## Sheet
Proyecto | OT | Cilindro N° | Código de mezcla | Tipo de mezcla | Localización | Toma | Recepción | Rotura | Edad (días) | Diámetro (mm) | Area (mm²) | Resistencia nominal (MPa) | Carga máxima (kN) | Resistencia (kg/cm²) | Resistencia (MPa) | Resistencia (%) | Forma de falla | Observaciones | Referencia
28229 - PIAZZA TRIANGULO DE BAVARIA | 568542 | P - 176 | Tremie 1´´ | Concreto | Zonas comunes pilote Kelly #84 y pilote Kelly #18 | 2026-06-19 | 2026-06-23 | 2026-06-23 | 4 | 100 | 7853.982 | 27.6 | 114.2 | 147.9 | 14.5 | 52.5 | 2-Cónica y dividida |  | 49
28229 - PIAZZA TRIANGULO DE BAVARIA | 568542 | P - 176 | Tremie 1´´ | Concreto | Zonas comunes pilote Kelly #84 y pilote Kelly #18 | 2026-06-19 | 2026-06-23 | 2026-06-23 | 4 | 101 | 8011.847 | 27.6 | 109.2 | 138.7 | 13.6 | 49.3 | 2-Cónica y dividida |  | 49
28229 - PIAZZA TRIANGULO DE BAVARIA | 568542 | M - 175 | Tremie 1´´ | Concreto | Plazoleta pantalla tramo M - 09 | 2026-06-19 | 2026-06-23 | 2026-06-23 | 4 | 100 | 7853.982 | 27.6 | 175.2 | 227.4 | 22.3 | 80.8 | 2-Cónica y dividida |  | 49
28229 - PIAZZA TRIANGULO DE BAVARIA | 568542 | M - 175 | Tremie 1´´ | Concreto | Plazoleta pantalla tramo M - 09 | 2026-06-19 | 2026-06-23 | 2026-06-23 | 4 | 101 | 8011.847 | 27.6 | 171.3 | 218.2 | 21.4 | 77.5 | 2-Cónica y dividida |  | 49
28229 - PIAZZA TRIANGULO DE BAVARIA | 568542 | P - 174 | Tremie 1/2´´ | Concreto | Reparación de pilote Kelly Torre 1 #23 | 2026-06-19 | 2026-06-23 | 2026-06-23 | 4 | 100 | 7853.982 | 34.5 | 238.3 | 309 | 30.3 | 87.8 | 2-Cónica y dividida |  | 49
28229 - PIAZZA TRIANGULO DE BAVARIA | 568542 | P - 174 | Tremie 1/2´´ | Concreto | Reparación de pilote Kelly Torre 1 #23 | 2026-06-19 | 2026-06-23 | 2026-06-23 | 4 | 100 | 7853.982 | 34.5 | 234 | 303.9 | 29.8 | 86.4 | 2-Cónica y dividida |  | 49
28229 - PIAZZA TRIANGULO DE BAVARIA | 566730 | P - 173 | Tremie 1" | Concreto | Plazoleta pantalla tramo H - 15 y pilote Kelly #33 zonas comunes y pilote kelly #49 | 2026-06-18 | 2026-06-20 | 2026-06-25 | 7 | 101 | 8011.847 | 27.6 | 203.6 | 259 | 25.4 | 92 | 2-Cónica y dividida |  | 49
28229 - PIAZZA TRIANGULO DE BAVARIA | 566730 | P - 173 | Tremie 1" | Concreto | Plazoleta pantalla tramo H - 15 y pilote Kelly #33 zonas comunes y pilote kelly #49 | 2026-06-18 | 2026-06-20 | 2026-06-25 | 7 | 100 | 7853.982 | 27.6 | 201.5 | 262.1 | 25.7 | 93.1 | 2-Cónica y dividida |  | 49
28229 - PIAZZA TRIANGULO DE BAVARIA | 566730 | P - 173 | Tremie 1" | Concreto | Plazoleta pantalla tramo H - 15 y pilote Kelly #33 zonas comunes y pilote kelly #49 | 2026-06-18 | 2026-06-20 | 2026-06-21 | 3 | 100 | 7853.982 | 27.6 | 164.3 | 213.1 | 20.9 | 75.7 | 2-Cónica y dividida |  | 48
28229 - PIAZZA TRIANGULO DE BAVARIA | 566730 | P - 173 | Tremie 1" | Concreto | Plazoleta pantalla tramo H - 15 y pilote Kelly #33 zonas comunes y pilote kelly #49 | 2026-06-18 | 2026-06-20 | 2026-06-21 | 3 | 100 | 7853.982 | 27.6 | 160.4 | 208 | 20.4 | 73.9 | 2-Cónica y dividida |  | 48
28229 - PIAZZA TRIANGULO DE BAVARIA | 566730 | M - 172 | Tremie 1" | Concreto | Plazoleta pantalla tramo M - 16 y barrete BA - 65 | 2026-06-17 | 2026-06-20 | 2026-06-24 | 7 | 100 | 7853.982 | 27.6 | 269.8 | 350.8 | 34.4 | 124.6 | 2-Cónica y dividida |  | 49
28229 - PIAZZA TRIANGULO DE BAVARIA | 566730 | M - 172 | Tremie 1" | Concreto | Plazoleta pantalla tramo M - 16 y barrete BA - 65 | 2026-06-17 | 2026-06-20 | 2026-06-24 | 7 | 100 | 7853.982 | 27.6 | 267.8 | 347.7 | 34.1 | 123.6 | 2-Cónica y dividida |  | 49
28229 - PIAZZA TRIANGULO DE BAVARIA | 566730 | M - 172 | Tremie 1" | Concreto | Plazoleta pantalla tramo M - 16 y barrete BA - 65 | 2026-06-17 | 2026-06-20 | 2026-06-20 | 3 | 100 | 7853.982 | 27.6 | 230.2 | 298.8 | 29.3 | 106.2 | 2-Cónica y dividida |  | 48
28229 - PIAZZA TRIANGULO DE BAVARIA | 566730 | M - 172 | Tremie 1" | Concreto | Plazoleta pantalla tramo M - 16 y barrete BA - 65 | 2026-06-17 | 2026-06-20 | 2026-06-20 | 3 | 100 | 7853.982 | 27.6 | 226.3 | 293.7 | 28.8 | 104.3 | 2-Cónica y dividida |  | 48
28229 - PIAZZA TRIANGULO DE BAVARIA | 566730 | P - 171 | Tremie 1" | Concreto | Zonas comunes pilote Kely #156 y pilote Kely #92 y pilote kely #124 pantalla tramo M-16 plazoleta | 2026-06-17 | 2026-06-20 | 2026-06-24 | 7 | 100 | 7853.982 | 27.6 | 245.8 | 319.2 | 31.3 | 113.4 | 2-Cónica y dividida |  | 49
28229 - PIAZZA TRIANGULO DE BAVARIA | 566730 | P - 171 | Tremie 1" | Concreto | Zonas comunes pilote Kely #156 y pilote Kely #92 y pilote kely #124 pantalla tramo M-16 plazoleta | 2026-06-17 | 2026-06-20 | 2026-06-24 | 7 | 100 | 7853.982 | 27.6 | 243.5 | 316.1 | 31 | 112.3 | 2-Cónica y dividida |  | 49
28229 - PIAZZA TRIANGULO DE BAVARIA | 566730 | P - 171 | Tremie 1" | Concreto | Zonas comunes pilote Kely #156 y pilote Kely #92 y pilote kely #124 pantalla tramo M-16 plazoleta | 2026-06-17 | 2026-06-20 | 2026-06-20 | 3 | 100 | 7853.982 | 27.6 | 219.7 | 285.5 | 28 | 101.4 | 2-Cónica y dividida |  | 48
28229 - PIAZZA TRIANGULO DE BAVARIA | 566730 | P - 171 | Tremie 1" | Concreto | Zonas comunes pilote Kely #156 y pilote Kely #92 y pilote kely #124 pantalla tramo M-16 plazoleta | 2026-06-17 | 2026-06-20 | 2026-06-20 | 3 | 100 | 7853.982 | 27.6 | 215.4 | 279.4 | 27.4 | 99.3 | 2-Cónica y dividida |  | 48
28229 - PIAZZA TRIANGULO DE BAVARIA | 566729 | M - 170 | Tremie 1" | Concreto | Plazoleta pantalla tramo H - 20 y Pilote Kelly zonas comunes #75 | 2026-06-16 | 2026-06-18 | 2026-06-23 | 7 | 101 | 8011.847 | 27.6 | 208.7 | 265.1 | 26 | 94.2 | 2-Cónica y dividida |  | 49
28229 - PIAZZA TRIANGULO DE BAVARIA | 566729 | M - 170 | Tremie 1" | Concreto | Plazoleta pantalla tramo H - 20 y Pilote Kelly zonas comunes #75 | 2026-06-16 | 2026-06-18 | 2026-06-23 | 7 | 100 | 7853.982 | 27.6 | 206.4 | 268.2 | 26.3 | 95.3 | 2-Cónica y dividida |  | 49
28229 - PIAZZA TRIANGULO DE BAVARIA | 566729 | M - 170 | Tremie 1" | Concreto | Plazoleta pantalla tramo H - 20 y Pilote Kelly zonas comunes #75 | 2026-06-16 | 2026-06-18 | 2026-06-19 | 3 | 101 | 8011.847 | 27.6 | 136.4 | 173.4 | 17 | 61.6 | 2-Cónica y dividida |  | 47
28229 - PIAZZA TRIANGULO DE BAVARIA | 566729 | M - 170 | Tremie 1" | Concreto | Plazoleta pantalla tramo H - 20 y Pilote Kelly zonas comunes #75 | 2026-06-16 | 2026-06-18 | 2026-06-19 | 3 | 100 | 7853.982 | 27.6 | 134.2 | 174.4 | 17.1 | 62 | 2-Cónica y dividida |  | 47
28229 - PIAZZA TRIANGULO DE BAVARIA | 566727 | P-165 | Tremie 1" | Concreto | Plazoleta pantalla tramo H21 y pilote kely zonas comunes #93 | 2026-06-11 | 2026-06-13 | 2026-06-25 | 14 | 100 | 7853.982 | 27.6 | 215.4 | 279.4 | 27.4 | 99.3 | 2-Cónica y dividida |  | 49
28229 - PIAZZA TRIANGULO DE BAVARIA | 566727 | P-165 | Tremie 1" | Concreto | Plazoleta pantalla tramo H21 y pilote kely zonas comunes #93 | 2026-06-11 | 2026-06-13 | 2026-06-25 | 14 | 100 | 7853.982 | 27.6 | 220.3 | 285.5 | 28 | 101.4 | 2-Cónica y dividida |  | 49
28229 - PIAZZA TRIANGULO DE BAVARIA | 566727 | P-165 | Tremie 1" | Concreto | Plazoleta pantalla tramo H21 y pilote kely zonas comunes #93 | 2026-06-11 | 2026-06-13 | 2026-06-18 | 7 | 100 | 7853.982 | 27.6 | 190.8 | 247.8 | 24.3 | 88 | 2-Cónica y dividida |  | 46
28229 - PIAZZA TRIANGULO DE BAVARIA | 566727 | P-165 | Tremie 1" | Concreto | Plazoleta pantalla tramo H21 y pilote kely zonas comunes #93 | 2026-06-11 | 2026-06-13 | 2026-06-18 | 7 | 100 | 7853.982 | 27.6 | 188.8 | 244.7 | 24 | 87 | 2-Cónica y dividida |  | 46
28229 - PIAZZA TRIANGULO DE BAVARIA | 566727 | P-165 | Tremie 1" | Concreto | Plazoleta pantalla tramo H21 y pilote kely zonas comunes #93 | 2026-06-11 | 2026-06-13 | 2026-06-14 | 3 | 100 | 7853.982 | 27.6 | 161.6 | 210.1 | 20.6 | 74.6 | 2-Cónica y dividida |  | 45
28229 - PIAZZA TRIANGULO DE BAVARIA | 566727 | P-165 | Tremie 1" | Concreto | Plazoleta pantalla tramo H21 y pilote kely zonas comunes #93 | 2026-06-11 | 2026-06-13 | 2026-06-14 | 3 | 100 | 7853.982 | 27.6 | 158.2 | 205 | 20.1 | 72.8 | 2-Cónica y dividida |  | 45
28229 - PIAZZA TRIANGULO DE BAVARIA | 566727 | M-164 | Tremie 1" | Concreto | Plazoleta barrete BA-63 | 2026-06-10 | 2026-06-13 | 2026-06-24 | 14 | 101 | 8011.847 | 27.6 | 277.2 | 352.8 | 34.6 | 125.4 | 2-Cónica y dividida |  | 49
28229 - PIAZZA TRIANGULO DE BAVARIA | 566727 | M-164 | Tremie 1" | Concreto | Plazoleta barrete BA-63 | 2026-06-10 | 2026-06-13 | 2026-06-24 | 14 | 100 | 7853.982 | 27.6 | 276 | 357.9 | 35.1 | 127.2 | 2-Cónica y dividida |  | 49
28229 - PIAZZA TRIANGULO DE BAVARIA | 566727 | M-164 | Tremie 1" | Concreto | Plazoleta barrete BA-63 | 2026-06-10 | 2026-06-13 | 2026-06-17 | 7 | 100 | 7853.982 | 27.6 | 233.5 | 302.9 | 29.7 | 107.6 | 2-Cónica y dividida |  | 46
28229 - PIAZZA TRIANGULO DE BAVARIA | 566727 | M-164 | Tremie 1" | Concreto | Plazoleta barrete BA-63 | 2026-06-10 | 2026-06-13 | 2026-06-17 | 7 | 100 | 7853.982 | 27.6 | 231.5 | 300.8 | 29.5 | 106.9 | 2-Cónica y dividida |  | 46
28229 - PIAZZA TRIANGULO DE BAVARIA | 566727 | M-164 | Tremie 1" | Concreto | Plazoleta barrete BA-63 | 2026-06-10 | 2026-06-13 | 2026-06-13 | 3 | 100 | 7853.982 | 27.6 | 209.9 | 272.3 | 26.7 | 96.7 | 2-Cónica y dividida |  | 45
28229 - PIAZZA TRIANGULO DE BAVARIA | 566727 | M-164 | Tremie 1" | Concreto | Plazoleta barrete BA-63 | 2026-06-10 | 2026-06-13 | 2026-06-13 | 3 | 100 | 7853.982 | 27.6 | 204.8 | 266.1 | 26.1 | 94.6 | 2-Cónica y dividida |  | 45
28229 - PIAZZA TRIANGULO DE BAVARIA | 566727 | P-163 | Tremie 1" | Concreto | Zonas comunes pilote kely #116 y pilote kely #114 | 2026-06-10 | 2026-06-13 | 2026-06-24 | 14 | 100 | 7853.982 | 27.6 | 221.5 | 287.6 | 28.2 | 102.2 | 2-Cónica y dividida |  | 49
28229 - PIAZZA TRIANGULO DE BAVARIA | 566727 | P-163 | Tremie 1" | Concreto | Zonas comunes pilote kely #116 y pilote kely #114 | 2026-06-10 | 2026-06-13 | 2026-06-24 | 14 | 100 | 7853.982 | 27.6 | 220.3 | 285.5 | 28 | 101.4 | 2-Cónica y dividida |  | 49
28229 - PIAZZA TRIANGULO DE BAVARIA | 566727 | P-163 | Tremie 1" | Concreto | Zonas comunes pilote kely #116 y pilote kely #114 | 2026-06-10 | 2026-06-13 | 2026-06-17 | 7 | 100 | 7853.982 | 27.6 | 197.8 | 257 | 25.2 | 91.3 | 2-Cónica y dividida |  | 46
28229 - PIAZZA TRIANGULO DE BAVARIA | 566727 | P-163 | Tremie 1" | Concreto | Zonas comunes pilote kely #116 y pilote kely #114 | 2026-06-10 | 2026-06-13 | 2026-06-17 | 7 | 100 | 7853.982 | 27.6 | 195.8 | 253.9 | 24.9 | 90.2 | 2-Cónica y dividida |  | 46
28229 - PIAZZA TRIANGULO DE BAVARIA | 566727 | P-163 | Tremie 1" | Concreto | Zonas comunes pilote kely #116 y pilote kely #114 | 2026-06-10 | 2026-06-13 | 2026-06-13 | 3 | 100 | 7853.982 | 27.6 | 159.8 | 207 | 20.3 | 73.6 | 2-Cónica y dividida |  | 45
28229 - PIAZZA TRIANGULO DE BAVARIA | 566727 | P-163 | Tremie 1" | Concreto | Zonas comunes pilote kely #116 y pilote kely #114 | 2026-06-10 | 2026-06-13 | 2026-06-13 | 3 | 100 | 7853.982 | 27.6 | 157.9 | 205 | 20.1 | 72.8 | 2-Cónica y dividida |  | 45
28229 - PIAZZA TRIANGULO DE BAVARIA | 566728 | M-169 | Tremie 1" | Concreto | Plazoleta barrete BA-64 y pantalla tramo M-17 zonas comunes | 2026-06-13 | 2026-06-16 | 2026-06-20 | 7 | 100 | 7853.982 | 27.6 | 287.2 | 373.2 | 36.6 | 132.6 | 2-Cónica y dividida |  | 47
28229 - PIAZZA TRIANGULO DE BAVARIA | 566728 | M-169 | Tremie 1" | Concreto | Plazoleta barrete BA-64 y pantalla tramo M-17 zonas comunes | 2026-06-13 | 2026-06-16 | 2026-06-20 | 7 | 100 | 7853.982 | 27.6 | 285.8 | 371.2 | 36.4 | 131.9 | 2-Cónica y dividida |  | 47
28229 - PIAZZA TRIANGULO DE BAVARIA | 566728 | M-169 | Tremie 1" | Concreto | Plazoleta barrete BA-64 y pantalla tramo M-17 zonas comunes | 2026-06-13 | 2026-06-16 | 2026-06-16 | 3 | 100 | 7853.982 | 27.6 | 233.8 | 303.9 | 29.8 | 108 | 2-Cónica y dividida |  | 46
28229 - PIAZZA TRIANGULO DE BAVARIA | 566728 | M-169 | Tremie 1" | Concreto | Plazoleta barrete BA-64 y pantalla tramo M-17 zonas comunes | 2026-06-13 | 2026-06-16 | 2026-06-16 | 3 | 100 | 7853.982 | 27.6 | 231.2 | 299.8 | 29.4 | 106.5 | 2-Cónica y dividida |  | 46
28229 - PIAZZA TRIANGULO DE BAVARIA | 566728 | M-168 | Tremie 1" | Concreto | Plazoleta barrete BA-64 y pantalla tramo M-17 zonas comunes | 2026-06-13 | 2026-06-16 | 2026-06-20 | 7 | 100 | 7853.982 | 27.6 | 260.8 | 338.5 | 33.2 | 120.3 | 2-Cónica y dividida |  | 47
28229 - PIAZZA TRIANGULO DE BAVARIA | 566728 | M-168 | Tremie 1" | Concreto | Plazoleta barrete BA-64 y pantalla tramo M-17 zonas comunes | 2026-06-13 | 2026-06-16 | 2026-06-20 | 7 | 100 | 7853.982 | 27.6 | 258.8 | 336.5 | 33 | 119.6 | 2-Cónica y dividida |  | 47
28229 - PIAZZA TRIANGULO DE BAVARIA | 566728 | M-168 | Tremie 1" | Concreto | Plazoleta barrete BA-64 y pantalla tramo M-17 zonas comunes | 2026-06-13 | 2026-06-16 | 2026-06-16 | 3 | 100 | 7853.982 | 27.6 | 163.9 | 213.1 | 20.9 | 75.7 | 2-Cónica y dividida |  | 46
28229 - PIAZZA TRIANGULO DE BAVARIA | 566728 | M-168 | Tremie 1" | Concreto | Plazoleta barrete BA-64 y pantalla tramo M-17 zonas comunes | 2026-06-13 | 2026-06-16 | 2026-06-16 | 3 | 100 | 7853.982 | 27.6 | 160.2 | 208 | 20.4 | 73.9 | 2-Cónica y dividida |  | 46
28229 - PIAZZA TRIANGULO DE BAVARIA | 566728 | P-167 | Tremie 1" | Concreto | Zonas comunes pilote kely #115 y pilote lely #113 y pantalla tramo M-08 | 2026-06-12 | 2026-06-16 | 2026-06-19 | 7 | 100 | 7853.982 | 27.6 | 226.5 | 293.7 | 28.8 | 104.3 | 2-Cónica y dividida |  | 47
28229 - PIAZZA TRIANGULO DE BAVARIA | 566728 | P-167 | Tremie 1" | Concreto | Zonas comunes pilote kely #115 y pilote lely #113 y pantalla tramo M-08 | 2026-06-12 | 2026-06-16 | 2026-06-19 | 7 | 100 | 7853.982 | 27.6 | 224.8 | 291.6 | 28.6 | 103.6 | 2-Cónica y dividida |  | 47
28229 - PIAZZA TRIANGULO DE BAVARIA | 566728 | P-167 | Tremie 1" | Concreto | Zonas comunes pilote kely #115 y pilote lely #113 y pantalla tramo M-08 | 2026-06-12 | 2026-06-16 | 2026-06-15 | 3 | 100 | 7853.982 | 27.6 | 194.2 | 251.9 | 24.7 | 89.5 | 2-Cónica y dividida |  | 45
28229 - PIAZZA TRIANGULO DE BAVARIA | 566728 | P-167 | Tremie 1" | Concreto | Zonas comunes pilote kely #115 y pilote lely #113 y pantalla tramo M-08 | 2026-06-12 | 2026-06-16 | 2026-06-15 | 3 | 100 | 7853.982 | 27.6 | 190.7 | 247.8 | 24.3 | 88 | 2-Cónica y dividida |  | 45
28229 - PIAZZA TRIANGULO DE BAVARIA | 566728 | M-166 | Tremie 1" | Concreto | Plazoleta barrete BA-141 | 2026-06-12 | 2026-06-16 | 2026-06-19 | 7 | 101 | 8011.847 | 27.6 | 229.5 | 291.6 | 28.6 | 103.6 | 2-Cónica y dividida |  | 47
28229 - PIAZZA TRIANGULO DE BAVARIA | 566728 | M-166 | Tremie 1" | Concreto | Plazoleta barrete BA-141 | 2026-06-12 | 2026-06-16 | 2026-06-19 | 7 | 100 | 7853.982 | 27.6 | 227.5 | 295.7 | 29 | 105.1 | 2-Cónica y dividida |  | 47
28229 - PIAZZA TRIANGULO DE BAVARIA | 566728 | M-166 | Tremie 1" | Concreto | Plazoleta barrete BA-141 | 2026-06-12 | 2026-06-16 | 2026-06-15 | 3 | 101 | 8011.847 | 27.6 | 203.4 | 259 | 25.4 | 92 | 2-Cónica y dividida |  | 45
28229 - PIAZZA TRIANGULO DE BAVARIA | 566728 | M-166 | Tremie 1" | Concreto | Plazoleta barrete BA-141 | 2026-06-12 | 2026-06-16 | 2026-06-15 | 3 | 100 | 7853.982 | 27.6 | 201.9 | 262.1 | 25.7 | 93.1 | 2-Cónica y dividida |  | 45
28229 - PIAZZA TRIANGULO DE BAVARIA | 566725 | M-162 | Tremie 1" | Concreto | Plazoleta Pantalla Tramo M-07 y Barrete BA- 137 y Pilote Kely Zonas Comunes #47 | 2026-06-09 | 2026-06-11 | 2026-06-23 | 14 | 100 | 7853.982 | 27.6 | 245.5 | 319.2 | 31.3 | 113.4 | 2-Cónica y dividida |  | 49
28229 - PIAZZA TRIANGULO DE BAVARIA | 566725 | M-162 | Tremie 1" | Concreto | Plazoleta Pantalla Tramo M-07 y Barrete BA- 137 y Pilote Kely Zonas Comunes #47 | 2026-06-09 | 2026-06-11 | 2026-06-23 | 14 | 100 | 7853.982 | 27.6 | 243.5 | 316.1 | 31 | 112.3 | 2-Cónica y dividida |  | 49
28229 - PIAZZA TRIANGULO DE BAVARIA | 566725 | M-162 | Tremie 1" | Concreto | Plazoleta Pantalla Tramo M-07 y Barrete BA- 137 y Pilote Kely Zonas Comunes #47 | 2026-06-09 | 2026-06-11 | 2026-06-16 | 7 | 100 | 7853.982 | 27.6 | 216 | 280.4 | 27.5 | 99.6 | 2-Cónica y dividida |  | 46
28229 - PIAZZA TRIANGULO DE BAVARIA | 566725 | M-162 | Tremie 1" | Concreto | Plazoleta Pantalla Tramo M-07 y Barrete BA- 137 y Pilote Kely Zonas Comunes #47 | 2026-06-09 | 2026-06-11 | 2026-06-16 | 7 | 100 | 7853.982 | 27.6 | 213.2 | 276.3 | 27.1 | 98.2 | 2-Cónica y dividida |  | 46
28229 - PIAZZA TRIANGULO DE BAVARIA | 566725 | M-162 | Tremie 1" | Concreto | Plazoleta Pantalla Tramo M-07 y Barrete BA- 137 y Pilote Kely Zonas Comunes #47 | 2026-06-09 | 2026-06-11 | 2026-06-12 | 3 | 100 | 7853.982 | 27.6 | 150.7 | 195.8 | 19.2 | 69.6 | 2-Cónica y dividida |  | 45
28229 - PIAZZA TRIANGULO DE BAVARIA | 566725 | M-162 | Tremie 1" | Concreto | Plazoleta Pantalla Tramo M-07 y Barrete BA- 137 y Pilote Kely Zonas Comunes #47 | 2026-06-09 | 2026-06-11 | 2026-06-12 | 3 | 100 | 7853.982 | 27.6 | 146.2 | 189.7 | 18.6 | 67.4 | 2-Cónica y dividida |  | 45
28229 - PIAZZA TRIANGULO DE BAVARIA | 566725 | M-161 | Tremie 1" | Concreto | Plazoleta Pantalla Tramo M-07 y Barrete BA - 137 | 2026-06-09 | 2026-06-11 | 2026-06-23 | 14 | 100 | 7853.982 | 27.6 | 238.5 | 310 | 30.4 | 110.1 | 2-Cónica y dividida |  | 49
28229 - PIAZZA TRIANGULO DE BAVARIA | 566725 | M-161 | Tremie 1" | Concreto | Plazoleta Pantalla Tramo M-07 y Barrete BA - 137 | 2026-06-09 | 2026-06-11 | 2026-06-23 | 14 | 100 | 7853.982 | 27.6 | 236.8 | 308 | 30.2 | 109.4 | 2-Cónica y dividida |  | 49
28229 - PIAZZA TRIANGULO DE BAVARIA | 566725 | M-161 | Tremie 1" | Concreto | Plazoleta Pantalla Tramo M-07 y Barrete BA - 137 | 2026-06-09 | 2026-06-11 | 2026-06-16 | 7 | 100 | 7853.982 | 27.6 | 210.3 | 273.3 | 26.8 | 97.1 | 2-Cónica y dividida |  | 46
28229 - PIAZZA TRIANGULO DE BAVARIA | 566725 | M-161 | Tremie 1" | Concreto | Plazoleta Pantalla Tramo M-07 y Barrete BA - 137 | 2026-06-09 | 2026-06-11 | 2026-06-16 | 7 | 100 | 7853.982 | 27.6 | 208.6 | 271.2 | 26.6 | 96.4 | 2-Cónica y dividida |  | 46
28229 - PIAZZA TRIANGULO DE BAVARIA | 566725 | M-161 | Tremie 1" | Concreto | Plazoleta Pantalla Tramo M-07 y Barrete BA - 137 | 2026-06-09 | 2026-06-11 | 2026-06-12 | 3 | 100 | 7853.982 | 27.6 | 143.6 | 186.6 | 18.3 | 66.3 | 2-Cónica y dividida |  | 45
28229 - PIAZZA TRIANGULO DE BAVARIA | 566725 | M-161 | Tremie 1" | Concreto | Plazoleta Pantalla Tramo M-07 y Barrete BA - 137 | 2026-06-09 | 2026-06-11 | 2026-06-12 | 3 | 100 | 7853.982 | 27.6 | 139.4 | 180.5 | 17.7 | 64.1 | 2-Cónica y dividida |  | 45
28229 - PIAZZA TRIANGULO DE BAVARIA | 566724 | P-160 | Tremie 1" | Concreto | Zonas comunes pilote kely #119 | 2026-06-06 | 2026-06-09 | 2026-06-20 | 14 | 100 | 7853.982 | 27.6 | 244 | 317.1 | 31.1 | 112.7 | 2-Cónica y dividida |  | 47
28229 - PIAZZA TRIANGULO DE BAVARIA | 566724 | P-160 | Tremie 1" | Concreto | Zonas comunes pilote kely #119 | 2026-06-06 | 2026-06-09 | 2026-06-20 | 14 | 100 | 7853.982 | 27.6 | 248.9 | 323.3 | 31.7 | 114.9 | 2-Cónica y dividida |  | 47
28229 - PIAZZA TRIANGULO DE BAVARIA | 566724 | P-160 | Tremie 1" | Concreto | Zonas comunes pilote kely #119 | 2026-06-06 | 2026-06-09 | 2026-06-13 | 7 | 101 | 8011.847 | 27.6 | 203.5 | 259 | 25.4 | 92 | 2-Cónica y dividida |  | 45
28229 - PIAZZA TRIANGULO DE BAVARIA | 566724 | P-160 | Tremie 1" | Concreto | Zonas comunes pilote kely #119 | 2026-06-06 | 2026-06-09 | 2026-06-13 | 7 | 100 | 7853.982 | 27.6 | 201.8 | 262.1 | 25.7 | 93.1 | 2-Cónica y dividida |  | 45
28229 - PIAZZA TRIANGULO DE BAVARIA | 566724 | P-160 | Tremie 1" | Concreto | Zonas comunes pilote kely #119 | 2026-06-06 | 2026-06-09 | 2026-06-09 | 3 | 100 | 7853.982 | 27.6 | 172.8 | 224.3 | 22 | 79.7 | 2-Cónica y dividida |  | 44
28229 - PIAZZA TRIANGULO DE BAVARIA | 566724 | P-160 | Tremie 1" | Concreto | Zonas comunes pilote kely #119 | 2026-06-06 | 2026-06-09 | 2026-06-09 | 3 | 100 | 7853.982 | 27.6 | 170.6 | 221.3 | 21.7 | 78.6 | 2-Cónica y dividida |  | 44
28229 - PIAZZA TRIANGULO DE BAVARIA | 566724 | P-159 | Tremie 1" | Concreto | Zonas comunes pilote kely #105 y barrete plazoleta BA-27 | 2026-06-05 | 2026-06-09 | 2026-06-19 | 14 | 100 | 7853.982 | 27.6 | 284.4 | 369.1 | 36.2 | 131.2 | 2-Cónica y dividida |  | 47
28229 - PIAZZA TRIANGULO DE BAVARIA | 566724 | P-159 | Tremie 1" | Concreto | Zonas comunes pilote kely #105 y barrete plazoleta BA-27 | 2026-06-05 | 2026-06-09 | 2026-06-19 | 14 | 100 | 7853.982 | 27.6 | 278.5 | 362 | 35.5 | 128.6 | 2-Cónica y dividida |  | 47
28229 - PIAZZA TRIANGULO DE BAVARIA | 566724 | P-159 | Tremie 1" | Concreto | Zonas comunes pilote kely #105 y barrete plazoleta BA-27 | 2026-06-05 | 2026-06-09 | 2026-06-12 | 7 | 101 | 8011.847 | 27.6 | 235.8 | 299.8 | 29.4 | 106.5 | 2-Cónica y dividida |  | 44
28229 - PIAZZA TRIANGULO DE BAVARIA | 566724 | P-159 | Tremie 1" | Concreto | Zonas comunes pilote kely #105 y barrete plazoleta BA-27 | 2026-06-05 | 2026-06-09 | 2026-06-12 | 7 | 100 | 7853.982 | 27.6 | 233.8 | 303.9 | 29.8 | 108 | 2-Cónica y dividida |  | 44
28229 - PIAZZA TRIANGULO DE BAVARIA | 566724 | P-159 | Tremie 1" | Concreto | Zonas comunes pilote kely #105 y barrete plazoleta BA-27 | 2026-06-05 | 2026-06-09 | 2026-06-09 | 4 | 100 | 7853.982 | 27.6 | 199.5 | 259 | 25.4 | 92 | 2-Cónica y dividida |  | 44
28229 - PIAZZA TRIANGULO DE BAVARIA | 566724 | P-159 | Tremie 1" | Concreto | Zonas comunes pilote kely #105 y barrete plazoleta BA-27 | 2026-06-05 | 2026-06-09 | 2026-06-09 | 4 | 100 | 7853.982 | 27.6 | 197.3 | 255.9 | 25.1 | 90.9 | 2-Cónica y dividida |  | 44
28229 - PIAZZA TRIANGULO DE BAVARIA | 566724 | M-158 | Tremie 1" | Concreto | Plazoleta barrete BA-27 | 2026-06-05 | 2026-06-09 | 2026-06-19 | 14 | 100 | 7853.982 | 27.6 | 304.2 | 394.6 | 38.7 | 140.2 | 2-Cónica y dividida |  | 47
28229 - PIAZZA TRIANGULO DE BAVARIA | 566724 | M-158 | Tremie 1" | Concreto | Plazoleta barrete BA-27 | 2026-06-05 | 2026-06-09 | 2026-06-19 | 14 | 100 | 7853.982 | 27.6 | 302.7 | 392.6 | 38.5 | 139.5 | 2-Cónica y dividida |  | 47
28229 - PIAZZA TRIANGULO DE BAVARIA | 566724 | M-158 | Tremie 1" | Concreto | Plazoleta barrete BA-27 | 2026-06-05 | 2026-06-09 | 2026-06-12 | 7 | 100 | 7853.982 | 27.6 | 250.8 | 325.3 | 31.9 | 115.6 | 2-Cónica y dividida |  | 44
28229 - PIAZZA TRIANGULO DE BAVARIA | 566724 | M-158 | Tremie 1" | Concreto | Plazoleta barrete BA-27 | 2026-06-05 | 2026-06-09 | 2026-06-12 | 7 | 100 | 7853.982 | 27.6 | 248.8 | 323.3 | 31.7 | 114.9 | 2-Cónica y dividida |  | 44
28229 - PIAZZA TRIANGULO DE BAVARIA | 566724 | M-158 | Tremie 1" | Concreto | Plazoleta barrete BA-27 | 2026-06-05 | 2026-06-09 | 2026-06-09 | 4 | 100 | 7853.982 | 27.6 | 226.4 | 293.7 | 28.8 | 104.3 | 2-Cónica y dividida |  | 44
28229 - PIAZZA TRIANGULO DE BAVARIA | 566724 | M-158 | Tremie 1" | Concreto | Plazoleta barrete BA-27 | 2026-06-05 | 2026-06-09 | 2026-06-09 | 4 | 100 | 7853.982 | 27.6 | 224.2 | 290.6 | 28.5 | 103.3 | 2-Cónica y dividida |  | 44
28229 - PIAZZA TRIANGULO DE BAVARIA | 566724 | P-157 | Tremie 1" | Concreto | Zonas comunes pilote Kely #90 y pilote Kely #128 y pilote kely #123 y pilote kely #91 | 2026-06-05 | 2026-06-09 | 2026-06-19 | 14 | 100 | 7853.982 | 27.6 | 311.5 | 404.8 | 39.7 | 143.8 | 2-Cónica y dividida |  | 47
28229 - PIAZZA TRIANGULO DE BAVARIA | 566724 | P-157 | Tremie 1" | Concreto | Zonas comunes pilote Kely #90 y pilote Kely #128 y pilote kely #123 y pilote kely #91 | 2026-06-05 | 2026-06-09 | 2026-06-19 | 14 | 100 | 7853.982 | 27.6 | 304.8 | 395.7 | 38.8 | 140.6 | 2-Cónica y dividida |  | 47
28229 - PIAZZA TRIANGULO DE BAVARIA | 566724 | P-157 | Tremie 1" | Concreto | Zonas comunes pilote Kely #90 y pilote Kely #128 y pilote kely #123 y pilote kely #91 | 2026-06-05 | 2026-06-09 | 2026-06-12 | 7 | 100 | 7853.982 | 27.6 | 256.8 | 333.4 | 32.7 | 118.5 | 2-Cónica y dividida |  | 44
28229 - PIAZZA TRIANGULO DE BAVARIA | 566724 | P-157 | Tremie 1" | Concreto | Zonas comunes pilote Kely #90 y pilote Kely #128 y pilote kely #123 y pilote kely #91 | 2026-06-05 | 2026-06-09 | 2026-06-12 | 7 | 100 | 7853.982 | 27.6 | 254.6 | 330.4 | 32.4 | 117.4 | 2-Cónica y dividida |  | 44
28229 - PIAZZA TRIANGULO DE BAVARIA | 566724 | P-157 | Tremie 1" | Concreto | Zonas comunes pilote Kely #90 y pilote Kely #128 y pilote kely #123 y pilote kely #91 | 2026-06-05 | 2026-06-09 | 2026-06-09 | 4 | 100 | 7853.982 | 27.6 | 235.6 | 305.9 | 30 | 108.7 | 2-Cónica y dividida |  | 44
28229 - PIAZZA TRIANGULO DE BAVARIA | 566724 | P-157 | Tremie 1" | Concreto | Zonas comunes pilote Kely #90 y pilote Kely #128 y pilote kely #123 y pilote kely #91 | 2026-06-05 | 2026-06-09 | 2026-06-09 | 4 | 100 | 7853.982 | 27.6 | 233.4 | 302.9 | 29.7 | 107.6 | 2-Cónica y dividida |  | 44
28229 - PIAZZA TRIANGULO DE BAVARIA | 566300 | M-154 | Tremie 1" | Concreto | Plazoleta pantalla tramo H - 14 | 2026-06-02 | 2026-06-04 | 2026-06-16 | 14 | 101 | 8011.847 | 27.6 | 306.2 | 389.5 | 38.2 | 138.4 | 2-Cónica y dividida |  | 46
28229 - PIAZZA TRIANGULO DE BAVARIA | 566300 | M-154 | Tremie 1" | Concreto | Plazoleta pantalla tramo H - 14 | 2026-06-02 | 2026-06-04 | 2026-06-16 | 14 | 101 | 8011.847 | 27.6 | 313.1 | 398.7 | 39.1 | 141.7 | 2-Cónica y dividida |  | 46
28229 - PIAZZA TRIANGULO DE BAVARIA | 566300 | M-154 | Tremie 1" | Concreto | Plazoleta pantalla tramo H - 14 | 2026-06-02 | 2026-06-04 | 2026-06-09 | 7 | 101 | 8011.847 | 27.6 | 257.1 | 327.3 | 32.1 | 116.3 | 2-Cónica y dividida |  | 43
28229 - PIAZZA TRIANGULO DE BAVARIA | 566300 | M-154 | Tremie 1" | Concreto | Plazoleta pantalla tramo H - 14 | 2026-06-02 | 2026-06-04 | 2026-06-09 | 7 | 100 | 7853.982 | 27.6 | 254.8 | 330.4 | 32.4 | 117.4 | 2-Cónica y dividida |  | 43
28229 - PIAZZA TRIANGULO DE BAVARIA | 566300 | M-154 | Tremie 1" | Concreto | Plazoleta pantalla tramo H - 14 | 2026-06-02 | 2026-06-04 | 2026-06-05 | 3 | 100 | 7853.982 | 27.6 | 179.8 | 233.5 | 22.9 | 83 | 2-Cónica y dividida |  | 42
28229 - PIAZZA TRIANGULO DE BAVARIA | 566300 | M-154 | Tremie 1" | Concreto | Plazoleta pantalla tramo H - 14 | 2026-06-02 | 2026-06-04 | 2026-06-05 | 3 | 100 | 7853.982 | 27.6 | 176.3 | 228.4 | 22.4 | 81.2 | 2-Cónica y dividida |  | 42
28229 - PIAZZA TRIANGULO DE BAVARIA | 566300 | P-153 | Tremie 1" | Concreto | Pilote kely zonas comunes #67 y pilote kely #150 y pilote kely #147 y pilote kely #66 y pilote kely #120 | 2026-06-02 | 2026-06-04 | 2026-06-16 | 14 | 100 | 7853.982 | 27.6 | 290.8 | 377.3 | 37 | 134.1 | 2-Cónica y dividida |  | 46
28229 - PIAZZA TRIANGULO DE BAVARIA | 566300 | P-153 | Tremie 1" | Concreto | Pilote kely zonas comunes #67 y pilote kely #150 y pilote kely #147 y pilote kely #66 y pilote kely #120 | 2026-06-02 | 2026-06-04 | 2026-06-16 | 14 | 101 | 8011.847 | 27.6 | 293.7 | 374.2 | 36.7 | 133 | 2-Cónica y dividida |  | 46
28229 - PIAZZA TRIANGULO DE BAVARIA | 566300 | P-153 | Tremie 1" | Concreto | Pilote kely zonas comunes #67 y pilote kely #150 y pilote kely #147 y pilote kely #66 y pilote kely #120 | 2026-06-02 | 2026-06-04 | 2026-06-09 | 7 | 100 | 7853.982 | 27.6 | 242.9 | 315.1 | 30.9 | 112 | 2-Cónica y dividida |  | 43
28229 - PIAZZA TRIANGULO DE BAVARIA | 566300 | P-153 | Tremie 1" | Concreto | Pilote kely zonas comunes #67 y pilote kely #150 y pilote kely #147 y pilote kely #66 y pilote kely #120 | 2026-06-02 | 2026-06-04 | 2026-06-09 | 7 | 101 | 8011.847 | 27.6 | 240.3 | 305.9 | 30 | 108.7 | 2-Cónica y dividida |  | 43
28229 - PIAZZA TRIANGULO DE BAVARIA | 566300 | P-153 | Tremie 1" | Concreto | Pilote kely zonas comunes #67 y pilote kely #150 y pilote kely #147 y pilote kely #66 y pilote kely #120 | 2026-06-02 | 2026-06-04 | 2026-06-05 | 3 | 100 | 7853.982 | 27.6 | 160.6 | 208 | 20.4 | 73.9 | 2-Cónica y dividida |  | 42
28229 - PIAZZA TRIANGULO DE BAVARIA | 566300 | P-153 | Tremie 1" | Concreto | Pilote kely zonas comunes #67 y pilote kely #150 y pilote kely #147 y pilote kely #66 y pilote kely #120 | 2026-06-02 | 2026-06-04 | 2026-06-05 | 3 | 101 | 8011.847 | 27.6 | 156.5 | 198.8 | 19.5 | 70.7 | 2-Cónica y dividida |  | 42
28229 - PIAZZA TRIANGULO DE BAVARIA | 566300 | P-152 | Tremie 1" | Concreto | Pilote kely zonas comunes #53 y pilote kely #129 y pilote kely #106 y pilote kely #86 | 2026-06-01 | 2026-06-04 | 2026-06-15 | 14 | 101 | 8011.847 | 27.6 | 233.7 | 297.8 | 29.2 | 105.8 | 2-Cónica y dividida |  | 45
28229 - PIAZZA TRIANGULO DE BAVARIA | 566300 | P-152 | Tremie 1" | Concreto | Pilote kely zonas comunes #53 y pilote kely #129 y pilote kely #106 y pilote kely #86 | 2026-06-01 | 2026-06-04 | 2026-06-15 | 14 | 100 | 7853.982 | 27.6 | 230.5 | 298.8 | 29.3 | 106.2 | 2-Cónica y dividida |  | 45
28229 - PIAZZA TRIANGULO DE BAVARIA | 566300 | P-152 | Tremie 1" | Concreto | Pilote kely zonas comunes #53 y pilote kely #129 y pilote kely #106 y pilote kely #86 | 2026-06-01 | 2026-06-04 | 2026-06-08 | 7 | 101 | 8011.847 | 27.6 | 195.9 | 249.8 | 24.5 | 88.8 | 2-Cónica y dividida |  | 43
28229 - PIAZZA TRIANGULO DE BAVARIA | 566300 | P-152 | Tremie 1" | Concreto | Pilote kely zonas comunes #53 y pilote kely #129 y pilote kely #106 y pilote kely #86 | 2026-06-01 | 2026-06-04 | 2026-06-08 | 7 | 100 | 7853.982 | 27.6 | 194.3 | 251.9 | 24.7 | 89.5 | 2-Cónica y dividida |  | 43
28229 - PIAZZA TRIANGULO DE BAVARIA | 566300 | P-152 | Tremie 1" | Concreto | Pilote kely zonas comunes #53 y pilote kely #129 y pilote kely #106 y pilote kely #86 | 2026-06-01 | 2026-06-04 | 2026-06-04 | 3 | 101 | 8011.847 | 27.6 | 159.7 | 202.9 | 19.9 | 72.1 | 2-Cónica y dividida |  | 42
28229 - PIAZZA TRIANGULO DE BAVARIA | 566300 | P-152 | Tremie 1" | Concreto | Pilote kely zonas comunes #53 y pilote kely #129 y pilote kely #106 y pilote kely #86 | 2026-06-01 | 2026-06-04 | 2026-06-04 | 3 | 100 | 7853.982 | 27.6 | 155.2 | 201.9 | 19.8 | 71.7 | 2-Cónica y dividida |  | 42
28229 - PIAZZA TRIANGULO DE BAVARIA | 566300 | M-151 | Tremie 1" | Concreto | Pantalla tramo H - 3 plazoleta | 2026-06-01 | 2026-06-04 | 2026-06-15 | 14 | 100 | 7853.982 | 27.6 | 222.8 | 289.6 | 28.4 | 102.9 | 2-Cónica y dividida |  | 45
28229 - PIAZZA TRIANGULO DE BAVARIA | 566300 | M-151 | Tremie 1" | Concreto | Pantalla tramo H - 3 plazoleta | 2026-06-01 | 2026-06-04 | 2026-06-15 | 14 | 101 | 8011.847 | 27.6 | 220.5 | 280.4 | 27.5 | 99.6 | 2-Cónica y dividida |  | 45
28229 - PIAZZA TRIANGULO DE BAVARIA | 566300 | M-151 | Tremie 1" | Concreto | Pantalla tramo H - 3 plazoleta | 2026-06-01 | 2026-06-04 | 2026-06-08 | 7 | 100 | 7853.982 | 27.6 | 194.9 | 252.9 | 24.8 | 89.9 | 2-Cónica y dividida |  | 43
28229 - PIAZZA TRIANGULO DE BAVARIA | 566300 | M-151 | Tremie 1" | Concreto | Pantalla tramo H - 3 plazoleta | 2026-06-01 | 2026-06-04 | 2026-06-08 | 7 | 101 | 8011.847 | 27.6 | 190.5 | 242.7 | 23.8 | 86.2 | 2-Cónica y dividida |  | 43
28229 - PIAZZA TRIANGULO DE BAVARIA | 566300 | M-151 | Tremie 1" | Concreto | Pantalla tramo H - 3 plazoleta | 2026-06-01 | 2026-06-04 | 2026-06-04 | 3 | 100 | 7853.982 | 27.6 | 166.4 | 216.2 | 21.2 | 76.8 | 2-Cónica y dividida |  | 42
28229 - PIAZZA TRIANGULO DE BAVARIA | 566300 | M-151 | Tremie 1" | Concreto | Pantalla tramo H - 3 plazoleta | 2026-06-01 | 2026-06-04 | 2026-06-04 | 3 | 101 | 8011.847 | 27.6 | 162.3 | 207 | 20.3 | 73.6 | 2-Cónica y dividida |  | 42
28229 - PIAZZA TRIANGULO DE BAVARIA | 566723 | P - 156 | Tremie 1" | Concreto | Zonas comunes pilote kelly #25 y pilote kelly #154 y pilote kelly #48 | 2026-06-03 | 2026-06-06 | 2026-06-17 | 14 | 100 | 7853.982 | 27.6 | 269.9 | 350.8 | 34.4 | 124.6 | 2-Cónica y dividida |  | 46
28229 - PIAZZA TRIANGULO DE BAVARIA | 566723 | P - 156 | Tremie 1" | Concreto | Zonas comunes pilote kelly #25 y pilote kelly #154 y pilote kelly #48 | 2026-06-03 | 2026-06-06 | 2026-06-17 | 14 | 100 | 7853.982 | 27.6 | 273.9 | 355.9 | 34.9 | 126.4 | 2-Cónica y dividida |  | 46
28229 - PIAZZA TRIANGULO DE BAVARIA | 566723 | P - 156 | Tremie 1" | Concreto | Zonas comunes pilote kelly #25 y pilote kelly #154 y pilote kelly #48 | 2026-06-03 | 2026-06-06 | 2026-06-10 | 7 | 100 | 7853.982 | 27.6 | 224.7 | 291.6 | 28.6 | 103.6 | 2-Cónica y dividida |  | 43
28229 - PIAZZA TRIANGULO DE BAVARIA | 566723 | P - 156 | Tremie 1" | Concreto | Zonas comunes pilote kelly #25 y pilote kelly #154 y pilote kelly #48 | 2026-06-03 | 2026-06-06 | 2026-06-10 | 7 | 100 | 7853.982 | 27.6 | 221.6 | 287.6 | 28.2 | 102.2 | 2-Cónica y dividida |  | 43
28229 - PIAZZA TRIANGULO DE BAVARIA | 566723 | P - 156 | Tremie 1" | Concreto | Zonas comunes pilote kelly #25 y pilote kelly #154 y pilote kelly #48 | 2026-06-03 | 2026-06-06 | 2026-06-06 | 3 | 100 | 7853.982 | 27.6 | 199.4 | 259 | 25.4 | 92 | 2-Cónica y dividida |  | 42
28229 - PIAZZA TRIANGULO DE BAVARIA | 566723 | P - 156 | Tremie 1" | Concreto | Zonas comunes pilote kelly #25 y pilote kelly #154 y pilote kelly #48 | 2026-06-03 | 2026-06-06 | 2026-06-06 | 3 | 100 | 7853.982 | 27.6 | 198.2 | 257 | 25.2 | 91.3 | 2-Cónica y dividida |  | 42
28229 - PIAZZA TRIANGULO DE BAVARIA | 566723 | P - 155 | Tremie 1" | Concreto | Zonas comunes pilotes kelly #46 y pílote kelly #121 y pilote kelly 68 y pilote kelly #111 | 2026-06-03 | 2026-06-06 | 2026-06-17 | 14 | 100 | 7853.982 | 27.6 | 314.1 | 407.9 | 40 | 144.9 | 2-Cónica y dividida |  | 46
28229 - PIAZZA TRIANGULO DE BAVARIA | 566723 | P - 155 | Tremie 1" | Concreto | Zonas comunes pilotes kelly #46 y pílote kelly #121 y pilote kelly 68 y pilote kelly #111 | 2026-06-03 | 2026-06-06 | 2026-06-17 | 14 | 100 | 7853.982 | 27.6 | 315.9 | 409.9 | 40.2 | 145.7 | 2-Cónica y dividida |  | 46
28229 - PIAZZA TRIANGULO DE BAVARIA | 566723 | P - 155 | Tremie 1" | Concreto | Zonas comunes pilotes kelly #46 y pílote kelly #121 y pilote kelly 68 y pilote kelly #111 | 2026-06-03 | 2026-06-06 | 2026-06-10 | 7 | 100 | 7853.982 | 27.6 | 259.6 | 337.5 | 33.1 | 119.9 | 2-Cónica y dividida |  | 43
28229 - PIAZZA TRIANGULO DE BAVARIA | 566723 | P - 155 | Tremie 1" | Concreto | Zonas comunes pilotes kelly #46 y pílote kelly #121 y pilote kelly 68 y pilote kelly #111 | 2026-06-03 | 2026-06-06 | 2026-06-10 | 7 | 100 | 7853.982 | 27.6 | 257.8 | 334.5 | 32.8 | 118.8 | 2-Cónica y dividida |  | 43
28229 - PIAZZA TRIANGULO DE BAVARIA | 566723 | P - 155 | Tremie 1" | Concreto | Zonas comunes pilotes kelly #46 y pílote kelly #121 y pilote kelly 68 y pilote kelly #111 | 2026-06-03 | 2026-06-06 | 2026-06-06 | 3 | 100 | 7853.982 | 27.6 | 232.4 | 301.8 | 29.6 | 107.2 | 2-Cónica y dividida |  | 42
28229 - PIAZZA TRIANGULO DE BAVARIA | 566723 | P - 155 | Tremie 1" | Concreto | Zonas comunes pilotes kelly #46 y pílote kelly #121 y pilote kelly 68 y pilote kelly #111 | 2026-06-03 | 2026-06-06 | 2026-06-06 | 3 | 100 | 7853.982 | 27.6 | 231.6 | 300.8 | 29.5 | 106.9 | 2-Cónica y dividida |  | 42
28229 - PIAZZA TRIANGULO DE BAVARIA | 566298 | P - 150 | Tremie 1" | Concreto | Pilote Kelly zonas comunes #69 y pilote Kelly #40 | 2026-05-30 | 2026-06-02 | 2026-06-13 | 14 | 100 | 7853.982 | 27.6 | 254.8 | 330.4 | 32.4 | 117.4 | 2-Cónica y dividida |  | 45
28229 - PIAZZA TRIANGULO DE BAVARIA | 566298 | P - 150 | Tremie 1" | Concreto | Pilote Kelly zonas comunes #69 y pilote Kelly #40 | 2026-05-30 | 2026-06-02 | 2026-06-13 | 14 | 100 | 7853.982 | 27.6 | 250.2 | 325.3 | 31.9 | 115.6 | 2-Cónica y dividida |  | 45
28229 - PIAZZA TRIANGULO DE BAVARIA | 566298 | P - 150 | Tremie 1" | Concreto | Pilote Kelly zonas comunes #69 y pilote Kelly #40 | 2026-05-30 | 2026-06-02 | 2026-06-06 | 7 | 101 | 8011.847 | 27.6 | 209.5 | 266.1 | 26.1 | 94.6 | 2-Cónica y dividida |  | 42
28229 - PIAZZA TRIANGULO DE BAVARIA | 566298 | P - 150 | Tremie 1" | Concreto | Pilote Kelly zonas comunes #69 y pilote Kelly #40 | 2026-05-30 | 2026-06-02 | 2026-06-06 | 7 | 100 | 7853.982 | 27.6 | 207.8 | 270.2 | 26.5 | 96 | 2-Cónica y dividida |  | 42
28229 - PIAZZA TRIANGULO DE BAVARIA | 566298 | P - 150 | Tremie 1" | Concreto | Pilote Kelly zonas comunes #69 y pilote Kelly #40 | 2026-05-30 | 2026-06-02 | 2026-06-02 | 3 | 100 | 7853.982 | 27.6 | 164.9 | 214.1 | 21 | 76.1 | 2-Cónica y dividida |  | 40
28229 - PIAZZA TRIANGULO DE BAVARIA | 566298 | P - 150 | Tremie 1" | Concreto | Pilote Kelly zonas comunes #69 y pilote Kelly #40 | 2026-05-30 | 2026-06-02 | 2026-06-02 | 3 | 100 | 7853.982 | 27.6 | 161.8 | 210.1 | 20.6 | 74.6 | 2-Cónica y dividida |  | 40
28229 - PIAZZA TRIANGULO DE BAVARIA | 566298 | M - 149 | Tremie 1" | Concreto | Plazoleta pantalla tramo H - 12 | 2026-05-30 | 2026-06-02 | 2026-06-13 | 14 | 100 | 7853.982 | 27.6 | 232.4 | 301.8 | 29.6 | 107.2 | 2-Cónica y dividida |  | 45
28229 - PIAZZA TRIANGULO DE BAVARIA | 566298 | M - 149 | Tremie 1" | Concreto | Plazoleta pantalla tramo H - 12 | 2026-05-30 | 2026-06-02 | 2026-06-13 | 14 | 101 | 8011.847 | 27.6 | 230.3 | 292.7 | 28.7 | 104 | 2-Cónica y dividida |  | 45
28229 - PIAZZA TRIANGULO DE BAVARIA | 566298 | M - 149 | Tremie 1" | Concreto | Plazoleta pantalla tramo H - 12 | 2026-05-30 | 2026-06-02 | 2026-06-06 | 7 | 100 | 7853.982 | 27.6 | 193.5 | 250.9 | 24.6 | 89.1 | 2-Cónica y dividida |  | 42
28229 - PIAZZA TRIANGULO DE BAVARIA | 566298 | M - 149 | Tremie 1" | Concreto | Plazoleta pantalla tramo H - 12 | 2026-05-30 | 2026-06-02 | 2026-06-06 | 7 | 101 | 8011.847 | 27.6 | 191.5 | 243.7 | 23.9 | 86.6 | 2-Cónica y dividida |  | 42
28229 - PIAZZA TRIANGULO DE BAVARIA | 566298 | M - 149 | Tremie 1" | Concreto | Plazoleta pantalla tramo H - 12 | 2026-05-30 | 2026-06-02 | 2026-06-02 | 3 | 100 | 7853.982 | 27.6 | 166.2 | 216.2 | 21.2 | 76.8 | 2-Cónica y dividida |  | 40
28229 - PIAZZA TRIANGULO DE BAVARIA | 566298 | M - 149 | Tremie 1" | Concreto | Plazoleta pantalla tramo H - 12 | 2026-05-30 | 2026-06-02 | 2026-06-02 | 3 | 101 | 8011.847 | 27.6 | 164.9 | 210.1 | 20.6 | 74.6 | 2-Cónica y dividida |  | 40
28229 - PIAZZA TRIANGULO DE BAVARIA | 566298 | P - 148 | Tremie 1" | Concreto | Zonas comunes pilote Kelly #89 y barrete de la plazoleta BA - 28 | 2026-05-29 | 2026-06-02 | 2026-06-12 | 14 | 101 | 8011.847 | 27.6 | 258.3 | 328.3 | 32.2 | 116.7 | 2-Cónica y dividida |  | 44
28229 - PIAZZA TRIANGULO DE BAVARIA | 566298 | P - 148 | Tremie 1" | Concreto | Zonas comunes pilote Kelly #89 y barrete de la plazoleta BA - 28 | 2026-05-29 | 2026-06-02 | 2026-06-12 | 14 | 100 | 7853.982 | 27.6 | 255.9 | 332.4 | 32.6 | 118.1 | 2-Cónica y dividida |  | 44
28229 - PIAZZA TRIANGULO DE BAVARIA | 566298 | P - 148 | Tremie 1" | Concreto | Zonas comunes pilote Kelly #89 y barrete de la plazoleta BA - 28 | 2026-05-29 | 2026-06-02 | 2026-06-05 | 7 | 100 | 7853.982 | 27.6 | 215.8 | 280.4 | 27.5 | 99.6 | 2-Cónica y dividida |  | 41
28229 - PIAZZA TRIANGULO DE BAVARIA | 566298 | P - 148 | Tremie 1" | Concreto | Zonas comunes pilote Kelly #89 y barrete de la plazoleta BA - 28 | 2026-05-29 | 2026-06-02 | 2026-06-05 | 7 | 101 | 8011.847 | 27.6 | 212.5 | 270.2 | 26.5 | 96 | 2-Cónica y dividida |  | 41
28229 - PIAZZA TRIANGULO DE BAVARIA | 566298 | P - 148 | Tremie 1" | Concreto | Zonas comunes pilote Kelly #89 y barrete de la plazoleta BA - 28 | 2026-05-29 | 2026-06-02 | 2026-06-02 | 4 | 100 | 7853.982 | 27.6 | 178.9 | 232.5 | 22.8 | 82.6 | 2-Cónica y dividida |  | 40
28229 - PIAZZA TRIANGULO DE BAVARIA | 566298 | P - 148 | Tremie 1" | Concreto | Zonas comunes pilote Kelly #89 y barrete de la plazoleta BA - 28 | 2026-05-29 | 2026-06-02 | 2026-06-02 | 4 | 101 | 8011.847 | 27.6 | 176.1 | 224.3 | 22 | 79.7 | 2-Cónica y dividida |  | 40
28229 - PIAZZA TRIANGULO DE BAVARIA | 566298 | P - 147 | Tremie 1" | Concreto | Zonas comunes pilote Kelly #74 Y pilote #51 y pilote Kelly #42 y pilote Kelly #83 | 2026-05-29 | 2026-06-02 | 2026-06-12 | 14 | 101 | 8011.847 | 27.6 | 244.3 | 311 | 30.5 | 110.5 | 2-Cónica y dividida |  | 44
28229 - PIAZZA TRIANGULO DE BAVARIA | 566298 | P - 147 | Tremie 1" | Concreto | Zonas comunes pilote Kelly #74 Y pilote #51 y pilote Kelly #42 y pilote Kelly #83 | 2026-05-29 | 2026-06-02 | 2026-06-12 | 14 | 100 | 7853.982 | 27.6 | 245.6 | 319.2 | 31.3 | 113.4 | 2-Cónica y dividida |  | 44
28229 - PIAZZA TRIANGULO DE BAVARIA | 566298 | P - 147 | Tremie 1" | Concreto | Zonas comunes pilote Kelly #74 Y pilote #51 y pilote Kelly #42 y pilote Kelly #83 | 2026-05-29 | 2026-06-02 | 2026-06-05 | 7 | 101 | 8011.847 | 27.6 | 200.9 | 255.9 | 25.1 | 90.9 | 2-Cónica y dividida |  | 41
28229 - PIAZZA TRIANGULO DE BAVARIA | 566298 | P - 147 | Tremie 1" | Concreto | Zonas comunes pilote Kelly #74 Y pilote #51 y pilote Kelly #42 y pilote Kelly #83 | 2026-05-29 | 2026-06-02 | 2026-06-05 | 7 | 100 | 7853.982 | 27.6 | 198.9 | 258 | 25.3 | 91.7 | 2-Cónica y dividida |  | 41
28229 - PIAZZA TRIANGULO DE BAVARIA | 566298 | P - 147 | Tremie 1" | Concreto | Zonas comunes pilote Kelly #74 Y pilote #51 y pilote Kelly #42 y pilote Kelly #83 | 2026-05-29 | 2026-06-02 | 2026-06-02 | 4 | 101 | 8011.847 | 27.6 | 169.4 | 215.2 | 21.1 | 76.4 | 2-Cónica y dividida |  | 40
28229 - PIAZZA TRIANGULO DE BAVARIA | 566298 | P - 147 | Tremie 1" | Concreto | Zonas comunes pilote Kelly #74 Y pilote #51 y pilote Kelly #42 y pilote Kelly #83 | 2026-05-29 | 2026-06-02 | 2026-06-02 | 4 | 100 | 7853.982 | 27.6 | 167.5 | 217.2 | 21.3 | 77.2 | 2-Cónica y dividida |  | 40
28229 - PIAZZA TRIANGULO DE BAVARIA | 566297 | P - 146 | Tremie 1/2" | Concreto | Pilote Kelly Torre 2 #40 | 2026-05-28 | 2026-05-30 | 2026-06-25 | 28 | 100 | 7853.982 | 34.5 | 324.5 | 421.1 | 41.3 | 119.7 | 2-Cónica y dividida |  | 49
28229 - PIAZZA TRIANGULO DE BAVARIA | 566297 | P - 146 | Tremie 1/2" | Concreto | Pilote Kelly Torre 2 #40 | 2026-05-28 | 2026-05-30 | 2026-06-25 | 28 | 101 | 8011.847 | 34.5 | 320.5 | 407.9 | 40 | 115.9 | 2-Cónica y dividida |  | 49
28229 - PIAZZA TRIANGULO DE BAVARIA | 566297 | P - 146 | Tremie 1/2" | Concreto | Pilote Kelly Torre 2 #40 | 2026-05-28 | 2026-05-30 | 2026-06-25 | 28 | 100 | 7853.982 | 34.5 | 318.2 | 413 | 40.5 | 117.4 | 2-Cónica y dividida |  | 49
28229 - PIAZZA TRIANGULO DE BAVARIA | 566297 | P - 146 | Tremie 1/2" | Concreto | Pilote Kelly Torre 2 #40 | 2026-05-28 | 2026-05-30 | 2026-06-11 | 14 | 101 | 8011.847 | 34.5 | 268.5 | 341.6 | 33.5 | 97.1 | 2-Cónica y dividida |  | 44
28229 - PIAZZA TRIANGULO DE BAVARIA | 566297 | P - 146 | Tremie 1/2" | Concreto | Pilote Kelly Torre 2 #40 | 2026-05-28 | 2026-05-30 | 2026-06-11 | 14 | 100 | 7853.982 | 34.5 | 266.8 | 346.7 | 34 | 98.6 | 2-Cónica y dividida |  | 44
28229 - PIAZZA TRIANGULO DE BAVARIA | 566297 | P - 146 | Tremie 1/2" | Concreto | Pilote Kelly Torre 2 #40 | 2026-05-28 | 2026-05-30 | 2026-06-04 | 7 | 100 | 7853.982 | 34.5 | 215.8 | 280.4 | 27.5 | 79.7 | 2-Cónica y dividida |  | 41
28229 - PIAZZA TRIANGULO DE BAVARIA | 566297 | P - 146 | Tremie 1/2" | Concreto | Pilote Kelly Torre 2 #40 | 2026-05-28 | 2026-05-30 | 2026-06-04 | 7 | 100 | 7853.982 | 34.5 | 213.9 | 277.4 | 27.2 | 78.8 | 2-Cónica y dividida |  | 41
28229 - PIAZZA TRIANGULO DE BAVARIA | 566297 | P - 146 | Tremie 1/2" | Concreto | Pilote Kelly Torre 2 #40 | 2026-05-28 | 2026-05-30 | 2026-05-31 | 3 | 100 | 7853.982 | 34.5 | 179.3 | 232.5 | 22.8 | 66.1 | 2-Cónica y dividida |  | 38
28229 - PIAZZA TRIANGULO DE BAVARIA | 566297 | P - 146 | Tremie 1/2" | Concreto | Pilote Kelly Torre 2 #40 | 2026-05-28 | 2026-05-30 | 2026-05-31 | 3 | 100 | 7853.982 | 34.5 | 175.2 | 227.4 | 22.3 | 64.6 | 2-Cónica y dividida |  | 38
28229 - PIAZZA TRIANGULO DE BAVARIA | 566297 | P - 145 | Tremie 1" | Concreto | Pilote Kelly zonas comunes #97 - pilote Kelly # 80 y pilote Kelly #50 | 2026-05-28 | 2026-05-30 | 2026-06-25 | 28 | 101 | 8011.847 | 27.6 | 260.1 | 331.4 | 32.5 | 117.8 | 2-Cónica y dividida |  | 49
28229 - PIAZZA TRIANGULO DE BAVARIA | 566297 | P - 145 | Tremie 1" | Concreto | Pilote Kelly zonas comunes #97 - pilote Kelly # 80 y pilote Kelly #50 | 2026-05-28 | 2026-05-30 | 2026-06-25 | 28 | 100 | 7853.982 | 27.6 | 258.2 | 335.5 | 32.9 | 119.2 | 2-Cónica y dividida |  | 49
28229 - PIAZZA TRIANGULO DE BAVARIA | 566297 | P - 145 | Tremie 1" | Concreto | Pilote Kelly zonas comunes #97 - pilote Kelly # 80 y pilote Kelly #50 | 2026-05-28 | 2026-05-30 | 2026-06-25 | 28 | 101 | 8011.847 | 27.6 | 256.3 | 326.3 | 32 | 115.9 | 2-Cónica y dividida |  | 49
28229 - PIAZZA TRIANGULO DE BAVARIA | 566297 | P - 145 | Tremie 1" | Concreto | Pilote Kelly zonas comunes #97 - pilote Kelly # 80 y pilote Kelly #50 | 2026-05-28 | 2026-05-30 | 2026-06-11 | 14 | 100 | 7853.982 | 27.6 | 215.8 | 280.4 | 27.5 | 99.6 | 2-Cónica y dividida |  | 44
28229 - PIAZZA TRIANGULO DE BAVARIA | 566297 | P - 145 | Tremie 1" | Concreto | Pilote Kelly zonas comunes #97 - pilote Kelly # 80 y pilote Kelly #50 | 2026-05-28 | 2026-05-30 | 2026-06-11 | 14 | 101 | 8011.847 | 27.6 | 213.9 | 272.3 | 26.7 | 96.7 | 2-Cónica y dividida |  | 44
28229 - PIAZZA TRIANGULO DE BAVARIA | 566297 | P - 145 | Tremie 1" | Concreto | Pilote Kelly zonas comunes #97 - pilote Kelly # 80 y pilote Kelly #50 | 2026-05-28 | 2026-05-30 | 2026-06-04 | 7 | 100 | 7853.982 | 27.6 | 175.8 | 228.4 | 22.4 | 81.2 | 2-Cónica y dividida |  | 41
28229 - PIAZZA TRIANGULO DE BAVARIA | 566297 | P - 145 | Tremie 1" | Concreto | Pilote Kelly zonas comunes #97 - pilote Kelly # 80 y pilote Kelly #50 | 2026-05-28 | 2026-05-30 | 2026-06-04 | 7 | 101 | 8011.847 | 27.6 | 173.8 | 221.3 | 21.7 | 78.6 | 2-Cónica y dividida |  | 41
28229 - PIAZZA TRIANGULO DE BAVARIA | 566297 | P - 145 | Tremie 1" | Concreto | Pilote Kelly zonas comunes #97 - pilote Kelly # 80 y pilote Kelly #50 | 2026-05-28 | 2026-05-30 | 2026-05-31 | 3 | 100 | 7853.982 | 27.6 | 140.8 | 182.5 | 17.9 | 64.9 | 2-Cónica y dividida |  | 38
28229 - PIAZZA TRIANGULO DE BAVARIA | 566297 | P - 145 | Tremie 1" | Concreto | Pilote Kelly zonas comunes #97 - pilote Kelly # 80 y pilote Kelly #50 | 2026-05-28 | 2026-05-30 | 2026-05-31 | 3 | 101 | 8011.847 | 27.6 | 136.8 | 174.4 | 17.1 | 62 | 2-Cónica y dividida |  | 38
28229 - PIAZZA TRIANGULO DE BAVARIA | 566297 | M - 144 | Tremie 1" | Concreto | Plazoleta pantalla tramo H - 11 | 2026-05-27 | 2026-05-30 | 2026-06-24 | 28 | 100 | 7853.982 | 27.6 | 293.5 | 381.4 | 37.4 | 135.5 | 2-Cónica y dividida |  | 49
28229 - PIAZZA TRIANGULO DE BAVARIA | 566297 | M - 144 | Tremie 1" | Concreto | Plazoleta pantalla tramo H - 11 | 2026-05-27 | 2026-05-30 | 2026-06-24 | 28 | 101 | 8011.847 | 27.6 | 293.2 | 373.2 | 36.6 | 132.6 | 2-Cónica y dividida |  | 49
28229 - PIAZZA TRIANGULO DE BAVARIA | 566297 | M - 144 | Tremie 1" | Concreto | Plazoleta pantalla tramo H - 11 | 2026-05-27 | 2026-05-30 | 2026-06-24 | 28 | 100 | 7853.982 | 27.6 | 292.7 | 380.4 | 37.3 | 135.1 | 2-Cónica y dividida |  | 49
28229 - PIAZZA TRIANGULO DE BAVARIA | 566297 | M - 144 | Tremie 1" | Concreto | Plazoleta pantalla tramo H - 11 | 2026-05-27 | 2026-05-30 | 2026-06-10 | 14 | 101 | 8011.847 | 27.6 | 244.7 | 311 | 30.5 | 110.5 | 2-Cónica y dividida |  | 44
28229 - PIAZZA TRIANGULO DE BAVARIA | 566297 | M - 144 | Tremie 1" | Concreto | Plazoleta pantalla tramo H - 11 | 2026-05-27 | 2026-05-30 | 2026-06-10 | 14 | 100 | 7853.982 | 27.6 | 246 | 319.2 | 31.3 | 113.4 | 2-Cónica y dividida |  | 44
28229 - PIAZZA TRIANGULO DE BAVARIA | 566297 | M - 144 | Tremie 1" | Concreto | Plazoleta pantalla tramo H - 11 | 2026-05-27 | 2026-05-30 | 2026-06-03 | 7 | 100 | 7853.982 | 27.6 | 202.5 | 263.1 | 25.8 | 93.5 | 2-Cónica y dividida |  | 39
28229 - PIAZZA TRIANGULO DE BAVARIA | 566297 | M - 144 | Tremie 1" | Concreto | Plazoleta pantalla tramo H - 11 | 2026-05-27 | 2026-05-30 | 2026-06-03 | 7 | 101 | 8011.847 | 27.6 | 200.9 | 255.9 | 25.1 | 90.9 | 2-Cónica y dividida |  | 39
28229 - PIAZZA TRIANGULO DE BAVARIA | 566297 | M - 144 | Tremie 1" | Concreto | Plazoleta pantalla tramo H - 11 | 2026-05-27 | 2026-05-30 | 2026-05-30 | 3 | 100 | 7853.982 | 27.6 | 175.2 | 227.4 | 22.3 | 80.8 | 2-Cónica y dividida |  | 38
28229 - PIAZZA TRIANGULO DE BAVARIA | 566297 | M - 144 | Tremie 1" | Concreto | Plazoleta pantalla tramo H - 11 | 2026-05-27 | 2026-05-30 | 2026-05-30 | 3 | 101 | 8011.847 | 27.6 | 171 | 217.2 | 21.3 | 77.2 | 2-Cónica y dividida |  | 38
28229 - PIAZZA TRIANGULO DE BAVARIA | 566297 | P - 143 | Tremie 1" | Concreto | Zonas comunes pilote Kelly #135 - pilote Kelly #52 - pilote Kelly #38 y pilote Kelly #34 | 2026-05-27 | 2026-05-30 | 2026-06-24 | 28 | 100 | 7853.982 | 27.6 | 238.2 | 309 | 30.3 | 109.8 | 2-Cónica y dividida |  | 49
28229 - PIAZZA TRIANGULO DE BAVARIA | 566297 | P - 143 | Tremie 1" | Concreto | Zonas comunes pilote Kelly #135 - pilote Kelly #52 - pilote Kelly #38 y pilote Kelly #34 | 2026-05-27 | 2026-05-30 | 2026-06-24 | 28 | 101 | 8011.847 | 27.6 | 236.4 | 300.8 | 29.5 | 106.9 | 2-Cónica y dividida |  | 49
28229 - PIAZZA TRIANGULO DE BAVARIA | 566297 | P - 143 | Tremie 1" | Concreto | Zonas comunes pilote Kelly #135 - pilote Kelly #52 - pilote Kelly #38 y pilote Kelly #34 | 2026-05-27 | 2026-05-30 | 2026-06-24 | 28 | 100 | 7853.982 | 27.6 | 233.6 | 302.9 | 29.7 | 107.6 | 2-Cónica y dividida |  | 49
28229 - PIAZZA TRIANGULO DE BAVARIA | 566297 | P - 143 | Tremie 1" | Concreto | Zonas comunes pilote Kelly #135 - pilote Kelly #52 - pilote Kelly #38 y pilote Kelly #34 | 2026-05-27 | 2026-05-30 | 2026-06-10 | 14 | 100 | 7853.982 | 27.6 | 205.9 | 267.2 | 26.2 | 94.9 | 2-Cónica y dividida |  | 44
28229 - PIAZZA TRIANGULO DE BAVARIA | 566297 | P - 143 | Tremie 1" | Concreto | Zonas comunes pilote Kelly #135 - pilote Kelly #52 - pilote Kelly #38 y pilote Kelly #34 | 2026-05-27 | 2026-05-30 | 2026-06-10 | 14 | 100 | 7853.982 | 27.6 | 202.3 | 263.1 | 25.8 | 93.5 | 2-Cónica y dividida |  | 44
28229 - PIAZZA TRIANGULO DE BAVARIA | 566297 | P - 143 | Tremie 1" | Concreto | Zonas comunes pilote Kelly #135 - pilote Kelly #52 - pilote Kelly #38 y pilote Kelly #34 | 2026-05-27 | 2026-05-30 | 2026-06-03 | 7 | 101 | 8011.847 | 27.6 | 180.5 | 229.4 | 22.5 | 81.5 | 2-Cónica y dividida |  | 39
28229 - PIAZZA TRIANGULO DE BAVARIA | 566297 | P - 143 | Tremie 1" | Concreto | Zonas comunes pilote Kelly #135 - pilote Kelly #52 - pilote Kelly #38 y pilote Kelly #34 | 2026-05-27 | 2026-05-30 | 2026-06-03 | 7 | 100 | 7853.982 | 27.6 | 178.9 | 232.5 | 22.8 | 82.6 | 2-Cónica y dividida |  | 39
28229 - PIAZZA TRIANGULO DE BAVARIA | 566297 | P - 143 | Tremie 1" | Concreto | Zonas comunes pilote Kelly #135 - pilote Kelly #52 - pilote Kelly #38 y pilote Kelly #34 | 2026-05-27 | 2026-05-30 | 2026-05-30 | 3 | 101 | 8011.847 | 27.6 | 150.9 | 191.7 | 18.8 | 68.1 | 2-Cónica y dividida |  | 38
28229 - PIAZZA TRIANGULO DE BAVARIA | 566297 | P - 143 | Tremie 1" | Concreto | Zonas comunes pilote Kelly #135 - pilote Kelly #52 - pilote Kelly #38 y pilote Kelly #34 | 2026-05-27 | 2026-05-30 | 2026-05-30 | 3 | 100 | 7853.982 | 27.6 | 147.2 | 190.7 | 18.7 | 67.8 | 2-Cónica y dividida |  | 38
28229 - PIAZZA TRIANGULO DE BAVARIA | 566295 | P - 141 | Tremie 1/2" | Concreto | Pilote kelly torre 2 # 38. | 2026-05-26 | 2026-05-28 | 2026-06-23 | 28 | 101 | 8011.847 | 34.5 | 328.9 | 419.1 | 41.1 | 119.1 | 2-Cónica y dividida |  | 49
28229 - PIAZZA TRIANGULO DE BAVARIA | 566295 | P - 141 | Tremie 1/2" | Concreto | Pilote kelly torre 2 # 38. | 2026-05-26 | 2026-05-28 | 2026-06-23 | 28 | 100 | 7853.982 | 34.5 | 326.9 | 424.2 | 41.6 | 120.6 | 2-Cónica y dividida |  | 49
28229 - PIAZZA TRIANGULO DE BAVARIA | 566295 | P - 141 | Tremie 1/2" | Concreto | Pilote kelly torre 2 # 38. | 2026-05-26 | 2026-05-28 | 2026-06-23 | 28 | 101 | 8011.847 | 34.5 | 327.8 | 417.1 | 40.9 | 118.6 | 2-Cónica y dividida |  | 49
28229 - PIAZZA TRIANGULO DE BAVARIA | 566295 | P - 141 | Tremie 1/2" | Concreto | Pilote kelly torre 2 # 38. | 2026-05-26 | 2026-05-28 | 2026-06-09 | 14 | 100 | 7853.982 | 34.5 | 280.4 | 364 | 35.7 | 103.5 | 2-Cónica y dividida |  | 43
28229 - PIAZZA TRIANGULO DE BAVARIA | 566295 | P - 141 | Tremie 1/2" | Concreto | Pilote kelly torre 2 # 38. | 2026-05-26 | 2026-05-28 | 2026-06-09 | 14 | 101 | 8011.847 | 34.5 | 276.6 | 351.8 | 34.5 | 100 | 2-Cónica y dividida |  | 43
28229 - PIAZZA TRIANGULO DE BAVARIA | 566295 | P - 141 | Tremie 1/2" | Concreto | Pilote kelly torre 2 # 38. | 2026-05-26 | 2026-05-28 | 2026-06-02 | 7 | 100 | 7853.982 | 34.5 | 235.9 | 305.9 | 30 | 87 | 2-Cónica y dividida |  | 39
28229 - PIAZZA TRIANGULO DE BAVARIA | 566295 | P - 141 | Tremie 1/2" | Concreto | Pilote kelly torre 2 # 38. | 2026-05-26 | 2026-05-28 | 2026-06-02 | 7 | 101 | 8011.847 | 34.5 | 232 | 295.7 | 29 | 84.1 | 2-Cónica y dividida |  | 39
28229 - PIAZZA TRIANGULO DE BAVARIA | 566295 | P - 141 | Tremie 1/2" | Concreto | Pilote kelly torre 2 # 38. | 2026-05-26 | 2026-05-28 | 2026-05-29 | 3 | 100 | 7853.982 | 34.5 | 106.8 | 138.7 | 13.6 | 39.4 | 2-Cónica y dividida |  | 37
28229 - PIAZZA TRIANGULO DE BAVARIA | 566295 | P - 141 | Tremie 1/2" | Concreto | Pilote kelly torre 2 # 38. | 2026-05-26 | 2026-05-28 | 2026-05-29 | 3 | 101 | 8011.847 | 34.5 | 104.3 | 132.6 | 13 | 37.7 | 2-Cónica y dividida |  | 37
28229 - PIAZZA TRIANGULO DE BAVARIA | 566295 | P - 140 | Tremie 1" | Concreto | Zonas comunes pilote kelly # 130 y pilote kelly # 146 y pilote kelly # 107. | 2026-05-26 | 2026-05-28 | 2026-06-23 | 28 | 100 | 7853.982 | 27.6 | 278.8 | 362 | 35.5 | 128.6 | 2-Cónica y dividida |  | 49
28229 - PIAZZA TRIANGULO DE BAVARIA | 566295 | P - 140 | Tremie 1" | Concreto | Zonas comunes pilote kelly # 130 y pilote kelly # 146 y pilote kelly # 107. | 2026-05-26 | 2026-05-28 | 2026-06-23 | 28 | 101 | 8011.847 | 27.6 | 281 | 357.9 | 35.1 | 127.2 | 2-Cónica y dividida |  | 49
28229 - PIAZZA TRIANGULO DE BAVARIA | 566295 | P - 140 | Tremie 1" | Concreto | Zonas comunes pilote kelly # 130 y pilote kelly # 146 y pilote kelly # 107. | 2026-05-26 | 2026-05-28 | 2026-06-23 | 28 | 100 | 7853.982 | 27.6 | 281.9 | 366.1 | 35.9 | 130.1 | 2-Cónica y dividida |  | 49
28229 - PIAZZA TRIANGULO DE BAVARIA | 566295 | P - 140 | Tremie 1" | Concreto | Zonas comunes pilote kelly # 130 y pilote kelly # 146 y pilote kelly # 107. | 2026-05-26 | 2026-05-28 | 2026-06-09 | 14 | 101 | 8011.847 | 27.6 | 240.5 | 305.9 | 30 | 108.7 | 2-Cónica y dividida |  | 43
28229 - PIAZZA TRIANGULO DE BAVARIA | 566295 | P - 140 | Tremie 1" | Concreto | Zonas comunes pilote kelly # 130 y pilote kelly # 146 y pilote kelly # 107. | 2026-05-26 | 2026-05-28 | 2026-06-09 | 14 | 100 | 7853.982 | 27.6 | 236.3 | 306.9 | 30.1 | 109.1 | 2-Cónica y dividida |  | 43
28229 - PIAZZA TRIANGULO DE BAVARIA | 566295 | P - 140 | Tremie 1" | Concreto | Zonas comunes pilote kelly # 130 y pilote kelly # 146 y pilote kelly # 107. | 2026-05-26 | 2026-05-28 | 2026-06-02 | 7 | 101 | 8011.847 | 27.6 | 210.5 | 268.2 | 26.3 | 95.3 | 2-Cónica y dividida |  | 39
28229 - PIAZZA TRIANGULO DE BAVARIA | 566295 | P - 140 | Tremie 1" | Concreto | Zonas comunes pilote kelly # 130 y pilote kelly # 146 y pilote kelly # 107. | 2026-05-26 | 2026-05-28 | 2026-06-02 | 7 | 100 | 7853.982 | 27.6 | 202.6 | 263.1 | 25.8 | 93.5 | 2-Cónica y dividida |  | 39
28229 - PIAZZA TRIANGULO DE BAVARIA | 566295 | P - 140 | Tremie 1" | Concreto | Zonas comunes pilote kelly # 130 y pilote kelly # 146 y pilote kelly # 107. | 2026-05-26 | 2026-05-28 | 2026-05-29 | 3 | 101 | 8011.847 | 27.6 | 113.9 | 144.8 | 14.2 | 51.4 | 2-Cónica y dividida |  | 37
28229 - PIAZZA TRIANGULO DE BAVARIA | 566295 | P - 140 | Tremie 1" | Concreto | Zonas comunes pilote kelly # 130 y pilote kelly # 146 y pilote kelly # 107. | 2026-05-26 | 2026-05-28 | 2026-05-29 | 3 | 100 | 7853.982 | 27.6 | 112.8 | 146.8 | 14.4 | 52.2 | 2-Cónica y dividida |  | 37
28229 - PIAZZA TRIANGULO DE BAVARIA | 566295 | P - 139 | Tremie 1" | Concreto | Zonas comunes pilote kelly # 37 y pilote kelly # 57 y pilote kelly # 155. | 2026-05-25 | 2026-05-28 | 2026-06-22 | 28 | 100 | 7853.982 | 27.6 | 211.4 | 274.3 | 26.9 | 97.5 | 2-Cónica y dividida | Bajo a 28 dias. | 47
28229 - PIAZZA TRIANGULO DE BAVARIA | 566295 | P - 139 | Tremie 1" | Concreto | Zonas comunes pilote kelly # 37 y pilote kelly # 57 y pilote kelly # 155. | 2026-05-25 | 2026-05-28 | 2026-06-22 | 28 | 100 | 7853.982 | 27.6 | 210 | 272.3 | 26.7 | 96.7 | 2-Cónica y dividida | Bajo a 28 dias. | 47
28229 - PIAZZA TRIANGULO DE BAVARIA | 566295 | P - 139 | Tremie 1" | Concreto | Zonas comunes pilote kelly # 37 y pilote kelly # 57 y pilote kelly # 155. | 2026-05-25 | 2026-05-28 | 2026-06-22 | 28 | 101 | 8011.847 | 27.6 | 211.6 | 269.2 | 26.4 | 95.7 | 2-Cónica y dividida | Bajo a 28 dias. | 47
28229 - PIAZZA TRIANGULO DE BAVARIA | 566295 | P - 139 | Tremie 1" | Concreto | Zonas comunes pilote kelly # 37 y pilote kelly # 57 y pilote kelly # 155. | 2026-05-25 | 2026-05-28 | 2026-06-08 | 14 | 100 | 7853.982 | 27.6 | 182.6 | 236.6 | 23.2 | 84.1 | 2-Cónica y dividida |  | 43
28229 - PIAZZA TRIANGULO DE BAVARIA | 566295 | P - 139 | Tremie 1" | Concreto | Zonas comunes pilote kelly # 37 y pilote kelly # 57 y pilote kelly # 155. | 2026-05-25 | 2026-05-28 | 2026-06-08 | 14 | 101 | 8011.847 | 27.6 | 180 | 229.4 | 22.5 | 81.5 | 2-Cónica y dividida |  | 43
28229 - PIAZZA TRIANGULO DE BAVARIA | 566295 | P - 139 | Tremie 1" | Concreto | Zonas comunes pilote kelly # 37 y pilote kelly # 57 y pilote kelly # 155. | 2026-05-25 | 2026-05-28 | 2026-06-01 | 7 | 100 | 7853.982 | 27.6 | 150.8 | 195.8 | 19.2 | 69.6 | 2-Cónica y dividida |  | 39
28229 - PIAZZA TRIANGULO DE BAVARIA | 566295 | P - 139 | Tremie 1" | Concreto | Zonas comunes pilote kelly # 37 y pilote kelly # 57 y pilote kelly # 155. | 2026-05-25 | 2026-05-28 | 2026-06-01 | 7 | 101 | 8011.847 | 27.6 | 146.6 | 186.6 | 18.3 | 66.3 | 2-Cónica y dividida |  | 39
28229 - PIAZZA TRIANGULO DE BAVARIA | 566295 | P - 139 | Tremie 1" | Concreto | Zonas comunes pilote kelly # 37 y pilote kelly # 57 y pilote kelly # 155. | 2026-05-25 | 2026-05-28 | 2026-05-28 | 3 | 100 | 7853.982 | 27.6 | 79.6 | 103 | 10.1 | 36.6 | 2-Cónica y dividida |  | 37
28229 - PIAZZA TRIANGULO DE BAVARIA | 566295 | P - 139 | Tremie 1" | Concreto | Zonas comunes pilote kelly # 37 y pilote kelly # 57 y pilote kelly # 155. | 2026-05-25 | 2026-05-28 | 2026-05-28 | 3 | 101 | 8011.847 | 27.6 | 77.4 | 98.9 | 9.7 | 35.1 | 2-Cónica y dividida |  | 37
28229 - PIAZZA TRIANGULO DE BAVARIA | 566295 | P - 138 | Tremie 1/2" | Concreto | Pilote Kelly torre 2 # 03 y pilote Kelly # 45 | 2026-05-25 | 2026-05-28 | 2026-06-22 | 28 | 100 | 7853.982 | 34.5 | 341.3 | 443.6 | 43.5 | 126.1 | 2-Cónica y dividida |  | 47
28229 - PIAZZA TRIANGULO DE BAVARIA | 566295 | P - 138 | Tremie 1/2" | Concreto | Pilote Kelly torre 2 # 03 y pilote Kelly # 45 | 2026-05-25 | 2026-05-28 | 2026-06-22 | 28 | 101 | 8011.847 | 34.5 | 341.6 | 434.4 | 42.6 | 123.5 | 2-Cónica y dividida |  | 47
28229 - PIAZZA TRIANGULO DE BAVARIA | 566295 | P - 138 | Tremie 1/2" | Concreto | Pilote Kelly torre 2 # 03 y pilote Kelly # 45 | 2026-05-25 | 2026-05-28 | 2026-06-22 | 28 | 100 | 7853.982 | 34.5 | 337.6 | 438.5 | 43 | 124.6 | 2-Cónica y dividida |  | 47
28229 - PIAZZA TRIANGULO DE BAVARIA | 566295 | P - 138 | Tremie 1/2" | Concreto | Pilote Kelly torre 2 # 03 y pilote Kelly # 45 | 2026-05-25 | 2026-05-28 | 2026-06-08 | 14 | 100 | 7853.982 | 34.5 | 284.9 | 370.2 | 36.3 | 105.2 | 2-Cónica y dividida |  | 43
28229 - PIAZZA TRIANGULO DE BAVARIA | 566295 | P - 138 | Tremie 1/2" | Concreto | Pilote Kelly torre 2 # 03 y pilote Kelly # 45 | 2026-05-25 | 2026-05-28 | 2026-06-08 | 14 | 100 | 7853.982 | 34.5 | 280.3 | 364 | 35.7 | 103.5 | 2-Cónica y dividida |  | 43
28229 - PIAZZA TRIANGULO DE BAVARIA | 566295 | P - 138 | Tremie 1/2" | Concreto | Pilote Kelly torre 2 # 03 y pilote Kelly # 45 | 2026-05-25 | 2026-05-28 | 2026-06-01 | 7 | 100 | 7853.982 | 34.5 | 221.9 | 288.6 | 28.3 | 82 | 2-Cónica y dividida |  | 39
28229 - PIAZZA TRIANGULO DE BAVARIA | 566295 | P - 138 | Tremie 1/2" | Concreto | Pilote Kelly torre 2 # 03 y pilote Kelly # 45 | 2026-05-25 | 2026-05-28 | 2026-06-01 | 7 | 100 | 7853.982 | 34.5 | 218.6 | 283.5 | 27.8 | 80.6 | 2-Cónica y dividida |  | 39
28229 - PIAZZA TRIANGULO DE BAVARIA | 566295 | P - 138 | Tremie 1/2" | Concreto | Pilote Kelly torre 2 # 03 y pilote Kelly # 45 | 2026-05-25 | 2026-05-28 | 2026-05-28 | 3 | 100 | 7853.982 | 34.5 | 164.3 | 213.1 | 20.9 | 60.6 | 2-Cónica y dividida |  | 37
28229 - PIAZZA TRIANGULO DE BAVARIA | 566295 | P - 138 | Tremie 1/2" | Concreto | Pilote Kelly torre 2 # 03 y pilote Kelly # 45 | 2026-05-25 | 2026-05-28 | 2026-05-28 | 3 | 100 | 7853.982 | 34.5 | 162.1 | 210.1 | 20.6 | 59.7 | 2-Cónica y dividida |  | 37
28229 - PIAZZA TRIANGULO DE BAVARIA | 566296 | P - 142 | Tremie 1/2 " | Concreto | Pilote Kelly torre 2 # 29 | 2026-05-26 | 2026-05-28 | 2026-06-23 | 28 | 100 | 7853.982 | 34.5 | 349.9 | 454.8 | 44.6 | 129.3 | 2-Cónica y dividida |  | 49
28229 - PIAZZA TRIANGULO DE BAVARIA | 566296 | P - 142 | Tremie 1/2 " | Concreto | Pilote Kelly torre 2 # 29 | 2026-05-26 | 2026-05-28 | 2026-06-23 | 28 | 101 | 8011.847 | 34.5 | 343.5 | 437.5 | 42.9 | 124.3 | 2-Cónica y dividida |  | 49
28229 - PIAZZA TRIANGULO DE BAVARIA | 566296 | P - 142 | Tremie 1/2 " | Concreto | Pilote Kelly torre 2 # 29 | 2026-05-26 | 2026-05-28 | 2026-06-23 | 28 | 100 | 7853.982 | 34.5 | 347.6 | 451.7 | 44.3 | 128.4 | 2-Cónica y dividida |  | 49
28229 - PIAZZA TRIANGULO DE BAVARIA | 566296 | P - 142 | Tremie 1/2 " | Concreto | Pilote Kelly torre 2 # 29 | 2026-05-26 | 2026-05-28 | 2026-06-09 | 14 | 101 | 8011.847 | 34.5 | 290.4 | 369.1 | 36.2 | 104.9 | 2-Cónica y dividida |  | 43
28229 - PIAZZA TRIANGULO DE BAVARIA | 566296 | P - 142 | Tremie 1/2 " | Concreto | Pilote Kelly torre 2 # 29 | 2026-05-26 | 2026-05-28 | 2026-06-09 | 14 | 100 | 7853.982 | 34.5 | 285.3 | 370.2 | 36.3 | 105.2 | 2-Cónica y dividida |  | 43
28229 - PIAZZA TRIANGULO DE BAVARIA | 566296 | P - 142 | Tremie 1/2 " | Concreto | Pilote Kelly torre 2 # 29 | 2026-05-26 | 2026-05-28 | 2026-06-02 | 7 | 101 | 8011.847 | 34.5 | 251.5 | 320.2 | 31.4 | 91 | 2-Cónica y dividida |  | 39
28229 - PIAZZA TRIANGULO DE BAVARIA | 566296 | P - 142 | Tremie 1/2 " | Concreto | Pilote Kelly torre 2 # 29 | 2026-05-26 | 2026-05-28 | 2026-06-02 | 7 | 100 | 7853.982 | 34.5 | 249.5 | 324.3 | 31.8 | 92.2 | 2-Cónica y dividida |  | 39
28229 - PIAZZA TRIANGULO DE BAVARIA | 566296 | P - 142 | Tremie 1/2 " | Concreto | Pilote Kelly torre 2 # 29 | 2026-05-26 | 2026-05-28 | 2026-05-29 | 3 | 100 | 7853.982 | 34.5 | 148.9 | 193.7 | 19 | 55.1 | 2-Cónica y dividida |  | 37
28229 - PIAZZA TRIANGULO DE BAVARIA | 566296 | P - 142 | Tremie 1/2 " | Concreto | Pilote Kelly torre 2 # 29 | 2026-05-26 | 2026-05-28 | 2026-05-29 | 3 | 100 | 7853.982 | 34.5 | 146.2 | 189.7 | 18.6 | 53.9 | 2-Cónica y dividida |  | 37
28229 - PIAZZA TRIANGULO DE BAVARIA | 566293 | M-136 | Tremie 1" | Concreto | Pantalla tramos M06 de plazoleta y el barrete BA-29 | 2026-05-22 | 2026-05-26 | 2026-06-19 | 28 | 100 | 7853.982 | 27.6 | 277 | 360 | 35.3 | 127.9 | 2-Cónica y dividida |  | 47
28229 - PIAZZA TRIANGULO DE BAVARIA | 566293 | M-136 | Tremie 1" | Concreto | Pantalla tramos M06 de plazoleta y el barrete BA-29 | 2026-05-22 | 2026-05-26 | 2026-06-19 | 28 | 100 | 7853.982 | 27.6 | 280.5 | 364 | 35.7 | 129.3 | 2-Cónica y dividida |  | 47
28229 - PIAZZA TRIANGULO DE BAVARIA | 566293 | M-136 | Tremie 1" | Concreto | Pantalla tramos M06 de plazoleta y el barrete BA-29 | 2026-05-22 | 2026-05-26 | 2026-06-19 | 28 | 101 | 8011.847 | 27.6 | 277.5 | 352.8 | 34.6 | 125.4 | 2-Cónica y dividida |  | 47
28229 - PIAZZA TRIANGULO DE BAVARIA | 566293 | M-136 | Tremie 1" | Concreto | Pantalla tramos M06 de plazoleta y el barrete BA-29 | 2026-05-22 | 2026-05-26 | 2026-06-05 | 14 | 100 | 7853.982 | 27.6 | 233.4 | 302.9 | 29.7 | 107.6 | 2-Cónica y dividida |  | 42
28229 - PIAZZA TRIANGULO DE BAVARIA | 566293 | M-136 | Tremie 1" | Concreto | Pantalla tramos M06 de plazoleta y el barrete BA-29 | 2026-05-22 | 2026-05-26 | 2026-06-05 | 14 | 101 | 8011.847 | 27.6 | 230.5 | 293.7 | 28.8 | 104.3 | 2-Cónica y dividida |  | 42
28229 - PIAZZA TRIANGULO DE BAVARIA | 566293 | M-136 | Tremie 1" | Concreto | Pantalla tramos M06 de plazoleta y el barrete BA-29 | 2026-05-22 | 2026-05-26 | 2026-05-29 | 7 | 100 | 7853.982 | 27.6 | 191.5 | 248.8 | 24.4 | 88.4 | 2-Cónica y dividida |  | 37
28229 - PIAZZA TRIANGULO DE BAVARIA | 566293 | M-136 | Tremie 1" | Concreto | Pantalla tramos M06 de plazoleta y el barrete BA-29 | 2026-05-22 | 2026-05-26 | 2026-05-29 | 7 | 101 | 8011.847 | 27.6 | 189.9 | 241.7 | 23.7 | 85.9 | 2-Cónica y dividida |  | 37
28229 - PIAZZA TRIANGULO DE BAVARIA | 566293 | M-136 | Tremie 1" | Concreto | Pantalla tramos M06 de plazoleta y el barrete BA-29 | 2026-05-22 | 2026-05-26 | 2026-05-26 | 4 | 100 | 7853.982 | 27.6 | 153 | 198.8 | 19.5 | 70.7 | 2-Cónica y dividida |  | 36
28229 - PIAZZA TRIANGULO DE BAVARIA | 566293 | M-136 | Tremie 1" | Concreto | Pantalla tramos M06 de plazoleta y el barrete BA-29 | 2026-05-22 | 2026-05-26 | 2026-05-26 | 4 | 101 | 8011.847 | 27.6 | 148.1 | 188.6 | 18.5 | 67 | 2-Cónica y dividida |  | 36
28229 - PIAZZA TRIANGULO DE BAVARIA | 566293 | M-135 | Tremie 1" | Concreto | Plazoleta pantalla tramo M06 y barrete BA-29 | 2026-05-22 | 2026-05-26 | 2026-06-19 | 28 | 100 | 7853.982 | 27.6 | 263.1 | 341.6 | 33.5 | 121.4 | 2-Cónica y dividida |  | 47
28229 - PIAZZA TRIANGULO DE BAVARIA | 566293 | M-135 | Tremie 1" | Concreto | Plazoleta pantalla tramo M06 y barrete BA-29 | 2026-05-22 | 2026-05-26 | 2026-06-19 | 28 | 101 | 8011.847 | 27.6 | 263.5 | 335.5 | 32.9 | 119.2 | 2-Cónica y dividida |  | 47
28229 - PIAZZA TRIANGULO DE BAVARIA | 566293 | M-135 | Tremie 1" | Concreto | Plazoleta pantalla tramo M06 y barrete BA-29 | 2026-05-22 | 2026-05-26 | 2026-06-19 | 28 | 100 | 7853.982 | 27.6 | 263.7 | 342.6 | 33.6 | 121.7 | 2-Cónica y dividida |  | 47
28229 - PIAZZA TRIANGULO DE BAVARIA | 566293 | M-135 | Tremie 1" | Concreto | Plazoleta pantalla tramo M06 y barrete BA-29 | 2026-05-22 | 2026-05-26 | 2026-06-05 | 14 | 101 | 8011.847 | 27.6 | 220.3 | 280.4 | 27.5 | 99.6 | 2-Cónica y dividida |  | 42
28229 - PIAZZA TRIANGULO DE BAVARIA | 566293 | M-135 | Tremie 1" | Concreto | Plazoleta pantalla tramo M06 y barrete BA-29 | 2026-05-22 | 2026-05-26 | 2026-06-05 | 14 | 100 | 7853.982 | 27.6 | 218.5 | 283.5 | 27.8 | 100.7 | 2-Cónica y dividida |  | 42
28229 - PIAZZA TRIANGULO DE BAVARIA | 566293 | M-135 | Tremie 1" | Concreto | Plazoleta pantalla tramo M06 y barrete BA-29 | 2026-05-22 | 2026-05-26 | 2026-05-29 | 7 | 101 | 8011.847 | 27.6 | 195.5 | 248.8 | 24.4 | 88.4 | 2-Cónica y dividida |  | 37
28229 - PIAZZA TRIANGULO DE BAVARIA | 566293 | M-135 | Tremie 1" | Concreto | Plazoleta pantalla tramo M06 y barrete BA-29 | 2026-05-22 | 2026-05-26 | 2026-05-29 | 7 | 100 | 7853.982 | 27.6 | 193.5 | 250.9 | 24.6 | 89.1 | 2-Cónica y dividida |  | 37
28229 - PIAZZA TRIANGULO DE BAVARIA | 566293 | M-135 | Tremie 1" | Concreto | Plazoleta pantalla tramo M06 y barrete BA-29 | 2026-05-22 | 2026-05-26 | 2026-05-26 | 4 | 100 | 7853.982 | 27.6 | 167 | 217.2 | 21.3 | 77.2 | 2-Cónica y dividida |  | 36
28229 - PIAZZA TRIANGULO DE BAVARIA | 566293 | M-135 | Tremie 1" | Concreto | Plazoleta pantalla tramo M06 y barrete BA-29 | 2026-05-22 | 2026-05-26 | 2026-05-26 | 4 | 100 | 7853.982 | 27.6 | 162.3 | 211.1 | 20.7 | 75 | 2-Cónica y dividida |  | 36
28229 - PIAZZA TRIANGULO DE BAVARIA | 566293 | P-134 | Tremie | Concreto | Pilote Kelly torre 2 #39 y pilote Kelly #07 | 2026-05-22 | 2026-05-26 | 2026-06-19 | 28 | 101 | 8011.847 | 34.5 | 334.4 | 425.2 | 41.7 | 120.9 | 2-Cónica y dividida |  | 47
28229 - PIAZZA TRIANGULO DE BAVARIA | 566293 | P-134 | Tremie | Concreto | Pilote Kelly torre 2 #39 y pilote Kelly #07 | 2026-05-22 | 2026-05-26 | 2026-06-19 | 28 | 100 | 7853.982 | 34.5 | 337.4 | 438.5 | 43 | 124.6 | 2-Cónica y dividida |  | 47
28229 - PIAZZA TRIANGULO DE BAVARIA | 566293 | P-134 | Tremie | Concreto | Pilote Kelly torre 2 #39 y pilote Kelly #07 | 2026-05-22 | 2026-05-26 | 2026-06-19 | 28 | 101 | 8011.847 | 34.5 | 337.4 | 429.3 | 42.1 | 122 | 2-Cónica y dividida |  | 47
28229 - PIAZZA TRIANGULO DE BAVARIA | 566293 | P-134 | Tremie | Concreto | Pilote Kelly torre 2 #39 y pilote Kelly #07 | 2026-05-22 | 2026-05-26 | 2026-06-05 | 14 | 100 | 7853.982 | 34.5 | 280.5 | 364 | 35.7 | 103.5 | 2-Cónica y dividida |  | 42
28229 - PIAZZA TRIANGULO DE BAVARIA | 566293 | P-134 | Tremie | Concreto | Pilote Kelly torre 2 #39 y pilote Kelly #07 | 2026-05-22 | 2026-05-26 | 2026-06-05 | 14 | 100 | 7853.982 | 34.5 | 275.4 | 357.9 | 35.1 | 101.7 | 2-Cónica y dividida |  | 42
28229 - PIAZZA TRIANGULO DE BAVARIA | 566293 | P-134 | Tremie | Concreto | Pilote Kelly torre 2 #39 y pilote Kelly #07 | 2026-05-22 | 2026-05-26 | 2026-05-29 | 7 | 100 | 7853.982 | 34.5 | 231.8 | 300.8 | 29.5 | 85.5 | 2-Cónica y dividida |  | 37
28229 - PIAZZA TRIANGULO DE BAVARIA | 566293 | P-134 | Tremie | Concreto | Pilote Kelly torre 2 #39 y pilote Kelly #07 | 2026-05-22 | 2026-05-26 | 2026-05-29 | 7 | 101 | 8011.847 | 34.5 | 229.8 | 292.7 | 28.7 | 83.2 | 2-Cónica y dividida |  | 37
28229 - PIAZZA TRIANGULO DE BAVARIA | 566293 | P-134 | Tremie | Concreto | Pilote Kelly torre 2 #39 y pilote Kelly #07 | 2026-05-22 | 2026-05-26 | 2026-05-26 | 4 | 100 | 7853.982 | 34.5 | 173.2 | 225.4 | 22.1 | 64.1 | 2-Cónica y dividida |  | 36
28229 - PIAZZA TRIANGULO DE BAVARIA | 566293 | P-134 | Tremie | Concreto | Pilote Kelly torre 2 #39 y pilote Kelly #07 | 2026-05-22 | 2026-05-26 | 2026-05-26 | 4 | 101 | 8011.847 | 34.5 | 169.6 | 216.2 | 21.2 | 61.4 | 2-Cónica y dividida |  | 36
28229 - PIAZZA TRIANGULO DE BAVARIA | 566293 | P-133 | Tremie 1" | Concreto | Zonas comunes pilote Kelly 149, Pilote Kelly 136 y pilote Kelly 05 | 2026-05-22 | 2026-05-26 | 2026-06-19 | 28 | 100 | 7853.982 | 27.6 | 263.4 | 341.6 | 33.5 | 121.4 | 2-Cónica y dividida |  | 47
28229 - PIAZZA TRIANGULO DE BAVARIA | 566293 | P-133 | Tremie 1" | Concreto | Zonas comunes pilote Kelly 149, Pilote Kelly 136 y pilote Kelly 05 | 2026-05-22 | 2026-05-26 | 2026-06-19 | 28 | 101 | 8011.847 | 27.6 | 260.5 | 331.4 | 32.5 | 117.8 | 2-Cónica y dividida |  | 47
28229 - PIAZZA TRIANGULO DE BAVARIA | 566293 | P-133 | Tremie 1" | Concreto | Zonas comunes pilote Kelly 149, Pilote Kelly 136 y pilote Kelly 05 | 2026-05-22 | 2026-05-26 | 2026-06-19 | 28 | 100 | 7853.982 | 27.6 | 265.3 | 344.7 | 33.8 | 122.5 | 2-Cónica y dividida |  | 47
28229 - PIAZZA TRIANGULO DE BAVARIA | 566293 | P-133 | Tremie 1" | Concreto | Zonas comunes pilote Kelly 149, Pilote Kelly 136 y pilote Kelly 05 | 2026-05-22 | 2026-05-26 | 2026-06-05 | 14 | 101 | 8011.847 | 27.6 | 210.5 | 268.2 | 26.3 | 95.3 | 2-Cónica y dividida |  | 42
28229 - PIAZZA TRIANGULO DE BAVARIA | 566293 | P-133 | Tremie 1" | Concreto | Zonas comunes pilote Kelly 149, Pilote Kelly 136 y pilote Kelly 05 | 2026-05-22 | 2026-05-26 | 2026-06-05 | 14 | 100 | 7853.982 | 27.6 | 212.3 | 275.3 | 27 | 97.8 | 2-Cónica y dividida |  | 42
28229 - PIAZZA TRIANGULO DE BAVARIA | 566293 | P-133 | Tremie 1" | Concreto | Zonas comunes pilote Kelly 149, Pilote Kelly 136 y pilote Kelly 05 | 2026-05-22 | 2026-05-26 | 2026-05-29 | 7 | 100 | 7853.982 | 27.6 | 185.2 | 240.7 | 23.6 | 85.5 | 2-Cónica y dividida |  | 37
28229 - PIAZZA TRIANGULO DE BAVARIA | 566293 | P-133 | Tremie 1" | Concreto | Zonas comunes pilote Kelly 149, Pilote Kelly 136 y pilote Kelly 05 | 2026-05-22 | 2026-05-26 | 2026-05-29 | 7 | 100 | 7853.982 | 27.6 | 182.9 | 237.6 | 23.3 | 84.4 | 2-Cónica y dividida |  | 37
28229 - PIAZZA TRIANGULO DE BAVARIA | 566293 | P-133 | Tremie 1" | Concreto | Zonas comunes pilote Kelly 149, Pilote Kelly 136 y pilote Kelly 05 | 2026-05-22 | 2026-05-26 | 2026-05-26 | 4 | 100 | 7853.982 | 27.6 | 160.8 | 209 | 20.5 | 74.3 | 2-Cónica y dividida |  | 36
28229 - PIAZZA TRIANGULO DE BAVARIA | 566293 | P-133 | Tremie 1" | Concreto | Zonas comunes pilote Kelly 149, Pilote Kelly 136 y pilote Kelly 05 | 2026-05-22 | 2026-05-26 | 2026-05-26 | 4 | 100 | 7853.982 | 27.6 | 156.5 | 202.9 | 19.9 | 72.1 | 2-Cónica y dividida |  | 36
28229 - PIAZZA TRIANGULO DE BAVARIA | 566294 | M55 | Tremie 1" | Concreto | Plazoleta pantalla tramo 25 | 2026-04-21 | 2026-05-25 | 2026-06-16 | 56 | 101 | 8011.847 | 27.6 | 250.3 | 318.2 | 31.2 | 113 | 2-Cónica y dividida |  | 46
28229 - PIAZZA TRIANGULO DE BAVARIA | 566294 | M55 | Tremie 1" | Concreto | Plazoleta pantalla tramo 25 | 2026-04-21 | 2026-05-25 | 2026-06-16 | 56 | 100 | 7853.982 | 27.6 | 248 | 322.2 | 31.6 | 114.5 | 2-Cónica y dividida |  | 46
28229 - PIAZZA TRIANGULO DE BAVARIA | 566294 | M55 | Tremie 1" | Concreto | Plazoleta pantalla tramo 25 | 2026-04-21 | 2026-05-25 | 2026-06-16 | 56 | 101 | 8011.847 | 27.6 | 243.6 | 310 | 30.4 | 110.1 | 2-Cónica y dividida |  | 46
28229 - PIAZZA TRIANGULO DE BAVARIA | 566294 | P137 | Tremie 1" | Concreto | Zonas comunes pilotes Kelly 76 y Pilote Kelly 131 | 2026-05-23 | 2026-05-25 | 2026-06-20 | 28 | 100 | 7853.982 | 27.6 | 225.8 | 292.7 | 28.7 | 104 | 2-Cónica y dividida |  | 47
28229 - PIAZZA TRIANGULO DE BAVARIA | 566294 | P137 | Tremie 1" | Concreto | Zonas comunes pilotes Kelly 76 y Pilote Kelly 131 | 2026-05-23 | 2026-05-25 | 2026-06-20 | 28 | 101 | 8011.847 | 27.6 | 222.5 | 283.5 | 27.8 | 100.7 | 2-Cónica y dividida |  | 47
28229 - PIAZZA TRIANGULO DE BAVARIA | 566294 | P137 | Tremie 1" | Concreto | Zonas comunes pilotes Kelly 76 y Pilote Kelly 131 | 2026-05-23 | 2026-05-25 | 2026-06-20 | 28 | 100 | 7853.982 | 27.6 | 220.5 | 286.5 | 28.1 | 101.8 | 2-Cónica y dividida |  | 47
28229 - PIAZZA TRIANGULO DE BAVARIA | 566294 | P137 | Tremie 1" | Concreto | Zonas comunes pilotes Kelly 76 y Pilote Kelly 131 | 2026-05-23 | 2026-05-25 | 2026-06-06 | 14 | 101 | 8011.847 | 27.6 | 197.8 | 251.9 | 24.7 | 89.5 | 2-Cónica y dividida |  | 42
28229 - PIAZZA TRIANGULO DE BAVARIA | 566294 | P137 | Tremie 1" | Concreto | Zonas comunes pilotes Kelly 76 y Pilote Kelly 131 | 2026-05-23 | 2026-05-25 | 2026-06-06 | 14 | 100 | 7853.982 | 27.6 | 195.5 | 253.9 | 24.9 | 90.2 | 2-Cónica y dividida |  | 42
28229 - PIAZZA TRIANGULO DE BAVARIA | 566294 | P137 | Tremie 1" | Concreto | Zonas comunes pilotes Kelly 76 y Pilote Kelly 131 | 2026-05-23 | 2026-05-25 | 2026-05-30 | 7 | 101 | 8011.847 | 27.6 | 167.4 | 213.1 | 20.9 | 75.7 | 2-Cónica y dividida |  | 37
28229 - PIAZZA TRIANGULO DE BAVARIA | 566294 | P137 | Tremie 1" | Concreto | Zonas comunes pilotes Kelly 76 y Pilote Kelly 131 | 2026-05-23 | 2026-05-25 | 2026-05-30 | 7 | 100 | 7853.982 | 27.6 | 165.9 | 215.2 | 21.1 | 76.4 | 2-Cónica y dividida |  | 37
28229 - PIAZZA TRIANGULO DE BAVARIA | 566294 | P137 | Tremie 1" | Concreto | Zonas comunes pilotes Kelly 76 y Pilote Kelly 131 | 2026-05-23 | 2026-05-25 | 2026-05-26 | 3 | 101 | 8011.847 | 27.6 | 115.9 | 147.9 | 14.5 | 52.5 | 2-Cónica y dividida |  | 36
28229 - PIAZZA TRIANGULO DE BAVARIA | 566294 | P137 | Tremie 1" | Concreto | Zonas comunes pilotes Kelly 76 y Pilote Kelly 131 | 2026-05-23 | 2026-05-25 | 2026-05-26 | 3 | 100 | 7853.982 | 27.6 | 111.1 | 143.8 | 14.1 | 51.1 | 2-Cónica y dividida |  | 36
28229 - PIAZZA TRIANGULO DE BAVARIA | 561780 | P - 130 | Tremie 1/2" | Concreto | Pilote Kelly Torre 2 #47 | 2026-05-21 | 2026-05-23 | 2026-06-18 | 28 | 100 | 7853.982 | 34.5 | 335.3 | 435.4 | 42.7 | 123.8 | 2-Cónica y dividida |  | 46
28229 - PIAZZA TRIANGULO DE BAVARIA | 561780 | P - 130 | Tremie 1/2" | Concreto | Pilote Kelly Torre 2 #47 | 2026-05-21 | 2026-05-23 | 2026-06-18 | 28 | 101 | 8011.847 | 34.5 | 337.5 | 429.3 | 42.1 | 122 | 2-Cónica y dividida |  | 46
28229 - PIAZZA TRIANGULO DE BAVARIA | 561780 | P - 130 | Tremie 1/2" | Concreto | Pilote Kelly Torre 2 #47 | 2026-05-21 | 2026-05-23 | 2026-06-18 | 28 | 100 | 7853.982 | 34.5 | 339.2 | 440.5 | 43.2 | 125.2 | 2-Cónica y dividida |  | 46
28229 - PIAZZA TRIANGULO DE BAVARIA | 561780 | P - 130 | Tremie 1/2" | Concreto | Pilote Kelly Torre 2 #47 | 2026-05-21 | 2026-05-23 | 2026-06-04 | 14 | 101 | 8011.847 | 34.5 | 281.5 | 357.9 | 35.1 | 101.7 | 2-Cónica y dividida |  | 41
28229 - PIAZZA TRIANGULO DE BAVARIA | 561780 | P - 130 | Tremie 1/2" | Concreto | Pilote Kelly Torre 2 #47 | 2026-05-21 | 2026-05-23 | 2026-06-04 | 14 | 100 | 7853.982 | 34.5 | 279.5 | 363 | 35.6 | 103.2 | 2-Cónica y dividida |  | 41
28229 - PIAZZA TRIANGULO DE BAVARIA | 561780 | P - 130 | Tremie 1/2" | Concreto | Pilote Kelly Torre 2 #47 | 2026-05-21 | 2026-05-23 | 2026-05-28 | 7 | 101 | 8011.847 | 34.5 | 227.8 | 289.6 | 28.4 | 82.3 | 2-Cónica y dividida |  | 36
28229 - PIAZZA TRIANGULO DE BAVARIA | 561780 | P - 130 | Tremie 1/2" | Concreto | Pilote Kelly Torre 2 #47 | 2026-05-21 | 2026-05-23 | 2026-05-28 | 7 | 100 | 7853.982 | 34.5 | 225.5 | 292.7 | 28.7 | 83.2 | 2-Cónica y dividida |  | 36
28229 - PIAZZA TRIANGULO DE BAVARIA | 561780 | P - 130 | Tremie 1/2" | Concreto | Pilote Kelly Torre 2 #47 | 2026-05-21 | 2026-05-23 | 2026-05-24 | 3 | 100 | 7853.982 | 34.5 | 192.1 | 249.8 | 24.5 | 71 | 2-Cónica y dividida |  | 34
28229 - PIAZZA TRIANGULO DE BAVARIA | 561780 | P - 130 | Tremie 1/2" | Concreto | Pilote Kelly Torre 2 #47 | 2026-05-21 | 2026-05-23 | 2026-05-24 | 3 | 100 | 7853.982 | 34.5 | 189.3 | 245.8 | 24.1 | 69.9 | 2-Cónica y dividida |  | 34
28229 - PIAZZA TRIANGULO DE BAVARIA | 561780 | M - 129 | Tremie 1" | Concreto | Plazoleta Barrete BA - 30 | 2026-05-20 | 2026-05-23 | 2026-06-17 | 28 | 100 | 7853.982 | 27.6 | 225.6 | 292.7 | 28.7 | 104 | 2-Cónica y dividida |  | 46
28229 - PIAZZA TRIANGULO DE BAVARIA | 561780 | M - 129 | Tremie 1" | Concreto | Plazoleta Barrete BA - 30 | 2026-05-20 | 2026-05-23 | 2026-06-17 | 28 | 100 | 7853.982 | 27.6 | 223.5 | 290.6 | 28.5 | 103.3 | 2-Cónica y dividida |  | 46
28229 - PIAZZA TRIANGULO DE BAVARIA | 561780 | M - 129 | Tremie 1" | Concreto | Plazoleta Barrete BA - 30 | 2026-05-20 | 2026-05-23 | 2026-06-17 | 28 | 100 | 7853.982 | 27.6 | 221.5 | 287.6 | 28.2 | 102.2 | 2-Cónica y dividida |  | 46
28229 - PIAZZA TRIANGULO DE BAVARIA | 561780 | M - 129 | Tremie 1" | Concreto | Plazoleta Barrete BA - 30 | 2026-05-20 | 2026-05-23 | 2026-06-03 | 14 | 100 | 7853.982 | 27.6 | 199.8 | 259 | 25.4 | 92 | 2-Cónica y dividida |  | 39
28229 - PIAZZA TRIANGULO DE BAVARIA | 561780 | M - 129 | Tremie 1" | Concreto | Plazoleta Barrete BA - 30 | 2026-05-20 | 2026-05-23 | 2026-06-03 | 14 | 101 | 8011.847 | 27.6 | 197.9 | 251.9 | 24.7 | 89.5 | 2-Cónica y dividida |  | 39
28229 - PIAZZA TRIANGULO DE BAVARIA | 561780 | M - 129 | Tremie 1" | Concreto | Plazoleta Barrete BA - 30 | 2026-05-20 | 2026-05-23 | 2026-05-27 | 7 | 100 | 7853.982 | 27.6 | 167.5 | 217.2 | 21.3 | 77.2 | 2-Cónica y dividida |  | 36
28229 - PIAZZA TRIANGULO DE BAVARIA | 561780 | M - 129 | Tremie 1" | Concreto | Plazoleta Barrete BA - 30 | 2026-05-20 | 2026-05-23 | 2026-05-27 | 7 | 101 | 8011.847 | 27.6 | 165.3 | 210.1 | 20.6 | 74.6 | 2-Cónica y dividida |  | 36
28229 - PIAZZA TRIANGULO DE BAVARIA | 561780 | M - 129 | Tremie 1" | Concreto | Plazoleta Barrete BA - 30 | 2026-05-20 | 2026-05-23 | 2026-05-23 | 3 | 100 | 7853.982 | 27.6 | 133.4 | 173.4 | 17 | 61.6 | 2-Cónica y dividida |  | 34
28229 - PIAZZA TRIANGULO DE BAVARIA | 561780 | M - 129 | Tremie 1" | Concreto | Plazoleta Barrete BA - 30 | 2026-05-20 | 2026-05-23 | 2026-05-23 | 3 | 101 | 8011.847 | 27.6 | 131.2 | 167.2 | 16.4 | 59.4 | 2-Cónica y dividida |  | 34
28229 - PIAZZA TRIANGULO DE BAVARIA | 561780 | P - 128 | Tremie 1/2" | Concreto | Pilote Kelly Torre 2 #12 y pilote Kelly #37 | 2026-05-20 | 2026-05-23 | 2026-06-17 | 28 | 100 | 7853.982 | 34.5 | 300.5 | 390.6 | 38.3 | 111 | 2-Cónica y dividida |  | 46
28229 - PIAZZA TRIANGULO DE BAVARIA | 561780 | P - 128 | Tremie 1/2" | Concreto | Pilote Kelly Torre 2 #12 y pilote Kelly #37 | 2026-05-20 | 2026-05-23 | 2026-06-17 | 28 | 101 | 8011.847 | 34.5 | 298.8 | 380.4 | 37.3 | 108.1 | 2-Cónica y dividida |  | 46
28229 - PIAZZA TRIANGULO DE BAVARIA | 561780 | P - 128 | Tremie 1/2" | Concreto | Pilote Kelly Torre 2 #12 y pilote Kelly #37 | 2026-05-20 | 2026-05-23 | 2026-06-17 | 28 | 100 | 7853.982 | 34.5 | 296.9 | 385.5 | 37.8 | 109.6 | 2-Cónica y dividida |  | 46
28229 - PIAZZA TRIANGULO DE BAVARIA | 561780 | P - 128 | Tremie 1/2" | Concreto | Pilote Kelly Torre 2 #12 y pilote Kelly #37 | 2026-05-20 | 2026-05-23 | 2026-06-03 | 14 | 101 | 8011.847 | 34.5 | 267.5 | 340.6 | 33.4 | 96.8 | 2-Cónica y dividida |  | 39
28229 - PIAZZA TRIANGULO DE BAVARIA | 561780 | P - 128 | Tremie 1/2" | Concreto | Pilote Kelly Torre 2 #12 y pilote Kelly #37 | 2026-05-20 | 2026-05-23 | 2026-06-03 | 14 | 100 | 7853.982 | 34.5 | 265.9 | 345.7 | 33.9 | 98.3 | 2-Cónica y dividida |  | 39
28229 - PIAZZA TRIANGULO DE BAVARIA | 561780 | P - 128 | Tremie 1/2" | Concreto | Pilote Kelly Torre 2 #12 y pilote Kelly #37 | 2026-05-20 | 2026-05-23 | 2026-05-27 | 7 | 100 | 7853.982 | 34.5 | 233.4 | 302.9 | 29.7 | 86.1 | 2-Cónica y dividida |  | 36
28229 - PIAZZA TRIANGULO DE BAVARIA | 561780 | P - 128 | Tremie 1/2" | Concreto | Pilote Kelly Torre 2 #12 y pilote Kelly #37 | 2026-05-20 | 2026-05-23 | 2026-05-27 | 7 | 101 | 8011.847 | 34.5 | 230.1 | 292.7 | 28.7 | 83.2 | 2-Cónica y dividida |  | 36
28229 - PIAZZA TRIANGULO DE BAVARIA | 561780 | P - 128 | Tremie 1/2" | Concreto | Pilote Kelly Torre 2 #12 y pilote Kelly #37 | 2026-05-20 | 2026-05-23 | 2026-05-23 | 3 | 100 | 7853.982 | 34.5 | 187.2 | 242.7 | 23.8 | 69 | 2-Cónica y dividida |  | 34
28229 - PIAZZA TRIANGULO DE BAVARIA | 561780 | P - 128 | Tremie 1/2" | Concreto | Pilote Kelly Torre 2 #12 y pilote Kelly #37 | 2026-05-20 | 2026-05-23 | 2026-05-23 | 3 | 101 | 8011.847 | 34.5 | 186.3 | 237.6 | 23.3 | 67.5 | 2-Cónica y dividida |  | 34
28229 - PIAZZA TRIANGULO DE BAVARIA | 561780 | P - 127 | Tremie 1/2" | Concreto | Pilote Kelly Torre 2 #35 y pilote Kelly #10 | 2026-05-20 | 2026-05-23 | 2026-06-17 | 28 | 100 | 7853.982 | 34.5 | 357.8 | 465 | 45.6 | 132.2 | 2-Cónica y dividida |  | 46
28229 - PIAZZA TRIANGULO DE BAVARIA | 561780 | P - 127 | Tremie 1/2" | Concreto | Pilote Kelly Torre 2 #35 y pilote Kelly #10 | 2026-05-20 | 2026-05-23 | 2026-06-17 | 28 | 101 | 8011.847 | 34.5 | 353.4 | 449.7 | 44.1 | 127.8 | 2-Cónica y dividida |  | 46
28229 - PIAZZA TRIANGULO DE BAVARIA | 561780 | P - 127 | Tremie 1/2" | Concreto | Pilote Kelly Torre 2 #35 y pilote Kelly #10 | 2026-05-20 | 2026-05-23 | 2026-06-17 | 28 | 100 | 7853.982 | 34.5 | 361.1 | 469.1 | 46 | 133.3 | 2-Cónica y dividida |  | 46
28229 - PIAZZA TRIANGULO DE BAVARIA | 561780 | P - 127 | Tremie 1/2" | Concreto | Pilote Kelly Torre 2 #35 y pilote Kelly #10 | 2026-05-20 | 2026-05-23 | 2026-06-03 | 14 | 101 | 8011.847 | 34.5 | 299.2 | 380.4 | 37.3 | 108.1 | 2-Cónica y dividida |  | 39
28229 - PIAZZA TRIANGULO DE BAVARIA | 561780 | P - 127 | Tremie 1/2" | Concreto | Pilote Kelly Torre 2 #35 y pilote Kelly #10 | 2026-05-20 | 2026-05-23 | 2026-06-03 | 14 | 100 | 7853.982 | 34.5 | 297.8 | 386.5 | 37.9 | 109.9 | 2-Cónica y dividida |  | 39
28229 - PIAZZA TRIANGULO DE BAVARIA | 561780 | P - 127 | Tremie 1/2" | Concreto | Pilote Kelly Torre 2 #35 y pilote Kelly #10 | 2026-05-20 | 2026-05-23 | 2026-05-27 | 7 | 101 | 8011.847 | 34.5 | 255.5 | 325.3 | 31.9 | 92.5 | 2-Cónica y dividida |  | 36
28229 - PIAZZA TRIANGULO DE BAVARIA | 561780 | P - 127 | Tremie 1/2" | Concreto | Pilote Kelly Torre 2 #35 y pilote Kelly #10 | 2026-05-20 | 2026-05-23 | 2026-05-27 | 7 | 100 | 7853.982 | 34.5 | 253.6 | 329.4 | 32.3 | 93.6 | 2-Cónica y dividida |  | 36
28229 - PIAZZA TRIANGULO DE BAVARIA | 561780 | P - 127 | Tremie 1/2" | Concreto | Pilote Kelly Torre 2 #35 y pilote Kelly #10 | 2026-05-20 | 2026-05-23 | 2026-05-23 | 3 | 100 | 7853.982 | 34.5 | 192.6 | 249.8 | 24.5 | 71 | 2-Cónica y dividida |  | 34
28229 - PIAZZA TRIANGULO DE BAVARIA | 561780 | P - 127 | Tremie 1/2" | Concreto | Pilote Kelly Torre 2 #35 y pilote Kelly #10 | 2026-05-20 | 2026-05-23 | 2026-05-23 | 3 | 100 | 7853.982 | 34.5 | 189.3 | 245.8 | 24.1 | 69.9 | 2-Cónica y dividida |  | 34
28229 - PIAZZA TRIANGULO DE BAVARIA | 566291 | P - 132 | Tremie 1/2" | Concreto | Pilote Kelly Torre 2 #02 | 2026-05-21 | 2026-05-23 | 2026-06-18 | 28 | 100 | 7853.982 | 34.5 | 304.8 | 395.7 | 38.8 | 112.5 | 2-Cónica y dividida |  | 46
28229 - PIAZZA TRIANGULO DE BAVARIA | 566291 | P - 132 | Tremie 1/2" | Concreto | Pilote Kelly Torre 2 #02 | 2026-05-21 | 2026-05-23 | 2026-06-18 | 28 | 101 | 8011.847 | 34.5 | 305.5 | 388.5 | 38.1 | 110.4 | 2-Cónica y dividida |  | 46
28229 - PIAZZA TRIANGULO DE BAVARIA | 566291 | P - 132 | Tremie 1/2" | Concreto | Pilote Kelly Torre 2 #02 | 2026-05-21 | 2026-05-23 | 2026-06-18 | 28 | 100 | 7853.982 | 34.5 | 302.3 | 392.6 | 38.5 | 111.6 | 2-Cónica y dividida |  | 46
28229 - PIAZZA TRIANGULO DE BAVARIA | 566291 | P - 132 | Tremie 1/2" | Concreto | Pilote Kelly Torre 2 #02 | 2026-05-21 | 2026-05-23 | 2026-06-04 | 14 | 101 | 8011.847 | 34.5 | 267.5 | 340.6 | 33.4 | 96.8 | 2-Cónica y dividida |  | 41
28229 - PIAZZA TRIANGULO DE BAVARIA | 566291 | P - 132 | Tremie 1/2" | Concreto | Pilote Kelly Torre 2 #02 | 2026-05-21 | 2026-05-23 | 2026-06-04 | 14 | 100 | 7853.982 | 34.5 | 265.9 | 345.7 | 33.9 | 98.3 | 2-Cónica y dividida |  | 41
28229 - PIAZZA TRIANGULO DE BAVARIA | 566291 | P - 132 | Tremie 1/2" | Concreto | Pilote Kelly Torre 2 #02 | 2026-05-21 | 2026-05-23 | 2026-05-28 | 7 | 100 | 7853.982 | 34.5 | 229.8 | 298.8 | 29.3 | 84.9 | 2-Cónica y dividida |  | 36
28229 - PIAZZA TRIANGULO DE BAVARIA | 566291 | P - 132 | Tremie 1/2" | Concreto | Pilote Kelly Torre 2 #02 | 2026-05-21 | 2026-05-23 | 2026-05-28 | 7 | 101 | 8011.847 | 34.5 | 227.5 | 289.6 | 28.4 | 82.3 | 2-Cónica y dividida |  | 36
28229 - PIAZZA TRIANGULO DE BAVARIA | 566291 | P - 132 | Tremie 1/2" | Concreto | Pilote Kelly Torre 2 #02 | 2026-05-21 | 2026-05-23 | 2026-05-24 | 3 | 100 | 7853.982 | 34.5 | 198.2 | 257 | 25.2 | 73 | 2-Cónica y dividida |  | 34
28229 - PIAZZA TRIANGULO DE BAVARIA | 566291 | P - 132 | Tremie 1/2" | Concreto | Pilote Kelly Torre 2 #02 | 2026-05-21 | 2026-05-23 | 2026-05-24 | 3 | 101 | 8011.847 | 34.5 | 197.3 | 250.9 | 24.6 | 71.3 | 2-Cónica y dividida |  | 34
28229 - PIAZZA TRIANGULO DE BAVARIA | 566291 | P - 131 | Tremie 1" | Concreto | Zonas comunes pilote Kelly #152 y pilote Kelly #127 y pilote kelly #110 | 2026-05-21 | 2026-05-23 | 2026-06-18 | 28 | 100 | 7853.982 | 27.6 | 225.8 | 292.7 | 28.7 | 104 | 2-Cónica y dividida |  | 46
28229 - PIAZZA TRIANGULO DE BAVARIA | 566291 | P - 131 | Tremie 1" | Concreto | Zonas comunes pilote Kelly #152 y pilote Kelly #127 y pilote kelly #110 | 2026-05-21 | 2026-05-23 | 2026-06-18 | 28 | 101 | 8011.847 | 27.6 | 223.2 | 284.5 | 27.9 | 101.1 | 2-Cónica y dividida |  | 46
28229 - PIAZZA TRIANGULO DE BAVARIA | 566291 | P - 131 | Tremie 1" | Concreto | Zonas comunes pilote Kelly #152 y pilote Kelly #127 y pilote kelly #110 | 2026-05-21 | 2026-05-23 | 2026-06-18 | 28 | 100 | 7853.982 | 27.6 | 221.9 | 288.6 | 28.3 | 102.5 | 2-Cónica y dividida |  | 46
28229 - PIAZZA TRIANGULO DE BAVARIA | 566291 | P - 131 | Tremie 1" | Concreto | Zonas comunes pilote Kelly #152 y pilote Kelly #127 y pilote kelly #110 | 2026-05-21 | 2026-05-23 | 2026-06-04 | 14 | 101 | 8011.847 | 27.6 | 196 | 249.8 | 24.5 | 88.8 | 2-Cónica y dividida |  | 41
28229 - PIAZZA TRIANGULO DE BAVARIA | 566291 | P - 131 | Tremie 1" | Concreto | Zonas comunes pilote Kelly #152 y pilote Kelly #127 y pilote kelly #110 | 2026-05-21 | 2026-05-23 | 2026-06-04 | 14 | 100 | 7853.982 | 27.6 | 194.2 | 251.9 | 24.7 | 89.5 | 2-Cónica y dividida |  | 41
28229 - PIAZZA TRIANGULO DE BAVARIA | 566291 | P - 131 | Tremie 1" | Concreto | Zonas comunes pilote Kelly #152 y pilote Kelly #127 y pilote kelly #110 | 2026-05-21 | 2026-05-23 | 2026-05-28 | 7 | 101 | 8011.847 | 27.6 | 169.5 | 216.2 | 21.2 | 76.8 | 2-Cónica y dividida |  | 36
28229 - PIAZZA TRIANGULO DE BAVARIA | 566291 | P - 131 | Tremie 1" | Concreto | Zonas comunes pilote Kelly #152 y pilote Kelly #127 y pilote kelly #110 | 2026-05-21 | 2026-05-23 | 2026-05-28 | 7 | 100 | 7853.982 | 27.6 | 167.9 | 218.2 | 21.4 | 77.5 | 2-Cónica y dividida |  | 36
28229 - PIAZZA TRIANGULO DE BAVARIA | 566291 | P - 131 | Tremie 1" | Concreto | Zonas comunes pilote Kelly #152 y pilote Kelly #127 y pilote kelly #110 | 2026-05-21 | 2026-05-23 | 2026-05-24 | 3 | 100 | 7853.982 | 27.6 | 132.9 | 172.3 | 16.9 | 61.2 | 2-Cónica y dividida |  | 34
28229 - PIAZZA TRIANGULO DE BAVARIA | 566291 | P - 131 | Tremie 1" | Concreto | Zonas comunes pilote Kelly #152 y pilote Kelly #127 y pilote kelly #110 | 2026-05-21 | 2026-05-23 | 2026-05-24 | 3 | 100 | 7853.982 | 27.6 | 130.6 | 169.3 | 16.6 | 60.1 | 2-Cónica y dividida |  | 34
28229 - PIAZZA TRIANGULO DE BAVARIA | 561779 | M-50 | Tremie 1" | Concreto | Plazoleta pantalla tramo H-06 | 2026-04-17 | 2026-05-21 | 2026-06-12 | 56 | 100 | 7853.982 | 27.6 | 245.8 | 319.2 | 31.3 | 113.4 | 2-Cónica y dividida |  | 44
28229 - PIAZZA TRIANGULO DE BAVARIA | 561779 | M-50 | Tremie 1" | Concreto | Plazoleta pantalla tramo H-06 | 2026-04-17 | 2026-05-21 | 2026-06-12 | 56 | 100 | 7853.982 | 27.6 | 242.5 | 315.1 | 30.9 | 112 | 2-Cónica y dividida |  | 44
28229 - PIAZZA TRIANGULO DE BAVARIA | 561779 | M-50 | Tremie 1" | Concreto | Plazoleta pantalla tramo H-06 | 2026-04-17 | 2026-05-21 | 2026-06-12 | 56 | 100 | 7853.982 | 27.6 | 240.9 | 313.1 | 30.7 | 111.2 | 2-Cónica y dividida |  | 44
28229 - PIAZZA TRIANGULO DE BAVARIA | 561779 | P-126 | Tremie 1" | Concreto | Pilote Kely zonas comunes #109 y pantalla tramo MH-04 plazoleta | 2026-05-19 | 2026-05-21 | 2026-06-16 | 28 | 100 | 7853.982 | 27.6 | 236.8 | 308 | 30.2 | 109.4 | 2-Cónica y dividida |  | 46
28229 - PIAZZA TRIANGULO DE BAVARIA | 561779 | P-126 | Tremie 1" | Concreto | Pilote Kely zonas comunes #109 y pantalla tramo MH-04 plazoleta | 2026-05-19 | 2026-05-21 | 2026-06-16 | 28 | 100 | 7853.982 | 27.6 | 235.4 | 305.9 | 30 | 108.7 | 2-Cónica y dividida |  | 46
28229 - PIAZZA TRIANGULO DE BAVARIA | 561779 | P-126 | Tremie 1" | Concreto | Pilote Kely zonas comunes #109 y pantalla tramo MH-04 plazoleta | 2026-05-19 | 2026-05-21 | 2026-06-16 | 28 | 100 | 7853.982 | 27.6 | 230.3 | 298.8 | 29.3 | 106.2 | 2-Cónica y dividida |  | 46
28229 - PIAZZA TRIANGULO DE BAVARIA | 561779 | P-126 | Tremie 1" | Concreto | Pilote Kely zonas comunes #109 y pantalla tramo MH-04 plazoleta | 2026-05-19 | 2026-05-21 | 2026-06-02 | 14 | 100 | 7853.982 | 27.6 | 199.5 | 259 | 25.4 | 92 | 2-Cónica y dividida |  | 39
28229 - PIAZZA TRIANGULO DE BAVARIA | 561779 | P-126 | Tremie 1" | Concreto | Pilote Kely zonas comunes #109 y pantalla tramo MH-04 plazoleta | 2026-05-19 | 2026-05-21 | 2026-06-02 | 14 | 100 | 7853.982 | 27.6 | 197.8 | 257 | 25.2 | 91.3 | 2-Cónica y dividida |  | 39
28229 - PIAZZA TRIANGULO DE BAVARIA | 561779 | P-126 | Tremie 1" | Concreto | Pilote Kely zonas comunes #109 y pantalla tramo MH-04 plazoleta | 2026-05-19 | 2026-05-21 | 2026-05-26 | 7 | 100 | 7853.982 | 27.6 | 148.5 | 192.7 | 18.9 | 68.5 | 2-Cónica y dividida |  | 35
28229 - PIAZZA TRIANGULO DE BAVARIA | 561779 | P-126 | Tremie 1" | Concreto | Pilote Kely zonas comunes #109 y pantalla tramo MH-04 plazoleta | 2026-05-19 | 2026-05-21 | 2026-05-26 | 7 | 100 | 7853.982 | 27.6 | 146.9 | 190.7 | 18.7 | 67.8 | 2-Cónica y dividida |  | 35
28229 - PIAZZA TRIANGULO DE BAVARIA | 561779 | P-126 | Tremie 1" | Concreto | Pilote Kely zonas comunes #109 y pantalla tramo MH-04 plazoleta | 2026-05-19 | 2026-05-21 | 2026-05-22 | 3 | 100 | 7853.982 | 27.6 | 96.8 | 125.4 | 12.3 | 44.6 | 2-Cónica y dividida |  | 34
28229 - PIAZZA TRIANGULO DE BAVARIA | 561779 | P-126 | Tremie 1" | Concreto | Pilote Kely zonas comunes #109 y pantalla tramo MH-04 plazoleta | 2026-05-19 | 2026-05-21 | 2026-05-22 | 3 | 100 | 7853.982 | 27.6 | 94.3 | 122.4 | 12 | 43.5 | 2-Cónica y dividida |  | 34
28229 - PIAZZA TRIANGULO DE BAVARIA | 561776 | P - 124 | Tremie 1" | Concreto | Pilote Kelly zonas comunes #24 y pantalla plazoleta tramo H - 09 | 2026-05-16 | 2026-05-19 | 2026-06-13 | 28 | 100 | 7853.982 | 27.6 | 258.4 | 335.5 | 32.9 | 119.2 | 2-Cónica y dividida |  | 45
28229 - PIAZZA TRIANGULO DE BAVARIA | 561776 | P - 124 | Tremie 1" | Concreto | Pilote Kelly zonas comunes #24 y pantalla plazoleta tramo H - 09 | 2026-05-16 | 2026-05-19 | 2026-06-13 | 28 | 100 | 7853.982 | 27.6 | 250.5 | 325.3 | 31.9 | 115.6 | 2-Cónica y dividida |  | 45
28229 - PIAZZA TRIANGULO DE BAVARIA | 561776 | P - 124 | Tremie 1" | Concreto | Pilote Kelly zonas comunes #24 y pantalla plazoleta tramo H - 09 | 2026-05-16 | 2026-05-19 | 2026-06-13 | 28 | 100 | 7853.982 | 27.6 | 255.3 | 331.4 | 32.5 | 117.8 | 2-Cónica y dividida |  | 45
28229 - PIAZZA TRIANGULO DE BAVARIA | 561776 | P - 124 | Tremie 1" | Concreto | Pilote Kelly zonas comunes #24 y pantalla plazoleta tramo H - 09 | 2026-05-16 | 2026-05-19 | 2026-05-30 | 14 | 101 | 8011.847 | 27.6 | 216.4 | 275.3 | 27 | 97.8 | 2-Cónica y dividida |  | 37
28229 - PIAZZA TRIANGULO DE BAVARIA | 561776 | P - 124 | Tremie 1" | Concreto | Pilote Kelly zonas comunes #24 y pantalla plazoleta tramo H - 09 | 2026-05-16 | 2026-05-19 | 2026-05-30 | 14 | 100 | 7853.982 | 27.6 | 214.9 | 279.4 | 27.4 | 99.3 | 2-Cónica y dividida |  | 37
28229 - PIAZZA TRIANGULO DE BAVARIA | 561776 | P - 124 | Tremie 1" | Concreto | Pilote Kelly zonas comunes #24 y pantalla plazoleta tramo H - 09 | 2026-05-16 | 2026-05-19 | 2026-05-23 | 7 | 101 | 8011.847 | 27.6 | 182.4 | 232.5 | 22.8 | 82.6 | 2-Cónica y dividida |  | 34
28229 - PIAZZA TRIANGULO DE BAVARIA | 561776 | P - 124 | Tremie 1" | Concreto | Pilote Kelly zonas comunes #24 y pantalla plazoleta tramo H - 09 | 2026-05-16 | 2026-05-19 | 2026-05-23 | 7 | 100 | 7853.982 | 27.6 | 185.3 | 240.7 | 23.6 | 85.5 | 2-Cónica y dividida |  | 34
28229 - PIAZZA TRIANGULO DE BAVARIA | 561776 | P - 124 | Tremie 1" | Concreto | Pilote Kelly zonas comunes #24 y pantalla plazoleta tramo H - 09 | 2026-05-16 | 2026-05-19 | 2026-05-19 | 3 | 100 | 7853.982 | 27.6 | 132.5 | 172.3 | 16.9 | 61.2 | 2-Cónica y dividida |  | 34
28229 - PIAZZA TRIANGULO DE BAVARIA | 561776 | P - 124 | Tremie 1" | Concreto | Pilote Kelly zonas comunes #24 y pantalla plazoleta tramo H - 09 | 2026-05-16 | 2026-05-19 | 2026-05-19 | 3 | 100 | 7853.982 | 27.6 | 128.7 | 167.2 | 16.4 | 59.4 | 2-Cónica y dividida |  | 34
28229 - PIAZZA TRIANGULO DE BAVARIA | 561776 | P - 123 | Tremie 1/2" | Concreto | Pilote Kelly torre 2 #02 | 2026-05-15 | 2026-05-19 | 2026-06-12 | 28 | 101 | 8011.847 | 34.5 | 357.1 | 454.8 | 44.6 | 129.3 | 2-Cónica y dividida |  | 44
28229 - PIAZZA TRIANGULO DE BAVARIA | 561776 | P - 123 | Tremie 1/2" | Concreto | Pilote Kelly torre 2 #02 | 2026-05-15 | 2026-05-19 | 2026-06-12 | 28 | 100 | 7853.982 | 34.5 | 360.3 | 468.1 | 45.9 | 133 | 2-Cónica y dividida |  | 44
28229 - PIAZZA TRIANGULO DE BAVARIA | 561776 | P - 123 | Tremie 1/2" | Concreto | Pilote Kelly torre 2 #02 | 2026-05-15 | 2026-05-19 | 2026-06-12 | 28 | 101 | 8011.847 | 34.5 | 360 | 457.9 | 44.9 | 130.1 | 2-Cónica y dividida |  | 44
28229 - PIAZZA TRIANGULO DE BAVARIA | 561776 | P - 123 | Tremie 1/2" | Concreto | Pilote Kelly torre 2 #02 | 2026-05-15 | 2026-05-19 | 2026-05-29 | 14 | 100 | 7853.982 | 34.5 | 296.8 | 385.5 | 37.8 | 109.6 | 2-Cónica y dividida |  | 37
28229 - PIAZZA TRIANGULO DE BAVARIA | 561776 | P - 123 | Tremie 1/2" | Concreto | Pilote Kelly torre 2 #02 | 2026-05-15 | 2026-05-19 | 2026-05-29 | 14 | 101 | 8011.847 | 34.5 | 293.5 | 373.2 | 36.6 | 106.1 | 2-Cónica y dividida |  | 37
28229 - PIAZZA TRIANGULO DE BAVARIA | 561776 | P - 123 | Tremie 1/2" | Concreto | Pilote Kelly torre 2 #02 | 2026-05-15 | 2026-05-19 | 2026-05-22 | 7 | 100 | 7853.982 | 34.5 | 259.5 | 336.5 | 33 | 95.7 | 2-Cónica y dividida |  | 34
28229 - PIAZZA TRIANGULO DE BAVARIA | 561776 | P - 123 | Tremie 1/2" | Concreto | Pilote Kelly torre 2 #02 | 2026-05-15 | 2026-05-19 | 2026-05-22 | 7 | 101 | 8011.847 | 34.5 | 257.8 | 328.3 | 32.2 | 93.3 | 2-Cónica y dividida |  | 34
28229 - PIAZZA TRIANGULO DE BAVARIA | 561776 | P - 123 | Tremie 1/2" | Concreto | Pilote Kelly torre 2 #02 | 2026-05-15 | 2026-05-19 | 2026-05-19 | 4 | 100 | 7853.982 | 34.5 | 221.5 | 287.6 | 28.2 | 81.7 | 2-Cónica y dividida |  | 34
28229 - PIAZZA TRIANGULO DE BAVARIA | 561776 | P - 123 | Tremie 1/2" | Concreto | Pilote Kelly torre 2 #02 | 2026-05-15 | 2026-05-19 | 2026-05-19 | 4 | 101 | 8011.847 | 34.5 | 217.8 | 277.4 | 27.2 | 78.8 | 2-Cónica y dividida |  | 34
28229 - PIAZZA TRIANGULO DE BAVARIA | 561776 | M - 122 | Tremie 1" | Concreto | Plazoleta pantalla tramo MH - 10 | 2026-05-15 | 2026-05-19 | 2026-06-12 | 28 | 100 | 7853.982 | 27.6 | 242 | 314.1 | 30.8 | 111.6 | 2-Cónica y dividida |  | 44
28229 - PIAZZA TRIANGULO DE BAVARIA | 561776 | M - 122 | Tremie 1" | Concreto | Plazoleta pantalla tramo MH - 10 | 2026-05-15 | 2026-05-19 | 2026-06-12 | 28 | 100 | 7853.982 | 27.6 | 240.3 | 312 | 30.6 | 110.9 | 2-Cónica y dividida |  | 44
28229 - PIAZZA TRIANGULO DE BAVARIA | 561776 | M - 122 | Tremie 1" | Concreto | Plazoleta pantalla tramo MH - 10 | 2026-05-15 | 2026-05-19 | 2026-06-12 | 28 | 100 | 7853.982 | 27.6 | 235.6 | 305.9 | 30 | 108.7 | 2-Cónica y dividida |  | 44
28229 - PIAZZA TRIANGULO DE BAVARIA | 561776 | M - 122 | Tremie 1" | Concreto | Plazoleta pantalla tramo MH - 10 | 2026-05-15 | 2026-05-19 | 2026-05-29 | 14 | 100 | 7853.982 | 27.6 | 193.4 | 250.9 | 24.6 | 89.1 | 2-Cónica y dividida |  | 37
28229 - PIAZZA TRIANGULO DE BAVARIA | 561776 | M - 122 | Tremie 1" | Concreto | Plazoleta pantalla tramo MH - 10 | 2026-05-15 | 2026-05-19 | 2026-05-29 | 14 | 100 | 7853.982 | 27.6 | 190.2 | 246.8 | 24.2 | 87.7 | 2-Cónica y dividida |  | 37
28229 - PIAZZA TRIANGULO DE BAVARIA | 561776 | M - 122 | Tremie 1" | Concreto | Plazoleta pantalla tramo MH - 10 | 2026-05-15 | 2026-05-19 | 2026-05-22 | 7 | 100 | 7853.982 | 27.6 | 167.8 | 218.2 | 21.4 | 77.5 | 2-Cónica y dividida |  | 34
28229 - PIAZZA TRIANGULO DE BAVARIA | 561776 | M - 122 | Tremie 1" | Concreto | Plazoleta pantalla tramo MH - 10 | 2026-05-15 | 2026-05-19 | 2026-05-22 | 7 | 101 | 8011.847 | 27.6 | 165.9 | 211.1 | 20.7 | 75 | 2-Cónica y dividida |  | 34
28229 - PIAZZA TRIANGULO DE BAVARIA | 561776 | M - 122 | Tremie 1" | Concreto | Plazoleta pantalla tramo MH - 10 | 2026-05-15 | 2026-05-19 | 2026-05-19 | 4 | 100 | 7853.982 | 27.6 | 140.9 | 182.5 | 17.9 | 64.9 | 2-Cónica y dividida |  | 34
28229 - PIAZZA TRIANGULO DE BAVARIA | 561776 | M - 122 | Tremie 1" | Concreto | Plazoleta pantalla tramo MH - 10 | 2026-05-15 | 2026-05-19 | 2026-05-19 | 4 | 101 | 8011.847 | 27.6 | 136.6 | 173.4 | 17 | 61.6 | 2-Cónica y dividida |  | 34
28229 - PIAZZA TRIANGULO DE BAVARIA | 561776 | P - 121 | Tremie 1" | Concreto | Pilote Kelly zonas comunes #88 y pilote Kelly #157 y pilote Kelly #151 | 2026-05-15 | 2026-05-19 | 2026-06-12 | 28 | 100 | 7853.982 | 27.6 | 243.9 | 317.1 | 31.1 | 112.7 | 2-Cónica y dividida |  | 44
28229 - PIAZZA TRIANGULO DE BAVARIA | 561776 | P - 121 | Tremie 1" | Concreto | Pilote Kelly zonas comunes #88 y pilote Kelly #157 y pilote Kelly #151 | 2026-05-15 | 2026-05-19 | 2026-06-12 | 28 | 101 | 8011.847 | 27.6 | 241.8 | 308 | 30.2 | 109.4 | 2-Cónica y dividida |  | 44
28229 - PIAZZA TRIANGULO DE BAVARIA | 561776 | P - 121 | Tremie 1" | Concreto | Pilote Kelly zonas comunes #88 y pilote Kelly #157 y pilote Kelly #151 | 2026-05-15 | 2026-05-19 | 2026-06-12 | 28 | 100 | 7853.982 | 27.6 | 239.8 | 311 | 30.5 | 110.5 | 2-Cónica y dividida |  | 44
28229 - PIAZZA TRIANGULO DE BAVARIA | 561776 | P - 121 | Tremie 1" | Concreto | Pilote Kelly zonas comunes #88 y pilote Kelly #157 y pilote Kelly #151 | 2026-05-15 | 2026-05-19 | 2026-05-29 | 14 | 101 | 8011.847 | 27.6 | 208.3 | 265.1 | 26 | 94.2 | 2-Cónica y dividida |  | 37
28229 - PIAZZA TRIANGULO DE BAVARIA | 561776 | P - 121 | Tremie 1" | Concreto | Pilote Kelly zonas comunes #88 y pilote Kelly #157 y pilote Kelly #151 | 2026-05-15 | 2026-05-19 | 2026-05-29 | 14 | 100 | 7853.982 | 27.6 | 206.5 | 268.2 | 26.3 | 95.3 | 2-Cónica y dividida |  | 37
28229 - PIAZZA TRIANGULO DE BAVARIA | 561776 | P - 121 | Tremie 1" | Concreto | Pilote Kelly zonas comunes #88 y pilote Kelly #157 y pilote Kelly #151 | 2026-05-15 | 2026-05-19 | 2026-05-22 | 7 | 101 | 8011.847 | 27.6 | 183.6 | 233.5 | 22.9 | 83 | 2-Cónica y dividida |  | 34
28229 - PIAZZA TRIANGULO DE BAVARIA | 561776 | P - 121 | Tremie 1" | Concreto | Pilote Kelly zonas comunes #88 y pilote Kelly #157 y pilote Kelly #151 | 2026-05-15 | 2026-05-19 | 2026-05-22 | 7 | 100 | 7853.982 | 27.6 | 182.5 | 236.6 | 23.2 | 84.1 | 2-Cónica y dividida |  | 34
28229 - PIAZZA TRIANGULO DE BAVARIA | 561776 | P - 121 | Tremie 1" | Concreto | Pilote Kelly zonas comunes #88 y pilote Kelly #157 y pilote Kelly #151 | 2026-05-15 | 2026-05-19 | 2026-05-19 | 4 | 101 | 8011.847 | 27.6 | 157 | 199.9 | 19.6 | 71 | 2-Cónica y dividida |  | 34
28229 - PIAZZA TRIANGULO DE BAVARIA | 561776 | P - 121 | Tremie 1" | Concreto | Pilote Kelly zonas comunes #88 y pilote Kelly #157 y pilote Kelly #151 | 2026-05-15 | 2026-05-19 | 2026-05-19 | 4 | 100 | 7853.982 | 27.6 | 152.7 | 197.8 | 19.4 | 70.3 | 2-Cónica y dividida |  | 34
28229 - PIAZZA TRIANGULO DE BAVARIA | 561777 | P - 125 | Tremie 1/2" | Concreto | Pilote Kelly Torre 2 #31 | 2026-05-16 | 2026-05-19 | 2026-06-13 | 28 | 100 | 7853.982 | 34.5 | 350.3 | 454.8 | 44.6 | 129.3 | 2-Cónica y dividida |  | 45
28229 - PIAZZA TRIANGULO DE BAVARIA | 561777 | P - 125 | Tremie 1/2" | Concreto | Pilote Kelly Torre 2 #31 | 2026-05-16 | 2026-05-19 | 2026-06-13 | 28 | 101 | 8011.847 | 34.5 | 350.6 | 446.6 | 43.8 | 127 | 2-Cónica y dividida |  | 45
28229 - PIAZZA TRIANGULO DE BAVARIA | 561777 | P - 125 | Tremie 1/2" | Concreto | Pilote Kelly Torre 2 #31 | 2026-05-16 | 2026-05-19 | 2026-06-13 | 28 | 100 | 7853.982 | 34.5 | 349.1 | 452.8 | 44.4 | 128.7 | 2-Cónica y dividida |  | 45
28229 - PIAZZA TRIANGULO DE BAVARIA | 561777 | P - 125 | Tremie 1/2" | Concreto | Pilote Kelly Torre 2 #31 | 2026-05-16 | 2026-05-19 | 2026-05-30 | 14 | 101 | 8011.847 | 34.5 | 294.6 | 375.3 | 36.8 | 106.7 | 2-Cónica y dividida |  | 37
28229 - PIAZZA TRIANGULO DE BAVARIA | 561777 | P - 125 | Tremie 1/2" | Concreto | Pilote Kelly Torre 2 #31 | 2026-05-16 | 2026-05-19 | 2026-05-30 | 14 | 100 | 7853.982 | 34.5 | 292.5 | 379.3 | 37.2 | 107.8 | 2-Cónica y dividida |  | 37
28229 - PIAZZA TRIANGULO DE BAVARIA | 561777 | P - 125 | Tremie 1/2" | Concreto | Pilote Kelly Torre 2 #31 | 2026-05-16 | 2026-05-19 | 2026-05-23 | 7 | 101 | 8011.847 | 34.5 | 260.5 | 331.4 | 32.5 | 94.2 | 2-Cónica y dividida |  | 34
28229 - PIAZZA TRIANGULO DE BAVARIA | 561777 | P - 125 | Tremie 1/2" | Concreto | Pilote Kelly Torre 2 #31 | 2026-05-16 | 2026-05-19 | 2026-05-23 | 7 | 100 | 7853.982 | 34.5 | 258.6 | 335.5 | 32.9 | 95.4 | 2-Cónica y dividida |  | 34
28229 - PIAZZA TRIANGULO DE BAVARIA | 561777 | P - 125 | Tremie 1/2" | Concreto | Pilote Kelly Torre 2 #31 | 2026-05-16 | 2026-05-19 | 2026-05-19 | 3 | 100 | 7853.982 | 34.5 | 189.3 | 245.8 | 24.1 | 69.9 | 2-Cónica y dividida |  | 34
28229 - PIAZZA TRIANGULO DE BAVARIA | 561777 | P - 125 | Tremie 1/2" | Concreto | Pilote Kelly Torre 2 #31 | 2026-05-16 | 2026-05-19 | 2026-05-19 | 3 | 100 | 7853.982 | 34.5 | 185.1 | 240.7 | 23.6 | 68.4 | 2-Cónica y dividida |  | 34
28229 - PIAZZA TRIANGULO DE BAVARIA | 561772 | P - 118 | Tremie 1/2" | Concreto | Pilote Kelly Torre 1 #18 y pilote Kelly #35 | 2026-05-14 | 2026-05-16 | 2026-06-11 | 28 | 100 | 7853.982 | 34.5 | 344.7 | 447.7 | 43.9 | 127.2 | 2-Cónica y dividida |  | 44
28229 - PIAZZA TRIANGULO DE BAVARIA | 561772 | P - 118 | Tremie 1/2" | Concreto | Pilote Kelly Torre 1 #18 y pilote Kelly #35 | 2026-05-14 | 2026-05-16 | 2026-06-11 | 28 | 101 | 8011.847 | 34.5 | 345.6 | 439.5 | 43.1 | 124.9 | 2-Cónica y dividida |  | 44
28229 - PIAZZA TRIANGULO DE BAVARIA | 561772 | P - 118 | Tremie 1/2" | Concreto | Pilote Kelly Torre 1 #18 y pilote Kelly #35 | 2026-05-14 | 2026-05-16 | 2026-06-11 | 28 | 100 | 7853.982 | 34.5 | 343.2 | 445.6 | 43.7 | 126.7 | 2-Cónica y dividida |  | 44
28229 - PIAZZA TRIANGULO DE BAVARIA | 561772 | P - 118 | Tremie 1/2" | Concreto | Pilote Kelly Torre 1 #18 y pilote Kelly #35 | 2026-05-14 | 2026-05-16 | 2026-05-28 | 14 | 101 | 8011.847 | 34.5 | 288.2 | 367.1 | 36 | 104.3 | 2-Cónica y dividida |  | 36
28229 - PIAZZA TRIANGULO DE BAVARIA | 561772 | P - 118 | Tremie 1/2" | Concreto | Pilote Kelly Torre 1 #18 y pilote Kelly #35 | 2026-05-14 | 2026-05-16 | 2026-05-28 | 14 | 100 | 7853.982 | 34.5 | 286.9 | 372.2 | 36.5 | 105.8 | 2-Cónica y dividida |  | 36
28229 - PIAZZA TRIANGULO DE BAVARIA | 561772 | P - 118 | Tremie 1/2" | Concreto | Pilote Kelly Torre 1 #18 y pilote Kelly #35 | 2026-05-14 | 2026-05-16 | 2026-05-21 | 7 | 101 | 8011.847 | 34.5 | 246.1 | 313.1 | 30.7 | 89 | 2-Cónica y dividida |  | 33
28229 - PIAZZA TRIANGULO DE BAVARIA | 561772 | P - 118 | Tremie 1/2" | Concreto | Pilote Kelly Torre 1 #18 y pilote Kelly #35 | 2026-05-14 | 2026-05-16 | 2026-05-21 | 7 | 100 | 7853.982 | 34.5 | 244.3 | 317.1 | 31.1 | 90.1 | 2-Cónica y dividida |  | 33
28229 - PIAZZA TRIANGULO DE BAVARIA | 561772 | P - 118 | Tremie 1/2" | Concreto | Pilote Kelly Torre 1 #18 y pilote Kelly #35 | 2026-05-14 | 2026-05-16 | 2026-05-17 | 3 | 101 | 8011.847 | 34.5 | 211.9 | 269.2 | 26.4 | 76.5 | 2-Cónica y dividida |  | 31
28229 - PIAZZA TRIANGULO DE BAVARIA | 561772 | P - 118 | Tremie 1/2" | Concreto | Pilote Kelly Torre 1 #18 y pilote Kelly #35 | 2026-05-14 | 2026-05-16 | 2026-05-17 | 3 | 100 | 7853.982 | 34.5 | 209.1 | 271.2 | 26.6 | 77.1 | 2-Cónica y dividida |  | 31
28229 - PIAZZA TRIANGULO DE BAVARIA | 561772 | P - 117 | Tremie 1/2" | Concreto | Pilote Kelly Torre 2 #26 | 2026-05-13 | 2026-05-16 | 2026-06-10 | 28 | 101 | 8011.847 | 34.5 | 305.8 | 389.5 | 38.2 | 110.7 | 2-Cónica y dividida |  | 43
28229 - PIAZZA TRIANGULO DE BAVARIA | 561772 | P - 117 | Tremie 1/2" | Concreto | Pilote Kelly Torre 2 #26 | 2026-05-13 | 2026-05-16 | 2026-06-10 | 28 | 100 | 7853.982 | 34.5 | 303.9 | 394.6 | 38.7 | 112.2 | 2-Cónica y dividida |  | 43
28229 - PIAZZA TRIANGULO DE BAVARIA | 561772 | P - 117 | Tremie 1/2" | Concreto | Pilote Kelly Torre 2 #26 | 2026-05-13 | 2026-05-16 | 2026-06-10 | 28 | 101 | 8011.847 | 34.5 | 301.5 | 383.4 | 37.6 | 109 | 2-Cónica y dividida |  | 43
28229 - PIAZZA TRIANGULO DE BAVARIA | 561772 | P - 117 | Tremie 1/2" | Concreto | Pilote Kelly Torre 2 #26 | 2026-05-13 | 2026-05-16 | 2026-05-27 | 14 | 100 | 7853.982 | 34.5 | 270.5 | 350.8 | 34.4 | 99.7 | 2-Cónica y dividida |  | 36
28229 - PIAZZA TRIANGULO DE BAVARIA | 561772 | P - 117 | Tremie 1/2" | Concreto | Pilote Kelly Torre 2 #26 | 2026-05-13 | 2026-05-16 | 2026-05-27 | 14 | 101 | 8011.847 | 34.5 | 265.3 | 337.5 | 33.1 | 95.9 | 2-Cónica y dividida |  | 36
28229 - PIAZZA TRIANGULO DE BAVARIA | 561772 | P - 117 | Tremie 1/2" | Concreto | Pilote Kelly Torre 2 #26 | 2026-05-13 | 2026-05-16 | 2026-05-20 | 7 | 100 | 7853.982 | 34.5 | 225.1 | 292.7 | 28.7 | 83.2 | 2-Cónica y dividida |  | 33
28229 - PIAZZA TRIANGULO DE BAVARIA | 561772 | P - 117 | Tremie 1/2" | Concreto | Pilote Kelly Torre 2 #26 | 2026-05-13 | 2026-05-16 | 2026-05-20 | 7 | 100 | 7853.982 | 34.5 | 223.3 | 289.6 | 28.4 | 82.3 | 2-Cónica y dividida |  | 33
28229 - PIAZZA TRIANGULO DE BAVARIA | 561772 | P - 117 | Tremie 1/2" | Concreto | Pilote Kelly Torre 2 #26 | 2026-05-13 | 2026-05-16 | 2026-05-16 | 3 | 100 | 7853.982 | 34.5 | 193.4 | 250.9 | 24.6 | 71.3 | 2-Cónica y dividida |  | 31
28229 - PIAZZA TRIANGULO DE BAVARIA | 561772 | P - 117 | Tremie 1/2" | Concreto | Pilote Kelly Torre 2 #26 | 2026-05-13 | 2026-05-16 | 2026-05-16 | 3 | 101 | 8011.847 | 34.5 | 189.2 | 240.7 | 23.6 | 68.4 | 2-Cónica y dividida |  | 31
28229 - PIAZZA TRIANGULO DE BAVARIA | 561772 | P - 116 | Tremie 1" | Concreto | Zonas comunes pilote Kelly #44 y pilote Kelly 126 y pantalla plazoleta tramo H - 23 | 2026-05-13 | 2026-05-16 | 2026-06-10 | 28 | 100 | 7853.982 | 27.6 | 280.5 | 364 | 35.7 | 129.3 | 2-Cónica y dividida |  | 43
28229 - PIAZZA TRIANGULO DE BAVARIA | 561772 | P - 116 | Tremie 1" | Concreto | Zonas comunes pilote Kelly #44 y pilote Kelly 126 y pantalla plazoleta tramo H - 23 | 2026-05-13 | 2026-05-16 | 2026-06-10 | 28 | 101 | 8011.847 | 27.6 | 276.1 | 351.8 | 34.5 | 125 | 2-Cónica y dividida |  | 43
28229 - PIAZZA TRIANGULO DE BAVARIA | 561772 | P - 116 | Tremie 1" | Concreto | Zonas comunes pilote Kelly #44 y pilote Kelly 126 y pantalla plazoleta tramo H - 23 | 2026-05-13 | 2026-05-16 | 2026-06-10 | 28 | 100 | 7853.982 | 27.6 | 277.8 | 361 | 35.4 | 128.3 | 2-Cónica y dividida |  | 43
28229 - PIAZZA TRIANGULO DE BAVARIA | 561772 | P - 116 | Tremie 1" | Concreto | Zonas comunes pilote Kelly #44 y pilote Kelly 126 y pantalla plazoleta tramo H - 23 | 2026-05-13 | 2026-05-16 | 2026-05-27 | 14 | 101 | 8011.847 | 27.6 | 230.5 | 293.7 | 28.8 | 104.3 | 2-Cónica y dividida |  | 36
28229 - PIAZZA TRIANGULO DE BAVARIA | 561772 | P - 116 | Tremie 1" | Concreto | Zonas comunes pilote Kelly #44 y pilote Kelly 126 y pantalla plazoleta tramo H - 23 | 2026-05-13 | 2026-05-16 | 2026-05-27 | 14 | 100 | 7853.982 | 27.6 | 228.6 | 296.7 | 29.1 | 105.4 | 2-Cónica y dividida |  | 36
28229 - PIAZZA TRIANGULO DE BAVARIA | 561772 | P - 116 | Tremie 1" | Concreto | Zonas comunes pilote Kelly #44 y pilote Kelly 126 y pantalla plazoleta tramo H - 23 | 2026-05-13 | 2026-05-16 | 2026-05-20 | 7 | 100 | 7853.982 | 27.6 | 206 | 267.2 | 26.2 | 94.9 | 2-Cónica y dividida |  | 33
28229 - PIAZZA TRIANGULO DE BAVARIA | 561772 | P - 116 | Tremie 1" | Concreto | Zonas comunes pilote Kelly #44 y pilote Kelly 126 y pantalla plazoleta tramo H - 23 | 2026-05-13 | 2026-05-16 | 2026-05-20 | 7 | 100 | 7853.982 | 27.6 | 199.5 | 259 | 25.4 | 92 | 2-Cónica y dividida |  | 33
28229 - PIAZZA TRIANGULO DE BAVARIA | 561772 | P - 116 | Tremie 1" | Concreto | Zonas comunes pilote Kelly #44 y pilote Kelly 126 y pantalla plazoleta tramo H - 23 | 2026-05-13 | 2026-05-16 | 2026-05-16 | 3 | 100 | 7853.982 | 27.6 | 176.8 | 229.4 | 22.5 | 81.5 | 2-Cónica y dividida |  | 31
28229 - PIAZZA TRIANGULO DE BAVARIA | 561772 | P - 116 | Tremie 1" | Concreto | Zonas comunes pilote Kelly #44 y pilote Kelly 126 y pantalla plazoleta tramo H - 23 | 2026-05-13 | 2026-05-16 | 2026-05-16 | 3 | 101 | 8011.847 | 27.6 | 175.4 | 223.3 | 21.9 | 79.3 | 2-Cónica y dividida |  | 31
28229 - PIAZZA TRIANGULO DE BAVARIA | 561772 | P - 115 | Tremie 1/2" | Concreto | Pilote Kelly Torre 2 #54 y pilote Kelly #30 | 2026-05-13 | 2026-05-16 | 2026-06-10 | 28 | 101 | 8011.847 | 34.5 | 369.3 | 470.1 | 46.1 | 133.6 | 2-Cónica y dividida |  | 43
28229 - PIAZZA TRIANGULO DE BAVARIA | 561772 | P - 115 | Tremie 1/2" | Concreto | Pilote Kelly Torre 2 #54 y pilote Kelly #30 | 2026-05-13 | 2026-05-16 | 2026-06-10 | 28 | 101 | 8011.847 | 34.5 | 370.9 | 472.1 | 46.3 | 134.2 | 2-Cónica y dividida |  | 43
28229 - PIAZZA TRIANGULO DE BAVARIA | 561772 | P - 115 | Tremie 1/2" | Concreto | Pilote Kelly Torre 2 #54 y pilote Kelly #30 | 2026-05-13 | 2026-05-16 | 2026-06-10 | 28 | 100 | 7853.982 | 34.5 | 369 | 479.3 | 47 | 136.2 | 2-Cónica y dividida |  | 43
28229 - PIAZZA TRIANGULO DE BAVARIA | 561772 | P - 115 | Tremie 1/2" | Concreto | Pilote Kelly Torre 2 #54 y pilote Kelly #30 | 2026-05-13 | 2026-05-16 | 2026-05-27 | 14 | 101 | 8011.847 | 34.5 | 305.5 | 388.5 | 38.1 | 110.4 | 2-Cónica y dividida |  | 36
28229 - PIAZZA TRIANGULO DE BAVARIA | 561772 | P - 115 | Tremie 1/2" | Concreto | Pilote Kelly Torre 2 #54 y pilote Kelly #30 | 2026-05-13 | 2026-05-16 | 2026-05-27 | 14 | 100 | 7853.982 | 34.5 | 303.9 | 394.6 | 38.7 | 112.2 | 2-Cónica y dividida |  | 36
28229 - PIAZZA TRIANGULO DE BAVARIA | 561772 | P - 115 | Tremie 1/2" | Concreto | Pilote Kelly Torre 2 #54 y pilote Kelly #30 | 2026-05-13 | 2026-05-16 | 2026-05-20 | 7 | 101 | 8011.847 | 34.5 | 265.7 | 338.5 | 33.2 | 96.2 | 2-Cónica y dividida |  | 33
28229 - PIAZZA TRIANGULO DE BAVARIA | 561772 | P - 115 | Tremie 1/2" | Concreto | Pilote Kelly Torre 2 #54 y pilote Kelly #30 | 2026-05-13 | 2026-05-16 | 2026-05-20 | 7 | 100 | 7853.982 | 34.5 | 263.5 | 341.6 | 33.5 | 97.1 | 2-Cónica y dividida |  | 33
28229 - PIAZZA TRIANGULO DE BAVARIA | 561772 | P - 115 | Tremie 1/2" | Concreto | Pilote Kelly Torre 2 #54 y pilote Kelly #30 | 2026-05-13 | 2026-05-16 | 2026-05-16 | 3 | 101 | 8011.847 | 34.5 | 231.2 | 294.7 | 28.9 | 83.8 | 2-Cónica y dividida |  | 31
28229 - PIAZZA TRIANGULO DE BAVARIA | 561772 | P - 115 | Tremie 1/2" | Concreto | Pilote Kelly Torre 2 #54 y pilote Kelly #30 | 2026-05-13 | 2026-05-16 | 2026-05-16 | 3 | 100 | 7853.982 | 34.5 | 229.3 | 297.8 | 29.2 | 84.6 | 2-Cónica y dividida |  | 31
28229 - PIAZZA TRIANGULO DE BAVARIA | 561773 | P - 120 | Tremie 1/2" | Concreto | Pilote kely torre 2 # 13 | 2026-05-14 | 2026-05-16 | 2026-06-11 | 28 | 101 | 8011.847 | 34.5 | 259.8 | 330.4 | 32.4 | 93.9 | 2-Cónica y dividida | Bajo a 28 dias. | 44
28229 - PIAZZA TRIANGULO DE BAVARIA | 561773 | P - 120 | Tremie 1/2" | Concreto | Pilote kely torre 2 # 13 | 2026-05-14 | 2026-05-16 | 2026-06-11 | 28 | 100 | 7853.982 | 34.5 | 257.8 | 334.5 | 32.8 | 95.1 | 2-Cónica y dividida | Bajo a 28 dias. | 44
28229 - PIAZZA TRIANGULO DE BAVARIA | 561773 | P - 120 | Tremie 1/2" | Concreto | Pilote kely torre 2 # 13 | 2026-05-14 | 2026-05-16 | 2026-06-11 | 28 | 100 | 7853.982 | 34.5 | 255.8 | 332.4 | 32.6 | 94.5 | 2-Cónica y dividida | Bajo a 28 dias. | 44
28229 - PIAZZA TRIANGULO DE BAVARIA | 561773 | P - 120 | Tremie 1/2" | Concreto | Pilote kely torre 2 # 13 | 2026-05-14 | 2026-05-16 | 2026-05-28 | 14 | 100 | 7853.982 | 34.5 | 228.6 | 296.7 | 29.1 | 84.3 | 2-Cónica y dividida |  | 36
28229 - PIAZZA TRIANGULO DE BAVARIA | 561773 | P - 120 | Tremie 1/2" | Concreto | Pilote kely torre 2 # 13 | 2026-05-14 | 2026-05-16 | 2026-05-28 | 14 | 101 | 8011.847 | 34.5 | 226.9 | 288.6 | 28.3 | 82 | 2-Cónica y dividida |  | 36
28229 - PIAZZA TRIANGULO DE BAVARIA | 561773 | P - 120 | Tremie 1/2" | Concreto | Pilote kely torre 2 # 13 | 2026-05-14 | 2026-05-16 | 2026-05-21 | 7 | 101 | 8011.847 | 34.5 | 197.3 | 250.9 | 24.6 | 71.3 | 2-Cónica y dividida |  | 33
28229 - PIAZZA TRIANGULO DE BAVARIA | 561773 | P - 120 | Tremie 1/2" | Concreto | Pilote kely torre 2 # 13 | 2026-05-14 | 2026-05-16 | 2026-05-21 | 7 | 101 | 8011.847 | 34.5 | 195.1 | 248.8 | 24.4 | 70.7 | 2-Cónica y dividida |  | 33
28229 - PIAZZA TRIANGULO DE BAVARIA | 561773 | P - 120 | Tremie 1/2" | Concreto | Pilote kely torre 2 # 13 | 2026-05-14 | 2026-05-16 | 2026-05-17 | 3 | 101 | 8011.847 | 34.5 | 158.2 | 200.9 | 19.7 | 57.1 | 2-Cónica y dividida |  | 31
28229 - PIAZZA TRIANGULO DE BAVARIA | 561773 | P - 120 | Tremie 1/2" | Concreto | Pilote kely torre 2 # 13 | 2026-05-14 | 2026-05-16 | 2026-05-17 | 3 | 100 | 7853.982 | 34.5 | 156.7 | 203.9 | 20 | 58 | 2-Cónica y dividida |  | 31
28229 - PIAZZA TRIANGULO DE BAVARIA | 561773 | P - 119 | Tremie 1" | Concreto | Pilote kely zonas comunes # 133 y pilote kely # 35 y pilote kely #108 y pantalla plazoleta tramo H - 22 | 2026-05-14 | 2026-05-16 | 2026-06-11 | 28 | 100 | 7853.982 | 27.6 | 274.4 | 355.9 | 34.9 | 126.4 | 2-Cónica y dividida |  | 44
28229 - PIAZZA TRIANGULO DE BAVARIA | 561773 | P - 119 | Tremie 1" | Concreto | Pilote kely zonas comunes # 133 y pilote kely # 35 y pilote kely #108 y pantalla plazoleta tramo H - 22 | 2026-05-14 | 2026-05-16 | 2026-06-11 | 28 | 100 | 7853.982 | 27.6 | 277.6 | 360 | 35.3 | 127.9 | 2-Cónica y dividida |  | 44
28229 - PIAZZA TRIANGULO DE BAVARIA | 561773 | P - 119 | Tremie 1" | Concreto | Pilote kely zonas comunes # 133 y pilote kely # 35 y pilote kely #108 y pantalla plazoleta tramo H - 22 | 2026-05-14 | 2026-05-16 | 2026-06-11 | 28 | 101 | 8011.847 | 27.6 | 274.8 | 349.8 | 34.3 | 124.3 | 2-Cónica y dividida |  | 44
28229 - PIAZZA TRIANGULO DE BAVARIA | 561773 | P - 119 | Tremie 1" | Concreto | Pilote kely zonas comunes # 133 y pilote kely # 35 y pilote kely #108 y pantalla plazoleta tramo H - 22 | 2026-05-14 | 2026-05-16 | 2026-05-28 | 14 | 100 | 7853.982 | 27.6 | 227.5 | 295.7 | 29 | 105.1 | 2-Cónica y dividida |  | 36
28229 - PIAZZA TRIANGULO DE BAVARIA | 561773 | P - 119 | Tremie 1" | Concreto | Pilote kely zonas comunes # 133 y pilote kely # 35 y pilote kely #108 y pantalla plazoleta tramo H - 22 | 2026-05-14 | 2026-05-16 | 2026-05-28 | 14 | 100 | 7853.982 | 27.6 | 225.9 | 293.7 | 28.8 | 104.3 | 2-Cónica y dividida |  | 36
28229 - PIAZZA TRIANGULO DE BAVARIA | 561773 | P - 119 | Tremie 1" | Concreto | Pilote kely zonas comunes # 133 y pilote kely # 35 y pilote kely #108 y pantalla plazoleta tramo H - 22 | 2026-05-14 | 2026-05-16 | 2026-05-21 | 7 | 100 | 7853.982 | 27.6 | 203 | 263.1 | 25.8 | 93.5 | 2-Cónica y dividida |  | 33
28229 - PIAZZA TRIANGULO DE BAVARIA | 561773 | P - 119 | Tremie 1" | Concreto | Pilote kely zonas comunes # 133 y pilote kely # 35 y pilote kely #108 y pantalla plazoleta tramo H - 22 | 2026-05-14 | 2026-05-16 | 2026-05-21 | 7 | 101 | 8011.847 | 27.6 | 202.6 | 258 | 25.3 | 91.7 | 2-Cónica y dividida |  | 33
28229 - PIAZZA TRIANGULO DE BAVARIA | 561773 | P - 119 | Tremie 1" | Concreto | Pilote kely zonas comunes # 133 y pilote kely # 35 y pilote kely #108 y pantalla plazoleta tramo H - 22 | 2026-05-14 | 2026-05-16 | 2026-05-17 | 3 | 100 | 7853.982 | 27.6 | 173.8 | 225.4 | 22.1 | 80.1 | 2-Cónica y dividida |  | 31
28229 - PIAZZA TRIANGULO DE BAVARIA | 561773 | P - 119 | Tremie 1" | Concreto | Pilote kely zonas comunes # 133 y pilote kely # 35 y pilote kely #108 y pantalla plazoleta tramo H - 22 | 2026-05-14 | 2026-05-16 | 2026-05-17 | 3 | 101 | 8011.847 | 27.6 | 171.2 | 218.2 | 21.4 | 77.5 | 2-Cónica y dividida |  | 31
28229 - PIAZZA TRIANGULO DE BAVARIA | 564030 | P - 112 | Tremie 1/2" | Concreto | Pilote Kelly Torre 2 #21 y pilote Kelly #16 | 2026-05-12 | 2026-05-14 | 2026-06-09 | 28 | 100 | 7853.982 | 34.5 | 337.2 | 437.5 | 42.9 | 124.3 | 2-Cónica y dividida |  | 43
28229 - PIAZZA TRIANGULO DE BAVARIA | 564030 | P - 112 | Tremie 1/2" | Concreto | Pilote Kelly Torre 2 #21 y pilote Kelly #16 | 2026-05-12 | 2026-05-14 | 2026-06-09 | 28 | 101 | 8011.847 | 34.5 | 340 | 432.4 | 42.4 | 122.9 | 2-Cónica y dividida |  | 43
28229 - PIAZZA TRIANGULO DE BAVARIA | 564030 | P - 112 | Tremie 1/2" | Concreto | Pilote Kelly Torre 2 #21 y pilote Kelly #16 | 2026-05-12 | 2026-05-14 | 2026-06-09 | 28 | 100 | 7853.982 | 34.5 | 340 | 441.5 | 43.3 | 125.5 | 2-Cónica y dividida |  | 43
28229 - PIAZZA TRIANGULO DE BAVARIA | 564030 | P - 112 | Tremie 1/2" | Concreto | Pilote Kelly Torre 2 #21 y pilote Kelly #16 | 2026-05-12 | 2026-05-14 | 2026-05-26 | 14 | 100 | 7853.982 | 34.5 | 280.5 | 364 | 35.7 | 103.5 | 2-Cónica y dividida |  | 35
28229 - PIAZZA TRIANGULO DE BAVARIA | 564030 | P - 112 | Tremie 1/2" | Concreto | Pilote Kelly Torre 2 #21 y pilote Kelly #16 | 2026-05-12 | 2026-05-14 | 2026-05-26 | 14 | 100 | 7853.982 | 34.5 | 275.3 | 357.9 | 35.1 | 101.7 | 2-Cónica y dividida |  | 35
28229 - PIAZZA TRIANGULO DE BAVARIA | 564030 | P - 112 | Tremie 1/2" | Concreto | Pilote Kelly Torre 2 #21 y pilote Kelly #16 | 2026-05-12 | 2026-05-14 | 2026-05-19 | 7 | 101 | 8011.847 | 34.5 | 233.4 | 296.7 | 29.1 | 84.3 | 2-Cónica y dividida |  | 32
28229 - PIAZZA TRIANGULO DE BAVARIA | 564030 | P - 112 | Tremie 1/2" | Concreto | Pilote Kelly Torre 2 #21 y pilote Kelly #16 | 2026-05-12 | 2026-05-14 | 2026-05-19 | 7 | 100 | 7853.982 | 34.5 | 227.3 | 294.7 | 28.9 | 83.8 | 2-Cónica y dividida |  | 32
28229 - PIAZZA TRIANGULO DE BAVARIA | 564030 | P - 112 | Tremie 1/2" | Concreto | Pilote Kelly Torre 2 #21 y pilote Kelly #16 | 2026-05-12 | 2026-05-14 | 2026-05-15 | 3 | 100 | 7853.982 | 34.5 | 154 | 199.9 | 19.6 | 56.8 | 2-Cónica y dividida |  | 31
28229 - PIAZZA TRIANGULO DE BAVARIA | 564030 | P - 112 | Tremie 1/2" | Concreto | Pilote Kelly Torre 2 #21 y pilote Kelly #16 | 2026-05-12 | 2026-05-14 | 2026-05-15 | 3 | 100 | 7853.982 | 34.5 | 149.4 | 193.7 | 19 | 55.1 | 2-Cónica y dividida |  | 31
28229 - PIAZZA TRIANGULO DE BAVARIA | 564030 | P - 111 | Tremie 1/2" | Concreto | Pilote Kelly Torre 1 #21 | 2026-05-11 | 2026-05-14 | 2026-06-08 | 28 | 101 | 8011.847 | 34.5 | 352.3 | 448.7 | 44 | 127.5 | 2-Cónica y dividida |  | 43
28229 - PIAZZA TRIANGULO DE BAVARIA | 564030 | P - 111 | Tremie 1/2" | Concreto | Pilote Kelly Torre 1 #21 | 2026-05-11 | 2026-05-14 | 2026-06-08 | 28 | 100 | 7853.982 | 34.5 | 352.9 | 457.9 | 44.9 | 130.1 | 2-Cónica y dividida |  | 43
28229 - PIAZZA TRIANGULO DE BAVARIA | 564030 | P - 111 | Tremie 1/2" | Concreto | Pilote Kelly Torre 1 #21 | 2026-05-11 | 2026-05-14 | 2026-06-08 | 28 | 101 | 8011.847 | 34.5 | 348.2 | 443.6 | 43.5 | 126.1 | 2-Cónica y dividida |  | 43
28229 - PIAZZA TRIANGULO DE BAVARIA | 564030 | P - 111 | Tremie 1/2" | Concreto | Pilote Kelly Torre 1 #21 | 2026-05-11 | 2026-05-14 | 2026-05-25 | 14 | 100 | 7853.982 | 34.5 | 289.7 | 376.3 | 36.9 | 107 | 2-Cónica y dividida |  | 35
28229 - PIAZZA TRIANGULO DE BAVARIA | 564030 | P - 111 | Tremie 1/2" | Concreto | Pilote Kelly Torre 1 #21 | 2026-05-11 | 2026-05-14 | 2026-05-25 | 14 | 101 | 8011.847 | 34.5 | 285.9 | 364 | 35.7 | 103.5 | 2-Cónica y dividida |  | 35
28229 - PIAZZA TRIANGULO DE BAVARIA | 564030 | P - 111 | Tremie 1/2" | Concreto | Pilote Kelly Torre 1 #21 | 2026-05-11 | 2026-05-14 | 2026-05-18 | 7 | 100 | 7853.982 | 34.5 | 251.7 | 326.3 | 32 | 92.8 | 2-Cónica y dividida |  | 32
28229 - PIAZZA TRIANGULO DE BAVARIA | 564030 | P - 111 | Tremie 1/2" | Concreto | Pilote Kelly Torre 1 #21 | 2026-05-11 | 2026-05-14 | 2026-05-18 | 7 | 101 | 8011.847 | 34.5 | 249.5 | 317.1 | 31.1 | 90.1 | 2-Cónica y dividida |  | 32
28229 - PIAZZA TRIANGULO DE BAVARIA | 564030 | P - 111 | Tremie 1/2" | Concreto | Pilote Kelly Torre 1 #21 | 2026-05-11 | 2026-05-14 | 2026-05-14 | 3 | 100 | 7853.982 | 34.5 | 155.8 | 201.9 | 19.8 | 57.4 | 2-Cónica y dividida |  | 31
28229 - PIAZZA TRIANGULO DE BAVARIA | 564030 | P - 111 | Tremie 1/2" | Concreto | Pilote Kelly Torre 1 #21 | 2026-05-11 | 2026-05-14 | 2026-05-14 | 3 | 101 | 8011.847 | 34.5 | 151 | 191.7 | 18.8 | 54.5 | 2-Cónica y dividida |  | 31
28229 - PIAZZA TRIANGULO DE BAVARIA | 564030 | P - 110 | Tremie 1" | Concreto | Pilote Kelly zonas comunes #45 y pilote Kelly #36 y pilote Kelly #79 y pantalla de plazoleta tramo # H - 10 | 2026-05-11 | 2026-05-14 | 2026-06-08 | 28 | 101 | 8011.847 | 27.6 | 272.9 | 347.7 | 34.1 | 123.6 | 2-Cónica y dividida |  | 43
28229 - PIAZZA TRIANGULO DE BAVARIA | 564030 | P - 110 | Tremie 1" | Concreto | Pilote Kelly zonas comunes #45 y pilote Kelly #36 y pilote Kelly #79 y pantalla de plazoleta tramo # H - 10 | 2026-05-11 | 2026-05-14 | 2026-06-08 | 28 | 101 | 8011.847 | 27.6 | 279.4 | 355.9 | 34.9 | 126.4 | 2-Cónica y dividida |  | 43
28229 - PIAZZA TRIANGULO DE BAVARIA | 564030 | P - 110 | Tremie 1" | Concreto | Pilote Kelly zonas comunes #45 y pilote Kelly #36 y pilote Kelly #79 y pantalla de plazoleta tramo # H - 10 | 2026-05-11 | 2026-05-14 | 2026-06-08 | 28 | 100 | 7853.982 | 27.6 | 272.2 | 353.8 | 34.7 | 125.7 | 2-Cónica y dividida |  | 43
28229 - PIAZZA TRIANGULO DE BAVARIA | 564030 | P - 110 | Tremie 1" | Concreto | Pilote Kelly zonas comunes #45 y pilote Kelly #36 y pilote Kelly #79 y pantalla de plazoleta tramo # H - 10 | 2026-05-11 | 2026-05-14 | 2026-05-25 | 14 | 100 | 7853.982 | 27.6 | 230.5 | 298.8 | 29.3 | 106.2 | 2-Cónica y dividida |  | 35
28229 - PIAZZA TRIANGULO DE BAVARIA | 564030 | P - 110 | Tremie 1" | Concreto | Pilote Kelly zonas comunes #45 y pilote Kelly #36 y pilote Kelly #79 y pantalla de plazoleta tramo # H - 10 | 2026-05-11 | 2026-05-14 | 2026-05-25 | 14 | 100 | 7853.982 | 27.6 | 225.9 | 293.7 | 28.8 | 104.3 | 2-Cónica y dividida |  | 35
28229 - PIAZZA TRIANGULO DE BAVARIA | 564030 | P - 110 | Tremie 1" | Concreto | Pilote Kelly zonas comunes #45 y pilote Kelly #36 y pilote Kelly #79 y pantalla de plazoleta tramo # H - 10 | 2026-05-11 | 2026-05-14 | 2026-05-18 | 7 | 100 | 7853.982 | 27.6 | 192.7 | 249.8 | 24.5 | 88.8 | 2-Cónica y dividida |  | 32
28229 - PIAZZA TRIANGULO DE BAVARIA | 564030 | P - 110 | Tremie 1" | Concreto | Pilote Kelly zonas comunes #45 y pilote Kelly #36 y pilote Kelly #79 y pantalla de plazoleta tramo # H - 10 | 2026-05-11 | 2026-05-14 | 2026-05-18 | 7 | 101 | 8011.847 | 27.6 | 188.2 | 239.6 | 23.5 | 85.1 | 2-Cónica y dividida |  | 32
28229 - PIAZZA TRIANGULO DE BAVARIA | 564030 | P - 110 | Tremie 1" | Concreto | Pilote Kelly zonas comunes #45 y pilote Kelly #36 y pilote Kelly #79 y pantalla de plazoleta tramo # H - 10 | 2026-05-11 | 2026-05-14 | 2026-05-14 | 3 | 100 | 7853.982 | 27.6 | 157 | 203.9 | 20 | 72.5 | 2-Cónica y dividida |  | 31
28229 - PIAZZA TRIANGULO DE BAVARIA | 564030 | P - 110 | Tremie 1" | Concreto | Pilote Kelly zonas comunes #45 y pilote Kelly #36 y pilote Kelly #79 y pantalla de plazoleta tramo # H - 10 | 2026-05-11 | 2026-05-14 | 2026-05-14 | 3 | 100 | 7853.982 | 27.6 | 162.3 | 211.1 | 20.7 | 75 | 2-Cónica y dividida |  | 31
28229 - PIAZZA TRIANGULO DE BAVARIA | 564030 | P - 109 | Tremie 1/2" | Concreto | Pilote Kelly Torre 2 #36 | 2026-05-11 | 2026-05-14 | 2026-06-08 | 28 | 100 | 7853.982 | 34.5 | 338.4 | 439.5 | 43.1 | 124.9 | 2-Cónica y dividida |  | 43
28229 - PIAZZA TRIANGULO DE BAVARIA | 564030 | P - 109 | Tremie 1/2" | Concreto | Pilote Kelly Torre 2 #36 | 2026-05-11 | 2026-05-14 | 2026-06-08 | 28 | 101 | 8011.847 | 34.5 | 329.8 | 420.1 | 41.2 | 119.4 | 2-Cónica y dividida |  | 43
28229 - PIAZZA TRIANGULO DE BAVARIA | 564030 | P - 109 | Tremie 1/2" | Concreto | Pilote Kelly Torre 2 #36 | 2026-05-11 | 2026-05-14 | 2026-06-08 | 28 | 100 | 7853.982 | 34.5 | 332.3 | 431.3 | 42.3 | 122.6 | 2-Cónica y dividida |  | 43
28229 - PIAZZA TRIANGULO DE BAVARIA | 564030 | P - 109 | Tremie 1/2" | Concreto | Pilote Kelly Torre 2 #36 | 2026-05-11 | 2026-05-14 | 2026-05-25 | 14 | 101 | 8011.847 | 34.5 | 277.4 | 352.8 | 34.6 | 100.3 | 2-Cónica y dividida |  | 35
28229 - PIAZZA TRIANGULO DE BAVARIA | 564030 | P - 109 | Tremie 1/2" | Concreto | Pilote Kelly Torre 2 #36 | 2026-05-11 | 2026-05-14 | 2026-05-25 | 14 | 100 | 7853.982 | 34.5 | 275.9 | 357.9 | 35.1 | 101.7 | 2-Cónica y dividida |  | 35
28229 - PIAZZA TRIANGULO DE BAVARIA | 564030 | P - 109 | Tremie 1/2" | Concreto | Pilote Kelly Torre 2 #36 | 2026-05-11 | 2026-05-14 | 2026-05-18 | 7 | 101 | 8011.847 | 34.5 | 239 | 303.9 | 29.8 | 86.4 | 2-Cónica y dividida |  | 32
28229 - PIAZZA TRIANGULO DE BAVARIA | 564030 | P - 109 | Tremie 1/2" | Concreto | Pilote Kelly Torre 2 #36 | 2026-05-11 | 2026-05-14 | 2026-05-18 | 7 | 100 | 7853.982 | 34.5 | 236.4 | 306.9 | 30.1 | 87.2 | 2-Cónica y dividida |  | 32
28229 - PIAZZA TRIANGULO DE BAVARIA | 564030 | P - 109 | Tremie 1/2" | Concreto | Pilote Kelly Torre 2 #36 | 2026-05-11 | 2026-05-14 | 2026-05-14 | 3 | 100 | 7853.982 | 34.5 | 179.1 | 232.5 | 22.8 | 66.1 | 2-Cónica y dividida |  | 31
28229 - PIAZZA TRIANGULO DE BAVARIA | 564030 | P - 109 | Tremie 1/2" | Concreto | Pilote Kelly Torre 2 #36 | 2026-05-11 | 2026-05-14 | 2026-05-14 | 3 | 100 | 7853.982 | 34.5 | 175.2 | 227.4 | 22.3 | 64.6 | 2-Cónica y dividida |  | 31
28229 - PIAZZA TRIANGULO DE BAVARIA | 561771 | P-114 | Tremie 1/2'' | Concreto | Pilote Kelly #48 torre 1 | 2026-05-12 | 2026-05-14 | 2026-06-09 | 28 | 101 | 8011.847 | 34.5 | 348.6 | 443.6 | 43.5 | 126.1 | 2-Cónica y dividida |  | 43
28229 - PIAZZA TRIANGULO DE BAVARIA | 561771 | P-114 | Tremie 1/2'' | Concreto | Pilote Kelly #48 torre 1 | 2026-05-12 | 2026-05-14 | 2026-06-09 | 28 | 100 | 7853.982 | 34.5 | 351.2 | 455.8 | 44.7 | 129.6 | 2-Cónica y dividida |  | 43
28229 - PIAZZA TRIANGULO DE BAVARIA | 561771 | P-114 | Tremie 1/2'' | Concreto | Pilote Kelly #48 torre 1 | 2026-05-12 | 2026-05-14 | 2026-06-09 | 28 | 101 | 8011.847 | 34.5 | 351.8 | 447.7 | 43.9 | 127.2 | 2-Cónica y dividida |  | 43
28229 - PIAZZA TRIANGULO DE BAVARIA | 561771 | P-114 | Tremie 1/2'' | Concreto | Pilote Kelly #48 torre 1 | 2026-05-12 | 2026-05-14 | 2026-05-26 | 14 | 101 | 8011.847 | 34.5 | 293.4 | 373.2 | 36.6 | 106.1 | 2-Cónica y dividida |  | 35
28229 - PIAZZA TRIANGULO DE BAVARIA | 561771 | P-114 | Tremie 1/2'' | Concreto | Pilote Kelly #48 torre 1 | 2026-05-12 | 2026-05-14 | 2026-05-26 | 14 | 101 | 8011.847 | 34.5 | 290.8 | 370.2 | 36.3 | 105.2 | 2-Cónica y dividida |  | 35
28229 - PIAZZA TRIANGULO DE BAVARIA | 561771 | P-114 | Tremie 1/2'' | Concreto | Pilote Kelly #48 torre 1 | 2026-05-12 | 2026-05-14 | 2026-05-19 | 7 | 101 | 8011.847 | 34.5 | 234.6 | 298.8 | 29.3 | 84.9 | 2-Cónica y dividida |  | 32
28229 - PIAZZA TRIANGULO DE BAVARIA | 561771 | P-114 | Tremie 1/2'' | Concreto | Pilote Kelly #48 torre 1 | 2026-05-12 | 2026-05-14 | 2026-05-19 | 7 | 101 | 8011.847 | 34.5 | 228.4 | 290.6 | 28.5 | 82.6 | 2-Cónica y dividida |  | 32
28229 - PIAZZA TRIANGULO DE BAVARIA | 561771 | P-114 | Tremie 1/2'' | Concreto | Pilote Kelly #48 torre 1 | 2026-05-12 | 2026-05-14 | 2026-05-15 | 3 | 101 | 8011.847 | 34.5 | 139 | 176.4 | 17.3 | 50.1 | 2-Cónica y dividida |  | 31
28229 - PIAZZA TRIANGULO DE BAVARIA | 561771 | P-114 | Tremie 1/2'' | Concreto | Pilote Kelly #48 torre 1 | 2026-05-12 | 2026-05-14 | 2026-05-15 | 3 | 101 | 8011.847 | 34.5 | 134.1 | 170.3 | 16.7 | 48.4 | 2-Cónica y dividida |  | 31
28229 - PIAZZA TRIANGULO DE BAVARIA | 561771 | M-113 | Tremie 1'' | Concreto | Plazoleta pantalla tramo NH-05 | 2026-05-12 | 2026-05-14 | 2026-06-09 | 28 | 100 | 7853.982 | 27.6 | 301.5 | 391.6 | 38.4 | 139.1 | 2-Cónica y dividida |  | 43
28229 - PIAZZA TRIANGULO DE BAVARIA | 561771 | M-113 | Tremie 1'' | Concreto | Plazoleta pantalla tramo NH-05 | 2026-05-12 | 2026-05-14 | 2026-06-09 | 28 | 101 | 8011.847 | 27.6 | 300.5 | 382.4 | 37.5 | 135.9 | 2-Cónica y dividida |  | 43
28229 - PIAZZA TRIANGULO DE BAVARIA | 561771 | M-113 | Tremie 1'' | Concreto | Plazoleta pantalla tramo NH-05 | 2026-05-12 | 2026-05-14 | 2026-06-09 | 28 | 101 | 8011.847 | 27.6 | 302.3 | 384.4 | 37.7 | 136.6 | 2-Cónica y dividida |  | 43
28229 - PIAZZA TRIANGULO DE BAVARIA | 561771 | M-113 | Tremie 1'' | Concreto | Plazoleta pantalla tramo NH-05 | 2026-05-12 | 2026-05-14 | 2026-05-26 | 14 | 100 | 7853.982 | 27.6 | 210 | 272.3 | 26.7 | 96.7 | 2-Cónica y dividida |  | 35
28229 - PIAZZA TRIANGULO DE BAVARIA | 561771 | M-113 | Tremie 1'' | Concreto | Plazoleta pantalla tramo NH-05 | 2026-05-12 | 2026-05-14 | 2026-05-26 | 14 | 101 | 8011.847 | 27.6 | 206.3 | 262.1 | 25.7 | 93.1 | 2-Cónica y dividida |  | 35
28229 - PIAZZA TRIANGULO DE BAVARIA | 561771 | M-113 | Tremie 1'' | Concreto | Plazoleta pantalla tramo NH-05 | 2026-05-12 | 2026-05-14 | 2026-05-19 | 7 | 100 | 7853.982 | 27.6 | 158.3 | 206 | 20.2 | 73.2 | 2-Cónica y dividida |  | 32
28229 - PIAZZA TRIANGULO DE BAVARIA | 561771 | M-113 | Tremie 1'' | Concreto | Plazoleta pantalla tramo NH-05 | 2026-05-12 | 2026-05-14 | 2026-05-19 | 7 | 101 | 8011.847 | 27.6 | 155.2 | 197.8 | 19.4 | 70.3 | 2-Cónica y dividida |  | 32
28229 - PIAZZA TRIANGULO DE BAVARIA | 561771 | M-113 | Tremie 1'' | Concreto | Plazoleta pantalla tramo NH-05 | 2026-05-12 | 2026-05-14 | 2026-05-15 | 3 | 101 | 8011.847 | 27.6 | 101.3 | 128.5 | 12.6 | 45.7 | 2-Cónica y dividida |  | 31
28229 - PIAZZA TRIANGULO DE BAVARIA | 561771 | M-113 | Tremie 1'' | Concreto | Plazoleta pantalla tramo NH-05 | 2026-05-12 | 2026-05-14 | 2026-05-15 | 3 | 101 | 8011.847 | 27.6 | 97.5 | 124.4 | 12.2 | 44.2 | 2-Cónica y dividida |  | 31
28229 - PIAZZA TRIANGULO DE BAVARIA | 564029 | M - 108 | Tremie 1" | Concreto | Plazoleta barrete BA - 32 y pantalla tramo M - 05 | 2026-05-09 | 2026-05-12 | 2026-06-06 | 28 | 101 | 8011.847 | 27.6 | 268.7 | 341.6 | 33.5 | 121.4 | 2-Cónica y dividida |  | 42
28229 - PIAZZA TRIANGULO DE BAVARIA | 564029 | M - 108 | Tremie 1" | Concreto | Plazoleta barrete BA - 32 y pantalla tramo M - 05 | 2026-05-09 | 2026-05-12 | 2026-06-06 | 28 | 100 | 7853.982 | 27.6 | 266.9 | 346.7 | 34 | 123.2 | 2-Cónica y dividida |  | 42
28229 - PIAZZA TRIANGULO DE BAVARIA | 564029 | M - 108 | Tremie 1" | Concreto | Plazoleta barrete BA - 32 y pantalla tramo M - 05 | 2026-05-09 | 2026-05-12 | 2026-06-06 | 28 | 101 | 8011.847 | 27.6 | 268.1 | 341.6 | 33.5 | 121.4 | 2-Cónica y dividida |  | 42
28229 - PIAZZA TRIANGULO DE BAVARIA | 564029 | M - 108 | Tremie 1" | Concreto | Plazoleta barrete BA - 32 y pantalla tramo M - 05 | 2026-05-09 | 2026-05-12 | 2026-05-23 | 14 | 100 | 7853.982 | 27.6 | 226.7 | 294.7 | 28.9 | 104.7 | 2-Cónica y dividida |  | 34
28229 - PIAZZA TRIANGULO DE BAVARIA | 564029 | M - 108 | Tremie 1" | Concreto | Plazoleta barrete BA - 32 y pantalla tramo M - 05 | 2026-05-09 | 2026-05-12 | 2026-05-23 | 14 | 101 | 8011.847 | 27.6 | 224.5 | 285.5 | 28 | 101.4 | 2-Cónica y dividida |  | 34
28229 - PIAZZA TRIANGULO DE BAVARIA | 564029 | M - 108 | Tremie 1" | Concreto | Plazoleta barrete BA - 32 y pantalla tramo M - 05 | 2026-05-09 | 2026-05-12 | 2026-05-16 | 7 | 100 | 7853.982 | 27.6 | 189.5 | 245.8 | 24.1 | 87.3 | 2-Cónica y dividida |  | 31
28229 - PIAZZA TRIANGULO DE BAVARIA | 564029 | M - 108 | Tremie 1" | Concreto | Plazoleta barrete BA - 32 y pantalla tramo M - 05 | 2026-05-09 | 2026-05-12 | 2026-05-16 | 7 | 101 | 8011.847 | 27.6 | 187.9 | 239.6 | 23.5 | 85.1 | 2-Cónica y dividida |  | 31
28229 - PIAZZA TRIANGULO DE BAVARIA | 564029 | M - 108 | Tremie 1" | Concreto | Plazoleta barrete BA - 32 y pantalla tramo M - 05 | 2026-05-09 | 2026-05-12 | 2026-05-12 | 3 | 100 | 7853.982 | 27.6 | 144.2 | 187.6 | 18.4 | 66.7 | 2-Cónica y dividida |  | 29
28229 - PIAZZA TRIANGULO DE BAVARIA | 564029 | M - 108 | Tremie 1" | Concreto | Plazoleta barrete BA - 32 y pantalla tramo M - 05 | 2026-05-09 | 2026-05-12 | 2026-05-12 | 3 | 101 | 8011.847 | 27.6 | 141.3 | 179.5 | 17.6 | 63.8 | 2-Cónica y dividida |  | 29
28229 - PIAZZA TRIANGULO DE BAVARIA | 564029 | P - 107 | Tremie 1" | Concreto | Zonas comunes pilote Kelly #87 | 2026-05-09 | 2026-05-12 | 2026-06-06 | 28 | 100 | 7853.982 | 27.6 | 264.5 | 343.6 | 33.7 | 122.1 | 2-Cónica y dividida |  | 42
28229 - PIAZZA TRIANGULO DE BAVARIA | 564029 | P - 107 | Tremie 1" | Concreto | Zonas comunes pilote Kelly #87 | 2026-05-09 | 2026-05-12 | 2026-06-06 | 28 | 101 | 8011.847 | 27.6 | 263.8 | 335.5 | 32.9 | 119.2 | 2-Cónica y dividida |  | 42
28229 - PIAZZA TRIANGULO DE BAVARIA | 564029 | P - 107 | Tremie 1" | Concreto | Zonas comunes pilote Kelly #87 | 2026-05-09 | 2026-05-12 | 2026-06-06 | 28 | 100 | 7853.982 | 27.6 | 266.7 | 346.7 | 34 | 123.2 | 2-Cónica y dividida |  | 42
28229 - PIAZZA TRIANGULO DE BAVARIA | 564029 | P - 107 | Tremie 1" | Concreto | Zonas comunes pilote Kelly #87 | 2026-05-09 | 2026-05-12 | 2026-05-23 | 14 | 101 | 8011.847 | 27.6 | 224.7 | 285.5 | 28 | 101.4 | 2-Cónica y dividida |  | 34
28229 - PIAZZA TRIANGULO DE BAVARIA | 564029 | P - 107 | Tremie 1" | Concreto | Zonas comunes pilote Kelly #87 | 2026-05-09 | 2026-05-12 | 2026-05-23 | 14 | 100 | 7853.982 | 27.6 | 221.9 | 288.6 | 28.3 | 102.5 | 2-Cónica y dividida |  | 34
28229 - PIAZZA TRIANGULO DE BAVARIA | 564029 | P - 107 | Tremie 1" | Concreto | Zonas comunes pilote Kelly #87 | 2026-05-09 | 2026-05-12 | 2026-05-16 | 7 | 100 | 7853.982 | 27.6 | 196.3 | 254.9 | 25 | 90.6 | 2-Cónica y dividida |  | 31
28229 - PIAZZA TRIANGULO DE BAVARIA | 564029 | P - 107 | Tremie 1" | Concreto | Zonas comunes pilote Kelly #87 | 2026-05-09 | 2026-05-12 | 2026-05-16 | 7 | 101 | 8011.847 | 27.6 | 194.8 | 247.8 | 24.3 | 88 | 2-Cónica y dividida |  | 31
28229 - PIAZZA TRIANGULO DE BAVARIA | 564029 | P - 107 | Tremie 1" | Concreto | Zonas comunes pilote Kelly #87 | 2026-05-09 | 2026-05-12 | 2026-05-12 | 3 | 100 | 7853.982 | 27.6 | 131.7 | 171.3 | 16.8 | 60.9 | 2-Cónica y dividida |  | 29
28229 - PIAZZA TRIANGULO DE BAVARIA | 564029 | P - 107 | Tremie 1" | Concreto | Zonas comunes pilote Kelly #87 | 2026-05-09 | 2026-05-12 | 2026-05-12 | 3 | 101 | 8011.847 | 27.6 | 126.9 | 161.1 | 15.8 | 57.2 | 2-Cónica y dividida |  | 29
28229 - PIAZZA TRIANGULO DE BAVARIA | 564029 | P - 106 | Tremie 1/2" | Concreto | Pilote Kelly Torre 2 #16 | 2026-05-09 | 2026-05-12 | 2026-06-06 | 28 | 100 | 7853.982 | 34.5 | 396.3 | 515 | 50.5 | 146.4 | 2-Cónica y dividida |  | 42
28229 - PIAZZA TRIANGULO DE BAVARIA | 564029 | P - 106 | Tremie 1/2" | Concreto | Pilote Kelly Torre 2 #16 | 2026-05-09 | 2026-05-12 | 2026-06-06 | 28 | 101 | 8011.847 | 34.5 | 391.4 | 498.6 | 48.9 | 141.7 | 2-Cónica y dividida |  | 42
28229 - PIAZZA TRIANGULO DE BAVARIA | 564029 | P - 106 | Tremie 1/2" | Concreto | Pilote Kelly Torre 2 #16 | 2026-05-09 | 2026-05-12 | 2026-06-06 | 28 | 100 | 7853.982 | 34.5 | 386.2 | 501.7 | 49.2 | 142.6 | 2-Cónica y dividida |  | 42
28229 - PIAZZA TRIANGULO DE BAVARIA | 564029 | P - 106 | Tremie 1/2" | Concreto | Pilote Kelly Torre 2 #16 | 2026-05-09 | 2026-05-12 | 2026-05-23 | 14 | 101 | 8011.847 | 34.5 | 337.8 | 430.3 | 42.2 | 122.3 | 2-Cónica y dividida |  | 34
28229 - PIAZZA TRIANGULO DE BAVARIA | 564029 | P - 106 | Tremie 1/2" | Concreto | Pilote Kelly Torre 2 #16 | 2026-05-09 | 2026-05-12 | 2026-05-23 | 14 | 100 | 7853.982 | 34.5 | 327 | 424.2 | 41.6 | 120.6 | 2-Cónica y dividida |  | 34
28229 - PIAZZA TRIANGULO DE BAVARIA | 564029 | P - 106 | Tremie 1/2" | Concreto | Pilote Kelly Torre 2 #16 | 2026-05-09 | 2026-05-12 | 2026-05-16 | 7 | 101 | 8011.847 | 34.5 | 278.5 | 354.9 | 34.8 | 100.9 | 2-Cónica y dividida |  | 31
28229 - PIAZZA TRIANGULO DE BAVARIA | 564029 | P - 106 | Tremie 1/2" | Concreto | Pilote Kelly Torre 2 #16 | 2026-05-09 | 2026-05-12 | 2026-05-16 | 7 | 100 | 7853.982 | 34.5 | 276.9 | 360 | 35.3 | 102.3 | 2-Cónica y dividida |  | 31
28229 - PIAZZA TRIANGULO DE BAVARIA | 564029 | P - 106 | Tremie 1/2" | Concreto | Pilote Kelly Torre 2 #16 | 2026-05-09 | 2026-05-12 | 2026-05-12 | 3 | 100 | 7853.982 | 34.5 | 211.8 | 275.3 | 27 | 78.3 | 2-Cónica y dividida |  | 29
28229 - PIAZZA TRIANGULO DE BAVARIA | 564029 | P - 106 | Tremie 1/2" | Concreto | Pilote Kelly Torre 2 #16 | 2026-05-09 | 2026-05-12 | 2026-05-12 | 3 | 100 | 7853.982 | 34.5 | 207.5 | 269.2 | 26.4 | 76.5 | 2-Cónica y dividida |  | 29
28229 - PIAZZA TRIANGULO DE BAVARIA | 564028 | P - 105 | Tremie 1/2 " | Concreto | Pilote Kely torre 1 # 47 | 2026-05-08 | 2026-05-12 | 2026-06-05 | 28 | 101 | 8011.847 | 34.5 | 304.5 | 387.5 | 38 | 110.1 | 2-Cónica y dividida |  | 42
28229 - PIAZZA TRIANGULO DE BAVARIA | 564028 | P - 105 | Tremie 1/2 " | Concreto | Pilote Kely torre 1 # 47 | 2026-05-08 | 2026-05-12 | 2026-06-05 | 28 | 100 | 7853.982 | 34.5 | 305.4 | 396.7 | 38.9 | 112.8 | 2-Cónica y dividida |  | 42
28229 - PIAZZA TRIANGULO DE BAVARIA | 564028 | P - 105 | Tremie 1/2 " | Concreto | Pilote Kely torre 1 # 47 | 2026-05-08 | 2026-05-12 | 2026-06-05 | 28 | 101 | 8011.847 | 34.5 | 303.2 | 385.5 | 37.8 | 109.6 | 2-Cónica y dividida |  | 42
28229 - PIAZZA TRIANGULO DE BAVARIA | 564028 | P - 105 | Tremie 1/2 " | Concreto | Pilote Kely torre 1 # 47 | 2026-05-08 | 2026-05-12 | 2026-05-22 | 14 | 101 | 8011.847 | 34.5 | 269.8 | 343.6 | 33.7 | 97.7 | 2-Cónica y dividida |  | 33
28229 - PIAZZA TRIANGULO DE BAVARIA | 564028 | P - 105 | Tremie 1/2 " | Concreto | Pilote Kely torre 1 # 47 | 2026-05-08 | 2026-05-12 | 2026-05-22 | 14 | 101 | 8011.847 | 34.5 | 267.9 | 340.6 | 33.4 | 96.8 | 2-Cónica y dividida |  | 33
28229 - PIAZZA TRIANGULO DE BAVARIA | 564028 | P - 105 | Tremie 1/2 " | Concreto | Pilote Kely torre 1 # 47 | 2026-05-08 | 2026-05-12 | 2026-05-15 | 7 | 101 | 8011.847 | 34.5 | 229.5 | 291.6 | 28.6 | 82.9 | 2-Cónica y dividida |  | 30
28229 - PIAZZA TRIANGULO DE BAVARIA | 564028 | P - 105 | Tremie 1/2 " | Concreto | Pilote Kely torre 1 # 47 | 2026-05-08 | 2026-05-12 | 2026-05-15 | 7 | 100 | 7853.982 | 34.5 | 227.9 | 295.7 | 29 | 84.1 | 2-Cónica y dividida |  | 30
28229 - PIAZZA TRIANGULO DE BAVARIA | 564028 | P - 105 | Tremie 1/2 " | Concreto | Pilote Kely torre 1 # 47 | 2026-05-08 | 2026-05-12 | 2026-05-12 | 4 | 100 | 7853.982 | 34.5 | 134.2 | 174.4 | 17.1 | 49.6 | 2-Cónica y dividida |  | 29
28229 - PIAZZA TRIANGULO DE BAVARIA | 564028 | P - 105 | Tremie 1/2 " | Concreto | Pilote Kely torre 1 # 47 | 2026-05-08 | 2026-05-12 | 2026-05-12 | 4 | 100 | 7853.982 | 34.5 | 129.7 | 168.3 | 16.5 | 47.8 | 2-Cónica y dividida |  | 29
28229 - PIAZZA TRIANGULO DE BAVARIA | 564028 | P - 104 | Tremie 1 " | Concreto | Zonas comunes pilote Kely # 70 y pilote Kely # 77 y pilote Kely # 78 | 2026-05-08 | 2026-05-12 | 2026-06-05 | 28 | 100 | 7853.982 | 27.6 | 313.6 | 406.9 | 39.9 | 144.6 | 2-Cónica y dividida |  | 42
28229 - PIAZZA TRIANGULO DE BAVARIA | 564028 | P - 104 | Tremie 1 " | Concreto | Zonas comunes pilote Kely # 70 y pilote Kely # 77 y pilote Kely # 78 | 2026-05-08 | 2026-05-12 | 2026-06-05 | 28 | 101 | 8011.847 | 27.6 | 317.5 | 403.8 | 39.6 | 143.5 | 2-Cónica y dividida |  | 42
28229 - PIAZZA TRIANGULO DE BAVARIA | 564028 | P - 104 | Tremie 1 " | Concreto | Zonas comunes pilote Kely # 70 y pilote Kely # 77 y pilote Kely # 78 | 2026-05-08 | 2026-05-12 | 2026-06-05 | 28 | 101 | 8011.847 | 27.6 | 311 | 395.7 | 38.8 | 140.6 | 2-Cónica y dividida |  | 42
28229 - PIAZZA TRIANGULO DE BAVARIA | 564028 | P - 104 | Tremie 1 " | Concreto | Zonas comunes pilote Kely # 70 y pilote Kely # 77 y pilote Kely # 78 | 2026-05-08 | 2026-05-12 | 2026-05-22 | 14 | 101 | 8011.847 | 27.6 | 261.8 | 333.4 | 32.7 | 118.5 | 2-Cónica y dividida |  | 33
28229 - PIAZZA TRIANGULO DE BAVARIA | 564028 | P - 104 | Tremie 1 " | Concreto | Zonas comunes pilote Kely # 70 y pilote Kely # 77 y pilote Kely # 78 | 2026-05-08 | 2026-05-12 | 2026-05-22 | 14 | 100 | 7853.982 | 27.6 | 262 | 340.6 | 33.4 | 121 | 2-Cónica y dividida |  | 33
28229 - PIAZZA TRIANGULO DE BAVARIA | 564028 | P - 104 | Tremie 1 " | Concreto | Zonas comunes pilote Kely # 70 y pilote Kely # 77 y pilote Kely # 78 | 2026-05-08 | 2026-05-12 | 2026-05-15 | 7 | 100 | 7853.982 | 27.6 | 218.5 | 283.5 | 27.8 | 100.7 | 2-Cónica y dividida |  | 30
28229 - PIAZZA TRIANGULO DE BAVARIA | 564028 | P - 104 | Tremie 1 " | Concreto | Zonas comunes pilote Kely # 70 y pilote Kely # 77 y pilote Kely # 78 | 2026-05-08 | 2026-05-12 | 2026-05-15 | 7 | 101 | 8011.847 | 27.6 | 216.9 | 276.3 | 27.1 | 98.2 | 2-Cónica y dividida |  | 30
28229 - PIAZZA TRIANGULO DE BAVARIA | 564028 | P - 104 | Tremie 1 " | Concreto | Zonas comunes pilote Kely # 70 y pilote Kely # 77 y pilote Kely # 78 | 2026-05-08 | 2026-05-12 | 2026-05-12 | 4 | 101 | 8011.847 | 27.6 | 184.9 | 235.6 | 23.1 | 83.7 | 2-Cónica y dividida |  | 29
28229 - PIAZZA TRIANGULO DE BAVARIA | 564028 | P - 104 | Tremie 1 " | Concreto | Zonas comunes pilote Kely # 70 y pilote Kely # 77 y pilote Kely # 78 | 2026-05-08 | 2026-05-12 | 2026-05-12 | 4 | 101 | 8011.847 | 27.6 | 181.5 | 231.5 | 22.7 | 82.2 | 2-Cónica y dividida |  | 29
28229 - PIAZZA TRIANGULO DE BAVARIA | 564028 | P - 103 | Tremie 1/2 " | Concreto | Plazoleta Kely torre 2 # 34 y pilote Kely # 11 | 2026-05-08 | 2026-05-12 | 2026-06-05 | 28 | 100 | 7853.982 | 34.5 | 302.5 | 392.6 | 38.5 | 111.6 | 2-Cónica y dividida |  | 42
28229 - PIAZZA TRIANGULO DE BAVARIA | 564028 | P - 103 | Tremie 1/2 " | Concreto | Plazoleta Kely torre 2 # 34 y pilote Kely # 11 | 2026-05-08 | 2026-05-12 | 2026-06-05 | 28 | 100 | 7853.982 | 34.5 | 300.4 | 389.5 | 38.2 | 110.7 | 2-Cónica y dividida |  | 42
28229 - PIAZZA TRIANGULO DE BAVARIA | 564028 | P - 103 | Tremie 1/2 " | Concreto | Plazoleta Kely torre 2 # 34 y pilote Kely # 11 | 2026-05-08 | 2026-05-12 | 2026-06-05 | 28 | 100 | 7853.982 | 34.5 | 295.5 | 383.4 | 37.6 | 109 | 2-Cónica y dividida |  | 42
28229 - PIAZZA TRIANGULO DE BAVARIA | 564028 | P - 103 | Tremie 1/2 " | Concreto | Plazoleta Kely torre 2 # 34 y pilote Kely # 11 | 2026-05-08 | 2026-05-12 | 2026-05-22 | 14 | 101 | 8011.847 | 34.5 | 252.8 | 322.2 | 31.6 | 91.6 | 2-Cónica y dividida |  | 33
28229 - PIAZZA TRIANGULO DE BAVARIA | 564028 | P - 103 | Tremie 1/2 " | Concreto | Plazoleta Kely torre 2 # 34 y pilote Kely # 11 | 2026-05-08 | 2026-05-12 | 2026-05-22 | 14 | 101 | 8011.847 | 34.5 | 250.9 | 319.2 | 31.3 | 90.7 | 2-Cónica y dividida |  | 33
28229 - PIAZZA TRIANGULO DE BAVARIA | 564028 | P - 103 | Tremie 1/2 " | Concreto | Plazoleta Kely torre 2 # 34 y pilote Kely # 11 | 2026-05-08 | 2026-05-12 | 2026-05-15 | 7 | 101 | 8011.847 | 34.5 | 219.8 | 279.4 | 27.4 | 79.4 | 2-Cónica y dividida |  | 30
28229 - PIAZZA TRIANGULO DE BAVARIA | 564028 | P - 103 | Tremie 1/2 " | Concreto | Plazoleta Kely torre 2 # 34 y pilote Kely # 11 | 2026-05-08 | 2026-05-12 | 2026-05-15 | 7 | 101 | 8011.847 | 34.5 | 217.9 | 277.4 | 27.2 | 78.8 | 2-Cónica y dividida |  | 30
28229 - PIAZZA TRIANGULO DE BAVARIA | 564028 | P - 103 | Tremie 1/2 " | Concreto | Plazoleta Kely torre 2 # 34 y pilote Kely # 11 | 2026-05-08 | 2026-05-12 | 2026-05-12 | 4 | 100 | 7853.982 | 34.5 | 184.7 | 239.6 | 23.5 | 68.1 | 2-Cónica y dividida |  | 29
28229 - PIAZZA TRIANGULO DE BAVARIA | 564028 | P - 103 | Tremie 1/2 " | Concreto | Plazoleta Kely torre 2 # 34 y pilote Kely # 11 | 2026-05-08 | 2026-05-12 | 2026-05-12 | 4 | 100 | 7853.982 | 34.5 | 181.9 | 236.6 | 23.2 | 67.2 | 2-Cónica y dividida |  | 29
28229 - PIAZZA TRIANGULO DE BAVARIA | 564028 | M - 102 | Tremie 1 " | Concreto | Plazoleta pantalla tramo H - 8 | 2026-05-08 | 2026-05-12 | 2026-06-05 | 28 | 100 | 7853.982 | 27.6 | 258.4 | 335.5 | 32.9 | 119.2 | 2-Cónica y dividida |  | 42
28229 - PIAZZA TRIANGULO DE BAVARIA | 564028 | M - 102 | Tremie 1 " | Concreto | Plazoleta pantalla tramo H - 8 | 2026-05-08 | 2026-05-12 | 2026-06-05 | 28 | 100 | 7853.982 | 27.6 | 261.4 | 339.6 | 33.3 | 120.7 | 2-Cónica y dividida |  | 42
28229 - PIAZZA TRIANGULO DE BAVARIA | 564028 | M - 102 | Tremie 1 " | Concreto | Plazoleta pantalla tramo H - 8 | 2026-05-08 | 2026-05-12 | 2026-06-05 | 28 | 101 | 8011.847 | 27.6 | 258 | 328.3 | 32.2 | 116.7 | 2-Cónica y dividida |  | 42
28229 - PIAZZA TRIANGULO DE BAVARIA | 564028 | M - 102 | Tremie 1 " | Concreto | Plazoleta pantalla tramo H - 8 | 2026-05-08 | 2026-05-12 | 2026-05-22 | 14 | 100 | 7853.982 | 27.6 | 217.5 | 282.5 | 27.7 | 100.4 | 2-Cónica y dividida |  | 33
28229 - PIAZZA TRIANGULO DE BAVARIA | 564028 | M - 102 | Tremie 1 " | Concreto | Plazoleta pantalla tramo H - 8 | 2026-05-08 | 2026-05-12 | 2026-05-22 | 14 | 101 | 8011.847 | 27.6 | 216.9 | 276.3 | 27.1 | 98.2 | 2-Cónica y dividida |  | 33
28229 - PIAZZA TRIANGULO DE BAVARIA | 564028 | M - 102 | Tremie 1 " | Concreto | Plazoleta pantalla tramo H - 8 | 2026-05-08 | 2026-05-12 | 2026-05-15 | 7 | 100 | 7853.982 | 27.6 | 175.8 | 228.4 | 22.4 | 81.2 | 2-Cónica y dividida |  | 30
28229 - PIAZZA TRIANGULO DE BAVARIA | 564028 | M - 102 | Tremie 1 " | Concreto | Plazoleta pantalla tramo H - 8 | 2026-05-08 | 2026-05-12 | 2026-05-15 | 7 | 101 | 8011.847 | 27.6 | 172.8 | 220.3 | 21.6 | 78.3 | 2-Cónica y dividida |  | 30
28229 - PIAZZA TRIANGULO DE BAVARIA | 564028 | M - 102 | Tremie 1 " | Concreto | Plazoleta pantalla tramo H - 8 | 2026-05-08 | 2026-05-12 | 2026-05-12 | 4 | 100 | 7853.982 | 27.6 | 139 | 180.5 | 17.7 | 64.1 | 2-Cónica y dividida |  | 29
28229 - PIAZZA TRIANGULO DE BAVARIA | 564028 | M - 102 | Tremie 1 " | Concreto | Plazoleta pantalla tramo H - 8 | 2026-05-08 | 2026-05-12 | 2026-05-12 | 4 | 101 | 8011.847 | 27.6 | 134.7 | 171.3 | 16.8 | 60.9 | 2-Cónica y dividida |  | 29
28229 - PIAZZA TRIANGULO DE BAVARIA | 564024 | P-96 | Tremie 1" | Concreto | Zonas comunes pilote kelly #132 y pilote kelly #55 | 2026-05-06 | 2026-05-09 | 2026-06-03 | 28 | 101 | 8011.847 | 27.6 | 328.3 | 418.1 | 41 | 148.6 | 2-Cónica y dividida |  | 39
28229 - PIAZZA TRIANGULO DE BAVARIA | 564024 | P-96 | Tremie 1" | Concreto | Zonas comunes pilote kelly #132 y pilote kelly #55 | 2026-05-06 | 2026-05-09 | 2026-06-03 | 28 | 100 | 7853.982 | 27.6 | 328.8 | 427.3 | 41.9 | 151.8 | 2-Cónica y dividida |  | 39
28229 - PIAZZA TRIANGULO DE BAVARIA | 564024 | P-96 | Tremie 1" | Concreto | Zonas comunes pilote kelly #132 y pilote kelly #55 | 2026-05-06 | 2026-05-09 | 2026-06-03 | 28 | 100 | 7853.982 | 27.6 | 330.5 | 429.3 | 42.1 | 152.5 | 2-Cónica y dividida |  | 39
28229 - PIAZZA TRIANGULO DE BAVARIA | 564024 | P-96 | Tremie 1" | Concreto | Zonas comunes pilote kelly #132 y pilote kelly #55 | 2026-05-06 | 2026-05-09 | 2026-05-20 | 14 | 100 | 7853.982 | 27.6 | 279.2 | 362 | 35.5 | 128.6 | 2-Cónica y dividida |  | 32
28229 - PIAZZA TRIANGULO DE BAVARIA | 564024 | P-96 | Tremie 1" | Concreto | Zonas comunes pilote kelly #132 y pilote kelly #55 | 2026-05-06 | 2026-05-09 | 2026-05-20 | 14 | 100 | 7853.982 | 27.6 | 277.5 | 360 | 35.3 | 127.9 | 2-Cónica y dividida |  | 32
28229 - PIAZZA TRIANGULO DE BAVARIA | 564024 | P-96 | Tremie 1" | Concreto | Zonas comunes pilote kelly #132 y pilote kelly #55 | 2026-05-06 | 2026-05-09 | 2026-05-13 | 7 | 100 | 7853.982 | 27.6 | 230.9 | 299.8 | 29.4 | 106.5 | 2-Cónica y dividida |  | 28
28229 - PIAZZA TRIANGULO DE BAVARIA | 564024 | P-96 | Tremie 1" | Concreto | Zonas comunes pilote kelly #132 y pilote kelly #55 | 2026-05-06 | 2026-05-09 | 2026-05-13 | 7 | 100 | 7853.982 | 27.6 | 228.9 | 296.7 | 29.1 | 105.4 | 2-Cónica y dividida |  | 28
28229 - PIAZZA TRIANGULO DE BAVARIA | 564024 | P-96 | Tremie 1" | Concreto | Zonas comunes pilote kelly #132 y pilote kelly #55 | 2026-05-06 | 2026-05-09 | 2026-05-09 | 3 | 100 | 7853.982 | 27.6 | 201.8 | 262.1 | 25.7 | 93.1 | 2-Cónica y dividida |  | 27
28229 - PIAZZA TRIANGULO DE BAVARIA | 564024 | P-96 | Tremie 1" | Concreto | Zonas comunes pilote kelly #132 y pilote kelly #55 | 2026-05-06 | 2026-05-09 | 2026-05-09 | 3 | 100 | 7853.982 | 27.6 | 197.3 | 255.9 | 25.1 | 90.9 | 2-Cónica y dividida |  | 27
28229 - PIAZZA TRIANGULO DE BAVARIA | 564024 | P-95 | Tremie 1/2 | Concreto | Pilote Kelly torre 2 #41 y pilote Kely #22 | 2026-05-06 | 2026-05-09 | 2026-06-03 | 28 | 100 | 7853.982 | 34.5 | 429.8 | 557.8 | 54.7 | 158.6 | 2-Cónica y dividida |  | 39
28229 - PIAZZA TRIANGULO DE BAVARIA | 564024 | P-95 | Tremie 1/2 | Concreto | Pilote Kelly torre 2 #41 y pilote Kely #22 | 2026-05-06 | 2026-05-09 | 2026-06-03 | 28 | 101 | 8011.847 | 34.5 | 426.6 | 542.5 | 53.2 | 154.2 | 2-Cónica y dividida |  | 39
28229 - PIAZZA TRIANGULO DE BAVARIA | 564024 | P-95 | Tremie 1/2 | Concreto | Pilote Kelly torre 2 #41 y pilote Kely #22 | 2026-05-06 | 2026-05-09 | 2026-06-03 | 28 | 100 | 7853.982 | 34.5 | 427 | 554.7 | 54.4 | 157.7 | 2-Cónica y dividida |  | 39
28229 - PIAZZA TRIANGULO DE BAVARIA | 564024 | P-95 | Tremie 1/2 | Concreto | Pilote Kelly torre 2 #41 y pilote Kely #22 | 2026-05-06 | 2026-05-09 | 2026-05-20 | 14 | 100 | 7853.982 | 34.5 | 349.3 | 453.8 | 44.5 | 129 | 2-Cónica y dividida |  | 32
28229 - PIAZZA TRIANGULO DE BAVARIA | 564024 | P-95 | Tremie 1/2 | Concreto | Pilote Kelly torre 2 #41 y pilote Kely #22 | 2026-05-06 | 2026-05-09 | 2026-05-20 | 14 | 100 | 7853.982 | 34.5 | 357.9 | 465 | 45.6 | 132.2 | 2-Cónica y dividida |  | 32
28229 - PIAZZA TRIANGULO DE BAVARIA | 564024 | P-95 | Tremie 1/2 | Concreto | Pilote Kelly torre 2 #41 y pilote Kely #22 | 2026-05-06 | 2026-05-09 | 2026-05-13 | 7 | 100 | 7853.982 | 34.5 | 295.8 | 384.4 | 37.7 | 109.3 | 2-Cónica y dividida |  | 28
28229 - PIAZZA TRIANGULO DE BAVARIA | 564024 | P-95 | Tremie 1/2 | Concreto | Pilote Kelly torre 2 #41 y pilote Kely #22 | 2026-05-06 | 2026-05-09 | 2026-05-13 | 7 | 100 | 7853.982 | 34.5 | 292.9 | 380.4 | 37.3 | 108.1 | 2-Cónica y dividida |  | 28
28229 - PIAZZA TRIANGULO DE BAVARIA | 564024 | P-95 | Tremie 1/2 | Concreto | Pilote Kelly torre 2 #41 y pilote Kely #22 | 2026-05-06 | 2026-05-09 | 2026-05-09 | 3 | 100 | 7853.982 | 34.5 | 249.5 | 324.3 | 31.8 | 92.2 | 2-Cónica y dividida |  | 27
28229 - PIAZZA TRIANGULO DE BAVARIA | 564024 | P-95 | Tremie 1/2 | Concreto | Pilote Kelly torre 2 #41 y pilote Kely #22 | 2026-05-06 | 2026-05-09 | 2026-05-09 | 3 | 100 | 7853.982 | 34.5 | 246.2 | 319.2 | 31.3 | 90.7 | 2-Cónica y dividida |  | 27
28229 - PIAZZA TRIANGULO DE BAVARIA | 564024 | P-94 | Tremie 1/2 | Concreto | Pilote Kelly torre 1 #20 | 2026-05-06 | 2026-05-09 | 2026-06-03 | 28 | 100 | 7853.982 | 34.5 | 383 | 497.6 | 48.8 | 141.4 | 2-Cónica y dividida |  | 39
28229 - PIAZZA TRIANGULO DE BAVARIA | 564024 | P-94 | Tremie 1/2 | Concreto | Pilote Kelly torre 1 #20 | 2026-05-06 | 2026-05-09 | 2026-06-03 | 28 | 100 | 7853.982 | 34.5 | 388.1 | 503.7 | 49.4 | 143.2 | 2-Cónica y dividida |  | 39
28229 - PIAZZA TRIANGULO DE BAVARIA | 564024 | P-94 | Tremie 1/2 | Concreto | Pilote Kelly torre 1 #20 | 2026-05-06 | 2026-05-09 | 2026-06-03 | 28 | 100 | 7853.982 | 34.5 | 378.5 | 491.5 | 48.2 | 139.7 | 2-Cónica y dividida |  | 39
28229 - PIAZZA TRIANGULO DE BAVARIA | 564024 | P-94 | Tremie 1/2 | Concreto | Pilote Kelly torre 1 #20 | 2026-05-06 | 2026-05-09 | 2026-05-20 | 14 | 100 | 7853.982 | 34.5 | 330.2 | 428.3 | 42 | 121.7 | 2-Cónica y dividida |  | 32
28229 - PIAZZA TRIANGULO DE BAVARIA | 564024 | P-94 | Tremie 1/2 | Concreto | Pilote Kelly torre 1 #20 | 2026-05-06 | 2026-05-09 | 2026-05-20 | 14 | 100 | 7853.982 | 34.5 | 320.5 | 416 | 40.8 | 118.3 | 2-Cónica y dividida |  | 32
28229 - PIAZZA TRIANGULO DE BAVARIA | 564024 | P-94 | Tremie 1/2 | Concreto | Pilote Kelly torre 1 #20 | 2026-05-06 | 2026-05-09 | 2026-05-13 | 7 | 100 | 7853.982 | 34.5 | 270.9 | 351.8 | 34.5 | 100 | 2-Cónica y dividida |  | 28
28229 - PIAZZA TRIANGULO DE BAVARIA | 564024 | P-94 | Tremie 1/2 | Concreto | Pilote Kelly torre 1 #20 | 2026-05-06 | 2026-05-09 | 2026-05-13 | 7 | 100 | 7853.982 | 34.5 | 268.9 | 348.7 | 34.2 | 99.1 | 2-Cónica y dividida |  | 28
28229 - PIAZZA TRIANGULO DE BAVARIA | 564024 | P-94 | Tremie 1/2 | Concreto | Pilote Kelly torre 1 #20 | 2026-05-06 | 2026-05-09 | 2026-05-09 | 3 | 100 | 7853.982 | 34.5 | 228.5 | 296.7 | 29.1 | 84.3 | 2-Cónica y dividida |  | 27
28229 - PIAZZA TRIANGULO DE BAVARIA | 564024 | P-94 | Tremie 1/2 | Concreto | Pilote Kelly torre 1 #20 | 2026-05-06 | 2026-05-09 | 2026-05-09 | 3 | 100 | 7853.982 | 34.5 | 224.8 | 291.6 | 28.6 | 82.9 | 2-Cónica y dividida |  | 27
28229 - PIAZZA TRIANGULO DE BAVARIA | 564024 | M-93 | Tremie 1" | Concreto | Plazoleta barrete B-145 | 2026-05-06 | 2026-05-09 | 2026-06-03 | 28 | 101 | 8011.847 | 27.6 | 265.3 | 337.5 | 33.1 | 119.9 | 2-Cónica y dividida |  | 39
28229 - PIAZZA TRIANGULO DE BAVARIA | 564024 | M-93 | Tremie 1" | Concreto | Plazoleta barrete B-145 | 2026-05-06 | 2026-05-09 | 2026-06-03 | 28 | 100 | 7853.982 | 27.6 | 264.8 | 343.6 | 33.7 | 122.1 | 2-Cónica y dividida |  | 39
28229 - PIAZZA TRIANGULO DE BAVARIA | 564024 | M-93 | Tremie 1" | Concreto | Plazoleta barrete B-145 | 2026-05-06 | 2026-05-09 | 2026-06-03 | 28 | 100 | 7853.982 | 27.6 | 270.9 | 351.8 | 34.5 | 125 | 2-Cónica y dividida |  | 39
28229 - PIAZZA TRIANGULO DE BAVARIA | 564024 | M-93 | Tremie 1" | Concreto | Plazoleta barrete B-145 | 2026-05-06 | 2026-05-09 | 2026-05-20 | 14 | 100 | 7853.982 | 27.6 | 223.5 | 290.6 | 28.5 | 103.3 | 2-Cónica y dividida |  | 32
28229 - PIAZZA TRIANGULO DE BAVARIA | 564024 | M-93 | Tremie 1" | Concreto | Plazoleta barrete B-145 | 2026-05-06 | 2026-05-09 | 2026-05-20 | 14 | 100 | 7853.982 | 27.6 | 221.9 | 288.6 | 28.3 | 102.5 | 2-Cónica y dividida |  | 32
28229 - PIAZZA TRIANGULO DE BAVARIA | 564024 | M-93 | Tremie 1" | Concreto | Plazoleta barrete B-145 | 2026-05-06 | 2026-05-09 | 2026-05-13 | 7 | 100 | 7853.982 | 27.6 | 195.5 | 253.9 | 24.9 | 90.2 | 2-Cónica y dividida |  | 28
28229 - PIAZZA TRIANGULO DE BAVARIA | 564024 | M-93 | Tremie 1" | Concreto | Plazoleta barrete B-145 | 2026-05-06 | 2026-05-09 | 2026-05-13 | 7 | 100 | 7853.982 | 27.6 | 193.9 | 251.9 | 24.7 | 89.5 | 2-Cónica y dividida |  | 28
28229 - PIAZZA TRIANGULO DE BAVARIA | 564024 | M-93 | Tremie 1" | Concreto | Plazoleta barrete B-145 | 2026-05-06 | 2026-05-09 | 2026-05-09 | 3 | 100 | 7853.982 | 27.6 | 171.4 | 222.3 | 21.8 | 79 | 2-Cónica y dividida |  | 27
28229 - PIAZZA TRIANGULO DE BAVARIA | 564024 | M-93 | Tremie 1" | Concreto | Plazoleta barrete B-145 | 2026-05-06 | 2026-05-09 | 2026-05-09 | 3 | 100 | 7853.982 | 27.6 | 167.3 | 217.2 | 21.3 | 77.2 | 2-Cónica y dividida |  | 27
28229 - PIAZZA TRIANGULO DE BAVARIA | 564025 | P-100 | Tremie 1/2" | Concreto | Pilote Kelly torre 2 #33 y pilote kelly #04 | 2026-05-07 | 2026-05-09 | 2026-06-04 | 28 | 100 | 7853.982 | 34.5 | 348.7 | 452.8 | 44.4 | 128.7 | 2-Cónica y dividida |  | 41
28229 - PIAZZA TRIANGULO DE BAVARIA | 564025 | P-100 | Tremie 1/2" | Concreto | Pilote Kelly torre 2 #33 y pilote kelly #04 | 2026-05-07 | 2026-05-09 | 2026-06-04 | 28 | 100 | 7853.982 | 34.5 | 356 | 461.9 | 45.3 | 131.3 | 2-Cónica y dividida |  | 41
28229 - PIAZZA TRIANGULO DE BAVARIA | 564025 | P-100 | Tremie 1/2" | Concreto | Pilote Kelly torre 2 #33 y pilote kelly #04 | 2026-05-07 | 2026-05-09 | 2026-06-04 | 28 | 100 | 7853.982 | 34.5 | 354.5 | 459.9 | 45.1 | 130.7 | 2-Cónica y dividida |  | 41
28229 - PIAZZA TRIANGULO DE BAVARIA | 564025 | P-100 | Tremie 1/2" | Concreto | Pilote Kelly torre 2 #33 y pilote kelly #04 | 2026-05-07 | 2026-05-09 | 2026-05-21 | 14 | 101 | 8011.847 | 34.5 | 291.8 | 371.2 | 36.4 | 105.5 | 2-Cónica y dividida |  | 33
28229 - PIAZZA TRIANGULO DE BAVARIA | 564025 | P-100 | Tremie 1/2" | Concreto | Pilote Kelly torre 2 #33 y pilote kelly #04 | 2026-05-07 | 2026-05-09 | 2026-05-21 | 14 | 100 | 7853.982 | 34.5 | 289.8 | 376.3 | 36.9 | 107 | 2-Cónica y dividida |  | 33
28229 - PIAZZA TRIANGULO DE BAVARIA | 564025 | P-100 | Tremie 1/2" | Concreto | Pilote Kelly torre 2 #33 y pilote kelly #04 | 2026-05-07 | 2026-05-09 | 2026-05-14 | 7 | 101 | 8011.847 | 34.5 | 248.7 | 316.1 | 31 | 89.9 | 2-Cónica y dividida |  | 29
28229 - PIAZZA TRIANGULO DE BAVARIA | 564025 | P-100 | Tremie 1/2" | Concreto | Pilote Kelly torre 2 #33 y pilote kelly #04 | 2026-05-07 | 2026-05-09 | 2026-05-14 | 7 | 100 | 7853.982 | 34.5 | 246.9 | 320.2 | 31.4 | 91 | 2-Cónica y dividida |  | 29
28229 - PIAZZA TRIANGULO DE BAVARIA | 564025 | P-100 | Tremie 1/2" | Concreto | Pilote Kelly torre 2 #33 y pilote kelly #04 | 2026-05-07 | 2026-05-09 | 2026-05-10 | 3 | 100 | 7853.982 | 34.5 | 215 | 279.4 | 27.4 | 79.4 | 2-Cónica y dividida |  | 27
28229 - PIAZZA TRIANGULO DE BAVARIA | 564025 | P-100 | Tremie 1/2" | Concreto | Pilote Kelly torre 2 #33 y pilote kelly #04 | 2026-05-07 | 2026-05-09 | 2026-05-10 | 3 | 100 | 7853.982 | 34.5 | 210.3 | 273.3 | 26.8 | 77.7 | 2-Cónica y dividida |  | 27
28229 - PIAZZA TRIANGULO DE BAVARIA | 564025 | P-99 | Tremie 1/2" | Concreto | Pilote Kelly torre 1 #17 y pilote kelly #26 | 2026-05-07 | 2026-05-09 | 2026-06-04 | 28 | 101 | 8011.847 | 34.5 | 358.5 | 455.8 | 44.7 | 129.6 | 2-Cónica y dividida |  | 41
28229 - PIAZZA TRIANGULO DE BAVARIA | 564025 | P-99 | Tremie 1/2" | Concreto | Pilote Kelly torre 1 #17 y pilote kelly #26 | 2026-05-07 | 2026-05-09 | 2026-06-04 | 28 | 100 | 7853.982 | 34.5 | 367 | 476.2 | 46.7 | 135.4 | 2-Cónica y dividida |  | 41
28229 - PIAZZA TRIANGULO DE BAVARIA | 564025 | P-99 | Tremie 1/2" | Concreto | Pilote Kelly torre 1 #17 y pilote kelly #26 | 2026-05-07 | 2026-05-09 | 2026-06-04 | 28 | 100 | 7853.982 | 34.5 | 360 | 467 | 45.8 | 132.8 | 2-Cónica y dividida |  | 41
28229 - PIAZZA TRIANGULO DE BAVARIA | 564025 | P-99 | Tremie 1/2" | Concreto | Pilote Kelly torre 1 #17 y pilote kelly #26 | 2026-05-07 | 2026-05-09 | 2026-05-21 | 14 | 100 | 7853.982 | 34.5 | 301.8 | 391.6 | 38.4 | 111.3 | 2-Cónica y dividida |  | 33
28229 - PIAZZA TRIANGULO DE BAVARIA | 564025 | P-99 | Tremie 1/2" | Concreto | Pilote Kelly torre 1 #17 y pilote kelly #26 | 2026-05-07 | 2026-05-09 | 2026-05-21 | 14 | 100 | 7853.982 | 34.5 | 299.9 | 389.5 | 38.2 | 110.7 | 2-Cónica y dividida |  | 33
28229 - PIAZZA TRIANGULO DE BAVARIA | 564025 | P-99 | Tremie 1/2" | Concreto | Pilote Kelly torre 1 #17 y pilote kelly #26 | 2026-05-07 | 2026-05-09 | 2026-05-14 | 7 | 100 | 7853.982 | 34.5 | 269.8 | 350.8 | 34.4 | 99.7 | 2-Cónica y dividida |  | 29
28229 - PIAZZA TRIANGULO DE BAVARIA | 564025 | P-99 | Tremie 1/2" | Concreto | Pilote Kelly torre 1 #17 y pilote kelly #26 | 2026-05-07 | 2026-05-09 | 2026-05-14 | 7 | 100 | 7853.982 | 34.5 | 267.9 | 347.7 | 34.1 | 98.8 | 2-Cónica y dividida |  | 29
28229 - PIAZZA TRIANGULO DE BAVARIA | 564025 | P-99 | Tremie 1/2" | Concreto | Pilote Kelly torre 1 #17 y pilote kelly #26 | 2026-05-07 | 2026-05-09 | 2026-05-10 | 3 | 100 | 7853.982 | 34.5 | 225.3 | 292.7 | 28.7 | 83.2 | 2-Cónica y dividida |  | 27
28229 - PIAZZA TRIANGULO DE BAVARIA | 564025 | P-99 | Tremie 1/2" | Concreto | Pilote Kelly torre 1 #17 y pilote kelly #26 | 2026-05-07 | 2026-05-09 | 2026-05-10 | 3 | 100 | 7853.982 | 34.5 | 221.5 | 287.6 | 28.2 | 81.7 | 2-Cónica y dividida |  | 27
28229 - PIAZZA TRIANGULO DE BAVARIA | 564025 | M-98 | Tremie 1" | Concreto | Plazoleta pantalla tramo MH-03 y barrete BA-31 | 2026-05-07 | 2026-05-09 | 2026-06-04 | 28 | 100 | 7853.982 | 27.6 | 287 | 372.2 | 36.5 | 132.2 | 2-Cónica y dividida |  | 41
28229 - PIAZZA TRIANGULO DE BAVARIA | 564025 | M-98 | Tremie 1" | Concreto | Plazoleta pantalla tramo MH-03 y barrete BA-31 | 2026-05-07 | 2026-05-09 | 2026-06-04 | 28 | 100 | 7853.982 | 27.6 | 291.9 | 379.3 | 37.2 | 134.8 | 2-Cónica y dividida |  | 41
28229 - PIAZZA TRIANGULO DE BAVARIA | 564025 | M-98 | Tremie 1" | Concreto | Plazoleta pantalla tramo MH-03 y barrete BA-31 | 2026-05-07 | 2026-05-09 | 2026-06-04 | 28 | 100 | 7853.982 | 27.6 | 288 | 374.2 | 36.7 | 133 | 2-Cónica y dividida |  | 41
28229 - PIAZZA TRIANGULO DE BAVARIA | 564025 | M-98 | Tremie 1" | Concreto | Plazoleta pantalla tramo MH-03 y barrete BA-31 | 2026-05-07 | 2026-05-09 | 2026-05-21 | 14 | 100 | 7853.982 | 27.6 | 241.8 | 314.1 | 30.8 | 111.6 | 2-Cónica y dividida |  | 33
28229 - PIAZZA TRIANGULO DE BAVARIA | 564025 | M-98 | Tremie 1" | Concreto | Plazoleta pantalla tramo MH-03 y barrete BA-31 | 2026-05-07 | 2026-05-09 | 2026-05-21 | 14 | 100 | 7853.982 | 27.6 | 239.8 | 311 | 30.5 | 110.5 | 2-Cónica y dividida |  | 33
28229 - PIAZZA TRIANGULO DE BAVARIA | 564025 | M-98 | Tremie 1" | Concreto | Plazoleta pantalla tramo MH-03 y barrete BA-31 | 2026-05-07 | 2026-05-09 | 2026-05-14 | 7 | 100 | 7853.982 | 27.6 | 196.8 | 255.9 | 25.1 | 90.9 | 2-Cónica y dividida |  | 29
28229 - PIAZZA TRIANGULO DE BAVARIA | 564025 | M-98 | Tremie 1" | Concreto | Plazoleta pantalla tramo MH-03 y barrete BA-31 | 2026-05-07 | 2026-05-09 | 2026-05-14 | 7 | 100 | 7853.982 | 27.6 | 194.9 | 252.9 | 24.8 | 89.9 | 2-Cónica y dividida |  | 29
28229 - PIAZZA TRIANGULO DE BAVARIA | 564025 | M-98 | Tremie 1" | Concreto | Plazoleta pantalla tramo MH-03 y barrete BA-31 | 2026-05-07 | 2026-05-09 | 2026-05-10 | 3 | 100 | 7853.982 | 27.6 | 170.9 | 222.3 | 21.8 | 79 | 2-Cónica y dividida |  | 27
28229 - PIAZZA TRIANGULO DE BAVARIA | 564025 | M-98 | Tremie 1" | Concreto | Plazoleta pantalla tramo MH-03 y barrete BA-31 | 2026-05-07 | 2026-05-09 | 2026-05-10 | 3 | 100 | 7853.982 | 27.6 | 167.2 | 217.2 | 21.3 | 77.2 | 2-Cónica y dividida |  | 27
28229 - PIAZZA TRIANGULO DE BAVARIA | 564025 | P-97 | Tremie 1/2" | Concreto | Pilote kelly torre 2 #15 | 2026-05-06 | 2026-05-09 | 2026-06-03 | 28 | 100 | 7853.982 | 34.5 | 351.4 | 455.8 | 44.7 | 129.6 | 2-Cónica y dividida |  | 39
28229 - PIAZZA TRIANGULO DE BAVARIA | 564025 | P-97 | Tremie 1/2" | Concreto | Pilote kelly torre 2 #15 | 2026-05-06 | 2026-05-09 | 2026-06-03 | 28 | 100 | 7853.982 | 34.5 | 352.3 | 457.9 | 44.9 | 130.1 | 2-Cónica y dividida |  | 39
28229 - PIAZZA TRIANGULO DE BAVARIA | 564025 | P-97 | Tremie 1/2" | Concreto | Pilote kelly torre 2 #15 | 2026-05-06 | 2026-05-09 | 2026-06-03 | 28 | 100 | 7853.982 | 34.5 | 360.6 | 468.1 | 45.9 | 133 | 2-Cónica y dividida |  | 39
28229 - PIAZZA TRIANGULO DE BAVARIA | 564025 | P-97 | Tremie 1/2" | Concreto | Pilote kelly torre 2 #15 | 2026-05-06 | 2026-05-09 | 2026-05-20 | 14 | 100 | 7853.982 | 34.5 | 295.8 | 384.4 | 37.7 | 109.3 | 2-Cónica y dividida |  | 32
28229 - PIAZZA TRIANGULO DE BAVARIA | 564025 | P-97 | Tremie 1/2" | Concreto | Pilote kelly torre 2 #15 | 2026-05-06 | 2026-05-09 | 2026-05-20 | 14 | 100 | 7853.982 | 34.5 | 293.9 | 381.4 | 37.4 | 108.4 | 2-Cónica y dividida |  | 32
28229 - PIAZZA TRIANGULO DE BAVARIA | 564025 | P-97 | Tremie 1/2" | Concreto | Pilote kelly torre 2 #15 | 2026-05-06 | 2026-05-09 | 2026-05-13 | 7 | 100 | 7853.982 | 34.5 | 249.8 | 324.3 | 31.8 | 92.2 | 2-Cónica y dividida |  | 28
28229 - PIAZZA TRIANGULO DE BAVARIA | 564025 | P-97 | Tremie 1/2" | Concreto | Pilote kelly torre 2 #15 | 2026-05-06 | 2026-05-09 | 2026-05-13 | 7 | 100 | 7853.982 | 34.5 | 247.9 | 322.2 | 31.6 | 91.6 | 2-Cónica y dividida |  | 28
28229 - PIAZZA TRIANGULO DE BAVARIA | 564025 | P-97 | Tremie 1/2" | Concreto | Pilote kelly torre 2 #15 | 2026-05-06 | 2026-05-09 | 2026-05-09 | 3 | 100 | 7853.982 | 34.5 | 218.9 | 284.5 | 27.9 | 80.9 | 2-Cónica y dividida |  | 27
28229 - PIAZZA TRIANGULO DE BAVARIA | 564025 | P-97 | Tremie 1/2" | Concreto | Pilote kelly torre 2 #15 | 2026-05-06 | 2026-05-09 | 2026-05-09 | 3 | 100 | 7853.982 | 34.5 | 214.8 | 278.4 | 27.3 | 79.1 | 2-Cónica y dividida |  | 27
28229 - PIAZZA TRIANGULO DE BAVARIA | 564026 | P-101 | Tremie 1" | Concreto | Zonas comunes pilote Kely #54 | 2026-05-07 | 2026-05-09 | 2026-06-04 | 28 | 101 | 8011.847 | 27.6 | 288.7 | 367.1 | 36 | 130.4 | 2-Cónica y dividida |  | 41
28229 - PIAZZA TRIANGULO DE BAVARIA | 564026 | P-101 | Tremie 1" | Concreto | Zonas comunes pilote Kely #54 | 2026-05-07 | 2026-05-09 | 2026-06-04 | 28 | 100 | 7853.982 | 27.6 | 290.1 | 376.3 | 36.9 | 133.7 | 2-Cónica y dividida |  | 41
28229 - PIAZZA TRIANGULO DE BAVARIA | 564026 | P-101 | Tremie 1" | Concreto | Zonas comunes pilote Kely #54 | 2026-05-07 | 2026-05-09 | 2026-06-04 | 28 | 100 | 7853.982 | 27.6 | 284.9 | 370.2 | 36.3 | 131.5 | 2-Cónica y dividida |  | 41
28229 - PIAZZA TRIANGULO DE BAVARIA | 564026 | P-101 | Tremie 1" | Concreto | Zonas comunes pilote Kely #54 | 2026-05-07 | 2026-05-09 | 2026-05-21 | 14 | 100 | 7853.982 | 27.6 | 237.8 | 309 | 30.3 | 109.8 | 2-Cónica y dividida |  | 33
28229 - PIAZZA TRIANGULO DE BAVARIA | 564026 | P-101 | Tremie 1" | Concreto | Zonas comunes pilote Kely #54 | 2026-05-07 | 2026-05-09 | 2026-05-21 | 14 | 100 | 7853.982 | 27.6 | 235.9 | 305.9 | 30 | 108.7 | 2-Cónica y dividida |  | 33
28229 - PIAZZA TRIANGULO DE BAVARIA | 564026 | P-101 | Tremie 1" | Concreto | Zonas comunes pilote Kely #54 | 2026-05-07 | 2026-05-09 | 2026-05-14 | 7 | 100 | 7853.982 | 27.6 | 208.8 | 271.2 | 26.6 | 96.4 | 2-Cónica y dividida |  | 29
28229 - PIAZZA TRIANGULO DE BAVARIA | 564026 | P-101 | Tremie 1" | Concreto | Zonas comunes pilote Kely #54 | 2026-05-07 | 2026-05-09 | 2026-05-14 | 7 | 100 | 7853.982 | 27.6 | 206.9 | 268.2 | 26.3 | 95.3 | 2-Cónica y dividida |  | 29
28229 - PIAZZA TRIANGULO DE BAVARIA | 564026 | P-101 | Tremie 1" | Concreto | Zonas comunes pilote Kely #54 | 2026-05-07 | 2026-05-09 | 2026-05-10 | 3 | 100 | 7853.982 | 27.6 | 179.8 | 233.5 | 22.9 | 83 | 2-Cónica y dividida |  | 26
28229 - PIAZZA TRIANGULO DE BAVARIA | 564026 | P-101 | Tremie 1" | Concreto | Zonas comunes pilote Kely #54 | 2026-05-07 | 2026-05-09 | 2026-05-10 | 3 | 100 | 7853.982 | 27.6 | 175.3 | 227.4 | 22.3 | 80.8 | 2-Cónica y dividida |  | 26
28229 - PIAZZA TRIANGULO DE BAVARIA | 564023 | P - 92 | Tremie ½” | Concreto | Pilote Kelly Torre 1 # 34 | 2026-05-05 | 2026-05-07 | 2026-06-02 | 28 | 101 | 8011.847 | 34.5 | 367 | 467 | 45.8 | 132.8 | 2-Cónica y dividida |  | 39
28229 - PIAZZA TRIANGULO DE BAVARIA | 564023 | P - 92 | Tremie ½” | Concreto | Pilote Kelly Torre 1 # 34 | 2026-05-05 | 2026-05-07 | 2026-06-02 | 28 | 100 | 7853.982 | 34.5 | 364 | 472.1 | 46.3 | 134.2 | 2-Cónica y dividida |  | 39
28229 - PIAZZA TRIANGULO DE BAVARIA | 564023 | P - 92 | Tremie ½” | Concreto | Pilote Kelly Torre 1 # 34 | 2026-05-05 | 2026-05-07 | 2026-06-02 | 28 | 100 | 7853.982 | 34.5 | 358 | 465 | 45.6 | 132.2 | 2-Cónica y dividida |  | 39
28229 - PIAZZA TRIANGULO DE BAVARIA | 564023 | P - 92 | Tremie ½” | Concreto | Pilote Kelly Torre 1 # 34 | 2026-05-05 | 2026-05-07 | 2026-05-19 | 14 | 101 | 8011.847 | 34.5 | 301.1 | 383.4 | 37.6 | 109 | 2-Cónica y dividida |  | 32
28229 - PIAZZA TRIANGULO DE BAVARIA | 564023 | P - 92 | Tremie ½” | Concreto | Pilote Kelly Torre 1 # 34 | 2026-05-05 | 2026-05-07 | 2026-05-19 | 14 | 100 | 7853.982 | 34.5 | 298.5 | 387.5 | 38 | 110.1 | 2-Cónica y dividida |  | 32
28229 - PIAZZA TRIANGULO DE BAVARIA | 564023 | P - 92 | Tremie ½” | Concreto | Pilote Kelly Torre 1 # 34 | 2026-05-05 | 2026-05-07 | 2026-05-12 | 7 | 101 | 8011.847 | 34.5 | 265.6 | 338.5 | 33.2 | 96.2 | 2-Cónica y dividida |  | 28
28229 - PIAZZA TRIANGULO DE BAVARIA | 564023 | P - 92 | Tremie ½” | Concreto | Pilote Kelly Torre 1 # 34 | 2026-05-05 | 2026-05-07 | 2026-05-12 | 7 | 100 | 7853.982 | 34.5 | 260.3 | 337.5 | 33.1 | 95.9 | 2-Cónica y dividida |  | 28
28229 - PIAZZA TRIANGULO DE BAVARIA | 564023 | P - 92 | Tremie ½” | Concreto | Pilote Kelly Torre 1 # 34 | 2026-05-05 | 2026-05-07 | 2026-05-08 | 3 | 100 | 7853.982 | 34.5 | 170.1 | 221.3 | 21.7 | 62.9 | 2-Cónica y dividida |  | 25
28229 - PIAZZA TRIANGULO DE BAVARIA | 564023 | P - 92 | Tremie ½” | Concreto | Pilote Kelly Torre 1 # 34 | 2026-05-05 | 2026-05-07 | 2026-05-08 | 3 | 100 | 7853.982 | 34.5 | 166.4 | 216.2 | 21.2 | 61.4 | 2-Cónica y dividida |  | 25
28229 - PIAZZA TRIANGULO DE BAVARIA | 564023 | P - 91 | Tremie ½” | Concreto | Pilote Kelly Torre 2 # 08 | 2026-05-05 | 2026-05-07 | 2026-06-02 | 28 | 101 | 8011.847 | 34.5 | 337.3 | 429.3 | 42.1 | 122 | 2-Cónica y dividida |  | 39
28229 - PIAZZA TRIANGULO DE BAVARIA | 564023 | P - 91 | Tremie ½” | Concreto | Pilote Kelly Torre 2 # 08 | 2026-05-05 | 2026-05-07 | 2026-06-02 | 28 | 100 | 7853.982 | 34.5 | 335 | 435.4 | 42.7 | 123.8 | 2-Cónica y dividida |  | 39
28229 - PIAZZA TRIANGULO DE BAVARIA | 564023 | P - 91 | Tremie ½” | Concreto | Pilote Kelly Torre 2 # 08 | 2026-05-05 | 2026-05-07 | 2026-06-02 | 28 | 101 | 8011.847 | 34.5 | 333.3 | 424.2 | 41.6 | 120.6 | 2-Cónica y dividida |  | 39
28229 - PIAZZA TRIANGULO DE BAVARIA | 564023 | P - 91 | Tremie ½” | Concreto | Pilote Kelly Torre 2 # 08 | 2026-05-05 | 2026-05-07 | 2026-05-19 | 14 | 100 | 7853.982 | 34.5 | 282 | 366.1 | 35.9 | 104.1 | 2-Cónica y dividida |  | 32
28229 - PIAZZA TRIANGULO DE BAVARIA | 564023 | P - 91 | Tremie ½” | Concreto | Pilote Kelly Torre 2 # 08 | 2026-05-05 | 2026-05-07 | 2026-05-19 | 14 | 100 | 7853.982 | 34.5 | 280.5 | 364 | 35.7 | 103.5 | 2-Cónica y dividida |  | 32
28229 - PIAZZA TRIANGULO DE BAVARIA | 564023 | P - 91 | Tremie ½” | Concreto | Pilote Kelly Torre 2 # 08 | 2026-05-05 | 2026-05-07 | 2026-05-12 | 7 | 100 | 7853.982 | 34.5 | 246.6 | 320.2 | 31.4 | 91 | 2-Cónica y dividida |  | 28
28229 - PIAZZA TRIANGULO DE BAVARIA | 564023 | P - 91 | Tremie ½” | Concreto | Pilote Kelly Torre 2 # 08 | 2026-05-05 | 2026-05-07 | 2026-05-12 | 7 | 101 | 8011.847 | 34.5 | 250.3 | 318.2 | 31.2 | 90.4 | 2-Cónica y dividida |  | 28
28229 - PIAZZA TRIANGULO DE BAVARIA | 564023 | P - 91 | Tremie ½” | Concreto | Pilote Kelly Torre 2 # 08 | 2026-05-05 | 2026-05-07 | 2026-05-08 | 3 | 100 | 7853.982 | 34.5 | 161.6 | 210.1 | 20.6 | 59.7 | 2-Cónica y dividida |  | 25
28229 - PIAZZA TRIANGULO DE BAVARIA | 564023 | P - 91 | Tremie ½” | Concreto | Pilote Kelly Torre 2 # 08 | 2026-05-05 | 2026-05-07 | 2026-05-08 | 3 | 100 | 7853.982 | 34.5 | 158.1 | 205 | 20.1 | 58.3 | 2-Cónica y dividida |  | 25
28229 - PIAZZA TRIANGULO DE BAVARIA | 564023 | P - 90 | Tremie ½” | Concreto | Pilote Kelly Torre 1 # 33 | 2026-05-05 | 2026-05-07 | 2026-06-02 | 28 | 101 | 8011.847 | 34.5 | 359.3 | 456.8 | 44.8 | 129.9 | 2-Cónica y dividida |  | 39
28229 - PIAZZA TRIANGULO DE BAVARIA | 564023 | P - 90 | Tremie ½” | Concreto | Pilote Kelly Torre 1 # 33 | 2026-05-05 | 2026-05-07 | 2026-06-02 | 28 | 100 | 7853.982 | 34.5 | 355.2 | 460.9 | 45.2 | 131 | 2-Cónica y dividida |  | 39
28229 - PIAZZA TRIANGULO DE BAVARIA | 564023 | P - 90 | Tremie ½” | Concreto | Pilote Kelly Torre 1 # 33 | 2026-05-05 | 2026-05-07 | 2026-06-02 | 28 | 100 | 7853.982 | 34.5 | 360.2 | 468.1 | 45.9 | 133 | 2-Cónica y dividida |  | 39
28229 - PIAZZA TRIANGULO DE BAVARIA | 564023 | P - 90 | Tremie ½” | Concreto | Pilote Kelly Torre 1 # 33 | 2026-05-05 | 2026-05-07 | 2026-05-19 | 14 | 101 | 8011.847 | 34.5 | 299.2 | 380.4 | 37.3 | 108.1 | 2-Cónica y dividida |  | 32
28229 - PIAZZA TRIANGULO DE BAVARIA | 564023 | P - 90 | Tremie ½” | Concreto | Pilote Kelly Torre 1 # 33 | 2026-05-05 | 2026-05-07 | 2026-05-19 | 14 | 100 | 7853.982 | 34.5 | 297.5 | 386.5 | 37.9 | 109.9 | 2-Cónica y dividida |  | 32
28229 - PIAZZA TRIANGULO DE BAVARIA | 564023 | P - 90 | Tremie ½” | Concreto | Pilote Kelly Torre 1 # 33 | 2026-05-05 | 2026-05-07 | 2026-05-12 | 7 | 100 | 7853.982 | 34.5 | 261.6 | 339.6 | 33.3 | 96.5 | 2-Cónica y dividida |  | 28
28229 - PIAZZA TRIANGULO DE BAVARIA | 564023 | P - 90 | Tremie ½” | Concreto | Pilote Kelly Torre 1 # 33 | 2026-05-05 | 2026-05-07 | 2026-05-12 | 7 | 101 | 8011.847 | 34.5 | 255.6 | 325.3 | 31.9 | 92.5 | 2-Cónica y dividida |  | 28
28229 - PIAZZA TRIANGULO DE BAVARIA | 564023 | P - 90 | Tremie ½” | Concreto | Pilote Kelly Torre 1 # 33 | 2026-05-05 | 2026-05-07 | 2026-05-08 | 3 | 100 | 7853.982 | 34.5 | 177.7 | 230.5 | 22.6 | 65.5 | 2-Cónica y dividida |  | 25
28229 - PIAZZA TRIANGULO DE BAVARIA | 564023 | P - 90 | Tremie ½” | Concreto | Pilote Kelly Torre 1 # 33 | 2026-05-05 | 2026-05-07 | 2026-05-08 | 3 | 101 | 8011.847 | 34.5 | 174.8 | 222.3 | 21.8 | 63.2 | 2-Cónica y dividida |  | 25
28229 - PIAZZA TRIANGULO DE BAVARIA | 564022 | P - 89 | TREMIE 1" | Concreto | Zona Comunes Pilote Kelly #94 y Pilote Kelly #98 | 2026-05-05 | 2026-05-07 | 2026-06-02 | 28 | 101 | 8011.847 | 27.6 | 272.9 | 347.7 | 34.1 | 123.6 | 2-Cónica y dividida |  | 39
28229 - PIAZZA TRIANGULO DE BAVARIA | 564022 | P - 89 | TREMIE 1" | Concreto | Zona Comunes Pilote Kelly #94 y Pilote Kelly #98 | 2026-05-05 | 2026-05-07 | 2026-06-02 | 28 | 100 | 7853.982 | 27.6 | 269.9 | 350.8 | 34.4 | 124.6 | 2-Cónica y dividida |  | 39
28229 - PIAZZA TRIANGULO DE BAVARIA | 564022 | P - 89 | TREMIE 1" | Concreto | Zona Comunes Pilote Kelly #94 y Pilote Kelly #98 | 2026-05-05 | 2026-05-07 | 2026-06-02 | 28 | 100 | 7853.982 | 27.6 | 271.3 | 351.8 | 34.5 | 125 | 2-Cónica y dividida |  | 39
28229 - PIAZZA TRIANGULO DE BAVARIA | 564022 | P - 89 | TREMIE 1" | Concreto | Zona Comunes Pilote Kelly #94 y Pilote Kelly #98 | 2026-05-05 | 2026-05-07 | 2026-05-19 | 14 | 100 | 7853.982 | 27.6 | 227 | 294.7 | 28.9 | 104.7 | 2-Cónica y dividida |  | 32
28229 - PIAZZA TRIANGULO DE BAVARIA | 564022 | P - 89 | TREMIE 1" | Concreto | Zona Comunes Pilote Kelly #94 y Pilote Kelly #98 | 2026-05-05 | 2026-05-07 | 2026-05-19 | 14 | 100 | 7853.982 | 27.6 | 222.7 | 289.6 | 28.4 | 102.9 | 2-Cónica y dividida |  | 32
28229 - PIAZZA TRIANGULO DE BAVARIA | 564022 | P - 89 | TREMIE 1" | Concreto | Zona Comunes Pilote Kelly #94 y Pilote Kelly #98 | 2026-05-05 | 2026-05-07 | 2026-05-12 | 7 | 100 | 7853.982 | 27.6 | 190.3 | 246.8 | 24.2 | 87.7 | 2-Cónica y dividida |  | 28
28229 - PIAZZA TRIANGULO DE BAVARIA | 564022 | P - 89 | TREMIE 1" | Concreto | Zona Comunes Pilote Kelly #94 y Pilote Kelly #98 | 2026-05-05 | 2026-05-07 | 2026-05-12 | 7 | 100 | 7853.982 | 27.6 | 186.9 | 242.7 | 23.8 | 86.2 | 2-Cónica y dividida |  | 28
28229 - PIAZZA TRIANGULO DE BAVARIA | 564022 | P - 89 | TREMIE 1" | Concreto | Zona Comunes Pilote Kelly #94 y Pilote Kelly #98 | 2026-05-05 | 2026-05-07 | 2026-05-08 | 3 | 100 | 7853.982 | 27.6 | 125.9 | 163.2 | 16 | 58 | 2-Cónica y dividida |  | 25
28229 - PIAZZA TRIANGULO DE BAVARIA | 564022 | P - 89 | TREMIE 1" | Concreto | Zona Comunes Pilote Kelly #94 y Pilote Kelly #98 | 2026-05-05 | 2026-05-07 | 2026-05-08 | 3 | 100 | 7853.982 | 27.6 | 123.7 | 160.1 | 15.7 | 56.9 | 2-Cónica y dividida |  | 25
28229 - PIAZZA TRIANGULO DE BAVARIA | 564022 | P - 88 | TREMIE 1/2" | Concreto | Pilote Kelly Torre 2 #17 | 2026-05-04 | 2026-05-07 | 2026-06-01 | 28 | 100 | 7853.982 | 34.5 | 363.5 | 472.1 | 46.3 | 134.2 | 2-Cónica y dividida |  | 37
28229 - PIAZZA TRIANGULO DE BAVARIA | 564022 | P - 88 | TREMIE 1/2" | Concreto | Pilote Kelly Torre 2 #17 | 2026-05-04 | 2026-05-07 | 2026-06-01 | 28 | 100 | 7853.982 | 34.5 | 358.6 | 466 | 45.7 | 132.5 | 2-Cónica y dividida |  | 37
28229 - PIAZZA TRIANGULO DE BAVARIA | 564022 | P - 88 | TREMIE 1/2" | Concreto | Pilote Kelly Torre 2 #17 | 2026-05-04 | 2026-05-07 | 2026-06-01 | 28 | 100 | 7853.982 | 34.5 | 365.9 | 475.2 | 46.6 | 135.1 | 2-Cónica y dividida |  | 37
28229 - PIAZZA TRIANGULO DE BAVARIA | 564022 | P - 88 | TREMIE 1/2" | Concreto | Pilote Kelly Torre 2 #17 | 2026-05-04 | 2026-05-07 | 2026-05-18 | 14 | 100 | 7853.982 | 34.5 | 303.9 | 394.6 | 38.7 | 112.2 | 2-Cónica y dividida |  | 32
28229 - PIAZZA TRIANGULO DE BAVARIA | 564022 | P - 88 | TREMIE 1/2" | Concreto | Pilote Kelly Torre 2 #17 | 2026-05-04 | 2026-05-07 | 2026-05-18 | 14 | 100 | 7853.982 | 34.5 | 301.5 | 391.6 | 38.4 | 111.3 | 2-Cónica y dividida |  | 32
28229 - PIAZZA TRIANGULO DE BAVARIA | 564022 | P - 88 | TREMIE 1/2" | Concreto | Pilote Kelly Torre 2 #17 | 2026-05-04 | 2026-05-07 | 2026-05-11 | 7 | 101 | 8011.847 | 34.5 | 270.4 | 344.7 | 33.8 | 98 | 2-Cónica y dividida |  | 26
28229 - PIAZZA TRIANGULO DE BAVARIA | 564022 | P - 88 | TREMIE 1/2" | Concreto | Pilote Kelly Torre 2 #17 | 2026-05-04 | 2026-05-07 | 2026-05-11 | 7 | 100 | 7853.982 | 34.5 | 268.8 | 348.7 | 34.2 | 99.1 | 2-Cónica y dividida |  | 26
28229 - PIAZZA TRIANGULO DE BAVARIA | 564022 | P - 88 | TREMIE 1/2" | Concreto | Pilote Kelly Torre 2 #17 | 2026-05-04 | 2026-05-07 | 2026-05-07 | 3 | 100 | 7853.982 | 34.5 | 177.7 | 230.5 | 22.6 | 65.5 | 2-Cónica y dividida |  | 25
28229 - PIAZZA TRIANGULO DE BAVARIA | 564022 | P - 88 | TREMIE 1/2" | Concreto | Pilote Kelly Torre 2 #17 | 2026-05-04 | 2026-05-07 | 2026-05-07 | 3 | 100 | 7853.982 | 34.5 | 174.2 | 226.4 | 22.2 | 64.3 | 2-Cónica y dividida |  | 25
28229 - PIAZZA TRIANGULO DE BAVARIA | 564022 | P - 87 | TREMIE 1/2" | Concreto | Pilote Kelly Torre 1 #37 | 2026-05-04 | 2026-05-07 | 2026-06-01 | 28 | 101 | 8011.847 | 34.5 | 300.5 | 382.4 | 37.5 | 108.7 | 2-Cónica y dividida |  | 37
28229 - PIAZZA TRIANGULO DE BAVARIA | 564022 | P - 87 | TREMIE 1/2" | Concreto | Pilote Kelly Torre 1 #37 | 2026-05-04 | 2026-05-07 | 2026-06-01 | 28 | 100 | 7853.982 | 34.5 | 305.1 | 395.7 | 38.8 | 112.5 | 2-Cónica y dividida |  | 37
28229 - PIAZZA TRIANGULO DE BAVARIA | 564022 | P - 87 | TREMIE 1/2" | Concreto | Pilote Kelly Torre 1 #37 | 2026-05-04 | 2026-05-07 | 2026-06-01 | 28 | 100 | 7853.982 | 34.5 | 302.3 | 392.6 | 38.5 | 111.6 | 2-Cónica y dividida |  | 37
28229 - PIAZZA TRIANGULO DE BAVARIA | 564022 | P - 87 | TREMIE 1/2" | Concreto | Pilote Kelly Torre 1 #37 | 2026-05-04 | 2026-05-07 | 2026-05-18 | 14 | 100 | 7853.982 | 34.5 | 258.3 | 335.5 | 32.9 | 95.4 | 2-Cónica y dividida |  | 32
28229 - PIAZZA TRIANGULO DE BAVARIA | 564022 | P - 87 | TREMIE 1/2" | Concreto | Pilote Kelly Torre 1 #37 | 2026-05-04 | 2026-05-07 | 2026-05-18 | 14 | 100 | 7853.982 | 34.5 | 255.7 | 332.4 | 32.6 | 94.5 | 2-Cónica y dividida |  | 32
28229 - PIAZZA TRIANGULO DE BAVARIA | 564022 | P - 87 | TREMIE 1/2" | Concreto | Pilote Kelly Torre 1 #37 | 2026-05-04 | 2026-05-07 | 2026-05-11 | 7 | 100 | 7853.982 | 34.5 | 226.3 | 293.7 | 28.8 | 83.5 | 2-Cónica y dividida |  | 26
28229 - PIAZZA TRIANGULO DE BAVARIA | 564022 | P - 87 | TREMIE 1/2" | Concreto | Pilote Kelly Torre 1 #37 | 2026-05-04 | 2026-05-07 | 2026-05-11 | 7 | 100 | 7853.982 | 34.5 | 224.9 | 291.6 | 28.6 | 82.9 | 2-Cónica y dividida |  | 26
28229 - PIAZZA TRIANGULO DE BAVARIA | 564022 | P - 87 | TREMIE 1/2" | Concreto | Pilote Kelly Torre 1 #37 | 2026-05-04 | 2026-05-07 | 2026-05-07 | 3 | 100 | 7853.982 | 34.5 | 180.3 | 234.5 | 23 | 66.7 | 2-Cónica y dividida |  | 25
28229 - PIAZZA TRIANGULO DE BAVARIA | 564022 | P - 87 | TREMIE 1/2" | Concreto | Pilote Kelly Torre 1 #37 | 2026-05-04 | 2026-05-07 | 2026-05-07 | 3 | 100 | 7853.982 | 34.5 | 177.1 | 229.4 | 22.5 | 65.2 | 2-Cónica y dividida |  | 25
28229 - PIAZZA TRIANGULO DE BAVARIA | 564022 | M - 86 | TREMIE 1" | Concreto | Plazoleta Pantalla Tramo H 07 | 2026-05-04 | 2026-05-07 | 2026-06-01 | 28 | 100 | 7853.982 | 27.6 | 270.5 | 350.8 | 34.4 | 124.6 | 2-Cónica y dividida |  | 37
28229 - PIAZZA TRIANGULO DE BAVARIA | 564022 | M - 86 | TREMIE 1" | Concreto | Plazoleta Pantalla Tramo H 07 | 2026-05-04 | 2026-05-07 | 2026-06-01 | 28 | 100 | 7853.982 | 27.6 | 268.5 | 348.7 | 34.2 | 123.9 | 2-Cónica y dividida |  | 37
28229 - PIAZZA TRIANGULO DE BAVARIA | 564022 | M - 86 | TREMIE 1" | Concreto | Plazoleta Pantalla Tramo H 07 | 2026-05-04 | 2026-05-07 | 2026-06-01 | 28 | 100 | 7853.982 | 27.6 | 265.3 | 344.7 | 33.8 | 122.5 | 2-Cónica y dividida |  | 37
28229 - PIAZZA TRIANGULO DE BAVARIA | 564022 | M - 86 | TREMIE 1" | Concreto | Plazoleta Pantalla Tramo H 07 | 2026-05-04 | 2026-05-07 | 2026-05-18 | 14 | 100 | 7853.982 | 27.6 | 214.5 | 278.4 | 27.3 | 98.9 | 2-Cónica y dividida |  | 32
28229 - PIAZZA TRIANGULO DE BAVARIA | 564022 | M - 86 | TREMIE 1" | Concreto | Plazoleta Pantalla Tramo H 07 | 2026-05-04 | 2026-05-07 | 2026-05-18 | 14 | 100 | 7853.982 | 27.6 | 211.5 | 274.3 | 26.9 | 97.5 | 2-Cónica y dividida |  | 32
28229 - PIAZZA TRIANGULO DE BAVARIA | 564022 | M - 86 | TREMIE 1" | Concreto | Plazoleta Pantalla Tramo H 07 | 2026-05-04 | 2026-05-07 | 2026-05-11 | 7 | 100 | 7853.982 | 27.6 | 173.4 | 225.4 | 22.1 | 80.1 | 2-Cónica y dividida |  | 26
28229 - PIAZZA TRIANGULO DE BAVARIA | 564022 | M - 86 | TREMIE 1" | Concreto | Plazoleta Pantalla Tramo H 07 | 2026-05-04 | 2026-05-07 | 2026-05-11 | 7 | 100 | 7853.982 | 27.6 | 171.9 | 223.3 | 21.9 | 79.3 | 2-Cónica y dividida |  | 26
28229 - PIAZZA TRIANGULO DE BAVARIA | 564022 | M - 86 | TREMIE 1" | Concreto | Plazoleta Pantalla Tramo H 07 | 2026-05-04 | 2026-05-07 | 2026-05-07 | 3 | 100 | 7853.982 | 27.6 | 115.2 | 149.9 | 14.7 | 53.3 | 2-Cónica y dividida |  | 25
28229 - PIAZZA TRIANGULO DE BAVARIA | 564022 | M - 86 | TREMIE 1" | Concreto | Plazoleta Pantalla Tramo H 07 | 2026-05-04 | 2026-05-07 | 2026-05-07 | 3 | 100 | 7853.982 | 27.6 | 112.5 | 145.8 | 14.3 | 51.8 | 2-Cónica y dividida |  | 25
28229 - PIAZZA TRIANGULO DE BAVARIA | 561750 | P - 85 | Tremie 1/2" | Concreto | Pilote Kelly torre 1 #32 | 2026-05-02 | 2026-05-05 | 2026-05-30 | 28 | 100 | 7853.982 | 34.5 | 432.5 | 561.9 | 55.1 | 159.7 | 2-Cónica y dividida |  | 37
28229 - PIAZZA TRIANGULO DE BAVARIA | 561750 | P - 85 | Tremie 1/2" | Concreto | Pilote Kelly torre 1 #32 | 2026-05-02 | 2026-05-05 | 2026-05-30 | 28 | 100 | 7853.982 | 34.5 | 436.9 | 567 | 55.6 | 161.2 | 2-Cónica y dividida |  | 37
28229 - PIAZZA TRIANGULO DE BAVARIA | 561750 | P - 85 | Tremie 1/2" | Concreto | Pilote Kelly torre 1 #32 | 2026-05-02 | 2026-05-05 | 2026-05-30 | 28 | 100 | 7853.982 | 34.5 | 444.9 | 577.2 | 56.6 | 164.1 | 2-Cónica y dividida |  | 37
28229 - PIAZZA TRIANGULO DE BAVARIA | 561750 | P - 85 | Tremie 1/2" | Concreto | Pilote Kelly torre 1 #32 | 2026-05-02 | 2026-05-05 | 2026-05-16 | 14 | 100 | 7853.982 | 34.5 | 366.2 | 475.2 | 46.6 | 135.1 | 2-Cónica y dividida |  | 31
28229 - PIAZZA TRIANGULO DE BAVARIA | 561750 | P - 85 | Tremie 1/2" | Concreto | Pilote Kelly torre 1 #32 | 2026-05-02 | 2026-05-05 | 2026-05-16 | 14 | 100 | 7853.982 | 34.5 | 375.8 | 487.4 | 47.8 | 138.6 | 2-Cónica y dividida |  | 31
28229 - PIAZZA TRIANGULO DE BAVARIA | 561750 | P - 85 | Tremie 1/2" | Concreto | Pilote Kelly torre 1 #32 | 2026-05-02 | 2026-05-05 | 2026-05-09 | 7 | 101 | 8011.847 | 34.5 | 308.5 | 392.6 | 38.5 | 111.6 | 2-Cónica y dividida |  | 25
28229 - PIAZZA TRIANGULO DE BAVARIA | 561750 | P - 85 | Tremie 1/2" | Concreto | Pilote Kelly torre 1 #32 | 2026-05-02 | 2026-05-05 | 2026-05-09 | 7 | 100 | 7853.982 | 34.5 | 306.9 | 398.7 | 39.1 | 113.3 | 2-Cónica y dividida |  | 25
28229 - PIAZZA TRIANGULO DE BAVARIA | 561750 | P - 85 | Tremie 1/2" | Concreto | Pilote Kelly torre 1 #32 | 2026-05-02 | 2026-05-05 | 2026-05-05 | 3 | 100 | 7853.982 | 34.5 | 215.5 | 279.4 | 27.4 | 79.4 | 2-Cónica y dividida |  | 24
28229 - PIAZZA TRIANGULO DE BAVARIA | 561750 | P - 85 | Tremie 1/2" | Concreto | Pilote Kelly torre 1 #32 | 2026-05-02 | 2026-05-05 | 2026-05-05 | 3 | 100 | 7853.982 | 34.5 | 219.8 | 285.5 | 28 | 81.2 | 2-Cónica y dividida |  | 24
28229 - PIAZZA TRIANGULO DE BAVARIA | 561750 | P - 84 | Tremie 1/2" | Concreto | Pilote kelly torre 2 #18 | 2026-05-02 | 2026-05-05 | 2026-05-30 | 28 | 100 | 7853.982 | 34.5 | 394 | 511.9 | 50.2 | 145.5 | 2-Cónica y dividida |  | 37
28229 - PIAZZA TRIANGULO DE BAVARIA | 561750 | P - 84 | Tremie 1/2" | Concreto | Pilote kelly torre 2 #18 | 2026-05-02 | 2026-05-05 | 2026-05-30 | 28 | 100 | 7853.982 | 34.5 | 395.6 | 513.9 | 50.4 | 146.1 | 2-Cónica y dividida |  | 37
28229 - PIAZZA TRIANGULO DE BAVARIA | 561750 | P - 84 | Tremie 1/2" | Concreto | Pilote kelly torre 2 #18 | 2026-05-02 | 2026-05-05 | 2026-05-30 | 28 | 100 | 7853.982 | 34.5 | 387.8 | 503.7 | 49.4 | 143.2 | 2-Cónica y dividida |  | 37
28229 - PIAZZA TRIANGULO DE BAVARIA | 561750 | P - 84 | Tremie 1/2" | Concreto | Pilote kelly torre 2 #18 | 2026-05-02 | 2026-05-05 | 2026-05-16 | 14 | 100 | 7853.982 | 34.5 | 324.8 | 422.2 | 41.4 | 120 | 2-Cónica y dividida |  | 31
28229 - PIAZZA TRIANGULO DE BAVARIA | 561750 | P - 84 | Tremie 1/2" | Concreto | Pilote kelly torre 2 #18 | 2026-05-02 | 2026-05-05 | 2026-05-16 | 14 | 100 | 7853.982 | 34.5 | 322.4 | 418.1 | 41 | 118.8 | 2-Cónica y dividida |  | 31
28229 - PIAZZA TRIANGULO DE BAVARIA | 561750 | P - 84 | Tremie 1/2" | Concreto | Pilote kelly torre 2 #18 | 2026-05-02 | 2026-05-05 | 2026-05-09 | 7 | 101 | 8011.847 | 34.5 | 272.8 | 346.7 | 34 | 98.6 | 2-Cónica y dividida |  | 25
28229 - PIAZZA TRIANGULO DE BAVARIA | 561750 | P - 84 | Tremie 1/2" | Concreto | Pilote kelly torre 2 #18 | 2026-05-02 | 2026-05-05 | 2026-05-09 | 7 | 100 | 7853.982 | 34.5 | 270.9 | 351.8 | 34.5 | 100 | 2-Cónica y dividida |  | 25
28229 - PIAZZA TRIANGULO DE BAVARIA | 561750 | P - 84 | Tremie 1/2" | Concreto | Pilote kelly torre 2 #18 | 2026-05-02 | 2026-05-05 | 2026-05-05 | 3 | 100 | 7853.982 | 34.5 | 216.9 | 281.4 | 27.6 | 80 | 2-Cónica y dividida |  | 24
28229 - PIAZZA TRIANGULO DE BAVARIA | 561750 | P - 84 | Tremie 1/2" | Concreto | Pilote kelly torre 2 #18 | 2026-05-02 | 2026-05-05 | 2026-05-05 | 3 | 100 | 7853.982 | 34.5 | 212.9 | 276.3 | 27.1 | 78.6 | 2-Cónica y dividida |  | 24
28229 - PIAZZA TRIANGULO DE BAVARIA | 561750 | P - 83 | Tremie 1" | Concreto | Zonas comunes pilote Kelly #100 | 2026-05-02 | 2026-05-05 | 2026-05-30 | 28 | 100 | 7853.982 | 27.6 | 283.9 | 368.1 | 36.1 | 130.8 | 2-Cónica y dividida |  | 37
28229 - PIAZZA TRIANGULO DE BAVARIA | 561750 | P - 83 | Tremie 1" | Concreto | Zonas comunes pilote Kelly #100 | 2026-05-02 | 2026-05-05 | 2026-05-30 | 28 | 100 | 7853.982 | 27.6 | 284.4 | 369.1 | 36.2 | 131.2 | 2-Cónica y dividida |  | 37
28229 - PIAZZA TRIANGULO DE BAVARIA | 561750 | P - 83 | Tremie 1" | Concreto | Zonas comunes pilote Kelly #100 | 2026-05-02 | 2026-05-05 | 2026-05-30 | 28 | 100 | 7853.982 | 27.6 | 279.4 | 363 | 35.6 | 129 | 2-Cónica y dividida |  | 37
28229 - PIAZZA TRIANGULO DE BAVARIA | 561750 | P - 83 | Tremie 1" | Concreto | Zonas comunes pilote Kelly #100 | 2026-05-02 | 2026-05-05 | 2026-05-16 | 14 | 100 | 7853.982 | 27.6 | 235.8 | 305.9 | 30 | 108.7 | 2-Cónica y dividida |  | 31
28229 - PIAZZA TRIANGULO DE BAVARIA | 561750 | P - 83 | Tremie 1" | Concreto | Zonas comunes pilote Kelly #100 | 2026-05-02 | 2026-05-05 | 2026-05-16 | 14 | 100 | 7853.982 | 27.6 | 233.5 | 302.9 | 29.7 | 107.6 | 2-Cónica y dividida |  | 31
28229 - PIAZZA TRIANGULO DE BAVARIA | 561750 | P - 83 | Tremie 1" | Concreto | Zonas comunes pilote Kelly #100 | 2026-05-02 | 2026-05-05 | 2026-05-09 | 7 | 100 | 7853.982 | 27.6 | 203.6 | 264.1 | 25.9 | 93.8 | 2-Cónica y dividida |  | 25
28229 - PIAZZA TRIANGULO DE BAVARIA | 561750 | P - 83 | Tremie 1" | Concreto | Zonas comunes pilote Kelly #100 | 2026-05-02 | 2026-05-05 | 2026-05-09 | 7 | 100 | 7853.982 | 27.6 | 201.2 | 261 | 25.6 | 92.8 | 2-Cónica y dividida |  | 25
28229 - PIAZZA TRIANGULO DE BAVARIA | 561750 | P - 83 | Tremie 1" | Concreto | Zonas comunes pilote Kelly #100 | 2026-05-02 | 2026-05-05 | 2026-05-05 | 3 | 100 | 7853.982 | 27.6 | 147 | 190.7 | 18.7 | 67.8 | 2-Cónica y dividida |  | 24
28229 - PIAZZA TRIANGULO DE BAVARIA | 561750 | P - 83 | Tremie 1" | Concreto | Zonas comunes pilote Kelly #100 | 2026-05-02 | 2026-05-05 | 2026-05-05 | 3 | 100 | 7853.982 | 27.6 | 142.8 | 185.6 | 18.2 | 65.9 | 2-Cónica y dividida |  | 24
28229 - PIAZZA TRIANGULO DE BAVARIA | 561749 | P-82 | Tremie ½" | Concreto | Pilote kely torre 2 #46 | 2026-04-30 | 2026-05-02 | 2026-05-28 | 28 | 101 | 8011.847 | 34.5 | 322.9 | 410.9 | 40.3 | 116.8 | 2-Cónica y dividida |  | 36
28229 - PIAZZA TRIANGULO DE BAVARIA | 561749 | P-82 | Tremie ½" | Concreto | Pilote kely torre 2 #46 | 2026-04-30 | 2026-05-02 | 2026-05-28 | 28 | 100 | 7853.982 | 34.5 | 324.3 | 421.1 | 41.3 | 119.7 | 2-Cónica y dividida |  | 36
28229 - PIAZZA TRIANGULO DE BAVARIA | 561749 | P-82 | Tremie ½" | Concreto | Pilote kely torre 2 #46 | 2026-04-30 | 2026-05-02 | 2026-05-28 | 28 | 100 | 7853.982 | 34.5 | 330 | 428.3 | 42 | 121.7 | 2-Cónica y dividida |  | 36
28229 - PIAZZA TRIANGULO DE BAVARIA | 561749 | P-82 | Tremie ½" | Concreto | Pilote kely torre 2 #46 | 2026-04-30 | 2026-05-02 | 2026-05-14 | 14 | 100 | 7853.982 | 34.5 | 270.9 | 351.8 | 34.5 | 100 | 2-Cónica y dividida |  | 29
28229 - PIAZZA TRIANGULO DE BAVARIA | 561749 | P-82 | Tremie ½" | Concreto | Pilote kely torre 2 #46 | 2026-04-30 | 2026-05-02 | 2026-05-14 | 14 | 101 | 8011.847 | 34.5 | 268.3 | 341.6 | 33.5 | 97.1 | 2-Cónica y dividida |  | 29
28229 - PIAZZA TRIANGULO DE BAVARIA | 561749 | P-82 | Tremie ½" | Concreto | Pilote kely torre 2 #46 | 2026-04-30 | 2026-05-02 | 2026-05-07 | 7 | 100 | 7853.982 | 34.5 | 227.4 | 295.7 | 29 | 84.1 | 2-Cónica y dividida |  | 24
28229 - PIAZZA TRIANGULO DE BAVARIA | 561749 | P-82 | Tremie ½" | Concreto | Pilote kely torre 2 #46 | 2026-04-30 | 2026-05-02 | 2026-05-07 | 7 | 101 | 8011.847 | 34.5 | 235.9 | 299.8 | 29.4 | 85.2 | 2-Cónica y dividida |  | 24
28229 - PIAZZA TRIANGULO DE BAVARIA | 561749 | P-82 | Tremie ½" | Concreto | Pilote kely torre 2 #46 | 2026-04-30 | 2026-05-02 | 2026-05-03 | 3 | 100 | 7853.982 | 34.5 | 202.2 | 262.1 | 25.7 | 74.5 | 2-Cónica y dividida |  | 22
28229 - PIAZZA TRIANGULO DE BAVARIA | 561749 | P-82 | Tremie ½" | Concreto | Pilote kely torre 2 #46 | 2026-04-30 | 2026-05-02 | 2026-05-03 | 3 | 101 | 8011.847 | 34.5 | 198.9 | 252.9 | 24.8 | 71.9 | 2-Cónica y dividida |  | 22
28229 - PIAZZA TRIANGULO DE BAVARIA | 561748 | P-81 | Tremie ½" | Concreto | Pilote kely torre 1 #14 pilote kely #39 | 2026-04-30 | 2026-05-02 | 2026-05-28 | 28 | 100 | 7853.982 | 34.5 | 364.9 | 474.2 | 46.5 | 134.8 | 2-Cónica y dividida |  | 36
28229 - PIAZZA TRIANGULO DE BAVARIA | 561748 | P-81 | Tremie ½" | Concreto | Pilote kely torre 1 #14 pilote kely #39 | 2026-04-30 | 2026-05-02 | 2026-05-28 | 28 | 101 | 8011.847 | 34.5 | 364.9 | 464 | 45.5 | 131.9 | 2-Cónica y dividida |  | 36
28229 - PIAZZA TRIANGULO DE BAVARIA | 561748 | P-81 | Tremie ½" | Concreto | Pilote kely torre 1 #14 pilote kely #39 | 2026-04-30 | 2026-05-02 | 2026-05-28 | 28 | 100 | 7853.982 | 34.5 | 367.3 | 477.2 | 46.8 | 135.7 | 2-Cónica y dividida |  | 36
28229 - PIAZZA TRIANGULO DE BAVARIA | 561748 | P-81 | Tremie ½" | Concreto | Pilote kely torre 1 #14 pilote kely #39 | 2026-04-30 | 2026-05-02 | 2026-05-14 | 14 | 101 | 8011.847 | 34.5 | 310.3 | 394.6 | 38.7 | 112.2 | 2-Cónica y dividida |  | 29
28229 - PIAZZA TRIANGULO DE BAVARIA | 561748 | P-81 | Tremie ½" | Concreto | Pilote kely torre 1 #14 pilote kely #39 | 2026-04-30 | 2026-05-02 | 2026-05-14 | 14 | 100 | 7853.982 | 34.5 | 306.6 | 397.7 | 39 | 113 | 2-Cónica y dividida |  | 29
28229 - PIAZZA TRIANGULO DE BAVARIA | 561748 | P-81 | Tremie ½" | Concreto | Pilote kely torre 1 #14 pilote kely #39 | 2026-04-30 | 2026-05-02 | 2026-05-07 | 7 | 101 | 8011.847 | 34.5 | 251.6 | 320.2 | 31.4 | 91 | 2-Cónica y dividida |  | 24
28229 - PIAZZA TRIANGULO DE BAVARIA | 561748 | P-81 | Tremie ½" | Concreto | Pilote kely torre 1 #14 pilote kely #39 | 2026-04-30 | 2026-05-02 | 2026-05-07 | 7 | 100 | 7853.982 | 34.5 | 249.9 | 324.3 | 31.8 | 92.2 | 2-Cónica y dividida |  | 24
28229 - PIAZZA TRIANGULO DE BAVARIA | 561748 | P-81 | Tremie ½" | Concreto | Pilote kely torre 1 #14 pilote kely #39 | 2026-04-30 | 2026-05-02 | 2026-05-03 | 3 | 101 | 8011.847 | 34.5 | 224.1 | 285.5 | 28 | 81.2 | 5-Fractura extremos |  | 22
28229 - PIAZZA TRIANGULO DE BAVARIA | 561748 | P-81 | Tremie ½" | Concreto | Pilote kely torre 1 #14 pilote kely #39 | 2026-04-30 | 2026-05-02 | 2026-05-03 | 3 | 100 | 7853.982 | 34.5 | 221.4 | 287.6 | 28.2 | 81.7 | 5-Fractura extremos |  | 22
28229 - PIAZZA TRIANGULO DE BAVARIA | 561748 | P-80 | Tremie 1" | Concreto | Pilotes kely conas comunes #95 pilote kely #148 y pilote kely #134 | 2026-04-30 | 2026-05-02 | 2026-05-28 | 28 | 101 | 8011.847 | 27.6 | 305 | 388.5 | 38.1 | 138 | 2-Cónica y dividida |  | 36
28229 - PIAZZA TRIANGULO DE BAVARIA | 561748 | P-80 | Tremie 1" | Concreto | Pilotes kely conas comunes #95 pilote kely #148 y pilote kely #134 | 2026-04-30 | 2026-05-02 | 2026-05-28 | 28 | 100 | 7853.982 | 27.6 | 308 | 399.7 | 39.2 | 142 | 2-Cónica y dividida |  | 36
28229 - PIAZZA TRIANGULO DE BAVARIA | 561748 | P-80 | Tremie 1" | Concreto | Pilotes kely conas comunes #95 pilote kely #148 y pilote kely #134 | 2026-04-30 | 2026-05-02 | 2026-05-28 | 28 | 101 | 8011.847 | 27.6 | 304 | 386.5 | 37.9 | 137.3 | 2-Cónica y dividida |  | 36
28229 - PIAZZA TRIANGULO DE BAVARIA | 561748 | P-80 | Tremie 1" | Concreto | Pilotes kely conas comunes #95 pilote kely #148 y pilote kely #134 | 2026-04-30 | 2026-05-02 | 2026-05-14 | 14 | 100 | 7853.982 | 27.6 | 253.3 | 329.4 | 32.3 | 117 | 2-Cónica y dividida |  | 29
28229 - PIAZZA TRIANGULO DE BAVARIA | 561748 | P-80 | Tremie 1" | Concreto | Pilotes kely conas comunes #95 pilote kely #148 y pilote kely #134 | 2026-04-30 | 2026-05-02 | 2026-05-14 | 14 | 101 | 8011.847 | 27.6 | 254.3 | 323.3 | 31.7 | 114.9 | 2-Cónica y dividida |  | 29
28229 - PIAZZA TRIANGULO DE BAVARIA | 561748 | P-80 | Tremie 1" | Concreto | Pilotes kely conas comunes #95 pilote kely #148 y pilote kely #134 | 2026-04-30 | 2026-05-02 | 2026-05-07 | 7 | 100 | 7853.982 | 27.6 | 207.5 | 269.2 | 26.4 | 95.7 | 2-Cónica y dividida |  | 24
28229 - PIAZZA TRIANGULO DE BAVARIA | 561748 | P-80 | Tremie 1" | Concreto | Pilotes kely conas comunes #95 pilote kely #148 y pilote kely #134 | 2026-04-30 | 2026-05-02 | 2026-05-07 | 7 | 101 | 8011.847 | 27.6 | 205.9 | 262.1 | 25.7 | 93.1 | 2-Cónica y dividida |  | 24
28229 - PIAZZA TRIANGULO DE BAVARIA | 561748 | P-80 | Tremie 1" | Concreto | Pilotes kely zonas comunes #95 pilote kely #148 y pilote kely #134 | 2026-04-30 | 2026-05-02 | 2026-05-03 | 3 | 100 | 7853.982 | 27.6 | 171.4 | 222.3 | 21.8 | 79 | 2-Cónica y dividida |  | 22
28229 - PIAZZA TRIANGULO DE BAVARIA | 561748 | P-80 | Tremie 1" | Concreto | Pilotes kely zonas comunes #95 pilote kely #148 y pilote kely #134 | 2026-04-30 | 2026-05-02 | 2026-05-03 | 3 | 101 | 8011.847 | 27.6 | 167.6 | 213.1 | 20.9 | 75.7 | 2-Cónica y dividida |  | 22
28229 - PIAZZA TRIANGULO DE BAVARIA | 561748 | P-79 | Tremie 1" | Concreto | Pilotes kely zonas comunes #04 y pilote kely #125 y pilote kely #96 | 2026-04-29 | 2026-05-02 | 2026-05-27 | 28 | 100 | 7853.982 | 27.6 | 292.2 | 379.3 | 37.2 | 134.8 | 2-Cónica y dividida |  | 36
28229 - PIAZZA TRIANGULO DE BAVARIA | 561748 | P-79 | Tremie 1" | Concreto | Pilotes kely zonas comunes #04 y pilote kely #125 y pilote kely #96 | 2026-04-29 | 2026-05-02 | 2026-05-27 | 28 | 101 | 8011.847 | 27.6 | 295.2 | 375.3 | 36.8 | 133.3 | 2-Cónica y dividida |  | 36
28229 - PIAZZA TRIANGULO DE BAVARIA | 561748 | P-79 | Tremie 1" | Concreto | Pilotes kely zonas comunes #04 y pilote kely #125 y pilote kely #96 | 2026-04-29 | 2026-05-02 | 2026-05-27 | 28 | 100 | 7853.982 | 27.6 | 296.9 | 385.5 | 37.8 | 137 | 2-Cónica y dividida |  | 36
28229 - PIAZZA TRIANGULO DE BAVARIA | 561748 | P-79 | Tremie 1" | Concreto | Pilotes kely zonas comunes #04 y pilote kely #125 y pilote kely #96 | 2026-04-29 | 2026-05-02 | 2026-05-13 | 14 | 100 | 7853.982 | 27.6 | 250.3 | 325.3 | 31.9 | 115.6 | 2-Cónica y dividida |  | 28
28229 - PIAZZA TRIANGULO DE BAVARIA | 561748 | P-79 | Tremie 1" | Concreto | Pilotes kely zonas comunes #04 y pilote kely #125 y pilote kely #96 | 2026-04-29 | 2026-05-02 | 2026-05-13 | 14 | 100 | 7853.982 | 27.6 | 246.6 | 320.2 | 31.4 | 113.8 | 2-Cónica y dividida |  | 28
28229 - PIAZZA TRIANGULO DE BAVARIA | 561748 | P-79 | Tremie 1" | Concreto | Pilotes kely zonas comunes #04 y pilote kely #125 y pilote kely #96 | 2026-04-29 | 2026-05-02 | 2026-05-06 | 7 | 101 | 8011.847 | 27.6 | 202.4 | 258 | 25.3 | 91.7 | 2-Cónica y dividida |  | 23
28229 - PIAZZA TRIANGULO DE BAVARIA | 561748 | P-79 | Tremie 1" | Concreto | Pilotes kely zonas comunes #04 y pilote kely #125 y pilote kely #96 | 2026-04-29 | 2026-05-02 | 2026-05-06 | 7 | 100 | 7853.982 | 27.6 | 196.5 | 254.9 | 25 | 90.6 | 2-Cónica y dividida |  | 23
28229 - PIAZZA TRIANGULO DE BAVARIA | 561748 | P-79 | Tremie 1" | Concreto | Pilotes kely zonas comunes #04 y pilote kely #125 y pilote kely #96 | 2026-04-29 | 2026-05-02 | 2026-05-02 | 3 | 101 | 8011.847 | 27.6 | 181.7 | 231.5 | 22.7 | 82.2 | 5-Fractura extremos |  | 22
28229 - PIAZZA TRIANGULO DE BAVARIA | 561748 | P-79 | Tremie 1" | Concreto | Pilotes kely zonas comunes #04 y pilote kely #125 y pilote kely #96 | 2026-04-29 | 2026-05-02 | 2026-05-02 | 3 | 100 | 7853.982 | 27.6 | 177.1 | 229.4 | 22.5 | 81.5 | 5-Fractura extremos |  | 22
28229 - PIAZZA TRIANGULO DE BAVARIA | 561748 | P-78 | Tremie ½" | Concreto | Pilote kely torre 2 #52 y pilote kely #25 | 2026-04-29 | 2026-05-02 | 2026-05-27 | 28 | 101 | 8011.847 | 34.5 | 403.7 | 513.9 | 50.4 | 146.1 | 2-Cónica y dividida |  | 36
28229 - PIAZZA TRIANGULO DE BAVARIA | 561748 | P-78 | Tremie ½" | Concreto | Pilote kely torre 2 #52 y pilote kely #25 | 2026-04-29 | 2026-05-02 | 2026-05-27 | 28 | 100 | 7853.982 | 34.5 | 405.4 | 526.2 | 51.6 | 149.6 | 2-Cónica y dividida |  | 36
28229 - PIAZZA TRIANGULO DE BAVARIA | 561748 | P-78 | Tremie ½" | Concreto | Pilote kely torre 2 #52 y pilote kely #25 | 2026-04-29 | 2026-05-02 | 2026-05-27 | 28 | 101 | 8011.847 | 34.5 | 408.1 | 519 | 50.9 | 147.5 | 2-Cónica y dividida |  | 36
28229 - PIAZZA TRIANGULO DE BAVARIA | 561748 | P-78 | Tremie ½" | Concreto | Pilote kely torre 2 #52 y pilote kely #25 | 2026-04-29 | 2026-05-02 | 2026-05-13 | 14 | 100 | 7853.982 | 34.5 | 348.7 | 452.8 | 44.4 | 128.7 | 2-Cónica y dividida |  | 28
28229 - PIAZZA TRIANGULO DE BAVARIA | 561748 | P-78 | Tremie ½" | Concreto | Pilote kely torre 2 #52 y pilote kely #25 | 2026-04-29 | 2026-05-02 | 2026-05-13 | 14 | 101 | 8011.847 | 34.5 | 341.8 | 435.4 | 42.7 | 123.8 | 2-Cónica y dividida |  | 28
28229 - PIAZZA TRIANGULO DE BAVARIA | 561748 | P-78 | Tremie ½" | Concreto | Pilote kely torre 2 #52 y pilote kely #25 | 2026-04-29 | 2026-05-02 | 2026-05-06 | 7 | 100 | 7853.982 | 34.5 | 288.4 | 374.2 | 36.7 | 106.4 | 2-Cónica y dividida |  | 23
28229 - PIAZZA TRIANGULO DE BAVARIA | 561748 | P-78 | Tremie ½" | Concreto | Pilote kely torre 2 #52 y pilote kely #25 | 2026-04-29 | 2026-05-02 | 2026-05-06 | 7 | 101 | 8011.847 | 34.5 | 281.9 | 358.9 | 35.2 | 102 | 2-Cónica y dividida |  | 23
28229 - PIAZZA TRIANGULO DE BAVARIA | 561748 | P-78 | Tremie ½" | Concreto | Pilote kely torre 2 #52 y pilote kely #25 | 2026-04-29 | 2026-05-02 | 2026-05-02 | 3 | 100 | 7853.982 | 34.5 | 247.9 | 322.2 | 31.6 | 91.6 | 2-Cónica y dividida |  | 22
28229 - PIAZZA TRIANGULO DE BAVARIA | 561748 | P-78 | Tremie ½" | Concreto | Pilote kely torre 2 #52 y pilote kely #25 | 2026-04-29 | 2026-05-02 | 2026-05-02 | 3 | 101 | 8011.847 | 34.5 | 243.2 | 310 | 30.4 | 88.1 | 2-Cónica y dividida |  | 22
28229 - PIAZZA TRIANGULO DE BAVARIA | 561746 | P-75 | Tremie 1" | Concreto | Zonas comunes pilote kely #22 y pilote kely 101 y pilote kely #73 | 2026-04-28 | 2026-04-30 | 2026-05-26 | 28 | 100 | 7853.982 | 27.6 | 288 | 374.2 | 36.7 | 133 | 2-Cónica y dividida |  | 35
28229 - PIAZZA TRIANGULO DE BAVARIA | 561746 | P-75 | Tremie 1" | Concreto | Zonas comunes pilote kely #22 y pilote kely 101 y pilote kely #73 | 2026-04-28 | 2026-04-30 | 2026-05-26 | 28 | 101 | 8011.847 | 27.6 | 286.1 | 364 | 35.7 | 129.3 | 2-Cónica y dividida |  | 35
28229 - PIAZZA TRIANGULO DE BAVARIA | 561746 | P-75 | Tremie 1" | Concreto | Zonas comunes pilote kely #22 y pilote kely 101 y pilote kely #73 | 2026-04-28 | 2026-04-30 | 2026-05-26 | 28 | 100 | 7853.982 | 27.6 | 283.9 | 368.1 | 36.1 | 130.8 | 2-Cónica y dividida |  | 35
28229 - PIAZZA TRIANGULO DE BAVARIA | 561746 | P-75 | Tremie 1" | Concreto | Zonas comunes pilote kely #22 y pilote kely 101 y pilote kely #73 | 2026-04-28 | 2026-04-30 | 2026-05-12 | 14 | 101 | 8011.847 | 27.6 | 238 | 302.9 | 29.7 | 107.6 | 2-Cónica y dividida |  | 26
28229 - PIAZZA TRIANGULO DE BAVARIA | 561746 | P-75 | Tremie 1" | Concreto | Zonas comunes pilote kely #22 y pilote kely 101 y pilote kely #73 | 2026-04-28 | 2026-04-30 | 2026-05-12 | 14 | 100 | 7853.982 | 27.6 | 235.6 | 305.9 | 30 | 108.7 | 2-Cónica y dividida |  | 26
28229 - PIAZZA TRIANGULO DE BAVARIA | 561746 | P-75 | Tremie 1" | Concreto | Zonas comunes pilote kely #22 y pilote kely 101 y pilote kely #73 | 2026-04-28 | 2026-04-30 | 2026-05-05 | 7 | 101 | 8011.847 | 27.6 | 186.3 | 237.6 | 23.3 | 84.4 | 2-Cónica y dividida |  | 23
28229 - PIAZZA TRIANGULO DE BAVARIA | 561746 | P-75 | Tremie 1" | Concreto | Zonas comunes pilote kely #22 y pilote kely 101 y pilote kely #73 | 2026-04-28 | 2026-04-30 | 2026-05-05 | 7 | 100 | 7853.982 | 27.6 | 184.9 | 239.6 | 23.5 | 85.1 | 2-Cónica y dividida |  | 23
28229 - PIAZZA TRIANGULO DE BAVARIA | 561746 | P-75 | Tremie 1" | Concreto | Zonas comunes pilote kely #22 y pilote kely 101 y pilote kely #73 | 2026-04-28 | 2026-04-30 | 2026-05-01 | 3 | 101 | 8011.847 | 27.6 | 128.2 | 163.2 | 16 | 58 | 2-Cónica y dividida |  | 21
28229 - PIAZZA TRIANGULO DE BAVARIA | 561746 | P-75 | Tremie 1" | Concreto | Zonas comunes pilote kely #22 y pilote kely 101 y pilote kely #73 | 2026-04-28 | 2026-04-30 | 2026-05-01 | 3 | 100 | 7853.982 | 27.6 | 125.1 | 162.1 | 15.9 | 57.6 | 2-Cónica y dividida |  | 21
28229 - PIAZZA TRIANGULO DE BAVARIA | 561746 | P-74 | Tremie ½" | Concreto | Pilote kely torre 2 #09 | 2026-04-27 | 2026-04-30 | 2026-05-25 | 28 | 100 | 7853.982 | 34.5 | 301.7 | 391.6 | 38.4 | 111.3 | 2-Cónica y dividida |  | 35
28229 - PIAZZA TRIANGULO DE BAVARIA | 561746 | P-74 | Tremie ½" | Concreto | Pilote kely torre 2 #09 | 2026-04-27 | 2026-04-30 | 2026-05-25 | 28 | 100 | 7853.982 | 34.5 | 298.8 | 387.5 | 38 | 110.1 | 2-Cónica y dividida |  | 35
28229 - PIAZZA TRIANGULO DE BAVARIA | 561746 | P-74 | Tremie ½" | Concreto | Pilote kely torre 2 #09 | 2026-04-27 | 2026-04-30 | 2026-05-25 | 28 | 100 | 7853.982 | 34.5 | 297.5 | 386.5 | 37.9 | 109.9 | 2-Cónica y dividida |  | 35
28229 - PIAZZA TRIANGULO DE BAVARIA | 561746 | P-74 | Tremie ½" | Concreto | Pilote kely torre 2 #09 | 2026-04-27 | 2026-04-30 | 2026-05-11 | 14 | 100 | 7853.982 | 34.5 | 269.9 | 350.8 | 34.4 | 99.7 | 2-Cónica y dividida |  | 26
28229 - PIAZZA TRIANGULO DE BAVARIA | 561746 | P-74 | Tremie ½" | Concreto | Pilote kely torre 2 #09 | 2026-04-27 | 2026-04-30 | 2026-05-11 | 14 | 101 | 8011.847 | 34.5 | 264.5 | 336.5 | 33 | 95.7 | 2-Cónica y dividida |  | 26
28229 - PIAZZA TRIANGULO DE BAVARIA | 561746 | P-74 | Tremie ½" | Concreto | Pilote kely torre 2 #09 | 2026-04-27 | 2026-04-30 | 2026-05-04 | 7 | 100 | 7853.982 | 34.5 | 222.5 | 288.6 | 28.3 | 82 | 2-Cónica y dividida |  | 23
28229 - PIAZZA TRIANGULO DE BAVARIA | 561746 | P-74 | Tremie ½" | Concreto | Pilote kely torre 2 #09 | 2026-04-27 | 2026-04-30 | 2026-05-04 | 7 | 101 | 8011.847 | 34.5 | 220.9 | 281.4 | 27.6 | 80 | 2-Cónica y dividida |  | 23
28229 - PIAZZA TRIANGULO DE BAVARIA | 561746 | P-74 | Tremie ½" | Concreto | Pilote kely torre 2 #09 | 2026-04-27 | 2026-04-30 | 2026-04-30 | 3 | 100 | 7853.982 | 34.5 | 184.6 | 239.6 | 23.5 | 68.1 | 5-Fractura extremos |  | 21
28229 - PIAZZA TRIANGULO DE BAVARIA | 561746 | P-74 | Tremie ½" | Concreto | Pilote kely torre 2 #09 | 2026-04-27 | 2026-04-30 | 2026-04-30 | 3 | 101 | 8011.847 | 34.5 | 179.1 | 228.4 | 22.4 | 64.9 | 5-Fractura extremos |  | 21
28229 - PIAZZA TRIANGULO DE BAVARIA | 561746 | P-73 | Tremie 1" | Concreto | Zonas comunes pilotes kely # 103 y pilote kely #104 | 2026-04-27 | 2026-04-30 | 2026-05-25 | 28 | 100 | 7853.982 | 27.6 | 299.3 | 388.5 | 38.1 | 138 | 2-Cónica y dividida |  | 35
28229 - PIAZZA TRIANGULO DE BAVARIA | 561746 | P-73 | Tremie 1" | Concreto | Zonas comunes pilotes kely # 103 y pilote kely #104 | 2026-04-27 | 2026-04-30 | 2026-05-25 | 28 | 101 | 8011.847 | 27.6 | 300.8 | 382.4 | 37.5 | 135.9 | 2-Cónica y dividida |  | 35
28229 - PIAZZA TRIANGULO DE BAVARIA | 561746 | P-73 | Tremie 1" | Concreto | Zonas comunes pilotes kely # 103 y pilote kely #104 | 2026-04-27 | 2026-04-30 | 2026-05-25 | 28 | 100 | 7853.982 | 27.6 | 302.1 | 392.6 | 38.5 | 139.5 | 2-Cónica y dividida |  | 35
28229 - PIAZZA TRIANGULO DE BAVARIA | 561746 | P-73 | Tremie 1" | Concreto | Zonas comunes pilotes kely # 103 y pilote kely #104 | 2026-04-27 | 2026-04-30 | 2026-05-11 | 14 | 101 | 8011.847 | 27.6 | 246.3 | 313.1 | 30.7 | 111.2 | 2-Cónica y dividida |  | 26
28229 - PIAZZA TRIANGULO DE BAVARIA | 561746 | P-73 | Tremie 1" | Concreto | Zonas comunes pilotes kely # 103 y pilote kely #104 | 2026-04-27 | 2026-04-30 | 2026-05-11 | 14 | 100 | 7853.982 | 27.6 | 248 | 322.2 | 31.6 | 114.5 | 2-Cónica y dividida |  | 26
28229 - PIAZZA TRIANGULO DE BAVARIA | 561746 | P-73 | Tremie 1" | Concreto | Zonas comunes pilotes kely # 103 y pilote kely #104 | 2026-04-27 | 2026-04-30 | 2026-05-04 | 7 | 101 | 8011.847 | 27.6 | 201.2 | 255.9 | 25.1 | 90.9 | 2-Cónica y dividida |  | 23
28229 - PIAZZA TRIANGULO DE BAVARIA | 561746 | P-73 | Tremie 1" | Concreto | Zonas comunes pilotes kely # 103 y pilote kely #104 | 2026-04-27 | 2026-04-30 | 2026-05-04 | 7 | 100 | 7853.982 | 27.6 | 199.6 | 259 | 25.4 | 92 | 2-Cónica y dividida |  | 23
28229 - PIAZZA TRIANGULO DE BAVARIA | 561746 | P-73 | Tremie 1" | Concreto | Zonas comunes pilotes kely # 103 y pilote kely #104 | 2026-04-27 | 2026-04-30 | 2026-04-30 | 3 | 101 | 8011.847 | 27.6 | 137.3 | 174.4 | 17.1 | 62 | 5-Fractura extremos |  | 21
28229 - PIAZZA TRIANGULO DE BAVARIA | 561746 | P-73 | Tremie 1" | Concreto | Zonas comunes pilotes kely # 103 y pilote kely #104 | 2026-04-27 | 2026-04-30 | 2026-04-30 | 3 | 100 | 7853.982 | 27.6 | 134.1 | 174.4 | 17.1 | 62 | 2-Cónica y dividida |  | 21
28229 - PIAZZA TRIANGULO DE BAVARIA | 561746 | P-72 | Tremie ½" | Concreto | Pilotes kely torre 2 #44 y pilote kely #19 | 2026-04-27 | 2026-04-30 | 2026-05-25 | 28 | 100 | 7853.982 | 34.5 | 369.2 | 479.3 | 47 | 136.2 | 2-Cónica y dividida |  | 35
28229 - PIAZZA TRIANGULO DE BAVARIA | 561746 | P-72 | Tremie ½" | Concreto | Pilotes kely torre 2 #44 y pilote kely #19 | 2026-04-27 | 2026-04-30 | 2026-05-25 | 28 | 100 | 7853.982 | 34.5 | 360.6 | 468.1 | 45.9 | 133 | 2-Cónica y dividida |  | 35
28229 - PIAZZA TRIANGULO DE BAVARIA | 561746 | P-72 | Tremie ½" | Concreto | Pilotes kely torre 2 #44 y pilote kely #19 | 2026-04-27 | 2026-04-30 | 2026-05-25 | 28 | 101 | 8011.847 | 34.5 | 362.7 | 461.9 | 45.3 | 131.3 | 2-Cónica y dividida |  | 35
28229 - PIAZZA TRIANGULO DE BAVARIA | 561746 | P-72 | Tremie ½" | Concreto | Pilotes kely torre 2 #44 y pilote kely #19 | 2026-04-27 | 2026-04-30 | 2026-05-11 | 14 | 100 | 7853.982 | 34.5 | 308.9 | 400.7 | 39.3 | 113.9 | 2-Cónica y dividida |  | 26
28229 - PIAZZA TRIANGULO DE BAVARIA | 561746 | P-72 | Tremie ½" | Concreto | Pilotes kely torre 2 #44 y pilote kely #19 | 2026-04-27 | 2026-04-30 | 2026-05-11 | 14 | 101 | 8011.847 | 34.5 | 305.6 | 388.5 | 38.1 | 110.4 | 2-Cónica y dividida |  | 26
28229 - PIAZZA TRIANGULO DE BAVARIA | 561746 | P-72 | Tremie ½" | Concreto | Pilotes kely torre 2 #44 y pilote kely #19 | 2026-04-27 | 2026-04-30 | 2026-05-04 | 7 | 100 | 7853.982 | 34.5 | 248.4 | 322.2 | 31.6 | 91.6 | 2-Cónica y dividida |  | 23
28229 - PIAZZA TRIANGULO DE BAVARIA | 561746 | P-72 | Tremie ½" | Concreto | Pilotes kely torre 2 #44 y pilote kely #19 | 2026-04-27 | 2026-04-30 | 2026-05-04 | 7 | 101 | 8011.847 | 34.5 | 246.9 | 314.1 | 30.8 | 89.3 | 2-Cónica y dividida |  | 23
28229 - PIAZZA TRIANGULO DE BAVARIA | 561746 | P-72 | Tremie ½" | Concreto | Pilotes kely torre 2 #44 y pilote kely #19 | 2026-04-27 | 2026-04-30 | 2026-04-30 | 3 | 100 | 7853.982 | 34.5 | 204.4 | 265.1 | 26 | 75.4 | 2-Cónica y dividida |  | 21
28229 - PIAZZA TRIANGULO DE BAVARIA | 561746 | P-72 | Tremie ½" | Concreto | Pilotes kely torre 2 #44 y pilote kely #19 | 2026-04-27 | 2026-04-30 | 2026-04-30 | 3 | 101 | 8011.847 | 34.5 | 200.5 | 254.9 | 25 | 72.5 | 2-Cónica y dividida |  | 21
28229 - PIAZZA TRIANGULO DE BAVARIA | 561747 | P-77 | Tremie ½" | Concreto | Pilote kely torre 1 #25 | 2026-04-28 | 2026-04-30 | 2026-05-26 | 28 | 100 | 7853.982 | 34.5 | 386 | 500.7 | 49.1 | 142.3 | 2-Cónica y dividida |  | 35
28229 - PIAZZA TRIANGULO DE BAVARIA | 561747 | P-77 | Tremie ½" | Concreto | Pilote kely torre 1 #25 | 2026-04-28 | 2026-04-30 | 2026-05-26 | 28 | 101 | 8011.847 | 34.5 | 381.8 | 486.4 | 47.7 | 138.3 | 2-Cónica y dividida |  | 35
28229 - PIAZZA TRIANGULO DE BAVARIA | 561747 | P-77 | Tremie ½" | Concreto | Pilote kely torre 1 #25 | 2026-04-28 | 2026-04-30 | 2026-05-26 | 28 | 100 | 7853.982 | 34.5 | 388.2 | 503.7 | 49.4 | 143.2 | 2-Cónica y dividida |  | 35
28229 - PIAZZA TRIANGULO DE BAVARIA | 561747 | P-77 | Tremie ½" | Concreto | Pilote kely torre 1 #25 | 2026-04-28 | 2026-04-30 | 2026-05-12 | 14 | 100 | 7853.982 | 34.5 | 320.3 | 416 | 40.8 | 118.3 | 2-Cónica y dividida |  | 26
28229 - PIAZZA TRIANGULO DE BAVARIA | 561747 | P-77 | Tremie ½" | Concreto | Pilote kely torre 1 #25 | 2026-04-28 | 2026-04-30 | 2026-05-12 | 14 | 100 | 7853.982 | 34.5 | 312.6 | 405.8 | 39.8 | 115.4 | 2-Cónica y dividida |  | 26
28229 - PIAZZA TRIANGULO DE BAVARIA | 561747 | P-77 | Tremie ½" | Concreto | Pilote kely torre 1 #25 | 2026-04-28 | 2026-04-30 | 2026-05-05 | 7 | 101 | 8011.847 | 34.5 | 260.5 | 331.4 | 32.5 | 94.2 | 2-Cónica y dividida |  | 23
28229 - PIAZZA TRIANGULO DE BAVARIA | 561747 | P-77 | Tremie ½" | Concreto | Pilote kely torre 1 #25 | 2026-04-28 | 2026-04-30 | 2026-05-05 | 7 | 100 | 7853.982 | 34.5 | 258.6 | 335.5 | 32.9 | 95.4 | 2-Cónica y dividida |  | 23
28229 - PIAZZA TRIANGULO DE BAVARIA | 561747 | P-77 | Tremie ½" | Concreto | Pilote kely torre 1 #25 | 2026-04-28 | 2026-04-30 | 2026-05-01 | 3 | 101 | 8011.847 | 34.5 | 174.7 | 222.3 | 21.8 | 63.2 | 5-Fractura extremos |  | 21
28229 - PIAZZA TRIANGULO DE BAVARIA | 561747 | P-77 | Tremie ½" | Concreto | Pilote kely torre 1 #25 | 2026-04-28 | 2026-04-30 | 2026-05-01 | 3 | 100 | 7853.982 | 34.5 | 171.8 | 223.3 | 21.9 | 63.5 | 5-Fractura extremos |  | 21
28229 - PIAZZA TRIANGULO DE BAVARIA | 561747 | P-76 | Tremie ½" | Concreto | Pilote kely torre 2 #06 | 2026-04-28 | 2026-04-30 | 2026-05-26 | 28 | 101 | 8011.847 | 34.5 | 299.8 | 381.4 | 37.4 | 108.4 | 2-Cónica y dividida |  | 35
28229 - PIAZZA TRIANGULO DE BAVARIA | 561747 | P-76 | Tremie ½" | Concreto | Pilote kely torre 2 #06 | 2026-04-28 | 2026-04-30 | 2026-05-26 | 28 | 100 | 7853.982 | 34.5 | 297.8 | 386.5 | 37.9 | 109.9 | 2-Cónica y dividida |  | 35
28229 - PIAZZA TRIANGULO DE BAVARIA | 561747 | P-76 | Tremie ½" | Concreto | Pilote kely torre 2 #06 | 2026-04-28 | 2026-04-30 | 2026-05-26 | 28 | 101 | 8011.847 | 34.5 | 295.8 | 376.3 | 36.9 | 107 | 2-Cónica y dividida |  | 35
28229 - PIAZZA TRIANGULO DE BAVARIA | 561747 | P-76 | Tremie ½" | Concreto | Pilote kely torre 2 #06 | 2026-04-28 | 2026-04-30 | 2026-05-12 | 14 | 100 | 7853.982 | 34.5 | 258.2 | 335.5 | 32.9 | 95.4 | 2-Cónica y dividida |  | 26
28229 - PIAZZA TRIANGULO DE BAVARIA | 561747 | P-76 | Tremie ½" | Concreto | Pilote kely torre 2 #06 | 2026-04-28 | 2026-04-30 | 2026-05-12 | 14 | 101 | 8011.847 | 34.5 | 260.3 | 331.4 | 32.5 | 94.2 | 2-Cónica y dividida |  | 26
28229 - PIAZZA TRIANGULO DE BAVARIA | 561747 | P-76 | Tremie ½" | Concreto | Pilote kely torre 2 #06 | 2026-04-28 | 2026-04-30 | 2026-05-05 | 7 | 100 | 7853.982 | 34.5 | 216.3 | 280.4 | 27.5 | 79.7 | 2-Cónica y dividida |  | 23
28229 - PIAZZA TRIANGULO DE BAVARIA | 561747 | P-76 | Tremie ½" | Concreto | Pilote kely torre 2 #06 | 2026-04-28 | 2026-04-30 | 2026-05-05 | 7 | 101 | 8011.847 | 34.5 | 214.9 | 273.3 | 26.8 | 77.7 | 2-Cónica y dividida |  | 23
28229 - PIAZZA TRIANGULO DE BAVARIA | 561747 | P-76 | Tremie ½" | Concreto | Pilote kely torre 2 #06 | 2026-04-28 | 2026-04-30 | 2026-05-01 | 3 | 100 | 7853.982 | 34.5 | 155.2 | 201.9 | 19.8 | 57.4 | 5-Fractura extremos |  | 21
28229 - PIAZZA TRIANGULO DE BAVARIA | 561747 | P-76 | Tremie ½" | Concreto | Pilote kely torre 2 #06 | 2026-04-28 | 2026-04-30 | 2026-05-01 | 3 | 101 | 8011.847 | 34.5 | 152.5 | 193.7 | 19 | 55.1 | 5-Fractura extremos |  | 21
28229 - PIAZZA TRIANGULO DE BAVARIA | 561743 | P-70 | Tremie 1/2" | Concreto | Pilote Kely torre 2 #43 | 2026-04-25 | 2026-04-28 | 2026-05-23 | 28 | 100 | 7853.982 | 34.5 | 288.5 | 374.2 | 36.7 | 106.4 | 2-Cónica y dividida |  | 34
28229 - PIAZZA TRIANGULO DE BAVARIA | 561743 | P-70 | Tremie 1/2" | Concreto | Pilote Kely torre 2 #43 | 2026-04-25 | 2026-04-28 | 2026-05-23 | 28 | 101 | 8011.847 | 34.5 | 286.9 | 365.1 | 35.8 | 103.8 | 2-Cónica y dividida |  | 34
28229 - PIAZZA TRIANGULO DE BAVARIA | 561743 | P-70 | Tremie 1/2" | Concreto | Pilote Kely torre 2 #43 | 2026-04-25 | 2026-04-28 | 2026-05-23 | 28 | 100 | 7853.982 | 34.5 | 284.9 | 370.2 | 36.3 | 105.2 | 2-Cónica y dividida |  | 34
28229 - PIAZZA TRIANGULO DE BAVARIA | 561743 | P-70 | Tremie 1/2" | Concreto | Pilote Kely torre 2 #43 | 2026-04-25 | 2026-04-28 | 2026-05-09 | 14 | 100 | 7853.982 | 34.5 | 248.8 | 323.3 | 31.7 | 91.9 | 2-Cónica y dividida |  | 25
28229 - PIAZZA TRIANGULO DE BAVARIA | 561743 | P-70 | Tremie 1/2" | Concreto | Pilote Kely torre 2 #43 | 2026-04-25 | 2026-04-28 | 2026-05-09 | 14 | 100 | 7853.982 | 34.5 | 241.6 | 314.1 | 30.8 | 89.3 | 2-Cónica y dividida |  | 25
28229 - PIAZZA TRIANGULO DE BAVARIA | 561743 | P-70 | Tremie 1/2" | Concreto | Pilote Kely torre 2 #43 | 2026-04-25 | 2026-04-28 | 2026-05-02 | 7 | 100 | 7853.982 | 34.5 | 208.2 | 270.2 | 26.5 | 76.8 | 2-Cónica y dividida |  | 22
28229 - PIAZZA TRIANGULO DE BAVARIA | 561743 | P-70 | Tremie 1/2" | Concreto | Pilote Kely torre 2 #43 | 2026-04-25 | 2026-04-28 | 2026-05-02 | 7 | 100 | 7853.982 | 34.5 | 203.3 | 264.1 | 25.9 | 75.1 | 2-Cónica y dividida |  | 22
28229 - PIAZZA TRIANGULO DE BAVARIA | 561743 | P-70 | Tremie 1/2" | Concreto | Pilote Kely torre 2 #43 | 2026-04-25 | 2026-04-28 | 2026-04-28 | 3 | 100 | 7853.982 | 34.5 | 175.2 | 227.4 | 22.3 | 64.6 | 2-Cónica y dividida |  | 19
28229 - PIAZZA TRIANGULO DE BAVARIA | 561743 | P-70 | Tremie 1/2" | Concreto | Pilote Kely torre 2 #43 | 2026-04-25 | 2026-04-28 | 2026-04-28 | 3 | 100 | 7853.982 | 34.5 | 172.5 | 224.3 | 22 | 63.8 | 2-Cónica y dividida |  | 19
28229 - PIAZZA TRIANGULO DE BAVARIA | 561743 | P-69 | Tremie 1" | Concreto | Zonas comunes pilote kely #71 y pilote kely #99 y pantalla de plazoleta tramo M-18 | 2026-04-24 | 2026-04-28 | 2026-05-22 | 28 | 100 | 7853.982 | 27.6 | 276.2 | 358.9 | 35.2 | 127.5 | 2-Cónica y dividida |  | 33
28229 - PIAZZA TRIANGULO DE BAVARIA | 561743 | P-69 | Tremie 1" | Concreto | Zonas comunes pilote kely #71 y pilote kely #99 y pantalla de plazoleta tramo M-18 | 2026-04-24 | 2026-04-28 | 2026-05-22 | 28 | 100 | 7853.982 | 27.6 | 278.3 | 361 | 35.4 | 128.3 | 2-Cónica y dividida |  | 33
28229 - PIAZZA TRIANGULO DE BAVARIA | 561743 | P-69 | Tremie 1" | Concreto | Zonas comunes pilote kely #71 y pilote kely #99 y pantalla de plazoleta tramo M-18 | 2026-04-24 | 2026-04-28 | 2026-05-22 | 28 | 100 | 7853.982 | 27.6 | 279.7 | 363 | 35.6 | 129 | 2-Cónica y dividida |  | 33
28229 - PIAZZA TRIANGULO DE BAVARIA | 561743 | P-69 | Tremie 1" | Concreto | Zonas comunes pilote kely #71 y pilote kely #99 y pantalla de plazoleta tramo M-18 | 2026-04-24 | 2026-04-28 | 2026-05-08 | 14 | 100 | 7853.982 | 27.6 | 233.9 | 303.9 | 29.8 | 108 | 2-Cónica y dividida |  | 24
28229 - PIAZZA TRIANGULO DE BAVARIA | 561743 | P-69 | Tremie 1" | Concreto | Zonas comunes pilote kely #71 y pilote kely #99 y pantalla de plazoleta tramo M-18 | 2026-04-24 | 2026-04-28 | 2026-05-08 | 14 | 100 | 7853.982 | 27.6 | 239 | 310 | 30.4 | 110.1 | 2-Cónica y dividida |  | 24
28229 - PIAZZA TRIANGULO DE BAVARIA | 561743 | P-69 | Tremie 1" | Concreto | Zonas comunes pilote kely #71 y pilote kely #99 y pantalla de plazoleta tramo M-18 | 2026-04-24 | 2026-04-28 | 2026-05-01 | 7 | 100 | 7853.982 | 27.6 | 197.2 | 255.9 | 25.1 | 90.9 | 2-Cónica y dividida |  | 21
28229 - PIAZZA TRIANGULO DE BAVARIA | 561743 | P-69 | Tremie 1" | Concreto | Zonas comunes pilote kely #71 y pilote kely #99 y pantalla de plazoleta tramo M-18 | 2026-04-24 | 2026-04-28 | 2026-05-01 | 7 | 100 | 7853.982 | 27.6 | 195.9 | 253.9 | 24.9 | 90.2 | 2-Cónica y dividida |  | 21
28229 - PIAZZA TRIANGULO DE BAVARIA | 561743 | P-69 | Tremie 1" | Concreto | Zonas comunes pilote kely #71 y pilote kely #99 y pantalla de plazoleta tramo M-18 | 2026-04-24 | 2026-04-28 | 2026-04-27 | 3 | 100 | 7853.982 | 27.6 | 180.9 | 234.5 | 23 | 83.3 | 2-Cónica y dividida |  | 19
28229 - PIAZZA TRIANGULO DE BAVARIA | 561743 | P-69 | Tremie 1" | Concreto | Zonas comunes pilote kely #71 y pilote kely #99 y pantalla de plazoleta tramo M-18 | 2026-04-24 | 2026-04-28 | 2026-04-27 | 3 | 100 | 7853.982 | 27.6 | 177.8 | 230.5 | 22.6 | 81.9 | 2-Cónica y dividida |  | 19
28229 - PIAZZA TRIANGULO DE BAVARIA | 561743 | M-68 | Tremie 1" | Concreto | Plazoleta pantalla tramo M-19 y barrete B-62 | 2026-04-24 | 2026-04-28 | 2026-05-22 | 28 | 101 | 8011.847 | 27.6 | 257.8 | 328.3 | 32.2 | 116.7 | 2-Cónica y dividida |  | 33
28229 - PIAZZA TRIANGULO DE BAVARIA | 561743 | M-68 | Tremie 1" | Concreto | Plazoleta pantalla tramo M-19 y barrete B-62 | 2026-04-24 | 2026-04-28 | 2026-05-22 | 28 | 100 | 7853.982 | 27.6 | 255.9 | 332.4 | 32.6 | 118.1 | 2-Cónica y dividida |  | 33
28229 - PIAZZA TRIANGULO DE BAVARIA | 561743 | M-68 | Tremie 1" | Concreto | Plazoleta pantalla tramo M-19 y barrete B-62 | 2026-04-24 | 2026-04-28 | 2026-05-22 | 28 | 101 | 8011.847 | 27.6 | 252.8 | 322.2 | 31.6 | 114.5 | 2-Cónica y dividida |  | 33
28229 - PIAZZA TRIANGULO DE BAVARIA | 561743 | M-68 | Tremie 1" | Concreto | Plazoleta pantalla tramo M-19 y barrete B-62 | 2026-04-24 | 2026-04-28 | 2026-05-08 | 14 | 100 | 7853.982 | 27.6 | 205.7 | 267.2 | 26.2 | 94.9 | 2-Cónica y dividida |  | 24
28229 - PIAZZA TRIANGULO DE BAVARIA | 561743 | M-68 | Tremie 1" | Concreto | Plazoleta pantalla tramo M-19 y barrete B-62 | 2026-04-24 | 2026-04-28 | 2026-05-08 | 14 | 100 | 7853.982 | 27.6 | 202.6 | 263.1 | 25.8 | 93.5 | 2-Cónica y dividida |  | 24
28229 - PIAZZA TRIANGULO DE BAVARIA | 561743 | M-68 | Tremie 1" | Concreto | Plazoleta pantalla tramo M-19 y barrete B-62 | 2026-04-24 | 2026-04-28 | 2026-05-01 | 7 | 100 | 7853.982 | 27.6 | 179.2 | 232.5 | 22.8 | 82.6 | 2-Cónica y dividida |  | 21
28229 - PIAZZA TRIANGULO DE BAVARIA | 561743 | M-68 | Tremie 1" | Concreto | Plazoleta pantalla tramo M-19 y barrete B-62 | 2026-04-24 | 2026-04-28 | 2026-05-01 | 7 | 100 | 7853.982 | 27.6 | 177.9 | 231.5 | 22.7 | 82.2 | 2-Cónica y dividida |  | 21
28229 - PIAZZA TRIANGULO DE BAVARIA | 561743 | M-68 | Tremie 1" | Concreto | Plazoleta pantalla tramo M-19 y barrete B-62 | 2026-04-24 | 2026-04-28 | 2026-04-27 | 3 | 100 | 7853.982 | 27.6 | 154.2 | 199.9 | 19.6 | 71 | 2-Cónica y dividida |  | 19
28229 - PIAZZA TRIANGULO DE BAVARIA | 561743 | M-68 | Tremie 1" | Concreto | Plazoleta pantalla tramo M-19 y barrete B-62 | 2026-04-24 | 2026-04-28 | 2026-04-27 | 3 | 100 | 7853.982 | 27.6 | 151.3 | 196.8 | 19.3 | 69.9 | 2-Cónica y dividida |  | 19
28229 - PIAZZA TRIANGULO DE BAVARIA | 561743 | P-67 | Tremie 1/2" | Concreto | Pilote kely torre 2 #24 | 2026-04-24 | 2026-04-28 | 2026-05-22 | 28 | 100 | 7853.982 | 34.5 | 364.5 | 473.2 | 46.4 | 134.5 | 2-Cónica y dividida |  | 33
28229 - PIAZZA TRIANGULO DE BAVARIA | 561743 | P-67 | Tremie 1/2" | Concreto | Pilote kely torre 2 #24 | 2026-04-24 | 2026-04-28 | 2026-05-22 | 28 | 100 | 7853.982 | 34.5 | 368.8 | 479.3 | 47 | 136.2 | 2-Cónica y dividida |  | 33
28229 - PIAZZA TRIANGULO DE BAVARIA | 561743 | P-67 | Tremie 1/2" | Concreto | Pilote kely torre 2 #24 | 2026-04-24 | 2026-04-28 | 2026-05-22 | 28 | 100 | 7853.982 | 34.5 | 366.6 | 476.2 | 46.7 | 135.4 | 2-Cónica y dividida |  | 33
28229 - PIAZZA TRIANGULO DE BAVARIA | 561743 | P-67 | Tremie 1/2" | Concreto | Pilote kely torre 2 #24 | 2026-04-24 | 2026-04-28 | 2026-05-08 | 14 | 100 | 7853.982 | 34.5 | 308.6 | 400.7 | 39.3 | 113.9 | 2-Cónica y dividida |  | 24
28229 - PIAZZA TRIANGULO DE BAVARIA | 561743 | P-67 | Tremie 1/2" | Concreto | Pilote kely torre 2 #24 | 2026-04-24 | 2026-04-28 | 2026-05-08 | 14 | 100 | 7853.982 | 34.5 | 305.6 | 396.7 | 38.9 | 112.8 | 2-Cónica y dividida |  | 24
28229 - PIAZZA TRIANGULO DE BAVARIA | 561743 | P-67 | Tremie 1/2" | Concreto | Pilote kely torre 2 #24 | 2026-04-24 | 2026-04-28 | 2026-05-01 | 7 | 100 | 7853.982 | 34.5 | 251.5 | 326.3 | 32 | 92.8 | 2-Cónica y dividida |  | 21
28229 - PIAZZA TRIANGULO DE BAVARIA | 561743 | P-67 | Tremie 1/2" | Concreto | Pilote kely torre 2 #24 | 2026-04-24 | 2026-04-28 | 2026-05-01 | 7 | 100 | 7853.982 | 34.5 | 259.9 | 337.5 | 33.1 | 95.9 | 2-Cónica y dividida |  | 21
28229 - PIAZZA TRIANGULO DE BAVARIA | 561743 | P-67 | Tremie 1/2" | Concreto | Pilote kely torre 2 #24 | 2026-04-24 | 2026-04-28 | 2026-04-27 | 3 | 100 | 7853.982 | 34.5 | 237.8 | 309 | 30.3 | 87.8 | 2-Cónica y dividida |  | 19
28229 - PIAZZA TRIANGULO DE BAVARIA | 561743 | P-67 | Tremie 1/2" | Concreto | Pilote kely torre 2 #24 | 2026-04-24 | 2026-04-28 | 2026-04-27 | 3 | 100 | 7853.982 | 34.5 | 233.9 | 303.9 | 29.8 | 86.4 | 2-Cónica y dividida |  | 19
28229 - PIAZZA TRIANGULO DE BAVARIA | 561744 | P - 71 | Tremie 1" | Concreto | Zonas comunes pilote Kelly # 03 | 2026-04-25 | 2026-04-28 | 2026-05-23 | 28 | 100 | 7853.982 | 27.6 | 222.6 | 288.6 | 28.3 | 102.5 | 2-Cónica y dividida |  | 34
28229 - PIAZZA TRIANGULO DE BAVARIA | 561744 | P - 71 | Tremie 1" | Concreto | Zonas comunes pilote Kelly # 03 | 2026-04-25 | 2026-04-28 | 2026-05-23 | 28 | 101 | 8011.847 | 27.6 | 220.8 | 281.4 | 27.6 | 100 | 2-Cónica y dividida |  | 34
28229 - PIAZZA TRIANGULO DE BAVARIA | 561744 | P - 71 | Tremie 1" | Concreto | Zonas comunes pilote Kelly # 03 | 2026-04-25 | 2026-04-28 | 2026-05-23 | 28 | 100 | 7853.982 | 27.6 | 228.6 | 296.7 | 29.1 | 105.4 | 2-Cónica y dividida |  | 34
28229 - PIAZZA TRIANGULO DE BAVARIA | 561744 | P - 71 | Tremie 1" | Concreto | Zonas comunes pilote Kelly # 03 | 2026-04-25 | 2026-04-28 | 2026-05-09 | 14 | 101 | 8011.847 | 27.6 | 191.5 | 243.7 | 23.9 | 86.6 | 2-Cónica y dividida |  | 25
28229 - PIAZZA TRIANGULO DE BAVARIA | 561744 | P - 71 | Tremie 1" | Concreto | Zonas comunes pilote Kelly # 03 | 2026-04-25 | 2026-04-28 | 2026-05-09 | 14 | 101 | 8011.847 | 27.6 | 199.9 | 254.9 | 25 | 90.6 | 2-Cónica y dividida |  | 25
28229 - PIAZZA TRIANGULO DE BAVARIA | 561744 | P - 71 | Tremie 1" | Concreto | Zonas comunes pilote Kelly # 03 | 2026-04-25 | 2026-04-28 | 2026-05-02 | 7 | 101 | 8011.847 | 27.6 | 155.8 | 197.8 | 19.4 | 70.3 | 2-Cónica y dividida |  | 22
28229 - PIAZZA TRIANGULO DE BAVARIA | 561744 | P - 71 | Tremie 1" | Concreto | Zonas comunes pilote Kelly # 03 | 2026-04-25 | 2026-04-28 | 2026-05-02 | 7 | 100 | 7853.982 | 27.6 | 154.6 | 200.9 | 19.7 | 71.4 | 2-Cónica y dividida |  | 22
28229 - PIAZZA TRIANGULO DE BAVARIA | 561744 | P - 71 | Tremie 1" | Concreto | Zonas comunes pilote Kelly # 03 | 2026-04-25 | 2026-04-28 | 2026-04-28 | 3 | 101 | 8011.847 | 27.6 | 113.7 | 144.8 | 14.2 | 51.4 | 2-Cónica y dividida |  | 19
28229 - PIAZZA TRIANGULO DE BAVARIA | 561744 | P - 71 | Tremie 1" | Concreto | Zonas comunes pilote Kelly # 03 | 2026-04-25 | 2026-04-28 | 2026-04-28 | 3 | 100 | 7853.982 | 27.6 | 110.1 | 142.8 | 14 | 50.7 | 2-Cónica y dividida |  | 19
28229 - PIAZZA TRIANGULO DE BAVARIA | 561742 | P - 66 | Tremie 1/2" | Concreto | Pilote Kelly Torre 1 # 51 | 2026-04-23 | 2026-04-25 | 2026-05-21 | 28 | 100 | 7853.982 | 34.5 | 368.9 | 479.3 | 47 | 136.2 | 2-Cónica y dividida |  | 33
28229 - PIAZZA TRIANGULO DE BAVARIA | 561742 | P - 66 | Tremie 1/2" | Concreto | Pilote Kelly Torre 1 # 51 | 2026-04-23 | 2026-04-25 | 2026-05-21 | 28 | 101 | 8011.847 | 34.5 | 376 | 478.2 | 46.9 | 135.9 | 2-Cónica y dividida |  | 33
28229 - PIAZZA TRIANGULO DE BAVARIA | 561742 | P - 66 | Tremie 1/2" | Concreto | Pilote Kelly Torre 1 # 51 | 2026-04-23 | 2026-04-25 | 2026-05-21 | 28 | 100 | 7853.982 | 34.5 | 372 | 483.3 | 47.4 | 137.4 | 2-Cónica y dividida |  | 33
28229 - PIAZZA TRIANGULO DE BAVARIA | 561742 | P - 66 | Tremie 1/2" | Concreto | Pilote Kelly Torre 1 # 51 | 2026-04-23 | 2026-04-25 | 2026-05-07 | 14 | 101 | 8011.847 | 34.5 | 310.5 | 395.7 | 38.8 | 112.5 | 2-Cónica y dividida |  | 24
28229 - PIAZZA TRIANGULO DE BAVARIA | 561742 | P - 66 | Tremie 1/2" | Concreto | Pilote Kelly Torre 1 # 51 | 2026-04-23 | 2026-04-25 | 2026-05-07 | 14 | 100 | 7853.982 | 34.5 | 308.9 | 400.7 | 39.3 | 113.9 | 2-Cónica y dividida |  | 24
28229 - PIAZZA TRIANGULO DE BAVARIA | 561742 | P - 66 | Tremie 1/2" | Concreto | Pilote Kelly Torre 1 # 51 | 2026-04-23 | 2026-04-25 | 2026-04-30 | 7 | 101 | 8011.847 | 34.5 | 263.3 | 335.5 | 32.9 | 95.4 | 2-Cónica y dividida |  | 20
28229 - PIAZZA TRIANGULO DE BAVARIA | 561742 | P - 66 | Tremie 1/2" | Concreto | Pilote Kelly Torre 1 # 51 | 2026-04-23 | 2026-04-25 | 2026-04-30 | 7 | 100 | 7853.982 | 34.5 | 261.3 | 339.6 | 33.3 | 96.5 | 2-Cónica y dividida |  | 20
28229 - PIAZZA TRIANGULO DE BAVARIA | 561742 | P - 66 | Tremie 1/2" | Concreto | Pilote Kelly Torre 1 # 51 | 2026-04-23 | 2026-04-25 | 2026-04-26 | 3 | 101 | 8011.847 | 34.5 | 225.3 | 286.5 | 28.1 | 81.4 | 2-Cónica y dividida |  | 17
28229 - PIAZZA TRIANGULO DE BAVARIA | 561742 | P - 66 | Tremie 1/2" | Concreto | Pilote Kelly Torre 1 # 51 | 2026-04-23 | 2026-04-25 | 2026-04-26 | 3 | 100 | 7853.982 | 34.5 | 223.1 | 289.6 | 28.4 | 82.3 | 2-Cónica y dividida |  | 17
28229 - PIAZZA TRIANGULO DE BAVARIA | 561742 | M - 65 | Tremie 1" | Concreto | Plazoleta pantalla tramo M - 20 y barrete B - 61 | 2026-04-23 | 2026-04-25 | 2026-05-21 | 28 | 100 | 7853.982 | 27.6 | 241.8 | 314.1 | 30.8 | 111.6 | 2-Cónica y dividida |  | 33
28229 - PIAZZA TRIANGULO DE BAVARIA | 561742 | M - 65 | Tremie 1" | Concreto | Plazoleta pantalla tramo M - 20 y barrete B - 61 | 2026-04-23 | 2026-04-25 | 2026-05-21 | 28 | 100 | 7853.982 | 27.6 | 243.8 | 316.1 | 31 | 112.3 | 2-Cónica y dividida |  | 33
28229 - PIAZZA TRIANGULO DE BAVARIA | 561742 | M - 65 | Tremie 1" | Concreto | Plazoleta pantalla tramo M - 20 y barrete B - 61 | 2026-04-23 | 2026-04-25 | 2026-05-21 | 28 | 100 | 7853.982 | 27.6 | 237.9 | 309 | 30.3 | 109.8 | 2-Cónica y dividida |  | 33
28229 - PIAZZA TRIANGULO DE BAVARIA | 561742 | M - 65 | Tremie 1" | Concreto | Plazoleta pantalla tramo M - 20 y barrete B - 61 | 2026-04-23 | 2026-04-25 | 2026-05-07 | 14 | 100 | 7853.982 | 27.6 | 207.4 | 269.2 | 26.4 | 95.7 | 2-Cónica y dividida |  | 24
28229 - PIAZZA TRIANGULO DE BAVARIA | 561742 | M - 65 | Tremie 1" | Concreto | Plazoleta pantalla tramo M - 20 y barrete B - 61 | 2026-04-23 | 2026-04-25 | 2026-05-07 | 14 | 101 | 8011.847 | 27.6 | 205.8 | 262.1 | 25.7 | 93.1 | 2-Cónica y dividida |  | 24
28229 - PIAZZA TRIANGULO DE BAVARIA | 561742 | M - 65 | Tremie 1" | Concreto | Plazoleta pantalla tramo M - 20 y barrete B - 61 | 2026-04-23 | 2026-04-25 | 2026-04-30 | 7 | 100 | 7853.982 | 27.6 | 176.3 | 228.4 | 22.4 | 81.2 | 2-Cónica y dividida |  | 20
28229 - PIAZZA TRIANGULO DE BAVARIA | 561742 | M - 65 | Tremie 1" | Concreto | Plazoleta pantalla tramo M - 20 y barrete B - 61 | 2026-04-23 | 2026-04-25 | 2026-04-30 | 7 | 101 | 8011.847 | 27.6 | 174.3 | 222.3 | 21.8 | 79 | 2-Cónica y dividida |  | 20
28229 - PIAZZA TRIANGULO DE BAVARIA | 561742 | M - 65 | Tremie 1" | Concreto | Plazoleta pantalla tramo M - 20 y barrete B - 61 | 2026-04-23 | 2026-04-25 | 2026-04-26 | 3 | 100 | 7853.982 | 27.6 | 150.6 | 195.8 | 19.2 | 69.6 | 2-Cónica y dividida |  | 17
28229 - PIAZZA TRIANGULO DE BAVARIA | 561742 | M - 65 | Tremie 1" | Concreto | Plazoleta pantalla tramo M - 20 y barrete B - 61 | 2026-04-23 | 2026-04-25 | 2026-04-26 | 3 | 101 | 8011.847 | 27.6 | 148.4 | 188.6 | 18.5 | 67 | 2-Cónica y dividida |  | 17
28229 - PIAZZA TRIANGULO DE BAVARIA | 561742 | P - 64 | Tremie 1" | Concreto | Zonas comunes pilote Kelly # 07 | 2026-04-23 | 2026-04-25 | 2026-05-21 | 28 | 101 | 8011.847 | 27.6 | 263.7 | 335.5 | 32.9 | 119.2 | 2-Cónica y dividida |  | 33
28229 - PIAZZA TRIANGULO DE BAVARIA | 561742 | P - 64 | Tremie 1" | Concreto | Zonas comunes pilote Kelly # 07 | 2026-04-23 | 2026-04-25 | 2026-05-21 | 28 | 101 | 8011.847 | 27.6 | 259.7 | 330.4 | 32.4 | 117.4 | 2-Cónica y dividida |  | 33
28229 - PIAZZA TRIANGULO DE BAVARIA | 561742 | P - 64 | Tremie 1" | Concreto | Zonas comunes pilote Kelly # 07 | 2026-04-23 | 2026-04-25 | 2026-05-21 | 28 | 100 | 7853.982 | 27.6 | 262.1 | 340.6 | 33.4 | 121 | 2-Cónica y dividida |  | 33
28229 - PIAZZA TRIANGULO DE BAVARIA | 561742 | P - 64 | Tremie 1" | Concreto | Zonas comunes pilote Kelly # 07 | 2026-04-23 | 2026-04-25 | 2026-05-07 | 14 | 100 | 7853.982 | 27.6 | 219.5 | 284.5 | 27.9 | 101.1 | 2-Cónica y dividida |  | 24
28229 - PIAZZA TRIANGULO DE BAVARIA | 561742 | P - 64 | Tremie 1" | Concreto | Zonas comunes pilote Kelly # 07 | 2026-04-23 | 2026-04-25 | 2026-05-07 | 14 | 100 | 7853.982 | 27.6 | 217.9 | 282.5 | 27.7 | 100.4 | 2-Cónica y dividida |  | 24
28229 - PIAZZA TRIANGULO DE BAVARIA | 561742 | P - 64 | Tremie 1" | Concreto | Zonas comunes pilote Kelly # 07 | 2026-04-23 | 2026-04-25 | 2026-04-30 | 7 | 100 | 7853.982 | 27.6 | 192.5 | 249.8 | 24.5 | 88.8 | 2-Cónica y dividida |  | 20
28229 - PIAZZA TRIANGULO DE BAVARIA | 561742 | P - 64 | Tremie 1" | Concreto | Zonas comunes pilote Kelly # 07 | 2026-04-23 | 2026-04-25 | 2026-04-30 | 7 | 101 | 8011.847 | 27.6 | 190.3 | 242.7 | 23.8 | 86.2 | 2-Cónica y dividida |  | 20
28229 - PIAZZA TRIANGULO DE BAVARIA | 561742 | P - 64 | Tremie 1" | Concreto | Zonas comunes pilote Kelly # 07 | 2026-04-23 | 2026-04-25 | 2026-04-26 | 3 | 100 | 7853.982 | 27.6 | 164.4 | 213.1 | 20.9 | 75.7 | 2-Cónica y dividida |  | 17
28229 - PIAZZA TRIANGULO DE BAVARIA | 561742 | P - 64 | Tremie 1" | Concreto | Zonas comunes pilote Kelly # 07 | 2026-04-23 | 2026-04-25 | 2026-04-26 | 3 | 101 | 8011.847 | 27.6 | 162.2 | 206 | 20.2 | 73.2 | 2-Cónica y dividida |  | 17
28229 - PIAZZA TRIANGULO DE BAVARIA | 561742 | P - 63 | Tremie 1/2" | Concreto | Pilote Kelly Torre 2 # 49 y pilote Kelly # 51 | 2026-04-23 | 2026-04-25 | 2026-05-21 | 28 | 100 | 7853.982 | 34.5 | 351.7 | 456.8 | 44.8 | 129.9 | 2-Cónica y dividida |  | 33
28229 - PIAZZA TRIANGULO DE BAVARIA | 561742 | P - 63 | Tremie 1/2" | Concreto | Pilote Kelly Torre 2 # 49 y pilote Kelly # 51 | 2026-04-23 | 2026-04-25 | 2026-05-21 | 28 | 100 | 7853.982 | 34.5 | 355.2 | 460.9 | 45.2 | 131 | 2-Cónica y dividida |  | 33
28229 - PIAZZA TRIANGULO DE BAVARIA | 561742 | P - 63 | Tremie 1/2" | Concreto | Pilote Kelly Torre 2 # 49 y pilote Kelly # 51 | 2026-04-23 | 2026-04-25 | 2026-05-21 | 28 | 100 | 7853.982 | 34.5 | 344.7 | 447.7 | 43.9 | 127.2 | 2-Cónica y dividida |  | 33
28229 - PIAZZA TRIANGULO DE BAVARIA | 561742 | P - 63 | Tremie 1/2" | Concreto | Pilote Kelly Torre 2 # 49 y pilote Kelly # 51 | 2026-04-23 | 2026-04-25 | 2026-05-07 | 14 | 101 | 8011.847 | 34.5 | 291.4 | 371.2 | 36.4 | 105.5 | 2-Cónica y dividida |  | 24
28229 - PIAZZA TRIANGULO DE BAVARIA | 561742 | P - 63 | Tremie 1/2" | Concreto | Pilote Kelly Torre 2 # 49 y pilote Kelly # 51 | 2026-04-23 | 2026-04-25 | 2026-05-07 | 14 | 100 | 7853.982 | 34.5 | 289.6 | 376.3 | 36.9 | 107 | 2-Cónica y dividida |  | 24
28229 - PIAZZA TRIANGULO DE BAVARIA | 561742 | P - 63 | Tremie 1/2" | Concreto | Pilote Kelly Torre 2 # 49 y pilote Kelly # 51 | 2026-04-23 | 2026-04-25 | 2026-04-30 | 7 | 100 | 7853.982 | 34.5 | 245.8 | 319.2 | 31.3 | 90.7 | 2-Cónica y dividida |  | 20
28229 - PIAZZA TRIANGULO DE BAVARIA | 561742 | P - 63 | Tremie 1/2" | Concreto | Pilote Kelly Torre 2 # 49 y pilote Kelly # 51 | 2026-04-23 | 2026-04-25 | 2026-04-30 | 7 | 100 | 7853.982 | 34.5 | 242.9 | 315.1 | 30.9 | 89.6 | 2-Cónica y dividida |  | 20
28229 - PIAZZA TRIANGULO DE BAVARIA | 561742 | P - 63 | Tremie 1/2" | Concreto | Pilote Kelly Torre 2 # 49 y pilote Kelly # 51 | 2026-04-23 | 2026-04-25 | 2026-04-26 | 3 | 101 | 8011.847 | 34.5 | 208.5 | 265.1 | 26 | 75.4 | 2-Cónica y dividida |  | 17
28229 - PIAZZA TRIANGULO DE BAVARIA | 561742 | P - 63 | Tremie 1/2" | Concreto | Pilote Kelly Torre 2 # 49 y pilote Kelly # 51 | 2026-04-23 | 2026-04-25 | 2026-04-26 | 3 | 100 | 7853.982 | 34.5 | 206.3 | 268.2 | 26.3 | 76.2 | 2-Cónica y dividida |  | 17
28229 - PIAZZA TRIANGULO DE BAVARIA | 561741 | M - 62 | Tremie 1" | Concreto | Plazoleta pantalla tramo H - 24 y pantalla tramo M - 21 | 2026-04-22 | 2026-04-25 | 2026-05-20 | 28 | 100 | 7853.982 | 27.6 | 284.8 | 370.2 | 36.3 | 131.5 | 2-Cónica y dividida |  | 32
28229 - PIAZZA TRIANGULO DE BAVARIA | 561741 | M - 62 | Tremie 1" | Concreto | Plazoleta pantalla tramo H - 24 y pantalla tramo M - 21 | 2026-04-22 | 2026-04-25 | 2026-05-20 | 28 | 101 | 8011.847 | 27.6 | 286.9 | 365.1 | 35.8 | 129.7 | 2-Cónica y dividida |  | 32
28229 - PIAZZA TRIANGULO DE BAVARIA | 561741 | M - 62 | Tremie 1" | Concreto | Plazoleta pantalla tramo H - 24 y pantalla tramo M - 21 | 2026-04-22 | 2026-04-25 | 2026-05-20 | 28 | 100 | 7853.982 | 27.6 | 291.2 | 378.3 | 37.1 | 134.4 | 2-Cónica y dividida |  | 32
28229 - PIAZZA TRIANGULO DE BAVARIA | 561741 | M - 62 | Tremie 1" | Concreto | Plazoleta pantalla tramo H - 24 y pantalla tramo M - 21 | 2026-04-22 | 2026-04-25 | 2026-05-06 | 14 | 100 | 7853.982 | 27.6 | 240.3 | 312 | 30.6 | 110.9 | 2-Cónica y dividida |  | 23
28229 - PIAZZA TRIANGULO DE BAVARIA | 561741 | M - 62 | Tremie 1" | Concreto | Plazoleta pantalla tramo H - 24 y pantalla tramo M - 21 | 2026-04-22 | 2026-04-25 | 2026-05-06 | 14 | 100 | 7853.982 | 27.6 | 235.6 | 305.9 | 30 | 108.7 | 2-Cónica y dividida |  | 23
28229 - PIAZZA TRIANGULO DE BAVARIA | 561741 | M - 62 | Tremie 1" | Concreto | Plazoleta pantalla tramo H - 24 y pantalla tramo M - 21 | 2026-04-22 | 2026-04-25 | 2026-04-29 | 7 | 101 | 8011.847 | 27.6 | 190.8 | 242.7 | 23.8 | 86.2 | 2-Cónica y dividida |  | 18
28229 - PIAZZA TRIANGULO DE BAVARIA | 561741 | M - 62 | Tremie 1" | Concreto | Plazoleta pantalla tramo H - 24 y pantalla tramo M - 21 | 2026-04-22 | 2026-04-25 | 2026-04-29 | 7 | 100 | 7853.982 | 27.6 | 188.9 | 245.8 | 24.1 | 87.3 | 2-Cónica y dividida |  | 18
28229 - PIAZZA TRIANGULO DE BAVARIA | 561741 | M - 62 | Tremie 1" | Concreto | Plazoleta pantalla tramo H - 24 y pantalla tramo M - 21 | 2026-04-22 | 2026-04-25 | 2026-04-25 | 3 | 100 | 7853.982 | 27.6 | 155.2 | 201.9 | 19.8 | 71.7 | 2-Cónica y dividida |  | 16
28229 - PIAZZA TRIANGULO DE BAVARIA | 561741 | M - 62 | Tremie 1" | Concreto | Plazoleta pantalla tramo H - 24 y pantalla tramo M - 21 | 2026-04-22 | 2026-04-25 | 2026-04-25 | 3 | 100 | 7853.982 | 27.6 | 153.1 | 198.8 | 19.5 | 70.7 | 2-Cónica y dividida |  | 16
28229 - PIAZZA TRIANGULO DE BAVARIA | 561741 | P - 61 | Tremie 1/2" | Concreto | Pilote Kelly # 44 Torre 1 | 2026-04-22 | 2026-04-25 | 2026-05-20 | 28 | 101 | 8011.847 | 34.5 | 354.3 | 450.7 | 44.2 | 128.1 | 2-Cónica y dividida |  | 32
28229 - PIAZZA TRIANGULO DE BAVARIA | 561741 | P - 61 | Tremie 1/2" | Concreto | Pilote Kelly # 44 Torre 1 | 2026-04-22 | 2026-04-25 | 2026-05-20 | 28 | 100 | 7853.982 | 34.5 | 360 | 467 | 45.8 | 132.8 | 2-Cónica y dividida |  | 32
28229 - PIAZZA TRIANGULO DE BAVARIA | 561741 | P - 61 | Tremie 1/2" | Concreto | Pilote Kelly # 44 Torre 1 | 2026-04-22 | 2026-04-25 | 2026-05-20 | 28 | 101 | 8011.847 | 34.5 | 355.2 | 451.7 | 44.3 | 128.4 | 2-Cónica y dividida |  | 32
28229 - PIAZZA TRIANGULO DE BAVARIA | 561741 | P - 61 | Tremie 1/2" | Concreto | Pilote Kelly # 44 Torre 1 | 2026-04-22 | 2026-04-25 | 2026-05-06 | 14 | 100 | 7853.982 | 34.5 | 299 | 388.5 | 38.1 | 110.4 | 2-Cónica y dividida |  | 23
28229 - PIAZZA TRIANGULO DE BAVARIA | 561741 | P - 61 | Tremie 1/2" | Concreto | Pilote Kelly # 44 Torre 1 | 2026-04-22 | 2026-04-25 | 2026-05-06 | 14 | 100 | 7853.982 | 34.5 | 294 | 381.4 | 37.4 | 108.4 | 2-Cónica y dividida |  | 23
28229 - PIAZZA TRIANGULO DE BAVARIA | 561741 | P - 61 | Tremie 1/2" | Concreto | Pilote Kelly # 44 Torre 1 | 2026-04-22 | 2026-04-25 | 2026-04-29 | 7 | 100 | 7853.982 | 34.5 | 236.9 | 308 | 30.2 | 87.5 | 2-Cónica y dividida |  | 18
28229 - PIAZZA TRIANGULO DE BAVARIA | 561741 | P - 61 | Tremie 1/2" | Concreto | Pilote Kelly # 44 Torre 1 | 2026-04-22 | 2026-04-25 | 2026-04-29 | 7 | 101 | 8011.847 | 34.5 | 234.8 | 298.8 | 29.3 | 84.9 | 2-Cónica y dividida |  | 18
28229 - PIAZZA TRIANGULO DE BAVARIA | 561741 | P - 61 | Tremie 1/2" | Concreto | Pilote Kelly # 44 Torre 1 | 2026-04-22 | 2026-04-25 | 2026-04-25 | 3 | 100 | 7853.982 | 34.5 | 194.7 | 252.9 | 24.8 | 71.9 | 2-Cónica y dividida |  | 16
28229 - PIAZZA TRIANGULO DE BAVARIA | 561741 | P - 61 | Tremie 1/2" | Concreto | Pilote Kelly # 44 Torre 1 | 2026-04-22 | 2026-04-25 | 2026-04-25 | 3 | 101 | 8011.847 | 34.5 | 192.5 | 244.7 | 24 | 69.6 | 2-Cónica y dividida |  | 16
28229 - PIAZZA TRIANGULO DE BAVARIA | 561741 | P - 60 | Tremie 1/2" | Concreto | Pilote Kelly Torre 2 # 32 | 2026-04-22 | 2026-04-25 | 2026-05-20 | 28 | 101 | 8011.847 | 34.5 | 360.9 | 458.9 | 45 | 130.4 | 2-Cónica y dividida |  | 32
28229 - PIAZZA TRIANGULO DE BAVARIA | 561741 | P - 60 | Tremie 1/2" | Concreto | Pilote Kelly Torre 2 # 32 | 2026-04-22 | 2026-04-25 | 2026-05-20 | 28 | 101 | 8011.847 | 34.5 | 367.6 | 468.1 | 45.9 | 133 | 2-Cónica y dividida |  | 32
28229 - PIAZZA TRIANGULO DE BAVARIA | 561741 | P - 60 | Tremie 1/2" | Concreto | Pilote Kelly Torre 2 # 32 | 2026-04-22 | 2026-04-25 | 2026-05-20 | 28 | 100 | 7853.982 | 34.5 | 372.8 | 484.4 | 47.5 | 137.7 | 2-Cónica y dividida |  | 32
28229 - PIAZZA TRIANGULO DE BAVARIA | 561741 | P - 60 | Tremie 1/2" | Concreto | Pilote Kelly Torre 2 # 32 | 2026-04-22 | 2026-04-25 | 2026-05-06 | 14 | 101 | 8011.847 | 34.5 | 305.6 | 388.5 | 38.1 | 110.4 | 2-Cónica y dividida |  | 23
28229 - PIAZZA TRIANGULO DE BAVARIA | 561741 | P - 60 | Tremie 1/2" | Concreto | Pilote Kelly Torre 2 # 32 | 2026-04-22 | 2026-04-25 | 2026-05-06 | 14 | 100 | 7853.982 | 34.5 | 308 | 399.7 | 39.2 | 113.6 | 2-Cónica y dividida |  | 23
28229 - PIAZZA TRIANGULO DE BAVARIA | 561741 | P - 60 | Tremie 1/2" | Concreto | Pilote Kelly Torre 2 # 32 | 2026-04-22 | 2026-04-25 | 2026-04-29 | 7 | 100 | 7853.982 | 34.5 | 253.8 | 329.4 | 32.3 | 93.6 | 2-Cónica y dividida |  | 18
28229 - PIAZZA TRIANGULO DE BAVARIA | 561741 | P - 60 | Tremie 1/2" | Concreto | Pilote Kelly Torre 2 # 32 | 2026-04-22 | 2026-04-25 | 2026-04-29 | 7 | 100 | 7853.982 | 34.5 | 251.5 | 326.3 | 32 | 92.8 | 2-Cónica y dividida |  | 18
28229 - PIAZZA TRIANGULO DE BAVARIA | 561741 | P - 60 | Tremie 1/2" | Concreto | Pilote Kelly Torre 2 # 32 | 2026-04-22 | 2026-04-25 | 2026-04-25 | 3 | 100 | 7853.982 | 34.5 | 213.9 | 277.4 | 27.2 | 78.8 | 2-Cónica y dividida |  | 16
28229 - PIAZZA TRIANGULO DE BAVARIA | 561741 | P - 60 | Tremie 1/2" | Concreto | Pilote Kelly Torre 2 # 32 | 2026-04-22 | 2026-04-25 | 2026-04-25 | 3 | 101 | 8011.847 | 34.5 | 211.7 | 269.2 | 26.4 | 76.5 | 2-Cónica y dividida |  | 16
28229 - PIAZZA TRIANGULO DE BAVARIA | 561741 | P - 59 | Tremie 1" | Concreto | Pilote Kelly zonas comunes # 15 | 2026-04-22 | 2026-04-25 | 2026-05-20 | 28 | 100 | 7853.982 | 27.6 | 291.4 | 378.3 | 37.1 | 134.4 | 2-Cónica y dividida |  | 32
28229 - PIAZZA TRIANGULO DE BAVARIA | 561741 | P - 59 | Tremie 1" | Concreto | Pilote Kelly zonas comunes # 15 | 2026-04-22 | 2026-04-25 | 2026-05-20 | 28 | 101 | 8011.847 | 27.6 | 295.7 | 376.3 | 36.9 | 133.7 | 2-Cónica y dividida |  | 32
28229 - PIAZZA TRIANGULO DE BAVARIA | 561741 | P - 59 | Tremie 1" | Concreto | Pilote Kelly zonas comunes # 15 | 2026-04-22 | 2026-04-25 | 2026-05-20 | 28 | 100 | 7853.982 | 27.6 | 296 | 384.4 | 37.7 | 136.6 | 2-Cónica y dividida |  | 32
28229 - PIAZZA TRIANGULO DE BAVARIA | 561741 | P - 59 | Tremie 1" | Concreto | Pilote Kelly zonas comunes # 15 | 2026-04-22 | 2026-04-25 | 2026-05-06 | 14 | 101 | 8011.847 | 27.6 | 245.4 | 312 | 30.6 | 110.9 | 2-Cónica y dividida |  | 23
28229 - PIAZZA TRIANGULO DE BAVARIA | 561741 | P - 59 | Tremie 1" | Concreto | Pilote Kelly zonas comunes # 15 | 2026-04-22 | 2026-04-25 | 2026-05-06 | 14 | 100 | 7853.982 | 27.6 | 242.6 | 315.1 | 30.9 | 112 | 2-Cónica y dividida |  | 23
28229 - PIAZZA TRIANGULO DE BAVARIA | 561741 | P - 59 | Tremie 1" | Concreto | Pilote Kelly zonas comunes # 15 | 2026-04-22 | 2026-04-25 | 2026-04-29 | 7 | 100 | 7853.982 | 27.6 | 212.8 | 276.3 | 27.1 | 98.2 | 2-Cónica y dividida |  | 18
28229 - PIAZZA TRIANGULO DE BAVARIA | 561741 | P - 59 | Tremie 1" | Concreto | Pilote Kelly zonas comunes # 15 | 2026-04-22 | 2026-04-25 | 2026-04-29 | 7 | 100 | 7853.982 | 27.6 | 209.9 | 272.3 | 26.7 | 96.7 | 2-Cónica y dividida |  | 18
28229 - PIAZZA TRIANGULO DE BAVARIA | 561741 | P - 59 | Tremie 1" | Concreto | Pilote Kelly zonas comunes # 15 | 2026-04-22 | 2026-04-25 | 2026-04-25 | 3 | 100 | 7853.982 | 27.6 | 181.6 | 235.6 | 23.1 | 83.7 | 2-Cónica y dividida |  | 16
28229 - PIAZZA TRIANGULO DE BAVARIA | 561741 | P - 59 | Tremie 1" | Concreto | Pilote Kelly zonas comunes # 15 | 2026-04-22 | 2026-04-25 | 2026-04-25 | 3 | 100 | 7853.982 | 27.6 | 179.3 | 232.5 | 22.8 | 82.6 | 2-Cónica y dividida |  | 16
28229 - PIAZZA TRIANGULO DE BAVARIA | 561738 | P - 57 | Tremie 1/2 | Concreto | Pilotes kelly torre 2 # 23 pilotes kelly # 14 | 2026-04-21 | 2026-04-23 | 2026-05-19 | 28 | 100 | 7853.982 | 34.5 | 295 | 383.4 | 37.6 | 109 | 2-Cónica y dividida |  | 32
28229 - PIAZZA TRIANGULO DE BAVARIA | 561738 | P - 57 | Tremie 1/2 | Concreto | Pilotes kelly torre 2 # 23 pilotes kelly # 14 | 2026-04-21 | 2026-04-23 | 2026-05-19 | 28 | 100 | 7853.982 | 34.5 | 292.7 | 380.4 | 37.3 | 108.1 | 2-Cónica y dividida |  | 32
28229 - PIAZZA TRIANGULO DE BAVARIA | 561738 | P - 57 | Tremie 1/2 | Concreto | Pilotes kelly torre 2 # 23 pilotes kelly # 14 | 2026-04-21 | 2026-04-23 | 2026-05-19 | 28 | 100 | 7853.982 | 34.5 | 289.5 | 376.3 | 36.9 | 107 | 2-Cónica y dividida |  | 32
28229 - PIAZZA TRIANGULO DE BAVARIA | 561738 | P - 57 | Tremie 1/2 | Concreto | Pilotes kelly torre 2 # 23 pilotes kelly # 14 | 2026-04-21 | 2026-04-23 | 2026-05-05 | 14 | 100 | 7853.982 | 34.5 | 259.6 | 337.5 | 33.1 | 95.9 | 2-Cónica y dividida |  | 23
28229 - PIAZZA TRIANGULO DE BAVARIA | 561738 | P - 57 | Tremie 1/2 | Concreto | Pilotes kelly torre 2 # 23 pilotes kelly # 14 | 2026-04-21 | 2026-04-23 | 2026-05-05 | 14 | 100 | 7853.982 | 34.5 | 255.1 | 331.4 | 32.5 | 94.2 | 2-Cónica y dividida |  | 23
28229 - PIAZZA TRIANGULO DE BAVARIA | 561738 | P - 57 | Tremie 1/2 | Concreto | Pilotes kelly torre 2 # 23 pilotes kelly # 14 | 2026-04-21 | 2026-04-23 | 2026-04-28 | 7 | 100 | 7853.982 | 34.5 | 230.8 | 299.8 | 29.4 | 85.2 | 2-Cónica y dividida |  | 17
28229 - PIAZZA TRIANGULO DE BAVARIA | 561738 | P - 57 | Tremie 1/2 | Concreto | Pilotes kelly torre 2 # 23 pilotes kelly # 14 | 2026-04-21 | 2026-04-23 | 2026-04-28 | 7 | 100 | 7853.982 | 34.5 | 228.9 | 296.7 | 29.1 | 84.3 | 2-Cónica y dividida |  | 17
28229 - PIAZZA TRIANGULO DE BAVARIA | 561738 | P - 57 | Tremie 1/2 | Concreto | Pilotes kelly torre 2 # 23 pilotes kelly # 14 | 2026-04-21 | 2026-04-23 | 2026-04-24 | 3 | 100 | 7853.982 | 34.5 | 134.9 | 175.4 | 17.2 | 49.9 | 2-Cónica y dividida |  | 16
28229 - PIAZZA TRIANGULO DE BAVARIA | 561738 | P - 57 | Tremie 1/2 | Concreto | Pilotes kelly torre 2 # 23 pilotes kelly # 14 | 2026-04-21 | 2026-04-23 | 2026-04-24 | 3 | 100 | 7853.982 | 34.5 | 130.2 | 169.3 | 16.6 | 48.1 | 2-Cónica y dividida |  | 16
28229 - PIAZZA TRIANGULO DE BAVARIA | 561738 | P - 56 | Tremie 1/2" | Concreto | Pilotes kelly torre 1 # 29 | 2026-04-21 | 2026-04-23 | 2026-05-19 | 28 | 100 | 7853.982 | 34.5 | 295.5 | 383.4 | 37.6 | 109 | 2-Cónica y dividida |  | 32
28229 - PIAZZA TRIANGULO DE BAVARIA | 561738 | P - 56 | Tremie 1/2" | Concreto | Pilotes kelly torre 1 # 29 | 2026-04-21 | 2026-04-23 | 2026-05-19 | 28 | 101 | 8011.847 | 34.5 | 293.5 | 373.2 | 36.6 | 106.1 | 2-Cónica y dividida |  | 32
28229 - PIAZZA TRIANGULO DE BAVARIA | 561738 | P - 56 | Tremie 1/2" | Concreto | Pilotes kelly torre 1 # 29 | 2026-04-21 | 2026-04-23 | 2026-05-19 | 28 | 100 | 7853.982 | 34.5 | 291.7 | 378.3 | 37.1 | 107.5 | 2-Cónica y dividida |  | 32
28229 - PIAZZA TRIANGULO DE BAVARIA | 561738 | P - 56 | Tremie 1/2" | Concreto | Pilotes kelly torre 1 # 29 | 2026-04-21 | 2026-04-23 | 2026-05-05 | 14 | 100 | 7853.982 | 34.5 | 253.7 | 329.4 | 32.3 | 93.6 | 2-Cónica y dividida |  | 23
28229 - PIAZZA TRIANGULO DE BAVARIA | 561738 | P - 56 | Tremie 1/2" | Concreto | Pilotes kelly torre 1 # 29 | 2026-04-21 | 2026-04-23 | 2026-05-05 | 14 | 100 | 7853.982 | 34.5 | 248.9 | 323.3 | 31.7 | 91.9 | 2-Cónica y dividida |  | 23
28229 - PIAZZA TRIANGULO DE BAVARIA | 561738 | P - 56 | Tremie 1/2" | Concreto | Pilotes kelly torre 1 # 29 | 2026-04-21 | 2026-04-23 | 2026-04-28 | 7 | 101 | 8011.847 | 34.5 | 205.8 | 262.1 | 25.7 | 74.5 | 2-Cónica y dividida |  | 17
28229 - PIAZZA TRIANGULO DE BAVARIA | 561738 | P - 56 | Tremie 1/2" | Concreto | Pilotes kelly torre 1 # 29 | 2026-04-21 | 2026-04-23 | 2026-04-28 | 7 | 100 | 7853.982 | 34.5 | 203.6 | 264.1 | 25.9 | 75.1 | 2-Cónica y dividida |  | 17
28229 - PIAZZA TRIANGULO DE BAVARIA | 561738 | P - 56 | Tremie 1/2" | Concreto | Pilotes kelly torre 1 # 29 | 2026-04-21 | 2026-04-23 | 2026-04-24 | 3 | 101 | 8011.847 | 34.5 | 147.1 | 187.6 | 18.4 | 53.3 | 2-Cónica y dividida |  | 16
28229 - PIAZZA TRIANGULO DE BAVARIA | 561738 | P - 56 | Tremie 1/2" | Concreto | Pilotes kelly torre 1 # 29 | 2026-04-21 | 2026-04-23 | 2026-04-24 | 3 | 100 | 7853.982 | 34.5 | 142.3 | 184.6 | 18.1 | 52.5 | 2-Cónica y dividida |  | 16
28229 - PIAZZA TRIANGULO DE BAVARIA | 561738 | M - 55 | Tremie 1" | Concreto | Plazoleta pantalla tramo # 25 | 2026-04-21 | 2026-04-23 | 2026-05-19 | 28 | 100 | 7853.982 | 27.6 | 188.7 | 244.7 | 24 | 87 | 2-Cónica y dividida | Bajo a 28 dias. | 32
28229 - PIAZZA TRIANGULO DE BAVARIA | 561738 | M - 55 | Tremie 1" | Concreto | Plazoleta pantalla tramo # 25 | 2026-04-21 | 2026-04-23 | 2026-05-19 | 28 | 100 | 7853.982 | 27.6 | 185 | 240.7 | 23.6 | 85.5 | 2-Cónica y dividida | Bajo a 28 dias. | 32
28229 - PIAZZA TRIANGULO DE BAVARIA | 561738 | M - 55 | Tremie 1" | Concreto | Plazoleta pantalla tramo # 25 | 2026-04-21 | 2026-04-23 | 2026-05-19 | 28 | 101 | 8011.847 | 27.6 | 183.7 | 233.5 | 22.9 | 83 | 2-Cónica y dividida | Bajo a 28 dias. | 32
28229 - PIAZZA TRIANGULO DE BAVARIA | 561738 | M - 55 | Tremie 1" | Concreto | Plazoleta pantalla tramo # 25 | 2026-04-21 | 2026-04-23 | 2026-05-05 | 14 | 100 | 7853.982 | 27.6 | 152.9 | 198.8 | 19.5 | 70.7 | 2-Cónica y dividida | Bajo a 14 dias. | 23
28229 - PIAZZA TRIANGULO DE BAVARIA | 561738 | M - 55 | Tremie 1" | Concreto | Plazoleta pantalla tramo # 25 | 2026-04-21 | 2026-04-23 | 2026-05-05 | 14 | 101 | 8011.847 | 27.6 | 148.6 | 188.6 | 18.5 | 67 | 2-Cónica y dividida | Bajo a 14 dias. | 23
28229 - PIAZZA TRIANGULO DE BAVARIA | 561738 | M - 55 | Tremie 1" | Concreto | Plazoleta pantalla tramo # 25 | 2026-04-21 | 2026-04-23 | 2026-04-28 | 7 | 100 | 7853.982 | 27.6 | 120.8 | 157 | 15.4 | 55.8 | 2-Cónica y dividida | Bajo a 7 dias. | 17
28229 - PIAZZA TRIANGULO DE BAVARIA | 561738 | M - 55 | Tremie 1" | Concreto | Plazoleta pantalla tramo # 25 | 2026-04-21 | 2026-04-23 | 2026-04-28 | 7 | 101 | 8011.847 | 27.6 | 118.9 | 150.9 | 14.8 | 53.6 | 2-Cónica y dividida | Bajo a 7 dias. | 17
28229 - PIAZZA TRIANGULO DE BAVARIA | 561738 | M - 55 | Tremie 1" | Concreto | Plazoleta pantalla tramo # 25 | 2026-04-21 | 2026-04-23 | 2026-04-24 | 3 | 100 | 7853.982 | 27.6 | 75 | 96.9 | 9.5 | 34.4 | 2-Cónica y dividida |  | 16
28229 - PIAZZA TRIANGULO DE BAVARIA | 561738 | M - 55 | Tremie 1" | Concreto | Plazoleta pantalla tramo # 25 | 2026-04-21 | 2026-04-23 | 2026-04-24 | 3 | 101 | 8011.847 | 27.6 | 70.5 | 89.7 | 8.8 | 31.9 | 2-Cónica y dividida |  | 16
28229 - PIAZZA TRIANGULO DE BAVARIA | 561738 | P - 54 | Tremie 1/2" | Concreto | Pilotes kelly torre 1 # 43 | 2026-04-20 | 2026-04-23 | 2026-05-18 | 28 | 100 | 7853.982 | 34.5 | 298 | 386.5 | 37.9 | 109.9 | 2-Cónica y dividida |  | 32
28229 - PIAZZA TRIANGULO DE BAVARIA | 561738 | P - 54 | Tremie 1/2" | Concreto | Pilotes kelly torre 1 # 43 | 2026-04-20 | 2026-04-23 | 2026-05-18 | 28 | 101 | 8011.847 | 34.5 | 296.2 | 377.3 | 37 | 107.2 | 2-Cónica y dividida |  | 32
28229 - PIAZZA TRIANGULO DE BAVARIA | 561738 | P - 54 | Tremie 1/2" | Concreto | Pilotes kelly torre 1 # 43 | 2026-04-20 | 2026-04-23 | 2026-05-18 | 28 | 100 | 7853.982 | 34.5 | 293.5 | 381.4 | 37.4 | 108.4 | 2-Cónica y dividida |  | 32
28229 - PIAZZA TRIANGULO DE BAVARIA | 561738 | P - 54 | Tremie 1/2" | Concreto | Pilotes kelly torre 1 # 43 | 2026-04-20 | 2026-04-23 | 2026-05-04 | 14 | 101 | 8011.847 | 34.5 | 260.8 | 332.4 | 32.6 | 94.5 | 2-Cónica y dividida |  | 23
28229 - PIAZZA TRIANGULO DE BAVARIA | 561738 | P - 54 | Tremie 1/2" | Concreto | Pilotes kelly torre 1 # 43 | 2026-04-20 | 2026-04-23 | 2026-05-04 | 14 | 100 | 7853.982 | 34.5 | 258.9 | 336.5 | 33 | 95.7 | 2-Cónica y dividida |  | 23
28229 - PIAZZA TRIANGULO DE BAVARIA | 561738 | P - 54 | Tremie 1/2" | Concreto | Pilotes kelly torre 1 # 43 | 2026-04-20 | 2026-04-23 | 2026-04-27 | 7 | 101 | 8011.847 | 34.5 | 224.8 | 286.5 | 28.1 | 81.4 | 2-Cónica y dividida |  | 17
28229 - PIAZZA TRIANGULO DE BAVARIA | 561738 | P - 54 | Tremie 1/2" | Concreto | Pilotes kelly torre 1 # 43 | 2026-04-20 | 2026-04-23 | 2026-04-27 | 7 | 100 | 7853.982 | 34.5 | 222.3 | 288.6 | 28.3 | 82 | 2-Cónica y dividida |  | 17
28229 - PIAZZA TRIANGULO DE BAVARIA | 561738 | P - 54 | Tremie 1/2" | Concreto | Pilotes kelly torre 1 # 43 | 2026-04-20 | 2026-04-23 | 2026-04-23 | 3 | 100 | 7853.982 | 34.5 | 163 | 212.1 | 20.8 | 60.3 | 2-Cónica y dividida |  | 16
28229 - PIAZZA TRIANGULO DE BAVARIA | 561738 | P - 54 | Tremie 1/2" | Concreto | Pilotes kelly torre 1 # 43 | 2026-04-20 | 2026-04-23 | 2026-04-23 | 3 | 100 | 7853.982 | 34.5 | 158.6 | 206 | 20.2 | 58.6 | 2-Cónica y dividida |  | 16
28229 - PIAZZA TRIANGULO DE BAVARIA | 561739 | P - 58 | Tremie 1/2" | Concreto | Pilotes kelly torre 1 # 36 | 2026-04-21 | 2026-04-23 | 2026-05-19 | 28 | 100 | 7853.982 | 34.5 | 297.1 | 385.5 | 37.8 | 109.6 | 2-Cónica y dividida |  | 32
28229 - PIAZZA TRIANGULO DE BAVARIA | 561739 | P - 58 | Tremie 1/2" | Concreto | Pilotes kelly torre 1 # 36 | 2026-04-21 | 2026-04-23 | 2026-05-19 | 28 | 101 | 8011.847 | 34.5 | 295 | 375.3 | 36.8 | 106.7 | 2-Cónica y dividida |  | 32
28229 - PIAZZA TRIANGULO DE BAVARIA | 561739 | P - 58 | Tremie 1/2" | Concreto | Pilotes kelly torre 1 # 36 | 2026-04-21 | 2026-04-23 | 2026-05-19 | 28 | 100 | 7853.982 | 34.5 | 293.5 | 381.4 | 37.4 | 108.4 | 2-Cónica y dividida |  | 32
28229 - PIAZZA TRIANGULO DE BAVARIA | 561739 | P - 58 | Tremie 1/2" | Concreto | Pilotes kelly torre 1 # 36 | 2026-04-21 | 2026-04-23 | 2026-05-05 | 14 | 100 | 7853.982 | 34.5 | 226.5 | 293.7 | 28.8 | 83.5 | 2-Cónica y dividida |  | 23
28229 - PIAZZA TRIANGULO DE BAVARIA | 561739 | P - 58 | Tremie 1/2" | Concreto | Pilotes kelly torre 1 # 36 | 2026-04-21 | 2026-04-23 | 2026-05-05 | 14 | 100 | 7853.982 | 34.5 | 224.7 | 291.6 | 28.6 | 82.9 | 2-Cónica y dividida |  | 23
28229 - PIAZZA TRIANGULO DE BAVARIA | 561739 | P - 58 | Tremie 1/2" | Concreto | Pilotes kelly torre 1 # 36 | 2026-04-21 | 2026-04-23 | 2026-04-28 | 7 | 101 | 8011.847 | 34.5 | 167.8 | 213.1 | 20.9 | 60.6 | 2-Cónica y dividida |  | 17
28229 - PIAZZA TRIANGULO DE BAVARIA | 561739 | P - 58 | Tremie 1/2" | Concreto | Pilotes kelly torre 1 # 36 | 2026-04-21 | 2026-04-23 | 2026-04-28 | 7 | 100 | 7853.982 | 34.5 | 165.9 | 215.2 | 21.1 | 61.2 | 2-Cónica y dividida |  | 17
28229 - PIAZZA TRIANGULO DE BAVARIA | 561739 | P - 58 | Tremie 1/2" | Concreto | Pilotes kelly torre 1 # 36 | 2026-04-21 | 2026-04-23 | 2026-04-24 | 3 | 101 | 8011.847 | 34.5 | 116.5 | 147.9 | 14.5 | 42 | 2-Cónica y dividida |  | 16
28229 - PIAZZA TRIANGULO DE BAVARIA | 561739 | P - 58 | Tremie 1/2" | Concreto | Pilotes kelly torre 1 # 36 | 2026-04-21 | 2026-04-23 | 2026-04-24 | 3 | 100 | 7853.982 | 34.5 | 112.8 | 146.8 | 14.4 | 41.7 | 2-Cónica y dividida |  | 16
28229 - PIAZZA TRIANGULO DE BAVARIA | 561737 | P - 53 | Tremie 1" | Concreto | Pilote kelly zonas comunes # 12 y pantalla tramo M-04 plazoleta | 2026-04-18 | 2026-04-21 | 2026-05-16 | 28 | 101 | 8011.847 | 27.6 | 234.9 | 298.8 | 29.3 | 106.2 | 2-Cónica y dividida |  | 31
28229 - PIAZZA TRIANGULO DE BAVARIA | 561737 | P - 53 | Tremie 1" | Concreto | Pilote kelly zonas comunes # 12 y pantalla tramo M-04 plazoleta | 2026-04-18 | 2026-04-21 | 2026-05-16 | 28 | 100 | 7853.982 | 27.6 | 237.1 | 308 | 30.2 | 109.4 | 2-Cónica y dividida |  | 31
28229 - PIAZZA TRIANGULO DE BAVARIA | 561737 | P - 53 | Tremie 1" | Concreto | Pilote kelly zonas comunes # 12 y pantalla tramo M-04 plazoleta | 2026-04-18 | 2026-04-21 | 2026-05-16 | 28 | 101 | 8011.847 | 27.6 | 232.5 | 295.7 | 29 | 105.1 | 2-Cónica y dividida |  | 31
28229 - PIAZZA TRIANGULO DE BAVARIA | 561737 | P - 53 | Tremie 1" | Concreto | Pilote kelly zonas comunes # 12 y pantalla tramo M-04 plazoleta | 2026-04-18 | 2026-04-21 | 2026-05-02 | 14 | 100 | 7853.982 | 27.6 | 195.7 | 253.9 | 24.9 | 90.2 | 5-Fractura extremos |  | 22
28229 - PIAZZA TRIANGULO DE BAVARIA | 561737 | P - 53 | Tremie 1" | Concreto | Pilote kelly zonas comunes # 12 y pantalla tramo M-04 plazoleta | 2026-04-18 | 2026-04-21 | 2026-05-02 | 14 | 101 | 8011.847 | 27.6 | 193.5 | 246.8 | 24.2 | 87.7 | 5-Fractura extremos |  | 22
28229 - PIAZZA TRIANGULO DE BAVARIA | 561737 | P - 53 | Tremie 1" | Concreto | Pilote kelly zonas comunes # 12 y pantalla tramo M-04 plazoleta | 2026-04-18 | 2026-04-21 | 2026-04-25 | 7 | 100 | 7853.982 | 27.6 | 153.8 | 199.9 | 19.6 | 71 | 2-Cónica y dividida |  | 16
28229 - PIAZZA TRIANGULO DE BAVARIA | 561737 | P - 53 | Tremie 1" | Concreto | Pilote kelly zonas comunes # 12 y pantalla tramo M-04 plazoleta | 2026-04-18 | 2026-04-21 | 2026-04-25 | 7 | 101 | 8011.847 | 27.6 | 151.9 | 193.7 | 19 | 68.8 | 2-Cónica y dividida |  | 16
28229 - PIAZZA TRIANGULO DE BAVARIA | 561737 | P - 53 | Tremie 1" | Concreto | Pilote kelly zonas comunes # 12 y pantalla tramo M-04 plazoleta | 2026-04-18 | 2026-04-21 | 2026-04-21 | 3 | 100 | 7853.982 | 27.6 | 125.9 | 163.2 | 16 | 58 | 2-Cónica y dividida |  | 15
28229 - PIAZZA TRIANGULO DE BAVARIA | 561737 | P - 53 | Tremie 1" | Concreto | Pilote kelly zonas comunes # 12 y pantalla tramo M-04 plazoleta | 2026-04-18 | 2026-04-21 | 2026-04-21 | 3 | 101 | 8011.847 | 27.6 | 123.6 | 157 | 15.4 | 55.8 | 2-Cónica y dividida |  | 15
28229 - PIAZZA TRIANGULO DE BAVARIA | 561737 | P - 52 | Tremie 1/2" | Concreto | Pilote kelly torre 1 # 19 | 2026-04-18 | 2026-04-21 | 2026-05-16 | 28 | 100 | 7853.982 | 34.5 | 302 | 392.6 | 38.5 | 111.6 | 2-Cónica y dividida |  | 31
28229 - PIAZZA TRIANGULO DE BAVARIA | 561737 | P - 52 | Tremie 1/2" | Concreto | Pilote kelly torre 1 # 19 | 2026-04-18 | 2026-04-21 | 2026-05-16 | 28 | 101 | 8011.847 | 34.5 | 301.7 | 384.4 | 37.7 | 109.3 | 2-Cónica y dividida |  | 31
28229 - PIAZZA TRIANGULO DE BAVARIA | 561737 | P - 52 | Tremie 1/2" | Concreto | Pilote kelly torre 1 # 19 | 2026-04-18 | 2026-04-21 | 2026-05-16 | 28 | 100 | 7853.982 | 34.5 | 298.5 | 387.5 | 38 | 110.1 | 2-Cónica y dividida |  | 31
28229 - PIAZZA TRIANGULO DE BAVARIA | 561737 | P - 52 | Tremie 1/2" | Concreto | Pilote kelly torre 1 # 19 | 2026-04-18 | 2026-04-21 | 2026-05-02 | 14 | 101 | 8011.847 | 34.5 | 260.7 | 331.4 | 32.5 | 94.2 | 2-Cónica y dividida |  | 22
28229 - PIAZZA TRIANGULO DE BAVARIA | 561737 | P - 52 | Tremie 1/2" | Concreto | Pilote kelly torre 1 # 19 | 2026-04-18 | 2026-04-21 | 2026-05-02 | 14 | 100 | 7853.982 | 34.5 | 253.1 | 328.3 | 32.2 | 93.3 | 2-Cónica y dividida |  | 22
28229 - PIAZZA TRIANGULO DE BAVARIA | 561737 | P - 52 | Tremie 1/2" | Concreto | Pilote kelly torre 1 # 19 | 2026-04-18 | 2026-04-21 | 2026-04-25 | 7 | 101 | 8011.847 | 34.5 | 179.8 | 228.4 | 22.4 | 64.9 | 2-Cónica y dividida |  | 16
28229 - PIAZZA TRIANGULO DE BAVARIA | 561737 | P - 52 | Tremie 1/2" | Concreto | Pilote kelly torre 1 # 19 | 2026-04-18 | 2026-04-21 | 2026-04-25 | 7 | 100 | 7853.982 | 34.5 | 177.9 | 231.5 | 22.7 | 65.8 | 2-Cónica y dividida |  | 16
28229 - PIAZZA TRIANGULO DE BAVARIA | 561737 | P - 52 | Tremie 1/2" | Concreto | Pilote kelly torre 1 # 19 | 2026-04-18 | 2026-04-21 | 2026-04-21 | 3 | 100 | 7853.982 | 34.5 | 142.6 | 185.6 | 18.2 | 52.8 | 2-Cónica y dividida |  | 15
28229 - PIAZZA TRIANGULO DE BAVARIA | 561737 | P - 52 | Tremie 1/2" | Concreto | Pilote kelly torre 1 # 19 | 2026-04-18 | 2026-04-21 | 2026-04-21 | 3 | 100 | 7853.982 | 34.5 | 139.4 | 180.5 | 17.7 | 51.3 | 2-Cónica y dividida |  | 15
28229 - PIAZZA TRIANGULO DE BAVARIA | 561736 | P - 51 | Tremie 1/2" | Concreto | Pilote kelly torre 1 # 28 | 2026-04-17 | 2026-04-21 | 2026-05-15 | 28 | 101 | 8011.847 | 34.5 | 304.9 | 388.5 | 38.1 | 110.4 | 2-Cónica y dividida |  | 30
28229 - PIAZZA TRIANGULO DE BAVARIA | 561736 | P - 51 | Tremie 1/2" | Concreto | Pilote kelly torre 1 # 28 | 2026-04-17 | 2026-04-21 | 2026-05-15 | 28 | 100 | 7853.982 | 34.5 | 301 | 390.6 | 38.3 | 111 | 2-Cónica y dividida |  | 30
28229 - PIAZZA TRIANGULO DE BAVARIA | 561736 | P - 51 | Tremie 1/2" | Concreto | Pilote kelly torre 1 # 28 | 2026-04-17 | 2026-04-21 | 2026-05-15 | 28 | 100 | 7853.982 | 34.5 | 307.6 | 399.7 | 39.2 | 113.6 | 2-Cónica y dividida |  | 30
28229 - PIAZZA TRIANGULO DE BAVARIA | 561736 | P - 51 | Tremie 1/2" | Concreto | Pilote kelly torre 1 # 28 | 2026-04-17 | 2026-04-21 | 2026-05-01 | 14 | 100 | 7853.982 | 34.5 | 252.3 | 327.3 | 32.1 | 93 | 5-Fractura extremos |  | 21
28229 - PIAZZA TRIANGULO DE BAVARIA | 561736 | P - 51 | Tremie 1/2" | Concreto | Pilote kelly torre 1 # 28 | 2026-04-17 | 2026-04-21 | 2026-05-01 | 14 | 101 | 8011.847 | 34.5 | 250.9 | 319.2 | 31.3 | 90.7 | 5-Fractura extremos |  | 21
28229 - PIAZZA TRIANGULO DE BAVARIA | 561736 | P - 51 | Tremie 1/2" | Concreto | Pilote kelly torre 1 # 28 | 2026-04-17 | 2026-04-21 | 2026-04-24 | 7 | 100 | 7853.982 | 34.5 | 218.2 | 283.5 | 27.8 | 80.6 | 2-Cónica y dividida |  | 15
28229 - PIAZZA TRIANGULO DE BAVARIA | 561736 | P - 51 | Tremie 1/2" | Concreto | Pilote kelly torre 1 # 28 | 2026-04-17 | 2026-04-21 | 2026-04-24 | 7 | 101 | 8011.847 | 34.5 | 216.9 | 276.3 | 27.1 | 78.6 | 2-Cónica y dividida |  | 15
28229 - PIAZZA TRIANGULO DE BAVARIA | 561736 | P - 51 | Tremie 1/2" | Concreto | Pilote kelly torre 1 # 28 | 2026-04-17 | 2026-04-21 | 2026-04-21 | 4 | 100 | 7853.982 | 34.5 | 183.6 | 238.6 | 23.4 | 67.8 | 2-Cónica y dividida |  | 14
28229 - PIAZZA TRIANGULO DE BAVARIA | 561736 | P - 51 | Tremie 1/2" | Concreto | Pilote kelly torre 1 # 28 | 2026-04-17 | 2026-04-21 | 2026-04-21 | 4 | 101 | 8011.847 | 34.5 | 180.4 | 229.4 | 22.5 | 65.2 | 2-Cónica y dividida |  | 14
28229 - PIAZZA TRIANGULO DE BAVARIA | 561736 | M - 50 | Tremie 1" | Concreto | Plazoleta pantalla tramo # 06 | 2026-04-17 | 2026-04-21 | 2026-05-15 | 28 | 100 | 7853.982 | 27.6 | 211.5 | 274.3 | 26.9 | 97.5 | 2-Cónica y dividida | Bajo a 28 dias. | 30
28229 - PIAZZA TRIANGULO DE BAVARIA | 561736 | M - 50 | Tremie 1" | Concreto | Plazoleta pantalla tramo # 06 | 2026-04-17 | 2026-04-21 | 2026-05-15 | 28 | 101 | 8011.847 | 27.6 | 209.2 | 266.1 | 26.1 | 94.6 | 2-Cónica y dividida | Bajo a 28 dias. | 30
28229 - PIAZZA TRIANGULO DE BAVARIA | 561736 | M - 50 | Tremie 1" | Concreto | Plazoleta pantalla tramo # 06 | 2026-04-17 | 2026-04-21 | 2026-05-15 | 28 | 100 | 7853.982 | 27.6 | 207.9 | 270.2 | 26.5 | 96 | 2-Cónica y dividida | Bajo a 28 dias. | 30
28229 - PIAZZA TRIANGULO DE BAVARIA | 561736 | M - 50 | Tremie 1" | Concreto | Plazoleta pantalla tramo # 06 | 2026-04-17 | 2026-04-21 | 2026-05-01 | 14 | 101 | 8011.847 | 27.6 | 181.8 | 231.5 | 22.7 | 82.2 | 2-Cónica y dividida |  | 21
28229 - PIAZZA TRIANGULO DE BAVARIA | 561736 | M - 50 | Tremie 1" | Concreto | Plazoleta pantalla tramo # 06 | 2026-04-17 | 2026-04-21 | 2026-05-01 | 14 | 100 | 7853.982 | 27.6 | 179.5 | 233.5 | 22.9 | 83 | 2-Cónica y dividida |  | 21
28229 - PIAZZA TRIANGULO DE BAVARIA | 561736 | M - 50 | Tremie 1" | Concreto | Plazoleta pantalla tramo # 06 | 2026-04-17 | 2026-04-21 | 2026-04-24 | 7 | 100 | 7853.982 | 27.6 | 157.8 | 205 | 20.1 | 72.8 | 2-Cónica y dividida |  | 15
28229 - PIAZZA TRIANGULO DE BAVARIA | 561736 | M - 50 | Tremie 1" | Concreto | Plazoleta pantalla tramo # 06 | 2026-04-17 | 2026-04-21 | 2026-04-24 | 7 | 100 | 7853.982 | 27.6 | 155.9 | 201.9 | 19.8 | 71.7 | 2-Cónica y dividida |  | 15
28229 - PIAZZA TRIANGULO DE BAVARIA | 561736 | M - 50 | Tremie 1" | Concreto | Plazoleta pantalla tramo # 06 | 2026-04-17 | 2026-04-21 | 2026-04-21 | 4 | 101 | 8011.847 | 27.6 | 115.7 | 146.8 | 14.4 | 52.2 | 2-Cónica y dividida |  | 14
28229 - PIAZZA TRIANGULO DE BAVARIA | 561736 | M - 50 | Tremie 1" | Concreto | Plazoleta pantalla tramo # 06 | 2026-04-17 | 2026-04-21 | 2026-04-21 | 4 | 100 | 7853.982 | 27.6 | 112.3 | 145.8 | 14.3 | 51.8 | 2-Cónica y dividida |  | 14
28229 - PIAZZA TRIANGULO DE BAVARIA | 561736 | P - 49 | Tremie 1" | Concreto | Pilote kelly torre 2 # 05 y pilote kelly # 53 | 2026-04-17 | 2026-04-21 | 2026-05-15 | 28 | 101 | 8011.847 | 27.6 | 330.2 | 420.1 | 41.2 | 149.3 | 2-Cónica y dividida |  | 30
28229 - PIAZZA TRIANGULO DE BAVARIA | 561736 | P - 49 | Tremie 1" | Concreto | Pilote kelly torre 2 # 05 y pilote kelly # 53 | 2026-04-17 | 2026-04-21 | 2026-05-15 | 28 | 100 | 7853.982 | 27.6 | 323.4 | 420.1 | 41.2 | 149.3 | 2-Cónica y dividida |  | 30
28229 - PIAZZA TRIANGULO DE BAVARIA | 561736 | P - 49 | Tremie 1" | Concreto | Pilote kelly torre 2 # 05 y pilote kelly # 53 | 2026-04-17 | 2026-04-21 | 2026-05-15 | 28 | 101 | 8011.847 | 27.6 | 322.3 | 409.9 | 40.2 | 145.7 | 2-Cónica y dividida |  | 30
28229 - PIAZZA TRIANGULO DE BAVARIA | 561736 | P - 49 | Tremie 1" | Concreto | Pilote kelly torre 2 # 05 y pilote kelly # 53 | 2026-04-17 | 2026-04-21 | 2026-05-01 | 14 | 100 | 7853.982 | 27.6 | 273.1 | 354.9 | 34.8 | 126.1 | 2-Cónica y dividida |  | 21
28229 - PIAZZA TRIANGULO DE BAVARIA | 561736 | P - 49 | Tremie 1" | Concreto | Pilote kelly torre 2 # 05 y pilote kelly # 53 | 2026-04-17 | 2026-04-21 | 2026-05-01 | 14 | 101 | 8011.847 | 27.6 | 275.2 | 349.8 | 34.3 | 124.3 | 2-Cónica y dividida |  | 21
28229 - PIAZZA TRIANGULO DE BAVARIA | 561736 | P - 49 | Tremie 1" | Concreto | Pilote kelly torre 2 # 05 y pilote kelly # 53 | 2026-04-17 | 2026-04-21 | 2026-04-24 | 7 | 100 | 7853.982 | 27.6 | 227.4 | 295.7 | 29 | 105.1 | 2-Cónica y dividida |  | 15
28229 - PIAZZA TRIANGULO DE BAVARIA | 561736 | P - 49 | Tremie 1" | Concreto | Pilote kelly torre 2 # 05 y pilote kelly # 53 | 2026-04-17 | 2026-04-21 | 2026-04-24 | 7 | 101 | 8011.847 | 27.6 | 225.9 | 287.6 | 28.2 | 102.2 | 2-Cónica y dividida |  | 15
28229 - PIAZZA TRIANGULO DE BAVARIA | 561736 | P - 49 | Tremie 1" | Concreto | Pilote kelly torre 2 # 05 y pilote kelly # 53 | 2026-04-17 | 2026-04-21 | 2026-04-21 | 4 | 100 | 7853.982 | 27.6 | 196.4 | 254.9 | 25 | 90.6 | 2-Cónica y dividida |  | 14
28229 - PIAZZA TRIANGULO DE BAVARIA | 561736 | P - 49 | Tremie 1" | Concreto | Pilote kelly torre 2 # 05 y pilote kelly # 53 | 2026-04-17 | 2026-04-21 | 2026-04-21 | 4 | 101 | 8011.847 | 27.6 | 194.3 | 247.8 | 24.3 | 88 | 2-Cónica y dividida |  | 14
28229 - PIAZZA TRIANGULO DE BAVARIA | 561736 | P - 48 | Tremie 1/2" | Concreto | Pilote kelly torre 1 # 41 | 2026-04-17 | 2026-04-21 | 2026-05-15 | 28 | 101 | 8011.847 | 34.5 | 378.9 | 482.3 | 47.3 | 137.1 | 2-Cónica y dividida |  | 30
28229 - PIAZZA TRIANGULO DE BAVARIA | 561736 | P - 48 | Tremie 1/2" | Concreto | Pilote kelly torre 1 # 41 | 2026-04-17 | 2026-04-21 | 2026-05-15 | 28 | 101 | 8011.847 | 34.5 | 382.4 | 486.4 | 47.7 | 138.3 | 2-Cónica y dividida |  | 30
28229 - PIAZZA TRIANGULO DE BAVARIA | 561736 | P - 48 | Tremie 1/2" | Concreto | Pilote kelly torre 1 # 41 | 2026-04-17 | 2026-04-21 | 2026-05-15 | 28 | 100 | 7853.982 | 34.5 | 378.9 | 491.5 | 48.2 | 139.7 | 2-Cónica y dividida |  | 30
28229 - PIAZZA TRIANGULO DE BAVARIA | 561736 | P - 48 | Tremie 1/2" | Concreto | Pilote kelly torre 1 # 41 | 2026-04-17 | 2026-04-21 | 2026-05-01 | 14 | 101 | 8011.847 | 34.5 | 320.8 | 407.9 | 40 | 115.9 | 5-Fractura extremos |  | 21
28229 - PIAZZA TRIANGULO DE BAVARIA | 561736 | P - 48 | Tremie 1/2" | Concreto | Pilote kelly torre 1 # 41 | 2026-04-17 | 2026-04-21 | 2026-05-01 | 14 | 100 | 7853.982 | 34.5 | 318.9 | 414 | 40.6 | 117.7 | 5-Fractura extremos |  | 21
28229 - PIAZZA TRIANGULO DE BAVARIA | 561736 | P - 48 | Tremie 1/2" | Concreto | Pilote kelly torre 1 # 41 | 2026-04-17 | 2026-04-21 | 2026-04-24 | 7 | 100 | 7853.982 | 34.5 | 226.8 | 294.7 | 28.9 | 83.8 | 2-Cónica y dividida |  | 15
28229 - PIAZZA TRIANGULO DE BAVARIA | 561736 | P - 48 | Tremie 1/2" | Concreto | Pilote kelly torre 1 # 41 | 2026-04-17 | 2026-04-21 | 2026-04-24 | 7 | 100 | 7853.982 | 34.5 | 224.9 | 291.6 | 28.6 | 82.9 | 2-Cónica y dividida |  | 15
28229 - PIAZZA TRIANGULO DE BAVARIA | 561736 | P - 48 | Tremie 1/2" | Concreto | Pilote kelly torre 1 # 41 | 2026-04-17 | 2026-04-21 | 2026-04-21 | 4 | 101 | 8011.847 | 34.5 | 206.4 | 263.1 | 25.8 | 74.8 | 2-Cónica y dividida |  | 14
28229 - PIAZZA TRIANGULO DE BAVARIA | 561736 | P - 48 | Tremie 1/2" | Concreto | Pilote kelly torre 1 # 41 | 2026-04-17 | 2026-04-21 | 2026-04-21 | 4 | 100 | 7853.982 | 34.5 | 204.3 | 265.1 | 26 | 75.4 | 2-Cónica y dividida |  | 14
28229 - PIAZZA TRIANGULO DE BAVARIA | 561733 | P-45 | TREMIE 1/2" | Concreto | Pilotes kelly torre 1 #12 y pilote kelly #3 | 2026-04-16 | 2026-04-18 | 2026-05-14 | 28 | 101 | 8011.847 | 34.5 | 385.3 | 490.5 | 48.1 | 139.4 | 2-Cónica y dividida |  | 29
28229 - PIAZZA TRIANGULO DE BAVARIA | 561733 | P-45 | TREMIE 1/2" | Concreto | Pilotes kelly torre 1 #12 y pilote kelly #3 | 2026-04-16 | 2026-04-18 | 2026-05-14 | 28 | 100 | 7853.982 | 34.5 | 383.7 | 498.6 | 48.9 | 141.7 | 2-Cónica y dividida |  | 29
28229 - PIAZZA TRIANGULO DE BAVARIA | 561733 | P-45 | TREMIE 1/2" | Concreto | Pilotes kelly torre 1 #12 y pilote kelly #3 | 2026-04-16 | 2026-04-18 | 2026-05-14 | 28 | 100 | 7853.982 | 34.5 | 385.3 | 500.7 | 49.1 | 142.3 | 2-Cónica y dividida |  | 29
28229 - PIAZZA TRIANGULO DE BAVARIA | 561733 | P-45 | TREMIE 1/2" | Concreto | Pilotes kelly torre 1 #12 y pilote kelly #3 | 2026-04-16 | 2026-04-18 | 2026-04-30 | 14 | 101 | 8011.847 | 34.5 | 322.4 | 409.9 | 40.2 | 116.5 | 2-Cónica y dividida |  | 20
28229 - PIAZZA TRIANGULO DE BAVARIA | 561733 | P-45 | TREMIE 1/2" | Concreto | Pilotes kelly torre 1 #12 y pilote kelly #3 | 2026-04-16 | 2026-04-18 | 2026-04-30 | 14 | 100 | 7853.982 | 34.5 | 320.3 | 416 | 40.8 | 118.3 | 2-Cónica y dividida |  | 20
28229 - PIAZZA TRIANGULO DE BAVARIA | 561733 | P-45 | TREMIE 1/2" | Concreto | Pilotes kelly torre 1 #12 y pilote kelly #3 | 2026-04-16 | 2026-04-18 | 2026-04-23 | 7 | 100 | 7853.982 | 34.5 | 255.5 | 331.4 | 32.5 | 94.2 | 2-Cónica y dividida |  | 13
28229 - PIAZZA TRIANGULO DE BAVARIA | 561733 | P-45 | TREMIE 1/2" | Concreto | Pilotes kelly torre 1 #12 y pilote kelly #3 | 2026-04-16 | 2026-04-18 | 2026-04-23 | 7 | 100 | 7853.982 | 34.5 | 253.9 | 329.4 | 32.3 | 93.6 | 2-Cónica y dividida |  | 13
28229 - PIAZZA TRIANGULO DE BAVARIA | 561733 | P-45 | TREMIE 1/2" | Concreto | Pilotes kelly torre 1 #12 y pilote kelly #3 | 2026-04-16 | 2026-04-18 | 2026-04-19 | 3 | 100 | 7853.982 | 34.5 | 211.1 | 274.3 | 26.9 | 78 | 2-Cónica y dividida |  | 10
28229 - PIAZZA TRIANGULO DE BAVARIA | 561733 | P-45 | TREMIE 1/2" | Concreto | Pilotes kelly torre 1 #12 y pilote kelly #3 | 2026-04-16 | 2026-04-18 | 2026-04-19 | 3 | 100 | 7853.982 | 34.5 | 207 | 269.2 | 26.4 | 76.5 | 2-Cónica y dividida |  | 10
28229 - PIAZZA TRIANGULO DE BAVARIA | 561733 | P-44 | TREMIE 1" | Concreto | Zonas comunes pilote kelly #19 y barrote B-144 y pilote kelly salas comunes #26 | 2026-04-16 | 2026-04-18 | 2026-05-14 | 28 | 100 | 7853.982 | 27.6 | 304.8 | 395.7 | 38.8 | 140.6 | 2-Cónica y dividida |  | 29
28229 - PIAZZA TRIANGULO DE BAVARIA | 561733 | P-44 | TREMIE 1" | Concreto | Zonas comunes pilote kelly #19 y barrote B-144 y pilote kelly salas comunes #26 | 2026-04-16 | 2026-04-18 | 2026-05-14 | 28 | 100 | 7853.982 | 27.6 | 306.8 | 398.7 | 39.1 | 141.7 | 2-Cónica y dividida |  | 29
28229 - PIAZZA TRIANGULO DE BAVARIA | 561733 | P-44 | TREMIE 1" | Concreto | Zonas comunes pilote kelly #19 y barrote B-144 y pilote kelly salas comunes #26 | 2026-04-16 | 2026-04-18 | 2026-05-14 | 28 | 100 | 7853.982 | 27.6 | 301.4 | 391.6 | 38.4 | 139.1 | 2-Cónica y dividida |  | 29
28229 - PIAZZA TRIANGULO DE BAVARIA | 561733 | P-44 | TREMIE 1" | Concreto | Zonas comunes pilote kelly #19 y barrote B-144 y pilote kelly salas comunes #26 | 2026-04-16 | 2026-04-18 | 2026-04-30 | 14 | 100 | 7853.982 | 27.6 | 254.6 | 330.4 | 32.4 | 117.4 | 2-Cónica y dividida |  | 20
28229 - PIAZZA TRIANGULO DE BAVARIA | 561733 | P-44 | TREMIE 1" | Concreto | Zonas comunes pilote kelly #19 y barrote B-144 y pilote kelly salas comunes #26 | 2026-04-16 | 2026-04-18 | 2026-04-30 | 14 | 100 | 7853.982 | 27.6 | 250.4 | 325.3 | 31.9 | 115.6 | 2-Cónica y dividida |  | 20
28229 - PIAZZA TRIANGULO DE BAVARIA | 561733 | P-44 | TREMIE 1" | Concreto | Zonas comunes pilote kelly #19 y barrote B-144 y pilote kelly salas comunes #26 | 2026-04-16 | 2026-04-18 | 2026-04-23 | 7 | 100 | 7853.982 | 27.6 | 191.4 | 248.8 | 24.4 | 88.4 | 2-Cónica y dividida |  | 13
28229 - PIAZZA TRIANGULO DE BAVARIA | 561733 | P-44 | TREMIE 1" | Concreto | Zonas comunes pilote kelly #19 y barrote B-144 y pilote kelly salas comunes #26 | 2026-04-16 | 2026-04-18 | 2026-04-23 | 7 | 100 | 7853.982 | 27.6 | 199.9 | 260 | 25.5 | 92.4 | 2-Cónica y dividida |  | 13
28229 - PIAZZA TRIANGULO DE BAVARIA | 561733 | P-44 | TREMIE 1" | Concreto | Zonas comunes pilote kelly #19 y barrote B-144 y pilote kelly salas comunes #26 | 2026-04-16 | 2026-04-18 | 2026-04-19 | 3 | 100 | 7853.982 | 27.6 | 166.1 | 215.2 | 21.1 | 76.4 | 2-Cónica y dividida |  | 10
28229 - PIAZZA TRIANGULO DE BAVARIA | 561733 | P-44 | TREMIE 1" | Concreto | Zonas comunes pilote kelly #19 y barrote B-144 y pilote kelly salas comunes #26 | 2026-04-16 | 2026-04-18 | 2026-04-19 | 3 | 100 | 7853.982 | 27.6 | 162.7 | 211.1 | 20.7 | 75 | 2-Cónica y dividida |  | 10
28229 - PIAZZA TRIANGULO DE BAVARIA | 561733 | M-43 | TREMIE 1" | Concreto | Plazoleta pantalla tramo H-05 | 2026-04-15 | 2026-04-18 | 2026-05-13 | 28 | 100 | 7853.982 | 27.6 | 301.9 | 391.6 | 38.4 | 139.1 | 2-Cónica y dividida |  | 28
28229 - PIAZZA TRIANGULO DE BAVARIA | 561733 | M-43 | TREMIE 1" | Concreto | Plazoleta pantalla tramo H-05 | 2026-04-15 | 2026-04-18 | 2026-05-13 | 28 | 100 | 7853.982 | 27.6 | 298.1 | 387.5 | 38 | 137.7 | 2-Cónica y dividida |  | 28
28229 - PIAZZA TRIANGULO DE BAVARIA | 561733 | M-43 | TREMIE 1" | Concreto | Plazoleta pantalla tramo H-05 | 2026-04-15 | 2026-04-18 | 2026-05-13 | 28 | 100 | 7853.982 | 27.6 | 299.6 | 388.5 | 38.1 | 138 | 2-Cónica y dividida |  | 28
28229 - PIAZZA TRIANGULO DE BAVARIA | 561733 | M-43 | TREMIE 1" | Concreto | Plazoleta pantalla tramo H-05 | 2026-04-15 | 2026-04-18 | 2026-04-29 | 14 | 100 | 7853.982 | 27.6 | 252.4 | 327.3 | 32.1 | 116.3 | 2-Cónica y dividida |  | 18
28229 - PIAZZA TRIANGULO DE BAVARIA | 561733 | M-43 | TREMIE 1" | Concreto | Plazoleta pantalla tramo H-05 | 2026-04-15 | 2026-04-18 | 2026-04-29 | 14 | 100 | 7853.982 | 27.6 | 250.3 | 325.3 | 31.9 | 115.6 | 2-Cónica y dividida |  | 18
28229 - PIAZZA TRIANGULO DE BAVARIA | 561733 | M-43 | TREMIE 1" | Concreto | Plazoleta pantalla tramo H-05 | 2026-04-15 | 2026-04-18 | 2026-04-22 | 7 | 100 | 7853.982 | 27.6 | 207.1 | 269.2 | 26.4 | 95.7 | 2-Cónica y dividida |  | 12
28229 - PIAZZA TRIANGULO DE BAVARIA | 561733 | M-43 | TREMIE 1" | Concreto | Plazoleta pantalla tramo H-05 | 2026-04-15 | 2026-04-18 | 2026-04-22 | 7 | 100 | 7853.982 | 27.6 | 205.6 | 267.2 | 26.2 | 94.9 | 2-Cónica y dividida |  | 12
28229 - PIAZZA TRIANGULO DE BAVARIA | 561733 | M-43 | TREMIE 1" | Concreto | Plazoleta pantalla tramo H-05 | 2026-04-15 | 2026-04-18 | 2026-04-18 | 3 | 100 | 7853.982 | 27.6 | 184.6 | 239.6 | 23.5 | 85.1 | 2-Cónica y dividida |  | 10
28229 - PIAZZA TRIANGULO DE BAVARIA | 561733 | M-43 | TREMIE 1" | Concreto | Plazoleta pantalla tramo H-05 | 2026-04-15 | 2026-04-18 | 2026-04-18 | 3 | 100 | 7853.982 | 27.6 | 180.9 | 234.5 | 23 | 83.3 | 2-Cónica y dividida |  | 10
28229 - PIAZZA TRIANGULO DE BAVARIA | 561733 | P-42 | TREMIE 1/2" | Concreto | Torre 1 pilotes kally #13 | 2026-04-15 | 2026-04-18 | 2026-05-13 | 28 | 101 | 8011.847 | 34.5 | 383.9 | 488.4 | 47.9 | 138.8 | 2-Cónica y dividida |  | 28
28229 - PIAZZA TRIANGULO DE BAVARIA | 561733 | P-42 | TREMIE 1/2" | Concreto | Torre 1 pilotes kally #13 | 2026-04-15 | 2026-04-18 | 2026-05-13 | 28 | 101 | 8011.847 | 34.5 | 389.8 | 496.6 | 48.7 | 141.2 | 2-Cónica y dividida |  | 28
28229 - PIAZZA TRIANGULO DE BAVARIA | 561733 | P-42 | TREMIE 1/2" | Concreto | Torre 1 pilotes kally #13 | 2026-04-15 | 2026-04-18 | 2026-05-13 | 28 | 100 | 7853.982 | 34.5 | 388.2 | 503.7 | 49.4 | 143.2 | 2-Cónica y dividida |  | 28
28229 - PIAZZA TRIANGULO DE BAVARIA | 561733 | P-42 | TREMIE 1/2" | Concreto | Torre 1 pilotes kally #13 | 2026-04-15 | 2026-04-18 | 2026-04-29 | 14 | 100 | 7853.982 | 34.5 | 324 | 421.1 | 41.3 | 119.7 | 2-Cónica y dividida |  | 18
28229 - PIAZZA TRIANGULO DE BAVARIA | 561733 | P-42 | TREMIE 1/2" | Concreto | Torre 1 pilotes kally #13 | 2026-04-15 | 2026-04-18 | 2026-04-29 | 14 | 100 | 7853.982 | 34.5 | 322.3 | 418.1 | 41 | 118.8 | 2-Cónica y dividida |  | 18
28229 - PIAZZA TRIANGULO DE BAVARIA | 561733 | P-42 | TREMIE 1/2" | Concreto | Torre 1 pilotes kally #13 | 2026-04-15 | 2026-04-18 | 2026-04-22 | 7 | 100 | 7853.982 | 34.5 | 268.4 | 348.7 | 34.2 | 99.1 | 2-Cónica y dividida |  | 12
28229 - PIAZZA TRIANGULO DE BAVARIA | 561733 | P-42 | TREMIE 1/2" | Concreto | Torre 1 pilotes kally #13 | 2026-04-15 | 2026-04-18 | 2026-04-22 | 7 | 100 | 7853.982 | 34.5 | 263.9 | 342.6 | 33.6 | 97.4 | 2-Cónica y dividida |  | 12
28229 - PIAZZA TRIANGULO DE BAVARIA | 561733 | P-42 | TREMIE 1/2" | Concreto | Torre 1 pilotes kally #13 | 2026-04-15 | 2026-04-18 | 2026-04-18 | 3 | 100 | 7853.982 | 34.5 | 222.2 | 288.6 | 28.3 | 82 | 2-Cónica y dividida |  | 10
28229 - PIAZZA TRIANGULO DE BAVARIA | 561733 | P-42 | TREMIE 1/2" | Concreto | Torre 1 pilotes kally #13 | 2026-04-15 | 2026-04-18 | 2026-04-18 | 3 | 100 | 7853.982 | 34.5 | 217.4 | 282.5 | 27.7 | 80.3 | 2-Cónica y dividida |  | 10
28229 - PIAZZA TRIANGULO DE BAVARIA | 561734 | P-47 | Tremie 1/2" | Concreto | Pilote kelly torre 2 #42 | 2026-04-16 | 2026-04-18 | 2026-05-14 | 28 | 101 | 8011.847 | 34.5 | 355.6 | 452.8 | 44.4 | 128.7 | 2-Cónica y dividida |  | 29
28229 - PIAZZA TRIANGULO DE BAVARIA | 561734 | P-47 | Tremie 1/2" | Concreto | Pilote kelly torre 2 #42 | 2026-04-16 | 2026-04-18 | 2026-05-14 | 28 | 100 | 7853.982 | 34.5 | 355.6 | 461.9 | 45.3 | 131.3 | 2-Cónica y dividida |  | 29
28229 - PIAZZA TRIANGULO DE BAVARIA | 561734 | P-47 | Tremie 1/2" | Concreto | Pilote kelly torre 2 #42 | 2026-04-16 | 2026-04-18 | 2026-05-14 | 28 | 101 | 8011.847 | 34.5 | 358.9 | 456.8 | 44.8 | 129.9 | 2-Cónica y dividida |  | 29
28229 - PIAZZA TRIANGULO DE BAVARIA | 561734 | P-47 | Tremie 1/2" | Concreto | Pilote kelly torre 2 #42 | 2026-04-16 | 2026-04-18 | 2026-04-30 | 14 | 100 | 7853.982 | 34.5 | 302.4 | 392.6 | 38.5 | 111.6 | 2-Cónica y dividida |  | 20
28229 - PIAZZA TRIANGULO DE BAVARIA | 561734 | P-47 | Tremie 1/2" | Concreto | Pilote kelly torre 2 #42 | 2026-04-16 | 2026-04-18 | 2026-04-30 | 14 | 101 | 8011.847 | 34.5 | 298.6 | 380.4 | 37.3 | 108.1 | 2-Cónica y dividida |  | 20
28229 - PIAZZA TRIANGULO DE BAVARIA | 561734 | P-47 | Tremie 1/2" | Concreto | Pilote kelly torre 2 #42 | 2026-04-16 | 2026-04-18 | 2026-04-23 | 7 | 100 | 7853.982 | 34.5 | 245.1 | 318.2 | 31.2 | 90.4 | 2-Cónica y dividida |  | 13
28229 - PIAZZA TRIANGULO DE BAVARIA | 561734 | P-47 | Tremie 1/2" | Concreto | Pilote kelly torre 2 #42 | 2026-04-16 | 2026-04-18 | 2026-04-23 | 7 | 101 | 8011.847 | 34.5 | 243.6 | 310 | 30.4 | 88.1 | 2-Cónica y dividida |  | 13
28229 - PIAZZA TRIANGULO DE BAVARIA | 561734 | P-47 | Tremie 1/2" | Concreto | Pilote kelly torre 2 #42 | 2026-04-16 | 2026-04-18 | 2026-04-19 | 3 | 100 | 7853.982 | 34.5 | 208.9 | 271.2 | 26.6 | 77.1 | 2-Cónica y dividida |  | 10
28229 - PIAZZA TRIANGULO DE BAVARIA | 561734 | P-47 | Tremie 1/2" | Concreto | Pilote kelly torre 2 #42 | 2026-04-16 | 2026-04-18 | 2026-04-19 | 3 | 101 | 8011.847 | 34.5 | 205.7 | 262.1 | 25.7 | 74.5 | 2-Cónica y dividida |  | 10
28229 - PIAZZA TRIANGULO DE BAVARIA | 561734 | M-46 | Tremie 1" | Concreto | Plazoleta barrote # B-143 | 2026-04-16 | 2026-04-18 | 2026-05-14 | 28 | 100 | 7853.982 | 27.6 | 222.5 | 288.6 | 28.3 | 102.5 | 2-Cónica y dividida |  | 29
28229 - PIAZZA TRIANGULO DE BAVARIA | 561734 | M-46 | Tremie 1" | Concreto | Plazoleta barrote # B-143 | 2026-04-16 | 2026-04-18 | 2026-05-14 | 28 | 101 | 8011.847 | 27.6 | 220.9 | 281.4 | 27.6 | 100 | 2-Cónica y dividida |  | 29
28229 - PIAZZA TRIANGULO DE BAVARIA | 561734 | M-46 | Tremie 1" | Concreto | Plazoleta barrote # B-143 | 2026-04-16 | 2026-04-18 | 2026-05-14 | 28 | 100 | 7853.982 | 27.6 | 218.8 | 284.5 | 27.9 | 101.1 | 2-Cónica y dividida |  | 29
28229 - PIAZZA TRIANGULO DE BAVARIA | 561734 | M-46 | Tremie 1" | Concreto | Plazoleta barrote # B-143 | 2026-04-16 | 2026-04-18 | 2026-04-30 | 14 | 100 | 7853.982 | 27.6 | 182.5 | 236.6 | 23.2 | 84.1 | 2-Cónica y dividida |  | 20
28229 - PIAZZA TRIANGULO DE BAVARIA | 561734 | M-46 | Tremie 1" | Concreto | Plazoleta barrote # B-143 | 2026-04-16 | 2026-04-18 | 2026-04-30 | 14 | 100 | 7853.982 | 27.6 | 180.9 | 234.5 | 23 | 83.3 | 2-Cónica y dividida |  | 20
28229 - PIAZZA TRIANGULO DE BAVARIA | 561734 | M-46 | Tremie 1" | Concreto | Plazoleta barrote # B-143 | 2026-04-16 | 2026-04-18 | 2026-04-23 | 7 | 101 | 8011.847 | 27.6 | 161.4 | 205 | 20.1 | 72.8 | 2-Cónica y dividida |  | 13
28229 - PIAZZA TRIANGULO DE BAVARIA | 561734 | M-46 | Tremie 1" | Concreto | Plazoleta barrote # B-143 | 2026-04-16 | 2026-04-18 | 2026-04-23 | 7 | 100 | 7853.982 | 27.6 | 159.6 | 207 | 20.3 | 73.6 | 2-Cónica y dividida |  | 13
28229 - PIAZZA TRIANGULO DE BAVARIA | 561734 | M-46 | Tremie 1" | Concreto | Plazoleta barrote # B-143 | 2026-04-16 | 2026-04-18 | 2026-04-19 | 3 | 100 | 7853.982 | 27.6 | 134.3 | 174.4 | 17.1 | 62 | 2-Cónica y dividida |  | 10
28229 - PIAZZA TRIANGULO DE BAVARIA | 561734 | M-46 | Tremie 1" | Concreto | Plazoleta barrote # B-143 | 2026-04-16 | 2026-04-18 | 2026-04-19 | 3 | 100 | 7853.982 | 27.6 | 131.8 | 171.3 | 16.8 | 60.9 | 2-Cónica y dividida |  | 10
28229 - PIAZZA TRIANGULO DE BAVARIA | 559730 | P-38 | Tremie 1/2" | Concreto | Torre 2 pilote kelly #20 y pilote kelly # 27 | 2026-04-14 | 2026-04-16 | 2026-05-12 | 28 | 100 | 7853.982 | 34.5 | 334.8 | 434.4 | 42.6 | 123.5 | 2-Cónica y dividida |  | 26
28229 - PIAZZA TRIANGULO DE BAVARIA | 559730 | P-38 | Tremie 1/2" | Concreto | Torre 2 pilote kelly #20 y pilote kelly # 27 | 2026-04-14 | 2026-04-16 | 2026-05-12 | 28 | 100 | 7853.982 | 34.5 | 340.2 | 441.5 | 43.3 | 125.5 | 2-Cónica y dividida |  | 26
28229 - PIAZZA TRIANGULO DE BAVARIA | 559730 | P-38 | Tremie 1/2" | Concreto | Torre 2 pilote kelly #20 y pilote kelly # 27 | 2026-04-14 | 2026-04-16 | 2026-05-12 | 28 | 100 | 7853.982 | 34.5 | 331 | 429.3 | 42.1 | 122 | 2-Cónica y dividida |  | 26
28229 - PIAZZA TRIANGULO DE BAVARIA | 559730 | P-38 | Tremie 1/2" | Concreto | Torre 2 pilote kelly #20 y pilote kelly # 27 | 2026-04-14 | 2026-04-16 | 2026-04-28 | 14 | 100 | 7853.982 | 34.5 | 279.8 | 363 | 35.6 | 103.2 | 2-Cónica y dividida |  | 17
28229 - PIAZZA TRIANGULO DE BAVARIA | 559730 | P-38 | Tremie 1/2" | Concreto | Torre 2 pilote kelly #20 y pilote kelly # 27 | 2026-04-14 | 2026-04-16 | 2026-04-28 | 14 | 100 | 7853.982 | 34.5 | 277.9 | 361 | 35.4 | 102.6 | 2-Cónica y dividida |  | 17
28229 - PIAZZA TRIANGULO DE BAVARIA | 559730 | P-38 | Tremie 1/2" | Concreto | Torre 2 pilote kelly #20 y pilote kelly # 27 | 2026-04-14 | 2026-04-16 | 2026-04-21 | 7 | 101 | 8011.847 | 34.5 | 189 | 240.7 | 23.6 | 68.4 | 2-Cónica y dividida |  | 11
28229 - PIAZZA TRIANGULO DE BAVARIA | 559730 | P-38 | Tremie 1/2" | Concreto | Torre 2 pilote kelly #20 y pilote kelly # 27 | 2026-04-14 | 2026-04-16 | 2026-04-21 | 7 | 100 | 7853.982 | 34.5 | 187.9 | 243.7 | 23.9 | 69.3 | 2-Cónica y dividida |  | 11
28229 - PIAZZA TRIANGULO DE BAVARIA | 559730 | P-38 | Tremie 1/2" | Concreto | Torre 2 pilote kelly #20 y pilote kelly # 27 | 2026-04-14 | 2026-04-16 | 2026-04-17 | 3 | 100 | 7853.982 | 34.5 | 157.2 | 203.9 | 20 | 58 | 2-Cónica y dividida |  | 10
28229 - PIAZZA TRIANGULO DE BAVARIA | 559730 | P-38 | Tremie 1/2" | Concreto | Torre 2 pilote kelly #20 y pilote kelly # 27 | 2026-04-14 | 2026-04-16 | 2026-04-17 | 3 | 100 | 7853.982 | 34.5 | 153.1 | 198.8 | 19.5 | 56.5 | 2-Cónica y dividida |  | 10
28229 - PIAZZA TRIANGULO DE BAVARIA | 559730 | P-37 | Tremie 1/2" | Concreto | Torre 2 pilote kelly #48 | 2026-04-13 | 2026-04-16 | 2026-05-11 | 28 | 100 | 7853.982 | 34.5 | 345.6 | 448.7 | 44 | 127.5 | 2-Cónica y dividida |  | 26
28229 - PIAZZA TRIANGULO DE BAVARIA | 559730 | P-37 | Tremie 1/2" | Concreto | Torre 2 pilote kelly #48 | 2026-04-13 | 2026-04-16 | 2026-05-11 | 28 | 100 | 7853.982 | 34.5 | 343.5 | 445.6 | 43.7 | 126.7 | 2-Cónica y dividida |  | 26
28229 - PIAZZA TRIANGULO DE BAVARIA | 559730 | P-37 | Tremie 1/2" | Concreto | Torre 2 pilote kelly #48 | 2026-04-13 | 2026-04-16 | 2026-05-11 | 28 | 100 | 7853.982 | 34.5 | 349.6 | 453.8 | 44.5 | 129 | 2-Cónica y dividida |  | 26
28229 - PIAZZA TRIANGULO DE BAVARIA | 559730 | P-37 | Tremie 1/2" | Concreto | Torre 2 pilote kelly #48 | 2026-04-13 | 2026-04-16 | 2026-04-27 | 14 | 100 | 7853.982 | 34.5 | 290.4 | 377.3 | 37 | 107.2 | 2-Cónica y dividida |  | 17
28229 - PIAZZA TRIANGULO DE BAVARIA | 559730 | P-37 | Tremie 1/2" | Concreto | Torre 2 pilote kelly #48 | 2026-04-13 | 2026-04-16 | 2026-04-27 | 14 | 100 | 7853.982 | 34.5 | 295.2 | 383.4 | 37.6 | 109 | 2-Cónica y dividida |  | 17
28229 - PIAZZA TRIANGULO DE BAVARIA | 559730 | P-37 | Tremie 1/2" | Concreto | Torre 2 pilote kelly #48 | 2026-04-13 | 2026-04-16 | 2026-04-20 | 7 | 100 | 7853.982 | 34.5 | 260 | 337.5 | 33.1 | 95.9 | 2-Cónica y dividida |  | 11
28229 - PIAZZA TRIANGULO DE BAVARIA | 559730 | P-37 | Tremie 1/2" | Concreto | Torre 2 pilote kelly #48 | 2026-04-13 | 2026-04-16 | 2026-04-20 | 7 | 100 | 7853.982 | 34.5 | 253.6 | 329.4 | 32.3 | 93.6 | 2-Cónica y dividida |  | 11
28229 - PIAZZA TRIANGULO DE BAVARIA | 559730 | P-37 | Tremie 1/2" | Concreto | Torre 2 pilote kelly #48 | 2026-04-13 | 2026-04-16 | 2026-04-16 | 3 | 100 | 7853.982 | 34.5 | 217.7 | 282.5 | 27.7 | 80.3 | 2-Cónica y dividida |  | 10
28229 - PIAZZA TRIANGULO DE BAVARIA | 559730 | P-37 | Tremie 1/2" | Concreto | Torre 2 pilote kelly #48 | 2026-04-13 | 2026-04-16 | 2026-04-16 | 3 | 100 | 7853.982 | 34.5 | 213.5 | 277.4 | 27.2 | 78.8 | 2-Cónica y dividida |  | 10
28229 - PIAZZA TRIANGULO DE BAVARIA | 559730 | P-36 | Tremie 1" | Concreto | Zonas comunes pilote kelly #21 pilote kelly #20 y pilote kelly #11 y plazoleta pantalla #26 | 2026-04-13 | 2026-04-16 | 2026-05-11 | 28 | 101 | 8011.847 | 27.6 | 297 | 378.3 | 37.1 | 134.4 | 2-Cónica y dividida |  | 26
28229 - PIAZZA TRIANGULO DE BAVARIA | 559730 | P-36 | Tremie 1" | Concreto | Zonas comunes pilote kelly #21 pilote kelly #20 y pilote kelly #11 y plazoleta pantalla #26 | 2026-04-13 | 2026-04-16 | 2026-05-11 | 28 | 100 | 7853.982 | 27.6 | 298.2 | 387.5 | 38 | 137.7 | 2-Cónica y dividida |  | 26
28229 - PIAZZA TRIANGULO DE BAVARIA | 559730 | P-36 | Tremie 1" | Concreto | Zonas comunes pilote kelly #21 pilote kelly #20 y pilote kelly #11 y plazoleta pantalla #26 | 2026-04-13 | 2026-04-16 | 2026-05-11 | 28 | 100 | 7853.982 | 27.6 | 301.2 | 390.6 | 38.3 | 138.8 | 2-Cónica y dividida |  | 26
28229 - PIAZZA TRIANGULO DE BAVARIA | 559730 | P-36 | Tremie 1" | Concreto | Zonas comunes pilote kelly #21 pilote kelly #20 y pilote kelly #11 y plazoleta pantalla #26 | 2026-04-13 | 2026-04-16 | 2026-04-27 | 14 | 100 | 7853.982 | 27.6 | 250.4 | 325.3 | 31.9 | 115.6 | 2-Cónica y dividida |  | 17
28229 - PIAZZA TRIANGULO DE BAVARIA | 559730 | P-36 | Tremie 1" | Concreto | Zonas comunes pilote kelly #21 pilote kelly #20 y pilote kelly #11 y plazoleta pantalla #26 | 2026-04-13 | 2026-04-16 | 2026-04-27 | 14 | 101 | 8011.847 | 27.6 | 265.3 | 337.5 | 33.1 | 119.9 | 2-Cónica y dividida |  | 17
28229 - PIAZZA TRIANGULO DE BAVARIA | 559730 | P-36 | Tremie 1" | Concreto | Zonas comunes pilote kelly #21 pilote kelly #20 y pilote kelly #11 y plazoleta pantalla #26 | 2026-04-13 | 2026-04-16 | 2026-04-20 | 7 | 100 | 7853.982 | 27.6 | 210.5 | 273.3 | 26.8 | 97.1 | 2-Cónica y dividida |  | 11
28229 - PIAZZA TRIANGULO DE BAVARIA | 559730 | P-36 | Tremie 1" | Concreto | Zonas comunes pilote kelly #21 pilote kelly #20 y pilote kelly #11 y plazoleta pantalla #26 | 2026-04-13 | 2026-04-16 | 2026-04-20 | 7 | 100 | 7853.982 | 27.6 | 205.6 | 267.2 | 26.2 | 94.9 | 2-Cónica y dividida |  | 11
28229 - PIAZZA TRIANGULO DE BAVARIA | 559730 | P-36 | Tremie 1" | Concreto | Zonas comunes pilote kelly #21 pilote kelly #20 y pilote kelly #11 y plazoleta pantalla #26 | 2026-04-13 | 2026-04-16 | 2026-04-16 | 3 | 100 | 7853.982 | 27.6 | 166.1 | 215.2 | 21.1 | 76.4 | 2-Cónica y dividida |  | 10
28229 - PIAZZA TRIANGULO DE BAVARIA | 559730 | P-36 | Tremie 1" | Concreto | Zonas comunes pilote kelly #21 pilote kelly #20 y pilote kelly #11 y plazoleta pantalla #26 | 2026-04-13 | 2026-04-16 | 2026-04-16 | 3 | 100 | 7853.982 | 27.6 | 163.2 | 212.1 | 20.8 | 75.4 | 2-Cónica y dividida |  | 10
28229 - PIAZZA TRIANGULO DE BAVARIA | 559730 | P-35 | Tremie 1/2" | Concreto | Torre 1 pilotes Kelly #01 | 2026-04-13 | 2026-04-16 | 2026-05-11 | 28 | 100 | 7853.982 | 34.5 | 415.6 | 539.4 | 52.9 | 153.3 | 2-Cónica y dividida |  | 26
28229 - PIAZZA TRIANGULO DE BAVARIA | 559730 | P-35 | Tremie 1/2" | Concreto | Torre 1 pilotes Kelly #01 | 2026-04-13 | 2026-04-16 | 2026-05-11 | 28 | 100 | 7853.982 | 34.5 | 407.1 | 528.2 | 51.8 | 150.1 | 2-Cónica y dividida |  | 26
28229 - PIAZZA TRIANGULO DE BAVARIA | 559730 | P-35 | Tremie 1/2" | Concreto | Torre 1 pilotes Kelly #01 | 2026-04-13 | 2026-04-16 | 2026-05-11 | 28 | 100 | 7853.982 | 34.5 | 413.9 | 537.4 | 52.7 | 152.8 | 2-Cónica y dividida |  | 26
28229 - PIAZZA TRIANGULO DE BAVARIA | 559730 | P-35 | Tremie 1/2" | Concreto | Torre 1 pilotes Kelly #01 | 2026-04-13 | 2026-04-16 | 2026-04-27 | 14 | 100 | 7853.982 | 34.5 | 341.2 | 442.6 | 43.4 | 125.8 | 2-Cónica y dividida |  | 17
28229 - PIAZZA TRIANGULO DE BAVARIA | 559730 | P-35 | Tremie 1/2" | Concreto | Torre 1 pilotes Kelly #01 | 2026-04-13 | 2026-04-16 | 2026-04-27 | 14 | 100 | 7853.982 | 34.5 | 346.1 | 449.7 | 44.1 | 127.8 | 2-Cónica y dividida |  | 17
28229 - PIAZZA TRIANGULO DE BAVARIA | 559730 | P-35 | Tremie 1/2" | Concreto | Torre 1 pilotes Kelly #01 | 2026-04-13 | 2026-04-16 | 2026-04-20 | 7 | 100 | 7853.982 | 34.5 | 288.4 | 374.2 | 36.7 | 106.4 | 2-Cónica y dividida |  | 11
28229 - PIAZZA TRIANGULO DE BAVARIA | 559730 | P-35 | Tremie 1/2" | Concreto | Torre 1 pilotes Kelly #01 | 2026-04-13 | 2026-04-16 | 2026-04-20 | 7 | 100 | 7853.982 | 34.5 | 282.6 | 367.1 | 36 | 104.3 | 2-Cónica y dividida |  | 11
28229 - PIAZZA TRIANGULO DE BAVARIA | 559730 | P-35 | Tremie 1/2" | Concreto | Torre 1 pilotes Kelly #01 | 2026-04-13 | 2026-04-16 | 2026-04-16 | 3 | 100 | 7853.982 | 34.5 | 230.1 | 298.8 | 29.3 | 84.9 | 2-Cónica y dividida |  | 10
28229 - PIAZZA TRIANGULO DE BAVARIA | 559730 | P-35 | Tremie 1/2" | Concreto | Torre 1 pilotes Kelly #01 | 2026-04-13 | 2026-04-16 | 2026-04-16 | 3 | 100 | 7853.982 | 34.5 | 226.6 | 294.7 | 28.9 | 83.8 | 2-Cónica y dividida |  | 10
28229 - PIAZZA TRIANGULO DE BAVARIA | 561732 | M - 41 | Tremie 1 " | Concreto | Plazoleta pantalla tramo M - 01 y barrote B - 60 | 2026-04-14 | 2026-04-16 | 2026-05-12 | 28 | 100 | 7853.982 | 27.6 | 237.4 | 308 | 30.2 | 109.4 | 2-Cónica y dividida |  | 26
28229 - PIAZZA TRIANGULO DE BAVARIA | 561732 | M - 41 | Tremie 1 " | Concreto | Plazoleta pantalla tramo M - 01 y barrote B - 60 | 2026-04-14 | 2026-04-16 | 2026-05-12 | 28 | 100 | 7853.982 | 27.6 | 235.8 | 305.9 | 30 | 108.7 | 2-Cónica y dividida |  | 26
28229 - PIAZZA TRIANGULO DE BAVARIA | 561732 | M - 41 | Tremie 1 " | Concreto | Plazoleta pantalla tramo M - 01 y barrote B - 60 | 2026-04-14 | 2026-04-16 | 2026-05-12 | 28 | 100 | 7853.982 | 27.6 | 232.9 | 302.9 | 29.7 | 107.6 | 2-Cónica y dividida |  | 26
28229 - PIAZZA TRIANGULO DE BAVARIA | 561732 | M - 41 | Tremie 1 " | Concreto | Plazoleta pantalla tramo M - 01 y barrote B - 60 | 2026-04-14 | 2026-04-16 | 2026-04-28 | 14 | 100 | 7853.982 | 27.6 | 189.3 | 245.8 | 24.1 | 87.3 | 2-Cónica y dividida |  | 17
28229 - PIAZZA TRIANGULO DE BAVARIA | 561732 | M - 41 | Tremie 1 " | Concreto | Plazoleta pantalla tramo M - 01 y barrote B - 60 | 2026-04-14 | 2026-04-16 | 2026-04-28 | 14 | 100 | 7853.982 | 27.6 | 187.9 | 243.7 | 23.9 | 86.6 | 2-Cónica y dividida |  | 17
28229 - PIAZZA TRIANGULO DE BAVARIA | 561732 | M - 41 | Tremie 1 " | Concreto | Plazoleta pantalla tramo M - 01 y barrote B - 60 | 2026-04-14 | 2026-04-16 | 2026-04-21 | 7 | 100 | 7853.982 | 27.6 | 162.7 | 211.1 | 20.7 | 75 | 2-Cónica y dividida |  | 11
28229 - PIAZZA TRIANGULO DE BAVARIA | 561732 | M - 41 | Tremie 1 " | Concreto | Plazoleta pantalla tramo M - 01 y barrote B - 60 | 2026-04-14 | 2026-04-16 | 2026-04-21 | 7 | 100 | 7853.982 | 27.6 | 160.9 | 209 | 20.5 | 74.3 | 2-Cónica y dividida |  | 11
28229 - PIAZZA TRIANGULO DE BAVARIA | 561732 | M - 41 | Tremie 1 " | Concreto | Plazoleta pantalla tramo M - 01 y barrote B - 60 | 2026-04-14 | 2026-04-16 | 2026-04-17 | 3 | 100 | 7853.982 | 27.6 | 115.4 | 149.9 | 14.7 | 53.3 | 2-Cónica y dividida |  | 10
28229 - PIAZZA TRIANGULO DE BAVARIA | 561732 | M - 41 | Tremie 1 " | Concreto | Plazoleta pantalla tramo M - 01 y barrote B - 60 | 2026-04-14 | 2026-04-16 | 2026-04-17 | 3 | 100 | 7853.982 | 27.6 | 112.8 | 146.8 | 14.4 | 52.2 | 2-Cónica y dividida |  | 10
28229 - PIAZZA TRIANGULO DE BAVARIA | 561732 | P - 40 | Tremie 1 " | Concreto | Plataforma pilote kely #82 | 2026-04-14 | 2026-04-16 | 2026-05-12 | 28 | 100 | 7853.982 | 27.6 | 335.8 | 436.4 | 42.8 | 155.1 | 2-Cónica y dividida |  | 26
28229 - PIAZZA TRIANGULO DE BAVARIA | 561732 | P - 40 | Tremie 1 " | Concreto | Plataforma pilote kely #82 | 2026-04-14 | 2026-04-16 | 2026-05-12 | 28 | 100 | 7853.982 | 27.6 | 332.9 | 432.4 | 42.4 | 153.6 | 2-Cónica y dividida |  | 26
28229 - PIAZZA TRIANGULO DE BAVARIA | 561732 | P - 40 | Tremie 1 " | Concreto | Plataforma pilote kely #82 | 2026-04-14 | 2026-04-16 | 2026-05-12 | 28 | 100 | 7853.982 | 27.6 | 330.8 | 429.3 | 42.1 | 152.5 | 2-Cónica y dividida |  | 26
28229 - PIAZZA TRIANGULO DE BAVARIA | 561732 | P - 40 | Tremie 1 " | Concreto | Plataforma pilote kely #82 | 2026-04-14 | 2026-04-16 | 2026-04-28 | 14 | 100 | 7853.982 | 27.6 | 201.5 | 262.1 | 25.7 | 93.1 | 2-Cónica y dividida |  | 17
28229 - PIAZZA TRIANGULO DE BAVARIA | 561732 | P - 40 | Tremie 1 " | Concreto | Plataforma pilote kely #82 | 2026-04-14 | 2026-04-16 | 2026-04-28 | 14 | 100 | 7853.982 | 27.6 | 199.9 | 260 | 25.5 | 92.4 | 2-Cónica y dividida |  | 17
28229 - PIAZZA TRIANGULO DE BAVARIA | 561732 | P - 40 | Tremie 1 " | Concreto | Plataforma pilote kely #82 | 2026-04-14 | 2026-04-16 | 2026-04-21 | 7 | 100 | 7853.982 | 27.6 | 169.3 | 220.3 | 21.6 | 78.3 | 2-Cónica y dividida |  | 11
28229 - PIAZZA TRIANGULO DE BAVARIA | 561732 | P - 40 | Tremie 1 " | Concreto | Plataforma pilote kely #82 | 2026-04-14 | 2026-04-16 | 2026-04-21 | 7 | 100 | 7853.982 | 27.6 | 167.9 | 218.2 | 21.4 | 77.5 | 2-Cónica y dividida |  | 11
28229 - PIAZZA TRIANGULO DE BAVARIA | 561732 | P - 40 | Tremie 1 " | Concreto | Plataforma pilote kely #82 | 2026-04-14 | 2026-04-16 | 2026-04-17 | 3 | 100 | 7853.982 | 27.6 | 113.9 | 147.9 | 14.5 | 52.5 | 2-Cónica y dividida |  | 10
28229 - PIAZZA TRIANGULO DE BAVARIA | 561732 | P - 40 | Tremie 1 " | Concreto | Plataforma pilote kely #82 | 2026-04-14 | 2026-04-16 | 2026-04-17 | 3 | 100 | 7853.982 | 27.6 | 111.5 | 144.8 | 14.2 | 51.4 | 2-Cónica y dividida |  | 10
28229 - PIAZZA TRIANGULO DE BAVARIA | 561732 | P - 39 | Tremie 1 / 2 " | Concreto | Torre 1 pilotes kely #23 y pilote kely #31 | 2026-04-14 | 2026-04-16 | 2026-05-12 | 28 | 100 | 7853.982 | 34.5 | 342.5 | 444.6 | 43.6 | 126.4 | 2-Cónica y dividida |  | 26
28229 - PIAZZA TRIANGULO DE BAVARIA | 561732 | P - 39 | Tremie 1 / 2 " | Concreto | Torre 1 pilotes kely #23 y pilote kely #31 | 2026-04-14 | 2026-04-16 | 2026-05-12 | 28 | 101 | 8011.847 | 34.5 | 340.8 | 433.4 | 42.5 | 123.2 | 2-Cónica y dividida |  | 26
28229 - PIAZZA TRIANGULO DE BAVARIA | 561732 | P - 39 | Tremie 1 / 2 " | Concreto | Torre 1 pilotes kely #23 y pilote kely #31 | 2026-04-14 | 2026-04-16 | 2026-05-12 | 28 | 100 | 7853.982 | 34.5 | 338.9 | 440.5 | 43.2 | 125.2 | 2-Cónica y dividida |  | 26
28229 - PIAZZA TRIANGULO DE BAVARIA | 561732 | P - 39 | Tremie 1 / 2 " | Concreto | Torre 1 pilotes kely #23 y pilote kely #31 | 2026-04-14 | 2026-04-16 | 2026-04-28 | 14 | 101 | 8011.847 | 34.5 | 270.5 | 344.7 | 33.8 | 98 | 2-Cónica y dividida |  | 17
28229 - PIAZZA TRIANGULO DE BAVARIA | 561732 | P - 39 | Tremie 1 / 2 " | Concreto | Torre 1 pilotes kely #23 y pilote kely #31 | 2026-04-14 | 2026-04-16 | 2026-04-28 | 14 | 100 | 7853.982 | 34.5 | 268.9 | 348.7 | 34.2 | 99.1 | 2-Cónica y dividida |  | 17
28229 - PIAZZA TRIANGULO DE BAVARIA | 561732 | P - 39 | Tremie 1 / 2 " | Concreto | Torre 1 pilotes kely #23 y pilote kely #31 | 2026-04-14 | 2026-04-16 | 2026-04-21 | 7 | 100 | 7853.982 | 34.5 | 200.7 | 261 | 25.6 | 74.2 | 2-Cónica y dividida |  | 11
28229 - PIAZZA TRIANGULO DE BAVARIA | 561732 | P - 39 | Tremie 1 / 2 " | Concreto | Torre 1 pilotes kely #23 y pilote kely #31 | 2026-04-14 | 2026-04-16 | 2026-04-21 | 7 | 100 | 7853.982 | 34.5 | 198.6 | 258 | 25.3 | 73.3 | 2-Cónica y dividida |  | 11
28229 - PIAZZA TRIANGULO DE BAVARIA | 561732 | P - 39 | Tremie 1 / 2 " | Concreto | Torre 1 pilotes kely #23 y pilote kely #31 | 2026-04-14 | 2026-04-16 | 2026-04-17 | 3 | 100 | 7853.982 | 34.5 | 155.5 | 201.9 | 19.8 | 57.4 | 2-Cónica y dividida |  | 10
28229 - PIAZZA TRIANGULO DE BAVARIA | 561732 | P - 39 | Tremie 1 / 2 " | Concreto | Torre 1 pilotes kely #23 y pilote kely #31 | 2026-04-14 | 2026-04-16 | 2026-04-17 | 3 | 100 | 7853.982 | 34.5 | 152.1 | 197.8 | 19.4 | 56.2 | 2-Cónica y dividida |  | 10
28229 - PIAZZA TRIANGULO DE BAVARIA | 559729 | P-34 | TREMIE 1/2" | Concreto | Pilote kelly T2 No 50 | 2026-04-11 | 2026-04-14 | 2026-05-09 | 28 | 100 | 7853.982 | 34.5 | 355.3 | 460.9 | 45.2 | 131 | 2-Cónica y dividida |  | 25
28229 - PIAZZA TRIANGULO DE BAVARIA | 559729 | P-34 | TREMIE 1/2" | Concreto | Pilote kelly T2 No 50 | 2026-04-11 | 2026-04-14 | 2026-05-09 | 28 | 100 | 7853.982 | 34.5 | 352.3 | 457.9 | 44.9 | 130.1 | 2-Cónica y dividida |  | 25
28229 - PIAZZA TRIANGULO DE BAVARIA | 559729 | P-34 | TREMIE 1/2" | Concreto | Pilote kelly T2 No 50 | 2026-04-11 | 2026-04-14 | 2026-05-09 | 28 | 101 | 8011.847 | 34.5 | 353.8 | 450.7 | 44.2 | 128.1 | 2-Cónica y dividida |  | 25
28229 - PIAZZA TRIANGULO DE BAVARIA | 559729 | P-34 | TREMIE 1/2" | Concreto | Pilote kelly T2 No 50 | 2026-04-11 | 2026-04-14 | 2026-04-25 | 14 | 100 | 7853.982 | 34.5 | 298.6 | 387.5 | 38 | 110.1 | 2-Cónica y dividida |  | 16
28229 - PIAZZA TRIANGULO DE BAVARIA | 559729 | P-34 | TREMIE 1/2" | Concreto | Pilote kelly T2 No 50 | 2026-04-11 | 2026-04-14 | 2026-04-25 | 14 | 100 | 7853.982 | 34.5 | 295.6 | 383.4 | 37.6 | 109 | 2-Cónica y dividida |  | 16
28229 - PIAZZA TRIANGULO DE BAVARIA | 559729 | P-34 | TREMIE 1/2" | Concreto | Pilote kelly T2 No 50 | 2026-04-11 | 2026-04-14 | 2026-04-18 | 7 | 100 | 7853.982 | 34.5 | 240.7 | 312 | 30.6 | 88.7 | 2-Cónica y dividida |  | 10
28229 - PIAZZA TRIANGULO DE BAVARIA | 559729 | P-34 | TREMIE 1/2" | Concreto | Pilote kelly T2 No 50 | 2026-04-11 | 2026-04-14 | 2026-04-18 | 7 | 100 | 7853.982 | 34.5 | 238.9 | 310 | 30.4 | 88.1 | 2-Cónica y dividida |  | 10
28229 - PIAZZA TRIANGULO DE BAVARIA | 559729 | P-34 | TREMIE 1/2" | Concreto | Pilote kelly T2 No 50 | 2026-04-11 | 2026-04-14 | 2026-04-14 | 3 | 100 | 7853.982 | 34.5 | 182.7 | 237.6 | 23.3 | 67.5 | 2-Cónica y dividida |  | 8
28229 - PIAZZA TRIANGULO DE BAVARIA | 559729 | P-34 | TREMIE 1/2" | Concreto | Pilote kelly T2 No 50 | 2026-04-11 | 2026-04-14 | 2026-04-14 | 3 | 100 | 7853.982 | 34.5 | 185.8 | 241.7 | 23.7 | 68.7 | 2-Cónica y dividida |  | 8
28229 - PIAZZA TRIANGULO DE BAVARIA | 559729 | P-33 | TREMIE 1" | Concreto | Plazoleta pantalla tramo MH-01 y pilote kelly zonas comunes No 14 | 2026-04-11 | 2026-04-14 | 2026-05-09 | 28 | 100 | 7853.982 | 27.6 | 313.4 | 406.9 | 39.9 | 144.6 | 2-Cónica y dividida |  | 25
28229 - PIAZZA TRIANGULO DE BAVARIA | 559729 | P-33 | TREMIE 1" | Concreto | Plazoleta pantalla tramo MH-01 y pilote kelly zonas comunes No 14 | 2026-04-11 | 2026-04-14 | 2026-05-09 | 28 | 100 | 7853.982 | 27.6 | 311.9 | 404.8 | 39.7 | 143.8 | 2-Cónica y dividida |  | 25
28229 - PIAZZA TRIANGULO DE BAVARIA | 559729 | P-33 | TREMIE 1" | Concreto | Plazoleta pantalla tramo MH-01 y pilote kelly zonas comunes No 14 | 2026-04-11 | 2026-04-14 | 2026-05-09 | 28 | 100 | 7853.982 | 27.6 | 315.6 | 409.9 | 40.2 | 145.7 | 2-Cónica y dividida |  | 25
28229 - PIAZZA TRIANGULO DE BAVARIA | 559729 | P-33 | TREMIE 1" | Concreto | Plazoleta pantalla tramo MH-01 y pilote kelly zonas comunes No 14 | 2026-04-11 | 2026-04-14 | 2026-04-25 | 14 | 100 | 7853.982 | 27.6 | 255.8 | 332.4 | 32.6 | 118.1 | 2-Cónica y dividida |  | 16
28229 - PIAZZA TRIANGULO DE BAVARIA | 559729 | P-33 | TREMIE 1" | Concreto | Plazoleta pantalla tramo MH-01 y pilote kelly zonas comunes No 14 | 2026-04-11 | 2026-04-14 | 2026-04-25 | 14 | 100 | 7853.982 | 27.6 | 263.4 | 341.6 | 33.5 | 121.4 | 2-Cónica y dividida |  | 16
28229 - PIAZZA TRIANGULO DE BAVARIA | 559729 | P-33 | TREMIE 1" | Concreto | Plazoleta pantalla tramo MH-01 y pilote kelly zonas comunes No 14 | 2026-04-11 | 2026-04-14 | 2026-04-18 | 7 | 100 | 7853.982 | 27.6 | 216.8 | 281.4 | 27.6 | 100 | 2-Cónica y dividida |  | 10
28229 - PIAZZA TRIANGULO DE BAVARIA | 559729 | P-33 | TREMIE 1" | Concreto | Plazoleta pantalla tramo MH-01 y pilote kelly zonas comunes No 14 | 2026-04-11 | 2026-04-14 | 2026-04-18 | 7 | 100 | 7853.982 | 27.6 | 214.9 | 279.4 | 27.4 | 99.3 | 2-Cónica y dividida |  | 10
28229 - PIAZZA TRIANGULO DE BAVARIA | 559729 | P-33 | TREMIE 1" | Concreto | Plazoleta pantalla tramo MH-01 y pilote kelly zonas comunes No 14 | 2026-04-11 | 2026-04-14 | 2026-04-14 | 3 | 100 | 7853.982 | 27.6 | 162.4 | 211.1 | 20.7 | 75 | 2-Cónica y dividida |  | 8
28229 - PIAZZA TRIANGULO DE BAVARIA | 559729 | P-33 | TREMIE 1" | Concreto | Plazoleta pantalla tramo MH-01 y pilote kelly zonas comunes No 14 | 2026-04-11 | 2026-04-14 | 2026-04-14 | 3 | 100 | 7853.982 | 27.6 | 165.9 | 215.2 | 21.1 | 76.4 | 2-Cónica y dividida |  | 8
28229 - PIAZZA TRIANGULO DE BAVARIA | 559728 | P - 32 | Tremie ½ | Concreto | Torre 2 Pilote Kelly #28 | 2026-04-10 | 2026-04-14 | 2026-05-08 | 28 | 100 | 7853.982 | 34.5 | 390.1 | 506.8 | 49.7 | 144.1 | 2-Cónica y dividida |  | 24
28229 - PIAZZA TRIANGULO DE BAVARIA | 559728 | P - 32 | Tremie ½ | Concreto | Torre 2 Pilote Kelly #28 | 2026-04-10 | 2026-04-14 | 2026-05-08 | 28 | 101 | 8011.847 | 34.5 | 393.1 | 500.7 | 49.1 | 142.3 | 2-Cónica y dividida |  | 24
28229 - PIAZZA TRIANGULO DE BAVARIA | 559728 | P - 32 | Tremie ½ | Concreto | Torre 2 Pilote Kelly #28 | 2026-04-10 | 2026-04-14 | 2026-05-08 | 28 | 101 | 8011.847 | 34.5 | 389.8 | 496.6 | 48.7 | 141.2 | 2-Cónica y dividida |  | 24
28229 - PIAZZA TRIANGULO DE BAVARIA | 559728 | P - 32 | Tremie ½ | Concreto | Torre 2 Pilote Kelly #28 | 2026-04-10 | 2026-04-14 | 2026-04-24 | 14 | 101 | 8011.847 | 34.5 | 322.4 | 409.9 | 40.2 | 116.5 | 2-Cónica y dividida |  | 15
28229 - PIAZZA TRIANGULO DE BAVARIA | 559728 | P - 32 | Tremie ½ | Concreto | Torre 2 Pilote Kelly #28 | 2026-04-10 | 2026-04-14 | 2026-04-24 | 14 | 100 | 7853.982 | 34.5 | 320 | 415 | 40.7 | 118 | 2-Cónica y dividida |  | 15
28229 - PIAZZA TRIANGULO DE BAVARIA | 559728 | P - 32 | Tremie ½ | Concreto | Torre 2 Pilote Kelly #28 | 2026-04-10 | 2026-04-14 | 2026-04-17 | 7 | 101 | 8011.847 | 34.5 | 269.3 | 342.6 | 33.6 | 97.4 | 2-Cónica y dividida |  | 9
28229 - PIAZZA TRIANGULO DE BAVARIA | 559728 | P - 32 | Tremie ½ | Concreto | Torre 2 Pilote Kelly #28 | 2026-04-10 | 2026-04-14 | 2026-04-17 | 7 | 100 | 7853.982 | 34.5 | 267.9 | 347.7 | 34.1 | 98.8 | 2-Cónica y dividida |  | 9
28229 - PIAZZA TRIANGULO DE BAVARIA | 559728 | P - 32 | Tremie ½ | Concreto | Torre 2 Pilote Kelly #28 | 2026-04-10 | 2026-04-14 | 2026-04-14 | 4 | 100 | 7853.982 | 34.5 | 215.8 | 280.4 | 27.5 | 79.7 | 2-Cónica y dividida |  | 8
28229 - PIAZZA TRIANGULO DE BAVARIA | 559728 | P - 32 | Tremie ½ | Concreto | Torre 2 Pilote Kelly #28 | 2026-04-10 | 2026-04-14 | 2026-04-14 | 4 | 100 | 7853.982 | 34.5 | 213.4 | 277.4 | 27.2 | 78.8 | 2-Cónica y dividida |  | 8
28229 - PIAZZA TRIANGULO DE BAVARIA | 559728 | P - 31 | Tremie ½” | Concreto | Torre 1 Pilotes Kelly #08 y Pilote Kelly #38 | 2026-04-10 | 2026-04-14 | 2026-05-08 | 28 | 101 | 8011.847 | 34.5 | 406 | 517 | 50.7 | 147 | 2-Cónica y dividida |  | 24
28229 - PIAZZA TRIANGULO DE BAVARIA | 559728 | P - 31 | Tremie ½” | Concreto | Torre 1 Pilotes Kelly #08 y Pilote Kelly #38 | 2026-04-10 | 2026-04-14 | 2026-05-08 | 28 | 100 | 7853.982 | 34.5 | 404.7 | 525.2 | 51.5 | 149.3 | 2-Cónica y dividida |  | 24
28229 - PIAZZA TRIANGULO DE BAVARIA | 559728 | P - 31 | Tremie ½” | Concreto | Torre 1 Pilotes Kelly #08 y Pilote Kelly #38 | 2026-04-10 | 2026-04-14 | 2026-05-08 | 28 | 101 | 8011.847 | 34.5 | 402.3 | 511.9 | 50.2 | 145.5 | 2-Cónica y dividida |  | 24
28229 - PIAZZA TRIANGULO DE BAVARIA | 559728 | P - 31 | Tremie ½” | Concreto | Torre 1 Pilotes Kelly #08 y Pilote Kelly #38 | 2026-04-10 | 2026-04-14 | 2026-04-24 | 14 | 100 | 7853.982 | 34.5 | 337.8 | 438.5 | 43 | 124.6 | 2-Cónica y dividida |  | 15
28229 - PIAZZA TRIANGULO DE BAVARIA | 559728 | P - 31 | Tremie ½” | Concreto | Torre 1 Pilotes Kelly #08 y Pilote Kelly #38 | 2026-04-10 | 2026-04-14 | 2026-04-24 | 14 | 100 | 7853.982 | 34.5 | 341.4 | 443.6 | 43.5 | 126.1 | 2-Cónica y dividida |  | 15
28229 - PIAZZA TRIANGULO DE BAVARIA | 559728 | P - 31 | Tremie ½” | Concreto | Torre 1 Pilotes Kelly #08 y Pilote Kelly #38 | 2026-04-10 | 2026-04-14 | 2026-04-17 | 7 | 101 | 8011.847 | 34.5 | 280.1 | 356.9 | 35 | 101.4 | 2-Cónica y dividida |  | 9
28229 - PIAZZA TRIANGULO DE BAVARIA | 559728 | P - 31 | Tremie ½” | Concreto | Torre 1 Pilotes Kelly #08 y Pilote Kelly #38 | 2026-04-10 | 2026-04-14 | 2026-04-17 | 7 | 101 | 8011.847 | 34.5 | 278.9 | 354.9 | 34.8 | 100.9 | 2-Cónica y dividida |  | 9
28229 - PIAZZA TRIANGULO DE BAVARIA | 559728 | P - 31 | Tremie ½” | Concreto | Torre 1 Pilotes Kelly #08 y Pilote Kelly #38 | 2026-04-10 | 2026-04-14 | 2026-04-14 | 4 | 100 | 7853.982 | 34.5 | 242.4 | 315.1 | 30.9 | 89.6 | 2-Cónica y dividida |  | 8
28229 - PIAZZA TRIANGULO DE BAVARIA | 559728 | P - 31 | Tremie ½” | Concreto | Torre 1 Pilotes Kelly #08 y Pilote Kelly #38 | 2026-04-10 | 2026-04-14 | 2026-04-14 | 4 | 101 | 8011.847 | 34.5 | 240.8 | 306.9 | 30.1 | 87.2 | 2-Cónica y dividida |  | 8
28229 - PIAZZA TRIANGULO DE BAVARIA | 559728 | M - 30 | Tremie 1" | Concreto | Plazoleta Pantalla Tramo M – 02 y Barrote B – 59 | 2026-04-10 | 2026-04-14 | 2026-05-08 | 28 | 101 | 8011.847 | 27.6 | 359.9 | 457.9 | 44.9 | 162.7 | 2-Cónica y dividida |  | 24
28229 - PIAZZA TRIANGULO DE BAVARIA | 559728 | M - 30 | Tremie 1" | Concreto | Plazoleta Pantalla Tramo M – 02 y Barrote B – 59 | 2026-04-10 | 2026-04-14 | 2026-05-08 | 28 | 100 | 7853.982 | 27.6 | 357.5 | 464 | 45.5 | 164.9 | 2-Cónica y dividida |  | 24
28229 - PIAZZA TRIANGULO DE BAVARIA | 559728 | M - 30 | Tremie 1" | Concreto | Plazoleta Pantalla Tramo M – 02 y Barrote B – 59 | 2026-04-10 | 2026-04-14 | 2026-05-08 | 28 | 101 | 8011.847 | 27.6 | 361.1 | 459.9 | 45.1 | 163.4 | 2-Cónica y dividida |  | 24
28229 - PIAZZA TRIANGULO DE BAVARIA | 559728 | M - 30 | Tremie 1" | Concreto | Plazoleta Pantalla Tramo M – 02 y Barrote B – 59 | 2026-04-10 | 2026-04-14 | 2026-04-24 | 14 | 100 | 7853.982 | 27.6 | 298.7 | 387.5 | 38 | 137.7 | 2-Cónica y dividida |  | 15
28229 - PIAZZA TRIANGULO DE BAVARIA | 559728 | M - 30 | Tremie 1" | Concreto | Plazoleta Pantalla Tramo M – 02 y Barrote B – 59 | 2026-04-10 | 2026-04-14 | 2026-04-24 | 14 | 101 | 8011.847 | 27.6 | 297.4 | 378.3 | 37.1 | 134.4 | 2-Cónica y dividida |  | 15
28229 - PIAZZA TRIANGULO DE BAVARIA | 559728 | M - 30 | Tremie 1" | Concreto | Plazoleta Pantalla Tramo M – 02 y Barrote B – 59 | 2026-04-10 | 2026-04-14 | 2026-04-17 | 7 | 100 | 7853.982 | 27.6 | 248.9 | 323.3 | 31.7 | 114.9 | 2-Cónica y dividida |  | 9
28229 - PIAZZA TRIANGULO DE BAVARIA | 559728 | M - 30 | Tremie 1" | Concreto | Plazoleta Pantalla Tramo M – 02 y Barrote B – 59 | 2026-04-10 | 2026-04-14 | 2026-04-17 | 7 | 100 | 7853.982 | 27.6 | 246.9 | 320.2 | 31.4 | 113.8 | 2-Cónica y dividida |  | 9
28229 - PIAZZA TRIANGULO DE BAVARIA | 559728 | M - 30 | Tremie 1" | Concreto | Plazoleta Pantalla Tramo M – 02 y Barrote B – 59 | 2026-04-10 | 2026-04-14 | 2026-04-14 | 4 | 101 | 8011.847 | 27.6 | 210.9 | 268.2 | 26.3 | 95.3 | 2-Cónica y dividida |  | 8
28229 - PIAZZA TRIANGULO DE BAVARIA | 559728 | M - 30 | Tremie 1" | Concreto | Plazoleta Pantalla Tramo M – 02 y Barrote B – 59 | 2026-04-10 | 2026-04-14 | 2026-04-14 | 4 | 100 | 7853.982 | 27.6 | 208.4 | 270.2 | 26.5 | 96 | 2-Cónica y dividida |  | 8
28229 - PIAZZA TRIANGULO DE BAVARIA | 559728 | P - 29 | Tremie 1" | Concreto | Zonas Comunes Pilotes Kelly #02 y Pilote Kelly #18 | 2026-04-10 | 2026-04-14 | 2026-05-08 | 28 | 100 | 7853.982 | 27.6 | 320.6 | 416 | 40.8 | 147.8 | 2-Cónica y dividida |  | 24
28229 - PIAZZA TRIANGULO DE BAVARIA | 559728 | P - 29 | Tremie 1" | Concreto | Zonas Comunes Pilotes Kelly #02 y Pilote Kelly #18 | 2026-04-10 | 2026-04-14 | 2026-05-08 | 28 | 101 | 8011.847 | 27.6 | 317.1 | 403.8 | 39.6 | 143.5 | 2-Cónica y dividida |  | 24
28229 - PIAZZA TRIANGULO DE BAVARIA | 559728 | P - 29 | Tremie 1" | Concreto | Zonas Comunes Pilotes Kelly #02 y Pilote Kelly #18 | 2026-04-10 | 2026-04-14 | 2026-05-08 | 28 | 100 | 7853.982 | 27.6 | 318.2 | 413 | 40.5 | 146.7 | 2-Cónica y dividida |  | 24
28229 - PIAZZA TRIANGULO DE BAVARIA | 559728 | P - 29 | Tremie 1" | Concreto | Zonas Comunes Pilotes Kelly #02 y Pilote Kelly #18 | 2026-04-10 | 2026-04-14 | 2026-04-24 | 14 | 101 | 8011.847 | 27.6 | 268.5 | 341.6 | 33.5 | 121.4 | 2-Cónica y dividida |  | 15
28229 - PIAZZA TRIANGULO DE BAVARIA | 559728 | P - 29 | Tremie 1" | Concreto | Zonas Comunes Pilotes Kelly #02 y Pilote Kelly #18 | 2026-04-10 | 2026-04-14 | 2026-04-24 | 14 | 100 | 7853.982 | 27.6 | 267.4 | 346.7 | 34 | 123.2 | 2-Cónica y dividida |  | 15
28229 - PIAZZA TRIANGULO DE BAVARIA | 559728 | P - 29 | Tremie 1" | Concreto | Zonas Comunes Pilotes Kelly #02 y Pilote Kelly #18 | 2026-04-10 | 2026-04-14 | 2026-04-17 | 7 | 100 | 7853.982 | 27.6 | 220.8 | 286.5 | 28.1 | 101.8 | 2-Cónica y dividida |  | 9
28229 - PIAZZA TRIANGULO DE BAVARIA | 559728 | P - 29 | Tremie 1" | Concreto | Zonas Comunes Pilotes Kelly #02 y Pilote Kelly #18 | 2026-04-10 | 2026-04-14 | 2026-04-17 | 7 | 101 | 8011.847 | 27.6 | 218.9 | 278.4 | 27.3 | 98.9 | 2-Cónica y dividida |  | 9
28229 - PIAZZA TRIANGULO DE BAVARIA | 559728 | P - 29 | Tremie 1" | Concreto | Zonas Comunes Pilotes Kelly #02 y Pilote Kelly #18 | 2026-04-10 | 2026-04-14 | 2026-04-14 | 4 | 100 | 7853.982 | 27.6 | 182.7 | 237.6 | 23.3 | 84.4 | 2-Cónica y dividida |  | 8
28229 - PIAZZA TRIANGULO DE BAVARIA | 559728 | P - 29 | Tremie 1" | Concreto | Zonas Comunes Pilotes Kelly #02 y Pilote Kelly #18 | 2026-04-10 | 2026-04-14 | 2026-04-14 | 4 | 101 | 8011.847 | 27.6 | 180.3 | 229.4 | 22.5 | 81.5 | 2-Cónica y dividida |  | 8
28229 - PIAZZA TRIANGULO DE BAVARIA | 559727 | P - 28 | Tremie 1/2" | Concreto | Pilote Kely Torre 1 # 04 | 2026-04-09 | 2026-04-11 | 2026-05-07 | 28 | 100 | 7853.982 | 34.5 | 412 | 535.4 | 52.5 | 152.2 | 2-Cónica y dividida |  | 24
28229 - PIAZZA TRIANGULO DE BAVARIA | 559727 | P - 28 | Tremie 1/2" | Concreto | Pilote Kely Torre 1 # 04 | 2026-04-09 | 2026-04-11 | 2026-05-07 | 28 | 100 | 7853.982 | 34.5 | 420.6 | 546.6 | 53.6 | 155.4 | 2-Cónica y dividida |  | 24
28229 - PIAZZA TRIANGULO DE BAVARIA | 559727 | P - 28 | Tremie 1/2" | Concreto | Pilote Kely Torre 1 # 04 | 2026-04-09 | 2026-04-11 | 2026-05-07 | 28 | 101 | 8011.847 | 34.5 | 412.6 | 525.2 | 51.5 | 149.3 | 2-Cónica y dividida |  | 24
28229 - PIAZZA TRIANGULO DE BAVARIA | 559727 | P - 28 | Tremie 1/2" | Concreto | Pilote Kely Torre 1 # 04 | 2026-04-09 | 2026-04-11 | 2026-04-23 | 14 | 100 | 7853.982 | 34.5 | 345.6 | 448.7 | 44 | 127.5 | 2-Cónica y dividida |  | 13
28229 - PIAZZA TRIANGULO DE BAVARIA | 559727 | P - 28 | Tremie 1/2" | Concreto | Pilote Kely Torre 1 # 04 | 2026-04-09 | 2026-04-11 | 2026-04-23 | 14 | 101 | 8011.847 | 34.5 | 347.6 | 442.6 | 43.4 | 125.8 | 2-Cónica y dividida |  | 13
28229 - PIAZZA TRIANGULO DE BAVARIA | 559727 | P - 28 | Tremie 1/2" | Concreto | Pilote Kely Torre 1 # 04 | 2026-04-09 | 2026-04-11 | 2026-04-16 | 7 | 100 | 7853.982 | 34.5 | 292.1 | 379.3 | 37.2 | 107.8 | 2-Cónica y dividida |  | 8
28229 - PIAZZA TRIANGULO DE BAVARIA | 559727 | P - 28 | Tremie 1/2" | Concreto | Pilote Kely Torre 1 # 04 | 2026-04-09 | 2026-04-11 | 2026-04-16 | 7 | 101 | 8011.847 | 34.5 | 290.3 | 369.1 | 36.2 | 104.9 | 2-Cónica y dividida |  | 8
28229 - PIAZZA TRIANGULO DE BAVARIA | 559727 | P - 28 | Tremie 1/2" | Concreto | Pilote Kely Torre 1 # 04 | 2026-04-09 | 2026-04-11 | 2026-04-12 | 3 | 100 | 7853.982 | 34.5 | 208.6 | 271.2 | 26.6 | 77.1 | 2-Cónica y dividida |  | 6
28229 - PIAZZA TRIANGULO DE BAVARIA | 559727 | P - 28 | Tremie 1/2" | Concreto | Pilote Kely Torre 1 # 04 | 2026-04-09 | 2026-04-11 | 2026-04-12 | 3 | 101 | 8011.847 | 34.5 | 205.8 | 262.1 | 25.7 | 74.5 | 2-Cónica y dividida |  | 6
28229 - PIAZZA TRIANGULO DE BAVARIA | 559727 | M - 27 | Tremie 1" | Concreto | Plazoleta pantalla tramo M H - 02 y barrete B - 58 | 2026-04-09 | 2026-04-11 | 2026-05-07 | 28 | 100 | 7853.982 | 27.6 | 263.7 | 342.6 | 33.6 | 121.7 | 2-Cónica y dividida |  | 24
28229 - PIAZZA TRIANGULO DE BAVARIA | 559727 | M - 27 | Tremie 1" | Concreto | Plazoleta pantalla tramo M H - 02 y barrete B - 58 | 2026-04-09 | 2026-04-11 | 2026-05-07 | 28 | 100 | 7853.982 | 27.6 | 269.5 | 349.8 | 34.3 | 124.3 | 2-Cónica y dividida |  | 24
28229 - PIAZZA TRIANGULO DE BAVARIA | 559727 | M - 27 | Tremie 1" | Concreto | Plazoleta pantalla tramo M H - 02 y barrete B - 58 | 2026-04-09 | 2026-04-11 | 2026-05-07 | 28 | 100 | 7853.982 | 27.6 | 276.2 | 358.9 | 35.2 | 127.5 | 2-Cónica y dividida |  | 24
28229 - PIAZZA TRIANGULO DE BAVARIA | 559727 | M - 27 | Tremie 1" | Concreto | Plazoleta pantalla tramo M H - 02 y barrete B - 58 | 2026-04-09 | 2026-04-11 | 2026-04-23 | 14 | 101 | 8011.847 | 27.6 | 221.8 | 282.5 | 27.7 | 100.4 | 2-Cónica y dividida |  | 13
28229 - PIAZZA TRIANGULO DE BAVARIA | 559727 | M - 27 | Tremie 1" | Concreto | Plazoleta pantalla tramo M H - 02 y barrete B - 58 | 2026-04-09 | 2026-04-11 | 2026-04-23 | 14 | 100 | 7853.982 | 27.6 | 219.9 | 285.5 | 28 | 101.4 | 2-Cónica y dividida |  | 13
28229 - PIAZZA TRIANGULO DE BAVARIA | 559727 | M - 27 | Tremie 1" | Concreto | Plazoleta pantalla tramo M H - 02 y barrete B - 58 | 2026-04-09 | 2026-04-11 | 2026-04-16 | 7 | 100 | 7853.982 | 27.6 | 191.4 | 248.8 | 24.4 | 88.4 | 2-Cónica y dividida |  | 8
28229 - PIAZZA TRIANGULO DE BAVARIA | 559727 | M - 27 | Tremie 1" | Concreto | Plazoleta pantalla tramo M H - 02 y barrete B - 58 | 2026-04-09 | 2026-04-11 | 2026-04-16 | 7 | 100 | 7853.982 | 27.6 | 189.4 | 245.8 | 24.1 | 87.3 | 2-Cónica y dividida |  | 8
28229 - PIAZZA TRIANGULO DE BAVARIA | 559727 | M - 27 | Tremie 1" | Concreto | Plazoleta pantalla tramo M H - 02 y barrete B - 58 | 2026-04-09 | 2026-04-11 | 2026-04-12 | 3 | 100 | 7853.982 | 27.6 | 169.1 | 219.2 | 21.5 | 77.9 | 2-Cónica y dividida |  | 6
28229 - PIAZZA TRIANGULO DE BAVARIA | 559727 | M - 27 | Tremie 1" | Concreto | Plazoleta pantalla tramo M H - 02 y barrete B - 58 | 2026-04-09 | 2026-04-11 | 2026-04-12 | 3 | 101 | 8011.847 | 27.6 | 166.4 | 212.1 | 20.8 | 75.4 | 2-Cónica y dividida |  | 6
28229 - PIAZZA TRIANGULO DE BAVARIA | 559727 | P - 26 | Tremie 1/2" | Concreto | Pilote Kely Torre 1 # 27 | 2026-04-09 | 2026-04-11 | 2026-05-07 | 28 | 100 | 7853.982 | 34.5 | 329.7 | 428.3 | 42 | 121.7 | 2-Cónica y dividida |  | 24
28229 - PIAZZA TRIANGULO DE BAVARIA | 559727 | P - 26 | Tremie 1/2" | Concreto | Pilote Kely Torre 1 # 27 | 2026-04-09 | 2026-04-11 | 2026-05-07 | 28 | 101 | 8011.847 | 34.5 | 328 | 417.1 | 40.9 | 118.6 | 2-Cónica y dividida |  | 24
28229 - PIAZZA TRIANGULO DE BAVARIA | 559727 | P - 26 | Tremie 1/2" | Concreto | Pilote Kely Torre 1 # 27 | 2026-04-09 | 2026-04-11 | 2026-05-07 | 28 | 100 | 7853.982 | 34.5 | 332.4 | 431.3 | 42.3 | 122.6 | 2-Cónica y dividida |  | 24
28229 - PIAZZA TRIANGULO DE BAVARIA | 559727 | P - 26 | Tremie 1/2" | Concreto | Pilote Kely Torre 1 # 27 | 2026-04-09 | 2026-04-11 | 2026-04-23 | 14 | 101 | 8011.847 | 34.5 | 276.8 | 351.8 | 34.5 | 100 | 2-Cónica y dividida |  | 13
28229 - PIAZZA TRIANGULO DE BAVARIA | 559727 | P - 26 | Tremie 1/2" | Concreto | Pilote Kely Torre 1 # 27 | 2026-04-09 | 2026-04-11 | 2026-04-23 | 14 | 100 | 7853.982 | 34.5 | 274.9 | 356.9 | 35 | 101.4 | 2-Cónica y dividida |  | 13
28229 - PIAZZA TRIANGULO DE BAVARIA | 559727 | P - 26 | Tremie 1/2" | Concreto | Pilote Kely Torre 1 # 27 | 2026-04-09 | 2026-04-11 | 2026-04-16 | 7 | 101 | 8011.847 | 34.5 | 228.3 | 290.6 | 28.5 | 82.6 | 2-Cónica y dividida |  | 8
28229 - PIAZZA TRIANGULO DE BAVARIA | 559727 | P - 26 | Tremie 1/2" | Concreto | Pilote Kely Torre 1 # 27 | 2026-04-09 | 2026-04-11 | 2026-04-16 | 7 | 100 | 7853.982 | 34.5 | 225.3 | 292.7 | 28.7 | 83.2 | 2-Cónica y dividida |  | 8
28229 - PIAZZA TRIANGULO DE BAVARIA | 559727 | P - 26 | Tremie 1/2" | Concreto | Pilote Kely Torre 1 # 27 | 2026-04-09 | 2026-04-11 | 2026-04-12 | 3 | 100 | 7853.982 | 34.5 | 190.5 | 247.8 | 24.3 | 70.4 | 2-Cónica y dividida |  | 6
28229 - PIAZZA TRIANGULO DE BAVARIA | 559727 | P - 26 | Tremie 1/2" | Concreto | Pilote Kely Torre 1 # 27 | 2026-04-09 | 2026-04-11 | 2026-04-12 | 3 | 100 | 7853.982 | 34.5 | 188.2 | 244.7 | 24 | 69.6 | 2-Cónica y dividida |  | 6
28229 - PIAZZA TRIANGULO DE BAVARIA | 559726 | P - 25 | Tremie 1" | Concreto | Pilote Kely áreas comunes # 13 | 2026-04-09 | 2026-04-11 | 2026-05-07 | 28 | 100 | 7853.982 | 27.6 | 311.1 | 403.8 | 39.6 | 143.5 | 2-Cónica y dividida |  | 24
28229 - PIAZZA TRIANGULO DE BAVARIA | 559726 | P - 25 | Tremie 1" | Concreto | Pilote Kely áreas comunes # 13 | 2026-04-09 | 2026-04-11 | 2026-05-07 | 28 | 101 | 8011.847 | 27.6 | 305.9 | 389.5 | 38.2 | 138.4 | 2-Cónica y dividida |  | 24
28229 - PIAZZA TRIANGULO DE BAVARIA | 559726 | P - 25 | Tremie 1" | Concreto | Pilote Kely áreas comunes # 13 | 2026-04-09 | 2026-04-11 | 2026-05-07 | 28 | 100 | 7853.982 | 27.6 | 312.9 | 405.8 | 39.8 | 144.2 | 2-Cónica y dividida |  | 24
28229 - PIAZZA TRIANGULO DE BAVARIA | 559726 | P - 25 | Tremie 1" | Concreto | Pilote Kely áreas comunes # 13 | 2026-04-09 | 2026-04-11 | 2026-04-23 | 14 | 101 | 8011.847 | 27.6 | 258.8 | 329.4 | 32.3 | 117 | 2-Cónica y dividida |  | 13
28229 - PIAZZA TRIANGULO DE BAVARIA | 559726 | P - 25 | Tremie 1" | Concreto | Pilote Kely áreas comunes # 13 | 2026-04-09 | 2026-04-11 | 2026-04-23 | 14 | 100 | 7853.982 | 27.6 | 256.9 | 333.4 | 32.7 | 118.5 | 2-Cónica y dividida |  | 13
28229 - PIAZZA TRIANGULO DE BAVARIA | 559726 | P - 25 | Tremie 1" | Concreto | Pilote Kely áreas comunes # 13 | 2026-04-09 | 2026-04-11 | 2026-04-16 | 7 | 101 | 8011.847 | 27.6 | 197.9 | 251.9 | 24.7 | 89.5 | 2-Cónica y dividida |  | 8
28229 - PIAZZA TRIANGULO DE BAVARIA | 559726 | P - 25 | Tremie 1" | Concreto | Pilote Kely áreas comunes # 13 | 2026-04-09 | 2026-04-11 | 2026-04-16 | 7 | 100 | 7853.982 | 27.6 | 195.3 | 253.9 | 24.9 | 90.2 | 2-Cónica y dividida |  | 8
28229 - PIAZZA TRIANGULO DE BAVARIA | 559726 | P - 25 | Tremie 1" | Concreto | Pilote Kely áreas comunes # 13 | 2026-04-09 | 2026-04-11 | 2026-04-12 | 3 | 100 | 7853.982 | 27.6 | 164.7 | 214.1 | 21 | 76.1 | 2-Cónica y dividida |  | 6
28229 - PIAZZA TRIANGULO DE BAVARIA | 559726 | P - 25 | Tremie 1" | Concreto | Pilote Kely áreas comunes # 13 | 2026-04-09 | 2026-04-11 | 2026-04-12 | 3 | 100 | 7853.982 | 27.6 | 161.9 | 210.1 | 20.6 | 74.6 | 2-Cónica y dividida |  | 6
28229 - PIAZZA TRIANGULO DE BAVARIA | 559726 | M - 24 | Plástico 9" | Concreto | Plazoleta viga guía tramo 4 | 2026-04-08 | 2026-04-11 | 2026-05-06 | 28 | 101 | 8011.847 | 20.7 | 281.2 | 357.9 | 35.1 | 169.6 | 5-Fractura extremos |  | 23
28229 - PIAZZA TRIANGULO DE BAVARIA | 559726 | M - 24 | Plástico 9" | Concreto | Plazoleta viga guía tramo 4 | 2026-04-08 | 2026-04-11 | 2026-05-06 | 28 | 100 | 7853.982 | 20.7 | 288.3 | 374.2 | 36.7 | 177.3 | 5-Fractura extremos |  | 23
28229 - PIAZZA TRIANGULO DE BAVARIA | 559726 | M - 24 | Plástico 9" | Concreto | Plazoleta viga guía tramo 4 | 2026-04-08 | 2026-04-11 | 2026-05-06 | 28 | 101 | 8011.847 | 20.7 | 285.9 | 364 | 35.7 | 172.5 | 5-Fractura extremos |  | 23
28229 - PIAZZA TRIANGULO DE BAVARIA | 559726 | M - 24 | Plástico 9" | Concreto | Plazoleta viga guía tramo 4 | 2026-04-08 | 2026-04-11 | 2026-04-22 | 14 | 100 | 7853.982 | 20.7 | 236.5 | 306.9 | 30.1 | 145.4 | 2-Cónica y dividida |  | 12
28229 - PIAZZA TRIANGULO DE BAVARIA | 559726 | M - 24 | Plástico 9" | Concreto | Plazoleta viga guía tramo 4 | 2026-04-08 | 2026-04-11 | 2026-04-22 | 14 | 101 | 8011.847 | 20.7 | 238.3 | 302.9 | 29.7 | 143.5 | 2-Cónica y dividida |  | 12
28229 - PIAZZA TRIANGULO DE BAVARIA | 559726 | M - 24 | Plástico 9" | Concreto | Plazoleta viga guía tramo 4 | 2026-04-08 | 2026-04-11 | 2026-04-15 | 7 | 100 | 7853.982 | 20.7 | 196.3 | 254.9 | 25 | 120.8 | 2-Cónica y dividida |  | 7
28229 - PIAZZA TRIANGULO DE BAVARIA | 559726 | M - 24 | Plástico 9" | Concreto | Plazoleta viga guía tramo 4 | 2026-04-08 | 2026-04-11 | 2026-04-15 | 7 | 101 | 8011.847 | 20.7 | 194.8 | 247.8 | 24.3 | 117.4 | 2-Cónica y dividida |  | 7
28229 - PIAZZA TRIANGULO DE BAVARIA | 559726 | M - 24 | Plástico 9" | Concreto | Plazoleta viga guía tramo 4 | 2026-04-08 | 2026-04-11 | 2026-04-11 | 3 | 100 | 7853.982 | 20.7 | 170.2 | 221.3 | 21.7 | 104.8 | 2-Cónica y dividida |  | 5
28229 - PIAZZA TRIANGULO DE BAVARIA | 559726 | M - 24 | Plástico 9" | Concreto | Plazoleta viga guía tramo 4 | 2026-04-08 | 2026-04-11 | 2026-04-11 | 3 | 101 | 8011.847 | 20.7 | 168.4 | 214.1 | 21 | 101.4 | 2-Cónica y dividida |  | 5
28229 - PIAZZA TRIANGULO DE BAVARIA | 559726 | P - 23 | Tremie 1" | Concreto | Plazoleta pantalla # H01 y pilote Kely de áreas comunes # 09 | 2026-04-08 | 2026-04-11 | 2026-05-06 | 28 | 100 | 7853.982 | 27.6 | 277.8 | 361 | 35.4 | 128.3 | 2-Cónica y dividida |  | 23
28229 - PIAZZA TRIANGULO DE BAVARIA | 559726 | P - 23 | Tremie 1" | Concreto | Plazoleta pantalla # H01 y pilote Kely de áreas comunes # 09 | 2026-04-08 | 2026-04-11 | 2026-05-06 | 28 | 101 | 8011.847 | 27.6 | 275.8 | 350.8 | 34.4 | 124.6 | 2-Cónica y dividida |  | 23
28229 - PIAZZA TRIANGULO DE BAVARIA | 559726 | P - 23 | Tremie 1" | Concreto | Plazoleta pantalla # H01 y pilote Kely de áreas comunes # 09 | 2026-04-08 | 2026-04-11 | 2026-05-06 | 28 | 100 | 7853.982 | 27.6 | 273.9 | 355.9 | 34.9 | 126.4 | 2-Cónica y dividida |  | 23
28229 - PIAZZA TRIANGULO DE BAVARIA | 559726 | P - 23 | Tremie 1" | Concreto | Plazoleta pantalla # H01 y pilote Kely de áreas comunes # 09 | 2026-04-08 | 2026-04-11 | 2026-04-22 | 14 | 101 | 8011.847 | 27.6 | 207.5 | 264.1 | 25.9 | 93.8 | 2-Cónica y dividida |  | 12
28229 - PIAZZA TRIANGULO DE BAVARIA | 559726 | P - 23 | Tremie 1" | Concreto | Plazoleta pantalla # H01 y pilote Kely de áreas comunes # 09 | 2026-04-08 | 2026-04-11 | 2026-04-22 | 14 | 100 | 7853.982 | 27.6 | 205.8 | 267.2 | 26.2 | 94.9 | 2-Cónica y dividida |  | 12
28229 - PIAZZA TRIANGULO DE BAVARIA | 559726 | P - 23 | Tremie 1" | Concreto | Plazoleta pantalla # H01 y pilote Kely de áreas comunes # 09 | 2026-04-08 | 2026-04-11 | 2026-04-15 | 7 | 100 | 7853.982 | 27.6 | 175.8 | 228.4 | 22.4 | 81.2 | 2-Cónica y dividida |  | 7
28229 - PIAZZA TRIANGULO DE BAVARIA | 559726 | P - 23 | Tremie 1" | Concreto | Plazoleta pantalla # H01 y pilote Kely de áreas comunes # 09 | 2026-04-08 | 2026-04-11 | 2026-04-15 | 7 | 101 | 8011.847 | 27.6 | 173.9 | 221.3 | 21.7 | 78.6 | 2-Cónica y dividida |  | 7
28229 - PIAZZA TRIANGULO DE BAVARIA | 559726 | P - 23 | Tremie 1" | Concreto | Plazoleta pantalla # H01 y pilote Kely de áreas comunes # 09 | 2026-04-08 | 2026-04-11 | 2026-04-11 | 3 | 100 | 7853.982 | 27.6 | 146.5 | 190.7 | 18.7 | 67.8 | 2-Cónica y dividida |  | 5
28229 - PIAZZA TRIANGULO DE BAVARIA | 559726 | P - 23 | Tremie 1" | Concreto | Plazoleta pantalla # H01 y pilote Kely de áreas comunes # 09 | 2026-04-08 | 2026-04-11 | 2026-04-11 | 3 | 101 | 8011.847 | 27.6 | 144.8 | 184.6 | 18.1 | 65.6 | 2-Cónica y dividida |  | 5
28229 - PIAZZA TRIANGULO DE BAVARIA | 559726 | P - 22 | Tremie 1/2" | Concreto | Pilotes Kely Torre 1 # 15 y pilote Kely # 11 | 2026-04-08 | 2026-04-11 | 2026-05-06 | 28 | 100 | 7853.982 | 34.5 | 334.4 | 434.4 | 42.6 | 123.5 | 2-Cónica y dividida |  | 23
28229 - PIAZZA TRIANGULO DE BAVARIA | 559726 | P - 22 | Tremie 1/2" | Concreto | Pilotes Kely Torre 1 # 15 y pilote Kely # 11 | 2026-04-08 | 2026-04-11 | 2026-05-06 | 28 | 101 | 8011.847 | 34.5 | 324.8 | 413 | 40.5 | 117.4 | 2-Cónica y dividida |  | 23
28229 - PIAZZA TRIANGULO DE BAVARIA | 559726 | P - 22 | Tremie 1/2" | Concreto | Pilotes Kely Torre 1 # 15 y pilote Kely # 11 | 2026-04-08 | 2026-04-11 | 2026-05-06 | 28 | 100 | 7853.982 | 34.5 | 331.1 | 430.3 | 42.2 | 122.3 | 2-Cónica y dividida |  | 23
28229 - PIAZZA TRIANGULO DE BAVARIA | 559726 | P - 22 | Tremie 1/2" | Concreto | Pilotes Kely Torre 1 # 15 y pilote Kely # 11 | 2026-04-08 | 2026-04-11 | 2026-04-22 | 14 | 101 | 8011.847 | 34.5 | 276.1 | 351.8 | 34.5 | 100 | 2-Cónica y dividida |  | 12
28229 - PIAZZA TRIANGULO DE BAVARIA | 559726 | P - 22 | Tremie 1/2" | Concreto | Pilotes Kely Torre 1 # 15 y pilote Kely # 11 | 2026-04-08 | 2026-04-11 | 2026-04-22 | 14 | 100 | 7853.982 | 34.5 | 274.8 | 356.9 | 35 | 101.4 | 2-Cónica y dividida |  | 12
28229 - PIAZZA TRIANGULO DE BAVARIA | 559726 | P - 22 | Tremie 1/2" | Concreto | Pilotes Kely Torre 1 # 15 y pilote Kely # 11 | 2026-04-08 | 2026-04-11 | 2026-04-15 | 7 | 101 | 8011.847 | 34.5 | 243.7 | 310 | 30.4 | 88.1 | 2-Cónica y dividida |  | 7
28229 - PIAZZA TRIANGULO DE BAVARIA | 559726 | P - 22 | Tremie 1/2" | Concreto | Pilotes Kely Torre 1 # 15 y pilote Kely # 11 | 2026-04-08 | 2026-04-11 | 2026-04-15 | 7 | 100 | 7853.982 | 34.5 | 241.8 | 314.1 | 30.8 | 89.3 | 2-Cónica y dividida |  | 7
28229 - PIAZZA TRIANGULO DE BAVARIA | 559726 | P - 22 | Tremie 1/2" | Concreto | Pilotes Kely Torre 1 # 15 y pilote Kely # 11 | 2026-04-08 | 2026-04-11 | 2026-04-11 | 3 | 101 | 8011.847 | 34.5 | 195.1 | 248.8 | 24.4 | 70.7 | 2-Cónica y dividida |  | 5
28229 - PIAZZA TRIANGULO DE BAVARIA | 559726 | P - 22 | Tremie 1/2" | Concreto | Pilotes Kely Torre 1 # 15 y pilote Kely # 11 | 2026-04-08 | 2026-04-11 | 2026-04-11 | 3 | 100 | 7853.982 | 34.5 | 192.3 | 249.8 | 24.5 | 71 | 2-Cónica y dividida |  | 5
28229 - PIAZZA TRIANGULO DE BAVARIA | 559723 | P - 19 | Tremie 1" | Concreto | Plazoleta pantalla #H2 y pilote Kely de areas cumunes #6 y pilote Kely #8 | 2026-04-07 | 2026-04-09 | 2026-05-05 | 28 | 101 | 8011.847 | 27.6 | 235.1 | 298.8 | 29.3 | 106.2 | 2-Cónica y dividida |  | 23
28229 - PIAZZA TRIANGULO DE BAVARIA | 559723 | P - 19 | Tremie 1" | Concreto | Plazoleta pantalla #H2 y pilote Kely de areas cumunes #6 y pilote Kely #8 | 2026-04-07 | 2026-04-09 | 2026-05-05 | 28 | 100 | 7853.982 | 27.6 | 234.7 | 304.9 | 29.9 | 108.3 | 2-Cónica y dividida |  | 23
28229 - PIAZZA TRIANGULO DE BAVARIA | 559723 | P - 19 | Tremie 1" | Concreto | Plazoleta pantalla #H2 y pilote Kely de areas cumunes #6 y pilote Kely #8 | 2026-04-07 | 2026-04-09 | 2026-05-05 | 28 | 100 | 7853.982 | 27.6 | 231.5 | 300.8 | 29.5 | 106.9 | 2-Cónica y dividida |  | 23
28229 - PIAZZA TRIANGULO DE BAVARIA | 559723 | P - 19 | Tremie 1" | Concreto | Plazoleta pantalla #H2 y pilote Kely de areas cumunes #6 y pilote Kely #8 | 2026-04-07 | 2026-04-09 | 2026-04-21 | 14 | 101 | 8011.847 | 27.6 | 201.7 | 257 | 25.2 | 91.3 | 2-Cónica y dividida |  | 11
28229 - PIAZZA TRIANGULO DE BAVARIA | 559723 | P - 19 | Tremie 1" | Concreto | Plazoleta pantalla #H2 y pilote Kely de areas cumunes #6 y pilote Kely #8 | 2026-04-07 | 2026-04-09 | 2026-04-21 | 14 | 100 | 7853.982 | 27.6 | 199.8 | 259 | 25.4 | 92 | 2-Cónica y dividida |  | 11
28229 - PIAZZA TRIANGULO DE BAVARIA | 559723 | P - 19 | Tremie 1" | Concreto | Plazoleta pantalla #H2 y pilote Kely de areas cumunes #6 y pilote Kely #8 | 2026-04-07 | 2026-04-09 | 2026-04-14 | 7 | 101 | 8011.847 | 27.6 | 169.3 | 215.2 | 21.1 | 76.4 | 2-Cónica y dividida |  | 6
28229 - PIAZZA TRIANGULO DE BAVARIA | 559723 | P - 19 | Tremie 1" | Concreto | Plazoleta pantalla #H2 y pilote Kely de areas cumunes #6 y pilote Kely #8 | 2026-04-07 | 2026-04-09 | 2026-04-14 | 7 | 100 | 7853.982 | 27.6 | 167.9 | 218.2 | 21.4 | 77.5 | 2-Cónica y dividida |  | 6
28229 - PIAZZA TRIANGULO DE BAVARIA | 559723 | P - 19 | Tremie 1" | Concreto | Plazoleta pantalla #H2 y pilote Kely de areas cumunes #6 y pilote Kely #8 | 2026-04-07 | 2026-04-09 | 2026-04-10 | 3 | 100 | 7853.982 | 27.6 | 125.3 | 163.2 | 16 | 58 | 2-Cónica y dividida |  | 5
28229 - PIAZZA TRIANGULO DE BAVARIA | 559723 | P - 19 | Tremie 1" | Concreto | Plazoleta pantalla #H2 y pilote Kely de areas cumunes #6 y pilote Kely #8 | 2026-04-07 | 2026-04-09 | 2026-04-10 | 3 | 100 | 7853.982 | 27.6 | 123.1 | 160.1 | 15.7 | 56.9 | 2-Cónica y dividida |  | 5
28229 - PIAZZA TRIANGULO DE BAVARIA | 559723 | P - 18 | Tremie 1/2" | Concreto | Pilotes Kely Torre 1 # 22 | 2026-04-06 | 2026-04-09 | 2026-05-04 | 28 | 100 | 7853.982 | 34.5 | 365.1 | 474.2 | 46.5 | 134.8 | 2-Cónica y dividida |  | 23
28229 - PIAZZA TRIANGULO DE BAVARIA | 559723 | P - 18 | Tremie 1/2" | Concreto | Pilotes Kely Torre 1 # 22 | 2026-04-06 | 2026-04-09 | 2026-05-04 | 28 | 100 | 7853.982 | 34.5 | 354.6 | 459.9 | 45.1 | 130.7 | 2-Cónica y dividida |  | 23
28229 - PIAZZA TRIANGULO DE BAVARIA | 559723 | P - 18 | Tremie 1/2" | Concreto | Pilotes Kely Torre 1 # 22 | 2026-04-06 | 2026-04-09 | 2026-05-04 | 28 | 101 | 8011.847 | 34.5 | 366.6 | 467 | 45.8 | 132.8 | 2-Cónica y dividida |  | 23
28229 - PIAZZA TRIANGULO DE BAVARIA | 559723 | P - 18 | Tremie 1/2" | Concreto | Pilotes Kely Torre 1 # 22 | 2026-04-06 | 2026-04-09 | 2026-04-20 | 14 | 100 | 7853.982 | 34.5 | 300.5 | 390.6 | 38.3 | 111 | 2-Cónica y dividida |  | 11
28229 - PIAZZA TRIANGULO DE BAVARIA | 559723 | P - 18 | Tremie 1/2" | Concreto | Pilotes Kely Torre 1 # 22 | 2026-04-06 | 2026-04-09 | 2026-04-20 | 14 | 100 | 7853.982 | 34.5 | 292.4 | 379.3 | 37.2 | 107.8 | 2-Cónica y dividida |  | 11
28229 - PIAZZA TRIANGULO DE BAVARIA | 559723 | P - 18 | Tremie 1/2" | Concreto | Pilotes Kely Torre 1 # 22 | 2026-04-06 | 2026-04-09 | 2026-04-13 | 7 | 100 | 7853.982 | 34.5 | 261.7 | 339.6 | 33.3 | 96.5 | 2-Cónica y dividida |  | 6
28229 - PIAZZA TRIANGULO DE BAVARIA | 559723 | P - 18 | Tremie 1/2" | Concreto | Pilotes Kely Torre 1 # 22 | 2026-04-06 | 2026-04-09 | 2026-04-13 | 7 | 101 | 8011.847 | 34.5 | 259.3 | 330.4 | 32.4 | 93.9 | 2-Cónica y dividida |  | 6
28229 - PIAZZA TRIANGULO DE BAVARIA | 559723 | P - 18 | Tremie 1/2" | Concreto | Pilotes Kely Torre 1 # 22 | 2026-04-06 | 2026-04-09 | 2026-04-09 | 3 | 100 | 7853.982 | 34.5 | 207.6 | 269.2 | 26.4 | 76.5 | 2-Cónica y dividida |  | 5
28229 - PIAZZA TRIANGULO DE BAVARIA | 559723 | P - 18 | Tremie 1/2" | Concreto | Pilotes Kely Torre 1 # 22 | 2026-04-06 | 2026-04-09 | 2026-04-09 | 3 | 101 | 8011.847 | 34.5 | 205.4 | 261 | 25.6 | 74.2 | 2-Cónica y dividida |  | 5
28229 - PIAZZA TRIANGULO DE BAVARIA | 559723 | P - 17 | Tremie 1" | Concreto | Plataforma pantalla tramo M- 3 y pilote Kely #72 de zonas comunes | 2026-04-06 | 2026-04-09 | 2026-05-04 | 28 | 100 | 7853.982 | 27.6 | 316 | 409.9 | 40.2 | 145.7 | 2-Cónica y dividida |  | 23
28229 - PIAZZA TRIANGULO DE BAVARIA | 559723 | P - 17 | Tremie 1" | Concreto | Plataforma pantalla tramo M- 3 y pilote Kely #72 de zonas comunes | 2026-04-06 | 2026-04-09 | 2026-05-04 | 28 | 100 | 7853.982 | 27.6 | 314.2 | 407.9 | 40 | 144.9 | 2-Cónica y dividida |  | 23
28229 - PIAZZA TRIANGULO DE BAVARIA | 559723 | P - 17 | Tremie 1" | Concreto | Plataforma pantalla tramo M- 3 y pilote Kely #72 de zonas comunes | 2026-04-06 | 2026-04-09 | 2026-05-04 | 28 | 100 | 7853.982 | 27.6 | 307.7 | 399.7 | 39.2 | 142 | 2-Cónica y dividida |  | 23
28229 - PIAZZA TRIANGULO DE BAVARIA | 559723 | P - 17 | Tremie 1" | Concreto | Plataforma pantalla tramo M- 3 y pilote Kely #72 de zonas comunes | 2026-04-06 | 2026-04-09 | 2026-04-20 | 14 | 101 | 8011.847 | 27.6 | 261.8 | 333.4 | 32.7 | 118.5 | 2-Cónica y dividida |  | 11
28229 - PIAZZA TRIANGULO DE BAVARIA | 559723 | P - 17 | Tremie 1" | Concreto | Plataforma pantalla tramo M- 3 y pilote Kely #72 de zonas comunes | 2026-04-06 | 2026-04-09 | 2026-04-20 | 14 | 100 | 7853.982 | 27.6 | 260.3 | 337.5 | 33.1 | 119.9 | 2-Cónica y dividida |  | 11
28229 - PIAZZA TRIANGULO DE BAVARIA | 559723 | P - 17 | Tremie 1" | Concreto | Plataforma pantalla tramo M- 3 y pilote Kely #72 de zonas comunes | 2026-04-06 | 2026-04-09 | 2026-04-13 | 7 | 100 | 7853.982 | 27.6 | 220.4 | 286.5 | 28.1 | 101.8 | 2-Cónica y dividida |  | 6
28229 - PIAZZA TRIANGULO DE BAVARIA | 559723 | P - 17 | Tremie 1" | Concreto | Plataforma pantalla tramo M- 3 y pilote Kely #72 de zonas comunes | 2026-04-06 | 2026-04-09 | 2026-04-13 | 7 | 101 | 8011.847 | 27.6 | 217.5 | 276.3 | 27.1 | 98.2 | 2-Cónica y dividida |  | 6
28229 - PIAZZA TRIANGULO DE BAVARIA | 559723 | P - 17 | Tremie 1" | Concreto | Plataforma pantalla tramo M- 3 y pilote Kely #72 de zonas comunes | 2026-04-06 | 2026-04-09 | 2026-04-09 | 3 | 100 | 7853.982 | 27.6 | 187.4 | 243.7 | 23.9 | 86.6 | 2-Cónica y dividida |  | 5
28229 - PIAZZA TRIANGULO DE BAVARIA | 559723 | P - 17 | Tremie 1" | Concreto | Plataforma pantalla tramo M- 3 y pilote Kely #72 de zonas comunes | 2026-04-06 | 2026-04-09 | 2026-04-09 | 3 | 101 | 8011.847 | 27.6 | 185.2 | 235.6 | 23.1 | 83.7 | 2-Cónica y dividida |  | 5
28229 - PIAZZA TRIANGULO DE BAVARIA | 559723 | M - 16 | Plástico 1" | Concreto | Viga guia tramo 3 plazoleta | 2026-04-06 | 2026-04-09 | 2026-05-04 | 28 | 100 | 7853.982 | 20.7 | 219.4 | 284.5 | 27.9 | 134.8 | 2-Cónica y dividida |  | 23
28229 - PIAZZA TRIANGULO DE BAVARIA | 559723 | M - 16 | Plástico 1" | Concreto | Viga guia tramo 3 plazoleta | 2026-04-06 | 2026-04-09 | 2026-05-04 | 28 | 101 | 8011.847 | 20.7 | 218.5 | 278.4 | 27.3 | 131.9 | 2-Cónica y dividida |  | 23
28229 - PIAZZA TRIANGULO DE BAVARIA | 559723 | M - 16 | Plástico 1" | Concreto | Viga guia tramo 3 plazoleta | 2026-04-06 | 2026-04-09 | 2026-05-04 | 28 | 100 | 7853.982 | 20.7 | 219.6 | 285.5 | 28 | 135.3 | 2-Cónica y dividida |  | 23
28229 - PIAZZA TRIANGULO DE BAVARIA | 559723 | M - 16 | Plástico 1" | Concreto | Viga guia tramo 3 plazoleta | 2026-04-06 | 2026-04-09 | 2026-04-20 | 14 | 101 | 8011.847 | 20.7 | 182.4 | 232.5 | 22.8 | 110.1 | 2-Cónica y dividida |  | 11
28229 - PIAZZA TRIANGULO DE BAVARIA | 559723 | M - 16 | Plástico 1" | Concreto | Viga guia tramo 3 plazoleta | 2026-04-06 | 2026-04-09 | 2026-04-20 | 14 | 100 | 7853.982 | 20.7 | 180.3 | 234.5 | 23 | 111.1 | 2-Cónica y dividida |  | 11
28229 - PIAZZA TRIANGULO DE BAVARIA | 559723 | M - 16 | Plástico 1" | Concreto | Viga guia tramo 3 plazoleta | 2026-04-06 | 2026-04-09 | 2026-04-13 | 7 | 101 | 8011.847 | 20.7 | 148.9 | 189.7 | 18.6 | 89.9 | 2-Cónica y dividida |  | 6
28229 - PIAZZA TRIANGULO DE BAVARIA | 559723 | M - 16 | Plástico 1" | Concreto | Viga guia tramo 3 plazoleta | 2026-04-06 | 2026-04-09 | 2026-04-13 | 7 | 100 | 7853.982 | 20.7 | 144.6 | 187.6 | 18.4 | 88.9 | 2-Cónica y dividida |  | 6
28229 - PIAZZA TRIANGULO DE BAVARIA | 559723 | M - 16 | Plástico 1" | Concreto | Viga guia tramo 3 plazoleta | 2026-04-06 | 2026-04-09 | 2026-04-09 | 3 | 101 | 8011.847 | 20.7 | 99.8 | 127.5 | 12.5 | 60.4 | 2-Cónica y dividida |  | 5
28229 - PIAZZA TRIANGULO DE BAVARIA | 559723 | M - 16 | Plástico 1" | Concreto | Viga guia tramo 3 plazoleta | 2026-04-06 | 2026-04-09 | 2026-04-09 | 3 | 100 | 7853.982 | 20.7 | 97.6 | 126.4 | 12.4 | 59.9 | 2-Cónica y dividida |  | 5
28229 - PIAZZA TRIANGULO DE BAVARIA | 559724 | P - 21 | Tremie 1/2" | Concreto | Pilote kely torre 1 #30 | 2026-04-07 | 2026-04-09 | 2026-05-05 | 28 | 101 | 8011.847 | 34.5 | 300.5 | 382.4 | 37.5 | 108.7 | 2-Cónica y dividida |  | 23
28229 - PIAZZA TRIANGULO DE BAVARIA | 559724 | P - 21 | Tremie 1/2" | Concreto | Pilote kely torre 1 #30 | 2026-04-07 | 2026-04-09 | 2026-05-05 | 28 | 100 | 7853.982 | 34.5 | 302.4 | 392.6 | 38.5 | 111.6 | 2-Cónica y dividida |  | 23
28229 - PIAZZA TRIANGULO DE BAVARIA | 559724 | P - 21 | Tremie 1/2" | Concreto | Pilote kely torre 1 #30 | 2026-04-07 | 2026-04-09 | 2026-05-05 | 28 | 101 | 8011.847 | 34.5 | 298.3 | 379.3 | 37.2 | 107.8 | 2-Cónica y dividida |  | 23
28229 - PIAZZA TRIANGULO DE BAVARIA | 559724 | P - 21 | Tremie 1/2" | Concreto | Pilote kely torre 1 #30 | 2026-04-07 | 2026-04-09 | 2026-04-21 | 14 | 100 | 7853.982 | 34.5 | 257.8 | 334.5 | 32.8 | 95.1 | 2-Cónica y dividida |  | 11
28229 - PIAZZA TRIANGULO DE BAVARIA | 559724 | P - 21 | Tremie 1/2" | Concreto | Pilote kely torre 1 #30 | 2026-04-07 | 2026-04-09 | 2026-04-21 | 14 | 100 | 7853.982 | 34.5 | 255.9 | 332.4 | 32.6 | 94.5 | 2-Cónica y dividida |  | 11
28229 - PIAZZA TRIANGULO DE BAVARIA | 559724 | P - 21 | Tremie 1/2" | Concreto | Pilote kely torre 1 #30 | 2026-04-07 | 2026-04-09 | 2026-04-14 | 7 | 101 | 8011.847 | 34.5 | 225.8 | 287.6 | 28.2 | 81.7 | 2-Cónica y dividida |  | 6
28229 - PIAZZA TRIANGULO DE BAVARIA | 559724 | P - 21 | Tremie 1/2" | Concreto | Pilote kely torre 1 #30 | 2026-04-07 | 2026-04-09 | 2026-04-14 | 7 | 100 | 7853.982 | 34.5 | 223.9 | 290.6 | 28.5 | 82.6 | 2-Cónica y dividida |  | 6
28229 - PIAZZA TRIANGULO DE BAVARIA | 559724 | P - 21 | Tremie 1/2" | Concreto | Pilote kely torre 1 #30 | 2026-04-07 | 2026-04-09 | 2026-04-10 | 3 | 100 | 7853.982 | 34.5 | 155.8 | 201.9 | 19.8 | 57.4 | 2-Cónica y dividida |  | 5
28229 - PIAZZA TRIANGULO DE BAVARIA | 559724 | P - 21 | Tremie 1/2" | Concreto | Pilote kely torre 1 #30 | 2026-04-07 | 2026-04-09 | 2026-04-10 | 3 | 100 | 7853.982 | 34.5 | 153.6 | 199.9 | 19.6 | 56.8 | 2-Cónica y dividida |  | 5
28229 - PIAZZA TRIANGULO DE BAVARIA | 559724 | P - 20 | Tremie 1/2" | Concreto | Pilote kely torre 1 #09 | 2026-04-07 | 2026-04-09 | 2026-05-05 | 28 | 101 | 8011.847 | 34.5 | 317.7 | 404.8 | 39.7 | 115.1 | 2-Cónica y dividida |  | 23
28229 - PIAZZA TRIANGULO DE BAVARIA | 559724 | P - 20 | Tremie 1/2" | Concreto | Pilote kely torre 1 #09 | 2026-04-07 | 2026-04-09 | 2026-05-05 | 28 | 100 | 7853.982 | 34.5 | 315.1 | 408.9 | 40.1 | 116.2 | 2-Cónica y dividida |  | 23
28229 - PIAZZA TRIANGULO DE BAVARIA | 559724 | P - 20 | Tremie 1/2" | Concreto | Pilote kely torre 1 #09 | 2026-04-07 | 2026-04-09 | 2026-05-05 | 28 | 101 | 8011.847 | 34.5 | 312.5 | 397.7 | 39 | 113 | 2-Cónica y dividida |  | 23
28229 - PIAZZA TRIANGULO DE BAVARIA | 559724 | P - 20 | Tremie 1/2" | Concreto | Pilote kely torre 1 #09 | 2026-04-07 | 2026-04-09 | 2026-04-21 | 14 | 101 | 8011.847 | 34.5 | 267.4 | 340.6 | 33.4 | 96.8 | 2-Cónica y dividida |  | 11
28229 - PIAZZA TRIANGULO DE BAVARIA | 559724 | P - 20 | Tremie 1/2" | Concreto | Pilote kely torre 1 #09 | 2026-04-07 | 2026-04-09 | 2026-04-21 | 14 | 100 | 7853.982 | 34.5 | 265.9 | 345.7 | 33.9 | 98.3 | 2-Cónica y dividida |  | 11
28229 - PIAZZA TRIANGULO DE BAVARIA | 559724 | P - 20 | Tremie 1/2" | Concreto | Pilote kely torre 1 #09 | 2026-04-07 | 2026-04-09 | 2026-04-14 | 7 | 101 | 8011.847 | 34.5 | 236.1 | 300.8 | 29.5 | 85.5 | 2-Cónica y dividida |  | 6
28229 - PIAZZA TRIANGULO DE BAVARIA | 559724 | P - 20 | Tremie 1/2" | Concreto | Pilote kely torre 1 #09 | 2026-04-07 | 2026-04-09 | 2026-04-14 | 7 | 100 | 7853.982 | 34.5 | 234.9 | 304.9 | 29.9 | 86.7 | 2-Cónica y dividida |  | 6
28229 - PIAZZA TRIANGULO DE BAVARIA | 559724 | P - 20 | Tremie 1/2" | Concreto | Pilote kely torre 1 #09 | 2026-04-07 | 2026-04-09 | 2026-04-10 | 3 | 100 | 7853.982 | 34.5 | 158.4 | 206 | 20.2 | 58.6 | 2-Cónica y dividida |  | 5
28229 - PIAZZA TRIANGULO DE BAVARIA | 559724 | P - 20 | Tremie 1/2" | Concreto | Pilote kely torre 1 #09 | 2026-04-07 | 2026-04-09 | 2026-04-10 | 3 | 101 | 8011.847 | 34.5 | 156.2 | 198.8 | 19.5 | 56.5 | 2-Cónica y dividida |  | 5
28229 - PIAZZA TRIANGULO DE BAVARIA | 557180 | P-12 | Tremie 1" | Concreto | Pilote Kely zonas comunes #16 t pilote Kely #01 | 2026-03-31 | 2026-04-07 | 2026-04-28 | 28 | 100 | 7853.982 | 27.6 | 267.2 | 346.7 | 34 | 123.2 | 2-Cónica y dividida |  | 17
28229 - PIAZZA TRIANGULO DE BAVARIA | 557180 | P-12 | Tremie 1" | Concreto | Pilote Kely zonas comunes #16 t pilote Kely #01 | 2026-03-31 | 2026-04-07 | 2026-04-28 | 28 | 101 | 8011.847 | 27.6 | 266.5 | 339.6 | 33.3 | 120.7 | 2-Cónica y dividida |  | 17
28229 - PIAZZA TRIANGULO DE BAVARIA | 557180 | P-12 | Tremie 1" | Concreto | Pilote Kely zonas comunes #16 t pilote Kely #01 | 2026-03-31 | 2026-04-07 | 2026-04-28 | 28 | 101 | 8011.847 | 27.6 | 265.3 | 337.5 | 33.1 | 119.9 | 2-Cónica y dividida |  | 17
28229 - PIAZZA TRIANGULO DE BAVARIA | 557180 | P-12 | Tremie 1" | Concreto | Pilote Kely zonas comunes #16 t pilote Kely #01 | 2026-03-31 | 2026-04-07 | 2026-04-14 | 14 | 101 | 8011.847 | 27.6 | 205.7 | 262.1 | 25.7 | 93.1 | 2-Cónica y dividida |  | 6
28229 - PIAZZA TRIANGULO DE BAVARIA | 557180 | P-12 | Tremie 1" | Concreto | Pilote Kely zonas comunes #16 t pilote Kely #01 | 2026-03-31 | 2026-04-07 | 2026-04-14 | 14 | 101 | 8011.847 | 27.6 | 202.6 | 258 | 25.3 | 91.7 | 2-Cónica y dividida |  | 6
28229 - PIAZZA TRIANGULO DE BAVARIA | 557180 | P-12 | Tremie 1" | Concreto | Pilote Kely zonas comunes #16 t pilote Kely #01 | 2026-03-31 | 2026-04-07 | 2026-04-07 | 7 | 101 | 8011.847 | 27.6 | 176.6 | 224.3 | 22 | 79.7 | 2-Cónica y dividida |  | 4
28229 - PIAZZA TRIANGULO DE BAVARIA | 557180 | P-12 | Tremie 1" | Concreto | Pilote Kely zonas comunes #16 t pilote Kely #01 | 2026-03-31 | 2026-04-07 | 2026-04-07 | 7 | 100 | 7853.982 | 27.6 | 174.7 | 226.4 | 22.2 | 80.4 | 2-Cónica y dividida |  | 4
28229 - PIAZZA TRIANGULO DE BAVARIA | 557180 | P-12 | Tremie 1" | Concreto | Pilote Kely zonas comunes #16 t pilote Kely #01 | 2026-03-31 | 2026-04-07 | 2026-04-07 | 7 | 101 | 8011.847 | 27.6 | 172.9 | 220.3 | 21.6 | 78.3 | 2-Cónica y dividida |  | 4
28229 - PIAZZA TRIANGULO DE BAVARIA | 557180 | P-12 | Tremie 1" | Concreto | Pilote Kely zonas comunes #16 t pilote Kely #01 | 2026-03-31 | 2026-04-07 | 2026-04-07 | 7 | 101 | 8011.847 | 27.6 | 170.8 | 217.2 | 21.3 | 77.2 | 2-Cónica y dividida |  | 4
28229 - PIAZZA TRIANGULO DE BAVARIA | 557180 | P-11 | Tremie 1/2" | Concreto | Pilote Kely torre 1 #49 y pilote Kely #6 | 2026-03-31 | 2026-04-07 | 2026-04-28 | 28 | 100 | 7853.982 | 34.5 | 380 | 493.5 | 48.4 | 140.3 | 2-Cónica y dividida |  | 17
28229 - PIAZZA TRIANGULO DE BAVARIA | 557180 | P-11 | Tremie 1/2" | Concreto | Pilote Kely torre 1 #49 y pilote Kely #6 | 2026-03-31 | 2026-04-07 | 2026-04-28 | 28 | 101 | 8011.847 | 34.5 | 379.4 | 483.3 | 47.4 | 137.4 | 2-Cónica y dividida |  | 17
28229 - PIAZZA TRIANGULO DE BAVARIA | 557180 | P-11 | Tremie 1/2" | Concreto | Pilote Kely torre 1 #49 y pilote Kely #6 | 2026-03-31 | 2026-04-07 | 2026-04-28 | 28 | 101 | 8011.847 | 34.5 | 374 | 476.2 | 46.7 | 135.4 | 2-Cónica y dividida |  | 17
28229 - PIAZZA TRIANGULO DE BAVARIA | 557180 | P-11 | Tremie 1/2" | Concreto | Pilote Kely torre 1 #49 y pilote Kely #6 | 2026-03-31 | 2026-04-07 | 2026-04-14 | 14 | 101 | 8011.847 | 34.5 | 310.1 | 394.6 | 38.7 | 112.2 | 2-Cónica y dividida |  | 6
28229 - PIAZZA TRIANGULO DE BAVARIA | 557180 | P-11 | Tremie 1/2" | Concreto | Pilote Kely torre 1 #49 y pilote Kely #6 | 2026-03-31 | 2026-04-07 | 2026-04-14 | 14 | 101 | 8011.847 | 34.5 | 315.9 | 401.8 | 39.4 | 114.2 | 2-Cónica y dividida |  | 6
28229 - PIAZZA TRIANGULO DE BAVARIA | 557180 | P-11 | Tremie 1/2" | Concreto | Pilote Kely torre 1 #49 y pilote Kely #6 | 2026-03-31 | 2026-04-07 | 2026-04-07 | 7 | 100 | 7853.982 | 34.5 | 264.6 | 343.6 | 33.7 | 97.7 | 2-Cónica y dividida |  | 4
28229 - PIAZZA TRIANGULO DE BAVARIA | 557180 | P-11 | Tremie 1/2" | Concreto | Pilote Kely torre 1 #49 y pilote Kely #6 | 2026-03-31 | 2026-04-07 | 2026-04-07 | 7 | 100 | 7853.982 | 34.5 | 262.5 | 340.6 | 33.4 | 96.8 | 2-Cónica y dividida |  | 4
28229 - PIAZZA TRIANGULO DE BAVARIA | 557180 | P-11 | Tremie 1/2" | Concreto | Pilote Kely torre 1 #49 y pilote Kely #6 | 2026-03-31 | 2026-04-07 | 2026-04-07 | 7 | 101 | 8011.847 | 34.5 | 260.3 | 331.4 | 32.5 | 94.2 | 2-Cónica y dividida |  | 4
28229 - PIAZZA TRIANGULO DE BAVARIA | 557180 | P-11 | Tremie 1/2" | Concreto | Pilote Kely torre 1 #49 y pilote Kely #6 | 2026-03-31 | 2026-04-07 | 2026-04-07 | 7 | 100 | 7853.982 | 34.5 | 258.4 | 335.5 | 32.9 | 95.4 | 2-Cónica y dividida |  | 4
28229 - PIAZZA TRIANGULO DE BAVARIA | 557180 | P-10 | Tremie 1" | Concreto | Plazoleta pantalla módulo H-3 y pilote Kely #10 zonas comunes | 2026-03-30 | 2026-04-07 | 2026-04-27 | 28 | 100 | 7853.982 | 27.6 | 279.9 | 363 | 35.6 | 129 | 2-Cónica y dividida |  | 17
28229 - PIAZZA TRIANGULO DE BAVARIA | 557180 | P-10 | Tremie 1" | Concreto | Plazoleta pantalla módulo H-3 y pilote Kely #10 zonas comunes | 2026-03-30 | 2026-04-07 | 2026-04-27 | 28 | 101 | 8011.847 | 27.6 | 279.4 | 355.9 | 34.9 | 126.4 | 2-Cónica y dividida |  | 17
28229 - PIAZZA TRIANGULO DE BAVARIA | 557180 | P-10 | Tremie 1" | Concreto | Plazoleta pantalla módulo H-3 y pilote Kely #10 zonas comunes | 2026-03-30 | 2026-04-07 | 2026-04-27 | 28 | 101 | 8011.847 | 27.6 | 281.7 | 358.9 | 35.2 | 127.5 | 2-Cónica y dividida |  | 17
28229 - PIAZZA TRIANGULO DE BAVARIA | 557180 | P-10 | Tremie 1" | Concreto | Plazoleta pantalla módulo H-3 y pilote Kely #10 zonas comunes | 2026-03-30 | 2026-04-07 | 2026-04-13 | 14 | 100 | 7853.982 | 27.6 | 234.9 | 304.9 | 29.9 | 108.3 | 2-Cónica y dividida |  | 6
28229 - PIAZZA TRIANGULO DE BAVARIA | 557180 | P-10 | Tremie 1" | Concreto | Plazoleta pantalla módulo H-3 y pilote Kely #10 zonas comunes | 2026-03-30 | 2026-04-07 | 2026-04-13 | 14 | 100 | 7853.982 | 27.6 | 231.5 | 300.8 | 29.5 | 106.9 | 2-Cónica y dividida |  | 6
28229 - PIAZZA TRIANGULO DE BAVARIA | 557180 | P-10 | Tremie 1" | Concreto | Plazoleta pantalla módulo H-3 y pilote Kely #10 zonas comunes | 2026-03-30 | 2026-04-07 | 2026-04-07 | 8 | 100 | 7853.982 | 27.6 | 205.7 | 267.2 | 26.2 | 94.9 | 2-Cónica y dividida |  | 4
28229 - PIAZZA TRIANGULO DE BAVARIA | 557180 | P-10 | Tremie 1" | Concreto | Plazoleta pantalla módulo H-3 y pilote Kely #10 zonas comunes | 2026-03-30 | 2026-04-07 | 2026-04-07 | 8 | 100 | 7853.982 | 27.6 | 203.5 | 264.1 | 25.9 | 93.8 | 2-Cónica y dividida |  | 4
28229 - PIAZZA TRIANGULO DE BAVARIA | 557180 | P-10 | Tremie 1" | Concreto | Plazoleta pantalla módulo H-3 y pilote Kely #10 zonas comunes | 2026-03-30 | 2026-04-07 | 2026-04-07 | 8 | 100 | 7853.982 | 27.6 | 201.4 | 261 | 25.6 | 92.8 | 2-Cónica y dividida |  | 4
28229 - PIAZZA TRIANGULO DE BAVARIA | 557180 | P-10 | Tremie 1" | Concreto | Plazoleta pantalla módulo H-3 y pilote Kely #10 zonas comunes | 2026-03-30 | 2026-04-07 | 2026-04-07 | 8 | 101 | 8011.847 | 27.6 | 199.3 | 253.9 | 24.9 | 90.2 | 2-Cónica y dividida |  | 4
28229 - PIAZZA TRIANGULO DE BAVARIA | 557180 | P-09 | Tremie 1/2" | Concreto | Pilote Kely torre 1 #46 y pilote Kely #40 | 2026-03-30 | 2026-04-07 | 2026-04-27 | 28 | 101 | 8011.847 | 34.5 | 355.1 | 451.7 | 44.3 | 128.4 | 2-Cónica y dividida |  | 17
28229 - PIAZZA TRIANGULO DE BAVARIA | 557180 | P-09 | Tremie 1/2" | Concreto | Pilote Kely torre 1 #46 y pilote Kely #40 | 2026-03-30 | 2026-04-07 | 2026-04-27 | 28 | 100 | 7853.982 | 34.5 | 360.5 | 468.1 | 45.9 | 133 | 2-Cónica y dividida |  | 17
28229 - PIAZZA TRIANGULO DE BAVARIA | 557180 | P-09 | Tremie 1/2" | Concreto | Pilote Kely torre 1 #46 y pilote Kely #40 | 2026-03-30 | 2026-04-07 | 2026-04-27 | 28 | 101 | 8011.847 | 34.5 | 364.1 | 463 | 45.4 | 131.6 | 2-Cónica y dividida |  | 17
28229 - PIAZZA TRIANGULO DE BAVARIA | 557180 | P-09 | Tremie 1/2" | Concreto | Pilote Kely torre 1 #46 y pilote Kely #40 | 2026-03-30 | 2026-04-07 | 2026-04-13 | 14 | 101 | 8011.847 | 34.5 | 300.4 | 382.4 | 37.5 | 108.7 | 2-Cónica y dividida |  | 6
28229 - PIAZZA TRIANGULO DE BAVARIA | 557180 | P-09 | Tremie 1/2" | Concreto | Pilote Kely torre 1 #46 y pilote Kely #40 | 2026-03-30 | 2026-04-07 | 2026-04-13 | 14 | 101 | 8011.847 | 34.5 | 291.6 | 371.2 | 36.4 | 105.5 | 2-Cónica y dividida |  | 6
28229 - PIAZZA TRIANGULO DE BAVARIA | 557180 | P-09 | Tremie 1/2" | Concreto | Pilote Kely torre 1 #46 y pilote Kely #40 | 2026-03-30 | 2026-04-07 | 2026-04-07 | 8 | 101 | 8011.847 | 34.5 | 266.4 | 339.6 | 33.3 | 96.5 | 2-Cónica y dividida |  | 4
28229 - PIAZZA TRIANGULO DE BAVARIA | 557180 | P-09 | Tremie 1/2" | Concreto | Pilote Kely torre 1 #46 y pilote Kely #40 | 2026-03-30 | 2026-04-07 | 2026-04-07 | 8 | 100 | 7853.982 | 34.5 | 264.3 | 343.6 | 33.7 | 97.7 | 2-Cónica y dividida |  | 4
28229 - PIAZZA TRIANGULO DE BAVARIA | 557180 | P-09 | Tremie 1/2" | Concreto | Pilote Kely torre 1 #46 y pilote Kely #40 | 2026-03-30 | 2026-04-07 | 2026-04-07 | 8 | 101 | 8011.847 | 34.5 | 262.9 | 334.5 | 32.8 | 95.1 | 2-Cónica y dividida |  | 4
28229 - PIAZZA TRIANGULO DE BAVARIA | 557180 | P-09 | Tremie 1/2" | Concreto | Pilote Kely torre 1 #46 y pilote Kely #40 | 2026-03-30 | 2026-04-07 | 2026-04-07 | 8 | 101 | 8011.847 | 34.5 | 260.4 | 331.4 | 32.5 | 94.2 | 2-Cónica y dividida |  | 4
28229 - PIAZZA TRIANGULO DE BAVARIA | 559721 | P-15 | Tremie 1/2" | Concreto | Pilote Kely torre 1 #42 | 2026-04-01 | 2026-04-07 | 2026-04-29 | 28 | 101 | 8011.847 | 34.5 | 358.5 | 455.8 | 44.7 | 129.6 | 2-Cónica y dividida |  | 18
28229 - PIAZZA TRIANGULO DE BAVARIA | 559721 | P-15 | Tremie 1/2" | Concreto | Pilote Kely torre 1 #42 | 2026-04-01 | 2026-04-07 | 2026-04-29 | 28 | 100 | 7853.982 | 34.5 | 360.9 | 469.1 | 46 | 133.3 | 2-Cónica y dividida |  | 18
28229 - PIAZZA TRIANGULO DE BAVARIA | 559721 | P-15 | Tremie 1/2" | Concreto | Pilote Kely torre 1 #42 | 2026-04-01 | 2026-04-07 | 2026-04-29 | 28 | 101 | 8011.847 | 34.5 | 364.6 | 464 | 45.5 | 131.9 | 2-Cónica y dividida |  | 18
28229 - PIAZZA TRIANGULO DE BAVARIA | 559721 | P-15 | Tremie 1/2" | Concreto | Pilote Kely torre 1 #42 | 2026-04-01 | 2026-04-07 | 2026-04-15 | 14 | 101 | 8011.847 | 34.5 | 302.8 | 385.5 | 37.8 | 109.6 | 2-Cónica y dividida |  | 7
28229 - PIAZZA TRIANGULO DE BAVARIA | 559721 | P-15 | Tremie 1/2" | Concreto | Pilote Kely torre 1 #42 | 2026-04-01 | 2026-04-07 | 2026-04-15 | 14 | 100 | 7853.982 | 34.5 | 300.9 | 390.6 | 38.3 | 111 | 2-Cónica y dividida |  | 7
28229 - PIAZZA TRIANGULO DE BAVARIA | 559721 | P-15 | Tremie 1/2" | Concreto | Pilote Kely torre 1 #42 | 2026-04-01 | 2026-04-07 | 2026-04-08 | 7 | 101 | 8011.847 | 34.5 | 230.5 | 293.7 | 28.8 | 83.5 | 2-Cónica y dividida |  | 5
28229 - PIAZZA TRIANGULO DE BAVARIA | 559721 | P-15 | Tremie 1/2" | Concreto | Pilote Kely torre 1 #42 | 2026-04-01 | 2026-04-07 | 2026-04-08 | 7 | 101 | 8011.847 | 34.5 | 228.4 | 290.6 | 28.5 | 82.6 | 2-Cónica y dividida |  | 5
28229 - PIAZZA TRIANGULO DE BAVARIA | 559721 | P-15 | Tremie 1/2" | Concreto | Pilote Kely torre 1 #42 | 2026-04-01 | 2026-04-07 | 2026-04-07 | 6 | 101 | 8011.847 | 34.5 | 216.9 | 276.3 | 27.1 | 78.6 | 2-Cónica y dividida |  | 4
28229 - PIAZZA TRIANGULO DE BAVARIA | 559721 | P-15 | Tremie 1/2" | Concreto | Pilote Kely torre 1 #42 | 2026-04-01 | 2026-04-07 | 2026-04-07 | 6 | 101 | 8011.847 | 34.5 | 214.3 | 272.3 | 26.7 | 77.4 | 2-Cónica y dividida |  | 4
28229 - PIAZZA TRIANGULO DE BAVARIA | 559721 | P-14 | Tremie 1" | Concreto | Plazoleta pantalla tramo H-4 pilote Kely salas comunes #17 | 2026-04-01 | 2026-04-07 | 2026-04-29 | 28 | 101 | 8011.847 | 27.6 | 285.6 | 363 | 35.6 | 129 | 2-Cónica y dividida |  | 18
28229 - PIAZZA TRIANGULO DE BAVARIA | 559721 | P-14 | Tremie 1" | Concreto | Plazoleta pantalla tramo H-4 pilote Kely salas comunes #17 | 2026-04-01 | 2026-04-07 | 2026-04-29 | 28 | 100 | 7853.982 | 27.6 | 287.5 | 373.2 | 36.6 | 132.6 | 2-Cónica y dividida |  | 18
28229 - PIAZZA TRIANGULO DE BAVARIA | 559721 | P-14 | Tremie 1" | Concreto | Plazoleta pantalla tramo H-4 pilote Kely salas comunes #17 | 2026-04-01 | 2026-04-07 | 2026-04-29 | 28 | 101 | 8011.847 | 27.6 | 288.9 | 368.1 | 36.1 | 130.8 | 2-Cónica y dividida |  | 18
28229 - PIAZZA TRIANGULO DE BAVARIA | 559721 | P-14 | Tremie 1" | Concreto | Plazoleta pantalla tramo H-4 pilote Kely salas comunes #17 | 2026-04-01 | 2026-04-07 | 2026-04-15 | 14 | 100 | 7853.982 | 27.6 | 236.8 | 308 | 30.2 | 109.4 | 2-Cónica y dividida |  | 7
28229 - PIAZZA TRIANGULO DE BAVARIA | 559721 | P-14 | Tremie 1" | Concreto | Plazoleta pantalla tramo H-4 pilote Kely salas comunes #17 | 2026-04-01 | 2026-04-07 | 2026-04-15 | 14 | 101 | 8011.847 | 27.6 | 234.9 | 298.8 | 29.3 | 106.2 | 2-Cónica y dividida |  | 7
28229 - PIAZZA TRIANGULO DE BAVARIA | 559721 | P-14 | Tremie 1" | Concreto | Plazoleta pantalla tramo H-4 pilote Kely salas comunes #17 | 2026-04-01 | 2026-04-07 | 2026-04-08 | 7 | 101 | 8011.847 | 27.6 | 204.6 | 260 | 25.5 | 92.4 | 2-Cónica y dividida |  | 5
28229 - PIAZZA TRIANGULO DE BAVARIA | 559721 | P-14 | Tremie 1" | Concreto | Plazoleta pantalla tramo H-4 pilote Kely salas comunes #17 | 2026-04-01 | 2026-04-07 | 2026-04-08 | 7 | 101 | 8011.847 | 27.6 | 202.5 | 258 | 25.3 | 91.7 | 2-Cónica y dividida |  | 5
28229 - PIAZZA TRIANGULO DE BAVARIA | 559721 | P-14 | Tremie 1" | Concreto | Plazoleta pantalla tramo H-4 pilote Kely salas comunes #17 | 2026-04-01 | 2026-04-07 | 2026-04-07 | 6 | 100 | 7853.982 | 27.6 | 190.4 | 246.8 | 24.2 | 87.7 | 2-Cónica y dividida |  | 4
28229 - PIAZZA TRIANGULO DE BAVARIA | 559721 | P-14 | Tremie 1" | Concreto | Plazoleta pantalla tramo H-4 pilote Kely salas comunes #17 | 2026-04-01 | 2026-04-07 | 2026-04-07 | 6 | 101 | 8011.847 | 27.6 | 188.3 | 239.6 | 23.5 | 85.1 | 2-Cónica y dividida |  | 4
28229 - PIAZZA TRIANGULO DE BAVARIA | 559721 | P-13 | Tremie 1/2" | Concreto | Pilotes Kely torre 1 #45 | 2026-03-31 | 2026-04-07 | 2026-04-28 | 28 | 101 | 8011.847 | 34.5 | 388.6 | 494.6 | 48.5 | 140.6 | 2-Cónica y dividida |  | 17
28229 - PIAZZA TRIANGULO DE BAVARIA | 559721 | P-13 | Tremie 1/2" | Concreto | Pilotes Kely torre 1 #45 | 2026-03-31 | 2026-04-07 | 2026-04-28 | 28 | 100 | 7853.982 | 34.5 | 399.5 | 519 | 50.9 | 147.5 | 2-Cónica y dividida |  | 17
28229 - PIAZZA TRIANGULO DE BAVARIA | 559721 | P-13 | Tremie 1/2" | Concreto | Pilotes Kely torre 1 #45 | 2026-03-31 | 2026-04-07 | 2026-04-28 | 28 | 101 | 8011.847 | 34.5 | 400.4 | 509.9 | 50 | 144.9 | 2-Cónica y dividida |  | 17
28229 - PIAZZA TRIANGULO DE BAVARIA | 559721 | P-13 | Tremie 1/2" | Concreto | Pilotes Kely torre 1 #45 | 2026-03-31 | 2026-04-07 | 2026-04-14 | 14 | 100 | 7853.982 | 34.5 | 328.5 | 426.2 | 41.8 | 121.2 | 2-Cónica y dividida |  | 6
28229 - PIAZZA TRIANGULO DE BAVARIA | 559721 | P-13 | Tremie 1/2" | Concreto | Pilotes Kely torre 1 #45 | 2026-03-31 | 2026-04-07 | 2026-04-14 | 14 | 101 | 8011.847 | 34.5 | 326.9 | 416 | 40.8 | 118.3 | 2-Cónica y dividida |  | 6
28229 - PIAZZA TRIANGULO DE BAVARIA | 559721 | P-13 | Tremie 1/2" | Concreto | Pilotes Kely torre 1 #45 | 2026-03-31 | 2026-04-07 | 2026-04-07 | 7 | 100 | 7853.982 | 34.5 | 234.1 | 303.9 | 29.8 | 86.4 | 2-Cónica y dividida |  | 4
28229 - PIAZZA TRIANGULO DE BAVARIA | 559721 | P-13 | Tremie 1/2" | Concreto | Pilotes Kely torre 1 #45 | 2026-03-31 | 2026-04-07 | 2026-04-07 | 7 | 100 | 7853.982 | 34.5 | 229.2 | 297.8 | 29.2 | 84.6 | 2-Cónica y dividida |  | 4
28229 - PIAZZA TRIANGULO DE BAVARIA | 559721 | P-13 | Tremie 1/2" | Concreto | Pilotes Kely torre 1 #45 | 2026-03-31 | 2026-04-07 | 2026-04-07 | 7 | 100 | 7853.982 | 34.5 | 232 | 300.8 | 29.5 | 85.5 | 2-Cónica y dividida |  | 4
28229 - PIAZZA TRIANGULO DE BAVARIA | 559721 | P-13 | Tremie 1/2" | Concreto | Pilotes Kely torre 1 #45 | 2026-03-31 | 2026-04-07 | 2026-04-07 | 7 | 101 | 8011.847 | 34.5 | 226.9 | 288.6 | 28.3 | 82 | 2-Cónica y dividida |  | 4
28229 - PIAZZA TRIANGULO DE BAVARIA | 557179 | P - 08 | TREMIE 1/2" | Concreto | Torre 1 pilote kely # 24 | 2026-03-28 | 2026-03-31 | 2026-04-25 | 28 | 100 | 7853.982 | 34.5 | 416.7 | 541.5 | 53.1 | 153.9 | 2-Cónica y dividida |  | 16
28229 - PIAZZA TRIANGULO DE BAVARIA | 557179 | P - 08 | TREMIE 1/2" | Concreto | Torre 1 pilote kely # 24 | 2026-03-28 | 2026-03-31 | 2026-04-25 | 28 | 101 | 8011.847 | 34.5 | 418.6 | 532.3 | 52.2 | 151.3 | 2-Cónica y dividida |  | 16
28229 - PIAZZA TRIANGULO DE BAVARIA | 557179 | P - 08 | TREMIE 1/2" | Concreto | Torre 1 pilote kely # 24 | 2026-03-28 | 2026-03-31 | 2026-04-25 | 28 | 100 | 7853.982 | 34.5 | 419 | 543.5 | 53.3 | 154.5 | 2-Cónica y dividida |  | 16
28229 - PIAZZA TRIANGULO DE BAVARIA | 557179 | P - 08 | TREMIE 1/2" | Concreto | Torre 1 pilote kely # 24 | 2026-03-28 | 2026-03-31 | 2026-04-11 | 14 | 100 | 7853.982 | 34.5 | 345.7 | 448.7 | 44 | 127.5 | 2-Cónica y dividida |  | 5
28229 - PIAZZA TRIANGULO DE BAVARIA | 557179 | P - 08 | TREMIE 1/2" | Concreto | Torre 1 pilote kely # 24 | 2026-03-28 | 2026-03-31 | 2026-04-11 | 14 | 101 | 8011.847 | 34.5 | 342.5 | 435.4 | 42.7 | 123.8 | 2-Cónica y dividida |  | 5
28229 - PIAZZA TRIANGULO DE BAVARIA | 557179 | P - 08 | TREMIE 1/2" | Concreto | Torre 1 pilote kely # 24 | 2026-03-28 | 2026-03-31 | 2026-04-04 | 7 | 100 | 7853.982 | 34.5 | 305.7 | 396.7 | 38.9 | 112.8 | 2-Cónica y dividida |  | 4
28229 - PIAZZA TRIANGULO DE BAVARIA | 557179 | P - 08 | TREMIE 1/2" | Concreto | Torre 1 pilote kely # 24 | 2026-03-28 | 2026-03-31 | 2026-04-04 | 7 | 101 | 8011.847 | 34.5 | 302.5 | 385.5 | 37.8 | 109.6 | 2-Cónica y dividida |  | 4
28229 - PIAZZA TRIANGULO DE BAVARIA | 557179 | P - 08 | TREMIE 1/2" | Concreto | Torre 1 pilote kely # 24 | 2026-03-28 | 2026-03-31 | 2026-03-31 | 3 | 100 | 7853.982 | 34.5 | 187.1 | 242.7 | 23.8 | 69 | 2-Cónica y dividida |  | 3
28229 - PIAZZA TRIANGULO DE BAVARIA | 557179 | P - 08 | TREMIE 1/2" | Concreto | Torre 1 pilote kely # 24 | 2026-03-28 | 2026-03-31 | 2026-03-31 | 3 | 101 | 8011.847 | 34.5 | 184.8 | 235.6 | 23.1 | 67 | 2-Cónica y dividida |  | 3
28229 - PIAZZA TRIANGULO DE BAVARIA | 557179 | P - 07 | TREMIE 1" | Concreto | Plazoleta pilote kely # 102 | 2026-03-28 | 2026-03-31 | 2026-04-25 | 28 | 100 | 7853.982 | 27.6 | 269.5 | 349.8 | 34.3 | 124.3 | 2-Cónica y dividida |  | 16
28229 - PIAZZA TRIANGULO DE BAVARIA | 557179 | P - 07 | TREMIE 1" | Concreto | Plazoleta pilote kely # 102 | 2026-03-28 | 2026-03-31 | 2026-04-25 | 28 | 101 | 8011.847 | 27.6 | 270.4 | 344.7 | 33.8 | 122.5 | 2-Cónica y dividida |  | 16
28229 - PIAZZA TRIANGULO DE BAVARIA | 557179 | P - 07 | TREMIE 1" | Concreto | Plazoleta pilote kely # 102 | 2026-03-28 | 2026-03-31 | 2026-04-25 | 28 | 100 | 7853.982 | 27.6 | 267 | 346.7 | 34 | 123.2 | 2-Cónica y dividida |  | 16
28229 - PIAZZA TRIANGULO DE BAVARIA | 557179 | P - 07 | TREMIE 1" | Concreto | Plazoleta pilote kely # 102 | 2026-03-28 | 2026-03-31 | 2026-04-11 | 14 | 101 | 8011.847 | 27.6 | 227.4 | 289.6 | 28.4 | 102.9 | 2-Cónica y dividida |  | 5
28229 - PIAZZA TRIANGULO DE BAVARIA | 557179 | P - 07 | TREMIE 1" | Concreto | Plazoleta pilote kely # 102 | 2026-03-28 | 2026-03-31 | 2026-04-11 | 14 | 100 | 7853.982 | 27.6 | 226.3 | 293.7 | 28.8 | 104.3 | 2-Cónica y dividida |  | 5
28229 - PIAZZA TRIANGULO DE BAVARIA | 557179 | P - 07 | TREMIE 1" | Concreto | Plazoleta pilote kely # 102 | 2026-03-28 | 2026-03-31 | 2026-04-04 | 7 | 101 | 8011.847 | 27.6 | 197.4 | 250.9 | 24.6 | 89.1 | 2-Cónica y dividida |  | 4
28229 - PIAZZA TRIANGULO DE BAVARIA | 557179 | P - 07 | TREMIE 1" | Concreto | Plazoleta pilote kely # 102 | 2026-03-28 | 2026-03-31 | 2026-04-04 | 7 | 100 | 7853.982 | 27.6 | 196.3 | 254.9 | 25 | 90.6 | 2-Cónica y dividida |  | 4
28229 - PIAZZA TRIANGULO DE BAVARIA | 557179 | P - 07 | TREMIE 1" | Concreto | Plazoleta pilote kely # 102 | 2026-03-28 | 2026-03-31 | 2026-03-31 | 3 | 100 | 7853.982 | 27.6 | 143.8 | 186.6 | 18.3 | 66.3 | 2-Cónica y dividida |  | 3
28229 - PIAZZA TRIANGULO DE BAVARIA | 557179 | P - 07 | TREMIE 1" | Concreto | Plazoleta pilote kely # 102 | 2026-03-28 | 2026-03-31 | 2026-03-31 | 3 | 101 | 8011.847 | 27.6 | 141.6 | 180.5 | 17.7 | 64.1 | 2-Cónica y dividida |  | 3
28229 - PIAZZA TRIANGULO DE BAVARIA | 557177 | P - 06 | TREMIE 1/2" | Concreto | Torre 1 pilotes kely #5 | 2026-03-27 | 2026-03-31 | 2026-04-24 | 28 | 101 | 8011.847 | 34.5 | 325.2 | 414 | 40.6 | 117.7 | 2-Cónica y dividida |  | 15
28229 - PIAZZA TRIANGULO DE BAVARIA | 557177 | P - 06 | TREMIE 1/2" | Concreto | Torre 1 pilotes kely #5 | 2026-03-27 | 2026-03-31 | 2026-04-24 | 28 | 101 | 8011.847 | 34.5 | 322.5 | 410.9 | 40.3 | 116.8 | 2-Cónica y dividida |  | 15
28229 - PIAZZA TRIANGULO DE BAVARIA | 557177 | P - 06 | TREMIE 1/2" | Concreto | Torre 1 pilotes kely #5 | 2026-03-27 | 2026-03-31 | 2026-04-24 | 28 | 100 | 7853.982 | 34.5 | 325.2 | 422.2 | 41.4 | 120 | 2-Cónica y dividida |  | 15
28229 - PIAZZA TRIANGULO DE BAVARIA | 557177 | P - 06 | TREMIE 1/2" | Concreto | Torre 1 pilotes kely #5 | 2026-03-27 | 2026-03-31 | 2026-04-10 | 14 | 101 | 8011.847 | 34.5 | 274.9 | 349.8 | 34.3 | 99.4 | 2-Cónica y dividida |  | 5
28229 - PIAZZA TRIANGULO DE BAVARIA | 557177 | P - 06 | TREMIE 1/2" | Concreto | Torre 1 pilotes kely #5 | 2026-03-27 | 2026-03-31 | 2026-04-10 | 14 | 100 | 7853.982 | 34.5 | 272.6 | 353.8 | 34.7 | 100.6 | 2-Cónica y dividida |  | 5
28229 - PIAZZA TRIANGULO DE BAVARIA | 557177 | P - 06 | TREMIE 1/2" | Concreto | Torre 1 pilotes kely #5 | 2026-03-27 | 2026-03-31 | 2026-04-03 | 7 | 101 | 8011.847 | 34.5 | 247.5 | 315.1 | 30.9 | 89.6 | 2-Cónica y dividida |  | 4
28229 - PIAZZA TRIANGULO DE BAVARIA | 557177 | P - 06 | TREMIE 1/2" | Concreto | Torre 1 pilotes kely #5 | 2026-03-27 | 2026-03-31 | 2026-04-03 | 7 | 100 | 7853.982 | 34.5 | 244.3 | 317.1 | 31.1 | 90.1 | 2-Cónica y dividida |  | 4
28229 - PIAZZA TRIANGULO DE BAVARIA | 557177 | P - 06 | TREMIE 1/2" | Concreto | Torre 1 pilotes kely #5 | 2026-03-27 | 2026-03-31 | 2026-03-31 | 4 | 101 | 8011.847 | 34.5 | 218.1 | 277.4 | 27.2 | 78.8 | 2-Cónica y dividida |  | 3
28229 - PIAZZA TRIANGULO DE BAVARIA | 557177 | P - 06 | TREMIE 1/2" | Concreto | Torre 1 pilotes kely #5 | 2026-03-27 | 2026-03-31 | 2026-03-31 | 4 | 100 | 7853.982 | 34.5 | 215.8 | 280.4 | 27.5 | 79.7 | 2-Cónica y dividida |  | 3
28229 - PIAZZA TRIANGULO DE BAVARIA | 557177 | P - 05 | TREMIE 1/2" | Concreto | Torre1 pilotes kely #5 y pilote kely #2 | 2026-03-27 | 2026-03-31 | 2026-04-24 | 28 | 101 | 8011.847 | 34.5 | 326.7 | 416 | 40.8 | 118.3 | 2-Cónica y dividida |  | 15
28229 - PIAZZA TRIANGULO DE BAVARIA | 557177 | P - 05 | TREMIE 1/2" | Concreto | Torre1 pilotes kely #5 y pilote kely #2 | 2026-03-27 | 2026-03-31 | 2026-04-24 | 28 | 100 | 7853.982 | 34.5 | 331.4 | 430.3 | 42.2 | 122.3 | 2-Cónica y dividida |  | 15
28229 - PIAZZA TRIANGULO DE BAVARIA | 557177 | P - 05 | TREMIE 1/2" | Concreto | Torre1 pilotes kely #5 y pilote kely #2 | 2026-03-27 | 2026-03-31 | 2026-04-24 | 28 | 101 | 8011.847 | 34.5 | 335.5 | 427.3 | 41.9 | 121.4 | 2-Cónica y dividida |  | 15
28229 - PIAZZA TRIANGULO DE BAVARIA | 557177 | P - 05 | TREMIE 1/2" | Concreto | Torre1 pilotes kely #5 y pilote kely #2 | 2026-03-27 | 2026-03-31 | 2026-04-10 | 14 | 100 | 7853.982 | 34.5 | 280.5 | 364 | 35.7 | 103.5 | 2-Cónica y dividida |  | 5
28229 - PIAZZA TRIANGULO DE BAVARIA | 557177 | P - 05 | TREMIE 1/2" | Concreto | Torre1 pilotes kely #5 y pilote kely #2 | 2026-03-27 | 2026-03-31 | 2026-04-10 | 14 | 101 | 8011.847 | 34.5 | 276.6 | 351.8 | 34.5 | 100 | 2-Cónica y dividida |  | 5
28229 - PIAZZA TRIANGULO DE BAVARIA | 557177 | P - 05 | TREMIE 1/2" | Concreto | Torre1 pilotes kely #5 y pilote kely #2 | 2026-03-27 | 2026-03-31 | 2026-04-03 | 7 | 100 | 7853.982 | 34.5 | 268.9 | 348.7 | 34.2 | 99.1 | 2-Cónica y dividida |  | 4
28229 - PIAZZA TRIANGULO DE BAVARIA | 557177 | P - 05 | TREMIE 1/2" | Concreto | Torre1 pilotes kely #5 y pilote kely #2 | 2026-03-27 | 2026-03-31 | 2026-04-03 | 7 | 101 | 8011.847 | 34.5 | 265.3 | 337.5 | 33.1 | 95.9 | 2-Cónica y dividida |  | 4
28229 - PIAZZA TRIANGULO DE BAVARIA | 557177 | P - 05 | TREMIE 1/2" | Concreto | Torre1 pilotes kely #5 y pilote kely #2 | 2026-03-27 | 2026-03-31 | 2026-03-31 | 4 | 100 | 7853.982 | 34.5 | 231.7 | 300.8 | 29.5 | 85.5 | 2-Cónica y dividida |  | 3
28229 - PIAZZA TRIANGULO DE BAVARIA | 557177 | P - 05 | TREMIE 1/2" | Concreto | Torre1 pilotes kely #5 y pilote kely #2 | 2026-03-27 | 2026-03-31 | 2026-03-31 | 4 | 101 | 8011.847 | 34.5 | 228.4 | 290.6 | 28.5 | 82.6 | 2-Cónica y dividida |  | 3
28229 - PIAZZA TRIANGULO DE BAVARIA | 557177 | P - 04 | TREMIE 1" | Concreto | Pilotes plazoleta #23 y pilotes kely #56 | 2026-03-27 | 2026-03-31 | 2026-04-24 | 28 | 100 | 7853.982 | 27.6 | 305.4 | 396.7 | 38.9 | 140.9 | 2-Cónica y dividida |  | 15
28229 - PIAZZA TRIANGULO DE BAVARIA | 557177 | P - 04 | TREMIE 1" | Concreto | Pilotes plazoleta #23 y pilotes kely #56 | 2026-03-27 | 2026-03-31 | 2026-04-24 | 28 | 101 | 8011.847 | 27.6 | 304.1 | 387.5 | 38 | 137.7 | 2-Cónica y dividida |  | 15
28229 - PIAZZA TRIANGULO DE BAVARIA | 557177 | P - 04 | TREMIE 1" | Concreto | Pilotes plazoleta #23 y pilotes kely #56 | 2026-03-27 | 2026-03-31 | 2026-04-24 | 28 | 100 | 7853.982 | 27.6 | 299.1 | 388.5 | 38.1 | 138 | 2-Cónica y dividida |  | 15
28229 - PIAZZA TRIANGULO DE BAVARIA | 557177 | P - 04 | TREMIE 1" | Concreto | Pilotes plazoleta #23 y pilotes kely #56 | 2026-03-27 | 2026-03-31 | 2026-04-10 | 14 | 101 | 8011.847 | 27.6 | 252.4 | 321.2 | 31.5 | 114.1 | 2-Cónica y dividida |  | 5
28229 - PIAZZA TRIANGULO DE BAVARIA | 557177 | P - 04 | TREMIE 1" | Concreto | Pilotes plazoleta #23 y pilotes kely #56 | 2026-03-27 | 2026-03-31 | 2026-04-10 | 14 | 100 | 7853.982 | 27.6 | 250.3 | 325.3 | 31.9 | 115.6 | 2-Cónica y dividida |  | 5
28229 - PIAZZA TRIANGULO DE BAVARIA | 557177 | P - 04 | TREMIE 1" | Concreto | Pilotes plazoleta #23 y pilotes kely #56 | 2026-03-27 | 2026-03-31 | 2026-04-03 | 7 | 100 | 7853.982 | 27.6 | 214.8 | 278.4 | 27.3 | 98.9 | 2-Cónica y dividida |  | 4
28229 - PIAZZA TRIANGULO DE BAVARIA | 557177 | P - 04 | TREMIE 1" | Concreto | Pilotes plazoleta #23 y pilotes kely #56 | 2026-03-27 | 2026-03-31 | 2026-04-03 | 7 | 100 | 7853.982 | 27.6 | 211.3 | 274.3 | 26.9 | 97.5 | 2-Cónica y dividida |  | 4
28229 - PIAZZA TRIANGULO DE BAVARIA | 557177 | P - 04 | TREMIE 1" | Concreto | Pilotes plazoleta #23 y pilotes kely #56 | 2026-03-27 | 2026-03-31 | 2026-03-31 | 4 | 100 | 7853.982 | 27.6 | 186.1 | 241.7 | 23.7 | 85.9 | 2-Cónica y dividida |  | 3
28229 - PIAZZA TRIANGULO DE BAVARIA | 557177 | P - 04 | TREMIE 1" | Concreto | Pilotes plazoleta #23 y pilotes kely #56 | 2026-03-27 | 2026-03-31 | 2026-03-31 | 4 | 100 | 7853.982 | 27.6 | 183.8 | 238.6 | 23.4 | 84.8 | 2-Cónica y dividida |  | 3
28229 - PIAZZA TRIANGULO DE BAVARIA | 557177 | M - 03 | PLÁSTICO | Concreto | Plazoleta viga guía tramo 2 | 2026-03-27 | 2026-03-31 | 2026-04-24 | 28 | 101 | 8011.847 | 20.7 | 281.7 | 358.9 | 35.2 | 170 | 2-Cónica y dividida |  | 15
28229 - PIAZZA TRIANGULO DE BAVARIA | 557177 | M - 03 | PLÁSTICO | Concreto | Plazoleta viga guía tramo 2 | 2026-03-27 | 2026-03-31 | 2026-04-24 | 28 | 101 | 8011.847 | 20.7 | 273.6 | 347.7 | 34.1 | 164.7 | 2-Cónica y dividida |  | 15
28229 - PIAZZA TRIANGULO DE BAVARIA | 557177 | M - 03 | PLÁSTICO | Concreto | Plazoleta viga guía tramo 2 | 2026-03-27 | 2026-03-31 | 2026-04-24 | 28 | 101 | 8011.847 | 20.7 | 278.7 | 354.9 | 34.8 | 168.1 | 2-Cónica y dividida |  | 15
28229 - PIAZZA TRIANGULO DE BAVARIA | 557177 | M - 03 | PLÁSTICO | Concreto | Plazoleta viga guía tramo 2 | 2026-03-27 | 2026-03-31 | 2026-04-10 | 14 | 100 | 7853.982 | 20.7 | 235.6 | 305.9 | 30 | 144.9 | 2-Cónica y dividida |  | 5
28229 - PIAZZA TRIANGULO DE BAVARIA | 557177 | M - 03 | PLÁSTICO | Concreto | Plazoleta viga guía tramo 2 | 2026-03-27 | 2026-03-31 | 2026-04-10 | 14 | 101 | 8011.847 | 20.7 | 231.5 | 294.7 | 28.9 | 139.6 | 2-Cónica y dividida |  | 5
28229 - PIAZZA TRIANGULO DE BAVARIA | 557177 | M - 03 | PLÁSTICO | Concreto | Plazoleta viga guía tramo 2 | 2026-03-27 | 2026-03-31 | 2026-04-03 | 7 | 100 | 7853.982 | 20.7 | 207.9 | 270.2 | 26.5 | 128 | 2-Cónica y dividida |  | 4
28229 - PIAZZA TRIANGULO DE BAVARIA | 557177 | M - 03 | PLÁSTICO | Concreto | Plazoleta viga guía tramo 2 | 2026-03-27 | 2026-03-31 | 2026-04-03 | 7 | 101 | 8011.847 | 20.7 | 204.5 | 260 | 25.5 | 123.2 | 2-Cónica y dividida |  | 4
28229 - PIAZZA TRIANGULO DE BAVARIA | 557177 | M - 03 | PLÁSTICO | Concreto | Plazoleta viga guía tramo 2 | 2026-03-27 | 2026-03-31 | 2026-03-31 | 4 | 100 | 7853.982 | 20.7 | 144.7 | 187.6 | 18.4 | 88.9 | 2-Cónica y dividida |  | 3
28229 - PIAZZA TRIANGULO DE BAVARIA | 557177 | M - 03 | PLÁSTICO | Concreto | Plazoleta viga guía tramo 2 | 2026-03-27 | 2026-03-31 | 2026-03-31 | 4 | 101 | 8011.847 | 20.7 | 141.9 | 180.5 | 17.7 | 85.5 | 2-Cónica y dividida |  | 3
28229 - PIAZZA TRIANGULO DE BAVARIA | 557175 | P - 02 | Tremie 1/2" | Concreto | Pilotes torre 1 #10 y pilote #07 | 2026-03-26 | 2026-04-01 | 2026-04-23 | 28 | 101 | 8011.847 | 34.5 | 342.4 | 435.4 | 42.7 | 123.8 | 2-Cónica y dividida |  | 13
28229 - PIAZZA TRIANGULO DE BAVARIA | 557175 | P - 02 | Tremie 1/2" | Concreto | Pilotes torre 1 #10 y pilote #07 | 2026-03-26 | 2026-04-01 | 2026-04-23 | 28 | 101 | 8011.847 | 34.5 | 345.3 | 439.5 | 43.1 | 124.9 | 2-Cónica y dividida |  | 13
28229 - PIAZZA TRIANGULO DE BAVARIA | 557175 | P - 02 | Tremie 1/2" | Concreto | Pilotes torre 1 #10 y pilote #07 | 2026-03-26 | 2026-04-01 | 2026-04-23 | 28 | 100 | 7853.982 | 34.5 | 345.3 | 448.7 | 44 | 127.5 | 2-Cónica y dividida |  | 13
28229 - PIAZZA TRIANGULO DE BAVARIA | 557175 | P - 02 | Tremie 1/2" | Concreto | Pilotes torre 1 #10 y pilote #07 | 2026-03-26 | 2026-04-01 | 2026-04-09 | 14 | 100 | 7853.982 | 34.5 | 290.2 | 376.3 | 36.9 | 107 | 2-Cónica y dividida |  | 5
28229 - PIAZZA TRIANGULO DE BAVARIA | 557175 | P - 02 | Tremie 1/2" | Concreto | Pilotes torre 1 #10 y pilote #07 | 2026-03-26 | 2026-04-01 | 2026-04-09 | 14 | 101 | 8011.847 | 34.5 | 283.6 | 361 | 35.4 | 102.6 | 2-Cónica y dividida |  | 5
28229 - PIAZZA TRIANGULO DE BAVARIA | 557175 | P - 02 | Tremie 1/2" | Concreto | Pilotes torre 1 #10 y pilote #07 | 2026-03-26 | 2026-04-01 | 2026-04-02 | 7 | 100 | 7853.982 | 34.5 | 236.5 | 306.9 | 30.1 | 87.2 | 2-Cónica y dividida |  | 3
28229 - PIAZZA TRIANGULO DE BAVARIA | 557175 | P - 02 | Tremie 1/2" | Concreto | Pilotes torre 1 #10 y pilote #07 | 2026-03-26 | 2026-04-01 | 2026-04-02 | 7 | 100 | 7853.982 | 34.5 | 234.9 | 304.9 | 29.9 | 86.7 | 2-Cónica y dividida |  | 3
28229 - PIAZZA TRIANGULO DE BAVARIA | 557175 | P - 02 | Tremie 1/2" | Concreto | Pilotes torre 1 #10 y pilote #07 | 2026-03-26 | 2026-04-01 | 2026-03-29 | 3 | 100 | 7853.982 | 34.5 | 204.9 | 266.1 | 26.1 | 75.7 | 2-Cónica y dividida |  | 1
28229 - PIAZZA TRIANGULO DE BAVARIA | 557175 | P - 02 | Tremie 1/2" | Concreto | Pilotes torre 1 #10 y pilote #07 | 2026-03-26 | 2026-04-01 | 2026-03-29 | 3 | 101 | 8011.847 | 34.5 | 202.1 | 257 | 25.2 | 73 | 2-Cónica y dividida |  | 1
28229 - PIAZZA TRIANGULO DE BAVARIA | 557175 | M - 01 | Plástico | Concreto | Viga guia tramo 1 | 2026-03-24 | 2026-04-01 | 2026-04-21 | 28 | 101 | 8011.847 | 20.7 | 312.2 | 397.7 | 39 | 188.4 | 5-Fractura extremos |  | 11
28229 - PIAZZA TRIANGULO DE BAVARIA | 557175 | M - 01 | Plástico | Concreto | Viga guia tramo 1 | 2026-03-24 | 2026-04-01 | 2026-04-21 | 28 | 100 | 7853.982 | 20.7 | 311.9 | 404.8 | 39.7 | 191.8 | 5-Fractura extremos |  | 11
28229 - PIAZZA TRIANGULO DE BAVARIA | 557175 | M - 01 | Plástico | Concreto | Viga guia tramo 1 | 2026-03-24 | 2026-04-01 | 2026-04-21 | 28 | 100 | 7853.982 | 20.7 | 314.4 | 407.9 | 40 | 193.2 | 5-Fractura extremos |  | 11
28229 - PIAZZA TRIANGULO DE BAVARIA | 557175 | M - 01 | Plástico | Concreto | Viga guia tramo 1 | 2026-03-24 | 2026-04-01 | 2026-04-07 | 14 | 101 | 8011.847 | 20.7 | 275.7 | 350.8 | 34.4 | 166.2 | 5-Fractura extremos |  | 4
28229 - PIAZZA TRIANGULO DE BAVARIA | 557175 | M - 01 | Plástico | Concreto | Viga guia tramo 1 | 2026-03-24 | 2026-04-01 | 2026-04-07 | 14 | 101 | 8011.847 | 20.7 | 277.3 | 352.8 | 34.6 | 167.1 | 5-Fractura extremos |  | 4
28229 - PIAZZA TRIANGULO DE BAVARIA | 557175 | M - 01 | Plástico | Concreto | Viga guia tramo 1 | 2026-03-24 | 2026-04-01 | 2026-03-31 | 7 | 101 | 8011.847 | 20.7 | 231.7 | 294.7 | 28.9 | 139.6 | 2-Cónica y dividida |  | 2
28229 - PIAZZA TRIANGULO DE BAVARIA | 557175 | M - 01 | Plástico | Concreto | Viga guia tramo 1 | 2026-03-24 | 2026-04-01 | 2026-03-31 | 7 | 100 | 7853.982 | 20.7 | 229.5 | 297.8 | 29.2 | 141.1 | 2-Cónica y dividida |  | 2