## Sheet
Proyecto | OT | Cilindro N° | Código de mezcla | Tipo de mezcla | Localización | Toma | Recepción | Rotura | Edad (días) | Diámetro (mm) | Area (mm²) | Resistencia nominal (MPa) | Carga máxima (kN) | Resistencia (kg/cm²) | Resistencia (MPa) | Resistencia (%) | Forma de falla | Observaciones | Referencia
23472 - TERRA (MANAZANA 4) | 566299 | PL - 1407 | Outinord IND 1" | Concreto | Salón comunal 1, placa contrapiso eje 1 - P/ 3 - P, A - P / B - P Costado Sur | 2026-05-29 | 2026-06-02 | 2026-06-05 | 7 | 101 | 8011.847 | 27.6 | 203.2 | 259 | 25.4 | 92 | 2-Cónica y dividida |  | 1025
23472 - TERRA (MANAZANA 4) | 566299 | PL - 1407 | Outinord IND 1" | Concreto | Salón comunal 1, placa contrapiso eje 1 - P/ 3 - P, A - P / B - P Costado Sur | 2026-05-29 | 2026-06-02 | 2026-06-05 | 7 | 100 | 7853.982 | 27.6 | 201.5 | 262.1 | 25.7 | 93.1 | 2-Cónica y dividida |  | 1025
23472 - TERRA (MANAZANA 4) | 566299 | PL - 1407 | Outinord IND 1" | Concreto | Salón comunal 1, placa contrapiso eje 1 - P/ 3 - P, A - P / B - P Costado Sur | 2026-05-29 | 2026-06-02 | 2026-06-02 | 4 | 101 | 8011.847 | 27.6 | 182.4 | 232.5 | 22.8 | 82.6 | 2-Cónica y dividida |  | 1024
23472 - TERRA (MANAZANA 4) | 566299 | PL - 1407 | Outinord IND 1" | Concreto | Salón comunal 1, placa contrapiso eje 1 - P/ 3 - P, A - P / B - P Costado Sur | 2026-05-29 | 2026-06-02 | 2026-06-02 | 4 | 100 | 7853.982 | 27.6 | 179.9 | 233.5 | 22.9 | 83 | 2-Cónica y dividida |  | 1024
23472 - TERRA (MANAZANA 4) | 561778 | M1406 | Outinord IND 1/2" | Concreto | Muro de contención salón comunal 1 Eje A-P, 1-P, 3-P N+0.70 al N+1.50 | 2026-05-19 | 2026-05-21 | 2026-06-02 | 14 | 100 | 7853.982 | 27.6 | 282 | 366.1 | 35.9 | 130.1 | 2-Cónica y dividida |  | 1023
23472 - TERRA (MANAZANA 4) | 561778 | M1406 | Outinord IND 1/2" | Concreto | Muro de contención salón comunal 1 Eje A-P, 1-P, 3-P N+0.70 al N+1.50 | 2026-05-19 | 2026-05-21 | 2026-06-02 | 14 | 101 | 8011.847 | 27.6 | 278.1 | 353.8 | 34.7 | 125.7 | 2-Cónica y dividida |  | 1023
23472 - TERRA (MANAZANA 4) | 561778 | M1406 | Outinord IND 1/2" | Concreto | Muro de contención salón comunal 1 Eje A-P, 1-P, 3-P N+0.70 al N+1.50 | 2026-05-19 | 2026-05-21 | 2026-05-26 | 7 | 100 | 7853.982 | 27.6 | 235.9 | 305.9 | 30 | 108.7 | 2-Cónica y dividida |  | 1022
23472 - TERRA (MANAZANA 4) | 561778 | M1406 | Outinord IND 1/2" | Concreto | Muro de contención salón comunal 1 Eje A-P, 1-P, 3-P N+0.70 al N+1.50 | 2026-05-19 | 2026-05-21 | 2026-05-26 | 7 | 101 | 8011.847 | 27.6 | 232.5 | 295.7 | 29 | 105.1 | 2-Cónica y dividida |  | 1022
23472 - TERRA (MANAZANA 4) | 561778 | M1406 | Outinord IND 1/2" | Concreto | Muro de contención salón comunal 1 Eje A-P, 1-P, 3-P N+0.70 al N+1.50 | 2026-05-19 | 2026-05-21 | 2026-05-22 | 3 | 100 | 7853.982 | 27.6 | 172.9 | 224.3 | 22 | 79.7 | 2-Cónica y dividida |  | 1022
23472 - TERRA (MANAZANA 4) | 561778 | M1406 | Outinord IND 1/2" | Concreto | Muro de contención salón comunal 1 Eje A-P, 1-P, 3-P N+0.70 al N+1.50 | 2026-05-19 | 2026-05-21 | 2026-05-22 | 3 | 101 | 8011.847 | 27.6 | 170.3 | 217.2 | 21.3 | 77.2 | 2-Cónica y dividida |  | 1022
23472 - TERRA (MANAZANA 4) | 561778 | M1405 | Outinord IND 1" | Concreto | Vigas de cimentación salón comunal 1 P-001, P-002, P-003, P-004, P-005, P-006, P-007 y Zapatas ZAP Z-3P Z-2P Eje A-P, LP, 3-P | 2026-05-19 | 2026-05-21 | 2026-06-02 | 14 | 101 | 8011.847 | 27.6 | 217.5 | 276.3 | 27.1 | 98.2 | 2-Cónica y dividida |  | 1023
23472 - TERRA (MANAZANA 4) | 561778 | M1405 | Outinord IND 1" | Concreto | Vigas de cimentación salón comunal 1 P-001, P-002, P-003, P-004, P-005, P-006, P-007 y Zapatas ZAP Z-3P Z-2P Eje A-P, LP, 3-P | 2026-05-19 | 2026-05-21 | 2026-06-02 | 14 | 100 | 7853.982 | 27.6 | 215.5 | 279.4 | 27.4 | 99.3 | 2-Cónica y dividida |  | 1023
23472 - TERRA (MANAZANA 4) | 561778 | M1405 | Outinord IND 1" | Concreto | Vigas de cimentación salón comunal 1 P-001, P-002, P-003, P-004, P-005, P-006, P-007 y Zapatas ZAP Z-3P Z-2P Eje A-P, LP, 3-P | 2026-05-19 | 2026-05-21 | 2026-05-26 | 7 | 101 | 8011.847 | 27.6 | 178.5 | 227.4 | 22.3 | 80.8 | 2-Cónica y dividida |  | 1022
23472 - TERRA (MANAZANA 4) | 561778 | M1405 | Outinord IND 1" | Concreto | Vigas de cimentación salón comunal 1 P-001, P-002, P-003, P-004, P-005, P-006, P-007 y Zapatas ZAP Z-3P Z-2P Eje A-P, LP, 3-P | 2026-05-19 | 2026-05-21 | 2026-05-26 | 7 | 100 | 7853.982 | 27.6 | 176.9 | 229.4 | 22.5 | 81.5 | 2-Cónica y dividida |  | 1022
23472 - TERRA (MANAZANA 4) | 561778 | M1405 | Outinord IND 1" | Concreto | Vigas de cimentación salón comunal 1 P-001, P-002, P-003, P-004, P-005, P-006, P-007 y Zapatas ZAP Z-3P Z-2P Eje A-P, LP, 3-P | 2026-05-19 | 2026-05-21 | 2026-05-22 | 3 | 101 | 8011.847 | 27.6 | 97.6 | 124.4 | 12.2 | 44.2 | 2-Cónica y dividida |  | 1022
23472 - TERRA (MANAZANA 4) | 561778 | M1405 | Outinord IND 1" | Concreto | Vigas de cimentación salón comunal 1 P-001, P-002, P-003, P-004, P-005, P-006, P-007 y Zapatas ZAP Z-3P Z-2P Eje A-P, LP, 3-P | 2026-05-19 | 2026-05-21 | 2026-05-22 | 3 | 100 | 7853.982 | 27.6 | 95.3 | 123.4 | 12.1 | 43.8 | 2-Cónica y dividida |  | 1022
23472 - TERRA (MANAZANA 4) | 564027 | M - 1404 | Outinord IND 1" | Concreto | Escalera corte 8, 9 y 10 entre torres 2 y 3 | 2026-05-06 | 2026-05-09 | 2026-06-03 | 28 | 101 | 8011.847 | 27.6 | 311.7 | 396.7 | 38.9 | 140.9 | 2-Cónica y dividida |  | 1023
23472 - TERRA (MANAZANA 4) | 564027 | M - 1404 | Outinord IND 1" | Concreto | Escalera corte 8, 9 y 10 entre torres 2 y 3 | 2026-05-06 | 2026-05-09 | 2026-06-03 | 28 | 100 | 7853.982 | 27.6 | 311.7 | 404.8 | 39.7 | 143.8 | 2-Cónica y dividida |  | 1023
23472 - TERRA (MANAZANA 4) | 564027 | M - 1404 | Outinord IND 1" | Concreto | Escalera corte 8, 9 y 10 entre torres 2 y 3 | 2026-05-06 | 2026-05-09 | 2026-06-03 | 28 | 100 | 7853.982 | 27.6 | 316.7 | 410.9 | 40.3 | 146 | 2-Cónica y dividida |  | 1023
23472 - TERRA (MANAZANA 4) | 564027 | M - 1404 | Outinord IND 1" | Concreto | Escalera corte 8, 9 y 10 entre torres 2 y 3 | 2026-05-06 | 2026-05-09 | 2026-05-20 | 14 | 101 | 8011.847 | 27.6 | 262.6 | 334.5 | 32.8 | 118.8 | 2-Cónica y dividida |  | 1021
23472 - TERRA (MANAZANA 4) | 564027 | M - 1404 | Outinord IND 1" | Concreto | Escalera corte 8, 9 y 10 entre torres 2 y 3 | 2026-05-06 | 2026-05-09 | 2026-05-20 | 14 | 100 | 7853.982 | 27.6 | 262.8 | 341.6 | 33.5 | 121.4 | 2-Cónica y dividida |  | 1021
23472 - TERRA (MANAZANA 4) | 564027 | M - 1404 | Outinord IND 1" | Concreto | Escalera corte 8, 9 y 10 entre torres 2 y 3 | 2026-05-06 | 2026-05-09 | 2026-05-13 | 7 | 100 | 7853.982 | 27.6 | 217.2 | 282.5 | 27.7 | 100.4 | 2-Cónica y dividida |  | 1019
23472 - TERRA (MANAZANA 4) | 564027 | M - 1404 | Outinord IND 1" | Concreto | Escalera corte 8, 9 y 10 entre torres 2 y 3 | 2026-05-06 | 2026-05-09 | 2026-05-13 | 7 | 100 | 7853.982 | 27.6 | 215.9 | 280.4 | 27.5 | 99.6 | 2-Cónica y dividida |  | 1019
23472 - TERRA (MANAZANA 4) | 564027 | M - 1404 | Outinord IND 1" | Concreto | Escalera corte 8, 9 y 10 entre torres 2 y 3 | 2026-05-06 | 2026-05-09 | 2026-05-09 | 3 | 100 | 7853.982 | 27.6 | 187.5 | 243.7 | 23.9 | 86.6 | 2-Cónica y dividida |  | 1018
23472 - TERRA (MANAZANA 4) | 564027 | M - 1404 | Outinord IND 1" | Concreto | Escalera corte 8, 9 y 10 entre torres 2 y 3 | 2026-05-06 | 2026-05-09 | 2026-05-09 | 3 | 100 | 7853.982 | 27.6 | 183.2 | 237.6 | 23.3 | 84.4 | 2-Cónica y dividida |  | 1018
23472 - TERRA (MANAZANA 4) | 561740 | M - 1402 | Tremie | Concreto | Escalera tramo 6 - 6 , 7 - 7 entre torres 2 y 3 | 2026-04-21 | 2026-04-23 | 2026-05-19 | 28 | 101 | 8011.847 | 27.6 | 211.7 | 269.2 | 26.4 | 95.7 | 2-Cónica y dividida | Bajo a 28 dias. | 1021
23472 - TERRA (MANAZANA 4) | 561740 | M - 1402 | Tremie | Concreto | Escalera tramo 6 - 6 , 7 - 7 entre torres 2 y 3 | 2026-04-21 | 2026-04-23 | 2026-05-19 | 28 | 101 | 8011.847 | 27.6 | 214.9 | 273.3 | 26.8 | 97.1 | 2-Cónica y dividida | Bajo a 28 dias. | 1021
23472 - TERRA (MANAZANA 4) | 561740 | M - 1402 | Tremie | Concreto | Escalera tramo 6 - 6 , 7 - 7 entre torres 2 y 3 | 2026-04-21 | 2026-04-23 | 2026-05-19 | 28 | 101 | 8011.847 | 27.6 | 212.5 | 270.2 | 26.5 | 96 | 2-Cónica y dividida | Bajo a 28 dias. | 1021
23472 - TERRA (MANAZANA 4) | 561740 | M - 1402 | Tremie | Concreto | Escalera tramo 6 - 6 , 7 - 7 entre torres 2 y 3 | 2026-04-21 | 2026-04-23 | 2026-05-05 | 14 | 100 | 7853.982 | 27.6 | 179.8 | 233.5 | 22.9 | 83 | 2-Cónica y dividida |  | 1017
23472 - TERRA (MANAZANA 4) | 561740 | M - 1402 | Tremie | Concreto | Escalera tramo 6 - 6 , 7 - 7 entre torres 2 y 3 | 2026-04-21 | 2026-04-23 | 2026-05-05 | 14 | 100 | 7853.982 | 27.6 | 176.4 | 229.4 | 22.5 | 81.5 | 2-Cónica y dividida |  | 1017
23472 - TERRA (MANAZANA 4) | 561740 | M - 1402 | Tremie | Concreto | Escalera tramo 6 - 6 , 7 - 7 entre torres 2 y 3 | 2026-04-21 | 2026-04-23 | 2026-04-28 | 7 | 100 | 7853.982 | 27.6 | 143.2 | 185.6 | 18.2 | 65.9 | 2-Cónica y dividida |  | 1016
23472 - TERRA (MANAZANA 4) | 561740 | M - 1402 | Tremie | Concreto | Escalera tramo 6 - 6 , 7 - 7 entre torres 2 y 3 | 2026-04-21 | 2026-04-23 | 2026-04-28 | 7 | 101 | 8011.847 | 27.6 | 149.6 | 190.7 | 18.7 | 67.8 | 2-Cónica y dividida |  | 1016
23472 - TERRA (MANAZANA 4) | 561740 | M - 1402 | Tremie | Concreto | Escalera tramo 6 - 6 , 7 - 7 entre torres 2 y 3 | 2026-04-21 | 2026-04-23 | 2026-04-24 | 3 | 101 | 8011.847 | 27.6 | 113.6 | 144.8 | 14.2 | 51.4 | 2-Cónica y dividida |  | 1016
23472 - TERRA (MANAZANA 4) | 561740 | M - 1402 | Tremie | Concreto | Escalera tramo 6 - 6 , 7 - 7 entre torres 2 y 3 | 2026-04-21 | 2026-04-23 | 2026-04-24 | 3 | 101 | 8011.847 | 27.6 | 110.3 | 140.7 | 13.8 | 50 | 2-Cónica y dividida |  | 1016
23472 - TERRA (MANAZANA 4) | 561745 | M - 1403 | Tremie 1/2" | Concreto | Menzula entre torres 2 y 3 | 2026-04-25 | 2026-04-28 | 2026-05-23 | 28 | 100 | 7853.982 | 34.5 | 297.2 | 385.5 | 37.8 | 109.6 | 2-Cónica y dividida |  | 1022
23472 - TERRA (MANAZANA 4) | 561745 | M - 1403 | Tremie 1/2" | Concreto | Menzula entre torres 2 y 3 | 2026-04-25 | 2026-04-28 | 2026-05-23 | 28 | 101 | 8011.847 | 34.5 | 292.5 | 372.2 | 36.5 | 105.8 | 2-Cónica y dividida |  | 1022
23472 - TERRA (MANAZANA 4) | 561745 | M - 1403 | Tremie 1/2" | Concreto | Menzula entre torres 2 y 3 | 2026-04-25 | 2026-04-28 | 2026-05-23 | 28 | 100 | 7853.982 | 34.5 | 290.9 | 377.3 | 37 | 107.2 | 2-Cónica y dividida |  | 1022
23472 - TERRA (MANAZANA 4) | 561745 | M - 1403 | Tremie 1/2" | Concreto | Menzula entre torres 2 y 3 | 2026-04-25 | 2026-04-28 | 2026-05-09 | 14 | 101 | 8011.847 | 34.5 | 259.6 | 330.4 | 32.4 | 93.9 | 2-Cónica y dividida |  | 1018
23472 - TERRA (MANAZANA 4) | 561745 | M - 1403 | Tremie 1/2" | Concreto | Menzula entre torres 2 y 3 | 2026-04-25 | 2026-04-28 | 2026-05-09 | 14 | 100 | 7853.982 | 34.5 | 257.9 | 334.5 | 32.8 | 95.1 | 2-Cónica y dividida |  | 1018
23472 - TERRA (MANAZANA 4) | 561745 | M - 1403 | Tremie 1/2" | Concreto | Menzula entre torres 2 y 3 | 2026-04-25 | 2026-04-28 | 2026-05-02 | 7 | 101 | 8011.847 | 34.5 | 220.3 | 280.4 | 27.5 | 79.7 | 2-Cónica y dividida |  | 1016
23472 - TERRA (MANAZANA 4) | 561745 | M - 1403 | Tremie 1/2" | Concreto | Menzula entre torres 2 y 3 | 2026-04-25 | 2026-04-28 | 2026-05-02 | 7 | 100 | 7853.982 | 34.5 | 218.9 | 284.5 | 27.9 | 80.9 | 2-Cónica y dividida |  | 1016
23472 - TERRA (MANAZANA 4) | 561745 | M - 1403 | Tremie 1/2" | Concreto | Menzula entre torres 2 y 3 | 2026-04-25 | 2026-04-28 | 2026-04-28 | 3 | 100 | 7853.982 | 34.5 | 160.6 | 208 | 20.4 | 59.1 | 2-Cónica y dividida |  | 1014
23472 - TERRA (MANAZANA 4) | 561745 | M - 1403 | Tremie 1/2" | Concreto | Menzula entre torres 2 y 3 | 2026-04-25 | 2026-04-28 | 2026-04-28 | 3 | 100 | 7853.982 | 34.5 | 157.7 | 205 | 20.1 | 58.3 | 2-Cónica y dividida |  | 1014
23472 - TERRA (MANAZANA 4) | 561735 | M-1401 | TREMIE 1" | Concreto | Ménsulas entre torres 2 y 3 | 2026-04-16 | 2026-04-18 | 2026-05-14 | 28 | 101 | 8011.847 | 27.6 | 279.4 | 355.9 | 34.9 | 126.4 | 2-Cónica y dividida |  | 1020
23472 - TERRA (MANAZANA 4) | 561735 | M-1401 | TREMIE 1" | Concreto | Ménsulas entre torres 2 y 3 | 2026-04-16 | 2026-04-18 | 2026-05-14 | 28 | 100 | 7853.982 | 27.6 | 275.8 | 357.9 | 35.1 | 127.2 | 2-Cónica y dividida |  | 1020
23472 - TERRA (MANAZANA 4) | 561735 | M-1401 | TREMIE 1" | Concreto | Ménsulas entre torres 2 y 3 | 2026-04-16 | 2026-04-18 | 2026-05-14 | 28 | 100 | 7853.982 | 27.6 | 280.1 | 364 | 35.7 | 129.3 | 2-Cónica y dividida |  | 1020
23472 - TERRA (MANAZANA 4) | 561735 | M-1401 | TREMIE 1" | Concreto | Ménsulas entre torres 2 y 3 | 2026-04-16 | 2026-04-18 | 2026-04-30 | 14 | 100 | 7853.982 | 27.6 | 230 | 298.8 | 29.3 | 106.2 | 2-Cónica y dividida |  | 1015
23472 - TERRA (MANAZANA 4) | 561735 | M-1401 | TREMIE 1" | Concreto | Ménsulas entre torres 2 y 3 | 2026-04-16 | 2026-04-18 | 2026-04-30 | 14 | 100 | 7853.982 | 27.6 | 225.6 | 292.7 | 28.7 | 104 | 2-Cónica y dividida |  | 1015
23472 - TERRA (MANAZANA 4) | 561735 | M-1401 | TREMIE 1" | Concreto | Ménsulas entre torres 2 y 3 | 2026-04-16 | 2026-04-18 | 2026-04-23 | 7 | 100 | 7853.982 | 27.6 | 183.9 | 238.6 | 23.4 | 84.8 | 2-Cónica y dividida |  | 1013
23472 - TERRA (MANAZANA 4) | 561735 | M-1401 | TREMIE 1" | Concreto | Ménsulas entre torres 2 y 3 | 2026-04-16 | 2026-04-18 | 2026-04-23 | 7 | 100 | 7853.982 | 27.6 | 181.4 | 235.6 | 23.1 | 83.7 | 2-Cónica y dividida |  | 1013
23472 - TERRA (MANAZANA 4) | 561735 | M-1401 | TREMIE 1" | Concreto | Ménsulas entre torres 2 y 3 | 2026-04-16 | 2026-04-18 | 2026-04-19 | 3 | 100 | 7853.982 | 27.6 | 157.2 | 203.9 | 20 | 72.5 | 2-Cónica y dividida |  | 1011
23472 - TERRA (MANAZANA 4) | 561735 | M-1401 | TREMIE 1" | Concreto | Ménsulas entre torres 2 y 3 | 2026-04-16 | 2026-04-18 | 2026-04-19 | 3 | 100 | 7853.982 | 27.6 | 153.6 | 199.9 | 19.6 | 71 | 2-Cónica y dividida |  | 1011
23472 - TERRA (MANAZANA 4) | 559725 | PL - 1400 | Outinord IND 1" | Concreto | Salón comunal 2 placa y muros de contorno de las materas tipo 2 y 3 piso 1 Apaup eje 11" entre A - E costado oriental | 2026-04-08 | 2026-04-11 | 2026-05-06 | 28 | 101 | 8011.847 | 27.6 | 344.4 | 438.5 | 43 | 155.8 | 2-Cónica y dividida |  | 1017
23472 - TERRA (MANAZANA 4) | 559725 | PL - 1400 | Outinord IND 1" | Concreto | Salón comunal 2 placa y muros de contorno de las materas tipo 2 y 3 piso 1 Apaup eje 11" entre A - E costado oriental | 2026-04-08 | 2026-04-11 | 2026-05-06 | 28 | 101 | 8011.847 | 27.6 | 347.6 | 442.6 | 43.4 | 157.2 | 2-Cónica y dividida |  | 1017
23472 - TERRA (MANAZANA 4) | 559725 | PL - 1400 | Outinord IND 1" | Concreto | Salón comunal 2 placa y muros de contorno de las materas tipo 2 y 3 piso 1 Apaup eje 11" entre A - E costado oriental | 2026-04-08 | 2026-04-11 | 2026-05-06 | 28 | 100 | 7853.982 | 27.6 | 345.3 | 448.7 | 44 | 159.4 | 2-Cónica y dividida |  | 1017
23472 - TERRA (MANAZANA 4) | 559725 | PL - 1400 | Outinord IND 1" | Concreto | Salón comunal 2 placa y muros de contorno de las materas tipo 2 y 3 piso 1 Apaup eje 11" entre A - E costado oriental | 2026-04-08 | 2026-04-11 | 2026-04-22 | 14 | 101 | 8011.847 | 27.6 | 290.4 | 369.1 | 36.2 | 131.2 | 2-Cónica y dividida |  | 1012
23472 - TERRA (MANAZANA 4) | 559725 | PL - 1400 | Outinord IND 1" | Concreto | Salón comunal 2 placa y muros de contorno de las materas tipo 2 y 3 piso 1 Apaup eje 11" entre A - E costado oriental | 2026-04-08 | 2026-04-11 | 2026-04-22 | 14 | 100 | 7853.982 | 27.6 | 288.5 | 374.2 | 36.7 | 133 | 2-Cónica y dividida |  | 1012
23472 - TERRA (MANAZANA 4) | 559725 | PL - 1400 | Outinord IND 1" | Concreto | Salón comunal 2 placa y muros de contorno de las materas tipo 2 y 3 piso 1 Apaup eje 11" entre A - E costado oriental | 2026-04-08 | 2026-04-11 | 2026-04-15 | 7 | 101 | 8011.847 | 27.6 | 251.9 | 320.2 | 31.4 | 113.8 | 2-Cónica y dividida |  | 1010
23472 - TERRA (MANAZANA 4) | 559725 | PL - 1400 | Outinord IND 1" | Concreto | Salón comunal 2 placa y muros de contorno de las materas tipo 2 y 3 piso 1 Apaup eje 11" entre A - E costado oriental | 2026-04-08 | 2026-04-11 | 2026-04-15 | 7 | 100 | 7853.982 | 27.6 | 239.6 | 311 | 30.5 | 110.5 | 2-Cónica y dividida |  | 1010
23472 - TERRA (MANAZANA 4) | 559725 | PL - 1400 | Outinord IND 1" | Concreto | Salón comunal 2 placa y muros de contorno de las materas tipo 2 y 3 piso 1 Apaup eje 11" entre A - E costado oriental | 2026-04-08 | 2026-04-11 | 2026-04-11 | 3 | 101 | 8011.847 | 27.6 | 227.3 | 289.6 | 28.4 | 102.9 | 2-Cónica y dividida |  | 1010
23472 - TERRA (MANAZANA 4) | 559725 | PL - 1400 | Outinord IND 1" | Concreto | Salón comunal 2 placa y muros de contorno de las materas tipo 2 y 3 piso 1 Apaup eje 11" entre A - E costado oriental | 2026-04-08 | 2026-04-11 | 2026-04-11 | 3 | 100 | 7853.982 | 27.6 | 224.6 | 291.6 | 28.6 | 103.6 | 2-Cónica y dividida |  | 1010
23472 - TERRA (MANAZANA 4) | 559722 | PL - 1399 | Outinord IND 1" | Concreto | Placa de escalera entre Torres 2 y 3 N + 1.50 y N + 2.75 | 2026-04-06 | 2026-04-09 | 2026-05-04 | 28 | 101 | 8011.847 | 27.6 | 315.5 | 401.8 | 39.4 | 142.8 | 2-Cónica y dividida |  | 1017
23472 - TERRA (MANAZANA 4) | 559722 | PL - 1399 | Outinord IND 1" | Concreto | Placa de escalera entre Torres 2 y 3 N + 1.50 y N + 2.75 | 2026-04-06 | 2026-04-09 | 2026-05-04 | 28 | 101 | 8011.847 | 27.6 | 322.2 | 409.9 | 40.2 | 145.7 | 2-Cónica y dividida |  | 1017
23472 - TERRA (MANAZANA 4) | 559722 | PL - 1399 | Outinord IND 1" | Concreto | Placa de escalera entre Torres 2 y 3 N + 1.50 y N + 2.75 | 2026-04-06 | 2026-04-09 | 2026-05-04 | 28 | 100 | 7853.982 | 27.6 | 312.4 | 405.8 | 39.8 | 144.2 | 2-Cónica y dividida |  | 1017
23472 - TERRA (MANAZANA 4) | 559722 | PL - 1399 | Outinord IND 1" | Concreto | Placa de escalera entre Torres 2 y 3 N + 1.50 y N + 2.75 | 2026-04-06 | 2026-04-09 | 2026-04-20 | 14 | 101 | 8011.847 | 27.6 | 264.5 | 336.5 | 33 | 119.6 | 2-Cónica y dividida |  | 1011
23472 - TERRA (MANAZANA 4) | 559722 | PL - 1399 | Outinord IND 1" | Concreto | Placa de escalera entre Torres 2 y 3 N + 1.50 y N + 2.75 | 2026-04-06 | 2026-04-09 | 2026-04-20 | 14 | 100 | 7853.982 | 27.6 | 264.1 | 342.6 | 33.6 | 121.7 | 2-Cónica y dividida |  | 1011
23472 - TERRA (MANAZANA 4) | 559722 | PL - 1399 | Outinord IND 1" | Concreto | Placa de escalera entre Torres 2 y 3 N + 1.50 y N + 2.75 | 2026-04-06 | 2026-04-09 | 2026-04-13 | 7 | 100 | 7853.982 | 27.6 | 228.4 | 296.7 | 29.1 | 105.4 | 2-Cónica y dividida |  | 1010
23472 - TERRA (MANAZANA 4) | 559722 | PL - 1399 | Outinord IND 1" | Concreto | Placa de escalera entre Torres 2 y 3 N + 1.50 y N + 2.75 | 2026-04-06 | 2026-04-09 | 2026-04-13 | 7 | 100 | 7853.982 | 27.6 | 223.6 | 290.6 | 28.5 | 103.3 | 2-Cónica y dividida |  | 1010
23472 - TERRA (MANAZANA 4) | 559722 | PL - 1399 | Outinord IND 1" | Concreto | Placa de escalera entre Torres 2 y 3 N + 1.50 y N + 2.75 | 2026-04-06 | 2026-04-09 | 2026-04-09 | 3 | 101 | 8011.847 | 27.6 | 178.6 | 227.4 | 22.3 | 80.8 | 2-Cónica y dividida |  | 1009
23472 - TERRA (MANAZANA 4) | 559722 | PL - 1399 | Outinord IND 1" | Concreto | Placa de escalera entre Torres 2 y 3 N + 1.50 y N + 2.75 | 2026-04-06 | 2026-04-09 | 2026-04-09 | 3 | 100 | 7853.982 | 27.6 | 176.4 | 229.4 | 22.5 | 81.5 | 2-Cónica y dividida |  | 1009
23472 - TERRA (MANAZANA 4) | 557173 | M - 1398 | Outinord IND | Concreto | Placa matera costado Nororiental tipo 2 y 3 eje 11" entre A - E y el muro de la matera tipo 3 (6) eje A' entre 9' y 11' y eje 11' entre A - C | 2026-03-25 | 2026-03-28 | 2026-04-22 | 28 | 100 | 7853.982 | 27.6 | 350.6 | 454.8 | 44.6 | 161.6 | 2-Cónica y dividida |  | 1012
23472 - TERRA (MANAZANA 4) | 557173 | M - 1398 | Outinord IND | Concreto | Placa matera costado Nororiental tipo 2 y 3 eje 11" entre A - E y el muro de la matera tipo 3 (6) eje A' entre 9' y 11' y eje 11' entre A - C | 2026-03-25 | 2026-03-28 | 2026-04-22 | 28 | 101 | 8011.847 | 27.6 | 347.4 | 442.6 | 43.4 | 157.2 | 2-Cónica y dividida |  | 1012
23472 - TERRA (MANAZANA 4) | 557173 | M - 1398 | Outinord IND | Concreto | Placa matera costado Nororiental tipo 2 y 3 eje 11" entre A - E y el muro de la matera tipo 3 (6) eje A' entre 9' y 11' y eje 11' entre A - C | 2026-03-25 | 2026-03-28 | 2026-04-22 | 28 | 100 | 7853.982 | 27.6 | 351.5 | 456.8 | 44.8 | 162.3 | 2-Cónica y dividida |  | 1012
23472 - TERRA (MANAZANA 4) | 557173 | M - 1398 | Outinord IND | Concreto | Placa matera costado Nororiental tipo 2 y 3 eje 11" entre A - E y el muro de la matera tipo 3 (6) eje A' entre 9' y 11' y eje 11' entre A - C | 2026-03-25 | 2026-03-28 | 2026-04-08 | 14 | 101 | 8011.847 | 27.6 | 290 | 369.1 | 36.2 | 131.2 | 2-Cónica y dividida |  | 1008
23472 - TERRA (MANAZANA 4) | 557173 | M - 1398 | Outinord IND | Concreto | Placa matera costado Nororiental tipo 2 y 3 eje 11" entre A - E y el muro de la matera tipo 3 (6) eje A' entre 9' y 11' y eje 11' entre A - C | 2026-03-25 | 2026-03-28 | 2026-04-08 | 14 | 100 | 7853.982 | 27.6 | 287.4 | 373.2 | 36.6 | 132.6 | 2-Cónica y dividida |  | 1008
23472 - TERRA (MANAZANA 4) | 557173 | M - 1398 | Outinord IND | Concreto | Placa matera costado Nororiental tipo 2 y 3 eje 11" entre A - E y el muro de la matera tipo 3 (6) eje A' entre 9' y 11' y eje 11' entre A - C | 2026-03-25 | 2026-03-28 | 2026-04-01 | 7 | 101 | 8011.847 | 27.6 | 242.9 | 309 | 30.3 | 109.8 | 2-Cónica y dividida |  | 1007
23472 - TERRA (MANAZANA 4) | 557173 | M - 1398 | Outinord IND | Concreto | Placa matera costado Nororiental tipo 2 y 3 eje 11" entre A - E y el muro de la matera tipo 3 (6) eje A' entre 9' y 11' y eje 11' entre A - C | 2026-03-25 | 2026-03-28 | 2026-04-01 | 7 | 100 | 7853.982 | 27.6 | 240.9 | 313.1 | 30.7 | 111.2 | 2-Cónica y dividida |  | 1007
23472 - TERRA (MANAZANA 4) | 557173 | M - 1398 | Outinord IND | Concreto | Placa matera costado Nororiental tipo 2 y 3 eje 11" entre A - E y el muro de la matera tipo 3 (6) eje A' entre 9' y 11' y eje 11' entre A - C | 2026-03-25 | 2026-03-28 | 2026-03-28 | 3 | 101 | 8011.847 | 27.6 | 213.1 | 271.2 | 26.6 | 96.4 | 2-Cónica y dividida |  | 1006
23472 - TERRA (MANAZANA 4) | 557173 | M - 1398 | Outinord IND | Concreto | Placa matera costado Nororiental tipo 2 y 3 eje 11" entre A - E y el muro de la matera tipo 3 (6) eje A' entre 9' y 11' y eje 11' entre A - C | 2026-03-25 | 2026-03-28 | 2026-03-28 | 3 | 100 | 7853.982 | 27.6 | 210.2 | 273.3 | 26.8 | 97.1 | 2-Cónica y dividida |  | 1006
23472 - TERRA (MANAZANA 4) | 557172 | M - 1397 | Outinord IND 1/2" | Concreto | Ménsulas tipo 1 en los muros entre las torres 2 y 3 | 2026-03-10 | 2026-03-12 | 2026-04-07 | 28 | 100 | 7853.982 | 27.6 | 281.5 | 365.1 | 35.8 | 129.7 | 2-Cónica y dividida |  | 1008
23472 - TERRA (MANAZANA 4) | 557172 | M - 1397 | Outinord IND 1/2" | Concreto | Ménsulas tipo 1 en los muros entre las torres 2 y 3 | 2026-03-10 | 2026-03-12 | 2026-04-07 | 28 | 101 | 8011.847 | 27.6 | 280.9 | 357.9 | 35.1 | 127.2 | 2-Cónica y dividida |  | 1008
23472 - TERRA (MANAZANA 4) | 557172 | M - 1397 | Outinord IND 1/2" | Concreto | Ménsulas tipo 1 en los muros entre las torres 2 y 3 | 2026-03-10 | 2026-03-12 | 2026-04-07 | 28 | 100 | 7853.982 | 27.6 | 277.3 | 360 | 35.3 | 127.9 | 2-Cónica y dividida |  | 1008
23472 - TERRA (MANAZANA 4) | 557172 | M - 1397 | Outinord IND 1/2" | Concreto | Ménsulas tipo 1 en los muros entre las torres 2 y 3 | 2026-03-10 | 2026-03-12 | 2026-03-24 | 14 | 101 | 8011.847 | 27.6 | 195.8 | 248.8 | 24.4 | 88.4 | 2-Cónica y dividida |  | 1004
23472 - TERRA (MANAZANA 4) | 557172 | M - 1397 | Outinord IND 1/2" | Concreto | Ménsulas tipo 1 en los muros entre las torres 2 y 3 | 2026-03-10 | 2026-03-12 | 2026-03-24 | 14 | 100 | 7853.982 | 27.6 | 193.5 | 250.9 | 24.6 | 89.1 | 2-Cónica y dividida |  | 1004
23472 - TERRA (MANAZANA 4) | 557172 | M - 1397 | Outinord IND 1/2" | Concreto | Ménsulas tipo 1 en los muros entre las torres 2 y 3 | 2026-03-10 | 2026-03-12 | 2026-03-17 | 7 | 100 | 7853.982 | 27.6 | 168.5 | 219.2 | 21.5 | 77.9 | 2-Cónica y dividida |  | 1001
23472 - TERRA (MANAZANA 4) | 557172 | M - 1397 | Outinord IND 1/2" | Concreto | Ménsulas tipo 1 en los muros entre las torres 2 y 3 | 2026-03-10 | 2026-03-12 | 2026-03-17 | 7 | 100 | 7853.982 | 27.6 | 165.3 | 214.1 | 21 | 76.1 | 2-Cónica y dividida |  | 1001
23472 - TERRA (MANAZANA 4) | 557172 | M - 1397 | Outinord IND 1/2" | Concreto | Ménsulas tipo 1 en los muros entre las torres 2 y 3 | 2026-03-10 | 2026-03-12 | 2026-03-13 | 3 | 101 | 8011.847 | 27.6 | 141.8 | 180.5 | 17.7 | 64.1 | 2-Cónica y dividida |  | 999
23472 - TERRA (MANAZANA 4) | 557172 | M - 1397 | Outinord IND 1/2" | Concreto | Ménsulas tipo 1 en los muros entre las torres 2 y 3 | 2026-03-10 | 2026-03-12 | 2026-03-13 | 3 | 101 | 8011.847 | 27.6 | 137.5 | 175.4 | 17.2 | 62.3 | 2-Cónica y dividida |  | 999
23472 - TERRA (MANAZANA 4) | 557172 | M - 155 | Mortero de pega | Mortero | Mampostería torre 1 eje J entre 1 al 19 cubierta | 2026-03-09 | 2026-03-12 | 2026-04-06 | 28 | 75 | 4417.865 | 12.5 | 71.4 | 165.2 | 16.2 | 129.6 | 2-Cónica y dividida |  | 1008
23472 - TERRA (MANAZANA 4) | 557172 | M - 155 | Mortero de pega | Mortero | Mampostería torre 1 eje J entre 1 al 19 cubierta | 2026-03-09 | 2026-03-12 | 2026-04-06 | 28 | 76 | 4536.46 | 12.5 | 71.2 | 160.1 | 15.7 | 125.6 | 2-Cónica y dividida |  | 1008
23472 - TERRA (MANAZANA 4) | 557172 | M - 155 | Mortero de pega | Mortero | Mampostería torre 1 eje J entre 1 al 19 cubierta | 2026-03-09 | 2026-03-12 | 2026-04-06 | 28 | 76 | 4536.46 | 12.5 | 71.3 | 160.1 | 15.7 | 125.6 | 2-Cónica y dividida |  | 1008
23472 - TERRA (MANAZANA 4) | 557172 | M - 155 | Mortero de pega | Mortero | Mampostería torre 1 eje J entre 1 al 19 cubierta | 2026-03-09 | 2026-03-12 | 2026-03-16 | 7 | 75 | 4417.865 | 12.5 | 59.1 | 136.6 | 13.4 | 107.2 | 2-Cónica y dividida |  | 1001
23472 - TERRA (MANAZANA 4) | 557172 | M - 155 | Mortero de pega | Mortero | Mampostería torre 1 eje J entre 1 al 19 cubierta | 2026-03-09 | 2026-03-12 | 2026-03-16 | 7 | 76 | 4536.46 | 12.5 | 58.9 | 132.6 | 13 | 104 | 2-Cónica y dividida |  | 1001
23472 - TERRA (MANAZANA 4) | 557172 | M - 154 | Mortero de pega | Mortero | Mampostería Torre 1 eje A entre 1 al 19 cubierta | 2026-03-09 | 2026-03-12 | 2026-04-06 | 28 | 76 | 4536.46 | 12.5 | 76.5 | 172.3 | 16.9 | 135.2 | 2-Cónica y dividida |  | 1008
23472 - TERRA (MANAZANA 4) | 557172 | M - 154 | Mortero de pega | Mortero | Mampostería Torre 1 eje A entre 1 al 19 cubierta | 2026-03-09 | 2026-03-12 | 2026-04-06 | 28 | 75 | 4417.865 | 12.5 | 74.8 | 172.3 | 16.9 | 135.2 | 2-Cónica y dividida |  | 1008
23472 - TERRA (MANAZANA 4) | 557172 | M - 154 | Mortero de pega | Mortero | Mampostería Torre 1 eje A entre 1 al 19 cubierta | 2026-03-09 | 2026-03-12 | 2026-04-06 | 28 | 76 | 4536.46 | 12.5 | 75.2 | 169.3 | 16.6 | 132.8 | 2-Cónica y dividida |  | 1008
23472 - TERRA (MANAZANA 4) | 557172 | M - 154 | Mortero de pega | Mortero | Mampostería Torre 1 eje A entre 1 al 19 cubierta | 2026-03-09 | 2026-03-12 | 2026-03-16 | 7 | 75 | 4417.865 | 12.5 | 63.4 | 146.8 | 14.4 | 115.2 | 2-Cónica y dividida |  | 1001
23472 - TERRA (MANAZANA 4) | 557172 | M - 154 | Mortero de pega | Mortero | Mampostería Torre 1 eje A entre 1 al 19 cubierta | 2026-03-09 | 2026-03-12 | 2026-03-16 | 7 | 76 | 4536.46 | 12.5 | 62.8 | 140.7 | 13.8 | 110.4 | 2-Cónica y dividida |  | 1001
23472 - TERRA (MANAZANA 4) | 557171 | PL - 1396 | outinord IND 1" | Concreto | Salón comunal 2 placa matera tipo 2 piso 1 eje 11 al 11" entre C-E | 2026-03-07 | 2026-03-10 | 2026-04-04 | 28 | 100 | 7853.982 | 27.6 | 336.1 | 436.4 | 42.8 | 155.1 | 5-Fractura extremos |  | 1007
23472 - TERRA (MANAZANA 4) | 557171 | PL - 1396 | outinord IND 1" | Concreto | Salón comunal 2 placa matera tipo 2 piso 1 eje 11 al 11" entre C-E | 2026-03-07 | 2026-03-10 | 2026-04-04 | 28 | 100 | 7853.982 | 27.6 | 335 | 435.4 | 42.7 | 154.7 | 5-Fractura extremos |  | 1007
23472 - TERRA (MANAZANA 4) | 557171 | PL - 1396 | outinord IND 1" | Concreto | Salón comunal 2 placa matera tipo 2 piso 1 eje 11 al 11" entre C-E | 2026-03-07 | 2026-03-10 | 2026-04-04 | 28 | 100 | 7853.982 | 27.6 | 339.7 | 441.5 | 43.3 | 156.9 | 5-Fractura extremos |  | 1007
23472 - TERRA (MANAZANA 4) | 557171 | PL - 1396 | outinord IND 1" | Concreto | Salón comunal 2 placa matera tipo 2 piso 1 eje 11 al 11" entre C-E | 2026-03-07 | 2026-03-10 | 2026-03-21 | 14 | 100 | 7853.982 | 27.6 | 281 | 365.1 | 35.8 | 129.7 | 2-Cónica y dividida |  | 1003
23472 - TERRA (MANAZANA 4) | 557171 | PL - 1396 | outinord IND 1" | Concreto | Salón comunal 2 placa matera tipo 2 piso 1 eje 11 al 11" entre C-E | 2026-03-07 | 2026-03-10 | 2026-03-21 | 14 | 100 | 7853.982 | 27.6 | 283.3 | 368.1 | 36.1 | 130.8 | 2-Cónica y dividida |  | 1003
23472 - TERRA (MANAZANA 4) | 557171 | PL - 1396 | outinord IND 1" | Concreto | Salón comunal 2 placa matera tipo 2 piso 1 eje 11 al 11" entre C-E | 2026-03-07 | 2026-03-10 | 2026-03-14 | 7 | 100 | 7853.982 | 27.6 | 236.9 | 308 | 30.2 | 109.4 | 2-Cónica y dividida |  | 1000
23472 - TERRA (MANAZANA 4) | 557171 | PL - 1396 | outinord IND 1" | Concreto | Salón comunal 2 placa matera tipo 2 piso 1 eje 11 al 11" entre C-E | 2026-03-07 | 2026-03-10 | 2026-03-14 | 7 | 100 | 7853.982 | 27.6 | 233.3 | 302.9 | 29.7 | 107.6 | 2-Cónica y dividida |  | 1000
23472 - TERRA (MANAZANA 4) | 557171 | PL - 1396 | outinord IND 1" | Concreto | Salón comunal 2 placa matera tipo 2 piso 1 eje 11 al 11" entre C-E | 2026-03-07 | 2026-03-10 | 2026-03-10 | 3 | 100 | 7853.982 | 27.6 | 207.3 | 269.2 | 26.4 | 95.7 | 2-Cónica y dividida |  | 997
23472 - TERRA (MANAZANA 4) | 557171 | PL - 1396 | outinord IND 1" | Concreto | Salón comunal 2 placa matera tipo 2 piso 1 eje 11 al 11" entre C-E | 2026-03-07 | 2026-03-10 | 2026-03-10 | 3 | 100 | 7853.982 | 27.6 | 202.5 | 263.1 | 25.8 | 93.5 | 2-Cónica y dividida |  | 997
23472 - TERRA (MANAZANA 4) | 554950 | M - 1395 | Outinord IND 1" | Concreto | Salón comunal 2 placa y muros materas tipo 3 eje 9' al 11' entre A - B' y eje 10' al 11 entre A' - B piso 1 | 2026-03-05 | 2026-03-07 | 2026-04-02 | 28 | 100 | 7853.982 | 27.6 | 274.5 | 356.9 | 35 | 126.8 | 2-Cónica y dividida |  | 1007
23472 - TERRA (MANAZANA 4) | 554950 | M - 1395 | Outinord IND 1" | Concreto | Salón comunal 2 placa y muros materas tipo 3 eje 9' al 11' entre A - B' y eje 10' al 11 entre A' - B piso 1 | 2026-03-05 | 2026-03-07 | 2026-04-02 | 28 | 101 | 8011.847 | 27.6 | 280.5 | 356.9 | 35 | 126.8 | 2-Cónica y dividida |  | 1007
23472 - TERRA (MANAZANA 4) | 554950 | M - 1395 | Outinord IND 1" | Concreto | Salón comunal 2 placa y muros materas tipo 3 eje 9' al 11' entre A - B' y eje 10' al 11 entre A' - B piso 1 | 2026-03-05 | 2026-03-07 | 2026-04-02 | 28 | 100 | 7853.982 | 27.6 | 275 | 356.9 | 35 | 126.8 | 2-Cónica y dividida |  | 1007
23472 - TERRA (MANAZANA 4) | 554950 | M - 1395 | Outinord IND 1" | Concreto | Salón comunal 2 placa y muros materas tipo 3 eje 9' al 11' entre A - B' y eje 10' al 11 entre A' - B piso 1 | 2026-03-05 | 2026-03-07 | 2026-03-19 | 14 | 101 | 8011.847 | 27.6 | 230.3 | 292.7 | 28.7 | 104 | 2-Cónica y dividida |  | 1002
23472 - TERRA (MANAZANA 4) | 554950 | M - 1395 | Outinord IND 1" | Concreto | Salón comunal 2 placa y muros materas tipo 3 eje 9' al 11' entre A - B' y eje 10' al 11 entre A' - B piso 1 | 2026-03-05 | 2026-03-07 | 2026-03-19 | 14 | 100 | 7853.982 | 27.6 | 224.5 | 291.6 | 28.6 | 103.6 | 2-Cónica y dividida |  | 1002
23472 - TERRA (MANAZANA 4) | 554950 | M - 1395 | Outinord IND 1" | Concreto | Salón comunal 2 placa y muros materas tipo 3 eje 9' al 11' entre A - B' y eje 10' al 11 entre A' - B piso 1 | 2026-03-05 | 2026-03-07 | 2026-03-12 | 7 | 101 | 8011.847 | 27.6 | 198.4 | 252.9 | 24.8 | 89.9 | 2-Cónica y dividida |  | 998
23472 - TERRA (MANAZANA 4) | 554950 | M - 1395 | Outinord IND 1" | Concreto | Salón comunal 2 placa y muros materas tipo 3 eje 9' al 11' entre A - B' y eje 10' al 11 entre A' - B piso 1 | 2026-03-05 | 2026-03-07 | 2026-03-12 | 7 | 100 | 7853.982 | 27.6 | 195.3 | 253.9 | 24.9 | 90.2 | 2-Cónica y dividida |  | 998
23472 - TERRA (MANAZANA 4) | 554950 | M - 1395 | Outinord IND 1" | Concreto | Salón comunal 2 placa y muros materas tipo 3 eje 9' al 11' entre A - B' y eje 10' al 11 entre A' - B piso 1 | 2026-03-05 | 2026-03-07 | 2026-03-08 | 3 | 100 | 7853.982 | 27.6 | 164.9 | 214.1 | 21 | 76.1 | 2-Cónica y dividida |  | 996
23472 - TERRA (MANAZANA 4) | 554950 | M - 1395 | Outinord IND 1" | Concreto | Salón comunal 2 placa y muros materas tipo 3 eje 9' al 11' entre A - B' y eje 10' al 11 entre A' - B piso 1 | 2026-03-05 | 2026-03-07 | 2026-03-08 | 3 | 100 | 7853.982 | 27.6 | 161.8 | 210.1 | 20.6 | 74.6 | 2-Cónica y dividida |  | 996
23472 - TERRA (MANAZANA 4) | 554949 | PL - 1394 | Outinord IND Inclusión de aire 1" | Concreto | Entre torres 2 y 3 placa cubierta escalera N+ 9.25 | 2026-02-27 | 2026-03-05 | 2026-03-27 | 28 | 101 | 8011.847 | 27.6 | 350 | 445.6 | 43.7 | 158.3 | 2-Cónica y dividida |  | 1005
23472 - TERRA (MANAZANA 4) | 554949 | PL - 1394 | Outinord IND Inclusión de aire 1" | Concreto | Entre torres 2 y 3 placa cubierta escalera N+ 9.25 | 2026-02-27 | 2026-03-05 | 2026-03-27 | 28 | 100 | 7853.982 | 27.6 | 353.8 | 458.9 | 45 | 163 | 2-Cónica y dividida |  | 1005
23472 - TERRA (MANAZANA 4) | 554949 | PL - 1394 | Outinord IND Inclusión de aire 1" | Concreto | Entre torres 2 y 3 placa cubierta escalera N+ 9.25 | 2026-02-27 | 2026-03-05 | 2026-03-27 | 28 | 101 | 8011.847 | 27.6 | 348.8 | 443.6 | 43.5 | 157.6 | 2-Cónica y dividida |  | 1005
23472 - TERRA (MANAZANA 4) | 554949 | PL - 1394 | Outinord IND Inclusión de aire 1" | Concreto | Entre torres 2 y 3 placa cubierta escalera N+ 9.25 | 2026-02-27 | 2026-03-05 | 2026-03-13 | 14 | 100 | 7853.982 | 27.6 | 292 | 379.3 | 37.2 | 134.8 | 2-Cónica y dividida |  | 999
23472 - TERRA (MANAZANA 4) | 554949 | PL - 1394 | Outinord IND Inclusión de aire 1" | Concreto | Entre torres 2 y 3 placa cubierta escalera N+ 9.25 | 2026-02-27 | 2026-03-05 | 2026-03-13 | 14 | 101 | 8011.847 | 27.6 | 295.6 | 376.3 | 36.9 | 133.7 | 2-Cónica y dividida |  | 999
23472 - TERRA (MANAZANA 4) | 554949 | PL - 1394 | Outinord IND Inclusión de aire 1" | Concreto | Entre torres 2 y 3 placa cubierta escalera N+ 9.25 | 2026-02-27 | 2026-03-05 | 2026-03-06 | 7 | 100 | 7853.982 | 27.6 | 243.5 | 316.1 | 31 | 112.3 | 2-Cónica y dividida |  | 995
23472 - TERRA (MANAZANA 4) | 554949 | PL - 1394 | Outinord IND Inclusión de aire 1" | Concreto | Entre torres 2 y 3 placa cubierta escalera N+ 9.25 | 2026-02-27 | 2026-03-05 | 2026-03-06 | 7 | 101 | 8011.847 | 27.6 | 238.5 | 303.9 | 29.8 | 108 | 2-Cónica y dividida |  | 995
23472 - TERRA (MANAZANA 4) | 554948 | PL - 1394 | Outinord IND | Concreto | Placa cubierta escalera entre torres 2 y 3 N + 9.25 | 2026-02-27 | 2026-02-28 | 2026-03-02 | 3 | 101 | 8011.847 | 27.6 | 165.8 | 211.1 | 20.7 | 75 | 2-Cónica y dividida |  | 993
23472 - TERRA (MANAZANA 4) | 554948 | PL - 1394 | Outinord IND | Concreto | Placa cubierta escalera entre torres 2 y 3 N + 9.25 | 2026-02-27 | 2026-02-28 | 2026-03-02 | 3 | 101 | 8011.847 | 27.6 | 163.1 | 208 | 20.4 | 73.9 | 2-Cónica y dividida |  | 993
23472 - TERRA (MANAZANA 4) | 554947 | M - 1393 | Outinord IND 1" | Concreto | Salón comunal 2 muros y placa de la matera tipo 3 eje 10 al 11 entre A´- B´ piso 1 | 2026-02-24 | 2026-02-26 | 2026-03-24 | 28 | 100 | 7853.982 | 27.6 | 301.1 | 390.6 | 38.3 | 138.8 | 2-Cónica y dividida |  | 1004
23472 - TERRA (MANAZANA 4) | 554947 | M - 1393 | Outinord IND 1" | Concreto | Salón comunal 2 muros y placa de la matera tipo 3 eje 10 al 11 entre A´- B´ piso 1 | 2026-02-24 | 2026-02-26 | 2026-03-24 | 28 | 101 | 8011.847 | 27.6 | 294.4 | 374.2 | 36.7 | 133 | 2-Cónica y dividida |  | 1004
23472 - TERRA (MANAZANA 4) | 554947 | M - 1393 | Outinord IND 1" | Concreto | Salón comunal 2 muros y placa de la matera tipo 3 eje 10 al 11 entre A´- B´ piso 1 | 2026-02-24 | 2026-02-26 | 2026-03-24 | 28 | 100 | 7853.982 | 27.6 | 300.8 | 390.6 | 38.3 | 138.8 | 2-Cónica y dividida |  | 1004
23472 - TERRA (MANAZANA 4) | 554947 | M - 1393 | Outinord IND 1" | Concreto | Salón comunal 2 muros y placa de la matera tipo 3 eje 10 al 11 entre A´- B´ piso 1 | 2026-02-24 | 2026-02-26 | 2026-03-10 | 14 | 101 | 8011.847 | 27.6 | 247.8 | 315.1 | 30.9 | 112 | 2-Cónica y dividida |  | 996
23472 - TERRA (MANAZANA 4) | 554947 | M - 1393 | Outinord IND 1" | Concreto | Salón comunal 2 muros y placa de la matera tipo 3 eje 10 al 11 entre A´- B´ piso 1 | 2026-02-24 | 2026-02-26 | 2026-03-10 | 14 | 100 | 7853.982 | 27.6 | 245.3 | 318.2 | 31.2 | 113 | 2-Cónica y dividida |  | 996
23472 - TERRA (MANAZANA 4) | 554947 | M - 1393 | Outinord IND 1" | Concreto | Salón comunal 2 muros y placa de la matera tipo 3 eje 10 al 11 entre A´- B´ piso 1 | 2026-02-24 | 2026-02-26 | 2026-03-03 | 7 | 100 | 7853.982 | 27.6 | 210.3 | 273.3 | 26.8 | 97.1 | 2-Cónica y dividida |  | 994
23472 - TERRA (MANAZANA 4) | 554947 | M - 1393 | Outinord IND 1" | Concreto | Salón comunal 2 muros y placa de la matera tipo 3 eje 10 al 11 entre A´- B´ piso 1 | 2026-02-24 | 2026-02-26 | 2026-03-03 | 7 | 100 | 7853.982 | 27.6 | 205.6 | 267.2 | 26.2 | 94.9 | 2-Cónica y dividida |  | 994
23472 - TERRA (MANAZANA 4) | 554947 | M - 1393 | Outinord IND 1" | Concreto | Salón comunal 2 muros y placa de la matera tipo 3 eje 10 al 11 entre A´- B´ piso 1 | 2026-02-24 | 2026-02-26 | 2026-02-27 | 3 | 101 | 8011.847 | 27.6 | 130.9 | 166.2 | 16.3 | 59.1 | 2-Cónica y dividida |  | 992
23472 - TERRA (MANAZANA 4) | 554947 | M - 1393 | Outinord IND 1" | Concreto | Salón comunal 2 muros y placa de la matera tipo 3 eje 10 al 11 entre A´- B´ piso 1 | 2026-02-24 | 2026-02-26 | 2026-02-27 | 3 | 100 | 7853.982 | 27.6 | 126.3 | 164.2 | 16.1 | 58.3 | 2-Cónica y dividida |  | 992
23472 - TERRA (MANAZANA 4) | 554945 | M - 153 | No especificado | Mortero | Mamposteria torre 1 eje J entre 1 al 19 apt 2401 , 2402 , 2403 , 2410 , 2411 , 2412 | 2026-02-13 | 2026-02-19 | 2026-03-13 | 28 | 76 | 4536.46 | 7.5 | 38.5 | 86.7 | 8.5 | 113.3 | 2-Cónica y dividida |  | 999
23472 - TERRA (MANAZANA 4) | 554945 | M - 153 | No especificado | Mortero | Mamposteria torre 1 eje J entre 1 al 19 apt 2401 , 2402 , 2403 , 2410 , 2411 , 2412 | 2026-02-13 | 2026-02-19 | 2026-03-13 | 28 | 75 | 4417.865 | 7.5 | 37.2 | 85.7 | 8.4 | 112 | 2-Cónica y dividida |  | 999
23472 - TERRA (MANAZANA 4) | 554945 | M - 153 | No especificado | Mortero | Mamposteria torre 1 eje J entre 1 al 19 apt 2401 , 2402 , 2403 , 2410 , 2411 , 2412 | 2026-02-13 | 2026-02-19 | 2026-03-13 | 28 | 75 | 4417.865 | 7.5 | 35.9 | 82.6 | 8.1 | 108 | 2-Cónica y dividida |  | 999
23472 - TERRA (MANAZANA 4) | 554945 | M - 153 | No especificado | Mortero | Mamposteria torre 1 eje J entre 1 al 19 apt 2401 , 2402 , 2403 , 2410 , 2411 , 2412 | 2026-02-13 | 2026-02-19 | 2026-02-20 | 7 | 76 | 4536.46 | 7.5 | 32.9 | 74.4 | 7.3 | 97.3 | 2-Cónica y dividida |  | 990
23472 - TERRA (MANAZANA 4) | 554945 | M - 153 | No especificado | Mortero | Mamposteria torre 1 eje J entre 1 al 19 apt 2401 , 2402 , 2403 , 2410 , 2411 , 2412 | 2026-02-13 | 2026-02-19 | 2026-02-20 | 7 | 75 | 4417.865 | 7.5 | 31.7 | 73.4 | 7.2 | 96 | 2-Cónica y dividida |  | 990
23472 - TERRA (MANAZANA 4) | 554945 | M - 152 | No especificado | Mortero | Mamposteria torre 1 eje A entre 1 al 19 apt 2404 , 2405 , 2406 , 2407 , 2408 , 24209 | 2026-02-13 | 2026-02-19 | 2026-03-13 | 28 | 75 | 4417.865 | 7.5 | 41.9 | 96.9 | 9.5 | 126.7 | 2-Cónica y dividida |  | 999
23472 - TERRA (MANAZANA 4) | 554945 | M - 152 | No especificado | Mortero | Mamposteria torre 1 eje A entre 1 al 19 apt 2404 , 2405 , 2406 , 2407 , 2408 , 24209 | 2026-02-13 | 2026-02-19 | 2026-03-13 | 28 | 75 | 4417.865 | 7.5 | 42.2 | 97.9 | 9.6 | 128 | 2-Cónica y dividida |  | 999
23472 - TERRA (MANAZANA 4) | 554945 | M - 152 | No especificado | Mortero | Mamposteria torre 1 eje A entre 1 al 19 apt 2404 , 2405 , 2406 , 2407 , 2408 , 24209 | 2026-02-13 | 2026-02-19 | 2026-03-13 | 28 | 75 | 4417.865 | 7.5 | 41.3 | 94.8 | 9.3 | 124 | 2-Cónica y dividida |  | 999
23472 - TERRA (MANAZANA 4) | 554945 | M - 152 | No especificado | Mortero | Mamposteria torre 1 eje A entre 1 al 19 apt 2404 , 2405 , 2406 , 2407 , 2408 , 24209 | 2026-02-13 | 2026-02-19 | 2026-02-20 | 7 | 75 | 4417.865 | 7.5 | 34.8 | 80.6 | 7.9 | 105.3 | 2-Cónica y dividida |  | 990
23472 - TERRA (MANAZANA 4) | 554945 | M - 152 | No especificado | Mortero | Mamposteria torre 1 eje A entre 1 al 19 apt 2404 , 2405 , 2406 , 2407 , 2408 , 24209 | 2026-02-13 | 2026-02-19 | 2026-02-20 | 7 | 75 | 4417.865 | 7.5 | 33.2 | 76.5 | 7.5 | 100 | 2-Cónica y dividida |  | 990
23472 - TERRA (MANAZANA 4) | 554945 | M - 151 | No especificado | Mortero | Mamposteria torre 1 eje J entre 1 al 19 apt 2301 , 2302 , 2303 , 2310 , 2311 , 2312 | 2026-02-13 | 2026-02-19 | 2026-03-13 | 28 | 75 | 4417.865 | 7.5 | 37.1 | 85.7 | 8.4 | 112 | 2-Cónica y dividida |  | 999
23472 - TERRA (MANAZANA 4) | 554945 | M - 151 | No especificado | Mortero | Mamposteria torre 1 eje J entre 1 al 19 apt 2301 , 2302 , 2303 , 2310 , 2311 , 2312 | 2026-02-13 | 2026-02-19 | 2026-03-13 | 28 | 75 | 4417.865 | 7.5 | 36.4 | 83.6 | 8.2 | 109.3 | 2-Cónica y dividida |  | 999
23472 - TERRA (MANAZANA 4) | 554945 | M - 151 | No especificado | Mortero | Mamposteria torre 1 eje J entre 1 al 19 apt 2301 , 2302 , 2303 , 2310 , 2311 , 2312 | 2026-02-13 | 2026-02-19 | 2026-03-13 | 28 | 75 | 4417.865 | 7.5 | 35.4 | 81.6 | 8 | 106.7 | 2-Cónica y dividida |  | 999
23472 - TERRA (MANAZANA 4) | 554945 | M - 151 | No especificado | Mortero | Mamposteria torre 1 eje J entre 1 al 19 apt 2301 , 2302 , 2303 , 2310 , 2311 , 2312 | 2026-02-13 | 2026-02-19 | 2026-02-20 | 7 | 75 | 4417.865 | 7.5 | 31.4 | 72.4 | 7.1 | 94.7 | 2-Cónica y dividida |  | 990
23472 - TERRA (MANAZANA 4) | 554945 | M - 151 | No especificado | Mortero | Mamposteria torre 1 eje J entre 1 al 19 apt 2301 , 2302 , 2303 , 2310 , 2311 , 2312 | 2026-02-13 | 2026-02-19 | 2026-02-20 | 7 | 76 | 4536.46 | 7.5 | 30.7 | 69.3 | 6.8 | 90.7 | 2-Cónica y dividida |  | 990
23472 - TERRA (MANAZANA 4) | 554945 | M - 150 | No especificado | Mortero | Mamposteria torre 1 eje A entre 1 al 19 apt 2304 . 2305 , 2306 , 2307 , 2308 , 2309 | 2026-02-13 | 2026-02-19 | 2026-03-13 | 28 | 76 | 4536.46 | 7.5 | 39.4 | 88.7 | 8.7 | 116 | 2-Cónica y dividida |  | 999
23472 - TERRA (MANAZANA 4) | 554945 | M - 150 | No especificado | Mortero | Mamposteria torre 1 eje A entre 1 al 19 apt 2304 . 2305 , 2306 , 2307 , 2308 , 2309 | 2026-02-13 | 2026-02-19 | 2026-03-13 | 28 | 76 | 4536.46 | 7.5 | 38.5 | 86.7 | 8.5 | 113.3 | 2-Cónica y dividida |  | 999
23472 - TERRA (MANAZANA 4) | 554945 | M - 150 | No especificado | Mortero | Mamposteria torre 1 eje A entre 1 al 19 apt 2304 . 2305 , 2306 , 2307 , 2308 , 2309 | 2026-02-13 | 2026-02-19 | 2026-03-13 | 28 | 76 | 4536.46 | 7.5 | 37.9 | 85.7 | 8.4 | 112 | 2-Cónica y dividida |  | 999
23472 - TERRA (MANAZANA 4) | 554945 | M - 150 | No especificado | Mortero | Mamposteria torre 1 eje A entre 1 al 19 apt 2304 . 2305 , 2306 , 2307 , 2308 , 2309 | 2026-02-13 | 2026-02-19 | 2026-02-20 | 7 | 76 | 4536.46 | 7.5 | 30.4 | 68.3 | 6.7 | 89.3 | 2-Cónica y dividida |  | 990
23472 - TERRA (MANAZANA 4) | 554945 | M - 150 | No especificado | Mortero | Mamposteria torre 1 eje A entre 1 al 19 apt 2304 . 2305 , 2306 , 2307 , 2308 , 2309 | 2026-02-13 | 2026-02-19 | 2026-02-20 | 7 | 76 | 4536.46 | 7.5 | 29.3 | 66.3 | 6.5 | 86.7 | 2-Cónica y dividida |  | 990
23472 - TERRA (MANAZANA 4) | 554946 | G - 151 | No Especificado | Grouting | Grouting torre 1 eje J entre 1 al 19 apt 2401, 2402, 2403, 2410, 2411, 2412 | 2026-02-16 | 2026-02-19 | 2026-03-16 | 28 | 76 | 4536.46 | 12.5 | 122.1 | 274.3 | 26.9 | 215.2 | 5-Fractura extremos |  | 1000
23472 - TERRA (MANAZANA 4) | 554946 | G - 151 | No Especificado | Grouting | Grouting torre 1 eje J entre 1 al 19 apt 2401, 2402, 2403, 2410, 2411, 2412 | 2026-02-16 | 2026-02-19 | 2026-03-16 | 28 | 75 | 4417.865 | 12.5 | 121.3 | 280.4 | 27.5 | 220 | 5-Fractura extremos |  | 1000
23472 - TERRA (MANAZANA 4) | 554946 | G - 151 | No Especificado | Grouting | Grouting torre 1 eje J entre 1 al 19 apt 2401, 2402, 2403, 2410, 2411, 2412 | 2026-02-16 | 2026-02-19 | 2026-03-16 | 28 | 76 | 4536.46 | 12.5 | 121.3 | 272.3 | 26.7 | 213.6 | 5-Fractura extremos |  | 1000
23472 - TERRA (MANAZANA 4) | 554946 | G - 151 | No Especificado | Grouting | Grouting torre 1 eje J entre 1 al 19 apt 2401, 2402, 2403, 2410, 2411, 2412 | 2026-02-16 | 2026-02-19 | 2026-02-23 | 7 | 75 | 4417.865 | 12.5 | 100.1 | 231.5 | 22.7 | 181.6 | 2-Cónica y dividida |  | 991
23472 - TERRA (MANAZANA 4) | 554946 | G - 151 | No Especificado | Grouting | Grouting torre 1 eje J entre 1 al 19 apt 2401, 2402, 2403, 2410, 2411, 2412 | 2026-02-16 | 2026-02-19 | 2026-02-23 | 7 | 76 | 4536.46 | 12.5 | 99.7 | 224.3 | 22 | 176 | 2-Cónica y dividida |  | 991
23472 - TERRA (MANAZANA 4) | 554946 | G - 150 | No Especificado | Grouting | Grouting torre 1 eje A entre 1 al 19 apt 2404, 2405, 2406, 2407, 2408, 2409 | 2026-02-16 | 2026-02-19 | 2026-03-16 | 28 | 75 | 4417.865 | 12.5 | 97.9 | 226.4 | 22.2 | 177.6 | 5-Fractura extremos |  | 1000
23472 - TERRA (MANAZANA 4) | 554946 | G - 150 | No Especificado | Grouting | Grouting torre 1 eje A entre 1 al 19 apt 2404, 2405, 2406, 2407, 2408, 2409 | 2026-02-16 | 2026-02-19 | 2026-03-16 | 28 | 76 | 4536.46 | 12.5 | 98.9 | 222.3 | 21.8 | 174.4 | 5-Fractura extremos |  | 1000
23472 - TERRA (MANAZANA 4) | 554946 | G - 150 | No Especificado | Grouting | Grouting torre 1 eje A entre 1 al 19 apt 2404, 2405, 2406, 2407, 2408, 2409 | 2026-02-16 | 2026-02-19 | 2026-03-16 | 28 | 75 | 4417.865 | 12.5 | 97.8 | 225.4 | 22.1 | 176.8 | 5-Fractura extremos |  | 1000
23472 - TERRA (MANAZANA 4) | 554946 | G - 150 | No Especificado | Grouting | Grouting torre 1 eje A entre 1 al 19 apt 2404, 2405, 2406, 2407, 2408, 2409 | 2026-02-16 | 2026-02-19 | 2026-02-23 | 7 | 75 | 4417.865 | 12.5 | 82.5 | 190.7 | 18.7 | 149.6 | 2-Cónica y dividida |  | 991
23472 - TERRA (MANAZANA 4) | 554946 | G - 150 | No Especificado | Grouting | Grouting torre 1 eje A entre 1 al 19 apt 2404, 2405, 2406, 2407, 2408, 2409 | 2026-02-16 | 2026-02-19 | 2026-02-23 | 7 | 75 | 4417.865 | 12.5 | 80.2 | 185.6 | 18.2 | 145.6 | 2-Cónica y dividida |  | 991
23472 - TERRA (MANAZANA 4) | 554946 | G - 149 | No Especificado | Grouting | Grouting torre 1 eje J entre 1 al 19 apt 2301, 2302, 2303, 2310, 2311, 2312 | 2026-02-16 | 2026-02-19 | 2026-03-16 | 28 | 76 | 4536.46 | 12.5 | 108.3 | 243.7 | 23.9 | 191.2 | 5-Fractura extremos |  | 1000
23472 - TERRA (MANAZANA 4) | 554946 | G - 149 | No Especificado | Grouting | Grouting torre 1 eje J entre 1 al 19 apt 2301, 2302, 2303, 2310, 2311, 2312 | 2026-02-16 | 2026-02-19 | 2026-03-16 | 28 | 75 | 4417.865 | 12.5 | 107.2 | 247.8 | 24.3 | 194.4 | 5-Fractura extremos |  | 1000
23472 - TERRA (MANAZANA 4) | 554946 | G - 149 | No Especificado | Grouting | Grouting torre 1 eje J entre 1 al 19 apt 2301, 2302, 2303, 2310, 2311, 2312 | 2026-02-16 | 2026-02-19 | 2026-03-16 | 28 | 76 | 4536.46 | 12.5 | 106.2 | 238.6 | 23.4 | 187.2 | 5-Fractura extremos |  | 1000
23472 - TERRA (MANAZANA 4) | 554946 | G - 149 | No Especificado | Grouting | Grouting torre 1 eje J entre 1 al 19 apt 2301, 2302, 2303, 2310, 2311, 2312 | 2026-02-16 | 2026-02-19 | 2026-02-23 | 7 | 75 | 4417.865 | 12.5 | 89.1 | 206 | 20.2 | 161.6 | 2-Cónica y dividida |  | 991
23472 - TERRA (MANAZANA 4) | 554946 | G - 149 | No Especificado | Grouting | Grouting torre 1 eje J entre 1 al 19 apt 2301, 2302, 2303, 2310, 2311, 2312 | 2026-02-16 | 2026-02-19 | 2026-02-23 | 7 | 76 | 4536.46 | 12.5 | 88.6 | 198.8 | 19.5 | 156 | 2-Cónica y dividida |  | 991
23472 - TERRA (MANAZANA 4) | 554946 | G - 148 | No Especificado | Grouting | Grouting torre 1 eje A entre 1 al 19 apt 2304, 2305, 2306, 2307, 2308, 2309 | 2026-02-16 | 2026-02-19 | 2026-03-16 | 28 | 75 | 4417.865 | 12.5 | 113.3 | 261 | 25.6 | 204.8 | 5-Fractura extremos |  | 1000
23472 - TERRA (MANAZANA 4) | 554946 | G - 148 | No Especificado | Grouting | Grouting torre 1 eje A entre 1 al 19 apt 2304, 2305, 2306, 2307, 2308, 2309 | 2026-02-16 | 2026-02-19 | 2026-03-16 | 28 | 76 | 4536.46 | 12.5 | 112.8 | 253.9 | 24.9 | 199.2 | 5-Fractura extremos |  | 1000
23472 - TERRA (MANAZANA 4) | 554946 | G - 148 | No Especificado | Grouting | Grouting torre 1 eje A entre 1 al 19 apt 2304, 2305, 2306, 2307, 2308, 2309 | 2026-02-16 | 2026-02-19 | 2026-03-16 | 28 | 75 | 4417.865 | 12.5 | 112.4 | 259 | 25.4 | 203.2 | 5-Fractura extremos |  | 1000
23472 - TERRA (MANAZANA 4) | 554946 | G - 148 | No Especificado | Grouting | Grouting torre 1 eje A entre 1 al 19 apt 2304, 2305, 2306, 2307, 2308, 2309 | 2026-02-16 | 2026-02-19 | 2026-02-23 | 7 | 76 | 4536.46 | 12.5 | 94.9 | 213.1 | 20.9 | 167.2 | 2-Cónica y dividida |  | 991
23472 - TERRA (MANAZANA 4) | 554946 | G - 148 | No Especificado | Grouting | Grouting torre 1 eje A entre 1 al 19 apt 2304, 2305, 2306, 2307, 2308, 2309 | 2026-02-16 | 2026-02-19 | 2026-02-23 | 7 | 75 | 4417.865 | 12.5 | 93.6 | 216.2 | 21.2 | 169.6 | 2-Cónica y dividida |  | 991
23472 - TERRA (MANAZANA 4) | 554942 | G - 147 | No especificado | Grouting | Grouting Torre 1 eje J entre 1 al 19 apt 2201, 2202, 2203, 2210, 2211, 2212 | 2026-02-11 | 2026-02-14 | 2026-03-11 | 28 | 76 | 4536.46 | 12.5 | 116.1 | 261 | 25.6 | 204.8 | 5-Fractura extremos |  | 997
23472 - TERRA (MANAZANA 4) | 554942 | G - 147 | No especificado | Grouting | Grouting Torre 1 eje J entre 1 al 19 apt 2201, 2202, 2203, 2210, 2211, 2212 | 2026-02-11 | 2026-02-14 | 2026-03-11 | 28 | 76 | 4536.46 | 12.5 | 118.3 | 266.1 | 26.1 | 208.8 | 5-Fractura extremos |  | 997
23472 - TERRA (MANAZANA 4) | 554942 | G - 147 | No especificado | Grouting | Grouting Torre 1 eje J entre 1 al 19 apt 2201, 2202, 2203, 2210, 2211, 2212 | 2026-02-11 | 2026-02-14 | 2026-03-11 | 28 | 76 | 4536.46 | 12.5 | 118.8 | 267.2 | 26.2 | 209.6 | 5-Fractura extremos |  | 997
23472 - TERRA (MANAZANA 4) | 554942 | G - 147 | No especificado | Grouting | Grouting Torre 1 eje J entre 1 al 19 apt 2201, 2202, 2203, 2210, 2211, 2212 | 2026-02-11 | 2026-02-14 | 2026-02-18 | 7 | 75 | 4417.865 | 12.5 | 98.4 | 227.4 | 22.3 | 178.4 | 2-Cónica y dividida |  | 990
23472 - TERRA (MANAZANA 4) | 554942 | G - 147 | No especificado | Grouting | Grouting Torre 1 eje J entre 1 al 19 apt 2201, 2202, 2203, 2210, 2211, 2212 | 2026-02-11 | 2026-02-14 | 2026-02-18 | 7 | 75 | 4417.865 | 12.5 | 97.2 | 224.3 | 22 | 176 | 2-Cónica y dividida |  | 990
23472 - TERRA (MANAZANA 4) | 554942 | G - 146 | No especificado | Grouting | Grouting Torre 1 eje A entre 1 al 19 apto 2204, 2205, 2206, 2207, 2208, 2209 | 2026-02-11 | 2026-02-14 | 2026-03-11 | 28 | 76 | 4536.46 | 12.5 | 122.5 | 275.3 | 27 | 216 | 5-Fractura extremos |  | 997
23472 - TERRA (MANAZANA 4) | 554942 | G - 146 | No especificado | Grouting | Grouting Torre 1 eje A entre 1 al 19 apto 2204, 2205, 2206, 2207, 2208, 2209 | 2026-02-11 | 2026-02-14 | 2026-03-11 | 28 | 76 | 4536.46 | 12.5 | 121.5 | 273.3 | 26.8 | 214.4 | 5-Fractura extremos |  | 997
23472 - TERRA (MANAZANA 4) | 554942 | G - 146 | No especificado | Grouting | Grouting Torre 1 eje A entre 1 al 19 apto 2204, 2205, 2206, 2207, 2208, 2209 | 2026-02-11 | 2026-02-14 | 2026-03-11 | 28 | 75 | 4417.865 | 12.5 | 118.9 | 274.3 | 26.9 | 215.2 | 5-Fractura extremos |  | 997
23472 - TERRA (MANAZANA 4) | 554942 | G - 146 | No especificado | Grouting | Grouting Torre 1 eje A entre 1 al 19 apto 2204, 2205, 2206, 2207, 2208, 2209 | 2026-02-11 | 2026-02-14 | 2026-02-18 | 7 | 75 | 4417.865 | 12.5 | 100.5 | 231.5 | 22.7 | 181.6 | 2-Cónica y dividida |  | 990
23472 - TERRA (MANAZANA 4) | 554942 | G - 146 | No especificado | Grouting | Grouting Torre 1 eje A entre 1 al 19 apto 2204, 2205, 2206, 2207, 2208, 2209 | 2026-02-11 | 2026-02-14 | 2026-02-18 | 7 | 75 | 4417.865 | 12.5 | 103.2 | 238.6 | 23.4 | 187.2 | 2-Cónica y dividida |  | 990
23472 - TERRA (MANAZANA 4) | 554942 | G - 145 | No especificado | Grouting | Grouting Torre 1 eje J entre 1 al 19 apt 2101, 2102, 2103, 2110, 2111, 2112 | 2026-02-11 | 2026-02-14 | 2026-03-11 | 28 | 75 | 4417.865 | 12.5 | 100.4 | 231.5 | 22.7 | 181.6 | 5-Fractura extremos |  | 997
23472 - TERRA (MANAZANA 4) | 554942 | G - 145 | No especificado | Grouting | Grouting Torre 1 eje J entre 1 al 19 apt 2101, 2102, 2103, 2110, 2111, 2112 | 2026-02-11 | 2026-02-14 | 2026-03-11 | 28 | 76 | 4536.46 | 12.5 | 100.2 | 225.4 | 22.1 | 176.8 | 5-Fractura extremos |  | 997
23472 - TERRA (MANAZANA 4) | 554942 | G - 145 | No especificado | Grouting | Grouting Torre 1 eje J entre 1 al 19 apt 2101, 2102, 2103, 2110, 2111, 2112 | 2026-02-11 | 2026-02-14 | 2026-03-11 | 28 | 75 | 4417.865 | 12.5 | 101.3 | 233.5 | 22.9 | 183.2 | 5-Fractura extremos |  | 997
23472 - TERRA (MANAZANA 4) | 554942 | G - 145 | No especificado | Grouting | Grouting Torre 1 eje J entre 1 al 19 apt 2101, 2102, 2103, 2110, 2111, 2112 | 2026-02-11 | 2026-02-14 | 2026-02-18 | 7 | 76 | 4536.46 | 12.5 | 84.3 | 189.7 | 18.6 | 148.8 | 2-Cónica y dividida |  | 990
23472 - TERRA (MANAZANA 4) | 554942 | G - 145 | No especificado | Grouting | Grouting Torre 1 eje J entre 1 al 19 apt 2101, 2102, 2103, 2110, 2111, 2112 | 2026-02-11 | 2026-02-14 | 2026-02-18 | 7 | 75 | 4417.865 | 12.5 | 83.1 | 191.7 | 18.8 | 150.4 | 2-Cónica y dividida |  | 990
23472 - TERRA (MANAZANA 4) | 554942 | G - 144 | No especificado | Grouting | Grouting Torre 1 eje A entre 1 al 19 apt 2104, 2105, 2106, 2107, 2108, 2109 y fachada costado occidental piso 23 al piso 24 | 2026-02-11 | 2026-02-14 | 2026-03-11 | 28 | 76 | 4536.46 | 12.5 | 103 | 231.5 | 22.7 | 181.6 | 5-Fractura extremos |  | 997
23472 - TERRA (MANAZANA 4) | 554942 | G - 144 | No especificado | Grouting | Grouting Torre 1 eje A entre 1 al 19 apt 2104, 2105, 2106, 2107, 2108, 2109 y fachada costado occidental piso 23 al piso 24 | 2026-02-11 | 2026-02-14 | 2026-03-11 | 28 | 75 | 4417.865 | 12.5 | 104.7 | 241.7 | 23.7 | 189.6 | 5-Fractura extremos |  | 997
23472 - TERRA (MANAZANA 4) | 554942 | G - 144 | No especificado | Grouting | Grouting Torre 1 eje A entre 1 al 19 apt 2104, 2105, 2106, 2107, 2108, 2109 y fachada costado occidental piso 23 al piso 24 | 2026-02-11 | 2026-02-14 | 2026-03-11 | 28 | 75 | 4417.865 | 12.5 | 104 | 239.6 | 23.5 | 188 | 5-Fractura extremos |  | 997
23472 - TERRA (MANAZANA 4) | 554942 | G - 144 | No especificado | Grouting | Grouting Torre 1 eje A entre 1 al 19 apt 2104, 2105, 2106, 2107, 2108, 2109 y fachada costado occidental piso 23 al piso 24 | 2026-02-11 | 2026-02-14 | 2026-02-18 | 7 | 76 | 4536.46 | 12.5 | 86.7 | 194.8 | 19.1 | 152.8 | 2-Cónica y dividida |  | 990
23472 - TERRA (MANAZANA 4) | 554942 | G - 144 | No especificado | Grouting | Grouting Torre 1 eje A entre 1 al 19 apt 2104, 2105, 2106, 2107, 2108, 2109 y fachada costado occidental piso 23 al piso 24 | 2026-02-11 | 2026-02-14 | 2026-02-18 | 7 | 76 | 4536.46 | 12.5 | 84.2 | 189.7 | 18.6 | 148.8 | 2-Cónica y dividida |  | 990
23472 - TERRA (MANAZANA 4) | 554943 | PL - 1392 | Outinord IND 1" | Concreto | Salón Comunal 2 Riostras de la matera tipo 1 eje 8 al 9 entre A - E y placa de la matera tipo 2 eje 10 al 11 entre C - E | 2026-02-12 | 2026-02-14 | 2026-03-12 | 28 | 100 | 7853.982 | 27.6 | 352.2 | 456.8 | 44.8 | 162.3 | 2-Cónica y dividida |  | 998
23472 - TERRA (MANAZANA 4) | 554943 | PL - 1392 | Outinord IND 1" | Concreto | Salón Comunal 2 Riostras de la matera tipo 1 eje 8 al 9 entre A - E y placa de la matera tipo 2 eje 10 al 11 entre C - E | 2026-02-12 | 2026-02-14 | 2026-03-12 | 28 | 100 | 7853.982 | 27.6 | 359.3 | 466 | 45.7 | 165.6 | 2-Cónica y dividida |  | 998
23472 - TERRA (MANAZANA 4) | 554943 | PL - 1392 | Outinord IND 1" | Concreto | Salón Comunal 2 Riostras de la matera tipo 1 eje 8 al 9 entre A - E y placa de la matera tipo 2 eje 10 al 11 entre C - E | 2026-02-12 | 2026-02-14 | 2026-03-12 | 28 | 100 | 7853.982 | 27.6 | 353.4 | 458.9 | 45 | 163 | 2-Cónica y dividida |  | 998
23472 - TERRA (MANAZANA 4) | 554943 | PL - 1392 | Outinord IND 1" | Concreto | Salón Comunal 2 Riostras de la matera tipo 1 eje 8 al 9 entre A - E y placa de la matera tipo 2 eje 10 al 11 entre C - E | 2026-02-12 | 2026-02-14 | 2026-02-26 | 14 | 100 | 7853.982 | 27.6 | 294.5 | 382.4 | 37.5 | 135.9 | 2-Cónica y dividida |  | 992
23472 - TERRA (MANAZANA 4) | 554943 | PL - 1392 | Outinord IND 1" | Concreto | Salón Comunal 2 Riostras de la matera tipo 1 eje 8 al 9 entre A - E y placa de la matera tipo 2 eje 10 al 11 entre C - E | 2026-02-12 | 2026-02-14 | 2026-02-26 | 14 | 100 | 7853.982 | 27.6 | 298.3 | 387.5 | 38 | 137.7 | 2-Cónica y dividida |  | 992
23472 - TERRA (MANAZANA 4) | 554943 | PL - 1392 | Outinord IND 1" | Concreto | Salón Comunal 2 Riostras de la matera tipo 1 eje 8 al 9 entre A - E y placa de la matera tipo 2 eje 10 al 11 entre C - E | 2026-02-12 | 2026-02-14 | 2026-02-19 | 7 | 100 | 7853.982 | 27.6 | 245.4 | 318.2 | 31.2 | 113 | 2-Cónica y dividida |  | 990
23472 - TERRA (MANAZANA 4) | 554943 | PL - 1392 | Outinord IND 1" | Concreto | Salón Comunal 2 Riostras de la matera tipo 1 eje 8 al 9 entre A - E y placa de la matera tipo 2 eje 10 al 11 entre C - E | 2026-02-12 | 2026-02-14 | 2026-02-19 | 7 | 100 | 7853.982 | 27.6 | 243.7 | 316.1 | 31 | 112.3 | 2-Cónica y dividida |  | 990
23472 - TERRA (MANAZANA 4) | 554943 | PL - 1392 | Outinord IND 1" | Concreto | Salón Comunal 2 Riostras de la matera tipo 1 eje 8 al 9 entre A - E y placa de la matera tipo 2 eje 10 al 11 entre C - E | 2026-02-12 | 2026-02-14 | 2026-02-15 | 3 | 100 | 7853.982 | 27.6 | 211.3 | 274.3 | 26.9 | 97.5 | 2-Cónica y dividida |  | 988
23472 - TERRA (MANAZANA 4) | 554943 | PL - 1392 | Outinord IND 1" | Concreto | Salón Comunal 2 Riostras de la matera tipo 1 eje 8 al 9 entre A - E y placa de la matera tipo 2 eje 10 al 11 entre C - E | 2026-02-12 | 2026-02-14 | 2026-02-15 | 3 | 100 | 7853.982 | 27.6 | 209.1 | 271.2 | 26.6 | 96.4 | 2-Cónica y dividida |  | 988
23472 - TERRA (MANAZANA 4) | 554941 | PL - 1391 | Outinord IND 1" | Concreto | Escalera torre 1 eje 1 al 2 entre C - D costado occidental piso 24 a cubierta bordillos de las placas de la cubierta de los ascensores y escaleras eje 17' entre D - F , E - F y eje E entre 8 al 11' | 2026-01-30 | 2026-02-03 | 2026-02-27 | 28 | 100 | 7853.982 | 20.7 | 287.4 | 373.2 | 36.6 | 176.8 | 2-Cónica y dividida |  | 992
23472 - TERRA (MANAZANA 4) | 554941 | PL - 1391 | Outinord IND 1" | Concreto | Escalera torre 1 eje 1 al 2 entre C - D costado occidental piso 24 a cubierta bordillos de las placas de la cubierta de los ascensores y escaleras eje 17' entre D - F , E - F y eje E entre 8 al 11' | 2026-01-30 | 2026-02-03 | 2026-02-27 | 28 | 100 | 7853.982 | 20.7 | 288.6 | 374.2 | 36.7 | 177.3 | 2-Cónica y dividida |  | 992
23472 - TERRA (MANAZANA 4) | 554941 | PL - 1391 | Outinord IND 1" | Concreto | Escalera torre 1 eje 1 al 2 entre C - D costado occidental piso 24 a cubierta bordillos de las placas de la cubierta de los ascensores y escaleras eje 17' entre D - F , E - F y eje E entre 8 al 11' | 2026-01-30 | 2026-02-03 | 2026-02-27 | 28 | 100 | 7853.982 | 20.7 | 283.1 | 367.1 | 36 | 173.9 | 2-Cónica y dividida |  | 992
23472 - TERRA (MANAZANA 4) | 554941 | PL - 1391 | Outinord IND 1" | Concreto | Escalera torre 1 eje 1 al 2 entre C - D costado occidental piso 24 a cubierta bordillos de las placas de la cubierta de los ascensores y escaleras eje 17' entre D - F , E - F y eje E entre 8 al 11' | 2026-01-30 | 2026-02-03 | 2026-02-13 | 14 | 100 | 7853.982 | 20.7 | 238.5 | 310 | 30.4 | 146.9 | 2-Cónica y dividida |  | 988
23472 - TERRA (MANAZANA 4) | 554941 | PL - 1391 | Outinord IND 1" | Concreto | Escalera torre 1 eje 1 al 2 entre C - D costado occidental piso 24 a cubierta bordillos de las placas de la cubierta de los ascensores y escaleras eje 17' entre D - F , E - F y eje E entre 8 al 11' | 2026-01-30 | 2026-02-03 | 2026-02-13 | 14 | 100 | 7853.982 | 20.7 | 236.6 | 306.9 | 30.1 | 145.4 | 2-Cónica y dividida |  | 988
23472 - TERRA (MANAZANA 4) | 554941 | PL - 1391 | Outinord IND 1" | Concreto | Escalera torre 1 eje 1 al 2 entre C - D costado occidental piso 24 a cubierta bordillos de las placas de la cubierta de los ascensores y escaleras eje 17' entre D - F , E - F y eje E entre 8 al 11' | 2026-01-30 | 2026-02-03 | 2026-02-06 | 7 | 100 | 7853.982 | 20.7 | 209.4 | 272.3 | 26.7 | 129 | 2-Cónica y dividida |  | 986
23472 - TERRA (MANAZANA 4) | 554941 | PL - 1391 | Outinord IND 1" | Concreto | Escalera torre 1 eje 1 al 2 entre C - D costado occidental piso 24 a cubierta bordillos de las placas de la cubierta de los ascensores y escaleras eje 17' entre D - F , E - F y eje E entre 8 al 11' | 2026-01-30 | 2026-02-03 | 2026-02-06 | 7 | 100 | 7853.982 | 20.7 | 206.7 | 268.2 | 26.3 | 127.1 | 2-Cónica y dividida |  | 986
23472 - TERRA (MANAZANA 4) | 554941 | PL - 1391 | Outinord IND 1" | Concreto | Escalera torre 1 eje 1 al 2 entre C - D costado occidental piso 24 a cubierta bordillos de las placas de la cubierta de los ascensores y escaleras eje 17' entre D - F , E - F y eje E entre 8 al 11' | 2026-01-30 | 2026-02-03 | 2026-02-03 | 4 | 100 | 7853.982 | 20.7 | 175.4 | 227.4 | 22.3 | 107.7 | 2-Cónica y dividida |  | 985
23472 - TERRA (MANAZANA 4) | 554941 | PL - 1391 | Outinord IND 1" | Concreto | Escalera torre 1 eje 1 al 2 entre C - D costado occidental piso 24 a cubierta bordillos de las placas de la cubierta de los ascensores y escaleras eje 17' entre D - F , E - F y eje E entre 8 al 11' | 2026-01-30 | 2026-02-03 | 2026-02-03 | 4 | 100 | 7853.982 | 20.7 | 172.6 | 224.3 | 22 | 106.3 | 2-Cónica y dividida |  | 985
23472 - TERRA (MANAZANA 4) | 554941 | PL 1390 | Outinord IND | Concreto | Salon comunal 2 vigas vm1 y placa de la metera tipo 2 piso 1 eje 10 al 11 entre C - D | 2026-01-30 | 2026-02-03 | 2026-02-27 | 28 | 100 | 7853.982 | 27.6 | 360.3 | 468.1 | 45.9 | 166.3 | 2-Cónica y dividida |  | 992
23472 - TERRA (MANAZANA 4) | 554941 | PL 1390 | Outinord IND | Concreto | Salon comunal 2 vigas vm1 y placa de la metera tipo 2 piso 1 eje 10 al 11 entre C - D | 2026-01-30 | 2026-02-03 | 2026-02-27 | 28 | 100 | 7853.982 | 27.6 | 368.2 | 478.2 | 46.9 | 169.9 | 2-Cónica y dividida |  | 992
23472 - TERRA (MANAZANA 4) | 554941 | PL 1390 | Outinord IND | Concreto | Salon comunal 2 vigas vm1 y placa de la metera tipo 2 piso 1 eje 10 al 11 entre C - D | 2026-01-30 | 2026-02-03 | 2026-02-27 | 28 | 101 | 8011.847 | 27.6 | 366.4 | 466 | 45.7 | 165.6 | 2-Cónica y dividida |  | 992
23472 - TERRA (MANAZANA 4) | 554941 | PL 1390 | Outinord IND | Concreto | Salon comunal 2 vigas vm1 y placa de la metera tipo 2 piso 1 eje 10 al 11 entre C - D | 2026-01-30 | 2026-02-03 | 2026-02-13 | 14 | 100 | 7853.982 | 27.6 | 302.8 | 393.6 | 38.6 | 139.9 | 2-Cónica y dividida |  | 988
23472 - TERRA (MANAZANA 4) | 554941 | PL 1390 | Outinord IND | Concreto | Salon comunal 2 vigas vm1 y placa de la metera tipo 2 piso 1 eje 10 al 11 entre C - D | 2026-01-30 | 2026-02-03 | 2026-02-13 | 14 | 100 | 7853.982 | 27.6 | 304.5 | 395.7 | 38.8 | 140.6 | 2-Cónica y dividida |  | 988
23472 - TERRA (MANAZANA 4) | 554941 | PL 1390 | Outinord IND | Concreto | Salon comunal 2 vigas vm1 y placa de la metera tipo 2 piso 1 eje 10 al 11 entre C - D | 2026-01-30 | 2026-02-03 | 2026-02-06 | 7 | 100 | 7853.982 | 27.6 | 270.4 | 350.8 | 34.4 | 124.6 | 2-Cónica y dividida |  | 986
23472 - TERRA (MANAZANA 4) | 554941 | PL 1390 | Outinord IND | Concreto | Salon comunal 2 vigas vm1 y placa de la metera tipo 2 piso 1 eje 10 al 11 entre C - D | 2026-01-30 | 2026-02-03 | 2026-02-06 | 7 | 100 | 7853.982 | 27.6 | 267.2 | 346.7 | 34 | 123.2 | 2-Cónica y dividida |  | 986
23472 - TERRA (MANAZANA 4) | 554941 | PL 1390 | Outinord IND | Concreto | Salon comunal 2 vigas vm1 y placa de la metera tipo 2 piso 1 eje 10 al 11 entre C - D | 2026-01-30 | 2026-02-03 | 2026-02-03 | 4 | 100 | 7853.982 | 27.6 | 238.1 | 309 | 30.3 | 109.8 | 2-Cónica y dividida |  | 985
23472 - TERRA (MANAZANA 4) | 554941 | PL 1390 | Outinord IND | Concreto | Salon comunal 2 vigas vm1 y placa de la metera tipo 2 piso 1 eje 10 al 11 entre C - D | 2026-01-30 | 2026-02-03 | 2026-02-03 | 4 | 100 | 7853.982 | 27.6 | 235.6 | 305.9 | 30 | 108.7 | 2-Cónica y dividida |  | 985
23472 - TERRA (MANAZANA 4) | 550629 | M-149 | No especificado | Concreto | Mamposteria torre 1 ejes J entre 1 al 19 Apto 2201, 2202, 2203, 2210, 2211, 2212 | 2026-01-26 | 2026-02-03 | 2026-02-23 | 28 | 75 | 4417.865 | 7.5 | 47.9 | 110.1 | 10.8 | 144 | 2-Cónica y dividida |  | 991
23472 - TERRA (MANAZANA 4) | 550629 | M-149 | No especificado | Concreto | Mamposteria torre 1 ejes J entre 1 al 19 Apto 2201, 2202, 2203, 2210, 2211, 2212 | 2026-01-26 | 2026-02-03 | 2026-02-23 | 28 | 76 | 4536.46 | 7.5 | 46.1 | 104 | 10.2 | 136 | 2-Cónica y dividida |  | 991
23472 - TERRA (MANAZANA 4) | 550629 | M-149 | No especificado | Concreto | Mamposteria torre 1 ejes J entre 1 al 19 Apto 2201, 2202, 2203, 2210, 2211, 2212 | 2026-01-26 | 2026-02-03 | 2026-02-23 | 28 | 75 | 4417.865 | 7.5 | 45.6 | 105 | 10.3 | 137.3 | 2-Cónica y dividida |  | 991
23472 - TERRA (MANAZANA 4) | 550629 | M-149 | No especificado | Concreto | Mamposteria torre 1 ejes J entre 1 al 19 Apto 2201, 2202, 2203, 2210, 2211, 2212 | 2026-01-26 | 2026-02-03 | 2026-02-03 | 8 | 75 | 4417.865 | 7.5 | 39.1 | 90.8 | 8.9 | 118.7 | 2-Cónica y dividida |  | 984
23472 - TERRA (MANAZANA 4) | 550629 | M-149 | No especificado | Concreto | Mamposteria torre 1 ejes J entre 1 al 19 Apto 2201, 2202, 2203, 2210, 2211, 2212 | 2026-01-26 | 2026-02-03 | 2026-02-03 | 8 | 75 | 4417.865 | 7.5 | 37.9 | 87.7 | 8.6 | 114.7 | 2-Cónica y dividida |  | 984
23472 - TERRA (MANAZANA 4) | 550629 | M-148 | No especificado | Concreto | Maposteria torre 1 eje A entre 1 al 19 Apto 2204, 2205, 2206, 2207, 2208, 2209 | 2026-01-26 | 2026-02-03 | 2026-02-23 | 28 | 75 | 4417.865 | 7.5 | 48.3 | 111.1 | 10.9 | 145.3 | 2-Cónica y dividida |  | 991
23472 - TERRA (MANAZANA 4) | 550629 | M-148 | No especificado | Concreto | Maposteria torre 1 eje A entre 1 al 19 Apto 2204, 2205, 2206, 2207, 2208, 2209 | 2026-01-26 | 2026-02-03 | 2026-02-23 | 28 | 76 | 4536.46 | 7.5 | 47.5 | 107.1 | 10.5 | 140 | 2-Cónica y dividida |  | 991
23472 - TERRA (MANAZANA 4) | 550629 | M-148 | No especificado | Concreto | Maposteria torre 1 eje A entre 1 al 19 Apto 2204, 2205, 2206, 2207, 2208, 2209 | 2026-01-26 | 2026-02-03 | 2026-02-23 | 28 | 75 | 4417.865 | 7.5 | 46.8 | 108.1 | 10.6 | 141.3 | 2-Cónica y dividida |  | 991
23472 - TERRA (MANAZANA 4) | 550629 | M-148 | No especificado | Concreto | Maposteria torre 1 eje A entre 1 al 19 Apto 2204, 2205, 2206, 2207, 2208, 2209 | 2026-01-26 | 2026-02-03 | 2026-02-03 | 8 | 76 | 4536.46 | 7.5 | 38.1 | 85.7 | 8.4 | 112 | 2-Cónica y dividida |  | 984
23472 - TERRA (MANAZANA 4) | 550629 | M-148 | No especificado | Concreto | Maposteria torre 1 eje A entre 1 al 19 Apto 2204, 2205, 2206, 2207, 2208, 2209 | 2026-01-26 | 2026-02-03 | 2026-02-03 | 8 | 75 | 4417.865 | 7.5 | 36.7 | 84.6 | 8.3 | 110.7 | 2-Cónica y dividida |  | 984
23472 - TERRA (MANAZANA 4) | 550629 | M-147 | No especificado | Concreto | Mamposteria torre 1 eje J entre 1 al 19 Apto 2101, 2102, 2103, 2110, 2111, 2112 | 2026-01-26 | 2026-02-03 | 2026-02-23 | 28 | 76 | 4536.46 | 7.5 | 51.7 | 116.2 | 11.4 | 152 | 2-Cónica y dividida |  | 991
23472 - TERRA (MANAZANA 4) | 550629 | M-147 | No especificado | Concreto | Mamposteria torre 1 eje J entre 1 al 19 Apto 2101, 2102, 2103, 2110, 2111, 2112 | 2026-01-26 | 2026-02-03 | 2026-02-23 | 28 | 76 | 4536.46 | 7.5 | 50.6 | 114.2 | 11.2 | 149.3 | 2-Cónica y dividida |  | 991
23472 - TERRA (MANAZANA 4) | 550629 | M-147 | No especificado | Concreto | Mamposteria torre 1 eje J entre 1 al 19 Apto 2101, 2102, 2103, 2110, 2111, 2112 | 2026-01-26 | 2026-02-03 | 2026-02-23 | 28 | 75 | 4417.865 | 7.5 | 49.1 | 113.2 | 11.1 | 148 | 2-Cónica y dividida |  | 991
23472 - TERRA (MANAZANA 4) | 550629 | M-147 | No especificado | Concreto | Mamposteria torre 1 eje J entre 1 al 19 Apto 2101, 2102, 2103, 2110, 2111, 2112 | 2026-01-26 | 2026-02-03 | 2026-02-03 | 8 | 75 | 4417.865 | 7.5 | 40.1 | 92.8 | 9.1 | 121.3 | 2-Cónica y dividida |  | 984
23472 - TERRA (MANAZANA 4) | 550629 | M-147 | No especificado | Concreto | Mamposteria torre 1 eje J entre 1 al 19 Apto 2101, 2102, 2103, 2110, 2111, 2112 | 2026-01-26 | 2026-02-03 | 2026-02-03 | 8 | 75 | 4417.865 | 7.5 | 38.9 | 89.7 | 8.8 | 117.3 | 2-Cónica y dividida |  | 984
23472 - TERRA (MANAZANA 4) | 550629 | M-146 | No especificado | Concreto | Mamposteria torre 1 eje A entre 1 al 19 Apto 2104, 2105, 2106, 2107, 2108, 2109 y fachada costado occidental piso 23 al piso 24 | 2026-01-26 | 2026-02-03 | 2026-02-23 | 28 | 76 | 4536.46 | 7.5 | 42.9 | 96.9 | 9.5 | 126.7 | 2-Cónica y dividida |  | 991
23472 - TERRA (MANAZANA 4) | 550629 | M-146 | No especificado | Concreto | Mamposteria torre 1 eje A entre 1 al 19 Apto 2104, 2105, 2106, 2107, 2108, 2109 y fachada costado occidental piso 23 al piso 24 | 2026-01-26 | 2026-02-03 | 2026-02-23 | 28 | 75 | 4417.865 | 7.5 | 41.2 | 94.8 | 9.3 | 124 | 2-Cónica y dividida |  | 991
23472 - TERRA (MANAZANA 4) | 550629 | M-146 | No especificado | Concreto | Mamposteria torre 1 eje A entre 1 al 19 Apto 2104, 2105, 2106, 2107, 2108, 2109 y fachada costado occidental piso 23 al piso 24 | 2026-01-26 | 2026-02-03 | 2026-02-23 | 28 | 75 | 4417.865 | 7.5 | 40.6 | 93.8 | 9.2 | 122.7 | 2-Cónica y dividida |  | 991
23472 - TERRA (MANAZANA 4) | 550629 | M-146 | No especificado | Concreto | Mamposteria torre 1 eje A entre 1 al 19 Apto 2104, 2105, 2106, 2107, 2108, 2109 y fachada costado occidental piso 23 al piso 24 | 2026-01-26 | 2026-02-03 | 2026-02-03 | 8 | 76 | 4536.46 | 7.5 | 33.9 | 76.5 | 7.5 | 100 | 2-Cónica y dividida |  | 984
23472 - TERRA (MANAZANA 4) | 550629 | M-146 | No especificado | Concreto | Mamposteria torre 1 eje A entre 1 al 19 Apto 2104, 2105, 2106, 2107, 2108, 2109 y fachada costado occidental piso 23 al piso 24 | 2026-01-26 | 2026-02-03 | 2026-02-03 | 8 | 76 | 4536.46 | 7.5 | 35.4 | 79.5 | 7.8 | 104 | 2-Cónica y dividida |  | 984
23472 - TERRA (MANAZANA 4) | 550628 | M-1389 | Outinord IND ½" | Concreto | Muro de contención MC - 1 eje A - P entre 1 - P, 3 - P salon comunal 2 carcamo rampa vehicular eje 7 entre A - B salon comunal 2 | 2026-01-23 | 2026-01-27 | 2026-02-20 | 28 | 100 | 7853.982 | 27.6 | 291.7 | 378.3 | 37.1 | 134.4 | 2-Cónica y dividida |  | 990
23472 - TERRA (MANAZANA 4) | 550628 | M-1389 | Outinord IND ½" | Concreto | Muro de contención MC - 1 eje A - P entre 1 - P, 3 - P salon comunal 2 carcamo rampa vehicular eje 7 entre A - B salon comunal 2 | 2026-01-23 | 2026-01-27 | 2026-02-20 | 28 | 101 | 8011.847 | 27.6 | 288.9 | 368.1 | 36.1 | 130.8 | 2-Cónica y dividida |  | 990
23472 - TERRA (MANAZANA 4) | 550628 | M-1389 | Outinord IND ½" | Concreto | Muro de contención MC - 1 eje A - P entre 1 - P, 3 - P salon comunal 2 carcamo rampa vehicular eje 7 entre A - B salon comunal 2 | 2026-01-23 | 2026-01-27 | 2026-02-20 | 28 | 100 | 7853.982 | 27.6 | 286.1 | 371.2 | 36.4 | 131.9 | 2-Cónica y dividida |  | 990
23472 - TERRA (MANAZANA 4) | 550628 | M-1389 | Outinord IND ½" | Concreto | Muro de contención MC - 1 eje A - P entre 1 - P, 3 - P salon comunal 2 carcamo rampa vehicular eje 7 entre A - B salon comunal 2 | 2026-01-23 | 2026-01-27 | 2026-02-06 | 14 | 100 | 7853.982 | 27.6 | 258.4 | 335.5 | 32.9 | 119.2 | 2-Cónica y dividida |  | 986
23472 - TERRA (MANAZANA 4) | 550628 | M-1389 | Outinord IND ½" | Concreto | Muro de contención MC - 1 eje A - P entre 1 - P, 3 - P salon comunal 2 carcamo rampa vehicular eje 7 entre A - B salon comunal 2 | 2026-01-23 | 2026-01-27 | 2026-02-06 | 14 | 100 | 7853.982 | 27.6 | 254.1 | 330.4 | 32.4 | 117.4 | 2-Cónica y dividida |  | 986
23472 - TERRA (MANAZANA 4) | 550628 | M-1389 | Outinord IND ½" | Concreto | Muro de contención MC - 1 eje A - P entre 1 - P, 3 - P salon comunal 2 carcamo rampa vehicular eje 7 entre A - B salon comunal 2 | 2026-01-23 | 2026-01-27 | 2026-01-30 | 7 | 100 | 7853.982 | 27.6 | 221.7 | 287.6 | 28.2 | 102.2 | 2-Cónica y dividida |  | 982
23472 - TERRA (MANAZANA 4) | 550628 | M-1389 | Outinord IND ½" | Concreto | Muro de contención MC - 1 eje A - P entre 1 - P, 3 - P salon comunal 2 carcamo rampa vehicular eje 7 entre A - B salon comunal 2 | 2026-01-23 | 2026-01-27 | 2026-01-30 | 7 | 100 | 7853.982 | 27.6 | 218.6 | 283.5 | 27.8 | 100.7 | 2-Cónica y dividida |  | 982
23472 - TERRA (MANAZANA 4) | 550628 | M-1389 | Outinord IND ½" | Concreto | Muro de contención MC - 1 eje A - P entre 1 - P, 3 - P salon comunal 2 carcamo rampa vehicular eje 7 entre A - B salon comunal 2 | 2026-01-23 | 2026-01-27 | 2026-01-26 | 4 | 100 | 7853.982 | 27.6 | 192.6 | 249.8 | 24.5 | 88.8 | 2-Cónica y dividida |  | 981
23472 - TERRA (MANAZANA 4) | 550628 | M-1389 | Outinord IND ½" | Concreto | Muro de contención MC - 1 eje A - P entre 1 - P, 3 - P salon comunal 2 carcamo rampa vehicular eje 7 entre A - B salon comunal 2 | 2026-01-23 | 2026-01-27 | 2026-01-26 | 4 | 100 | 7853.982 | 27.6 | 188.3 | 244.7 | 24 | 87 | 2-Cónica y dividida |  | 981
23472 - TERRA (MANAZANA 4) | 550627 | PL - 1388 | Outinord IND | Concreto | Salón comunal matera tipo 1eje 9 al 10 entre D - E y los bordillos de la matera tipo 2 eje 10 al 11 entre C - D Piso 1 | 2026-01-22 | 2026-01-24 | 2026-02-19 | 28 | 100 | 7853.982 | 27.6 | 330.5 | 429.3 | 42.1 | 152.5 | 2-Cónica y dividida |  | 990
23472 - TERRA (MANAZANA 4) | 550627 | PL - 1388 | Outinord IND | Concreto | Salón comunal matera tipo 1eje 9 al 10 entre D - E y los bordillos de la matera tipo 2 eje 10 al 11 entre C - D Piso 1 | 2026-01-22 | 2026-01-24 | 2026-02-19 | 28 | 101 | 8011.847 | 27.6 | 328.7 | 418.1 | 41 | 148.6 | 2-Cónica y dividida |  | 990
23472 - TERRA (MANAZANA 4) | 550627 | PL - 1388 | Outinord IND | Concreto | Salón comunal matera tipo 1eje 9 al 10 entre D - E y los bordillos de la matera tipo 2 eje 10 al 11 entre C - D Piso 1 | 2026-01-22 | 2026-01-24 | 2026-02-19 | 28 | 100 | 7853.982 | 27.6 | 325.1 | 422.2 | 41.4 | 150 | 2-Cónica y dividida |  | 990
23472 - TERRA (MANAZANA 4) | 550627 | PL - 1388 | Outinord IND | Concreto | Salón comunal matera tipo 1eje 9 al 10 entre D - E y los bordillos de la matera tipo 2 eje 10 al 11 entre C - D Piso 1 | 2026-01-22 | 2026-01-24 | 2026-02-05 | 14 | 101 | 8011.847 | 27.6 | 293.9 | 374.2 | 36.7 | 133 | 2-Cónica y dividida |  | 985
23472 - TERRA (MANAZANA 4) | 550627 | PL - 1388 | Outinord IND | Concreto | Salón comunal matera tipo 1eje 9 al 10 entre D - E y los bordillos de la matera tipo 2 eje 10 al 11 entre C - D Piso 1 | 2026-01-22 | 2026-01-24 | 2026-02-05 | 14 | 100 | 7853.982 | 27.6 | 290.5 | 377.3 | 37 | 134.1 | 2-Cónica y dividida |  | 985
23472 - TERRA (MANAZANA 4) | 550627 | PL - 1388 | Outinord IND | Concreto | Salón comunal matera tipo 1eje 9 al 10 entre D - E y los bordillos de la matera tipo 2 eje 10 al 11 entre C - D Piso 1 | 2026-01-22 | 2026-01-24 | 2026-01-29 | 7 | 100 | 7853.982 | 27.6 | 258.5 | 335.5 | 32.9 | 119.2 | 2-Cónica y dividida |  | 982
23472 - TERRA (MANAZANA 4) | 550627 | PL - 1388 | Outinord IND | Concreto | Salón comunal matera tipo 1eje 9 al 10 entre D - E y los bordillos de la matera tipo 2 eje 10 al 11 entre C - D Piso 1 | 2026-01-22 | 2026-01-24 | 2026-01-29 | 7 | 100 | 7853.982 | 27.6 | 254.3 | 330.4 | 32.4 | 117.4 | 2-Cónica y dividida |  | 982
23472 - TERRA (MANAZANA 4) | 550627 | PL - 1388 | Outinord IND | Concreto | Salón comunal matera tipo 1eje 9 al 10 entre D - E y los bordillos de la matera tipo 2 eje 10 al 11 entre C - D Piso 1 | 2026-01-22 | 2026-01-24 | 2026-01-25 | 3 | 101 | 8011.847 | 27.6 | 227.1 | 288.6 | 28.3 | 102.5 | 2-Cónica y dividida |  | 979
23472 - TERRA (MANAZANA 4) | 550627 | PL - 1388 | Outinord IND | Concreto | Salón comunal matera tipo 1eje 9 al 10 entre D - E y los bordillos de la matera tipo 2 eje 10 al 11 entre C - D Piso 1 | 2026-01-22 | 2026-01-24 | 2026-01-25 | 3 | 100 | 7853.982 | 27.6 | 223.5 | 290.6 | 28.5 | 103.3 | 2-Cónica y dividida |  | 979
23472 - TERRA (MANAZANA 4) | 550626 | PL - 1387 | outinord IND 1" | Concreto | Escalera torre1 eje 1 al 2 entre D - G costado occidental piso 23 al piso 24 | 2026-01-20 | 2026-01-23 | 2026-02-17 | 28 | 100 | 7853.982 | 20.7 | 215.7 | 280.4 | 27.5 | 132.9 | 2-Cónica y dividida |  | 989
23472 - TERRA (MANAZANA 4) | 550626 | PL - 1387 | outinord IND 1" | Concreto | Escalera torre1 eje 1 al 2 entre D - G costado occidental piso 23 al piso 24 | 2026-01-20 | 2026-01-23 | 2026-02-17 | 28 | 101 | 8011.847 | 20.7 | 212.5 | 270.2 | 26.5 | 128 | 2-Cónica y dividida |  | 989
23472 - TERRA (MANAZANA 4) | 550626 | PL - 1387 | outinord IND 1" | Concreto | Escalera torre1 eje 1 al 2 entre D - G costado occidental piso 23 al piso 24 | 2026-01-20 | 2026-01-23 | 2026-02-17 | 28 | 101 | 8011.847 | 20.7 | 209.4 | 266.1 | 26.1 | 126.1 | 2-Cónica y dividida |  | 989
23472 - TERRA (MANAZANA 4) | 550626 | PL - 1387 | outinord IND 1" | Concreto | Escalera torre1 eje 1 al 2 entre D - G costado occidental piso 23 al piso 24 | 2026-01-20 | 2026-01-23 | 2026-02-03 | 14 | 101 | 8011.847 | 20.7 | 181.4 | 230.5 | 22.6 | 109.2 | 2-Cónica y dividida |  | 983
23472 - TERRA (MANAZANA 4) | 550626 | PL - 1387 | outinord IND 1" | Concreto | Escalera torre1 eje 1 al 2 entre D - G costado occidental piso 23 al piso 24 | 2026-01-20 | 2026-01-23 | 2026-02-03 | 14 | 100 | 7853.982 | 20.7 | 178.7 | 232.5 | 22.8 | 110.1 | 2-Cónica y dividida |  | 983
23472 - TERRA (MANAZANA 4) | 550626 | PL - 1387 | outinord IND 1" | Concreto | Escalera torre1 eje 1 al 2 entre D - G costado occidental piso 23 al piso 24 | 2026-01-20 | 2026-01-23 | 2026-01-27 | 7 | 100 | 7853.982 | 20.7 | 149.8 | 194.8 | 19.1 | 92.3 | 2-Cónica y dividida |  | 980
23472 - TERRA (MANAZANA 4) | 550626 | PL - 1387 | outinord IND 1" | Concreto | Escalera torre1 eje 1 al 2 entre D - G costado occidental piso 23 al piso 24 | 2026-01-20 | 2026-01-23 | 2026-01-27 | 7 | 100 | 7853.982 | 20.7 | 147.2 | 190.7 | 18.7 | 90.3 | 2-Cónica y dividida |  | 980
23472 - TERRA (MANAZANA 4) | 550626 | PL - 1387 | outinord IND 1" | Concreto | Escalera torre1 eje 1 al 2 entre D - G costado occidental piso 23 al piso 24 | 2026-01-20 | 2026-01-23 | 2026-01-23 | 3 | 100 | 7853.982 | 20.7 | 115.8 | 149.9 | 14.7 | 71 | 2-Cónica y dividida |  | 978
23472 - TERRA (MANAZANA 4) | 550626 | PL - 1387 | outinord IND 1" | Concreto | Escalera torre1 eje 1 al 2 entre D - G costado occidental piso 23 al piso 24 | 2026-01-20 | 2026-01-23 | 2026-01-23 | 3 | 100 | 7853.982 | 20.7 | 113.8 | 147.9 | 14.5 | 70 | 2-Cónica y dividida |  | 978
23472 - TERRA (MANAZANA 4) | 550625 | PL - 1386 | Outinord IND | Concreto | Placa matera tipo 1 salón comunal eje 8 al 9 entre C - C´ | 2026-01-15 | 2026-01-17 | 2026-02-12 | 28 | 100 | 7853.982 | 27.6 | 279.7 | 363 | 35.6 | 129 | 2-Cónica y dividida |  | 988
23472 - TERRA (MANAZANA 4) | 550625 | PL - 1386 | Outinord IND | Concreto | Placa matera tipo 1 salón comunal eje 8 al 9 entre C - C´ | 2026-01-15 | 2026-01-17 | 2026-02-12 | 28 | 101 | 8011.847 | 27.6 | 277.3 | 352.8 | 34.6 | 125.4 | 2-Cónica y dividida |  | 988
23472 - TERRA (MANAZANA 4) | 550625 | PL - 1386 | Outinord IND | Concreto | Placa matera tipo 1 salón comunal eje 8 al 9 entre C - C´ | 2026-01-15 | 2026-01-17 | 2026-02-12 | 28 | 100 | 7853.982 | 27.6 | 274.8 | 356.9 | 35 | 126.8 | 2-Cónica y dividida |  | 988
23472 - TERRA (MANAZANA 4) | 550625 | PL - 1386 | Outinord IND | Concreto | Placa matera tipo 1 salón comunal eje 8 al 9 entre C - C´ | 2026-01-15 | 2026-01-17 | 2026-01-29 | 14 | 101 | 8011.847 | 27.6 | 244.3 | 311 | 30.5 | 110.5 | 2-Cónica y dividida |  | 982
23472 - TERRA (MANAZANA 4) | 550625 | PL - 1386 | Outinord IND | Concreto | Placa matera tipo 1 salón comunal eje 8 al 9 entre C - C´ | 2026-01-15 | 2026-01-17 | 2026-01-29 | 14 | 100 | 7853.982 | 27.6 | 241.7 | 314.1 | 30.8 | 111.6 | 2-Cónica y dividida |  | 982
23472 - TERRA (MANAZANA 4) | 550625 | PL - 1386 | Outinord IND | Concreto | Placa matera tipo 1 salón comunal eje 8 al 9 entre C - C´ | 2026-01-15 | 2026-01-17 | 2026-01-22 | 7 | 101 | 8011.847 | 27.6 | 208.7 | 265.1 | 26 | 94.2 | 2-Cónica y dividida |  | 977
23472 - TERRA (MANAZANA 4) | 550625 | PL - 1386 | Outinord IND | Concreto | Placa matera tipo 1 salón comunal eje 8 al 9 entre C - C´ | 2026-01-15 | 2026-01-17 | 2026-01-22 | 7 | 101 | 8011.847 | 27.6 | 204.3 | 260 | 25.5 | 92.4 | 2-Cónica y dividida |  | 977
23472 - TERRA (MANAZANA 4) | 550625 | PL - 1386 | Outinord IND | Concreto | Placa matera tipo 1 salón comunal eje 8 al 9 entre C - C´ | 2026-01-15 | 2026-01-17 | 2026-01-18 | 3 | 101 | 8011.847 | 27.6 | 172.6 | 219.2 | 21.5 | 77.9 | 2-Cónica y dividida |  | 975
23472 - TERRA (MANAZANA 4) | 550625 | PL - 1386 | Outinord IND | Concreto | Placa matera tipo 1 salón comunal eje 8 al 9 entre C - C´ | 2026-01-15 | 2026-01-17 | 2026-01-18 | 3 | 100 | 7853.982 | 27.6 | 170.4 | 221.3 | 21.7 | 78.6 | 2-Cónica y dividida |  | 975
23472 - TERRA (MANAZANA 4) | 550623 | G-141 | No especificado | Concreto | Grouting torre 1 eje J entre 1 al 19 apt 1901,1902,1903,1910,1911,1912 y fachada costado occidental piso 17 al piso 18 | 2026-01-13 | 2026-01-15 | 2026-02-10 | 28 | 75 | 4417.865 | 12.5 | 70.9 | 163.2 | 16 | 128 | 2-Cónica y dividida |  | 987
23472 - TERRA (MANAZANA 4) | 550623 | G-141 | No especificado | Concreto | Grouting torre 1 eje J entre 1 al 19 apt 1901,1902,1903,1910,1911,1912 y fachada costado occidental piso 17 al piso 18 | 2026-01-13 | 2026-01-15 | 2026-02-10 | 28 | 75 | 4417.865 | 12.5 | 69.1 | 159.1 | 15.6 | 124.8 | 2-Cónica y dividida |  | 987
23472 - TERRA (MANAZANA 4) | 550623 | G-141 | No especificado | Concreto | Grouting torre 1 eje J entre 1 al 19 apt 1901,1902,1903,1910,1911,1912 y fachada costado occidental piso 17 al piso 18 | 2026-01-13 | 2026-01-15 | 2026-02-10 | 28 | 76 | 4536.46 | 12.5 | 68.7 | 154 | 15.1 | 120.8 | 2-Cónica y dividida |  | 987
23472 - TERRA (MANAZANA 4) | 550623 | G-141 | No especificado | Concreto | Grouting torre 1 eje J entre 1 al 19 apt 1901,1902,1903,1910,1911,1912 y fachada costado occidental piso 17 al piso 18 | 2026-01-13 | 2026-01-15 | 2026-01-20 | 7 | 75 | 4417.865 | 12.5 | 59.2 | 136.6 | 13.4 | 107.2 | 2-Cónica y dividida |  | 976
23472 - TERRA (MANAZANA 4) | 550623 | G-141 | No especificado | Concreto | Grouting torre 1 eje J entre 1 al 19 apt 1901,1902,1903,1910,1911,1912 y fachada costado occidental piso 17 al piso 18 | 2026-01-13 | 2026-01-15 | 2026-01-20 | 7 | 75 | 4417.865 | 12.5 | 58.7 | 135.6 | 13.3 | 106.4 | 2-Cónica y dividida |  | 976
23472 - TERRA (MANAZANA 4) | 550623 | G-140 | No especificado | Concreto | Grouting eje A entre 1 al 19 apt 1904,1905,1906,1907,1908,1909 y fachada costado occidental piso 15 al piso 16 torre 1 | 2026-01-13 | 2026-01-15 | 2026-02-10 | 28 | 75 | 4417.865 | 12.5 | 77.3 | 178.5 | 17.5 | 140 | 2-Cónica y dividida |  | 987
23472 - TERRA (MANAZANA 4) | 550623 | G-140 | No especificado | Concreto | Grouting eje A entre 1 al 19 apt 1904,1905,1906,1907,1908,1909 y fachada costado occidental piso 15 al piso 16 torre 1 | 2026-01-13 | 2026-01-15 | 2026-02-10 | 28 | 75 | 4417.865 | 12.5 | 76.1 | 175.4 | 17.2 | 137.6 | 2-Cónica y dividida |  | 987
23472 - TERRA (MANAZANA 4) | 550623 | G-140 | No especificado | Concreto | Grouting eje A entre 1 al 19 apt 1904,1905,1906,1907,1908,1909 y fachada costado occidental piso 15 al piso 16 torre 1 | 2026-01-13 | 2026-01-15 | 2026-02-10 | 28 | 75 | 4417.865 | 12.5 | 75.6 | 174.4 | 17.1 | 136.8 | 2-Cónica y dividida |  | 987
23472 - TERRA (MANAZANA 4) | 550623 | G-140 | No especificado | Concreto | Grouting eje A entre 1 al 19 apt 1904,1905,1906,1907,1908,1909 y fachada costado occidental piso 15 al piso 16 torre 1 | 2026-01-13 | 2026-01-15 | 2026-01-20 | 7 | 75 | 4417.865 | 12.5 | 44.8 | 103 | 10.1 | 80.8 | 2-Cónica y dividida |  | 976
23472 - TERRA (MANAZANA 4) | 550623 | G-140 | No especificado | Concreto | Grouting eje A entre 1 al 19 apt 1904,1905,1906,1907,1908,1909 y fachada costado occidental piso 15 al piso 16 torre 1 | 2026-01-13 | 2026-01-15 | 2026-01-20 | 7 | 75 | 4417.865 | 12.5 | 43.2 | 99.9 | 9.8 | 78.4 | 2-Cónica y dividida |  | 976
23472 - TERRA (MANAZANA 4) | 550624 | G-143 | No especificado | Concreto | Grouting torre 1 eje J entre 1 al 19 apt 2001,2002,2003,210,2011,2012 y fachada costado occidental piso 21 y piso 22 | 2026-01-13 | 2026-01-15 | 2026-02-10 | 28 | 75 | 4417.865 | 12.5 | 76.5 | 176.4 | 17.3 | 138.4 | 2-Cónica y dividida |  | 987
23472 - TERRA (MANAZANA 4) | 550624 | G-143 | No especificado | Concreto | Grouting torre 1 eje J entre 1 al 19 apt 2001,2002,2003,210,2011,2012 y fachada costado occidental piso 21 y piso 22 | 2026-01-13 | 2026-01-15 | 2026-02-10 | 28 | 75 | 4417.865 | 12.5 | 75.2 | 173.4 | 17 | 136 | 2-Cónica y dividida |  | 987
23472 - TERRA (MANAZANA 4) | 550624 | G-143 | No especificado | Concreto | Grouting torre 1 eje J entre 1 al 19 apt 2001,2002,2003,210,2011,2012 y fachada costado occidental piso 21 y piso 22 | 2026-01-13 | 2026-01-15 | 2026-02-10 | 28 | 75 | 4417.865 | 12.5 | 73.6 | 170.3 | 16.7 | 133.6 | 2-Cónica y dividida |  | 987
23472 - TERRA (MANAZANA 4) | 550624 | G-143 | No especificado | Concreto | Grouting torre 1 eje J entre 1 al 19 apt 2001,2002,2003,210,2011,2012 y fachada costado occidental piso 21 y piso 22 | 2026-01-13 | 2026-01-15 | 2026-01-20 | 7 | 75 | 4417.865 | 12.5 | 52.9 | 122.4 | 12 | 96 | 2-Cónica y dividida |  | 976
23472 - TERRA (MANAZANA 4) | 550624 | G-143 | No especificado | Concreto | Grouting torre 1 eje J entre 1 al 19 apt 2001,2002,2003,210,2011,2012 y fachada costado occidental piso 21 y piso 22 | 2026-01-13 | 2026-01-15 | 2026-01-20 | 7 | 75 | 4417.865 | 12.5 | 51.7 | 119.3 | 11.7 | 93.6 | 2-Cónica y dividida |  | 976
23472 - TERRA (MANAZANA 4) | 550624 | G-142 | No especificado | Concreto | Grouting torre 1 eje A entre 1 al 19 apt 2004,2005,2006,2007,2008,2009 y fachada costado occidental piso 19 y piso 20 | 2026-01-13 | 2026-01-15 | 2026-02-10 | 28 | 75 | 4417.865 | 12.5 | 65.4 | 150.9 | 14.8 | 118.4 | 2-Cónica y dividida |  | 987
23472 - TERRA (MANAZANA 4) | 550624 | G-142 | No especificado | Concreto | Grouting torre 1 eje A entre 1 al 19 apt 2004,2005,2006,2007,2008,2009 y fachada costado occidental piso 19 y piso 20 | 2026-01-13 | 2026-01-15 | 2026-02-10 | 28 | 75 | 4417.865 | 12.5 | 64.1 | 147.9 | 14.5 | 116 | 2-Cónica y dividida |  | 987
23472 - TERRA (MANAZANA 4) | 550624 | G-142 | No especificado | Concreto | Grouting torre 1 eje A entre 1 al 19 apt 2004,2005,2006,2007,2008,2009 y fachada costado occidental piso 19 y piso 20 | 2026-01-13 | 2026-01-15 | 2026-02-10 | 28 | 75 | 4417.865 | 12.5 | 63.6 | 146.8 | 14.4 | 115.2 | 2-Cónica y dividida |  | 987
23472 - TERRA (MANAZANA 4) | 550624 | G-142 | No especificado | Concreto | Grouting torre 1 eje A entre 1 al 19 apt 2004,2005,2006,2007,2008,2009 y fachada costado occidental piso 19 y piso 20 | 2026-01-13 | 2026-01-15 | 2026-01-20 | 7 | 75 | 4417.865 | 12.5 | 54.8 | 126.4 | 12.4 | 99.2 | 2-Cónica y dividida |  | 976
23472 - TERRA (MANAZANA 4) | 550624 | G-142 | No especificado | Concreto | Grouting torre 1 eje A entre 1 al 19 apt 2004,2005,2006,2007,2008,2009 y fachada costado occidental piso 19 y piso 20 | 2026-01-13 | 2026-01-15 | 2026-01-20 | 7 | 75 | 4417.865 | 12.5 | 53.5 | 123.4 | 12.1 | 96.8 | 2-Cónica y dividida |  | 976
23472 - TERRA (MANAZANA 4) | 548722 | M-144 | Mortero pega | Mortero | Mampostería torre 1 eje A entre 1 al 19 apto 2004, 2005, 2006, 2007, 2008, 2009 y fachada costado occidental piso 19 y piso 20 | 2025-12-16 | 2025-12-23 | 2026-01-13 | 28 | 76 | 4536.46 | 7.5 | 55.5 | 124.4 | 12.2 | 162.7 | 2-Cónica y dividida |  | 972
23472 - TERRA (MANAZANA 4) | 548722 | M-144 | Mortero pega | Mortero | Mampostería torre 1 eje A entre 1 al 19 apto 2004, 2005, 2006, 2007, 2008, 2009 y fachada costado occidental piso 19 y piso 20 | 2025-12-16 | 2025-12-23 | 2026-01-13 | 28 | 75 | 4417.865 | 7.5 | 54.2 | 125.4 | 12.3 | 164 | 2-Cónica y dividida |  | 972
23472 - TERRA (MANAZANA 4) | 548722 | M-144 | Mortero pega | Mortero | Mampostería torre 1 eje A entre 1 al 19 apto 2004, 2005, 2006, 2007, 2008, 2009 y fachada costado occidental piso 19 y piso 20 | 2025-12-16 | 2025-12-23 | 2026-01-13 | 28 | 76 | 4536.46 | 7.5 | 53.6 | 120.3 | 11.8 | 157.3 | 2-Cónica y dividida |  | 972
23472 - TERRA (MANAZANA 4) | 548722 | M-144 | Mortero pega | Mortero | Mampostería torre 1 eje A entre 1 al 19 apto 2004, 2005, 2006, 2007, 2008, 2009 y fachada costado occidental piso 19 y piso 20 | 2025-12-16 | 2025-12-23 | 2025-12-23 | 7 | 75 | 4417.865 | 7.5 | 43.8 | 101 | 9.9 | 132 | 2-Cónica y dividida |  | 968
23472 - TERRA (MANAZANA 4) | 548722 | M-144 | Mortero pega | Mortero | Mampostería torre 1 eje A entre 1 al 19 apto 2004, 2005, 2006, 2007, 2008, 2009 y fachada costado occidental piso 19 y piso 20 | 2025-12-16 | 2025-12-23 | 2025-12-23 | 7 | 76 | 4536.46 | 7.5 | 42.7 | 95.9 | 9.4 | 125.3 | 2-Cónica y dividida |  | 968
23472 - TERRA (MANAZANA 4) | 548722 | M-143 | Mortero pega | Mortero | Mampostería torre 1 eje J entre 1 al 19 apto 1901, 1902, 1903, 1910, 1911, 1912 y fachada costado occidental piso 17 y piso 18 | 2025-12-16 | 2025-12-23 | 2026-01-13 | 28 | 75 | 4417.865 | 7.5 | 61.4 | 141.7 | 13.9 | 185.3 | 2-Cónica y dividida |  | 972
23472 - TERRA (MANAZANA 4) | 548722 | M-143 | Mortero pega | Mortero | Mampostería torre 1 eje J entre 1 al 19 apto 1901, 1902, 1903, 1910, 1911, 1912 y fachada costado occidental piso 17 y piso 18 | 2025-12-16 | 2025-12-23 | 2026-01-13 | 28 | 76 | 4536.46 | 7.5 | 62.5 | 140.7 | 13.8 | 184 | 2-Cónica y dividida |  | 972
23472 - TERRA (MANAZANA 4) | 548722 | M-143 | Mortero pega | Mortero | Mampostería torre 1 eje J entre 1 al 19 apto 1901, 1902, 1903, 1910, 1911, 1912 y fachada costado occidental piso 17 y piso 18 | 2025-12-16 | 2025-12-23 | 2026-01-13 | 28 | 75 | 4417.865 | 7.5 | 60.3 | 138.7 | 13.6 | 181.3 | 2-Cónica y dividida |  | 972
23472 - TERRA (MANAZANA 4) | 548722 | M-143 | Mortero pega | Mortero | Mampostería torre 1 eje J entre 1 al 19 apto 1901, 1902, 1903, 1910, 1911, 1912 y fachada costado occidental piso 17 y piso 18 | 2025-12-16 | 2025-12-23 | 2025-12-23 | 7 | 76 | 4536.46 | 7.5 | 51.6 | 116.2 | 11.4 | 152 | 2-Cónica y dividida |  | 968
23472 - TERRA (MANAZANA 4) | 548722 | M-143 | Mortero pega | Mortero | Mampostería torre 1 eje J entre 1 al 19 apto 1901, 1902, 1903, 1910, 1911, 1912 y fachada costado occidental piso 17 y piso 18 | 2025-12-16 | 2025-12-23 | 2025-12-23 | 7 | 75 | 4417.865 | 7.5 | 49.5 | 114.2 | 11.2 | 149.3 | 2-Cónica y dividida |  | 968
23472 - TERRA (MANAZANA 4) | 548722 | M-142 | Mortero pega | Mortero | Mampostería torre 1 eje A entre 1 al 19 apto 1904, 1905, 1906, 1907, 1908, 1909 y fachada costado occidental piso 15 al piso 16 | 2025-12-16 | 2025-12-23 | 2026-01-13 | 28 | 76 | 4536.46 | 7.5 | 57.5 | 129.5 | 12.7 | 169.3 | 2-Cónica y dividida |  | 972
23472 - TERRA (MANAZANA 4) | 548722 | M-142 | Mortero pega | Mortero | Mampostería torre 1 eje A entre 1 al 19 apto 1904, 1905, 1906, 1907, 1908, 1909 y fachada costado occidental piso 15 al piso 16 | 2025-12-16 | 2025-12-23 | 2026-01-13 | 28 | 75 | 4417.865 | 7.5 | 56.4 | 130.5 | 12.8 | 170.7 | 2-Cónica y dividida |  | 972
23472 - TERRA (MANAZANA 4) | 548722 | M-142 | Mortero pega | Mortero | Mampostería torre 1 eje A entre 1 al 19 apto 1904, 1905, 1906, 1907, 1908, 1909 y fachada costado occidental piso 15 al piso 16 | 2025-12-16 | 2025-12-23 | 2026-01-13 | 28 | 76 | 4536.46 | 7.5 | 55.3 | 124.4 | 12.2 | 162.7 | 2-Cónica y dividida |  | 972
23472 - TERRA (MANAZANA 4) | 548722 | M-142 | Mortero pega | Mortero | Mampostería torre 1 eje A entre 1 al 19 apto 1904, 1905, 1906, 1907, 1908, 1909 y fachada costado occidental piso 15 al piso 16 | 2025-12-16 | 2025-12-23 | 2025-12-23 | 7 | 75 | 4417.865 | 7.5 | 49.3 | 114.2 | 11.2 | 149.3 | 2-Cónica y dividida |  | 968
23472 - TERRA (MANAZANA 4) | 548722 | M-142 | Mortero pega | Mortero | Mampostería torre 1 eje A entre 1 al 19 apto 1904, 1905, 1906, 1907, 1908, 1909 y fachada costado occidental piso 15 al piso 16 | 2025-12-16 | 2025-12-23 | 2025-12-23 | 7 | 76 | 4536.46 | 7.5 | 48.2 | 108.1 | 10.6 | 141.3 | 2-Cónica y dividida |  | 968
23472 - TERRA (MANAZANA 4) | 548723 | M-1383 | Outinord IND 1" | Concreto | Entre torre 2 y 3 vigas V - 301, V - 302, V - 303 y las mensulas tipo 2 | 2025-12-17 | 2025-12-23 | 2026-01-14 | 28 | 100 | 7853.982 | 27.6 | 342.6 | 444.6 | 43.6 | 158 | 2-Cónica y dividida |  | 973
23472 - TERRA (MANAZANA 4) | 548723 | M-1383 | Outinord IND 1" | Concreto | Entre torre 2 y 3 vigas V - 301, V - 302, V - 303 y las mensulas tipo 2 | 2025-12-17 | 2025-12-23 | 2026-01-14 | 28 | 101 | 8011.847 | 27.6 | 338.1 | 430.3 | 42.2 | 152.9 | 2-Cónica y dividida |  | 973
23472 - TERRA (MANAZANA 4) | 548723 | M-1383 | Outinord IND 1" | Concreto | Entre torre 2 y 3 vigas V - 301, V - 302, V - 303 y las mensulas tipo 2 | 2025-12-17 | 2025-12-23 | 2026-01-14 | 28 | 100 | 7853.982 | 27.6 | 336.3 | 436.4 | 42.8 | 155.1 | 2-Cónica y dividida |  | 973
23472 - TERRA (MANAZANA 4) | 548723 | M-1383 | Outinord IND 1" | Concreto | Entre torre 2 y 3 vigas V - 301, V - 302, V - 303 y las mensulas tipo 2 | 2025-12-17 | 2025-12-23 | 2025-12-31 | 14 | 101 | 8011.847 | 27.6 | 303.5 | 386.5 | 37.9 | 137.3 | 2-Cónica y dividida |  | 970
23472 - TERRA (MANAZANA 4) | 548723 | M-1383 | Outinord IND 1" | Concreto | Entre torre 2 y 3 vigas V - 301, V - 302, V - 303 y las mensulas tipo 2 | 2025-12-17 | 2025-12-23 | 2025-12-31 | 14 | 100 | 7853.982 | 27.6 | 299.1 | 388.5 | 38.1 | 138 | 2-Cónica y dividida |  | 970
23472 - TERRA (MANAZANA 4) | 548723 | M-1383 | Outinord IND 1" | Concreto | Entre torre 2 y 3 vigas V - 301, V - 302, V - 303 y las mensulas tipo 2 | 2025-12-17 | 2025-12-23 | 2025-12-24 | 7 | 101 | 8011.847 | 27.6 | 267.9 | 340.6 | 33.4 | 121 | 2-Cónica y dividida |  | 968
23472 - TERRA (MANAZANA 4) | 548723 | M-1383 | Outinord IND 1" | Concreto | Entre torre 2 y 3 vigas V - 301, V - 302, V - 303 y las mensulas tipo 2 | 2025-12-17 | 2025-12-23 | 2025-12-24 | 7 | 100 | 7853.982 | 27.6 | 265.7 | 344.7 | 33.8 | 122.5 | 2-Cónica y dividida |  | 968
23472 - TERRA (MANAZANA 4) | 548723 | M-1383 | Outinord IND 1" | Concreto | Entre torre 2 y 3 vigas V - 301, V - 302, V - 303 y las mensulas tipo 2 | 2025-12-17 | 2025-12-23 | 2025-12-23 | 6 | 101 | 8011.847 | 27.6 | 244.6 | 311 | 30.5 | 110.5 | 2-Cónica y dividida |  | 968
23472 - TERRA (MANAZANA 4) | 548723 | M-1383 | Outinord IND 1" | Concreto | Entre torre 2 y 3 vigas V - 301, V - 302, V - 303 y las mensulas tipo 2 | 2025-12-17 | 2025-12-23 | 2025-12-23 | 6 | 100 | 7853.982 | 27.6 | 242.4 | 315.1 | 30.9 | 112 | 2-Cónica y dividida |  | 968
23472 - TERRA (MANAZANA 4) | 548723 | PL-1382 | Outinord IND 1" | Concreto | Escalera torre 1 eje 17 al 19 entre D - G costado oriental piso 24 a cubierta | 2025-12-17 | 2025-12-23 | 2026-01-14 | 28 | 101 | 8011.847 | 20.7 | 291.9 | 371.2 | 36.4 | 175.8 | 2-Cónica y dividida |  | 973
23472 - TERRA (MANAZANA 4) | 548723 | PL-1382 | Outinord IND 1" | Concreto | Escalera torre 1 eje 17 al 19 entre D - G costado oriental piso 24 a cubierta | 2025-12-17 | 2025-12-23 | 2026-01-14 | 28 | 100 | 7853.982 | 20.7 | 287.6 | 373.2 | 36.6 | 176.8 | 2-Cónica y dividida |  | 973
23472 - TERRA (MANAZANA 4) | 548723 | PL-1382 | Outinord IND 1" | Concreto | Escalera torre 1 eje 17 al 19 entre D - G costado oriental piso 24 a cubierta | 2025-12-17 | 2025-12-23 | 2026-01-14 | 28 | 101 | 8011.847 | 20.7 | 284.3 | 362 | 35.5 | 171.5 | 2-Cónica y dividida |  | 973
23472 - TERRA (MANAZANA 4) | 548723 | PL-1382 | Outinord IND 1" | Concreto | Escalera torre 1 eje 17 al 19 entre D - G costado oriental piso 24 a cubierta | 2025-12-17 | 2025-12-23 | 2025-12-31 | 14 | 100 | 7853.982 | 20.7 | 262.3 | 340.6 | 33.4 | 161.4 | 2-Cónica y dividida |  | 970
23472 - TERRA (MANAZANA 4) | 548723 | PL-1382 | Outinord IND 1" | Concreto | Escalera torre 1 eje 17 al 19 entre D - G costado oriental piso 24 a cubierta | 2025-12-17 | 2025-12-23 | 2025-12-31 | 14 | 101 | 8011.847 | 20.7 | 259.1 | 329.4 | 32.3 | 156 | 2-Cónica y dividida |  | 970
23472 - TERRA (MANAZANA 4) | 548723 | PL-1382 | Outinord IND 1" | Concreto | Escalera torre 1 eje 17 al 19 entre D - G costado oriental piso 24 a cubierta | 2025-12-17 | 2025-12-23 | 2025-12-24 | 7 | 101 | 8011.847 | 20.7 | 233.7 | 297.8 | 29.2 | 141.1 | 2-Cónica y dividida |  | 968
23472 - TERRA (MANAZANA 4) | 548723 | PL-1382 | Outinord IND 1" | Concreto | Escalera torre 1 eje 17 al 19 entre D - G costado oriental piso 24 a cubierta | 2025-12-17 | 2025-12-23 | 2025-12-24 | 7 | 101 | 8011.847 | 20.7 | 231.5 | 294.7 | 28.9 | 139.6 | 2-Cónica y dividida |  | 968
23472 - TERRA (MANAZANA 4) | 548723 | PL-1382 | Outinord IND 1" | Concreto | Escalera torre 1 eje 17 al 19 entre D - G costado oriental piso 24 a cubierta | 2025-12-17 | 2025-12-23 | 2025-12-23 | 6 | 100 | 7853.982 | 20.7 | 209.3 | 271.2 | 26.6 | 128.5 | 2-Cónica y dividida |  | 968
23472 - TERRA (MANAZANA 4) | 548723 | PL-1382 | Outinord IND 1" | Concreto | Escalera torre 1 eje 17 al 19 entre D - G costado oriental piso 24 a cubierta | 2025-12-17 | 2025-12-23 | 2025-12-23 | 6 | 101 | 8011.847 | 20.7 | 208.2 | 265.1 | 26 | 125.6 | 2-Cónica y dividida |  | 968
23472 - TERRA (MANAZANA 4) | 548723 | M-145 | Mortero pega | Mortero | Mampostería torre 1 ejes J entre 1 la 19 apto 2001, 2002, 2003, 2010, 2011, 2012 y fachada costado occidental piso 21 al piso 22 | 2025-12-16 | 2025-12-23 | 2026-01-13 | 28 | 76 | 4536.46 | 7.5 | 65 | 145.8 | 14.3 | 190.7 | 2-Cónica y dividida |  | 972
23472 - TERRA (MANAZANA 4) | 548723 | M-145 | Mortero pega | Mortero | Mampostería torre 1 ejes J entre 1 la 19 apto 2001, 2002, 2003, 2010, 2011, 2012 y fachada costado occidental piso 21 al piso 22 | 2025-12-16 | 2025-12-23 | 2026-01-13 | 28 | 75 | 4417.865 | 7.5 | 61.4 | 141.7 | 13.9 | 185.3 | 2-Cónica y dividida |  | 972
23472 - TERRA (MANAZANA 4) | 548723 | M-145 | Mortero pega | Mortero | Mampostería torre 1 ejes J entre 1 la 19 apto 2001, 2002, 2003, 2010, 2011, 2012 y fachada costado occidental piso 21 al piso 22 | 2025-12-16 | 2025-12-23 | 2026-01-13 | 28 | 76 | 4536.46 | 7.5 | 62.3 | 139.7 | 13.7 | 182.7 | 2-Cónica y dividida |  | 972
23472 - TERRA (MANAZANA 4) | 548723 | M-145 | Mortero pega | Mortero | Mampostería torre 1 ejes J entre 1 la 19 apto 2001, 2002, 2003, 2010, 2011, 2012 y fachada costado occidental piso 21 al piso 22 | 2025-12-16 | 2025-12-23 | 2025-12-23 | 7 | 76 | 4536.46 | 7.5 | 51.6 | 116.2 | 11.4 | 152 | 2-Cónica y dividida |  | 968
23472 - TERRA (MANAZANA 4) | 548723 | M-145 | Mortero pega | Mortero | Mampostería torre 1 ejes J entre 1 la 19 apto 2001, 2002, 2003, 2010, 2011, 2012 y fachada costado occidental piso 21 al piso 22 | 2025-12-16 | 2025-12-23 | 2025-12-23 | 7 | 76 | 4536.46 | 7.5 | 49.5 | 111.1 | 10.9 | 145.3 | 2-Cónica y dividida |  | 968
23472 - TERRA (MANAZANA 4) | 548724 | PL-1385 | Outinord IND con fibra y inclusión de aire | Concreto | Placa de cubierta torre 1 cuarto de sets y recorrido ascensor | 2025-12-19 | 2025-12-23 | 2026-01-16 | 28 | 100 | 7853.982 | 20.7 | 261.9 | 339.6 | 33.3 | 160.9 | 2-Cónica y dividida |  | 974
23472 - TERRA (MANAZANA 4) | 548724 | PL-1385 | Outinord IND con fibra y inclusión de aire | Concreto | Placa de cubierta torre 1 cuarto de sets y recorrido ascensor | 2025-12-19 | 2025-12-23 | 2026-01-16 | 28 | 100 | 7853.982 | 20.7 | 258.2 | 335.5 | 32.9 | 158.9 | 2-Cónica y dividida |  | 974
23472 - TERRA (MANAZANA 4) | 548724 | PL-1385 | Outinord IND con fibra y inclusión de aire | Concreto | Placa de cubierta torre 1 cuarto de sets y recorrido ascensor | 2025-12-19 | 2025-12-23 | 2026-01-16 | 28 | 100 | 7853.982 | 20.7 | 254.3 | 330.4 | 32.4 | 156.5 | 2-Cónica y dividida |  | 974
23472 - TERRA (MANAZANA 4) | 548724 | PL-1385 | Outinord IND con fibra y inclusión de aire | Concreto | Placa de cubierta torre 1 cuarto de sets y recorrido ascensor | 2025-12-19 | 2025-12-23 | 2026-01-02 | 14 | 100 | 7853.982 | 20.7 | 229.4 | 297.8 | 29.2 | 141.1 | 2-Cónica y dividida |  | 970
23472 - TERRA (MANAZANA 4) | 548724 | PL-1385 | Outinord IND con fibra y inclusión de aire | Concreto | Placa de cubierta torre 1 cuarto de sets y recorrido ascensor | 2025-12-19 | 2025-12-23 | 2026-01-02 | 14 | 101 | 8011.847 | 20.7 | 231.7 | 294.7 | 28.9 | 139.6 | 2-Cónica y dividida |  | 970
23472 - TERRA (MANAZANA 4) | 548724 | PL-1385 | Outinord IND con fibra y inclusión de aire | Concreto | Placa de cubierta torre 1 cuarto de sets y recorrido ascensor | 2025-12-19 | 2025-12-23 | 2025-12-26 | 7 | 100 | 7853.982 | 20.7 | 203.7 | 264.1 | 25.9 | 125.1 | 2-Cónica y dividida |  | 969
23472 - TERRA (MANAZANA 4) | 548724 | PL-1385 | Outinord IND con fibra y inclusión de aire | Concreto | Placa de cubierta torre 1 cuarto de sets y recorrido ascensor | 2025-12-19 | 2025-12-23 | 2025-12-26 | 7 | 101 | 8011.847 | 20.7 | 201.5 | 257 | 25.2 | 121.7 | 2-Cónica y dividida |  | 969
23472 - TERRA (MANAZANA 4) | 548724 | PL-1385 | Outinord IND con fibra y inclusión de aire | Concreto | Placa de cubierta torre 1 cuarto de sets y recorrido ascensor | 2025-12-19 | 2025-12-23 | 2025-12-23 | 4 | 100 | 7853.982 | 20.7 | 169.3 | 220.3 | 21.6 | 104.3 | 5-Fractura extremos |  | 968
23472 - TERRA (MANAZANA 4) | 548724 | PL-1385 | Outinord IND con fibra y inclusión de aire | Concreto | Placa de cubierta torre 1 cuarto de sets y recorrido ascensor | 2025-12-19 | 2025-12-23 | 2025-12-23 | 4 | 101 | 8011.847 | 20.7 | 168.1 | 214.1 | 21 | 101.4 | 5-Fractura extremos |  | 968
23472 - TERRA (MANAZANA 4) | 548724 | PL-1384 | Outinord IND 1" | Concreto | Columnetas de la matera tipo 2 eje 10´ al 11´ entre C - D tramo matera tipo 3 eje A entre 9 al 11´ y la placa de la matera tipo 1 eje 8 al 9 entre A - B comunal 2 | 2025-12-18 | 2025-12-23 | 2026-01-15 | 28 | 100 | 7853.982 | 27.6 | 343.2 | 445.6 | 43.7 | 158.3 | 2-Cónica y dividida |  | 973
23472 - TERRA (MANAZANA 4) | 548724 | PL-1384 | Outinord IND 1" | Concreto | Columnetas de la matera tipo 2 eje 10´ al 11´ entre C - D tramo matera tipo 3 eje A entre 9 al 11´ y la placa de la matera tipo 1 eje 8 al 9 entre A - B comunal 2 | 2025-12-18 | 2025-12-23 | 2026-01-15 | 28 | 101 | 8011.847 | 27.6 | 341.7 | 434.4 | 42.6 | 154.3 | 2-Cónica y dividida |  | 973
23472 - TERRA (MANAZANA 4) | 548724 | PL-1384 | Outinord IND 1" | Concreto | Columnetas de la matera tipo 2 eje 10´ al 11´ entre C - D tramo matera tipo 3 eje A entre 9 al 11´ y la placa de la matera tipo 1 eje 8 al 9 entre A - B comunal 2 | 2025-12-18 | 2025-12-23 | 2026-01-15 | 28 | 100 | 7853.982 | 27.6 | 337.8 | 438.5 | 43 | 155.8 | 2-Cónica y dividida |  | 973
23472 - TERRA (MANAZANA 4) | 548724 | PL-1384 | Outinord IND 1" | Concreto | Columnetas de la matera tipo 2 eje 10´ al 11´ entre C - D tramo matera tipo 3 eje A entre 9 al 11´ y la placa de la matera tipo 1 eje 8 al 9 entre A - B comunal 2 | 2025-12-18 | 2025-12-23 | 2026-01-01 | 14 | 101 | 8011.847 | 27.6 | 305.6 | 388.5 | 38.1 | 138 | 2-Cónica y dividida |  | 970
23472 - TERRA (MANAZANA 4) | 548724 | PL-1384 | Outinord IND 1" | Concreto | Columnetas de la matera tipo 2 eje 10´ al 11´ entre C - D tramo matera tipo 3 eje A entre 9 al 11´ y la placa de la matera tipo 1 eje 8 al 9 entre A - B comunal 2 | 2025-12-18 | 2025-12-23 | 2026-01-01 | 14 | 100 | 7853.982 | 27.6 | 301.4 | 391.6 | 38.4 | 139.1 | 2-Cónica y dividida |  | 970
23472 - TERRA (MANAZANA 4) | 548724 | PL-1384 | Outinord IND 1" | Concreto | Columnetas de la matera tipo 2 eje 10´ al 11´ entre C - D tramo matera tipo 3 eje A entre 9 al 11´ y la placa de la matera tipo 1 eje 8 al 9 entre A - B comunal 2 | 2025-12-18 | 2025-12-23 | 2025-12-25 | 7 | 101 | 8011.847 | 27.6 | 270.1 | 343.6 | 33.7 | 122.1 | 2-Cónica y dividida |  | 968
23472 - TERRA (MANAZANA 4) | 548724 | PL-1384 | Outinord IND 1" | Concreto | Columnetas de la matera tipo 2 eje 10´ al 11´ entre C - D tramo matera tipo 3 eje A entre 9 al 11´ y la placa de la matera tipo 1 eje 8 al 9 entre A - B comunal 2 | 2025-12-18 | 2025-12-23 | 2025-12-25 | 7 | 100 | 7853.982 | 27.6 | 269.6 | 349.8 | 34.3 | 124.3 | 2-Cónica y dividida |  | 968
23472 - TERRA (MANAZANA 4) | 548724 | PL-1384 | Outinord IND 1" | Concreto | Columnetas de la matera tipo 2 eje 10´ al 11´ entre C - D tramo matera tipo 3 eje A entre 9 al 11´ y la placa de la matera tipo 1 eje 8 al 9 entre A - B comunal 2 | 2025-12-18 | 2025-12-23 | 2025-12-23 | 5 | 101 | 8011.847 | 27.6 | 237.4 | 301.8 | 29.6 | 107.2 | 2-Cónica y dividida |  | 968
23472 - TERRA (MANAZANA 4) | 548724 | PL-1384 | Outinord IND 1" | Concreto | Columnetas de la matera tipo 2 eje 10´ al 11´ entre C - D tramo matera tipo 3 eje A entre 9 al 11´ y la placa de la matera tipo 1 eje 8 al 9 entre A - B comunal 2 | 2025-12-18 | 2025-12-23 | 2025-12-23 | 5 | 100 | 7853.982 | 27.6 | 235.2 | 304.9 | 29.9 | 108.3 | 2-Cónica y dividida |  | 968
23472 - TERRA (MANAZANA 4) | 547950 | G - 138 | No especificado | Grouting | Grouting torre 1 eje A entre 1 al 19 apt 1804, 1805, 1806, 1807, 1808, 1809 y fachada costado occidental piso 11 y piso 12 | 2025-12-12 | 2025-12-16 | 2026-01-09 | 28 | 75 | 4417.865 | 12.5 | 114.6 | 264.1 | 25.9 | 207.2 | 2-Cónica y dividida |  | 972
23472 - TERRA (MANAZANA 4) | 547950 | G - 138 | No especificado | Grouting | Grouting torre 1 eje A entre 1 al 19 apt 1804, 1805, 1806, 1807, 1808, 1809 y fachada costado occidental piso 11 y piso 12 | 2025-12-12 | 2025-12-16 | 2026-01-09 | 28 | 76 | 4536.46 | 12.5 | 115.9 | 260 | 25.5 | 204 | 2-Cónica y dividida |  | 972
23472 - TERRA (MANAZANA 4) | 547950 | G - 138 | No especificado | Grouting | Grouting torre 1 eje A entre 1 al 19 apt 1804, 1805, 1806, 1807, 1808, 1809 y fachada costado occidental piso 11 y piso 12 | 2025-12-12 | 2025-12-16 | 2026-01-09 | 28 | 75 | 4417.865 | 12.5 | 116.2 | 268.2 | 26.3 | 210.4 | 2-Cónica y dividida |  | 972
23472 - TERRA (MANAZANA 4) | 547950 | G - 138 | No especificado | Grouting | Grouting torre 1 eje A entre 1 al 19 apt 1804, 1805, 1806, 1807, 1808, 1809 y fachada costado occidental piso 11 y piso 12 | 2025-12-12 | 2025-12-16 | 2025-12-19 | 7 | 75 | 4417.865 | 12.5 | 99.2 | 229.4 | 22.5 | 180 | 2-Cónica y dividida |  | 967
23472 - TERRA (MANAZANA 4) | 547950 | G - 138 | No especificado | Grouting | Grouting torre 1 eje A entre 1 al 19 apt 1804, 1805, 1806, 1807, 1808, 1809 y fachada costado occidental piso 11 y piso 12 | 2025-12-12 | 2025-12-16 | 2025-12-19 | 7 | 76 | 4536.46 | 12.5 | 98.8 | 222.3 | 21.8 | 174.4 | 2-Cónica y dividida |  | 967
23472 - TERRA (MANAZANA 4) | 547950 | G - 137 | No especificado | Grouting | Grouting torre 1 eje J entre 1 al 19 apt 1701, 1702, 1703, 1710, 1711, 1712 y fachada costado occidental piso 9 al piso 10 y muretes piso 15 al piso 20 | 2025-12-12 | 2025-12-16 | 2026-01-09 | 28 | 75 | 4417.865 | 12.5 | 107.9 | 248.8 | 24.4 | 195.2 | 2-Cónica y dividida |  | 972
23472 - TERRA (MANAZANA 4) | 547950 | G - 137 | No especificado | Grouting | Grouting torre 1 eje J entre 1 al 19 apt 1701, 1702, 1703, 1710, 1711, 1712 y fachada costado occidental piso 9 al piso 10 y muretes piso 15 al piso 20 | 2025-12-12 | 2025-12-16 | 2026-01-09 | 28 | 76 | 4536.46 | 12.5 | 109.7 | 246.8 | 24.2 | 193.6 | 2-Cónica y dividida |  | 972
23472 - TERRA (MANAZANA 4) | 547950 | G - 137 | No especificado | Grouting | Grouting torre 1 eje J entre 1 al 19 apt 1701, 1702, 1703, 1710, 1711, 1712 y fachada costado occidental piso 9 al piso 10 y muretes piso 15 al piso 20 | 2025-12-12 | 2025-12-16 | 2026-01-09 | 28 | 75 | 4417.865 | 12.5 | 108.1 | 249.8 | 24.5 | 196 | 2-Cónica y dividida |  | 972
23472 - TERRA (MANAZANA 4) | 547950 | G - 137 | No especificado | Grouting | Grouting torre 1 eje J entre 1 al 19 apt 1701, 1702, 1703, 1710, 1711, 1712 y fachada costado occidental piso 9 al piso 10 y muretes piso 15 al piso 20 | 2025-12-12 | 2025-12-16 | 2025-12-19 | 7 | 76 | 4536.46 | 12.5 | 98.1 | 220.3 | 21.6 | 172.8 | 2-Cónica y dividida |  | 967
23472 - TERRA (MANAZANA 4) | 547950 | G - 137 | No especificado | Grouting | Grouting torre 1 eje J entre 1 al 19 apt 1701, 1702, 1703, 1710, 1711, 1712 y fachada costado occidental piso 9 al piso 10 y muretes piso 15 al piso 20 | 2025-12-12 | 2025-12-16 | 2025-12-19 | 7 | 75 | 4417.865 | 12.5 | 97.7 | 225.4 | 22.1 | 176.8 | 2-Cónica y dividida |  | 967
23472 - TERRA (MANAZANA 4) | 547950 | G - 136 | No especificado | Grouting | Grouting torre 1 eje A entre 1 al 19 apt 1704, 1705, 1706, 1707, 1708, 1709 y fachada costado occidental piso 7 y piso 8 | 2025-12-12 | 2025-12-16 | 2026-01-09 | 28 | 76 | 4536.46 | 12.5 | 115.9 | 260 | 25.5 | 204 | 2-Cónica y dividida |  | 972
23472 - TERRA (MANAZANA 4) | 547950 | G - 136 | No especificado | Grouting | Grouting torre 1 eje A entre 1 al 19 apt 1704, 1705, 1706, 1707, 1708, 1709 y fachada costado occidental piso 7 y piso 8 | 2025-12-12 | 2025-12-16 | 2026-01-09 | 28 | 76 | 4536.46 | 12.5 | 116.6 | 262.1 | 25.7 | 205.6 | 2-Cónica y dividida |  | 972
23472 - TERRA (MANAZANA 4) | 547950 | G - 136 | No especificado | Grouting | Grouting torre 1 eje A entre 1 al 19 apt 1704, 1705, 1706, 1707, 1708, 1709 y fachada costado occidental piso 7 y piso 8 | 2025-12-12 | 2025-12-16 | 2026-01-09 | 28 | 76 | 4536.46 | 12.5 | 113.3 | 254.9 | 25 | 200 | 2-Cónica y dividida |  | 972
23472 - TERRA (MANAZANA 4) | 547950 | G - 136 | No especificado | Grouting | Grouting torre 1 eje A entre 1 al 19 apt 1704, 1705, 1706, 1707, 1708, 1709 y fachada costado occidental piso 7 y piso 8 | 2025-12-12 | 2025-12-16 | 2025-12-19 | 7 | 75 | 4417.865 | 12.5 | 107.3 | 247.8 | 24.3 | 194.4 | 2-Cónica y dividida |  | 967
23472 - TERRA (MANAZANA 4) | 547950 | G - 136 | No especificado | Grouting | Grouting torre 1 eje A entre 1 al 19 apt 1704, 1705, 1706, 1707, 1708, 1709 y fachada costado occidental piso 7 y piso 8 | 2025-12-12 | 2025-12-16 | 2025-12-19 | 7 | 76 | 4536.46 | 12.5 | 106.1 | 238.6 | 23.4 | 187.2 | 2-Cónica y dividida |  | 967
23472 - TERRA (MANAZANA 4) | 548721 | M - 1381 | Outinord IND 1 / 2 " | Concreto | Muros torre 1 recorrido del ascensor M - 21 ( 2 ) M - 05 eje 8 al 9 entre D - E | 2025-12-12 | 2025-12-16 | 2026-01-09 | 28 | 101 | 8011.847 | 27.6 | 236.5 | 300.8 | 29.5 | 106.9 | 2-Cónica y dividida |  | 972
23472 - TERRA (MANAZANA 4) | 548721 | M - 1381 | Outinord IND 1 / 2 " | Concreto | Muros torre 1 recorrido del ascensor M - 21 ( 2 ) M - 05 eje 8 al 9 entre D - E | 2025-12-12 | 2025-12-16 | 2026-01-09 | 28 | 100 | 7853.982 | 27.6 | 234.8 | 304.9 | 29.9 | 108.3 | 2-Cónica y dividida |  | 972
23472 - TERRA (MANAZANA 4) | 548721 | M - 1381 | Outinord IND 1 / 2 " | Concreto | Muros torre 1 recorrido del ascensor M - 21 ( 2 ) M - 05 eje 8 al 9 entre D - E | 2025-12-12 | 2025-12-16 | 2026-01-09 | 28 | 101 | 8011.847 | 27.6 | 231.3 | 294.7 | 28.9 | 104.7 | 2-Cónica y dividida |  | 972
23472 - TERRA (MANAZANA 4) | 548721 | M - 1381 | Outinord IND 1 / 2 " | Concreto | Muros torre 1 recorrido del ascensor M - 21 ( 2 ) M - 05 eje 8 al 9 entre D - E | 2025-12-12 | 2025-12-16 | 2025-12-26 | 14 | 100 | 7853.982 | 27.6 | 196.8 | 255.9 | 25.1 | 90.9 | 2-Cónica y dividida |  | 969
23472 - TERRA (MANAZANA 4) | 548721 | M - 1381 | Outinord IND 1 / 2 " | Concreto | Muros torre 1 recorrido del ascensor M - 21 ( 2 ) M - 05 eje 8 al 9 entre D - E | 2025-12-12 | 2025-12-16 | 2025-12-26 | 14 | 101 | 8011.847 | 27.6 | 194.9 | 247.8 | 24.3 | 88 | 2-Cónica y dividida |  | 969
23472 - TERRA (MANAZANA 4) | 548721 | M - 1381 | Outinord IND 1 / 2 " | Concreto | Muros torre 1 recorrido del ascensor M - 21 ( 2 ) M - 05 eje 8 al 9 entre D - E | 2025-12-12 | 2025-12-16 | 2025-12-19 | 7 | 100 | 7853.982 | 27.6 | 165.5 | 215.2 | 21.1 | 76.4 | 2-Cónica y dividida |  | 967
23472 - TERRA (MANAZANA 4) | 548721 | M - 1381 | Outinord IND 1 / 2 " | Concreto | Muros torre 1 recorrido del ascensor M - 21 ( 2 ) M - 05 eje 8 al 9 entre D - E | 2025-12-12 | 2025-12-16 | 2025-12-19 | 7 | 100 | 7853.982 | 27.6 | 160.9 | 209 | 20.5 | 74.3 | 2-Cónica y dividida |  | 967
23472 - TERRA (MANAZANA 4) | 548721 | M - 1381 | Outinord IND 1 / 2 " | Concreto | Muros torre 1 recorrido del ascensor M - 21 ( 2 ) M - 05 eje 8 al 9 entre D - E | 2025-12-12 | 2025-12-16 | 2025-12-16 | 4 | 100 | 7853.982 | 27.6 | 140.7 | 182.5 | 17.9 | 64.9 | 2-Cónica y dividida |  | 966
23472 - TERRA (MANAZANA 4) | 548721 | M - 1381 | Outinord IND 1 / 2 " | Concreto | Muros torre 1 recorrido del ascensor M - 21 ( 2 ) M - 05 eje 8 al 9 entre D - E | 2025-12-12 | 2025-12-16 | 2025-12-16 | 4 | 101 | 8011.847 | 27.6 | 138.9 | 176.4 | 17.3 | 62.7 | 2-Cónica y dividida |  | 966
23472 - TERRA (MANAZANA 4) | 548721 | PL - 1380 | Outinord IND 1" | Concreto | Escalera costado oriental torre 1 eje 17 al 19 entre D – G piso 23 al piso 24 | 2025-12-12 | 2025-12-16 | 2026-01-09 | 28 | 100 | 7853.982 | 20.7 | 221.6 | 287.6 | 28.2 | 136.2 | 2-Cónica y dividida |  | 972
23472 - TERRA (MANAZANA 4) | 548721 | PL - 1380 | Outinord IND 1" | Concreto | Escalera costado oriental torre 1 eje 17 al 19 entre D – G piso 23 al piso 24 | 2025-12-12 | 2025-12-16 | 2026-01-09 | 28 | 101 | 8011.847 | 20.7 | 218.4 | 278.4 | 27.3 | 131.9 | 2-Cónica y dividida |  | 972
23472 - TERRA (MANAZANA 4) | 548721 | PL - 1380 | Outinord IND 1" | Concreto | Escalera costado oriental torre 1 eje 17 al 19 entre D – G piso 23 al piso 24 | 2025-12-12 | 2025-12-16 | 2026-01-09 | 28 | 100 | 7853.982 | 20.7 | 216.3 | 280.4 | 27.5 | 132.9 | 2-Cónica y dividida |  | 972
23472 - TERRA (MANAZANA 4) | 548721 | PL - 1380 | Outinord IND 1" | Concreto | Escalera costado oriental torre 1 eje 17 al 19 entre D – G piso 23 al piso 24 | 2025-12-12 | 2025-12-16 | 2025-12-26 | 14 | 101 | 8011.847 | 20.7 | 192.4 | 244.7 | 24 | 115.9 | 2-Cónica y dividida |  | 969
23472 - TERRA (MANAZANA 4) | 548721 | PL - 1380 | Outinord IND 1" | Concreto | Escalera costado oriental torre 1 eje 17 al 19 entre D – G piso 23 al piso 24 | 2025-12-12 | 2025-12-16 | 2025-12-26 | 14 | 100 | 7853.982 | 20.7 | 190.3 | 246.8 | 24.2 | 116.9 | 2-Cónica y dividida |  | 969
23472 - TERRA (MANAZANA 4) | 548721 | PL - 1380 | Outinord IND 1" | Concreto | Escalera costado oriental torre 1 eje 17 al 19 entre D – G piso 23 al piso 24 | 2025-12-12 | 2025-12-16 | 2025-12-19 | 7 | 101 | 8011.847 | 20.7 | 166.6 | 212.1 | 20.8 | 100.5 | 2-Cónica y dividida |  | 967
23472 - TERRA (MANAZANA 4) | 548721 | PL - 1380 | Outinord IND 1" | Concreto | Escalera costado oriental torre 1 eje 17 al 19 entre D – G piso 23 al piso 24 | 2025-12-12 | 2025-12-16 | 2025-12-19 | 7 | 100 | 7853.982 | 20.7 | 164.9 | 214.1 | 21 | 101.4 | 2-Cónica y dividida |  | 967
23472 - TERRA (MANAZANA 4) | 548721 | PL - 1380 | Outinord IND 1" | Concreto | Escalera costado oriental torre 1 eje 17 al 19 entre D – G piso 23 al piso 24 | 2025-12-12 | 2025-12-16 | 2025-12-16 | 4 | 101 | 8011.847 | 20.7 | 145.2 | 184.6 | 18.1 | 87.4 | 2-Cónica y dividida |  | 966
23472 - TERRA (MANAZANA 4) | 548721 | PL - 1380 | Outinord IND 1" | Concreto | Escalera costado oriental torre 1 eje 17 al 19 entre D – G piso 23 al piso 24 | 2025-12-12 | 2025-12-16 | 2025-12-16 | 4 | 100 | 7853.982 | 20.7 | 143.6 | 186.6 | 18.3 | 88.4 | 2-Cónica y dividida |  | 966
23472 - TERRA (MANAZANA 4) | 548721 | G - 139 | Grouting | Grouting | Grouting torre 1 eje J entre 1 al 19 apto 1801, 1802, 1803, 1810, 1811, 1812 y fachada costado occidental piso 13 al piso 14 y muretes piso 20 al piso 24 | 2025-12-12 | 2025-12-16 | 2026-01-09 | 28 | 75 | 4417.865 | 12.5 | 106.2 | 244.7 | 24 | 192 | 2-Cónica y dividida |  | 972
23472 - TERRA (MANAZANA 4) | 548721 | G - 139 | Grouting | Grouting | Grouting torre 1 eje J entre 1 al 19 apto 1801, 1802, 1803, 1810, 1811, 1812 y fachada costado occidental piso 13 al piso 14 y muretes piso 20 al piso 24 | 2025-12-12 | 2025-12-16 | 2026-01-09 | 28 | 76 | 4536.46 | 12.5 | 105.9 | 237.6 | 23.3 | 186.4 | 2-Cónica y dividida |  | 972
23472 - TERRA (MANAZANA 4) | 548721 | G - 139 | Grouting | Grouting | Grouting torre 1 eje J entre 1 al 19 apto 1801, 1802, 1803, 1810, 1811, 1812 y fachada costado occidental piso 13 al piso 14 y muretes piso 20 al piso 24 | 2025-12-12 | 2025-12-16 | 2026-01-09 | 28 | 75 | 4417.865 | 12.5 | 104.6 | 241.7 | 23.7 | 189.6 | 2-Cónica y dividida |  | 972
23472 - TERRA (MANAZANA 4) | 548721 | G - 139 | Grouting | Grouting | Grouting torre 1 eje J entre 1 al 19 apto 1801, 1802, 1803, 1810, 1811, 1812 y fachada costado occidental piso 13 al piso 14 y muretes piso 20 al piso 24 | 2025-12-12 | 2025-12-16 | 2025-12-19 | 7 | 76 | 4536.46 | 12.5 | 92.1 | 207 | 20.3 | 162.4 | 2-Cónica y dividida |  | 967
23472 - TERRA (MANAZANA 4) | 548721 | G - 139 | Grouting | Grouting | Grouting torre 1 eje J entre 1 al 19 apto 1801, 1802, 1803, 1810, 1811, 1812 y fachada costado occidental piso 13 al piso 14 y muretes piso 20 al piso 24 | 2025-12-12 | 2025-12-16 | 2025-12-19 | 7 | 75 | 4417.865 | 12.5 | 91.9 | 212.1 | 20.8 | 166.4 | 2-Cónica y dividida |  | 967
23472 - TERRA (MANAZANA 4) | 547948 | M - 140 | No especificado | Mortero | Mampostería torre 1 eje A entre 1 al 19 apt 1804, 1805, 1806, 1807, 1808, 1809 y fachada costado occidental piso 11 y piso 12 | 2025-12-09 | 2025-12-11 | 2026-01-06 | 28 | 75 | 4417.865 | 7.5 | 53.5 | 123.4 | 12.1 | 161.3 | 2-Cónica y dividida |  | 971
23472 - TERRA (MANAZANA 4) | 547948 | M - 140 | No especificado | Mortero | Mampostería torre 1 eje A entre 1 al 19 apt 1804, 1805, 1806, 1807, 1808, 1809 y fachada costado occidental piso 11 y piso 12 | 2025-12-09 | 2025-12-11 | 2026-01-06 | 28 | 75 | 4417.865 | 7.5 | 54.7 | 126.4 | 12.4 | 165.3 | 2-Cónica y dividida |  | 971
23472 - TERRA (MANAZANA 4) | 547948 | M - 140 | No especificado | Mortero | Mampostería torre 1 eje A entre 1 al 19 apt 1804, 1805, 1806, 1807, 1808, 1809 y fachada costado occidental piso 11 y piso 12 | 2025-12-09 | 2025-12-11 | 2026-01-06 | 28 | 76 | 4536.46 | 7.5 | 54.8 | 123.4 | 12.1 | 161.3 | 2-Cónica y dividida |  | 971
23472 - TERRA (MANAZANA 4) | 547948 | M - 140 | No especificado | Mortero | Mampostería torre 1 eje A entre 1 al 19 apt 1804, 1805, 1806, 1807, 1808, 1809 y fachada costado occidental piso 11 y piso 12 | 2025-12-09 | 2025-12-11 | 2025-12-16 | 7 | 75 | 4417.865 | 7.5 | 40.2 | 92.8 | 9.1 | 121.3 | 2-Cónica y dividida |  | 965
23472 - TERRA (MANAZANA 4) | 547948 | M - 140 | No especificado | Mortero | Mampostería torre 1 eje A entre 1 al 19 apt 1804, 1805, 1806, 1807, 1808, 1809 y fachada costado occidental piso 11 y piso 12 | 2025-12-09 | 2025-12-11 | 2025-12-16 | 7 | 75 | 4417.865 | 7.5 | 39.1 | 90.8 | 8.9 | 118.7 | 2-Cónica y dividida |  | 965
23472 - TERRA (MANAZANA 4) | 547948 | M - 139 | No especificado | Mortero | Mampostería torre 1 eje J entre 1 al 19 apt 1701, 1702, 1703, 1710, 1711, 1712 y fachada costado occidental piso 9 y piso 10 y muretes piso 15 al piso 20 | 2025-12-09 | 2025-12-11 | 2026-01-06 | 28 | 75 | 4417.865 | 7.5 | 51.1 | 118.3 | 11.6 | 154.7 | 2-Cónica y dividida |  | 971
23472 - TERRA (MANAZANA 4) | 547948 | M - 139 | No especificado | Mortero | Mampostería torre 1 eje J entre 1 al 19 apt 1701, 1702, 1703, 1710, 1711, 1712 y fachada costado occidental piso 9 y piso 10 y muretes piso 15 al piso 20 | 2025-12-09 | 2025-12-11 | 2026-01-06 | 28 | 75 | 4417.865 | 7.5 | 52.8 | 122.4 | 12 | 160 | 2-Cónica y dividida |  | 971
23472 - TERRA (MANAZANA 4) | 547948 | M - 139 | No especificado | Mortero | Mampostería torre 1 eje J entre 1 al 19 apt 1701, 1702, 1703, 1710, 1711, 1712 y fachada costado occidental piso 9 y piso 10 y muretes piso 15 al piso 20 | 2025-12-09 | 2025-12-11 | 2026-01-06 | 28 | 75 | 4417.865 | 7.5 | 52.4 | 121.3 | 11.9 | 158.7 | 2-Cónica y dividida |  | 971
23472 - TERRA (MANAZANA 4) | 547948 | M - 139 | No especificado | Mortero | Mampostería torre 1 eje J entre 1 al 19 apt 1701, 1702, 1703, 1710, 1711, 1712 y fachada costado occidental piso 9 y piso 10 y muretes piso 15 al piso 20 | 2025-12-09 | 2025-12-11 | 2025-12-16 | 7 | 75 | 4417.865 | 7.5 | 43.1 | 99.9 | 9.8 | 130.7 | 2-Cónica y dividida |  | 965
23472 - TERRA (MANAZANA 4) | 547948 | M - 139 | No especificado | Mortero | Mampostería torre 1 eje J entre 1 al 19 apt 1701, 1702, 1703, 1710, 1711, 1712 y fachada costado occidental piso 9 y piso 10 y muretes piso 15 al piso 20 | 2025-12-09 | 2025-12-11 | 2025-12-16 | 7 | 75 | 4417.865 | 7.5 | 42.2 | 97.9 | 9.6 | 128 | 2-Cónica y dividida |  | 965
23472 - TERRA (MANAZANA 4) | 547948 | M - 138 | No especificado | Mortero | Mampostería torre 1 eje A entre 1 al 19 apt 1704, 1705, 1706, 1707, 1708, 1709 y fachada costado occidental piso 7 y piso 8 | 2025-12-09 | 2025-12-11 | 2026-01-06 | 28 | 75 | 4417.865 | 7.5 | 52.1 | 120.3 | 11.8 | 157.3 | 2-Cónica y dividida |  | 971
23472 - TERRA (MANAZANA 4) | 547948 | M - 138 | No especificado | Mortero | Mampostería torre 1 eje A entre 1 al 19 apt 1704, 1705, 1706, 1707, 1708, 1709 y fachada costado occidental piso 7 y piso 8 | 2025-12-09 | 2025-12-11 | 2026-01-06 | 28 | 75 | 4417.865 | 7.5 | 52.8 | 122.4 | 12 | 160 | 2-Cónica y dividida |  | 971
23472 - TERRA (MANAZANA 4) | 547948 | M - 138 | No especificado | Mortero | Mampostería torre 1 eje A entre 1 al 19 apt 1704, 1705, 1706, 1707, 1708, 1709 y fachada costado occidental piso 7 y piso 8 | 2025-12-09 | 2025-12-11 | 2026-01-06 | 28 | 75 | 4417.865 | 7.5 | 49.9 | 115.2 | 11.3 | 150.7 | 2-Cónica y dividida |  | 971
23472 - TERRA (MANAZANA 4) | 547948 | M - 138 | No especificado | Mortero | Mampostería torre 1 eje A entre 1 al 19 apt 1704, 1705, 1706, 1707, 1708, 1709 y fachada costado occidental piso 7 y piso 8 | 2025-12-09 | 2025-12-11 | 2025-12-16 | 7 | 75 | 4417.865 | 7.5 | 36.1 | 83.6 | 8.2 | 109.3 | 2-Cónica y dividida |  | 965
23472 - TERRA (MANAZANA 4) | 547948 | M - 138 | No especificado | Mortero | Mampostería torre 1 eje A entre 1 al 19 apt 1704, 1705, 1706, 1707, 1708, 1709 y fachada costado occidental piso 7 y piso 8 | 2025-12-09 | 2025-12-11 | 2025-12-16 | 7 | 75 | 4417.865 | 7.5 | 35.3 | 81.6 | 8 | 106.7 | 2-Cónica y dividida |  | 965
23472 - TERRA (MANAZANA 4) | 547949 | M - 141 | No especificado | Mortero | Mamposteria torre 1 eje J entre 1 al 19 apt 1801 - 1802 - 1803 - 1810 - 1811 - 1812 y fachada costado occidental piso 13 y piso 14 y muretes piso 20 al piso 24 | 2025-12-09 | 2025-12-11 | 2026-01-06 | 28 | 75 | 4417.865 | 7.5 | 46.6 | 107.1 | 10.5 | 140 | 2-Cónica y dividida |  | 971
23472 - TERRA (MANAZANA 4) | 547949 | M - 141 | No especificado | Mortero | Mamposteria torre 1 eje J entre 1 al 19 apt 1801 - 1802 - 1803 - 1810 - 1811 - 1812 y fachada costado occidental piso 13 y piso 14 y muretes piso 20 al piso 24 | 2025-12-09 | 2025-12-11 | 2026-01-06 | 28 | 75 | 4417.865 | 7.5 | 45.9 | 106.1 | 10.4 | 138.7 | 2-Cónica y dividida |  | 971
23472 - TERRA (MANAZANA 4) | 547949 | M - 141 | No especificado | Mortero | Mamposteria torre 1 eje J entre 1 al 19 apt 1801 - 1802 - 1803 - 1810 - 1811 - 1812 y fachada costado occidental piso 13 y piso 14 y muretes piso 20 al piso 24 | 2025-12-09 | 2025-12-11 | 2026-01-06 | 28 | 76 | 4536.46 | 7.5 | 46.1 | 104 | 10.2 | 136 | 2-Cónica y dividida |  | 971
23472 - TERRA (MANAZANA 4) | 547949 | M - 141 | No especificado | Mortero | Mamposteria torre 1 eje J entre 1 al 19 apt 1801 - 1802 - 1803 - 1810 - 1811 - 1812 y fachada costado occidental piso 13 y piso 14 y muretes piso 20 al piso 24 | 2025-12-09 | 2025-12-11 | 2025-12-16 | 7 | 76 | 4536.46 | 7.5 | 38.2 | 85.7 | 8.4 | 112 | 2-Cónica y dividida |  | 965
23472 - TERRA (MANAZANA 4) | 547949 | M - 141 | No especificado | Mortero | Mamposteria torre 1 eje J entre 1 al 19 apt 1801 - 1802 - 1803 - 1810 - 1811 - 1812 y fachada costado occidental piso 13 y piso 14 y muretes piso 20 al piso 24 | 2025-12-09 | 2025-12-11 | 2025-12-16 | 7 | 75 | 4417.865 | 7.5 | 37.9 | 87.7 | 8.6 | 114.7 | 2-Cónica y dividida |  | 965
23472 - TERRA (MANAZANA 4) | 547947 | PL - 1379 | Outinord IND 1" | Concreto | Salón comunal 1 Zapatas y zarpas Z - 1 P(2) Z- 2 P(3) Z3P y arranque de muros MC - 2 de la cimentación del comunal 1 eje 1 - P, 3 - P entre A - P. B - P | 2025-12-09 | 2025-12-11 | 2026-01-06 | 28 | 101 | 8011.847 | 27.6 | 275.2 | 349.8 | 34.3 | 124.3 | 2-Cónica y dividida |  | 971
23472 - TERRA (MANAZANA 4) | 547947 | PL - 1379 | Outinord IND 1" | Concreto | Salón comunal 1 Zapatas y zarpas Z - 1 P(2) Z- 2 P(3) Z3P y arranque de muros MC - 2 de la cimentación del comunal 1 eje 1 - P, 3 - P entre A - P. B - P | 2025-12-09 | 2025-12-11 | 2026-01-06 | 28 | 100 | 7853.982 | 27.6 | 274.9 | 356.9 | 35 | 126.8 | 2-Cónica y dividida |  | 971
23472 - TERRA (MANAZANA 4) | 547947 | PL - 1379 | Outinord IND 1" | Concreto | Salón comunal 1 Zapatas y zarpas Z - 1 P(2) Z- 2 P(3) Z3P y arranque de muros MC - 2 de la cimentación del comunal 1 eje 1 - P, 3 - P entre A - P. B - P | 2025-12-09 | 2025-12-11 | 2026-01-06 | 28 | 101 | 8011.847 | 27.6 | 271.3 | 345.7 | 33.9 | 122.8 | 2-Cónica y dividida |  | 971
23472 - TERRA (MANAZANA 4) | 547947 | PL - 1379 | Outinord IND 1" | Concreto | Salón comunal 1 Zapatas y zarpas Z - 1 P(2) Z- 2 P(3) Z3P y arranque de muros MC - 2 de la cimentación del comunal 1 eje 1 - P, 3 - P entre A - P. B - P | 2025-12-09 | 2025-12-11 | 2025-12-23 | 14 | 100 | 7853.982 | 27.6 | 235.6 | 305.9 | 30 | 108.7 | 2-Cónica y dividida |  | 968
23472 - TERRA (MANAZANA 4) | 547947 | PL - 1379 | Outinord IND 1" | Concreto | Salón comunal 1 Zapatas y zarpas Z - 1 P(2) Z- 2 P(3) Z3P y arranque de muros MC - 2 de la cimentación del comunal 1 eje 1 - P, 3 - P entre A - P. B - P | 2025-12-09 | 2025-12-11 | 2025-12-23 | 14 | 100 | 7853.982 | 27.6 | 232.4 | 301.8 | 29.6 | 107.2 | 2-Cónica y dividida |  | 968
23472 - TERRA (MANAZANA 4) | 547947 | PL - 1379 | Outinord IND 1" | Concreto | Salón comunal 1 Zapatas y zarpas Z - 1 P(2) Z- 2 P(3) Z3P y arranque de muros MC - 2 de la cimentación del comunal 1 eje 1 - P, 3 - P entre A - P. B - P | 2025-12-09 | 2025-12-11 | 2025-12-16 | 7 | 100 | 7853.982 | 27.6 | 198.7 | 258 | 25.3 | 91.7 | 2-Cónica y dividida |  | 965
23472 - TERRA (MANAZANA 4) | 547947 | PL - 1379 | Outinord IND 1" | Concreto | Salón comunal 1 Zapatas y zarpas Z - 1 P(2) Z- 2 P(3) Z3P y arranque de muros MC - 2 de la cimentación del comunal 1 eje 1 - P, 3 - P entre A - P. B - P | 2025-12-09 | 2025-12-11 | 2025-12-16 | 7 | 100 | 7853.982 | 27.6 | 194.3 | 251.9 | 24.7 | 89.5 | 2-Cónica y dividida |  | 965
23472 - TERRA (MANAZANA 4) | 547947 | PL - 1379 | Outinord IND 1" | Concreto | Salón comunal 1 Zapatas y zarpas Z - 1 P(2) Z- 2 P(3) Z3P y arranque de muros MC - 2 de la cimentación del comunal 1 eje 1 - P, 3 - P entre A - P. B - P | 2025-12-09 | 2025-12-11 | 2025-12-12 | 3 | 100 | 7853.982 | 27.6 | 159.6 | 207 | 20.3 | 73.6 | 2-Cónica y dividida |  | 964
23472 - TERRA (MANAZANA 4) | 547947 | PL - 1379 | Outinord IND 1" | Concreto | Salón comunal 1 Zapatas y zarpas Z - 1 P(2) Z- 2 P(3) Z3P y arranque de muros MC - 2 de la cimentación del comunal 1 eje 1 - P, 3 - P entre A - P. B - P | 2025-12-09 | 2025-12-11 | 2025-12-12 | 3 | 100 | 7853.982 | 27.6 | 157.4 | 203.9 | 20 | 72.5 | 2-Cónica y dividida |  | 964
23472 - TERRA (MANAZANA 4) | 547946 | PL - 1378 | Outinord IND 1" | Concreto | Escalera Torre 1 Eje 17 al 19 entre D – G costado oriental piso 22 al piso 23 | 2025-12-05 | 2025-12-11 | 2026-01-02 | 28 | 100 | 7853.982 | 20.7 | 288.3 | 374.2 | 36.7 | 177.3 | 2-Cónica y dividida |  | 970
23472 - TERRA (MANAZANA 4) | 547946 | PL - 1378 | Outinord IND 1" | Concreto | Escalera Torre 1 Eje 17 al 19 entre D – G costado oriental piso 22 al piso 23 | 2025-12-05 | 2025-12-11 | 2026-01-02 | 28 | 101 | 8011.847 | 20.7 | 291.7 | 371.2 | 36.4 | 175.8 | 2-Cónica y dividida |  | 970
23472 - TERRA (MANAZANA 4) | 547946 | PL - 1378 | Outinord IND 1" | Concreto | Escalera Torre 1 Eje 17 al 19 entre D – G costado oriental piso 22 al piso 23 | 2025-12-05 | 2025-12-11 | 2026-01-02 | 28 | 100 | 7853.982 | 20.7 | 290.4 | 377.3 | 37 | 178.7 | 2-Cónica y dividida |  | 970
23472 - TERRA (MANAZANA 4) | 547946 | PL - 1378 | Outinord IND 1" | Concreto | Escalera Torre 1 Eje 17 al 19 entre D – G costado oriental piso 22 al piso 23 | 2025-12-05 | 2025-12-11 | 2025-12-19 | 14 | 101 | 8011.847 | 20.7 | 259.6 | 330.4 | 32.4 | 156.5 | 2-Cónica y dividida |  | 967
23472 - TERRA (MANAZANA 4) | 547946 | PL - 1378 | Outinord IND 1" | Concreto | Escalera Torre 1 Eje 17 al 19 entre D – G costado oriental piso 22 al piso 23 | 2025-12-05 | 2025-12-11 | 2025-12-19 | 14 | 100 | 7853.982 | 20.7 | 256.5 | 333.4 | 32.7 | 158 | 2-Cónica y dividida |  | 967
23472 - TERRA (MANAZANA 4) | 547946 | PL - 1378 | Outinord IND 1" | Concreto | Escalera Torre 1 Eje 17 al 19 entre D – G costado oriental piso 22 al piso 23 | 2025-12-05 | 2025-12-11 | 2025-12-12 | 7 | 101 | 8011.847 | 20.7 | 235.9 | 299.8 | 29.4 | 142 | 2-Cónica y dividida |  | 964
23472 - TERRA (MANAZANA 4) | 547946 | PL - 1378 | Outinord IND 1" | Concreto | Escalera Torre 1 Eje 17 al 19 entre D – G costado oriental piso 22 al piso 23 | 2025-12-05 | 2025-12-11 | 2025-12-12 | 7 | 100 | 7853.982 | 20.7 | 233.8 | 303.9 | 29.8 | 144 | 2-Cónica y dividida |  | 964
23472 - TERRA (MANAZANA 4) | 547946 | PL - 1378 | Outinord IND 1" | Concreto | Escalera Torre 1 Eje 17 al 19 entre D – G costado oriental piso 22 al piso 23 | 2025-12-05 | 2025-12-11 | 2025-12-11 | 6 | 101 | 8011.847 | 20.7 | 222.7 | 283.5 | 27.8 | 134.3 | 2-Cónica y dividida |  | 964
23472 - TERRA (MANAZANA 4) | 547946 | PL - 1378 | Outinord IND 1" | Concreto | Escalera Torre 1 Eje 17 al 19 entre D – G costado oriental piso 22 al piso 23 | 2025-12-05 | 2025-12-11 | 2025-12-11 | 6 | 100 | 7853.982 | 20.7 | 220.5 | 286.5 | 28.1 | 135.7 | 2-Cónica y dividida |  | 964
23472 - TERRA (MANAZANA 4) | 547946 | PL - 1377 | Outinord IND con fibra y inclución de aire 1" | Concreto | Placa de cubierta torre 1 recorrido foso de ascensores 1 y 2 eje 8 al 10 entre D -E y placa de cubierta de las escaleras costado oriental eje 17 al 19 entre D – G y costado occidental eje 1 al 2 entre D – G | 2025-12-05 | 2025-12-11 | 2026-01-02 | 28 | 101 | 8011.847 | 20.7 | 303.5 | 386.5 | 37.9 | 183.1 | 2-Cónica y dividida |  | 970
23472 - TERRA (MANAZANA 4) | 547946 | PL - 1377 | Outinord IND con fibra y inclución de aire 1" | Concreto | Placa de cubierta torre 1 recorrido foso de ascensores 1 y 2 eje 8 al 10 entre D -E y placa de cubierta de las escaleras costado oriental eje 17 al 19 entre D – G y costado occidental eje 1 al 2 entre D – G | 2025-12-05 | 2025-12-11 | 2026-01-02 | 28 | 100 | 7853.982 | 20.7 | 300.3 | 389.5 | 38.2 | 184.5 | 2-Cónica y dividida |  | 970
23472 - TERRA (MANAZANA 4) | 547946 | PL - 1377 | Outinord IND con fibra y inclución de aire 1" | Concreto | Placa de cubierta torre 1 recorrido foso de ascensores 1 y 2 eje 8 al 10 entre D -E y placa de cubierta de las escaleras costado oriental eje 17 al 19 entre D – G y costado occidental eje 1 al 2 entre D – G | 2025-12-05 | 2025-12-11 | 2026-01-02 | 28 | 101 | 8011.847 | 20.7 | 302.8 | 385.5 | 37.8 | 182.6 | 2-Cónica y dividida |  | 970
23472 - TERRA (MANAZANA 4) | 547946 | PL - 1377 | Outinord IND con fibra y inclución de aire 1" | Concreto | Placa de cubierta torre 1 recorrido foso de ascensores 1 y 2 eje 8 al 10 entre D -E y placa de cubierta de las escaleras costado oriental eje 17 al 19 entre D – G y costado occidental eje 1 al 2 entre D – G | 2025-12-05 | 2025-12-11 | 2025-12-19 | 14 | 100 | 7853.982 | 20.7 | 273.8 | 355.9 | 34.9 | 168.6 | 2-Cónica y dividida |  | 967
23472 - TERRA (MANAZANA 4) | 547946 | PL - 1377 | Outinord IND con fibra y inclución de aire 1" | Concreto | Placa de cubierta torre 1 recorrido foso de ascensores 1 y 2 eje 8 al 10 entre D -E y placa de cubierta de las escaleras costado oriental eje 17 al 19 entre D – G y costado occidental eje 1 al 2 entre D – G | 2025-12-05 | 2025-12-11 | 2025-12-19 | 14 | 101 | 8011.847 | 20.7 | 271.3 | 345.7 | 33.9 | 163.8 | 2-Cónica y dividida |  | 967
23472 - TERRA (MANAZANA 4) | 547946 | PL - 1377 | Outinord IND con fibra y inclución de aire 1" | Concreto | Placa de cubierta torre 1 recorrido foso de ascensores 1 y 2 eje 8 al 10 entre D -E y placa de cubierta de las escaleras costado oriental eje 17 al 19 entre D – G y costado occidental eje 1 al 2 entre D – G | 2025-12-05 | 2025-12-11 | 2025-12-12 | 7 | 101 | 8011.847 | 20.7 | 245.7 | 313.1 | 30.7 | 148.3 | 2-Cónica y dividida |  | 964
23472 - TERRA (MANAZANA 4) | 547946 | PL - 1377 | Outinord IND con fibra y inclución de aire 1" | Concreto | Placa de cubierta torre 1 recorrido foso de ascensores 1 y 2 eje 8 al 10 entre D -E y placa de cubierta de las escaleras costado oriental eje 17 al 19 entre D – G y costado occidental eje 1 al 2 entre D – G | 2025-12-05 | 2025-12-11 | 2025-12-12 | 7 | 101 | 8011.847 | 20.7 | 243.6 | 310 | 30.4 | 146.9 | 2-Cónica y dividida |  | 964
23472 - TERRA (MANAZANA 4) | 547946 | PL - 1377 | Outinord IND con fibra y inclución de aire 1" | Concreto | Placa de cubierta torre 1 recorrido foso de ascensores 1 y 2 eje 8 al 10 entre D -E y placa de cubierta de las escaleras costado oriental eje 17 al 19 entre D – G y costado occidental eje 1 al 2 entre D – G | 2025-12-05 | 2025-12-11 | 2025-12-11 | 6 | 100 | 7853.982 | 20.7 | 220.4 | 286.5 | 28.1 | 135.7 | 2-Cónica y dividida |  | 964
23472 - TERRA (MANAZANA 4) | 547946 | PL - 1377 | Outinord IND con fibra y inclución de aire 1" | Concreto | Placa de cubierta torre 1 recorrido foso de ascensores 1 y 2 eje 8 al 10 entre D -E y placa de cubierta de las escaleras costado oriental eje 17 al 19 entre D – G y costado occidental eje 1 al 2 entre D – G | 2025-12-05 | 2025-12-11 | 2025-12-11 | 6 | 101 | 8011.847 | 20.7 | 218.2 | 277.4 | 27.2 | 131.4 | 2-Cónica y dividida |  | 964
23472 - TERRA (MANAZANA 4) | 547946 | M - 1376 | Outinord IND 1 / 2 " | Concreto | Salón comunal 2 bordillo de la matera tipo 1 eje 8 al 10 entre B – E | 2025-12-05 | 2025-12-11 | 2026-01-02 | 28 | 100 | 7853.982 | 27.6 | 317.5 | 412 | 40.4 | 146.4 | 2-Cónica y dividida |  | 970
23472 - TERRA (MANAZANA 4) | 547946 | M - 1376 | Outinord IND 1 / 2 " | Concreto | Salón comunal 2 bordillo de la matera tipo 1 eje 8 al 10 entre B – E | 2025-12-05 | 2025-12-11 | 2026-01-02 | 28 | 101 | 8011.847 | 27.6 | 318.4 | 404.8 | 39.7 | 143.8 | 2-Cónica y dividida |  | 970
23472 - TERRA (MANAZANA 4) | 547946 | M - 1376 | Outinord IND 1 / 2 " | Concreto | Salón comunal 2 bordillo de la matera tipo 1 eje 8 al 10 entre B – E | 2025-12-05 | 2025-12-11 | 2026-01-02 | 28 | 100 | 7853.982 | 27.6 | 314.8 | 408.9 | 40.1 | 145.3 | 2-Cónica y dividida |  | 970
23472 - TERRA (MANAZANA 4) | 547946 | M - 1376 | Outinord IND 1 / 2 " | Concreto | Salón comunal 2 bordillo de la matera tipo 1 eje 8 al 10 entre B – E | 2025-12-05 | 2025-12-11 | 2025-12-19 | 14 | 101 | 8011.847 | 27.6 | 280.4 | 356.9 | 35 | 126.8 | 2-Cónica y dividida |  | 967
23472 - TERRA (MANAZANA 4) | 547946 | M - 1376 | Outinord IND 1 / 2 " | Concreto | Salón comunal 2 bordillo de la matera tipo 1 eje 8 al 10 entre B – E | 2025-12-05 | 2025-12-11 | 2025-12-19 | 14 | 100 | 7853.982 | 27.6 | 276.5 | 358.9 | 35.2 | 127.5 | 2-Cónica y dividida |  | 967
23472 - TERRA (MANAZANA 4) | 547946 | M - 1376 | Outinord IND 1 / 2 " | Concreto | Salón comunal 2 bordillo de la matera tipo 1 eje 8 al 10 entre B – E | 2025-12-05 | 2025-12-11 | 2025-12-12 | 7 | 101 | 8011.847 | 27.6 | 246.6 | 314.1 | 30.8 | 111.6 | 2-Cónica y dividida |  | 964
23472 - TERRA (MANAZANA 4) | 547946 | M - 1376 | Outinord IND 1 / 2 " | Concreto | Salón comunal 2 bordillo de la matera tipo 1 eje 8 al 10 entre B – E | 2025-12-05 | 2025-12-11 | 2025-12-12 | 7 | 100 | 7853.982 | 27.6 | 242.4 | 315.1 | 30.9 | 112 | 2-Cónica y dividida |  | 964
23472 - TERRA (MANAZANA 4) | 547946 | M - 1376 | Outinord IND 1 / 2 " | Concreto | Salón comunal 2 bordillo de la matera tipo 1 eje 8 al 10 entre B – E | 2025-12-05 | 2025-12-11 | 2025-12-11 | 6 | 101 | 8011.847 | 27.6 | 221.3 | 281.4 | 27.6 | 100 | 2-Cónica y dividida |  | 964
23472 - TERRA (MANAZANA 4) | 547946 | M - 1376 | Outinord IND 1 / 2 " | Concreto | Salón comunal 2 bordillo de la matera tipo 1 eje 8 al 10 entre B – E | 2025-12-05 | 2025-12-11 | 2025-12-11 | 6 | 100 | 7853.982 | 27.6 | 219.1 | 284.5 | 27.9 | 101.1 | 2-Cónica y dividida |  | 964
23472 - TERRA (MANAZANA 4) | 546420 | M - 1374 | Outinord IND 1 / 2" | Concreto | Muros cubierta de la escalera costado occidental torre 1 eje 1 al 2 entre D – E ; M – 21 (2) ; M – 05 | 2025-12-02 | 2025-12-04 | 2025-12-30 | 28 | 100 | 7853.982 | 27.6 | 265.3 | 344.7 | 33.8 | 122.5 | 2-Cónica y dividida |  | 970
23472 - TERRA (MANAZANA 4) | 546420 | M - 1374 | Outinord IND 1 / 2" | Concreto | Muros cubierta de la escalera costado occidental torre 1 eje 1 al 2 entre D – E ; M – 21 (2) ; M – 05 | 2025-12-02 | 2025-12-04 | 2025-12-30 | 28 | 101 | 8011.847 | 27.6 | 262.7 | 334.5 | 32.8 | 118.8 | 2-Cónica y dividida |  | 970
23472 - TERRA (MANAZANA 4) | 546420 | M - 1374 | Outinord IND 1 / 2" | Concreto | Muros cubierta de la escalera costado occidental torre 1 eje 1 al 2 entre D – E ; M – 21 (2) ; M – 05 | 2025-12-02 | 2025-12-04 | 2025-12-30 | 28 | 100 | 7853.982 | 27.6 | 259.1 | 336.5 | 33 | 119.6 | 2-Cónica y dividida |  | 970
23472 - TERRA (MANAZANA 4) | 546420 | M - 1374 | Outinord IND 1 / 2" | Concreto | Muros cubierta de la escalera costado occidental torre 1 eje 1 al 2 entre D – E ; M – 21 (2) ; M – 05 | 2025-12-02 | 2025-12-04 | 2025-12-16 | 14 | 100 | 7853.982 | 27.6 | 226.7 | 294.7 | 28.9 | 104.7 | 2-Cónica y dividida |  | 965
23472 - TERRA (MANAZANA 4) | 546420 | M - 1374 | Outinord IND 1 / 2" | Concreto | Muros cubierta de la escalera costado occidental torre 1 eje 1 al 2 entre D – E ; M – 21 (2) ; M – 05 | 2025-12-02 | 2025-12-04 | 2025-12-16 | 14 | 100 | 7853.982 | 27.6 | 222.3 | 288.6 | 28.3 | 102.5 | 2-Cónica y dividida |  | 965
23472 - TERRA (MANAZANA 4) | 546420 | M - 1374 | Outinord IND 1 / 2" | Concreto | Muros cubierta de la escalera costado occidental torre 1 eje 1 al 2 entre D – E ; M – 21 (2) ; M – 05 | 2025-12-02 | 2025-12-04 | 2025-12-09 | 7 | 101 | 8011.847 | 27.6 | 190.7 | 242.7 | 23.8 | 86.2 | 2-Cónica y dividida |  | 962
23472 - TERRA (MANAZANA 4) | 546420 | M - 1374 | Outinord IND 1 / 2" | Concreto | Muros cubierta de la escalera costado occidental torre 1 eje 1 al 2 entre D – E ; M – 21 (2) ; M – 05 | 2025-12-02 | 2025-12-04 | 2025-12-09 | 7 | 100 | 7853.982 | 27.6 | 185.2 | 240.7 | 23.6 | 85.5 | 2-Cónica y dividida |  | 962
23472 - TERRA (MANAZANA 4) | 546420 | M - 1374 | Outinord IND 1 / 2" | Concreto | Muros cubierta de la escalera costado occidental torre 1 eje 1 al 2 entre D – E ; M – 21 (2) ; M – 05 | 2025-12-02 | 2025-12-04 | 2025-12-05 | 3 | 100 | 7853.982 | 27.6 | 120.1 | 156 | 15.3 | 55.4 | 2-Cónica y dividida |  | 961
23472 - TERRA (MANAZANA 4) | 546420 | M - 1374 | Outinord IND 1 / 2" | Concreto | Muros cubierta de la escalera costado occidental torre 1 eje 1 al 2 entre D – E ; M – 21 (2) ; M – 05 | 2025-12-02 | 2025-12-04 | 2025-12-05 | 3 | 100 | 7853.982 | 27.6 | 117 | 151.9 | 14.9 | 54 | 2-Cónica y dividida |  | 961
23472 - TERRA (MANAZANA 4) | 546420 | M - 1373 | Outinord IND 1 / 2" | Concreto | Vigas de acople torre 1 eje 6 entre 7 al 13 | 2025-12-01 | 2025-12-04 | 2025-12-29 | 28 | 101 | 8011.847 | 41.4 | 427.3 | 543.5 | 53.3 | 128.7 | 2-Cónica y dividida |  | 969
23472 - TERRA (MANAZANA 4) | 546420 | M - 1373 | Outinord IND 1 / 2" | Concreto | Vigas de acople torre 1 eje 6 entre 7 al 13 | 2025-12-01 | 2025-12-04 | 2025-12-29 | 28 | 100 | 7853.982 | 41.4 | 425.6 | 552.7 | 54.2 | 130.9 | 2-Cónica y dividida |  | 969
23472 - TERRA (MANAZANA 4) | 546420 | M - 1373 | Outinord IND 1 / 2" | Concreto | Vigas de acople torre 1 eje 6 entre 7 al 13 | 2025-12-01 | 2025-12-04 | 2025-12-29 | 28 | 101 | 8011.847 | 41.4 | 422.4 | 537.4 | 52.7 | 127.3 | 2-Cónica y dividida |  | 969
23472 - TERRA (MANAZANA 4) | 546420 | M - 1373 | Outinord IND 1 / 2" | Concreto | Vigas de acople torre 1 eje 6 entre 7 al 13 | 2025-12-01 | 2025-12-04 | 2025-12-15 | 14 | 100 | 7853.982 | 41.4 | 379.4 | 492.5 | 48.3 | 116.7 | 2-Cónica y dividida |  | 964
23472 - TERRA (MANAZANA 4) | 546420 | M - 1373 | Outinord IND 1 / 2" | Concreto | Vigas de acople torre 1 eje 6 entre 7 al 13 | 2025-12-01 | 2025-12-04 | 2025-12-15 | 14 | 101 | 8011.847 | 41.4 | 376.8 | 479.3 | 47 | 113.5 | 2-Cónica y dividida |  | 964
23472 - TERRA (MANAZANA 4) | 546420 | M - 1373 | Outinord IND 1 / 2" | Concreto | Vigas de acople torre 1 eje 6 entre 7 al 13 | 2025-12-01 | 2025-12-04 | 2025-12-08 | 7 | 100 | 7853.982 | 41.4 | 324.6 | 421.1 | 41.3 | 99.8 | 2-Cónica y dividida |  | 962
23472 - TERRA (MANAZANA 4) | 546420 | M - 1373 | Outinord IND 1 / 2" | Concreto | Vigas de acople torre 1 eje 6 entre 7 al 13 | 2025-12-01 | 2025-12-04 | 2025-12-08 | 7 | 101 | 8011.847 | 41.4 | 320.4 | 407.9 | 40 | 96.6 | 2-Cónica y dividida |  | 962
23472 - TERRA (MANAZANA 4) | 546420 | M - 1373 | Outinord IND 1 / 2" | Concreto | Vigas de acople torre 1 eje 6 entre 7 al 13 | 2025-12-01 | 2025-12-04 | 2025-12-04 | 3 | 100 | 7853.982 | 41.4 | 273.1 | 354.9 | 34.8 | 84.1 | 2-Cónica y dividida |  | 961
23472 - TERRA (MANAZANA 4) | 546420 | M - 1373 | Outinord IND 1 / 2" | Concreto | Vigas de acople torre 1 eje 6 entre 7 al 13 | 2025-12-01 | 2025-12-04 | 2025-12-04 | 3 | 101 | 8011.847 | 41.4 | 270.3 | 343.6 | 33.7 | 81.4 | 2-Cónica y dividida |  | 961
23472 - TERRA (MANAZANA 4) | 546420 | M - 1372 | Outinord IND 1 / 2" | Concreto | Salón comunal 2 columnetas materas tipo 1 eje 8 al 10 entre C – E y bordillos de la matera tipo 1 eje 8 al 9 entre A – B N + 1.50 | 2025-12-01 | 2025-12-04 | 2025-12-29 | 28 | 100 | 7853.982 | 27.6 | 296.4 | 384.4 | 37.7 | 136.6 | 2-Cónica y dividida |  | 969
23472 - TERRA (MANAZANA 4) | 546420 | M - 1372 | Outinord IND 1 / 2" | Concreto | Salón comunal 2 columnetas materas tipo 1 eje 8 al 10 entre C – E y bordillos de la matera tipo 1 eje 8 al 9 entre A – B N + 1.50 | 2025-12-01 | 2025-12-04 | 2025-12-29 | 28 | 101 | 8011.847 | 27.6 | 295.2 | 375.3 | 36.8 | 133.3 | 2-Cónica y dividida |  | 969
23472 - TERRA (MANAZANA 4) | 546420 | M - 1372 | Outinord IND 1 / 2" | Concreto | Salón comunal 2 columnetas materas tipo 1 eje 8 al 10 entre C – E y bordillos de la matera tipo 1 eje 8 al 9 entre A – B N + 1.50 | 2025-12-01 | 2025-12-04 | 2025-12-29 | 28 | 100 | 7853.982 | 27.6 | 290.3 | 377.3 | 37 | 134.1 | 2-Cónica y dividida |  | 969
23472 - TERRA (MANAZANA 4) | 546420 | M - 1372 | Outinord IND 1 / 2" | Concreto | Salón comunal 2 columnetas materas tipo 1 eje 8 al 10 entre C – E y bordillos de la matera tipo 1 eje 8 al 9 entre A – B N + 1.50 | 2025-12-01 | 2025-12-04 | 2025-12-15 | 14 | 101 | 8011.847 | 27.6 | 258.7 | 329.4 | 32.3 | 117 | 2-Cónica y dividida |  | 964
23472 - TERRA (MANAZANA 4) | 546420 | M - 1372 | Outinord IND 1 / 2" | Concreto | Salón comunal 2 columnetas materas tipo 1 eje 8 al 10 entre C – E y bordillos de la matera tipo 1 eje 8 al 9 entre A – B N + 1.50 | 2025-12-01 | 2025-12-04 | 2025-12-15 | 14 | 100 | 7853.982 | 27.6 | 261.5 | 339.6 | 33.3 | 120.7 | 2-Cónica y dividida |  | 964
23472 - TERRA (MANAZANA 4) | 546420 | M - 1372 | Outinord IND 1 / 2" | Concreto | Salón comunal 2 columnetas materas tipo 1 eje 8 al 10 entre C – E y bordillos de la matera tipo 1 eje 8 al 9 entre A – B N + 1.50 | 2025-12-01 | 2025-12-04 | 2025-12-08 | 7 | 100 | 7853.982 | 27.6 | 224.6 | 291.6 | 28.6 | 103.6 | 2-Cónica y dividida |  | 962
23472 - TERRA (MANAZANA 4) | 546420 | M - 1372 | Outinord IND 1 / 2" | Concreto | Salón comunal 2 columnetas materas tipo 1 eje 8 al 10 entre C – E y bordillos de la matera tipo 1 eje 8 al 9 entre A – B N + 1.50 | 2025-12-01 | 2025-12-04 | 2025-12-08 | 7 | 100 | 7853.982 | 27.6 | 220.1 | 285.5 | 28 | 101.4 | 2-Cónica y dividida |  | 962
23472 - TERRA (MANAZANA 4) | 546420 | M - 1372 | Outinord IND 1 / 2" | Concreto | Salón comunal 2 columnetas materas tipo 1 eje 8 al 10 entre C – E y bordillos de la matera tipo 1 eje 8 al 9 entre A – B N + 1.50 | 2025-12-01 | 2025-12-04 | 2025-12-04 | 3 | 101 | 8011.847 | 27.6 | 182.1 | 231.5 | 22.7 | 82.2 | 2-Cónica y dividida |  | 961
23472 - TERRA (MANAZANA 4) | 546420 | M - 1372 | Outinord IND 1 / 2" | Concreto | Salón comunal 2 columnetas materas tipo 1 eje 8 al 10 entre C – E y bordillos de la matera tipo 1 eje 8 al 9 entre A – B N + 1.50 | 2025-12-01 | 2025-12-04 | 2025-12-04 | 3 | 100 | 7853.982 | 27.6 | 180.3 | 234.5 | 23 | 83.3 | 2-Cónica y dividida |  | 961
23472 - TERRA (MANAZANA 4) | 547944 | PL - 1375 | Outinord Ind 1" | Concreto | Escalera torre 1 eje 17 al 19 entre D- G costado oriental piso 21 al piso 22 | 2025-12-02 | 2025-12-04 | 2025-12-30 | 28 | 100 | 7853.982 | 20.7 | 190.2 | 246.8 | 24.2 | 116.9 | 2-Cónica y dividida |  | 970
23472 - TERRA (MANAZANA 4) | 547944 | PL - 1375 | Outinord Ind 1" | Concreto | Escalera torre 1 eje 17 al 19 entre D- G costado oriental piso 21 al piso 22 | 2025-12-02 | 2025-12-04 | 2025-12-30 | 28 | 100 | 7853.982 | 20.7 | 188.4 | 244.7 | 24 | 115.9 | 2-Cónica y dividida |  | 970
23472 - TERRA (MANAZANA 4) | 547944 | PL - 1375 | Outinord Ind 1" | Concreto | Escalera torre 1 eje 17 al 19 entre D- G costado oriental piso 21 al piso 22 | 2025-12-02 | 2025-12-04 | 2025-12-30 | 28 | 100 | 7853.982 | 20.7 | 185.3 | 240.7 | 23.6 | 114 | 2-Cónica y dividida |  | 970
23472 - TERRA (MANAZANA 4) | 547944 | PL - 1375 | Outinord Ind 1" | Concreto | Escalera torre 1 eje 17 al 19 entre D- G costado oriental piso 21 al piso 22 | 2025-12-02 | 2025-12-04 | 2025-12-16 | 14 | 100 | 7853.982 | 20.7 | 159.7 | 207 | 20.3 | 98.1 | 2-Cónica y dividida |  | 965
23472 - TERRA (MANAZANA 4) | 547944 | PL - 1375 | Outinord Ind 1" | Concreto | Escalera torre 1 eje 17 al 19 entre D- G costado oriental piso 21 al piso 22 | 2025-12-02 | 2025-12-04 | 2025-12-16 | 14 | 100 | 7853.982 | 20.7 | 156.3 | 202.9 | 19.9 | 96.1 | 2-Cónica y dividida |  | 965
23472 - TERRA (MANAZANA 4) | 547944 | PL - 1375 | Outinord Ind 1" | Concreto | Escalera torre 1 eje 17 al 19 entre D- G costado oriental piso 21 al piso 22 | 2025-12-02 | 2025-12-04 | 2025-12-09 | 7 | 100 | 7853.982 | 20.7 | 130.7 | 169.3 | 16.6 | 80.2 | 2-Cónica y dividida |  | 962
23472 - TERRA (MANAZANA 4) | 547944 | PL - 1375 | Outinord Ind 1" | Concreto | Escalera torre 1 eje 17 al 19 entre D- G costado oriental piso 21 al piso 22 | 2025-12-02 | 2025-12-04 | 2025-12-09 | 7 | 100 | 7853.982 | 20.7 | 126.2 | 164.2 | 16.1 | 77.8 | 2-Cónica y dividida |  | 962
23472 - TERRA (MANAZANA 4) | 547944 | PL - 1375 | Outinord Ind 1" | Concreto | Escalera torre 1 eje 17 al 19 entre D- G costado oriental piso 21 al piso 22 | 2025-12-02 | 2025-12-04 | 2025-12-05 | 3 | 100 | 7853.982 | 20.7 | 92.1 | 119.3 | 11.7 | 56.5 | 2-Cónica y dividida |  | 961
23472 - TERRA (MANAZANA 4) | 547944 | PL - 1375 | Outinord Ind 1" | Concreto | Escalera torre 1 eje 17 al 19 entre D- G costado oriental piso 21 al piso 22 | 2025-12-02 | 2025-12-04 | 2025-12-05 | 3 | 100 | 7853.982 | 20.7 | 90.3 | 117.3 | 11.5 | 55.6 | 2-Cónica y dividida |  | 961
23472 - TERRA (MANAZANA 4) | 546419 | PL - 1371 | Outinord IND 1/2" | Concreto | Escalera torre 1 costado occidental eje 1 al 2 entre D - G piso 22 al piso 23 | 2025-11-28 | 2025-12-02 | 2025-12-26 | 28 | 100 | 7853.982 | 28 | 257.1 | 333.4 | 32.7 | 116.8 | 2-Cónica y dividida |  | 969
23472 - TERRA (MANAZANA 4) | 546419 | PL - 1371 | Outinord IND 1/2" | Concreto | Escalera torre 1 costado occidental eje 1 al 2 entre D - G piso 22 al piso 23 | 2025-11-28 | 2025-12-02 | 2025-12-26 | 28 | 100 | 7853.982 | 28 | 259.6 | 337.5 | 33.1 | 118.2 | 2-Cónica y dividida |  | 969
23472 - TERRA (MANAZANA 4) | 546419 | PL - 1371 | Outinord IND 1/2" | Concreto | Escalera torre 1 costado occidental eje 1 al 2 entre D - G piso 22 al piso 23 | 2025-11-28 | 2025-12-02 | 2025-12-26 | 28 | 100 | 7853.982 | 28 | 254.3 | 330.4 | 32.4 | 115.7 | 2-Cónica y dividida |  | 969
23472 - TERRA (MANAZANA 4) | 546419 | PL - 1371 | Outinord IND 1/2" | Concreto | Escalera torre 1 costado occidental eje 1 al 2 entre D - G piso 22 al piso 23 | 2025-11-28 | 2025-12-02 | 2025-12-12 | 14 | 100 | 7853.982 | 28 | 225.3 | 292.7 | 28.7 | 102.5 | 2-Cónica y dividida |  | 964
23472 - TERRA (MANAZANA 4) | 546419 | PL - 1371 | Outinord IND 1/2" | Concreto | Escalera torre 1 costado occidental eje 1 al 2 entre D - G piso 22 al piso 23 | 2025-11-28 | 2025-12-02 | 2025-12-12 | 14 | 100 | 7853.982 | 28 | 221.7 | 287.6 | 28.2 | 100.7 | 2-Cónica y dividida |  | 964
23472 - TERRA (MANAZANA 4) | 546419 | PL - 1371 | Outinord IND 1/2" | Concreto | Escalera torre 1 costado occidental eje 1 al 2 entre D - G piso 22 al piso 23 | 2025-11-28 | 2025-12-02 | 2025-12-05 | 7 | 100 | 7853.982 | 28 | 195.3 | 253.9 | 24.9 | 88.9 | 2-Cónica y dividida |  | 961
23472 - TERRA (MANAZANA 4) | 546419 | PL - 1371 | Outinord IND 1/2" | Concreto | Escalera torre 1 costado occidental eje 1 al 2 entre D - G piso 22 al piso 23 | 2025-11-28 | 2025-12-02 | 2025-12-05 | 7 | 100 | 7853.982 | 28 | 192.9 | 250.9 | 24.6 | 87.9 | 2-Cónica y dividida |  | 961
23472 - TERRA (MANAZANA 4) | 546419 | PL - 1371 | Outinord IND 1/2" | Concreto | Escalera torre 1 costado occidental eje 1 al 2 entre D - G piso 22 al piso 23 | 2025-11-28 | 2025-12-02 | 2025-12-02 | 4 | 100 | 7853.982 | 28 | 150.2 | 194.8 | 19.1 | 68.2 | 2-Cónica y dividida |  | 960
23472 - TERRA (MANAZANA 4) | 546419 | PL - 1371 | Outinord IND 1/2" | Concreto | Escalera torre 1 costado occidental eje 1 al 2 entre D - G piso 22 al piso 23 | 2025-11-28 | 2025-12-02 | 2025-12-02 | 4 | 101 | 8011.847 | 28 | 148.9 | 189.7 | 18.6 | 66.4 | 2-Cónica y dividida |  | 960
23472 - TERRA (MANAZANA 4) | 546419 | M - 1370 | Outinord IND 1 / 2 " | Concreto | Vigas de acople cubierta torre 1 y muros M - 28 ( 2 ) M - 32 M - 15 ( 2 ) M - 18 ( 2 ) eje D entre 7 al 13 muros foso ascensor | 2025-11-28 | 2025-12-02 | 2025-12-26 | 28 | 100 | 7853.982 | 41.4 | 491.1 | 637.3 | 62.5 | 151 | 2-Cónica y dividida |  | 969
23472 - TERRA (MANAZANA 4) | 546419 | M - 1370 | Outinord IND 1 / 2 " | Concreto | Vigas de acople cubierta torre 1 y muros M - 28 ( 2 ) M - 32 M - 15 ( 2 ) M - 18 ( 2 ) eje D entre 7 al 13 muros foso ascensor | 2025-11-28 | 2025-12-02 | 2025-12-26 | 28 | 101 | 8011.847 | 41.4 | 487.5 | 620 | 60.8 | 146.9 | 2-Cónica y dividida |  | 969
23472 - TERRA (MANAZANA 4) | 546419 | M - 1370 | Outinord IND 1 / 2 " | Concreto | Vigas de acople cubierta torre 1 y muros M - 28 ( 2 ) M - 32 M - 15 ( 2 ) M - 18 ( 2 ) eje D entre 7 al 13 muros foso ascensor | 2025-11-28 | 2025-12-02 | 2025-12-26 | 28 | 100 | 7853.982 | 41.4 | 484.6 | 629.2 | 61.7 | 149 | 2-Cónica y dividida |  | 969
23472 - TERRA (MANAZANA 4) | 546419 | M - 1370 | Outinord IND 1 / 2 " | Concreto | Vigas de acople cubierta torre 1 y muros M - 28 ( 2 ) M - 32 M - 15 ( 2 ) M - 18 ( 2 ) eje D entre 7 al 13 muros foso ascensor | 2025-11-28 | 2025-12-02 | 2025-12-12 | 14 | 101 | 8011.847 | 41.4 | 442.4 | 562.9 | 55.2 | 133.3 | 2-Cónica y dividida |  | 964
23472 - TERRA (MANAZANA 4) | 546419 | M - 1370 | Outinord IND 1 / 2 " | Concreto | Vigas de acople cubierta torre 1 y muros M - 28 ( 2 ) M - 32 M - 15 ( 2 ) M - 18 ( 2 ) eje D entre 7 al 13 muros foso ascensor | 2025-11-28 | 2025-12-02 | 2025-12-12 | 14 | 100 | 7853.982 | 41.4 | 438.3 | 569 | 55.8 | 134.8 | 2-Cónica y dividida |  | 964
23472 - TERRA (MANAZANA 4) | 546419 | M - 1370 | Outinord IND 1 / 2 " | Concreto | Vigas de acople cubierta torre 1 y muros M - 28 ( 2 ) M - 32 M - 15 ( 2 ) M - 18 ( 2 ) eje D entre 7 al 13 muros foso ascensor | 2025-11-28 | 2025-12-02 | 2025-12-05 | 7 | 101 | 8011.847 | 41.4 | 396.9 | 504.8 | 49.5 | 119.6 | 2-Cónica y dividida |  | 961
23472 - TERRA (MANAZANA 4) | 546419 | M - 1370 | Outinord IND 1 / 2 " | Concreto | Vigas de acople cubierta torre 1 y muros M - 28 ( 2 ) M - 32 M - 15 ( 2 ) M - 18 ( 2 ) eje D entre 7 al 13 muros foso ascensor | 2025-11-28 | 2025-12-02 | 2025-12-05 | 7 | 100 | 7853.982 | 41.4 | 394.6 | 511.9 | 50.2 | 121.3 | 2-Cónica y dividida |  | 961
23472 - TERRA (MANAZANA 4) | 546419 | M - 1370 | Outinord IND 1 / 2 " | Concreto | Vigas de acople cubierta torre 1 y muros M - 28 ( 2 ) M - 32 M - 15 ( 2 ) M - 18 ( 2 ) eje D entre 7 al 13 muros foso ascensor | 2025-11-28 | 2025-12-02 | 2025-12-02 | 4 | 101 | 8011.847 | 41.4 | 331.4 | 422.2 | 41.4 | 100 | 2-Cónica y dividida |  | 960
23472 - TERRA (MANAZANA 4) | 546419 | M - 1370 | Outinord IND 1 / 2 " | Concreto | Vigas de acople cubierta torre 1 y muros M - 28 ( 2 ) M - 32 M - 15 ( 2 ) M - 18 ( 2 ) eje D entre 7 al 13 muros foso ascensor | 2025-11-28 | 2025-12-02 | 2025-12-02 | 4 | 100 | 7853.982 | 41.4 | 328.1 | 426.2 | 41.8 | 101 | 2-Cónica y dividida |  | 960
23472 - TERRA (MANAZANA 4) | 546417 | PL - 1368 | Outinord IND con fibra y fibra de polipropileno | Concreto | Placa cubierta torre 1 eje 7 al 12 entre F - J | 2025-11-25 | 2025-11-27 | 2025-12-23 | 28 | 100 | 7853.982 | 20.7 | 219.5 | 284.5 | 27.9 | 134.8 | 2-Cónica y dividida |  | 968
23472 - TERRA (MANAZANA 4) | 546417 | PL - 1368 | Outinord IND con fibra y fibra de polipropileno | Concreto | Placa cubierta torre 1 eje 7 al 12 entre F - J | 2025-11-25 | 2025-11-27 | 2025-12-23 | 28 | 101 | 8011.847 | 20.7 | 217.8 | 277.4 | 27.2 | 131.4 | 2-Cónica y dividida |  | 968
23472 - TERRA (MANAZANA 4) | 546417 | PL - 1368 | Outinord IND con fibra y fibra de polipropileno | Concreto | Placa cubierta torre 1 eje 7 al 12 entre F - J | 2025-11-25 | 2025-11-27 | 2025-12-23 | 28 | 101 | 8011.847 | 20.7 | 214.2 | 272.3 | 26.7 | 129 | 2-Cónica y dividida |  | 968
23472 - TERRA (MANAZANA 4) | 546417 | PL - 1368 | Outinord IND con fibra y fibra de polipropileno | Concreto | Placa cubierta torre 1 eje 7 al 12 entre F - J | 2025-11-25 | 2025-11-27 | 2025-12-09 | 14 | 101 | 8011.847 | 20.7 | 191.6 | 243.7 | 23.9 | 115.5 | 2-Cónica y dividida |  | 962
23472 - TERRA (MANAZANA 4) | 546417 | PL - 1368 | Outinord IND con fibra y fibra de polipropileno | Concreto | Placa cubierta torre 1 eje 7 al 12 entre F - J | 2025-11-25 | 2025-11-27 | 2025-12-09 | 14 | 100 | 7853.982 | 20.7 | 189.4 | 245.8 | 24.1 | 116.4 | 2-Cónica y dividida |  | 962
23472 - TERRA (MANAZANA 4) | 546417 | PL - 1368 | Outinord IND con fibra y fibra de polipropileno | Concreto | Placa cubierta torre 1 eje 7 al 12 entre F - J | 2025-11-25 | 2025-11-27 | 2025-12-02 | 7 | 101 | 8011.847 | 20.7 | 143.5 | 182.5 | 17.9 | 86.5 | 2-Cónica y dividida |  | 959
23472 - TERRA (MANAZANA 4) | 546417 | PL - 1368 | Outinord IND con fibra y fibra de polipropileno | Concreto | Placa cubierta torre 1 eje 7 al 12 entre F - J | 2025-11-25 | 2025-11-27 | 2025-12-02 | 7 | 100 | 7853.982 | 20.7 | 139.2 | 180.5 | 17.7 | 85.5 | 2-Cónica y dividida |  | 959
23472 - TERRA (MANAZANA 4) | 546417 | PL - 1368 | Outinord IND con fibra y fibra de polipropileno | Concreto | Placa cubierta torre 1 eje 7 al 12 entre F - J | 2025-11-25 | 2025-11-27 | 2025-11-28 | 3 | 100 | 7853.982 | 20.7 | 101.2 | 131.5 | 12.9 | 62.3 | 2-Cónica y dividida |  | 958
23472 - TERRA (MANAZANA 4) | 546417 | PL - 1368 | Outinord IND con fibra y fibra de polipropileno | Concreto | Placa cubierta torre 1 eje 7 al 12 entre F - J | 2025-11-25 | 2025-11-27 | 2025-11-28 | 3 | 100 | 7853.982 | 20.7 | 98.4 | 127.5 | 12.5 | 60.4 | 2-Cónica y dividida |  | 958
23472 - TERRA (MANAZANA 4) | 546417 | M - 1367 | Outinord IND 1 / 2 " | Concreto | Muros cubierta torre 1 escalera costado oriental eje 17 al 19 entre D - G | 2025-11-24 | 2025-11-27 | 2025-12-22 | 28 | 101 | 8011.847 | 27.6 | 300.2 | 382.4 | 37.5 | 135.9 | 2-Cónica y dividida |  | 967
23472 - TERRA (MANAZANA 4) | 546417 | M - 1367 | Outinord IND 1 / 2 " | Concreto | Muros cubierta torre 1 escalera costado oriental eje 17 al 19 entre D - G | 2025-11-24 | 2025-11-27 | 2025-12-22 | 28 | 100 | 7853.982 | 27.6 | 304.5 | 395.7 | 38.8 | 140.6 | 2-Cónica y dividida |  | 967
23472 - TERRA (MANAZANA 4) | 546417 | M - 1367 | Outinord IND 1 / 2 " | Concreto | Muros cubierta torre 1 escalera costado oriental eje 17 al 19 entre D - G | 2025-11-24 | 2025-11-27 | 2025-12-22 | 28 | 101 | 8011.847 | 27.6 | 302.3 | 384.4 | 37.7 | 136.6 | 2-Cónica y dividida |  | 967
23472 - TERRA (MANAZANA 4) | 546417 | M - 1367 | Outinord IND 1 / 2 " | Concreto | Muros cubierta torre 1 escalera costado oriental eje 17 al 19 entre D - G | 2025-11-24 | 2025-11-27 | 2025-12-08 | 14 | 100 | 7853.982 | 27.6 | 240.5 | 312 | 30.6 | 110.9 | 2-Cónica y dividida |  | 962
23472 - TERRA (MANAZANA 4) | 546417 | M - 1367 | Outinord IND 1 / 2 " | Concreto | Muros cubierta torre 1 escalera costado oriental eje 17 al 19 entre D - G | 2025-11-24 | 2025-11-27 | 2025-12-08 | 14 | 101 | 8011.847 | 27.6 | 235.4 | 299.8 | 29.4 | 106.5 | 2-Cónica y dividida |  | 962
23472 - TERRA (MANAZANA 4) | 546417 | M - 1367 | Outinord IND 1 / 2 " | Concreto | Muros cubierta torre 1 escalera costado oriental eje 17 al 19 entre D - G | 2025-11-24 | 2025-11-27 | 2025-12-01 | 7 | 100 | 7853.982 | 27.6 | 190.5 | 247.8 | 24.3 | 88 | 2-Cónica y dividida |  | 959
23472 - TERRA (MANAZANA 4) | 546417 | M - 1367 | Outinord IND 1 / 2 " | Concreto | Muros cubierta torre 1 escalera costado oriental eje 17 al 19 entre D - G | 2025-11-24 | 2025-11-27 | 2025-12-01 | 7 | 101 | 8011.847 | 27.6 | 185.4 | 235.6 | 23.1 | 83.7 | 2-Cónica y dividida |  | 959
23472 - TERRA (MANAZANA 4) | 546417 | M - 1367 | Outinord IND 1 / 2 " | Concreto | Muros cubierta torre 1 escalera costado oriental eje 17 al 19 entre D - G | 2025-11-24 | 2025-11-27 | 2025-11-27 | 3 | 100 | 7853.982 | 27.6 | 155.5 | 201.9 | 19.8 | 71.7 | 2-Cónica y dividida |  | 958
23472 - TERRA (MANAZANA 4) | 546417 | M - 1367 | Outinord IND 1 / 2 " | Concreto | Muros cubierta torre 1 escalera costado oriental eje 17 al 19 entre D - G | 2025-11-24 | 2025-11-27 | 2025-11-27 | 3 | 101 | 8011.847 | 27.6 | 150.3 | 191.7 | 18.8 | 68.1 | 2-Cónica y dividida |  | 958
23472 - TERRA (MANAZANA 4) | 546417 | PL - 1366 | Outinord IND 1 / 2 " | Concreto | Placa de conexión escalera torres 2 y 3 salon comunal 2 columnetas matera tipo 1 N + 1.50 | 2025-11-24 | 2025-11-27 | 2025-12-22 | 28 | 101 | 8011.847 | 27.6 | 272.5 | 346.7 | 34 | 123.2 | 2-Cónica y dividida |  | 967
23472 - TERRA (MANAZANA 4) | 546417 | PL - 1366 | Outinord IND 1 / 2 " | Concreto | Placa de conexión escalera torres 2 y 3 salon comunal 2 columnetas matera tipo 1 N + 1.50 | 2025-11-24 | 2025-11-27 | 2025-12-22 | 28 | 100 | 7853.982 | 27.6 | 270.9 | 351.8 | 34.5 | 125 | 2-Cónica y dividida |  | 967
23472 - TERRA (MANAZANA 4) | 546417 | PL - 1366 | Outinord IND 1 / 2 " | Concreto | Placa de conexión escalera torres 2 y 3 salon comunal 2 columnetas matera tipo 1 N + 1.50 | 2025-11-24 | 2025-11-27 | 2025-12-22 | 28 | 100 | 7853.982 | 27.6 | 265.3 | 344.7 | 33.8 | 122.5 | 2-Cónica y dividida |  | 967
23472 - TERRA (MANAZANA 4) | 546417 | PL - 1366 | Outinord IND 1 / 2 " | Concreto | Placa de conexión escalera torres 2 y 3 salon comunal 2 columnetas matera tipo 1 N + 1.50 | 2025-11-24 | 2025-11-27 | 2025-12-08 | 14 | 100 | 7853.982 | 27.6 | 235.6 | 305.9 | 30 | 108.7 | 2-Cónica y dividida |  | 962
23472 - TERRA (MANAZANA 4) | 546417 | PL - 1366 | Outinord IND 1 / 2 " | Concreto | Placa de conexión escalera torres 2 y 3 salon comunal 2 columnetas matera tipo 1 N + 1.50 | 2025-11-24 | 2025-11-27 | 2025-12-08 | 14 | 100 | 7853.982 | 27.6 | 230.4 | 298.8 | 29.3 | 106.2 | 2-Cónica y dividida |  | 962
23472 - TERRA (MANAZANA 4) | 546417 | PL - 1366 | Outinord IND 1 / 2 " | Concreto | Placa de conexión escalera torres 2 y 3 salon comunal 2 columnetas matera tipo 1 N + 1.50 | 2025-11-24 | 2025-11-27 | 2025-12-01 | 7 | 101 | 8011.847 | 27.6 | 190.4 | 242.7 | 23.8 | 86.2 | 2-Cónica y dividida |  | 959
23472 - TERRA (MANAZANA 4) | 546417 | PL - 1366 | Outinord IND 1 / 2 " | Concreto | Placa de conexión escalera torres 2 y 3 salon comunal 2 columnetas matera tipo 1 N + 1.50 | 2025-11-24 | 2025-11-27 | 2025-12-01 | 7 | 100 | 7853.982 | 27.6 | 196.3 | 254.9 | 25 | 90.6 | 2-Cónica y dividida |  | 959
23472 - TERRA (MANAZANA 4) | 546417 | PL - 1366 | Outinord IND 1 / 2 " | Concreto | Placa de conexión escalera torres 2 y 3 salon comunal 2 columnetas matera tipo 1 N + 1.50 | 2025-11-24 | 2025-11-27 | 2025-11-27 | 3 | 101 | 8011.847 | 27.6 | 147.2 | 187.6 | 18.4 | 66.7 | 2-Cónica y dividida |  | 958
23472 - TERRA (MANAZANA 4) | 546417 | PL - 1366 | Outinord IND 1 / 2 " | Concreto | Placa de conexión escalera torres 2 y 3 salon comunal 2 columnetas matera tipo 1 N + 1.50 | 2025-11-24 | 2025-11-27 | 2025-11-27 | 3 | 100 | 7853.982 | 27.6 | 145.1 | 188.6 | 18.5 | 67 | 2-Cónica y dividida |  | 958
23472 - TERRA (MANAZANA 4) | 546418 | PL-1369 | Outinord IND 1" con fibra de polipropileno y inclusion de aire | Concreto | Placa cubierta torre 1 eje 1 al 16 entre F - J | 2025-11-26 | 2025-11-29 | 2025-12-24 | 28 | 100 | 7853.982 | 20.7 | 226.4 | 293.7 | 28.8 | 139.1 | 2-Cónica y dividida |  | 968
23472 - TERRA (MANAZANA 4) | 546418 | PL-1369 | Outinord IND 1" con fibra de polipropileno y inclusion de aire | Concreto | Placa cubierta torre 1 eje 1 al 16 entre F - J | 2025-11-26 | 2025-11-29 | 2025-12-24 | 28 | 101 | 8011.847 | 20.7 | 222.5 | 283.5 | 27.8 | 134.3 | 2-Cónica y dividida |  | 968
23472 - TERRA (MANAZANA 4) | 546418 | PL-1369 | Outinord IND 1" con fibra de polipropileno y inclusion de aire | Concreto | Placa cubierta torre 1 eje 1 al 16 entre F - J | 2025-11-26 | 2025-11-29 | 2025-12-24 | 28 | 101 | 8011.847 | 20.7 | 219.3 | 279.4 | 27.4 | 132.4 | 2-Cónica y dividida |  | 968
23472 - TERRA (MANAZANA 4) | 546418 | PL-1369 | Outinord IND 1" con fibra de polipropileno y inclusion de aire | Concreto | Placa cubierta torre 1 eje 1 al 16 entre F - J | 2025-11-26 | 2025-11-29 | 2025-12-10 | 14 | 101 | 8011.847 | 20.7 | 191.4 | 243.7 | 23.9 | 115.5 | 2-Cónica y dividida |  | 963
23472 - TERRA (MANAZANA 4) | 546418 | PL-1369 | Outinord IND 1" con fibra de polipropileno y inclusion de aire | Concreto | Placa cubierta torre 1 eje 1 al 16 entre F - J | 2025-11-26 | 2025-11-29 | 2025-12-10 | 14 | 100 | 7853.982 | 20.7 | 197.9 | 257 | 25.2 | 121.7 | 2-Cónica y dividida |  | 963
23472 - TERRA (MANAZANA 4) | 546418 | PL-1369 | Outinord IND 1" con fibra de polipropileno y inclusion de aire | Concreto | Placa cubierta torre 1 eje 1 al 16 entre F - J | 2025-11-26 | 2025-11-29 | 2025-12-03 | 7 | 101 | 8011.847 | 20.7 | 177.4 | 225.4 | 22.1 | 106.8 | 2-Cónica y dividida |  | 960
23472 - TERRA (MANAZANA 4) | 546418 | PL-1369 | Outinord IND 1" con fibra de polipropileno y inclusion de aire | Concreto | Placa cubierta torre 1 eje 1 al 16 entre F - J | 2025-11-26 | 2025-11-29 | 2025-12-03 | 7 | 100 | 7853.982 | 20.7 | 173.2 | 225.4 | 22.1 | 106.8 | 2-Cónica y dividida |  | 960
23472 - TERRA (MANAZANA 4) | 546418 | PL-1369 | Outinord IND 1" con fibra de polipropileno y inclusion de aire | Concreto | Placa cubierta torre 1 eje 1 al 16 entre F - J | 2025-11-26 | 2025-11-29 | 2025-11-29 | 3 | 100 | 7853.982 | 20.7 | 135.8 | 176.4 | 17.3 | 83.6 | 2-Cónica y dividida |  | 958
23472 - TERRA (MANAZANA 4) | 546418 | PL-1369 | Outinord IND 1" con fibra de polipropileno y inclusion de aire | Concreto | Placa cubierta torre 1 eje 1 al 16 entre F - J | 2025-11-26 | 2025-11-29 | 2025-11-29 | 3 | 100 | 7853.982 | 20.7 | 132.7 | 172.3 | 16.9 | 81.6 | 2-Cónica y dividida |  | 958
23472 - TERRA (MANAZANA 4) | 546416 | PL - 1365 | Outinord IND con inclusión de aire y fibra de polipropileno | Concreto | Placa Cubierta Torre 1 Eje 1 al 12 entre A - E | 2025-11-21 | 2025-11-25 | 2025-12-19 | 28 | 100 | 7853.982 | 20.7 | 219.6 | 285.5 | 28 | 135.3 | 2-Cónica y dividida |  | 967
23472 - TERRA (MANAZANA 4) | 546416 | PL - 1365 | Outinord IND con inclusión de aire y fibra de polipropileno | Concreto | Placa Cubierta Torre 1 Eje 1 al 12 entre A - E | 2025-11-21 | 2025-11-25 | 2025-12-19 | 28 | 100 | 7853.982 | 20.7 | 216.8 | 281.4 | 27.6 | 133.3 | 2-Cónica y dividida |  | 967
23472 - TERRA (MANAZANA 4) | 546416 | PL - 1365 | Outinord IND con inclusión de aire y fibra de polipropileno | Concreto | Placa Cubierta Torre 1 Eje 1 al 12 entre A - E | 2025-11-21 | 2025-11-25 | 2025-12-19 | 28 | 100 | 7853.982 | 20.7 | 212.4 | 275.3 | 27 | 130.4 | 2-Cónica y dividida |  | 967
23472 - TERRA (MANAZANA 4) | 546416 | PL - 1365 | Outinord IND con inclusión de aire y fibra de polipropileno | Concreto | Placa Cubierta Torre 1 Eje 1 al 12 entre A - E | 2025-11-21 | 2025-11-25 | 2025-12-05 | 14 | 100 | 7853.982 | 20.7 | 188.9 | 245.8 | 24.1 | 116.4 | 2-Cónica y dividida |  | 961
23472 - TERRA (MANAZANA 4) | 546416 | PL - 1365 | Outinord IND con inclusión de aire y fibra de polipropileno | Concreto | Placa Cubierta Torre 1 Eje 1 al 12 entre A - E | 2025-11-21 | 2025-11-25 | 2025-12-05 | 14 | 100 | 7853.982 | 20.7 | 184.6 | 239.6 | 23.5 | 113.5 | 2-Cónica y dividida |  | 961
23472 - TERRA (MANAZANA 4) | 546416 | PL - 1365 | Outinord IND con inclusión de aire y fibra de polipropileno | Concreto | Placa Cubierta Torre 1 Eje 1 al 12 entre A - E | 2025-11-21 | 2025-11-25 | 2025-11-28 | 7 | 100 | 7853.982 | 20.7 | 138.8 | 180.5 | 17.7 | 85.5 | 2-Cónica y dividida |  | 958
23472 - TERRA (MANAZANA 4) | 546416 | PL - 1365 | Outinord IND con inclusión de aire y fibra de polipropileno | Concreto | Placa Cubierta Torre 1 Eje 1 al 12 entre A - E | 2025-11-21 | 2025-11-25 | 2025-11-28 | 7 | 100 | 7853.982 | 20.7 | 133.5 | 173.4 | 17 | 82.1 | 2-Cónica y dividida |  | 958
23472 - TERRA (MANAZANA 4) | 546416 | PL - 1365 | Outinord IND con inclusión de aire y fibra de polipropileno | Concreto | Placa Cubierta Torre 1 Eje 1 al 12 entre A - E | 2025-11-21 | 2025-11-25 | 2025-11-25 | 4 | 100 | 7853.982 | 20.7 | 104.5 | 135.6 | 13.3 | 64.3 | 2-Cónica y dividida |  | 957
23472 - TERRA (MANAZANA 4) | 546416 | PL - 1365 | Outinord IND con inclusión de aire y fibra de polipropileno | Concreto | Placa Cubierta Torre 1 Eje 1 al 12 entre A - E | 2025-11-21 | 2025-11-25 | 2025-11-25 | 4 | 100 | 7853.982 | 20.7 | 101.3 | 131.5 | 12.9 | 62.3 | 2-Cónica y dividida |  | 957
23472 - TERRA (MANAZANA 4) | 546416 | M - 1364 | Outinord IND 1/2" | Concreto | Muros de la escalera entre Torres 2 y 3 N + 5.95 al N + 9.25 | 2025-11-21 | 2025-11-25 | 2025-12-19 | 28 | 100 | 7853.982 | 27.6 | 294.5 | 382.4 | 37.5 | 135.9 | 2-Cónica y dividida |  | 967
23472 - TERRA (MANAZANA 4) | 546416 | M - 1364 | Outinord IND 1/2" | Concreto | Muros de la escalera entre Torres 2 y 3 N + 5.95 al N + 9.25 | 2025-11-21 | 2025-11-25 | 2025-12-19 | 28 | 100 | 7853.982 | 27.6 | 288.7 | 375.3 | 36.8 | 133.3 | 2-Cónica y dividida |  | 967
23472 - TERRA (MANAZANA 4) | 546416 | M - 1364 | Outinord IND 1/2" | Concreto | Muros de la escalera entre Torres 2 y 3 N + 5.95 al N + 9.25 | 2025-11-21 | 2025-11-25 | 2025-12-19 | 28 | 100 | 7853.982 | 27.6 | 291.3 | 378.3 | 37.1 | 134.4 | 2-Cónica y dividida |  | 967
23472 - TERRA (MANAZANA 4) | 546416 | M - 1364 | Outinord IND 1/2" | Concreto | Muros de la escalera entre Torres 2 y 3 N + 5.95 al N + 9.25 | 2025-11-21 | 2025-11-25 | 2025-12-05 | 14 | 100 | 7853.982 | 27.6 | 255.8 | 332.4 | 32.6 | 118.1 | 2-Cónica y dividida |  | 961
23472 - TERRA (MANAZANA 4) | 546416 | M - 1364 | Outinord IND 1/2" | Concreto | Muros de la escalera entre Torres 2 y 3 N + 5.95 al N + 9.25 | 2025-11-21 | 2025-11-25 | 2025-12-05 | 14 | 100 | 7853.982 | 27.6 | 250.4 | 325.3 | 31.9 | 115.6 | 2-Cónica y dividida |  | 961
23472 - TERRA (MANAZANA 4) | 546416 | M - 1364 | Outinord IND 1/2" | Concreto | Muros de la escalera entre Torres 2 y 3 N + 5.95 al N + 9.25 | 2025-11-21 | 2025-11-25 | 2025-11-28 | 7 | 100 | 7853.982 | 27.6 | 219.4 | 284.5 | 27.9 | 101.1 | 2-Cónica y dividida |  | 958
23472 - TERRA (MANAZANA 4) | 546416 | M - 1364 | Outinord IND 1/2" | Concreto | Muros de la escalera entre Torres 2 y 3 N + 5.95 al N + 9.25 | 2025-11-21 | 2025-11-25 | 2025-11-28 | 7 | 100 | 7853.982 | 27.6 | 213.5 | 277.4 | 27.2 | 98.6 | 2-Cónica y dividida |  | 958
23472 - TERRA (MANAZANA 4) | 546416 | M - 1364 | Outinord IND 1/2" | Concreto | Muros de la escalera entre Torres 2 y 3 N + 5.95 al N + 9.25 | 2025-11-21 | 2025-11-25 | 2025-11-25 | 4 | 100 | 7853.982 | 27.6 | 205.8 | 267.2 | 26.2 | 94.9 | 2-Cónica y dividida |  | 957
23472 - TERRA (MANAZANA 4) | 546416 | M - 1364 | Outinord IND 1/2" | Concreto | Muros de la escalera entre Torres 2 y 3 N + 5.95 al N + 9.25 | 2025-11-21 | 2025-11-25 | 2025-11-25 | 4 | 100 | 7853.982 | 27.6 | 202.6 | 263.1 | 25.8 | 93.5 | 2-Cónica y dividida |  | 957
23472 - TERRA (MANAZANA 4) | 545625 | M-1363 | Outinord IND 1/2" | Concreto | Muros torre 1 eje 1 al 6 entre D-J apt 2402-2403 y muro divisorio sala de estar eje 6 entre A-D apt 2405 | 2025-11-18 | 2025-11-20 | 2025-12-16 | 28 | 100 | 7853.982 | 27.6 | 336.2 | 436.4 | 42.8 | 155.1 | 2-Cónica y dividida |  | 965
23472 - TERRA (MANAZANA 4) | 545625 | M-1363 | Outinord IND 1/2" | Concreto | Muros torre 1 eje 1 al 6 entre D-J apt 2402-2403 y muro divisorio sala de estar eje 6 entre A-D apt 2405 | 2025-11-18 | 2025-11-20 | 2025-12-16 | 28 | 100 | 7853.982 | 27.6 | 339.7 | 441.5 | 43.3 | 156.9 | 2-Cónica y dividida |  | 965
23472 - TERRA (MANAZANA 4) | 545625 | M-1363 | Outinord IND 1/2" | Concreto | Muros torre 1 eje 1 al 6 entre D-J apt 2402-2403 y muro divisorio sala de estar eje 6 entre A-D apt 2405 | 2025-11-18 | 2025-11-20 | 2025-12-16 | 28 | 100 | 7853.982 | 27.6 | 333.4 | 432.4 | 42.4 | 153.6 | 2-Cónica y dividida |  | 965
23472 - TERRA (MANAZANA 4) | 545625 | M-1363 | Outinord IND 1/2" | Concreto | Muros torre 1 eje 1 al 6 entre D-J apt 2402-2403 y muro divisorio sala de estar eje 6 entre A-D apt 2405 | 2025-11-18 | 2025-11-20 | 2025-12-02 | 14 | 100 | 7853.982 | 27.6 | 298.3 | 387.5 | 38 | 137.7 | 2-Cónica y dividida |  | 959
23472 - TERRA (MANAZANA 4) | 545625 | M-1363 | Outinord IND 1/2" | Concreto | Muros torre 1 eje 1 al 6 entre D-J apt 2402-2403 y muro divisorio sala de estar eje 6 entre A-D apt 2405 | 2025-11-18 | 2025-11-20 | 2025-12-02 | 14 | 100 | 7853.982 | 27.6 | 294.6 | 382.4 | 37.5 | 135.9 | 2-Cónica y dividida |  | 959
23472 - TERRA (MANAZANA 4) | 545625 | M-1363 | Outinord IND 1/2" | Concreto | Muros torre 1 eje 1 al 6 entre D-J apt 2402-2403 y muro divisorio sala de estar eje 6 entre A-D apt 2405 | 2025-11-18 | 2025-11-20 | 2025-11-25 | 7 | 100 | 7853.982 | 27.6 | 249.7 | 324.3 | 31.8 | 115.2 | 2-Cónica y dividida |  | 956
23472 - TERRA (MANAZANA 4) | 545625 | M-1363 | Outinord IND 1/2" | Concreto | Muros torre 1 eje 1 al 6 entre D-J apt 2402-2403 y muro divisorio sala de estar eje 6 entre A-D apt 2405 | 2025-11-18 | 2025-11-20 | 2025-11-25 | 7 | 100 | 7853.982 | 27.6 | 245.6 | 319.2 | 31.3 | 113.4 | 2-Cónica y dividida |  | 956
23472 - TERRA (MANAZANA 4) | 545625 | M-1363 | Outinord IND 1/2" | Concreto | Muros torre 1 eje 1 al 6 entre D-J apt 2402-2403 y muro divisorio sala de estar eje 6 entre A-D apt 2405 | 2025-11-18 | 2025-11-20 | 2025-11-21 | 3 | 101 | 8011.847 | 27.6 | 203.7 | 259 | 25.4 | 92 | 2-Cónica y dividida |  | 955
23472 - TERRA (MANAZANA 4) | 545625 | M-1363 | Outinord IND 1/2" | Concreto | Muros torre 1 eje 1 al 6 entre D-J apt 2402-2403 y muro divisorio sala de estar eje 6 entre A-D apt 2405 | 2025-11-18 | 2025-11-20 | 2025-11-21 | 3 | 100 | 7853.982 | 27.6 | 201.6 | 262.1 | 25.7 | 93.1 | 2-Cónica y dividida |  | 955
23472 - TERRA (MANAZANA 4) | 545625 | PL-1362 | Outinord IND 1" con inclusión de aire y fibra de polipropileno | Concreto | Placa cubierta torre 1 eje 12 al 19 entre F-J | 2025-11-18 | 2025-11-20 | 2025-12-16 | 28 | 100 | 7853.982 | 20.7 | 254.8 | 330.4 | 32.4 | 156.5 | 2-Cónica y dividida |  | 965
23472 - TERRA (MANAZANA 4) | 545625 | PL-1362 | Outinord IND 1" con inclusión de aire y fibra de polipropileno | Concreto | Placa cubierta torre 1 eje 12 al 19 entre F-J | 2025-11-18 | 2025-11-20 | 2025-12-16 | 28 | 100 | 7853.982 | 20.7 | 251.7 | 326.3 | 32 | 154.6 | 2-Cónica y dividida |  | 965
23472 - TERRA (MANAZANA 4) | 545625 | PL-1362 | Outinord IND 1" con inclusión de aire y fibra de polipropileno | Concreto | Placa cubierta torre 1 eje 12 al 19 entre F-J | 2025-11-18 | 2025-11-20 | 2025-12-16 | 28 | 100 | 7853.982 | 20.7 | 248.3 | 322.2 | 31.6 | 152.7 | 2-Cónica y dividida |  | 965
23472 - TERRA (MANAZANA 4) | 545625 | PL-1362 | Outinord IND 1" con inclusión de aire y fibra de polipropileno | Concreto | Placa cubierta torre 1 eje 12 al 19 entre F-J | 2025-11-18 | 2025-11-20 | 2025-12-02 | 14 | 100 | 7853.982 | 20.7 | 225.6 | 292.7 | 28.7 | 138.6 | 2-Cónica y dividida |  | 959
23472 - TERRA (MANAZANA 4) | 545625 | PL-1362 | Outinord IND 1" con inclusión de aire y fibra de polipropileno | Concreto | Placa cubierta torre 1 eje 12 al 19 entre F-J | 2025-11-18 | 2025-11-20 | 2025-12-02 | 14 | 100 | 7853.982 | 20.7 | 220.4 | 286.5 | 28.1 | 135.7 | 2-Cónica y dividida |  | 959
23472 - TERRA (MANAZANA 4) | 545625 | PL-1362 | Outinord IND 1" con inclusión de aire y fibra de polipropileno | Concreto | Placa cubierta torre 1 eje 12 al 19 entre F-J | 2025-11-18 | 2025-11-20 | 2025-11-25 | 7 | 101 | 8011.847 | 20.7 | 187.4 | 238.6 | 23.4 | 113 | 2-Cónica y dividida |  | 956
23472 - TERRA (MANAZANA 4) | 545625 | PL-1362 | Outinord IND 1" con inclusión de aire y fibra de polipropileno | Concreto | Placa cubierta torre 1 eje 12 al 19 entre F-J | 2025-11-18 | 2025-11-20 | 2025-11-25 | 7 | 100 | 7853.982 | 20.7 | 186.9 | 242.7 | 23.8 | 115 | 2-Cónica y dividida |  | 956
23472 - TERRA (MANAZANA 4) | 545625 | PL-1362 | Outinord IND 1" con inclusión de aire y fibra de polipropileno | Concreto | Placa cubierta torre 1 eje 12 al 19 entre F-J | 2025-11-18 | 2025-11-20 | 2025-11-21 | 3 | 100 | 7853.982 | 20.7 | 153.2 | 198.8 | 19.5 | 94.2 | 2-Cónica y dividida |  | 955
23472 - TERRA (MANAZANA 4) | 545625 | PL-1362 | Outinord IND 1" con inclusión de aire y fibra de polipropileno | Concreto | Placa cubierta torre 1 eje 12 al 19 entre F-J | 2025-11-18 | 2025-11-20 | 2025-11-21 | 3 | 100 | 7853.982 | 20.7 | 151.7 | 196.8 | 19.3 | 93.2 | 2-Cónica y dividida |  | 955
23472 - TERRA (MANAZANA 4) | 545624 | M - 1361 | Outinord IND 1/2" | Concreto | Muros torre 1 eje 1 al 5 entre A - E apt 2404, 2405 y muro divisorio alcoba eje 6 entre I - J apt 2402 | 2025-11-14 | 2025-11-18 | 2025-12-12 | 28 | 101 | 8011.847 | 27.6 | 264.5 | 336.5 | 33 | 119.6 | 2-Cónica y dividida |  | 964
23472 - TERRA (MANAZANA 4) | 545624 | M - 1361 | Outinord IND 1/2" | Concreto | Muros torre 1 eje 1 al 5 entre A - E apt 2404, 2405 y muro divisorio alcoba eje 6 entre I - J apt 2402 | 2025-11-14 | 2025-11-18 | 2025-12-12 | 28 | 100 | 7853.982 | 27.6 | 261.5 | 339.6 | 33.3 | 120.7 | 2-Cónica y dividida |  | 964
23472 - TERRA (MANAZANA 4) | 545624 | M - 1361 | Outinord IND 1/2" | Concreto | Muros torre 1 eje 1 al 5 entre A - E apt 2404, 2405 y muro divisorio alcoba eje 6 entre I - J apt 2402 | 2025-11-14 | 2025-11-18 | 2025-12-12 | 28 | 101 | 8011.847 | 27.6 | 268.3 | 341.6 | 33.5 | 121.4 | 2-Cónica y dividida |  | 964
23472 - TERRA (MANAZANA 4) | 545624 | M - 1361 | Outinord IND 1/2" | Concreto | Muros torre 1 eje 1 al 5 entre A - E apt 2404, 2405 y muro divisorio alcoba eje 6 entre I - J apt 2402 | 2025-11-14 | 2025-11-18 | 2025-11-28 | 14 | 100 | 7853.982 | 27.6 | 231.7 | 300.8 | 29.5 | 106.9 | 2-Cónica y dividida |  | 958
23472 - TERRA (MANAZANA 4) | 545624 | M - 1361 | Outinord IND 1/2" | Concreto | Muros torre 1 eje 1 al 5 entre A - E apt 2404, 2405 y muro divisorio alcoba eje 6 entre I - J apt 2402 | 2025-11-14 | 2025-11-18 | 2025-11-28 | 14 | 101 | 8011.847 | 27.6 | 230.6 | 293.7 | 28.8 | 104.3 | 2-Cónica y dividida |  | 958
23472 - TERRA (MANAZANA 4) | 545624 | M - 1361 | Outinord IND 1/2" | Concreto | Muros torre 1 eje 1 al 5 entre A - E apt 2404, 2405 y muro divisorio alcoba eje 6 entre I - J apt 2402 | 2025-11-14 | 2025-11-18 | 2025-11-21 | 7 | 100 | 7853.982 | 27.6 | 195.7 | 253.9 | 24.9 | 90.2 | 2-Cónica y dividida |  | 955
23472 - TERRA (MANAZANA 4) | 545624 | M - 1361 | Outinord IND 1/2" | Concreto | Muros torre 1 eje 1 al 5 entre A - E apt 2404, 2405 y muro divisorio alcoba eje 6 entre I - J apt 2402 | 2025-11-14 | 2025-11-18 | 2025-11-21 | 7 | 101 | 8011.847 | 27.6 | 209.2 | 266.1 | 26.1 | 94.6 | 2-Cónica y dividida |  | 955
23472 - TERRA (MANAZANA 4) | 545624 | M - 1361 | Outinord IND 1/2" | Concreto | Muros torre 1 eje 1 al 5 entre A - E apt 2404, 2405 y muro divisorio alcoba eje 6 entre I - J apt 2402 | 2025-11-14 | 2025-11-18 | 2025-11-18 | 4 | 100 | 7853.982 | 27.6 | 173.9 | 225.4 | 22.1 | 80.1 | 2-Cónica y dividida |  | 954
23472 - TERRA (MANAZANA 4) | 545624 | M - 1361 | Outinord IND 1/2" | Concreto | Muros torre 1 eje 1 al 5 entre A - E apt 2404, 2405 y muro divisorio alcoba eje 6 entre I - J apt 2402 | 2025-11-14 | 2025-11-18 | 2025-11-18 | 4 | 101 | 8011.847 | 27.6 | 171.4 | 218.2 | 21.4 | 77.5 | 2-Cónica y dividida |  | 954
23472 - TERRA (MANAZANA 4) | 542910 | G - 135 | No especificado | Grouting | Grouting torre 1 eje A entre 1 al 19 apt 1601, 1602, 1603, 1610, 1611, 1612 | 2025-11-12 | 2025-11-15 | 2025-12-10 | 28 | 76 | 4536.46 | 12.5 | 109.8 | 246.8 | 24.2 | 193.6 | 2-Cónica y dividida |  | 963
23472 - TERRA (MANAZANA 4) | 542910 | G - 135 | No especificado | Grouting | Grouting torre 1 eje A entre 1 al 19 apt 1601, 1602, 1603, 1610, 1611, 1612 | 2025-11-12 | 2025-11-15 | 2025-12-10 | 28 | 75 | 4417.865 | 12.5 | 104.5 | 241.7 | 23.7 | 189.6 | 2-Cónica y dividida |  | 963
23472 - TERRA (MANAZANA 4) | 542910 | G - 135 | No especificado | Grouting | Grouting torre 1 eje A entre 1 al 19 apt 1601, 1602, 1603, 1610, 1611, 1612 | 2025-11-12 | 2025-11-15 | 2025-12-10 | 28 | 75 | 4417.865 | 12.5 | 105.3 | 242.7 | 23.8 | 190.4 | 2-Cónica y dividida |  | 963
23472 - TERRA (MANAZANA 4) | 542910 | G - 135 | No especificado | Grouting | Grouting torre 1 eje A entre 1 al 19 apt 1601, 1602, 1603, 1610, 1611, 1612 | 2025-11-12 | 2025-11-15 | 2025-11-19 | 7 | 76 | 4536.46 | 12.5 | 98.8 | 222.3 | 21.8 | 174.4 | 2-Cónica y dividida |  | 953
23472 - TERRA (MANAZANA 4) | 542910 | G - 135 | No especificado | Grouting | Grouting torre 1 eje A entre 1 al 19 apt 1601, 1602, 1603, 1610, 1611, 1612 | 2025-11-12 | 2025-11-15 | 2025-11-19 | 7 | 76 | 4536.46 | 12.5 | 97.2 | 218.2 | 21.4 | 171.2 | 2-Cónica y dividida |  | 953
23472 - TERRA (MANAZANA 4) | 542910 | G - 134 | No especificado | Grouting | Grouting torre 1 eje A entre 1 al 19 apt 1604, 1605, 1606, 1607, 1608, 1609 | 2025-11-12 | 2025-11-15 | 2025-12-10 | 28 | 75 | 4417.865 | 12.5 | 109.9 | 253.9 | 24.9 | 199.2 | 2-Cónica y dividida |  | 963
23472 - TERRA (MANAZANA 4) | 542910 | G - 134 | No especificado | Grouting | Grouting torre 1 eje A entre 1 al 19 apt 1604, 1605, 1606, 1607, 1608, 1609 | 2025-11-12 | 2025-11-15 | 2025-12-10 | 28 | 76 | 4536.46 | 12.5 | 108.9 | 244.7 | 24 | 192 | 2-Cónica y dividida |  | 963
23472 - TERRA (MANAZANA 4) | 542910 | G - 134 | No especificado | Grouting | Grouting torre 1 eje A entre 1 al 19 apt 1604, 1605, 1606, 1607, 1608, 1609 | 2025-11-12 | 2025-11-15 | 2025-12-10 | 28 | 76 | 4536.46 | 12.5 | 106.7 | 239.6 | 23.5 | 188 | 2-Cónica y dividida |  | 963
23472 - TERRA (MANAZANA 4) | 542910 | G - 134 | No especificado | Grouting | Grouting torre 1 eje A entre 1 al 19 apt 1604, 1605, 1606, 1607, 1608, 1609 | 2025-11-12 | 2025-11-15 | 2025-11-19 | 7 | 75 | 4417.865 | 12.5 | 85.3 | 196.8 | 19.3 | 154.4 | 2-Cónica y dividida |  | 953
23472 - TERRA (MANAZANA 4) | 542910 | G - 134 | No especificado | Grouting | Grouting torre 1 eje A entre 1 al 19 apt 1604, 1605, 1606, 1607, 1608, 1609 | 2025-11-12 | 2025-11-15 | 2025-11-19 | 7 | 75 | 4417.865 | 12.5 | 84.9 | 195.8 | 19.2 | 153.6 | 2-Cónica y dividida |  | 953
23472 - TERRA (MANAZANA 4) | 542910 | G - 133 | No especificado | Grouting | Grouting torre 1 eje A entre 1 al 19 apt 1504, 1505, 1506, 1507, 1508, 1509 | 2025-11-12 | 2025-11-15 | 2025-12-10 | 28 | 76 | 4536.46 | 12.5 | 101.5 | 228.4 | 22.4 | 179.2 | 2-Cónica y dividida |  | 963
23472 - TERRA (MANAZANA 4) | 542910 | G - 133 | No especificado | Grouting | Grouting torre 1 eje A entre 1 al 19 apt 1504, 1505, 1506, 1507, 1508, 1509 | 2025-11-12 | 2025-11-15 | 2025-12-10 | 28 | 76 | 4536.46 | 12.5 | 100.9 | 226.4 | 22.2 | 177.6 | 2-Cónica y dividida |  | 963
23472 - TERRA (MANAZANA 4) | 542910 | G - 133 | No especificado | Grouting | Grouting torre 1 eje A entre 1 al 19 apt 1504, 1505, 1506, 1507, 1508, 1509 | 2025-11-12 | 2025-11-15 | 2025-12-10 | 28 | 75 | 4417.865 | 12.5 | 99.2 | 229.4 | 22.5 | 180 | 2-Cónica y dividida |  | 963
23472 - TERRA (MANAZANA 4) | 542910 | G - 133 | No especificado | Grouting | Grouting torre 1 eje A entre 1 al 19 apt 1504, 1505, 1506, 1507, 1508, 1509 | 2025-11-12 | 2025-11-15 | 2025-11-19 | 7 | 75 | 4417.865 | 12.5 | 83.5 | 192.7 | 18.9 | 151.2 | 2-Cónica y dividida |  | 953
23472 - TERRA (MANAZANA 4) | 542910 | G - 133 | No especificado | Grouting | Grouting torre 1 eje A entre 1 al 19 apt 1504, 1505, 1506, 1507, 1508, 1509 | 2025-11-12 | 2025-11-15 | 2025-11-19 | 7 | 75 | 4417.865 | 12.5 | 82.2 | 189.7 | 18.6 | 148.8 | 2-Cónica y dividida |  | 953
23472 - TERRA (MANAZANA 4) | 542910 | G - 132 | No especificado | Grouting | Salón comunal eje A al A’ entre 1 al 8 piso 4 y 5 y eje 1 entre A - C piso 4 y piso 5 | 2025-11-12 | 2025-11-15 | 2025-12-10 | 28 | 76 | 4536.46 | 12.5 | 109.2 | 245.8 | 24.1 | 192.8 | 2-Cónica y dividida |  | 963
23472 - TERRA (MANAZANA 4) | 542910 | G - 132 | No especificado | Grouting | Salón comunal eje A al A’ entre 1 al 8 piso 4 y 5 y eje 1 entre A - C piso 4 y piso 5 | 2025-11-12 | 2025-11-15 | 2025-12-10 | 28 | 75 | 4417.865 | 12.5 | 108.8 | 250.9 | 24.6 | 196.8 | 2-Cónica y dividida |  | 963
23472 - TERRA (MANAZANA 4) | 542910 | G - 132 | No especificado | Grouting | Salón comunal eje A al A’ entre 1 al 8 piso 4 y 5 y eje 1 entre A - C piso 4 y piso 5 | 2025-11-12 | 2025-11-15 | 2025-12-10 | 28 | 76 | 4536.46 | 12.5 | 106.7 | 239.6 | 23.5 | 188 | 2-Cónica y dividida |  | 963
23472 - TERRA (MANAZANA 4) | 542910 | G - 132 | No especificado | Grouting | Salón comunal eje A al A’ entre 1 al 8 piso 4 y 5 y eje 1 entre A - C piso 4 y piso 5 | 2025-11-12 | 2025-11-15 | 2025-11-19 | 7 | 75 | 4417.865 | 12.5 | 83.5 | 192.7 | 18.9 | 151.2 | 2-Cónica y dividida |  | 953
23472 - TERRA (MANAZANA 4) | 542910 | G - 132 | No especificado | Grouting | Salón comunal eje A al A’ entre 1 al 8 piso 4 y 5 y eje 1 entre A - C piso 4 y piso 5 | 2025-11-12 | 2025-11-15 | 2025-11-19 | 7 | 76 | 4536.46 | 12.5 | 82.2 | 184.6 | 18.1 | 144.8 | 2-Cónica y dividida |  | 953
23472 - TERRA (MANAZANA 4) | 545623 | M - 1360 | Outinord IND 1/2" | Concreto | Muros torre 1 eje 6 al 11 entre F – J apt 2401, 2412 y muro divisorio sala de estar eje 9 entre A apt 2406 | 2025-11-13 | 2025-11-15 | 2025-12-11 | 28 | 101 | 8011.847 | 27.6 | 304.5 | 387.5 | 38 | 137.7 | 2-Cónica y dividida |  | 963
23472 - TERRA (MANAZANA 4) | 545623 | M - 1360 | Outinord IND 1/2" | Concreto | Muros torre 1 eje 6 al 11 entre F – J apt 2401, 2412 y muro divisorio sala de estar eje 9 entre A apt 2406 | 2025-11-13 | 2025-11-15 | 2025-12-11 | 28 | 100 | 7853.982 | 27.6 | 308.4 | 400.7 | 39.3 | 142.4 | 2-Cónica y dividida |  | 963
23472 - TERRA (MANAZANA 4) | 545623 | M - 1360 | Outinord IND 1/2" | Concreto | Muros torre 1 eje 6 al 11 entre F – J apt 2401, 2412 y muro divisorio sala de estar eje 9 entre A apt 2406 | 2025-11-13 | 2025-11-15 | 2025-12-11 | 28 | 100 | 7853.982 | 27.6 | 301.3 | 391.6 | 38.4 | 139.1 | 2-Cónica y dividida |  | 963
23472 - TERRA (MANAZANA 4) | 545623 | M - 1360 | Outinord IND 1/2" | Concreto | Muros torre 1 eje 6 al 11 entre F – J apt 2401, 2412 y muro divisorio sala de estar eje 9 entre A apt 2406 | 2025-11-13 | 2025-11-15 | 2025-11-27 | 14 | 101 | 8011.847 | 27.6 | 272.8 | 346.7 | 34 | 123.2 | 2-Cónica y dividida |  | 957
23472 - TERRA (MANAZANA 4) | 545623 | M - 1360 | Outinord IND 1/2" | Concreto | Muros torre 1 eje 6 al 11 entre F – J apt 2401, 2412 y muro divisorio sala de estar eje 9 entre A apt 2406 | 2025-11-13 | 2025-11-15 | 2025-11-27 | 14 | 100 | 7853.982 | 27.6 | 270.3 | 350.8 | 34.4 | 124.6 | 2-Cónica y dividida |  | 957
23472 - TERRA (MANAZANA 4) | 545623 | M - 1360 | Outinord IND 1/2" | Concreto | Muros torre 1 eje 6 al 11 entre F – J apt 2401, 2412 y muro divisorio sala de estar eje 9 entre A apt 2406 | 2025-11-13 | 2025-11-15 | 2025-11-20 | 7 | 100 | 7853.982 | 27.6 | 244.6 | 317.1 | 31.1 | 112.7 | 2-Cónica y dividida |  | 954
23472 - TERRA (MANAZANA 4) | 545623 | M - 1360 | Outinord IND 1/2" | Concreto | Muros torre 1 eje 6 al 11 entre F – J apt 2401, 2412 y muro divisorio sala de estar eje 9 entre A apt 2406 | 2025-11-13 | 2025-11-15 | 2025-11-20 | 7 | 100 | 7853.982 | 27.6 | 240.4 | 312 | 30.6 | 110.9 | 2-Cónica y dividida |  | 954
23472 - TERRA (MANAZANA 4) | 545623 | M - 1360 | Outinord IND 1/2" | Concreto | Muros torre 1 eje 6 al 11 entre F – J apt 2401, 2412 y muro divisorio sala de estar eje 9 entre A apt 2406 | 2025-11-13 | 2025-11-15 | 2025-11-16 | 3 | 100 | 7853.982 | 27.6 | 205.9 | 267.2 | 26.2 | 94.9 | 2-Cónica y dividida |  | 952
23472 - TERRA (MANAZANA 4) | 545623 | M - 1360 | Outinord IND 1/2" | Concreto | Muros torre 1 eje 6 al 11 entre F – J apt 2401, 2412 y muro divisorio sala de estar eje 9 entre A apt 2406 | 2025-11-13 | 2025-11-15 | 2025-11-16 | 3 | 100 | 7853.982 | 27.6 | 202.1 | 262.1 | 25.7 | 93.1 | 2-Cónica y dividida |  | 952
23472 - TERRA (MANAZANA 4) | 545623 | PL - 1359 | Outinord IND con inclución de aire y fibra 1" | Concreto | Placa cubierta torre 1 eje 12 al 19 entre A – E | 2025-11-13 | 2025-11-15 | 2025-12-11 | 28 | 100 | 7853.982 | 20.7 | 222.6 | 288.6 | 28.3 | 136.7 | 2-Cónica y dividida |  | 963
23472 - TERRA (MANAZANA 4) | 545623 | PL - 1359 | Outinord IND con inclución de aire y fibra 1" | Concreto | Placa cubierta torre 1 eje 12 al 19 entre A – E | 2025-11-13 | 2025-11-15 | 2025-12-11 | 28 | 101 | 8011.847 | 20.7 | 218.4 | 278.4 | 27.3 | 131.9 | 2-Cónica y dividida |  | 963
23472 - TERRA (MANAZANA 4) | 545623 | PL - 1359 | Outinord IND con inclución de aire y fibra 1" | Concreto | Placa cubierta torre 1 eje 12 al 19 entre A – E | 2025-11-13 | 2025-11-15 | 2025-12-11 | 28 | 100 | 7853.982 | 20.7 | 215.3 | 279.4 | 27.4 | 132.4 | 2-Cónica y dividida |  | 963
23472 - TERRA (MANAZANA 4) | 545623 | PL - 1359 | Outinord IND con inclución de aire y fibra 1" | Concreto | Placa cubierta torre 1 eje 12 al 19 entre A – E | 2025-11-13 | 2025-11-15 | 2025-11-27 | 14 | 101 | 8011.847 | 20.7 | 193.2 | 245.8 | 24.1 | 116.4 | 2-Cónica y dividida |  | 957
23472 - TERRA (MANAZANA 4) | 545623 | PL - 1359 | Outinord IND con inclución de aire y fibra 1" | Concreto | Placa cubierta torre 1 eje 12 al 19 entre A – E | 2025-11-13 | 2025-11-15 | 2025-11-27 | 14 | 101 | 8011.847 | 20.7 | 190.6 | 242.7 | 23.8 | 115 | 2-Cónica y dividida |  | 957
23472 - TERRA (MANAZANA 4) | 545623 | PL - 1359 | Outinord IND con inclución de aire y fibra 1" | Concreto | Placa cubierta torre 1 eje 12 al 19 entre A – E | 2025-11-13 | 2025-11-15 | 2025-11-20 | 7 | 100 | 7853.982 | 20.7 | 164.4 | 213.1 | 20.9 | 101 | 2-Cónica y dividida |  | 954
23472 - TERRA (MANAZANA 4) | 545623 | PL - 1359 | Outinord IND con inclución de aire y fibra 1" | Concreto | Placa cubierta torre 1 eje 12 al 19 entre A – E | 2025-11-13 | 2025-11-15 | 2025-11-20 | 7 | 100 | 7853.982 | 20.7 | 168.1 | 218.2 | 21.4 | 103.4 | 2-Cónica y dividida |  | 954
23472 - TERRA (MANAZANA 4) | 545623 | PL - 1359 | Outinord IND con inclución de aire y fibra 1" | Concreto | Placa cubierta torre 1 eje 12 al 19 entre A – E | 2025-11-13 | 2025-11-15 | 2025-11-16 | 3 | 101 | 8011.847 | 20.7 | 138 | 175.4 | 17.2 | 83.1 | 2-Cónica y dividida |  | 952
23472 - TERRA (MANAZANA 4) | 545623 | PL - 1359 | Outinord IND con inclución de aire y fibra 1" | Concreto | Placa cubierta torre 1 eje 12 al 19 entre A – E | 2025-11-13 | 2025-11-15 | 2025-11-16 | 3 | 100 | 7853.982 | 20.7 | 139.5 | 181.5 | 17.8 | 86 | 2-Cónica y dividida |  | 952
23472 - TERRA (MANAZANA 4) | 545623 | M - 1358 | Outinord IND 1/2" | Concreto | Muros torre 1 eje 6 al 11 entre A – E apt 2406 – 2407 y muro divisorio de sala de estar eje 15 entre 1-J apt 2411 | 2025-11-12 | 2025-11-15 | 2025-12-10 | 28 | 101 | 8011.847 | 27.6 | 334.7 | 426.2 | 41.8 | 151.4 | 2-Cónica y dividida |  | 963
23472 - TERRA (MANAZANA 4) | 545623 | M - 1358 | Outinord IND 1/2" | Concreto | Muros torre 1 eje 6 al 11 entre A – E apt 2406 – 2407 y muro divisorio de sala de estar eje 15 entre 1-J apt 2411 | 2025-11-12 | 2025-11-15 | 2025-12-10 | 28 | 100 | 7853.982 | 27.6 | 337.2 | 437.5 | 42.9 | 155.4 | 2-Cónica y dividida |  | 963
23472 - TERRA (MANAZANA 4) | 545623 | M - 1358 | Outinord IND 1/2" | Concreto | Muros torre 1 eje 6 al 11 entre A – E apt 2406 – 2407 y muro divisorio de sala de estar eje 15 entre 1-J apt 2411 | 2025-11-12 | 2025-11-15 | 2025-12-10 | 28 | 101 | 8011.847 | 27.6 | 331.4 | 422.2 | 41.4 | 150 | 2-Cónica y dividida |  | 963
23472 - TERRA (MANAZANA 4) | 545623 | M - 1358 | Outinord IND 1/2" | Concreto | Muros torre 1 eje 6 al 11 entre A – E apt 2406 – 2407 y muro divisorio de sala de estar eje 15 entre 1-J apt 2411 | 2025-11-12 | 2025-11-15 | 2025-11-26 | 14 | 101 | 8011.847 | 27.6 | 297.8 | 379.3 | 37.2 | 134.8 | 2-Cónica y dividida |  | 957
23472 - TERRA (MANAZANA 4) | 545623 | M - 1358 | Outinord IND 1/2" | Concreto | Muros torre 1 eje 6 al 11 entre A – E apt 2406 – 2407 y muro divisorio de sala de estar eje 15 entre 1-J apt 2411 | 2025-11-12 | 2025-11-15 | 2025-11-26 | 14 | 101 | 8011.847 | 27.6 | 295.6 | 376.3 | 36.9 | 133.7 | 2-Cónica y dividida |  | 957
23472 - TERRA (MANAZANA 4) | 545623 | M - 1358 | Outinord IND 1/2" | Concreto | Muros torre 1 eje 6 al 11 entre A – E apt 2406 – 2407 y muro divisorio de sala de estar eje 15 entre 1-J apt 2411 | 2025-11-12 | 2025-11-15 | 2025-11-19 | 7 | 100 | 7853.982 | 27.6 | 255.5 | 331.4 | 32.5 | 117.8 | 2-Cónica y dividida |  | 953
23472 - TERRA (MANAZANA 4) | 545623 | M - 1358 | Outinord IND 1/2" | Concreto | Muros torre 1 eje 6 al 11 entre A – E apt 2406 – 2407 y muro divisorio de sala de estar eje 15 entre 1-J apt 2411 | 2025-11-12 | 2025-11-15 | 2025-11-19 | 7 | 101 | 8011.847 | 27.6 | 251.1 | 319.2 | 31.3 | 113.4 | 2-Cónica y dividida |  | 953
23472 - TERRA (MANAZANA 4) | 545623 | M - 1358 | Outinord IND 1/2" | Concreto | Muros torre 1 eje 6 al 11 entre A – E apt 2406 – 2407 y muro divisorio de sala de estar eje 15 entre 1-J apt 2411 | 2025-11-12 | 2025-11-15 | 2025-11-15 | 3 | 100 | 7853.982 | 27.6 | 231.5 | 300.8 | 29.5 | 106.9 | 2-Cónica y dividida |  | 951
23472 - TERRA (MANAZANA 4) | 545623 | M - 1358 | Outinord IND 1/2" | Concreto | Muros torre 1 eje 6 al 11 entre A – E apt 2406 – 2407 y muro divisorio de sala de estar eje 15 entre 1-J apt 2411 | 2025-11-12 | 2025-11-15 | 2025-11-15 | 3 | 101 | 8011.847 | 27.6 | 229.1 | 291.6 | 28.6 | 103.6 | 2-Cónica y dividida |  | 951
23472 - TERRA (MANAZANA 4) | 542905 | M - 137 | Mortero pega Cemex | Concreto | Mamposteria torre 1 eje J entre 1 al 19 apt 1601 - 1602 - 1603 - 1610 - 1611 - 1612 | 2025-11-07 | 2025-11-13 | 2025-12-05 | 28 | 75 | 4417.865 | 7.5 | 36.1 | 83.6 | 8.2 | 109.3 | 2-Cónica y dividida |  | 961
23472 - TERRA (MANAZANA 4) | 542905 | M - 137 | Mortero pega Cemex | Concreto | Mamposteria torre 1 eje J entre 1 al 19 apt 1601 - 1602 - 1603 - 1610 - 1611 - 1612 | 2025-11-07 | 2025-11-13 | 2025-12-05 | 28 | 76 | 4536.46 | 7.5 | 36.7 | 82.6 | 8.1 | 108 | 2-Cónica y dividida |  | 961
23472 - TERRA (MANAZANA 4) | 542905 | M - 137 | Mortero pega Cemex | Concreto | Mamposteria torre 1 eje J entre 1 al 19 apt 1601 - 1602 - 1603 - 1610 - 1611 - 1612 | 2025-11-07 | 2025-11-13 | 2025-12-05 | 28 | 75 | 4417.865 | 7.5 | 35.2 | 81.6 | 8 | 106.7 | 2-Cónica y dividida |  | 961
23472 - TERRA (MANAZANA 4) | 542905 | M - 137 | Mortero pega Cemex | Concreto | Mamposteria torre 1 eje J entre 1 al 19 apt 1601 - 1602 - 1603 - 1610 - 1611 - 1612 | 2025-11-07 | 2025-11-13 | 2025-11-14 | 7 | 76 | 4536.46 | 7.5 | 27.1 | 61.2 | 6 | 80 | 2-Cónica y dividida |  | 951
23472 - TERRA (MANAZANA 4) | 542905 | M - 137 | Mortero pega Cemex | Concreto | Mamposteria torre 1 eje J entre 1 al 19 apt 1601 - 1602 - 1603 - 1610 - 1611 - 1612 | 2025-11-07 | 2025-11-13 | 2025-11-14 | 7 | 75 | 4417.865 | 7.5 | 28.9 | 66.3 | 6.5 | 86.7 | 2-Cónica y dividida |  | 951
23472 - TERRA (MANAZANA 4) | 542905 | M - 136 | Mortero pega Cemex | Concreto | Mamposteria tore 1 eje A entre 1 al 19 apt 1604 - 1605 - 1606 - 1607 - 1608 - 1609 | 2025-11-07 | 2025-11-13 | 2025-12-05 | 28 | 75 | 4417.865 | 7.5 | 35.8 | 82.6 | 8.1 | 108 | 2-Cónica y dividida |  | 961
23472 - TERRA (MANAZANA 4) | 542905 | M - 136 | Mortero pega Cemex | Concreto | Mamposteria tore 1 eje A entre 1 al 19 apt 1604 - 1605 - 1606 - 1607 - 1608 - 1609 | 2025-11-07 | 2025-11-13 | 2025-12-05 | 28 | 75 | 4417.865 | 7.5 | 35.1 | 80.6 | 7.9 | 105.3 | 2-Cónica y dividida |  | 961
23472 - TERRA (MANAZANA 4) | 542905 | M - 136 | Mortero pega Cemex | Concreto | Mamposteria tore 1 eje A entre 1 al 19 apt 1604 - 1605 - 1606 - 1607 - 1608 - 1609 | 2025-11-07 | 2025-11-13 | 2025-12-05 | 28 | 76 | 4536.46 | 7.5 | 34.5 | 77.5 | 7.6 | 101.3 | 2-Cónica y dividida |  | 961
23472 - TERRA (MANAZANA 4) | 542905 | M - 136 | Mortero pega Cemex | Concreto | Mamposteria tore 1 eje A entre 1 al 19 apt 1604 - 1605 - 1606 - 1607 - 1608 - 1609 | 2025-11-07 | 2025-11-13 | 2025-11-14 | 7 | 75 | 4417.865 | 7.5 | 25.6 | 59.1 | 5.8 | 77.3 | 2-Cónica y dividida |  | 951
23472 - TERRA (MANAZANA 4) | 542905 | M - 136 | Mortero pega Cemex | Concreto | Mamposteria tore 1 eje A entre 1 al 19 apt 1604 - 1605 - 1606 - 1607 - 1608 - 1609 | 2025-11-07 | 2025-11-13 | 2025-11-14 | 7 | 76 | 4536.46 | 7.5 | 24.7 | 55.1 | 5.4 | 72 | 2-Cónica y dividida |  | 951
23472 - TERRA (MANAZANA 4) | 542905 | M - 135 | Mortero pega Cemex | Concreto | Mamposteria torre 1 eje A entre 1 al 19 apt 1504 - 1505 - 1506 - 1507 - 1508 - 1509 | 2025-11-07 | 2025-11-13 | 2025-12-05 | 28 | 75 | 4417.865 | 7.5 | 38.6 | 88.7 | 8.7 | 116 | 2-Cónica y dividida |  | 961
23472 - TERRA (MANAZANA 4) | 542905 | M - 135 | Mortero pega Cemex | Concreto | Mamposteria torre 1 eje A entre 1 al 19 apt 1504 - 1505 - 1506 - 1507 - 1508 - 1509 | 2025-11-07 | 2025-11-13 | 2025-12-05 | 28 | 76 | 4536.46 | 7.5 | 38.1 | 85.7 | 8.4 | 112 | 2-Cónica y dividida |  | 961
23472 - TERRA (MANAZANA 4) | 542905 | M - 135 | Mortero pega Cemex | Concreto | Mamposteria torre 1 eje A entre 1 al 19 apt 1504 - 1505 - 1506 - 1507 - 1508 - 1509 | 2025-11-07 | 2025-11-13 | 2025-12-05 | 28 | 76 | 4536.46 | 7.5 | 37.3 | 83.6 | 8.2 | 109.3 | 2-Cónica y dividida |  | 961
23472 - TERRA (MANAZANA 4) | 542905 | M - 135 | Mortero pega Cemex | Concreto | Mamposteria torre 1 eje A entre 1 al 19 apt 1504 - 1505 - 1506 - 1507 - 1508 - 1509 | 2025-11-07 | 2025-11-13 | 2025-11-14 | 7 | 76 | 4536.46 | 7.5 | 31 | 69.3 | 6.8 | 90.7 | 2-Cónica y dividida |  | 951
23472 - TERRA (MANAZANA 4) | 542905 | M - 135 | Mortero pega Cemex | Concreto | Mamposteria torre 1 eje A entre 1 al 19 apt 1504 - 1505 - 1506 - 1507 - 1508 - 1509 | 2025-11-07 | 2025-11-13 | 2025-11-14 | 7 | 75 | 4417.865 | 7.5 | 28.1 | 65.3 | 6.4 | 85.3 | 2-Cónica y dividida |  | 951
23472 - TERRA (MANAZANA 4) | 542905 | M - 134 | Mortero pega Cemex | Concreto | Mamposteria salón comunal eje A al A´ entre 1 al 8 piso 4 y 5 y eje 1 entre A - C piso 4 y 5 | 2025-11-07 | 2025-11-13 | 2025-12-05 | 28 | 76 | 4536.46 | 7.5 | 43.5 | 97.9 | 9.6 | 128 | 2-Cónica y dividida |  | 961
23472 - TERRA (MANAZANA 4) | 542905 | M - 134 | Mortero pega Cemex | Concreto | Mamposteria salón comunal eje A al A´ entre 1 al 8 piso 4 y 5 y eje 1 entre A - C piso 4 y 5 | 2025-11-07 | 2025-11-13 | 2025-12-05 | 28 | 75 | 4417.865 | 7.5 | 43.8 | 101 | 9.9 | 132 | 2-Cónica y dividida |  | 961
23472 - TERRA (MANAZANA 4) | 542905 | M - 134 | Mortero pega Cemex | Concreto | Mamposteria salón comunal eje A al A´ entre 1 al 8 piso 4 y 5 y eje 1 entre A - C piso 4 y 5 | 2025-11-07 | 2025-11-13 | 2025-12-05 | 28 | 76 | 4536.46 | 7.5 | 43.2 | 96.9 | 9.5 | 126.7 | 2-Cónica y dividida |  | 961
23472 - TERRA (MANAZANA 4) | 542905 | M - 134 | Mortero pega Cemex | Concreto | Mamposteria salón comunal eje A al A´ entre 1 al 8 piso 4 y 5 y eje 1 entre A - C piso 4 y 5 | 2025-11-07 | 2025-11-13 | 2025-11-14 | 7 | 75 | 4417.865 | 7.5 | 35.1 | 80.6 | 7.9 | 105.3 | 2-Cónica y dividida |  | 951
23472 - TERRA (MANAZANA 4) | 542905 | M - 134 | Mortero pega Cemex | Concreto | Mamposteria salón comunal eje A al A´ entre 1 al 8 piso 4 y 5 y eje 1 entre A - C piso 4 y 5 | 2025-11-07 | 2025-11-13 | 2025-11-14 | 7 | 76 | 4536.46 | 7.5 | 34.9 | 78.5 | 7.7 | 102.7 | 2-Cónica y dividida |  | 951
23472 - TERRA (MANAZANA 4) | 542906 | M - 1357 | Outinord IND 1 / 2" | Concreto | Muros torre 1 eje 12 al 17 entre F - J apt 2410 - 2411 | 2025-11-11 | 2025-11-13 | 2025-12-09 | 28 | 101 | 8011.847 | 27.6 | 296.8 | 377.3 | 37 | 134.1 | 2-Cónica y dividida |  | 962
23472 - TERRA (MANAZANA 4) | 542906 | M - 1357 | Outinord IND 1 / 2" | Concreto | Muros torre 1 eje 12 al 17 entre F - J apt 2410 - 2411 | 2025-11-11 | 2025-11-13 | 2025-12-09 | 28 | 100 | 7853.982 | 27.6 | 296.8 | 385.5 | 37.8 | 137 | 2-Cónica y dividida |  | 962
23472 - TERRA (MANAZANA 4) | 542906 | M - 1357 | Outinord IND 1 / 2" | Concreto | Muros torre 1 eje 12 al 17 entre F - J apt 2410 - 2411 | 2025-11-11 | 2025-11-13 | 2025-12-09 | 28 | 100 | 7853.982 | 27.6 | 292.4 | 379.3 | 37.2 | 134.8 | 2-Cónica y dividida |  | 962
23472 - TERRA (MANAZANA 4) | 542906 | M - 1357 | Outinord IND 1 / 2" | Concreto | Muros torre 1 eje 12 al 17 entre F - J apt 2410 - 2411 | 2025-11-11 | 2025-11-13 | 2025-11-25 | 14 | 101 | 8011.847 | 27.6 | 243.9 | 310 | 30.4 | 110.1 | 2-Cónica y dividida |  | 956
23472 - TERRA (MANAZANA 4) | 542906 | M - 1357 | Outinord IND 1 / 2" | Concreto | Muros torre 1 eje 12 al 17 entre F - J apt 2410 - 2411 | 2025-11-11 | 2025-11-13 | 2025-11-25 | 14 | 100 | 7853.982 | 27.6 | 241.6 | 314.1 | 30.8 | 111.6 | 2-Cónica y dividida |  | 956
23472 - TERRA (MANAZANA 4) | 542906 | M - 1357 | Outinord IND 1 / 2" | Concreto | Muros torre 1 eje 12 al 17 entre F - J apt 2410 - 2411 | 2025-11-11 | 2025-11-13 | 2025-11-18 | 7 | 100 | 7853.982 | 27.6 | 207.9 | 270.2 | 26.5 | 96 | 2-Cónica y dividida |  | 953
23472 - TERRA (MANAZANA 4) | 542906 | M - 1357 | Outinord IND 1 / 2" | Concreto | Muros torre 1 eje 12 al 17 entre F - J apt 2410 - 2411 | 2025-11-11 | 2025-11-13 | 2025-11-18 | 7 | 101 | 8011.847 | 27.6 | 204.6 | 260 | 25.5 | 92.4 | 2-Cónica y dividida |  | 953
23472 - TERRA (MANAZANA 4) | 542906 | M - 1357 | Outinord IND 1 / 2" | Concreto | Muros torre 1 eje 12 al 17 entre F - J apt 2410 - 2411 | 2025-11-11 | 2025-11-13 | 2025-11-14 | 3 | 100 | 7853.982 | 27.6 | 148.2 | 192.7 | 18.9 | 68.5 | 2-Cónica y dividida |  | 951
23472 - TERRA (MANAZANA 4) | 542906 | M - 1357 | Outinord IND 1 / 2" | Concreto | Muros torre 1 eje 12 al 17 entre F - J apt 2410 - 2411 | 2025-11-11 | 2025-11-13 | 2025-11-14 | 3 | 101 | 8011.847 | 27.6 | 143.9 | 183.5 | 18 | 65.2 | 2-Cónica y dividida |  | 951
23472 - TERRA (MANAZANA 4) | 542906 | PL - 1356 | Outinord IND 1" | Concreto | Placa entrepiso torre 1 eje 1 al 5 entre F - J apt 2402 - 2403 y escalera eje 1 al 2 entre D - E costado occidental piso 21 al piso 22 | 2025-11-11 | 2025-11-13 | 2025-12-09 | 28 | 100 | 7853.982 | 20.7 | 230.3 | 298.8 | 29.3 | 141.5 | 2-Cónica y dividida |  | 962
23472 - TERRA (MANAZANA 4) | 542906 | PL - 1356 | Outinord IND 1" | Concreto | Placa entrepiso torre 1 eje 1 al 5 entre F - J apt 2402 - 2403 y escalera eje 1 al 2 entre D - E costado occidental piso 21 al piso 22 | 2025-11-11 | 2025-11-13 | 2025-12-09 | 28 | 101 | 8011.847 | 20.7 | 225.6 | 287.6 | 28.2 | 136.2 | 2-Cónica y dividida |  | 962
23472 - TERRA (MANAZANA 4) | 542906 | PL - 1356 | Outinord IND 1" | Concreto | Placa entrepiso torre 1 eje 1 al 5 entre F - J apt 2402 - 2403 y escalera eje 1 al 2 entre D - E costado occidental piso 21 al piso 22 | 2025-11-11 | 2025-11-13 | 2025-12-09 | 28 | 100 | 7853.982 | 20.7 | 220.1 | 285.5 | 28 | 135.3 | 2-Cónica y dividida |  | 962
23472 - TERRA (MANAZANA 4) | 542906 | PL - 1356 | Outinord IND 1" | Concreto | Placa entrepiso torre 1 eje 1 al 5 entre F - J apt 2402 - 2403 y escalera eje 1 al 2 entre D - E costado occidental piso 21 al piso 22 | 2025-11-11 | 2025-11-13 | 2025-11-25 | 14 | 101 | 8011.847 | 20.7 | 181.7 | 231.5 | 22.7 | 109.7 | 2-Cónica y dividida |  | 956
23472 - TERRA (MANAZANA 4) | 542906 | PL - 1356 | Outinord IND 1" | Concreto | Placa entrepiso torre 1 eje 1 al 5 entre F - J apt 2402 - 2403 y escalera eje 1 al 2 entre D - E costado occidental piso 21 al piso 22 | 2025-11-11 | 2025-11-13 | 2025-11-25 | 14 | 101 | 8011.847 | 20.7 | 180.6 | 229.4 | 22.5 | 108.7 | 2-Cónica y dividida |  | 956
23472 - TERRA (MANAZANA 4) | 542906 | PL - 1356 | Outinord IND 1" | Concreto | Placa entrepiso torre 1 eje 1 al 5 entre F - J apt 2402 - 2403 y escalera eje 1 al 2 entre D - E costado occidental piso 21 al piso 22 | 2025-11-11 | 2025-11-13 | 2025-11-18 | 7 | 100 | 7853.982 | 20.7 | 150.9 | 195.8 | 19.2 | 92.8 | 2-Cónica y dividida |  | 953
23472 - TERRA (MANAZANA 4) | 542906 | PL - 1356 | Outinord IND 1" | Concreto | Placa entrepiso torre 1 eje 1 al 5 entre F - J apt 2402 - 2403 y escalera eje 1 al 2 entre D - E costado occidental piso 21 al piso 22 | 2025-11-11 | 2025-11-13 | 2025-11-18 | 7 | 100 | 7853.982 | 20.7 | 147.6 | 191.7 | 18.8 | 90.8 | 2-Cónica y dividida |  | 953
23472 - TERRA (MANAZANA 4) | 542906 | PL - 1356 | Outinord IND 1" | Concreto | Placa entrepiso torre 1 eje 1 al 5 entre F - J apt 2402 - 2403 y escalera eje 1 al 2 entre D - E costado occidental piso 21 al piso 22 | 2025-11-11 | 2025-11-13 | 2025-11-14 | 3 | 101 | 8011.847 | 20.7 | 115.6 | 146.8 | 14.4 | 69.6 | 2-Cónica y dividida |  | 951
23472 - TERRA (MANAZANA 4) | 542906 | PL - 1356 | Outinord IND 1" | Concreto | Placa entrepiso torre 1 eje 1 al 5 entre F - J apt 2402 - 2403 y escalera eje 1 al 2 entre D - E costado occidental piso 21 al piso 22 | 2025-11-11 | 2025-11-13 | 2025-11-14 | 3 | 100 | 7853.982 | 20.7 | 111.2 | 144.8 | 14.2 | 68.6 | 2-Cónica y dividida |  | 951
23472 - TERRA (MANAZANA 4) | 542906 | M - 1355 | Outinord IND 1 / 2" | Concreto | Muros torre 1 eje 12 al 14 entre A - E apt 2408 y eje 17 al 19 entre F - J apt 2410 | 2025-11-10 | 2025-11-13 | 2025-12-08 | 28 | 100 | 7853.982 | 27.6 | 296.7 | 385.5 | 37.8 | 137 | 2-Cónica y dividida |  | 962
23472 - TERRA (MANAZANA 4) | 542906 | M - 1355 | Outinord IND 1 / 2" | Concreto | Muros torre 1 eje 12 al 14 entre A - E apt 2408 y eje 17 al 19 entre F - J apt 2410 | 2025-11-10 | 2025-11-13 | 2025-12-08 | 28 | 101 | 8011.847 | 27.6 | 294.6 | 375.3 | 36.8 | 133.3 | 2-Cónica y dividida |  | 962
23472 - TERRA (MANAZANA 4) | 542906 | M - 1355 | Outinord IND 1 / 2" | Concreto | Muros torre 1 eje 12 al 14 entre A - E apt 2408 y eje 17 al 19 entre F - J apt 2410 | 2025-11-10 | 2025-11-13 | 2025-12-08 | 28 | 100 | 7853.982 | 27.6 | 290.4 | 377.3 | 37 | 134.1 | 2-Cónica y dividida |  | 962
23472 - TERRA (MANAZANA 4) | 542906 | M - 1355 | Outinord IND 1 / 2" | Concreto | Muros torre 1 eje 12 al 14 entre A - E apt 2408 y eje 17 al 19 entre F - J apt 2410 | 2025-11-10 | 2025-11-13 | 2025-11-24 | 14 | 100 | 7853.982 | 27.6 | 255.6 | 331.4 | 32.5 | 117.8 | 2-Cónica y dividida |  | 956
23472 - TERRA (MANAZANA 4) | 542906 | M - 1355 | Outinord IND 1 / 2" | Concreto | Muros torre 1 eje 12 al 14 entre A - E apt 2408 y eje 17 al 19 entre F - J apt 2410 | 2025-11-10 | 2025-11-13 | 2025-11-24 | 14 | 100 | 7853.982 | 27.6 | 250.4 | 325.3 | 31.9 | 115.6 | 2-Cónica y dividida |  | 956
23472 - TERRA (MANAZANA 4) | 542906 | M - 1355 | Outinord IND 1 / 2" | Concreto | Muros torre 1 eje 12 al 14 entre A - E apt 2408 y eje 17 al 19 entre F - J apt 2410 | 2025-11-10 | 2025-11-13 | 2025-11-17 | 7 | 100 | 7853.982 | 27.6 | 215.9 | 280.4 | 27.5 | 99.6 | 2-Cónica y dividida |  | 952
23472 - TERRA (MANAZANA 4) | 542906 | M - 1355 | Outinord IND 1 / 2" | Concreto | Muros torre 1 eje 12 al 14 entre A - E apt 2408 y eje 17 al 19 entre F - J apt 2410 | 2025-11-10 | 2025-11-13 | 2025-11-17 | 7 | 100 | 7853.982 | 27.6 | 210.4 | 273.3 | 26.8 | 97.1 | 2-Cónica y dividida |  | 952
23472 - TERRA (MANAZANA 4) | 542906 | M - 1355 | Outinord IND 1 / 2" | Concreto | Muros torre 1 eje 12 al 14 entre A - E apt 2408 y eje 17 al 19 entre F - J apt 2410 | 2025-11-10 | 2025-11-13 | 2025-11-13 | 3 | 100 | 7853.982 | 27.6 | 188 | 243.7 | 23.9 | 86.6 | 2-Cónica y dividida |  | 950
23472 - TERRA (MANAZANA 4) | 542906 | M - 1355 | Outinord IND 1 / 2" | Concreto | Muros torre 1 eje 12 al 14 entre A - E apt 2408 y eje 17 al 19 entre F - J apt 2410 | 2025-11-10 | 2025-11-13 | 2025-11-13 | 3 | 100 | 7853.982 | 27.6 | 185.6 | 240.7 | 23.6 | 85.5 | 2-Cónica y dividida |  | 950
23472 - TERRA (MANAZANA 4) | 542904 | M - 1354 | Outinord IND 1/2" | Concreto | Muros torre 1 eje 16 al 19 entre A - E apt 2409 y muro divisorio de sala y baño ejes 14 entre A - E, 15 al 16 entre B - C y 14 al 16 entre E apt 2408 | 2025-11-08 | 2025-11-11 | 2025-12-06 | 28 | 100 | 7853.982 | 27.6 | 344.6 | 447.7 | 43.9 | 159.1 | 2-Cónica y dividida |  | 961
23472 - TERRA (MANAZANA 4) | 542904 | M - 1354 | Outinord IND 1/2" | Concreto | Muros torre 1 eje 16 al 19 entre A - E apt 2409 y muro divisorio de sala y baño ejes 14 entre A - E, 15 al 16 entre B - C y 14 al 16 entre E apt 2408 | 2025-11-08 | 2025-11-11 | 2025-12-06 | 28 | 101 | 8011.847 | 27.6 | 340.4 | 433.4 | 42.5 | 154 | 2-Cónica y dividida |  | 961
23472 - TERRA (MANAZANA 4) | 542904 | M - 1354 | Outinord IND 1/2" | Concreto | Muros torre 1 eje 16 al 19 entre A - E apt 2409 y muro divisorio de sala y baño ejes 14 entre A - E, 15 al 16 entre B - C y 14 al 16 entre E apt 2408 | 2025-11-08 | 2025-11-11 | 2025-12-06 | 28 | 100 | 7853.982 | 27.6 | 338.1 | 438.5 | 43 | 155.8 | 2-Cónica y dividida |  | 961
23472 - TERRA (MANAZANA 4) | 542904 | M - 1354 | Outinord IND 1/2" | Concreto | Muros torre 1 eje 16 al 19 entre A - E apt 2409 y muro divisorio de sala y baño ejes 14 entre A - E, 15 al 16 entre B - C y 14 al 16 entre E apt 2408 | 2025-11-08 | 2025-11-11 | 2025-11-22 | 14 | 101 | 8011.847 | 27.6 | 286.9 | 365.1 | 35.8 | 129.7 | 2-Cónica y dividida |  | 955
23472 - TERRA (MANAZANA 4) | 542904 | M - 1354 | Outinord IND 1/2" | Concreto | Muros torre 1 eje 16 al 19 entre A - E apt 2409 y muro divisorio de sala y baño ejes 14 entre A - E, 15 al 16 entre B - C y 14 al 16 entre E apt 2408 | 2025-11-08 | 2025-11-11 | 2025-11-22 | 14 | 101 | 8011.847 | 27.6 | 284.3 | 362 | 35.5 | 128.6 | 2-Cónica y dividida |  | 955
23472 - TERRA (MANAZANA 4) | 542904 | M - 1354 | Outinord IND 1/2" | Concreto | Muros torre 1 eje 16 al 19 entre A - E apt 2409 y muro divisorio de sala y baño ejes 14 entre A - E, 15 al 16 entre B - C y 14 al 16 entre E apt 2408 | 2025-11-08 | 2025-11-11 | 2025-11-15 | 7 | 100 | 7853.982 | 27.6 | 242.6 | 315.1 | 30.9 | 112 | 2-Cónica y dividida |  | 951
23472 - TERRA (MANAZANA 4) | 542904 | M - 1354 | Outinord IND 1/2" | Concreto | Muros torre 1 eje 16 al 19 entre A - E apt 2409 y muro divisorio de sala y baño ejes 14 entre A - E, 15 al 16 entre B - C y 14 al 16 entre E apt 2408 | 2025-11-08 | 2025-11-11 | 2025-11-15 | 7 | 101 | 8011.847 | 27.6 | 238.2 | 302.9 | 29.7 | 107.6 | 2-Cónica y dividida |  | 951
23472 - TERRA (MANAZANA 4) | 542904 | M - 1354 | Outinord IND 1/2" | Concreto | Muros torre 1 eje 16 al 19 entre A - E apt 2409 y muro divisorio de sala y baño ejes 14 entre A - E, 15 al 16 entre B - C y 14 al 16 entre E apt 2408 | 2025-11-08 | 2025-11-11 | 2025-11-11 | 3 | 101 | 8011.847 | 27.6 | 158.4 | 201.9 | 19.8 | 71.7 | 2-Cónica y dividida |  | 948
23472 - TERRA (MANAZANA 4) | 542904 | M - 1354 | Outinord IND 1/2" | Concreto | Muros torre 1 eje 16 al 19 entre A - E apt 2409 y muro divisorio de sala y baño ejes 14 entre A - E, 15 al 16 entre B - C y 14 al 16 entre E apt 2408 | 2025-11-08 | 2025-11-11 | 2025-11-11 | 3 | 100 | 7853.982 | 27.6 | 156.4 | 202.9 | 19.9 | 72.1 | 2-Cónica y dividida |  | 948
23472 - TERRA (MANAZANA 4) | 542904 | PL - 1353 | Outinord IND 1" | Concreto | Placa entre piso torre 1 eje 1 al 5 entre A - E apt 2404, 2405 | 2025-11-08 | 2025-11-11 | 2025-12-06 | 28 | 100 | 7853.982 | 20.7 | 290.2 | 376.3 | 36.9 | 178.3 | 2-Cónica y dividida |  | 961
23472 - TERRA (MANAZANA 4) | 542904 | PL - 1353 | Outinord IND 1" | Concreto | Placa entre piso torre 1 eje 1 al 5 entre A - E apt 2404, 2405 | 2025-11-08 | 2025-11-11 | 2025-12-06 | 28 | 101 | 8011.847 | 20.7 | 286.2 | 364 | 35.7 | 172.5 | 2-Cónica y dividida |  | 961
23472 - TERRA (MANAZANA 4) | 542904 | PL - 1353 | Outinord IND 1" | Concreto | Placa entre piso torre 1 eje 1 al 5 entre A - E apt 2404, 2405 | 2025-11-08 | 2025-11-11 | 2025-12-06 | 28 | 100 | 7853.982 | 20.7 | 284.6 | 369.1 | 36.2 | 174.9 | 2-Cónica y dividida |  | 961
23472 - TERRA (MANAZANA 4) | 542904 | PL - 1353 | Outinord IND 1" | Concreto | Placa entre piso torre 1 eje 1 al 5 entre A - E apt 2404, 2405 | 2025-11-08 | 2025-11-11 | 2025-11-22 | 14 | 101 | 8011.847 | 20.7 | 241.4 | 306.9 | 30.1 | 145.4 | 2-Cónica y dividida |  | 955
23472 - TERRA (MANAZANA 4) | 542904 | PL - 1353 | Outinord IND 1" | Concreto | Placa entre piso torre 1 eje 1 al 5 entre A - E apt 2404, 2405 | 2025-11-08 | 2025-11-11 | 2025-11-22 | 14 | 100 | 7853.982 | 20.7 | 238.4 | 310 | 30.4 | 146.9 | 2-Cónica y dividida |  | 955
23472 - TERRA (MANAZANA 4) | 542904 | PL - 1353 | Outinord IND 1" | Concreto | Placa entre piso torre 1 eje 1 al 5 entre A - E apt 2404, 2405 | 2025-11-08 | 2025-11-11 | 2025-11-15 | 7 | 101 | 8011.847 | 20.7 | 205.5 | 261 | 25.6 | 123.7 | 2-Cónica y dividida |  | 951
23472 - TERRA (MANAZANA 4) | 542904 | PL - 1353 | Outinord IND 1" | Concreto | Placa entre piso torre 1 eje 1 al 5 entre A - E apt 2404, 2405 | 2025-11-08 | 2025-11-11 | 2025-11-15 | 7 | 101 | 8011.847 | 20.7 | 202.7 | 258 | 25.3 | 122.2 | 2-Cónica y dividida |  | 951
23472 - TERRA (MANAZANA 4) | 542904 | PL - 1353 | Outinord IND 1" | Concreto | Placa entre piso torre 1 eje 1 al 5 entre A - E apt 2404, 2405 | 2025-11-08 | 2025-11-11 | 2025-11-11 | 3 | 100 | 7853.982 | 20.7 | 101.3 | 131.5 | 12.9 | 62.3 | 2-Cónica y dividida |  | 948
23472 - TERRA (MANAZANA 4) | 542904 | PL - 1353 | Outinord IND 1" | Concreto | Placa entre piso torre 1 eje 1 al 5 entre A - E apt 2404, 2405 | 2025-11-08 | 2025-11-11 | 2025-11-11 | 3 | 101 | 8011.847 | 20.7 | 99.1 | 126.4 | 12.4 | 59.9 | 2-Cónica y dividida |  | 948
23472 - TERRA (MANAZANA 4) | 542902 | M - 1352 | Outinord IND 1/2" | Concreto | Muros torre 1 eje 1 al 5 entre F – J apto 2302, 2303 | 2025-11-06 | 2025-11-08 | 2025-12-04 | 28 | 101 | 8011.847 | 27.6 | 288.9 | 368.1 | 36.1 | 130.8 | 2-Cónica y dividida |  | 960
23472 - TERRA (MANAZANA 4) | 542902 | M - 1352 | Outinord IND 1/2" | Concreto | Muros torre 1 eje 1 al 5 entre F – J apto 2302, 2303 | 2025-11-06 | 2025-11-08 | 2025-12-04 | 28 | 100 | 7853.982 | 27.6 | 284.6 | 369.1 | 36.2 | 131.2 | 2-Cónica y dividida |  | 960
23472 - TERRA (MANAZANA 4) | 542902 | M - 1352 | Outinord IND 1/2" | Concreto | Muros torre 1 eje 1 al 5 entre F – J apto 2302, 2303 | 2025-11-06 | 2025-11-08 | 2025-12-04 | 28 | 101 | 8011.847 | 27.6 | 280.4 | 356.9 | 35 | 126.8 | 2-Cónica y dividida |  | 960
23472 - TERRA (MANAZANA 4) | 542902 | M - 1352 | Outinord IND 1/2" | Concreto | Muros torre 1 eje 1 al 5 entre F – J apto 2302, 2303 | 2025-11-06 | 2025-11-08 | 2025-11-20 | 14 | 100 | 7853.982 | 27.6 | 248.3 | 322.2 | 31.6 | 114.5 | 2-Cónica y dividida |  | 954
23472 - TERRA (MANAZANA 4) | 542902 | M - 1352 | Outinord IND 1/2" | Concreto | Muros torre 1 eje 1 al 5 entre F – J apto 2302, 2303 | 2025-11-06 | 2025-11-08 | 2025-11-20 | 14 | 101 | 8011.847 | 27.6 | 244.6 | 311 | 30.5 | 110.5 | 2-Cónica y dividida |  | 954
23472 - TERRA (MANAZANA 4) | 542902 | M - 1352 | Outinord IND 1/2" | Concreto | Muros torre 1 eje 1 al 5 entre F – J apto 2302, 2303 | 2025-11-06 | 2025-11-08 | 2025-11-13 | 7 | 100 | 7853.982 | 27.6 | 151.3 | 196.8 | 19.3 | 69.9 | 2-Cónica y dividida |  | 949
23472 - TERRA (MANAZANA 4) | 542902 | M - 1352 | Outinord IND 1/2" | Concreto | Muros torre 1 eje 1 al 5 entre F – J apto 2302, 2303 | 2025-11-06 | 2025-11-08 | 2025-11-13 | 7 | 101 | 8011.847 | 27.6 | 147.8 | 187.6 | 18.4 | 66.7 | 2-Cónica y dividida |  | 949
23472 - TERRA (MANAZANA 4) | 542902 | M - 1352 | Outinord IND 1/2" | Concreto | Muros torre 1 eje 1 al 5 entre F – J apto 2302, 2303 | 2025-11-06 | 2025-11-08 | 2025-11-09 | 3 | 100 | 7853.982 | 27.6 | 102.3 | 132.6 | 13 | 47.1 | 2-Cónica y dividida |  | 947
23472 - TERRA (MANAZANA 4) | 542902 | M - 1352 | Outinord IND 1/2" | Concreto | Muros torre 1 eje 1 al 5 entre F – J apto 2302, 2303 | 2025-11-06 | 2025-11-08 | 2025-11-09 | 3 | 101 | 8011.847 | 27.6 | 100.1 | 127.5 | 12.5 | 45.3 | 2-Cónica y dividida |  | 947
23472 - TERRA (MANAZANA 4) | 542902 | PL - 1351 | Outinord IND 1" | Concreto | Placa entrepiso torre 1 eje 6 al 13 entre F – J apto 2401, 2412 | 2025-11-06 | 2025-11-08 | 2025-12-04 | 28 | 100 | 7853.982 | 20.7 | 208.9 | 271.2 | 26.6 | 128.5 | 2-Cónica y dividida |  | 960
23472 - TERRA (MANAZANA 4) | 542902 | PL - 1351 | Outinord IND 1" | Concreto | Placa entrepiso torre 1 eje 6 al 13 entre F – J apto 2401, 2412 | 2025-11-06 | 2025-11-08 | 2025-12-04 | 28 | 101 | 8011.847 | 20.7 | 205.6 | 262.1 | 25.7 | 124.2 | 2-Cónica y dividida |  | 960
23472 - TERRA (MANAZANA 4) | 542902 | PL - 1351 | Outinord IND 1" | Concreto | Placa entrepiso torre 1 eje 6 al 13 entre F – J apto 2401, 2412 | 2025-11-06 | 2025-11-08 | 2025-12-04 | 28 | 100 | 7853.982 | 20.7 | 262.4 | 340.6 | 33.4 | 161.4 | 2-Cónica y dividida |  | 960
23472 - TERRA (MANAZANA 4) | 542902 | PL - 1351 | Outinord IND 1" | Concreto | Placa entrepiso torre 1 eje 6 al 13 entre F – J apto 2401, 2412 | 2025-11-06 | 2025-11-08 | 2025-11-20 | 14 | 101 | 8011.847 | 20.7 | 165.8 | 211.1 | 20.7 | 100 | 2-Cónica y dividida |  | 954
23472 - TERRA (MANAZANA 4) | 542902 | PL - 1351 | Outinord IND 1" | Concreto | Placa entrepiso torre 1 eje 6 al 13 entre F – J apto 2401, 2412 | 2025-11-06 | 2025-11-08 | 2025-11-20 | 14 | 100 | 7853.982 | 20.7 | 168.1 | 218.2 | 21.4 | 103.4 | 2-Cónica y dividida |  | 954
23472 - TERRA (MANAZANA 4) | 542902 | PL - 1351 | Outinord IND 1" | Concreto | Placa entrepiso torre 1 eje 6 al 13 entre F – J apto 2401, 2412 | 2025-11-06 | 2025-11-08 | 2025-11-13 | 7 | 101 | 8011.847 | 20.7 | 138.6 | 176.4 | 17.3 | 83.6 | 2-Cónica y dividida |  | 949
23472 - TERRA (MANAZANA 4) | 542902 | PL - 1351 | Outinord IND 1" | Concreto | Placa entrepiso torre 1 eje 6 al 13 entre F – J apto 2401, 2412 | 2025-11-06 | 2025-11-08 | 2025-11-13 | 7 | 100 | 7853.982 | 20.7 | 141.4 | 183.5 | 18 | 87 | 2-Cónica y dividida |  | 949
23472 - TERRA (MANAZANA 4) | 542902 | PL - 1351 | Outinord IND 1" | Concreto | Placa entrepiso torre 1 eje 6 al 13 entre F – J apto 2401, 2412 | 2025-11-06 | 2025-11-08 | 2025-11-09 | 3 | 100 | 7853.982 | 20.7 | 108.2 | 140.7 | 13.8 | 66.7 | 2-Cónica y dividida |  | 947
23472 - TERRA (MANAZANA 4) | 542902 | PL - 1351 | Outinord IND 1" | Concreto | Placa entrepiso torre 1 eje 6 al 13 entre F – J apto 2401, 2412 | 2025-11-06 | 2025-11-08 | 2025-11-09 | 3 | 100 | 7853.982 | 20.7 | 106.2 | 137.7 | 13.5 | 65.2 | 2-Cónica y dividida |  | 947
23472 - TERRA (MANAZANA 4) | 542902 | M – 1350 | Outinord IND 1/2" | Concreto | Muros torre 1 eje 1 al 5 entre A – E apto 2304, 2305 | 2025-11-05 | 2025-11-08 | 2025-12-03 | 28 | 101 | 8011.847 | 27.6 | 266.3 | 338.5 | 33.2 | 120.3 | 2-Cónica y dividida |  | 960
23472 - TERRA (MANAZANA 4) | 542902 | M – 1350 | Outinord IND 1/2" | Concreto | Muros torre 1 eje 1 al 5 entre A – E apto 2304, 2305 | 2025-11-05 | 2025-11-08 | 2025-12-03 | 28 | 100 | 7853.982 | 27.6 | 264.8 | 343.6 | 33.7 | 122.1 | 2-Cónica y dividida |  | 960
23472 - TERRA (MANAZANA 4) | 542902 | M – 1350 | Outinord IND 1/2" | Concreto | Muros torre 1 eje 1 al 5 entre A – E apto 2304, 2305 | 2025-11-05 | 2025-11-08 | 2025-12-03 | 28 | 101 | 8011.847 | 27.6 | 260.4 | 331.4 | 32.5 | 117.8 | 2-Cónica y dividida |  | 960
23472 - TERRA (MANAZANA 4) | 542902 | M – 1350 | Outinord IND 1/2" | Concreto | Muros torre 1 eje 1 al 5 entre A – E apto 2304, 2305 | 2025-11-05 | 2025-11-08 | 2025-11-19 | 14 | 100 | 7853.982 | 27.6 | 228.7 | 296.7 | 29.1 | 105.4 | 2-Cónica y dividida |  | 953
23472 - TERRA (MANAZANA 4) | 542902 | M – 1350 | Outinord IND 1/2" | Concreto | Muros torre 1 eje 1 al 5 entre A – E apto 2304, 2305 | 2025-11-05 | 2025-11-08 | 2025-11-19 | 14 | 101 | 8011.847 | 27.6 | 225.6 | 287.6 | 28.2 | 102.2 | 2-Cónica y dividida |  | 953
23472 - TERRA (MANAZANA 4) | 542902 | M – 1350 | Outinord IND 1/2" | Concreto | Muros torre 1 eje 1 al 5 entre A – E apto 2304, 2305 | 2025-11-05 | 2025-11-08 | 2025-11-12 | 7 | 100 | 7853.982 | 27.6 | 189.1 | 245.8 | 24.1 | 87.3 | 2-Cónica y dividida |  | 948
23472 - TERRA (MANAZANA 4) | 542902 | M – 1350 | Outinord IND 1/2" | Concreto | Muros torre 1 eje 1 al 5 entre A – E apto 2304, 2305 | 2025-11-05 | 2025-11-08 | 2025-11-12 | 7 | 101 | 8011.847 | 27.6 | 186.2 | 236.6 | 23.2 | 84.1 | 2-Cónica y dividida |  | 948
23472 - TERRA (MANAZANA 4) | 542902 | M – 1350 | Outinord IND 1/2" | Concreto | Muros torre 1 eje 1 al 5 entre A – E apto 2304, 2305 | 2025-11-05 | 2025-11-08 | 2025-11-08 | 3 | 100 | 7853.982 | 27.6 | 152.9 | 198.8 | 19.5 | 70.7 | 2-Cónica y dividida |  | 946
23472 - TERRA (MANAZANA 4) | 542902 | M – 1350 | Outinord IND 1/2" | Concreto | Muros torre 1 eje 1 al 5 entre A – E apto 2304, 2305 | 2025-11-05 | 2025-11-08 | 2025-11-08 | 3 | 101 | 8011.847 | 27.6 | 154.3 | 196.8 | 19.3 | 69.9 | 2-Cónica y dividida |  | 946
23472 - TERRA (MANAZANA 4) | 542902 | PL - 1349 | Outinord IND 1" | Concreto | Placa entrepiso torre 1 eje 6 al 13 entre A – E apto 2406, 2407 | 2025-11-05 | 2025-11-08 | 2025-12-03 | 28 | 100 | 7853.982 | 20.7 | 244.6 | 317.1 | 31.1 | 150.2 | 2-Cónica y dividida |  | 960
23472 - TERRA (MANAZANA 4) | 542902 | PL - 1349 | Outinord IND 1" | Concreto | Placa entrepiso torre 1 eje 6 al 13 entre A – E apto 2406, 2407 | 2025-11-05 | 2025-11-08 | 2025-12-03 | 28 | 101 | 8011.847 | 20.7 | 240.4 | 305.9 | 30 | 144.9 | 2-Cónica y dividida |  | 960
23472 - TERRA (MANAZANA 4) | 542902 | PL - 1349 | Outinord IND 1" | Concreto | Placa entrepiso torre 1 eje 6 al 13 entre A – E apto 2406, 2407 | 2025-11-05 | 2025-11-08 | 2025-12-03 | 28 | 100 | 7853.982 | 20.7 | 238.1 | 309 | 30.3 | 146.4 | 2-Cónica y dividida |  | 960
23472 - TERRA (MANAZANA 4) | 542902 | PL - 1349 | Outinord IND 1" | Concreto | Placa entrepiso torre 1 eje 6 al 13 entre A – E apto 2406, 2407 | 2025-11-05 | 2025-11-08 | 2025-11-19 | 14 | 101 | 8011.847 | 20.7 | 192.6 | 244.7 | 24 | 115.9 | 2-Cónica y dividida |  | 953
23472 - TERRA (MANAZANA 4) | 542902 | PL - 1349 | Outinord IND 1" | Concreto | Placa entrepiso torre 1 eje 6 al 13 entre A – E apto 2406, 2407 | 2025-11-05 | 2025-11-08 | 2025-11-19 | 14 | 100 | 7853.982 | 20.7 | 189.4 | 245.8 | 24.1 | 116.4 | 2-Cónica y dividida |  | 953
23472 - TERRA (MANAZANA 4) | 542902 | PL - 1349 | Outinord IND 1" | Concreto | Placa entrepiso torre 1 eje 6 al 13 entre A – E apto 2406, 2407 | 2025-11-05 | 2025-11-08 | 2025-11-12 | 7 | 100 | 7853.982 | 20.7 | 158.7 | 206 | 20.2 | 97.6 | 2-Cónica y dividida |  | 948
23472 - TERRA (MANAZANA 4) | 542902 | PL - 1349 | Outinord IND 1" | Concreto | Placa entrepiso torre 1 eje 6 al 13 entre A – E apto 2406, 2407 | 2025-11-05 | 2025-11-08 | 2025-11-12 | 7 | 100 | 7853.982 | 20.7 | 155.6 | 201.9 | 19.8 | 95.7 | 2-Cónica y dividida |  | 948
23472 - TERRA (MANAZANA 4) | 542902 | PL - 1349 | Outinord IND 1" | Concreto | Placa entrepiso torre 1 eje 6 al 13 entre A – E apto 2406, 2407 | 2025-11-05 | 2025-11-08 | 2025-11-08 | 3 | 100 | 7853.982 | 20.7 | 132.9 | 172.3 | 16.9 | 81.6 | 2-Cónica y dividida |  | 946
23472 - TERRA (MANAZANA 4) | 542902 | PL - 1349 | Outinord IND 1" | Concreto | Placa entrepiso torre 1 eje 6 al 13 entre A – E apto 2406, 2407 | 2025-11-05 | 2025-11-08 | 2025-11-08 | 3 | 100 | 7853.982 | 20.7 | 130.5 | 169.3 | 16.6 | 80.2 | 2-Cónica y dividida |  | 946
23472 - TERRA (MANAZANA 4) | 542903 | MP06 | Mortero piso Tequendama | Mortero | Mortero piso torre 1 eje 1 al 19 entre A - J piso 1 al piso 8 | 2025-11-05 | 2025-11-08 | 2025-12-03 | 28 | 76 | 4536.46 | 12.5 | 94.9 | 213.1 | 20.9 | 167.2 | 2-Cónica y dividida |  | 960
23472 - TERRA (MANAZANA 4) | 542903 | MP06 | Mortero piso Tequendama | Mortero | Mortero piso torre 1 eje 1 al 19 entre A - J piso 1 al piso 8 | 2025-11-05 | 2025-11-08 | 2025-12-03 | 28 | 75 | 4417.865 | 12.5 | 93.7 | 216.2 | 21.2 | 169.6 | 2-Cónica y dividida |  | 960
23472 - TERRA (MANAZANA 4) | 542903 | MP06 | Mortero piso Tequendama | Mortero | Mortero piso torre 1 eje 1 al 19 entre A - J piso 1 al piso 8 | 2025-11-05 | 2025-11-08 | 2025-12-03 | 28 | 76 | 4536.46 | 12.5 | 92.4 | 208 | 20.4 | 163.2 | 2-Cónica y dividida |  | 960
23472 - TERRA (MANAZANA 4) | 542903 | MP06 | Mortero piso Tequendama | Mortero | Mortero piso torre 1 eje 1 al 19 entre A - J piso 1 al piso 8 | 2025-11-05 | 2025-11-08 | 2025-11-12 | 7 | 75 | 4417.865 | 12.5 | 77.5 | 178.5 | 17.5 | 140 | 2-Cónica y dividida |  | 948
23472 - TERRA (MANAZANA 4) | 542903 | MP06 | Mortero piso Tequendama | Mortero | Mortero piso torre 1 eje 1 al 19 entre A - J piso 1 al piso 8 | 2025-11-05 | 2025-11-08 | 2025-11-12 | 7 | 76 | 4536.46 | 12.5 | 78.4 | 176.4 | 17.3 | 138.4 | 2-Cónica y dividida |  | 948
23472 - TERRA (MANAZANA 4) | 542903 | MP05 | Mortero piso Tequendama | Mortero | Mortero piso, alistado de cubierta torre 3 eje 1 al 23 A - J | 2025-11-05 | 2025-11-08 | 2025-12-03 | 28 | 75 | 4417.865 | 14 | 116.2 | 268.2 | 26.3 | 187.9 | 2-Cónica y dividida |  | 960
23472 - TERRA (MANAZANA 4) | 542903 | MP05 | Mortero piso Tequendama | Mortero | Mortero piso, alistado de cubierta torre 3 eje 1 al 23 A - J | 2025-11-05 | 2025-11-08 | 2025-12-03 | 28 | 76 | 4536.46 | 14 | 115.9 | 260 | 25.5 | 182.1 | 2-Cónica y dividida |  | 960
23472 - TERRA (MANAZANA 4) | 542903 | MP05 | Mortero piso Tequendama | Mortero | Mortero piso, alistado de cubierta torre 3 eje 1 al 23 A - J | 2025-11-05 | 2025-11-08 | 2025-12-03 | 28 | 75 | 4417.865 | 14 | 114.3 | 264.1 | 25.9 | 185 | 2-Cónica y dividida |  | 960
23472 - TERRA (MANAZANA 4) | 542903 | MP05 | Mortero piso Tequendama | Mortero | Mortero piso, alistado de cubierta torre 3 eje 1 al 23 A - J | 2025-11-05 | 2025-11-08 | 2025-11-12 | 7 | 76 | 4536.46 | 14 | 97.4 | 219.2 | 21.5 | 153.6 | 2-Cónica y dividida |  | 948
23472 - TERRA (MANAZANA 4) | 542903 | MP05 | Mortero piso Tequendama | Mortero | Mortero piso, alistado de cubierta torre 3 eje 1 al 23 A - J | 2025-11-05 | 2025-11-08 | 2025-11-12 | 7 | 75 | 4417.865 | 14 | 98.6 | 227.4 | 22.3 | 159.3 | 2-Cónica y dividida |  | 948
23472 - TERRA (MANAZANA 4) | 542901 | M - 1348 | Outinord IND 1 / 2" | Concreto | Muros torre 1 eje 6 al 12 entre F - J aptos 2301 , 2312 | 2025-11-04 | 2025-11-06 | 2025-12-02 | 28 | 101 | 8011.847 | 27.6 | 283.5 | 361 | 35.4 | 128.3 | 2-Cónica y dividida |  | 959
23472 - TERRA (MANAZANA 4) | 542901 | M - 1348 | Outinord IND 1 / 2" | Concreto | Muros torre 1 eje 6 al 12 entre F - J aptos 2301 , 2312 | 2025-11-04 | 2025-11-06 | 2025-12-02 | 28 | 101 | 8011.847 | 27.6 | 278.7 | 354.9 | 34.8 | 126.1 | 2-Cónica y dividida |  | 959
23472 - TERRA (MANAZANA 4) | 542901 | M - 1348 | Outinord IND 1 / 2" | Concreto | Muros torre 1 eje 6 al 12 entre F - J aptos 2301 , 2312 | 2025-11-04 | 2025-11-06 | 2025-12-02 | 28 | 100 | 7853.982 | 27.6 | 280.1 | 364 | 35.7 | 129.3 | 2-Cónica y dividida |  | 959
23472 - TERRA (MANAZANA 4) | 542901 | M - 1348 | Outinord IND 1 / 2" | Concreto | Muros torre 1 eje 6 al 12 entre F - J aptos 2301 , 2312 | 2025-11-04 | 2025-11-06 | 2025-11-18 | 14 | 100 | 7853.982 | 27.6 | 238.9 | 310 | 30.4 | 110.1 | 2-Cónica y dividida |  | 953
23472 - TERRA (MANAZANA 4) | 542901 | M - 1348 | Outinord IND 1 / 2" | Concreto | Muros torre 1 eje 6 al 12 entre F - J aptos 2301 , 2312 | 2025-11-04 | 2025-11-06 | 2025-11-18 | 14 | 101 | 8011.847 | 27.6 | 240.1 | 305.9 | 30 | 108.7 | 2-Cónica y dividida |  | 953
23472 - TERRA (MANAZANA 4) | 542901 | M - 1348 | Outinord IND 1 / 2" | Concreto | Muros torre 1 eje 6 al 12 entre F - J aptos 2301 , 2312 | 2025-11-04 | 2025-11-06 | 2025-11-11 | 7 | 100 | 7853.982 | 27.6 | 200.1 | 260 | 25.5 | 92.4 | 2-Cónica y dividida |  | 947
23472 - TERRA (MANAZANA 4) | 542901 | M - 1348 | Outinord IND 1 / 2" | Concreto | Muros torre 1 eje 6 al 12 entre F - J aptos 2301 , 2312 | 2025-11-04 | 2025-11-06 | 2025-11-11 | 7 | 101 | 8011.847 | 27.6 | 197.6 | 251.9 | 24.7 | 89.5 | 2-Cónica y dividida |  | 947
23472 - TERRA (MANAZANA 4) | 542901 | M - 1348 | Outinord IND 1 / 2" | Concreto | Muros torre 1 eje 6 al 12 entre F - J aptos 2301 , 2312 | 2025-11-04 | 2025-11-06 | 2025-11-07 | 3 | 100 | 7853.982 | 27.6 | 137.1 | 178.5 | 17.5 | 63.4 | 2-Cónica y dividida |  | 946
23472 - TERRA (MANAZANA 4) | 542901 | M - 1348 | Outinord IND 1 / 2" | Concreto | Muros torre 1 eje 6 al 12 entre F - J aptos 2301 , 2312 | 2025-11-04 | 2025-11-06 | 2025-11-07 | 3 | 101 | 8011.847 | 27.6 | 133.8 | 170.3 | 16.7 | 60.5 | 2-Cónica y dividida |  | 946
23472 - TERRA (MANAZANA 4) | 542901 | PL - 1347 | Outinord IND 1" | Concreto | Placa entre piso torre 1 eje 13 al 19 entre F - J apto 2410 , 2411 | 2025-11-04 | 2025-11-06 | 2025-12-02 | 28 | 101 | 8011.847 | 20.7 | 208.8 | 266.1 | 26.1 | 126.1 | 2-Cónica y dividida |  | 959
23472 - TERRA (MANAZANA 4) | 542901 | PL - 1347 | Outinord IND 1" | Concreto | Placa entre piso torre 1 eje 13 al 19 entre F - J apto 2410 , 2411 | 2025-11-04 | 2025-11-06 | 2025-12-02 | 28 | 101 | 8011.847 | 20.7 | 205.6 | 262.1 | 25.7 | 124.2 | 2-Cónica y dividida |  | 959
23472 - TERRA (MANAZANA 4) | 542901 | PL - 1347 | Outinord IND 1" | Concreto | Placa entre piso torre 1 eje 13 al 19 entre F - J apto 2410 , 2411 | 2025-11-04 | 2025-11-06 | 2025-12-02 | 28 | 101 | 8011.847 | 20.7 | 202.4 | 258 | 25.3 | 122.2 | 2-Cónica y dividida |  | 959
23472 - TERRA (MANAZANA 4) | 542901 | PL - 1347 | Outinord IND 1" | Concreto | Placa entre piso torre 1 eje 13 al 19 entre F - J apto 2410 , 2411 | 2025-11-04 | 2025-11-06 | 2025-11-18 | 14 | 100 | 7853.982 | 20.7 | 168.7 | 219.2 | 21.5 | 103.9 | 2-Cónica y dividida |  | 953
23472 - TERRA (MANAZANA 4) | 542901 | PL - 1347 | Outinord IND 1" | Concreto | Placa entre piso torre 1 eje 13 al 19 entre F - J apto 2410 , 2411 | 2025-11-04 | 2025-11-06 | 2025-11-18 | 14 | 100 | 7853.982 | 20.7 | 164.9 | 214.1 | 21 | 101.4 | 2-Cónica y dividida |  | 953
23472 - TERRA (MANAZANA 4) | 542901 | PL - 1347 | Outinord IND 1" | Concreto | Placa entre piso torre 1 eje 13 al 19 entre F - J apto 2410 , 2411 | 2025-11-04 | 2025-11-06 | 2025-11-11 | 7 | 100 | 7853.982 | 20.7 | 138.1 | 179.5 | 17.6 | 85 | 2-Cónica y dividida |  | 947
23472 - TERRA (MANAZANA 4) | 542901 | PL - 1347 | Outinord IND 1" | Concreto | Placa entre piso torre 1 eje 13 al 19 entre F - J apto 2410 , 2411 | 2025-11-04 | 2025-11-06 | 2025-11-11 | 7 | 101 | 8011.847 | 20.7 | 135.6 | 172.3 | 16.9 | 81.6 | 2-Cónica y dividida |  | 947
23472 - TERRA (MANAZANA 4) | 542901 | PL - 1347 | Outinord IND 1" | Concreto | Placa entre piso torre 1 eje 13 al 19 entre F - J apto 2410 , 2411 | 2025-11-04 | 2025-11-06 | 2025-11-07 | 3 | 100 | 7853.982 | 20.7 | 97.2 | 126.4 | 12.4 | 59.9 | 2-Cónica y dividida |  | 946
23472 - TERRA (MANAZANA 4) | 542901 | PL - 1347 | Outinord IND 1" | Concreto | Placa entre piso torre 1 eje 13 al 19 entre F - J apto 2410 , 2411 | 2025-11-04 | 2025-11-06 | 2025-11-07 | 3 | 101 | 8011.847 | 20.7 | 93.9 | 119.3 | 11.7 | 56.5 | 2-Cónica y dividida |  | 946
23472 - TERRA (MANAZANA 4) | 541390 | M - 1346 | Outinord IND 1/2" | Concreto | Muros torre 1 eje 6 al 11 entre A – E apto 2306, 2307 y muro divisorio eje 8 entre H – J, 9 – J, 11 – J, apto 2301, 2312 | 2025-11-01 | 2025-11-04 | 2025-11-29 | 28 | 101 | 8011.847 | 27.6 | 303.4 | 386.5 | 37.9 | 137.3 | 2-Cónica y dividida |  | 958
23472 - TERRA (MANAZANA 4) | 541390 | M - 1346 | Outinord IND 1/2" | Concreto | Muros torre 1 eje 6 al 11 entre A – E apto 2306, 2307 y muro divisorio eje 8 entre H – J, 9 – J, 11 – J, apto 2301, 2312 | 2025-11-01 | 2025-11-04 | 2025-11-29 | 28 | 100 | 7853.982 | 27.6 | 302.7 | 392.6 | 38.5 | 139.5 | 2-Cónica y dividida |  | 958
23472 - TERRA (MANAZANA 4) | 541390 | M - 1346 | Outinord IND 1/2" | Concreto | Muros torre 1 eje 6 al 11 entre A – E apto 2306, 2307 y muro divisorio eje 8 entre H – J, 9 – J, 11 – J, apto 2301, 2312 | 2025-11-01 | 2025-11-04 | 2025-11-29 | 28 | 101 | 8011.847 | 27.6 | 301.6 | 383.4 | 37.6 | 136.2 | 2-Cónica y dividida |  | 958
23472 - TERRA (MANAZANA 4) | 541390 | M - 1346 | Outinord IND 1/2" | Concreto | Muros torre 1 eje 6 al 11 entre A – E apto 2306, 2307 y muro divisorio eje 8 entre H – J, 9 – J, 11 – J, apto 2301, 2312 | 2025-11-01 | 2025-11-04 | 2025-11-15 | 14 | 100 | 7853.982 | 27.6 | 255.7 | 332.4 | 32.6 | 118.1 | 2-Cónica y dividida |  | 951
23472 - TERRA (MANAZANA 4) | 541390 | M - 1346 | Outinord IND 1/2" | Concreto | Muros torre 1 eje 6 al 11 entre A – E apto 2306, 2307 y muro divisorio eje 8 entre H – J, 9 – J, 11 – J, apto 2301, 2312 | 2025-11-01 | 2025-11-04 | 2025-11-15 | 14 | 101 | 8011.847 | 27.6 | 251.4 | 320.2 | 31.4 | 113.8 | 2-Cónica y dividida |  | 951
23472 - TERRA (MANAZANA 4) | 541390 | M - 1346 | Outinord IND 1/2" | Concreto | Muros torre 1 eje 6 al 11 entre A – E apto 2306, 2307 y muro divisorio eje 8 entre H – J, 9 – J, 11 – J, apto 2301, 2312 | 2025-11-01 | 2025-11-04 | 2025-11-08 | 7 | 100 | 7853.982 | 27.6 | 218.3 | 283.5 | 27.8 | 100.7 | 2-Cónica y dividida |  | 946
23472 - TERRA (MANAZANA 4) | 541390 | M - 1346 | Outinord IND 1/2" | Concreto | Muros torre 1 eje 6 al 11 entre A – E apto 2306, 2307 y muro divisorio eje 8 entre H – J, 9 – J, 11 – J, apto 2301, 2312 | 2025-11-01 | 2025-11-04 | 2025-11-08 | 7 | 101 | 8011.847 | 27.6 | 214.8 | 273.3 | 26.8 | 97.1 | 2-Cónica y dividida |  | 946
23472 - TERRA (MANAZANA 4) | 541390 | M - 1346 | Outinord IND 1/2" | Concreto | Muros torre 1 eje 6 al 11 entre A – E apto 2306, 2307 y muro divisorio eje 8 entre H – J, 9 – J, 11 – J, apto 2301, 2312 | 2025-11-01 | 2025-11-04 | 2025-11-04 | 3 | 100 | 7853.982 | 27.6 | 178.4 | 231.5 | 22.7 | 82.2 | 2-Cónica y dividida |  | 945
23472 - TERRA (MANAZANA 4) | 541390 | M - 1346 | Outinord IND 1/2" | Concreto | Muros torre 1 eje 6 al 11 entre A – E apto 2306, 2307 y muro divisorio eje 8 entre H – J, 9 – J, 11 – J, apto 2301, 2312 | 2025-11-01 | 2025-11-04 | 2025-11-04 | 3 | 101 | 8011.847 | 27.6 | 176.3 | 224.3 | 22 | 79.7 | 2-Cónica y dividida |  | 945
23472 - TERRA (MANAZANA 4) | 541390 | PL - 1345 | Outinord IND 1" | Concreto | Placa entre piso torre 1 eje 13 al 19 entre A – E aptos 2408, 2409 | 2025-11-01 | 2025-11-04 | 2025-11-29 | 28 | 100 | 7853.982 | 20.7 | 227.2 | 294.7 | 28.9 | 139.6 | 2-Cónica y dividida |  | 958
23472 - TERRA (MANAZANA 4) | 541390 | PL - 1345 | Outinord IND 1" | Concreto | Placa entre piso torre 1 eje 13 al 19 entre A – E aptos 2408, 2409 | 2025-11-01 | 2025-11-04 | 2025-11-29 | 28 | 101 | 8011.847 | 20.7 | 228.7 | 290.6 | 28.5 | 137.7 | 2-Cónica y dividida |  | 958
23472 - TERRA (MANAZANA 4) | 541390 | PL - 1345 | Outinord IND 1" | Concreto | Placa entre piso torre 1 eje 13 al 19 entre A – E aptos 2408, 2409 | 2025-11-01 | 2025-11-04 | 2025-11-29 | 28 | 100 | 7853.982 | 20.7 | 229.6 | 297.8 | 29.2 | 141.1 | 2-Cónica y dividida |  | 958
23472 - TERRA (MANAZANA 4) | 541390 | PL - 1345 | Outinord IND 1" | Concreto | Placa entre piso torre 1 eje 13 al 19 entre A – E aptos 2408, 2409 | 2025-11-01 | 2025-11-04 | 2025-11-15 | 14 | 101 | 8011.847 | 20.7 | 187.4 | 238.6 | 23.4 | 113 | 2-Cónica y dividida |  | 951
23472 - TERRA (MANAZANA 4) | 541390 | PL - 1345 | Outinord IND 1" | Concreto | Placa entre piso torre 1 eje 13 al 19 entre A – E aptos 2408, 2409 | 2025-11-01 | 2025-11-04 | 2025-11-15 | 14 | 100 | 7853.982 | 20.7 | 183.1 | 237.6 | 23.3 | 112.6 | 2-Cónica y dividida |  | 951
23472 - TERRA (MANAZANA 4) | 541390 | PL - 1345 | Outinord IND 1" | Concreto | Placa entre piso torre 1 eje 13 al 19 entre A – E aptos 2408, 2409 | 2025-11-01 | 2025-11-04 | 2025-11-08 | 7 | 101 | 8011.847 | 20.7 | 149.6 | 190.7 | 18.7 | 90.3 | 2-Cónica y dividida |  | 946
23472 - TERRA (MANAZANA 4) | 541390 | PL - 1345 | Outinord IND 1" | Concreto | Placa entre piso torre 1 eje 13 al 19 entre A – E aptos 2408, 2409 | 2025-11-01 | 2025-11-04 | 2025-11-08 | 7 | 100 | 7853.982 | 20.7 | 146.1 | 189.7 | 18.6 | 89.9 | 2-Cónica y dividida |  | 946
23472 - TERRA (MANAZANA 4) | 541390 | PL - 1345 | Outinord IND 1" | Concreto | Placa entre piso torre 1 eje 13 al 19 entre A – E aptos 2408, 2409 | 2025-11-01 | 2025-11-04 | 2025-11-04 | 3 | 101 | 8011.847 | 20.7 | 124.3 | 158.1 | 15.5 | 74.9 | 2-Cónica y dividida |  | 945
23472 - TERRA (MANAZANA 4) | 541390 | PL - 1345 | Outinord IND 1" | Concreto | Placa entre piso torre 1 eje 13 al 19 entre A – E aptos 2408, 2409 | 2025-11-01 | 2025-11-04 | 2025-11-04 | 3 | 100 | 7853.982 | 20.7 | 122.4 | 159.1 | 15.6 | 75.4 | 2-Cónica y dividida |  | 945
23472 - TERRA (MANAZANA 4) | 541390 | M - 1344 | Outinord IND 1/2" | Concreto | Muros torre 1 eje 12 al 14 entre F – J apto 2311 y los muros eje 6 entre A – C, 8 / A -C, 9 – A, 11 – A, 12 – AC entre torres 2 y 3 | 2025-10-31 | 2025-11-04 | 2025-11-28 | 28 | 101 | 8011.847 | 27.6 | 333.9 | 425.2 | 41.7 | 151.1 | 2-Cónica y dividida |  | 958
23472 - TERRA (MANAZANA 4) | 541390 | M - 1344 | Outinord IND 1/2" | Concreto | Muros torre 1 eje 12 al 14 entre F – J apto 2311 y los muros eje 6 entre A – C, 8 / A -C, 9 – A, 11 – A, 12 – AC entre torres 2 y 3 | 2025-10-31 | 2025-11-04 | 2025-11-28 | 28 | 100 | 7853.982 | 27.6 | 331.7 | 430.3 | 42.2 | 152.9 | 2-Cónica y dividida |  | 958
23472 - TERRA (MANAZANA 4) | 541390 | M - 1344 | Outinord IND 1/2" | Concreto | Muros torre 1 eje 12 al 14 entre F – J apto 2311 y los muros eje 6 entre A – C, 8 / A -C, 9 – A, 11 – A, 12 – AC entre torres 2 y 3 | 2025-10-31 | 2025-11-04 | 2025-11-28 | 28 | 101 | 8011.847 | 27.6 | 330.6 | 421.1 | 41.3 | 149.6 | 2-Cónica y dividida |  | 958
23472 - TERRA (MANAZANA 4) | 541390 | M - 1344 | Outinord IND 1/2" | Concreto | Muros torre 1 eje 12 al 14 entre F – J apto 2311 y los muros eje 6 entre A – C, 8 / A -C, 9 – A, 11 – A, 12 – AC entre torres 2 y 3 | 2025-10-31 | 2025-11-04 | 2025-11-14 | 14 | 100 | 7853.982 | 27.6 | 282.3 | 366.1 | 35.9 | 130.1 | 2-Cónica y dividida |  | 951
23472 - TERRA (MANAZANA 4) | 541390 | M - 1344 | Outinord IND 1/2" | Concreto | Muros torre 1 eje 12 al 14 entre F – J apto 2311 y los muros eje 6 entre A – C, 8 / A -C, 9 – A, 11 – A, 12 – AC entre torres 2 y 3 | 2025-10-31 | 2025-11-04 | 2025-11-14 | 14 | 101 | 8011.847 | 27.6 | 278.9 | 354.9 | 34.8 | 126.1 | 2-Cónica y dividida |  | 951
23472 - TERRA (MANAZANA 4) | 541390 | M - 1344 | Outinord IND 1/2" | Concreto | Muros torre 1 eje 12 al 14 entre F – J apto 2311 y los muros eje 6 entre A – C, 8 / A -C, 9 – A, 11 – A, 12 – AC entre torres 2 y 3 | 2025-10-31 | 2025-11-04 | 2025-11-07 | 7 | 100 | 7853.982 | 27.6 | 246.9 | 320.2 | 31.4 | 113.8 | 2-Cónica y dividida |  | 946
23472 - TERRA (MANAZANA 4) | 541390 | M - 1344 | Outinord IND 1/2" | Concreto | Muros torre 1 eje 12 al 14 entre F – J apto 2311 y los muros eje 6 entre A – C, 8 / A -C, 9 – A, 11 – A, 12 – AC entre torres 2 y 3 | 2025-10-31 | 2025-11-04 | 2025-11-07 | 7 | 101 | 8011.847 | 27.6 | 242.4 | 309 | 30.3 | 109.8 | 2-Cónica y dividida |  | 946
23472 - TERRA (MANAZANA 4) | 541390 | M - 1344 | Outinord IND 1/2" | Concreto | Muros torre 1 eje 12 al 14 entre F – J apto 2311 y los muros eje 6 entre A – C, 8 / A -C, 9 – A, 11 – A, 12 – AC entre torres 2 y 3 | 2025-10-31 | 2025-11-04 | 2025-11-04 | 4 | 100 | 7853.982 | 27.6 | 205.6 | 267.2 | 26.2 | 94.9 | 2-Cónica y dividida |  | 945
23472 - TERRA (MANAZANA 4) | 541390 | M - 1344 | Outinord IND 1/2" | Concreto | Muros torre 1 eje 12 al 14 entre F – J apto 2311 y los muros eje 6 entre A – C, 8 / A -C, 9 – A, 11 – A, 12 – AC entre torres 2 y 3 | 2025-10-31 | 2025-11-04 | 2025-11-04 | 4 | 101 | 8011.847 | 27.6 | 203.1 | 258 | 25.3 | 91.7 | 2-Cónica y dividida |  | 945
23472 - TERRA (MANAZANA 4) | 541390 | PL - 1343 | Outinord IND 1" | Concreto | Placa entre piso torre 1 eje 1 al 5 entre F – J aptos 2302, 2303 | 2025-10-31 | 2025-11-04 | 2025-11-28 | 28 | 100 | 7853.982 | 20.7 | 271.1 | 351.8 | 34.5 | 166.7 | 2-Cónica y dividida |  | 958
23472 - TERRA (MANAZANA 4) | 541390 | PL - 1343 | Outinord IND 1" | Concreto | Placa entre piso torre 1 eje 1 al 5 entre F – J aptos 2302, 2303 | 2025-10-31 | 2025-11-04 | 2025-11-28 | 28 | 101 | 8011.847 | 20.7 | 270.3 | 343.6 | 33.7 | 162.8 | 2-Cónica y dividida |  | 958
23472 - TERRA (MANAZANA 4) | 541390 | PL - 1343 | Outinord IND 1" | Concreto | Placa entre piso torre 1 eje 1 al 5 entre F – J aptos 2302, 2303 | 2025-10-31 | 2025-11-04 | 2025-11-28 | 28 | 100 | 7853.982 | 20.7 | 269.7 | 349.8 | 34.3 | 165.7 | 2-Cónica y dividida |  | 958
23472 - TERRA (MANAZANA 4) | 541390 | PL - 1343 | Outinord IND 1" | Concreto | Placa entre piso torre 1 eje 1 al 5 entre F – J aptos 2302, 2303 | 2025-10-31 | 2025-11-04 | 2025-11-14 | 14 | 101 | 8011.847 | 20.7 | 230.6 | 293.7 | 28.8 | 139.1 | 2-Cónica y dividida |  | 951
23472 - TERRA (MANAZANA 4) | 541390 | PL - 1343 | Outinord IND 1" | Concreto | Placa entre piso torre 1 eje 1 al 5 entre F – J aptos 2302, 2303 | 2025-10-31 | 2025-11-04 | 2025-11-14 | 14 | 100 | 7853.982 | 20.7 | 219.4 | 284.5 | 27.9 | 134.8 | 2-Cónica y dividida |  | 951
23472 - TERRA (MANAZANA 4) | 541390 | PL - 1343 | Outinord IND 1" | Concreto | Placa entre piso torre 1 eje 1 al 5 entre F – J aptos 2302, 2303 | 2025-10-31 | 2025-11-04 | 2025-11-07 | 7 | 101 | 8011.847 | 20.7 | 194.6 | 247.8 | 24.3 | 117.4 | 2-Cónica y dividida |  | 946
23472 - TERRA (MANAZANA 4) | 541390 | PL - 1343 | Outinord IND 1" | Concreto | Placa entre piso torre 1 eje 1 al 5 entre F – J aptos 2302, 2303 | 2025-10-31 | 2025-11-04 | 2025-11-07 | 7 | 100 | 7853.982 | 20.7 | 190.4 | 246.8 | 24.2 | 116.9 | 2-Cónica y dividida |  | 946
23472 - TERRA (MANAZANA 4) | 541390 | PL - 1343 | Outinord IND 1" | Concreto | Placa entre piso torre 1 eje 1 al 5 entre F – J aptos 2302, 2303 | 2025-10-31 | 2025-11-04 | 2025-11-04 | 4 | 101 | 8011.847 | 20.7 | 158.4 | 201.9 | 19.8 | 95.7 | 2-Cónica y dividida |  | 945
23472 - TERRA (MANAZANA 4) | 541390 | PL - 1343 | Outinord IND 1" | Concreto | Placa entre piso torre 1 eje 1 al 5 entre F – J aptos 2302, 2303 | 2025-10-31 | 2025-11-04 | 2025-11-04 | 4 | 100 | 7853.982 | 20.7 | 156.5 | 202.9 | 19.9 | 96.1 | 2-Cónica y dividida |  | 945
23472 - TERRA (MANAZANA 4) | 541388 | M - 1340 | Outinord IND 1/2" | Concreto | Muros torre1 eje 13 al 19 entre A - E apt 2308 - 2309 | 2025-10-29 | 2025-11-01 | 2025-11-26 | 28 | 100 | 7853.982 | 27.6 | 350.1 | 454.8 | 44.6 | 161.6 | 2-Cónica y dividida |  | 957
23472 - TERRA (MANAZANA 4) | 541388 | M - 1340 | Outinord IND 1/2" | Concreto | Muros torre1 eje 13 al 19 entre A - E apt 2308 - 2309 | 2025-10-29 | 2025-11-01 | 2025-11-26 | 28 | 100 | 7853.982 | 27.6 | 348.9 | 452.8 | 44.4 | 160.9 | 2-Cónica y dividida |  | 957
23472 - TERRA (MANAZANA 4) | 541388 | M - 1340 | Outinord IND 1/2" | Concreto | Muros torre1 eje 13 al 19 entre A - E apt 2308 - 2309 | 2025-10-29 | 2025-11-01 | 2025-11-26 | 28 | 101 | 8011.847 | 27.6 | 347.6 | 442.6 | 43.4 | 157.2 | 2-Cónica y dividida |  | 957
23472 - TERRA (MANAZANA 4) | 541388 | M - 1340 | Outinord IND 1/2" | Concreto | Muros torre1 eje 13 al 19 entre A - E apt 2308 - 2309 | 2025-10-29 | 2025-11-01 | 2025-11-12 | 14 | 100 | 7853.982 | 27.6 | 305.2 | 396.7 | 38.9 | 140.9 | 2-Cónica y dividida |  | 948
23472 - TERRA (MANAZANA 4) | 541388 | M - 1340 | Outinord IND 1/2" | Concreto | Muros torre1 eje 13 al 19 entre A - E apt 2308 - 2309 | 2025-10-29 | 2025-11-01 | 2025-11-12 | 14 | 100 | 7853.982 | 27.6 | 298.8 | 387.5 | 38 | 137.7 | 2-Cónica y dividida |  | 948
23472 - TERRA (MANAZANA 4) | 541388 | M - 1340 | Outinord IND 1/2" | Concreto | Muros torre1 eje 13 al 19 entre A - E apt 2308 - 2309 | 2025-10-29 | 2025-11-01 | 2025-11-05 | 7 | 100 | 7853.982 | 27.6 | 268.9 | 348.7 | 34.2 | 123.9 | 2-Cónica y dividida |  | 945
23472 - TERRA (MANAZANA 4) | 541388 | M - 1340 | Outinord IND 1/2" | Concreto | Muros torre1 eje 13 al 19 entre A - E apt 2308 - 2309 | 2025-10-29 | 2025-11-01 | 2025-11-05 | 7 | 100 | 7853.982 | 27.6 | 265.2 | 344.7 | 33.8 | 122.5 | 2-Cónica y dividida |  | 945
23472 - TERRA (MANAZANA 4) | 541388 | M - 1340 | Outinord IND 1/2" | Concreto | Muros torre1 eje 13 al 19 entre A - E apt 2308 - 2309 | 2025-10-29 | 2025-11-01 | 2025-11-01 | 3 | 100 | 7853.982 | 27.6 | 228.3 | 296.7 | 29.1 | 105.4 | 2-Cónica y dividida |  | 944
23472 - TERRA (MANAZANA 4) | 541388 | M - 1340 | Outinord IND 1/2" | Concreto | Muros torre1 eje 13 al 19 entre A - E apt 2308 - 2309 | 2025-10-29 | 2025-11-01 | 2025-11-01 | 3 | 100 | 7853.982 | 27.6 | 224.6 | 291.6 | 28.6 | 103.6 | 2-Cónica y dividida |  | 944
23472 - TERRA (MANAZANA 4) | 541388 | PL - 1339 | Outinord IND 1" | Concreto | Placa entrepiso torre 1 eje 6 al 13 entre F - J apt 2301 - 2312 y placa contrapiso futuro comercio torre 3 | 2025-10-29 | 2025-11-01 | 2025-11-26 | 28 | 100 | 7853.982 | 20.7 | 244.6 | 317.1 | 31.1 | 150.2 | 2-Cónica y dividida |  | 957
23472 - TERRA (MANAZANA 4) | 541388 | PL - 1339 | Outinord IND 1" | Concreto | Placa entrepiso torre 1 eje 6 al 13 entre F - J apt 2301 - 2312 y placa contrapiso futuro comercio torre 3 | 2025-10-29 | 2025-11-01 | 2025-11-26 | 28 | 100 | 7853.982 | 20.7 | 238.6 | 310 | 30.4 | 146.9 | 2-Cónica y dividida |  | 957
23472 - TERRA (MANAZANA 4) | 541388 | PL - 1339 | Outinord IND 1" | Concreto | Placa entrepiso torre 1 eje 6 al 13 entre F - J apt 2301 - 2312 y placa contrapiso futuro comercio torre 3 | 2025-10-29 | 2025-11-01 | 2025-11-26 | 28 | 100 | 7853.982 | 20.7 | 240.4 | 312 | 30.6 | 147.8 | 2-Cónica y dividida |  | 957
23472 - TERRA (MANAZANA 4) | 541388 | PL - 1339 | Outinord IND 1" | Concreto | Placa entrepiso torre 1 eje 6 al 13 entre F - J apt 2301 - 2312 y placa contrapiso futuro comercio torre 3 | 2025-10-29 | 2025-11-01 | 2025-11-12 | 14 | 100 | 7853.982 | 20.7 | 197.3 | 255.9 | 25.1 | 121.3 | 2-Cónica y dividida |  | 948
23472 - TERRA (MANAZANA 4) | 541388 | PL - 1339 | Outinord IND 1" | Concreto | Placa entrepiso torre 1 eje 6 al 13 entre F - J apt 2301 - 2312 y placa contrapiso futuro comercio torre 3 | 2025-10-29 | 2025-11-01 | 2025-11-12 | 14 | 100 | 7853.982 | 20.7 | 201.5 | 262.1 | 25.7 | 124.2 | 2-Cónica y dividida |  | 948
23472 - TERRA (MANAZANA 4) | 541388 | PL - 1339 | Outinord IND 1" | Concreto | Placa entrepiso torre 1 eje 6 al 13 entre F - J apt 2301 - 2312 y placa contrapiso futuro comercio torre 3 | 2025-10-29 | 2025-11-01 | 2025-11-05 | 7 | 100 | 7853.982 | 20.7 | 173.4 | 225.4 | 22.1 | 106.8 | 2-Cónica y dividida |  | 945
23472 - TERRA (MANAZANA 4) | 541388 | PL - 1339 | Outinord IND 1" | Concreto | Placa entrepiso torre 1 eje 6 al 13 entre F - J apt 2301 - 2312 y placa contrapiso futuro comercio torre 3 | 2025-10-29 | 2025-11-01 | 2025-11-05 | 7 | 100 | 7853.982 | 20.7 | 178.2 | 231.5 | 22.7 | 109.7 | 2-Cónica y dividida |  | 945
23472 - TERRA (MANAZANA 4) | 541388 | PL - 1339 | Outinord IND 1" | Concreto | Placa entrepiso torre 1 eje 6 al 13 entre F - J apt 2301 - 2312 y placa contrapiso futuro comercio torre 3 | 2025-10-29 | 2025-11-01 | 2025-11-01 | 3 | 100 | 7853.982 | 20.7 | 152.8 | 198.8 | 19.5 | 94.2 | 2-Cónica y dividida |  | 944
23472 - TERRA (MANAZANA 4) | 541388 | PL - 1339 | Outinord IND 1" | Concreto | Placa entrepiso torre 1 eje 6 al 13 entre F - J apt 2301 - 2312 y placa contrapiso futuro comercio torre 3 | 2025-10-29 | 2025-11-01 | 2025-11-01 | 3 | 100 | 7853.982 | 20.7 | 148.9 | 193.7 | 19 | 91.8 | 2-Cónica y dividida |  | 944
23472 - TERRA (MANAZANA 4) | 541388 | PL - 1338 | IND con ayudante bombeo | Concreto | Salón comunal placa de contrapiso eje 1 al 7´entre A - E | 2025-10-29 | 2025-11-01 | 2025-11-26 | 28 | 100 | 7853.982 | 27.6 | 348.9 | 452.8 | 44.4 | 160.9 | 2-Cónica y dividida |  | 957
23472 - TERRA (MANAZANA 4) | 541388 | PL - 1338 | IND con ayudante bombeo | Concreto | Salón comunal placa de contrapiso eje 1 al 7´entre A - E | 2025-10-29 | 2025-11-01 | 2025-11-26 | 28 | 100 | 7853.982 | 27.6 | 344.6 | 447.7 | 43.9 | 159.1 | 2-Cónica y dividida |  | 957
23472 - TERRA (MANAZANA 4) | 541388 | PL - 1338 | IND con ayudante bombeo | Concreto | Salón comunal placa de contrapiso eje 1 al 7´entre A - E | 2025-10-29 | 2025-11-01 | 2025-11-26 | 28 | 100 | 7853.982 | 27.6 | 340.4 | 441.5 | 43.3 | 156.9 | 2-Cónica y dividida |  | 957
23472 - TERRA (MANAZANA 4) | 541388 | PL - 1338 | IND con ayudante bombeo | Concreto | Salón comunal placa de contrapiso eje 1 al 7´entre A - E | 2025-10-29 | 2025-11-01 | 2025-11-12 | 14 | 100 | 7853.982 | 27.6 | 306.5 | 397.7 | 39 | 141.3 | 2-Cónica y dividida |  | 948
23472 - TERRA (MANAZANA 4) | 541388 | PL - 1338 | IND con ayudante bombeo | Concreto | Salón comunal placa de contrapiso eje 1 al 7´entre A - E | 2025-10-29 | 2025-11-01 | 2025-11-12 | 14 | 100 | 7853.982 | 27.6 | 303.7 | 394.6 | 38.7 | 140.2 | 2-Cónica y dividida |  | 948
23472 - TERRA (MANAZANA 4) | 541388 | PL - 1338 | IND con ayudante bombeo | Concreto | Salón comunal placa de contrapiso eje 1 al 7´entre A - E | 2025-10-29 | 2025-11-01 | 2025-11-05 | 7 | 100 | 7853.982 | 27.6 | 259.4 | 336.5 | 33 | 119.6 | 2-Cónica y dividida |  | 945
23472 - TERRA (MANAZANA 4) | 541388 | PL - 1338 | IND con ayudante bombeo | Concreto | Salón comunal placa de contrapiso eje 1 al 7´entre A - E | 2025-10-29 | 2025-11-01 | 2025-11-05 | 7 | 100 | 7853.982 | 27.6 | 255.7 | 332.4 | 32.6 | 118.1 | 2-Cónica y dividida |  | 945
23472 - TERRA (MANAZANA 4) | 541388 | PL - 1338 | IND con ayudante bombeo | Concreto | Salón comunal placa de contrapiso eje 1 al 7´entre A - E | 2025-10-29 | 2025-11-01 | 2025-11-01 | 3 | 100 | 7853.982 | 27.6 | 219.7 | 285.5 | 28 | 101.4 | 2-Cónica y dividida |  | 944
23472 - TERRA (MANAZANA 4) | 541388 | PL - 1338 | IND con ayudante bombeo | Concreto | Salón comunal placa de contrapiso eje 1 al 7´entre A - E | 2025-10-29 | 2025-11-01 | 2025-11-01 | 3 | 100 | 7853.982 | 27.6 | 215.8 | 280.4 | 27.5 | 99.6 | 2-Cónica y dividida |  | 944
23472 - TERRA (MANAZANA 4) | 541388 | PL - 1337 | Industrializado con ayudante de bombeo | Concreto | Salón comunal placa de contrapiso eje 1 al 7´entre A - E | 2025-10-29 | 2025-11-01 | 2025-11-26 | 28 | 100 | 7853.982 | 27.6 | 342.5 | 444.6 | 43.6 | 158 | 2-Cónica y dividida |  | 957
23472 - TERRA (MANAZANA 4) | 541388 | PL - 1337 | Industrializado con ayudante de bombeo | Concreto | Salón comunal placa de contrapiso eje 1 al 7´entre A - E | 2025-10-29 | 2025-11-01 | 2025-11-26 | 28 | 100 | 7853.982 | 27.6 | 344.6 | 447.7 | 43.9 | 159.1 | 2-Cónica y dividida |  | 957
23472 - TERRA (MANAZANA 4) | 541388 | PL - 1337 | Industrializado con ayudante de bombeo | Concreto | Salón comunal placa de contrapiso eje 1 al 7´entre A - E | 2025-10-29 | 2025-11-01 | 2025-11-26 | 28 | 100 | 7853.982 | 27.6 | 340.4 | 441.5 | 43.3 | 156.9 | 2-Cónica y dividida |  | 957
23472 - TERRA (MANAZANA 4) | 541388 | PL - 1337 | Industrializado con ayudante de bombeo | Concreto | Salón comunal placa de contrapiso eje 1 al 7´entre A - E | 2025-10-29 | 2025-11-01 | 2025-11-12 | 14 | 100 | 7853.982 | 27.6 | 315.7 | 409.9 | 40.2 | 145.7 | 2-Cónica y dividida |  | 948
23472 - TERRA (MANAZANA 4) | 541388 | PL - 1337 | Industrializado con ayudante de bombeo | Concreto | Salón comunal placa de contrapiso eje 1 al 7´entre A - E | 2025-10-29 | 2025-11-01 | 2025-11-12 | 14 | 100 | 7853.982 | 27.6 | 319.5 | 415 | 40.7 | 147.5 | 2-Cónica y dividida |  | 948
23472 - TERRA (MANAZANA 4) | 541388 | PL - 1337 | Industrializado con ayudante de bombeo | Concreto | Salón comunal placa de contrapiso eje 1 al 7´entre A - E | 2025-10-29 | 2025-11-01 | 2025-11-05 | 7 | 100 | 7853.982 | 27.6 | 271.3 | 351.8 | 34.5 | 125 | 2-Cónica y dividida |  | 945
23472 - TERRA (MANAZANA 4) | 541388 | PL - 1337 | Industrializado con ayudante de bombeo | Concreto | Salón comunal placa de contrapiso eje 1 al 7´entre A - E | 2025-10-29 | 2025-11-01 | 2025-11-05 | 7 | 100 | 7853.982 | 27.6 | 267.6 | 347.7 | 34.1 | 123.6 | 2-Cónica y dividida |  | 945
23472 - TERRA (MANAZANA 4) | 541388 | PL - 1337 | Industrializado con ayudante de bombeo | Concreto | Salón comunal placa de contrapiso eje 1 al 7´entre A - E | 2025-10-29 | 2025-11-01 | 2025-11-01 | 3 | 100 | 7853.982 | 27.6 | 239.3 | 311 | 30.5 | 110.5 | 2-Cónica y dividida |  | 944
23472 - TERRA (MANAZANA 4) | 541388 | PL - 1337 | Industrializado con ayudante de bombeo | Concreto | Salón comunal placa de contrapiso eje 1 al 7´entre A - E | 2025-10-29 | 2025-11-01 | 2025-11-01 | 3 | 100 | 7853.982 | 27.6 | 235.1 | 304.9 | 29.9 | 108.3 | 2-Cónica y dividida |  | 944
23472 - TERRA (MANAZANA 4) | 541389 | M - 1342 | Outinord IND 1/2" | Concreto | Muros torre 1 eje 14 al 19 entre F - J apt 2310 | 2025-10-30 | 2025-11-01 | 2025-11-27 | 28 | 101 | 8011.847 | 27.6 | 264.8 | 337.5 | 33.1 | 119.9 | 2-Cónica y dividida |  | 957
23472 - TERRA (MANAZANA 4) | 541389 | M - 1342 | Outinord IND 1/2" | Concreto | Muros torre 1 eje 14 al 19 entre F - J apt 2310 | 2025-10-30 | 2025-11-01 | 2025-11-27 | 28 | 100 | 7853.982 | 27.6 | 263.1 | 341.6 | 33.5 | 121.4 | 2-Cónica y dividida |  | 957
23472 - TERRA (MANAZANA 4) | 541389 | M - 1342 | Outinord IND 1/2" | Concreto | Muros torre 1 eje 14 al 19 entre F - J apt 2310 | 2025-10-30 | 2025-11-01 | 2025-11-27 | 28 | 101 | 8011.847 | 27.6 | 262.7 | 334.5 | 32.8 | 118.8 | 2-Cónica y dividida |  | 957
23472 - TERRA (MANAZANA 4) | 541389 | M - 1342 | Outinord IND 1/2" | Concreto | Muros torre 1 eje 14 al 19 entre F - J apt 2310 | 2025-10-30 | 2025-11-01 | 2025-11-13 | 14 | 101 | 8011.847 | 27.6 | 221.2 | 281.4 | 27.6 | 100 | 2-Cónica y dividida |  | 949
23472 - TERRA (MANAZANA 4) | 541389 | M - 1342 | Outinord IND 1/2" | Concreto | Muros torre 1 eje 14 al 19 entre F - J apt 2310 | 2025-10-30 | 2025-11-01 | 2025-11-13 | 14 | 100 | 7853.982 | 27.6 | 218.9 | 284.5 | 27.9 | 101.1 | 2-Cónica y dividida |  | 949
23472 - TERRA (MANAZANA 4) | 541389 | M - 1342 | Outinord IND 1/2" | Concreto | Muros torre 1 eje 14 al 19 entre F - J apt 2310 | 2025-10-30 | 2025-11-01 | 2025-11-06 | 7 | 100 | 7853.982 | 27.6 | 195.2 | 253.9 | 24.9 | 90.2 | 2-Cónica y dividida |  | 946
23472 - TERRA (MANAZANA 4) | 541389 | M - 1342 | Outinord IND 1/2" | Concreto | Muros torre 1 eje 14 al 19 entre F - J apt 2310 | 2025-10-30 | 2025-11-01 | 2025-11-06 | 7 | 100 | 7853.982 | 27.6 | 191.4 | 248.8 | 24.4 | 88.4 | 2-Cónica y dividida |  | 946
23472 - TERRA (MANAZANA 4) | 541389 | M - 1342 | Outinord IND 1/2" | Concreto | Muros torre 1 eje 14 al 19 entre F - J apt 2310 | 2025-10-30 | 2025-11-01 | 2025-11-02 | 3 | 101 | 8011.847 | 27.6 | 174.8 | 222.3 | 21.8 | 79 | 2-Cónica y dividida |  | 944
23472 - TERRA (MANAZANA 4) | 541389 | M - 1342 | Outinord IND 1/2" | Concreto | Muros torre 1 eje 14 al 19 entre F - J apt 2310 | 2025-10-30 | 2025-11-01 | 2025-11-02 | 3 | 100 | 7853.982 | 27.6 | 170.5 | 221.3 | 21.7 | 78.6 | 2-Cónica y dividida |  | 944
23472 - TERRA (MANAZANA 4) | 541389 | PL - 1341 | Outinord IND 1" | Concreto | Placa entrepiso torre 1 eje 1 al 6 entre A - E apt 2304 - 2305 | 2025-10-30 | 2025-11-01 | 2025-11-27 | 28 | 101 | 8011.847 | 20.7 | 232.7 | 295.7 | 29 | 140.1 | 2-Cónica y dividida |  | 957
23472 - TERRA (MANAZANA 4) | 541389 | PL - 1341 | Outinord IND 1" | Concreto | Placa entrepiso torre 1 eje 1 al 6 entre A - E apt 2304 - 2305 | 2025-10-30 | 2025-11-01 | 2025-11-27 | 28 | 100 | 7853.982 | 20.7 | 231.8 | 300.8 | 29.5 | 142.5 | 2-Cónica y dividida |  | 957
23472 - TERRA (MANAZANA 4) | 541389 | PL - 1341 | Outinord IND 1" | Concreto | Placa entrepiso torre 1 eje 1 al 6 entre A - E apt 2304 - 2305 | 2025-10-30 | 2025-11-01 | 2025-11-27 | 28 | 101 | 8011.847 | 20.7 | 230.6 | 293.7 | 28.8 | 139.1 | 2-Cónica y dividida |  | 957
23472 - TERRA (MANAZANA 4) | 541389 | PL - 1341 | Outinord IND 1" | Concreto | Placa entrepiso torre 1 eje 1 al 6 entre A - E apt 2304 - 2305 | 2025-10-30 | 2025-11-01 | 2025-11-13 | 14 | 100 | 7853.982 | 20.7 | 181 | 234.5 | 23 | 111.1 | 2-Cónica y dividida |  | 949
23472 - TERRA (MANAZANA 4) | 541389 | PL - 1341 | Outinord IND 1" | Concreto | Placa entrepiso torre 1 eje 1 al 6 entre A - E apt 2304 - 2305 | 2025-10-30 | 2025-11-01 | 2025-11-13 | 14 | 100 | 7853.982 | 20.7 | 178.1 | 231.5 | 22.7 | 109.7 | 2-Cónica y dividida |  | 949
23472 - TERRA (MANAZANA 4) | 541389 | PL - 1341 | Outinord IND 1" | Concreto | Placa entrepiso torre 1 eje 1 al 6 entre A - E apt 2304 - 2305 | 2025-10-30 | 2025-11-01 | 2025-11-06 | 7 | 100 | 7853.982 | 20.7 | 155.1 | 200.9 | 19.7 | 95.2 | 2-Cónica y dividida |  | 946
23472 - TERRA (MANAZANA 4) | 541389 | PL - 1341 | Outinord IND 1" | Concreto | Placa entrepiso torre 1 eje 1 al 6 entre A - E apt 2304 - 2305 | 2025-10-30 | 2025-11-01 | 2025-11-06 | 7 | 101 | 8011.847 | 20.7 | 152.6 | 193.7 | 19 | 91.8 | 2-Cónica y dividida |  | 946
23472 - TERRA (MANAZANA 4) | 541389 | PL - 1341 | Outinord IND 1" | Concreto | Placa entrepiso torre 1 eje 1 al 6 entre A - E apt 2304 - 2305 | 2025-10-30 | 2025-11-01 | 2025-11-02 | 3 | 100 | 7853.982 | 20.7 | 128.7 | 167.2 | 16.4 | 79.2 | 2-Cónica y dividida |  | 944
23472 - TERRA (MANAZANA 4) | 541389 | PL - 1341 | Outinord IND 1" | Concreto | Placa entrepiso torre 1 eje 1 al 6 entre A - E apt 2304 - 2305 | 2025-10-30 | 2025-11-01 | 2025-11-02 | 3 | 100 | 7853.982 | 20.7 | 124.2 | 161.1 | 15.8 | 76.3 | 2-Cónica y dividida |  | 944
23472 - TERRA (MANAZANA 4) | 541387 | M - 1336 | Outinord IND 1 / 2" | Concreto | Muros torre 1 eje 1 al 5 entre F - J apto 2202, 2203 y vigas de la escalera entre torres 2 y 3 V - 206, V - 207 N + 2.75 | 2025-10-28 | 2025-10-30 | 2025-11-25 | 28 | 100 | 7853.982 | 27.6 | 317.4 | 412 | 40.4 | 146.4 | 2-Cónica y dividida |  | 956
23472 - TERRA (MANAZANA 4) | 541387 | M - 1336 | Outinord IND 1 / 2" | Concreto | Muros torre 1 eje 1 al 5 entre F - J apto 2202, 2203 y vigas de la escalera entre torres 2 y 3 V - 206, V - 207 N + 2.75 | 2025-10-28 | 2025-10-30 | 2025-11-25 | 28 | 101 | 8011.847 | 27.6 | 316.9 | 403.8 | 39.6 | 143.5 | 2-Cónica y dividida |  | 956
23472 - TERRA (MANAZANA 4) | 541387 | M - 1336 | Outinord IND 1 / 2" | Concreto | Muros torre 1 eje 1 al 5 entre F - J apto 2202, 2203 y vigas de la escalera entre torres 2 y 3 V - 206, V - 207 N + 2.75 | 2025-10-28 | 2025-10-30 | 2025-11-25 | 28 | 100 | 7853.982 | 27.6 | 315.6 | 409.9 | 40.2 | 145.7 | 2-Cónica y dividida |  | 956
23472 - TERRA (MANAZANA 4) | 541387 | M - 1336 | Outinord IND 1 / 2" | Concreto | Muros torre 1 eje 1 al 5 entre F - J apto 2202, 2203 y vigas de la escalera entre torres 2 y 3 V - 206, V - 207 N + 2.75 | 2025-10-28 | 2025-10-30 | 2025-11-11 | 14 | 100 | 7853.982 | 27.6 | 263.3 | 341.6 | 33.5 | 121.4 | 2-Cónica y dividida |  | 947
23472 - TERRA (MANAZANA 4) | 541387 | M - 1336 | Outinord IND 1 / 2" | Concreto | Muros torre 1 eje 1 al 5 entre F - J apto 2202, 2203 y vigas de la escalera entre torres 2 y 3 V - 206, V - 207 N + 2.75 | 2025-10-28 | 2025-10-30 | 2025-11-11 | 14 | 100 | 7853.982 | 27.6 | 259.7 | 337.5 | 33.1 | 119.9 | 2-Cónica y dividida |  | 947
23472 - TERRA (MANAZANA 4) | 541387 | M - 1336 | Outinord IND 1 / 2" | Concreto | Muros torre 1 eje 1 al 5 entre F - J apto 2202, 2203 y vigas de la escalera entre torres 2 y 3 V - 206, V - 207 N + 2.75 | 2025-10-28 | 2025-10-30 | 2025-11-04 | 7 | 101 | 8011.847 | 27.6 | 233.9 | 297.8 | 29.2 | 105.8 | 2-Cónica y dividida |  | 945
23472 - TERRA (MANAZANA 4) | 541387 | M - 1336 | Outinord IND 1 / 2" | Concreto | Muros torre 1 eje 1 al 5 entre F - J apto 2202, 2203 y vigas de la escalera entre torres 2 y 3 V - 206, V - 207 N + 2.75 | 2025-10-28 | 2025-10-30 | 2025-11-04 | 7 | 100 | 7853.982 | 27.6 | 232.6 | 301.8 | 29.6 | 107.2 | 2-Cónica y dividida |  | 945
23472 - TERRA (MANAZANA 4) | 541387 | M - 1336 | Outinord IND 1 / 2" | Concreto | Muros torre 1 eje 1 al 5 entre F - J apto 2202, 2203 y vigas de la escalera entre torres 2 y 3 V - 206, V - 207 N + 2.75 | 2025-10-28 | 2025-10-30 | 2025-10-31 | 3 | 100 | 7853.982 | 27.6 | 197.3 | 255.9 | 25.1 | 90.9 | 2-Cónica y dividida |  | 943
23472 - TERRA (MANAZANA 4) | 541387 | M - 1336 | Outinord IND 1 / 2" | Concreto | Muros torre 1 eje 1 al 5 entre F - J apto 2202, 2203 y vigas de la escalera entre torres 2 y 3 V - 206, V - 207 N + 2.75 | 2025-10-28 | 2025-10-30 | 2025-10-31 | 3 | 100 | 7853.982 | 27.6 | 194.6 | 252.9 | 24.8 | 89.9 | 2-Cónica y dividida |  | 943
23472 - TERRA (MANAZANA 4) | 541386 | PL - 1335 | Outinord IND 1" | Concreto | Placa entrepiso torre 1 eje 6 al 13 entre A - E apt 2306 - 2307 | 2025-10-28 | 2025-10-30 | 2025-11-25 | 28 | 100 | 7853.982 | 20.7 | 227.3 | 294.7 | 28.9 | 139.6 | 2-Cónica y dividida |  | 956
23472 - TERRA (MANAZANA 4) | 541386 | PL - 1335 | Outinord IND 1" | Concreto | Placa entrepiso torre 1 eje 6 al 13 entre A - E apt 2306 - 2307 | 2025-10-28 | 2025-10-30 | 2025-11-25 | 28 | 101 | 8011.847 | 20.7 | 226.9 | 288.6 | 28.3 | 136.7 | 2-Cónica y dividida |  | 956
23472 - TERRA (MANAZANA 4) | 541386 | PL - 1335 | Outinord IND 1" | Concreto | Placa entrepiso torre 1 eje 6 al 13 entre A - E apt 2306 - 2307 | 2025-10-28 | 2025-10-30 | 2025-11-25 | 28 | 100 | 7853.982 | 20.7 | 225.6 | 292.7 | 28.7 | 138.6 | 2-Cónica y dividida |  | 956
23472 - TERRA (MANAZANA 4) | 541386 | PL - 1335 | Outinord IND 1" | Concreto | Placa entrepiso torre 1 eje 6 al 13 entre A - E apt 2306 - 2307 | 2025-10-28 | 2025-10-30 | 2025-11-11 | 14 | 100 | 7853.982 | 20.7 | 185.6 | 240.7 | 23.6 | 114 | 2-Cónica y dividida |  | 947
23472 - TERRA (MANAZANA 4) | 541386 | PL - 1335 | Outinord IND 1" | Concreto | Placa entrepiso torre 1 eje 6 al 13 entre A - E apt 2306 - 2307 | 2025-10-28 | 2025-10-30 | 2025-11-11 | 14 | 100 | 7853.982 | 20.7 | 182.3 | 236.6 | 23.2 | 112.1 | 2-Cónica y dividida |  | 947
23472 - TERRA (MANAZANA 4) | 541386 | PL - 1335 | Outinord IND 1" | Concreto | Placa entrepiso torre 1 eje 6 al 13 entre A - E apt 2306 - 2307 | 2025-10-28 | 2025-10-30 | 2025-11-04 | 7 | 100 | 7853.982 | 20.7 | 157.8 | 205 | 20.1 | 97.1 | 2-Cónica y dividida |  | 945
23472 - TERRA (MANAZANA 4) | 541386 | PL - 1335 | Outinord IND 1" | Concreto | Placa entrepiso torre 1 eje 6 al 13 entre A - E apt 2306 - 2307 | 2025-10-28 | 2025-10-30 | 2025-11-04 | 7 | 101 | 8011.847 | 20.7 | 155.6 | 197.8 | 19.4 | 93.7 | 2-Cónica y dividida |  | 945
23472 - TERRA (MANAZANA 4) | 541386 | PL - 1335 | Outinord IND 1" | Concreto | Placa entrepiso torre 1 eje 6 al 13 entre A - E apt 2306 - 2307 | 2025-10-28 | 2025-10-30 | 2025-10-31 | 3 | 100 | 7853.982 | 20.7 | 126.9 | 165.2 | 16.2 | 78.3 | 2-Cónica y dividida |  | 943
23472 - TERRA (MANAZANA 4) | 541386 | PL - 1335 | Outinord IND 1" | Concreto | Placa entrepiso torre 1 eje 6 al 13 entre A - E apt 2306 - 2307 | 2025-10-28 | 2025-10-30 | 2025-10-31 | 3 | 100 | 7853.982 | 20.7 | 123.2 | 160.1 | 15.7 | 75.8 | 2-Cónica y dividida |  | 943
23472 - TERRA (MANAZANA 4) | 541386 | PL - 1334 | Outinord IND con fibra de polipropileno | Concreto | Alistado de piso cubierta eje 7 al 1 entre A - J | 2025-10-28 | 2025-10-30 | 2025-11-25 | 28 | 101 | 8011.847 | 20.7 | 226.7 | 288.6 | 28.3 | 136.7 | 2-Cónica y dividida |  | 956
23472 - TERRA (MANAZANA 4) | 541386 | PL - 1334 | Outinord IND con fibra de polipropileno | Concreto | Alistado de piso cubierta eje 7 al 1 entre A - J | 2025-10-28 | 2025-10-30 | 2025-11-25 | 28 | 100 | 7853.982 | 20.7 | 225.5 | 292.7 | 28.7 | 138.6 | 2-Cónica y dividida |  | 956
23472 - TERRA (MANAZANA 4) | 541386 | PL - 1334 | Outinord IND con fibra de polipropileno | Concreto | Alistado de piso cubierta eje 7 al 1 entre A - J | 2025-10-28 | 2025-10-30 | 2025-11-25 | 28 | 100 | 7853.982 | 20.7 | 220.3 | 285.5 | 28 | 135.3 | 2-Cónica y dividida |  | 956
23472 - TERRA (MANAZANA 4) | 541386 | PL - 1334 | Outinord IND con fibra de polipropileno | Concreto | Alistado de piso cubierta eje 7 al 1 entre A - J | 2025-10-28 | 2025-10-30 | 2025-11-11 | 14 | 100 | 7853.982 | 20.7 | 195.7 | 253.9 | 24.9 | 120.3 | 2-Cónica y dividida |  | 947
23472 - TERRA (MANAZANA 4) | 541386 | PL - 1334 | Outinord IND con fibra de polipropileno | Concreto | Alistado de piso cubierta eje 7 al 1 entre A - J | 2025-10-28 | 2025-10-30 | 2025-11-11 | 14 | 100 | 7853.982 | 20.7 | 191.5 | 248.8 | 24.4 | 117.9 | 2-Cónica y dividida |  | 947
23472 - TERRA (MANAZANA 4) | 541386 | PL - 1334 | Outinord IND con fibra de polipropileno | Concreto | Alistado de piso cubierta eje 7 al 1 entre A - J | 2025-10-28 | 2025-10-30 | 2025-11-04 | 7 | 100 | 7853.982 | 20.7 | 169.4 | 220.3 | 21.6 | 104.3 | 2-Cónica y dividida |  | 945
23472 - TERRA (MANAZANA 4) | 541386 | PL - 1334 | Outinord IND con fibra de polipropileno | Concreto | Alistado de piso cubierta eje 7 al 1 entre A - J | 2025-10-28 | 2025-10-30 | 2025-11-04 | 7 | 101 | 8011.847 | 20.7 | 168.7 | 215.2 | 21.1 | 101.9 | 2-Cónica y dividida |  | 945
23472 - TERRA (MANAZANA 4) | 541386 | PL - 1334 | Outinord IND con fibra de polipropileno | Concreto | Alistado de piso cubierta eje 7 al 1 entre A - J | 2025-10-28 | 2025-10-30 | 2025-10-31 | 3 | 100 | 7853.982 | 20.7 | 125.7 | 163.2 | 16 | 77.3 | 2-Cónica y dividida |  | 943
23472 - TERRA (MANAZANA 4) | 541386 | PL - 1334 | Outinord IND con fibra de polipropileno | Concreto | Alistado de piso cubierta eje 7 al 1 entre A - J | 2025-10-28 | 2025-10-30 | 2025-10-31 | 3 | 100 | 7853.982 | 20.7 | 121.5 | 158.1 | 15.5 | 74.9 | 2-Cónica y dividida |  | 943
23472 - TERRA (MANAZANA 4) | 541386 | M - 1333 | Outinord IND 1/2" | Concreto | Muros torre 1 eje 1 al 5 entre A - E apt 2204 - 2205 | 2025-10-27 | 2025-10-30 | 2025-11-24 | 28 | 101 | 8011.847 | 27.6 | 275.8 | 350.8 | 34.4 | 124.6 | 2-Cónica y dividida |  | 956
23472 - TERRA (MANAZANA 4) | 541386 | M - 1333 | Outinord IND 1/2" | Concreto | Muros torre 1 eje 1 al 5 entre A - E apt 2204 - 2205 | 2025-10-27 | 2025-10-30 | 2025-11-24 | 28 | 100 | 7853.982 | 27.6 | 272.3 | 353.8 | 34.7 | 125.7 | 2-Cónica y dividida |  | 956
23472 - TERRA (MANAZANA 4) | 541386 | M - 1333 | Outinord IND 1/2" | Concreto | Muros torre 1 eje 1 al 5 entre A - E apt 2204 - 2205 | 2025-10-27 | 2025-10-30 | 2025-11-24 | 28 | 101 | 8011.847 | 27.6 | 270.4 | 344.7 | 33.8 | 122.5 | 2-Cónica y dividida |  | 956
23472 - TERRA (MANAZANA 4) | 541386 | M - 1333 | Outinord IND 1/2" | Concreto | Muros torre 1 eje 1 al 5 entre A - E apt 2204 - 2205 | 2025-10-27 | 2025-10-30 | 2025-11-10 | 14 | 100 | 7853.982 | 27.6 | 223.6 | 290.6 | 28.5 | 103.3 | 2-Cónica y dividida |  | 947
23472 - TERRA (MANAZANA 4) | 541386 | M - 1333 | Outinord IND 1/2" | Concreto | Muros torre 1 eje 1 al 5 entre A - E apt 2204 - 2205 | 2025-10-27 | 2025-10-30 | 2025-11-10 | 14 | 100 | 7853.982 | 27.6 | 218.4 | 283.5 | 27.8 | 100.7 | 2-Cónica y dividida |  | 947
23472 - TERRA (MANAZANA 4) | 541386 | M - 1333 | Outinord IND 1/2" | Concreto | Muros torre 1 eje 1 al 5 entre A - E apt 2204 - 2205 | 2025-10-27 | 2025-10-30 | 2025-11-03 | 7 | 100 | 7853.982 | 27.6 | 189.2 | 245.8 | 24.1 | 87.3 | 2-Cónica y dividida |  | 944
23472 - TERRA (MANAZANA 4) | 541386 | M - 1333 | Outinord IND 1/2" | Concreto | Muros torre 1 eje 1 al 5 entre A - E apt 2204 - 2205 | 2025-10-27 | 2025-10-30 | 2025-11-03 | 7 | 100 | 7853.982 | 27.6 | 186.4 | 241.7 | 23.7 | 85.9 | 2-Cónica y dividida |  | 944
23472 - TERRA (MANAZANA 4) | 541386 | M - 1333 | Outinord IND 1/2" | Concreto | Muros torre 1 eje 1 al 5 entre A - E apt 2204 - 2205 | 2025-10-27 | 2025-10-30 | 2025-10-30 | 3 | 101 | 8011.847 | 27.6 | 163.6 | 208 | 20.4 | 73.9 | 2-Cónica y dividida |  | 943
23472 - TERRA (MANAZANA 4) | 541386 | M - 1333 | Outinord IND 1/2" | Concreto | Muros torre 1 eje 1 al 5 entre A - E apt 2204 - 2205 | 2025-10-27 | 2025-10-30 | 2025-10-30 | 3 | 100 | 7853.982 | 27.6 | 161.3 | 209 | 20.5 | 74.3 | 2-Cónica y dividida |  | 943
23472 - TERRA (MANAZANA 4) | 541386 | PL - 1332 | Outinord IND ayudante de bombeo | Concreto | Alistado de cubierta torre 2 eje 7´al 13 entre A - J | 2025-10-27 | 2025-10-30 | 2025-11-24 | 28 | 101 | 8011.847 | 20.7 | 151.3 | 192.7 | 18.9 | 91.3 | 2-Cónica y dividida | Bajo a 28 dias. | 956
23472 - TERRA (MANAZANA 4) | 541386 | PL - 1332 | Outinord IND ayudante de bombeo | Concreto | Alistado de cubierta torre 2 eje 7´al 13 entre A - J | 2025-10-27 | 2025-10-30 | 2025-11-24 | 28 | 100 | 7853.982 | 20.7 | 152.9 | 198.8 | 19.5 | 94.2 | 2-Cónica y dividida | Bajo a 28 dias. | 956
23472 - TERRA (MANAZANA 4) | 541386 | PL - 1332 | Outinord IND ayudante de bombeo | Concreto | Alistado de cubierta torre 2 eje 7´al 13 entre A - J | 2025-10-27 | 2025-10-30 | 2025-11-24 | 28 | 101 | 8011.847 | 20.7 | 155 | 196.8 | 19.3 | 93.2 | 2-Cónica y dividida | Bajo a 28 dias. | 956
23472 - TERRA (MANAZANA 4) | 541386 | PL - 1332 | Outinord IND ayudante de bombeo | Concreto | Alistado de cubierta torre 2 eje 7´al 13 entre A - J | 2025-10-27 | 2025-10-30 | 2025-11-10 | 14 | 100 | 7853.982 | 20.7 | 122.2 | 159.1 | 15.6 | 75.4 | 2-Cónica y dividida | Bajo a 14 dias. | 947
23472 - TERRA (MANAZANA 4) | 541386 | PL - 1332 | Outinord IND ayudante de bombeo | Concreto | Alistado de cubierta torre 2 eje 7´al 13 entre A - J | 2025-10-27 | 2025-10-30 | 2025-11-10 | 14 | 101 | 8011.847 | 20.7 | 128.2 | 163.2 | 16 | 77.3 | 2-Cónica y dividida | Bajo a 14 dias. | 947
23472 - TERRA (MANAZANA 4) | 541386 | PL - 1332 | Outinord IND ayudante de bombeo | Concreto | Alistado de cubierta torre 2 eje 7´al 13 entre A - J | 2025-10-27 | 2025-10-30 | 2025-11-03 | 7 | 100 | 7853.982 | 20.7 | 103 | 133.6 | 13.1 | 63.3 | 2-Cónica y dividida |  | 944
23472 - TERRA (MANAZANA 4) | 541386 | PL - 1332 | Outinord IND ayudante de bombeo | Concreto | Alistado de cubierta torre 2 eje 7´al 13 entre A - J | 2025-10-27 | 2025-10-30 | 2025-11-03 | 7 | 101 | 8011.847 | 20.7 | 109.2 | 138.7 | 13.6 | 65.7 | 2-Cónica y dividida |  | 944
23472 - TERRA (MANAZANA 4) | 541386 | PL - 1332 | Outinord IND ayudante de bombeo | Concreto | Alistado de cubierta torre 2 eje 7´al 13 entre A - J | 2025-10-27 | 2025-10-30 | 2025-10-30 | 3 | 100 | 7853.982 | 20.7 | 68.4 | 88.7 | 8.7 | 42 | 2-Cónica y dividida |  | 943
23472 - TERRA (MANAZANA 4) | 541386 | PL - 1332 | Outinord IND ayudante de bombeo | Concreto | Alistado de cubierta torre 2 eje 7´al 13 entre A - J | 2025-10-27 | 2025-10-30 | 2025-10-30 | 3 | 100 | 7853.982 | 20.7 | 65.3 | 84.6 | 8.3 | 40.1 | 2-Cónica y dividida |  | 943
23472 - TERRA (MANAZANA 4) | 541382 | G 130 | No Especificado | Grouting | Grouting torre 1 eje J entre 1 al 19 aptos 1401, 1402, 1403, 1410, 1411, 1412 y fachada costado occidental piso 3 y 4 y muretes piso 5 al 10 | 2025-10-23 | 2025-10-28 | 2025-11-20 | 28 | 76 | 4536.46 | 12.5 | 117.3 | 264.1 | 25.9 | 207.2 | 2-Cónica y dividida |  | 954
23472 - TERRA (MANAZANA 4) | 541382 | G 130 | No Especificado | Grouting | Grouting torre 1 eje J entre 1 al 19 aptos 1401, 1402, 1403, 1410, 1411, 1412 y fachada costado occidental piso 3 y 4 y muretes piso 5 al 10 | 2025-10-23 | 2025-10-28 | 2025-11-20 | 28 | 76 | 4536.46 | 12.5 | 119.4 | 268.2 | 26.3 | 210.4 | 2-Cónica y dividida |  | 954
23472 - TERRA (MANAZANA 4) | 541382 | G 130 | No Especificado | Grouting | Grouting torre 1 eje J entre 1 al 19 aptos 1401, 1402, 1403, 1410, 1411, 1412 y fachada costado occidental piso 3 y 4 y muretes piso 5 al 10 | 2025-10-23 | 2025-10-28 | 2025-11-20 | 28 | 75 | 4417.865 | 12.5 | 118.9 | 274.3 | 26.9 | 215.2 | 2-Cónica y dividida |  | 954
23472 - TERRA (MANAZANA 4) | 541382 | G 130 | No Especificado | Grouting | Grouting torre 1 eje J entre 1 al 19 aptos 1401, 1402, 1403, 1410, 1411, 1412 y fachada costado occidental piso 3 y 4 y muretes piso 5 al 10 | 2025-10-23 | 2025-10-28 | 2025-10-30 | 7 | 76 | 4536.46 | 12.5 | 100.5 | 226.4 | 22.2 | 177.6 | 2-Cónica y dividida |  | 943
23472 - TERRA (MANAZANA 4) | 541382 | G 130 | No Especificado | Grouting | Grouting torre 1 eje J entre 1 al 19 aptos 1401, 1402, 1403, 1410, 1411, 1412 y fachada costado occidental piso 3 y 4 y muretes piso 5 al 10 | 2025-10-23 | 2025-10-28 | 2025-10-30 | 7 | 75 | 4417.865 | 12.5 | 99.2 | 229.4 | 22.5 | 180 | 2-Cónica y dividida |  | 943
23472 - TERRA (MANAZANA 4) | 541382 | G - 129 | No Especificado | Grouting | Grouting torre 1 eje A entre 1 al 19 aptos 1404, 1405, 1406, 1407, 1408, 1409, y fachada costado occidental piso 1 y 2 | 2025-10-23 | 2025-10-28 | 2025-11-20 | 28 | 76 | 4536.46 | 12.5 | 115.2 | 259 | 25.4 | 203.2 | 2-Cónica y dividida |  | 954
23472 - TERRA (MANAZANA 4) | 541382 | G - 129 | No Especificado | Grouting | Grouting torre 1 eje A entre 1 al 19 aptos 1404, 1405, 1406, 1407, 1408, 1409, y fachada costado occidental piso 1 y 2 | 2025-10-23 | 2025-10-28 | 2025-11-20 | 28 | 75 | 4417.865 | 12.5 | 113.4 | 262.1 | 25.7 | 205.6 | 2-Cónica y dividida |  | 954
23472 - TERRA (MANAZANA 4) | 541382 | G - 129 | No Especificado | Grouting | Grouting torre 1 eje A entre 1 al 19 aptos 1404, 1405, 1406, 1407, 1408, 1409, y fachada costado occidental piso 1 y 2 | 2025-10-23 | 2025-10-28 | 2025-11-20 | 28 | 76 | 4536.46 | 12.5 | 114.9 | 258 | 25.3 | 202.4 | 2-Cónica y dividida |  | 954
23472 - TERRA (MANAZANA 4) | 541382 | G - 129 | No Especificado | Grouting | Grouting torre 1 eje A entre 1 al 19 aptos 1404, 1405, 1406, 1407, 1408, 1409, y fachada costado occidental piso 1 y 2 | 2025-10-23 | 2025-10-28 | 2025-10-30 | 7 | 76 | 4536.46 | 12.5 | 105.9 | 237.6 | 23.3 | 186.4 | 2-Cónica y dividida |  | 943
23472 - TERRA (MANAZANA 4) | 541382 | G - 129 | No Especificado | Grouting | Grouting torre 1 eje A entre 1 al 19 aptos 1404, 1405, 1406, 1407, 1408, 1409, y fachada costado occidental piso 1 y 2 | 2025-10-23 | 2025-10-28 | 2025-10-30 | 7 | 76 | 4536.46 | 12.5 | 104.5 | 234.5 | 23 | 184 | 2-Cónica y dividida |  | 943
23472 - TERRA (MANAZANA 4) | 541382 | G - 128 | No Especificado | Grouting | Grouting salón comunal eje A al A’ entre 1 al 8 piso 1, 2 y 3 y eje 1 entre A – C piso 1, 2 y 3 y muretes bloque y ladrillo y los muretes bloque son de torre 1 de la mampostería interna | 2025-10-23 | 2025-10-28 | 2025-11-20 | 28 | 75 | 4417.865 | 12.5 | 120.9 | 279.4 | 27.4 | 219.2 | 2-Cónica y dividida |  | 954
23472 - TERRA (MANAZANA 4) | 541382 | G - 128 | No Especificado | Grouting | Grouting salón comunal eje A al A’ entre 1 al 8 piso 1, 2 y 3 y eje 1 entre A – C piso 1, 2 y 3 y muretes bloque y ladrillo y los muretes bloque son de torre 1 de la mampostería interna | 2025-10-23 | 2025-10-28 | 2025-11-20 | 28 | 76 | 4536.46 | 12.5 | 121.3 | 272.3 | 26.7 | 213.6 | 2-Cónica y dividida |  | 954
23472 - TERRA (MANAZANA 4) | 541382 | G - 128 | No Especificado | Grouting | Grouting salón comunal eje A al A’ entre 1 al 8 piso 1, 2 y 3 y eje 1 entre A – C piso 1, 2 y 3 y muretes bloque y ladrillo y los muretes bloque son de torre 1 de la mampostería interna | 2025-10-23 | 2025-10-28 | 2025-11-20 | 28 | 75 | 4417.865 | 12.5 | 119 | 274.3 | 26.9 | 215.2 | 2-Cónica y dividida |  | 954
23472 - TERRA (MANAZANA 4) | 541382 | G - 128 | No Especificado | Grouting | Grouting salón comunal eje A al A’ entre 1 al 8 piso 1, 2 y 3 y eje 1 entre A – C piso 1, 2 y 3 y muretes bloque y ladrillo y los muretes bloque son de torre 1 de la mampostería interna | 2025-10-23 | 2025-10-28 | 2025-10-30 | 7 | 76 | 4536.46 | 12.5 | 106.3 | 238.6 | 23.4 | 187.2 | 2-Cónica y dividida |  | 943
23472 - TERRA (MANAZANA 4) | 541382 | G - 128 | No Especificado | Grouting | Grouting salón comunal eje A al A’ entre 1 al 8 piso 1, 2 y 3 y eje 1 entre A – C piso 1, 2 y 3 y muretes bloque y ladrillo y los muretes bloque son de torre 1 de la mampostería interna | 2025-10-23 | 2025-10-28 | 2025-10-30 | 7 | 75 | 4417.865 | 12.5 | 105.6 | 243.7 | 23.9 | 191.2 | 2-Cónica y dividida |  | 943
23472 - TERRA (MANAZANA 4) | 541383 | G - 131 | No Especificado | Grouting | Grouting eje J entre 1 al 19, torre 1 aptos 1501, 1502, 1503, 1510, 1511, 1512 y fachada costado occidental piso 5 y 6 y muretes piso 10 al piso 15 | 2025-10-23 | 2025-10-28 | 2025-11-20 | 28 | 75 | 4417.865 | 12.5 | 116 | 268.2 | 26.3 | 210.4 | 2-Cónica y dividida |  | 954
23472 - TERRA (MANAZANA 4) | 541383 | G - 131 | No Especificado | Grouting | Grouting eje J entre 1 al 19, torre 1 aptos 1501, 1502, 1503, 1510, 1511, 1512 y fachada costado occidental piso 5 y 6 y muretes piso 10 al piso 15 | 2025-10-23 | 2025-10-28 | 2025-11-20 | 28 | 76 | 4536.46 | 12.5 | 115.9 | 260 | 25.5 | 204 | 2-Cónica y dividida |  | 954
23472 - TERRA (MANAZANA 4) | 541383 | G - 131 | No Especificado | Grouting | Grouting eje J entre 1 al 19, torre 1 aptos 1501, 1502, 1503, 1510, 1511, 1512 y fachada costado occidental piso 5 y 6 y muretes piso 10 al piso 15 | 2025-10-23 | 2025-10-28 | 2025-11-20 | 28 | 75 | 4417.865 | 12.5 | 114.2 | 263.1 | 25.8 | 206.4 | 2-Cónica y dividida |  | 954
23472 - TERRA (MANAZANA 4) | 541383 | G - 131 | No Especificado | Grouting | Grouting eje J entre 1 al 19, torre 1 aptos 1501, 1502, 1503, 1510, 1511, 1512 y fachada costado occidental piso 5 y 6 y muretes piso 10 al piso 15 | 2025-10-23 | 2025-10-28 | 2025-10-30 | 7 | 76 | 4536.46 | 12.5 | 100.7 | 226.4 | 22.2 | 177.6 | 2-Cónica y dividida |  | 943
23472 - TERRA (MANAZANA 4) | 541383 | G - 131 | No Especificado | Grouting | Grouting eje J entre 1 al 19, torre 1 aptos 1501, 1502, 1503, 1510, 1511, 1512 y fachada costado occidental piso 5 y 6 y muretes piso 10 al piso 15 | 2025-10-23 | 2025-10-28 | 2025-10-30 | 7 | 75 | 4417.865 | 12.5 | 99.3 | 229.4 | 22.5 | 180 | 2-Cónica y dividida |  | 943
23472 - TERRA (MANAZANA 4) | 541384 | M - 1330 | Outinord IND 1/2" | Concreto | Muros torre 1 eje 6 al 11 entre F - J apt 2201 - 2212 | 2025-10-24 | 2025-10-28 | 2025-11-21 | 28 | 100 | 7853.982 | 27.6 | 290.9 | 377.3 | 37 | 134.1 | 2-Cónica y dividida |  | 955
23472 - TERRA (MANAZANA 4) | 541384 | M - 1330 | Outinord IND 1/2" | Concreto | Muros torre 1 eje 6 al 11 entre F - J apt 2201 - 2212 | 2025-10-24 | 2025-10-28 | 2025-11-21 | 28 | 100 | 7853.982 | 27.6 | 286.9 | 372.2 | 36.5 | 132.2 | 2-Cónica y dividida |  | 955
23472 - TERRA (MANAZANA 4) | 541384 | M - 1330 | Outinord IND 1/2" | Concreto | Muros torre 1 eje 6 al 11 entre F - J apt 2201 - 2212 | 2025-10-24 | 2025-10-28 | 2025-11-21 | 28 | 100 | 7853.982 | 27.6 | 284.6 | 369.1 | 36.2 | 131.2 | 2-Cónica y dividida |  | 955
23472 - TERRA (MANAZANA 4) | 541384 | M - 1330 | Outinord IND 1/2" | Concreto | Muros torre 1 eje 6 al 11 entre F - J apt 2201 - 2212 | 2025-10-24 | 2025-10-28 | 2025-11-07 | 14 | 101 | 8011.847 | 27.6 | 243.1 | 309 | 30.3 | 109.8 | 2-Cónica y dividida |  | 946
23472 - TERRA (MANAZANA 4) | 541384 | M - 1330 | Outinord IND 1/2" | Concreto | Muros torre 1 eje 6 al 11 entre F - J apt 2201 - 2212 | 2025-10-24 | 2025-10-28 | 2025-11-07 | 14 | 100 | 7853.982 | 27.6 | 239.4 | 311 | 30.5 | 110.5 | 2-Cónica y dividida |  | 946
23472 - TERRA (MANAZANA 4) | 541384 | M - 1330 | Outinord IND 1/2" | Concreto | Muros torre 1 eje 6 al 11 entre F - J apt 2201 - 2212 | 2025-10-24 | 2025-10-28 | 2025-10-31 | 7 | 100 | 7853.982 | 27.6 | 191.3 | 248.8 | 24.4 | 88.4 | 2-Cónica y dividida |  | 943
23472 - TERRA (MANAZANA 4) | 541384 | M - 1330 | Outinord IND 1/2" | Concreto | Muros torre 1 eje 6 al 11 entre F - J apt 2201 - 2212 | 2025-10-24 | 2025-10-28 | 2025-10-31 | 7 | 101 | 8011.847 | 27.6 | 189.9 | 241.7 | 23.7 | 85.9 | 2-Cónica y dividida |  | 943
23472 - TERRA (MANAZANA 4) | 541384 | M - 1330 | Outinord IND 1/2" | Concreto | Muros torre 1 eje 6 al 11 entre F - J apt 2201 - 2212 | 2025-10-24 | 2025-10-28 | 2025-10-28 | 4 | 100 | 7853.982 | 27.6 | 160.2 | 208 | 20.4 | 73.9 | 2-Cónica y dividida |  | 942
23472 - TERRA (MANAZANA 4) | 541384 | M - 1330 | Outinord IND 1/2" | Concreto | Muros torre 1 eje 6 al 11 entre F - J apt 2201 - 2212 | 2025-10-24 | 2025-10-28 | 2025-10-28 | 4 | 100 | 7853.982 | 27.6 | 157.6 | 205 | 20.1 | 72.8 | 2-Cónica y dividida |  | 942
23472 - TERRA (MANAZANA 4) | 541384 | PL - 1329 | Outinord IND 1" | Concreto | Placa entrepiso torre 1 eje 13 al 19 entre A - E apt 2308 - 2309 | 2025-10-24 | 2025-10-28 | 2025-11-21 | 28 | 100 | 7853.982 | 20.7 | 238.9 | 310 | 30.4 | 146.9 | 2-Cónica y dividida |  | 955
23472 - TERRA (MANAZANA 4) | 541384 | PL - 1329 | Outinord IND 1" | Concreto | Placa entrepiso torre 1 eje 13 al 19 entre A - E apt 2308 - 2309 | 2025-10-24 | 2025-10-28 | 2025-11-21 | 28 | 100 | 7853.982 | 20.7 | 235.6 | 305.9 | 30 | 144.9 | 2-Cónica y dividida |  | 955
23472 - TERRA (MANAZANA 4) | 541384 | PL - 1329 | Outinord IND 1" | Concreto | Placa entrepiso torre 1 eje 13 al 19 entre A - E apt 2308 - 2309 | 2025-10-24 | 2025-10-28 | 2025-11-21 | 28 | 100 | 7853.982 | 20.7 | 230.4 | 298.8 | 29.3 | 141.5 | 2-Cónica y dividida |  | 955
23472 - TERRA (MANAZANA 4) | 541384 | PL - 1329 | Outinord IND 1" | Concreto | Placa entrepiso torre 1 eje 13 al 19 entre A - E apt 2308 - 2309 | 2025-10-24 | 2025-10-28 | 2025-11-07 | 14 | 100 | 7853.982 | 20.7 | 208.8 | 271.2 | 26.6 | 128.5 | 2-Cónica y dividida |  | 946
23472 - TERRA (MANAZANA 4) | 541384 | PL - 1329 | Outinord IND 1" | Concreto | Placa entrepiso torre 1 eje 13 al 19 entre A - E apt 2308 - 2309 | 2025-10-24 | 2025-10-28 | 2025-11-07 | 14 | 101 | 8011.847 | 20.7 | 204.6 | 260 | 25.5 | 123.2 | 2-Cónica y dividida |  | 946
23472 - TERRA (MANAZANA 4) | 541384 | PL - 1329 | Outinord IND 1" | Concreto | Placa entrepiso torre 1 eje 13 al 19 entre A - E apt 2308 - 2309 | 2025-10-24 | 2025-10-28 | 2025-10-31 | 7 | 100 | 7853.982 | 20.7 | 172.4 | 224.3 | 22 | 106.3 | 2-Cónica y dividida |  | 943
23472 - TERRA (MANAZANA 4) | 541384 | PL - 1329 | Outinord IND 1" | Concreto | Placa entrepiso torre 1 eje 13 al 19 entre A - E apt 2308 - 2309 | 2025-10-24 | 2025-10-28 | 2025-10-31 | 7 | 100 | 7853.982 | 20.7 | 170.3 | 221.3 | 21.7 | 104.8 | 2-Cónica y dividida |  | 943
23472 - TERRA (MANAZANA 4) | 541384 | PL - 1329 | Outinord IND 1" | Concreto | Placa entrepiso torre 1 eje 13 al 19 entre A - E apt 2308 - 2309 | 2025-10-24 | 2025-10-28 | 2025-10-28 | 4 | 101 | 8011.847 | 20.7 | 152.8 | 194.8 | 19.1 | 92.3 | 2-Cónica y dividida |  | 942
23472 - TERRA (MANAZANA 4) | 541384 | PL - 1329 | Outinord IND 1" | Concreto | Placa entrepiso torre 1 eje 13 al 19 entre A - E apt 2308 - 2309 | 2025-10-24 | 2025-10-28 | 2025-10-28 | 4 | 100 | 7853.982 | 20.7 | 155.4 | 201.9 | 19.8 | 95.7 | 2-Cónica y dividida |  | 942
23472 - TERRA (MANAZANA 4) | 541384 | PL - 1328 | Outinord IND ayuda de bombeo | Concreto | Salón comunal placa de contrapiso eje 7´al 10 entre A - E | 2025-10-24 | 2025-10-28 | 2025-11-21 | 28 | 100 | 7853.982 | 27.6 | 276.7 | 358.9 | 35.2 | 127.5 | 2-Cónica y dividida |  | 955
23472 - TERRA (MANAZANA 4) | 541384 | PL - 1328 | Outinord IND ayuda de bombeo | Concreto | Salón comunal placa de contrapiso eje 7´al 10 entre A - E | 2025-10-24 | 2025-10-28 | 2025-11-21 | 28 | 100 | 7853.982 | 27.6 | 266.8 | 346.7 | 34 | 123.2 | 2-Cónica y dividida |  | 955
23472 - TERRA (MANAZANA 4) | 541384 | PL - 1328 | Outinord IND ayuda de bombeo | Concreto | Salón comunal placa de contrapiso eje 7´al 10 entre A - E | 2025-10-24 | 2025-10-28 | 2025-11-21 | 28 | 100 | 7853.982 | 27.6 | 264.8 | 343.6 | 33.7 | 122.1 | 2-Cónica y dividida |  | 955
23472 - TERRA (MANAZANA 4) | 541384 | PL - 1328 | Outinord IND ayuda de bombeo | Concreto | Salón comunal placa de contrapiso eje 7´al 10 entre A - E | 2025-10-24 | 2025-10-28 | 2025-11-07 | 14 | 100 | 7853.982 | 27.6 | 221.9 | 288.6 | 28.3 | 102.5 | 2-Cónica y dividida |  | 946
23472 - TERRA (MANAZANA 4) | 541384 | PL - 1328 | Outinord IND ayuda de bombeo | Concreto | Salón comunal placa de contrapiso eje 7´al 10 entre A - E | 2025-10-24 | 2025-10-28 | 2025-11-07 | 14 | 100 | 7853.982 | 27.6 | 217.1 | 281.4 | 27.6 | 100 | 2-Cónica y dividida |  | 946
23472 - TERRA (MANAZANA 4) | 541384 | PL - 1328 | Outinord IND ayuda de bombeo | Concreto | Salón comunal placa de contrapiso eje 7´al 10 entre A - E | 2025-10-24 | 2025-10-28 | 2025-10-31 | 7 | 100 | 7853.982 | 27.6 | 178.9 | 232.5 | 22.8 | 82.6 | 2-Cónica y dividida |  | 943
23472 - TERRA (MANAZANA 4) | 541384 | PL - 1328 | Outinord IND ayuda de bombeo | Concreto | Salón comunal placa de contrapiso eje 7´al 10 entre A - E | 2025-10-24 | 2025-10-28 | 2025-10-31 | 7 | 100 | 7853.982 | 27.6 | 176.4 | 229.4 | 22.5 | 81.5 | 2-Cónica y dividida |  | 943
23472 - TERRA (MANAZANA 4) | 541384 | PL - 1328 | Outinord IND ayuda de bombeo | Concreto | Salón comunal placa de contrapiso eje 7´al 10 entre A - E | 2025-10-24 | 2025-10-28 | 2025-10-28 | 4 | 100 | 7853.982 | 27.6 | 139.4 | 180.5 | 17.7 | 64.1 | 2-Cónica y dividida |  | 942
23472 - TERRA (MANAZANA 4) | 541384 | PL - 1328 | Outinord IND ayuda de bombeo | Concreto | Salón comunal placa de contrapiso eje 7´al 10 entre A - E | 2025-10-24 | 2025-10-28 | 2025-10-28 | 4 | 100 | 7853.982 | 27.6 | 136.1 | 176.4 | 17.3 | 62.7 | 2-Cónica y dividida |  | 942
23472 - TERRA (MANAZANA 4) | 541384 | PL - 1327 | Outinord IND ayuda de bombeo | Concreto | Salón comunal placa de contrapiso eje 7´al 10 entre A - E | 2025-10-24 | 2025-10-28 | 2025-11-21 | 28 | 100 | 7853.982 | 27.6 | 308.3 | 400.7 | 39.3 | 142.4 | 2-Cónica y dividida |  | 955
23472 - TERRA (MANAZANA 4) | 541384 | PL - 1327 | Outinord IND ayuda de bombeo | Concreto | Salón comunal placa de contrapiso eje 7´al 10 entre A - E | 2025-10-24 | 2025-10-28 | 2025-11-21 | 28 | 100 | 7853.982 | 27.6 | 302.6 | 392.6 | 38.5 | 139.5 | 2-Cónica y dividida |  | 955
23472 - TERRA (MANAZANA 4) | 541384 | PL - 1327 | Outinord IND ayuda de bombeo | Concreto | Salón comunal placa de contrapiso eje 7´al 10 entre A - E | 2025-10-24 | 2025-10-28 | 2025-11-21 | 28 | 100 | 7853.982 | 27.6 | 305.4 | 396.7 | 38.9 | 140.9 | 2-Cónica y dividida |  | 955
23472 - TERRA (MANAZANA 4) | 541384 | PL - 1327 | Outinord IND ayuda de bombeo | Concreto | Salón comunal placa de contrapiso eje 7´al 10 entre A - E | 2025-10-24 | 2025-10-28 | 2025-11-07 | 14 | 100 | 7853.982 | 27.6 | 265.9 | 345.7 | 33.9 | 122.8 | 2-Cónica y dividida |  | 946
23472 - TERRA (MANAZANA 4) | 541384 | PL - 1327 | Outinord IND ayuda de bombeo | Concreto | Salón comunal placa de contrapiso eje 7´al 10 entre A - E | 2025-10-24 | 2025-10-28 | 2025-11-07 | 14 | 100 | 7853.982 | 27.6 | 262.4 | 340.6 | 33.4 | 121 | 2-Cónica y dividida |  | 946
23472 - TERRA (MANAZANA 4) | 541384 | PL - 1327 | Outinord IND ayuda de bombeo | Concreto | Salón comunal placa de contrapiso eje 7´al 10 entre A - E | 2025-10-24 | 2025-10-28 | 2025-10-31 | 7 | 100 | 7853.982 | 27.6 | 228.4 | 296.7 | 29.1 | 105.4 | 2-Cónica y dividida |  | 943
23472 - TERRA (MANAZANA 4) | 541384 | PL - 1327 | Outinord IND ayuda de bombeo | Concreto | Salón comunal placa de contrapiso eje 7´al 10 entre A - E | 2025-10-24 | 2025-10-28 | 2025-10-31 | 7 | 100 | 7853.982 | 27.6 | 226.3 | 293.7 | 28.8 | 104.3 | 2-Cónica y dividida |  | 943
23472 - TERRA (MANAZANA 4) | 541384 | PL - 1327 | Outinord IND ayuda de bombeo | Concreto | Salón comunal placa de contrapiso eje 7´al 10 entre A - E | 2025-10-24 | 2025-10-28 | 2025-10-28 | 4 | 100 | 7853.982 | 27.6 | 208.6 | 271.2 | 26.6 | 96.4 | 2-Cónica y dividida |  | 942
23472 - TERRA (MANAZANA 4) | 541384 | PL - 1327 | Outinord IND ayuda de bombeo | Concreto | Salón comunal placa de contrapiso eje 7´al 10 entre A - E | 2025-10-24 | 2025-10-28 | 2025-10-28 | 4 | 100 | 7853.982 | 27.6 | 205.3 | 266.1 | 26.1 | 94.6 | 2-Cónica y dividida |  | 942
23472 - TERRA (MANAZANA 4) | 541385 | PL - 1331 | Outinord IND 1" | Concreto | Placa entre piso torre 1 eje 13 al 19 entre F - J apt 2310, 2311 y escalera eje 17 al 19 entre D - G costado oriental piso 20 al piso 21 | 2025-10-25 | 2025-10-28 | 2025-11-22 | 28 | 101 | 8011.847 | 20.7 | 192.3 | 244.7 | 24 | 115.9 | 2-Cónica y dividida |  | 955
23472 - TERRA (MANAZANA 4) | 541385 | PL - 1331 | Outinord IND 1" | Concreto | Placa entre piso torre 1 eje 13 al 19 entre F - J apt 2310, 2311 y escalera eje 17 al 19 entre D - G costado oriental piso 20 al piso 21 | 2025-10-25 | 2025-10-28 | 2025-11-22 | 28 | 100 | 7853.982 | 20.7 | 186.4 | 241.7 | 23.7 | 114.5 | 2-Cónica y dividida |  | 955
23472 - TERRA (MANAZANA 4) | 541385 | PL - 1331 | Outinord IND 1" | Concreto | Placa entre piso torre 1 eje 13 al 19 entre F - J apt 2310, 2311 y escalera eje 17 al 19 entre D - G costado oriental piso 20 al piso 21 | 2025-10-25 | 2025-10-28 | 2025-11-22 | 28 | 100 | 7853.982 | 20.7 | 189.4 | 245.8 | 24.1 | 116.4 | 2-Cónica y dividida |  | 955
23472 - TERRA (MANAZANA 4) | 541385 | PL - 1331 | Outinord IND 1" | Concreto | Placa entre piso torre 1 eje 13 al 19 entre F - J apt 2310, 2311 y escalera eje 17 al 19 entre D - G costado oriental piso 20 al piso 21 | 2025-10-25 | 2025-10-28 | 2025-11-08 | 14 | 100 | 7853.982 | 20.7 | 151.6 | 196.8 | 19.3 | 93.2 | 2-Cónica y dividida |  | 946
23472 - TERRA (MANAZANA 4) | 541385 | PL - 1331 | Outinord IND 1" | Concreto | Placa entre piso torre 1 eje 13 al 19 entre F - J apt 2310, 2311 y escalera eje 17 al 19 entre D - G costado oriental piso 20 al piso 21 | 2025-10-25 | 2025-10-28 | 2025-11-08 | 14 | 101 | 8011.847 | 20.7 | 158.4 | 201.9 | 19.8 | 95.7 | 2-Cónica y dividida |  | 946
23472 - TERRA (MANAZANA 4) | 541385 | PL - 1331 | Outinord IND 1" | Concreto | Placa entre piso torre 1 eje 13 al 19 entre F - J apt 2310, 2311 y escalera eje 17 al 19 entre D - G costado oriental piso 20 al piso 21 | 2025-10-25 | 2025-10-28 | 2025-11-01 | 7 | 100 | 7853.982 | 20.7 | 129.6 | 168.3 | 16.5 | 79.7 | 2-Cónica y dividida |  | 944
23472 - TERRA (MANAZANA 4) | 541385 | PL - 1331 | Outinord IND 1" | Concreto | Placa entre piso torre 1 eje 13 al 19 entre F - J apt 2310, 2311 y escalera eje 17 al 19 entre D - G costado oriental piso 20 al piso 21 | 2025-10-25 | 2025-10-28 | 2025-11-01 | 7 | 101 | 8011.847 | 20.7 | 127.4 | 162.1 | 15.9 | 76.8 | 2-Cónica y dividida |  | 944
23472 - TERRA (MANAZANA 4) | 541385 | PL - 1331 | Outinord IND 1" | Concreto | Placa entre piso torre 1 eje 13 al 19 entre F - J apt 2310, 2311 y escalera eje 17 al 19 entre D - G costado oriental piso 20 al piso 21 | 2025-10-25 | 2025-10-28 | 2025-10-28 | 3 | 100 | 7853.982 | 20.7 | 102.3 | 132.6 | 13 | 62.8 | 2-Cónica y dividida |  | 941
23472 - TERRA (MANAZANA 4) | 541385 | PL - 1331 | Outinord IND 1" | Concreto | Placa entre piso torre 1 eje 13 al 19 entre F - J apt 2310, 2311 y escalera eje 17 al 19 entre D - G costado oriental piso 20 al piso 21 | 2025-10-25 | 2025-10-28 | 2025-10-28 | 3 | 101 | 8011.847 | 20.7 | 98.8 | 125.4 | 12.3 | 59.4 | 2-Cónica y dividida |  | 941
23472 - TERRA (MANAZANA 4) | 540400 | M - 1326 | Outinord IND 1/2" | Concreto | Muros torre 1 eje 6 al 11 entre A - E apt 2206, 2207 | 2025-10-23 | 2025-10-25 | 2025-11-20 | 28 | 100 | 7853.982 | 27.6 | 360.6 | 468.1 | 45.9 | 166.3 | 2-Cónica y dividida |  | 954
23472 - TERRA (MANAZANA 4) | 540400 | M - 1326 | Outinord IND 1/2" | Concreto | Muros torre 1 eje 6 al 11 entre A - E apt 2206, 2207 | 2025-10-23 | 2025-10-25 | 2025-11-20 | 28 | 101 | 8011.847 | 27.6 | 355.6 | 452.8 | 44.4 | 160.9 | 2-Cónica y dividida |  | 954
23472 - TERRA (MANAZANA 4) | 540400 | M - 1326 | Outinord IND 1/2" | Concreto | Muros torre 1 eje 6 al 11 entre A - E apt 2206, 2207 | 2025-10-23 | 2025-10-25 | 2025-11-20 | 28 | 100 | 7853.982 | 27.6 | 350.4 | 454.8 | 44.6 | 161.6 | 2-Cónica y dividida |  | 954
23472 - TERRA (MANAZANA 4) | 540400 | M - 1326 | Outinord IND 1/2" | Concreto | Muros torre 1 eje 6 al 11 entre A - E apt 2206, 2207 | 2025-10-23 | 2025-10-25 | 2025-11-06 | 14 | 101 | 8011.847 | 27.6 | 308.5 | 392.6 | 38.5 | 139.5 | 2-Cónica y dividida |  | 946
23472 - TERRA (MANAZANA 4) | 540400 | M - 1326 | Outinord IND 1/2" | Concreto | Muros torre 1 eje 6 al 11 entre A - E apt 2206, 2207 | 2025-10-23 | 2025-10-25 | 2025-11-06 | 14 | 101 | 8011.847 | 27.6 | 312.7 | 397.7 | 39 | 141.3 | 2-Cónica y dividida |  | 946
23472 - TERRA (MANAZANA 4) | 540400 | M - 1326 | Outinord IND 1/2" | Concreto | Muros torre 1 eje 6 al 11 entre A - E apt 2206, 2207 | 2025-10-23 | 2025-10-25 | 2025-10-30 | 7 | 100 | 7853.982 | 27.6 | 182.4 | 236.6 | 23.2 | 84.1 | 2-Cónica y dividida |  | 943
23472 - TERRA (MANAZANA 4) | 540400 | M - 1326 | Outinord IND 1/2" | Concreto | Muros torre 1 eje 6 al 11 entre A - E apt 2206, 2207 | 2025-10-23 | 2025-10-25 | 2025-10-30 | 7 | 101 | 8011.847 | 27.6 | 185.2 | 235.6 | 23.1 | 83.7 | 2-Cónica y dividida |  | 943
23472 - TERRA (MANAZANA 4) | 540400 | M - 1326 | Outinord IND 1/2" | Concreto | Muros torre 1 eje 6 al 11 entre A - E apt 2206, 2207 | 2025-10-23 | 2025-10-25 | 2025-10-26 | 3 | 100 | 7853.982 | 27.6 | 161.7 | 210.1 | 20.6 | 74.6 | 2-Cónica y dividida |  | 940
23472 - TERRA (MANAZANA 4) | 540400 | M - 1326 | Outinord IND 1/2" | Concreto | Muros torre 1 eje 6 al 11 entre A - E apt 2206, 2207 | 2025-10-23 | 2025-10-25 | 2025-10-26 | 3 | 100 | 7853.982 | 27.6 | 158.6 | 206 | 20.2 | 73.2 | 2-Cónica y dividida |  | 940
23472 - TERRA (MANAZANA 4) | 540400 | PL - 1325 | Outinord IND 1" | Concreto | Placa entre piso 1 eje 1 al 5 entre F - J apt 2202, 2203 y escalera eje 1 al 2 entre D - G costado occidental piso 20 al piso 21 | 2025-10-23 | 2025-10-25 | 2025-11-20 | 28 | 100 | 7853.982 | 20.7 | 212.1 | 275.3 | 27 | 130.4 | 2-Cónica y dividida |  | 954
23472 - TERRA (MANAZANA 4) | 540400 | PL - 1325 | Outinord IND 1" | Concreto | Placa entre piso 1 eje 1 al 5 entre F - J apt 2202, 2203 y escalera eje 1 al 2 entre D - G costado occidental piso 20 al piso 21 | 2025-10-23 | 2025-10-25 | 2025-11-20 | 28 | 100 | 7853.982 | 20.7 | 210.4 | 273.3 | 26.8 | 129.5 | 2-Cónica y dividida |  | 954
23472 - TERRA (MANAZANA 4) | 540400 | PL - 1325 | Outinord IND 1" | Concreto | Placa entre piso 1 eje 1 al 5 entre F - J apt 2202, 2203 y escalera eje 1 al 2 entre D - G costado occidental piso 20 al piso 21 | 2025-10-23 | 2025-10-25 | 2025-11-20 | 28 | 100 | 7853.982 | 20.7 | 205.4 | 267.2 | 26.2 | 126.6 | 2-Cónica y dividida |  | 954
23472 - TERRA (MANAZANA 4) | 540400 | PL - 1325 | Outinord IND 1" | Concreto | Placa entre piso 1 eje 1 al 5 entre F - J apt 2202, 2203 y escalera eje 1 al 2 entre D - G costado occidental piso 20 al piso 21 | 2025-10-23 | 2025-10-25 | 2025-11-06 | 14 | 100 | 7853.982 | 20.7 | 174.5 | 226.4 | 22.2 | 107.2 | 2-Cónica y dividida |  | 946
23472 - TERRA (MANAZANA 4) | 540400 | PL - 1325 | Outinord IND 1" | Concreto | Placa entre piso 1 eje 1 al 5 entre F - J apt 2202, 2203 y escalera eje 1 al 2 entre D - G costado occidental piso 20 al piso 21 | 2025-10-23 | 2025-10-25 | 2025-11-06 | 14 | 100 | 7853.982 | 20.7 | 170.6 | 221.3 | 21.7 | 104.8 | 2-Cónica y dividida |  | 946
23472 - TERRA (MANAZANA 4) | 540400 | PL - 1325 | Outinord IND 1" | Concreto | Placa entre piso 1 eje 1 al 5 entre F - J apt 2202, 2203 y escalera eje 1 al 2 entre D - G costado occidental piso 20 al piso 21 | 2025-10-23 | 2025-10-25 | 2025-10-30 | 7 | 100 | 7853.982 | 20.7 | 134.2 | 174.4 | 17.1 | 82.6 | 2-Cónica y dividida |  | 943
23472 - TERRA (MANAZANA 4) | 540400 | PL - 1325 | Outinord IND 1" | Concreto | Placa entre piso 1 eje 1 al 5 entre F - J apt 2202, 2203 y escalera eje 1 al 2 entre D - G costado occidental piso 20 al piso 21 | 2025-10-23 | 2025-10-25 | 2025-10-30 | 7 | 100 | 7853.982 | 20.7 | 130.6 | 169.3 | 16.6 | 80.2 | 2-Cónica y dividida |  | 943
23472 - TERRA (MANAZANA 4) | 540400 | PL - 1325 | Outinord IND 1" | Concreto | Placa entre piso 1 eje 1 al 5 entre F - J apt 2202, 2203 y escalera eje 1 al 2 entre D - G costado occidental piso 20 al piso 21 | 2025-10-23 | 2025-10-25 | 2025-10-26 | 3 | 100 | 7853.982 | 20.7 | 106.3 | 137.7 | 13.5 | 65.2 | 2-Cónica y dividida |  | 940
23472 - TERRA (MANAZANA 4) | 540400 | PL - 1325 | Outinord IND 1" | Concreto | Placa entre piso 1 eje 1 al 5 entre F - J apt 2202, 2203 y escalera eje 1 al 2 entre D - G costado occidental piso 20 al piso 21 | 2025-10-23 | 2025-10-25 | 2025-10-26 | 3 | 100 | 7853.982 | 20.7 | 102.8 | 133.6 | 13.1 | 63.3 | 2-Cónica y dividida |  | 940
23472 - TERRA (MANAZANA 4) | 540400 | M - 1324 | Outinord IND 1/2" | Concreto | Muros torre 1 eje 12 al 19 entre F - J apt 2210, 2211 y muros entre torre 2 y 3 primer tramo cimentación a piso 1 | 2025-10-22 | 2025-10-25 | 2025-11-19 | 28 | 101 | 8011.847 | 27.6 | 392.5 | 499.7 | 49 | 177.5 | 2-Cónica y dividida |  | 953
23472 - TERRA (MANAZANA 4) | 540400 | M - 1324 | Outinord IND 1/2" | Concreto | Muros torre 1 eje 12 al 19 entre F - J apt 2210, 2211 y muros entre torre 2 y 3 primer tramo cimentación a piso 1 | 2025-10-22 | 2025-10-25 | 2025-11-19 | 28 | 101 | 8011.847 | 27.6 | 389.3 | 495.6 | 48.6 | 176.1 | 2-Cónica y dividida |  | 953
23472 - TERRA (MANAZANA 4) | 540400 | M - 1324 | Outinord IND 1/2" | Concreto | Muros torre 1 eje 12 al 19 entre F - J apt 2210, 2211 y muros entre torre 2 y 3 primer tramo cimentación a piso 1 | 2025-10-22 | 2025-10-25 | 2025-11-19 | 28 | 100 | 7853.982 | 27.6 | 386.4 | 501.7 | 49.2 | 178.3 | 2-Cónica y dividida |  | 953
23472 - TERRA (MANAZANA 4) | 540400 | M - 1324 | Outinord IND 1/2" | Concreto | Muros torre 1 eje 12 al 19 entre F - J apt 2210, 2211 y muros entre torre 2 y 3 primer tramo cimentación a piso 1 | 2025-10-22 | 2025-10-25 | 2025-11-05 | 14 | 101 | 8011.847 | 27.6 | 337.4 | 429.3 | 42.1 | 152.5 | 2-Cónica y dividida |  | 945
23472 - TERRA (MANAZANA 4) | 540400 | M - 1324 | Outinord IND 1/2" | Concreto | Muros torre 1 eje 12 al 19 entre F - J apt 2210, 2211 y muros entre torre 2 y 3 primer tramo cimentación a piso 1 | 2025-10-22 | 2025-10-25 | 2025-11-05 | 14 | 100 | 7853.982 | 27.6 | 339.4 | 440.5 | 43.2 | 156.5 | 2-Cónica y dividida |  | 945
23472 - TERRA (MANAZANA 4) | 540400 | M - 1324 | Outinord IND 1/2" | Concreto | Muros torre 1 eje 12 al 19 entre F - J apt 2210, 2211 y muros entre torre 2 y 3 primer tramo cimentación a piso 1 | 2025-10-22 | 2025-10-25 | 2025-10-29 | 7 | 101 | 8011.847 | 27.6 | 299.7 | 381.4 | 37.4 | 135.5 | 2-Cónica y dividida |  | 941
23472 - TERRA (MANAZANA 4) | 540400 | M - 1324 | Outinord IND 1/2" | Concreto | Muros torre 1 eje 12 al 19 entre F - J apt 2210, 2211 y muros entre torre 2 y 3 primer tramo cimentación a piso 1 | 2025-10-22 | 2025-10-25 | 2025-10-29 | 7 | 100 | 7853.982 | 27.6 | 284.6 | 369.1 | 36.2 | 131.2 | 2-Cónica y dividida |  | 941
23472 - TERRA (MANAZANA 4) | 540400 | M - 1324 | Outinord IND 1/2" | Concreto | Muros torre 1 eje 12 al 19 entre F - J apt 2210, 2211 y muros entre torre 2 y 3 primer tramo cimentación a piso 1 | 2025-10-22 | 2025-10-25 | 2025-10-25 | 3 | 101 | 8011.847 | 27.6 | 268.3 | 341.6 | 33.5 | 121.4 | 2-Cónica y dividida |  | 939
23472 - TERRA (MANAZANA 4) | 540400 | M - 1324 | Outinord IND 1/2" | Concreto | Muros torre 1 eje 12 al 19 entre F - J apt 2210, 2211 y muros entre torre 2 y 3 primer tramo cimentación a piso 1 | 2025-10-22 | 2025-10-25 | 2025-10-25 | 3 | 101 | 8011.847 | 27.6 | 262.8 | 334.5 | 32.8 | 118.8 | 2-Cónica y dividida |  | 939
23472 - TERRA (MANAZANA 4) | 540399 | M - 1323 | Outinord IND 1/2" | Concreto | Muros torre 1 eje 12 al 19 entre A - E aptos 2208 - 2209 | 2025-10-21 | 2025-10-23 | 2025-11-18 | 28 | 100 | 7853.982 | 27.6 | 310.6 | 402.8 | 39.5 | 143.1 | 2-Cónica y dividida |  | 953
23472 - TERRA (MANAZANA 4) | 540399 | M - 1323 | Outinord IND 1/2" | Concreto | Muros torre 1 eje 12 al 19 entre A - E aptos 2208 - 2209 | 2025-10-21 | 2025-10-23 | 2025-11-18 | 28 | 101 | 8011.847 | 27.6 | 308.9 | 393.6 | 38.6 | 139.9 | 2-Cónica y dividida |  | 953
23472 - TERRA (MANAZANA 4) | 540399 | M - 1323 | Outinord IND 1/2" | Concreto | Muros torre 1 eje 12 al 19 entre A - E aptos 2208 - 2209 | 2025-10-21 | 2025-10-23 | 2025-11-18 | 28 | 100 | 7853.982 | 27.6 | 305.4 | 396.7 | 38.9 | 140.9 | 2-Cónica y dividida |  | 953
23472 - TERRA (MANAZANA 4) | 540399 | M - 1323 | Outinord IND 1/2" | Concreto | Muros torre 1 eje 12 al 19 entre A - E aptos 2208 - 2209 | 2025-10-21 | 2025-10-23 | 2025-11-04 | 14 | 101 | 8011.847 | 27.6 | 268.9 | 342.6 | 33.6 | 121.7 | 2-Cónica y dividida |  | 945
23472 - TERRA (MANAZANA 4) | 540399 | M - 1323 | Outinord IND 1/2" | Concreto | Muros torre 1 eje 12 al 19 entre A - E aptos 2208 - 2209 | 2025-10-21 | 2025-10-23 | 2025-11-04 | 14 | 100 | 7853.982 | 27.6 | 270.4 | 350.8 | 34.4 | 124.6 | 2-Cónica y dividida |  | 945
23472 - TERRA (MANAZANA 4) | 540399 | M - 1323 | Outinord IND 1/2" | Concreto | Muros torre 1 eje 12 al 19 entre A - E aptos 2208 - 2209 | 2025-10-21 | 2025-10-23 | 2025-10-28 | 7 | 100 | 7853.982 | 27.6 | 229.2 | 297.8 | 29.2 | 105.8 | 2-Cónica y dividida |  | 941
23472 - TERRA (MANAZANA 4) | 540399 | M - 1323 | Outinord IND 1/2" | Concreto | Muros torre 1 eje 12 al 19 entre A - E aptos 2208 - 2209 | 2025-10-21 | 2025-10-23 | 2025-10-28 | 7 | 101 | 8011.847 | 27.6 | 228.5 | 290.6 | 28.5 | 103.3 | 2-Cónica y dividida |  | 941
23472 - TERRA (MANAZANA 4) | 540399 | M - 1323 | Outinord IND 1/2" | Concreto | Muros torre 1 eje 12 al 19 entre A - E aptos 2208 - 2209 | 2025-10-21 | 2025-10-23 | 2025-10-24 | 3 | 100 | 7853.982 | 27.6 | 183.4 | 238.6 | 23.4 | 84.8 | 2-Cónica y dividida |  | 939
23472 - TERRA (MANAZANA 4) | 540399 | M - 1323 | Outinord IND 1/2" | Concreto | Muros torre 1 eje 12 al 19 entre A - E aptos 2208 - 2209 | 2025-10-21 | 2025-10-23 | 2025-10-24 | 3 | 101 | 8011.847 | 27.6 | 181.4 | 230.5 | 22.6 | 81.9 | 2-Cónica y dividida |  | 939
23472 - TERRA (MANAZANA 4) | 540399 | PL- 1322 | Outinord IND 1" | Concreto | Salón comunal placa de contrapiso eje 10 al 11 entre A -E | 2025-10-21 | 2025-10-23 | 2025-11-18 | 28 | 100 | 7853.982 | 27.6 | 313.6 | 406.9 | 39.9 | 144.6 | 2-Cónica y dividida |  | 953
23472 - TERRA (MANAZANA 4) | 540399 | PL- 1322 | Outinord IND 1" | Concreto | Salón comunal placa de contrapiso eje 10 al 11 entre A -E | 2025-10-21 | 2025-10-23 | 2025-11-18 | 28 | 101 | 8011.847 | 27.6 | 310.3 | 394.6 | 38.7 | 140.2 | 2-Cónica y dividida |  | 953
23472 - TERRA (MANAZANA 4) | 540399 | PL- 1322 | Outinord IND 1" | Concreto | Salón comunal placa de contrapiso eje 10 al 11 entre A -E | 2025-10-21 | 2025-10-23 | 2025-11-18 | 28 | 101 | 8011.847 | 27.6 | 305.4 | 388.5 | 38.1 | 138 | 2-Cónica y dividida |  | 953
23472 - TERRA (MANAZANA 4) | 540399 | PL- 1322 | Outinord IND 1" | Concreto | Salón comunal placa de contrapiso eje 10 al 11 entre A -E | 2025-10-21 | 2025-10-23 | 2025-11-04 | 14 | 100 | 7853.982 | 27.6 | 271.4 | 352.8 | 34.6 | 125.4 | 2-Cónica y dividida |  | 945
23472 - TERRA (MANAZANA 4) | 540399 | PL- 1322 | Outinord IND 1" | Concreto | Salón comunal placa de contrapiso eje 10 al 11 entre A -E | 2025-10-21 | 2025-10-23 | 2025-11-04 | 14 | 101 | 8011.847 | 27.6 | 268.8 | 342.6 | 33.6 | 121.7 | 2-Cónica y dividida |  | 945
23472 - TERRA (MANAZANA 4) | 540399 | PL- 1322 | Outinord IND 1" | Concreto | Salón comunal placa de contrapiso eje 10 al 11 entre A -E | 2025-10-21 | 2025-10-23 | 2025-10-28 | 7 | 100 | 7853.982 | 27.6 | 234.7 | 304.9 | 29.9 | 108.3 | 2-Cónica y dividida |  | 941
23472 - TERRA (MANAZANA 4) | 540399 | PL- 1322 | Outinord IND 1" | Concreto | Salón comunal placa de contrapiso eje 10 al 11 entre A -E | 2025-10-21 | 2025-10-23 | 2025-10-28 | 7 | 101 | 8011.847 | 27.6 | 229.4 | 291.6 | 28.6 | 103.6 | 2-Cónica y dividida |  | 941
23472 - TERRA (MANAZANA 4) | 540399 | PL- 1322 | Outinord IND 1" | Concreto | Salón comunal placa de contrapiso eje 10 al 11 entre A -E | 2025-10-21 | 2025-10-23 | 2025-10-24 | 3 | 100 | 7853.982 | 27.6 | 190.2 | 246.8 | 24.2 | 87.7 | 2-Cónica y dividida |  | 939
23472 - TERRA (MANAZANA 4) | 540399 | PL- 1322 | Outinord IND 1" | Concreto | Salón comunal placa de contrapiso eje 10 al 11 entre A -E | 2025-10-21 | 2025-10-23 | 2025-10-24 | 3 | 100 | 7853.982 | 27.6 | 186.2 | 241.7 | 23.7 | 85.9 | 2-Cónica y dividida |  | 939
23472 - TERRA (MANAZANA 4) | 540399 | PL- 1321 | Outinord IND 1" | Concreto | Placa entrepiso torre 1 eje 1 al 5 entre A - E aptos 2204 - 2205 | 2025-10-21 | 2025-10-23 | 2025-11-18 | 28 | 101 | 8011.847 | 20.7 | 285.8 | 364 | 35.7 | 172.5 | 2-Cónica y dividida |  | 953
23472 - TERRA (MANAZANA 4) | 540399 | PL- 1321 | Outinord IND 1" | Concreto | Placa entrepiso torre 1 eje 1 al 5 entre A - E aptos 2204 - 2205 | 2025-10-21 | 2025-10-23 | 2025-11-18 | 28 | 100 | 7853.982 | 20.7 | 288.4 | 374.2 | 36.7 | 177.3 | 2-Cónica y dividida |  | 953
23472 - TERRA (MANAZANA 4) | 540399 | PL- 1321 | Outinord IND 1" | Concreto | Placa entrepiso torre 1 eje 1 al 5 entre A - E aptos 2204 - 2205 | 2025-10-21 | 2025-10-23 | 2025-11-18 | 28 | 101 | 8011.847 | 20.7 | 296.4 | 377.3 | 37 | 178.7 | 2-Cónica y dividida |  | 953
23472 - TERRA (MANAZANA 4) | 540399 | PL- 1321 | Outinord IND 1" | Concreto | Placa entrepiso torre 1 eje 1 al 5 entre A - E aptos 2204 - 2205 | 2025-10-21 | 2025-10-23 | 2025-11-04 | 14 | 100 | 7853.982 | 20.7 | 253.8 | 329.4 | 32.3 | 156 | 2-Cónica y dividida |  | 945
23472 - TERRA (MANAZANA 4) | 540399 | PL- 1321 | Outinord IND 1" | Concreto | Placa entrepiso torre 1 eje 1 al 5 entre A - E aptos 2204 - 2205 | 2025-10-21 | 2025-10-23 | 2025-11-04 | 14 | 101 | 8011.847 | 20.7 | 250.1 | 318.2 | 31.2 | 150.7 | 2-Cónica y dividida |  | 945
23472 - TERRA (MANAZANA 4) | 540399 | PL- 1321 | Outinord IND 1" | Concreto | Placa entrepiso torre 1 eje 1 al 5 entre A - E aptos 2204 - 2205 | 2025-10-21 | 2025-10-23 | 2025-10-28 | 7 | 100 | 7853.982 | 20.7 | 215.2 | 279.4 | 27.4 | 132.4 | 2-Cónica y dividida |  | 941
23472 - TERRA (MANAZANA 4) | 540399 | PL- 1321 | Outinord IND 1" | Concreto | Placa entrepiso torre 1 eje 1 al 5 entre A - E aptos 2204 - 2205 | 2025-10-21 | 2025-10-23 | 2025-10-28 | 7 | 101 | 8011.847 | 20.7 | 217.9 | 277.4 | 27.2 | 131.4 | 2-Cónica y dividida |  | 941
23472 - TERRA (MANAZANA 4) | 540399 | PL- 1321 | Outinord IND 1" | Concreto | Placa entrepiso torre 1 eje 1 al 5 entre A - E aptos 2204 - 2205 | 2025-10-21 | 2025-10-23 | 2025-10-24 | 3 | 100 | 7853.982 | 20.7 | 205.6 | 267.2 | 26.2 | 126.6 | 2-Cónica y dividida |  | 939
23472 - TERRA (MANAZANA 4) | 540399 | PL- 1321 | Outinord IND 1" | Concreto | Placa entrepiso torre 1 eje 1 al 5 entre A - E aptos 2204 - 2205 | 2025-10-21 | 2025-10-23 | 2025-10-24 | 3 | 101 | 8011.847 | 20.7 | 202.4 | 258 | 25.3 | 122.2 | 2-Cónica y dividida |  | 939
23472 - TERRA (MANAZANA 4) | 540399 | PL- 1320 | Outinord IND 1" | Concreto | Placa entrepiso torre 1 eje 6 al 13 entre F - J aptos 2201 - 2212 | 2025-10-20 | 2025-10-23 | 2025-11-17 | 28 | 100 | 7853.982 | 20.7 | 223.5 | 290.6 | 28.5 | 137.7 | 2-Cónica y dividida |  | 952
23472 - TERRA (MANAZANA 4) | 540399 | PL- 1320 | Outinord IND 1" | Concreto | Placa entrepiso torre 1 eje 6 al 13 entre F - J aptos 2201 - 2212 | 2025-10-20 | 2025-10-23 | 2025-11-17 | 28 | 101 | 8011.847 | 20.7 | 222.3 | 282.5 | 27.7 | 133.8 | 2-Cónica y dividida |  | 952
23472 - TERRA (MANAZANA 4) | 540399 | PL- 1320 | Outinord IND 1" | Concreto | Placa entrepiso torre 1 eje 6 al 13 entre F - J aptos 2201 - 2212 | 2025-10-20 | 2025-10-23 | 2025-11-17 | 28 | 100 | 7853.982 | 20.7 | 218.4 | 283.5 | 27.8 | 134.3 | 2-Cónica y dividida |  | 952
23472 - TERRA (MANAZANA 4) | 540399 | PL- 1320 | Outinord IND 1" | Concreto | Placa entrepiso torre 1 eje 6 al 13 entre F - J aptos 2201 - 2212 | 2025-10-20 | 2025-10-23 | 2025-11-03 | 14 | 101 | 8011.847 | 20.7 | 188.8 | 240.7 | 23.6 | 114 | 2-Cónica y dividida |  | 944
23472 - TERRA (MANAZANA 4) | 540399 | PL- 1320 | Outinord IND 1" | Concreto | Placa entrepiso torre 1 eje 6 al 13 entre F - J aptos 2201 - 2212 | 2025-10-20 | 2025-10-23 | 2025-11-03 | 14 | 100 | 7853.982 | 20.7 | 189.4 | 245.8 | 24.1 | 116.4 | 2-Cónica y dividida |  | 944
23472 - TERRA (MANAZANA 4) | 540399 | PL- 1320 | Outinord IND 1" | Concreto | Placa entrepiso torre 1 eje 6 al 13 entre F - J aptos 2201 - 2212 | 2025-10-20 | 2025-10-23 | 2025-10-27 | 7 | 101 | 8011.847 | 20.7 | 142.8 | 181.5 | 17.8 | 86 | 2-Cónica y dividida |  | 940
23472 - TERRA (MANAZANA 4) | 540399 | PL- 1320 | Outinord IND 1" | Concreto | Placa entrepiso torre 1 eje 6 al 13 entre F - J aptos 2201 - 2212 | 2025-10-20 | 2025-10-23 | 2025-10-27 | 7 | 100 | 7853.982 | 20.7 | 138.7 | 180.5 | 17.7 | 85.5 | 2-Cónica y dividida |  | 940
23472 - TERRA (MANAZANA 4) | 540399 | PL- 1320 | Outinord IND 1" | Concreto | Placa entrepiso torre 1 eje 6 al 13 entre F - J aptos 2201 - 2212 | 2025-10-20 | 2025-10-23 | 2025-10-23 | 3 | 100 | 7853.982 | 20.7 | 124.8 | 162.1 | 15.9 | 76.8 | 2-Cónica y dividida |  | 939
23472 - TERRA (MANAZANA 4) | 540399 | PL- 1320 | Outinord IND 1" | Concreto | Placa entrepiso torre 1 eje 6 al 13 entre F - J aptos 2201 - 2212 | 2025-10-20 | 2025-10-23 | 2025-10-23 | 3 | 100 | 7853.982 | 20.7 | 122.6 | 159.1 | 15.6 | 75.4 | 2-Cónica y dividida |  | 939
23472 - TERRA (MANAZANA 4) | 540397 | M-1319 | Outinord IND ½" | Concreto | Muros torre 1 eje 1 al 5 entre F - J apto 2102, 2103 | 2025-10-18 | 2025-10-21 | 2025-11-15 | 28 | 101 | 8011.847 | 27.6 | 293.7 | 374.2 | 36.7 | 133 | 2-Cónica y dividida |  | 951
23472 - TERRA (MANAZANA 4) | 540397 | M-1319 | Outinord IND ½" | Concreto | Muros torre 1 eje 1 al 5 entre F - J apto 2102, 2103 | 2025-10-18 | 2025-10-21 | 2025-11-15 | 28 | 100 | 7853.982 | 27.6 | 291.4 | 378.3 | 37.1 | 134.4 | 2-Cónica y dividida |  | 951
23472 - TERRA (MANAZANA 4) | 540397 | M-1319 | Outinord IND ½" | Concreto | Muros torre 1 eje 1 al 5 entre F - J apto 2102, 2103 | 2025-10-18 | 2025-10-21 | 2025-11-15 | 28 | 101 | 8011.847 | 27.6 | 287.5 | 366.1 | 35.9 | 130.1 | 2-Cónica y dividida |  | 951
23472 - TERRA (MANAZANA 4) | 540397 | M-1319 | Outinord IND ½" | Concreto | Muros torre 1 eje 1 al 5 entre F - J apto 2102, 2103 | 2025-10-18 | 2025-10-21 | 2025-11-01 | 14 | 100 | 7853.982 | 27.6 | 253.4 | 329.4 | 32.3 | 117 | 2-Cónica y dividida |  | 944
23472 - TERRA (MANAZANA 4) | 540397 | M-1319 | Outinord IND ½" | Concreto | Muros torre 1 eje 1 al 5 entre F - J apto 2102, 2103 | 2025-10-18 | 2025-10-21 | 2025-11-01 | 14 | 101 | 8011.847 | 27.6 | 250.1 | 318.2 | 31.2 | 113 | 2-Cónica y dividida |  | 944
23472 - TERRA (MANAZANA 4) | 540397 | M-1319 | Outinord IND ½" | Concreto | Muros torre 1 eje 1 al 5 entre F - J apto 2102, 2103 | 2025-10-18 | 2025-10-21 | 2025-10-25 | 7 | 100 | 7853.982 | 27.6 | 205.4 | 267.2 | 26.2 | 94.9 | 2-Cónica y dividida |  | 939
23472 - TERRA (MANAZANA 4) | 540397 | M-1319 | Outinord IND ½" | Concreto | Muros torre 1 eje 1 al 5 entre F - J apto 2102, 2103 | 2025-10-18 | 2025-10-21 | 2025-10-25 | 7 | 101 | 8011.847 | 27.6 | 202.3 | 258 | 25.3 | 91.7 | 2-Cónica y dividida |  | 939
23472 - TERRA (MANAZANA 4) | 540397 | M-1319 | Outinord IND ½" | Concreto | Muros torre 1 eje 1 al 5 entre F - J apto 2102, 2103 | 2025-10-18 | 2025-10-21 | 2025-10-21 | 3 | 100 | 7853.982 | 27.6 | 172.4 | 224.3 | 22 | 79.7 | 2-Cónica y dividida |  | 937
23472 - TERRA (MANAZANA 4) | 540397 | M-1319 | Outinord IND ½" | Concreto | Muros torre 1 eje 1 al 5 entre F - J apto 2102, 2103 | 2025-10-18 | 2025-10-21 | 2025-10-21 | 3 | 101 | 8011.847 | 27.6 | 169.8 | 216.2 | 21.2 | 76.8 | 2-Cónica y dividida |  | 937
23472 - TERRA (MANAZANA 4) | 540397 | PL-1318 | Outinord IND 1" | Concreto | Placa entrepiso torre 1 eje 6 al 13 entre A - E apto 2206, 2207 | 2025-10-18 | 2025-10-21 | 2025-11-15 | 28 | 100 | 7853.982 | 20.7 | 210.7 | 273.3 | 26.8 | 129.5 | 2-Cónica y dividida |  | 951
23472 - TERRA (MANAZANA 4) | 540397 | PL-1318 | Outinord IND 1" | Concreto | Placa entrepiso torre 1 eje 6 al 13 entre A - E apto 2206, 2207 | 2025-10-18 | 2025-10-21 | 2025-11-15 | 28 | 101 | 8011.847 | 20.7 | 212.9 | 271.2 | 26.6 | 128.5 | 2-Cónica y dividida |  | 951
23472 - TERRA (MANAZANA 4) | 540397 | PL-1318 | Outinord IND 1" | Concreto | Placa entrepiso torre 1 eje 6 al 13 entre A - E apto 2206, 2207 | 2025-10-18 | 2025-10-21 | 2025-11-15 | 28 | 101 | 8011.847 | 20.7 | 208.1 | 265.1 | 26 | 125.6 | 2-Cónica y dividida |  | 951
23472 - TERRA (MANAZANA 4) | 540397 | PL-1318 | Outinord IND 1" | Concreto | Placa entrepiso torre 1 eje 6 al 13 entre A - E apto 2206, 2207 | 2025-10-18 | 2025-10-21 | 2025-11-01 | 14 | 100 | 7853.982 | 20.7 | 185.6 | 240.7 | 23.6 | 114 | 2-Cónica y dividida |  | 944
23472 - TERRA (MANAZANA 4) | 540397 | PL-1318 | Outinord IND 1" | Concreto | Placa entrepiso torre 1 eje 6 al 13 entre A - E apto 2206, 2207 | 2025-10-18 | 2025-10-21 | 2025-11-01 | 14 | 100 | 7853.982 | 20.7 | 182.3 | 236.6 | 23.2 | 112.1 | 2-Cónica y dividida |  | 944
23472 - TERRA (MANAZANA 4) | 540397 | PL-1318 | Outinord IND 1" | Concreto | Placa entrepiso torre 1 eje 6 al 13 entre A - E apto 2206, 2207 | 2025-10-18 | 2025-10-21 | 2025-10-25 | 7 | 101 | 8011.847 | 20.7 | 149.8 | 190.7 | 18.7 | 90.3 | 2-Cónica y dividida |  | 939
23472 - TERRA (MANAZANA 4) | 540397 | PL-1318 | Outinord IND 1" | Concreto | Placa entrepiso torre 1 eje 6 al 13 entre A - E apto 2206, 2207 | 2025-10-18 | 2025-10-21 | 2025-10-25 | 7 | 100 | 7853.982 | 20.7 | 144.6 | 187.6 | 18.4 | 88.9 | 2-Cónica y dividida |  | 939
23472 - TERRA (MANAZANA 4) | 540397 | PL-1318 | Outinord IND 1" | Concreto | Placa entrepiso torre 1 eje 6 al 13 entre A - E apto 2206, 2207 | 2025-10-18 | 2025-10-21 | 2025-10-21 | 3 | 100 | 7853.982 | 20.7 | 105.3 | 136.6 | 13.4 | 64.7 | 2-Cónica y dividida |  | 937
23472 - TERRA (MANAZANA 4) | 540397 | PL-1318 | Outinord IND 1" | Concreto | Placa entrepiso torre 1 eje 6 al 13 entre A - E apto 2206, 2207 | 2025-10-18 | 2025-10-21 | 2025-10-21 | 3 | 100 | 7853.982 | 20.7 | 102.6 | 133.6 | 13.1 | 63.3 | 2-Cónica y dividida |  | 937
23472 - TERRA (MANAZANA 4) | 540397 | PL-1317 | IND Fibra inclusion de aire | Concreto | Alistado de cubierta torre 2 eje 13 al 23 entre A - J | 2025-10-18 | 2025-10-21 | 2025-11-15 | 28 | 101 | 8011.847 | 20.7 | 222.9 | 283.5 | 27.8 | 134.3 | 2-Cónica y dividida |  | 951
23472 - TERRA (MANAZANA 4) | 540397 | PL-1317 | IND Fibra inclusion de aire | Concreto | Alistado de cubierta torre 2 eje 13 al 23 entre A - J | 2025-10-18 | 2025-10-21 | 2025-11-15 | 28 | 100 | 7853.982 | 20.7 | 224.6 | 291.6 | 28.6 | 138.2 | 2-Cónica y dividida |  | 951
23472 - TERRA (MANAZANA 4) | 540397 | PL-1317 | IND Fibra inclusion de aire | Concreto | Alistado de cubierta torre 2 eje 13 al 23 entre A - J | 2025-10-18 | 2025-10-21 | 2025-11-15 | 28 | 101 | 8011.847 | 20.7 | 220.1 | 280.4 | 27.5 | 132.9 | 2-Cónica y dividida |  | 951
23472 - TERRA (MANAZANA 4) | 540397 | PL-1317 | IND Fibra inclusion de aire | Concreto | Alistado de cubierta torre 2 eje 13 al 23 entre A - J | 2025-10-18 | 2025-10-21 | 2025-11-01 | 14 | 100 | 7853.982 | 20.7 | 194.6 | 252.9 | 24.8 | 119.8 | 2-Cónica y dividida |  | 944
23472 - TERRA (MANAZANA 4) | 540397 | PL-1317 | IND Fibra inclusion de aire | Concreto | Alistado de cubierta torre 2 eje 13 al 23 entre A - J | 2025-10-18 | 2025-10-21 | 2025-11-01 | 14 | 101 | 8011.847 | 20.7 | 190.1 | 241.7 | 23.7 | 114.5 | 2-Cónica y dividida |  | 944
23472 - TERRA (MANAZANA 4) | 540397 | PL-1317 | IND Fibra inclusion de aire | Concreto | Alistado de cubierta torre 2 eje 13 al 23 entre A - J | 2025-10-18 | 2025-10-21 | 2025-10-25 | 7 | 100 | 7853.982 | 20.7 | 157.9 | 205 | 20.1 | 97.1 | 2-Cónica y dividida |  | 939
23472 - TERRA (MANAZANA 4) | 540397 | PL-1317 | IND Fibra inclusion de aire | Concreto | Alistado de cubierta torre 2 eje 13 al 23 entre A - J | 2025-10-18 | 2025-10-21 | 2025-10-25 | 7 | 101 | 8011.847 | 20.7 | 154.6 | 196.8 | 19.3 | 93.2 | 2-Cónica y dividida |  | 939
23472 - TERRA (MANAZANA 4) | 540397 | PL-1317 | IND Fibra inclusion de aire | Concreto | Alistado de cubierta torre 2 eje 13 al 23 entre A - J | 2025-10-18 | 2025-10-21 | 2025-10-21 | 3 | 100 | 7853.982 | 20.7 | 99.5 | 129.5 | 12.7 | 61.4 | 2-Cónica y dividida |  | 937
23472 - TERRA (MANAZANA 4) | 540397 | PL-1317 | IND Fibra inclusion de aire | Concreto | Alistado de cubierta torre 2 eje 13 al 23 entre A - J | 2025-10-18 | 2025-10-21 | 2025-10-21 | 3 | 101 | 8011.847 | 20.7 | 97.8 | 124.4 | 12.2 | 58.9 | 2-Cónica y dividida |  | 937
23472 - TERRA (MANAZANA 4) | 540395 | M-1314 | Outinord IND ½" | Concreto | Muros torre 1 eje 6 al 11 entre F - J apto 2101, 2112 | 2025-10-15 | 2025-10-18 | 2025-11-12 | 28 | 101 | 8011.847 | 27.6 | 319.6 | 406.9 | 39.9 | 144.6 | 2-Cónica y dividida |  | 948
23472 - TERRA (MANAZANA 4) | 540395 | M-1314 | Outinord IND ½" | Concreto | Muros torre 1 eje 6 al 11 entre F - J apto 2101, 2112 | 2025-10-15 | 2025-10-18 | 2025-11-12 | 28 | 100 | 7853.982 | 27.6 | 322.4 | 418.1 | 41 | 148.6 | 2-Cónica y dividida |  | 948
23472 - TERRA (MANAZANA 4) | 540395 | M-1314 | Outinord IND ½" | Concreto | Muros torre 1 eje 6 al 11 entre F - J apto 2101, 2112 | 2025-10-15 | 2025-10-18 | 2025-11-12 | 28 | 101 | 8011.847 | 27.6 | 318.4 | 404.8 | 39.7 | 143.8 | 2-Cónica y dividida |  | 948
23472 - TERRA (MANAZANA 4) | 540395 | M-1314 | Outinord IND ½" | Concreto | Muros torre 1 eje 6 al 11 entre F - J apto 2101, 2112 | 2025-10-15 | 2025-10-18 | 2025-10-29 | 14 | 100 | 7853.982 | 27.6 | 285.4 | 370.2 | 36.3 | 131.5 | 2-Cónica y dividida |  | 941
23472 - TERRA (MANAZANA 4) | 540395 | M-1314 | Outinord IND ½" | Concreto | Muros torre 1 eje 6 al 11 entre F - J apto 2101, 2112 | 2025-10-15 | 2025-10-18 | 2025-10-29 | 14 | 101 | 8011.847 | 27.6 | 282.3 | 358.9 | 35.2 | 127.5 | 2-Cónica y dividida |  | 941
23472 - TERRA (MANAZANA 4) | 540395 | M-1314 | Outinord IND ½" | Concreto | Muros torre 1 eje 6 al 11 entre F - J apto 2101, 2112 | 2025-10-15 | 2025-10-18 | 2025-10-22 | 7 | 100 | 7853.982 | 27.6 | 252.4 | 327.3 | 32.1 | 116.3 | 2-Cónica y dividida |  | 938
23472 - TERRA (MANAZANA 4) | 540395 | M-1314 | Outinord IND ½" | Concreto | Muros torre 1 eje 6 al 11 entre F - J apto 2101, 2112 | 2025-10-15 | 2025-10-18 | 2025-10-22 | 7 | 101 | 8011.847 | 27.6 | 249.1 | 317.1 | 31.1 | 112.7 | 2-Cónica y dividida |  | 938
23472 - TERRA (MANAZANA 4) | 540395 | M-1314 | Outinord IND ½" | Concreto | Muros torre 1 eje 6 al 11 entre F - J apto 2101, 2112 | 2025-10-15 | 2025-10-18 | 2025-10-18 | 3 | 101 | 8011.847 | 27.6 | 216.8 | 276.3 | 27.1 | 98.2 | 2-Cónica y dividida |  | 935
23472 - TERRA (MANAZANA 4) | 540395 | M-1314 | Outinord IND ½" | Concreto | Muros torre 1 eje 6 al 11 entre F - J apto 2101, 2112 | 2025-10-15 | 2025-10-18 | 2025-10-18 | 3 | 101 | 8011.847 | 27.6 | 211.4 | 269.2 | 26.4 | 95.7 | 2-Cónica y dividida |  | 935
23472 - TERRA (MANAZANA 4) | 540395 | PL-1313 | Outinord IND 1" | Concreto | Placa entrepiso torre 1 eje 13 al 19 entre A - E apto 2208, 2209 | 2025-10-15 | 2025-10-18 | 2025-11-12 | 28 | 100 | 7853.982 | 20.7 | 229.1 | 297.8 | 29.2 | 141.1 | 2-Cónica y dividida |  | 948
23472 - TERRA (MANAZANA 4) | 540395 | PL-1313 | Outinord IND 1" | Concreto | Placa entrepiso torre 1 eje 13 al 19 entre A - E apto 2208, 2209 | 2025-10-15 | 2025-10-18 | 2025-11-12 | 28 | 101 | 8011.847 | 20.7 | 230.2 | 292.7 | 28.7 | 138.6 | 2-Cónica y dividida |  | 948
23472 - TERRA (MANAZANA 4) | 540395 | PL-1313 | Outinord IND 1" | Concreto | Placa entrepiso torre 1 eje 13 al 19 entre A - E apto 2208, 2209 | 2025-10-15 | 2025-10-18 | 2025-11-12 | 28 | 101 | 8011.847 | 20.7 | 224.6 | 285.5 | 28 | 135.3 | 2-Cónica y dividida |  | 948
23472 - TERRA (MANAZANA 4) | 540395 | PL-1313 | Outinord IND 1" | Concreto | Placa entrepiso torre 1 eje 13 al 19 entre A - E apto 2208, 2209 | 2025-10-15 | 2025-10-18 | 2025-10-29 | 14 | 101 | 8011.847 | 20.7 | 200.6 | 254.9 | 25 | 120.8 | 2-Cónica y dividida |  | 941
23472 - TERRA (MANAZANA 4) | 540395 | PL-1313 | Outinord IND 1" | Concreto | Placa entrepiso torre 1 eje 13 al 19 entre A - E apto 2208, 2209 | 2025-10-15 | 2025-10-18 | 2025-10-29 | 14 | 100 | 7853.982 | 20.7 | 198.1 | 257 | 25.2 | 121.7 | 2-Cónica y dividida |  | 941
23472 - TERRA (MANAZANA 4) | 540395 | PL-1313 | Outinord IND 1" | Concreto | Placa entrepiso torre 1 eje 13 al 19 entre A - E apto 2208, 2209 | 2025-10-15 | 2025-10-18 | 2025-10-22 | 7 | 101 | 8011.847 | 20.7 | 172.4 | 219.2 | 21.5 | 103.9 | 2-Cónica y dividida |  | 938
23472 - TERRA (MANAZANA 4) | 540395 | PL-1313 | Outinord IND 1" | Concreto | Placa entrepiso torre 1 eje 13 al 19 entre A - E apto 2208, 2209 | 2025-10-15 | 2025-10-18 | 2025-10-22 | 7 | 100 | 7853.982 | 20.7 | 165.1 | 214.1 | 21 | 101.4 | 2-Cónica y dividida |  | 938
23472 - TERRA (MANAZANA 4) | 540395 | PL-1313 | Outinord IND 1" | Concreto | Placa entrepiso torre 1 eje 13 al 19 entre A - E apto 2208, 2209 | 2025-10-15 | 2025-10-18 | 2025-10-18 | 3 | 101 | 8011.847 | 20.7 | 146.8 | 186.6 | 18.3 | 88.4 | 2-Cónica y dividida |  | 935
23472 - TERRA (MANAZANA 4) | 540395 | PL-1313 | Outinord IND 1" | Concreto | Placa entrepiso torre 1 eje 13 al 19 entre A - E apto 2208, 2209 | 2025-10-15 | 2025-10-18 | 2025-10-18 | 3 | 100 | 7853.982 | 20.7 | 140.3 | 182.5 | 17.9 | 86.5 | 2-Cónica y dividida |  | 935
23472 - TERRA (MANAZANA 4) | 540395 | PL-1312 | Outinord IND 1" | Concreto | Placa cimentación escalera entre torres 2, 3 | 2025-10-15 | 2025-10-18 | 2025-11-12 | 28 | 101 | 8011.847 | 27.6 | 310.9 | 395.7 | 38.8 | 140.6 | 2-Cónica y dividida |  | 948
23472 - TERRA (MANAZANA 4) | 540395 | PL-1312 | Outinord IND 1" | Concreto | Placa cimentación escalera entre torres 2, 3 | 2025-10-15 | 2025-10-18 | 2025-11-12 | 28 | 100 | 7853.982 | 27.6 | 308.5 | 400.7 | 39.3 | 142.4 | 2-Cónica y dividida |  | 948
23472 - TERRA (MANAZANA 4) | 540395 | PL-1312 | Outinord IND 1" | Concreto | Placa cimentación escalera entre torres 2, 3 | 2025-10-15 | 2025-10-18 | 2025-11-12 | 28 | 101 | 8011.847 | 27.6 | 302.4 | 384.4 | 37.7 | 136.6 | 2-Cónica y dividida |  | 948
23472 - TERRA (MANAZANA 4) | 540395 | PL-1312 | Outinord IND 1" | Concreto | Placa cimentación escalera entre torres 2, 3 | 2025-10-15 | 2025-10-18 | 2025-10-29 | 14 | 100 | 7853.982 | 27.6 | 270.5 | 350.8 | 34.4 | 124.6 | 2-Cónica y dividida |  | 941
23472 - TERRA (MANAZANA 4) | 540395 | PL-1312 | Outinord IND 1" | Concreto | Placa cimentación escalera entre torres 2, 3 | 2025-10-15 | 2025-10-18 | 2025-10-29 | 14 | 101 | 8011.847 | 27.6 | 268.1 | 341.6 | 33.5 | 121.4 | 2-Cónica y dividida |  | 941
23472 - TERRA (MANAZANA 4) | 540395 | PL-1312 | Outinord IND 1" | Concreto | Placa cimentación escalera entre torres 2, 3 | 2025-10-15 | 2025-10-18 | 2025-10-22 | 7 | 100 | 7853.982 | 27.6 | 224.9 | 291.6 | 28.6 | 103.6 | 2-Cónica y dividida |  | 938
23472 - TERRA (MANAZANA 4) | 540395 | PL-1312 | Outinord IND 1" | Concreto | Placa cimentación escalera entre torres 2, 3 | 2025-10-15 | 2025-10-18 | 2025-10-22 | 7 | 100 | 7853.982 | 27.6 | 220.7 | 286.5 | 28.1 | 101.8 | 2-Cónica y dividida |  | 938
23472 - TERRA (MANAZANA 4) | 540395 | PL-1312 | Outinord IND 1" | Concreto | Placa cimentación escalera entre torres 2, 3 | 2025-10-15 | 2025-10-18 | 2025-10-18 | 3 | 100 | 7853.982 | 27.6 | 182.4 | 236.6 | 23.2 | 84.1 | 2-Cónica y dividida |  | 935
23472 - TERRA (MANAZANA 4) | 540395 | PL-1312 | Outinord IND 1" | Concreto | Placa cimentación escalera entre torres 2, 3 | 2025-10-15 | 2025-10-18 | 2025-10-18 | 3 | 101 | 8011.847 | 27.6 | 178.8 | 227.4 | 22.3 | 80.8 | 2-Cónica y dividida |  | 935
23472 - TERRA (MANAZANA 4) | 540396 | M - 1316 | Outinord IND 1/2" | Concreto | Muros torre 1 eje 1 al 5 entre A - E apt 2104, 2105 | 2025-10-16 | 2025-10-18 | 2025-11-13 | 28 | 100 | 7853.982 | 27.6 | 267.5 | 347.7 | 34.1 | 123.6 | 2-Cónica y dividida |  | 949
23472 - TERRA (MANAZANA 4) | 540396 | M - 1316 | Outinord IND 1/2" | Concreto | Muros torre 1 eje 1 al 5 entre A - E apt 2104, 2105 | 2025-10-16 | 2025-10-18 | 2025-11-13 | 28 | 100 | 7853.982 | 27.6 | 264.1 | 342.6 | 33.6 | 121.7 | 2-Cónica y dividida |  | 949
23472 - TERRA (MANAZANA 4) | 540396 | M - 1316 | Outinord IND 1/2" | Concreto | Muros torre 1 eje 1 al 5 entre A - E apt 2104, 2105 | 2025-10-16 | 2025-10-18 | 2025-11-13 | 28 | 101 | 8011.847 | 27.6 | 261.9 | 333.4 | 32.7 | 118.5 | 2-Cónica y dividida |  | 949
23472 - TERRA (MANAZANA 4) | 540396 | M - 1316 | Outinord IND 1/2" | Concreto | Muros torre 1 eje 1 al 5 entre A - E apt 2104, 2105 | 2025-10-16 | 2025-10-18 | 2025-10-30 | 14 | 100 | 7853.982 | 27.6 | 202.4 | 263.1 | 25.8 | 93.5 | 2-Cónica y dividida |  | 943
23472 - TERRA (MANAZANA 4) | 540396 | M - 1316 | Outinord IND 1/2" | Concreto | Muros torre 1 eje 1 al 5 entre A - E apt 2104, 2105 | 2025-10-16 | 2025-10-18 | 2025-10-30 | 14 | 100 | 7853.982 | 27.6 | 206.7 | 268.2 | 26.3 | 95.3 | 2-Cónica y dividida |  | 943
23472 - TERRA (MANAZANA 4) | 540396 | M - 1316 | Outinord IND 1/2" | Concreto | Muros torre 1 eje 1 al 5 entre A - E apt 2104, 2105 | 2025-10-16 | 2025-10-18 | 2025-10-23 | 7 | 100 | 7853.982 | 27.6 | 179.1 | 232.5 | 22.8 | 82.6 | 2-Cónica y dividida |  | 938
23472 - TERRA (MANAZANA 4) | 540396 | M - 1316 | Outinord IND 1/2" | Concreto | Muros torre 1 eje 1 al 5 entre A - E apt 2104, 2105 | 2025-10-16 | 2025-10-18 | 2025-10-23 | 7 | 101 | 8011.847 | 27.6 | 175.3 | 223.3 | 21.9 | 79.3 | 2-Cónica y dividida |  | 938
23472 - TERRA (MANAZANA 4) | 540396 | M - 1316 | Outinord IND 1/2" | Concreto | Muros torre 1 eje 1 al 5 entre A - E apt 2104, 2105 | 2025-10-16 | 2025-10-18 | 2025-10-19 | 3 | 100 | 7853.982 | 27.6 | 143.8 | 186.6 | 18.3 | 66.3 | 2-Cónica y dividida |  | 935
23472 - TERRA (MANAZANA 4) | 540396 | M - 1316 | Outinord IND 1/2" | Concreto | Muros torre 1 eje 1 al 5 entre A - E apt 2104, 2105 | 2025-10-16 | 2025-10-18 | 2025-10-19 | 3 | 101 | 8011.847 | 27.6 | 139.2 | 177.4 | 17.4 | 63 | 2-Cónica y dividida |  | 935
23472 - TERRA (MANAZANA 4) | 540396 | PL - 1315 | Outinord IND 1" | Concreto | Placa entrepiso torre 1 eje 13 al 19 entre F - J apt 2210, 2211 y escalera eje 17 al 19 entre D - G costado oriental piso 19 al piso 20 | 2025-10-16 | 2025-10-18 | 2025-11-13 | 28 | 101 | 8011.847 | 20.7 | 239.6 | 304.9 | 29.9 | 144.4 | 2-Cónica y dividida |  | 949
23472 - TERRA (MANAZANA 4) | 540396 | PL - 1315 | Outinord IND 1" | Concreto | Placa entrepiso torre 1 eje 13 al 19 entre F - J apt 2210, 2211 y escalera eje 17 al 19 entre D - G costado oriental piso 19 al piso 20 | 2025-10-16 | 2025-10-18 | 2025-11-13 | 28 | 101 | 8011.847 | 20.7 | 244.1 | 311 | 30.5 | 147.3 | 2-Cónica y dividida |  | 949
23472 - TERRA (MANAZANA 4) | 540396 | PL - 1315 | Outinord IND 1" | Concreto | Placa entrepiso torre 1 eje 13 al 19 entre F - J apt 2210, 2211 y escalera eje 17 al 19 entre D - G costado oriental piso 19 al piso 20 | 2025-10-16 | 2025-10-18 | 2025-11-13 | 28 | 100 | 7853.982 | 20.7 | 246.8 | 320.2 | 31.4 | 151.7 | 2-Cónica y dividida |  | 949
23472 - TERRA (MANAZANA 4) | 540396 | PL - 1315 | Outinord IND 1" | Concreto | Placa entrepiso torre 1 eje 13 al 19 entre F - J apt 2210, 2211 y escalera eje 17 al 19 entre D - G costado oriental piso 19 al piso 20 | 2025-10-16 | 2025-10-18 | 2025-10-30 | 14 | 101 | 8011.847 | 20.7 | 210.2 | 267.2 | 26.2 | 126.6 | 2-Cónica y dividida |  | 943
23472 - TERRA (MANAZANA 4) | 540396 | PL - 1315 | Outinord IND 1" | Concreto | Placa entrepiso torre 1 eje 13 al 19 entre F - J apt 2210, 2211 y escalera eje 17 al 19 entre D - G costado oriental piso 19 al piso 20 | 2025-10-16 | 2025-10-18 | 2025-10-30 | 14 | 101 | 8011.847 | 20.7 | 205.4 | 261 | 25.6 | 123.7 | 2-Cónica y dividida |  | 943
23472 - TERRA (MANAZANA 4) | 540396 | PL - 1315 | Outinord IND 1" | Concreto | Placa entrepiso torre 1 eje 13 al 19 entre F - J apt 2210, 2211 y escalera eje 17 al 19 entre D - G costado oriental piso 19 al piso 20 | 2025-10-16 | 2025-10-18 | 2025-10-23 | 7 | 101 | 8011.847 | 20.7 | 182.3 | 232.5 | 22.8 | 110.1 | 2-Cónica y dividida |  | 938
23472 - TERRA (MANAZANA 4) | 540396 | PL - 1315 | Outinord IND 1" | Concreto | Placa entrepiso torre 1 eje 13 al 19 entre F - J apt 2210, 2211 y escalera eje 17 al 19 entre D - G costado oriental piso 19 al piso 20 | 2025-10-16 | 2025-10-18 | 2025-10-23 | 7 | 100 | 7853.982 | 20.7 | 180.9 | 234.5 | 23 | 111.1 | 2-Cónica y dividida |  | 938
23472 - TERRA (MANAZANA 4) | 540396 | PL - 1315 | Outinord IND 1" | Concreto | Placa entrepiso torre 1 eje 13 al 19 entre F - J apt 2210, 2211 y escalera eje 17 al 19 entre D - G costado oriental piso 19 al piso 20 | 2025-10-16 | 2025-10-18 | 2025-10-19 | 3 | 101 | 8011.847 | 20.7 | 146.3 | 186.6 | 18.3 | 88.4 | 2-Cónica y dividida |  | 935
23472 - TERRA (MANAZANA 4) | 540396 | PL - 1315 | Outinord IND 1" | Concreto | Placa entrepiso torre 1 eje 13 al 19 entre F - J apt 2210, 2211 y escalera eje 17 al 19 entre D - G costado oriental piso 19 al piso 20 | 2025-10-16 | 2025-10-18 | 2025-10-19 | 3 | 100 | 7853.982 | 20.7 | 140.6 | 182.5 | 17.9 | 86.5 | 2-Cónica y dividida |  | 935
23472 - TERRA (MANAZANA 4) | 540393 | M - 133 | Mortero - Pega | Mortero | Mamposteria torre 1 eje J entre 1 al 19 apt 1501, 1502, 1503, 1510, 1511, 1512 y fachada costado occidental piso 5 piso 6 y muretes piso 10 al piso 15 | 2025-10-14 | 2025-10-16 | 2025-11-11 | 28 | 76 | 4536.46 | 7.5 | 50.2 | 113.2 | 11.1 | 148 | 2-Cónica y dividida |  | 947
23472 - TERRA (MANAZANA 4) | 540393 | M - 133 | Mortero - Pega | Mortero | Mamposteria torre 1 eje J entre 1 al 19 apt 1501, 1502, 1503, 1510, 1511, 1512 y fachada costado occidental piso 5 piso 6 y muretes piso 10 al piso 15 | 2025-10-14 | 2025-10-16 | 2025-11-11 | 28 | 75 | 4417.865 | 7.5 | 49.6 | 114.2 | 11.2 | 149.3 | 2-Cónica y dividida |  | 947
23472 - TERRA (MANAZANA 4) | 540393 | M - 133 | Mortero - Pega | Mortero | Mamposteria torre 1 eje J entre 1 al 19 apt 1501, 1502, 1503, 1510, 1511, 1512 y fachada costado occidental piso 5 piso 6 y muretes piso 10 al piso 15 | 2025-10-14 | 2025-10-16 | 2025-11-11 | 28 | 76 | 4536.46 | 7.5 | 48.4 | 109.1 | 10.7 | 142.7 | 2-Cónica y dividida |  | 947
23472 - TERRA (MANAZANA 4) | 540393 | M - 133 | Mortero - Pega | Mortero | Mamposteria torre 1 eje J entre 1 al 19 apt 1501, 1502, 1503, 1510, 1511, 1512 y fachada costado occidental piso 5 piso 6 y muretes piso 10 al piso 15 | 2025-10-14 | 2025-10-16 | 2025-10-21 | 7 | 76 | 4536.46 | 7.5 | 32.7 | 73.4 | 7.2 | 96 | 2-Cónica y dividida |  | 937
23472 - TERRA (MANAZANA 4) | 540393 | M - 133 | Mortero - Pega | Mortero | Mamposteria torre 1 eje J entre 1 al 19 apt 1501, 1502, 1503, 1510, 1511, 1512 y fachada costado occidental piso 5 piso 6 y muretes piso 10 al piso 15 | 2025-10-14 | 2025-10-16 | 2025-10-21 | 7 | 75 | 4417.865 | 7.5 | 31.2 | 72.4 | 7.1 | 94.7 | 2-Cónica y dividida |  | 937
23472 - TERRA (MANAZANA 4) | 540392 | M - 132 | Mortero - Pega | Mortero | Mamposteria torre 1 eje J entre 1 al 19 apt 1401, 1402, 1403, 1410, 1411, 1412 y fachada occidental piso 3 al piso 4 y muretes piso 5 al piso 10 | 2025-10-14 | 2025-10-16 | 2025-11-11 | 28 | 76 | 4536.46 | 7.5 | 37.6 | 84.6 | 8.3 | 110.7 | 2-Cónica y dividida |  | 947
23472 - TERRA (MANAZANA 4) | 540392 | M - 132 | Mortero - Pega | Mortero | Mamposteria torre 1 eje J entre 1 al 19 apt 1401, 1402, 1403, 1410, 1411, 1412 y fachada occidental piso 3 al piso 4 y muretes piso 5 al piso 10 | 2025-10-14 | 2025-10-16 | 2025-11-11 | 28 | 76 | 4536.46 | 7.5 | 39.9 | 89.7 | 8.8 | 117.3 | 2-Cónica y dividida |  | 947
23472 - TERRA (MANAZANA 4) | 540392 | M - 132 | Mortero - Pega | Mortero | Mamposteria torre 1 eje J entre 1 al 19 apt 1401, 1402, 1403, 1410, 1411, 1412 y fachada occidental piso 3 al piso 4 y muretes piso 5 al piso 10 | 2025-10-14 | 2025-10-16 | 2025-11-11 | 28 | 75 | 4417.865 | 7.5 | 38.5 | 88.7 | 8.7 | 116 | 2-Cónica y dividida |  | 947
23472 - TERRA (MANAZANA 4) | 540392 | M - 132 | Mortero - Pega | Mortero | Mamposteria torre 1 eje J entre 1 al 19 apt 1401, 1402, 1403, 1410, 1411, 1412 y fachada occidental piso 3 al piso 4 y muretes piso 5 al piso 10 | 2025-10-14 | 2025-10-16 | 2025-10-21 | 7 | 75 | 4417.865 | 7.5 | 30.5 | 70.4 | 6.9 | 92 | 2-Cónica y dividida |  | 937
23472 - TERRA (MANAZANA 4) | 540392 | M - 132 | Mortero - Pega | Mortero | Mamposteria torre 1 eje J entre 1 al 19 apt 1401, 1402, 1403, 1410, 1411, 1412 y fachada occidental piso 3 al piso 4 y muretes piso 5 al piso 10 | 2025-10-14 | 2025-10-16 | 2025-10-21 | 7 | 75 | 4417.865 | 7.5 | 29.3 | 67.3 | 6.6 | 88 | 2-Cónica y dividida |  | 937
23472 - TERRA (MANAZANA 4) | 540392 | M - 131 | Mortero - Pega | Mortero | Mamposteria torre 1 eje A entre 1 al 19 apt 1404, 1405, 1406, 1407, 1408, 1409 y fachada occidental piso 1 al piso 2 | 2025-10-14 | 2025-10-16 | 2025-11-11 | 28 | 76 | 4536.46 | 7.5 | 44.7 | 101 | 9.9 | 132 | 2-Cónica y dividida |  | 947
23472 - TERRA (MANAZANA 4) | 540392 | M - 131 | Mortero - Pega | Mortero | Mamposteria torre 1 eje A entre 1 al 19 apt 1404, 1405, 1406, 1407, 1408, 1409 y fachada occidental piso 1 al piso 2 | 2025-10-14 | 2025-10-16 | 2025-11-11 | 28 | 76 | 4536.46 | 7.5 | 42.1 | 94.8 | 9.3 | 124 | 2-Cónica y dividida |  | 947
23472 - TERRA (MANAZANA 4) | 540392 | M - 131 | Mortero - Pega | Mortero | Mamposteria torre 1 eje A entre 1 al 19 apt 1404, 1405, 1406, 1407, 1408, 1409 y fachada occidental piso 1 al piso 2 | 2025-10-14 | 2025-10-16 | 2025-11-11 | 28 | 76 | 4536.46 | 7.5 | 43 | 96.9 | 9.5 | 126.7 | 2-Cónica y dividida |  | 947
23472 - TERRA (MANAZANA 4) | 540392 | M - 131 | Mortero - Pega | Mortero | Mamposteria torre 1 eje A entre 1 al 19 apt 1404, 1405, 1406, 1407, 1408, 1409 y fachada occidental piso 1 al piso 2 | 2025-10-14 | 2025-10-16 | 2025-10-21 | 7 | 76 | 4536.46 | 7.5 | 32.4 | 72.4 | 7.1 | 94.7 | 2-Cónica y dividida |  | 937
23472 - TERRA (MANAZANA 4) | 540392 | M - 131 | Mortero - Pega | Mortero | Mamposteria torre 1 eje A entre 1 al 19 apt 1404, 1405, 1406, 1407, 1408, 1409 y fachada occidental piso 1 al piso 2 | 2025-10-14 | 2025-10-16 | 2025-10-21 | 7 | 76 | 4536.46 | 7.5 | 33.7 | 75.5 | 7.4 | 98.7 | 2-Cónica y dividida |  | 937
23472 - TERRA (MANAZANA 4) | 540392 | M - 130 | Mortero - Pega | Mortero | Mamposteria salón comunal eje A al A' entre 1 al 8 pisos 1, 2, 3 y eje 1 entre A - C piso 1, 2, 3 y murete ladrillo coral y bloque torre 1 mamposteria interna | 2025-10-14 | 2025-10-16 | 2025-11-11 | 28 | 75 | 4417.865 | 7.5 | 46.7 | 108.1 | 10.6 | 141.3 | 2-Cónica y dividida |  | 947
23472 - TERRA (MANAZANA 4) | 540392 | M - 130 | Mortero - Pega | Mortero | Mamposteria salón comunal eje A al A' entre 1 al 8 pisos 1, 2, 3 y eje 1 entre A - C piso 1, 2, 3 y murete ladrillo coral y bloque torre 1 mamposteria interna | 2025-10-14 | 2025-10-16 | 2025-11-11 | 28 | 76 | 4536.46 | 7.5 | 47.3 | 106.1 | 10.4 | 138.7 | 2-Cónica y dividida |  | 947
23472 - TERRA (MANAZANA 4) | 540392 | M - 130 | Mortero - Pega | Mortero | Mamposteria salón comunal eje A al A' entre 1 al 8 pisos 1, 2, 3 y eje 1 entre A - C piso 1, 2, 3 y murete ladrillo coral y bloque torre 1 mamposteria interna | 2025-10-14 | 2025-10-16 | 2025-11-11 | 28 | 75 | 4417.865 | 7.5 | 45.2 | 104 | 10.2 | 136 | 2-Cónica y dividida |  | 947
23472 - TERRA (MANAZANA 4) | 540392 | M - 130 | Mortero - Pega | Mortero | Mamposteria salón comunal eje A al A' entre 1 al 8 pisos 1, 2, 3 y eje 1 entre A - C piso 1, 2, 3 y murete ladrillo coral y bloque torre 1 mamposteria interna | 2025-10-14 | 2025-10-16 | 2025-10-21 | 7 | 75 | 4417.865 | 7.5 | 37.2 | 85.7 | 8.4 | 112 | 2-Cónica y dividida |  | 937
23472 - TERRA (MANAZANA 4) | 540392 | M - 130 | Mortero - Pega | Mortero | Mamposteria salón comunal eje A al A' entre 1 al 8 pisos 1, 2, 3 y eje 1 entre A - C piso 1, 2, 3 y murete ladrillo coral y bloque torre 1 mamposteria interna | 2025-10-14 | 2025-10-16 | 2025-10-21 | 7 | 75 | 4417.865 | 7.5 | 38.9 | 89.7 | 8.8 | 117.3 | 2-Cónica y dividida |  | 937
23472 - TERRA (MANAZANA 4) | 540391 | M - 1311 | Outinord IND 1 / 2" | Concreto | Muros torre 1 eje 6 al 11 entre A - E apt 2106, 2107 | 2025-10-14 | 2025-10-16 | 2025-11-11 | 28 | 100 | 7853.982 | 27.6 | 290.6 | 377.3 | 37 | 134.1 | 2-Cónica y dividida |  | 947
23472 - TERRA (MANAZANA 4) | 540391 | M - 1311 | Outinord IND 1 / 2" | Concreto | Muros torre 1 eje 6 al 11 entre A - E apt 2106, 2107 | 2025-10-14 | 2025-10-16 | 2025-11-11 | 28 | 101 | 8011.847 | 27.6 | 291.2 | 370.2 | 36.3 | 131.5 | 2-Cónica y dividida |  | 947
23472 - TERRA (MANAZANA 4) | 540391 | M - 1311 | Outinord IND 1 / 2" | Concreto | Muros torre 1 eje 6 al 11 entre A - E apt 2106, 2107 | 2025-10-14 | 2025-10-16 | 2025-11-11 | 28 | 100 | 7853.982 | 27.6 | 288.4 | 374.2 | 36.7 | 133 | 2-Cónica y dividida |  | 947
23472 - TERRA (MANAZANA 4) | 540391 | M - 1311 | Outinord IND 1 / 2" | Concreto | Muros torre 1 eje 6 al 11 entre A - E apt 2106, 2107 | 2025-10-14 | 2025-10-16 | 2025-10-28 | 14 | 101 | 8011.847 | 27.6 | 255.7 | 325.3 | 31.9 | 115.6 | 2-Cónica y dividida |  | 941
23472 - TERRA (MANAZANA 4) | 540391 | M - 1311 | Outinord IND 1 / 2" | Concreto | Muros torre 1 eje 6 al 11 entre A - E apt 2106, 2107 | 2025-10-14 | 2025-10-16 | 2025-10-28 | 14 | 101 | 8011.847 | 27.6 | 250.9 | 319.2 | 31.3 | 113.4 | 2-Cónica y dividida |  | 941
23472 - TERRA (MANAZANA 4) | 540391 | M - 1311 | Outinord IND 1 / 2" | Concreto | Muros torre 1 eje 6 al 11 entre A - E apt 2106, 2107 | 2025-10-14 | 2025-10-16 | 2025-10-21 | 7 | 101 | 8011.847 | 27.6 | 196.7 | 250.9 | 24.6 | 89.1 | 2-Cónica y dividida |  | 937
23472 - TERRA (MANAZANA 4) | 540391 | M - 1311 | Outinord IND 1 / 2" | Concreto | Muros torre 1 eje 6 al 11 entre A - E apt 2106, 2107 | 2025-10-14 | 2025-10-16 | 2025-10-21 | 7 | 101 | 8011.847 | 27.6 | 199.2 | 253.9 | 24.9 | 90.2 | 2-Cónica y dividida |  | 937
23472 - TERRA (MANAZANA 4) | 540391 | M - 1311 | Outinord IND 1 / 2" | Concreto | Muros torre 1 eje 6 al 11 entre A - E apt 2106, 2107 | 2025-10-14 | 2025-10-16 | 2025-10-17 | 3 | 100 | 7853.982 | 27.6 | 144.6 | 187.6 | 18.4 | 66.7 | 2-Cónica y dividida |  | 934
23472 - TERRA (MANAZANA 4) | 540391 | M - 1311 | Outinord IND 1 / 2" | Concreto | Muros torre 1 eje 6 al 11 entre A - E apt 2106, 2107 | 2025-10-14 | 2025-10-16 | 2025-10-17 | 3 | 101 | 8011.847 | 27.6 | 142.8 | 181.5 | 17.8 | 64.5 | 2-Cónica y dividida |  | 934
23472 - TERRA (MANAZANA 4) | 540391 | PL - 1310 | Outinord IND 1" | Concreto | Placa entrepiso torre 1 eje 1 al 5 entre F - J apt 2102, 2103 y escalera eje 1 al 2 entre D - G costado occidental piso 19 al piso 20 | 2025-10-14 | 2025-10-16 | 2025-11-11 | 28 | 101 | 8011.847 | 20.7 | 211.8 | 269.2 | 26.4 | 127.5 | 2-Cónica y dividida |  | 947
23472 - TERRA (MANAZANA 4) | 540391 | PL - 1310 | Outinord IND 1" | Concreto | Placa entrepiso torre 1 eje 1 al 5 entre F - J apt 2102, 2103 y escalera eje 1 al 2 entre D - G costado occidental piso 19 al piso 20 | 2025-10-14 | 2025-10-16 | 2025-11-11 | 28 | 100 | 7853.982 | 20.7 | 212.4 | 275.3 | 27 | 130.4 | 2-Cónica y dividida |  | 947
23472 - TERRA (MANAZANA 4) | 540391 | PL - 1310 | Outinord IND 1" | Concreto | Placa entrepiso torre 1 eje 1 al 5 entre F - J apt 2102, 2103 y escalera eje 1 al 2 entre D - G costado occidental piso 19 al piso 20 | 2025-10-14 | 2025-10-16 | 2025-11-11 | 28 | 101 | 8011.847 | 20.7 | 208.6 | 265.1 | 26 | 125.6 | 2-Cónica y dividida |  | 947
23472 - TERRA (MANAZANA 4) | 540391 | PL - 1310 | Outinord IND 1" | Concreto | Placa entrepiso torre 1 eje 1 al 5 entre F - J apt 2102, 2103 y escalera eje 1 al 2 entre D - G costado occidental piso 19 al piso 20 | 2025-10-14 | 2025-10-16 | 2025-10-28 | 14 | 101 | 8011.847 | 20.7 | 184.1 | 234.5 | 23 | 111.1 | 2-Cónica y dividida |  | 941
23472 - TERRA (MANAZANA 4) | 540391 | PL - 1310 | Outinord IND 1" | Concreto | Placa entrepiso torre 1 eje 1 al 5 entre F - J apt 2102, 2103 y escalera eje 1 al 2 entre D - G costado occidental piso 19 al piso 20 | 2025-10-14 | 2025-10-16 | 2025-10-28 | 14 | 101 | 8011.847 | 20.7 | 190.6 | 242.7 | 23.8 | 115 | 2-Cónica y dividida |  | 941
23472 - TERRA (MANAZANA 4) | 540391 | PL - 1310 | Outinord IND 1" | Concreto | Placa entrepiso torre 1 eje 1 al 5 entre F - J apt 2102, 2103 y escalera eje 1 al 2 entre D - G costado occidental piso 19 al piso 20 | 2025-10-14 | 2025-10-16 | 2025-10-21 | 7 | 101 | 8011.847 | 20.7 | 157.4 | 199.9 | 19.6 | 94.7 | 2-Cónica y dividida |  | 937
23472 - TERRA (MANAZANA 4) | 540391 | PL - 1310 | Outinord IND 1" | Concreto | Placa entrepiso torre 1 eje 1 al 5 entre F - J apt 2102, 2103 y escalera eje 1 al 2 entre D - G costado occidental piso 19 al piso 20 | 2025-10-14 | 2025-10-16 | 2025-10-21 | 7 | 100 | 7853.982 | 20.7 | 160.2 | 208 | 20.4 | 98.6 | 2-Cónica y dividida |  | 937
23472 - TERRA (MANAZANA 4) | 540391 | PL - 1310 | Outinord IND 1" | Concreto | Placa entrepiso torre 1 eje 1 al 5 entre F - J apt 2102, 2103 y escalera eje 1 al 2 entre D - G costado occidental piso 19 al piso 20 | 2025-10-14 | 2025-10-16 | 2025-10-17 | 3 | 101 | 8011.847 | 20.7 | 120.6 | 154 | 15.1 | 72.9 | 2-Cónica y dividida |  | 934
23472 - TERRA (MANAZANA 4) | 540391 | PL - 1310 | Outinord IND 1" | Concreto | Placa entrepiso torre 1 eje 1 al 5 entre F - J apt 2102, 2103 y escalera eje 1 al 2 entre D - G costado occidental piso 19 al piso 20 | 2025-10-14 | 2025-10-16 | 2025-10-17 | 3 | 100 | 7853.982 | 20.7 | 115.8 | 149.9 | 14.7 | 71 | 2-Cónica y dividida |  | 934
23472 - TERRA (MANAZANA 4) | 536279 | G - 127 | No específicado | Grouting | Grouting torre 1 eje J entre 1 al 19, apt 1301, 1302, 1303, 1310, 1311,1312 | 2025-10-10 | 2025-10-14 | 2025-11-07 | 28 | 76 | 4536.46 | 12.5 | 107.2 | 240.7 | 23.6 | 188.8 | 2-Cónica y dividida |  | 946
23472 - TERRA (MANAZANA 4) | 536279 | G - 127 | No específicado | Grouting | Grouting torre 1 eje J entre 1 al 19, apt 1301, 1302, 1303, 1310, 1311,1312 | 2025-10-10 | 2025-10-14 | 2025-11-07 | 28 | 75 | 4417.865 | 12.5 | 106.7 | 246.8 | 24.2 | 193.6 | 2-Cónica y dividida |  | 946
23472 - TERRA (MANAZANA 4) | 536279 | G - 127 | No específicado | Grouting | Grouting torre 1 eje J entre 1 al 19, apt 1301, 1302, 1303, 1310, 1311,1312 | 2025-10-10 | 2025-10-14 | 2025-11-07 | 28 | 76 | 4536.46 | 12.5 | 108.5 | 243.7 | 23.9 | 191.2 | 2-Cónica y dividida |  | 946
23472 - TERRA (MANAZANA 4) | 536279 | G - 127 | No específicado | Grouting | Grouting torre 1 eje J entre 1 al 19, apt 1301, 1302, 1303, 1310, 1311,1312 | 2025-10-10 | 2025-10-14 | 2025-10-17 | 7 | 75 | 4417.865 | 12.5 | 90.6 | 209 | 20.5 | 164 | 2-Cónica y dividida |  | 934
23472 - TERRA (MANAZANA 4) | 536279 | G - 127 | No específicado | Grouting | Grouting torre 1 eje J entre 1 al 19, apt 1301, 1302, 1303, 1310, 1311,1312 | 2025-10-10 | 2025-10-14 | 2025-10-17 | 7 | 76 | 4536.46 | 12.5 | 89.7 | 201.9 | 19.8 | 158.4 | 2-Cónica y dividida |  | 934
23472 - TERRA (MANAZANA 4) | 536279 | G - 126 | No específicado | Grouting | Grouting torre 1 eje A entre 1 al 19, apt 1304, 1305, 1306, 1307, 1308, 1309 | 2025-10-10 | 2025-10-14 | 2025-11-07 | 28 | 76 | 4536.46 | 12.5 | 117.4 | 264.1 | 25.9 | 207.2 | 2-Cónica y dividida |  | 946
23472 - TERRA (MANAZANA 4) | 536279 | G - 126 | No específicado | Grouting | Grouting torre 1 eje A entre 1 al 19, apt 1304, 1305, 1306, 1307, 1308, 1309 | 2025-10-10 | 2025-10-14 | 2025-11-07 | 28 | 76 | 4536.46 | 12.5 | 117.9 | 265.1 | 26 | 208 | 2-Cónica y dividida |  | 946
23472 - TERRA (MANAZANA 4) | 536279 | G - 126 | No específicado | Grouting | Grouting torre 1 eje A entre 1 al 19, apt 1304, 1305, 1306, 1307, 1308, 1309 | 2025-10-10 | 2025-10-14 | 2025-11-07 | 28 | 76 | 4536.46 | 12.5 | 116.2 | 261 | 25.6 | 204.8 | 2-Cónica y dividida |  | 946
23472 - TERRA (MANAZANA 4) | 536279 | G - 126 | No específicado | Grouting | Grouting torre 1 eje A entre 1 al 19, apt 1304, 1305, 1306, 1307, 1308, 1309 | 2025-10-10 | 2025-10-14 | 2025-10-17 | 7 | 76 | 4536.46 | 12.5 | 90.2 | 202.9 | 19.9 | 159.2 | 2-Cónica y dividida |  | 934
23472 - TERRA (MANAZANA 4) | 536279 | G - 126 | No específicado | Grouting | Grouting torre 1 eje A entre 1 al 19, apt 1304, 1305, 1306, 1307, 1308, 1309 | 2025-10-10 | 2025-10-14 | 2025-10-17 | 7 | 75 | 4417.865 | 12.5 | 89.7 | 207 | 20.3 | 162.4 | 2-Cónica y dividida |  | 934
23472 - TERRA (MANAZANA 4) | 536279 | G - 125 | No específicado | Grouting | Grouting torre 1 eje J entre 1 al 19, apt 1201, 1202, 1203, 1210, 1211, 1212 | 2025-10-10 | 2025-10-14 | 2025-11-07 | 28 | 76 | 4536.46 | 12.5 | 101.7 | 228.4 | 22.4 | 179.2 | 2-Cónica y dividida |  | 946
23472 - TERRA (MANAZANA 4) | 536279 | G - 125 | No específicado | Grouting | Grouting torre 1 eje J entre 1 al 19, apt 1201, 1202, 1203, 1210, 1211, 1212 | 2025-10-10 | 2025-10-14 | 2025-11-07 | 28 | 75 | 4417.865 | 12.5 | 100.5 | 231.5 | 22.7 | 181.6 | 2-Cónica y dividida |  | 946
23472 - TERRA (MANAZANA 4) | 536279 | G - 125 | No específicado | Grouting | Grouting torre 1 eje J entre 1 al 19, apt 1201, 1202, 1203, 1210, 1211, 1212 | 2025-10-10 | 2025-10-14 | 2025-11-07 | 28 | 76 | 4536.46 | 12.5 | 102.2 | 229.4 | 22.5 | 180 | 2-Cónica y dividida |  | 946
23472 - TERRA (MANAZANA 4) | 536279 | G - 125 | Grouting | Grouting | Grouting torre 1 eje J entre 1 al 19, apt 1201, 1202, 1203, 1210, 1211, 1212 | 2025-10-10 | 2025-10-14 | 2025-10-17 | 7 | 75 | 4417.865 | 12.5 | 87.9 | 202.9 | 19.9 | 159.2 | 2-Cónica y dividida |  | 934
23472 - TERRA (MANAZANA 4) | 536279 | G - 125 | Grouting | Grouting | Grouting torre 1 eje J entre 1 al 19, apt 1201, 1202, 1203, 1210, 1211, 1212 | 2025-10-10 | 2025-10-14 | 2025-10-17 | 7 | 76 | 4536.46 | 12.5 | 86.1 | 193.7 | 19 | 152 | 2-Cónica y dividida |  | 934
23472 - TERRA (MANAZANA 4) | 536279 | G - 124 | Grouting | Grouting | Grouting torre 1 eje A entre 1 al 19, apt 1204, 1205, 1206, 1207, 1208, 1209 | 2025-10-10 | 2025-10-14 | 2025-11-07 | 28 | 75 | 4417.865 | 12.5 | 103.4 | 238.6 | 23.4 | 187.2 | 2-Cónica y dividida |  | 946
23472 - TERRA (MANAZANA 4) | 536279 | G - 124 | Grouting | Grouting | Grouting torre 1 eje A entre 1 al 19, apt 1204, 1205, 1206, 1207, 1208, 1209 | 2025-10-10 | 2025-10-14 | 2025-11-07 | 28 | 76 | 4536.46 | 12.5 | 104.4 | 234.5 | 23 | 184 | 2-Cónica y dividida |  | 946
23472 - TERRA (MANAZANA 4) | 536279 | G - 124 | Grouting | Grouting | Grouting torre 1 eje A entre 1 al 19, apt 1204, 1205, 1206, 1207, 1208, 1209 | 2025-10-10 | 2025-10-14 | 2025-11-07 | 28 | 75 | 4417.865 | 12.5 | 102.8 | 237.6 | 23.3 | 186.4 | 2-Cónica y dividida |  | 946
23472 - TERRA (MANAZANA 4) | 536279 | G - 124 | Grouting | Grouting | Grouting torre 1 eje A entre 1 al 19, apt 1204, 1205, 1206, 1207, 1208, 1209 | 2025-10-10 | 2025-10-14 | 2025-10-17 | 7 | 76 | 4536.46 | 12.5 | 95.2 | 214.1 | 21 | 168 | 2-Cónica y dividida |  | 934
23472 - TERRA (MANAZANA 4) | 536279 | G - 124 | Grouting | Grouting | Grouting torre 1 eje A entre 1 al 19, apt 1204, 1205, 1206, 1207, 1208, 1209 | 2025-10-10 | 2025-10-14 | 2025-10-17 | 7 | 75 | 4417.865 | 12.5 | 94.4 | 218.2 | 21.4 | 171.2 | 2-Cónica y dividida |  | 934
23472 - TERRA (MANAZANA 4) | 536278 | M - 1309 | Outinord IND 1/2" | Concreto | Muros torre 1 eje 12 al 19 entre F - J apt 2110 - 2111 | 2025-10-10 | 2025-10-14 | 2025-11-07 | 28 | 101 | 8011.847 | 27.6 | 275.9 | 350.8 | 34.4 | 124.6 | 2-Cónica y dividida |  | 946
23472 - TERRA (MANAZANA 4) | 536278 | M - 1309 | Outinord IND 1/2" | Concreto | Muros torre 1 eje 12 al 19 entre F - J apt 2110 - 2111 | 2025-10-10 | 2025-10-14 | 2025-11-07 | 28 | 101 | 8011.847 | 27.6 | 280.8 | 356.9 | 35 | 126.8 | 2-Cónica y dividida |  | 946
23472 - TERRA (MANAZANA 4) | 536278 | M - 1309 | Outinord IND 1/2" | Concreto | Muros torre 1 eje 12 al 19 entre F - J apt 2110 - 2111 | 2025-10-10 | 2025-10-14 | 2025-11-07 | 28 | 100 | 7853.982 | 27.6 | 278.1 | 361 | 35.4 | 128.3 | 2-Cónica y dividida |  | 946
23472 - TERRA (MANAZANA 4) | 536278 | M - 1309 | Outinord IND 1/2" | Concreto | Muros torre 1 eje 12 al 19 entre F - J apt 2110 - 2111 | 2025-10-10 | 2025-10-14 | 2025-10-24 | 14 | 101 | 8011.847 | 27.6 | 248.2 | 316.1 | 31 | 112.3 | 2-Cónica y dividida |  | 939
23472 - TERRA (MANAZANA 4) | 536278 | M - 1309 | Outinord IND 1/2" | Concreto | Muros torre 1 eje 12 al 19 entre F - J apt 2110 - 2111 | 2025-10-10 | 2025-10-14 | 2025-10-24 | 14 | 100 | 7853.982 | 27.6 | 246.7 | 320.2 | 31.4 | 113.8 | 2-Cónica y dividida |  | 939
23472 - TERRA (MANAZANA 4) | 536278 | M - 1309 | Outinord IND 1/2" | Concreto | Muros torre 1 eje 12 al 19 entre F - J apt 2110 - 2111 | 2025-10-10 | 2025-10-14 | 2025-10-17 | 7 | 100 | 7853.982 | 27.6 | 205.9 | 267.2 | 26.2 | 94.9 | 2-Cónica y dividida |  | 934
23472 - TERRA (MANAZANA 4) | 536278 | M - 1309 | Outinord IND 1/2" | Concreto | Muros torre 1 eje 12 al 19 entre F - J apt 2110 - 2111 | 2025-10-10 | 2025-10-14 | 2025-10-17 | 7 | 100 | 7853.982 | 27.6 | 202.8 | 263.1 | 25.8 | 93.5 | 2-Cónica y dividida |  | 934
23472 - TERRA (MANAZANA 4) | 536278 | M - 1309 | Outinord IND 1/2" | Concreto | Muros torre 1 eje 12 al 19 entre F - J apt 2110 - 2111 | 2025-10-10 | 2025-10-14 | 2025-10-14 | 4 | 100 | 7853.982 | 27.6 | 179.4 | 232.5 | 22.8 | 82.6 | 2-Cónica y dividida |  | 933
23472 - TERRA (MANAZANA 4) | 536278 | M - 1309 | Outinord IND 1/2" | Concreto | Muros torre 1 eje 12 al 19 entre F - J apt 2110 - 2111 | 2025-10-10 | 2025-10-14 | 2025-10-14 | 4 | 100 | 7853.982 | 27.6 | 177.8 | 230.5 | 22.6 | 81.9 | 2-Cónica y dividida |  | 933
23472 - TERRA (MANAZANA 4) | 536278 | PL - 1308 | Outinord IND 1" | Concreto | Placa entrepiso torre 1 eje 1 al 5 entre A - E apt 2104 - 2105 | 2025-10-10 | 2025-10-14 | 2025-11-07 | 28 | 100 | 7853.982 | 20.7 | 198.2 | 257 | 25.2 | 121.7 | 2-Cónica y dividida |  | 946
23472 - TERRA (MANAZANA 4) | 536278 | PL - 1308 | Outinord IND 1" | Concreto | Placa entrepiso torre 1 eje 1 al 5 entre A - E apt 2104 - 2105 | 2025-10-10 | 2025-10-14 | 2025-11-07 | 28 | 100 | 7853.982 | 20.7 | 194.6 | 252.9 | 24.8 | 119.8 | 2-Cónica y dividida |  | 946
23472 - TERRA (MANAZANA 4) | 536278 | PL - 1308 | Outinord IND 1" | Concreto | Placa entrepiso torre 1 eje 1 al 5 entre A - E apt 2104 - 2105 | 2025-10-10 | 2025-10-14 | 2025-11-07 | 28 | 101 | 8011.847 | 20.7 | 200.1 | 254.9 | 25 | 120.8 | 2-Cónica y dividida |  | 946
23472 - TERRA (MANAZANA 4) | 536278 | PL - 1308 | Outinord IND 1" | Concreto | Placa entrepiso torre 1 eje 1 al 5 entre A - E apt 2104 - 2105 | 2025-10-10 | 2025-10-14 | 2025-10-24 | 14 | 100 | 7853.982 | 20.7 | 164.1 | 213.1 | 20.9 | 101 | 2-Cónica y dividida |  | 939
23472 - TERRA (MANAZANA 4) | 536278 | PL - 1308 | Outinord IND 1" | Concreto | Placa entrepiso torre 1 eje 1 al 5 entre A - E apt 2104 - 2105 | 2025-10-10 | 2025-10-14 | 2025-10-24 | 14 | 100 | 7853.982 | 20.7 | 166.2 | 216.2 | 21.2 | 102.4 | 2-Cónica y dividida |  | 939
23472 - TERRA (MANAZANA 4) | 536278 | PL - 1308 | Outinord IND 1" | Concreto | Placa entrepiso torre 1 eje 1 al 5 entre A - E apt 2104 - 2105 | 2025-10-10 | 2025-10-14 | 2025-10-17 | 7 | 100 | 7853.982 | 20.7 | 138.9 | 180.5 | 17.7 | 85.5 | 2-Cónica y dividida |  | 934
23472 - TERRA (MANAZANA 4) | 536278 | PL - 1308 | Outinord IND 1" | Concreto | Placa entrepiso torre 1 eje 1 al 5 entre A - E apt 2104 - 2105 | 2025-10-10 | 2025-10-14 | 2025-10-17 | 7 | 100 | 7853.982 | 20.7 | 135.2 | 175.4 | 17.2 | 83.1 | 2-Cónica y dividida |  | 934
23472 - TERRA (MANAZANA 4) | 536278 | PL - 1308 | Outinord IND 1" | Concreto | Placa entrepiso torre 1 eje 1 al 5 entre A - E apt 2104 - 2105 | 2025-10-10 | 2025-10-14 | 2025-10-14 | 4 | 100 | 7853.982 | 20.7 | 113.7 | 147.9 | 14.5 | 70 | 2-Cónica y dividida |  | 933
23472 - TERRA (MANAZANA 4) | 536278 | PL - 1308 | Outinord IND 1" | Concreto | Placa entrepiso torre 1 eje 1 al 5 entre A - E apt 2104 - 2105 | 2025-10-10 | 2025-10-14 | 2025-10-14 | 4 | 101 | 8011.847 | 20.7 | 110.6 | 140.7 | 13.8 | 66.7 | 2-Cónica y dividida |  | 933
23472 - TERRA (MANAZANA 4) | 536277 | M - 1307 | Outinord Ind. 1/2" | Concreto | Muros Torre 1 eje 12 al 19 entre A - E Apt 2108, 2109 | 2025-10-09 | 2025-10-11 | 2025-11-06 | 28 | 101 | 8011.847 | 27.6 | 339.9 | 432.4 | 42.4 | 153.6 | 2-Cónica y dividida |  | 946
23472 - TERRA (MANAZANA 4) | 536277 | M - 1307 | Outinord Ind. 1/2" | Concreto | Muros Torre 1 eje 12 al 19 entre A - E Apt 2108, 2109 | 2025-10-09 | 2025-10-11 | 2025-11-06 | 28 | 100 | 7853.982 | 27.6 | 335.6 | 435.4 | 42.7 | 154.7 | 2-Cónica y dividida |  | 946
23472 - TERRA (MANAZANA 4) | 536277 | M - 1307 | Outinord Ind. 1/2" | Concreto | Muros Torre 1 eje 12 al 19 entre A - E Apt 2108, 2109 | 2025-10-09 | 2025-10-11 | 2025-11-06 | 28 | 101 | 8011.847 | 27.6 | 332.4 | 423.2 | 41.5 | 150.4 | 2-Cónica y dividida |  | 946
23472 - TERRA (MANAZANA 4) | 536277 | M - 1307 | Outinord Ind. 1/2" | Concreto | Muros Torre 1 eje 12 al 19 entre A - E Apt 2108, 2109 | 2025-10-09 | 2025-10-11 | 2025-10-23 | 14 | 100 | 7853.982 | 27.6 | 292.3 | 379.3 | 37.2 | 134.8 | 2-Cónica y dividida |  | 938
23472 - TERRA (MANAZANA 4) | 536277 | M - 1307 | Outinord Ind. 1/2" | Concreto | Muros Torre 1 eje 12 al 19 entre A - E Apt 2108, 2109 | 2025-10-09 | 2025-10-11 | 2025-10-23 | 14 | 100 | 7853.982 | 27.6 | 289.4 | 375.3 | 36.8 | 133.3 | 2-Cónica y dividida |  | 938
23472 - TERRA (MANAZANA 4) | 536277 | M - 1307 | Outinord Ind. 1/2" | Concreto | Muros Torre 1 eje 12 al 19 entre A - E Apt 2108, 2109 | 2025-10-09 | 2025-10-11 | 2025-10-16 | 7 | 100 | 7853.982 | 27.6 | 249.4 | 324.3 | 31.8 | 115.2 | 2-Cónica y dividida |  | 933
23472 - TERRA (MANAZANA 4) | 536277 | M - 1307 | Outinord Ind. 1/2" | Concreto | Muros Torre 1 eje 12 al 19 entre A - E Apt 2108, 2109 | 2025-10-09 | 2025-10-11 | 2025-10-16 | 7 | 101 | 8011.847 | 27.6 | 247.2 | 315.1 | 30.9 | 112 | 2-Cónica y dividida |  | 933
23472 - TERRA (MANAZANA 4) | 536277 | M - 1307 | Outinord Ind. 1/2" | Concreto | Muros Torre 1 eje 12 al 19 entre A - E Apt 2108, 2109 | 2025-10-09 | 2025-10-11 | 2025-10-12 | 3 | 100 | 7853.982 | 27.6 | 221.5 | 287.6 | 28.2 | 102.2 | 2-Cónica y dividida |  | 932
23472 - TERRA (MANAZANA 4) | 536277 | M - 1307 | Outinord Ind. 1/2" | Concreto | Muros Torre 1 eje 12 al 19 entre A - E Apt 2108, 2109 | 2025-10-09 | 2025-10-11 | 2025-10-12 | 3 | 100 | 7853.982 | 27.6 | 217.9 | 282.5 | 27.7 | 100.4 | 2-Cónica y dividida |  | 932
23472 - TERRA (MANAZANA 4) | 536277 | PL - 1306 | Outinord Ind. 1" | Concreto | Placa Entrepiso Torre 1 Eje 6 al 13 entre F - J Apt 2101 , 2112 | 2025-10-09 | 2025-10-11 | 2025-11-06 | 28 | 100 | 7853.982 | 20.7 | 246.2 | 319.2 | 31.3 | 151.2 | 2-Cónica y dividida |  | 946
23472 - TERRA (MANAZANA 4) | 536277 | PL - 1306 | Outinord Ind. 1" | Concreto | Placa Entrepiso Torre 1 Eje 6 al 13 entre F - J Apt 2101 , 2112 | 2025-10-09 | 2025-10-11 | 2025-11-06 | 28 | 100 | 7853.982 | 20.7 | 244.6 | 317.1 | 31.1 | 150.2 | 2-Cónica y dividida |  | 946
23472 - TERRA (MANAZANA 4) | 536277 | PL - 1306 | Outinord Ind. 1" | Concreto | Placa Entrepiso Torre 1 Eje 6 al 13 entre F - J Apt 2101 , 2112 | 2025-10-09 | 2025-10-11 | 2025-11-06 | 28 | 101 | 8011.847 | 20.7 | 241.4 | 306.9 | 30.1 | 145.4 | 2-Cónica y dividida |  | 946
23472 - TERRA (MANAZANA 4) | 536277 | PL - 1306 | Outinord Ind. 1" | Concreto | Placa Entrepiso Torre 1 Eje 6 al 13 entre F - J Apt 2101 , 2112 | 2025-10-09 | 2025-10-11 | 2025-10-23 | 14 | 100 | 7853.982 | 20.7 | 213.6 | 277.4 | 27.2 | 131.4 | 2-Cónica y dividida |  | 938
23472 - TERRA (MANAZANA 4) | 536277 | PL - 1306 | Outinord Ind. 1" | Concreto | Placa Entrepiso Torre 1 Eje 6 al 13 entre F - J Apt 2101 , 2112 | 2025-10-09 | 2025-10-11 | 2025-10-23 | 14 | 100 | 7853.982 | 20.7 | 209.7 | 272.3 | 26.7 | 129 | 2-Cónica y dividida |  | 938
23472 - TERRA (MANAZANA 4) | 536277 | PL - 1306 | Outinord Ind. 1" | Concreto | Placa Entrepiso Torre 1 Eje 6 al 13 entre F - J Apt 2101 , 2112 | 2025-10-09 | 2025-10-11 | 2025-10-16 | 7 | 100 | 7853.982 | 20.7 | 192.4 | 249.8 | 24.5 | 118.4 | 2-Cónica y dividida |  | 933
23472 - TERRA (MANAZANA 4) | 536277 | PL - 1306 | Outinord Ind. 1" | Concreto | Placa Entrepiso Torre 1 Eje 6 al 13 entre F - J Apt 2101 , 2112 | 2025-10-09 | 2025-10-11 | 2025-10-16 | 7 | 101 | 8011.847 | 20.7 | 195.2 | 248.8 | 24.4 | 117.9 | 2-Cónica y dividida |  | 933
23472 - TERRA (MANAZANA 4) | 536277 | PL - 1306 | Outinord Ind. 1" | Concreto | Placa Entrepiso Torre 1 Eje 6 al 13 entre F - J Apt 2101 , 2112 | 2025-10-09 | 2025-10-11 | 2025-10-12 | 3 | 100 | 7853.982 | 20.7 | 174.2 | 226.4 | 22.2 | 107.2 | 2-Cónica y dividida |  | 932
23472 - TERRA (MANAZANA 4) | 536277 | PL - 1306 | Outinord Ind. 1" | Concreto | Placa Entrepiso Torre 1 Eje 6 al 13 entre F - J Apt 2101 , 2112 | 2025-10-09 | 2025-10-11 | 2025-10-12 | 3 | 100 | 7853.982 | 20.7 | 170.4 | 221.3 | 21.7 | 104.8 | 2-Cónica y dividida |  | 932
23472 - TERRA (MANAZANA 4) | 536277 | M - 1305 | Outinord Ind. 1/2" | Concreto | Muros Torre 1 eje 1 al 5 entre F - J Apt 2002 , 2003 | 2025-10-08 | 2025-10-11 | 2025-11-05 | 28 | 100 | 7853.982 | 27.6 | 340.3 | 441.5 | 43.3 | 156.9 | 2-Cónica y dividida |  | 945
23472 - TERRA (MANAZANA 4) | 536277 | M - 1305 | Outinord Ind. 1/2" | Concreto | Muros Torre 1 eje 1 al 5 entre F - J Apt 2002 , 2003 | 2025-10-08 | 2025-10-11 | 2025-11-05 | 28 | 100 | 7853.982 | 27.6 | 335.6 | 435.4 | 42.7 | 154.7 | 2-Cónica y dividida |  | 945
23472 - TERRA (MANAZANA 4) | 536277 | M - 1305 | Outinord Ind. 1/2" | Concreto | Muros Torre 1 eje 1 al 5 entre F - J Apt 2002 , 2003 | 2025-10-08 | 2025-10-11 | 2025-11-05 | 28 | 100 | 7853.982 | 27.6 | 338.1 | 438.5 | 43 | 155.8 | 2-Cónica y dividida |  | 945
23472 - TERRA (MANAZANA 4) | 536277 | M - 1305 | Outinord Ind. 1/2" | Concreto | Muros Torre 1 eje 1 al 5 entre F - J Apt 2002 , 2003 | 2025-10-08 | 2025-10-11 | 2025-10-22 | 14 | 100 | 7853.982 | 27.6 | 294.2 | 382.4 | 37.5 | 135.9 | 2-Cónica y dividida |  | 938
23472 - TERRA (MANAZANA 4) | 536277 | M - 1305 | Outinord Ind. 1/2" | Concreto | Muros Torre 1 eje 1 al 5 entre F - J Apt 2002 , 2003 | 2025-10-08 | 2025-10-11 | 2025-10-22 | 14 | 100 | 7853.982 | 27.6 | 291.4 | 378.3 | 37.1 | 134.4 | 2-Cónica y dividida |  | 938
23472 - TERRA (MANAZANA 4) | 536277 | M - 1305 | Outinord Ind. 1/2" | Concreto | Muros Torre 1 eje 1 al 5 entre F - J Apt 2002 , 2003 | 2025-10-08 | 2025-10-11 | 2025-10-15 | 7 | 100 | 7853.982 | 27.6 | 264.6 | 343.6 | 33.7 | 122.1 | 2-Cónica y dividida |  | 933
23472 - TERRA (MANAZANA 4) | 536277 | M - 1305 | Outinord Ind. 1/2" | Concreto | Muros Torre 1 eje 1 al 5 entre F - J Apt 2002 , 2003 | 2025-10-08 | 2025-10-11 | 2025-10-15 | 7 | 100 | 7853.982 | 27.6 | 269.7 | 349.8 | 34.3 | 124.3 | 2-Cónica y dividida |  | 933
23472 - TERRA (MANAZANA 4) | 536277 | M - 1305 | Outinord Ind. 1/2" | Concreto | Muros Torre 1 eje 1 al 5 entre F - J Apt 2002 , 2003 | 2025-10-08 | 2025-10-11 | 2025-10-11 | 3 | 100 | 7853.982 | 27.6 | 224.7 | 291.6 | 28.6 | 103.6 | 2-Cónica y dividida |  | 932
23472 - TERRA (MANAZANA 4) | 536277 | M - 1305 | Outinord Ind. 1/2" | Concreto | Muros Torre 1 eje 1 al 5 entre F - J Apt 2002 , 2003 | 2025-10-08 | 2025-10-11 | 2025-10-11 | 3 | 101 | 8011.847 | 27.6 | 225.3 | 286.5 | 28.1 | 101.8 | 2-Cónica y dividida |  | 932
23472 - TERRA (MANAZANA 4) | 536277 | PL - 1304 | Outinord Ind. 1" | Concreto | Placa entrepiso Torre 1 eje6 al 13 entre A - E Apt 2106 , 2107 | 2025-10-08 | 2025-10-11 | 2025-11-05 | 28 | 100 | 7853.982 | 20.7 | 242.5 | 315.1 | 30.9 | 149.3 | 2-Cónica y dividida |  | 945
23472 - TERRA (MANAZANA 4) | 536277 | PL - 1304 | Outinord Ind. 1" | Concreto | Placa entrepiso Torre 1 eje6 al 13 entre A - E Apt 2106 , 2107 | 2025-10-08 | 2025-10-11 | 2025-11-05 | 28 | 100 | 7853.982 | 20.7 | 240.1 | 312 | 30.6 | 147.8 | 2-Cónica y dividida |  | 945
23472 - TERRA (MANAZANA 4) | 536277 | PL - 1304 | Outinord Ind. 1" | Concreto | Placa entrepiso Torre 1 eje6 al 13 entre A - E Apt 2106 , 2107 | 2025-10-08 | 2025-10-11 | 2025-11-05 | 28 | 100 | 7853.982 | 20.7 | 238.1 | 309 | 30.3 | 146.4 | 2-Cónica y dividida |  | 945
23472 - TERRA (MANAZANA 4) | 536277 | PL - 1304 | Outinord Ind. 1" | Concreto | Placa entrepiso Torre 1 eje6 al 13 entre A - E Apt 2106 , 2107 | 2025-10-08 | 2025-10-11 | 2025-10-22 | 14 | 101 | 8011.847 | 20.7 | 206.2 | 262.1 | 25.7 | 124.2 | 2-Cónica y dividida |  | 938
23472 - TERRA (MANAZANA 4) | 536277 | PL - 1304 | Outinord Ind. 1" | Concreto | Placa entrepiso Torre 1 eje6 al 13 entre A - E Apt 2106 , 2107 | 2025-10-08 | 2025-10-11 | 2025-10-22 | 14 | 100 | 7853.982 | 20.7 | 203.7 | 264.1 | 25.9 | 125.1 | 2-Cónica y dividida |  | 938
23472 - TERRA (MANAZANA 4) | 536277 | PL - 1304 | Outinord Ind. 1" | Concreto | Placa entrepiso Torre 1 eje6 al 13 entre A - E Apt 2106 , 2107 | 2025-10-08 | 2025-10-11 | 2025-10-15 | 7 | 100 | 7853.982 | 20.7 | 178.6 | 231.5 | 22.7 | 109.7 | 2-Cónica y dividida |  | 933
23472 - TERRA (MANAZANA 4) | 536277 | PL - 1304 | Outinord Ind. 1" | Concreto | Placa entrepiso Torre 1 eje6 al 13 entre A - E Apt 2106 , 2107 | 2025-10-08 | 2025-10-11 | 2025-10-15 | 7 | 100 | 7853.982 | 20.7 | 182.4 | 236.6 | 23.2 | 112.1 | 2-Cónica y dividida |  | 933
23472 - TERRA (MANAZANA 4) | 536277 | PL - 1304 | Outinord Ind. 1" | Concreto | Placa entrepiso Torre 1 eje6 al 13 entre A - E Apt 2106 , 2107 | 2025-10-08 | 2025-10-11 | 2025-10-11 | 3 | 100 | 7853.982 | 20.7 | 160.7 | 209 | 20.5 | 99 | 2-Cónica y dividida |  | 932
23472 - TERRA (MANAZANA 4) | 536277 | PL - 1304 | Outinord Ind. 1" | Concreto | Placa entrepiso Torre 1 eje6 al 13 entre A - E Apt 2106 , 2107 | 2025-10-08 | 2025-10-11 | 2025-10-11 | 3 | 101 | 8011.847 | 20.7 | 161.4 | 205 | 20.1 | 97.1 | 2-Cónica y dividida |  | 932
23472 - TERRA (MANAZANA 4) | 536274 | PL - 1302 | Outinord IND 1" | Concreto | Placa entrepiso torre 1 eje 13 al 19 entre F - J apt 2110, 2111 y escalera eje 17 al 19 entre D - G costado oriental piso 18 al piso 19 | 2025-10-07 | 2025-10-09 | 2025-11-04 | 28 | 101 | 8011.847 | 20.7 | 274.5 | 349.8 | 34.3 | 165.7 | 2-Cónica y dividida |  | 945
23472 - TERRA (MANAZANA 4) | 536274 | PL - 1302 | Outinord IND 1" | Concreto | Placa entrepiso torre 1 eje 13 al 19 entre F - J apt 2110, 2111 y escalera eje 17 al 19 entre D - G costado oriental piso 18 al piso 19 | 2025-10-07 | 2025-10-09 | 2025-11-04 | 28 | 100 | 7853.982 | 20.7 | 270.4 | 350.8 | 34.4 | 166.2 | 2-Cónica y dividida |  | 945
23472 - TERRA (MANAZANA 4) | 536274 | PL - 1302 | Outinord IND 1" | Concreto | Placa entrepiso torre 1 eje 13 al 19 entre F - J apt 2110, 2111 y escalera eje 17 al 19 entre D - G costado oriental piso 18 al piso 19 | 2025-10-07 | 2025-10-09 | 2025-11-04 | 28 | 100 | 7853.982 | 20.7 | 268.1 | 347.7 | 34.1 | 164.7 | 2-Cónica y dividida |  | 945
23472 - TERRA (MANAZANA 4) | 536274 | PL - 1302 | Outinord IND 1" | Concreto | Placa entrepiso torre 1 eje 13 al 19 entre F - J apt 2110, 2111 y escalera eje 17 al 19 entre D - G costado oriental piso 18 al piso 19 | 2025-10-07 | 2025-10-09 | 2025-10-21 | 14 | 100 | 7853.982 | 20.7 | 232.6 | 301.8 | 29.6 | 143 | 2-Cónica y dividida |  | 937
23472 - TERRA (MANAZANA 4) | 536274 | PL - 1302 | Outinord IND 1" | Concreto | Placa entrepiso torre 1 eje 13 al 19 entre F - J apt 2110, 2111 y escalera eje 17 al 19 entre D - G costado oriental piso 18 al piso 19 | 2025-10-07 | 2025-10-09 | 2025-10-21 | 14 | 101 | 8011.847 | 20.7 | 230.4 | 293.7 | 28.8 | 139.1 | 2-Cónica y dividida |  | 937
23472 - TERRA (MANAZANA 4) | 536274 | PL - 1302 | Outinord IND 1" | Concreto | Placa entrepiso torre 1 eje 13 al 19 entre F - J apt 2110, 2111 y escalera eje 17 al 19 entre D - G costado oriental piso 18 al piso 19 | 2025-10-07 | 2025-10-09 | 2025-10-14 | 7 | 100 | 7853.982 | 20.7 | 201.3 | 261 | 25.6 | 123.7 | 2-Cónica y dividida |  | 931
23472 - TERRA (MANAZANA 4) | 536274 | PL - 1302 | Outinord IND 1" | Concreto | Placa entrepiso torre 1 eje 13 al 19 entre F - J apt 2110, 2111 y escalera eje 17 al 19 entre D - G costado oriental piso 18 al piso 19 | 2025-10-07 | 2025-10-09 | 2025-10-14 | 7 | 100 | 7853.982 | 20.7 | 198.7 | 258 | 25.3 | 122.2 | 2-Cónica y dividida |  | 931
23472 - TERRA (MANAZANA 4) | 536274 | PL - 1302 | Outinord IND 1" | Concreto | Placa entrepiso torre 1 eje 13 al 19 entre F - J apt 2110, 2111 y escalera eje 17 al 19 entre D - G costado oriental piso 18 al piso 19 | 2025-10-07 | 2025-10-09 | 2025-10-10 | 3 | 100 | 7853.982 | 20.7 | 143.9 | 186.6 | 18.3 | 88.4 | 2-Cónica y dividida |  | 930
23472 - TERRA (MANAZANA 4) | 536274 | PL - 1302 | Outinord IND 1" | Concreto | Placa entrepiso torre 1 eje 13 al 19 entre F - J apt 2110, 2111 y escalera eje 17 al 19 entre D - G costado oriental piso 18 al piso 19 | 2025-10-07 | 2025-10-09 | 2025-10-10 | 3 | 101 | 8011.847 | 20.7 | 140.4 | 178.5 | 17.5 | 84.5 | 2-Cónica y dividida |  | 930
23472 - TERRA (MANAZANA 4) | 536274 | M - 1301 | Outinord IND 1" | Concreto | Salón comunal matera tipo 6 eje A entre 9 al 11 | 2025-10-07 | 2025-10-09 | 2025-11-04 | 28 | 100 | 7853.982 | 27.6 | 290.5 | 377.3 | 37 | 134.1 | 2-Cónica y dividida |  | 945
23472 - TERRA (MANAZANA 4) | 536274 | M - 1301 | Outinord IND 1" | Concreto | Salón comunal matera tipo 6 eje A entre 9 al 11 | 2025-10-07 | 2025-10-09 | 2025-11-04 | 28 | 100 | 7853.982 | 27.6 | 288.2 | 374.2 | 36.7 | 133 | 2-Cónica y dividida |  | 945
23472 - TERRA (MANAZANA 4) | 536274 | M - 1301 | Outinord IND 1" | Concreto | Salón comunal matera tipo 6 eje A entre 9 al 11 | 2025-10-07 | 2025-10-09 | 2025-11-04 | 28 | 101 | 8011.847 | 27.6 | 286.4 | 364 | 35.7 | 129.3 | 2-Cónica y dividida |  | 945
23472 - TERRA (MANAZANA 4) | 536274 | M - 1301 | Outinord IND 1" | Concreto | Salón comunal matera tipo 6 eje A entre 9 al 11 | 2025-10-07 | 2025-10-09 | 2025-10-21 | 14 | 100 | 7853.982 | 27.6 | 244.3 | 317.1 | 31.1 | 112.7 | 2-Cónica y dividida |  | 937
23472 - TERRA (MANAZANA 4) | 536274 | M - 1301 | Outinord IND 1" | Concreto | Salón comunal matera tipo 6 eje A entre 9 al 11 | 2025-10-07 | 2025-10-09 | 2025-10-21 | 14 | 100 | 7853.982 | 27.6 | 240.5 | 312 | 30.6 | 110.9 | 2-Cónica y dividida |  | 937
23472 - TERRA (MANAZANA 4) | 536274 | M - 1301 | Outinord IND 1" | Concreto | Salón comunal matera tipo 6 eje A entre 9 al 11 | 2025-10-07 | 2025-10-09 | 2025-10-14 | 7 | 100 | 7853.982 | 27.6 | 214.4 | 278.4 | 27.3 | 98.9 | 2-Cónica y dividida |  | 931
23472 - TERRA (MANAZANA 4) | 536274 | M - 1301 | Outinord IND 1" | Concreto | Salón comunal matera tipo 6 eje A entre 9 al 11 | 2025-10-07 | 2025-10-09 | 2025-10-14 | 7 | 100 | 7853.982 | 27.6 | 217.6 | 282.5 | 27.7 | 100.4 | 2-Cónica y dividida |  | 931
23472 - TERRA (MANAZANA 4) | 536274 | M - 1301 | Outinord IND 1" | Concreto | Salón comunal matera tipo 6 eje A entre 9 al 11 | 2025-10-07 | 2025-10-09 | 2025-10-10 | 3 | 100 | 7853.982 | 27.6 | 151.2 | 196.8 | 19.3 | 69.9 | 2-Cónica y dividida |  | 930
23472 - TERRA (MANAZANA 4) | 536274 | M - 1301 | Outinord IND 1" | Concreto | Salón comunal matera tipo 6 eje A entre 9 al 11 | 2025-10-07 | 2025-10-09 | 2025-10-10 | 3 | 100 | 7853.982 | 27.6 | 148.7 | 192.7 | 18.9 | 68.5 | 2-Cónica y dividida |  | 930
23472 - TERRA (MANAZANA 4) | 536274 | M - 1300 | Outinord IND 1 / 2" | Concreto | Muros torre 1 eje 6 al 11 entre F - J apt 2001, 2012 | 2025-10-06 | 2025-10-09 | 2025-11-03 | 28 | 101 | 8011.847 | 27.6 | 288.9 | 368.1 | 36.1 | 130.8 | 2-Cónica y dividida |  | 944
23472 - TERRA (MANAZANA 4) | 536274 | M - 1300 | Outinord IND 1 / 2" | Concreto | Muros torre 1 eje 6 al 11 entre F - J apt 2001, 2012 | 2025-10-06 | 2025-10-09 | 2025-11-03 | 28 | 100 | 7853.982 | 27.6 | 284.6 | 369.1 | 36.2 | 131.2 | 2-Cónica y dividida |  | 944
23472 - TERRA (MANAZANA 4) | 536274 | M - 1300 | Outinord IND 1 / 2" | Concreto | Muros torre 1 eje 6 al 11 entre F - J apt 2001, 2012 | 2025-10-06 | 2025-10-09 | 2025-11-03 | 28 | 100 | 7853.982 | 27.6 | 280.4 | 364 | 35.7 | 129.3 | 2-Cónica y dividida |  | 944
23472 - TERRA (MANAZANA 4) | 536274 | M - 1300 | Outinord IND 1 / 2" | Concreto | Muros torre 1 eje 6 al 11 entre F - J apt 2001, 2012 | 2025-10-06 | 2025-10-09 | 2025-10-20 | 14 | 100 | 7853.982 | 27.6 | 240.5 | 312 | 30.6 | 110.9 | 2-Cónica y dividida |  | 936
23472 - TERRA (MANAZANA 4) | 536274 | M - 1300 | Outinord IND 1 / 2" | Concreto | Muros torre 1 eje 6 al 11 entre F - J apt 2001, 2012 | 2025-10-06 | 2025-10-09 | 2025-10-20 | 14 | 101 | 8011.847 | 27.6 | 238.4 | 303.9 | 29.8 | 108 | 2-Cónica y dividida |  | 936
23472 - TERRA (MANAZANA 4) | 536274 | M - 1300 | Outinord IND 1 / 2" | Concreto | Muros torre 1 eje 6 al 11 entre F - J apt 2001, 2012 | 2025-10-06 | 2025-10-09 | 2025-10-13 | 7 | 100 | 7853.982 | 27.6 | 198.3 | 257 | 25.2 | 91.3 | 2-Cónica y dividida |  | 931
23472 - TERRA (MANAZANA 4) | 536274 | M - 1300 | Outinord IND 1 / 2" | Concreto | Muros torre 1 eje 6 al 11 entre F - J apt 2001, 2012 | 2025-10-06 | 2025-10-09 | 2025-10-13 | 7 | 100 | 7853.982 | 27.6 | 194.7 | 252.9 | 24.8 | 89.9 | 2-Cónica y dividida |  | 931
23472 - TERRA (MANAZANA 4) | 536274 | M - 1300 | Outinord IND 1 / 2" | Concreto | Muros torre 1 eje 6 al 11 entre F - J apt 2001, 2012 | 2025-10-06 | 2025-10-09 | 2025-10-09 | 3 | 101 | 8011.847 | 27.6 | 168.7 | 215.2 | 21.1 | 76.4 | 2-Cónica y dividida |  | 929
23472 - TERRA (MANAZANA 4) | 536274 | M - 1300 | Outinord IND 1 / 2" | Concreto | Muros torre 1 eje 6 al 11 entre F - J apt 2001, 2012 | 2025-10-06 | 2025-10-09 | 2025-10-09 | 3 | 100 | 7853.982 | 27.6 | 166.9 | 217.2 | 21.3 | 77.2 | 2-Cónica y dividida |  | 929
23472 - TERRA (MANAZANA 4) | 536274 | PL - 1299 | Outinord IND 1" | Concreto | Placa entrepiso eje 13 al 19 entre A - E apt 2108, 2109 | 2025-10-06 | 2025-10-09 | 2025-11-03 | 28 | 100 | 7853.982 | 20.7 | 208.9 | 271.2 | 26.6 | 128.5 | 2-Cónica y dividida |  | 944
23472 - TERRA (MANAZANA 4) | 536274 | PL - 1299 | Outinord IND 1" | Concreto | Placa entrepiso eje 13 al 19 entre A - E apt 2108, 2109 | 2025-10-06 | 2025-10-09 | 2025-11-03 | 28 | 100 | 7853.982 | 20.7 | 204.6 | 266.1 | 26.1 | 126.1 | 2-Cónica y dividida |  | 944
23472 - TERRA (MANAZANA 4) | 536274 | PL - 1299 | Outinord IND 1" | Concreto | Placa entrepiso eje 13 al 19 entre A - E apt 2108, 2109 | 2025-10-06 | 2025-10-09 | 2025-11-03 | 28 | 100 | 7853.982 | 20.7 | 200.4 | 260 | 25.5 | 123.2 | 2-Cónica y dividida |  | 944
23472 - TERRA (MANAZANA 4) | 536274 | PL - 1299 | Outinord IND 1" | Concreto | Placa entrepiso eje 13 al 19 entre A - E apt 2108, 2109 | 2025-10-06 | 2025-10-09 | 2025-10-20 | 14 | 101 | 8011.847 | 20.7 | 162.8 | 207 | 20.3 | 98.1 | 2-Cónica y dividida |  | 936
23472 - TERRA (MANAZANA 4) | 536274 | PL - 1299 | Outinord IND 1" | Concreto | Placa entrepiso eje 13 al 19 entre A - E apt 2108, 2109 | 2025-10-06 | 2025-10-09 | 2025-10-20 | 14 | 100 | 7853.982 | 20.7 | 164.8 | 214.1 | 21 | 101.4 | 2-Cónica y dividida |  | 936
23472 - TERRA (MANAZANA 4) | 536274 | PL - 1299 | Outinord IND 1" | Concreto | Placa entrepiso eje 13 al 19 entre A - E apt 2108, 2109 | 2025-10-06 | 2025-10-09 | 2025-10-13 | 7 | 100 | 7853.982 | 20.7 | 138.7 | 180.5 | 17.7 | 85.5 | 2-Cónica y dividida |  | 931
23472 - TERRA (MANAZANA 4) | 536274 | PL - 1299 | Outinord IND 1" | Concreto | Placa entrepiso eje 13 al 19 entre A - E apt 2108, 2109 | 2025-10-06 | 2025-10-09 | 2025-10-13 | 7 | 100 | 7853.982 | 20.7 | 134 | 174.4 | 17.1 | 82.6 | 2-Cónica y dividida |  | 931
23472 - TERRA (MANAZANA 4) | 536274 | PL - 1299 | Outinord IND 1" | Concreto | Placa entrepiso eje 13 al 19 entre A - E apt 2108, 2109 | 2025-10-06 | 2025-10-09 | 2025-10-09 | 3 | 101 | 8011.847 | 20.7 | 113.3 | 143.8 | 14.1 | 68.1 | 2-Cónica y dividida |  | 929
23472 - TERRA (MANAZANA 4) | 536274 | PL - 1299 | Outinord IND 1" | Concreto | Placa entrepiso eje 13 al 19 entre A - E apt 2108, 2109 | 2025-10-06 | 2025-10-09 | 2025-10-09 | 3 | 100 | 7853.982 | 20.7 | 108.9 | 141.7 | 13.9 | 67.1 | 2-Cónica y dividida |  | 929
23472 - TERRA (MANAZANA 4) | 536276 | M - 1303 | Outinord IND 1 / 2" | Concreto | Muros torre 1 eje 1 al 5 entre A - E apt 2004 - 2005 | 2025-10-07 | 2025-10-09 | 2025-11-04 | 28 | 100 | 7853.982 | 27.6 | 388.7 | 504.8 | 49.5 | 179.3 | 2-Cónica y dividida |  | 945
23472 - TERRA (MANAZANA 4) | 536276 | M - 1303 | Outinord IND 1 / 2" | Concreto | Muros torre 1 eje 1 al 5 entre A - E apt 2004 - 2005 | 2025-10-07 | 2025-10-09 | 2025-11-04 | 28 | 101 | 8011.847 | 27.6 | 384.6 | 489.5 | 48 | 173.9 | 2-Cónica y dividida |  | 945
23472 - TERRA (MANAZANA 4) | 536276 | M - 1303 | Outinord IND 1 / 2" | Concreto | Muros torre 1 eje 1 al 5 entre A - E apt 2004 - 2005 | 2025-10-07 | 2025-10-09 | 2025-11-04 | 28 | 100 | 7853.982 | 27.6 | 380.4 | 493.5 | 48.4 | 175.4 | 2-Cónica y dividida |  | 945
23472 - TERRA (MANAZANA 4) | 536276 | M - 1303 | Outinord IND 1 / 2" | Concreto | Muros torre 1 eje 1 al 5 entre A - E apt 2004 - 2005 | 2025-10-07 | 2025-10-09 | 2025-10-21 | 14 | 101 | 8011.847 | 27.6 | 344.6 | 438.5 | 43 | 155.8 | 2-Cónica y dividida |  | 937
23472 - TERRA (MANAZANA 4) | 536276 | M - 1303 | Outinord IND 1 / 2" | Concreto | Muros torre 1 eje 1 al 5 entre A - E apt 2004 - 2005 | 2025-10-07 | 2025-10-09 | 2025-10-21 | 14 | 100 | 7853.982 | 27.6 | 341.4 | 443.6 | 43.5 | 157.6 | 2-Cónica y dividida |  | 937
23472 - TERRA (MANAZANA 4) | 536276 | M - 1303 | Outinord IND 1 / 2" | Concreto | Muros torre 1 eje 1 al 5 entre A - E apt 2004 - 2005 | 2025-10-07 | 2025-10-09 | 2025-10-14 | 7 | 101 | 8011.847 | 27.6 | 311.2 | 395.7 | 38.8 | 140.6 | 2-Cónica y dividida |  | 931
23472 - TERRA (MANAZANA 4) | 536276 | M - 1303 | Outinord IND 1 / 2" | Concreto | Muros torre 1 eje 1 al 5 entre A - E apt 2004 - 2005 | 2025-10-07 | 2025-10-09 | 2025-10-14 | 7 | 100 | 7853.982 | 27.6 | 317.5 | 412 | 40.4 | 146.4 | 2-Cónica y dividida |  | 931
23472 - TERRA (MANAZANA 4) | 536276 | M - 1303 | Outinord IND 1 / 2" | Concreto | Muros torre 1 eje 1 al 5 entre A - E apt 2004 - 2005 | 2025-10-07 | 2025-10-09 | 2025-10-10 | 3 | 100 | 7853.982 | 27.6 | 180.3 | 234.5 | 23 | 83.3 | 2-Cónica y dividida |  | 930
23472 - TERRA (MANAZANA 4) | 536276 | M - 1303 | Outinord IND 1 / 2" | Concreto | Muros torre 1 eje 1 al 5 entre A - E apt 2004 - 2005 | 2025-10-07 | 2025-10-09 | 2025-10-10 | 3 | 100 | 7853.982 | 27.6 | 177.6 | 230.5 | 22.6 | 81.9 | 2-Cónica y dividida |  | 930
23472 - TERRA (MANAZANA 4) | 536273 | M - 1298 | Outinord IND 1/2" | Concreto | Muros Torre 1 eje 6 al 11 entre A - E Apt 2006, 2007 | 2025-10-04 | 2025-10-07 | 2025-11-01 | 28 | 100 | 7853.982 | 27.6 | 286.9 | 372.2 | 36.5 | 132.2 | 2-Cónica y dividida |  | 944
23472 - TERRA (MANAZANA 4) | 536273 | M - 1298 | Outinord IND 1/2" | Concreto | Muros Torre 1 eje 6 al 11 entre A - E Apt 2006, 2007 | 2025-10-04 | 2025-10-07 | 2025-11-01 | 28 | 101 | 8011.847 | 27.6 | 283.4 | 361 | 35.4 | 128.3 | 2-Cónica y dividida |  | 944
23472 - TERRA (MANAZANA 4) | 536273 | M - 1298 | Outinord IND 1/2" | Concreto | Muros Torre 1 eje 6 al 11 entre A - E Apt 2006, 2007 | 2025-10-04 | 2025-10-07 | 2025-11-01 | 28 | 100 | 7853.982 | 27.6 | 280.1 | 364 | 35.7 | 129.3 | 2-Cónica y dividida |  | 944
23472 - TERRA (MANAZANA 4) | 536273 | M - 1298 | Outinord IND 1/2" | Concreto | Muros Torre 1 eje 6 al 11 entre A - E Apt 2006, 2007 | 2025-10-04 | 2025-10-07 | 2025-10-18 | 14 | 100 | 7853.982 | 27.6 | 240.5 | 312 | 30.6 | 110.9 | 2-Cónica y dividida |  | 935
23472 - TERRA (MANAZANA 4) | 536273 | M - 1298 | Outinord IND 1/2" | Concreto | Muros Torre 1 eje 6 al 11 entre A - E Apt 2006, 2007 | 2025-10-04 | 2025-10-07 | 2025-10-18 | 14 | 101 | 8011.847 | 27.6 | 238.1 | 302.9 | 29.7 | 107.6 | 2-Cónica y dividida |  | 935
23472 - TERRA (MANAZANA 4) | 536273 | M - 1298 | Outinord IND 1/2" | Concreto | Muros Torre 1 eje 6 al 11 entre A - E Apt 2006, 2007 | 2025-10-04 | 2025-10-07 | 2025-10-11 | 7 | 100 | 7853.982 | 27.6 | 203.8 | 264.1 | 25.9 | 93.8 | 2-Cónica y dividida |  | 930
23472 - TERRA (MANAZANA 4) | 536273 | M - 1298 | Outinord IND 1/2" | Concreto | Muros Torre 1 eje 6 al 11 entre A - E Apt 2006, 2007 | 2025-10-04 | 2025-10-07 | 2025-10-11 | 7 | 100 | 7853.982 | 27.6 | 200.1 | 260 | 25.5 | 92.4 | 2-Cónica y dividida |  | 930
23472 - TERRA (MANAZANA 4) | 536273 | M - 1298 | Outinord IND 1/2" | Concreto | Muros Torre 1 eje 6 al 11 entre A - E Apt 2006, 2007 | 2025-10-04 | 2025-10-07 | 2025-10-07 | 3 | 100 | 7853.982 | 27.6 | 166.9 | 217.2 | 21.3 | 77.2 | 2-Cónica y dividida |  | 928
23472 - TERRA (MANAZANA 4) | 536273 | M - 1298 | Outinord IND 1/2" | Concreto | Muros Torre 1 eje 6 al 11 entre A - E Apt 2006, 2007 | 2025-10-04 | 2025-10-07 | 2025-10-07 | 3 | 100 | 7853.982 | 27.6 | 163.4 | 212.1 | 20.8 | 75.4 | 2-Cónica y dividida |  | 928
23472 - TERRA (MANAZANA 4) | 536273 | PL - 1297 | Outinord IND 1" | Concreto | Placa entrepiso Torre 1 eje 1 al 5 entre F - J Apt 2002, 2003 y escalera eje 1 al 2 entre D - G Costado occidental Piso 18 al piso 19 | 2025-10-04 | 2025-10-07 | 2025-11-01 | 28 | 100 | 7853.982 | 20.7 | 240.5 | 312 | 30.6 | 147.8 | 2-Cónica y dividida |  | 944
23472 - TERRA (MANAZANA 4) | 536273 | PL - 1297 | Outinord IND 1" | Concreto | Placa entrepiso Torre 1 eje 1 al 5 entre F - J Apt 2002, 2003 y escalera eje 1 al 2 entre D - G Costado occidental Piso 18 al piso 19 | 2025-10-04 | 2025-10-07 | 2025-11-01 | 28 | 101 | 8011.847 | 20.7 | 238.9 | 303.9 | 29.8 | 144 | 2-Cónica y dividida |  | 944
23472 - TERRA (MANAZANA 4) | 536273 | PL - 1297 | Outinord IND 1" | Concreto | Placa entrepiso Torre 1 eje 1 al 5 entre F - J Apt 2002, 2003 y escalera eje 1 al 2 entre D - G Costado occidental Piso 18 al piso 19 | 2025-10-04 | 2025-10-07 | 2025-11-01 | 28 | 101 | 8011.847 | 20.7 | 234.6 | 298.8 | 29.3 | 141.5 | 2-Cónica y dividida |  | 944
23472 - TERRA (MANAZANA 4) | 536273 | PL - 1297 | Outinord IND 1" | Concreto | Placa entrepiso Torre 1 eje 1 al 5 entre F - J Apt 2002, 2003 y escalera eje 1 al 2 entre D - G Costado occidental Piso 18 al piso 19 | 2025-10-04 | 2025-10-07 | 2025-10-18 | 14 | 100 | 7853.982 | 20.7 | 204.6 | 266.1 | 26.1 | 126.1 | 2-Cónica y dividida |  | 935
23472 - TERRA (MANAZANA 4) | 536273 | PL - 1297 | Outinord IND 1" | Concreto | Placa entrepiso Torre 1 eje 1 al 5 entre F - J Apt 2002, 2003 y escalera eje 1 al 2 entre D - G Costado occidental Piso 18 al piso 19 | 2025-10-04 | 2025-10-07 | 2025-10-18 | 14 | 100 | 7853.982 | 20.7 | 200.4 | 260 | 25.5 | 123.2 | 2-Cónica y dividida |  | 935
23472 - TERRA (MANAZANA 4) | 536273 | PL - 1297 | Outinord IND 1" | Concreto | Placa entrepiso Torre 1 eje 1 al 5 entre F - J Apt 2002, 2003 y escalera eje 1 al 2 entre D - G Costado occidental Piso 18 al piso 19 | 2025-10-04 | 2025-10-07 | 2025-10-11 | 7 | 101 | 8011.847 | 20.7 | 165.9 | 211.1 | 20.7 | 100 | 2-Cónica y dividida |  | 930
23472 - TERRA (MANAZANA 4) | 536273 | PL - 1297 | Outinord IND 1" | Concreto | Placa entrepiso Torre 1 eje 1 al 5 entre F - J Apt 2002, 2003 y escalera eje 1 al 2 entre D - G Costado occidental Piso 18 al piso 19 | 2025-10-04 | 2025-10-07 | 2025-10-11 | 7 | 100 | 7853.982 | 20.7 | 168.1 | 218.2 | 21.4 | 103.4 | 2-Cónica y dividida |  | 930
23472 - TERRA (MANAZANA 4) | 536273 | PL - 1297 | Outinord IND 1" | Concreto | Placa entrepiso Torre 1 eje 1 al 5 entre F - J Apt 2002, 2003 y escalera eje 1 al 2 entre D - G Costado occidental Piso 18 al piso 19 | 2025-10-04 | 2025-10-07 | 2025-10-07 | 3 | 100 | 7853.982 | 20.7 | 148.3 | 192.7 | 18.9 | 91.3 | 2-Cónica y dividida |  | 928
23472 - TERRA (MANAZANA 4) | 536273 | PL - 1297 | Outinord IND 1" | Concreto | Placa entrepiso Torre 1 eje 1 al 5 entre F - J Apt 2002, 2003 y escalera eje 1 al 2 entre D - G Costado occidental Piso 18 al piso 19 | 2025-10-04 | 2025-10-07 | 2025-10-07 | 3 | 101 | 8011.847 | 20.7 | 145.6 | 185.6 | 18.2 | 87.9 | 2-Cónica y dividida |  | 928
23472 - TERRA (MANAZANA 4) | 536273 | M - 1296 | Outinord IND 1/2" | Concreto | Muros Torre 1 eje 12 al 19 entre F - J Apt 2010, 2011 | 2025-10-03 | 2025-10-07 | 2025-10-31 | 28 | 100 | 7853.982 | 27.6 | 326.7 | 424.2 | 41.6 | 150.7 | 2-Cónica y dividida |  | 943
23472 - TERRA (MANAZANA 4) | 536273 | M - 1296 | Outinord IND 1/2" | Concreto | Muros Torre 1 eje 12 al 19 entre F - J Apt 2010, 2011 | 2025-10-03 | 2025-10-07 | 2025-10-31 | 28 | 100 | 7853.982 | 27.6 | 322.6 | 419.1 | 41.1 | 148.9 | 2-Cónica y dividida |  | 943
23472 - TERRA (MANAZANA 4) | 536273 | M - 1296 | Outinord IND 1/2" | Concreto | Muros Torre 1 eje 12 al 19 entre F - J Apt 2010, 2011 | 2025-10-03 | 2025-10-07 | 2025-10-31 | 28 | 101 | 8011.847 | 27.6 | 320.4 | 407.9 | 40 | 144.9 | 2-Cónica y dividida |  | 943
23472 - TERRA (MANAZANA 4) | 536273 | M - 1296 | Outinord IND 1/2" | Concreto | Muros Torre 1 eje 12 al 19 entre F - J Apt 2010, 2011 | 2025-10-03 | 2025-10-07 | 2025-10-17 | 14 | 100 | 7853.982 | 27.6 | 285.4 | 370.2 | 36.3 | 131.5 | 2-Cónica y dividida |  | 934
23472 - TERRA (MANAZANA 4) | 536273 | M - 1296 | Outinord IND 1/2" | Concreto | Muros Torre 1 eje 12 al 19 entre F - J Apt 2010, 2011 | 2025-10-03 | 2025-10-07 | 2025-10-17 | 14 | 100 | 7853.982 | 27.6 | 289.6 | 376.3 | 36.9 | 133.7 | 2-Cónica y dividida |  | 934
23472 - TERRA (MANAZANA 4) | 536273 | M - 1296 | Outinord IND 1/2" | Concreto | Muros Torre 1 eje 12 al 19 entre F - J Apt 2010, 2011 | 2025-10-03 | 2025-10-07 | 2025-10-10 | 7 | 100 | 7853.982 | 27.6 | 236.8 | 308 | 30.2 | 109.4 | 2-Cónica y dividida |  | 930
23472 - TERRA (MANAZANA 4) | 536273 | M - 1296 | Outinord IND 1/2" | Concreto | Muros Torre 1 eje 12 al 19 entre F - J Apt 2010, 2011 | 2025-10-03 | 2025-10-07 | 2025-10-10 | 7 | 100 | 7853.982 | 27.6 | 232.4 | 301.8 | 29.6 | 107.2 | 2-Cónica y dividida |  | 930
23472 - TERRA (MANAZANA 4) | 536273 | M - 1296 | Outinord IND 1/2" | Concreto | Muros Torre 1 eje 12 al 19 entre F - J Apt 2010, 2011 | 2025-10-03 | 2025-10-07 | 2025-10-07 | 4 | 100 | 7853.982 | 27.6 | 199.5 | 259 | 25.4 | 92 | 2-Cónica y dividida |  | 928
23472 - TERRA (MANAZANA 4) | 536273 | M - 1296 | Outinord IND 1/2" | Concreto | Muros Torre 1 eje 12 al 19 entre F - J Apt 2010, 2011 | 2025-10-03 | 2025-10-07 | 2025-10-07 | 4 | 101 | 8011.847 | 27.6 | 197.6 | 251.9 | 24.7 | 89.5 | 2-Cónica y dividida |  | 928
23472 - TERRA (MANAZANA 4) | 536273 | PL - 1295 | Outinord IND 1" | Concreto | Placa Entrepiso Torre 1 Eje 1 al 5 entre A - E Apt 2004, 2005 | 2025-10-03 | 2025-10-07 | 2025-10-31 | 28 | 100 | 7853.982 | 20.7 | 236.7 | 306.9 | 30.1 | 145.4 | 2-Cónica y dividida |  | 943
23472 - TERRA (MANAZANA 4) | 536273 | PL - 1295 | Outinord IND 1" | Concreto | Placa Entrepiso Torre 1 Eje 1 al 5 entre A - E Apt 2004, 2005 | 2025-10-03 | 2025-10-07 | 2025-10-31 | 28 | 100 | 7853.982 | 20.7 | 233.6 | 302.9 | 29.7 | 143.5 | 2-Cónica y dividida |  | 943
23472 - TERRA (MANAZANA 4) | 536273 | PL - 1295 | Outinord IND 1" | Concreto | Placa Entrepiso Torre 1 Eje 1 al 5 entre A - E Apt 2004, 2005 | 2025-10-03 | 2025-10-07 | 2025-10-31 | 28 | 101 | 8011.847 | 20.7 | 230.4 | 293.7 | 28.8 | 139.1 | 2-Cónica y dividida |  | 943
23472 - TERRA (MANAZANA 4) | 536273 | PL - 1295 | Outinord IND 1" | Concreto | Placa Entrepiso Torre 1 Eje 1 al 5 entre A - E Apt 2004, 2005 | 2025-10-03 | 2025-10-07 | 2025-10-17 | 14 | 100 | 7853.982 | 20.7 | 205.8 | 267.2 | 26.2 | 126.6 | 2-Cónica y dividida |  | 934
23472 - TERRA (MANAZANA 4) | 536273 | PL - 1295 | Outinord IND 1" | Concreto | Placa Entrepiso Torre 1 Eje 1 al 5 entre A - E Apt 2004, 2005 | 2025-10-03 | 2025-10-07 | 2025-10-17 | 14 | 100 | 7853.982 | 20.7 | 200.4 | 260 | 25.5 | 123.2 | 2-Cónica y dividida |  | 934
23472 - TERRA (MANAZANA 4) | 536273 | PL - 1295 | Outinord IND 1" | Concreto | Placa Entrepiso Torre 1 Eje 1 al 5 entre A - E Apt 2004, 2005 | 2025-10-03 | 2025-10-07 | 2025-10-10 | 7 | 100 | 7853.982 | 20.7 | 172.3 | 223.3 | 21.9 | 105.8 | 2-Cónica y dividida |  | 930
23472 - TERRA (MANAZANA 4) | 536273 | PL - 1295 | Outinord IND 1" | Concreto | Placa Entrepiso Torre 1 Eje 1 al 5 entre A - E Apt 2004, 2005 | 2025-10-03 | 2025-10-07 | 2025-10-10 | 7 | 100 | 7853.982 | 20.7 | 168.1 | 218.2 | 21.4 | 103.4 | 2-Cónica y dividida |  | 930
23472 - TERRA (MANAZANA 4) | 536273 | PL - 1295 | Outinord IND 1" | Concreto | Placa Entrepiso Torre 1 Eje 1 al 5 entre A - E Apt 2004, 2005 | 2025-10-03 | 2025-10-07 | 2025-10-07 | 4 | 101 | 8011.847 | 20.7 | 147.8 | 187.6 | 18.4 | 88.9 | 2-Cónica y dividida |  | 928
23472 - TERRA (MANAZANA 4) | 536273 | PL - 1295 | Outinord IND 1" | Concreto | Placa Entrepiso Torre 1 Eje 1 al 5 entre A - E Apt 2004, 2005 | 2025-10-03 | 2025-10-07 | 2025-10-07 | 4 | 100 | 7853.982 | 20.7 | 145.9 | 189.7 | 18.6 | 89.9 | 2-Cónica y dividida |  | 928
23472 - TERRA (MANAZANA 4) | 536271 | M - 1294 | Outinord IND 1/2" | Concreto | Muros torre 1 eje 12 al 19 entre A - E apt 2008 - 2009 | 2025-10-02 | 2025-10-04 | 2025-10-30 | 28 | 100 | 7853.982 | 27.6 | 313.9 | 407.9 | 40 | 144.9 | 2-Cónica y dividida |  | 943
23472 - TERRA (MANAZANA 4) | 536271 | M - 1294 | Outinord IND 1/2" | Concreto | Muros torre 1 eje 12 al 19 entre A - E apt 2008 - 2009 | 2025-10-02 | 2025-10-04 | 2025-10-30 | 28 | 100 | 7853.982 | 27.6 | 311.6 | 404.8 | 39.7 | 143.8 | 2-Cónica y dividida |  | 943
23472 - TERRA (MANAZANA 4) | 536271 | M - 1294 | Outinord IND 1/2" | Concreto | Muros torre 1 eje 12 al 19 entre A - E apt 2008 - 2009 | 2025-10-02 | 2025-10-04 | 2025-10-30 | 28 | 100 | 7853.982 | 27.6 | 308.1 | 399.7 | 39.2 | 142 | 2-Cónica y dividida |  | 943
23472 - TERRA (MANAZANA 4) | 536271 | M - 1294 | Outinord IND 1/2" | Concreto | Muros torre 1 eje 12 al 19 entre A - E apt 2008 - 2009 | 2025-10-02 | 2025-10-04 | 2025-10-16 | 14 | 101 | 8011.847 | 27.6 | 274.9 | 349.8 | 34.3 | 124.3 | 2-Cónica y dividida |  | 933
23472 - TERRA (MANAZANA 4) | 536271 | M - 1294 | Outinord IND 1/2" | Concreto | Muros torre 1 eje 12 al 19 entre A - E apt 2008 - 2009 | 2025-10-02 | 2025-10-04 | 2025-10-16 | 14 | 101 | 8011.847 | 27.6 | 272.5 | 346.7 | 34 | 123.2 | 2-Cónica y dividida |  | 933
23472 - TERRA (MANAZANA 4) | 536271 | M - 1294 | Outinord IND 1/2" | Concreto | Muros torre 1 eje 12 al 19 entre A - E apt 2008 - 2009 | 2025-10-02 | 2025-10-04 | 2025-10-09 | 7 | 101 | 8011.847 | 27.6 | 233.8 | 297.8 | 29.2 | 105.8 | 2-Cónica y dividida |  | 929
23472 - TERRA (MANAZANA 4) | 536271 | M - 1294 | Outinord IND 1/2" | Concreto | Muros torre 1 eje 12 al 19 entre A - E apt 2008 - 2009 | 2025-10-02 | 2025-10-04 | 2025-10-09 | 7 | 101 | 8011.847 | 27.6 | 229.1 | 291.6 | 28.6 | 103.6 | 2-Cónica y dividida |  | 929
23472 - TERRA (MANAZANA 4) | 536271 | M - 1294 | Outinord IND 1/2" | Concreto | Muros torre 1 eje 12 al 19 entre A - E apt 2008 - 2009 | 2025-10-02 | 2025-10-04 | 2025-10-05 | 3 | 100 | 7853.982 | 27.6 | 201.6 | 262.1 | 25.7 | 93.1 | 2-Cónica y dividida |  | 926
23472 - TERRA (MANAZANA 4) | 536271 | M - 1294 | Outinord IND 1/2" | Concreto | Muros torre 1 eje 12 al 19 entre A - E apt 2008 - 2009 | 2025-10-02 | 2025-10-04 | 2025-10-05 | 3 | 101 | 8011.847 | 27.6 | 200.9 | 255.9 | 25.1 | 90.9 | 2-Cónica y dividida |  | 926
23472 - TERRA (MANAZANA 4) | 536271 | PL - 1293 | Outinord IND 1" | Concreto | Placa entrepiso torre 1 eje 6 al 13 entre F - J apt 2001 - 2002 | 2025-10-02 | 2025-10-04 | 2025-10-30 | 28 | 101 | 8011.847 | 20.7 | 220.3 | 280.4 | 27.5 | 132.9 | 2-Cónica y dividida |  | 943
23472 - TERRA (MANAZANA 4) | 536271 | PL - 1293 | Outinord IND 1" | Concreto | Placa entrepiso torre 1 eje 6 al 13 entre F - J apt 2001 - 2002 | 2025-10-02 | 2025-10-04 | 2025-10-30 | 28 | 101 | 8011.847 | 20.7 | 226.4 | 288.6 | 28.3 | 136.7 | 2-Cónica y dividida |  | 943
23472 - TERRA (MANAZANA 4) | 536271 | PL - 1293 | Outinord IND 1" | Concreto | Placa entrepiso torre 1 eje 6 al 13 entre F - J apt 2001 - 2002 | 2025-10-02 | 2025-10-04 | 2025-10-30 | 28 | 100 | 7853.982 | 20.7 | 223.5 | 290.6 | 28.5 | 137.7 | 2-Cónica y dividida |  | 943
23472 - TERRA (MANAZANA 4) | 536271 | PL - 1293 | Outinord IND 1" | Concreto | Placa entrepiso torre 1 eje 6 al 13 entre F - J apt 2001 - 2002 | 2025-10-02 | 2025-10-04 | 2025-10-16 | 14 | 101 | 8011.847 | 20.7 | 192.6 | 244.7 | 24 | 115.9 | 2-Cónica y dividida |  | 933
23472 - TERRA (MANAZANA 4) | 536271 | PL - 1293 | Outinord IND 1" | Concreto | Placa entrepiso torre 1 eje 6 al 13 entre F - J apt 2001 - 2002 | 2025-10-02 | 2025-10-04 | 2025-10-16 | 14 | 100 | 7853.982 | 20.7 | 189.4 | 245.8 | 24.1 | 116.4 | 2-Cónica y dividida |  | 933
23472 - TERRA (MANAZANA 4) | 536271 | PL - 1293 | Outinord IND 1" | Concreto | Placa entrepiso torre 1 eje 6 al 13 entre F - J apt 2001 - 2002 | 2025-10-02 | 2025-10-04 | 2025-10-09 | 7 | 101 | 8011.847 | 20.7 | 159.9 | 203.9 | 20 | 96.6 | 2-Cónica y dividida |  | 929
23472 - TERRA (MANAZANA 4) | 536271 | PL - 1293 | Outinord IND 1" | Concreto | Placa entrepiso torre 1 eje 6 al 13 entre F - J apt 2001 - 2002 | 2025-10-02 | 2025-10-04 | 2025-10-09 | 7 | 101 | 8011.847 | 20.7 | 155.4 | 197.8 | 19.4 | 93.7 | 2-Cónica y dividida |  | 929
23472 - TERRA (MANAZANA 4) | 536271 | PL - 1293 | Outinord IND 1" | Concreto | Placa entrepiso torre 1 eje 6 al 13 entre F - J apt 2001 - 2002 | 2025-10-02 | 2025-10-04 | 2025-10-05 | 3 | 100 | 7853.982 | 20.7 | 132.6 | 172.3 | 16.9 | 81.6 | 2-Cónica y dividida |  | 926
23472 - TERRA (MANAZANA 4) | 536271 | PL - 1293 | Outinord IND 1" | Concreto | Placa entrepiso torre 1 eje 6 al 13 entre F - J apt 2001 - 2002 | 2025-10-02 | 2025-10-04 | 2025-10-05 | 3 | 101 | 8011.847 | 20.7 | 128.3 | 163.2 | 16 | 77.3 | 2-Cónica y dividida |  | 926
23472 - TERRA (MANAZANA 4) | 536271 | M - 1292 | Outinord IND 1/2" | Concreto | Muros torre 1 eje 1 al 5 entre F - J apt 1902 - 1903 | 2025-10-01 | 2025-10-04 | 2025-10-29 | 28 | 101 | 8011.847 | 27.6 | 329.9 | 420.1 | 41.2 | 149.3 | 2-Cónica y dividida |  | 941
23472 - TERRA (MANAZANA 4) | 536271 | M - 1292 | Outinord IND 1/2" | Concreto | Muros torre 1 eje 1 al 5 entre F - J apt 1902 - 1903 | 2025-10-01 | 2025-10-04 | 2025-10-29 | 28 | 101 | 8011.847 | 27.6 | 325.6 | 414 | 40.6 | 147.1 | 2-Cónica y dividida |  | 941
23472 - TERRA (MANAZANA 4) | 536271 | M - 1292 | Outinord IND 1/2" | Concreto | Muros torre 1 eje 1 al 5 entre F - J apt 1902 - 1903 | 2025-10-01 | 2025-10-04 | 2025-10-29 | 28 | 100 | 7853.982 | 27.6 | 322.4 | 418.1 | 41 | 148.6 | 2-Cónica y dividida |  | 941
23472 - TERRA (MANAZANA 4) | 536271 | M - 1292 | Outinord IND 1/2" | Concreto | Muros torre 1 eje 1 al 5 entre F - J apt 1902 - 1903 | 2025-10-01 | 2025-10-04 | 2025-10-15 | 14 | 100 | 7853.982 | 27.6 | 284.6 | 369.1 | 36.2 | 131.2 | 2-Cónica y dividida |  | 933
23472 - TERRA (MANAZANA 4) | 536271 | M - 1292 | Outinord IND 1/2" | Concreto | Muros torre 1 eje 1 al 5 entre F - J apt 1902 - 1903 | 2025-10-01 | 2025-10-04 | 2025-10-15 | 14 | 101 | 8011.847 | 27.6 | 280.1 | 356.9 | 35 | 126.8 | 2-Cónica y dividida |  | 933
23472 - TERRA (MANAZANA 4) | 536271 | M - 1292 | Outinord IND 1/2" | Concreto | Muros torre 1 eje 1 al 5 entre F - J apt 1902 - 1903 | 2025-10-01 | 2025-10-04 | 2025-10-08 | 7 | 101 | 8011.847 | 27.6 | 255.3 | 325.3 | 31.9 | 115.6 | 2-Cónica y dividida |  | 928
23472 - TERRA (MANAZANA 4) | 536271 | M - 1292 | Outinord IND 1/2" | Concreto | Muros torre 1 eje 1 al 5 entre F - J apt 1902 - 1903 | 2025-10-01 | 2025-10-04 | 2025-10-08 | 7 | 100 | 7853.982 | 27.6 | 252.6 | 328.3 | 32.2 | 116.7 | 2-Cónica y dividida |  | 928
23472 - TERRA (MANAZANA 4) | 536271 | M - 1292 | Outinord IND 1/2" | Concreto | Muros torre 1 eje 1 al 5 entre F - J apt 1902 - 1903 | 2025-10-01 | 2025-10-04 | 2025-10-04 | 3 | 101 | 8011.847 | 27.6 | 224.6 | 285.5 | 28 | 101.4 | 2-Cónica y dividida |  | 926
23472 - TERRA (MANAZANA 4) | 536271 | M - 1292 | Outinord IND 1/2" | Concreto | Muros torre 1 eje 1 al 5 entre F - J apt 1902 - 1903 | 2025-10-01 | 2025-10-04 | 2025-10-04 | 3 | 101 | 8011.847 | 27.6 | 221.8 | 282.5 | 27.7 | 100.4 | 2-Cónica y dividida |  | 926
23472 - TERRA (MANAZANA 4) | 536271 | PL - 1291 | Outinord IND 1" | Concreto | Placa entrepiso eje 6 al 13 entre A - E apt 2006 - 2007 torre 1 | 2025-10-01 | 2025-10-04 | 2025-10-29 | 28 | 101 | 8011.847 | 20.7 | 235.6 | 299.8 | 29.4 | 142 | 2-Cónica y dividida |  | 941
23472 - TERRA (MANAZANA 4) | 536271 | PL - 1291 | Outinord IND 1" | Concreto | Placa entrepiso eje 6 al 13 entre A - E apt 2006 - 2007 torre 1 | 2025-10-01 | 2025-10-04 | 2025-10-29 | 28 | 101 | 8011.847 | 20.7 | 230.4 | 293.7 | 28.8 | 139.1 | 2-Cónica y dividida |  | 941
23472 - TERRA (MANAZANA 4) | 536271 | PL - 1291 | Outinord IND 1" | Concreto | Placa entrepiso eje 6 al 13 entre A - E apt 2006 - 2007 torre 1 | 2025-10-01 | 2025-10-04 | 2025-10-29 | 28 | 101 | 8011.847 | 20.7 | 239.7 | 304.9 | 29.9 | 144.4 | 2-Cónica y dividida |  | 941
23472 - TERRA (MANAZANA 4) | 536271 | PL - 1291 | Outinord IND 1" | Concreto | Placa entrepiso eje 6 al 13 entre A - E apt 2006 - 2007 torre 1 | 2025-10-01 | 2025-10-04 | 2025-10-15 | 14 | 100 | 7853.982 | 20.7 | 200.4 | 260 | 25.5 | 123.2 | 2-Cónica y dividida |  | 933
23472 - TERRA (MANAZANA 4) | 536271 | PL - 1291 | Outinord IND 1" | Concreto | Placa entrepiso eje 6 al 13 entre A - E apt 2006 - 2007 torre 1 | 2025-10-01 | 2025-10-04 | 2025-10-15 | 14 | 101 | 8011.847 | 20.7 | 202.3 | 258 | 25.3 | 122.2 | 2-Cónica y dividida |  | 933
23472 - TERRA (MANAZANA 4) | 536271 | PL - 1291 | Outinord IND 1" | Concreto | Placa entrepiso eje 6 al 13 entre A - E apt 2006 - 2007 torre 1 | 2025-10-01 | 2025-10-04 | 2025-10-08 | 7 | 100 | 7853.982 | 20.7 | 154.1 | 199.9 | 19.6 | 94.7 | 2-Cónica y dividida |  | 928
23472 - TERRA (MANAZANA 4) | 536271 | PL - 1291 | Outinord IND 1" | Concreto | Placa entrepiso eje 6 al 13 entre A - E apt 2006 - 2007 torre 1 | 2025-10-01 | 2025-10-04 | 2025-10-08 | 7 | 100 | 7853.982 | 20.7 | 150.2 | 194.8 | 19.1 | 92.3 | 2-Cónica y dividida |  | 928
23472 - TERRA (MANAZANA 4) | 536271 | PL - 1291 | Outinord IND 1" | Concreto | Placa entrepiso eje 6 al 13 entre A - E apt 2006 - 2007 torre 1 | 2025-10-01 | 2025-10-04 | 2025-10-04 | 3 | 101 | 8011.847 | 20.7 | 132.6 | 169.3 | 16.6 | 80.2 | 2-Cónica y dividida |  | 926
23472 - TERRA (MANAZANA 4) | 536271 | PL - 1291 | Outinord IND 1" | Concreto | Placa entrepiso eje 6 al 13 entre A - E apt 2006 - 2007 torre 1 | 2025-10-01 | 2025-10-04 | 2025-10-04 | 3 | 101 | 8011.847 | 20.7 | 129.8 | 165.2 | 16.2 | 78.3 | 2-Cónica y dividida |  | 926
23472 - TERRA (MANAZANA 4) | 535950 | M - 129 | No especificado | Mortero | Mamposteria torre 1 eje J entre 1 al 19 apt 1301 al 1303 y 1310 al 1312 | 2025-10-01 | 2025-10-04 | 2025-10-29 | 28 | 76 | 4536.46 | 7.5 | 46.8 | 105 | 10.3 | 137.3 | 2-Cónica y dividida |  | 941
23472 - TERRA (MANAZANA 4) | 535950 | M - 129 | No especificado | Mortero | Mamposteria torre 1 eje J entre 1 al 19 apt 1301 al 1303 y 1310 al 1312 | 2025-10-01 | 2025-10-04 | 2025-10-29 | 28 | 76 | 4536.46 | 7.5 | 44.7 | 101 | 9.9 | 132 | 2-Cónica y dividida |  | 941
23472 - TERRA (MANAZANA 4) | 535950 | M - 129 | No especificado | Mortero | Mamposteria torre 1 eje J entre 1 al 19 apt 1301 al 1303 y 1310 al 1312 | 2025-10-01 | 2025-10-04 | 2025-10-29 | 28 | 75 | 4417.865 | 7.5 | 42.9 | 98.9 | 9.7 | 129.3 | 2-Cónica y dividida |  | 941
23472 - TERRA (MANAZANA 4) | 535950 | M - 129 | No especificado | Mortero | Mamposteria torre 1 eje J entre 1 al 19 apt 1301 al 1303 y 1310 al 1312 | 2025-10-01 | 2025-10-04 | 2025-10-08 | 7 | 76 | 4536.46 | 7.5 | 25.9 | 58.1 | 5.7 | 76 | 2-Cónica y dividida |  | 928
23472 - TERRA (MANAZANA 4) | 535950 | M - 129 | No especificado | Mortero | Mamposteria torre 1 eje J entre 1 al 19 apt 1301 al 1303 y 1310 al 1312 | 2025-10-01 | 2025-10-04 | 2025-10-08 | 7 | 76 | 4536.46 | 7.5 | 24.7 | 55.1 | 5.4 | 72 | 2-Cónica y dividida |  | 928
23472 - TERRA (MANAZANA 4) | 535950 | M - 128 | No especificado | Mortero | Mamposteria torre 1 eje A entre 1 al 19 apt 1304 al 1309 | 2025-10-01 | 2025-10-04 | 2025-10-29 | 28 | 76 | 4536.46 | 7.5 | 44.9 | 101 | 9.9 | 132 | 2-Cónica y dividida |  | 941
23472 - TERRA (MANAZANA 4) | 535950 | M - 128 | No especificado | Mortero | Mamposteria torre 1 eje A entre 1 al 19 apt 1304 al 1309 | 2025-10-01 | 2025-10-04 | 2025-10-29 | 28 | 76 | 4536.46 | 7.5 | 49.2 | 110.1 | 10.8 | 144 | 2-Cónica y dividida |  | 941
23472 - TERRA (MANAZANA 4) | 535950 | M - 128 | No especificado | Mortero | Mamposteria torre 1 eje A entre 1 al 19 apt 1304 al 1309 | 2025-10-01 | 2025-10-04 | 2025-10-29 | 28 | 75 | 4417.865 | 7.5 | 46.7 | 108.1 | 10.6 | 141.3 | 2-Cónica y dividida |  | 941
23472 - TERRA (MANAZANA 4) | 535950 | M - 128 | No especificado | Mortero | Mamposteria torre 1 eje A entre 1 al 19 apt 1304 al 1309 | 2025-10-01 | 2025-10-04 | 2025-10-08 | 7 | 75 | 4417.865 | 7.5 | 29.1 | 67.3 | 6.6 | 88 | 2-Cónica y dividida |  | 928
23472 - TERRA (MANAZANA 4) | 535950 | M - 128 | No especificado | Mortero | Mamposteria torre 1 eje A entre 1 al 19 apt 1304 al 1309 | 2025-10-01 | 2025-10-04 | 2025-10-08 | 7 | 75 | 4417.865 | 7.5 | 28.4 | 65.3 | 6.4 | 85.3 | 2-Cónica y dividida |  | 928
23472 - TERRA (MANAZANA 4) | 535950 | M - 127 | No especificado | Mortero | Mamposteria eje J torre 1 entre 1 al 19 apt 1201,1202,1203,1210,1211,1212 | 2025-10-01 | 2025-10-04 | 2025-10-29 | 28 | 75 | 4417.865 | 7.5 | 48.1 | 111.1 | 10.9 | 145.3 | 2-Cónica y dividida |  | 941
23472 - TERRA (MANAZANA 4) | 535950 | M - 127 | No especificado | Mortero | Mamposteria eje J torre 1 entre 1 al 19 apt 1201,1202,1203,1210,1211,1212 | 2025-10-01 | 2025-10-04 | 2025-10-29 | 28 | 75 | 4417.865 | 7.5 | 46.1 | 106.1 | 10.4 | 138.7 | 2-Cónica y dividida |  | 941
23472 - TERRA (MANAZANA 4) | 535950 | M - 127 | No especificado | Mortero | Mamposteria eje J torre 1 entre 1 al 19 apt 1201,1202,1203,1210,1211,1212 | 2025-10-01 | 2025-10-04 | 2025-10-29 | 28 | 76 | 4536.46 | 7.5 | 47.7 | 107.1 | 10.5 | 140 | 2-Cónica y dividida |  | 941
23472 - TERRA (MANAZANA 4) | 535950 | M - 127 | No especificado | Mortero | Mamposteria eje J torre 1 entre 1 al 19 apt 1201,1202,1203,1210,1211,1212 | 2025-10-01 | 2025-10-04 | 2025-10-08 | 7 | 76 | 4536.46 | 7.5 | 28.3 | 63.2 | 6.2 | 82.7 | 2-Cónica y dividida |  | 928
23472 - TERRA (MANAZANA 4) | 535950 | M - 127 | No especificado | Mortero | Mamposteria eje J torre 1 entre 1 al 19 apt 1201,1202,1203,1210,1211,1212 | 2025-10-01 | 2025-10-04 | 2025-10-08 | 7 | 76 | 4536.46 | 7.5 | 27.4 | 61.2 | 6 | 80 | 2-Cónica y dividida |  | 928
23472 - TERRA (MANAZANA 4) | 535950 | M - 126 | No especificado | Mortero | Mamposteria torre 1 eje A entre 1 al 19 apt 1205,1206,1207,1208, 1209 | 2025-10-01 | 2025-10-04 | 2025-10-29 | 28 | 76 | 4536.46 | 7.5 | 43.1 | 96.9 | 9.5 | 126.7 | 2-Cónica y dividida |  | 941
23472 - TERRA (MANAZANA 4) | 535950 | M - 126 | No especificado | Mortero | Mamposteria torre 1 eje A entre 1 al 19 apt 1205,1206,1207,1208, 1209 | 2025-10-01 | 2025-10-04 | 2025-10-29 | 28 | 75 | 4417.865 | 7.5 | 42.6 | 97.9 | 9.6 | 128 | 2-Cónica y dividida |  | 941
23472 - TERRA (MANAZANA 4) | 535950 | M - 126 | No especificado | Mortero | Mamposteria torre 1 eje A entre 1 al 19 apt 1205,1206,1207,1208, 1209 | 2025-10-01 | 2025-10-04 | 2025-10-29 | 28 | 75 | 4417.865 | 7.5 | 41.7 | 95.9 | 9.4 | 125.3 | 2-Cónica y dividida |  | 941
23472 - TERRA (MANAZANA 4) | 535950 | M - 126 | No especificado | Mortero | Mamposteria torre 1 eje A entre 1 al 19 apt 1205,1206,1207,1208, 1209 | 2025-10-01 | 2025-10-04 | 2025-10-08 | 7 | 75 | 4417.865 | 7.5 | 27.1 | 62.2 | 6.1 | 81.3 | 2-Cónica y dividida |  | 928
23472 - TERRA (MANAZANA 4) | 535950 | M - 126 | No especificado | Mortero | Mamposteria torre 1 eje A entre 1 al 19 apt 1205,1206,1207,1208, 1209 | 2025-10-01 | 2025-10-04 | 2025-10-08 | 7 | 75 | 4417.865 | 7.5 | 26.2 | 60.2 | 5.9 | 78.7 | 2-Cónica y dividida |  | 928
23472 - TERRA (MANAZANA 4) | 535943 | M - 1286 | Outinord IND 1/2" | Concreto | Muros Torre 1 eje 6 al 11 entre A - E Apt 1906, 1907 | 2025-09-27 | 2025-09-30 | 2025-10-25 | 28 | 100 | 7853.982 | 27.6 | 278.7 | 362 | 35.5 | 128.6 | 2-Cónica y dividida |  | 939
23472 - TERRA (MANAZANA 4) | 535943 | M - 1286 | Outinord IND 1/2" | Concreto | Muros Torre 1 eje 6 al 11 entre A - E Apt 1906, 1907 | 2025-09-27 | 2025-09-30 | 2025-10-25 | 28 | 101 | 8011.847 | 27.6 | 285.6 | 363 | 35.6 | 129 | 2-Cónica y dividida |  | 939
23472 - TERRA (MANAZANA 4) | 535943 | M - 1286 | Outinord IND 1/2" | Concreto | Muros Torre 1 eje 6 al 11 entre A - E Apt 1906, 1907 | 2025-09-27 | 2025-09-30 | 2025-10-25 | 28 | 101 | 8011.847 | 27.6 | 280.4 | 356.9 | 35 | 126.8 | 2-Cónica y dividida |  | 939
23472 - TERRA (MANAZANA 4) | 535943 | M - 1286 | Outinord IND 1/2" | Concreto | Muros Torre 1 eje 6 al 11 entre A - E Apt 1906, 1907 | 2025-09-27 | 2025-09-30 | 2025-10-11 | 14 | 100 | 7853.982 | 27.6 | 240.2 | 312 | 30.6 | 110.9 | 2-Cónica y dividida |  | 930
23472 - TERRA (MANAZANA 4) | 535943 | M - 1286 | Outinord IND 1/2" | Concreto | Muros Torre 1 eje 6 al 11 entre A - E Apt 1906, 1907 | 2025-09-27 | 2025-09-30 | 2025-10-11 | 14 | 101 | 8011.847 | 27.6 | 236.7 | 300.8 | 29.5 | 106.9 | 2-Cónica y dividida |  | 930
23472 - TERRA (MANAZANA 4) | 535943 | M - 1286 | Outinord IND 1/2" | Concreto | Muros Torre 1 eje 6 al 11 entre A - E Apt 1906, 1907 | 2025-09-27 | 2025-09-30 | 2025-10-04 | 7 | 100 | 7853.982 | 27.6 | 193.5 | 250.9 | 24.6 | 89.1 | 2-Cónica y dividida |  | 926
23472 - TERRA (MANAZANA 4) | 535943 | M - 1286 | Outinord IND 1/2" | Concreto | Muros Torre 1 eje 6 al 11 entre A - E Apt 1906, 1907 | 2025-09-27 | 2025-09-30 | 2025-10-04 | 7 | 101 | 8011.847 | 27.6 | 199.1 | 253.9 | 24.9 | 90.2 | 2-Cónica y dividida |  | 926
23472 - TERRA (MANAZANA 4) | 535943 | M - 1286 | Outinord IND 1/2" | Concreto | Muros Torre 1 eje 6 al 11 entre A - E Apt 1906, 1907 | 2025-09-27 | 2025-09-30 | 2025-09-30 | 3 | 100 | 7853.982 | 27.6 | 165.8 | 215.2 | 21.1 | 76.4 | 2-Cónica y dividida |  | 923
23472 - TERRA (MANAZANA 4) | 535943 | M - 1286 | Outinord IND 1/2" | Concreto | Muros Torre 1 eje 6 al 11 entre A - E Apt 1906, 1907 | 2025-09-27 | 2025-09-30 | 2025-09-30 | 3 | 100 | 7853.982 | 27.6 | 162.6 | 211.1 | 20.7 | 75 | 2-Cónica y dividida |  | 923
23472 - TERRA (MANAZANA 4) | 535943 | PL - 1285 | Outinord IND 1" | Concreto | Placa Entrepiso eje 1 al 5 entre F - J Apt 1902, 1903 y escalera eje 1 al 2 entre D - G costado occidental piso 17 al piso 18 | 2025-09-27 | 2025-09-30 | 2025-10-25 | 28 | 100 | 7853.982 | 20.7 | 243.8 | 316.1 | 31 | 149.8 | 2-Cónica y dividida |  | 939
23472 - TERRA (MANAZANA 4) | 535943 | PL - 1285 | Outinord IND 1" | Concreto | Placa Entrepiso eje 1 al 5 entre F - J Apt 1902, 1903 y escalera eje 1 al 2 entre D - G costado occidental piso 17 al piso 18 | 2025-09-27 | 2025-09-30 | 2025-10-25 | 28 | 101 | 8011.847 | 20.7 | 240.4 | 305.9 | 30 | 144.9 | 2-Cónica y dividida |  | 939
23472 - TERRA (MANAZANA 4) | 535943 | PL - 1285 | Outinord IND 1" | Concreto | Placa Entrepiso eje 1 al 5 entre F - J Apt 1902, 1903 y escalera eje 1 al 2 entre D - G costado occidental piso 17 al piso 18 | 2025-09-27 | 2025-09-30 | 2025-10-25 | 28 | 100 | 7853.982 | 20.7 | 238.4 | 310 | 30.4 | 146.9 | 2-Cónica y dividida |  | 939
23472 - TERRA (MANAZANA 4) | 535943 | PL - 1285 | Outinord IND 1" | Concreto | Placa Entrepiso eje 1 al 5 entre F - J Apt 1902, 1903 y escalera eje 1 al 2 entre D - G costado occidental piso 17 al piso 18 | 2025-09-27 | 2025-09-30 | 2025-10-11 | 14 | 100 | 7853.982 | 20.7 | 196.9 | 255.9 | 25.1 | 121.3 | 2-Cónica y dividida |  | 930
23472 - TERRA (MANAZANA 4) | 535943 | PL - 1285 | Outinord IND 1" | Concreto | Placa Entrepiso eje 1 al 5 entre F - J Apt 1902, 1903 y escalera eje 1 al 2 entre D - G costado occidental piso 17 al piso 18 | 2025-09-27 | 2025-09-30 | 2025-10-11 | 14 | 101 | 8011.847 | 20.7 | 194.4 | 247.8 | 24.3 | 117.4 | 2-Cónica y dividida |  | 930
23472 - TERRA (MANAZANA 4) | 535943 | PL - 1285 | Outinord IND 1" | Concreto | Placa Entrepiso eje 1 al 5 entre F - J Apt 1902, 1903 y escalera eje 1 al 2 entre D - G costado occidental piso 17 al piso 18 | 2025-09-27 | 2025-09-30 | 2025-10-04 | 7 | 100 | 7853.982 | 20.7 | 170.4 | 221.3 | 21.7 | 104.8 | 2-Cónica y dividida |  | 926
23472 - TERRA (MANAZANA 4) | 535943 | PL - 1285 | Outinord IND 1" | Concreto | Placa Entrepiso eje 1 al 5 entre F - J Apt 1902, 1903 y escalera eje 1 al 2 entre D - G costado occidental piso 17 al piso 18 | 2025-09-27 | 2025-09-30 | 2025-10-04 | 7 | 100 | 7853.982 | 20.7 | 167.7 | 218.2 | 21.4 | 103.4 | 2-Cónica y dividida |  | 926
23472 - TERRA (MANAZANA 4) | 535943 | PL - 1285 | Outinord IND 1" | Concreto | Placa Entrepiso eje 1 al 5 entre F - J Apt 1902, 1903 y escalera eje 1 al 2 entre D - G costado occidental piso 17 al piso 18 | 2025-09-27 | 2025-09-30 | 2025-09-30 | 3 | 101 | 8011.847 | 20.7 | 140.6 | 178.5 | 17.5 | 84.5 | 2-Cónica y dividida |  | 923
23472 - TERRA (MANAZANA 4) | 535943 | PL - 1285 | Outinord IND 1" | Concreto | Placa Entrepiso eje 1 al 5 entre F - J Apt 1902, 1903 y escalera eje 1 al 2 entre D - G costado occidental piso 17 al piso 18 | 2025-09-27 | 2025-09-30 | 2025-09-30 | 3 | 100 | 7853.982 | 20.7 | 137.9 | 179.5 | 17.6 | 85 | 2-Cónica y dividida |  | 923
23472 - TERRA (MANAZANA 4) | 535943 | M - 1284 | Outinord IND 1/2" | Concreto | Muros Torre 1 eje 12 al 19 entre F - J Apt 1910, 1911 | 2025-09-26 | 2025-09-30 | 2025-10-24 | 28 | 100 | 7853.982 | 27.6 | 315.6 | 409.9 | 40.2 | 145.7 | 2-Cónica y dividida |  | 939
23472 - TERRA (MANAZANA 4) | 535943 | M - 1284 | Outinord IND 1/2" | Concreto | Muros Torre 1 eje 12 al 19 entre F - J Apt 1910, 1911 | 2025-09-26 | 2025-09-30 | 2025-10-24 | 28 | 101 | 8011.847 | 27.6 | 318.4 | 404.8 | 39.7 | 143.8 | 2-Cónica y dividida |  | 939
23472 - TERRA (MANAZANA 4) | 535943 | M - 1284 | Outinord IND 1/2" | Concreto | Muros Torre 1 eje 12 al 19 entre F - J Apt 1910, 1911 | 2025-09-26 | 2025-09-30 | 2025-10-24 | 28 | 100 | 7853.982 | 27.6 | 320.1 | 416 | 40.8 | 147.8 | 2-Cónica y dividida |  | 939
23472 - TERRA (MANAZANA 4) | 535943 | M - 1284 | Outinord IND 1/2" | Concreto | Muros Torre 1 eje 12 al 19 entre F - J Apt 1910, 1911 | 2025-09-26 | 2025-09-30 | 2025-10-10 | 14 | 100 | 7853.982 | 27.6 | 286.9 | 372.2 | 36.5 | 132.2 | 2-Cónica y dividida |  | 930
23472 - TERRA (MANAZANA 4) | 535943 | M - 1284 | Outinord IND 1/2" | Concreto | Muros Torre 1 eje 12 al 19 entre F - J Apt 1910, 1911 | 2025-09-26 | 2025-09-30 | 2025-10-10 | 14 | 100 | 7853.982 | 27.6 | 282.4 | 367.1 | 36 | 130.4 | 2-Cónica y dividida |  | 930
23472 - TERRA (MANAZANA 4) | 535943 | M - 1284 | Outinord IND 1/2" | Concreto | Muros Torre 1 eje 12 al 19 entre F - J Apt 1910, 1911 | 2025-09-26 | 2025-09-30 | 2025-10-03 | 7 | 101 | 8011.847 | 27.6 | 251.6 | 320.2 | 31.4 | 113.8 | 2-Cónica y dividida |  | 925
23472 - TERRA (MANAZANA 4) | 535943 | M - 1284 | Outinord IND 1/2" | Concreto | Muros Torre 1 eje 12 al 19 entre F - J Apt 1910, 1911 | 2025-09-26 | 2025-09-30 | 2025-10-03 | 7 | 100 | 7853.982 | 27.6 | 247.2 | 321.2 | 31.5 | 114.1 | 2-Cónica y dividida |  | 925
23472 - TERRA (MANAZANA 4) | 535943 | M - 1284 | Outinord IND 1/2" | Concreto | Muros Torre 1 eje 12 al 19 entre F - J Apt 1910, 1911 | 2025-09-26 | 2025-09-30 | 2025-09-30 | 4 | 100 | 7853.982 | 27.6 | 224.6 | 291.6 | 28.6 | 103.6 | 2-Cónica y dividida |  | 923
23472 - TERRA (MANAZANA 4) | 535943 | M - 1284 | Outinord IND 1/2" | Concreto | Muros Torre 1 eje 12 al 19 entre F - J Apt 1910, 1911 | 2025-09-26 | 2025-09-30 | 2025-09-30 | 4 | 100 | 7853.982 | 27.6 | 222.9 | 289.6 | 28.4 | 102.9 | 2-Cónica y dividida |  | 923
23472 - TERRA (MANAZANA 4) | 535943 | PL - 1283 | Outinord IND 1" | Concreto | Placa Entrepiso Torre 1 Eje 1 al 5 entreA - E Apt 1904 , 1905 | 2025-09-26 | 2025-09-30 | 2025-10-24 | 28 | 101 | 8011.847 | 20.7 | 245.6 | 313.1 | 30.7 | 148.3 | 2-Cónica y dividida |  | 939
23472 - TERRA (MANAZANA 4) | 535943 | PL - 1283 | Outinord IND 1" | Concreto | Placa Entrepiso Torre 1 Eje 1 al 5 entreA - E Apt 1904 , 1905 | 2025-09-26 | 2025-09-30 | 2025-10-24 | 28 | 100 | 7853.982 | 20.7 | 240.5 | 312 | 30.6 | 147.8 | 2-Cónica y dividida |  | 939
23472 - TERRA (MANAZANA 4) | 535943 | PL - 1283 | Outinord IND 1" | Concreto | Placa Entrepiso Torre 1 Eje 1 al 5 entreA - E Apt 1904 , 1905 | 2025-09-26 | 2025-09-30 | 2025-10-24 | 28 | 100 | 7853.982 | 20.7 | 238.4 | 310 | 30.4 | 146.9 | 2-Cónica y dividida |  | 939
23472 - TERRA (MANAZANA 4) | 535943 | PL - 1283 | Outinord IND 1" | Concreto | Placa Entrepiso Torre 1 Eje 1 al 5 entreA - E Apt 1904 , 1905 | 2025-09-26 | 2025-09-30 | 2025-10-10 | 14 | 100 | 7853.982 | 20.7 | 208.3 | 270.2 | 26.5 | 128 | 2-Cónica y dividida |  | 930
23472 - TERRA (MANAZANA 4) | 535943 | PL - 1283 | Outinord IND 1" | Concreto | Placa Entrepiso Torre 1 Eje 1 al 5 entreA - E Apt 1904 , 1905 | 2025-09-26 | 2025-09-30 | 2025-10-10 | 14 | 101 | 8011.847 | 20.7 | 215.8 | 274.3 | 26.9 | 130 | 2-Cónica y dividida |  | 930
23472 - TERRA (MANAZANA 4) | 535943 | PL - 1283 | Outinord IND 1" | Concreto | Placa Entrepiso Torre 1 Eje 1 al 5 entreA - E Apt 1904 , 1905 | 2025-09-26 | 2025-09-30 | 2025-10-03 | 7 | 100 | 7853.982 | 20.7 | 181.5 | 235.6 | 23.1 | 111.6 | 2-Cónica y dividida |  | 925
23472 - TERRA (MANAZANA 4) | 535943 | PL - 1283 | Outinord IND 1" | Concreto | Placa Entrepiso Torre 1 Eje 1 al 5 entreA - E Apt 1904 , 1905 | 2025-09-26 | 2025-09-30 | 2025-10-03 | 7 | 100 | 7853.982 | 20.7 | 188.2 | 244.7 | 24 | 115.9 | 2-Cónica y dividida |  | 925
23472 - TERRA (MANAZANA 4) | 535943 | PL - 1283 | Outinord IND 1" | Concreto | Placa Entrepiso Torre 1 Eje 1 al 5 entreA - E Apt 1904 , 1905 | 2025-09-26 | 2025-09-30 | 2025-09-30 | 4 | 100 | 7853.982 | 20.7 | 134.9 | 175.4 | 17.2 | 83.1 | 2-Cónica y dividida |  | 923
23472 - TERRA (MANAZANA 4) | 535943 | PL - 1283 | Outinord IND 1" | Concreto | Placa Entrepiso Torre 1 Eje 1 al 5 entreA - E Apt 1904 , 1905 | 2025-09-26 | 2025-09-30 | 2025-09-30 | 4 | 101 | 8011.847 | 20.7 | 131.6 | 167.2 | 16.4 | 79.2 | 2-Cónica y dividida |  | 923
23472 - TERRA (MANAZANA 4) | 535944 | M - 125 | No especificado | Mortero | Mampostería torre 1 eje J entre 1 al 19 Apt. 1101, 1102, 1103, 1111, 1112. | 2025-09-26 | 2025-09-30 | 2025-10-24 | 28 | 75 | 4417.865 | 7.5 | 37.4 | 86.7 | 8.5 | 113.3 | 2-Cónica y dividida |  | 939
23472 - TERRA (MANAZANA 4) | 535944 | M - 125 | No especificado | Mortero | Mampostería torre 1 eje J entre 1 al 19 Apt. 1101, 1102, 1103, 1111, 1112. | 2025-09-26 | 2025-09-30 | 2025-10-24 | 28 | 75 | 4417.865 | 7.5 | 38.6 | 88.7 | 8.7 | 116 | 2-Cónica y dividida |  | 939
23472 - TERRA (MANAZANA 4) | 535944 | M - 125 | No especificado | Mortero | Mampostería torre 1 eje J entre 1 al 19 Apt. 1101, 1102, 1103, 1111, 1112. | 2025-09-26 | 2025-09-30 | 2025-10-24 | 28 | 75 | 4417.865 | 7.5 | 36.2 | 83.6 | 8.2 | 109.3 | 2-Cónica y dividida |  | 939
23472 - TERRA (MANAZANA 4) | 535944 | M - 125 | No especificado | Mortero | Mampostería torre 1 eje J entre 1 al 19 Apt. 1101, 1102, 1103, 1111, 1112. | 2025-09-26 | 2025-09-30 | 2025-10-03 | 7 | 75 | 4417.865 | 7.5 | 20.4 | 46.9 | 4.6 | 61.3 | 2-Cónica y dividida |  | 925
23472 - TERRA (MANAZANA 4) | 535944 | M - 125 | No especificado | Mortero | Mampostería torre 1 eje J entre 1 al 19 Apt. 1101, 1102, 1103, 1111, 1112. | 2025-09-26 | 2025-09-30 | 2025-10-03 | 7 | 76 | 4536.46 | 7.5 | 21.8 | 48.9 | 4.8 | 64 | 2-Cónica y dividida |  | 925
23472 - TERRA (MANAZANA 4) | 535944 | M - 124 | No especificado | Mortero | Mampostería torre 1 eje A entre 1 al 19 Apt. 1104, 1105, 1106, 1107, 1108, 1109. | 2025-09-26 | 2025-09-30 | 2025-10-24 | 28 | 75 | 4417.865 | 7.5 | 46.3 | 107.1 | 10.5 | 140 | 2-Cónica y dividida |  | 939
23472 - TERRA (MANAZANA 4) | 535944 | M - 124 | No especificado | Mortero | Mampostería torre 1 eje A entre 1 al 19 Apt. 1104, 1105, 1106, 1107, 1108, 1109. | 2025-09-26 | 2025-09-30 | 2025-10-24 | 28 | 76 | 4536.46 | 7.5 | 45.9 | 103 | 10.1 | 134.7 | 2-Cónica y dividida |  | 939
23472 - TERRA (MANAZANA 4) | 535944 | M - 124 | No especificado | Mortero | Mampostería torre 1 eje A entre 1 al 19 Apt. 1104, 1105, 1106, 1107, 1108, 1109. | 2025-09-26 | 2025-09-30 | 2025-10-24 | 28 | 75 | 4417.865 | 7.5 | 44.2 | 102 | 10 | 133.3 | 2-Cónica y dividida |  | 939
23472 - TERRA (MANAZANA 4) | 535944 | M - 124 | No especificado | Mortero | Mampostería torre 1 eje A entre 1 al 19 Apt. 1104, 1105, 1106, 1107, 1108, 1109. | 2025-09-26 | 2025-09-30 | 2025-10-03 | 7 | 76 | 4536.46 | 7.5 | 27.9 | 63.2 | 6.2 | 82.7 | 2-Cónica y dividida |  | 925
23472 - TERRA (MANAZANA 4) | 535944 | M - 124 | No especificado | Mortero | Mampostería torre 1 eje A entre 1 al 19 Apt. 1104, 1105, 1106, 1107, 1108, 1109. | 2025-09-26 | 2025-09-30 | 2025-10-03 | 7 | 75 | 4417.865 | 7.5 | 26.8 | 62.2 | 6.1 | 81.3 | 2-Cónica y dividida |  | 925
23472 - TERRA (MANAZANA 4) | 535944 | M - 123 | No especificado | Mortero | Mampostería torre 1 eje J entre 1 al 19, Apt. 1001, 1002, 1003, 1010, 1011, 1012. | 2025-09-26 | 2025-09-30 | 2025-10-24 | 28 | 75 | 4417.865 | 7.5 | 42.8 | 98.9 | 9.7 | 129.3 | 2-Cónica y dividida |  | 939
23472 - TERRA (MANAZANA 4) | 535944 | M - 123 | No especificado | Mortero | Mampostería torre 1 eje J entre 1 al 19, Apt. 1001, 1002, 1003, 1010, 1011, 1012. | 2025-09-26 | 2025-09-30 | 2025-10-24 | 28 | 75 | 4417.865 | 7.5 | 41.5 | 95.9 | 9.4 | 125.3 | 2-Cónica y dividida |  | 939
23472 - TERRA (MANAZANA 4) | 535944 | M - 123 | No especificado | Mortero | Mampostería torre 1 eje J entre 1 al 19, Apt. 1001, 1002, 1003, 1010, 1011, 1012. | 2025-09-26 | 2025-09-30 | 2025-10-24 | 28 | 75 | 4417.865 | 7.5 | 40.3 | 92.8 | 9.1 | 121.3 | 2-Cónica y dividida |  | 939
23472 - TERRA (MANAZANA 4) | 535944 | M - 123 | No especificado | Mortero | Mampostería torre 1 eje J entre 1 al 19, Apt. 1001, 1002, 1003, 1010, 1011, 1012. | 2025-09-26 | 2025-09-30 | 2025-10-03 | 7 | 75 | 4417.865 | 7.5 | 27.1 | 62.2 | 6.1 | 81.3 | 2-Cónica y dividida |  | 925
23472 - TERRA (MANAZANA 4) | 535944 | M - 123 | No especificado | Mortero | Mampostería torre 1 eje J entre 1 al 19, Apt. 1001, 1002, 1003, 1010, 1011, 1012. | 2025-09-26 | 2025-09-30 | 2025-10-03 | 7 | 76 | 4536.46 | 7.5 | 26.4 | 59.1 | 5.8 | 77.3 | 2-Cónica y dividida |  | 925
23472 - TERRA (MANAZANA 4) | 535944 | M - 122 | No especificado | Mortero | Mampostería torre 1 eje A entre 1 al 9 Apt. 1004, 1005, 1006, 1007, 1008, 1009. | 2025-09-26 | 2025-09-30 | 2025-10-24 | 28 | 75 | 4417.865 | 7.5 | 43.7 | 101 | 9.9 | 132 | 2-Cónica y dividida |  | 939
23472 - TERRA (MANAZANA 4) | 535944 | M - 122 | No especificado | Mortero | Mampostería torre 1 eje A entre 1 al 9 Apt. 1004, 1005, 1006, 1007, 1008, 1009. | 2025-09-26 | 2025-09-30 | 2025-10-24 | 28 | 76 | 4536.46 | 7.5 | 44.2 | 98.9 | 9.7 | 129.3 | 2-Cónica y dividida |  | 939
23472 - TERRA (MANAZANA 4) | 535944 | M - 122 | No especificado | Mortero | Mampostería torre 1 eje A entre 1 al 9 Apt. 1004, 1005, 1006, 1007, 1008, 1009. | 2025-09-26 | 2025-09-30 | 2025-10-24 | 28 | 76 | 4536.46 | 7.5 | 42.9 | 96.9 | 9.5 | 126.7 | 2-Cónica y dividida |  | 939
23472 - TERRA (MANAZANA 4) | 535944 | M - 122 | No especificado | Mortero | Mampostería torre 1 eje A entre 1 al 9 Apt. 1004, 1005, 1006, 1007, 1008, 1009. | 2025-09-26 | 2025-09-30 | 2025-10-03 | 7 | 75 | 4417.865 | 7.5 | 26.4 | 61.2 | 6 | 80 | 2-Cónica y dividida |  | 925
23472 - TERRA (MANAZANA 4) | 535944 | M - 122 | No especificado | Mortero | Mampostería torre 1 eje A entre 1 al 9 Apt. 1004, 1005, 1006, 1007, 1008, 1009. | 2025-09-26 | 2025-09-30 | 2025-10-03 | 7 | 75 | 4417.865 | 7.5 | 25.6 | 59.1 | 5.8 | 77.3 | 2-Cónica y dividida |  | 925
23472 - TERRA (MANAZANA 4) | 535949 | G - 123 | No especificado | Grouting | Grouting torre 1 eje J entre 1 al 19 apto 1101, 1102, 1103, 1110, 1111, 1112 | 2025-09-29 | 2025-10-02 | 2025-10-27 | 28 | 76 | 4536.46 | 12.5 | 102.7 | 230.5 | 22.6 | 180.8 | 2-Cónica y dividida |  | 940
23472 - TERRA (MANAZANA 4) | 535949 | G - 123 | No especificado | Grouting | Grouting torre 1 eje J entre 1 al 19 apto 1101, 1102, 1103, 1110, 1111, 1112 | 2025-09-29 | 2025-10-02 | 2025-10-27 | 28 | 76 | 4536.46 | 12.5 | 103.9 | 233.5 | 22.9 | 183.2 | 2-Cónica y dividida |  | 940
23472 - TERRA (MANAZANA 4) | 535949 | G - 123 | No especificado | Grouting | Grouting torre 1 eje J entre 1 al 19 apto 1101, 1102, 1103, 1110, 1111, 1112 | 2025-09-29 | 2025-10-02 | 2025-10-27 | 28 | 76 | 4536.46 | 12.5 | 101 | 227.4 | 22.3 | 178.4 | 2-Cónica y dividida |  | 940
23472 - TERRA (MANAZANA 4) | 535949 | G - 123 | No especificado | Grouting | Grouting torre 1 eje J entre 1 al 19 apto 1101, 1102, 1103, 1110, 1111, 1112 | 2025-09-29 | 2025-10-02 | 2025-10-06 | 7 | 75 | 4417.865 | 12.5 | 80.2 | 185.6 | 18.2 | 145.6 | 2-Cónica y dividida |  | 927
23472 - TERRA (MANAZANA 4) | 535949 | G - 123 | No especificado | Grouting | Grouting torre 1 eje J entre 1 al 19 apto 1101, 1102, 1103, 1110, 1111, 1112 | 2025-09-29 | 2025-10-02 | 2025-10-06 | 7 | 76 | 4536.46 | 12.5 | 79.7 | 179.5 | 17.6 | 140.8 | 2-Cónica y dividida |  | 927
23472 - TERRA (MANAZANA 4) | 535949 | G - 122 | No especificado | Grouting | Grouting torre 1 eje A entre 1 al 19 apto 1104, 1105, 1106, 1107, 1108, 1109 | 2025-09-29 | 2025-10-02 | 2025-10-27 | 28 | 76 | 4536.46 | 12.5 | 102.1 | 229.4 | 22.5 | 180 | 2-Cónica y dividida |  | 940
23472 - TERRA (MANAZANA 4) | 535949 | G - 122 | No especificado | Grouting | Grouting torre 1 eje A entre 1 al 19 apto 1104, 1105, 1106, 1107, 1108, 1109 | 2025-09-29 | 2025-10-02 | 2025-10-27 | 28 | 75 | 4417.865 | 12.5 | 101.6 | 234.5 | 23 | 184 | 2-Cónica y dividida |  | 940
23472 - TERRA (MANAZANA 4) | 535949 | G - 122 | No especificado | Grouting | Grouting torre 1 eje A entre 1 al 19 apto 1104, 1105, 1106, 1107, 1108, 1109 | 2025-09-29 | 2025-10-02 | 2025-10-27 | 28 | 76 | 4536.46 | 12.5 | 100.4 | 225.4 | 22.1 | 176.8 | 2-Cónica y dividida |  | 940
23472 - TERRA (MANAZANA 4) | 535949 | G - 122 | No especificado | Grouting | Grouting torre 1 eje A entre 1 al 19 apto 1104, 1105, 1106, 1107, 1108, 1109 | 2025-09-29 | 2025-10-02 | 2025-10-06 | 7 | 76 | 4536.46 | 12.5 | 83.4 | 187.6 | 18.4 | 147.2 | 2-Cónica y dividida |  | 927
23472 - TERRA (MANAZANA 4) | 535949 | G - 122 | No especificado | Grouting | Grouting torre 1 eje A entre 1 al 19 apto 1104, 1105, 1106, 1107, 1108, 1109 | 2025-09-29 | 2025-10-02 | 2025-10-06 | 7 | 75 | 4417.865 | 12.5 | 82.6 | 190.7 | 18.7 | 149.6 | 2-Cónica y dividida |  | 927
23472 - TERRA (MANAZANA 4) | 535949 | G - 121 | No especificado | Grouting | Grouting torre 1 eje J entre 1 al 19 apto 1001, 1002, 1003, 1010, 1011, 1012 | 2025-09-29 | 2025-10-02 | 2025-10-27 | 28 | 76 | 4536.46 | 12.5 | 115.3 | 259 | 25.4 | 203.2 | 2-Cónica y dividida |  | 940
23472 - TERRA (MANAZANA 4) | 535949 | G - 121 | No especificado | Grouting | Grouting torre 1 eje J entre 1 al 19 apto 1001, 1002, 1003, 1010, 1011, 1012 | 2025-09-29 | 2025-10-02 | 2025-10-27 | 28 | 76 | 4536.46 | 12.5 | 114.9 | 258 | 25.3 | 202.4 | 2-Cónica y dividida |  | 940
23472 - TERRA (MANAZANA 4) | 535949 | G - 121 | No especificado | Grouting | Grouting torre 1 eje J entre 1 al 19 apto 1001, 1002, 1003, 1010, 1011, 1012 | 2025-09-29 | 2025-10-02 | 2025-10-27 | 28 | 75 | 4417.865 | 12.5 | 113.5 | 262.1 | 25.7 | 205.6 | 2-Cónica y dividida |  | 940
23472 - TERRA (MANAZANA 4) | 535949 | G - 121 | No especificado | Grouting | Grouting torre 1 eje J entre 1 al 19 apto 1001, 1002, 1003, 1010, 1011, 1012 | 2025-09-29 | 2025-10-02 | 2025-10-06 | 7 | 76 | 4536.46 | 12.5 | 84.1 | 188.6 | 18.5 | 148 | 2-Cónica y dividida |  | 927
23472 - TERRA (MANAZANA 4) | 535949 | G - 121 | No especificado | Grouting | Grouting torre 1 eje J entre 1 al 19 apto 1001, 1002, 1003, 1010, 1011, 1012 | 2025-09-29 | 2025-10-02 | 2025-10-06 | 7 | 76 | 4536.46 | 12.5 | 83.6 | 187.6 | 18.4 | 147.2 | 2-Cónica y dividida |  | 927
23472 - TERRA (MANAZANA 4) | 535949 | G - 120 | No especificado | Grouting | Grouting torre 1 eje A entre 1 al 19 apto 1004, 1005, 1006, 1007, 1008, 1009 | 2025-09-29 | 2025-10-02 | 2025-10-27 | 28 | 76 | 4536.46 | 12.5 | 116.3 | 261 | 25.6 | 204.8 | 2-Cónica y dividida |  | 940
23472 - TERRA (MANAZANA 4) | 535949 | G - 120 | No especificado | Grouting | Grouting torre 1 eje A entre 1 al 19 apto 1004, 1005, 1006, 1007, 1008, 1009 | 2025-09-29 | 2025-10-02 | 2025-10-27 | 28 | 76 | 4536.46 | 12.5 | 117.9 | 265.1 | 26 | 208 | 2-Cónica y dividida |  | 940
23472 - TERRA (MANAZANA 4) | 535949 | G - 120 | No especificado | Grouting | Grouting torre 1 eje A entre 1 al 19 apto 1004, 1005, 1006, 1007, 1008, 1009 | 2025-09-29 | 2025-10-02 | 2025-10-27 | 28 | 75 | 4417.865 | 12.5 | 115.7 | 267.2 | 26.2 | 209.6 | 2-Cónica y dividida |  | 940
23472 - TERRA (MANAZANA 4) | 535949 | G - 120 | No especificado | Grouting | Grouting torre 1 eje A entre 1 al 19 apto 1004, 1005, 1006, 1007, 1008, 1009 | 2025-09-29 | 2025-10-02 | 2025-10-06 | 7 | 76 | 4536.46 | 12.5 | 81.4 | 182.5 | 17.9 | 143.2 | 2-Cónica y dividida |  | 927
23472 - TERRA (MANAZANA 4) | 535949 | G - 120 | No especificado | Grouting | Grouting torre 1 eje A entre 1 al 19 apto 1004, 1005, 1006, 1007, 1008, 1009 | 2025-09-29 | 2025-10-02 | 2025-10-06 | 7 | 75 | 4417.865 | 12.5 | 80.2 | 185.6 | 18.2 | 145.6 | 2-Cónica y dividida |  | 927
23472 - TERRA (MANAZANA 4) | 535948 | M - 1290 | Outinord IND 1/2" | Concreto | Muros torre 1 eje 1 al 5 entre A - E apt 1904 - 1905 | 2025-09-30 | 2025-10-02 | 2025-10-28 | 28 | 101 | 8011.847 | 27.6 | 312.3 | 397.7 | 39 | 141.3 | 2-Cónica y dividida |  | 941
23472 - TERRA (MANAZANA 4) | 535948 | M - 1290 | Outinord IND 1/2" | Concreto | Muros torre 1 eje 1 al 5 entre A - E apt 1904 - 1905 | 2025-09-30 | 2025-10-02 | 2025-10-28 | 28 | 101 | 8011.847 | 27.6 | 310.1 | 394.6 | 38.7 | 140.2 | 2-Cónica y dividida |  | 941
23472 - TERRA (MANAZANA 4) | 535948 | M - 1290 | Outinord IND 1/2" | Concreto | Muros torre 1 eje 1 al 5 entre A - E apt 1904 - 1905 | 2025-09-30 | 2025-10-02 | 2025-10-28 | 28 | 101 | 8011.847 | 27.6 | 305.4 | 388.5 | 38.1 | 138 | 2-Cónica y dividida |  | 941
23472 - TERRA (MANAZANA 4) | 535948 | M - 1290 | Outinord IND 1/2" | Concreto | Muros torre 1 eje 1 al 5 entre A - E apt 1904 - 1905 | 2025-09-30 | 2025-10-02 | 2025-10-14 | 14 | 100 | 7853.982 | 27.6 | 263.8 | 342.6 | 33.6 | 121.7 | 2-Cónica y dividida |  | 931
23472 - TERRA (MANAZANA 4) | 535948 | M - 1290 | Outinord IND 1/2" | Concreto | Muros torre 1 eje 1 al 5 entre A - E apt 1904 - 1905 | 2025-09-30 | 2025-10-02 | 2025-10-14 | 14 | 101 | 8011.847 | 27.6 | 259.4 | 330.4 | 32.4 | 117.4 | 2-Cónica y dividida |  | 931
23472 - TERRA (MANAZANA 4) | 535948 | M - 1290 | Outinord IND 1/2" | Concreto | Muros torre 1 eje 1 al 5 entre A - E apt 1904 - 1905 | 2025-09-30 | 2025-10-02 | 2025-10-07 | 7 | 100 | 7853.982 | 27.6 | 224.1 | 290.6 | 28.5 | 103.3 | 2-Cónica y dividida |  | 927
23472 - TERRA (MANAZANA 4) | 535948 | M - 1290 | Outinord IND 1/2" | Concreto | Muros torre 1 eje 1 al 5 entre A - E apt 1904 - 1905 | 2025-09-30 | 2025-10-02 | 2025-10-07 | 7 | 101 | 8011.847 | 27.6 | 221.5 | 281.4 | 27.6 | 100 | 2-Cónica y dividida |  | 927
23472 - TERRA (MANAZANA 4) | 535948 | M - 1290 | Outinord IND 1/2" | Concreto | Muros torre 1 eje 1 al 5 entre A - E apt 1904 - 1905 | 2025-09-30 | 2025-10-02 | 2025-10-03 | 3 | 101 | 8011.847 | 27.6 | 150.2 | 190.7 | 18.7 | 67.8 | 2-Cónica y dividida |  | 925
23472 - TERRA (MANAZANA 4) | 535948 | M - 1290 | Outinord IND 1/2" | Concreto | Muros torre 1 eje 1 al 5 entre A - E apt 1904 - 1905 | 2025-09-30 | 2025-10-02 | 2025-10-03 | 3 | 101 | 8011.847 | 27.6 | 147.3 | 187.6 | 18.4 | 66.7 | 2-Cónica y dividida |  | 925
23472 - TERRA (MANAZANA 4) | 535948 | PL - 1289 | Outinord IND 1/2" | Concreto | Placa entrepiso torre 1 eje 13 al 19 entre F - J apt 2010 - 2011 y escalera eje 17 al 19 entre D - E costado oriental piso 17 al 18 | 2025-09-30 | 2025-10-02 | 2025-10-28 | 28 | 101 | 8011.847 | 20.7 | 192.3 | 244.7 | 24 | 115.9 | 2-Cónica y dividida |  | 941
23472 - TERRA (MANAZANA 4) | 535948 | PL - 1289 | Outinord IND 1/2" | Concreto | Placa entrepiso torre 1 eje 13 al 19 entre F - J apt 2010 - 2011 y escalera eje 17 al 19 entre D - E costado oriental piso 17 al 18 | 2025-09-30 | 2025-10-02 | 2025-10-28 | 28 | 100 | 7853.982 | 20.7 | 190.6 | 247.8 | 24.3 | 117.4 | 2-Cónica y dividida |  | 941
23472 - TERRA (MANAZANA 4) | 535948 | PL - 1289 | Outinord IND 1/2" | Concreto | Placa entrepiso torre 1 eje 13 al 19 entre F - J apt 2010 - 2011 y escalera eje 17 al 19 entre D - E costado oriental piso 17 al 18 | 2025-09-30 | 2025-10-02 | 2025-10-28 | 28 | 100 | 7853.982 | 20.7 | 189.4 | 245.8 | 24.1 | 116.4 | 2-Cónica y dividida |  | 941
23472 - TERRA (MANAZANA 4) | 535948 | PL - 1289 | Outinord IND 1/2" | Concreto | Placa entrepiso torre 1 eje 13 al 19 entre F - J apt 2010 - 2011 y escalera eje 17 al 19 entre D - E costado oriental piso 17 al 18 | 2025-09-30 | 2025-10-02 | 2025-10-14 | 14 | 101 | 8011.847 | 20.7 | 154.5 | 196.8 | 19.3 | 93.2 | 2-Cónica y dividida |  | 931
23472 - TERRA (MANAZANA 4) | 535948 | PL - 1289 | Outinord IND 1/2" | Concreto | Placa entrepiso torre 1 eje 13 al 19 entre F - J apt 2010 - 2011 y escalera eje 17 al 19 entre D - E costado oriental piso 17 al 18 | 2025-09-30 | 2025-10-02 | 2025-10-14 | 14 | 101 | 8011.847 | 20.7 | 151.1 | 192.7 | 18.9 | 91.3 | 2-Cónica y dividida |  | 931
23472 - TERRA (MANAZANA 4) | 535948 | PL - 1289 | Outinord IND 1/2" | Concreto | Placa entrepiso torre 1 eje 13 al 19 entre F - J apt 2010 - 2011 y escalera eje 17 al 19 entre D - E costado oriental piso 17 al 18 | 2025-09-30 | 2025-10-02 | 2025-10-07 | 7 | 100 | 7853.982 | 20.7 | 125.2 | 162.1 | 15.9 | 76.8 | 2-Cónica y dividida |  | 927
23472 - TERRA (MANAZANA 4) | 535948 | PL - 1289 | Outinord IND 1/2" | Concreto | Placa entrepiso torre 1 eje 13 al 19 entre F - J apt 2010 - 2011 y escalera eje 17 al 19 entre D - E costado oriental piso 17 al 18 | 2025-09-30 | 2025-10-02 | 2025-10-07 | 7 | 100 | 7853.982 | 20.7 | 122.8 | 159.1 | 15.6 | 75.4 | 2-Cónica y dividida |  | 927
23472 - TERRA (MANAZANA 4) | 535948 | PL - 1289 | Outinord IND 1/2" | Concreto | Placa entrepiso torre 1 eje 13 al 19 entre F - J apt 2010 - 2011 y escalera eje 17 al 19 entre D - E costado oriental piso 17 al 18 | 2025-09-30 | 2025-10-02 | 2025-10-03 | 3 | 101 | 8011.847 | 20.7 | 82.5 | 105 | 10.3 | 49.8 | 2-Cónica y dividida |  | 925
23472 - TERRA (MANAZANA 4) | 535948 | PL - 1289 | Outinord IND 1/2" | Concreto | Placa entrepiso torre 1 eje 13 al 19 entre F - J apt 2010 - 2011 y escalera eje 17 al 19 entre D - E costado oriental piso 17 al 18 | 2025-09-30 | 2025-10-02 | 2025-10-03 | 3 | 101 | 8011.847 | 20.7 | 79.2 | 101 | 9.9 | 47.8 | 2-Cónica y dividida |  | 925
23472 - TERRA (MANAZANA 4) | 535948 | M - 1288 | Outinord IND 1/2" | Concreto | Muros torre 1 eje 6 al 11 entre F - J apt 1912 - 1901 | 2025-09-29 | 2025-10-02 | 2025-10-27 | 28 | 101 | 8011.847 | 27.6 | 310.8 | 395.7 | 38.8 | 140.6 | 2-Cónica y dividida |  | 940
23472 - TERRA (MANAZANA 4) | 535948 | M - 1288 | Outinord IND 1/2" | Concreto | Muros torre 1 eje 6 al 11 entre F - J apt 1912 - 1901 | 2025-09-29 | 2025-10-02 | 2025-10-27 | 28 | 101 | 8011.847 | 27.6 | 301.7 | 384.4 | 37.7 | 136.6 | 2-Cónica y dividida |  | 940
23472 - TERRA (MANAZANA 4) | 535948 | M - 1288 | Outinord IND 1/2" | Concreto | Muros torre 1 eje 6 al 11 entre F - J apt 1912 - 1901 | 2025-09-29 | 2025-10-02 | 2025-10-27 | 28 | 100 | 7853.982 | 27.6 | 308.6 | 400.7 | 39.3 | 142.4 | 2-Cónica y dividida |  | 940
23472 - TERRA (MANAZANA 4) | 535948 | M - 1288 | Outinord IND 1/2" | Concreto | Muros torre 1 eje 6 al 11 entre F - J apt 1912 - 1901 | 2025-09-29 | 2025-10-02 | 2025-10-13 | 14 | 101 | 8011.847 | 27.6 | 266.7 | 339.6 | 33.3 | 120.7 | 2-Cónica y dividida |  | 931
23472 - TERRA (MANAZANA 4) | 535948 | M - 1288 | Outinord IND 1/2" | Concreto | Muros torre 1 eje 6 al 11 entre F - J apt 1912 - 1901 | 2025-09-29 | 2025-10-02 | 2025-10-13 | 14 | 100 | 7853.982 | 27.6 | 262.4 | 340.6 | 33.4 | 121 | 2-Cónica y dividida |  | 931
23472 - TERRA (MANAZANA 4) | 535948 | M - 1288 | Outinord IND 1/2" | Concreto | Muros torre 1 eje 6 al 11 entre F - J apt 1912 - 1901 | 2025-09-29 | 2025-10-02 | 2025-10-06 | 7 | 101 | 8011.847 | 27.6 | 225.8 | 287.6 | 28.2 | 102.2 | 2-Cónica y dividida |  | 927
23472 - TERRA (MANAZANA 4) | 535948 | M - 1288 | Outinord IND 1/2" | Concreto | Muros torre 1 eje 6 al 11 entre F - J apt 1912 - 1901 | 2025-09-29 | 2025-10-02 | 2025-10-06 | 7 | 101 | 8011.847 | 27.6 | 222.3 | 282.5 | 27.7 | 100.4 | 2-Cónica y dividida |  | 927
23472 - TERRA (MANAZANA 4) | 535948 | M - 1288 | Outinord IND 1/2" | Concreto | Muros torre 1 eje 6 al 11 entre F - J apt 1912 - 1901 | 2025-09-29 | 2025-10-02 | 2025-10-02 | 3 | 101 | 8011.847 | 27.6 | 198.4 | 252.9 | 24.8 | 89.9 | 2-Cónica y dividida |  | 925
23472 - TERRA (MANAZANA 4) | 535948 | M - 1288 | Outinord IND 1/2" | Concreto | Muros torre 1 eje 6 al 11 entre F - J apt 1912 - 1901 | 2025-09-29 | 2025-10-02 | 2025-10-02 | 3 | 100 | 7853.982 | 27.6 | 196.3 | 254.9 | 25 | 90.6 | 2-Cónica y dividida |  | 925
23472 - TERRA (MANAZANA 4) | 535948 | PL - 1287 | Outinord IND 1" | Concreto | Placa entrepiso torre 1 eje 13 al 19 entre 2A - E apt 2008 - 2009 | 2025-09-29 | 2025-10-02 | 2025-10-27 | 28 | 101 | 8011.847 | 20.7 | 248.3 | 316.1 | 31 | 149.8 | 2-Cónica y dividida |  | 940
23472 - TERRA (MANAZANA 4) | 535948 | PL - 1287 | Outinord IND 1" | Concreto | Placa entrepiso torre 1 eje 13 al 19 entre 2A - E apt 2008 - 2009 | 2025-09-29 | 2025-10-02 | 2025-10-27 | 28 | 101 | 8011.847 | 20.7 | 246.8 | 314.1 | 30.8 | 148.8 | 2-Cónica y dividida |  | 940
23472 - TERRA (MANAZANA 4) | 535948 | PL - 1287 | Outinord IND 1" | Concreto | Placa entrepiso torre 1 eje 13 al 19 entre 2A - E apt 2008 - 2009 | 2025-09-29 | 2025-10-02 | 2025-10-27 | 28 | 101 | 8011.847 | 20.7 | 242.4 | 309 | 30.3 | 146.4 | 2-Cónica y dividida |  | 940
23472 - TERRA (MANAZANA 4) | 535948 | PL - 1287 | Outinord IND 1" | Concreto | Placa entrepiso torre 1 eje 13 al 19 entre 2A - E apt 2008 - 2009 | 2025-09-29 | 2025-10-02 | 2025-10-13 | 14 | 101 | 8011.847 | 20.7 | 215.6 | 274.3 | 26.9 | 130 | 2-Cónica y dividida |  | 931
23472 - TERRA (MANAZANA 4) | 535948 | PL - 1287 | Outinord IND 1" | Concreto | Placa entrepiso torre 1 eje 13 al 19 entre 2A - E apt 2008 - 2009 | 2025-09-29 | 2025-10-02 | 2025-10-13 | 14 | 101 | 8011.847 | 20.7 | 211.4 | 269.2 | 26.4 | 127.5 | 2-Cónica y dividida |  | 931
23472 - TERRA (MANAZANA 4) | 535948 | PL - 1287 | Outinord IND 1" | Concreto | Placa entrepiso torre 1 eje 13 al 19 entre 2A - E apt 2008 - 2009 | 2025-09-29 | 2025-10-02 | 2025-10-06 | 7 | 100 | 7853.982 | 20.7 | 184.6 | 239.6 | 23.5 | 113.5 | 2-Cónica y dividida |  | 927
23472 - TERRA (MANAZANA 4) | 535948 | PL - 1287 | Outinord IND 1" | Concreto | Placa entrepiso torre 1 eje 13 al 19 entre 2A - E apt 2008 - 2009 | 2025-09-29 | 2025-10-02 | 2025-10-06 | 7 | 101 | 8011.847 | 20.7 | 181.4 | 230.5 | 22.6 | 109.2 | 2-Cónica y dividida |  | 927
23472 - TERRA (MANAZANA 4) | 535948 | PL - 1287 | Outinord IND 1" | Concreto | Placa entrepiso torre 1 eje 13 al 19 entre 2A - E apt 2008 - 2009 | 2025-09-29 | 2025-10-02 | 2025-10-02 | 3 | 101 | 8011.847 | 20.7 | 150.3 | 191.7 | 18.8 | 90.8 | 2-Cónica y dividida |  | 925
23472 - TERRA (MANAZANA 4) | 535948 | PL - 1287 | Outinord IND 1" | Concreto | Placa entrepiso torre 1 eje 13 al 19 entre 2A - E apt 2008 - 2009 | 2025-09-29 | 2025-10-02 | 2025-10-02 | 3 | 101 | 8011.847 | 20.7 | 148 | 188.6 | 18.5 | 89.4 | 2-Cónica y dividida |  | 925
23472 - TERRA (MANAZANA 4) | 535942 | G - 119 | No especificado | Grouting | Grouting torre 1 eje J entre 1 al 19 apt 901 , 902, 903, 910, 911, 912 | 2025-09-24 | 2025-09-24 | 2025-10-22 | 28 | 75 | 4417.865 | 12.5 | 130.4 | 300.8 | 29.5 | 236 | 2-Cónica y dividida |  | 938
23472 - TERRA (MANAZANA 4) | 535942 | G - 119 | No especificado | Grouting | Grouting torre 1 eje J entre 1 al 19 apt 901 , 902, 903, 910, 911, 912 | 2025-09-24 | 2025-09-24 | 2025-10-22 | 28 | 76 | 4536.46 | 12.5 | 129.3 | 290.6 | 28.5 | 228 | 2-Cónica y dividida |  | 938
23472 - TERRA (MANAZANA 4) | 535942 | G - 119 | No especificado | Grouting | Grouting torre 1 eje J entre 1 al 19 apt 901 , 902, 903, 910, 911, 912 | 2025-09-24 | 2025-09-24 | 2025-10-22 | 28 | 75 | 4417.865 | 12.5 | 127.5 | 294.7 | 28.9 | 231.2 | 2-Cónica y dividida |  | 938
23472 - TERRA (MANAZANA 4) | 535942 | G - 119 | No especificado | Grouting | Grouting torre 1 eje J entre 1 al 19 apt 901 , 902, 903, 910, 911, 912 | 2025-09-24 | 2025-09-24 | 2025-10-01 | 7 | 76 | 4536.46 | 12.5 | 99.5 | 223.3 | 21.9 | 175.2 | 2-Cónica y dividida |  | 924
23472 - TERRA (MANAZANA 4) | 535942 | G - 119 | No especificado | Grouting | Grouting torre 1 eje J entre 1 al 19 apt 901 , 902, 903, 910, 911, 912 | 2025-09-24 | 2025-09-24 | 2025-10-01 | 7 | 75 | 4417.865 | 12.5 | 98.2 | 226.4 | 22.2 | 177.6 | 2-Cónica y dividida |  | 924
23472 - TERRA (MANAZANA 4) | 535942 | G - 118 | No especificado | Grouting | Grouting torre 1 eje A entre 1 al 19 apt 904 , 905, 906, 907, 908, 909 | 2025-09-24 | 2025-09-24 | 2025-10-22 | 28 | 75 | 4417.865 | 12.5 | 131.3 | 302.9 | 29.7 | 237.6 | 2-Cónica y dividida |  | 938
23472 - TERRA (MANAZANA 4) | 535942 | G - 118 | No especificado | Grouting | Grouting torre 1 eje A entre 1 al 19 apt 904 , 905, 906, 907, 908, 909 | 2025-09-24 | 2025-09-24 | 2025-10-22 | 28 | 76 | 4536.46 | 12.5 | 129.7 | 291.6 | 28.6 | 228.8 | 2-Cónica y dividida |  | 938
23472 - TERRA (MANAZANA 4) | 535942 | G - 118 | No especificado | Grouting | Grouting torre 1 eje A entre 1 al 19 apt 904 , 905, 906, 907, 908, 909 | 2025-09-24 | 2025-09-24 | 2025-10-22 | 28 | 75 | 4417.865 | 12.5 | 133.4 | 308 | 30.2 | 241.6 | 2-Cónica y dividida |  | 938
23472 - TERRA (MANAZANA 4) | 535942 | G - 118 | No especificado | Grouting | Grouting torre 1 eje A entre 1 al 19 apt 904 , 905, 906, 907, 908, 909 | 2025-09-24 | 2025-09-24 | 2025-10-01 | 7 | 76 | 4536.46 | 12.5 | 100.1 | 225.4 | 22.1 | 176.8 | 2-Cónica y dividida |  | 924
23472 - TERRA (MANAZANA 4) | 535942 | G - 118 | No especificado | Grouting | Grouting torre 1 eje A entre 1 al 19 apt 904 , 905, 906, 907, 908, 909 | 2025-09-24 | 2025-09-24 | 2025-10-01 | 7 | 75 | 4417.865 | 12.5 | 99.5 | 229.4 | 22.5 | 180 | 2-Cónica y dividida |  | 924
23472 - TERRA (MANAZANA 4) | 535942 | G - 117 | No especificado | Grouting | Grouting torre 1 eje J entre 1 al 19 apt 801 , 802 , 803 , 810 , 811 , 812 | 2025-09-24 | 2025-09-24 | 2025-10-22 | 28 | 76 | 4536.46 | 12.5 | 130.9 | 294.7 | 28.9 | 231.2 | 2-Cónica y dividida |  | 938
23472 - TERRA (MANAZANA 4) | 535942 | G - 117 | No especificado | Grouting | Grouting torre 1 eje J entre 1 al 19 apt 801 , 802 , 803 , 810 , 811 , 812 | 2025-09-24 | 2025-09-24 | 2025-10-22 | 28 | 75 | 4417.865 | 12.5 | 129.3 | 298.8 | 29.3 | 234.4 | 2-Cónica y dividida |  | 938
23472 - TERRA (MANAZANA 4) | 535942 | G - 117 | No especificado | Grouting | Grouting torre 1 eje J entre 1 al 19 apt 801 , 802 , 803 , 810 , 811 , 812 | 2025-09-24 | 2025-09-24 | 2025-10-22 | 28 | 75 | 4417.865 | 12.5 | 127.1 | 293.7 | 28.8 | 230.4 | 2-Cónica y dividida |  | 938
23472 - TERRA (MANAZANA 4) | 535942 | G - 117 | No especificado | Grouting | Grouting torre 1 eje J entre 1 al 19 apt 801 , 802 , 803 , 810 , 811 , 812 | 2025-09-24 | 2025-09-24 | 2025-10-01 | 7 | 76 | 4536.46 | 12.5 | 95.2 | 214.1 | 21 | 168 | 2-Cónica y dividida |  | 924
23472 - TERRA (MANAZANA 4) | 535942 | G - 117 | No especificado | Grouting | Grouting torre 1 eje J entre 1 al 19 apt 801 , 802 , 803 , 810 , 811 , 812 | 2025-09-24 | 2025-09-24 | 2025-10-01 | 7 | 75 | 4417.865 | 12.5 | 94.7 | 218.2 | 21.4 | 171.2 | 2-Cónica y dividida |  | 924
23472 - TERRA (MANAZANA 4) | 535942 | G - 116 | No especificado | Grouting | Grouting torre 1 eje A entre 1 al 19 apt 804,805,806,807,808,809 | 2025-09-24 | 2025-09-24 | 2025-10-22 | 28 | 75 | 4417.865 | 12.5 | 117.9 | 272.3 | 26.7 | 213.6 | 2-Cónica y dividida |  | 938
23472 - TERRA (MANAZANA 4) | 535942 | G - 116 | No especificado | Grouting | Grouting torre 1 eje A entre 1 al 19 apt 804,805,806,807,808,809 | 2025-09-24 | 2025-09-24 | 2025-10-22 | 28 | 76 | 4536.46 | 12.5 | 119.1 | 268.2 | 26.3 | 210.4 | 2-Cónica y dividida |  | 938
23472 - TERRA (MANAZANA 4) | 535942 | G - 116 | No especificado | Grouting | Grouting torre 1 eje A entre 1 al 19 apt 804,805,806,807,808,809 | 2025-09-24 | 2025-09-24 | 2025-10-22 | 28 | 75 | 4417.865 | 12.5 | 115.3 | 266.1 | 26.1 | 208.8 | 2-Cónica y dividida |  | 938
23472 - TERRA (MANAZANA 4) | 535942 | G - 116 | No especificado | Grouting | Grouting torre 1 eje A entre 1 al 19 apt 804,805,806,807,808,809 | 2025-09-24 | 2025-09-24 | 2025-10-01 | 7 | 76 | 4536.46 | 12.5 | 99.7 | 224.3 | 22 | 176 | 2-Cónica y dividida |  | 924
23472 - TERRA (MANAZANA 4) | 535942 | G - 116 | No especificado | Grouting | Grouting torre 1 eje A entre 1 al 19 apt 804,805,806,807,808,809 | 2025-09-24 | 2025-09-24 | 2025-10-01 | 7 | 75 | 4417.865 | 12.5 | 98.1 | 226.4 | 22.2 | 177.6 | 2-Cónica y dividida |  | 924
23472 - TERRA (MANAZANA 4) | 535947 | M-87 | No especificado | Mortero | Mampostería salon comunal eje 2 al 6 entre A - C subestación y cuarto de maquinas y mampostería muro rampa vehicular | 2025-07-22 | 2025-09-30 | 2025-09-30 | 70 | 76 | 4536.46 | 7.5 | 35.9 | 80.6 | 7.9 | 105.3 | 2-Cónica y dividida |  | 923
23472 - TERRA (MANAZANA 4) | 535947 | M-87 | No especificado | Mortero | Mampostería salon comunal eje 2 al 6 entre A - C subestación y cuarto de maquinas y mampostería muro rampa vehicular | 2025-07-22 | 2025-09-30 | 2025-09-30 | 70 | 76 | 4536.46 | 7.5 | 36.6 | 82.6 | 8.1 | 108 | 2-Cónica y dividida |  | 923
23472 - TERRA (MANAZANA 4) | 535947 | M-87 | No especificado | Mortero | Mampostería salon comunal eje 2 al 6 entre A - C subestación y cuarto de maquinas y mampostería muro rampa vehicular | 2025-07-22 | 2025-09-30 | 2025-09-30 | 70 | 75 | 4417.865 | 7.5 | 35.2 | 81.6 | 8 | 106.7 | 2-Cónica y dividida |  | 923
23472 - TERRA (MANAZANA 4) | 535947 | M-84 | No especificado | Mortero | Mampostería torre 3 eje A entre 1 al 23 apto 2704, 2705, 2706, 2707, 2708, 2709 | 2025-07-22 | 2025-09-30 | 2025-09-30 | 70 | 76 | 4536.46 | 7.5 | 46.9 | 105 | 10.3 | 137.3 | 2-Cónica y dividida |  | 923
23472 - TERRA (MANAZANA 4) | 535947 | M-84 | No especificado | Mortero | Mampostería torre 3 eje A entre 1 al 23 apto 2704, 2705, 2706, 2707, 2708, 2709 | 2025-07-22 | 2025-09-30 | 2025-09-30 | 70 | 75 | 4417.865 | 7.5 | 44.6 | 103 | 10.1 | 134.7 | 2-Cónica y dividida |  | 923
23472 - TERRA (MANAZANA 4) | 535947 | M-84 | No especificado | Mortero | Mampostería torre 3 eje A entre 1 al 23 apto 2704, 2705, 2706, 2707, 2708, 2709 | 2025-07-22 | 2025-09-30 | 2025-09-30 | 70 | 76 | 4536.46 | 7.5 | 45.2 | 102 | 10 | 133.3 | 2-Cónica y dividida |  | 923
23472 - TERRA (MANAZANA 4) | 538959 | M-121 | No especificado | Mortero | Mamposteria torre 1 - eje J entre 1 al 19 apt 901 - 902 - 903 - 910 - 911 - 912 | 2025-09-22 | 2025-09-25 | 2025-10-20 | 28 | 76 | 4536.46 | 7.5 | 45.6 | 103 | 10.1 | 134.7 | 2-Cónica y dividida |  | 936
23472 - TERRA (MANAZANA 4) | 538959 | M-121 | No especificado | Mortero | Mamposteria torre 1 - eje J entre 1 al 19 apt 901 - 902 - 903 - 910 - 911 - 912 | 2025-09-22 | 2025-09-25 | 2025-10-20 | 28 | 76 | 4536.46 | 7.5 | 46.3 | 104 | 10.2 | 136 | 2-Cónica y dividida |  | 936
23472 - TERRA (MANAZANA 4) | 538959 | M-121 | No especificado | Mortero | Mamposteria torre 1 - eje J entre 1 al 19 apt 901 - 902 - 903 - 910 - 911 - 912 | 2025-09-22 | 2025-09-25 | 2025-10-20 | 28 | 76 | 4536.46 | 7.5 | 44.2 | 98.9 | 9.7 | 129.3 | 2-Cónica y dividida |  | 936
23472 - TERRA (MANAZANA 4) | 538959 | M-121 | No especificado | Mortero | Mamposteria torre 1 - eje J entre 1 al 19 apt 901 - 902 - 903 - 910 - 911 - 912 | 2025-09-22 | 2025-09-25 | 2025-09-29 | 7 | 75 | 4417.865 | 7.5 | 35.9 | 82.6 | 8.1 | 108 | 2-Cónica y dividida |  | 922
23472 - TERRA (MANAZANA 4) | 538959 | M-121 | No especificado | Mortero | Mamposteria torre 1 - eje J entre 1 al 19 apt 901 - 902 - 903 - 910 - 911 - 912 | 2025-09-22 | 2025-09-25 | 2025-09-29 | 7 | 75 | 4417.865 | 7.5 | 34.6 | 79.5 | 7.8 | 104 | 2-Cónica y dividida |  | 922
23472 - TERRA (MANAZANA 4) | 538959 | M-120 | No especificado | Mortero | Mamposteria torre 1 - eje A entre 1 al 19 apt 904 - 905 - 906 - 907 - 908 - 909 | 2025-09-22 | 2025-09-25 | 2025-10-20 | 28 | 76 | 4536.46 | 7.5 | 42.9 | 96.9 | 9.5 | 126.7 | 2-Cónica y dividida |  | 936
23472 - TERRA (MANAZANA 4) | 538959 | M-120 | No especificado | Mortero | Mamposteria torre 1 - eje A entre 1 al 19 apt 904 - 905 - 906 - 907 - 908 - 909 | 2025-09-22 | 2025-09-25 | 2025-10-20 | 28 | 76 | 4536.46 | 7.5 | 41.3 | 92.8 | 9.1 | 121.3 | 2-Cónica y dividida |  | 936
23472 - TERRA (MANAZANA 4) | 538959 | M-120 | No especificado | Mortero | Mamposteria torre 1 - eje A entre 1 al 19 apt 904 - 905 - 906 - 907 - 908 - 909 | 2025-09-22 | 2025-09-25 | 2025-10-20 | 28 | 75 | 4417.865 | 7.5 | 40.9 | 94.8 | 9.3 | 124 | 2-Cónica y dividida |  | 936
23472 - TERRA (MANAZANA 4) | 538959 | M-120 | No especificado | Mortero | Mamposteria torre 1 - eje A entre 1 al 19 apt 904 - 905 - 906 - 907 - 908 - 909 | 2025-09-22 | 2025-09-25 | 2025-09-29 | 7 | 75 | 4417.865 | 7.5 | 31.9 | 73.4 | 7.2 | 96 | 2-Cónica y dividida |  | 922
23472 - TERRA (MANAZANA 4) | 538959 | M-120 | No especificado | Mortero | Mamposteria torre 1 - eje A entre 1 al 19 apt 904 - 905 - 906 - 907 - 908 - 909 | 2025-09-22 | 2025-09-25 | 2025-09-29 | 7 | 75 | 4417.865 | 7.5 | 30.8 | 71.4 | 7 | 93.3 | 2-Cónica y dividida |  | 922
23472 - TERRA (MANAZANA 4) | 538959 | M-119 | No especificado | Mortero | Mamposteria torre 1 - eje J entre 1 al 19 apt 801 - 802 - 803 - 810 - 811 - 812 | 2025-09-22 | 2025-09-25 | 2025-10-20 | 28 | 75 | 4417.865 | 7.5 | 43.2 | 99.9 | 9.8 | 130.7 | 2-Cónica y dividida |  | 936
23472 - TERRA (MANAZANA 4) | 538959 | M-119 | No especificado | Mortero | Mamposteria torre 1 - eje J entre 1 al 19 apt 801 - 802 - 803 - 810 - 811 - 812 | 2025-09-22 | 2025-09-25 | 2025-10-20 | 28 | 76 | 4536.46 | 7.5 | 42.8 | 95.9 | 9.4 | 125.3 | 2-Cónica y dividida |  | 936
23472 - TERRA (MANAZANA 4) | 538959 | M-119 | No especificado | Mortero | Mamposteria torre 1 - eje J entre 1 al 19 apt 801 - 802 - 803 - 810 - 811 - 812 | 2025-09-22 | 2025-09-25 | 2025-10-20 | 28 | 76 | 4536.46 | 7.5 | 41.4 | 92.8 | 9.1 | 121.3 | 2-Cónica y dividida |  | 936
23472 - TERRA (MANAZANA 4) | 538959 | M-119 | No especificado | Mortero | Mamposteria torre 1 - eje J entre 1 al 19 apt 801 - 802 - 803 - 810 - 811 - 812 | 2025-09-22 | 2025-09-25 | 2025-09-29 | 7 | 75 | 4417.865 | 7.5 | 33.7 | 77.5 | 7.6 | 101.3 | 2-Cónica y dividida |  | 922
23472 - TERRA (MANAZANA 4) | 538959 | M-119 | No especificado | Mortero | Mamposteria torre 1 - eje J entre 1 al 19 apt 801 - 802 - 803 - 810 - 811 - 812 | 2025-09-22 | 2025-09-25 | 2025-09-29 | 7 | 75 | 4417.865 | 7.5 | 32.6 | 75.5 | 7.4 | 98.7 | 2-Cónica y dividida |  | 922
23472 - TERRA (MANAZANA 4) | 538959 | M-118 | No especificado | Mortero | Mamposteria torre 1 - eje A entre 1 al 19 apt 804 - 805 - 806 - 807 - 808 - 809 | 2025-09-22 | 2025-09-25 | 2025-10-20 | 28 | 75 | 4417.865 | 7.5 | 48.9 | 113.2 | 11.1 | 148 | 2-Cónica y dividida |  | 936
23472 - TERRA (MANAZANA 4) | 538959 | M-118 | No especificado | Mortero | Mamposteria torre 1 - eje A entre 1 al 19 apt 804 - 805 - 806 - 807 - 808 - 809 | 2025-09-22 | 2025-09-25 | 2025-10-20 | 28 | 76 | 4536.46 | 7.5 | 49.4 | 111.1 | 10.9 | 145.3 | 2-Cónica y dividida |  | 936
23472 - TERRA (MANAZANA 4) | 538959 | M-118 | No especificado | Mortero | Mamposteria torre 1 - eje A entre 1 al 19 apt 804 - 805 - 806 - 807 - 808 - 809 | 2025-09-22 | 2025-09-25 | 2025-10-20 | 28 | 76 | 4536.46 | 7.5 | 47.3 | 106.1 | 10.4 | 138.7 | 2-Cónica y dividida |  | 936
23472 - TERRA (MANAZANA 4) | 538959 | M-118 | No especificado | Mortero | Mamposteria torre 1 - eje A entre 1 al 19 apt 804 - 805 - 806 - 807 - 808 - 809 | 2025-09-22 | 2025-09-25 | 2025-09-29 | 7 | 75 | 4417.865 | 7.5 | 35.4 | 81.6 | 8 | 106.7 | 2-Cónica y dividida |  | 922
23472 - TERRA (MANAZANA 4) | 538959 | M-118 | No especificado | Mortero | Mamposteria torre 1 - eje A entre 1 al 19 apt 804 - 805 - 806 - 807 - 808 - 809 | 2025-09-22 | 2025-09-25 | 2025-09-29 | 7 | 75 | 4417.865 | 7.5 | 36.7 | 84.6 | 8.3 | 110.7 | 2-Cónica y dividida |  | 922
23472 - TERRA (MANAZANA 4) | 535941 | M - 1282 | Outinord IND 1/2" | Concreto | Muros torre 1 eje 12 al 19 entre 19 entre A - E apt 1908 , 1909 | 2025-09-25 | 2025-09-27 | 2025-10-23 | 28 | 100 | 7853.982 | 27.6 | 298.3 | 387.5 | 38 | 137.7 | 2-Cónica y dividida |  | 938
23472 - TERRA (MANAZANA 4) | 535941 | M - 1282 | Outinord IND 1/2" | Concreto | Muros torre 1 eje 12 al 19 entre 19 entre A - E apt 1908 , 1909 | 2025-09-25 | 2025-09-27 | 2025-10-23 | 28 | 101 | 8011.847 | 27.6 | 294.6 | 375.3 | 36.8 | 133.3 | 2-Cónica y dividida |  | 938
23472 - TERRA (MANAZANA 4) | 535941 | M - 1282 | Outinord IND 1/2" | Concreto | Muros torre 1 eje 12 al 19 entre 19 entre A - E apt 1908 , 1909 | 2025-09-25 | 2025-09-27 | 2025-10-23 | 28 | 100 | 7853.982 | 27.6 | 290.4 | 377.3 | 37 | 134.1 | 2-Cónica y dividida |  | 938
23472 - TERRA (MANAZANA 4) | 535941 | M - 1282 | Outinord IND 1/2" | Concreto | Muros torre 1 eje 12 al 19 entre 19 entre A - E apt 1908 , 1909 | 2025-09-25 | 2025-09-27 | 2025-10-09 | 14 | 100 | 7853.982 | 27.6 | 255.8 | 332.4 | 32.6 | 118.1 | 2-Cónica y dividida |  | 929
23472 - TERRA (MANAZANA 4) | 535941 | M - 1282 | Outinord IND 1/2" | Concreto | Muros torre 1 eje 12 al 19 entre 19 entre A - E apt 1908 , 1909 | 2025-09-25 | 2025-09-27 | 2025-10-09 | 14 | 100 | 7853.982 | 27.6 | 250.1 | 324.3 | 31.8 | 115.2 | 2-Cónica y dividida |  | 929
23472 - TERRA (MANAZANA 4) | 535941 | M - 1282 | Outinord IND 1/2" | Concreto | Muros torre 1 eje 12 al 19 entre 19 entre A - E apt 1908 , 1909 | 2025-09-25 | 2025-09-27 | 2025-10-02 | 7 | 100 | 7853.982 | 27.6 | 226.3 | 293.7 | 28.8 | 104.3 | 2-Cónica y dividida |  | 925
23472 - TERRA (MANAZANA 4) | 535941 | M - 1282 | Outinord IND 1/2" | Concreto | Muros torre 1 eje 12 al 19 entre 19 entre A - E apt 1908 , 1909 | 2025-09-25 | 2025-09-27 | 2025-10-02 | 7 | 100 | 7853.982 | 27.6 | 222.4 | 288.6 | 28.3 | 102.5 | 2-Cónica y dividida |  | 925
23472 - TERRA (MANAZANA 4) | 535941 | M - 1282 | Outinord IND 1/2" | Concreto | Muros torre 1 eje 12 al 19 entre 19 entre A - E apt 1908 , 1909 | 2025-09-25 | 2025-09-27 | 2025-09-28 | 3 | 100 | 7853.982 | 27.6 | 196.3 | 254.9 | 25 | 90.6 | 2-Cónica y dividida |  | 921
23472 - TERRA (MANAZANA 4) | 535941 | M - 1282 | Outinord IND 1/2" | Concreto | Muros torre 1 eje 12 al 19 entre 19 entre A - E apt 1908 , 1909 | 2025-09-25 | 2025-09-27 | 2025-09-28 | 3 | 100 | 7853.982 | 27.6 | 192.6 | 249.8 | 24.5 | 88.8 | 2-Cónica y dividida |  | 921
23472 - TERRA (MANAZANA 4) | 535941 | PL - 1281 | Outinord IND 1" | Concreto | Placa entre piso torre 1 eje 6 al 13 entre F - G apt 1901 , 1912 y placa de fosos de ascensores | 2025-09-25 | 2025-09-27 | 2025-10-23 | 28 | 100 | 7853.982 | 20.7 | 264.7 | 343.6 | 33.7 | 162.8 | 2-Cónica y dividida |  | 938
23472 - TERRA (MANAZANA 4) | 535941 | PL - 1281 | Outinord IND 1" | Concreto | Placa entre piso torre 1 eje 6 al 13 entre F - G apt 1901 , 1912 y placa de fosos de ascensores | 2025-09-25 | 2025-09-27 | 2025-10-23 | 28 | 101 | 8011.847 | 20.7 | 260.4 | 331.4 | 32.5 | 157 | 2-Cónica y dividida |  | 938
23472 - TERRA (MANAZANA 4) | 535941 | PL - 1281 | Outinord IND 1" | Concreto | Placa entre piso torre 1 eje 6 al 13 entre F - G apt 1901 , 1912 y placa de fosos de ascensores | 2025-09-25 | 2025-09-27 | 2025-10-23 | 28 | 100 | 7853.982 | 20.7 | 258.1 | 335.5 | 32.9 | 158.9 | 2-Cónica y dividida |  | 938
23472 - TERRA (MANAZANA 4) | 535941 | PL - 1281 | Outinord IND 1" | Concreto | Placa entre piso torre 1 eje 6 al 13 entre F - G apt 1901 , 1912 y placa de fosos de ascensores | 2025-09-25 | 2025-09-27 | 2025-10-09 | 14 | 101 | 8011.847 | 20.7 | 228.6 | 290.6 | 28.5 | 137.7 | 2-Cónica y dividida |  | 929
23472 - TERRA (MANAZANA 4) | 535941 | PL - 1281 | Outinord IND 1" | Concreto | Placa entre piso torre 1 eje 6 al 13 entre F - G apt 1901 , 1912 y placa de fosos de ascensores | 2025-09-25 | 2025-09-27 | 2025-10-09 | 14 | 100 | 7853.982 | 20.7 | 225.8 | 292.7 | 28.7 | 138.6 | 2-Cónica y dividida |  | 929
23472 - TERRA (MANAZANA 4) | 535941 | PL - 1281 | Outinord IND 1" | Concreto | Placa entre piso torre 1 eje 6 al 13 entre F - G apt 1901 , 1912 y placa de fosos de ascensores | 2025-09-25 | 2025-09-27 | 2025-10-02 | 7 | 101 | 8011.847 | 20.7 | 196.3 | 249.8 | 24.5 | 118.4 | 2-Cónica y dividida |  | 925
23472 - TERRA (MANAZANA 4) | 535941 | PL - 1281 | Outinord IND 1" | Concreto | Placa entre piso torre 1 eje 6 al 13 entre F - G apt 1901 , 1912 y placa de fosos de ascensores | 2025-09-25 | 2025-09-27 | 2025-10-02 | 7 | 100 | 7853.982 | 20.7 | 194.8 | 252.9 | 24.8 | 119.8 | 2-Cónica y dividida |  | 925
23472 - TERRA (MANAZANA 4) | 535941 | PL - 1281 | Outinord IND 1" | Concreto | Placa entre piso torre 1 eje 6 al 13 entre F - G apt 1901 , 1912 y placa de fosos de ascensores | 2025-09-25 | 2025-09-27 | 2025-09-28 | 3 | 101 | 8011.847 | 20.7 | 151.8 | 192.7 | 18.9 | 91.3 | 2-Cónica y dividida |  | 921
23472 - TERRA (MANAZANA 4) | 535941 | PL - 1281 | Outinord IND 1" | Concreto | Placa entre piso torre 1 eje 6 al 13 entre F - G apt 1901 , 1912 y placa de fosos de ascensores | 2025-09-25 | 2025-09-27 | 2025-09-28 | 3 | 100 | 7853.982 | 20.7 | 147.2 | 190.7 | 18.7 | 90.3 | 2-Cónica y dividida |  | 921
23472 - TERRA (MANAZANA 4) | 535941 | M - 1280 | Outinord IND 1/2" | Concreto | Muros torre 1 eje 1 al 5 entre F - J apt 1802 , 1803 | 2025-09-24 | 2025-09-27 | 2025-10-22 | 28 | 101 | 8011.847 | 27.6 | 311.3 | 396.7 | 38.9 | 140.9 | 2-Cónica y dividida |  | 938
23472 - TERRA (MANAZANA 4) | 535941 | M - 1280 | Outinord IND 1/2" | Concreto | Muros torre 1 eje 1 al 5 entre F - J apt 1802 , 1803 | 2025-09-24 | 2025-09-27 | 2025-10-22 | 28 | 101 | 8011.847 | 27.6 | 308.1 | 392.6 | 38.5 | 139.5 | 2-Cónica y dividida |  | 938
23472 - TERRA (MANAZANA 4) | 535941 | M - 1280 | Outinord IND 1/2" | Concreto | Muros torre 1 eje 1 al 5 entre F - J apt 1802 , 1803 | 2025-09-24 | 2025-09-27 | 2025-10-22 | 28 | 100 | 7853.982 | 27.6 | 310.4 | 402.8 | 39.5 | 143.1 | 2-Cónica y dividida |  | 938
23472 - TERRA (MANAZANA 4) | 535941 | M - 1280 | Outinord IND 1/2" | Concreto | Muros torre 1 eje 1 al 5 entre F - J apt 1802 , 1803 | 2025-09-24 | 2025-09-27 | 2025-10-08 | 14 | 101 | 8011.847 | 27.6 | 277.9 | 353.8 | 34.7 | 125.7 | 2-Cónica y dividida |  | 928
23472 - TERRA (MANAZANA 4) | 535941 | M - 1280 | Outinord IND 1/2" | Concreto | Muros torre 1 eje 1 al 5 entre F - J apt 1802 , 1803 | 2025-09-24 | 2025-09-27 | 2025-10-08 | 14 | 100 | 7853.982 | 27.6 | 273.2 | 354.9 | 34.8 | 126.1 | 2-Cónica y dividida |  | 928
23472 - TERRA (MANAZANA 4) | 535941 | M - 1280 | Outinord IND 1/2" | Concreto | Muros torre 1 eje 1 al 5 entre F - J apt 1802 , 1803 | 2025-09-24 | 2025-09-27 | 2025-10-01 | 7 | 101 | 8011.847 | 27.6 | 253.6 | 323.3 | 31.7 | 114.9 | 2-Cónica y dividida |  | 924
23472 - TERRA (MANAZANA 4) | 535941 | M - 1280 | Outinord IND 1/2" | Concreto | Muros torre 1 eje 1 al 5 entre F - J apt 1802 , 1803 | 2025-09-24 | 2025-09-27 | 2025-10-01 | 7 | 100 | 7853.982 | 27.6 | 249.8 | 324.3 | 31.8 | 115.2 | 2-Cónica y dividida |  | 924
23472 - TERRA (MANAZANA 4) | 535941 | M - 1280 | Outinord OND 1/2" | Concreto | Muros torre 1 eje 1 al 5 entre F - J apt 1802 , 1803 | 2025-09-24 | 2025-09-27 | 2025-09-27 | 3 | 101 | 8011.847 | 27.6 | 223 | 283.5 | 27.8 | 100.7 | 2-Cónica y dividida |  | 921
23472 - TERRA (MANAZANA 4) | 535941 | M - 1280 | Outinord OND 1/2" | Concreto | Muros torre 1 eje 1 al 5 entre F - J apt 1802 , 1803 | 2025-09-24 | 2025-09-27 | 2025-09-27 | 3 | 100 | 7853.982 | 27.6 | 219.4 | 284.5 | 27.9 | 101.1 | 2-Cónica y dividida |  | 921
23472 - TERRA (MANAZANA 4) | 535941 | PL - 1279 | Outinord IND 1" | Concreto | Placa entre piso torre 1 eje 6 al 13 entre A - E apt 1906 , 1907 | 2025-09-24 | 2025-09-27 | 2025-10-22 | 28 | 100 | 7853.982 | 20.7 | 266.7 | 346.7 | 34 | 164.3 | 2-Cónica y dividida |  | 938
23472 - TERRA (MANAZANA 4) | 535941 | PL - 1279 | Outinord IND 1" | Concreto | Placa entre piso torre 1 eje 6 al 13 entre A - E apt 1906 , 1907 | 2025-09-24 | 2025-09-27 | 2025-10-22 | 28 | 101 | 8011.847 | 20.7 | 264.8 | 337.5 | 33.1 | 159.9 | 2-Cónica y dividida |  | 938
23472 - TERRA (MANAZANA 4) | 535941 | PL - 1279 | Outinord IND 1" | Concreto | Placa entre piso torre 1 eje 6 al 13 entre A - E apt 1906 , 1907 | 2025-09-24 | 2025-09-27 | 2025-10-22 | 28 | 101 | 8011.847 | 20.7 | 260.1 | 331.4 | 32.5 | 157 | 2-Cónica y dividida |  | 938
23472 - TERRA (MANAZANA 4) | 535941 | PL - 1279 | Outinord IND 1" | Concreto | Placa entre piso torre 1 eje 6 al 13 entre A - E apt 1906 , 1907 | 2025-09-24 | 2025-09-27 | 2025-10-08 | 14 | 101 | 8011.847 | 20.7 | 231.3 | 294.7 | 28.9 | 139.6 | 2-Cónica y dividida |  | 928
23472 - TERRA (MANAZANA 4) | 535941 | PL - 1279 | Outinord IND 1" | Concreto | Placa entre piso torre 1 eje 6 al 13 entre A - E apt 1906 , 1907 | 2025-09-24 | 2025-09-27 | 2025-10-08 | 14 | 100 | 7853.982 | 20.7 | 227.6 | 295.7 | 29 | 140.1 | 2-Cónica y dividida |  | 928
23472 - TERRA (MANAZANA 4) | 535941 | PL - 1279 | Outinord IND 1" | Concreto | Placa entre piso torre 1 eje 6 al 13 entre A - E apt 1906 , 1907 | 2025-09-24 | 2025-09-27 | 2025-10-01 | 7 | 100 | 7853.982 | 20.7 | 203 | 263.1 | 25.8 | 124.6 | 2-Cónica y dividida |  | 924
23472 - TERRA (MANAZANA 4) | 535941 | PL - 1279 | Outinord IND 1" | Concreto | Placa entre piso torre 1 eje 6 al 13 entre A - E apt 1906 , 1907 | 2025-09-24 | 2025-09-27 | 2025-10-01 | 7 | 100 | 7853.982 | 20.7 | 199.4 | 259 | 25.4 | 122.7 | 2-Cónica y dividida |  | 924
23472 - TERRA (MANAZANA 4) | 535941 | PL - 1279 | Outinord IND 1" | Concreto | Placa entre piso torre 1 eje 6 al 13 entre A - E apt 1906 , 1907 | 2025-09-24 | 2025-09-27 | 2025-09-27 | 3 | 101 | 8011.847 | 20.7 | 173.9 | 221.3 | 21.7 | 104.8 | 2-Cónica y dividida |  | 921
23472 - TERRA (MANAZANA 4) | 535941 | PL - 1279 | Outinord IND 1" | Concreto | Placa entre piso torre 1 eje 6 al 13 entre A - E apt 1906 , 1907 | 2025-09-24 | 2025-09-27 | 2025-09-27 | 3 | 100 | 7853.982 | 20.7 | 169.2 | 219.2 | 21.5 | 103.9 | 2-Cónica y dividida |  | 921
23472 - TERRA (MANAZANA 4) | 538960 | M - 1278 | Outinord IND 1/2 | Concreto | Muros torre 1 eje 1 al 5 entre A - E apt 1804 , 1805 | 2025-09-23 | 2025-09-25 | 2025-10-21 | 28 | 101 | 8011.847 | 27.6 | 308.5 | 392.6 | 38.5 | 139.5 | 2-Cónica y dividida |  | 937
23472 - TERRA (MANAZANA 4) | 538960 | M - 1278 | Outinord IND 1/2 | Concreto | Muros torre 1 eje 1 al 5 entre A - E apt 1804 , 1805 | 2025-09-23 | 2025-09-25 | 2025-10-21 | 28 | 100 | 7853.982 | 27.6 | 305.9 | 396.7 | 38.9 | 140.9 | 2-Cónica y dividida |  | 937
23472 - TERRA (MANAZANA 4) | 538960 | M - 1278 | Outinord IND 1/2 | Concreto | Muros torre 1 eje 1 al 5 entre A - E apt 1804 , 1805 | 2025-09-23 | 2025-09-25 | 2025-10-21 | 28 | 101 | 8011.847 | 27.6 | 304.6 | 387.5 | 38 | 137.7 | 2-Cónica y dividida |  | 937
23472 - TERRA (MANAZANA 4) | 538960 | M - 1278 | Outinord IND 1/2 | Concreto | Muros torre 1 eje 1 al 5 entre A - E apt 1804 , 1805 | 2025-09-23 | 2025-09-25 | 2025-10-07 | 14 | 100 | 7853.982 | 27.6 | 272.1 | 352.8 | 34.6 | 125.4 | 2-Cónica y dividida |  | 927
23472 - TERRA (MANAZANA 4) | 538960 | M - 1278 | Outinord IND 1/2 | Concreto | Muros torre 1 eje 1 al 5 entre A - E apt 1804 , 1805 | 2025-09-23 | 2025-09-25 | 2025-10-07 | 14 | 100 | 7853.982 | 27.6 | 268.4 | 348.7 | 34.2 | 123.9 | 2-Cónica y dividida |  | 927
23472 - TERRA (MANAZANA 4) | 538960 | M - 1278 | Outinord IND 1/2 | Concreto | Muros torre 1 eje 1 al 5 entre A - E apt 1804 , 1805 | 2025-09-23 | 2025-09-25 | 2025-09-30 | 7 | 101 | 8011.847 | 27.6 | 246.4 | 314.1 | 30.8 | 111.6 | 2-Cónica y dividida |  | 923
23472 - TERRA (MANAZANA 4) | 538960 | M - 1278 | Outinord IND 1/2 | Concreto | Muros torre 1 eje 1 al 5 entre A - E apt 1804 , 1805 | 2025-09-23 | 2025-09-25 | 2025-09-30 | 7 | 100 | 7853.982 | 27.6 | 242.4 | 315.1 | 30.9 | 112 | 2-Cónica y dividida |  | 923
23472 - TERRA (MANAZANA 4) | 538960 | M - 1278 | Outinord IND 1/2 | Concreto | Muros torre 1 eje 1 al 5 entre A - E apt 1804 , 1805 | 2025-09-23 | 2025-09-25 | 2025-09-26 | 3 | 100 | 7853.982 | 27.6 | 190.8 | 247.8 | 24.3 | 88 | 2-Cónica y dividida |  | 920
23472 - TERRA (MANAZANA 4) | 538960 | M - 1278 | Outinord IND 1/2 | Concreto | Muros torre 1 eje 1 al 5 entre A - E apt 1804 , 1805 | 2025-09-23 | 2025-09-25 | 2025-09-26 | 3 | 100 | 7853.982 | 27.6 | 187.4 | 243.7 | 23.9 | 86.6 | 2-Cónica y dividida |  | 920
23472 - TERRA (MANAZANA 4) | 538960 | PL - 1277 | Outinord IND 1" | Concreto | Placa entre piso torre 1 eje 13 al 19 entre F - J apt 1910 , 1911 y escalera eje 1 al 2 entre D - G costado occidental piso 16 al piso 17 | 2025-09-23 | 2025-09-25 | 2025-10-21 | 28 | 100 | 7853.982 | 20.7 | 215.6 | 280.4 | 27.5 | 132.9 | 2-Cónica y dividida |  | 937
23472 - TERRA (MANAZANA 4) | 538960 | PL - 1277 | Outinord IND 1" | Concreto | Placa entre piso torre 1 eje 13 al 19 entre F - J apt 1910 , 1911 y escalera eje 1 al 2 entre D - G costado occidental piso 16 al piso 17 | 2025-09-23 | 2025-09-25 | 2025-10-21 | 28 | 100 | 7853.982 | 20.7 | 212.3 | 275.3 | 27 | 130.4 | 2-Cónica y dividida |  | 937
23472 - TERRA (MANAZANA 4) | 538960 | PL - 1277 | Outinord IND 1" | Concreto | Placa entre piso torre 1 eje 13 al 19 entre F - J apt 1910 , 1911 y escalera eje 1 al 2 entre D - G costado occidental piso 16 al piso 17 | 2025-09-23 | 2025-09-25 | 2025-10-21 | 28 | 101 | 8011.847 | 20.7 | 210.4 | 268.2 | 26.3 | 127.1 | 2-Cónica y dividida |  | 937
23472 - TERRA (MANAZANA 4) | 538960 | PL - 1277 | Outinord IND 1" | Concreto | Placa entre piso torre 1 eje 13 al 19 entre F - J apt 1910 , 1911 y escalera eje 1 al 2 entre D - G costado occidental piso 16 al piso 17 | 2025-09-23 | 2025-09-25 | 2025-10-07 | 14 | 100 | 7853.982 | 20.7 | 185.7 | 240.7 | 23.6 | 114 | 2-Cónica y dividida |  | 927
23472 - TERRA (MANAZANA 4) | 538960 | PL - 1277 | Outinord IND 1" | Concreto | Placa entre piso torre 1 eje 13 al 19 entre F - J apt 1910 , 1911 y escalera eje 1 al 2 entre D - G costado occidental piso 16 al piso 17 | 2025-09-23 | 2025-09-25 | 2025-10-07 | 14 | 101 | 8011.847 | 20.7 | 186.9 | 237.6 | 23.3 | 112.6 | 2-Cónica y dividida |  | 927
23472 - TERRA (MANAZANA 4) | 538960 | PL - 1277 | Outinord IND 1" | Concreto | Placa entre piso torre 1 eje 13 al 19 entre F - J apt 1910 , 1911 y escalera eje 1 al 2 entre D - G costado occidental piso 16 al piso 17 | 2025-09-23 | 2025-09-25 | 2025-09-30 | 7 | 100 | 7853.982 | 20.7 | 156.4 | 202.9 | 19.9 | 96.1 | 2-Cónica y dividida |  | 923
23472 - TERRA (MANAZANA 4) | 538960 | PL - 1277 | Outinord IND 1" | Concreto | Placa entre piso torre 1 eje 13 al 19 entre F - J apt 1910 , 1911 y escalera eje 1 al 2 entre D - G costado occidental piso 16 al piso 17 | 2025-09-23 | 2025-09-25 | 2025-09-30 | 7 | 101 | 8011.847 | 20.7 | 161.8 | 206 | 20.2 | 97.6 | 2-Cónica y dividida |  | 923
23472 - TERRA (MANAZANA 4) | 538960 | PL - 1277 | Outinord IND 1" | Concreto | Placa entre piso torre 1 eje 13 al 19 entre F - J apt 1910 , 1911 y escalera eje 1 al 2 entre D - G costado occidental piso 16 al piso 17 | 2025-09-23 | 2025-09-25 | 2025-09-26 | 3 | 100 | 7853.982 | 20.7 | 135.9 | 176.4 | 17.3 | 83.6 | 2-Cónica y dividida |  | 920
23472 - TERRA (MANAZANA 4) | 538960 | PL - 1277 | Outinord IND 1" | Concreto | Placa entre piso torre 1 eje 13 al 19 entre F - J apt 1910 , 1911 y escalera eje 1 al 2 entre D - G costado occidental piso 16 al piso 17 | 2025-09-23 | 2025-09-25 | 2025-09-26 | 3 | 100 | 7853.982 | 20.7 | 131.2 | 170.3 | 16.7 | 80.7 | 2-Cónica y dividida |  | 920
23472 - TERRA (MANAZANA 4) | 538958 | M - 1276 | Outinord IND 1 / 2" | Concreto | Muros torre 1 eje 6 al 11 entre F - J apt. 1801, 1812 | 2025-09-22 | 2025-09-25 | 2025-10-20 | 28 | 100 | 7853.982 | 27.6 | 301.8 | 391.6 | 38.4 | 139.1 | 2-Cónica y dividida |  | 936
23472 - TERRA (MANAZANA 4) | 538958 | M - 1276 | Outinord IND 1 / 2" | Concreto | Muros torre 1 eje 6 al 11 entre F - J apt. 1801, 1812 | 2025-09-22 | 2025-09-25 | 2025-10-20 | 28 | 101 | 8011.847 | 27.6 | 304.6 | 387.5 | 38 | 137.7 | 2-Cónica y dividida |  | 936
23472 - TERRA (MANAZANA 4) | 538958 | M - 1276 | Outinord IND 1 / 2" | Concreto | Muros torre 1 eje 6 al 11 entre F - J apt. 1801, 1812 | 2025-09-22 | 2025-09-25 | 2025-10-20 | 28 | 100 | 7853.982 | 27.6 | 299.2 | 388.5 | 38.1 | 138 | 2-Cónica y dividida |  | 936
23472 - TERRA (MANAZANA 4) | 538958 | M - 1276 | Outinord IND 1 / 2" | Concreto | Muros torre 1 eje 6 al 11 entre F - J apt. 1801, 1812 | 2025-09-22 | 2025-09-25 | 2025-10-06 | 14 | 101 | 8011.847 | 27.6 | 262.3 | 333.4 | 32.7 | 118.5 | 2-Cónica y dividida |  | 927
23472 - TERRA (MANAZANA 4) | 538958 | M - 1276 | Outinord IND 1 / 2" | Concreto | Muros torre 1 eje 6 al 11 entre F - J apt. 1801, 1812 | 2025-09-22 | 2025-09-25 | 2025-10-06 | 14 | 100 | 7853.982 | 27.6 | 258.1 | 335.5 | 32.9 | 119.2 | 2-Cónica y dividida |  | 927
23472 - TERRA (MANAZANA 4) | 538958 | M - 1276 | Outinord IND 1 / 2" | Concreto | Muros torre 1 eje 6 al 11 entre F - J apt. 1801, 1812 | 2025-09-22 | 2025-09-25 | 2025-09-29 | 7 | 101 | 8011.847 | 27.6 | 226.8 | 288.6 | 28.3 | 102.5 | 2-Cónica y dividida |  | 921
23472 - TERRA (MANAZANA 4) | 538958 | M - 1276 | Outinord IND 1 / 2" | Concreto | Muros torre 1 eje 6 al 11 entre F - J apt. 1801, 1812 | 2025-09-22 | 2025-09-25 | 2025-09-29 | 7 | 101 | 8011.847 | 27.6 | 230.2 | 292.7 | 28.7 | 104 | 2-Cónica y dividida |  | 921
23472 - TERRA (MANAZANA 4) | 538958 | M - 1276 | Outinord IND 1 / 2" | Concreto | Muros torre 1 eje 6 al 11 entre F - J apt. 1801, 1812 | 2025-09-22 | 2025-09-25 | 2025-09-25 | 3 | 101 | 8011.847 | 27.6 | 208.9 | 266.1 | 26.1 | 94.6 | 2-Cónica y dividida |  | 920
23472 - TERRA (MANAZANA 4) | 538958 | M - 1276 | Outinord IND 1 / 2" | Concreto | Muros torre 1 eje 6 al 11 entre F - J apt. 1801, 1812 | 2025-09-22 | 2025-09-25 | 2025-09-25 | 3 | 101 | 8011.847 | 27.6 | 205.4 | 261 | 25.6 | 92.8 | 2-Cónica y dividida |  | 920
23472 - TERRA (MANAZANA 4) | 538958 | PL - 1275 | Outinord IND 1" | Concreto | Placa entrepiso torre 1 eje 13 al 19 entre A - E apt. 1908, 1909 | 2025-09-22 | 2025-09-25 | 2025-10-20 | 28 | 101 | 8011.847 | 20.7 | 223.1 | 283.5 | 27.8 | 134.3 | 2-Cónica y dividida |  | 936
23472 - TERRA (MANAZANA 4) | 538958 | PL - 1275 | Outinord IND 1" | Concreto | Placa entrepiso torre 1 eje 13 al 19 entre A - E apt. 1908, 1909 | 2025-09-22 | 2025-09-25 | 2025-10-20 | 28 | 100 | 7853.982 | 20.7 | 219.6 | 285.5 | 28 | 135.3 | 2-Cónica y dividida |  | 936
23472 - TERRA (MANAZANA 4) | 538958 | PL - 1275 | Outinord IND 1" | Concreto | Placa entrepiso torre 1 eje 13 al 19 entre A - E apt. 1908, 1909 | 2025-09-22 | 2025-09-25 | 2025-10-20 | 28 | 100 | 7853.982 | 20.7 | 224.8 | 291.6 | 28.6 | 138.2 | 2-Cónica y dividida |  | 936
23472 - TERRA (MANAZANA 4) | 538958 | PL - 1275 | Outinord IND 1" | Concreto | Placa entrepiso torre 1 eje 13 al 19 entre A - E apt. 1908, 1909 | 2025-09-22 | 2025-09-25 | 2025-10-06 | 14 | 100 | 7853.982 | 20.7 | 196.8 | 255.9 | 25.1 | 121.3 | 2-Cónica y dividida |  | 927
23472 - TERRA (MANAZANA 4) | 538958 | PL - 1275 | Outinord IND 1" | Concreto | Placa entrepiso torre 1 eje 13 al 19 entre A - E apt. 1908, 1909 | 2025-09-22 | 2025-09-25 | 2025-10-06 | 14 | 101 | 8011.847 | 20.7 | 192.4 | 244.7 | 24 | 115.9 | 2-Cónica y dividida |  | 927
23472 - TERRA (MANAZANA 4) | 538958 | PL - 1275 | Outinord IND 1" | Concreto | Placa entrepiso torre 1 eje 13 al 19 entre A - E apt. 1908, 1909 | 2025-09-22 | 2025-09-25 | 2025-09-29 | 7 | 100 | 7853.982 | 20.7 | 164.8 | 214.1 | 21 | 101.4 | 2-Cónica y dividida |  | 921
23472 - TERRA (MANAZANA 4) | 538958 | PL - 1275 | Outinord IND 1" | Concreto | Placa entrepiso torre 1 eje 13 al 19 entre A - E apt. 1908, 1909 | 2025-09-22 | 2025-09-25 | 2025-09-29 | 7 | 101 | 8011.847 | 20.7 | 166.5 | 212.1 | 20.8 | 100.5 | 2-Cónica y dividida |  | 921
23472 - TERRA (MANAZANA 4) | 538958 | PL - 1275 | Outinord IND 1" | Concreto | Placa entrepiso torre 1 eje 13 al 19 entre A - E apt. 1908, 1909 | 2025-09-22 | 2025-09-25 | 2025-09-25 | 3 | 100 | 7853.982 | 20.7 | 142.6 | 185.6 | 18.2 | 87.9 | 2-Cónica y dividida |  | 920
23472 - TERRA (MANAZANA 4) | 538958 | PL - 1275 | Outinord IND 1" | Concreto | Placa entrepiso torre 1 eje 13 al 19 entre A - E apt. 1908, 1909 | 2025-09-22 | 2025-09-25 | 2025-09-25 | 3 | 101 | 8011.847 | 20.7 | 138.9 | 176.4 | 17.3 | 83.6 | 2-Cónica y dividida |  | 920
23472 - TERRA (MANAZANA 4) | 538958 | M - 1274 | Outinord IND 1" | Concreto | Salón comunal 2 placa de transición y torre 2 y 3 eje D - E entre 1 al 8 piso 1 | 2025-09-22 | 2025-09-25 | 2025-10-20 | 28 | 101 | 8011.847 | 27.6 | 258.3 | 328.3 | 32.2 | 116.7 | 2-Cónica y dividida |  | 936
23472 - TERRA (MANAZANA 4) | 538958 | M - 1274 | Outinord IND 1" | Concreto | Salón comunal 2 placa de transición y torre 2 y 3 eje D - E entre 1 al 8 piso 1 | 2025-09-22 | 2025-09-25 | 2025-10-20 | 28 | 101 | 8011.847 | 27.6 | 260.4 | 331.4 | 32.5 | 117.8 | 2-Cónica y dividida |  | 936
23472 - TERRA (MANAZANA 4) | 538958 | M - 1274 | Outinord IND 1" | Concreto | Salón comunal 2 placa de transición y torre 2 y 3 eje D - E entre 1 al 8 piso 1 | 2025-09-22 | 2025-09-25 | 2025-10-20 | 28 | 101 | 8011.847 | 27.6 | 253.8 | 323.3 | 31.7 | 114.9 | 2-Cónica y dividida |  | 936
23472 - TERRA (MANAZANA 4) | 538958 | M - 1274 | Outinord IND 1" | Concreto | Salón comunal 2 placa de transición y torre 2 y 3 eje D - E entre 1 al 8 piso 1 | 2025-09-22 | 2025-09-25 | 2025-10-06 | 14 | 101 | 8011.847 | 27.6 | 224.6 | 285.5 | 28 | 101.4 | 2-Cónica y dividida |  | 927
23472 - TERRA (MANAZANA 4) | 538958 | M - 1274 | Outinord IND 1" | Concreto | Salón comunal 2 placa de transición y torre 2 y 3 eje D - E entre 1 al 8 piso 1 | 2025-09-22 | 2025-09-25 | 2025-10-06 | 14 | 100 | 7853.982 | 27.6 | 222.3 | 288.6 | 28.3 | 102.5 | 2-Cónica y dividida |  | 927
23472 - TERRA (MANAZANA 4) | 538958 | M - 1274 | Outinord IND 1" | Concreto | Salón comunal 2 placa de transición y torre 2 y 3 eje D - E entre 1 al 8 piso 1 | 2025-09-22 | 2025-09-25 | 2025-09-29 | 7 | 100 | 7853.982 | 27.6 | 193.6 | 250.9 | 24.6 | 89.1 | 2-Cónica y dividida |  | 921
23472 - TERRA (MANAZANA 4) | 538958 | M - 1274 | Outinord IND 1" | Concreto | Salón comunal 2 placa de transición y torre 2 y 3 eje D - E entre 1 al 8 piso 1 | 2025-09-22 | 2025-09-25 | 2025-09-29 | 7 | 100 | 7853.982 | 27.6 | 188.6 | 244.7 | 24 | 87 | 2-Cónica y dividida |  | 921
23472 - TERRA (MANAZANA 4) | 538958 | M - 1274 | Outinord IND 1" | Concreto | Salón comunal 2 placa de transición y torre 2 y 3 eje D - E entre 1 al 8 piso 1 | 2025-09-22 | 2025-09-25 | 2025-09-25 | 3 | 101 | 8011.847 | 27.6 | 160.9 | 205 | 20.1 | 72.8 | 2-Cónica y dividida |  | 920
23472 - TERRA (MANAZANA 4) | 538958 | M - 1274 | Outinord IND 1" | Concreto | Salón comunal 2 placa de transición y torre 2 y 3 eje D - E entre 1 al 8 piso 1 | 2025-09-22 | 2025-09-25 | 2025-09-25 | 3 | 100 | 7853.982 | 27.6 | 158.9 | 206 | 20.2 | 73.2 | 2-Cónica y dividida |  | 920
23472 - TERRA (MANAZANA 4) | 538957 | M - 1273 | Outinord IND 1/2" | Concreto | Muros Torre 1 eje 6 al 11 entre A - E Apt 1806, 1807 | 2025-09-20 | 2025-09-23 | 2025-10-18 | 28 | 100 | 7853.982 | 27.6 | 242.5 | 315.1 | 30.9 | 112 | 2-Cónica y dividida |  | 935
23472 - TERRA (MANAZANA 4) | 538957 | M - 1273 | Outinord IND 1/2" | Concreto | Muros Torre 1 eje 6 al 11 entre A - E Apt 1806, 1807 | 2025-09-20 | 2025-09-23 | 2025-10-18 | 28 | 101 | 8011.847 | 27.6 | 240.4 | 305.9 | 30 | 108.7 | 2-Cónica y dividida |  | 935
23472 - TERRA (MANAZANA 4) | 538957 | M - 1273 | Outinord IND 1/2" | Concreto | Muros Torre 1 eje 6 al 11 entre A - E Apt 1806, 1807 | 2025-09-20 | 2025-09-23 | 2025-10-18 | 28 | 100 | 7853.982 | 27.6 | 238.1 | 309 | 30.3 | 109.8 | 2-Cónica y dividida |  | 935
23472 - TERRA (MANAZANA 4) | 538957 | M - 1273 | Outinord IND 1/2" | Concreto | Muros Torre 1 eje 6 al 11 entre A - E Apt 1806, 1807 | 2025-09-20 | 2025-09-23 | 2025-10-04 | 14 | 100 | 7853.982 | 27.6 | 210.6 | 273.3 | 26.8 | 97.1 | 2-Cónica y dividida |  | 926
23472 - TERRA (MANAZANA 4) | 538957 | M - 1273 | Outinord IND 1/2" | Concreto | Muros Torre 1 eje 6 al 11 entre A - E Apt 1806, 1807 | 2025-09-20 | 2025-09-23 | 2025-10-04 | 14 | 100 | 7853.982 | 27.6 | 208.3 | 270.2 | 26.5 | 96 | 2-Cónica y dividida |  | 926
23472 - TERRA (MANAZANA 4) | 538957 | M - 1273 | Outinord IND 1/2" | Concreto | Muros Torre 1 eje 6 al 11 entre A - E Apt 1806, 1807 | 2025-09-20 | 2025-09-23 | 2025-09-27 | 7 | 100 | 7853.982 | 27.6 | 183.6 | 238.6 | 23.4 | 84.8 | 2-Cónica y dividida |  | 921
23472 - TERRA (MANAZANA 4) | 538957 | M - 1273 | Outinord IND 1/2" | Concreto | Muros Torre 1 eje 6 al 11 entre A - E Apt 1806, 1807 | 2025-09-20 | 2025-09-23 | 2025-09-27 | 7 | 100 | 7853.982 | 27.6 | 180.1 | 233.5 | 22.9 | 83 | 2-Cónica y dividida |  | 921
23472 - TERRA (MANAZANA 4) | 538957 | M - 1273 | Outinord IND 1/2" | Concreto | Muros Torre 1 eje 6 al 11 entre A - E Apt 1806, 1807 | 2025-09-20 | 2025-09-23 | 2025-09-23 | 3 | 100 | 7853.982 | 27.6 | 148.9 | 193.7 | 19 | 68.8 | 2-Cónica y dividida |  | 918
23472 - TERRA (MANAZANA 4) | 538957 | M - 1273 | Outinord IND 1/2" | Concreto | Muros Torre 1 eje 6 al 11 entre A - E Apt 1806, 1807 | 2025-09-20 | 2025-09-23 | 2025-09-23 | 3 | 100 | 7853.982 | 27.6 | 145.6 | 188.6 | 18.5 | 67 | 2-Cónica y dividida |  | 918
23472 - TERRA (MANAZANA 4) | 538957 | PL - 1272 | Outinord IND 1" | Concreto | Placa entrepiso torre 1 eje 1 al 7 entre F - J Apt 1802 , 1803 y escalera eje 1 al 2 entre D - G Costado occidental piso 15 al piso 16 | 2025-09-20 | 2025-09-23 | 2025-10-18 | 28 | 100 | 7853.982 | 20.7 | 263.7 | 342.6 | 33.6 | 162.3 | 2-Cónica y dividida |  | 935
23472 - TERRA (MANAZANA 4) | 538957 | PL - 1272 | Outinord IND 1" | Concreto | Placa entrepiso torre 1 eje 1 al 7 entre F - J Apt 1802 , 1803 y escalera eje 1 al 2 entre D - G Costado occidental piso 15 al piso 16 | 2025-09-20 | 2025-09-23 | 2025-10-18 | 28 | 101 | 8011.847 | 20.7 | 260.4 | 331.4 | 32.5 | 157 | 2-Cónica y dividida |  | 935
23472 - TERRA (MANAZANA 4) | 538957 | PL - 1272 | Outinord IND 1" | Concreto | Placa entrepiso torre 1 eje 1 al 7 entre F - J Apt 1802 , 1803 y escalera eje 1 al 2 entre D - G Costado occidental piso 15 al piso 16 | 2025-09-20 | 2025-09-23 | 2025-10-18 | 28 | 101 | 8011.847 | 20.7 | 255.8 | 325.3 | 31.9 | 154.1 | 2-Cónica y dividida |  | 935
23472 - TERRA (MANAZANA 4) | 538957 | PL - 1272 | Outinord IND 1" | Concreto | Placa entrepiso torre 1 eje 1 al 7 entre F - J Apt 1802 , 1803 y escalera eje 1 al 2 entre D - G Costado occidental piso 15 al piso 16 | 2025-09-20 | 2025-09-23 | 2025-10-04 | 14 | 100 | 7853.982 | 20.7 | 218.9 | 284.5 | 27.9 | 134.8 | 2-Cónica y dividida |  | 926
23472 - TERRA (MANAZANA 4) | 538957 | PL - 1272 | Outinord IND 1" | Concreto | Placa entrepiso torre 1 eje 1 al 7 entre F - J Apt 1802 , 1803 y escalera eje 1 al 2 entre D - G Costado occidental piso 15 al piso 16 | 2025-09-20 | 2025-09-23 | 2025-10-04 | 14 | 101 | 8011.847 | 20.7 | 221.4 | 281.4 | 27.6 | 133.3 | 2-Cónica y dividida |  | 926
23472 - TERRA (MANAZANA 4) | 538957 | PL - 1272 | Outinord IND 1" | Concreto | Placa entrepiso torre 1 eje 1 al 7 entre F - J Apt 1802 , 1803 y escalera eje 1 al 2 entre D - G Costado occidental piso 15 al piso 16 | 2025-09-20 | 2025-09-23 | 2025-09-27 | 7 | 100 | 7853.982 | 20.7 | 186.9 | 242.7 | 23.8 | 115 | 2-Cónica y dividida |  | 921
23472 - TERRA (MANAZANA 4) | 538957 | PL - 1272 | Outinord IND 1" | Concreto | Placa entrepiso torre 1 eje 1 al 7 entre F - J Apt 1802 , 1803 y escalera eje 1 al 2 entre D - G Costado occidental piso 15 al piso 16 | 2025-09-20 | 2025-09-23 | 2025-09-27 | 7 | 100 | 7853.982 | 20.7 | 182.4 | 236.6 | 23.2 | 112.1 | 2-Cónica y dividida |  | 921
23472 - TERRA (MANAZANA 4) | 538957 | PL - 1272 | Outinord IND 1" | Concreto | Placa entrepiso torre 1 eje 1 al 7 entre F - J Apt 1802 , 1803 y escalera eje 1 al 2 entre D - G Costado occidental piso 15 al piso 16 | 2025-09-20 | 2025-09-23 | 2025-09-23 | 3 | 101 | 8011.847 | 20.7 | 157.6 | 200.9 | 19.7 | 95.2 | 2-Cónica y dividida |  | 918
23472 - TERRA (MANAZANA 4) | 538957 | PL - 1272 | Outinord IND 1" | Concreto | Placa entrepiso torre 1 eje 1 al 7 entre F - J Apt 1802 , 1803 y escalera eje 1 al 2 entre D - G Costado occidental piso 15 al piso 16 | 2025-09-20 | 2025-09-23 | 2025-09-23 | 3 | 100 | 7853.982 | 20.7 | 153.9 | 199.9 | 19.6 | 94.7 | 2-Cónica y dividida |  | 918
23472 - TERRA (MANAZANA 4) | 538957 | M - 1271 | Outinord IND 1/2" | Concreto | Muros Torre 1 eje 12 al 19 entre F - J Apt 1810, 1811 | 2025-09-19 | 2025-09-23 | 2025-10-17 | 28 | 100 | 7853.982 | 27.6 | 293.7 | 381.4 | 37.4 | 135.5 | 2-Cónica y dividida |  | 934
23472 - TERRA (MANAZANA 4) | 538957 | M - 1271 | Outinord IND 1/2" | Concreto | Muros Torre 1 eje 12 al 19 entre F - J Apt 1810, 1811 | 2025-09-19 | 2025-09-23 | 2025-10-17 | 28 | 101 | 8011.847 | 27.6 | 294.6 | 375.3 | 36.8 | 133.3 | 2-Cónica y dividida |  | 934
23472 - TERRA (MANAZANA 4) | 538957 | M - 1271 | Outinord IND 1/2" | Concreto | Muros Torre 1 eje 12 al 19 entre F - J Apt 1810, 1811 | 2025-09-19 | 2025-09-23 | 2025-10-17 | 28 | 100 | 7853.982 | 27.6 | 298.1 | 387.5 | 38 | 137.7 | 2-Cónica y dividida |  | 934
23472 - TERRA (MANAZANA 4) | 538957 | M - 1271 | Outinord IND 1/2" | Concreto | Muros Torre 1 eje 12 al 19 entre F - J Apt 1810, 1811 | 2025-09-19 | 2025-09-23 | 2025-10-03 | 14 | 100 | 7853.982 | 27.6 | 268.9 | 348.7 | 34.2 | 123.9 | 2-Cónica y dividida |  | 925
23472 - TERRA (MANAZANA 4) | 538957 | M - 1271 | Outinord IND 1/2" | Concreto | Muros Torre 1 eje 12 al 19 entre F - J Apt 1810, 1811 | 2025-09-19 | 2025-09-23 | 2025-10-03 | 14 | 100 | 7853.982 | 27.6 | 262.6 | 340.6 | 33.4 | 121 | 2-Cónica y dividida |  | 925
23472 - TERRA (MANAZANA 4) | 538957 | M - 1271 | Outinord IND 1/2" | Concreto | Muros Torre 1 eje 12 al 19 entre F - J Apt 1810, 1811 | 2025-09-19 | 2025-09-23 | 2025-09-26 | 7 | 101 | 8011.847 | 27.6 | 237.6 | 302.9 | 29.7 | 107.6 | 2-Cónica y dividida |  | 920
23472 - TERRA (MANAZANA 4) | 538957 | M - 1271 | Outinord IND 1/2" | Concreto | Muros Torre 1 eje 12 al 19 entre F - J Apt 1810, 1811 | 2025-09-19 | 2025-09-23 | 2025-09-26 | 7 | 100 | 7853.982 | 27.6 | 230.8 | 299.8 | 29.4 | 106.5 | 2-Cónica y dividida |  | 920
23472 - TERRA (MANAZANA 4) | 538957 | M - 1271 | Outinord IND 1/2" | Concreto | Muros Torre 1 eje 12 al 19 entre F - J Apt 1810, 1811 | 2025-09-19 | 2025-09-23 | 2025-09-23 | 4 | 100 | 7853.982 | 27.6 | 208.9 | 271.2 | 26.6 | 96.4 | 2-Cónica y dividida |  | 918
23472 - TERRA (MANAZANA 4) | 538957 | M - 1271 | Outinord IND 1/2" | Concreto | Muros Torre 1 eje 12 al 19 entre F - J Apt 1810, 1811 | 2025-09-19 | 2025-09-23 | 2025-09-23 | 4 | 100 | 7853.982 | 27.6 | 206.8 | 268.2 | 26.3 | 95.3 | 2-Cónica y dividida |  | 918
23472 - TERRA (MANAZANA 4) | 538956 | M - 1270 | Outinord IND 1/2" | Concreto | Muros Torre 1 eje 12 al 19 entre A - E Apt 1808 1809 | 2025-09-18 | 2025-09-20 | 2025-10-16 | 28 | 101 | 8011.847 | 27.6 | 258.7 | 329.4 | 32.3 | 117 | 2-Cónica y dividida |  | 933
23472 - TERRA (MANAZANA 4) | 538956 | M - 1270 | Outinord IND 1/2" | Concreto | Muros Torre 1 eje 12 al 19 entre A - E Apt 1808 1809 | 2025-09-18 | 2025-09-20 | 2025-10-16 | 28 | 100 | 7853.982 | 27.6 | 255.8 | 332.4 | 32.6 | 118.1 | 2-Cónica y dividida |  | 933
23472 - TERRA (MANAZANA 4) | 538956 | M - 1270 | Outinord IND 1/2" | Concreto | Muros Torre 1 eje 12 al 19 entre A - E Apt 1808 1809 | 2025-09-18 | 2025-09-20 | 2025-10-16 | 28 | 100 | 7853.982 | 27.6 | 260.1 | 337.5 | 33.1 | 119.9 | 2-Cónica y dividida |  | 933
23472 - TERRA (MANAZANA 4) | 538956 | M - 1270 | Outinord IND 1/2" | Concreto | Muros Torre 1 eje 12 al 19 entre A - E Apt 1808 1809 | 2025-09-18 | 2025-09-20 | 2025-10-02 | 14 | 101 | 8011.847 | 27.6 | 228.1 | 290.6 | 28.5 | 103.3 | 2-Cónica y dividida |  | 925
23472 - TERRA (MANAZANA 4) | 538956 | M - 1270 | Outinord IND 1/2" | Concreto | Muros Torre 1 eje 12 al 19 entre A - E Apt 1808 1809 | 2025-09-18 | 2025-09-20 | 2025-10-02 | 14 | 100 | 7853.982 | 27.6 | 221.6 | 287.6 | 28.2 | 102.2 | 2-Cónica y dividida |  | 925
23472 - TERRA (MANAZANA 4) | 538956 | M - 1270 | Outinord IND 1/2" | Concreto | Muros Torre 1 eje 12 al 19 entre A - E Apt 1808 1809 | 2025-09-18 | 2025-09-20 | 2025-09-25 | 7 | 100 | 7853.982 | 27.6 | 200.7 | 261 | 25.6 | 92.8 | 2-Cónica y dividida |  | 920
23472 - TERRA (MANAZANA 4) | 538956 | M - 1270 | Outinord IND 1/2" | Concreto | Muros Torre 1 eje 12 al 19 entre A - E Apt 1808 1809 | 2025-09-18 | 2025-09-20 | 2025-09-25 | 7 | 101 | 8011.847 | 27.6 | 205.6 | 262.1 | 25.7 | 93.1 | 2-Cónica y dividida |  | 920
23472 - TERRA (MANAZANA 4) | 538956 | M - 1270 | Outinord IND 1/2" | Concreto | Muros Torre 1 eje 12 al 19 entre A - E Apt 1808 1809 | 2025-09-18 | 2025-09-20 | 2025-09-21 | 3 | 100 | 7853.982 | 27.6 | 174.8 | 227.4 | 22.3 | 80.8 | 2-Cónica y dividida |  | 917
23472 - TERRA (MANAZANA 4) | 538956 | M - 1270 | Outinord IND 1/2" | Concreto | Muros Torre 1 eje 12 al 19 entre A - E Apt 1808 1809 | 2025-09-18 | 2025-09-20 | 2025-09-21 | 3 | 101 | 8011.847 | 27.6 | 170.5 | 217.2 | 21.3 | 77.2 | 2-Cónica y dividida |  | 917
23472 - TERRA (MANAZANA 4) | 538956 | M - 1269 | Outinord IND 1/2" | Concreto | Muros Torre 1 eje 1 al 5 Entre F - J Apt 1702 - 1703 | 2025-09-17 | 2025-09-20 | 2025-10-15 | 28 | 101 | 8011.847 | 27.6 | 294.8 | 375.3 | 36.8 | 133.3 | 2-Cónica y dividida |  | 933
23472 - TERRA (MANAZANA 4) | 538956 | M - 1269 | Outinord IND 1/2" | Concreto | Muros Torre 1 eje 1 al 5 Entre F - J Apt 1702 - 1703 | 2025-09-17 | 2025-09-20 | 2025-10-15 | 28 | 100 | 7853.982 | 27.6 | 298.6 | 387.5 | 38 | 137.7 | 2-Cónica y dividida |  | 933
23472 - TERRA (MANAZANA 4) | 538956 | M - 1269 | Outinord IND 1/2" | Concreto | Muros Torre 1 eje 1 al 5 Entre F - J Apt 1702 - 1703 | 2025-09-17 | 2025-09-20 | 2025-10-15 | 28 | 101 | 8011.847 | 27.6 | 300.4 | 382.4 | 37.5 | 135.9 | 2-Cónica y dividida |  | 933
23472 - TERRA (MANAZANA 4) | 538956 | M - 1269 | Outinord IND 1/2" | Concreto | Muros Torre 1 eje 1 al 5 Entre F - J Apt 1702 - 1703 | 2025-09-17 | 2025-09-20 | 2025-10-01 | 14 | 100 | 7853.982 | 27.6 | 260.6 | 338.5 | 33.2 | 120.3 | 2-Cónica y dividida |  | 924
23472 - TERRA (MANAZANA 4) | 538956 | M - 1269 | Outinord IND 1/2" | Concreto | Muros Torre 1 eje 1 al 5 Entre F - J Apt 1702 - 1703 | 2025-09-17 | 2025-09-20 | 2025-10-01 | 14 | 100 | 7853.982 | 27.6 | 258.1 | 335.5 | 32.9 | 119.2 | 2-Cónica y dividida |  | 924
23472 - TERRA (MANAZANA 4) | 538956 | M - 1269 | Outinord IND 1/2" | Concreto | Muros Torre 1 eje 1 al 5 Entre F - J Apt 1702 - 1703 | 2025-09-17 | 2025-09-20 | 2025-09-24 | 7 | 101 | 8011.847 | 27.6 | 229.4 | 291.6 | 28.6 | 103.6 | 2-Cónica y dividida |  | 919
23472 - TERRA (MANAZANA 4) | 538956 | M - 1269 | Outinord IND 1/2" | Concreto | Muros Torre 1 eje 1 al 5 Entre F - J Apt 1702 - 1703 | 2025-09-17 | 2025-09-20 | 2025-09-24 | 7 | 100 | 7853.982 | 27.6 | 228.1 | 295.7 | 29 | 105.1 | 2-Cónica y dividida |  | 919
23472 - TERRA (MANAZANA 4) | 538956 | M - 1269 | Outinord IND 1/2" | Concreto | Muros Torre 1 eje 1 al 5 Entre F - J Apt 1702 - 1703 | 2025-09-17 | 2025-09-20 | 2025-09-20 | 3 | 100 | 7853.982 | 27.6 | 213.4 | 277.4 | 27.2 | 98.6 | 2-Cónica y dividida |  | 917
23472 - TERRA (MANAZANA 4) | 538956 | M - 1269 | Outinord IND 1/2" | Concreto | Muros Torre 1 eje 1 al 5 Entre F - J Apt 1702 - 1703 | 2025-09-17 | 2025-09-20 | 2025-09-20 | 3 | 100 | 7853.982 | 27.6 | 209.1 | 271.2 | 26.6 | 96.4 | 2-Cónica y dividida |  | 917
23472 - TERRA (MANAZANA 4) | 538956 | PL - 1268 | Outinord IND 1" | Concreto | Salon Comunal Placa Sobrerecorrido Ascensor eje 3 al 4 entreA - B | 2025-09-17 | 2025-09-20 | 2025-10-15 | 28 | 100 | 7853.982 | 27.6 | 308 | 399.7 | 39.2 | 142 | 2-Cónica y dividida |  | 933
23472 - TERRA (MANAZANA 4) | 538956 | PL - 1268 | Outinord IND 1" | Concreto | Salon Comunal Placa Sobrerecorrido Ascensor eje 3 al 4 entreA - B | 2025-09-17 | 2025-09-20 | 2025-10-15 | 28 | 100 | 7853.982 | 27.6 | 304.6 | 395.7 | 38.8 | 140.6 | 2-Cónica y dividida |  | 933
23472 - TERRA (MANAZANA 4) | 538956 | PL - 1268 | Outinord IND 1" | Concreto | Salon Comunal Placa Sobrerecorrido Ascensor eje 3 al 4 entreA - B | 2025-09-17 | 2025-09-20 | 2025-10-15 | 28 | 100 | 7853.982 | 27.6 | 301.4 | 391.6 | 38.4 | 139.1 | 2-Cónica y dividida |  | 933
23472 - TERRA (MANAZANA 4) | 538956 | PL - 1268 | Outinord IND 1" | Concreto | Salon Comunal Placa Sobrerecorrido Ascensor eje 3 al 4 entreA - B | 2025-09-17 | 2025-09-20 | 2025-10-01 | 14 | 101 | 8011.847 | 27.6 | 268.8 | 342.6 | 33.6 | 121.7 | 2-Cónica y dividida |  | 924
23472 - TERRA (MANAZANA 4) | 538956 | PL - 1268 | Outinord IND 1" | Concreto | Salon Comunal Placa Sobrerecorrido Ascensor eje 3 al 4 entreA - B | 2025-09-17 | 2025-09-20 | 2025-10-01 | 14 | 100 | 7853.982 | 27.6 | 264.9 | 343.6 | 33.7 | 122.1 | 2-Cónica y dividida |  | 924
23472 - TERRA (MANAZANA 4) | 538956 | PL - 1268 | Outinord IND 1" | Concreto | Salon Comunal Placa Sobrerecorrido Ascensor eje 3 al 4 entreA - B | 2025-09-17 | 2025-09-20 | 2025-09-24 | 7 | 100 | 7853.982 | 27.6 | 232.6 | 301.8 | 29.6 | 107.2 | 2-Cónica y dividida |  | 919
23472 - TERRA (MANAZANA 4) | 538956 | PL - 1268 | Outinord IND 1" | Concreto | Salon Comunal Placa Sobrerecorrido Ascensor eje 3 al 4 entreA - B | 2025-09-17 | 2025-09-20 | 2025-09-24 | 7 | 100 | 7853.982 | 27.6 | 229.5 | 297.8 | 29.2 | 105.8 | 2-Cónica y dividida |  | 919
23472 - TERRA (MANAZANA 4) | 538956 | PL - 1268 | Outinord IND 1" | Concreto | Salon Comunal Placa Sobrerecorrido Ascensor eje 3 al 4 entreA - B | 2025-09-17 | 2025-09-20 | 2025-09-20 | 3 | 100 | 7853.982 | 27.6 | 208.9 | 271.2 | 26.6 | 96.4 | 2-Cónica y dividida |  | 917
23472 - TERRA (MANAZANA 4) | 538956 | PL - 1268 | Outinord IND 1" | Concreto | Salon Comunal Placa Sobrerecorrido Ascensor eje 3 al 4 entreA - B | 2025-09-17 | 2025-09-20 | 2025-09-20 | 3 | 101 | 8011.847 | 27.6 | 205.6 | 262.1 | 25.7 | 93.1 | 2-Cónica y dividida |  | 917
23472 - TERRA (MANAZANA 4) | 538955 | G - 115 | No especificado | Grouting | Grouting torre 1 eje J entre 1 al 19 apt 701, 702, 703, 710, 711, 712 | 2025-09-16 | 2025-09-20 | 2025-10-14 | 28 | 76 | 4536.46 | 12.5 | 96.7 | 217.2 | 21.3 | 170.4 | 2-Cónica y dividida |  | 931
23472 - TERRA (MANAZANA 4) | 538955 | G - 115 | No especificado | Grouting | Grouting torre 1 eje J entre 1 al 19 apt 701, 702, 703, 710, 711, 712 | 2025-09-16 | 2025-09-20 | 2025-10-14 | 28 | 75 | 4417.865 | 12.5 | 95.6 | 220.3 | 21.6 | 172.8 | 2-Cónica y dividida |  | 931
23472 - TERRA (MANAZANA 4) | 538955 | G - 115 | No especificado | Grouting | Grouting torre 1 eje J entre 1 al 19 apt 701, 702, 703, 710, 711, 712 | 2025-09-16 | 2025-09-20 | 2025-10-14 | 28 | 76 | 4536.46 | 12.5 | 94.4 | 212.1 | 20.8 | 166.4 | 2-Cónica y dividida |  | 931
23472 - TERRA (MANAZANA 4) | 538955 | G - 115 | No especificado | Grouting | Grouting torre 1 eje J entre 1 al 19 apt 701, 702, 703, 710, 711, 712 | 2025-09-16 | 2025-09-20 | 2025-09-23 | 7 | 75 | 4417.865 | 12.5 | 76.9 | 177.4 | 17.4 | 139.2 | 2-Cónica y dividida |  | 918
23472 - TERRA (MANAZANA 4) | 538955 | G - 115 | No especificado | Grouting | Grouting torre 1 eje J entre 1 al 19 apt 701, 702, 703, 710, 711, 712 | 2025-09-16 | 2025-09-20 | 2025-09-23 | 7 | 76 | 4536.46 | 12.5 | 75.6 | 170.3 | 16.7 | 133.6 | 2-Cónica y dividida |  | 918
23472 - TERRA (MANAZANA 4) | 538955 | G - 114 | No especificado | Grouting | Grouting torre 1 eje A entre 1 al 19 apt 704, 705, 706, 707, 708, 709 | 2025-09-16 | 2025-09-20 | 2025-10-14 | 28 | 75 | 4417.865 | 12.5 | 92.5 | 213.1 | 20.9 | 167.2 | 2-Cónica y dividida |  | 931
23472 - TERRA (MANAZANA 4) | 538955 | G - 114 | No especificado | Grouting | Grouting torre 1 eje A entre 1 al 19 apt 704, 705, 706, 707, 708, 709 | 2025-09-16 | 2025-09-20 | 2025-10-14 | 28 | 76 | 4536.46 | 12.5 | 91.4 | 205 | 20.1 | 160.8 | 2-Cónica y dividida |  | 931
23472 - TERRA (MANAZANA 4) | 538955 | G - 114 | No especificado | Grouting | Grouting torre 1 eje A entre 1 al 19 apt 704, 705, 706, 707, 708, 709 | 2025-09-16 | 2025-09-20 | 2025-10-14 | 28 | 75 | 4417.865 | 12.5 | 93.2 | 215.2 | 21.1 | 168.8 | 2-Cónica y dividida |  | 931
23472 - TERRA (MANAZANA 4) | 538955 | G - 114 | No especificado | Grouting | Grouting torre 1 eje A entre 1 al 19 apt 704, 705, 706, 707, 708, 709 | 2025-09-16 | 2025-09-20 | 2025-09-23 | 7 | 76 | 4536.46 | 12.5 | 74.3 | 167.2 | 16.4 | 131.2 | 2-Cónica y dividida |  | 918
23472 - TERRA (MANAZANA 4) | 538955 | G - 114 | No especificado | Grouting | Grouting torre 1 eje A entre 1 al 19 apt 704, 705, 706, 707, 708, 709 | 2025-09-16 | 2025-09-20 | 2025-09-23 | 7 | 75 | 4417.865 | 12.5 | 73.8 | 170.3 | 16.7 | 133.6 | 2-Cónica y dividida |  | 918
23472 - TERRA (MANAZANA 4) | 538955 | G - 113 | No especificado | Grouting | Grouting torre 1 eje J entre 1 al 19 apt 601, 602, 603, 610, 611, 612 | 2025-09-16 | 2025-09-20 | 2025-10-14 | 28 | 76 | 4536.46 | 12.5 | 87.2 | 195.8 | 19.2 | 153.6 | 2-Cónica y dividida |  | 931
23472 - TERRA (MANAZANA 4) | 538955 | G - 113 | No especificado | Grouting | Grouting torre 1 eje J entre 1 al 19 apt 601, 602, 603, 610, 611, 612 | 2025-09-16 | 2025-09-20 | 2025-10-14 | 28 | 75 | 4417.865 | 12.5 | 85.4 | 196.8 | 19.3 | 154.4 | 2-Cónica y dividida |  | 931
23472 - TERRA (MANAZANA 4) | 538955 | G - 113 | No especificado | Grouting | Grouting torre 1 eje J entre 1 al 19 apt 601, 602, 603, 610, 611, 612 | 2025-09-16 | 2025-09-20 | 2025-10-14 | 28 | 76 | 4536.46 | 12.5 | 86.3 | 193.7 | 19 | 152 | 2-Cónica y dividida |  | 931
23472 - TERRA (MANAZANA 4) | 538955 | G - 113 | No especificado | Grouting | Grouting torre 1 eje J entre 1 al 19 apt 601, 602, 603, 610, 611, 612 | 2025-09-16 | 2025-09-20 | 2025-09-23 | 7 | 75 | 4417.865 | 12.5 | 68.9 | 159.1 | 15.6 | 124.8 | 2-Cónica y dividida |  | 918
23472 - TERRA (MANAZANA 4) | 538955 | G - 113 | No especificado | Grouting | Grouting torre 1 eje J entre 1 al 19 apt 601, 602, 603, 610, 611, 612 | 2025-09-16 | 2025-09-20 | 2025-09-23 | 7 | 76 | 4536.46 | 12.5 | 67.4 | 151.9 | 14.9 | 119.2 | 2-Cónica y dividida |  | 918
23472 - TERRA (MANAZANA 4) | 538955 | G - 112 | No especificado | Grouting | Grouting torre 1 eje A entre 1 al 19 apt 604, 605, 606, 607, 608, 609 | 2025-09-16 | 2025-09-20 | 2025-10-14 | 28 | 75 | 4417.865 | 12.5 | 80.4 | 185.6 | 18.2 | 145.6 | 2-Cónica y dividida |  | 931
23472 - TERRA (MANAZANA 4) | 538955 | G - 112 | No especificado | Grouting | Grouting torre 1 eje A entre 1 al 19 apt 604, 605, 606, 607, 608, 609 | 2025-09-16 | 2025-09-20 | 2025-10-14 | 28 | 76 | 4536.46 | 12.5 | 81.5 | 183.5 | 18 | 144 | 2-Cónica y dividida |  | 931
23472 - TERRA (MANAZANA 4) | 538955 | G - 112 | No especificado | Grouting | Grouting torre 1 eje A entre 1 al 19 apt 604, 605, 606, 607, 608, 609 | 2025-09-16 | 2025-09-20 | 2025-10-14 | 28 | 75 | 4417.865 | 12.5 | 82.3 | 189.7 | 18.6 | 148.8 | 2-Cónica y dividida |  | 931
23472 - TERRA (MANAZANA 4) | 538955 | G - 112 | No especificado | Grouting | Grouting torre 1 eje A entre 1 al 19 apt 604, 605, 606, 607, 608, 609 | 2025-09-16 | 2025-09-20 | 2025-09-23 | 7 | 75 | 4417.865 | 12.5 | 70.5 | 163.2 | 16 | 128 | 2-Cónica y dividida |  | 918
23472 - TERRA (MANAZANA 4) | 538955 | G - 112 | No especificado | Grouting | Grouting torre 1 eje A entre 1 al 19 apt 604, 605, 606, 607, 608, 609 | 2025-09-16 | 2025-09-20 | 2025-09-23 | 7 | 75 | 4417.865 | 12.5 | 69.1 | 159.1 | 15.6 | 124.8 | 2-Cónica y dividida |  | 918
23472 - TERRA (MANAZANA 4) | 538010 | G-111 | No especificado | Grouting | Grouting torre 1 eje J entre 1 al 19 apt 501,502,503,510,511,512 | 2025-09-13 | 2025-09-16 | 2025-10-11 | 28 | 76 | 4536.46 | 12.5 | 73.6 | 165.2 | 16.2 | 129.6 | 2-Cónica y dividida |  | 930
23472 - TERRA (MANAZANA 4) | 538010 | G-111 | No especificado | Grouting | Grouting torre 1 eje J entre 1 al 19 apt 501,502,503,510,511,512 | 2025-09-13 | 2025-09-16 | 2025-10-11 | 28 | 76 | 4536.46 | 12.5 | 72.4 | 163.2 | 16 | 128 | 2-Cónica y dividida |  | 930
23472 - TERRA (MANAZANA 4) | 538010 | G-111 | No especificado | Grouting | Grouting torre 1 eje J entre 1 al 19 apt 501,502,503,510,511,512 | 2025-09-13 | 2025-09-16 | 2025-10-11 | 28 | 75 | 4417.865 | 12.5 | 71.9 | 166.2 | 16.3 | 130.4 | 2-Cónica y dividida |  | 930
23472 - TERRA (MANAZANA 4) | 538010 | G-111 | No especificado | Grouting | Grouting torre 1 eje J entre 1 al 19 apt 501,502,503,510,511,512 | 2025-09-13 | 2025-09-16 | 2025-09-20 | 7 | 76 | 4536.46 | 12.5 | 46.9 | 105 | 10.3 | 82.4 | 2-Cónica y dividida |  | 916
23472 - TERRA (MANAZANA 4) | 538010 | G-111 | No especificado | Grouting | Grouting torre 1 eje J entre 1 al 19 apt 501,502,503,510,511,512 | 2025-09-13 | 2025-09-16 | 2025-09-20 | 7 | 76 | 4536.46 | 12.5 | 45.4 | 102 | 10 | 80 | 2-Cónica y dividida |  | 916
23472 - TERRA (MANAZANA 4) | 538010 | G-110 | No especificado | Grouting | Grouting torre 1 eje A entre 1 al 19 apt 504,505,506,507,508,509 | 2025-09-13 | 2025-09-16 | 2025-10-11 | 28 | 75 | 4417.865 | 12.5 | 65.9 | 151.9 | 14.9 | 119.2 | 2-Cónica y dividida |  | 930
23472 - TERRA (MANAZANA 4) | 538010 | G-110 | No especificado | Grouting | Grouting torre 1 eje A entre 1 al 19 apt 504,505,506,507,508,509 | 2025-09-13 | 2025-09-16 | 2025-10-11 | 28 | 76 | 4536.46 | 12.5 | 64.2 | 144.8 | 14.2 | 113.6 | 2-Cónica y dividida |  | 930
23472 - TERRA (MANAZANA 4) | 538010 | G-110 | No especificado | Grouting | Grouting torre 1 eje A entre 1 al 19 apt 504,505,506,507,508,509 | 2025-09-13 | 2025-09-16 | 2025-10-11 | 28 | 75 | 4417.865 | 12.5 | 63.4 | 146.8 | 14.4 | 115.2 | 2-Cónica y dividida |  | 930
23472 - TERRA (MANAZANA 4) | 538010 | G-110 | No especificado | Grouting | Grouting torre 1 eje A entre 1 al 19 apt 504,505,506,507,508,509 | 2025-09-13 | 2025-09-16 | 2025-09-20 | 7 | 76 | 4536.46 | 12.5 | 51.7 | 116.2 | 11.4 | 91.2 | 2-Cónica y dividida |  | 916
23472 - TERRA (MANAZANA 4) | 538010 | G-110 | No especificado | Grouting | Grouting torre 1 eje A entre 1 al 19 apt 504,505,506,507,508,509 | 2025-09-13 | 2025-09-16 | 2025-09-20 | 7 | 76 | 4536.46 | 12.5 | 50.1 | 112.2 | 11 | 88 | 2-Cónica y dividida |  | 916
23472 - TERRA (MANAZANA 4) | 538010 | G-109 | No especificado | Grouting | Grouting torre 1 eje I entre 1 al 19 apt 401,402,403,410,411,412 | 2025-09-13 | 2025-09-16 | 2025-10-11 | 28 | 75 | 4417.865 | 12.5 | 113.3 | 261 | 25.6 | 204.8 | 2-Cónica y dividida |  | 930
23472 - TERRA (MANAZANA 4) | 538010 | G-109 | No especificado | Grouting | Grouting torre 1 eje I entre 1 al 19 apt 401,402,403,410,411,412 | 2025-09-13 | 2025-09-16 | 2025-10-11 | 28 | 76 | 4536.46 | 12.5 | 117.8 | 265.1 | 26 | 208 | 2-Cónica y dividida |  | 930
23472 - TERRA (MANAZANA 4) | 538010 | G-109 | No especificado | Grouting | Grouting torre 1 eje I entre 1 al 19 apt 401,402,403,410,411,412 | 2025-09-13 | 2025-09-16 | 2025-10-11 | 28 | 76 | 4536.46 | 12.5 | 116.5 | 262.1 | 25.7 | 205.6 | 2-Cónica y dividida |  | 930
23472 - TERRA (MANAZANA 4) | 538010 | G-109 | No especificado | Grouting | Grouting torre 1 eje I entre 1 al 19 apt 401,402,403,410,411,412 | 2025-09-13 | 2025-09-16 | 2025-09-20 | 7 | 75 | 4417.865 | 12.5 | 93.9 | 217.2 | 21.3 | 170.4 | 2-Cónica y dividida |  | 916
23472 - TERRA (MANAZANA 4) | 538010 | G-109 | No especificado | Grouting | Grouting torre 1 eje I entre 1 al 19 apt 401,402,403,410,411,412 | 2025-09-13 | 2025-09-16 | 2025-09-20 | 7 | 76 | 4536.46 | 12.5 | 92.6 | 208 | 20.4 | 163.2 | 2-Cónica y dividida |  | 916
23472 - TERRA (MANAZANA 4) | 538010 | G-108 | No especificado | Grouting | Grouting torre 1 eje A entre 1 al 19 apt 404,405,406,407,408,409,y muretes piso 1 al 5 | 2025-09-13 | 2025-09-16 | 2025-10-11 | 28 | 76 | 4536.46 | 12.5 | 105.9 | 237.6 | 23.3 | 186.4 | 2-Cónica y dividida |  | 930
23472 - TERRA (MANAZANA 4) | 538010 | G-108 | No especificado | Grouting | Grouting torre 1 eje A entre 1 al 19 apt 404,405,406,407,408,409,y muretes piso 1 al 5 | 2025-09-13 | 2025-09-16 | 2025-10-11 | 28 | 76 | 4536.46 | 12.5 | 104.2 | 234.5 | 23 | 184 | 2-Cónica y dividida |  | 930
23472 - TERRA (MANAZANA 4) | 538010 | G-108 | No especificado | Grouting | Grouting torre 1 eje A entre 1 al 19 apt 404,405,406,407,408,409,y muretes piso 1 al 5 | 2025-09-13 | 2025-09-16 | 2025-10-11 | 28 | 75 | 4417.865 | 12.5 | 103.8 | 239.6 | 23.5 | 188 | 2-Cónica y dividida |  | 930
23472 - TERRA (MANAZANA 4) | 538010 | G-108 | No especificado | Grouting | Grouting torre 1 eje A entre 1 al 19 apt 404,405,406,407,408,409,y muretes piso 1 al 5 | 2025-09-13 | 2025-09-16 | 2025-09-20 | 7 | 76 | 4536.46 | 12.5 | 95.9 | 215.2 | 21.1 | 168.8 | 2-Cónica y dividida |  | 916
23472 - TERRA (MANAZANA 4) | 538010 | G-108 | No especificado | Grouting | Grouting torre 1 eje A entre 1 al 19 apt 404,405,406,407,408,409,y muretes piso 1 al 5 | 2025-09-13 | 2025-09-16 | 2025-09-20 | 7 | 76 | 4536.46 | 12.5 | 94.7 | 213.1 | 20.9 | 167.2 | 2-Cónica y dividida |  | 916
23472 - TERRA (MANAZANA 4) | 538954 | PL-1267 | Outinord Ind. 1" | Concreto | Escalera torre 1 eje 17 al entre D-G costado oriental piso 16 a 17 | 2025-09-15 | 2025-09-18 | 2025-10-13 | 28 | 100 | 7853.982 | 20.7 | 226.9 | 294.7 | 28.9 | 139.6 | 2-Cónica y dividida |  | 931
23472 - TERRA (MANAZANA 4) | 538954 | PL-1267 | Outinord Ind. 1" | Concreto | Escalera torre 1 eje 17 al entre D-G costado oriental piso 16 a 17 | 2025-09-15 | 2025-09-18 | 2025-10-13 | 28 | 100 | 7853.982 | 20.7 | 222.3 | 288.6 | 28.3 | 136.7 | 2-Cónica y dividida |  | 931
23472 - TERRA (MANAZANA 4) | 538954 | PL-1267 | Outinord Ind. 1" | Concreto | Escalera torre 1 eje 17 al entre D-G costado oriental piso 16 a 17 | 2025-09-15 | 2025-09-18 | 2025-10-13 | 28 | 100 | 7853.982 | 20.7 | 225.4 | 292.7 | 28.7 | 138.6 | 2-Cónica y dividida |  | 931
23472 - TERRA (MANAZANA 4) | 538954 | PL-1267 | Outinord Ind. 1" | Concreto | Escalera torre 1 eje 17 al entre D-G costado oriental piso 16 a 17 | 2025-09-15 | 2025-09-18 | 2025-09-29 | 14 | 100 | 7853.982 | 20.7 | 196.6 | 254.9 | 25 | 120.8 | 2-Cónica y dividida |  | 921
23472 - TERRA (MANAZANA 4) | 538954 | PL-1267 | Outinord Ind. 1" | Concreto | Escalera torre 1 eje 17 al entre D-G costado oriental piso 16 a 17 | 2025-09-15 | 2025-09-18 | 2025-09-29 | 14 | 100 | 7853.982 | 20.7 | 199.6 | 259 | 25.4 | 122.7 | 2-Cónica y dividida |  | 921
23472 - TERRA (MANAZANA 4) | 538954 | PL-1267 | Outinord Ind. 1" | Concreto | Escalera torre 1 eje 17 al entre D-G costado oriental piso 16 a 17 | 2025-09-15 | 2025-09-18 | 2025-09-22 | 7 | 100 | 7853.982 | 20.7 | 170.7 | 221.3 | 21.7 | 104.8 | 2-Cónica y dividida |  | 917
23472 - TERRA (MANAZANA 4) | 538954 | PL-1267 | Outinord Ind. 1" | Concreto | Escalera torre 1 eje 17 al entre D-G costado oriental piso 16 a 17 | 2025-09-15 | 2025-09-18 | 2025-09-22 | 7 | 100 | 7853.982 | 20.7 | 168.1 | 218.2 | 21.4 | 103.4 | 2-Cónica y dividida |  | 917
23472 - TERRA (MANAZANA 4) | 538954 | PL-1267 | Outinord Ind. 1" | Concreto | Escalera torre 1 eje 17 al entre D-G costado oriental piso 16 a 17 | 2025-09-15 | 2025-09-18 | 2025-09-18 | 3 | 101 | 8011.847 | 20.7 | 126.8 | 161.1 | 15.8 | 76.3 | 2-Cónica y dividida |  | 915
23472 - TERRA (MANAZANA 4) | 538954 | PL-1267 | Outinord Ind. 1" | Concreto | Escalera torre 1 eje 17 al entre D-G costado oriental piso 16 a 17 | 2025-09-15 | 2025-09-18 | 2025-09-18 | 3 | 100 | 7853.982 | 20.7 | 125.6 | 163.2 | 16 | 77.3 | 2-Cónica y dividida |  | 915
23472 - TERRA (MANAZANA 4) | 538953 | M - 117 | No especificado | Mortero | Mampostería torre 1 eje J entre 1 al 19 Apt. 701 - 702 -703 - 710 - 711 - 712. | 2025-09-15 | 2025-09-18 | 2025-10-13 | 28 | 76 | 4536.46 | 7.5 | 47.7 | 107.1 | 10.5 | 140 | 2-Cónica y dividida |  | 931
23472 - TERRA (MANAZANA 4) | 538953 | M - 117 | No especificado | Mortero | Mampostería torre 1 eje J entre 1 al 19 Apt. 701 - 702 -703 - 710 - 711 - 712. | 2025-09-15 | 2025-09-18 | 2025-10-13 | 28 | 75 | 4417.865 | 7.5 | 47.2 | 109.1 | 10.7 | 142.7 | 2-Cónica y dividida |  | 931
23472 - TERRA (MANAZANA 4) | 538953 | M - 117 | No especificado | Mortero | Mampostería torre 1 eje J entre 1 al 19 Apt. 701 - 702 -703 - 710 - 711 - 712. | 2025-09-15 | 2025-09-18 | 2025-10-13 | 28 | 76 | 4536.46 | 7.5 | 46.9 | 105 | 10.3 | 137.3 | 2-Cónica y dividida |  | 931
23472 - TERRA (MANAZANA 4) | 538953 | M - 117 | No especificado | Mortero | Mampostería torre 1 eje J entre 1 al 19 Apt. 701 - 702 -703 - 710 - 711 - 712. | 2025-09-15 | 2025-09-18 | 2025-09-22 | 7 | 75 | 4417.865 | 7.5 | 38.1 | 87.7 | 8.6 | 114.7 | 2-Cónica y dividida |  | 917
23472 - TERRA (MANAZANA 4) | 538953 | M - 117 | No especificado | Mortero | Mampostería torre 1 eje J entre 1 al 19 Apt. 701 - 702 -703 - 710 - 711 - 712. | 2025-09-15 | 2025-09-18 | 2025-09-22 | 7 | 76 | 4536.46 | 7.5 | 37.8 | 84.6 | 8.3 | 110.7 | 2-Cónica y dividida |  | 917
23472 - TERRA (MANAZANA 4) | 538953 | M - 116 | No especificado | Mortero | Mampostería torre 1 eje A entre 1 al 19 Apt.704, 705, 706, 707, 708, 709. | 2025-09-15 | 2025-09-18 | 2025-10-13 | 28 | 75 | 4417.865 | 7.5 | 44.9 | 104 | 10.2 | 136 | 2-Cónica y dividida |  | 931
23472 - TERRA (MANAZANA 4) | 538953 | M - 116 | No especificado | Mortero | Mampostería torre 1 eje A entre 1 al 19 Apt.704, 705, 706, 707, 708, 709. | 2025-09-15 | 2025-09-18 | 2025-10-13 | 28 | 76 | 4536.46 | 7.5 | 44.1 | 98.9 | 9.7 | 129.3 | 2-Cónica y dividida |  | 931
23472 - TERRA (MANAZANA 4) | 538953 | M - 116 | No especificado | Mortero | Mampostería torre 1 eje A entre 1 al 19 Apt.704, 705, 706, 707, 708, 709. | 2025-09-15 | 2025-09-18 | 2025-10-13 | 28 | 75 | 4417.865 | 7.5 | 44.5 | 103 | 10.1 | 134.7 | 2-Cónica y dividida |  | 931
23472 - TERRA (MANAZANA 4) | 538953 | M - 116 | No especificado | Mortero | Mampostería torre 1 eje A entre 1 al 19 Apt.704, 705, 706, 707, 708, 709. | 2025-09-15 | 2025-09-18 | 2025-09-22 | 7 | 76 | 4536.46 | 7.5 | 35.2 | 79.5 | 7.8 | 104 | 2-Cónica y dividida |  | 917
23472 - TERRA (MANAZANA 4) | 538953 | M - 116 | No especificado | Mortero | Mampostería torre 1 eje A entre 1 al 19 Apt.704, 705, 706, 707, 708, 709. | 2025-09-15 | 2025-09-18 | 2025-09-22 | 7 | 75 | 4417.865 | 7.5 | 34.7 | 80.6 | 7.9 | 105.3 | 2-Cónica y dividida |  | 917
23472 - TERRA (MANAZANA 4) | 538953 | M - 115 | No especificado | Mortero | Mampostería torre 1 eje J entre 1 al 19 Apt. 601, 602, 603, 610, 611, 612. | 2025-09-15 | 2025-09-18 | 2025-10-13 | 28 | 76 | 4536.46 | 7.5 | 48.2 | 108.1 | 10.6 | 141.3 | 2-Cónica y dividida |  | 931
23472 - TERRA (MANAZANA 4) | 538953 | M - 115 | No especificado | Mortero | Mampostería torre 1 eje J entre 1 al 19 Apt. 601, 602, 603, 610, 611, 612. | 2025-09-15 | 2025-09-18 | 2025-10-13 | 28 | 75 | 4417.865 | 7.5 | 47.8 | 110.1 | 10.8 | 144 | 2-Cónica y dividida |  | 931
23472 - TERRA (MANAZANA 4) | 538953 | M - 115 | No especificado | Mortero | Mampostería torre 1 eje J entre 1 al 19 Apt. 601, 602, 603, 610, 611, 612. | 2025-09-15 | 2025-09-18 | 2025-10-13 | 28 | 76 | 4536.46 | 7.5 | 46.3 | 104 | 10.2 | 136 | 2-Cónica y dividida |  | 931
23472 - TERRA (MANAZANA 4) | 538953 | M - 115 | No especificado | Mortero | Mampostería torre 1 eje J entre 1 al 19 Apt. 601, 602, 603, 610, 611, 612. | 2025-09-15 | 2025-09-18 | 2025-09-22 | 7 | 75 | 4417.865 | 7.5 | 38.7 | 89.7 | 8.8 | 117.3 | 2-Cónica y dividida |  | 917
23472 - TERRA (MANAZANA 4) | 538953 | M - 115 | No especificado | Mortero | Mampostería torre 1 eje J entre 1 al 19 Apt. 601, 602, 603, 610, 611, 612. | 2025-09-15 | 2025-09-18 | 2025-09-22 | 7 | 76 | 4536.46 | 7.5 | 39.4 | 88.7 | 8.7 | 116 | 2-Cónica y dividida |  | 917
23472 - TERRA (MANAZANA 4) | 538953 | M - 114 | No especificado | Mortero | Mampostería torre 1 eje A entre 1 al 19 Apt.604, 605, 606, 607, 608, 609. | 2025-09-15 | 2025-09-18 | 2025-10-13 | 28 | 75 | 4417.865 | 7.5 | 51.3 | 118.3 | 11.6 | 154.7 | 2-Cónica y dividida |  | 931
23472 - TERRA (MANAZANA 4) | 538953 | M - 114 | No especificado | Mortero | Mampostería torre 1 eje A entre 1 al 19 Apt.604, 605, 606, 607, 608, 609. | 2025-09-15 | 2025-09-18 | 2025-10-13 | 28 | 76 | 4536.46 | 7.5 | 50.1 | 112.2 | 11 | 146.7 | 2-Cónica y dividida |  | 931
23472 - TERRA (MANAZANA 4) | 538953 | M - 114 | No especificado | Mortero | Mampostería torre 1 eje A entre 1 al 19 Apt.604, 605, 606, 607, 608, 609. | 2025-09-15 | 2025-09-18 | 2025-10-13 | 28 | 75 | 4417.865 | 7.5 | 49.2 | 113.2 | 11.1 | 148 | 2-Cónica y dividida |  | 931
23472 - TERRA (MANAZANA 4) | 538953 | M - 114 | No especificado | Mortero | Mampostería torre 1 eje A entre 1 al 19 Apt.604, 605, 606, 607, 608, 609. | 2025-09-15 | 2025-09-18 | 2025-09-22 | 7 | 76 | 4536.46 | 7.5 | 40.2 | 90.8 | 8.9 | 118.7 | 2-Cónica y dividida |  | 917
23472 - TERRA (MANAZANA 4) | 538953 | M - 114 | No especificado | Mortero | Mampostería torre 1 eje A entre 1 al 19 Apt.604, 605, 606, 607, 608, 609. | 2025-09-15 | 2025-09-18 | 2025-09-22 | 7 | 75 | 4417.865 | 7.5 | 39.6 | 91.8 | 9 | 120 | 2-Cónica y dividida |  | 917
23472 - TERRA (MANAZANA 4) | 538009 | M-113 | No especificado | Mortero | Mamposteria torre 1 eje J entre 1 al 19 apt 501-502-503-510-511-512 | 2025-09-11 | 2025-09-13 | 2025-10-09 | 28 | 75 | 4417.865 | 7.5 | 60.8 | 140.7 | 13.8 | 184 | 2-Cónica y dividida |  | 929
23472 - TERRA (MANAZANA 4) | 538009 | M-113 | No especificado | Mortero | Mamposteria torre 1 eje J entre 1 al 19 apt 501-502-503-510-511-512 | 2025-09-11 | 2025-09-13 | 2025-10-09 | 28 | 75 | 4417.865 | 7.5 | 59.6 | 137.7 | 13.5 | 180 | 2-Cónica y dividida |  | 929
23472 - TERRA (MANAZANA 4) | 538009 | M-113 | No especificado | Mortero | Mamposteria torre 1 eje J entre 1 al 19 apt 501-502-503-510-511-512 | 2025-09-11 | 2025-09-13 | 2025-10-09 | 28 | 75 | 4417.865 | 7.5 | 58.4 | 134.6 | 13.2 | 176 | 2-Cónica y dividida |  | 929
23472 - TERRA (MANAZANA 4) | 538009 | M-113 | No especificado | Mortero | Mamposteria torre 1 eje J entre 1 al 19 apt 501-502-503-510-511-512 | 2025-09-11 | 2025-09-13 | 2025-09-18 | 7 | 75 | 4417.865 | 7.5 | 35.9 | 82.6 | 8.1 | 108 | 2-Cónica y dividida |  | 915
23472 - TERRA (MANAZANA 4) | 538009 | M-113 | No especificado | Mortero | Mamposteria torre 1 eje J entre 1 al 19 apt 501-502-503-510-511-512 | 2025-09-11 | 2025-09-13 | 2025-09-18 | 7 | 75 | 4417.865 | 7.5 | 36.2 | 83.6 | 8.2 | 109.3 | 2-Cónica y dividida |  | 915
23472 - TERRA (MANAZANA 4) | 538009 | M-112 | No especificado | Mortero | Mamposteria torre 1 eje A entre 1 al 19 apt 504-505-506-507-508-509 | 2025-09-11 | 2025-09-13 | 2025-10-09 | 28 | 75 | 4417.865 | 7.5 | 41.6 | 95.9 | 9.4 | 125.3 | 2-Cónica y dividida |  | 929
23472 - TERRA (MANAZANA 4) | 538009 | M-112 | No especificado | Mortero | Mamposteria torre 1 eje A entre 1 al 19 apt 504-505-506-507-508-509 | 2025-09-11 | 2025-09-13 | 2025-10-09 | 28 | 75 | 4417.865 | 7.5 | 40.9 | 94.8 | 9.3 | 124 | 2-Cónica y dividida |  | 929
23472 - TERRA (MANAZANA 4) | 538009 | M-112 | No especificado | Mortero | Mamposteria torre 1 eje A entre 1 al 19 apt 504-505-506-507-508-509 | 2025-09-11 | 2025-09-13 | 2025-10-09 | 28 | 76 | 4536.46 | 7.5 | 41.2 | 92.8 | 9.1 | 121.3 | 2-Cónica y dividida |  | 929
23472 - TERRA (MANAZANA 4) | 538009 | M-112 | No especificado | Mortero | Mamposteria torre 1 eje A entre 1 al 19 apt 504-505-506-507-508-509 | 2025-09-11 | 2025-09-13 | 2025-09-18 | 7 | 75 | 4417.865 | 7.5 | 35.9 | 82.6 | 8.1 | 108 | 2-Cónica y dividida |  | 915
23472 - TERRA (MANAZANA 4) | 538009 | M-112 | No especificado | Mortero | Mamposteria torre 1 eje A entre 1 al 19 apt 504-505-506-507-508-509 | 2025-09-11 | 2025-09-13 | 2025-09-18 | 7 | 75 | 4417.865 | 7.5 | 34.7 | 80.6 | 7.9 | 105.3 | 2-Cónica y dividida |  | 915
23472 - TERRA (MANAZANA 4) | 538009 | M-111 | No especificado | Mortero | Mamposteria torre 1 eje J entre 1 al 19 apt 401-402-403-410-411-412 | 2025-09-11 | 2025-09-13 | 2025-10-09 | 28 | 76 | 4536.46 | 7.5 | 58.8 | 132.6 | 13 | 173.3 | 2-Cónica y dividida |  | 929
23472 - TERRA (MANAZANA 4) | 538009 | M-111 | No especificado | Mortero | Mamposteria torre 1 eje J entre 1 al 19 apt 401-402-403-410-411-412 | 2025-09-11 | 2025-09-13 | 2025-10-09 | 28 | 75 | 4417.865 | 7.5 | 57.2 | 131.5 | 12.9 | 172 | 2-Cónica y dividida |  | 929
23472 - TERRA (MANAZANA 4) | 538009 | M-111 | No especificado | Mortero | Mamposteria torre 1 eje J entre 1 al 19 apt 401-402-403-410-411-412 | 2025-09-11 | 2025-09-13 | 2025-10-09 | 28 | 76 | 4536.46 | 7.5 | 56.9 | 127.5 | 12.5 | 166.7 | 2-Cónica y dividida |  | 929
23472 - TERRA (MANAZANA 4) | 538009 | M-111 | No especificado | Mortero | Mamposteria torre 1 eje J entre 1 al 19 apt 401-402-403-410-411-412 | 2025-09-11 | 2025-09-13 | 2025-09-18 | 7 | 75 | 4417.865 | 7.5 | 34.1 | 78.5 | 7.7 | 102.7 | 2-Cónica y dividida |  | 915
23472 - TERRA (MANAZANA 4) | 538009 | M-111 | No especificado | Mortero | Mamposteria torre 1 eje J entre 1 al 19 apt 401-402-403-410-411-412 | 2025-09-11 | 2025-09-13 | 2025-09-18 | 7 | 75 | 4417.865 | 7.5 | 33.6 | 77.5 | 7.6 | 101.3 | 2-Cónica y dividida |  | 915
23472 - TERRA (MANAZANA 4) | 538009 | M-110 | No especificado | Mortero | Mamposteria torre 1 eje A entre 1 al 19 apt 404,405,406,407,408,409 y muretes piso 1 al 5 | 2025-09-11 | 2025-09-13 | 2025-10-09 | 28 | 75 | 4417.865 | 7.5 | 50.9 | 117.3 | 11.5 | 153.3 | 2-Cónica y dividida |  | 929
23472 - TERRA (MANAZANA 4) | 538009 | M-110 | No especificado | Mortero | Mamposteria torre 1 eje A entre 1 al 19 apt 404,405,406,407,408,409 y muretes piso 1 al 5 | 2025-09-11 | 2025-09-13 | 2025-10-09 | 28 | 75 | 4417.865 | 7.5 | 49.6 | 114.2 | 11.2 | 149.3 | 2-Cónica y dividida |  | 929
23472 - TERRA (MANAZANA 4) | 538009 | M-110 | No especificado | Mortero | Mamposteria torre 1 eje A entre 1 al 19 apt 404,405,406,407,408,409 y muretes piso 1 al 5 | 2025-09-11 | 2025-09-13 | 2025-10-09 | 28 | 75 | 4417.865 | 7.5 | 48.2 | 111.1 | 10.9 | 145.3 | 2-Cónica y dividida |  | 929
23472 - TERRA (MANAZANA 4) | 538009 | M-110 | No especificado | Mortero | Mamposteria torre 1 eje A entre 1 al 19 apt 404,405,406,407,408,409 y muretes piso 1 al 5 | 2025-09-11 | 2025-09-13 | 2025-09-18 | 7 | 75 | 4417.865 | 7.5 | 36.4 | 83.6 | 8.2 | 109.3 | 2-Cónica y dividida |  | 915
23472 - TERRA (MANAZANA 4) | 538009 | M-110 | No especificado | Mortero | Mamposteria torre 1 eje A entre 1 al 19 apt 404,405,406,407,408,409 y muretes piso 1 al 5 | 2025-09-11 | 2025-09-13 | 2025-09-18 | 7 | 75 | 4417.865 | 7.5 | 35.6 | 82.6 | 8.1 | 108 | 2-Cónica y dividida |  | 915
23472 - TERRA (MANAZANA 4) | 538951 | PL 1266 | Outinord IND. 1" | Concreto | Salón comunal vigas y placa de entrepiso eje 1 al 4 entre BP - B piso 3 comunal 1 y escalera tipo 5 eje B - C entre 7" - 7 piso 5 a cubierta comunal 2 | 2025-09-12 | 2025-09-16 | 2025-10-10 | 28 | 100 | 7853.982 | 27.6 | 288.5 | 374.2 | 36.7 | 133 | 2-Cónica y dividida |  | 930
23472 - TERRA (MANAZANA 4) | 538951 | PL 1266 | Outinord IND. 1" | Concreto | Salón comunal vigas y placa de entrepiso eje 1 al 4 entre BP - B piso 3 comunal 1 y escalera tipo 5 eje B - C entre 7" - 7 piso 5 a cubierta comunal 2 | 2025-09-12 | 2025-09-16 | 2025-10-10 | 28 | 101 | 8011.847 | 27.6 | 290.7 | 370.2 | 36.3 | 131.5 | 2-Cónica y dividida |  | 930
23472 - TERRA (MANAZANA 4) | 538951 | PL 1266 | Outinord IND. 1" | Concreto | Salón comunal vigas y placa de entrepiso eje 1 al 4 entre BP - B piso 3 comunal 1 y escalera tipo 5 eje B - C entre 7" - 7 piso 5 a cubierta comunal 2 | 2025-09-12 | 2025-09-16 | 2025-10-10 | 28 | 101 | 8011.847 | 27.6 | 286.1 | 364 | 35.7 | 129.3 | 2-Cónica y dividida |  | 930
23472 - TERRA (MANAZANA 4) | 538951 | PL 1266 | Outinord IND. 1" | Concreto | Salón comunal vigas y placa de entrepiso eje 1 al 4 entre BP - B piso 3 comunal 1 y escalera tipo 5 eje B - C entre 7" - 7 piso 5 a cubierta comunal 2 | 2025-09-12 | 2025-09-16 | 2025-09-26 | 14 | 101 | 8011.847 | 27.6 | 242.5 | 309 | 30.3 | 109.8 | 2-Cónica y dividida |  | 920
23472 - TERRA (MANAZANA 4) | 538951 | PL 1266 | Outinord IND. 1" | Concreto | Salón comunal vigas y placa de entrepiso eje 1 al 4 entre BP - B piso 3 comunal 1 y escalera tipo 5 eje B - C entre 7" - 7 piso 5 a cubierta comunal 2 | 2025-09-12 | 2025-09-16 | 2025-09-26 | 14 | 100 | 7853.982 | 27.6 | 238.4 | 310 | 30.4 | 110.1 | 2-Cónica y dividida |  | 920
23472 - TERRA (MANAZANA 4) | 538951 | PL 1266 | Outinord IND. 1" | Concreto | Salón comunal vigas y placa de entrepiso eje 1 al 4 entre BP - B piso 3 comunal 1 y escalera tipo 5 eje B - C entre 7" - 7 piso 5 a cubierta comunal 2 | 2025-09-12 | 2025-09-16 | 2025-09-19 | 7 | 100 | 7853.982 | 27.6 | 214.8 | 278.4 | 27.3 | 98.9 | 2-Cónica y dividida |  | 916
23472 - TERRA (MANAZANA 4) | 538951 | PL 1266 | Outinord IND. 1" | Concreto | Salón comunal vigas y placa de entrepiso eje 1 al 4 entre BP - B piso 3 comunal 1 y escalera tipo 5 eje B - C entre 7" - 7 piso 5 a cubierta comunal 2 | 2025-09-12 | 2025-09-16 | 2025-09-19 | 7 | 100 | 7853.982 | 27.6 | 211.6 | 274.3 | 26.9 | 97.5 | 2-Cónica y dividida |  | 916
23472 - TERRA (MANAZANA 4) | 538951 | PL 1266 | Outinord IND. 1" | Concreto | Salón comunal vigas y placa de entrepiso eje 1 al 4 entre BP - B piso 3 comunal 1 y escalera tipo 5 eje B - C entre 7" - 7 piso 5 a cubierta comunal 2 | 2025-09-12 | 2025-09-16 | 2025-09-16 | 4 | 101 | 8011.847 | 27.6 | 165.9 | 211.1 | 20.7 | 75 | 2-Cónica y dividida |  | 914
23472 - TERRA (MANAZANA 4) | 538951 | PL 1266 | Outinord IND. 1" | Concreto | Salón comunal vigas y placa de entrepiso eje 1 al 4 entre BP - B piso 3 comunal 1 y escalera tipo 5 eje B - C entre 7" - 7 piso 5 a cubierta comunal 2 | 2025-09-12 | 2025-09-16 | 2025-09-16 | 4 | 100 | 7853.982 | 27.6 | 164.7 | 214.1 | 21 | 76.1 | 2-Cónica y dividida |  | 914
23472 - TERRA (MANAZANA 4) | 538008 | PL 1265 | Outinord Ind 1" | Concreto | Placa Entrepiso Torre 1 eje 1 al 5 entre A - E Apt 1804, 1805 | 2025-09-11 | 2025-09-13 | 2025-10-09 | 28 | 101 | 8011.847 | 20.7 | 226.4 | 288.6 | 28.3 | 136.7 | 2-Cónica y dividida |  | 929
23472 - TERRA (MANAZANA 4) | 538008 | PL 1265 | Outinord Ind 1" | Concreto | Placa Entrepiso Torre 1 eje 1 al 5 entre A - E Apt 1804, 1805 | 2025-09-11 | 2025-09-13 | 2025-10-09 | 28 | 100 | 7853.982 | 20.7 | 228.2 | 296.7 | 29.1 | 140.6 | 2-Cónica y dividida |  | 929
23472 - TERRA (MANAZANA 4) | 538008 | PL 1265 | Outinord Ind 1" | Concreto | Placa Entrepiso Torre 1 eje 1 al 5 entre A - E Apt 1804, 1805 | 2025-09-11 | 2025-09-13 | 2025-10-09 | 28 | 101 | 8011.847 | 20.7 | 224.9 | 286.5 | 28.1 | 135.7 | 2-Cónica y dividida |  | 929
23472 - TERRA (MANAZANA 4) | 538008 | PL 1265 | Outinord Ind 1" | Concreto | Placa Entrepiso Torre 1 eje 1 al 5 entre A - E Apt 1804, 1805 | 2025-09-11 | 2025-09-13 | 2025-09-25 | 14 | 100 | 7853.982 | 20.7 | 198.9 | 258 | 25.3 | 122.2 | 2-Cónica y dividida |  | 920
23472 - TERRA (MANAZANA 4) | 538008 | PL 1265 | Outinord Ind 1" | Concreto | Placa Entrepiso Torre 1 eje 1 al 5 entre A - E Apt 1804, 1805 | 2025-09-11 | 2025-09-13 | 2025-09-25 | 14 | 100 | 7853.982 | 20.7 | 194.9 | 252.9 | 24.8 | 119.8 | 2-Cónica y dividida |  | 920
23472 - TERRA (MANAZANA 4) | 538008 | PL 1265 | Outinord Ind 1" | Concreto | Placa Entrepiso Torre 1 eje 1 al 5 entre A - E Apt 1804, 1805 | 2025-09-11 | 2025-09-13 | 2025-09-18 | 7 | 100 | 7853.982 | 20.7 | 160.7 | 209 | 20.5 | 99 | 2-Cónica y dividida |  | 915
23472 - TERRA (MANAZANA 4) | 538008 | PL 1265 | Outinord Ind 1" | Concreto | Placa Entrepiso Torre 1 eje 1 al 5 entre A - E Apt 1804, 1805 | 2025-09-11 | 2025-09-13 | 2025-09-18 | 7 | 100 | 7853.982 | 20.7 | 158.1 | 205 | 20.1 | 97.1 | 2-Cónica y dividida |  | 915
23472 - TERRA (MANAZANA 4) | 538008 | PL 1265 | Outinord Ind 1" | Concreto | Placa Entrepiso Torre 1 eje 1 al 5 entre A - E Apt 1804, 1805 | 2025-09-11 | 2025-09-13 | 2025-09-14 | 3 | 100 | 7853.982 | 20.7 | 123.6 | 160.1 | 15.7 | 75.8 | 2-Cónica y dividida |  | 913
23472 - TERRA (MANAZANA 4) | 538008 | PL 1265 | Outinord Ind 1" | Concreto | Placa Entrepiso Torre 1 eje 1 al 5 entre A - E Apt 1804, 1805 | 2025-09-11 | 2025-09-13 | 2025-09-14 | 3 | 101 | 8011.847 | 20.7 | 119.4 | 151.9 | 14.9 | 72 | 2-Cónica y dividida |  | 913
23472 - TERRA (MANAZANA 4) | 538008 | PL 1264 | Outinord Ind 1" | Concreto | Placa entrepiso torre 1 eje 6 al 13 entre F - J Apt 1801 , 1812 | 2025-09-10 | 2025-09-13 | 2025-10-08 | 28 | 100 | 7853.982 | 20.7 | 234.2 | 303.9 | 29.8 | 144 | 2-Cónica y dividida |  | 928
23472 - TERRA (MANAZANA 4) | 538008 | PL 1264 | Outinord Ind 1" | Concreto | Placa entrepiso torre 1 eje 6 al 13 entre F - J Apt 1801 , 1812 | 2025-09-10 | 2025-09-13 | 2025-10-08 | 28 | 100 | 7853.982 | 20.7 | 236.8 | 308 | 30.2 | 145.9 | 2-Cónica y dividida |  | 928
23472 - TERRA (MANAZANA 4) | 538008 | PL 1264 | Outinord Ind 1" | Concreto | Placa entrepiso torre 1 eje 6 al 13 entre F - J Apt 1801 , 1812 | 2025-09-10 | 2025-09-13 | 2025-10-08 | 28 | 101 | 8011.847 | 20.7 | 231.6 | 294.7 | 28.9 | 139.6 | 2-Cónica y dividida |  | 928
23472 - TERRA (MANAZANA 4) | 538008 | PL 1264 | Outinord Ind 1" | Concreto | Placa entrepiso torre 1 eje 6 al 13 entre F - J Apt 1801 , 1812 | 2025-09-10 | 2025-09-13 | 2025-09-24 | 14 | 100 | 7853.982 | 20.7 | 206.8 | 268.2 | 26.3 | 127.1 | 2-Cónica y dividida |  | 919
23472 - TERRA (MANAZANA 4) | 538008 | PL 1264 | Outinord Ind 1" | Concreto | Placa entrepiso torre 1 eje 6 al 13 entre F - J Apt 1801 , 1812 | 2025-09-10 | 2025-09-13 | 2025-09-24 | 14 | 101 | 8011.847 | 20.7 | 199.2 | 253.9 | 24.9 | 120.3 | 2-Cónica y dividida |  | 919
23472 - TERRA (MANAZANA 4) | 538008 | PL 1264 | Outinord Ind 1" | Concreto | Placa entrepiso torre 1 eje 6 al 13 entre F - J Apt 1801 , 1812 | 2025-09-10 | 2025-09-13 | 2025-09-17 | 7 | 100 | 7853.982 | 20.7 | 164.9 | 214.1 | 21 | 101.4 | 2-Cónica y dividida |  | 914
23472 - TERRA (MANAZANA 4) | 538008 | PL 1264 | Outinord Ind 1" | Concreto | Placa entrepiso torre 1 eje 6 al 13 entre F - J Apt 1801 , 1812 | 2025-09-10 | 2025-09-13 | 2025-09-17 | 7 | 101 | 8011.847 | 20.7 | 170.7 | 217.2 | 21.3 | 102.9 | 2-Cónica y dividida |  | 914
23472 - TERRA (MANAZANA 4) | 538008 | PL 1264 | Outinord Ind 1" | Concreto | Placa entrepiso torre 1 eje 6 al 13 entre F - J Apt 1801 , 1812 | 2025-09-10 | 2025-09-13 | 2025-09-13 | 3 | 100 | 7853.982 | 20.7 | 132.9 | 172.3 | 16.9 | 81.6 | 2-Cónica y dividida |  | 913
23472 - TERRA (MANAZANA 4) | 538008 | PL 1264 | Outinord Ind 1" | Concreto | Placa entrepiso torre 1 eje 6 al 13 entre F - J Apt 1801 , 1812 | 2025-09-10 | 2025-09-13 | 2025-09-13 | 3 | 101 | 8011.847 | 20.7 | 128.1 | 163.2 | 16 | 77.3 | 2-Cónica y dividida |  | 913
23472 - TERRA (MANAZANA 4) | 538006 | G-107 | No especificado | Grouting | Grouting cubierta torre 2 eje 1 al 23 entre J y eje 23 entre A - J y muretes cubierta | 2025-09-08 | 2025-09-11 | 2025-10-06 | 28 | 76 | 4536.46 | 17.5 | 136.7 | 306.9 | 30.1 | 172 | 2-Cónica y dividida |  | 927
23472 - TERRA (MANAZANA 4) | 538006 | G-107 | No especificado | Grouting | Grouting cubierta torre 2 eje 1 al 23 entre J y eje 23 entre A - J y muretes cubierta | 2025-09-08 | 2025-09-11 | 2025-10-06 | 28 | 76 | 4536.46 | 17.5 | 135.6 | 304.9 | 29.9 | 170.9 | 2-Cónica y dividida |  | 927
23472 - TERRA (MANAZANA 4) | 538006 | G-107 | No especificado | Grouting | Grouting cubierta torre 2 eje 1 al 23 entre J y eje 23 entre A - J y muretes cubierta | 2025-09-08 | 2025-09-11 | 2025-10-06 | 28 | 75 | 4417.865 | 17.5 | 134.2 | 310 | 30.4 | 173.7 | 2-Cónica y dividida |  | 927
23472 - TERRA (MANAZANA 4) | 538006 | G-107 | No especificado | Grouting | Grouting cubierta torre 2 eje 1 al 23 entre J y eje 23 entre A - J y muretes cubierta | 2025-09-08 | 2025-09-11 | 2025-09-15 | 7 | 76 | 4536.46 | 17.5 | 94.2 | 212.1 | 20.8 | 118.9 | 2-Cónica y dividida |  | 913
23472 - TERRA (MANAZANA 4) | 538006 | G-107 | No especificado | Grouting | Grouting cubierta torre 2 eje 1 al 23 entre J y eje 23 entre A - J y muretes cubierta | 2025-09-08 | 2025-09-11 | 2025-09-15 | 7 | 75 | 4417.865 | 17.5 | 95.4 | 220.3 | 21.6 | 123.4 | 2-Cónica y dividida |  | 913
23472 - TERRA (MANAZANA 4) | 538006 | G-106 | No especificado | Grouting | Grouting torre 2 cubierta eje 1 al 23 entre A y eje 1 entre A- J | 2025-09-08 | 2025-09-11 | 2025-10-06 | 28 | 76 | 4536.46 | 17.5 | 128.9 | 289.6 | 28.4 | 162.3 | 2-Cónica y dividida |  | 927
23472 - TERRA (MANAZANA 4) | 538006 | G-106 | No especificado | Grouting | Grouting torre 2 cubierta eje 1 al 23 entre A y eje 1 entre A- J | 2025-09-08 | 2025-09-11 | 2025-10-06 | 28 | 75 | 4417.865 | 17.5 | 127.4 | 293.7 | 28.8 | 164.6 | 2-Cónica y dividida |  | 927
23472 - TERRA (MANAZANA 4) | 538006 | G-106 | No especificado | Grouting | Grouting torre 2 cubierta eje 1 al 23 entre A y eje 1 entre A- J | 2025-09-08 | 2025-09-11 | 2025-10-06 | 28 | 76 | 4536.46 | 17.5 | 126.7 | 284.5 | 27.9 | 159.4 | 2-Cónica y dividida |  | 927
23472 - TERRA (MANAZANA 4) | 538006 | G-106 | No especificado | Grouting | Grouting torre 2 cubierta eje 1 al 23 entre A y eje 1 entre A- J | 2025-09-08 | 2025-09-11 | 2025-09-15 | 7 | 75 | 4417.865 | 17.5 | 107.9 | 248.8 | 24.4 | 139.4 | 2-Cónica y dividida |  | 913
23472 - TERRA (MANAZANA 4) | 538006 | G-106 | No especificado | Grouting | Grouting torre 2 cubierta eje 1 al 23 entre A y eje 1 entre A- J | 2025-09-08 | 2025-09-11 | 2025-09-15 | 7 | 76 | 4536.46 | 17.5 | 106.4 | 239.6 | 23.5 | 134.3 | 2-Cónica y dividida |  | 913
23472 - TERRA (MANAZANA 4) | 538006 | G-105 | No especificado | Grouting | Grouting cubierta torre 3 eje 1 al 23 entre J y eje 23 entre A - J y muretes cubierta | 2025-09-08 | 2025-09-11 | 2025-10-06 | 28 | 75 | 4417.865 | 17.5 | 139.1 | 321.2 | 31.5 | 180 | 2-Cónica y dividida |  | 927
23472 - TERRA (MANAZANA 4) | 538006 | G-105 | No especificado | Grouting | Grouting cubierta torre 3 eje 1 al 23 entre J y eje 23 entre A - J y muretes cubierta | 2025-09-08 | 2025-09-11 | 2025-10-06 | 28 | 76 | 4536.46 | 17.5 | 138.9 | 312 | 30.6 | 174.9 | 2-Cónica y dividida |  | 927
23472 - TERRA (MANAZANA 4) | 538006 | G-105 | No especificado | Grouting | Grouting cubierta torre 3 eje 1 al 23 entre J y eje 23 entre A - J y muretes cubierta | 2025-09-08 | 2025-09-11 | 2025-10-06 | 28 | 75 | 4417.865 | 17.5 | 137.6 | 317.1 | 31.1 | 177.7 | 2-Cónica y dividida |  | 927
23472 - TERRA (MANAZANA 4) | 538006 | G-105 | No especificado | Grouting | Grouting cubierta torre 3 eje 1 al 23 entre J y eje 23 entre A - J y muretes cubierta | 2025-09-08 | 2025-09-11 | 2025-09-15 | 7 | 76 | 4536.46 | 17.5 | 103.6 | 232.5 | 22.8 | 130.3 | 2-Cónica y dividida |  | 913
23472 - TERRA (MANAZANA 4) | 538006 | G-105 | No especificado | Grouting | Grouting cubierta torre 3 eje 1 al 23 entre J y eje 23 entre A - J y muretes cubierta | 2025-09-08 | 2025-09-11 | 2025-09-15 | 7 | 75 | 4417.865 | 17.5 | 102.2 | 235.6 | 23.1 | 132 | 2-Cónica y dividida |  | 913
23472 - TERRA (MANAZANA 4) | 538006 | G-104 | No especificado | Grouting | Grouting torre 3 cubierta eje 1 al 23 entre A y eje 1 entre A - J | 2025-09-08 | 2025-09-11 | 2025-10-06 | 28 | 76 | 4536.46 | 17.5 | 158.9 | 356.9 | 35 | 200 | 2-Cónica y dividida |  | 927
23472 - TERRA (MANAZANA 4) | 538006 | G-104 | No especificado | Grouting | Grouting torre 3 cubierta eje 1 al 23 entre A y eje 1 entre A - J | 2025-09-08 | 2025-09-11 | 2025-10-06 | 28 | 75 | 4417.865 | 17.5 | 157.8 | 364 | 35.7 | 204 | 2-Cónica y dividida |  | 927
23472 - TERRA (MANAZANA 4) | 538006 | G-104 | No especificado | Grouting | Grouting torre 3 cubierta eje 1 al 23 entre A y eje 1 entre A - J | 2025-09-08 | 2025-09-11 | 2025-10-06 | 28 | 76 | 4536.46 | 17.5 | 156.1 | 350.8 | 34.4 | 196.6 | 2-Cónica y dividida |  | 927
23472 - TERRA (MANAZANA 4) | 538006 | G-104 | No especificado | Grouting | Grouting torre 3 cubierta eje 1 al 23 entre A y eje 1 entre A - J | 2025-09-08 | 2025-09-11 | 2025-09-15 | 7 | 75 | 4417.865 | 17.5 | 110.2 | 253.9 | 24.9 | 142.3 | 2-Cónica y dividida |  | 913
23472 - TERRA (MANAZANA 4) | 538006 | G-104 | No especificado | Grouting | Grouting torre 3 cubierta eje 1 al 23 entre A y eje 1 entre A - J | 2025-09-08 | 2025-09-11 | 2025-09-15 | 7 | 76 | 4536.46 | 17.5 | 109.7 | 246.8 | 24.2 | 138.3 | 2-Cónica y dividida |  | 913
23472 - TERRA (MANAZANA 4) | 538005 | PL - 1263 | Outinord IND 1" | Concreto | Placa entrepiso torre 1 eje 6 al 13 entre A - E apt 1806, 1807 y escalera eje 17 al 19 entre D - E costado oriental piso 15 al piso 16 | 2025-09-09 | 2025-09-11 | 2025-10-07 | 28 | 101 | 8011.847 | 20.7 | 232.3 | 295.7 | 29 | 140.1 | 2-Cónica y dividida |  | 927
23472 - TERRA (MANAZANA 4) | 538005 | PL - 1263 | Outinord IND 1" | Concreto | Placa entrepiso torre 1 eje 6 al 13 entre A - E apt 1806, 1807 y escalera eje 17 al 19 entre D - E costado oriental piso 15 al piso 16 | 2025-09-09 | 2025-09-11 | 2025-10-07 | 28 | 100 | 7853.982 | 20.7 | 235.5 | 305.9 | 30 | 144.9 | 2-Cónica y dividida |  | 927
23472 - TERRA (MANAZANA 4) | 538005 | PL - 1263 | Outinord IND 1" | Concreto | Placa entrepiso torre 1 eje 6 al 13 entre A - E apt 1806, 1807 y escalera eje 17 al 19 entre D - E costado oriental piso 15 al piso 16 | 2025-09-09 | 2025-09-11 | 2025-10-07 | 28 | 101 | 8011.847 | 20.7 | 238.1 | 302.9 | 29.7 | 143.5 | 2-Cónica y dividida |  | 927
23472 - TERRA (MANAZANA 4) | 538005 | PL - 1263 | Outinord IND 1" | Concreto | Placa entrepiso torre 1 eje 6 al 13 entre A - E apt 1806, 1807 y escalera eje 17 al 19 entre D - E costado oriental piso 15 al piso 16 | 2025-09-09 | 2025-09-11 | 2025-09-23 | 14 | 100 | 7853.982 | 20.7 | 205.6 | 267.2 | 26.2 | 126.6 | 2-Cónica y dividida |  | 918
23472 - TERRA (MANAZANA 4) | 538005 | PL - 1263 | Outinord IND 1" | Concreto | Placa entrepiso torre 1 eje 6 al 13 entre A - E apt 1806, 1807 y escalera eje 17 al 19 entre D - E costado oriental piso 15 al piso 16 | 2025-09-09 | 2025-09-11 | 2025-09-23 | 14 | 101 | 8011.847 | 20.7 | 200.1 | 254.9 | 25 | 120.8 | 2-Cónica y dividida |  | 918
23472 - TERRA (MANAZANA 4) | 538005 | PL - 1263 | Outinord IND 1" | Concreto | Placa entrepiso torre 1 eje 6 al 13 entre A - E apt 1806, 1807 y escalera eje 17 al 19 entre D - E costado oriental piso 15 al piso 16 | 2025-09-09 | 2025-09-11 | 2025-09-16 | 7 | 100 | 7853.982 | 20.7 | 166.4 | 216.2 | 21.2 | 102.4 | 2-Cónica y dividida |  | 914
23472 - TERRA (MANAZANA 4) | 538005 | PL - 1263 | Outinord IND 1" | Concreto | Placa entrepiso torre 1 eje 6 al 13 entre A - E apt 1806, 1807 y escalera eje 17 al 19 entre D - E costado oriental piso 15 al piso 16 | 2025-09-09 | 2025-09-11 | 2025-09-16 | 7 | 101 | 8011.847 | 20.7 | 164 | 209 | 20.5 | 99 | 2-Cónica y dividida |  | 914
23472 - TERRA (MANAZANA 4) | 538005 | PL - 1263 | Outinord IND 1" | Concreto | Placa entrepiso torre 1 eje 6 al 13 entre A - E apt 1806, 1807 y escalera eje 17 al 19 entre D - E costado oriental piso 15 al piso 16 | 2025-09-09 | 2025-09-11 | 2025-09-12 | 3 | 100 | 7853.982 | 20.7 | 104.3 | 135.6 | 13.3 | 64.3 | 2-Cónica y dividida |  | 912
23472 - TERRA (MANAZANA 4) | 538005 | PL - 1263 | Outinord IND 1" | Concreto | Placa entrepiso torre 1 eje 6 al 13 entre A - E apt 1806, 1807 y escalera eje 17 al 19 entre D - E costado oriental piso 15 al piso 16 | 2025-09-09 | 2025-09-11 | 2025-09-12 | 3 | 101 | 8011.847 | 20.7 | 102.8 | 130.5 | 12.8 | 61.8 | 2-Cónica y dividida |  | 912
23472 - TERRA (MANAZANA 4) | 538005 | M - 1262 | Outinord IND 1" | Concreto | Salón comunal 2 foso ascensor del bicicletero piso 5 | 2025-09-09 | 2025-09-11 | 2025-10-07 | 28 | 100 | 7853.982 | 27.6 | 316.8 | 410.9 | 40.3 | 146 | 2-Cónica y dividida |  | 927
23472 - TERRA (MANAZANA 4) | 538005 | M - 1262 | Outinord IND 1" | Concreto | Salón comunal 2 foso ascensor del bicicletero piso 5 | 2025-09-09 | 2025-09-11 | 2025-10-07 | 28 | 101 | 8011.847 | 27.6 | 314.6 | 400.7 | 39.3 | 142.4 | 2-Cónica y dividida |  | 927
23472 - TERRA (MANAZANA 4) | 538005 | M - 1262 | Outinord IND 1" | Concreto | Salón comunal 2 foso ascensor del bicicletero piso 5 | 2025-09-09 | 2025-09-11 | 2025-10-07 | 28 | 100 | 7853.982 | 27.6 | 310.4 | 402.8 | 39.5 | 143.1 | 2-Cónica y dividida |  | 927
23472 - TERRA (MANAZANA 4) | 538005 | M - 1262 | Outinord IND 1" | Concreto | Salón comunal 2 foso ascensor del bicicletero piso 5 | 2025-09-09 | 2025-09-11 | 2025-09-23 | 14 | 101 | 8011.847 | 27.6 | 284.5 | 362 | 35.5 | 128.6 | 2-Cónica y dividida |  | 918
23472 - TERRA (MANAZANA 4) | 538005 | M - 1262 | Outinord IND 1" | Concreto | Salón comunal 2 foso ascensor del bicicletero piso 5 | 2025-09-09 | 2025-09-11 | 2025-09-23 | 14 | 100 | 7853.982 | 27.6 | 279.4 | 363 | 35.6 | 129 | 2-Cónica y dividida |  | 918
23472 - TERRA (MANAZANA 4) | 538005 | M - 1262 | Outinord IND 1" | Concreto | Salón comunal 2 foso ascensor del bicicletero piso 5 | 2025-09-09 | 2025-09-11 | 2025-09-16 | 7 | 101 | 8011.847 | 27.6 | 235.9 | 299.8 | 29.4 | 106.5 | 2-Cónica y dividida |  | 914
23472 - TERRA (MANAZANA 4) | 538005 | M - 1262 | Outinord IND 1" | Concreto | Salón comunal 2 foso ascensor del bicicletero piso 5 | 2025-09-09 | 2025-09-11 | 2025-09-16 | 7 | 100 | 7853.982 | 27.6 | 233.8 | 303.9 | 29.8 | 108 | 2-Cónica y dividida |  | 914
23472 - TERRA (MANAZANA 4) | 538005 | M - 1262 | Outinord IND 1" | Concreto | Salón comunal 2 foso ascensor del bicicletero piso 5 | 2025-09-09 | 2025-09-11 | 2025-09-12 | 3 | 100 | 7853.982 | 27.6 | 170.2 | 221.3 | 21.7 | 78.6 | 2-Cónica y dividida |  | 912
23472 - TERRA (MANAZANA 4) | 538005 | M - 1262 | Outinord IND 1" | Concreto | Salón comunal 2 foso ascensor del bicicletero piso 5 | 2025-09-09 | 2025-09-11 | 2025-09-12 | 3 | 100 | 7853.982 | 27.6 | 166.4 | 216.2 | 21.2 | 76.8 | 2-Cónica y dividida |  | 912
23472 - TERRA (MANAZANA 4) | 538005 | PL - 1261 | Outinord IND 1" | Concreto | Placa entrepiso torre 1 eje 13 al 19 entre F - J apt 1810, 1811 | 2025-09-08 | 2025-09-11 | 2025-10-06 | 28 | 101 | 8011.847 | 20.7 | 246.4 | 314.1 | 30.8 | 148.8 | 2-Cónica y dividida |  | 927
23472 - TERRA (MANAZANA 4) | 538005 | PL - 1261 | Outinord IND 1" | Concreto | Placa entrepiso torre 1 eje 13 al 19 entre F - J apt 1810, 1811 | 2025-09-08 | 2025-09-11 | 2025-10-06 | 28 | 100 | 7853.982 | 20.7 | 248.5 | 322.2 | 31.6 | 152.7 | 2-Cónica y dividida |  | 927
23472 - TERRA (MANAZANA 4) | 538005 | PL - 1261 | Outinord IND 1" | Concreto | Placa entrepiso torre 1 eje 13 al 19 entre F - J apt 1810, 1811 | 2025-09-08 | 2025-09-11 | 2025-10-06 | 28 | 101 | 8011.847 | 20.7 | 242.7 | 309 | 30.3 | 146.4 | 2-Cónica y dividida |  | 927
23472 - TERRA (MANAZANA 4) | 538005 | PL - 1261 | Outinord IND 1" | Concreto | Placa entrepiso torre 1 eje 13 al 19 entre F - J apt 1810, 1811 | 2025-09-08 | 2025-09-11 | 2025-09-22 | 14 | 100 | 7853.982 | 20.7 | 220.3 | 285.5 | 28 | 135.3 | 2-Cónica y dividida |  | 917
23472 - TERRA (MANAZANA 4) | 538005 | PL - 1261 | Outinord IND 1" | Concreto | Placa entrepiso torre 1 eje 13 al 19 entre F - J apt 1810, 1811 | 2025-09-08 | 2025-09-11 | 2025-09-22 | 14 | 101 | 8011.847 | 20.7 | 216.4 | 275.3 | 27 | 130.4 | 2-Cónica y dividida |  | 917
23472 - TERRA (MANAZANA 4) | 538005 | PL - 1261 | Outinord IND 1" | Concreto | Placa entrepiso torre 1 eje 13 al 19 entre F - J apt 1810, 1811 | 2025-09-08 | 2025-09-11 | 2025-09-15 | 7 | 100 | 7853.982 | 20.7 | 194.7 | 252.9 | 24.8 | 119.8 | 2-Cónica y dividida |  | 913
23472 - TERRA (MANAZANA 4) | 538005 | PL - 1261 | Outinord IND 1" | Concreto | Placa entrepiso torre 1 eje 13 al 19 entre F - J apt 1810, 1811 | 2025-09-08 | 2025-09-11 | 2025-09-15 | 7 | 101 | 8011.847 | 20.7 | 191.1 | 243.7 | 23.9 | 115.5 | 2-Cónica y dividida |  | 913
23472 - TERRA (MANAZANA 4) | 538005 | PL - 1261 | Outinord IND 1" | Concreto | Placa entrepiso torre 1 eje 13 al 19 entre F - J apt 1810, 1811 | 2025-09-08 | 2025-09-11 | 2025-09-11 | 3 | 100 | 7853.982 | 20.7 | 132.2 | 171.3 | 16.8 | 81.2 | 2-Cónica y dividida |  | 911
23472 - TERRA (MANAZANA 4) | 538005 | PL - 1261 | Outinord IND 1" | Concreto | Placa entrepiso torre 1 eje 13 al 19 entre F - J apt 1810, 1811 | 2025-09-08 | 2025-09-11 | 2025-09-11 | 3 | 101 | 8011.847 | 20.7 | 130.6 | 166.2 | 16.3 | 78.7 | 2-Cónica y dividida |  | 911
23472 - TERRA (MANAZANA 4) | 538005 | M - 1260 | Outinord IND 1 / 2" | Concreto | Muros torre 1 eje 1 al 5 entre A - E apt 1704, 1705 | 2025-09-08 | 2025-09-11 | 2025-10-06 | 28 | 100 | 7853.982 | 27.6 | 290.9 | 377.3 | 37 | 134.1 | 2-Cónica y dividida |  | 927
23472 - TERRA (MANAZANA 4) | 538005 | M - 1260 | Outinord IND 1 / 2" | Concreto | Muros torre 1 eje 1 al 5 entre A - E apt 1704, 1705 | 2025-09-08 | 2025-09-11 | 2025-10-06 | 28 | 101 | 8011.847 | 27.6 | 286.7 | 365.1 | 35.8 | 129.7 | 2-Cónica y dividida |  | 927
23472 - TERRA (MANAZANA 4) | 538005 | M - 1260 | Outinord IND 1 / 2" | Concreto | Muros torre 1 eje 1 al 5 entre A - E apt 1704, 1705 | 2025-09-08 | 2025-09-11 | 2025-10-06 | 28 | 100 | 7853.982 | 27.6 | 282.4 | 367.1 | 36 | 130.4 | 2-Cónica y dividida |  | 927
23472 - TERRA (MANAZANA 4) | 538005 | M - 1260 | Outinord IND 1 / 2" | Concreto | Muros torre 1 eje 1 al 5 entre A - E apt 1704, 1705 | 2025-09-08 | 2025-09-11 | 2025-09-22 | 14 | 101 | 8011.847 | 27.6 | 253.5 | 322.2 | 31.6 | 114.5 | 2-Cónica y dividida |  | 917
23472 - TERRA (MANAZANA 4) | 538005 | M - 1260 | Outinord IND 1 / 2" | Concreto | Muros torre 1 eje 1 al 5 entre A - E apt 1704, 1705 | 2025-09-08 | 2025-09-11 | 2025-09-22 | 14 | 100 | 7853.982 | 27.6 | 250.2 | 325.3 | 31.9 | 115.6 | 2-Cónica y dividida |  | 917
23472 - TERRA (MANAZANA 4) | 538005 | M - 1260 | Outinord IND 1 / 2" | Concreto | Muros torre 1 eje 1 al 5 entre A - E apt 1704, 1705 | 2025-09-08 | 2025-09-11 | 2025-09-15 | 7 | 100 | 7853.982 | 27.6 | 221.9 | 288.6 | 28.3 | 102.5 | 2-Cónica y dividida |  | 913
23472 - TERRA (MANAZANA 4) | 538005 | M - 1260 | Outinord IND 1 / 2" | Concreto | Muros torre 1 eje 1 al 5 entre A - E apt 1704, 1705 | 2025-09-08 | 2025-09-11 | 2025-09-15 | 7 | 100 | 7853.982 | 27.6 | 218.4 | 283.5 | 27.8 | 100.7 | 2-Cónica y dividida |  | 913
23472 - TERRA (MANAZANA 4) | 538005 | M - 1260 | Outinord IND 1 / 2" | Concreto | Muros torre 1 eje 1 al 5 entre A - E apt 1704, 1705 | 2025-09-08 | 2025-09-11 | 2025-09-11 | 3 | 101 | 8011.847 | 27.6 | 184.7 | 235.6 | 23.1 | 83.7 | 2-Cónica y dividida |  | 911
23472 - TERRA (MANAZANA 4) | 538005 | M - 1260 | Outinord IND 1 / 2" | Concreto | Muros torre 1 eje 1 al 5 entre A - E apt 1704, 1705 | 2025-09-08 | 2025-09-11 | 2025-09-11 | 3 | 100 | 7853.982 | 27.6 | 183.6 | 238.6 | 23.4 | 84.8 | 2-Cónica y dividida |  | 911
23472 - TERRA (MANAZANA 4) | 538003 | M-1259 | Outinord IND 1/2" | Concreto | Muros torre 1 eje 6 al 11 entre F-J Apt. 1701, 1712 | 2025-09-06 | 2025-09-09 | 2025-10-04 | 28 | 101 | 8011.847 | 27.6 | 265.7 | 338.5 | 33.2 | 120.3 | 2-Cónica y dividida |  | 926
23472 - TERRA (MANAZANA 4) | 538003 | M-1259 | Outinord IND 1/2" | Concreto | Muros torre 1 eje 6 al 11 entre F-J Apt. 1701, 1712 | 2025-09-06 | 2025-09-09 | 2025-10-04 | 28 | 101 | 8011.847 | 27.6 | 264 | 336.5 | 33 | 119.6 | 2-Cónica y dividida |  | 926
23472 - TERRA (MANAZANA 4) | 538003 | M-1259 | Outinord IND 1/2" | Concreto | Muros torre 1 eje 6 al 11 entre F-J Apt. 1701, 1712 | 2025-09-06 | 2025-09-09 | 2025-10-04 | 28 | 101 | 8011.847 | 27.6 | 259.3 | 330.4 | 32.4 | 117.4 | 2-Cónica y dividida |  | 926
23472 - TERRA (MANAZANA 4) | 538003 | M-1259 | Outinord IND 1/2" | Concreto | Muros torre 1 eje 6 al 11 entre F-J Apt. 1701, 1712 | 2025-09-06 | 2025-09-09 | 2025-09-20 | 14 | 100 | 7853.982 | 27.6 | 230.4 | 298.8 | 29.3 | 106.2 | 2-Cónica y dividida |  | 916
23472 - TERRA (MANAZANA 4) | 538003 | M-1259 | Outinord IND 1/2" | Concreto | Muros torre 1 eje 6 al 11 entre F-J Apt. 1701, 1712 | 2025-09-06 | 2025-09-09 | 2025-09-20 | 14 | 101 | 8011.847 | 27.6 | 233.4 | 296.7 | 29.1 | 105.4 | 2-Cónica y dividida |  | 916
23472 - TERRA (MANAZANA 4) | 538003 | M-1259 | Outinord IND 1/2" | Concreto | Muros torre 1 eje 6 al 11 entre F-J Apt. 1701, 1712 | 2025-09-06 | 2025-09-09 | 2025-09-13 | 7 | 101 | 8011.847 | 27.6 | 205.3 | 261 | 25.6 | 92.8 | 2-Cónica y dividida |  | 913
23472 - TERRA (MANAZANA 4) | 538003 | M-1259 | Outinord IND 1/2" | Concreto | Muros torre 1 eje 6 al 11 entre F-J Apt. 1701, 1712 | 2025-09-06 | 2025-09-09 | 2025-09-13 | 7 | 101 | 8011.847 | 27.6 | 201.4 | 255.9 | 25.1 | 90.9 | 2-Cónica y dividida |  | 913
23472 - TERRA (MANAZANA 4) | 538003 | M-1259 | Outinord IND 1/2" | Concreto | Muros torre 1 eje 6 al 11 entre F-J Apt. 1701, 1712 | 2025-09-06 | 2025-09-09 | 2025-09-09 | 3 | 100 | 7853.982 | 27.6 | 168.3 | 218.2 | 21.4 | 77.5 | 2-Cónica y dividida |  | 909
23472 - TERRA (MANAZANA 4) | 538003 | M-1259 | Outinord IND 1/2" | Concreto | Muros torre 1 eje 6 al 11 entre F-J Apt. 1701, 1712 | 2025-09-06 | 2025-09-09 | 2025-09-09 | 3 | 101 | 8011.847 | 27.6 | 165.5 | 211.1 | 20.7 | 75 | 2-Cónica y dividida |  | 909
23472 - TERRA (MANAZANA 4) | 538003 | PL-1258 | Outinord IND 1" | Concreto | Placa entrepiso torre 1 eje 13 al 19 entre A-E Apt. 1808, 1809 y escalera eje 17 al 19 entre D-E costado Oriental piso 14 al piso 15 | 2025-09-06 | 2025-09-09 | 2025-10-04 | 28 | 101 | 8011.847 | 20.7 | 215.8 | 274.3 | 26.9 | 130 | 2-Cónica y dividida |  | 926
23472 - TERRA (MANAZANA 4) | 538003 | PL-1258 | Outinord IND 1" | Concreto | Placa entrepiso torre 1 eje 13 al 19 entre A-E Apt. 1808, 1809 y escalera eje 17 al 19 entre D-E costado Oriental piso 14 al piso 15 | 2025-09-06 | 2025-09-09 | 2025-10-04 | 28 | 101 | 8011.847 | 20.7 | 218.5 | 278.4 | 27.3 | 131.9 | 2-Cónica y dividida |  | 926
23472 - TERRA (MANAZANA 4) | 538003 | PL-1258 | Outinord IND 1" | Concreto | Placa entrepiso torre 1 eje 13 al 19 entre A-E Apt. 1808, 1809 y escalera eje 17 al 19 entre D-E costado Oriental piso 14 al piso 15 | 2025-09-06 | 2025-09-09 | 2025-10-04 | 28 | 101 | 8011.847 | 20.7 | 211.6 | 269.2 | 26.4 | 127.5 | 2-Cónica y dividida |  | 926
23472 - TERRA (MANAZANA 4) | 538003 | PL-1258 | Outinord IND 1" | Concreto | Placa entrepiso torre 1 eje 13 al 19 entre A-E Apt. 1808, 1809 y escalera eje 17 al 19 entre D-E costado Oriental piso 14 al piso 15 | 2025-09-06 | 2025-09-09 | 2025-09-20 | 14 | 101 | 8011.847 | 20.7 | 186.9 | 237.6 | 23.3 | 112.6 | 2-Cónica y dividida |  | 916
23472 - TERRA (MANAZANA 4) | 538003 | PL-1258 | Outinord IND 1" | Concreto | Placa entrepiso torre 1 eje 13 al 19 entre A-E Apt. 1808, 1809 y escalera eje 17 al 19 entre D-E costado Oriental piso 14 al piso 15 | 2025-09-06 | 2025-09-09 | 2025-09-20 | 14 | 100 | 7853.982 | 20.7 | 183.4 | 238.6 | 23.4 | 113 | 2-Cónica y dividida |  | 916
23472 - TERRA (MANAZANA 4) | 538003 | PL-1258 | Outinord IND 1" | Concreto | Placa entrepiso torre 1 eje 13 al 19 entre A-E Apt. 1808, 1809 y escalera eje 17 al 19 entre D-E costado Oriental piso 14 al piso 15 | 2025-09-06 | 2025-09-09 | 2025-09-13 | 7 | 101 | 8011.847 | 20.7 | 160.3 | 203.9 | 20 | 96.6 | 2-Cónica y dividida |  | 913
23472 - TERRA (MANAZANA 4) | 538003 | PL-1258 | Outinord IND 1" | Concreto | Placa entrepiso torre 1 eje 13 al 19 entre A-E Apt. 1808, 1809 y escalera eje 17 al 19 entre D-E costado Oriental piso 14 al piso 15 | 2025-09-06 | 2025-09-09 | 2025-09-13 | 7 | 101 | 8011.847 | 20.7 | 158.1 | 200.9 | 19.7 | 95.2 | 2-Cónica y dividida |  | 913
23472 - TERRA (MANAZANA 4) | 538003 | PL-1258 | Outinord IND 1" | Concreto | Placa entrepiso torre 1 eje 13 al 19 entre A-E Apt. 1808, 1809 y escalera eje 17 al 19 entre D-E costado Oriental piso 14 al piso 15 | 2025-09-06 | 2025-09-09 | 2025-09-09 | 3 | 101 | 8011.847 | 20.7 | 126.2 | 161.1 | 15.8 | 76.3 | 2-Cónica y dividida |  | 909
23472 - TERRA (MANAZANA 4) | 538003 | PL-1258 | Outinord IND 1" | Concreto | Placa entrepiso torre 1 eje 13 al 19 entre A-E Apt. 1808, 1809 y escalera eje 17 al 19 entre D-E costado Oriental piso 14 al piso 15 | 2025-09-06 | 2025-09-09 | 2025-09-09 | 3 | 101 | 8011.847 | 20.7 | 123.9 | 158.1 | 15.5 | 74.9 | 2-Cónica y dividida |  | 909
23472 - TERRA (MANAZANA 4) | 538002 | M-1257 | Outinord IND 1/2" | Concreto | Muros torre 1 eje 6 al 11 entre A-E apt 1706-1707 | 2025-09-05 | 2025-09-09 | 2025-10-03 | 28 | 100 | 7853.982 | 27.6 | 267.5 | 347.7 | 34.1 | 123.6 | 2-Cónica y dividida |  | 925
23472 - TERRA (MANAZANA 4) | 538002 | M-1257 | Outinord IND 1/2" | Concreto | Muros torre 1 eje 6 al 11 entre A-E apt 1706-1707 | 2025-09-05 | 2025-09-09 | 2025-10-03 | 28 | 100 | 7853.982 | 27.6 | 264.8 | 343.6 | 33.7 | 122.1 | 2-Cónica y dividida |  | 925
23472 - TERRA (MANAZANA 4) | 538002 | M-1257 | Outinord IND 1/2" | Concreto | Muros torre 1 eje 6 al 11 entre A-E apt 1706-1707 | 2025-09-05 | 2025-09-09 | 2025-10-03 | 28 | 100 | 7853.982 | 27.6 | 261.4 | 339.6 | 33.3 | 120.7 | 2-Cónica y dividida |  | 925
23472 - TERRA (MANAZANA 4) | 538002 | M-1257 | Outinord IND 1/2" | Concreto | Muros torre 1 eje 6 al 11 entre A-E apt 1706-1707 | 2025-09-05 | 2025-09-09 | 2025-09-19 | 14 | 100 | 7853.982 | 27.6 | 236.5 | 306.9 | 30.1 | 109.1 | 2-Cónica y dividida |  | 916
23472 - TERRA (MANAZANA 4) | 538002 | M-1257 | Outinord IND 1/2" | Concreto | Muros torre 1 eje 6 al 11 entre A-E apt 1706-1707 | 2025-09-05 | 2025-09-09 | 2025-09-19 | 14 | 100 | 7853.982 | 27.6 | 232.4 | 301.8 | 29.6 | 107.2 | 2-Cónica y dividida |  | 916
23472 - TERRA (MANAZANA 4) | 538002 | M-1257 | Outinord IND 1/2" | Concreto | Muros torre 1 eje 6 al 11 entre A-E apt 1706-1707 | 2025-09-05 | 2025-09-09 | 2025-09-12 | 7 | 100 | 7853.982 | 27.6 | 192.3 | 249.8 | 24.5 | 88.8 | 2-Cónica y dividida |  | 912
23472 - TERRA (MANAZANA 4) | 538002 | M-1257 | Outinord IND 1/2" | Concreto | Muros torre 1 eje 6 al 11 entre A-E apt 1706-1707 | 2025-09-05 | 2025-09-09 | 2025-09-12 | 7 | 100 | 7853.982 | 27.6 | 190.1 | 246.8 | 24.2 | 87.7 | 2-Cónica y dividida |  | 912
23472 - TERRA (MANAZANA 4) | 538002 | M-1257 | Outinord IND 1/2" | Concreto | Muros torre 1 eje 6 al 11 entre A-E apt 1706-1707 | 2025-09-05 | 2025-09-09 | 2025-09-09 | 4 | 100 | 7853.982 | 27.6 | 151.5 | 196.8 | 19.3 | 69.9 | 2-Cónica y dividida |  | 909
23472 - TERRA (MANAZANA 4) | 538002 | M-1257 | Outinord IND 1/2" | Concreto | Muros torre 1 eje 6 al 11 entre A-E apt 1706-1707 | 2025-09-05 | 2025-09-09 | 2025-09-09 | 4 | 100 | 7853.982 | 27.6 | 147.9 | 191.7 | 18.8 | 68.1 | 2-Cónica y dividida |  | 909
23472 - TERRA (MANAZANA 4) | 538002 | PL-1256 | Outinord IND 1" | Concreto | Placa entrepiso torre 1 eje 1 al 5 entre F-J apt 1702-1703 | 2025-09-05 | 2025-09-09 | 2025-10-03 | 28 | 100 | 7853.982 | 20.7 | 283.8 | 368.1 | 36.1 | 174.4 | 2-Cónica y dividida |  | 925
23472 - TERRA (MANAZANA 4) | 538002 | PL-1256 | Outinord IND 1" | Concreto | Placa entrepiso torre 1 eje 1 al 5 entre F-J apt 1702-1703 | 2025-09-05 | 2025-09-09 | 2025-10-03 | 28 | 100 | 7853.982 | 20.7 | 278.5 | 362 | 35.5 | 171.5 | 2-Cónica y dividida |  | 925
23472 - TERRA (MANAZANA 4) | 538002 | PL-1256 | Outinord IND 1" | Concreto | Placa entrepiso torre 1 eje 1 al 5 entre F-J apt 1702-1703 | 2025-09-05 | 2025-09-09 | 2025-10-03 | 28 | 100 | 7853.982 | 20.7 | 281.2 | 365.1 | 35.8 | 172.9 | 2-Cónica y dividida |  | 925
23472 - TERRA (MANAZANA 4) | 538002 | PL-1256 | Outinord IND 1" | Concreto | Placa entrepiso torre 1 eje 1 al 5 entre F-J apt 1702-1703 | 2025-09-05 | 2025-09-09 | 2025-09-19 | 14 | 100 | 7853.982 | 20.7 | 242.5 | 315.1 | 30.9 | 149.3 | 2-Cónica y dividida |  | 916
23472 - TERRA (MANAZANA 4) | 538002 | PL-1256 | Outinord IND 1" | Concreto | Placa entrepiso torre 1 eje 1 al 5 entre F-J apt 1702-1703 | 2025-09-05 | 2025-09-09 | 2025-09-19 | 14 | 100 | 7853.982 | 20.7 | 238.1 | 309 | 30.3 | 146.4 | 2-Cónica y dividida |  | 916
23472 - TERRA (MANAZANA 4) | 538002 | PL-1256 | Outinord IND 1" | Concreto | Placa entrepiso torre 1 eje 1 al 5 entre F-J apt 1702-1703 | 2025-09-05 | 2025-09-09 | 2025-09-12 | 7 | 100 | 7853.982 | 20.7 | 190.6 | 247.8 | 24.3 | 117.4 | 2-Cónica y dividida |  | 912
23472 - TERRA (MANAZANA 4) | 538002 | PL-1256 | Outinord IND 1" | Concreto | Placa entrepiso torre 1 eje 1 al 5 entre F-J apt 1702-1703 | 2025-09-05 | 2025-09-09 | 2025-09-12 | 7 | 100 | 7853.982 | 20.7 | 198.4 | 258 | 25.3 | 122.2 | 2-Cónica y dividida |  | 912
23472 - TERRA (MANAZANA 4) | 538002 | PL-1256 | Outinord IND 1" | Concreto | Placa entrepiso torre 1 eje 1 al 5 entre F-J apt 1702-1703 | 2025-09-05 | 2025-09-09 | 2025-09-09 | 4 | 100 | 7853.982 | 20.7 | 155.7 | 201.9 | 19.8 | 95.7 | 2-Cónica y dividida |  | 909
23472 - TERRA (MANAZANA 4) | 538002 | PL-1256 | Outinord IND 1" | Concreto | Placa entrepiso torre 1 eje 1 al 5 entre F-J apt 1702-1703 | 2025-09-05 | 2025-09-09 | 2025-09-09 | 4 | 100 | 7853.982 | 20.7 | 152.5 | 197.8 | 19.4 | 93.7 | 2-Cónica y dividida |  | 909
23472 - TERRA (MANAZANA 4) | 538002 | PL-1255 | Outinord IND 1" | Concreto | Salón comunal vigas y placa eje 8 al 11 entre D-E piso 1 y muros pérgolas N+19.35 torre 1 | 2025-09-05 | 2025-09-09 | 2025-10-03 | 28 | 100 | 7853.982 | 27.6 | 332 | 431.3 | 42.3 | 153.3 | 2-Cónica y dividida |  | 925
23472 - TERRA (MANAZANA 4) | 538002 | PL-1255 | Outinord IND 1" | Concreto | Salón comunal vigas y placa eje 8 al 11 entre D-E piso 1 y muros pérgolas N+19.35 torre 1 | 2025-09-05 | 2025-09-09 | 2025-10-03 | 28 | 100 | 7853.982 | 27.6 | 328.6 | 426.2 | 41.8 | 151.4 | 2-Cónica y dividida |  | 925
23472 - TERRA (MANAZANA 4) | 538002 | PL-1255 | Outinord IND 1" | Concreto | Salón comunal vigas y placa eje 8 al 11 entre D-E piso 1 y muros pérgolas N+19.35 torre 1 | 2025-09-05 | 2025-09-09 | 2025-10-03 | 28 | 100 | 7853.982 | 27.6 | 331.4 | 430.3 | 42.2 | 152.9 | 2-Cónica y dividida |  | 925
23472 - TERRA (MANAZANA 4) | 538002 | PL-1255 | Outinord IND 1" | Concreto | Salón comunal vigas y placa eje 8 al 11 entre D-E piso 1 y muros pérgolas N+19.35 torre 1 | 2025-09-05 | 2025-09-09 | 2025-09-19 | 14 | 100 | 7853.982 | 27.6 | 305.6 | 396.7 | 38.9 | 140.9 | 2-Cónica y dividida |  | 916
23472 - TERRA (MANAZANA 4) | 538002 | PL-1255 | Outinord IND 1" | Concreto | Salón comunal vigas y placa eje 8 al 11 entre D-E piso 1 y muros pérgolas N+19.35 torre 1 | 2025-09-05 | 2025-09-09 | 2025-09-19 | 14 | 100 | 7853.982 | 27.6 | 300.1 | 389.5 | 38.2 | 138.4 | 2-Cónica y dividida |  | 916
23472 - TERRA (MANAZANA 4) | 538002 | PL-1255 | Outinord IND 1" | Concreto | Salón comunal vigas y placa eje 8 al 11 entre D-E piso 1 y muros pérgolas N+19.35 torre 1 | 2025-09-05 | 2025-09-09 | 2025-09-12 | 7 | 100 | 7853.982 | 27.6 | 261.5 | 339.6 | 33.3 | 120.7 | 2-Cónica y dividida |  | 912
23472 - TERRA (MANAZANA 4) | 538002 | PL-1255 | Outinord IND 1" | Concreto | Salón comunal vigas y placa eje 8 al 11 entre D-E piso 1 y muros pérgolas N+19.35 torre 1 | 2025-09-05 | 2025-09-09 | 2025-09-12 | 7 | 100 | 7853.982 | 27.6 | 264.7 | 343.6 | 33.7 | 122.1 | 2-Cónica y dividida |  | 912
23472 - TERRA (MANAZANA 4) | 538002 | PL-1255 | Outinord IND 1" | Concreto | Salón comunal vigas y placa eje 8 al 11 entre D-E piso 1 y muros pérgolas N+19.35 torre 1 | 2025-09-05 | 2025-09-09 | 2025-09-09 | 4 | 100 | 7853.982 | 27.6 | 213.3 | 277.4 | 27.2 | 98.6 | 2-Cónica y dividida |  | 909
23472 - TERRA (MANAZANA 4) | 538002 | PL-1255 | Outinord IND 1" | Concreto | Salón comunal vigas y placa eje 8 al 11 entre D-E piso 1 y muros pérgolas N+19.35 torre 1 | 2025-09-05 | 2025-09-09 | 2025-09-09 | 4 | 100 | 7853.982 | 27.6 | 210.5 | 273.3 | 26.8 | 97.1 | 2-Cónica y dividida |  | 909
23472 - TERRA (MANAZANA 4) | 534000 | M-1254 | Outinord IND 1/2" | Concreto | Muros Torre 1 eje 12 al 19 entre F-J Apt 1710, 1711 | 2025-09-04 | 2025-09-06 | 2025-10-02 | 28 | 101 | 8011.847 | 27.5 | 314.6 | 400.7 | 39.3 | 142.9 | 2-Cónica y dividida |  | 925
23472 - TERRA (MANAZANA 4) | 534000 | M-1254 | Outinord IND 1/2" | Concreto | Muros Torre 1 eje 12 al 19 entre F-J Apt 1710, 1711 | 2025-09-04 | 2025-09-06 | 2025-10-02 | 28 | 101 | 8011.847 | 27.5 | 312.4 | 397.7 | 39 | 141.8 | 2-Cónica y dividida |  | 925
23472 - TERRA (MANAZANA 4) | 534000 | M-1254 | Outinord IND 1/2" | Concreto | Muros Torre 1 eje 12 al 19 entre F-J Apt 1710, 1711 | 2025-09-04 | 2025-09-06 | 2025-10-02 | 28 | 101 | 8011.847 | 27.5 | 308.1 | 392.6 | 38.5 | 140 | 2-Cónica y dividida |  | 925
23472 - TERRA (MANAZANA 4) | 534000 | M-1254 | Outinord IND 1/2" | Concreto | Muros Torre 1 eje 12 al 19 entre F-J Apt 1710, 1711 | 2025-09-04 | 2025-09-06 | 2025-09-18 | 14 | 101 | 8011.847 | 27.5 | 277.5 | 352.8 | 34.6 | 125.8 | 2-Cónica y dividida |  | 915
23472 - TERRA (MANAZANA 4) | 534000 | M-1254 | Outinord IND 1/2" | Concreto | Muros Torre 1 eje 12 al 19 entre F-J Apt 1710, 1711 | 2025-09-04 | 2025-09-06 | 2025-09-18 | 14 | 101 | 8011.847 | 27.5 | 274.6 | 349.8 | 34.3 | 124.7 | 2-Cónica y dividida |  | 915
23472 - TERRA (MANAZANA 4) | 534000 | M-1254 | Outinord IND 1/2" | Concreto | Muros Torre 1 eje 12 al 19 entre F-J Apt 1710, 1711 | 2025-09-04 | 2025-09-06 | 2025-09-11 | 7 | 101 | 8011.847 | 27.5 | 238.9 | 303.9 | 29.8 | 108.4 | 2-Cónica y dividida |  | 911
23472 - TERRA (MANAZANA 4) | 534000 | M-1254 | Outinord IND 1/2" | Concreto | Muros Torre 1 eje 12 al 19 entre F-J Apt 1710, 1711 | 2025-09-04 | 2025-09-06 | 2025-09-11 | 7 | 101 | 8011.847 | 27.5 | 233.6 | 297.8 | 29.2 | 106.2 | 2-Cónica y dividida |  | 911
23472 - TERRA (MANAZANA 4) | 534000 | M-1254 | Outinord IND 1/2" | Concreto | Muros Torre 1 eje 12 al 19 entre F-J Apt 1710, 1711 | 2025-09-04 | 2025-09-06 | 2025-09-07 | 3 | 101 | 8011.847 | 27.5 | 199.9 | 254.9 | 25 | 90.9 | 2-Cónica y dividida |  | 908
23472 - TERRA (MANAZANA 4) | 534000 | M-1254 | Outinord IND 1/2" | Concreto | Muros Torre 1 eje 12 al 19 entre F-J Apt 1710, 1711 | 2025-09-04 | 2025-09-06 | 2025-09-07 | 3 | 101 | 8011.847 | 27.5 | 196.9 | 250.9 | 24.6 | 89.5 | 2-Cónica y dividida |  | 908
23472 - TERRA (MANAZANA 4) | 534000 | PL-1253 | Outinord IND 1" | Concreto | Placa entrepiso Torre 1 eje 1 al 5 entre A-E Apt 1704, 1705 y escalera eje 1 al 2 entre D-G costado occidental piso 14 al piso 15 | 2025-09-04 | 2025-09-06 | 2025-10-02 | 28 | 101 | 8011.847 | 20.6 | 258.2 | 328.3 | 32.2 | 156.3 | 2-Cónica y dividida |  | 925
23472 - TERRA (MANAZANA 4) | 534000 | PL-1253 | Outinord IND 1" | Concreto | Placa entrepiso Torre 1 eje 1 al 5 entre A-E Apt 1704, 1705 y escalera eje 1 al 2 entre D-G costado occidental piso 14 al piso 15 | 2025-09-04 | 2025-09-06 | 2025-10-02 | 28 | 101 | 8011.847 | 20.6 | 255.6 | 325.3 | 31.9 | 154.9 | 2-Cónica y dividida |  | 925
23472 - TERRA (MANAZANA 4) | 534000 | PL-1253 | Outinord IND 1" | Concreto | Placa entrepiso Torre 1 eje 1 al 5 entre A-E Apt 1704, 1705 y escalera eje 1 al 2 entre D-G costado occidental piso 14 al piso 15 | 2025-09-04 | 2025-09-06 | 2025-10-02 | 28 | 101 | 8011.847 | 20.6 | 250.1 | 318.2 | 31.2 | 151.5 | 2-Cónica y dividida |  | 925
23472 - TERRA (MANAZANA 4) | 534000 | PL-1253 | Outinord IND 1" | Concreto | Placa entrepiso Torre 1 eje 1 al 5 entre A-E Apt 1704, 1705 y escalera eje 1 al 2 entre D-G costado occidental piso 14 al piso 15 | 2025-09-04 | 2025-09-06 | 2025-09-18 | 14 | 101 | 8011.847 | 20.6 | 215.9 | 274.3 | 26.9 | 130.6 | 2-Cónica y dividida |  | 915
23472 - TERRA (MANAZANA 4) | 534000 | PL-1253 | Outinord IND 1" | Concreto | Placa entrepiso Torre 1 eje 1 al 5 entre A-E Apt 1704, 1705 y escalera eje 1 al 2 entre D-G costado occidental piso 14 al piso 15 | 2025-09-04 | 2025-09-06 | 2025-09-18 | 14 | 101 | 8011.847 | 20.6 | 210.4 | 268.2 | 26.3 | 127.7 | 2-Cónica y dividida |  | 915
23472 - TERRA (MANAZANA 4) | 534000 | PL-1253 | Outinord IND 1" | Concreto | Placa entrepiso Torre 1 eje 1 al 5 entre A-E Apt 1704, 1705 y escalera eje 1 al 2 entre D-G costado occidental piso 14 al piso 15 | 2025-09-04 | 2025-09-06 | 2025-09-11 | 7 | 101 | 8011.847 | 20.6 | 183.8 | 233.5 | 22.9 | 111.2 | 2-Cónica y dividida |  | 911
23472 - TERRA (MANAZANA 4) | 534000 | PL-1253 | Outinord IND 1" | Concreto | Placa entrepiso Torre 1 eje 1 al 5 entre A-E Apt 1704, 1705 y escalera eje 1 al 2 entre D-G costado occidental piso 14 al piso 15 | 2025-09-04 | 2025-09-06 | 2025-09-11 | 7 | 101 | 8011.847 | 20.6 | 179.5 | 228.4 | 22.4 | 108.7 | 2-Cónica y dividida |  | 911
23472 - TERRA (MANAZANA 4) | 534000 | PL-1253 | Outinord IND 1" | Concreto | Placa entrepiso Torre 1 eje 1 al 5 entre A-E Apt 1704, 1705 y escalera eje 1 al 2 entre D-G costado occidental piso 14 al piso 15 | 2025-09-04 | 2025-09-06 | 2025-09-07 | 3 | 101 | 8011.847 | 20.6 | 129.3 | 164.2 | 16.1 | 78.2 | 2-Cónica y dividida |  | 908
23472 - TERRA (MANAZANA 4) | 534000 | PL-1253 | Outinord IND 1" | Concreto | Placa entrepiso Torre 1 eje 1 al 5 entre A-E Apt 1704, 1705 y escalera eje 1 al 2 entre D-G costado occidental piso 14 al piso 15 | 2025-09-04 | 2025-09-06 | 2025-09-07 | 3 | 101 | 8011.847 | 20.6 | 127.8 | 163.2 | 16 | 77.7 | 2-Cónica y dividida |  | 908
23472 - TERRA (MANAZANA 4) | 534000 | M-1252 | Outinord IND 1/2" | Concreto | Muros Torre 1 eje 12 al 19 entre A-E Apt 1708,1709 | 2025-09-03 | 2025-09-06 | 2025-10-01 | 28 | 101 | 8011.847 | 27.5 | 313.5 | 398.7 | 39.1 | 142.2 | 2-Cónica y dividida |  | 924
23472 - TERRA (MANAZANA 4) | 534000 | M-1252 | Outinord IND 1/2" | Concreto | Muros Torre 1 eje 12 al 19 entre A-E Apt 1708,1709 | 2025-09-03 | 2025-09-06 | 2025-10-01 | 28 | 101 | 8011.847 | 27.5 | 309 | 393.6 | 38.6 | 140.4 | 2-Cónica y dividida |  | 924
23472 - TERRA (MANAZANA 4) | 534000 | M-1252 | Outinord IND 1/2" | Concreto | Muros Torre 1 eje 12 al 19 entre A-E Apt 1708,1709 | 2025-09-03 | 2025-09-06 | 2025-10-01 | 28 | 101 | 8011.847 | 27.5 | 311.4 | 396.7 | 38.9 | 141.5 | 2-Cónica y dividida |  | 924
23472 - TERRA (MANAZANA 4) | 534000 | M-1252 | Outinord IND 1/2" | Concreto | Muros Torre 1 eje 12 al 19 entre A-E Apt 1708,1709 | 2025-09-03 | 2025-09-06 | 2025-09-17 | 14 | 101 | 8011.847 | 27.5 | 285.6 | 363 | 35.6 | 129.5 | 2-Cónica y dividida |  | 914
23472 - TERRA (MANAZANA 4) | 534000 | M-1252 | Outinord IND 1/2" | Concreto | Muros Torre 1 eje 12 al 19 entre A-E Apt 1708,1709 | 2025-09-03 | 2025-09-06 | 2025-09-17 | 14 | 101 | 8011.847 | 27.5 | 288.4 | 367.1 | 36 | 130.9 | 2-Cónica y dividida |  | 914
23472 - TERRA (MANAZANA 4) | 534000 | M-1252 | Outinord IND 1/2" | Concreto | Muros Torre 1 eje 12 al 19 entre A-E Apt 1708,1709 | 2025-09-03 | 2025-09-06 | 2025-09-10 | 7 | 101 | 8011.847 | 27.5 | 243.5 | 310 | 30.4 | 110.5 | 2-Cónica y dividida |  | 910
23472 - TERRA (MANAZANA 4) | 534000 | M-1252 | Outinord IND 1/2" | Concreto | Muros Torre 1 eje 12 al 19 entre A-E Apt 1708,1709 | 2025-09-03 | 2025-09-06 | 2025-09-10 | 7 | 101 | 8011.847 | 27.5 | 240.3 | 305.9 | 30 | 109.1 | 2-Cónica y dividida |  | 910
23472 - TERRA (MANAZANA 4) | 534000 | M-1252 | Outinord IND 1/2" | Concreto | Muros Torre 1 eje 12 al 19 entre A-E Apt 1708,1709 | 2025-09-03 | 2025-09-06 | 2025-09-06 | 3 | 100 | 7853.982 | 27.5 | 204.5 | 265.1 | 26 | 94.5 | 2-Cónica y dividida |  | 908
23472 - TERRA (MANAZANA 4) | 534000 | M-1252 | Outinord IND 1/2" | Concreto | Muros Torre 1 eje 12 al 19 entre A-E Apt 1708,1709 | 2025-09-03 | 2025-09-06 | 2025-09-06 | 3 | 101 | 8011.847 | 27.5 | 200.9 | 255.9 | 25.1 | 91.3 | 2-Cónica y dividida |  | 908
23472 - TERRA (MANAZANA 4) | 534000 | PL-1251 | Outinord IND 1" | Concreto | Placa entrepiso Torre 1 eje 7 al 13 entre F-J Apt 1701, 1712 | 2025-09-03 | 2025-09-06 | 2025-10-01 | 28 | 101 | 8011.847 | 20.6 | 245.8 | 313.1 | 30.7 | 149 | 2-Cónica y dividida |  | 924
23472 - TERRA (MANAZANA 4) | 534000 | PL-1251 | Outinord IND 1" | Concreto | Placa entrepiso Torre 1 eje 7 al 13 entre F-J Apt 1701, 1712 | 2025-09-03 | 2025-09-06 | 2025-10-01 | 28 | 100 | 7853.982 | 20.6 | 243.6 | 316.1 | 31 | 150.5 | 2-Cónica y dividida |  | 924
23472 - TERRA (MANAZANA 4) | 534000 | PL-1251 | Outinord IND 1" | Concreto | Placa entrepiso Torre 1 eje 7 al 13 entre F-J Apt 1701, 1712 | 2025-09-03 | 2025-09-06 | 2025-10-01 | 28 | 101 | 8011.847 | 20.6 | 239.4 | 304.9 | 29.9 | 145.1 | 2-Cónica y dividida |  | 924
23472 - TERRA (MANAZANA 4) | 534000 | PL-1251 | Outinord IND 1" | Concreto | Placa entrepiso Torre 1 eje 7 al 13 entre F-J Apt 1701, 1712 | 2025-09-03 | 2025-09-06 | 2025-09-17 | 14 | 100 | 7853.982 | 20.6 | 205.6 | 267.2 | 26.2 | 127.2 | 2-Cónica y dividida |  | 914
23472 - TERRA (MANAZANA 4) | 534000 | PL-1251 | Outinord IND 1" | Concreto | Placa entrepiso Torre 1 eje 7 al 13 entre F-J Apt 1701, 1712 | 2025-09-03 | 2025-09-06 | 2025-09-17 | 14 | 101 | 8011.847 | 20.6 | 200.4 | 254.9 | 25 | 121.4 | 2-Cónica y dividida |  | 914
23472 - TERRA (MANAZANA 4) | 534000 | PL-1251 | Outinord IND 1" | Concreto | Placa entrepiso Torre 1 eje 7 al 13 entre F-J Apt 1701, 1712 | 2025-09-03 | 2025-09-06 | 2025-09-10 | 7 | 101 | 8011.847 | 20.6 | 177.4 | 225.4 | 22.1 | 107.3 | 2-Cónica y dividida |  | 910
23472 - TERRA (MANAZANA 4) | 534000 | PL-1251 | Outinord IND 1" | Concreto | Placa entrepiso Torre 1 eje 7 al 13 entre F-J Apt 1701, 1712 | 2025-09-03 | 2025-09-06 | 2025-09-10 | 7 | 101 | 8011.847 | 20.6 | 175.1 | 223.3 | 21.9 | 106.3 | 2-Cónica y dividida |  | 910
23472 - TERRA (MANAZANA 4) | 534000 | PL-1251 | Outinord IND 1" | Concreto | Placa entrepiso Torre 1 eje 7 al 13 entre F-J Apt 1701, 1712 | 2025-09-03 | 2025-09-06 | 2025-09-06 | 3 | 101 | 8011.847 | 20.6 | 152.4 | 193.7 | 19 | 92.2 | 2-Cónica y dividida |  | 908
23472 - TERRA (MANAZANA 4) | 534000 | PL-1251 | Outinord IND 1" | Concreto | Placa entrepiso Torre 1 eje 7 al 13 entre F-J Apt 1701, 1712 | 2025-09-03 | 2025-09-06 | 2025-09-06 | 3 | 101 | 8011.847 | 20.6 | 149.9 | 190.7 | 18.7 | 90.8 | 2-Cónica y dividida |  | 908
23472 - TERRA (MANAZANA 4) | 533997 | G-102 | No especificado | Grouting | Grouting torre 2 ejes 1 al 23 entre A y J apt 2501-2502-2503-2504-2505-2506-2507-2508-2509-2510-2511-2512 | 2025-09-02 | 2025-09-04 | 2025-09-30 | 28 | 75 | 4417.865 | 12.5 | 92.6 | 214.1 | 21 | 168 | 2-Cónica y dividida |  | 923
23472 - TERRA (MANAZANA 4) | 533997 | G-102 | No especificado | Grouting | Grouting torre 2 ejes 1 al 23 entre A y J apt 2501-2502-2503-2504-2505-2506-2507-2508-2509-2510-2511-2512 | 2025-09-02 | 2025-09-04 | 2025-09-30 | 28 | 75 | 4417.865 | 12.5 | 91.7 | 212.1 | 20.8 | 166.4 | 2-Cónica y dividida |  | 923
23472 - TERRA (MANAZANA 4) | 533997 | G-102 | No especificado | Grouting | Grouting torre 2 ejes 1 al 23 entre A y J apt 2501-2502-2503-2504-2505-2506-2507-2508-2509-2510-2511-2512 | 2025-09-02 | 2025-09-04 | 2025-09-30 | 28 | 76 | 4536.46 | 12.5 | 90.4 | 202.9 | 19.9 | 159.2 | 2-Cónica y dividida |  | 923
23472 - TERRA (MANAZANA 4) | 533997 | G-102 | No especificado | Grouting | Grouting torre 2 ejes 1 al 23 entre A y J apt 2501-2502-2503-2504-2505-2506-2507-2508-2509-2510-2511-2512 | 2025-09-02 | 2025-09-04 | 2025-09-09 | 7 | 75 | 4417.865 | 12.5 | 70.7 | 163.2 | 16 | 128 | 2-Cónica y dividida |  | 909
23472 - TERRA (MANAZANA 4) | 533997 | G-102 | No especificado | Grouting | Grouting torre 2 ejes 1 al 23 entre A y J apt 2501-2502-2503-2504-2505-2506-2507-2508-2509-2510-2511-2512 | 2025-09-02 | 2025-09-04 | 2025-09-09 | 7 | 76 | 4536.46 | 12.5 | 69.4 | 156 | 15.3 | 122.4 | 2-Cónica y dividida |  | 909
23472 - TERRA (MANAZANA 4) | 533997 | G-101 | No especificado | Grouting | Grouting torre 2 ejes 1 al 23 entre A y J apt 2401-2402-2403-2404-2405-2406-2407-2408-2409-2410-2411-2412 | 2025-09-02 | 2025-09-04 | 2025-09-30 | 28 | 76 | 4536.46 | 12.5 | 86.3 | 193.7 | 19 | 152 | 2-Cónica y dividida |  | 923
23472 - TERRA (MANAZANA 4) | 533997 | G-101 | No especificado | Grouting | Grouting torre 2 ejes 1 al 23 entre A y J apt 2401-2402-2403-2404-2405-2406-2407-2408-2409-2410-2411-2412 | 2025-09-02 | 2025-09-04 | 2025-09-30 | 28 | 75 | 4417.865 | 12.5 | 85.5 | 197.8 | 19.4 | 155.2 | 2-Cónica y dividida |  | 923
23472 - TERRA (MANAZANA 4) | 533997 | G-101 | No especificado | Grouting | Grouting torre 2 ejes 1 al 23 entre A y J apt 2401-2402-2403-2404-2405-2406-2407-2408-2409-2410-2411-2412 | 2025-09-02 | 2025-09-04 | 2025-09-30 | 28 | 76 | 4536.46 | 12.5 | 84.2 | 189.7 | 18.6 | 148.8 | 2-Cónica y dividida |  | 923
23472 - TERRA (MANAZANA 4) | 533997 | G-101 | No especificado | Grouting | Grouting torre 2 ejes 1 al 23 entre A y J apt 2401-2402-2403-2404-2405-2406-2407-2408-2409-2410-2411-2412 | 2025-09-02 | 2025-09-04 | 2025-09-09 | 7 | 76 | 4536.46 | 12.5 | 73.5 | 165.2 | 16.2 | 129.6 | 2-Cónica y dividida |  | 909
23472 - TERRA (MANAZANA 4) | 533997 | G-101 | No especificado | Grouting | Grouting torre 2 ejes 1 al 23 entre A y J apt 2401-2402-2403-2404-2405-2406-2407-2408-2409-2410-2411-2412 | 2025-09-02 | 2025-09-04 | 2025-09-09 | 7 | 75 | 4417.865 | 12.5 | 72.8 | 168.3 | 16.5 | 132 | 2-Cónica y dividida |  | 909
23472 - TERRA (MANAZANA 4) | 533997 | G-100 | No especificado | Grouting | Grouting torre 2 ejes 1 al 23 entre A y J apt 2301-2302-2303-2304-2305-2306-2307-2308-2309-2310-2311-2312 | 2025-09-02 | 2025-09-04 | 2025-09-30 | 28 | 75 | 4417.865 | 12.5 | 103.8 | 239.6 | 23.5 | 188 | 2-Cónica y dividida |  | 923
23472 - TERRA (MANAZANA 4) | 533997 | G-100 | No especificado | Grouting | Grouting torre 2 ejes 1 al 23 entre A y J apt 2301-2302-2303-2304-2305-2306-2307-2308-2309-2310-2311-2312 | 2025-09-02 | 2025-09-04 | 2025-09-30 | 28 | 76 | 4536.46 | 12.5 | 102.9 | 231.5 | 22.7 | 181.6 | 2-Cónica y dividida |  | 923
23472 - TERRA (MANAZANA 4) | 533997 | G-100 | No especificado | Grouting | Grouting torre 2 ejes 1 al 23 entre A y J apt 2301-2302-2303-2304-2305-2306-2307-2308-2309-2310-2311-2312 | 2025-09-02 | 2025-09-04 | 2025-09-30 | 28 | 76 | 4536.46 | 12.5 | 101.2 | 227.4 | 22.3 | 178.4 | 2-Cónica y dividida |  | 923
23472 - TERRA (MANAZANA 4) | 533997 | G-100 | No especificado | Grouting | Grouting torre 2 ejes 1 al 23 entre A y J apt 2301-2302-2303-2304-2305-2306-2307-2308-2309-2310-2311-2312 | 2025-09-02 | 2025-09-04 | 2025-09-09 | 7 | 75 | 4417.865 | 12.5 | 73.5 | 169.3 | 16.6 | 132.8 | 2-Cónica y dividida |  | 909
23472 - TERRA (MANAZANA 4) | 533997 | G-100 | No especificado | Grouting | Grouting torre 2 ejes 1 al 23 entre A y J apt 2301-2302-2303-2304-2305-2306-2307-2308-2309-2310-2311-2312 | 2025-09-02 | 2025-09-04 | 2025-09-09 | 7 | 76 | 4536.46 | 12.5 | 72.9 | 164.2 | 16.1 | 128.8 | 2-Cónica y dividida |  | 909
23472 - TERRA (MANAZANA 4) | 533998 | G-103 | No especificado | Grouting | Grouting torre 2, eje 1 al 23 entre A y J apt. 2601, 2602, 2603, 2604, 2605, 2606, 2607, 2608, 2609, 2610, 2611, 2612 | 2025-09-02 | 2025-09-04 | 2025-09-30 | 28 | 75 | 4417.865 | 12.5 | 82.7 | 190.7 | 18.7 | 149.6 | 2-Cónica y dividida |  | 923
23472 - TERRA (MANAZANA 4) | 533998 | G-103 | No especificado | Grouting | Grouting torre 2, eje 1 al 23 entre A y J apt. 2601, 2602, 2603, 2604, 2605, 2606, 2607, 2608, 2609, 2610, 2611, 2612 | 2025-09-02 | 2025-09-04 | 2025-09-30 | 28 | 76 | 4536.46 | 12.5 | 81.6 | 183.5 | 18 | 144 | 2-Cónica y dividida |  | 923
23472 - TERRA (MANAZANA 4) | 533998 | G-103 | No especificado | Grouting | Grouting torre 2, eje 1 al 23 entre A y J apt. 2601, 2602, 2603, 2604, 2605, 2606, 2607, 2608, 2609, 2610, 2611, 2612 | 2025-09-02 | 2025-09-04 | 2025-09-30 | 28 | 75 | 4417.865 | 12.5 | 80.4 | 185.6 | 18.2 | 145.6 | 2-Cónica y dividida |  | 923
23472 - TERRA (MANAZANA 4) | 533998 | G-103 | No especificado | Grouting | Grouting torre 2, eje 1 al 23 entre A y J apt. 2601, 2602, 2603, 2604, 2605, 2606, 2607, 2608, 2609, 2610, 2611, 2612 | 2025-09-02 | 2025-09-04 | 2025-09-09 | 7 | 75 | 4417.865 | 12.5 | 67.1 | 155 | 15.2 | 121.6 | 2-Cónica y dividida |  | 909
23472 - TERRA (MANAZANA 4) | 533998 | G-103 | No especificado | Grouting | Grouting torre 2, eje 1 al 23 entre A y J apt. 2601, 2602, 2603, 2604, 2605, 2606, 2607, 2608, 2609, 2610, 2611, 2612 | 2025-09-02 | 2025-09-04 | 2025-09-09 | 7 | 76 | 4536.46 | 12.5 | 66.9 | 149.9 | 14.7 | 117.6 | 2-Cónica y dividida |  | 909
23472 - TERRA (MANAZANA 4) | 538001 | M - 109 | No especificado | Concreto | Mamposteria cubierta torre 2 eje J entre 1 al 20 y eje 23 entre A - J | 2025-09-03 | 2025-09-06 | 2025-10-01 | 28 | 75 | 4417.865 | 12.5 | 53.7 | 124.4 | 12.2 | 97.6 | 2-Cónica y dividida | Bajo a 28 dias. | 924
23472 - TERRA (MANAZANA 4) | 538001 | M - 109 | No especificado | Concreto | Mamposteria cubierta torre 2 eje J entre 1 al 20 y eje 23 entre A - J | 2025-09-03 | 2025-09-06 | 2025-10-01 | 28 | 76 | 4536.46 | 12.5 | 52.3 | 117.3 | 11.5 | 92 | 2-Cónica y dividida | Bajo a 28 dias. | 924
23472 - TERRA (MANAZANA 4) | 538001 | M - 109 | No especificado | Concreto | Mamposteria cubierta torre 2 eje J entre 1 al 20 y eje 23 entre A - J | 2025-09-03 | 2025-09-06 | 2025-10-01 | 28 | 75 | 4417.865 | 12.5 | 51.9 | 119.3 | 11.7 | 93.6 | 2-Cónica y dividida | Bajo a 28 dias. | 924
23472 - TERRA (MANAZANA 4) | 538001 | M - 109 | No especificado | Concreto | Mamposteria cubierta torre 2 eje J entre 1 al 20 y eje 23 entre A - J | 2025-09-03 | 2025-09-06 | 2025-09-10 | 7 | 76 | 4536.46 | 12.5 | 40.5 | 90.8 | 8.9 | 71.2 | 2-Cónica y dividida |  | 910
23472 - TERRA (MANAZANA 4) | 538001 | M - 109 | No especificado | Concreto | Mamposteria cubierta torre 2 eje J entre 1 al 20 y eje 23 entre A - J | 2025-09-03 | 2025-09-06 | 2025-09-10 | 7 | 75 | 4417.865 | 12.5 | 39.9 | 91.8 | 9 | 72 | 2-Cónica y dividida |  | 910
23472 - TERRA (MANAZANA 4) | 538001 | M - 108 | No especificado | Mortero | Mamposteria cubierta torre 2 eje A entre 1 al 23 y eje 1 entre A - J y muretes cubierta | 2025-09-03 | 2025-09-06 | 2025-10-01 | 28 | 75 | 4417.865 | 12.5 | 51.7 | 119.3 | 11.7 | 93.6 | 2-Cónica y dividida | Bajo a 28 dias. | 924
23472 - TERRA (MANAZANA 4) | 538001 | M - 108 | No especificado | Mortero | Mamposteria cubierta torre 2 eje A entre 1 al 23 y eje 1 entre A - J y muretes cubierta | 2025-09-03 | 2025-09-06 | 2025-10-01 | 28 | 76 | 4536.46 | 12.5 | 54.9 | 123.4 | 12.1 | 96.8 | 2-Cónica y dividida | Bajo a 28 dias. | 924
23472 - TERRA (MANAZANA 4) | 538001 | M - 108 | No especificado | Mortero | Mamposteria cubierta torre 2 eje A entre 1 al 23 y eje 1 entre A - J y muretes cubierta | 2025-09-03 | 2025-09-06 | 2025-10-01 | 28 | 76 | 4536.46 | 12.5 | 53.6 | 120.3 | 11.8 | 94.4 | 2-Cónica y dividida | Bajo a 28 dias. | 924
23472 - TERRA (MANAZANA 4) | 538001 | M - 108 | No especificado | Mortero | Mamposteria cubierta torre 2 eje A entre 1 al 23 y eje 1 entre A - J y muretes cubierta | 2025-09-03 | 2025-09-06 | 2025-09-10 | 7 | 76 | 4536.46 | 12.5 | 42.7 | 95.9 | 9.4 | 75.2 | 2-Cónica y dividida |  | 910
23472 - TERRA (MANAZANA 4) | 538001 | M - 108 | No especificado | Mortero | Mamposteria cubierta torre 2 eje A entre 1 al 23 y eje 1 entre A - J y muretes cubierta | 2025-09-03 | 2025-09-06 | 2025-09-10 | 7 | 75 | 4417.865 | 12.5 | 41.3 | 94.8 | 9.3 | 74.4 | 2-Cónica y dividida |  | 910
23472 - TERRA (MANAZANA 4) | 538001 | M - 107 | No especificado | Mortero | Mamposteria cubierta torre 3 eje J entre 1 al 23 y eje 23 entre A - J y muretes cubierta | 2025-09-03 | 2025-09-06 | 2025-10-01 | 28 | 75 | 4417.865 | 12.5 | 60.7 | 139.7 | 13.7 | 109.6 | 2-Cónica y dividida |  | 924
23472 - TERRA (MANAZANA 4) | 538001 | M - 107 | No especificado | Mortero | Mamposteria cubierta torre 3 eje J entre 1 al 23 y eje 23 entre A - J y muretes cubierta | 2025-09-03 | 2025-09-06 | 2025-10-01 | 28 | 76 | 4536.46 | 12.5 | 59.4 | 133.6 | 13.1 | 104.8 | 2-Cónica y dividida |  | 924
23472 - TERRA (MANAZANA 4) | 538001 | M - 107 | No especificado | Mortero | Mamposteria cubierta torre 3 eje J entre 1 al 23 y eje 23 entre A - J y muretes cubierta | 2025-09-03 | 2025-09-06 | 2025-10-01 | 28 | 75 | 4417.865 | 12.5 | 58.1 | 134.6 | 13.2 | 105.6 | 2-Cónica y dividida |  | 924
23472 - TERRA (MANAZANA 4) | 538001 | M - 107 | No especificado | Mortero | Mamposteria cubierta torre 3 eje J entre 1 al 23 y eje 23 entre A - J y muretes cubierta | 2025-09-03 | 2025-09-06 | 2025-09-10 | 7 | 76 | 4536.46 | 12.5 | 40.6 | 90.8 | 8.9 | 71.2 | 2-Cónica y dividida |  | 910
23472 - TERRA (MANAZANA 4) | 538001 | M - 107 | No especificado | Mortero | Mamposteria cubierta torre 3 eje J entre 1 al 23 y eje 23 entre A - J y muretes cubierta | 2025-09-03 | 2025-09-06 | 2025-09-10 | 7 | 75 | 4417.865 | 12.5 | 39.9 | 91.8 | 9 | 72 | 2-Cónica y dividida |  | 910
23472 - TERRA (MANAZANA 4) | 538001 | M - 106 | No especificado | Mortero | Mamposteria cubierta torre 3 eje 1 al 23 entre A y eje 1 entre A - J | 2025-09-03 | 2025-09-06 | 2025-10-01 | 28 | 75 | 4417.865 | 12.5 | 60.5 | 139.7 | 13.7 | 109.6 | 2-Cónica y dividida |  | 924
23472 - TERRA (MANAZANA 4) | 538001 | M - 106 | No especificado | Mortero | Mamposteria cubierta torre 3 eje 1 al 23 entre A y eje 1 entre A - J | 2025-09-03 | 2025-09-06 | 2025-10-01 | 28 | 76 | 4536.46 | 12.5 | 58.4 | 131.5 | 12.9 | 103.2 | 2-Cónica y dividida |  | 924
23472 - TERRA (MANAZANA 4) | 538001 | M - 106 | No especificado | Mortero | Mamposteria cubierta torre 3 eje 1 al 23 entre A y eje 1 entre A - J | 2025-09-03 | 2025-09-06 | 2025-10-01 | 28 | 75 | 4417.865 | 12.5 | 59.1 | 136.6 | 13.4 | 107.2 | 2-Cónica y dividida |  | 924
23472 - TERRA (MANAZANA 4) | 538001 | M - 106 | No especificado | Mortero | Mamposteria cubierta torre 3 eje 1 al 23 entre A y eje 1 entre A - J | 2025-09-03 | 2025-09-06 | 2025-09-10 | 7 | 75 | 4417.865 | 12.5 | 47.5 | 110.1 | 10.8 | 86.4 | 2-Cónica y dividida |  | 910
23472 - TERRA (MANAZANA 4) | 538001 | M - 106 | No especificado | Mortero | Mamposteria cubierta torre 3 eje 1 al 23 entre A y eje 1 entre A - J | 2025-09-03 | 2025-09-06 | 2025-09-10 | 7 | 75 | 4417.865 | 12.5 | 46.7 | 108.1 | 10.6 | 84.8 | 2-Cónica y dividida |  | 910
23472 - TERRA (MANAZANA 4) | 533996 | M - 1250 | Outinord IND 1/2" | Concreto | Muros torre 1 eje 1 al 5 entre F - J apt 1602 , 1603 | 2025-09-02 | 2025-09-04 | 2025-09-30 | 28 | 101 | 8011.847 | 27.6 | 308.7 | 392.6 | 38.5 | 139.5 | 2-Cónica y dividida |  | 923
23472 - TERRA (MANAZANA 4) | 533996 | M - 1250 | Outinord IND 1/2" | Concreto | Muros torre 1 eje 1 al 5 entre F - J apt 1602 , 1603 | 2025-09-02 | 2025-09-04 | 2025-09-30 | 28 | 101 | 8011.847 | 27.6 | 302.4 | 384.4 | 37.7 | 136.6 | 2-Cónica y dividida |  | 923
23472 - TERRA (MANAZANA 4) | 533996 | M - 1250 | Outinord IND 1/2" | Concreto | Muros torre 1 eje 1 al 5 entre F - J apt 1602 , 1603 | 2025-09-02 | 2025-09-04 | 2025-09-30 | 28 | 100 | 7853.982 | 27.6 | 301.6 | 391.6 | 38.4 | 139.1 | 2-Cónica y dividida |  | 923
23472 - TERRA (MANAZANA 4) | 533996 | M - 1250 | Outinord IND 1/2" | Concreto | Muros torre 1 eje 1 al 5 entre F - J apt 1602 , 1603 | 2025-09-02 | 2025-09-04 | 2025-09-16 | 14 | 101 | 8011.847 | 27.6 | 275.3 | 350.8 | 34.4 | 124.6 | 2-Cónica y dividida |  | 914
23472 - TERRA (MANAZANA 4) | 533996 | M - 1250 | Outinord IND 1/2" | Concreto | Muros torre 1 eje 1 al 5 entre F - J apt 1602 , 1603 | 2025-09-02 | 2025-09-04 | 2025-09-16 | 14 | 101 | 8011.847 | 27.6 | 270.5 | 344.7 | 33.8 | 122.5 | 2-Cónica y dividida |  | 914
23472 - TERRA (MANAZANA 4) | 533996 | M - 1250 | Outinord IND 1/2" | Concreto | Muros torre 1 eje 1 al 5 entre F - J apt 1602 , 1603 | 2025-09-02 | 2025-09-04 | 2025-09-09 | 7 | 101 | 8011.847 | 27.6 | 204.3 | 260 | 25.5 | 92.4 | 2-Cónica y dividida |  | 909
23472 - TERRA (MANAZANA 4) | 533996 | M - 1250 | Outinord IND 1/2" | Concreto | Muros torre 1 eje 1 al 5 entre F - J apt 1602 , 1603 | 2025-09-02 | 2025-09-04 | 2025-09-09 | 7 | 101 | 8011.847 | 27.6 | 208.1 | 265.1 | 26 | 94.2 | 2-Cónica y dividida |  | 909
23472 - TERRA (MANAZANA 4) | 533996 | M - 1250 | Outinord IND 1/2" | Concreto | Muros torre 1 eje 1 al 5 entre F - J apt 1602 , 1603 | 2025-09-02 | 2025-09-04 | 2025-09-05 | 3 | 100 | 7853.982 | 27.6 | 171.6 | 222.3 | 21.8 | 79 | 2-Cónica y dividida |  | 906
23472 - TERRA (MANAZANA 4) | 533996 | M - 1250 | Outinord IND 1/2" | Concreto | Muros torre 1 eje 1 al 5 entre F - J apt 1602 , 1603 | 2025-09-02 | 2025-09-04 | 2025-09-05 | 3 | 100 | 7853.982 | 27.6 | 168.2 | 218.2 | 21.4 | 77.5 | 2-Cónica y dividida |  | 906
23472 - TERRA (MANAZANA 4) | 533996 | PL - 1249 | Outinord IND 1" | Concreto | Placa entre piso torre 1 eje 7 al 13 entre A - E apt 1706 , 1707 | 2025-09-02 | 2025-09-04 | 2025-09-30 | 28 | 100 | 7853.982 | 20.7 | 231 | 299.8 | 29.4 | 142 | 2-Cónica y dividida |  | 923
23472 - TERRA (MANAZANA 4) | 533996 | PL - 1249 | Outinord IND 1" | Concreto | Placa entre piso torre 1 eje 7 al 13 entre A - E apt 1706 , 1707 | 2025-09-02 | 2025-09-04 | 2025-09-30 | 28 | 101 | 8011.847 | 20.7 | 233.6 | 297.8 | 29.2 | 141.1 | 2-Cónica y dividida |  | 923
23472 - TERRA (MANAZANA 4) | 533996 | PL - 1249 | Outinord IND 1" | Concreto | Placa entre piso torre 1 eje 7 al 13 entre A - E apt 1706 , 1707 | 2025-09-02 | 2025-09-04 | 2025-09-30 | 28 | 100 | 7853.982 | 20.7 | 228.4 | 296.7 | 29.1 | 140.6 | 2-Cónica y dividida |  | 923
23472 - TERRA (MANAZANA 4) | 533996 | PL - 1249 | Outinord IND 1" | Concreto | Placa entre piso torre 1 eje 7 al 13 entre A - E apt 1706 , 1707 | 2025-09-02 | 2025-09-04 | 2025-09-16 | 14 | 101 | 8011.847 | 20.7 | 205.6 | 262.1 | 25.7 | 124.2 | 2-Cónica y dividida |  | 914
23472 - TERRA (MANAZANA 4) | 533996 | PL - 1249 | Outinord IND 1" | Concreto | Placa entre piso torre 1 eje 7 al 13 entre A - E apt 1706 , 1707 | 2025-09-02 | 2025-09-04 | 2025-09-16 | 14 | 100 | 7853.982 | 20.7 | 200.1 | 260 | 25.5 | 123.2 | 2-Cónica y dividida |  | 914
23472 - TERRA (MANAZANA 4) | 533996 | PL - 1249 | Outinord IND 1" | Concreto | Placa entre piso torre 1 eje 7 al 13 entre A - E apt 1706 , 1707 | 2025-09-02 | 2025-09-04 | 2025-09-09 | 7 | 101 | 8011.847 | 20.7 | 180.3 | 229.4 | 22.5 | 108.7 | 2-Cónica y dividida |  | 909
23472 - TERRA (MANAZANA 4) | 533996 | PL - 1249 | Outinord IND 1" | Concreto | Placa entre piso torre 1 eje 7 al 13 entre A - E apt 1706 , 1707 | 2025-09-02 | 2025-09-04 | 2025-09-09 | 7 | 100 | 7853.982 | 20.7 | 175.1 | 227.4 | 22.3 | 107.7 | 2-Cónica y dividida |  | 909
23472 - TERRA (MANAZANA 4) | 533996 | PL - 1249 | Outinord IND 1" | Concreto | Placa entre piso torre 1 eje 7 al 13 entre A - E apt 1706 , 1707 | 2025-09-02 | 2025-09-04 | 2025-09-05 | 3 | 101 | 8011.847 | 20.7 | 103.2 | 131.5 | 12.9 | 62.3 | 2-Cónica y dividida |  | 906
23472 - TERRA (MANAZANA 4) | 533996 | PL - 1249 | Outinord IND 1" | Concreto | Placa entre piso torre 1 eje 7 al 13 entre A - E apt 1706 , 1707 | 2025-09-02 | 2025-09-04 | 2025-09-05 | 3 | 100 | 7853.982 | 20.7 | 100.5 | 130.5 | 12.8 | 61.8 | 2-Cónica y dividida |  | 906
23472 - TERRA (MANAZANA 4) | 533996 | M - 1248 | Outinord IND 1/2" | Concreto | Muros torre 1 eje 1 al 5 entre A - E apt 1604 , 1605 | 2025-09-01 | 2025-09-04 | 2025-09-29 | 28 | 100 | 7853.982 | 27.6 | 247.6 | 321.2 | 31.5 | 114.1 | 2-Cónica y dividida |  | 921
23472 - TERRA (MANAZANA 4) | 533996 | M - 1248 | Outinord IND 1/2" | Concreto | Muros torre 1 eje 1 al 5 entre A - E apt 1604 , 1605 | 2025-09-01 | 2025-09-04 | 2025-09-29 | 28 | 101 | 8011.847 | 27.6 | 244.1 | 311 | 30.5 | 110.5 | 2-Cónica y dividida |  | 921
23472 - TERRA (MANAZANA 4) | 533996 | M - 1248 | Outinord IND 1/2" | Concreto | Muros torre 1 eje 1 al 5 entre A - E apt 1604 , 1605 | 2025-09-01 | 2025-09-04 | 2025-09-29 | 28 | 101 | 8011.847 | 27.6 | 239.9 | 304.9 | 29.9 | 108.3 | 2-Cónica y dividida |  | 921
23472 - TERRA (MANAZANA 4) | 533996 | M - 1248 | Outinord IND 1/2" | Concreto | Muros torre 1 eje 1 al 5 entre A - E apt 1604 , 1605 | 2025-09-01 | 2025-09-04 | 2025-09-15 | 14 | 101 | 8011.847 | 27.6 | 202.6 | 258 | 25.3 | 91.7 | 2-Cónica y dividida |  | 913
23472 - TERRA (MANAZANA 4) | 533996 | M - 1248 | Outinord IND 1/2" | Concreto | Muros torre 1 eje 1 al 5 entre A - E apt 1604 , 1605 | 2025-09-01 | 2025-09-04 | 2025-09-15 | 14 | 100 | 7853.982 | 27.6 | 209.2 | 271.2 | 26.6 | 96.4 | 2-Cónica y dividida |  | 913
23472 - TERRA (MANAZANA 4) | 533996 | M - 1248 | Outinord IND 1/2" | Concreto | Muros torre 1 eje 1 al 5 entre A - E apt 1604 , 1605 | 2025-09-01 | 2025-09-04 | 2025-09-08 | 7 | 101 | 8011.847 | 27.6 | 178.9 | 227.4 | 22.3 | 80.8 | 2-Cónica y dividida |  | 908
23472 - TERRA (MANAZANA 4) | 533996 | M - 1248 | Outinord IND 1/2" | Concreto | Muros torre 1 eje 1 al 5 entre A - E apt 1604 , 1605 | 2025-09-01 | 2025-09-04 | 2025-09-08 | 7 | 100 | 7853.982 | 27.6 | 176.5 | 229.4 | 22.5 | 81.5 | 2-Cónica y dividida |  | 908
23472 - TERRA (MANAZANA 4) | 533996 | M - 1248 | Outinord IND 1/2" | Concreto | Muros torre 1 eje 1 al 5 entre A - E apt 1604 , 1605 | 2025-09-01 | 2025-09-04 | 2025-09-04 | 3 | 101 | 8011.847 | 27.6 | 138.4 | 176.4 | 17.3 | 62.7 | 2-Cónica y dividida |  | 905
23472 - TERRA (MANAZANA 4) | 533996 | M - 1248 | Outinord IND 1/2" | Concreto | Muros torre 1 eje 1 al 5 entre A - E apt 1604 , 1605 | 2025-09-01 | 2025-09-04 | 2025-09-04 | 3 | 100 | 7853.982 | 27.6 | 136.9 | 177.4 | 17.4 | 63 | 2-Cónica y dividida |  | 905
23472 - TERRA (MANAZANA 4) | 533996 | PL - 1247 | Outinord IND 1" | Concreto | Placa entre piso torre 1 eje 13 al 19 entre F - J apt 1710,1711 | 2025-09-01 | 2025-09-04 | 2025-09-29 | 28 | 100 | 7853.982 | 20.7 | 226.7 | 294.7 | 28.9 | 139.6 | 2-Cónica y dividida |  | 921
23472 - TERRA (MANAZANA 4) | 533996 | PL - 1247 | Outinord IND 1" | Concreto | Placa entre piso torre 1 eje 13 al 19 entre F - J apt 1710,1711 | 2025-09-01 | 2025-09-04 | 2025-09-29 | 28 | 101 | 8011.847 | 20.7 | 224.6 | 285.5 | 28 | 135.3 | 2-Cónica y dividida |  | 921
23472 - TERRA (MANAZANA 4) | 533996 | PL - 1247 | Outinord IND 1" | Concreto | Placa entre piso torre 1 eje 13 al 19 entre F - J apt 1710,1711 | 2025-09-01 | 2025-09-04 | 2025-09-29 | 28 | 100 | 7853.982 | 20.7 | 219.1 | 284.5 | 27.9 | 134.8 | 2-Cónica y dividida |  | 921
23472 - TERRA (MANAZANA 4) | 533996 | PL - 1247 | Outinord IND 1" | Concreto | Placa entre piso torre 1 eje 13 al 19 entre F - J apt 1710,1711 | 2025-09-01 | 2025-09-04 | 2025-09-15 | 14 | 100 | 7853.982 | 20.7 | 193.7 | 251.9 | 24.7 | 119.3 | 2-Cónica y dividida |  | 913
23472 - TERRA (MANAZANA 4) | 533996 | PL - 1247 | Outinord IND 1" | Concreto | Placa entre piso torre 1 eje 13 al 19 entre F - J apt 1710,1711 | 2025-09-01 | 2025-09-04 | 2025-09-15 | 14 | 100 | 7853.982 | 20.7 | 189.2 | 245.8 | 24.1 | 116.4 | 2-Cónica y dividida |  | 913
23472 - TERRA (MANAZANA 4) | 533996 | PL - 1247 | Outinord IND 1" | Concreto | Placa entre piso torre 1 eje 13 al 19 entre F - J apt 1710,1711 | 2025-09-01 | 2025-09-04 | 2025-09-08 | 7 | 101 | 8011.847 | 20.7 | 156.9 | 199.9 | 19.6 | 94.7 | 2-Cónica y dividida |  | 908
23472 - TERRA (MANAZANA 4) | 533996 | PL - 1247 | Outinord IND 1" | Concreto | Placa entre piso torre 1 eje 13 al 19 entre F - J apt 1710,1711 | 2025-09-01 | 2025-09-04 | 2025-09-08 | 7 | 100 | 7853.982 | 20.7 | 152.4 | 197.8 | 19.4 | 93.7 | 2-Cónica y dividida |  | 908
23472 - TERRA (MANAZANA 4) | 533996 | PL - 1247 | Outinord IND 1" | Concreto | Placa entre piso torre 1 eje 13 al 19 entre F - J apt 1710,1711 | 2025-09-01 | 2025-09-04 | 2025-09-04 | 3 | 100 | 7853.982 | 20.7 | 125.6 | 163.2 | 16 | 77.3 | 2-Cónica y dividida |  | 905
23472 - TERRA (MANAZANA 4) | 533996 | PL - 1247 | Outinord IND 1" | Concreto | Placa entre piso torre 1 eje 13 al 19 entre F - J apt 1710,1711 | 2025-09-01 | 2025-09-04 | 2025-09-04 | 3 | 100 | 7853.982 | 20.7 | 123.4 | 160.1 | 15.7 | 75.8 | 2-Cónica y dividida |  | 905
23472 - TERRA (MANAZANA 4) | 533992 | PL - 1245 | Outinord IND 1" | Concreto | Placa entrepiso torre 1 eje 12 al 19 entre A - E apt 1708, 1709 y escalera eje 17 al 19 entre D - G costado oriental piso 13 al piso 14 | 2025-08-30 | 2025-09-02 | 2025-09-27 | 28 | 100 | 7853.982 | 20.7 | 233.6 | 302.9 | 29.7 | 143.5 | 2-Cónica y dividida |  | 921
23472 - TERRA (MANAZANA 4) | 533992 | PL - 1245 | Outinord IND 1" | Concreto | Placa entrepiso torre 1 eje 12 al 19 entre A - E apt 1708, 1709 y escalera eje 17 al 19 entre D - G costado oriental piso 13 al piso 14 | 2025-08-30 | 2025-09-02 | 2025-09-27 | 28 | 100 | 7853.982 | 20.7 | 230.1 | 298.8 | 29.3 | 141.5 | 2-Cónica y dividida |  | 921
23472 - TERRA (MANAZANA 4) | 533992 | PL - 1245 | Outinord IND 1" | Concreto | Placa entrepiso torre 1 eje 12 al 19 entre A - E apt 1708, 1709 y escalera eje 17 al 19 entre D - G costado oriental piso 13 al piso 14 | 2025-08-30 | 2025-09-02 | 2025-09-27 | 28 | 101 | 8011.847 | 20.7 | 228.1 | 290.6 | 28.5 | 137.7 | 2-Cónica y dividida |  | 921
23472 - TERRA (MANAZANA 4) | 533992 | PL - 1245 | Outinord IND 1" | Concreto | Placa entrepiso torre 1 eje 12 al 19 entre A - E apt 1708, 1709 y escalera eje 17 al 19 entre D - G costado oriental piso 13 al piso 14 | 2025-08-30 | 2025-09-02 | 2025-09-13 | 14 | 100 | 7853.982 | 20.7 | 196.8 | 255.9 | 25.1 | 121.3 | 2-Cónica y dividida |  | 913
23472 - TERRA (MANAZANA 4) | 533992 | PL - 1245 | Outinord IND 1" | Concreto | Placa entrepiso torre 1 eje 12 al 19 entre A - E apt 1708, 1709 y escalera eje 17 al 19 entre D - G costado oriental piso 13 al piso 14 | 2025-08-30 | 2025-09-02 | 2025-09-13 | 14 | 101 | 8011.847 | 20.7 | 194.1 | 246.8 | 24.2 | 116.9 | 2-Cónica y dividida |  | 913
23472 - TERRA (MANAZANA 4) | 533992 | PL - 1245 | Outinord IND 1" | Concreto | Placa entrepiso torre 1 eje 12 al 19 entre A - E apt 1708, 1709 y escalera eje 17 al 19 entre D - G costado oriental piso 13 al piso 14 | 2025-08-30 | 2025-09-02 | 2025-09-06 | 7 | 101 | 8011.847 | 20.7 | 164.9 | 210.1 | 20.6 | 99.5 | 2-Cónica y dividida |  | 907
23472 - TERRA (MANAZANA 4) | 533992 | PL - 1245 | Outinord IND 1" | Concreto | Placa entrepiso torre 1 eje 12 al 19 entre A - E apt 1708, 1709 y escalera eje 17 al 19 entre D - G costado oriental piso 13 al piso 14 | 2025-08-30 | 2025-09-02 | 2025-09-06 | 7 | 101 | 8011.847 | 20.7 | 168.1 | 214.1 | 21 | 101.4 | 2-Cónica y dividida |  | 907
23472 - TERRA (MANAZANA 4) | 533992 | PL - 1245 | Outinord IND 1" | Concreto | Placa entrepiso torre 1 eje 12 al 19 entre A - E apt 1708, 1709 y escalera eje 17 al 19 entre D - G costado oriental piso 13 al piso 14 | 2025-08-30 | 2025-09-02 | 2025-09-02 | 3 | 100 | 7853.982 | 20.7 | 136.8 | 177.4 | 17.4 | 84.1 | 2-Cónica y dividida |  | 903
23472 - TERRA (MANAZANA 4) | 533992 | PL - 1245 | Outinord IND 1" | Concreto | Placa entrepiso torre 1 eje 12 al 19 entre A - E apt 1708, 1709 y escalera eje 17 al 19 entre D - G costado oriental piso 13 al piso 14 | 2025-08-30 | 2025-09-02 | 2025-09-02 | 3 | 101 | 8011.847 | 20.7 | 134.1 | 170.3 | 16.7 | 80.7 | 2-Cónica y dividida |  | 903
23472 - TERRA (MANAZANA 4) | 533992 | M - 1244 | Outinord IND 1" | Concreto | Salón comunal escalera tipo 1 eje 3 al 4 entre A - B piso 4 al piso 5 | 2025-08-30 | 2025-09-02 | 2025-09-27 | 28 | 100 | 7853.982 | 27.6 | 340.5 | 442.6 | 43.4 | 157.2 | 2-Cónica y dividida |  | 921
23472 - TERRA (MANAZANA 4) | 533992 | M - 1244 | Outinord IND 1" | Concreto | Salón comunal escalera tipo 1 eje 3 al 4 entre A - B piso 4 al piso 5 | 2025-08-30 | 2025-09-02 | 2025-09-27 | 28 | 101 | 8011.847 | 27.6 | 335.8 | 427.3 | 41.9 | 151.8 | 2-Cónica y dividida |  | 921
23472 - TERRA (MANAZANA 4) | 533992 | M - 1244 | Outinord IND 1" | Concreto | Salón comunal escalera tipo 1 eje 3 al 4 entre A - B piso 4 al piso 5 | 2025-08-30 | 2025-09-02 | 2025-09-27 | 28 | 100 | 7853.982 | 27.6 | 331.4 | 430.3 | 42.2 | 152.9 | 2-Cónica y dividida |  | 921
23472 - TERRA (MANAZANA 4) | 533992 | M - 1244 | Outinord IND 1" | Concreto | Salón comunal escalera tipo 1 eje 3 al 4 entre A - B piso 4 al piso 5 | 2025-08-30 | 2025-09-02 | 2025-09-13 | 14 | 100 | 7853.982 | 27.6 | 298.5 | 387.5 | 38 | 137.7 | 2-Cónica y dividida |  | 913
23472 - TERRA (MANAZANA 4) | 533992 | M - 1244 | Outinord IND 1" | Concreto | Salón comunal escalera tipo 1 eje 3 al 4 entre A - B piso 4 al piso 5 | 2025-08-30 | 2025-09-02 | 2025-09-13 | 14 | 100 | 7853.982 | 27.6 | 294.6 | 382.4 | 37.5 | 135.9 | 2-Cónica y dividida |  | 913
23472 - TERRA (MANAZANA 4) | 533992 | M - 1244 | Outinord IND 1" | Concreto | Salón comunal escalera tipo 1 eje 3 al 4 entre A - B piso 4 al piso 5 | 2025-08-30 | 2025-09-02 | 2025-09-06 | 7 | 101 | 8011.847 | 27.6 | 237.1 | 301.8 | 29.6 | 107.2 | 2-Cónica y dividida |  | 907
23472 - TERRA (MANAZANA 4) | 533992 | M - 1244 | Outinord IND 1" | Concreto | Salón comunal escalera tipo 1 eje 3 al 4 entre A - B piso 4 al piso 5 | 2025-08-30 | 2025-09-02 | 2025-09-06 | 7 | 100 | 7853.982 | 27.6 | 235.1 | 304.9 | 29.9 | 108.3 | 2-Cónica y dividida |  | 907
23472 - TERRA (MANAZANA 4) | 533992 | M - 1244 | Outinord IND 1" | Concreto | Salón comunal escalera tipo 1 eje 3 al 4 entre A - B piso 4 al piso 5 | 2025-08-30 | 2025-09-02 | 2025-09-02 | 3 | 101 | 8011.847 | 27.6 | 190.4 | 242.7 | 23.8 | 86.2 | 2-Cónica y dividida |  | 903
23472 - TERRA (MANAZANA 4) | 533992 | M - 1244 | Outinord IND 1" | Concreto | Salón comunal escalera tipo 1 eje 3 al 4 entre A - B piso 4 al piso 5 | 2025-08-30 | 2025-09-02 | 2025-09-02 | 3 | 100 | 7853.982 | 27.6 | 188.4 | 244.7 | 24 | 87 | 2-Cónica y dividida |  | 903
23472 - TERRA (MANAZANA 4) | 533992 | M - 1243 | Outinord IND 1 / 2" | Concreto | Muros torre 1 eje 6 al 11 entre A - E apt 1606, 1607 | 2025-08-29 | 2025-09-02 | 2025-09-26 | 28 | 100 | 7853.982 | 27.6 | 299.2 | 388.5 | 38.1 | 138 | 2-Cónica y dividida |  | 920
23472 - TERRA (MANAZANA 4) | 533992 | M - 1243 | Outinord IND 1 / 2" | Concreto | Muros torre 1 eje 6 al 11 entre A - E apt 1606, 1607 | 2025-08-29 | 2025-09-02 | 2025-09-26 | 28 | 100 | 7853.982 | 27.6 | 294.6 | 382.4 | 37.5 | 135.9 | 2-Cónica y dividida |  | 920
23472 - TERRA (MANAZANA 4) | 533992 | M - 1243 | Outinord IND 1 / 2" | Concreto | Muros torre 1 eje 6 al 11 entre A - E apt 1606, 1607 | 2025-08-29 | 2025-09-02 | 2025-09-26 | 28 | 101 | 8011.847 | 27.6 | 298.1 | 379.3 | 37.2 | 134.8 | 2-Cónica y dividida |  | 920
23472 - TERRA (MANAZANA 4) | 533992 | M - 1243 | Outinord IND 1 / 2" | Concreto | Muros torre 1 eje 6 al 11 entre A - E apt 1606, 1607 | 2025-08-29 | 2025-09-02 | 2025-09-12 | 14 | 100 | 7853.982 | 27.6 | 268.9 | 348.7 | 34.2 | 123.9 | 2-Cónica y dividida |  | 912
23472 - TERRA (MANAZANA 4) | 533992 | M - 1243 | Outinord IND 1 / 2" | Concreto | Muros torre 1 eje 6 al 11 entre A - E apt 1606, 1607 | 2025-08-29 | 2025-09-02 | 2025-09-12 | 14 | 101 | 8011.847 | 27.6 | 262.4 | 334.5 | 32.8 | 118.8 | 2-Cónica y dividida |  | 912
23472 - TERRA (MANAZANA 4) | 533992 | M - 1243 | Outinord IND 1 / 2" | Concreto | Muros torre 1 eje 6 al 11 entre A - E apt 1606, 1607 | 2025-08-29 | 2025-09-02 | 2025-09-05 | 7 | 100 | 7853.982 | 27.6 | 208.7 | 271.2 | 26.6 | 96.4 | 2-Cónica y dividida |  | 906
23472 - TERRA (MANAZANA 4) | 533992 | M - 1243 | Outinord IND 1 / 2" | Concreto | Muros torre 1 eje 6 al 11 entre A - E apt 1606, 1607 | 2025-08-29 | 2025-09-02 | 2025-09-05 | 7 | 101 | 8011.847 | 27.6 | 206.6 | 263.1 | 25.8 | 93.5 | 2-Cónica y dividida |  | 906
23472 - TERRA (MANAZANA 4) | 533992 | M - 1243 | Outinord IND 1 / 2" | Concreto | Muros torre 1 eje 6 al 11 entre A - E apt 1606, 1607 | 2025-08-29 | 2025-09-02 | 2025-09-02 | 4 | 100 | 7853.982 | 27.6 | 166.1 | 215.2 | 21.1 | 76.4 | 2-Cónica y dividida |  | 903
23472 - TERRA (MANAZANA 4) | 533992 | M - 1243 | Outinord IND 1 / 2" | Concreto | Muros torre 1 eje 6 al 11 entre A - E apt 1606, 1607 | 2025-08-29 | 2025-09-02 | 2025-09-02 | 4 | 101 | 8011.847 | 27.6 | 165.4 | 210.1 | 20.6 | 74.6 | 2-Cónica y dividida |  | 903
23472 - TERRA (MANAZANA 4) | 533992 | PL - 1242 | Outinord IND 1" | Concreto | Placa entrepiso torre 1 eje 1 al 6 entre F - J apt 1603, 1602 | 2025-08-29 | 2025-09-02 | 2025-09-26 | 28 | 100 | 7853.982 | 20.7 | 286.6 | 372.2 | 36.5 | 176.3 | 2-Cónica y dividida |  | 920
23472 - TERRA (MANAZANA 4) | 533992 | PL - 1242 | Outinord IND 1" | Concreto | Placa entrepiso torre 1 eje 1 al 6 entre F - J apt 1603, 1602 | 2025-08-29 | 2025-09-02 | 2025-09-26 | 28 | 101 | 8011.847 | 20.7 | 283.5 | 361 | 35.4 | 171 | 2-Cónica y dividida |  | 920
23472 - TERRA (MANAZANA 4) | 533992 | PL - 1242 | Outinord IND 1" | Concreto | Placa entrepiso torre 1 eje 1 al 6 entre F - J apt 1603, 1602 | 2025-08-29 | 2025-09-02 | 2025-09-26 | 28 | 100 | 7853.982 | 20.7 | 279.9 | 363 | 35.6 | 172 | 2-Cónica y dividida |  | 920
23472 - TERRA (MANAZANA 4) | 533992 | PL - 1242 | Outinord IND 1" | Concreto | Placa entrepiso torre 1 eje 1 al 6 entre F - J apt 1603, 1602 | 2025-08-29 | 2025-09-02 | 2025-09-12 | 14 | 101 | 8011.847 | 20.7 | 241.5 | 306.9 | 30.1 | 145.4 | 2-Cónica y dividida |  | 912
23472 - TERRA (MANAZANA 4) | 533992 | PL - 1242 | Outinord IND 1" | Concreto | Placa entrepiso torre 1 eje 1 al 6 entre F - J apt 1603, 1602 | 2025-08-29 | 2025-09-02 | 2025-09-12 | 14 | 100 | 7853.982 | 20.7 | 238.1 | 309 | 30.3 | 146.4 | 2-Cónica y dividida |  | 912
23472 - TERRA (MANAZANA 4) | 533992 | PL - 1242 | Outinord IND 1" | Concreto | Placa entrepiso torre 1 eje 1 al 6 entre F - J apt 1603, 1602 | 2025-08-29 | 2025-09-02 | 2025-09-05 | 7 | 101 | 8011.847 | 20.7 | 195.6 | 248.8 | 24.4 | 117.9 | 2-Cónica y dividida |  | 906
23472 - TERRA (MANAZANA 4) | 533992 | PL - 1242 | Outinord IND 1" | Concreto | Placa entrepiso torre 1 eje 1 al 6 entre F - J apt 1603, 1602 | 2025-08-29 | 2025-09-02 | 2025-09-05 | 7 | 100 | 7853.982 | 20.7 | 200.4 | 260 | 25.5 | 123.2 | 2-Cónica y dividida |  | 906
23472 - TERRA (MANAZANA 4) | 533992 | PL - 1242 | Outinord IND 1" | Concreto | Placa entrepiso torre 1 eje 1 al 6 entre F - J apt 1603, 1602 | 2025-08-29 | 2025-09-02 | 2025-09-02 | 4 | 101 | 8011.847 | 20.7 | 165.4 | 210.1 | 20.6 | 99.5 | 2-Cónica y dividida |  | 903
23472 - TERRA (MANAZANA 4) | 533992 | PL - 1242 | Outinord IND 1" | Concreto | Placa entrepiso torre 1 eje 1 al 6 entre F - J apt 1603, 1602 | 2025-08-29 | 2025-09-02 | 2025-09-02 | 4 | 100 | 7853.982 | 20.7 | 163.7 | 212.1 | 20.8 | 100.5 | 2-Cónica y dividida |  | 903
23472 - TERRA (MANAZANA 4) | 533994 | M - 1246 | Outinord IND 1/ 2" | Concreto | Muros Torre 1 Eje 6 al 12 entre F - J Apt 1601 , 1612 | 2025-08-30 | 2025-09-02 | 2025-09-27 | 28 | 101 | 8011.847 | 27.6 | 270.8 | 344.7 | 33.8 | 122.5 | 2-Cónica y dividida |  | 921
23472 - TERRA (MANAZANA 4) | 533994 | M - 1246 | Outinord IND 1/ 2" | Concreto | Muros Torre 1 Eje 6 al 12 entre F - J Apt 1601 , 1612 | 2025-08-30 | 2025-09-02 | 2025-09-27 | 28 | 100 | 7853.982 | 27.6 | 268.2 | 347.7 | 34.1 | 123.6 | 2-Cónica y dividida |  | 921
23472 - TERRA (MANAZANA 4) | 533994 | M - 1246 | Outinord IND 1/ 2" | Concreto | Muros Torre 1 Eje 6 al 12 entre F - J Apt 1601 , 1612 | 2025-08-30 | 2025-09-02 | 2025-09-27 | 28 | 101 | 8011.847 | 27.6 | 264.1 | 336.5 | 33 | 119.6 | 2-Cónica y dividida |  | 921
23472 - TERRA (MANAZANA 4) | 533994 | M - 1246 | Outinord IND 1/ 2" | Concreto | Muros Torre 1 Eje 6 al 12 entre F - J Apt 1601 , 1612 | 2025-08-30 | 2025-09-02 | 2025-09-13 | 14 | 100 | 7853.982 | 27.6 | 228.9 | 296.7 | 29.1 | 105.4 | 2-Cónica y dividida |  | 913
23472 - TERRA (MANAZANA 4) | 533994 | M - 1246 | Outinord IND 1/ 2" | Concreto | Muros Torre 1 Eje 6 al 12 entre F - J Apt 1601 , 1612 | 2025-08-30 | 2025-09-02 | 2025-09-13 | 14 | 100 | 7853.982 | 27.6 | 226.4 | 293.7 | 28.8 | 104.3 | 2-Cónica y dividida |  | 913
23472 - TERRA (MANAZANA 4) | 533994 | M - 1246 | Outinord IND 1/ 2" | Concreto | Muros Torre 1 Eje 6 al 12 entre F - J Apt 1601 , 1612 | 2025-08-30 | 2025-09-02 | 2025-09-06 | 7 | 101 | 8011.847 | 27.6 | 189.9 | 241.7 | 23.7 | 85.9 | 2-Cónica y dividida |  | 907
23472 - TERRA (MANAZANA 4) | 533994 | M - 1246 | Outinord IND 1/ 2" | Concreto | Muros Torre 1 Eje 6 al 12 entre F - J Apt 1601 , 1612 | 2025-08-30 | 2025-09-02 | 2025-09-06 | 7 | 100 | 7853.982 | 27.6 | 188.7 | 244.7 | 24 | 87 | 2-Cónica y dividida |  | 907
23472 - TERRA (MANAZANA 4) | 533994 | M - 1246 | Outinord IND 1/ 2" | Concreto | Muros Torre 1 Eje 6 al 12 entre F - J Apt 1601 , 1612 | 2025-08-30 | 2025-09-02 | 2025-09-02 | 3 | 100 | 7853.982 | 27.6 | 137.9 | 179.5 | 17.6 | 63.8 | 2-Cónica y dividida |  | 903
23472 - TERRA (MANAZANA 4) | 533994 | M - 1246 | Outinord IND 1/ 2" | Concreto | Muros Torre 1 Eje 6 al 12 entre F - J Apt 1601 , 1612 | 2025-08-30 | 2025-09-02 | 2025-09-02 | 3 | 101 | 8011.847 | 27.6 | 136.3 | 173.4 | 17 | 61.6 | 2-Cónica y dividida |  | 903
23472 - TERRA (MANAZANA 4) | 533000 | M - 102 | No especificado | Mortero | Mampostería torre 2 eje 1 al 23 entre A y J apt 2301, 2302, 2303, 2304, 2305, 2306, 2307, 2308, 2309, 2310, 2311, 2312 | 2025-08-27 | 2025-08-30 | 2025-09-24 | 28 | 75 | 4417.865 | 12.5 | 65.9 | 151.9 | 14.9 | 119.2 | 2-Cónica y dividida |  | 919
23472 - TERRA (MANAZANA 4) | 533000 | M - 102 | No especificado | Mortero | Mampostería torre 2 eje 1 al 23 entre A y J apt 2301, 2302, 2303, 2304, 2305, 2306, 2307, 2308, 2309, 2310, 2311, 2312 | 2025-08-27 | 2025-08-30 | 2025-09-24 | 28 | 75 | 4417.865 | 12.5 | 64.7 | 148.9 | 14.6 | 116.8 | 2-Cónica y dividida |  | 919
23472 - TERRA (MANAZANA 4) | 533000 | M - 102 | No especificado | Mortero | Mampostería torre 2 eje 1 al 23 entre A y J apt 2301, 2302, 2303, 2304, 2305, 2306, 2307, 2308, 2309, 2310, 2311, 2312 | 2025-08-27 | 2025-08-30 | 2025-09-24 | 28 | 75 | 4417.865 | 12.5 | 63.2 | 145.8 | 14.3 | 114.4 | 2-Cónica y dividida |  | 919
23472 - TERRA (MANAZANA 4) | 533000 | M - 102 | No especificado | Mortero | Mampostería torre 2 eje 1 al 23 entre A y J apt 2301, 2302, 2303, 2304, 2305, 2306, 2307, 2308, 2309, 2310, 2311, 2312 | 2025-08-27 | 2025-08-30 | 2025-09-03 | 7 | 75 | 4417.865 | 12.5 | 43.4 | 99.9 | 9.8 | 78.4 | 2-Cónica y dividida |  | 904
23472 - TERRA (MANAZANA 4) | 533000 | M - 102 | No especificado | Mortero | Mampostería torre 2 eje 1 al 23 entre A y J apt 2301, 2302, 2303, 2304, 2305, 2306, 2307, 2308, 2309, 2310, 2311, 2312 | 2025-08-27 | 2025-08-30 | 2025-09-03 | 7 | 76 | 4536.46 | 12.5 | 42.7 | 95.9 | 9.4 | 75.2 | 2-Cónica y dividida |  | 904
23472 - TERRA (MANAZANA 4) | 533000 | MP - 04 | No especificado | Mortero | Cargue de piso torre 1 Tequendama | 2025-08-28 | 2025-08-30 | 2025-09-25 | 28 | 75 | 4417.865 | 12.5 | 76.5 | 176.4 | 17.3 | 138.4 | 2-Cónica y dividida |  | 920
23472 - TERRA (MANAZANA 4) | 533000 | MP - 04 | No especificado | Mortero | Cargue de piso torre 1 Tequendama | 2025-08-28 | 2025-08-30 | 2025-09-25 | 28 | 76 | 4536.46 | 12.5 | 74.9 | 168.3 | 16.5 | 132 | 2-Cónica y dividida |  | 920
23472 - TERRA (MANAZANA 4) | 533000 | MP - 04 | No especificado | Mortero | Cargue de piso torre 1 Tequendama | 2025-08-28 | 2025-08-30 | 2025-09-25 | 28 | 75 | 4417.865 | 12.5 | 75.4 | 174.4 | 17.1 | 136.8 | 2-Cónica y dividida |  | 920
23472 - TERRA (MANAZANA 4) | 533000 | MP - 04 | No especificado | Mortero | Cargue de piso torre 1 Tequendama | 2025-08-28 | 2025-08-30 | 2025-09-04 | 7 | 75 | 4417.865 | 12.5 | 60.3 | 138.7 | 13.6 | 108.8 | 2-Cónica y dividida |  | 905
23472 - TERRA (MANAZANA 4) | 533000 | MP - 04 | No especificado | Mortero | Cargue de piso torre 1 Tequendama | 2025-08-28 | 2025-08-30 | 2025-09-04 | 7 | 75 | 4417.865 | 12.5 | 58.7 | 135.6 | 13.3 | 106.4 | 2-Cónica y dividida |  | 905
23472 - TERRA (MANAZANA 4) | 533000 | M - 1241 | Outinord IND 1/2" | Concreto | Muros torre 1 eje 12 al 19 entre F - J apt 1610, 1611 | 2025-08-28 | 2025-08-30 | 2025-09-25 | 28 | 100 | 7853.982 | 27.6 | 315.8 | 409.9 | 40.2 | 145.7 | 2-Cónica y dividida |  | 920
23472 - TERRA (MANAZANA 4) | 533000 | M - 1241 | Outinord IND 1/2" | Concreto | Muros torre 1 eje 12 al 19 entre F - J apt 1610, 1611 | 2025-08-28 | 2025-08-30 | 2025-09-25 | 28 | 101 | 8011.847 | 27.6 | 310.3 | 394.6 | 38.7 | 140.2 | 2-Cónica y dividida |  | 920
23472 - TERRA (MANAZANA 4) | 533000 | M - 1241 | Outinord IND 1/2" | Concreto | Muros torre 1 eje 12 al 19 entre F - J apt 1610, 1611 | 2025-08-28 | 2025-08-30 | 2025-09-25 | 28 | 101 | 8011.847 | 27.6 | 305.4 | 388.5 | 38.1 | 138 | 2-Cónica y dividida |  | 920
23472 - TERRA (MANAZANA 4) | 533000 | M - 1241 | Outinord IND 1/2" | Concreto | Muros torre 1 eje 12 al 19 entre F - J apt 1610, 1611 | 2025-08-28 | 2025-08-30 | 2025-09-11 | 14 | 100 | 7853.982 | 27.6 | 280.3 | 364 | 35.7 | 129.3 | 2-Cónica y dividida |  | 911
23472 - TERRA (MANAZANA 4) | 533000 | M - 1241 | Outinord IND 1/2" | Concreto | Muros torre 1 eje 12 al 19 entre F - J apt 1610, 1611 | 2025-08-28 | 2025-08-30 | 2025-09-11 | 14 | 100 | 7853.982 | 27.6 | 274.9 | 356.9 | 35 | 126.8 | 2-Cónica y dividida |  | 911
23472 - TERRA (MANAZANA 4) | 533000 | M - 1241 | Outinord IND 1/2" | Concreto | Muros torre 1 eje 12 al 19 entre F - J apt 1610, 1611 | 2025-08-28 | 2025-08-30 | 2025-09-04 | 7 | 100 | 7853.982 | 27.6 | 224.8 | 291.6 | 28.6 | 103.6 | 2-Cónica y dividida |  | 905
23472 - TERRA (MANAZANA 4) | 533000 | M - 1241 | Outinord IND 1/2" | Concreto | Muros torre 1 eje 12 al 19 entre F - J apt 1610, 1611 | 2025-08-28 | 2025-08-30 | 2025-09-04 | 7 | 100 | 7853.982 | 27.6 | 220.6 | 286.5 | 28.1 | 101.8 | 2-Cónica y dividida |  | 905
23472 - TERRA (MANAZANA 4) | 533000 | M - 1241 | Outinord IND 1/2" | Concreto | Muros torre 1 eje 12 al 19 entre F - J apt 1610, 1611 | 2025-08-28 | 2025-08-30 | 2025-08-31 | 3 | 101 | 8011.847 | 27.6 | 196.5 | 249.8 | 24.5 | 88.8 | 2-Cónica y dividida |  | 900
23472 - TERRA (MANAZANA 4) | 533000 | M - 1241 | Outinord IND 1/2" | Concreto | Muros torre 1 eje 12 al 19 entre F - J apt 1610, 1611 | 2025-08-28 | 2025-08-30 | 2025-08-31 | 3 | 101 | 8011.847 | 27.6 | 192.4 | 244.7 | 24 | 87 | 2-Cónica y dividida |  | 900
23472 - TERRA (MANAZANA 4) | 533000 | PL - 1240 | Outinord IND 1" | Concreto | Placa entrepiso torre 1 eje 1 al 5 entre A - E apt 1604, 1605 y escalera eje 1 al 2 entre D - G costado oriental piso 13 al piso 14 | 2025-08-28 | 2025-08-30 | 2025-09-25 | 28 | 101 | 8011.847 | 20.7 | 280.6 | 356.9 | 35 | 169.1 | 2-Cónica y dividida |  | 920
23472 - TERRA (MANAZANA 4) | 533000 | PL - 1240 | Outinord IND 1" | Concreto | Placa entrepiso torre 1 eje 1 al 5 entre A - E apt 1604, 1605 y escalera eje 1 al 2 entre D - G costado oriental piso 13 al piso 14 | 2025-08-28 | 2025-08-30 | 2025-09-25 | 28 | 101 | 8011.847 | 20.7 | 275.8 | 350.8 | 34.4 | 166.2 | 2-Cónica y dividida |  | 920
23472 - TERRA (MANAZANA 4) | 533000 | PL - 1240 | Outinord IND 1" | Concreto | Placa entrepiso torre 1 eje 1 al 5 entre A - E apt 1604, 1605 y escalera eje 1 al 2 entre D - G costado oriental piso 13 al piso 14 | 2025-08-28 | 2025-08-30 | 2025-09-25 | 28 | 100 | 7853.982 | 20.7 | 272.4 | 353.8 | 34.7 | 167.6 | 2-Cónica y dividida |  | 920
23472 - TERRA (MANAZANA 4) | 533000 | PL - 1240 | Outinord IND 1" | Concreto | Placa entrepiso torre 1 eje 1 al 5 entre A - E apt 1604, 1605 y escalera eje 1 al 2 entre D - G costado oriental piso 13 al piso 14 | 2025-08-28 | 2025-08-30 | 2025-09-11 | 14 | 101 | 8011.847 | 20.7 | 241.7 | 308 | 30.2 | 145.9 | 2-Cónica y dividida |  | 911
23472 - TERRA (MANAZANA 4) | 533000 | PL - 1240 | Outinord IND 1" | Concreto | Placa entrepiso torre 1 eje 1 al 5 entre A - E apt 1604, 1605 y escalera eje 1 al 2 entre D - G costado oriental piso 13 al piso 14 | 2025-08-28 | 2025-08-30 | 2025-09-11 | 14 | 100 | 7853.982 | 20.7 | 235.6 | 305.9 | 30 | 144.9 | 2-Cónica y dividida |  | 911
23472 - TERRA (MANAZANA 4) | 533000 | PL - 1240 | Outinord IND 1" | Concreto | Placa entrepiso torre 1 eje 1 al 5 entre A - E apt 1604, 1605 y escalera eje 1 al 2 entre D - G costado oriental piso 13 al piso 14 | 2025-08-28 | 2025-08-30 | 2025-09-04 | 7 | 100 | 7853.982 | 20.7 | 198.3 | 257 | 25.2 | 121.7 | 2-Cónica y dividida |  | 905
23472 - TERRA (MANAZANA 4) | 533000 | PL - 1240 | Outinord IND 1" | Concreto | Placa entrepiso torre 1 eje 1 al 5 entre A - E apt 1604, 1605 y escalera eje 1 al 2 entre D - G costado oriental piso 13 al piso 14 | 2025-08-28 | 2025-08-30 | 2025-09-04 | 7 | 100 | 7853.982 | 20.7 | 194.8 | 252.9 | 24.8 | 119.8 | 2-Cónica y dividida |  | 905
23472 - TERRA (MANAZANA 4) | 533000 | PL - 1240 | Outinord IND 1" | Concreto | Placa entrepiso torre 1 eje 1 al 5 entre A - E apt 1604, 1605 y escalera eje 1 al 2 entre D - G costado oriental piso 13 al piso 14 | 2025-08-28 | 2025-08-30 | 2025-08-31 | 3 | 101 | 8011.847 | 20.7 | 147.6 | 187.6 | 18.4 | 88.9 | 2-Cónica y dividida |  | 900
23472 - TERRA (MANAZANA 4) | 533000 | PL - 1240 | Outinord IND 1" | Concreto | Placa entrepiso torre 1 eje 1 al 5 entre A - E apt 1604, 1605 y escalera eje 1 al 2 entre D - G costado oriental piso 13 al piso 14 | 2025-08-28 | 2025-08-30 | 2025-08-31 | 3 | 100 | 7853.982 | 20.7 | 145.4 | 188.6 | 18.5 | 89.4 | 2-Cónica y dividida |  | 900
23472 - TERRA (MANAZANA 4) | 532999 | M - 1239 | Outinord IND 1 / 2 " | Concreto | Muros Torre 1 Eje 12 al 19 entre A - E Apt 1608 - 1609 | 2025-08-27 | 2025-08-30 | 2025-09-24 | 28 | 101 | 8011.847 | 27.6 | 398.5 | 506.8 | 49.7 | 180.1 | 2-Cónica y dividida |  | 919
23472 - TERRA (MANAZANA 4) | 532999 | M - 1239 | Outinord IND 1 / 2 " | Concreto | Muros Torre 1 Eje 12 al 19 entre A - E Apt 1608 - 1609 | 2025-08-27 | 2025-08-30 | 2025-09-24 | 28 | 100 | 7853.982 | 27.6 | 395.4 | 512.9 | 50.3 | 182.2 | 2-Cónica y dividida |  | 919
23472 - TERRA (MANAZANA 4) | 532999 | M - 1239 | Outinord IND 1 / 2 " | Concreto | Muros Torre 1 Eje 12 al 19 entre A - E Apt 1608 - 1609 | 2025-08-27 | 2025-08-30 | 2025-09-24 | 28 | 100 | 7853.982 | 27.6 | 393.4 | 510.9 | 50.1 | 181.5 | 2-Cónica y dividida |  | 919
23472 - TERRA (MANAZANA 4) | 532999 | M - 1239 | Outinord IND 1 / 2 " | Concreto | Muros Torre 1 Eje 12 al 19 entre A - E Apt 1608 - 1609 | 2025-08-27 | 2025-08-30 | 2025-09-10 | 14 | 101 | 8011.847 | 27.6 | 346.7 | 441.5 | 43.3 | 156.9 | 2-Cónica y dividida |  | 910
23472 - TERRA (MANAZANA 4) | 532999 | M - 1239 | Outinord IND 1 / 2 " | Concreto | Muros Torre 1 Eje 12 al 19 entre A - E Apt 1608 - 1609 | 2025-08-27 | 2025-08-30 | 2025-09-10 | 14 | 100 | 7853.982 | 27.6 | 341.4 | 443.6 | 43.5 | 157.6 | 2-Cónica y dividida |  | 910
23472 - TERRA (MANAZANA 4) | 532999 | M - 1239 | Outinord IND 1 / 2 " | Concreto | Muros Torre 1 Eje 12 al 19 entre A - E Apt 1608 - 1609 | 2025-08-27 | 2025-08-30 | 2025-09-03 | 7 | 100 | 7853.982 | 27.6 | 296.8 | 385.5 | 37.8 | 137 | 2-Cónica y dividida |  | 904
23472 - TERRA (MANAZANA 4) | 532999 | M - 1239 | Outinord IND 1 / 2 " | Concreto | Muros Torre 1 Eje 12 al 19 entre A - E Apt 1608 - 1609 | 2025-08-27 | 2025-08-30 | 2025-09-03 | 7 | 101 | 8011.847 | 27.6 | 292.3 | 372.2 | 36.5 | 132.2 | 2-Cónica y dividida |  | 904
23472 - TERRA (MANAZANA 4) | 532999 | M - 1239 | Outinord IND 1 / 2 " | Concreto | Muros Torre 1 Eje 12 al 19 entre A - E Apt 1608 - 1609 | 2025-08-27 | 2025-08-30 | 2025-08-30 | 3 | 100 | 7853.982 | 27.6 | 255.6 | 331.4 | 32.5 | 117.8 | 2-Cónica y dividida |  | 899
23472 - TERRA (MANAZANA 4) | 532999 | M - 1239 | Outinord IND 1 / 2 " | Concreto | Muros Torre 1 Eje 12 al 19 entre A - E Apt 1608 - 1609 | 2025-08-27 | 2025-08-30 | 2025-08-30 | 3 | 101 | 8011.847 | 27.6 | 252.3 | 321.2 | 31.5 | 114.1 | 2-Cónica y dividida |  | 899
23472 - TERRA (MANAZANA 4) | 532999 | PL - 1238 | Outinord IND 1" | Concreto | Placa Entrepiso Torre 1 Eje 7 al 13 Entre F- J Apt 1601 , 1612 | 2025-08-27 | 2025-08-30 | 2025-09-24 | 28 | 101 | 8011.847 | 20.7 | 250.1 | 318.2 | 31.2 | 150.7 | 2-Cónica y dividida |  | 919
23472 - TERRA (MANAZANA 4) | 532999 | PL - 1238 | Outinord IND 1" | Concreto | Placa Entrepiso Torre 1 Eje 7 al 13 Entre F- J Apt 1601 , 1612 | 2025-08-27 | 2025-08-30 | 2025-09-24 | 28 | 100 | 7853.982 | 20.7 | 248.8 | 323.3 | 31.7 | 153.1 | 2-Cónica y dividida |  | 919
23472 - TERRA (MANAZANA 4) | 532999 | PL - 1238 | Outinord IND 1" | Concreto | Placa Entrepiso Torre 1 Eje 7 al 13 Entre F- J Apt 1601 , 1612 | 2025-08-27 | 2025-08-30 | 2025-09-24 | 28 | 100 | 7853.982 | 20.7 | 243.4 | 316.1 | 31 | 149.8 | 2-Cónica y dividida |  | 919
23472 - TERRA (MANAZANA 4) | 532999 | PL - 1238 | Outinord IND 1" | Concreto | Placa Entrepiso Torre 1 Eje 7 al 13 Entre F- J Apt 1601 , 1612 | 2025-08-27 | 2025-08-30 | 2025-09-10 | 14 | 100 | 7853.982 | 20.7 | 215.6 | 280.4 | 27.5 | 132.9 | 2-Cónica y dividida |  | 910
23472 - TERRA (MANAZANA 4) | 532999 | PL - 1238 | Outinord IND 1" | Concreto | Placa Entrepiso Torre 1 Eje 7 al 13 Entre F- J Apt 1601 , 1612 | 2025-08-27 | 2025-08-30 | 2025-09-10 | 14 | 101 | 8011.847 | 20.7 | 210.4 | 268.2 | 26.3 | 127.1 | 2-Cónica y dividida |  | 910
23472 - TERRA (MANAZANA 4) | 532999 | PL - 1238 | Outinord IND 1" | Concreto | Placa Entrepiso Torre 1 Eje 7 al 13 Entre F- J Apt 1601 , 1612 | 2025-08-27 | 2025-08-30 | 2025-09-03 | 7 | 100 | 7853.982 | 20.7 | 188.6 | 244.7 | 24 | 115.9 | 2-Cónica y dividida |  | 904
23472 - TERRA (MANAZANA 4) | 532999 | PL - 1238 | Outinord IND 1" | Concreto | Placa Entrepiso Torre 1 Eje 7 al 13 Entre F- J Apt 1601 , 1612 | 2025-08-27 | 2025-08-30 | 2025-09-03 | 7 | 100 | 7853.982 | 20.7 | 190.1 | 246.8 | 24.2 | 116.9 | 2-Cónica y dividida |  | 904
23472 - TERRA (MANAZANA 4) | 532999 | PL - 1238 | Outinord IND 1" | Concreto | Placa Entrepiso Torre 1 Eje 7 al 13 Entre F- J Apt 1601 , 1612 | 2025-08-27 | 2025-08-30 | 2025-08-30 | 3 | 100 | 7853.982 | 20.7 | 157.4 | 203.9 | 20 | 96.6 | 2-Cónica y dividida |  | 899
23472 - TERRA (MANAZANA 4) | 532999 | PL - 1238 | Outinord IND 1" | Concreto | Placa Entrepiso Torre 1 Eje 7 al 13 Entre F- J Apt 1601 , 1612 | 2025-08-27 | 2025-08-30 | 2025-08-30 | 3 | 100 | 7853.982 | 20.7 | 155 | 200.9 | 19.7 | 95.2 | 2-Cónica y dividida |  | 899
23472 - TERRA (MANAZANA 4) | 532999 | PL - 1237 | Outinord IND 1" | Concreto | Salon comunal vigas pergolas eje 3 al 4 entre A - B cubierta comunal 2 escalera tipo 5 eje B - C entre 7 al 7´ Piso 4 al piso 5 y Placa bicicletero piso 5 y pozo Inyector | 2025-08-27 | 2025-08-30 | 2025-09-24 | 28 | 100 | 7853.982 | 27.6 | 328.8 | 427.3 | 41.9 | 151.8 | 2-Cónica y dividida |  | 919
23472 - TERRA (MANAZANA 4) | 532999 | PL - 1237 | Outinord IND 1" | Concreto | Salon comunal vigas pergolas eje 3 al 4 entre A - B cubierta comunal 2 escalera tipo 5 eje B - C entre 7 al 7´ Piso 4 al piso 5 y Placa bicicletero piso 5 y pozo Inyector | 2025-08-27 | 2025-08-30 | 2025-09-24 | 28 | 100 | 7853.982 | 27.6 | 330.2 | 428.3 | 42 | 152.2 | 2-Cónica y dividida |  | 919
23472 - TERRA (MANAZANA 4) | 532999 | PL - 1237 | Outinord IND 1" | Concreto | Salon comunal vigas pergolas eje 3 al 4 entre A - B cubierta comunal 2 escalera tipo 5 eje B - C entre 7 al 7´ Piso 4 al piso 5 y Placa bicicletero piso 5 y pozo Inyector | 2025-08-27 | 2025-08-30 | 2025-09-24 | 28 | 100 | 7853.982 | 27.6 | 324.8 | 422.2 | 41.4 | 150 | 2-Cónica y dividida |  | 919
23472 - TERRA (MANAZANA 4) | 532999 | PL - 1237 | Outinord IND 1" | Concreto | Salon comunal vigas pergolas eje 3 al 4 entre A - B cubierta comunal 2 escalera tipo 5 eje B - C entre 7 al 7´ Piso 4 al piso 5 y Placa bicicletero piso 5 y pozo Inyector | 2025-08-27 | 2025-08-30 | 2025-09-10 | 14 | 101 | 8011.847 | 27.6 | 279.7 | 355.9 | 34.9 | 126.4 | 2-Cónica y dividida |  | 910
23472 - TERRA (MANAZANA 4) | 532999 | PL - 1237 | Outinord IND 1" | Concreto | Salon comunal vigas pergolas eje 3 al 4 entre A - B cubierta comunal 2 escalera tipo 5 eje B - C entre 7 al 7´ Piso 4 al piso 5 y Placa bicicletero piso 5 y pozo Inyector | 2025-08-27 | 2025-08-30 | 2025-09-10 | 14 | 100 | 7853.982 | 27.6 | 282.4 | 367.1 | 36 | 130.4 | 2-Cónica y dividida |  | 910
23472 - TERRA (MANAZANA 4) | 532999 | PL - 1237 | Outinord IND 1" | Concreto | Salon comunal vigas pergolas eje 3 al 4 entre A - B cubierta comunal 2 escalera tipo 5 eje B - C entre 7 al 7´ Piso 4 al piso 5 y Placa bicicletero piso 5 y pozo Inyector | 2025-08-27 | 2025-08-30 | 2025-09-03 | 7 | 100 | 7853.982 | 27.6 | 226.6 | 294.7 | 28.9 | 104.7 | 2-Cónica y dividida |  | 904
23472 - TERRA (MANAZANA 4) | 532999 | PL - 1237 | Outinord IND 1" | Concreto | Salon comunal vigas pergolas eje 3 al 4 entre A - B cubierta comunal 2 escalera tipo 5 eje B - C entre 7 al 7´ Piso 4 al piso 5 y Placa bicicletero piso 5 y pozo Inyector | 2025-08-27 | 2025-08-30 | 2025-09-03 | 7 | 100 | 7853.982 | 27.6 | 220.1 | 285.5 | 28 | 101.4 | 2-Cónica y dividida |  | 904
23472 - TERRA (MANAZANA 4) | 532999 | PL - 1237 | Outinord IND 1" | Concreto | Salon comunal vigas pergolas eje 3 al 4 entre A - B cubierta comunal 2 escalera tipo 5 eje B - C entre 7 al 7´ Piso 4 al piso 5 y Placa bicicletero piso 5 y pozo Inyector | 2025-08-27 | 2025-08-30 | 2025-08-30 | 3 | 100 | 7853.982 | 27.6 | 189.6 | 245.8 | 24.1 | 87.3 | 2-Cónica y dividida |  | 899
23472 - TERRA (MANAZANA 4) | 532999 | PL - 1237 | Outinord IND 1" | Concreto | Salon comunal vigas pergolas eje 3 al 4 entre A - B cubierta comunal 2 escalera tipo 5 eje B - C entre 7 al 7´ Piso 4 al piso 5 y Placa bicicletero piso 5 y pozo Inyector | 2025-08-27 | 2025-08-30 | 2025-08-30 | 3 | 101 | 8011.847 | 27.6 | 188.3 | 239.6 | 23.5 | 85.1 | 2-Cónica y dividida |  | 899
23472 - TERRA (MANAZANA 4) | 533991 | M - 105 | No especificado | Mortero | Mampostería torre 2 eje 1 al 23 entre A y J Apt 2601 , 2602, 2603, 2604, 2605, 2606, 2607, 2608, 2609, 2610, 2611, 2612 | 2025-08-27 | 2025-08-30 | 2025-09-24 | 28 | 75 | 4417.865 | 12.5 | 58.1 | 134.6 | 13.2 | 105.6 | 2-Cónica y dividida |  | 919
23472 - TERRA (MANAZANA 4) | 533991 | M - 105 | No especificado | Mortero | Mampostería torre 2 eje 1 al 23 entre A y J Apt 2601 , 2602, 2603, 2604, 2605, 2606, 2607, 2608, 2609, 2610, 2611, 2612 | 2025-08-27 | 2025-08-30 | 2025-09-24 | 28 | 76 | 4536.46 | 12.5 | 57.9 | 130.5 | 12.8 | 102.4 | 2-Cónica y dividida |  | 919
23472 - TERRA (MANAZANA 4) | 533991 | M - 105 | No especificado | Mortero | Mampostería torre 2 eje 1 al 23 entre A y J Apt 2601 , 2602, 2603, 2604, 2605, 2606, 2607, 2608, 2609, 2610, 2611, 2612 | 2025-08-27 | 2025-08-30 | 2025-09-24 | 28 | 75 | 4417.865 | 12.5 | 56.2 | 129.5 | 12.7 | 101.6 | 2-Cónica y dividida |  | 919
23472 - TERRA (MANAZANA 4) | 533991 | M - 105 | No especificado | Mortero | Mampostería torre 2 eje 1 al 23 entre A y J Apt 2601 , 2602, 2603, 2604, 2605, 2606, 2607, 2608, 2609, 2610, 2611, 2612 | 2025-08-27 | 2025-08-30 | 2025-09-03 | 7 | 75 | 4417.865 | 12.5 | 42.3 | 97.9 | 9.6 | 76.8 | 2-Cónica y dividida |  | 904
23472 - TERRA (MANAZANA 4) | 533991 | M - 105 | No especificado | Mortero | Mampostería torre 2 eje 1 al 23 entre A y J Apt 2601 , 2602, 2603, 2604, 2605, 2606, 2607, 2608, 2609, 2610, 2611, 2612 | 2025-08-27 | 2025-08-30 | 2025-09-03 | 7 | 76 | 4536.46 | 12.5 | 41.6 | 93.8 | 9.2 | 73.6 | 2-Cónica y dividida |  | 904
23472 - TERRA (MANAZANA 4) | 533991 | M - 104 | No especificado | Mortero | Mampostería torre 2 eje 1 al 23 entre A y J Apt 2501, 2502, 2503, 2504, 2505, 2506, 2507, 2508, 2509, 2510, 2511, 2512 | 2025-08-27 | 2025-08-30 | 2025-09-24 | 28 | 75 | 4417.865 | 12.5 | 59.3 | 136.6 | 13.4 | 107.2 | 2-Cónica y dividida |  | 919
23472 - TERRA (MANAZANA 4) | 533991 | M - 104 | No especificado | Mortero | Mampostería torre 2 eje 1 al 23 entre A y J Apt 2501, 2502, 2503, 2504, 2505, 2506, 2507, 2508, 2509, 2510, 2511, 2512 | 2025-08-27 | 2025-08-30 | 2025-09-24 | 28 | 75 | 4417.865 | 12.5 | 58.1 | 134.6 | 13.2 | 105.6 | 2-Cónica y dividida |  | 919
23472 - TERRA (MANAZANA 4) | 533991 | M - 104 | No especificado | Mortero | Mampostería torre 2 eje 1 al 23 entre A y J Apt 2501, 2502, 2503, 2504, 2505, 2506, 2507, 2508, 2509, 2510, 2511, 2512 | 2025-08-27 | 2025-08-30 | 2025-09-24 | 28 | 75 | 4417.865 | 12.5 | 57.6 | 132.6 | 13 | 104 | 2-Cónica y dividida |  | 919
23472 - TERRA (MANAZANA 4) | 533991 | M - 104 | No especificado | Mortero | Mampostería torre 2 eje 1 al 23 entre A y J Apt 2501, 2502, 2503, 2504, 2505, 2506, 2507, 2508, 2509, 2510, 2511, 2512 | 2025-08-27 | 2025-08-30 | 2025-09-03 | 7 | 76 | 4536.46 | 12.5 | 42.1 | 94.8 | 9.3 | 74.4 | 2-Cónica y dividida |  | 904
23472 - TERRA (MANAZANA 4) | 533991 | M - 104 | No especificado | Mortero | Mampostería torre 2 eje 1 al 23 entre A y J Apt 2501, 2502, 2503, 2504, 2505, 2506, 2507, 2508, 2509, 2510, 2511, 2512 | 2025-08-27 | 2025-08-30 | 2025-09-03 | 7 | 75 | 4417.865 | 12.5 | 41.6 | 95.9 | 9.4 | 75.2 | 2-Cónica y dividida |  | 904
23472 - TERRA (MANAZANA 4) | 533991 | M - 103 | No especificado | Mortero | Mampostería torre 2 eje 1 al 23 entre A y J Apt 2401 , 2402 , 2403, 2404 , 2405 , 2406 , 2407, 2408, 2409, 2410, 2411, 2412 | 2025-08-27 | 2025-08-30 | 2025-09-24 | 28 | 75 | 4417.865 | 12.5 | 56.9 | 131.5 | 12.9 | 103.2 | 2-Cónica y dividida |  | 919
23472 - TERRA (MANAZANA 4) | 533991 | M - 103 | No especificado | Mortero | Mampostería torre 2 eje 1 al 23 entre A y J Apt 2401 , 2402 , 2403, 2404 , 2405 , 2406 , 2407, 2408, 2409, 2410, 2411, 2412 | 2025-08-27 | 2025-08-30 | 2025-09-24 | 28 | 76 | 4536.46 | 12.5 | 57.2 | 128.5 | 12.6 | 100.8 | 2-Cónica y dividida |  | 919
23472 - TERRA (MANAZANA 4) | 533991 | M - 103 | No especificado | Mortero | Mampostería torre 2 eje 1 al 23 entre A y J Apt 2401 , 2402 , 2403, 2404 , 2405 , 2406 , 2407, 2408, 2409, 2410, 2411, 2412 | 2025-08-27 | 2025-08-30 | 2025-09-24 | 28 | 75 | 4417.865 | 12.5 | 58.7 | 135.6 | 13.3 | 106.4 | 2-Cónica y dividida |  | 919
23472 - TERRA (MANAZANA 4) | 533991 | M - 103 | No especificado | Mortero | Mampostería torre 2 eje 1 al 23 entre A y J Apt 2401 , 2402 , 2403, 2404 , 2405 , 2406 , 2407, 2408, 2409, 2410, 2411, 2412 | 2025-08-27 | 2025-08-30 | 2025-09-03 | 7 | 75 | 4417.865 | 12.5 | 41.2 | 94.8 | 9.3 | 74.4 | 2-Cónica y dividida |  | 904
23472 - TERRA (MANAZANA 4) | 533991 | M - 103 | No especificado | Mortero | Mampostería torre 2 eje 1 al 23 entre A y J Apt 2401 , 2402 , 2403, 2404 , 2405 , 2406 , 2407, 2408, 2409, 2410, 2411, 2412 | 2025-08-27 | 2025-08-30 | 2025-09-03 | 7 | 75 | 4417.865 | 12.5 | 39.3 | 90.8 | 8.9 | 71.2 | 2-Cónica y dividida |  | 904
23472 - TERRA (MANAZANA 4) | 532998 | G - 99 | No especificado | Grouting | Grouting torre 2 eje 1 al 23 entre A y J apt 2201, 2202, 2203, 2204, 2205, 2206, 2207, 2208, 2209, 2210, 2211, 2212 | 2025-08-25 | 2025-08-28 | 2025-09-22 | 28 | 76 | 4536.46 | 12.5 | 110.3 | 247.8 | 24.3 | 194.4 | 2-Cónica y dividida |  | 917
23472 - TERRA (MANAZANA 4) | 532998 | G - 99 | No especificado | Grouting | Grouting torre 2 eje 1 al 23 entre A y J apt 2201, 2202, 2203, 2204, 2205, 2206, 2207, 2208, 2209, 2210, 2211, 2212 | 2025-08-25 | 2025-08-28 | 2025-09-22 | 28 | 75 | 4417.865 | 12.5 | 109.7 | 252.9 | 24.8 | 198.4 | 2-Cónica y dividida |  | 917
23472 - TERRA (MANAZANA 4) | 532998 | G - 99 | No especificado | Grouting | Grouting torre 2 eje 1 al 23 entre A y J apt 2201, 2202, 2203, 2204, 2205, 2206, 2207, 2208, 2209, 2210, 2211, 2212 | 2025-08-25 | 2025-08-28 | 2025-09-22 | 28 | 76 | 4536.46 | 12.5 | 108.6 | 243.7 | 23.9 | 191.2 | 2-Cónica y dividida |  | 917
23472 - TERRA (MANAZANA 4) | 532998 | G - 99 | No especificado | Grouting | Grouting torre 2 eje 1 al 23 entre A y J apt 2201, 2202, 2203, 2204, 2205, 2206, 2207, 2208, 2209, 2210, 2211, 2212 | 2025-08-25 | 2025-08-28 | 2025-09-01 | 7 | 75 | 4417.865 | 12.5 | 80.7 | 186.6 | 18.3 | 146.4 | 2-Cónica y dividida |  | 900
23472 - TERRA (MANAZANA 4) | 532998 | G - 99 | No especificado | Grouting | Grouting torre 2 eje 1 al 23 entre A y J apt 2201, 2202, 2203, 2204, 2205, 2206, 2207, 2208, 2209, 2210, 2211, 2212 | 2025-08-25 | 2025-08-28 | 2025-09-01 | 7 | 76 | 4536.46 | 12.5 | 79.2 | 178.5 | 17.5 | 140 | 2-Cónica y dividida |  | 900
23472 - TERRA (MANAZANA 4) | 532998 | G - 98 | No especificado | Grouting | Grouting torre 2 eje 1 al 23 entre A y J apt 2101, 2102, 2103, 2104, 2105, 2106, 2107, 2108, 2109, 2110, 2111, 2112 | 2025-08-25 | 2025-08-28 | 2025-09-22 | 28 | 75 | 4417.865 | 12.5 | 109.1 | 251.9 | 24.7 | 197.6 | 2-Cónica y dividida |  | 917
23472 - TERRA (MANAZANA 4) | 532998 | G - 98 | No especificado | Grouting | Grouting torre 2 eje 1 al 23 entre A y J apt 2101, 2102, 2103, 2104, 2105, 2106, 2107, 2108, 2109, 2110, 2111, 2112 | 2025-08-25 | 2025-08-28 | 2025-09-22 | 28 | 76 | 4536.46 | 12.5 | 108.9 | 244.7 | 24 | 192 | 2-Cónica y dividida |  | 917
23472 - TERRA (MANAZANA 4) | 532998 | G - 98 | No especificado | Grouting | Grouting torre 2 eje 1 al 23 entre A y J apt 2101, 2102, 2103, 2104, 2105, 2106, 2107, 2108, 2109, 2110, 2111, 2112 | 2025-08-25 | 2025-08-28 | 2025-09-22 | 28 | 75 | 4417.865 | 12.5 | 107.6 | 248.8 | 24.4 | 195.2 | 2-Cónica y dividida |  | 917
23472 - TERRA (MANAZANA 4) | 532998 | G - 98 | No especificado | Grouting | Grouting torre 2 eje 1 al 23 entre A y J apt 2101, 2102, 2103, 2104, 2105, 2106, 2107, 2108, 2109, 2110, 2111, 2112 | 2025-08-25 | 2025-08-28 | 2025-09-01 | 7 | 76 | 4536.46 | 12.5 | 75.9 | 170.3 | 16.7 | 133.6 | 2-Cónica y dividida |  | 900
23472 - TERRA (MANAZANA 4) | 532998 | G - 98 | No especificado | Grouting | Grouting torre 2 eje 1 al 23 entre A y J apt 2101, 2102, 2103, 2104, 2105, 2106, 2107, 2108, 2109, 2110, 2111, 2112 | 2025-08-25 | 2025-08-28 | 2025-09-01 | 7 | 75 | 4417.865 | 12.5 | 74.6 | 172.3 | 16.9 | 135.2 | 2-Cónica y dividida |  | 900
23472 - TERRA (MANAZANA 4) | 532997 | G - 97 | No especificado | Grouting | Grouting torre 2 eje 1 al 23 entre A y J apt 2001, 2002, 2003, 2004, 2005, 2006, 2007, 2008, 2009, 2010, 2011, 2012 | 2025-08-25 | 2025-08-28 | 2025-09-22 | 28 | 76 | 4536.46 | 12.5 | 95.6 | 215.2 | 21.1 | 168.8 | 2-Cónica y dividida |  | 917
23472 - TERRA (MANAZANA 4) | 532997 | G - 97 | No especificado | Grouting | Grouting torre 2 eje 1 al 23 entre A y J apt 2001, 2002, 2003, 2004, 2005, 2006, 2007, 2008, 2009, 2010, 2011, 2012 | 2025-08-25 | 2025-08-28 | 2025-09-22 | 28 | 75 | 4417.865 | 12.5 | 94.5 | 218.2 | 21.4 | 171.2 | 2-Cónica y dividida |  | 917
23472 - TERRA (MANAZANA 4) | 532997 | G - 97 | No especificado | Grouting | Grouting torre 2 eje 1 al 23 entre A y J apt 2001, 2002, 2003, 2004, 2005, 2006, 2007, 2008, 2009, 2010, 2011, 2012 | 2025-08-25 | 2025-08-28 | 2025-09-22 | 28 | 76 | 4536.46 | 12.5 | 92.3 | 207 | 20.3 | 162.4 | 2-Cónica y dividida |  | 917
23472 - TERRA (MANAZANA 4) | 532997 | G - 97 | No especificado | Grouting | Grouting torre 2 eje 1 al 23 entre A y J apt 2001, 2002, 2003, 2004, 2005, 2006, 2007, 2008, 2009, 2010, 2011, 2012 | 2025-08-25 | 2025-08-28 | 2025-09-01 | 7 | 75 | 4417.865 | 12.5 | 80.4 | 185.6 | 18.2 | 145.6 | 2-Cónica y dividida |  | 902
23472 - TERRA (MANAZANA 4) | 532997 | G - 97 | No especificado | Grouting | Grouting torre 2 eje 1 al 23 entre A y J apt 2001, 2002, 2003, 2004, 2005, 2006, 2007, 2008, 2009, 2010, 2011, 2012 | 2025-08-25 | 2025-08-28 | 2025-09-01 | 7 | 76 | 4536.46 | 12.5 | 79.3 | 178.5 | 17.5 | 140 | 2-Cónica y dividida |  | 902
23472 - TERRA (MANAZANA 4) | 532997 | G - 96 | No especificado | Grouting | Grouting torre 2 eje 1 al 23 entre A y J apt 1901, 1902, 1903, 1904, 1905, 1906, 1907, 1908, 1909, 1910, 1911, 1912 | 2025-08-25 | 2025-08-28 | 2025-09-22 | 28 | 75 | 4417.865 | 12.5 | 103.6 | 239.6 | 23.5 | 188 | 2-Cónica y dividida |  | 917
23472 - TERRA (MANAZANA 4) | 532997 | G - 96 | No especificado | Grouting | Grouting torre 2 eje 1 al 23 entre A y J apt 1901, 1902, 1903, 1904, 1905, 1906, 1907, 1908, 1909, 1910, 1911, 1912 | 2025-08-25 | 2025-08-28 | 2025-09-22 | 28 | 76 | 4536.46 | 12.5 | 102.9 | 231.5 | 22.7 | 181.6 | 2-Cónica y dividida |  | 917
23472 - TERRA (MANAZANA 4) | 532997 | G - 96 | No especificado | Grouting | Grouting torre 2 eje 1 al 23 entre A y J apt 1901, 1902, 1903, 1904, 1905, 1906, 1907, 1908, 1909, 1910, 1911, 1912 | 2025-08-25 | 2025-08-28 | 2025-09-22 | 28 | 75 | 4417.865 | 12.5 | 101.4 | 234.5 | 23 | 184 | 2-Cónica y dividida |  | 917
23472 - TERRA (MANAZANA 4) | 532997 | G - 96 | No especificado | Grouting | Grouting torre 2 eje 1 al 23 entre A y J apt 1901, 1902, 1903, 1904, 1905, 1906, 1907, 1908, 1909, 1910, 1911, 1912 | 2025-08-25 | 2025-08-28 | 2025-09-01 | 7 | 76 | 4536.46 | 12.5 | 81.4 | 182.5 | 17.9 | 143.2 | 2-Cónica y dividida |  | 900
23472 - TERRA (MANAZANA 4) | 532997 | G - 96 | No especificado | Grouting | Grouting torre 2 eje 1 al 23 entre A y J apt 1901, 1902, 1903, 1904, 1905, 1906, 1907, 1908, 1909, 1910, 1911, 1912 | 2025-08-25 | 2025-08-28 | 2025-09-01 | 7 | 75 | 4417.865 | 12.5 | 82.9 | 191.7 | 18.8 | 150.4 | 2-Cónica y dividida |  | 900
23472 - TERRA (MANAZANA 4) | 532997 | M - 1236 | Outinord IND 1 / 2" | Concreto | Muro torre 1 eje 1 al 5 entre F - J apt 1502 - 1503 y cimentación escalera entre torres 2 y 3 | 2025-08-26 | 2025-08-28 | 2025-09-23 | 28 | 100 | 7853.982 | 27.6 | 263.8 | 342.6 | 33.6 | 121.7 | 2-Cónica y dividida |  | 918
23472 - TERRA (MANAZANA 4) | 532997 | M - 1236 | Outinord IND 1 / 2" | Concreto | Muro torre 1 eje 1 al 5 entre F - J apt 1502 - 1503 y cimentación escalera entre torres 2 y 3 | 2025-08-26 | 2025-08-28 | 2025-09-23 | 28 | 101 | 8011.847 | 27.6 | 260.6 | 331.4 | 32.5 | 117.8 | 2-Cónica y dividida |  | 918
23472 - TERRA (MANAZANA 4) | 532997 | M - 1236 | Outinord IND 1 / 2" | Concreto | Muro torre 1 eje 1 al 5 entre F - J apt 1502 - 1503 y cimentación escalera entre torres 2 y 3 | 2025-08-26 | 2025-08-28 | 2025-09-23 | 28 | 100 | 7853.982 | 27.6 | 255.8 | 332.4 | 32.6 | 118.1 | 2-Cónica y dividida |  | 918
23472 - TERRA (MANAZANA 4) | 532997 | M - 1236 | Outinord IND 1 / 2" | Concreto | Muro torre 1 eje 1 al 5 entre F - J apt 1502 - 1503 y cimentación escalera entre torres 2 y 3 | 2025-08-26 | 2025-08-28 | 2025-09-09 | 14 | 100 | 7853.982 | 27.6 | 212.6 | 276.3 | 27.1 | 98.2 | 2-Cónica y dividida |  | 909
23472 - TERRA (MANAZANA 4) | 532997 | M - 1236 | Outinord IND 1 / 2" | Concreto | Muro torre 1 eje 1 al 5 entre F - J apt 1502 - 1503 y cimentación escalera entre torres 2 y 3 | 2025-08-26 | 2025-08-28 | 2025-09-09 | 14 | 100 | 7853.982 | 27.6 | 208.1 | 270.2 | 26.5 | 96 | 2-Cónica y dividida |  | 909
23472 - TERRA (MANAZANA 4) | 532997 | M - 1236 | Outinord IND 1 / 2" | Concreto | Muro torre 1 eje 1 al 5 entre F - J apt 1502 - 1503 y cimentación escalera entre torres 2 y 3 | 2025-08-26 | 2025-08-28 | 2025-09-02 | 7 | 101 | 8011.847 | 27.6 | 183.2 | 233.5 | 22.9 | 83 | 2-Cónica y dividida |  | 901
23472 - TERRA (MANAZANA 4) | 532997 | M - 1236 | Outinord IND 1 / 2" | Concreto | Muro torre 1 eje 1 al 5 entre F - J apt 1502 - 1503 y cimentación escalera entre torres 2 y 3 | 2025-08-26 | 2025-08-28 | 2025-09-02 | 7 | 100 | 7853.982 | 27.6 | 177 | 229.4 | 22.5 | 81.5 | 2-Cónica y dividida |  | 901
23472 - TERRA (MANAZANA 4) | 532997 | M - 1236 | Outinord IND 1 / 2" | Concreto | Muro torre 1 eje 1 al 5 entre F - J apt 1502 - 1503 y cimentación escalera entre torres 2 y 3 | 2025-08-26 | 2025-08-28 | 2025-08-29 | 3 | 101 | 8011.847 | 27.6 | 131 | 167.2 | 16.4 | 59.4 | 2-Cónica y dividida |  | 898
23472 - TERRA (MANAZANA 4) | 532997 | M - 1236 | Outinord IND 1 / 2" | Concreto | Muro torre 1 eje 1 al 5 entre F - J apt 1502 - 1503 y cimentación escalera entre torres 2 y 3 | 2025-08-26 | 2025-08-28 | 2025-08-29 | 3 | 100 | 7853.982 | 27.6 | 127.2 | 165.2 | 16.2 | 58.7 | 2-Cónica y dividida |  | 898
23472 - TERRA (MANAZANA 4) | 532996 | PL - 1235 | Outinord IND 1" | Concreto | Placa entrepiso torre 1 eje 6 al 13 entre A - E apt 1606, 1607 y escalera eje 17 al 19 entre D - G costado oriental piso 12 al piso 13 | 2025-08-26 | 2025-08-28 | 2025-09-23 | 28 | 100 | 7853.982 | 20.7 | 248.5 | 322.2 | 31.6 | 152.7 | 2-Cónica y dividida |  | 918
23472 - TERRA (MANAZANA 4) | 532996 | PL - 1235 | Outinord IND 1" | Concreto | Placa entrepiso torre 1 eje 6 al 13 entre A - E apt 1606, 1607 y escalera eje 17 al 19 entre D - G costado oriental piso 12 al piso 13 | 2025-08-26 | 2025-08-28 | 2025-09-23 | 28 | 100 | 7853.982 | 20.7 | 244.5 | 317.1 | 31.1 | 150.2 | 2-Cónica y dividida |  | 918
23472 - TERRA (MANAZANA 4) | 532996 | PL - 1235 | Outinord IND 1" | Concreto | Placa entrepiso torre 1 eje 6 al 13 entre A - E apt 1606, 1607 y escalera eje 17 al 19 entre D - G costado oriental piso 12 al piso 13 | 2025-08-26 | 2025-08-28 | 2025-09-23 | 28 | 100 | 7853.982 | 20.7 | 240.4 | 312 | 30.6 | 147.8 | 2-Cónica y dividida |  | 918
23472 - TERRA (MANAZANA 4) | 532996 | PL - 1235 | Outinord IND 1" | Concreto | Placa entrepiso torre 1 eje 6 al 13 entre A - E apt 1606, 1607 y escalera eje 17 al 19 entre D - G costado oriental piso 12 al piso 13 | 2025-08-26 | 2025-08-28 | 2025-09-09 | 14 | 101 | 8011.847 | 20.7 | 200.6 | 254.9 | 25 | 120.8 | 2-Cónica y dividida |  | 909
23472 - TERRA (MANAZANA 4) | 532996 | PL - 1235 | Outinord IND 1" | Concreto | Placa entrepiso torre 1 eje 6 al 13 entre A - E apt 1606, 1607 y escalera eje 17 al 19 entre D - G costado oriental piso 12 al piso 13 | 2025-08-26 | 2025-08-28 | 2025-09-09 | 14 | 100 | 7853.982 | 20.7 | 198.4 | 258 | 25.3 | 122.2 | 2-Cónica y dividida |  | 909
23472 - TERRA (MANAZANA 4) | 532996 | PL - 1235 | Outinord IND 1" | Concreto | Placa entrepiso torre 1 eje 6 al 13 entre A - E apt 1606, 1607 y escalera eje 17 al 19 entre D - G costado oriental piso 12 al piso 13 | 2025-08-26 | 2025-08-28 | 2025-09-02 | 7 | 101 | 8011.847 | 20.7 | 160.2 | 203.9 | 20 | 96.6 | 2-Cónica y dividida |  | 901
23472 - TERRA (MANAZANA 4) | 532996 | PL - 1235 | Outinord IND 1" | Concreto | Placa entrepiso torre 1 eje 6 al 13 entre A - E apt 1606, 1607 y escalera eje 17 al 19 entre D - G costado oriental piso 12 al piso 13 | 2025-08-26 | 2025-08-28 | 2025-09-02 | 7 | 100 | 7853.982 | 20.7 | 158.9 | 206 | 20.2 | 97.6 | 2-Cónica y dividida |  | 901
23472 - TERRA (MANAZANA 4) | 532996 | PL - 1235 | Outinord IND 1" | Concreto | Placa entrepiso torre 1 eje 6 al 13 entre A - E apt 1606, 1607 y escalera eje 17 al 19 entre D - G costado oriental piso 12 al piso 13 | 2025-08-26 | 2025-08-28 | 2025-08-29 | 3 | 101 | 8011.847 | 20.7 | 115.6 | 146.8 | 14.4 | 69.6 | 2-Cónica y dividida |  | 898
23472 - TERRA (MANAZANA 4) | 532996 | PL - 1235 | Outinord IND 1" | Concreto | Placa entrepiso torre 1 eje 6 al 13 entre A - E apt 1606, 1607 y escalera eje 17 al 19 entre D - G costado oriental piso 12 al piso 13 | 2025-08-26 | 2025-08-28 | 2025-08-29 | 3 | 100 | 7853.982 | 20.7 | 111.3 | 144.8 | 14.2 | 68.6 | 2-Cónica y dividida |  | 898
23472 - TERRA (MANAZANA 4) | 532996 | M - 1234 | Outinord IND 1 / 2" | Concreto | Muros torre 1 eje 1 al 5 entre A - E apt 1504, 1505 | 2025-08-25 | 2025-08-28 | 2025-09-22 | 28 | 100 | 7853.982 | 27.6 | 290.3 | 377.3 | 37 | 134.1 | 2-Cónica y dividida |  | 917
23472 - TERRA (MANAZANA 4) | 532996 | M - 1234 | Outinord IND 1 / 2" | Concreto | Muros torre 1 eje 1 al 5 entre A - E apt 1504, 1505 | 2025-08-25 | 2025-08-28 | 2025-09-22 | 28 | 100 | 7853.982 | 27.6 | 285.9 | 371.2 | 36.4 | 131.9 | 2-Cónica y dividida |  | 917
23472 - TERRA (MANAZANA 4) | 532996 | M - 1234 | Outinord IND 1 / 2" | Concreto | Muros torre 1 eje 1 al 5 entre A - E apt 1504, 1505 | 2025-08-25 | 2025-08-28 | 2025-09-22 | 28 | 101 | 8011.847 | 27.6 | 287.4 | 366.1 | 35.9 | 130.1 | 2-Cónica y dividida |  | 917
23472 - TERRA (MANAZANA 4) | 532996 | M - 1234 | Outinord IND 1 / 2" | Concreto | Muros torre 1 eje 1 al 5 entre A - E apt 1504, 1505 | 2025-08-25 | 2025-08-28 | 2025-09-08 | 14 | 100 | 7853.982 | 27.6 | 240.4 | 312 | 30.6 | 110.9 | 2-Cónica y dividida |  | 908
23472 - TERRA (MANAZANA 4) | 532996 | M - 1234 | Outinord IND 1 / 2" | Concreto | Muros torre 1 eje 1 al 5 entre A - E apt 1504, 1505 | 2025-08-25 | 2025-08-28 | 2025-09-08 | 14 | 101 | 8011.847 | 27.6 | 235.8 | 299.8 | 29.4 | 106.5 | 2-Cónica y dividida |  | 908
23472 - TERRA (MANAZANA 4) | 532996 | M - 1234 | Outinord IND 1 / 2" | Concreto | Muros torre 1 eje 1 al 5 entre A - E apt 1504, 1505 | 2025-08-25 | 2025-08-28 | 2025-09-01 | 7 | 100 | 7853.982 | 27.6 | 192.2 | 249.8 | 24.5 | 88.8 | 2-Cónica y dividida |  | 900
23472 - TERRA (MANAZANA 4) | 532996 | M - 1234 | Outinord IND 1 / 2" | Concreto | Muros torre 1 eje 1 al 5 entre A - E apt 1504, 1505 | 2025-08-25 | 2025-08-28 | 2025-09-01 | 7 | 101 | 8011.847 | 27.6 | 198.1 | 251.9 | 24.7 | 89.5 | 2-Cónica y dividida |  | 900
23472 - TERRA (MANAZANA 4) | 532996 | M - 1234 | Outinord IND 1 / 2" | Concreto | Muros torre 1 eje 1 al 5 entre A - E apt 1504, 1505 | 2025-08-25 | 2025-08-28 | 2025-08-28 | 3 | 100 | 7853.982 | 27.6 | 156.3 | 202.9 | 19.9 | 72.1 | 2-Cónica y dividida |  | 897
23472 - TERRA (MANAZANA 4) | 532996 | M - 1234 | Outinord IND 1 / 2" | Concreto | Muros torre 1 eje 1 al 5 entre A - E apt 1504, 1505 | 2025-08-25 | 2025-08-28 | 2025-08-28 | 3 | 101 | 8011.847 | 27.6 | 152.9 | 194.8 | 19.1 | 69.2 | 2-Cónica y dividida |  | 897
23472 - TERRA (MANAZANA 4) | 532996 | PL - 1233 | Outinord IND 1" | Concreto | Placa entrepiso torre 1 eje 13 al 19 entre F - J apt 1610, 1611 | 2025-08-25 | 2025-08-28 | 2025-09-22 | 28 | 100 | 7853.982 | 20.7 | 252.3 | 327.3 | 32.1 | 155.1 | 2-Cónica y dividida |  | 917
23472 - TERRA (MANAZANA 4) | 532996 | PL - 1233 | Outinord IND 1" | Concreto | Placa entrepiso torre 1 eje 13 al 19 entre F - J apt 1610, 1611 | 2025-08-25 | 2025-08-28 | 2025-09-22 | 28 | 101 | 8011.847 | 20.7 | 260.1 | 331.4 | 32.5 | 157 | 2-Cónica y dividida |  | 917
23472 - TERRA (MANAZANA 4) | 532996 | PL - 1233 | Outinord IND 1" | Concreto | Placa entrepiso torre 1 eje 13 al 19 entre F - J apt 1610, 1611 | 2025-08-25 | 2025-08-28 | 2025-09-22 | 28 | 100 | 7853.982 | 20.7 | 258.1 | 335.5 | 32.9 | 158.9 | 2-Cónica y dividida |  | 917
23472 - TERRA (MANAZANA 4) | 532996 | PL - 1233 | Outinord IND 1" | Concreto | Placa entrepiso torre 1 eje 13 al 19 entre F - J apt 1610, 1611 | 2025-08-25 | 2025-08-28 | 2025-09-08 | 14 | 100 | 7853.982 | 20.7 | 210.2 | 273.3 | 26.8 | 129.5 | 2-Cónica y dividida |  | 908
23472 - TERRA (MANAZANA 4) | 532996 | PL - 1233 | Outinord IND 1" | Concreto | Placa entrepiso torre 1 eje 13 al 19 entre F - J apt 1610, 1611 | 2025-08-25 | 2025-08-28 | 2025-09-08 | 14 | 100 | 7853.982 | 20.7 | 205.8 | 267.2 | 26.2 | 126.6 | 2-Cónica y dividida |  | 908
23472 - TERRA (MANAZANA 4) | 532996 | PL - 1233 | Outinord IND 1" | Concreto | Placa entrepiso torre 1 eje 13 al 19 entre F - J apt 1610, 1611 | 2025-08-25 | 2025-08-28 | 2025-09-01 | 7 | 101 | 8011.847 | 20.7 | 170.3 | 217.2 | 21.3 | 102.9 | 2-Cónica y dividida |  | 900
23472 - TERRA (MANAZANA 4) | 532996 | PL - 1233 | Outinord IND 1" | Concreto | Placa entrepiso torre 1 eje 13 al 19 entre F - J apt 1610, 1611 | 2025-08-25 | 2025-08-28 | 2025-09-01 | 7 | 100 | 7853.982 | 20.7 | 168.4 | 218.2 | 21.4 | 103.4 | 2-Cónica y dividida |  | 900
23472 - TERRA (MANAZANA 4) | 532996 | PL - 1233 | Outinord IND 1" | Concreto | Placa entrepiso torre 1 eje 13 al 19 entre F - J apt 1610, 1611 | 2025-08-25 | 2025-08-28 | 2025-08-28 | 3 | 101 | 8011.847 | 20.7 | 124.9 | 159.1 | 15.6 | 75.4 | 2-Cónica y dividida |  | 897
23472 - TERRA (MANAZANA 4) | 532996 | PL - 1233 | Outinord IND 1" | Concreto | Placa entrepiso torre 1 eje 13 al 19 entre F - J apt 1610, 1611 | 2025-08-25 | 2025-08-28 | 2025-08-28 | 3 | 100 | 7853.982 | 20.7 | 120.1 | 156 | 15.3 | 73.9 | 2-Cónica y dividida |  | 897
23472 - TERRA (MANAZANA 4) | 532995 | M-1232 | Outinord IND ½" | Concreto | Muros torre 1 eje 16 al 11 entre F - J apto 1501, 1512 | 2025-08-23 | 2025-08-26 | 2025-09-20 | 28 | 100 | 7853.982 | 27.6 | 264.9 | 343.6 | 33.7 | 122.1 | 2-Cónica y dividida |  | 916
23472 - TERRA (MANAZANA 4) | 532995 | M-1232 | Outinord IND ½" | Concreto | Muros torre 1 eje 16 al 11 entre F - J apto 1501, 1512 | 2025-08-23 | 2025-08-26 | 2025-09-20 | 28 | 101 | 8011.847 | 27.6 | 260.7 | 331.4 | 32.5 | 117.8 | 2-Cónica y dividida |  | 916
23472 - TERRA (MANAZANA 4) | 532995 | M-1232 | Outinord IND ½" | Concreto | Muros torre 1 eje 16 al 11 entre F - J apto 1501, 1512 | 2025-08-23 | 2025-08-26 | 2025-09-20 | 28 | 100 | 7853.982 | 27.6 | 255.8 | 332.4 | 32.6 | 118.1 | 2-Cónica y dividida |  | 916
23472 - TERRA (MANAZANA 4) | 532995 | M-1232 | Outinord IND ½" | Concreto | Muros torre 1 eje 16 al 11 entre F - J apto 1501, 1512 | 2025-08-23 | 2025-08-26 | 2025-09-06 | 14 | 101 | 8011.847 | 27.6 | 216.7 | 275.3 | 27 | 97.8 | 2-Cónica y dividida |  | 907
23472 - TERRA (MANAZANA 4) | 532995 | M-1232 | Outinord IND ½" | Concreto | Muros torre 1 eje 16 al 11 entre F - J apto 1501, 1512 | 2025-08-23 | 2025-08-26 | 2025-09-06 | 14 | 100 | 7853.982 | 27.6 | 219.5 | 284.5 | 27.9 | 101.1 | 2-Cónica y dividida |  | 907
23472 - TERRA (MANAZANA 4) | 532995 | M-1232 | Outinord IND ½" | Concreto | Muros torre 1 eje 16 al 11 entre F - J apto 1501, 1512 | 2025-08-23 | 2025-08-26 | 2025-08-30 | 7 | 101 | 8011.847 | 27.6 | 182.3 | 232.5 | 22.8 | 82.6 | 2-Cónica y dividida |  | 899
23472 - TERRA (MANAZANA 4) | 532995 | M-1232 | Outinord IND ½" | Concreto | Muros torre 1 eje 16 al 11 entre F - J apto 1501, 1512 | 2025-08-23 | 2025-08-26 | 2025-08-30 | 7 | 100 | 7853.982 | 27.6 | 185.2 | 240.7 | 23.6 | 85.5 | 2-Cónica y dividida |  | 899
23472 - TERRA (MANAZANA 4) | 532995 | M-1232 | Outinord IND ½" | Concreto | Muros torre 1 eje 16 al 11 entre F - J apto 1501, 1512 | 2025-08-23 | 2025-08-26 | 2025-08-26 | 3 | 101 | 8011.847 | 27.6 | 136.8 | 174.4 | 17.1 | 62 | 2-Cónica y dividida |  | 895
23472 - TERRA (MANAZANA 4) | 532995 | M-1232 | Outinord IND ½" | Concreto | Muros torre 1 eje 16 al 11 entre F - J apto 1501, 1512 | 2025-08-23 | 2025-08-26 | 2025-08-26 | 3 | 100 | 7853.982 | 27.6 | 132.2 | 171.3 | 16.8 | 60.9 | 2-Cónica y dividida |  | 895
23472 - TERRA (MANAZANA 4) | 532994 | PL-1231 | Outinord IND 1" | Concreto | Placa entrepiso torre 1 eje 13 al 19 entre A - E apto 1608, 1609 | 2025-08-23 | 2025-08-26 | 2025-09-20 | 28 | 100 | 7853.982 | 20.7 | 238.5 | 310 | 30.4 | 146.9 | 2-Cónica y dividida |  | 916
23472 - TERRA (MANAZANA 4) | 532994 | PL-1231 | Outinord IND 1" | Concreto | Placa entrepiso torre 1 eje 13 al 19 entre A - E apto 1608, 1609 | 2025-08-23 | 2025-08-26 | 2025-09-20 | 28 | 101 | 8011.847 | 20.7 | 240.5 | 305.9 | 30 | 144.9 | 2-Cónica y dividida |  | 916
23472 - TERRA (MANAZANA 4) | 532994 | PL-1231 | Outinord IND 1" | Concreto | Placa entrepiso torre 1 eje 13 al 19 entre A - E apto 1608, 1609 | 2025-08-23 | 2025-08-26 | 2025-09-20 | 28 | 101 | 8011.847 | 20.7 | 234.6 | 298.8 | 29.3 | 141.5 | 2-Cónica y dividida |  | 916
23472 - TERRA (MANAZANA 4) | 532994 | PL-1231 | Outinord IND 1" | Concreto | Placa entrepiso torre 1 eje 13 al 19 entre A - E apto 1608, 1609 | 2025-08-23 | 2025-08-26 | 2025-09-06 | 14 | 101 | 8011.847 | 20.7 | 190.2 | 241.7 | 23.7 | 114.5 | 2-Cónica y dividida |  | 907
23472 - TERRA (MANAZANA 4) | 532994 | PL-1231 | Outinord IND 1" | Concreto | Placa entrepiso torre 1 eje 13 al 19 entre A - E apto 1608, 1609 | 2025-08-23 | 2025-08-26 | 2025-09-06 | 14 | 100 | 7853.982 | 20.7 | 189.4 | 245.8 | 24.1 | 116.4 | 2-Cónica y dividida |  | 907
23472 - TERRA (MANAZANA 4) | 532994 | PL-1231 | Outinord IND 1" | Concreto | Placa entrepiso torre 1 eje 13 al 19 entre A - E apto 1608, 1609 | 2025-08-23 | 2025-08-26 | 2025-08-30 | 7 | 101 | 8011.847 | 20.7 | 156.8 | 199.9 | 19.6 | 94.7 | 2-Cónica y dividida |  | 899
23472 - TERRA (MANAZANA 4) | 532994 | PL-1231 | Outinord IND 1" | Concreto | Placa entrepiso torre 1 eje 13 al 19 entre A - E apto 1608, 1609 | 2025-08-23 | 2025-08-26 | 2025-08-30 | 7 | 100 | 7853.982 | 20.7 | 150.3 | 194.8 | 19.1 | 92.3 | 2-Cónica y dividida |  | 899
23472 - TERRA (MANAZANA 4) | 532994 | PL-1231 | Outinord IND 1" | Concreto | Placa entrepiso torre 1 eje 13 al 19 entre A - E apto 1608, 1609 | 2025-08-23 | 2025-08-26 | 2025-08-26 | 3 | 101 | 8011.847 | 20.7 | 116.9 | 148.9 | 14.6 | 70.5 | 2-Cónica y dividida |  | 895
23472 - TERRA (MANAZANA 4) | 532994 | PL-1231 | Outinord IND 1" | Concreto | Placa entrepiso torre 1 eje 13 al 19 entre A - E apto 1608, 1609 | 2025-08-23 | 2025-08-26 | 2025-08-26 | 3 | 100 | 7853.982 | 20.7 | 112.6 | 145.8 | 14.3 | 69.1 | 2-Cónica y dividida |  | 895
23472 - TERRA (MANAZANA 4) | 532994 | M-1230 | Outinord IND ½" | Concreto | Muros torre 1 eje 6 al 11 entre A - E apto 1506, 1507 | 2025-08-22 | 2025-08-26 | 2025-09-19 | 28 | 101 | 8011.847 | 27.6 | 385.5 | 490.5 | 48.1 | 174.3 | 2-Cónica y dividida |  | 916
23472 - TERRA (MANAZANA 4) | 532994 | M-1230 | Outinord IND ½" | Concreto | Muros torre 1 eje 6 al 11 entre A - E apto 1506, 1507 | 2025-08-22 | 2025-08-26 | 2025-09-19 | 28 | 100 | 7853.982 | 27.6 | 392.3 | 508.8 | 49.9 | 180.8 | 2-Cónica y dividida |  | 916
23472 - TERRA (MANAZANA 4) | 532994 | M-1230 | Outinord IND ½" | Concreto | Muros torre 1 eje 6 al 11 entre A - E apto 1506, 1507 | 2025-08-22 | 2025-08-26 | 2025-09-19 | 28 | 101 | 8011.847 | 27.6 | 384.1 | 488.4 | 47.9 | 173.6 | 2-Cónica y dividida |  | 916
23472 - TERRA (MANAZANA 4) | 532994 | M-1230 | Outinord IND ½" | Concreto | Muros torre 1 eje 6 al 11 entre A - E apto 1506, 1507 | 2025-08-22 | 2025-08-26 | 2025-09-05 | 14 | 100 | 7853.982 | 27.6 | 344.9 | 447.7 | 43.9 | 159.1 | 2-Cónica y dividida |  | 906
23472 - TERRA (MANAZANA 4) | 532994 | M-1230 | Outinord IND ½" | Concreto | Muros torre 1 eje 6 al 11 entre A - E apto 1506, 1507 | 2025-08-22 | 2025-08-26 | 2025-09-05 | 14 | 101 | 8011.847 | 27.6 | 341.4 | 434.4 | 42.6 | 154.3 | 2-Cónica y dividida |  | 906
23472 - TERRA (MANAZANA 4) | 532994 | M-1230 | Outinord IND ½" | Concreto | Muros torre 1 eje 6 al 11 entre A - E apto 1506, 1507 | 2025-08-22 | 2025-08-26 | 2025-08-29 | 7 | 100 | 7853.982 | 27.6 | 298.3 | 387.5 | 38 | 137.7 | 2-Cónica y dividida |  | 898
23472 - TERRA (MANAZANA 4) | 532994 | M-1230 | Outinord IND ½" | Concreto | Muros torre 1 eje 6 al 11 entre A - E apto 1506, 1507 | 2025-08-22 | 2025-08-26 | 2025-08-29 | 7 | 101 | 8011.847 | 27.6 | 294 | 374.2 | 36.7 | 133 | 2-Cónica y dividida |  | 898
23472 - TERRA (MANAZANA 4) | 532994 | M-1230 | Outinord IND ½" | Concreto | Muros torre 1 eje 6 al 11 entre A - E apto 1506, 1507 | 2025-08-22 | 2025-08-26 | 2025-08-26 | 4 | 100 | 7853.982 | 27.6 | 252.6 | 328.3 | 32.2 | 116.7 | 2-Cónica y dividida |  | 895
23472 - TERRA (MANAZANA 4) | 532994 | M-1230 | Outinord IND ½" | Concreto | Muros torre 1 eje 6 al 11 entre A - E apto 1506, 1507 | 2025-08-22 | 2025-08-26 | 2025-08-26 | 4 | 101 | 8011.847 | 27.6 | 248.1 | 316.1 | 31 | 112.3 | 2-Cónica y dividida |  | 895
23472 - TERRA (MANAZANA 4) | 532994 | PL-1229 | Outinord IND 1" | Concreto | Placa entrepiso torre 1 eje 1 al 7 entre F - J apto 1502, 1503 y escalera eje 17 al 19 entre D - G piso 11 a piso 12 costado oriental | 2025-08-22 | 2025-08-26 | 2025-09-19 | 28 | 100 | 7853.982 | 20.7 | 270.7 | 351.8 | 34.5 | 166.7 | 2-Cónica y dividida |  | 916
23472 - TERRA (MANAZANA 4) | 532994 | PL-1229 | Outinord IND 1" | Concreto | Placa entrepiso torre 1 eje 1 al 7 entre F - J apto 1502, 1503 y escalera eje 17 al 19 entre D - G piso 11 a piso 12 costado oriental | 2025-08-22 | 2025-08-26 | 2025-09-19 | 28 | 101 | 8011.847 | 20.7 | 268.5 | 341.6 | 33.5 | 161.8 | 2-Cónica y dividida |  | 916
23472 - TERRA (MANAZANA 4) | 532994 | PL-1229 | Outinord IND 1" | Concreto | Placa entrepiso torre 1 eje 1 al 7 entre F - J apto 1502, 1503 y escalera eje 17 al 19 entre D - G piso 11 a piso 12 costado oriental | 2025-08-22 | 2025-08-26 | 2025-09-19 | 28 | 100 | 7853.982 | 20.7 | 264.7 | 343.6 | 33.7 | 162.8 | 2-Cónica y dividida |  | 916
23472 - TERRA (MANAZANA 4) | 532994 | PL-1229 | Outinord IND 1" | Concreto | Placa entrepiso torre 1 eje 1 al 7 entre F - J apto 1502, 1503 y escalera eje 17 al 19 entre D - G piso 11 a piso 12 costado oriental | 2025-08-22 | 2025-08-26 | 2025-09-05 | 14 | 101 | 8011.847 | 20.7 | 220.1 | 280.4 | 27.5 | 132.9 | 2-Cónica y dividida |  | 906
23472 - TERRA (MANAZANA 4) | 532994 | PL-1229 | Outinord IND 1" | Concreto | Placa entrepiso torre 1 eje 1 al 7 entre F - J apto 1502, 1503 y escalera eje 17 al 19 entre D - G piso 11 a piso 12 costado oriental | 2025-08-22 | 2025-08-26 | 2025-09-05 | 14 | 100 | 7853.982 | 20.7 | 222.3 | 288.6 | 28.3 | 136.7 | 2-Cónica y dividida |  | 906
23472 - TERRA (MANAZANA 4) | 532994 | PL-1229 | Outinord IND 1" | Concreto | Placa entrepiso torre 1 eje 1 al 7 entre F - J apto 1502, 1503 y escalera eje 17 al 19 entre D - G piso 11 a piso 12 costado oriental | 2025-08-22 | 2025-08-26 | 2025-08-29 | 7 | 101 | 8011.847 | 20.7 | 194.6 | 247.8 | 24.3 | 117.4 | 2-Cónica y dividida |  | 898
23472 - TERRA (MANAZANA 4) | 532994 | PL-1229 | Outinord IND 1" | Concreto | Placa entrepiso torre 1 eje 1 al 7 entre F - J apto 1502, 1503 y escalera eje 17 al 19 entre D - G piso 11 a piso 12 costado oriental | 2025-08-22 | 2025-08-26 | 2025-08-29 | 7 | 100 | 7853.982 | 20.7 | 190.4 | 246.8 | 24.2 | 116.9 | 2-Cónica y dividida |  | 898
23472 - TERRA (MANAZANA 4) | 532994 | PL-1229 | Outinord IND 1" | Concreto | Placa entrepiso torre 1 eje 1 al 7 entre F - J apto 1502, 1503 y escalera eje 17 al 19 entre D - G piso 11 a piso 12 costado oriental | 2025-08-22 | 2025-08-26 | 2025-08-26 | 4 | 100 | 7853.982 | 20.7 | 147.2 | 190.7 | 18.7 | 90.3 | 2-Cónica y dividida |  | 895
23472 - TERRA (MANAZANA 4) | 532994 | PL-1229 | Outinord IND 1" | Concreto | Placa entrepiso torre 1 eje 1 al 7 entre F - J apto 1502, 1503 y escalera eje 17 al 19 entre D - G piso 11 a piso 12 costado oriental | 2025-08-22 | 2025-08-26 | 2025-08-26 | 4 | 100 | 7853.982 | 20.7 | 143.7 | 186.6 | 18.3 | 88.4 | 2-Cónica y dividida |  | 895
23472 - TERRA (MANAZANA 4) | 532992 | M - 100 | No especificado | Mortero | Mampostería Torre 2 eje 1 al 23 entre A y J Apt 2101, 2102, 2103, 2104, 2105, 2106, 2107, 2108, 2109, 2110, 2111, 2112 | 2025-08-20 | 2025-08-23 | 2025-09-17 | 28 | 76 | 4536.46 | 7.5 | 33.9 | 76.5 | 7.5 | 100 | 2-Cónica y dividida |  | 914
23472 - TERRA (MANAZANA 4) | 532992 | M - 100 | No especificado | Mortero | Mampostería Torre 2 eje 1 al 23 entre A y J Apt 2101, 2102, 2103, 2104, 2105, 2106, 2107, 2108, 2109, 2110, 2111, 2112 | 2025-08-20 | 2025-08-23 | 2025-09-17 | 28 | 75 | 4417.865 | 7.5 | 35.4 | 81.6 | 8 | 106.7 | 2-Cónica y dividida |  | 914
23472 - TERRA (MANAZANA 4) | 532992 | M - 100 | No especificado | Mortero | Mampostería Torre 2 eje 1 al 23 entre A y J Apt 2101, 2102, 2103, 2104, 2105, 2106, 2107, 2108, 2109, 2110, 2111, 2112 | 2025-08-20 | 2025-08-23 | 2025-09-17 | 28 | 76 | 4536.46 | 7.5 | 36.6 | 82.6 | 8.1 | 108 | 2-Cónica y dividida |  | 914
23472 - TERRA (MANAZANA 4) | 532992 | M - 100 | No especificado | Mortero | Mampostería Torre 2 eje 1 al 23 entre A y J Apt 2101, 2102, 2103, 2104, 2105, 2106, 2107, 2108, 2109, 2110, 2111, 2112 | 2025-08-20 | 2025-08-23 | 2025-08-27 | 7 | 75 | 4417.865 | 7.5 | 27.4 | 63.2 | 6.2 | 82.7 | 2-Cónica y dividida |  | 896
23472 - TERRA (MANAZANA 4) | 532992 | M - 100 | No especificado | Mortero | Mampostería Torre 2 eje 1 al 23 entre A y J Apt 2101, 2102, 2103, 2104, 2105, 2106, 2107, 2108, 2109, 2110, 2111, 2112 | 2025-08-20 | 2025-08-23 | 2025-08-27 | 7 | 76 | 4536.46 | 7.5 | 26.7 | 60.2 | 5.9 | 78.7 | 2-Cónica y dividida |  | 896
23472 - TERRA (MANAZANA 4) | 532992 | M - 99 | No especificado | Mortero | Mampostería Torre 2 eje 1 al 23 entre A y J Apt 2001, 2002, 2003, 2004, 2005, 2006, 2007, 2008, 2009, 2010, 2011, 2012 | 2025-08-20 | 2025-08-23 | 2025-09-17 | 28 | 75 | 4417.865 | 7.5 | 41.9 | 96.9 | 9.5 | 126.7 | 2-Cónica y dividida |  | 914
23472 - TERRA (MANAZANA 4) | 532992 | M - 99 | No especificado | Mortero | Mampostería Torre 2 eje 1 al 23 entre A y J Apt 2001, 2002, 2003, 2004, 2005, 2006, 2007, 2008, 2009, 2010, 2011, 2012 | 2025-08-20 | 2025-08-23 | 2025-09-17 | 28 | 76 | 4536.46 | 7.5 | 43.7 | 97.9 | 9.6 | 128 | 2-Cónica y dividida |  | 914
23472 - TERRA (MANAZANA 4) | 532992 | M - 99 | No especificado | Mortero | Mampostería Torre 2 eje 1 al 23 entre A y J Apt 2001, 2002, 2003, 2004, 2005, 2006, 2007, 2008, 2009, 2010, 2011, 2012 | 2025-08-20 | 2025-08-23 | 2025-09-17 | 28 | 76 | 4536.46 | 7.5 | 42.3 | 94.8 | 9.3 | 124 | 2-Cónica y dividida |  | 914
23472 - TERRA (MANAZANA 4) | 532992 | M - 99 | No especificado | Mortero | Mampostería Torre 2 eje 1 al 23 entre A y J Apt 2001, 2002, 2003, 2004, 2005, 2006, 2007, 2008, 2009, 2010, 2011, 2012 | 2025-08-20 | 2025-08-23 | 2025-08-27 | 7 | 76 | 4536.46 | 7.5 | 31.4 | 70.4 | 6.9 | 92 | 2-Cónica y dividida |  | 896
23472 - TERRA (MANAZANA 4) | 532992 | M - 99 | No especificado | Mortero | Mampostería Torre 2 eje 1 al 23 entre A y J Apt 2001, 2002, 2003, 2004, 2005, 2006, 2007, 2008, 2009, 2010, 2011, 2012 | 2025-08-20 | 2025-08-23 | 2025-08-27 | 7 | 76 | 4536.46 | 7.5 | 30.2 | 68.3 | 6.7 | 89.3 | 2-Cónica y dividida |  | 896
23472 - TERRA (MANAZANA 4) | 532992 | M - 98 | No especificado | Mortero | Mampostería Torre 2 eje 1 al 23 entre A y J Apt 1901 , 1902, 1903, 1904, 1905, 1906, 1907, 1908, 1909, 1910, 1911, 1912 | 2025-08-20 | 2025-08-23 | 2025-09-17 | 28 | 75 | 4417.865 | 7.5 | 43.4 | 99.9 | 9.8 | 130.7 | 2-Cónica y dividida |  | 914
23472 - TERRA (MANAZANA 4) | 532992 | M - 98 | No especificado | Mortero | Mampostería Torre 2 eje 1 al 23 entre A y J Apt 1901 , 1902, 1903, 1904, 1905, 1906, 1907, 1908, 1909, 1910, 1911, 1912 | 2025-08-20 | 2025-08-23 | 2025-09-17 | 28 | 76 | 4536.46 | 7.5 | 42.6 | 95.9 | 9.4 | 125.3 | 2-Cónica y dividida |  | 914
23472 - TERRA (MANAZANA 4) | 532992 | M - 98 | No especificado | Mortero | Mampostería Torre 2 eje 1 al 23 entre A y J Apt 1901 , 1902, 1903, 1904, 1905, 1906, 1907, 1908, 1909, 1910, 1911, 1912 | 2025-08-20 | 2025-08-23 | 2025-09-17 | 28 | 76 | 4536.46 | 7.5 | 41.5 | 92.8 | 9.1 | 121.3 | 2-Cónica y dividida |  | 914
23472 - TERRA (MANAZANA 4) | 532992 | M - 98 | No especificado | Mortero | Mampostería Torre 2 eje 1 al 23 entre A y J Apt 1901 , 1902, 1903, 1904, 1905, 1906, 1907, 1908, 1909, 1910, 1911, 1912 | 2025-08-20 | 2025-08-23 | 2025-08-27 | 7 | 76 | 4536.46 | 7.5 | 26.1 | 59.1 | 5.8 | 77.3 | 2-Cónica y dividida |  | 896
23472 - TERRA (MANAZANA 4) | 532992 | M - 98 | No especificado | Mortero | Mampostería Torre 2 eje 1 al 23 entre A y J Apt 1901 , 1902, 1903, 1904, 1905, 1906, 1907, 1908, 1909, 1910, 1911, 1912 | 2025-08-20 | 2025-08-23 | 2025-08-27 | 7 | 76 | 4536.46 | 7.5 | 25.6 | 57.1 | 5.6 | 74.7 | 2-Cónica y dividida |  | 896
23472 - TERRA (MANAZANA 4) | 532993 | M - 101 | No especificado | Mortero | Mampostería Torre 2 eje 1 al 23 entre A y J Apt 2201, 2202, 2203, 2204, 2205, 2206, 2207, 2208, 2209, 2210, 2211, 2212 | 2025-08-20 | 2025-08-23 | 2025-09-17 | 28 | 76 | 4536.46 | 7.5 | 37.4 | 83.6 | 8.2 | 109.3 | 2-Cónica y dividida |  | 914
23472 - TERRA (MANAZANA 4) | 532993 | M - 101 | No especificado | Mortero | Mampostería Torre 2 eje 1 al 23 entre A y J Apt 2201, 2202, 2203, 2204, 2205, 2206, 2207, 2208, 2209, 2210, 2211, 2212 | 2025-08-20 | 2025-08-23 | 2025-09-17 | 28 | 75 | 4417.865 | 7.5 | 36.7 | 84.6 | 8.3 | 110.7 | 2-Cónica y dividida |  | 914
23472 - TERRA (MANAZANA 4) | 532993 | M - 101 | No especificado | Mortero | Mampostería Torre 2 eje 1 al 23 entre A y J Apt 2201, 2202, 2203, 2204, 2205, 2206, 2207, 2208, 2209, 2210, 2211, 2212 | 2025-08-20 | 2025-08-23 | 2025-09-17 | 28 | 76 | 4536.46 | 7.5 | 35.6 | 79.5 | 7.8 | 104 | 2-Cónica y dividida |  | 914
23472 - TERRA (MANAZANA 4) | 532993 | M - 101 | No especificado | Mortero | Mampostería Torre 2 eje 1 al 23 entre A y J Apt 2201, 2202, 2203, 2204, 2205, 2206, 2207, 2208, 2209, 2210, 2211, 2212 | 2025-08-20 | 2025-08-23 | 2025-08-27 | 7 | 75 | 4417.865 | 7.5 | 28.9 | 66.3 | 6.5 | 86.7 | 2-Cónica y dividida |  | 896
23472 - TERRA (MANAZANA 4) | 532993 | M - 101 | No especificado | Mortero | Mampostería Torre 2 eje 1 al 23 entre A y J Apt 2201, 2202, 2203, 2204, 2205, 2206, 2207, 2208, 2209, 2210, 2211, 2212 | 2025-08-20 | 2025-08-23 | 2025-08-27 | 7 | 76 | 4536.46 | 7.5 | 27.6 | 62.2 | 6.1 | 81.3 | 2-Cónica y dividida |  | 896
23472 - TERRA (MANAZANA 4) | 532991 | M-1228 | Outinord IND ½" | Concreto | Muros torre 1 eje 11 al 19 entre F - J apto 1511, 1510 | 2025-08-21 | 2025-08-23 | 2025-09-18 | 28 | 101 | 8011.847 | 27.6 | 268.9 | 342.6 | 33.6 | 121.7 | 2-Cónica y dividida |  | 915
23472 - TERRA (MANAZANA 4) | 532991 | M-1228 | Outinord IND ½" | Concreto | Muros torre 1 eje 11 al 19 entre F - J apto 1511, 1510 | 2025-08-21 | 2025-08-23 | 2025-09-18 | 28 | 100 | 7853.982 | 27.6 | 264.8 | 343.6 | 33.7 | 122.1 | 2-Cónica y dividida |  | 915
23472 - TERRA (MANAZANA 4) | 532991 | M-1228 | Outinord IND ½" | Concreto | Muros torre 1 eje 11 al 19 entre F - J apto 1511, 1510 | 2025-08-21 | 2025-08-23 | 2025-09-18 | 28 | 101 | 8011.847 | 27.6 | 260.4 | 331.4 | 32.5 | 117.8 | 2-Cónica y dividida |  | 915
23472 - TERRA (MANAZANA 4) | 532991 | M-1228 | Outinord IND ½" | Concreto | Muros torre 1 eje 11 al 19 entre F - J apto 1511, 1510 | 2025-08-21 | 2025-08-23 | 2025-09-04 | 14 | 100 | 7853.982 | 27.6 | 215.6 | 280.4 | 27.5 | 99.6 | 2-Cónica y dividida |  | 905
23472 - TERRA (MANAZANA 4) | 532991 | M-1228 | Outinord IND ½" | Concreto | Muros torre 1 eje 11 al 19 entre F - J apto 1511, 1510 | 2025-08-21 | 2025-08-23 | 2025-09-04 | 14 | 101 | 8011.847 | 27.6 | 212.4 | 270.2 | 26.5 | 96 | 2-Cónica y dividida |  | 905
23472 - TERRA (MANAZANA 4) | 532991 | M-1228 | Outinord IND ½" | Concreto | Muros torre 1 eje 11 al 19 entre F - J apto 1511, 1510 | 2025-08-21 | 2025-08-23 | 2025-08-28 | 7 | 100 | 7853.982 | 27.6 | 163.8 | 213.1 | 20.9 | 75.7 | 2-Cónica y dividida |  | 897
23472 - TERRA (MANAZANA 4) | 532991 | M-1228 | Outinord IND ½" | Concreto | Muros torre 1 eje 11 al 19 entre F - J apto 1511, 1510 | 2025-08-21 | 2025-08-23 | 2025-08-28 | 7 | 101 | 8011.847 | 27.6 | 161.4 | 205 | 20.1 | 72.8 | 2-Cónica y dividida |  | 897
23472 - TERRA (MANAZANA 4) | 532991 | M-1228 | Outinord IND ½" | Concreto | Muros torre 1 eje 11 al 19 entre F - J apto 1511, 1510 | 2025-08-21 | 2025-08-23 | 2025-08-24 | 3 | 100 | 7853.982 | 27.6 | 98.4 | 127.5 | 12.5 | 45.3 | 2-Cónica y dividida |  | 894
23472 - TERRA (MANAZANA 4) | 532991 | M-1228 | Outinord IND ½" | Concreto | Muros torre 1 eje 11 al 19 entre F - J apto 1511, 1510 | 2025-08-21 | 2025-08-23 | 2025-08-24 | 3 | 101 | 8011.847 | 27.6 | 97.3 | 123.4 | 12.1 | 43.8 | 2-Cónica y dividida |  | 894
23472 - TERRA (MANAZANA 4) | 532991 | PL-1227 | Outinord IND 1" | Concreto | Placa entrepiso torre 1 eje 1 al 7 entre A - E apto 1504, 1505 | 2025-08-21 | 2025-08-23 | 2025-09-18 | 28 | 100 | 7853.982 | 20.7 | 232.5 | 301.8 | 29.6 | 143 | 2-Cónica y dividida |  | 915
23472 - TERRA (MANAZANA 4) | 532991 | PL-1227 | Outinord IND 1" | Concreto | Placa entrepiso torre 1 eje 1 al 7 entre A - E apto 1504, 1505 | 2025-08-21 | 2025-08-23 | 2025-09-18 | 28 | 101 | 8011.847 | 20.7 | 230.4 | 293.7 | 28.8 | 139.1 | 2-Cónica y dividida |  | 915
23472 - TERRA (MANAZANA 4) | 532991 | PL-1227 | Outinord IND 1" | Concreto | Placa entrepiso torre 1 eje 1 al 7 entre A - E apto 1504, 1505 | 2025-08-21 | 2025-08-23 | 2025-09-18 | 28 | 100 | 7853.982 | 20.7 | 228.1 | 295.7 | 29 | 140.1 | 2-Cónica y dividida |  | 915
23472 - TERRA (MANAZANA 4) | 532991 | PL-1227 | Outinord IND 1" | Concreto | Placa entrepiso torre 1 eje 1 al 7 entre A - E apto 1504, 1505 | 2025-08-21 | 2025-08-23 | 2025-09-04 | 14 | 100 | 7853.982 | 20.7 | 194.6 | 252.9 | 24.8 | 119.8 | 2-Cónica y dividida |  | 905
23472 - TERRA (MANAZANA 4) | 532991 | PL-1227 | Outinord IND 1" | Concreto | Placa entrepiso torre 1 eje 1 al 7 entre A - E apto 1504, 1505 | 2025-08-21 | 2025-08-23 | 2025-09-04 | 14 | 100 | 7853.982 | 20.7 | 191.4 | 248.8 | 24.4 | 117.9 | 2-Cónica y dividida |  | 905
23472 - TERRA (MANAZANA 4) | 532991 | PL-1227 | Outinord IND 1" | Concreto | Placa entrepiso torre 1 eje 1 al 7 entre A - E apto 1504, 1505 | 2025-08-21 | 2025-08-23 | 2025-08-28 | 7 | 100 | 7853.982 | 20.7 | 140 | 181.5 | 17.8 | 86 | 2-Cónica y dividida |  | 897
23472 - TERRA (MANAZANA 4) | 532991 | PL-1227 | Outinord IND 1" | Concreto | Placa entrepiso torre 1 eje 1 al 7 entre A - E apto 1504, 1505 | 2025-08-21 | 2025-08-23 | 2025-08-28 | 7 | 100 | 7853.982 | 20.7 | 134.8 | 175.4 | 17.2 | 83.1 | 2-Cónica y dividida |  | 897
23472 - TERRA (MANAZANA 4) | 532991 | PL-1227 | Outinord IND 1" | Concreto | Placa entrepiso torre 1 eje 1 al 7 entre A - E apto 1504, 1505 | 2025-08-21 | 2025-08-23 | 2025-08-24 | 3 | 101 | 8011.847 | 20.7 | 95.9 | 122.4 | 12 | 58 | 2-Cónica y dividida |  | 894
23472 - TERRA (MANAZANA 4) | 532991 | PL-1227 | Outinord IND 1" | Concreto | Placa entrepiso torre 1 eje 1 al 7 entre A - E apto 1504, 1505 | 2025-08-21 | 2025-08-23 | 2025-08-24 | 3 | 100 | 7853.982 | 20.7 | 93.6 | 121.3 | 11.9 | 57.5 | 2-Cónica y dividida |  | 894
23472 - TERRA (MANAZANA 4) | 532991 | PL-1226 | Outinord IND 1" | Concreto | Placa entrepiso torre 1 eje 7 al 13 entre F - J apto 1501, 1512 | 2025-08-20 | 2025-08-23 | 2025-09-17 | 28 | 100 | 7853.982 | 20.7 | 233.8 | 303.9 | 29.8 | 144 | 2-Cónica y dividida |  | 914
23472 - TERRA (MANAZANA 4) | 532991 | PL-1226 | Outinord IND 1" | Concreto | Placa entrepiso torre 1 eje 7 al 13 entre F - J apto 1501, 1512 | 2025-08-20 | 2025-08-23 | 2025-09-17 | 28 | 100 | 7853.982 | 20.7 | 230.5 | 298.8 | 29.3 | 141.5 | 2-Cónica y dividida |  | 914
23472 - TERRA (MANAZANA 4) | 532991 | PL-1226 | Outinord IND 1" | Concreto | Placa entrepiso torre 1 eje 7 al 13 entre F - J apto 1501, 1512 | 2025-08-20 | 2025-08-23 | 2025-09-17 | 28 | 101 | 8011.847 | 20.7 | 228.1 | 290.6 | 28.5 | 137.7 | 2-Cónica y dividida |  | 914
23472 - TERRA (MANAZANA 4) | 532991 | PL-1226 | Outinord IND 1" | Concreto | Placa entrepiso torre 1 eje 7 al 13 entre F - J apto 1501, 1512 | 2025-08-20 | 2025-08-23 | 2025-09-03 | 14 | 100 | 7853.982 | 20.7 | 196.4 | 254.9 | 25 | 120.8 | 2-Cónica y dividida |  | 904
23472 - TERRA (MANAZANA 4) | 532991 | PL-1226 | Outinord IND 1" | Concreto | Placa entrepiso torre 1 eje 7 al 13 entre F - J apto 1501, 1512 | 2025-08-20 | 2025-08-23 | 2025-09-03 | 14 | 101 | 8011.847 | 20.7 | 192.3 | 244.7 | 24 | 115.9 | 2-Cónica y dividida |  | 904
23472 - TERRA (MANAZANA 4) | 532991 | PL-1226 | Outinord IND 1" | Concreto | Placa entrepiso torre 1 eje 7 al 13 entre F - J apto 1501, 1512 | 2025-08-20 | 2025-08-23 | 2025-08-27 | 7 | 100 | 7853.982 | 20.7 | 145.3 | 188.6 | 18.5 | 89.4 | 2-Cónica y dividida |  | 896
23472 - TERRA (MANAZANA 4) | 532991 | PL-1226 | Outinord IND 1" | Concreto | Placa entrepiso torre 1 eje 7 al 13 entre F - J apto 1501, 1512 | 2025-08-20 | 2025-08-23 | 2025-08-27 | 7 | 101 | 8011.847 | 20.7 | 142.6 | 181.5 | 17.8 | 86 | 2-Cónica y dividida |  | 896
23472 - TERRA (MANAZANA 4) | 532991 | PL-1226 | Outinord IND 1" | Concreto | Placa entrepiso torre 1 eje 7 al 13 entre F - J apto 1501, 1512 | 2025-08-20 | 2025-08-23 | 2025-08-23 | 3 | 100 | 7853.982 | 20.7 | 107.8 | 139.7 | 13.7 | 66.2 | 2-Cónica y dividida |  | 894
23472 - TERRA (MANAZANA 4) | 532991 | PL-1226 | Outinord IND 1" | Concreto | Placa entrepiso torre 1 eje 7 al 13 entre F - J apto 1501, 1512 | 2025-08-20 | 2025-08-23 | 2025-08-23 | 3 | 101 | 8011.847 | 20.7 | 105.6 | 134.6 | 13.2 | 63.8 | 2-Cónica y dividida |  | 894
23472 - TERRA (MANAZANA 4) | 532991 | M-1225 | Outinord IND ½" | Concreto | Muros torre 1 eje 12 al 19 entre A - E apto 1508, 1509 | 2025-08-20 | 2025-08-23 | 2025-09-17 | 28 | 100 | 7853.982 | 27.6 | 266.2 | 345.7 | 33.9 | 122.8 | 2-Cónica y dividida |  | 914
23472 - TERRA (MANAZANA 4) | 532991 | M-1225 | Outinord IND ½" | Concreto | Muros torre 1 eje 12 al 19 entre A - E apto 1508, 1509 | 2025-08-20 | 2025-08-23 | 2025-09-17 | 28 | 101 | 8011.847 | 27.6 | 262.3 | 333.4 | 32.7 | 118.5 | 2-Cónica y dividida |  | 914
23472 - TERRA (MANAZANA 4) | 532991 | M-1225 | Outinord IND ½" | Concreto | Muros torre 1 eje 12 al 19 entre A - E apto 1508, 1509 | 2025-08-20 | 2025-08-23 | 2025-09-17 | 28 | 100 | 7853.982 | 27.6 | 258.1 | 335.5 | 32.9 | 119.2 | 2-Cónica y dividida |  | 914
23472 - TERRA (MANAZANA 4) | 532991 | M-1225 | Outinord IND ½" | Concreto | Muros torre 1 eje 12 al 19 entre A - E apto 1508, 1509 | 2025-08-20 | 2025-08-23 | 2025-09-03 | 14 | 101 | 8011.847 | 27.6 | 219.9 | 279.4 | 27.4 | 99.3 | 2-Cónica y dividida |  | 904
23472 - TERRA (MANAZANA 4) | 532991 | M-1225 | Outinord IND ½" | Concreto | Muros torre 1 eje 12 al 19 entre A - E apto 1508, 1509 | 2025-08-20 | 2025-08-23 | 2025-09-03 | 14 | 100 | 7853.982 | 27.6 | 210.4 | 273.3 | 26.8 | 97.1 | 2-Cónica y dividida |  | 904
23472 - TERRA (MANAZANA 4) | 532991 | M-1225 | Outinord IND ½" | Concreto | Muros torre 1 eje 12 al 19 entre A - E apto 1508, 1509 | 2025-08-20 | 2025-08-23 | 2025-08-27 | 7 | 100 | 7853.982 | 27.6 | 186.9 | 242.7 | 23.8 | 86.2 | 2-Cónica y dividida |  | 896
23472 - TERRA (MANAZANA 4) | 532991 | M-1225 | Outinord IND ½" | Concreto | Muros torre 1 eje 12 al 19 entre A - E apto 1508, 1509 | 2025-08-20 | 2025-08-23 | 2025-08-27 | 7 | 100 | 7853.982 | 27.6 | 183.5 | 238.6 | 23.4 | 84.8 | 2-Cónica y dividida |  | 896
23472 - TERRA (MANAZANA 4) | 532991 | M-1225 | Outinord IND ½" | Concreto | Muros torre 1 eje 12 al 19 entre A - E apto 1508, 1509 | 2025-08-20 | 2025-08-23 | 2025-08-23 | 3 | 100 | 7853.982 | 27.6 | 151.1 | 195.8 | 19.2 | 69.6 | 2-Cónica y dividida |  | 894
23472 - TERRA (MANAZANA 4) | 532991 | M-1225 | Outinord IND ½" | Concreto | Muros torre 1 eje 12 al 19 entre A - E apto 1508, 1509 | 2025-08-20 | 2025-08-23 | 2025-08-23 | 3 | 100 | 7853.982 | 27.6 | 149.3 | 193.7 | 19 | 68.8 | 2-Cónica y dividida |  | 894
23472 - TERRA (MANAZANA 4) | 533010 | M - 1224 | Outinord IND 1/2" | Concreto | Muros Torre 1 eje 1 al 5 entre F - J Apt 1402, 1403 | 2025-08-19 | 2024-08-21 | 2025-09-16 | 28 | 100 | 7853.982 | 27.6 | 255.6 | 331.4 | 32.5 | 117.8 | 2-Cónica y dividida |  | 914
23472 - TERRA (MANAZANA 4) | 533010 | M - 1224 | Outinord IND 1/2" | Concreto | Muros Torre 1 eje 1 al 5 entre F - J Apt 1402, 1403 | 2025-08-19 | 2024-08-21 | 2025-09-16 | 28 | 100 | 7853.982 | 27.6 | 251.5 | 326.3 | 32 | 115.9 | 2-Cónica y dividida |  | 914
23472 - TERRA (MANAZANA 4) | 533010 | M - 1224 | Outinord IND 1/2" | Concreto | Muros Torre 1 eje 1 al 5 entre F - J Apt 1402, 1403 | 2025-08-19 | 2024-08-21 | 2025-09-16 | 28 | 101 | 8011.847 | 27.6 | 248.1 | 316.1 | 31 | 112.3 | 2-Cónica y dividida |  | 914
23472 - TERRA (MANAZANA 4) | 533010 | M - 1224 | Outinord IND 1/2" | Concreto | Muros Torre 1 eje 1 al 5 entre F - J Apt 1402, 1403 | 2025-08-19 | 2024-08-21 | 2025-09-02 | 14 | 100 | 7853.982 | 27.6 | 210.9 | 274.3 | 26.9 | 97.5 | 2-Cónica y dividida |  | 901
23472 - TERRA (MANAZANA 4) | 533010 | M - 1224 | Outinord IND 1/2" | Concreto | Muros Torre 1 eje 1 al 5 entre F - J Apt 1402, 1403 | 2025-08-19 | 2024-08-21 | 2025-09-02 | 14 | 100 | 7853.982 | 27.6 | 201.4 | 261 | 25.6 | 92.8 | 2-Cónica y dividida |  | 901
23472 - TERRA (MANAZANA 4) | 533010 | M - 1224 | Outinord IND 1/2" | Concreto | Muros Torre 1 eje 1 al 5 entre F - J Apt 1402, 1403 | 2025-08-19 | 2024-08-21 | 2025-08-26 | 7 | 100 | 7853.982 | 27.6 | 168.2 | 218.2 | 21.4 | 77.5 | 2-Cónica y dividida |  | 895
23472 - TERRA (MANAZANA 4) | 533010 | M - 1224 | Outinord IND 1/2" | Concreto | Muros Torre 1 eje 1 al 5 entre F - J Apt 1402, 1403 | 2025-08-19 | 2024-08-21 | 2025-08-26 | 7 | 100 | 7853.982 | 27.6 | 164.8 | 214.1 | 21 | 76.1 | 2-Cónica y dividida |  | 895
23472 - TERRA (MANAZANA 4) | 533010 | M - 1224 | Outinord IND 1/2" | Concreto | Muros Torre 1 eje 1 al 5 entre F - J Apt 1402, 1403 | 2025-08-19 | 2024-08-21 | 2025-08-22 | 3 | 101 | 8011.847 | 27.6 | 141.9 | 180.5 | 17.7 | 64.1 | 2-Cónica y dividida |  | 893
23472 - TERRA (MANAZANA 4) | 533010 | M - 1224 | Outinord IND 1/2" | Concreto | Muros Torre 1 eje 1 al 5 entre F - J Apt 1402, 1403 | 2025-08-19 | 2024-08-21 | 2025-08-22 | 3 | 100 | 7853.982 | 27.6 | 138.2 | 179.5 | 17.6 | 63.8 | 2-Cónica y dividida |  | 893
23472 - TERRA (MANAZANA 4) | 533010 | PL-1223 | Outinord IND 1" | Concreto | Placa Entrepiso Torre 1 eje 7 al 13 entre A - E Apt 1506, 1507 | 2025-08-19 | 2024-08-21 | 2025-09-16 | 28 | 100 | 7853.982 | 20.7 | 215.2 | 279.4 | 27.4 | 132.4 | 2-Cónica y dividida |  | 914
23472 - TERRA (MANAZANA 4) | 533010 | PL-1223 | Outinord IND 1" | Concreto | Placa Entrepiso Torre 1 eje 7 al 13 entre A - E Apt 1506, 1507 | 2025-08-19 | 2024-08-21 | 2025-09-16 | 28 | 100 | 7853.982 | 20.7 | 212.6 | 276.3 | 27.1 | 130.9 | 2-Cónica y dividida |  | 914
23472 - TERRA (MANAZANA 4) | 533010 | PL-1223 | Outinord IND 1" | Concreto | Placa Entrepiso Torre 1 eje 7 al 13 entre A - E Apt 1506, 1507 | 2025-08-19 | 2024-08-21 | 2025-09-16 | 28 | 101 | 8011.847 | 20.7 | 208.1 | 265.1 | 26 | 125.6 | 2-Cónica y dividida |  | 914
23472 - TERRA (MANAZANA 4) | 533010 | PL-1223 | Outinord IND 1" | Concreto | Placa Entrepiso Torre 1 eje 7 al 13 entre A - E Apt 1506, 1507 | 2025-08-19 | 2024-08-21 | 2025-09-02 | 14 | 100 | 7853.982 | 20.7 | 186.7 | 242.7 | 23.8 | 115 | 2-Cónica y dividida |  | 901
23472 - TERRA (MANAZANA 4) | 533010 | PL-1223 | Outinord IND 1" | Concreto | Placa Entrepiso Torre 1 eje 7 al 13 entre A - E Apt 1506, 1507 | 2025-08-19 | 2024-08-21 | 2025-09-02 | 14 | 100 | 7853.982 | 20.7 | 181.4 | 235.6 | 23.1 | 111.6 | 2-Cónica y dividida |  | 901
23472 - TERRA (MANAZANA 4) | 533010 | PL-1223 | Outinord IND 1" | Concreto | Placa Entrepiso Torre 1 eje 7 al 13 entre A - E Apt 1506, 1507 | 2025-08-19 | 2024-08-21 | 2025-08-26 | 7 | 100 | 7853.982 | 20.7 | 142.3 | 184.6 | 18.1 | 87.4 | 2-Cónica y dividida |  | 895
23472 - TERRA (MANAZANA 4) | 533010 | PL-1223 | Outinord IND 1" | Concreto | Placa Entrepiso Torre 1 eje 7 al 13 entre A - E Apt 1506, 1507 | 2025-08-19 | 2024-08-21 | 2025-08-26 | 7 | 100 | 7853.982 | 20.7 | 140.1 | 181.5 | 17.8 | 86 | 2-Cónica y dividida |  | 895
23472 - TERRA (MANAZANA 4) | 533010 | PL-1223 | Outinord IND 1" | Concreto | Placa Entrepiso Torre 1 eje 7 al 13 entre A - E Apt 1506, 1507 | 2025-08-19 | 2024-08-21 | 2025-08-22 | 3 | 100 | 7853.982 | 20.7 | 100.5 | 130.5 | 12.8 | 61.8 | 2-Cónica y dividida |  | 893
23472 - TERRA (MANAZANA 4) | 533010 | PL-1223 | Outinord IND 1" | Concreto | Placa Entrepiso Torre 1 eje 7 al 13 entre A - E Apt 1506, 1507 | 2025-08-19 | 2024-08-21 | 2025-08-22 | 3 | 101 | 8011.847 | 20.7 | 97.2 | 123.4 | 12.1 | 58.5 | 2-Cónica y dividida |  | 893
23472 - TERRA (MANAZANA 4) | 533010 | MP03 | No especificado | Mortero | Mortero Piso Torre 1 eje 1 al 19 entre A - J Piso 2 | 2025-08-19 | 2024-08-21 | 2025-09-16 | 28 | 75 | 4417.865 | 14 | 74.7 | 172.3 | 16.9 | 120.7 | 2-Cónica y dividida |  | 914
23472 - TERRA (MANAZANA 4) | 533010 | MP03 | No especificado | Mortero | Mortero Piso Torre 1 eje 1 al 19 entre A - J Piso 2 | 2025-08-19 | 2024-08-21 | 2025-09-16 | 28 | 76 | 4536.46 | 14 | 73.9 | 166.2 | 16.3 | 116.4 | 2-Cónica y dividida |  | 914
23472 - TERRA (MANAZANA 4) | 533010 | MP03 | No especificado | Mortero | Mortero Piso Torre 1 eje 1 al 19 entre A - J Piso 2 | 2025-08-19 | 2024-08-21 | 2025-09-16 | 28 | 75 | 4417.865 | 14 | 72.6 | 167.2 | 16.4 | 117.1 | 2-Cónica y dividida |  | 914
23472 - TERRA (MANAZANA 4) | 533010 | MP03 | No especificado | Mortero | Mortero Piso Torre 1 eje 1 al 19 entre A - J Piso 2 | 2025-08-19 | 2024-08-21 | 2025-08-26 | 7 | 76 | 4536.46 | 14 | 40.7 | 91.8 | 9 | 64.3 | 2-Cónica y dividida |  | 895
23472 - TERRA (MANAZANA 4) | 533010 | MP03 | No especificado | Mortero | Mortero Piso Torre 1 eje 1 al 19 entre A - J Piso 2 | 2025-08-19 | 2024-08-21 | 2025-08-26 | 7 | 75 | 4417.865 | 14 | 41.2 | 94.8 | 9.3 | 66.4 | 2-Cónica y dividida |  | 895
23472 - TERRA (MANAZANA 4) | 533008 | M - 97 | No especificado | Mortero | Muestra de mortero pega tequendama | 2025-08-16 | 2025-08-19 | 2025-09-13 | 28 | 75 | 4417.865 | 7.5 | 56.9 | 131.5 | 12.9 | 172 | 2-Cónica y dividida |  | 913
23472 - TERRA (MANAZANA 4) | 533008 | M - 97 | No especificado | Mortero | Muestra de mortero pega tequendama | 2025-08-16 | 2025-08-19 | 2025-09-13 | 28 | 76 | 4536.46 | 7.5 | 58.2 | 130.5 | 12.8 | 170.7 | 2-Cónica y dividida |  | 913
23472 - TERRA (MANAZANA 4) | 533008 | M - 97 | No especificado | Mortero | Muestra de mortero pega tequendama | 2025-08-16 | 2025-08-19 | 2025-09-13 | 28 | 75 | 4417.865 | 7.5 | 57.6 | 132.6 | 13 | 173.3 | 2-Cónica y dividida |  | 913
23472 - TERRA (MANAZANA 4) | 533008 | M - 97 | No especificado | Mortero | Muestra de mortero pega tequendama | 2025-08-16 | 2025-08-19 | 2025-08-23 | 7 | 75 | 4417.865 | 7.5 | 40.3 | 92.8 | 9.1 | 121.3 | 2-Cónica y dividida |  | 894
23472 - TERRA (MANAZANA 4) | 533008 | M - 97 | No especificado | Mortero | Muestra de mortero pega tequendama | 2025-08-16 | 2025-08-19 | 2025-08-23 | 7 | 75 | 4417.865 | 7.5 | 39.1 | 90.8 | 8.9 | 118.7 | 2-Cónica y dividida |  | 894
23472 - TERRA (MANAZANA 4) | 533008 | M - 96 | No especificado | Mortero | Muestra de mortero pega tequendama | 2025-08-16 | 2025-08-19 | 2025-09-13 | 28 | 75 | 4417.865 | 12.5 | 107.3 | 247.8 | 24.3 | 194.4 | 2-Cónica y dividida |  | 913
23472 - TERRA (MANAZANA 4) | 533008 | M - 96 | No especificado | Mortero | Muestra de mortero pega tequendama | 2025-08-16 | 2025-08-19 | 2025-09-13 | 28 | 76 | 4536.46 | 12.5 | 106.9 | 240.7 | 23.6 | 188.8 | 2-Cónica y dividida |  | 913
23472 - TERRA (MANAZANA 4) | 533008 | M - 96 | No especificado | Mortero | Muestra de mortero pega tequendama | 2025-08-16 | 2025-08-19 | 2025-09-13 | 28 | 75 | 4417.865 | 12.5 | 105.4 | 243.7 | 23.9 | 191.2 | 2-Cónica y dividida |  | 913
23472 - TERRA (MANAZANA 4) | 533008 | M - 96 | No especificado | Mortero | Muestra de mortero pega tequendama | 2025-08-16 | 2025-08-19 | 2025-08-23 | 7 | 76 | 4536.46 | 12.5 | 83.9 | 188.6 | 18.5 | 148 | 2-Cónica y dividida |  | 894
23472 - TERRA (MANAZANA 4) | 533008 | M - 96 | No especificado | Mortero | Muestra de mortero pega tequendama | 2025-08-16 | 2025-08-19 | 2025-08-23 | 7 | 75 | 4417.865 | 12.5 | 82.6 | 190.7 | 18.7 | 149.6 | 2-Cónica y dividida |  | 894
23472 - TERRA (MANAZANA 4) | 533008 | Mp - 02 | No especificado | Mortero | Muestra mortero piso tequendama 14.0 kg cm2 | 2025-08-15 | 2025-08-19 | 2025-09-12 | 28 | 75 | 4417.865 | 14 | 117.4 | 271.2 | 26.6 | 190 | 2-Cónica y dividida |  | 912
23472 - TERRA (MANAZANA 4) | 533008 | Mp - 02 | No especificado | Mortero | Muestra mortero piso tequendama 14.0 kg cm2 | 2025-08-15 | 2025-08-19 | 2025-09-12 | 28 | 76 | 4536.46 | 14 | 116.7 | 262.1 | 25.7 | 183.6 | 2-Cónica y dividida |  | 912
23472 - TERRA (MANAZANA 4) | 533008 | Mp - 02 | No especificado | Mortero | Muestra mortero piso tequendama 14.0 kg cm2 | 2025-08-15 | 2025-08-19 | 2025-09-12 | 28 | 75 | 4417.865 | 14 | 115.2 | 266.1 | 26.1 | 186.4 | 2-Cónica y dividida |  | 912
23472 - TERRA (MANAZANA 4) | 533008 | Mp - 02 | No especificado | Mortero | Muestra mortero piso tequendama 14.0 kg cm2 | 2025-08-15 | 2025-08-19 | 2025-08-22 | 7 | 76 | 4536.46 | 14 | 81.4 | 182.5 | 17.9 | 127.9 | 2-Cónica y dividida |  | 893
23472 - TERRA (MANAZANA 4) | 533008 | Mp - 02 | No especificado | Mortero | Muestra mortero piso tequendama 14.0 kg cm2 | 2025-08-15 | 2025-08-19 | 2025-08-22 | 7 | 75 | 4417.865 | 14 | 80.2 | 185.6 | 18.2 | 130 | 2-Cónica y dividida |  | 893
23472 - TERRA (MANAZANA 4) | 533009 | M - 1222 | Outinord IND 1/2" | Concreto | Muros torre 1 eje 1 al 5 entre A - J apt 1404, 1405 | 2025-08-15 | 2025-08-19 | 2025-09-12 | 28 | 101 | 8011.847 | 27.6 | 290.6 | 370.2 | 36.3 | 131.5 | 2-Cónica y dividida |  | 912
23472 - TERRA (MANAZANA 4) | 533009 | M - 1222 | Outinord IND 1/2" | Concreto | Muros torre 1 eje 1 al 5 entre A - J apt 1404, 1405 | 2025-08-15 | 2025-08-19 | 2025-09-12 | 28 | 100 | 7853.982 | 27.6 | 287.7 | 373.2 | 36.6 | 132.6 | 2-Cónica y dividida |  | 912
23472 - TERRA (MANAZANA 4) | 533009 | M - 1222 | Outinord IND 1/2" | Concreto | Muros torre 1 eje 1 al 5 entre A - J apt 1404, 1405 | 2025-08-15 | 2025-08-19 | 2025-09-12 | 28 | 101 | 8011.847 | 27.6 | 281.4 | 357.9 | 35.1 | 127.2 | 2-Cónica y dividida |  | 912
23472 - TERRA (MANAZANA 4) | 533009 | M - 1222 | Outinord IND 1/2" | Concreto | Muros torre 1 eje 1 al 5 entre A - J apt 1404, 1405 | 2025-08-15 | 2025-08-19 | 2025-08-29 | 14 | 100 | 7853.982 | 27.6 | 223.6 | 290.6 | 28.5 | 103.3 | 2-Cónica y dividida |  | 898
23472 - TERRA (MANAZANA 4) | 533009 | M - 1222 | Outinord IND 1/2" | Concreto | Muros torre 1 eje 1 al 5 entre A - J apt 1404, 1405 | 2025-08-15 | 2025-08-19 | 2025-08-29 | 14 | 101 | 8011.847 | 27.6 | 220.1 | 280.4 | 27.5 | 99.6 | 2-Cónica y dividida |  | 898
23472 - TERRA (MANAZANA 4) | 533009 | M - 1222 | Outinord IND 1/2" | Concreto | Muros torre 1 eje 1 al 5 entre A - J apt 1404, 1405 | 2025-08-15 | 2025-08-19 | 2025-08-22 | 7 | 100 | 7853.982 | 27.6 | 185.5 | 240.7 | 23.6 | 85.5 | 2-Cónica y dividida |  | 893
23472 - TERRA (MANAZANA 4) | 533009 | M - 1222 | Outinord IND 1/2" | Concreto | Muros torre 1 eje 1 al 5 entre A - J apt 1404, 1405 | 2025-08-15 | 2025-08-19 | 2025-08-22 | 7 | 101 | 8011.847 | 27.6 | 182.5 | 232.5 | 22.8 | 82.6 | 2-Cónica y dividida |  | 893
23472 - TERRA (MANAZANA 4) | 533009 | M - 1222 | Outinord IND 1/2" | Concreto | Muros torre 1 eje 1 al 5 entre A - J apt 1404, 1405 | 2025-08-15 | 2025-08-19 | 2025-08-19 | 4 | 100 | 7853.982 | 27.6 | 162.3 | 211.1 | 20.7 | 75 | 2-Cónica y dividida |  | 891
23472 - TERRA (MANAZANA 4) | 533009 | M - 1222 | Outinord IND 1/2" | Concreto | Muros torre 1 eje 1 al 5 entre A - J apt 1404, 1405 | 2025-08-15 | 2025-08-19 | 2025-08-19 | 4 | 101 | 8011.847 | 27.6 | 158.1 | 200.9 | 19.7 | 71.4 | 2-Cónica y dividida |  | 891
23472 - TERRA (MANAZANA 4) | 533009 | PL - 1221 | Outinord IND 1" | Concreto | Placa entrepiso torre 1 eje 13 al 19 entre F - J apt 1510, 1511 y escalera eje 17 al 19 entre D - G piso 10 al piso 11 costado oriental | 2025-08-15 | 2025-08-19 | 2025-09-12 | 28 | 100 | 7853.982 | 20.7 | 292.5 | 379.3 | 37.2 | 179.7 | 2-Cónica y dividida |  | 912
23472 - TERRA (MANAZANA 4) | 533009 | PL - 1221 | Outinord IND 1" | Concreto | Placa entrepiso torre 1 eje 13 al 19 entre F - J apt 1510, 1511 y escalera eje 17 al 19 entre D - G piso 10 al piso 11 costado oriental | 2025-08-15 | 2025-08-19 | 2025-09-12 | 28 | 101 | 8011.847 | 20.7 | 290.2 | 369.1 | 36.2 | 174.9 | 2-Cónica y dividida |  | 912
23472 - TERRA (MANAZANA 4) | 533009 | PL - 1221 | Outinord IND 1" | Concreto | Placa entrepiso torre 1 eje 13 al 19 entre F - J apt 1510, 1511 y escalera eje 17 al 19 entre D - G piso 10 al piso 11 costado oriental | 2025-08-15 | 2025-08-19 | 2025-09-12 | 28 | 100 | 7853.982 | 20.7 | 288.6 | 374.2 | 36.7 | 177.3 | 2-Cónica y dividida |  | 912
23472 - TERRA (MANAZANA 4) | 533009 | PL - 1221 | Outinord IND 1" | Concreto | Placa entrepiso torre 1 eje 13 al 19 entre F - J apt 1510, 1511 y escalera eje 17 al 19 entre D - G piso 10 al piso 11 costado oriental | 2025-08-15 | 2025-08-19 | 2025-08-29 | 14 | 101 | 8011.847 | 20.7 | 230.6 | 293.7 | 28.8 | 139.1 | 2-Cónica y dividida |  | 898
23472 - TERRA (MANAZANA 4) | 533009 | PL - 1221 | Outinord IND 1" | Concreto | Placa entrepiso torre 1 eje 13 al 19 entre F - J apt 1510, 1511 y escalera eje 17 al 19 entre D - G piso 10 al piso 11 costado oriental | 2025-08-15 | 2025-08-19 | 2025-08-29 | 14 | 100 | 7853.982 | 20.7 | 225.8 | 292.7 | 28.7 | 138.6 | 2-Cónica y dividida |  | 898
23472 - TERRA (MANAZANA 4) | 533009 | PL - 1221 | Outinord IND 1" | Concreto | Placa entrepiso torre 1 eje 13 al 19 entre F - J apt 1510, 1511 y escalera eje 17 al 19 entre D - G piso 10 al piso 11 costado oriental | 2025-08-15 | 2025-08-19 | 2025-08-22 | 7 | 101 | 8011.847 | 20.7 | 196.4 | 249.8 | 24.5 | 118.4 | 2-Cónica y dividida |  | 893
23472 - TERRA (MANAZANA 4) | 533009 | PL - 1221 | Outinord IND 1" | Concreto | Placa entrepiso torre 1 eje 13 al 19 entre F - J apt 1510, 1511 y escalera eje 17 al 19 entre D - G piso 10 al piso 11 costado oriental | 2025-08-15 | 2025-08-19 | 2025-08-22 | 7 | 100 | 7853.982 | 20.7 | 193.9 | 251.9 | 24.7 | 119.3 | 2-Cónica y dividida |  | 893
23472 - TERRA (MANAZANA 4) | 533009 | PL - 1221 | Outinord IND 1" | Concreto | Placa entrepiso torre 1 eje 13 al 19 entre F - J apt 1510, 1511 y escalera eje 17 al 19 entre D - G piso 10 al piso 11 costado oriental | 2025-08-15 | 2025-08-19 | 2025-08-19 | 4 | 100 | 7853.982 | 20.7 | 159.4 | 207 | 20.3 | 98.1 | 2-Cónica y dividida |  | 891
23472 - TERRA (MANAZANA 4) | 533009 | PL - 1221 | Outinord IND 1" | Concreto | Placa entrepiso torre 1 eje 13 al 19 entre F - J apt 1510, 1511 y escalera eje 17 al 19 entre D - G piso 10 al piso 11 costado oriental | 2025-08-15 | 2025-08-19 | 2025-08-19 | 4 | 100 | 7853.982 | 20.7 | 156.8 | 203.9 | 20 | 96.6 | 2-Cónica y dividida |  | 891
23472 - TERRA (MANAZANA 4) | 533006 | M-1218 | Outinord IND 1/2" | Concreto | Muros torre 1 eje 6 al 11 entre A - E apt 1406, 1407 | 2025-08-13 | 2025-08-16 | 2025-09-10 | 28 | 100 | 7853.982 | 27.6 | 267.9 | 347.7 | 34.1 | 123.6 | 2-Cónica y dividida |  | 910
23472 - TERRA (MANAZANA 4) | 533006 | M-1218 | Outinord IND 1/2" | Concreto | Muros torre 1 eje 6 al 11 entre A - E apt 1406, 1407 | 2025-08-13 | 2025-08-16 | 2025-09-10 | 28 | 101 | 8011.847 | 27.6 | 267.3 | 340.6 | 33.4 | 121 | 2-Cónica y dividida |  | 910
23472 - TERRA (MANAZANA 4) | 533006 | M-1218 | Outinord IND 1/2" | Concreto | Muros torre 1 eje 6 al 11 entre A - E apt 1406, 1407 | 2025-08-13 | 2025-08-16 | 2025-09-10 | 28 | 100 | 7853.982 | 27.6 | 260.1 | 337.5 | 33.1 | 119.9 | 2-Cónica y dividida |  | 910
23472 - TERRA (MANAZANA 4) | 533006 | M-1218 | Outinord IND 1/2" | Concreto | Muros torre 1 eje 6 al 11 entre A - E apt 1406, 1407 | 2025-08-13 | 2025-08-16 | 2025-08-27 | 14 | 101 | 8011.847 | 27.6 | 242.6 | 309 | 30.3 | 109.8 | 2-Cónica y dividida |  | 896
23472 - TERRA (MANAZANA 4) | 533006 | M-1218 | Outinord IND 1/2" | Concreto | Muros torre 1 eje 6 al 11 entre A - E apt 1406, 1407 | 2025-08-13 | 2025-08-16 | 2025-08-27 | 14 | 100 | 7853.982 | 27.6 | 239.2 | 311 | 30.5 | 110.5 | 2-Cónica y dividida |  | 896
23472 - TERRA (MANAZANA 4) | 533006 | M-1218 | Outinord IND 1/2" | Concreto | Muros torre 1 eje 6 al 11 entre A - E apt 1406, 1407 | 2025-08-13 | 2025-08-16 | 2025-08-20 | 7 | 101 | 8011.847 | 27.6 | 205.2 | 261 | 25.6 | 92.8 | 2-Cónica y dividida |  | 891
23472 - TERRA (MANAZANA 4) | 533006 | M-1218 | Outinord IND 1/2" | Concreto | Muros torre 1 eje 6 al 11 entre A - E apt 1406, 1407 | 2025-08-13 | 2025-08-16 | 2025-08-20 | 7 | 100 | 7853.982 | 27.6 | 194.6 | 252.9 | 24.8 | 89.9 | 2-Cónica y dividida |  | 891
23472 - TERRA (MANAZANA 4) | 533006 | M-1218 | Outinord IND 1/2" | Concreto | Muros torre 1 eje 6 al 11 entre A - E apt 1406, 1407 | 2025-08-13 | 2025-08-16 | 2025-08-16 | 3 | 101 | 8011.847 | 27.6 | 175.6 | 223.3 | 21.9 | 79.3 | 2-Cónica y dividida |  | 889
23472 - TERRA (MANAZANA 4) | 533006 | M-1218 | Outinord IND 1/2" | Concreto | Muros torre 1 eje 6 al 11 entre A - E apt 1406, 1407 | 2025-08-13 | 2025-08-16 | 2025-08-16 | 3 | 100 | 7853.982 | 27.6 | 170.4 | 221.3 | 21.7 | 78.6 | 2-Cónica y dividida |  | 889
23472 - TERRA (MANAZANA 4) | 533006 | PL-1217 | Outinord IND 1" | Concreto | Placa entrepiso torre 1 eje 1 al 7 entre F - J apt 1402, 1403 y escalera 1 al 2 entre D - G piso 12 al piso 13 costado occidental | 2025-08-13 | 2025-08-16 | 2025-09-10 | 28 | 101 | 8011.847 | 20.7 | 286.9 | 365.1 | 35.8 | 172.9 | 2-Cónica y dividida |  | 910
23472 - TERRA (MANAZANA 4) | 533006 | PL-1217 | Outinord IND 1" | Concreto | Placa entrepiso torre 1 eje 1 al 7 entre F - J apt 1402, 1403 y escalera 1 al 2 entre D - G piso 12 al piso 13 costado occidental | 2025-08-13 | 2025-08-16 | 2025-09-10 | 28 | 100 | 7853.982 | 20.7 | 282.5 | 367.1 | 36 | 173.9 | 2-Cónica y dividida |  | 910
23472 - TERRA (MANAZANA 4) | 533006 | PL-1217 | Outinord IND 1" | Concreto | Placa entrepiso torre 1 eje 1 al 7 entre F - J apt 1402, 1403 y escalera 1 al 2 entre D - G piso 12 al piso 13 costado occidental | 2025-08-13 | 2025-08-16 | 2025-09-10 | 28 | 101 | 8011.847 | 20.7 | 278.5 | 354.9 | 34.8 | 168.1 | 2-Cónica y dividida |  | 910
23472 - TERRA (MANAZANA 4) | 533006 | PL-1217 | Outinord IND 1" | Concreto | Placa entrepiso torre 1 eje 1 al 7 entre F - J apt 1402, 1403 y escalera 1 al 2 entre D - G piso 12 al piso 13 costado occidental | 2025-08-13 | 2025-08-16 | 2025-08-27 | 14 | 100 | 7853.982 | 20.7 | 233.3 | 302.9 | 29.7 | 143.5 | 2-Cónica y dividida |  | 896
23472 - TERRA (MANAZANA 4) | 533006 | PL-1217 | Outinord IND 1" | Concreto | Placa entrepiso torre 1 eje 1 al 7 entre F - J apt 1402, 1403 y escalera 1 al 2 entre D - G piso 12 al piso 13 costado occidental | 2025-08-13 | 2025-08-16 | 2025-08-27 | 14 | 101 | 8011.847 | 20.7 | 229.5 | 291.6 | 28.6 | 138.2 | 2-Cónica y dividida |  | 896
23472 - TERRA (MANAZANA 4) | 533006 | PL-1217 | Outinord IND 1" | Concreto | Placa entrepiso torre 1 eje 1 al 7 entre F - J apt 1402, 1403 y escalera 1 al 2 entre D - G piso 12 al piso 13 costado occidental | 2025-08-13 | 2025-08-16 | 2025-08-20 | 7 | 101 | 8011.847 | 20.7 | 184.9 | 235.6 | 23.1 | 111.6 | 2-Cónica y dividida |  | 891
23472 - TERRA (MANAZANA 4) | 533006 | PL-1217 | Outinord IND 1" | Concreto | Placa entrepiso torre 1 eje 1 al 7 entre F - J apt 1402, 1403 y escalera 1 al 2 entre D - G piso 12 al piso 13 costado occidental | 2025-08-13 | 2025-08-16 | 2025-08-20 | 7 | 101 | 8011.847 | 20.7 | 188.6 | 239.6 | 23.5 | 113.5 | 2-Cónica y dividida |  | 891
23472 - TERRA (MANAZANA 4) | 533006 | PL-1217 | Outinord IND 1" | Concreto | Placa entrepiso torre 1 eje 1 al 7 entre F - J apt 1402, 1403 y escalera 1 al 2 entre D - G piso 12 al piso 13 costado occidental | 2025-08-13 | 2025-08-16 | 2025-08-16 | 3 | 100 | 7853.982 | 20.7 | 156.3 | 202.9 | 19.9 | 96.1 | 2-Cónica y dividida |  | 889
23472 - TERRA (MANAZANA 4) | 533006 | PL-1217 | Outinord IND 1" | Concreto | Placa entrepiso torre 1 eje 1 al 7 entre F - J apt 1402, 1403 y escalera 1 al 2 entre D - G piso 12 al piso 13 costado occidental | 2025-08-13 | 2025-08-16 | 2025-08-16 | 3 | 101 | 8011.847 | 20.7 | 151.9 | 193.7 | 19 | 91.8 | 2-Cónica y dividida |  | 889
23472 - TERRA (MANAZANA 4) | 533006 | PL-1216 | Outinord IND 1" | Concreto | Placa cubierta torre 2 baño y cuarto SETT | 2025-08-13 | 2025-08-16 | 2025-09-10 | 28 | 100 | 7853.982 | 20.7 | 286.2 | 371.2 | 36.4 | 175.8 | 2-Cónica y dividida |  | 910
23472 - TERRA (MANAZANA 4) | 533006 | PL-1216 | Outinord IND 1" | Concreto | Placa cubierta torre 2 baño y cuarto SETT | 2025-08-13 | 2025-08-16 | 2025-09-10 | 28 | 101 | 8011.847 | 20.7 | 280.3 | 356.9 | 35 | 169.1 | 2-Cónica y dividida |  | 910
23472 - TERRA (MANAZANA 4) | 533006 | PL-1216 | Outinord IND 1" | Concreto | Placa cubierta torre 2 baño y cuarto SETT | 2025-08-13 | 2025-08-16 | 2025-09-10 | 28 | 100 | 7853.982 | 20.7 | 282.4 | 367.1 | 36 | 173.9 | 2-Cónica y dividida |  | 910
23472 - TERRA (MANAZANA 4) | 533006 | PL-1216 | Outinord IND 1" | Concreto | Placa cubierta torre 2 baño y cuarto SETT | 2025-08-13 | 2025-08-16 | 2025-08-27 | 14 | 101 | 8011.847 | 20.7 | 222.2 | 282.5 | 27.7 | 133.8 | 2-Cónica y dividida |  | 896
23472 - TERRA (MANAZANA 4) | 533006 | PL-1216 | Outinord IND 1" | Concreto | Placa cubierta torre 2 baño y cuarto SETT | 2025-08-13 | 2025-08-16 | 2025-08-27 | 14 | 100 | 7853.982 | 20.7 | 219.7 | 285.5 | 28 | 135.3 | 2-Cónica y dividida |  | 896
23472 - TERRA (MANAZANA 4) | 533006 | PL-1216 | Outinord IND 1" | Concreto | Placa cubierta torre 2 baño y cuarto SETT | 2025-08-13 | 2025-08-16 | 2025-08-20 | 7 | 101 | 8011.847 | 20.7 | 184.6 | 234.5 | 23 | 111.1 | 2-Cónica y dividida |  | 891
23472 - TERRA (MANAZANA 4) | 533006 | PL-1216 | Outinord IND 1" | Concreto | Placa cubierta torre 2 baño y cuarto SETT | 2025-08-13 | 2025-08-16 | 2025-08-20 | 7 | 100 | 7853.982 | 20.7 | 180.1 | 233.5 | 22.9 | 110.6 | 2-Cónica y dividida |  | 891
23472 - TERRA (MANAZANA 4) | 533006 | PL-1216 | Outinord IND 1" | Concreto | Placa cubierta torre 2 baño y cuarto SETT | 2025-08-13 | 2025-08-16 | 2025-08-16 | 3 | 101 | 8011.847 | 20.7 | 150.9 | 191.7 | 18.8 | 90.8 | 2-Cónica y dividida |  | 889
23472 - TERRA (MANAZANA 4) | 533006 | PL-1216 | Outinord IND 1" | Concreto | Placa cubierta torre 2 baño y cuarto SETT | 2025-08-13 | 2025-08-16 | 2025-08-16 | 3 | 100 | 7853.982 | 20.7 | 146.3 | 189.7 | 18.6 | 89.9 | 2-Cónica y dividida |  | 889
23472 - TERRA (MANAZANA 4) | 533007 | M - 1220 | Outinord IND 1/2" | Concreto | Muros torre 1 eje 6 al 11 entre F - J apt 1401, 1412 | 2025-08-14 | 2025-08-16 | 2025-09-11 | 28 | 101 | 8011.847 | 27.6 | 292.5 | 372.2 | 36.5 | 132.2 | 2-Cónica y dividida |  | 911
23472 - TERRA (MANAZANA 4) | 533007 | M - 1220 | Outinord IND 1/2" | Concreto | Muros torre 1 eje 6 al 11 entre F - J apt 1401, 1412 | 2025-08-14 | 2025-08-16 | 2025-09-11 | 28 | 100 | 7853.982 | 27.6 | 296.3 | 384.4 | 37.7 | 136.6 | 2-Cónica y dividida |  | 911
23472 - TERRA (MANAZANA 4) | 533007 | M - 1220 | Outinord IND 1/2" | Concreto | Muros torre 1 eje 6 al 11 entre F - J apt 1401, 1412 | 2025-08-14 | 2025-08-16 | 2025-09-11 | 28 | 101 | 8011.847 | 27.6 | 298.4 | 379.3 | 37.2 | 134.8 | 2-Cónica y dividida |  | 911
23472 - TERRA (MANAZANA 4) | 533007 | M - 1220 | Outinord IND 1/2" | Concreto | Muros torre 1 eje 6 al 11 entre F - J apt 1401, 1412 | 2025-08-14 | 2025-08-16 | 2025-08-28 | 14 | 101 | 8011.847 | 27.6 | 248.3 | 316.1 | 31 | 112.3 | 2-Cónica y dividida |  | 897
23472 - TERRA (MANAZANA 4) | 533007 | M - 1220 | Outinord IND 1/2" | Concreto | Muros torre 1 eje 6 al 11 entre F - J apt 1401, 1412 | 2025-08-14 | 2025-08-16 | 2025-08-28 | 14 | 101 | 8011.847 | 27.6 | 252.4 | 321.2 | 31.5 | 114.1 | 2-Cónica y dividida |  | 897
23472 - TERRA (MANAZANA 4) | 533007 | M - 1220 | Outinord IND 1/2" | Concreto | Muros torre 1 eje 6 al 11 entre F - J apt 1401, 1412 | 2025-08-14 | 2025-08-16 | 2025-08-21 | 7 | 100 | 7853.982 | 27.6 | 204.7 | 266.1 | 26.1 | 94.6 | 2-Cónica y dividida |  | 892
23472 - TERRA (MANAZANA 4) | 533007 | M - 1220 | Outinord IND 1/2" | Concreto | Muros torre 1 eje 6 al 11 entre F - J apt 1401, 1412 | 2025-08-14 | 2025-08-16 | 2025-08-21 | 7 | 101 | 8011.847 | 27.6 | 201.5 | 257 | 25.2 | 91.3 | 2-Cónica y dividida |  | 892
23472 - TERRA (MANAZANA 4) | 533007 | M - 1220 | Outinord IND 1/2" | Concreto | Muros torre 1 eje 6 al 11 entre F - J apt 1401, 1412 | 2025-08-14 | 2025-08-16 | 2025-08-17 | 3 | 100 | 7853.982 | 27.6 | 156.8 | 203.9 | 20 | 72.5 | 2-Cónica y dividida |  | 887
23472 - TERRA (MANAZANA 4) | 533007 | M - 1220 | Outinord IND 1/2" | Concreto | Muros torre 1 eje 6 al 11 entre F - J apt 1401, 1412 | 2025-08-14 | 2025-08-16 | 2025-08-17 | 3 | 101 | 8011.847 | 27.6 | 155.3 | 197.8 | 19.4 | 70.3 | 2-Cónica y dividida |  | 887
23472 - TERRA (MANAZANA 4) | 533007 | PL - 1219 | Outinord IND 1" | Concreto | Placa entrepiso torre 1 eje 12 al 19 entre A - E apt 1508, 1509 | 2025-08-14 | 2025-08-16 | 2025-09-11 | 28 | 100 | 7853.982 | 20.7 | 258.7 | 335.5 | 32.9 | 158.9 | 2-Cónica y dividida |  | 911
23472 - TERRA (MANAZANA 4) | 533007 | PL - 1219 | Outinord IND 1" | Concreto | Placa entrepiso torre 1 eje 12 al 19 entre A - E apt 1508, 1509 | 2025-08-14 | 2025-08-16 | 2025-09-11 | 28 | 101 | 8011.847 | 20.7 | 252.6 | 321.2 | 31.5 | 152.2 | 2-Cónica y dividida |  | 911
23472 - TERRA (MANAZANA 4) | 533007 | PL - 1219 | Outinord IND 1" | Concreto | Placa entrepiso torre 1 eje 12 al 19 entre A - E apt 1508, 1509 | 2025-08-14 | 2025-08-16 | 2025-09-11 | 28 | 100 | 7853.982 | 20.7 | 250.1 | 324.3 | 31.8 | 153.6 | 2-Cónica y dividida |  | 911
23472 - TERRA (MANAZANA 4) | 533007 | PL - 1219 | Outinord IND 1" | Concreto | Placa entrepiso torre 1 eje 12 al 19 entre A - E apt 1508, 1509 | 2025-08-14 | 2025-08-16 | 2025-08-28 | 14 | 101 | 8011.847 | 20.7 | 203.7 | 259 | 25.4 | 122.7 | 2-Cónica y dividida |  | 897
23472 - TERRA (MANAZANA 4) | 533007 | PL - 1219 | Outinord IND 1" | Concreto | Placa entrepiso torre 1 eje 12 al 19 entre A - E apt 1508, 1509 | 2025-08-14 | 2025-08-16 | 2025-08-28 | 14 | 100 | 7853.982 | 20.7 | 200.1 | 260 | 25.5 | 123.2 | 2-Cónica y dividida |  | 897
23472 - TERRA (MANAZANA 4) | 533007 | PL - 1219 | Outinord IND 1" | Concreto | Placa entrepiso torre 1 eje 12 al 19 entre A - E apt 1508, 1509 | 2025-08-14 | 2025-08-16 | 2025-08-21 | 7 | 101 | 8011.847 | 20.7 | 162.4 | 207 | 20.3 | 98.1 | 2-Cónica y dividida |  | 892
23472 - TERRA (MANAZANA 4) | 533007 | PL - 1219 | Outinord IND 1" | Concreto | Placa entrepiso torre 1 eje 12 al 19 entre A - E apt 1508, 1509 | 2025-08-14 | 2025-08-16 | 2025-08-21 | 7 | 100 | 7853.982 | 20.7 | 159 | 206 | 20.2 | 97.6 | 2-Cónica y dividida |  | 892
23472 - TERRA (MANAZANA 4) | 533007 | PL - 1219 | Outinord IND 1" | Concreto | Placa entrepiso torre 1 eje 12 al 19 entre A - E apt 1508, 1509 | 2025-08-14 | 2025-08-16 | 2025-08-17 | 3 | 101 | 8011.847 | 20.7 | 124.6 | 159.1 | 15.6 | 75.4 | 2-Cónica y dividida |  | 887
23472 - TERRA (MANAZANA 4) | 533007 | PL - 1219 | Outinord IND 1" | Concreto | Placa entrepiso torre 1 eje 12 al 19 entre A - E apt 1508, 1509 | 2025-08-14 | 2025-08-16 | 2025-08-17 | 3 | 100 | 7853.982 | 20.7 | 121.3 | 157 | 15.4 | 74.4 | 2-Cónica y dividida |  | 887
23472 - TERRA (MANAZANA 4) | 533004 | M-1213 | Outinord IND 1" | Concreto | Salón comunal escalera tipo 1 eje 3 al 4 entre A-B piso 3 al piso 4 media caña muro perimetral junta cimentación sótano | 2025-08-12 | 2025-08-14 | 2025-09-09 | 28 | 101 | 8011.847 | 27.6 | 250.3 | 318.2 | 31.2 | 113 | 2-Cónica y dividida |  | 909
23472 - TERRA (MANAZANA 4) | 533004 | M-1213 | Outinord IND 1" | Concreto | Salón comunal escalera tipo 1 eje 3 al 4 entre A-B piso 3 al piso 4 media caña muro perimetral junta cimentación sótano | 2025-08-12 | 2025-08-14 | 2025-09-09 | 28 | 101 | 8011.847 | 27.6 | 244.6 | 311 | 30.5 | 110.5 | 2-Cónica y dividida |  | 909
23472 - TERRA (MANAZANA 4) | 533004 | M-1213 | Outinord IND 1" | Concreto | Salón comunal escalera tipo 1 eje 3 al 4 entre A-B piso 3 al piso 4 media caña muro perimetral junta cimentación sótano | 2025-08-12 | 2025-08-14 | 2025-09-09 | 28 | 101 | 8011.847 | 27.6 | 248.1 | 316.1 | 31 | 112.3 | 2-Cónica y dividida |  | 909
23472 - TERRA (MANAZANA 4) | 533004 | M-1213 | Outinord IND 1" | Concreto | Salón comunal escalera tipo 1 eje 3 al 4 entre A-B piso 3 al piso 4 media caña muro perimetral junta cimentación sótano | 2025-08-12 | 2025-08-14 | 2025-08-26 | 14 | 100 | 7853.982 | 27.6 | 189.3 | 245.8 | 24.1 | 87.3 | 2-Cónica y dividida |  | 895
23472 - TERRA (MANAZANA 4) | 533004 | M-1213 | Outinord IND 1" | Concreto | Salón comunal escalera tipo 1 eje 3 al 4 entre A-B piso 3 al piso 4 media caña muro perimetral junta cimentación sótano | 2025-08-12 | 2025-08-14 | 2025-08-26 | 14 | 101 | 8011.847 | 27.6 | 184.8 | 235.6 | 23.1 | 83.7 | 2-Cónica y dividida |  | 895
23472 - TERRA (MANAZANA 4) | 533004 | M-1213 | Outinord IND 1" | Concreto | Salón comunal escalera tipo 1 eje 3 al 4 entre A-B piso 3 al piso 4 media caña muro perimetral junta cimentación sótano | 2025-08-12 | 2025-08-14 | 2025-08-19 | 7 | 101 | 8011.847 | 27.6 | 139.5 | 177.4 | 17.4 | 63 | 2-Cónica y dividida |  | 891
23472 - TERRA (MANAZANA 4) | 533004 | M-1213 | Outinord IND 1" | Concreto | Salón comunal escalera tipo 1 eje 3 al 4 entre A-B piso 3 al piso 4 media caña muro perimetral junta cimentación sótano | 2025-08-12 | 2025-08-14 | 2025-08-19 | 7 | 101 | 8011.847 | 27.6 | 136.2 | 173.4 | 17 | 61.6 | 2-Cónica y dividida |  | 891
23472 - TERRA (MANAZANA 4) | 533004 | M-1213 | Outinord IND 1" | Concreto | Salón comunal escalera tipo 1 eje 3 al 4 entre A-B piso 3 al piso 4 media caña muro perimetral junta cimentación sótano | 2025-08-12 | 2025-08-14 | 2025-08-15 | 3 | 101 | 8011.847 | 27.6 | 108.4 | 137.7 | 13.5 | 48.9 | 2-Cónica y dividida |  | 886
23472 - TERRA (MANAZANA 4) | 533004 | M-1213 | Outinord IND 1" | Concreto | Salón comunal escalera tipo 1 eje 3 al 4 entre A-B piso 3 al piso 4 media caña muro perimetral junta cimentación sótano | 2025-08-12 | 2025-08-14 | 2025-08-15 | 3 | 101 | 8011.847 | 27.6 | 105.6 | 134.6 | 13.2 | 47.8 | 2-Cónica y dividida |  | 886
23472 - TERRA (MANAZANA 4) | 533004 | M-1212 | Outinord IND 1/2" | Concreto | Muros torre 1 eje 12 al 19 entre A-E apt 1408, 1409 | 2025-08-11 | 2025-08-14 | 2025-09-08 | 28 | 101 | 8011.847 | 27.6 | 294.3 | 374.2 | 36.7 | 133 | 2-Cónica y dividida |  | 908
23472 - TERRA (MANAZANA 4) | 533004 | M-1212 | Outinord IND 1/2" | Concreto | Muros torre 1 eje 12 al 19 entre A-E apt 1408, 1409 | 2025-08-11 | 2025-08-14 | 2025-09-08 | 28 | 101 | 8011.847 | 27.6 | 288.6 | 367.1 | 36 | 130.4 | 2-Cónica y dividida |  | 908
23472 - TERRA (MANAZANA 4) | 533004 | M-1212 | Outinord IND 1/2" | Concreto | Muros torre 1 eje 12 al 19 entre A-E apt 1408, 1409 | 2025-08-11 | 2025-08-14 | 2025-09-08 | 28 | 101 | 8011.847 | 27.6 | 290.9 | 370.2 | 36.3 | 131.5 | 2-Cónica y dividida |  | 908
23472 - TERRA (MANAZANA 4) | 533004 | M-1212 | Outinord IND 1/2" | Concreto | Muros torre 1 eje 12 al 19 entre A-E apt 1408, 1409 | 2025-08-11 | 2025-08-14 | 2025-08-25 | 14 | 101 | 8011.847 | 27.6 | 249.3 | 317.1 | 31.1 | 112.7 | 2-Cónica y dividida |  | 894
23472 - TERRA (MANAZANA 4) | 533004 | M-1212 | Outinord IND 1/2" | Concreto | Muros torre 1 eje 12 al 19 entre A-E apt 1408, 1409 | 2025-08-11 | 2025-08-14 | 2025-08-25 | 14 | 100 | 7853.982 | 27.6 | 244.9 | 318.2 | 31.2 | 113 | 2-Cónica y dividida |  | 894
23472 - TERRA (MANAZANA 4) | 533004 | M-1212 | Outinord IND 1/2" | Concreto | Muros torre 1 eje 12 al 19 entre A-E apt 1408, 1409 | 2025-08-11 | 2025-08-14 | 2025-08-18 | 7 | 101 | 8011.847 | 27.6 | 205.8 | 262.1 | 25.7 | 93.1 | 2-Cónica y dividida |  | 888
23472 - TERRA (MANAZANA 4) | 533004 | M-1212 | Outinord IND 1/2" | Concreto | Muros torre 1 eje 12 al 19 entre A-E apt 1408, 1409 | 2025-08-11 | 2025-08-14 | 2025-08-18 | 7 | 101 | 8011.847 | 27.6 | 200.1 | 254.9 | 25 | 90.6 | 2-Cónica y dividida |  | 888
23472 - TERRA (MANAZANA 4) | 533004 | M-1212 | Outinord IND 1/2" | Concreto | Muros torre 1 eje 12 al 19 entre A-E apt 1408, 1409 | 2025-08-11 | 2025-08-14 | 2025-08-14 | 3 | 101 | 8011.847 | 27.6 | 167.8 | 213.1 | 20.9 | 75.7 | 2-Cónica y dividida |  | 885
23472 - TERRA (MANAZANA 4) | 533004 | M-1212 | Outinord IND 1/2" | Concreto | Muros torre 1 eje 12 al 19 entre A-E apt 1408, 1409 | 2025-08-11 | 2025-08-14 | 2025-08-14 | 3 | 101 | 8011.847 | 27.6 | 165.3 | 210.1 | 20.6 | 74.6 | 2-Cónica y dividida |  | 885
23472 - TERRA (MANAZANA 4) | 533004 | PL-1211 | Outinord IND 1" | Concreto | Placa entrepiso torre 1 eje 7 al 13 entre F-J apt 1401, 1412 | 2025-08-11 | 2025-08-14 | 2025-09-08 | 28 | 101 | 8011.847 | 20.7 | 244.6 | 311 | 30.5 | 147.3 | 2-Cónica y dividida |  | 908
23472 - TERRA (MANAZANA 4) | 533004 | PL-1211 | Outinord IND 1" | Concreto | Placa entrepiso torre 1 eje 7 al 13 entre F-J apt 1401, 1412 | 2025-08-11 | 2025-08-14 | 2025-09-08 | 28 | 101 | 8011.847 | 20.7 | 248.7 | 316.1 | 31 | 149.8 | 2-Cónica y dividida |  | 908
23472 - TERRA (MANAZANA 4) | 533004 | PL-1211 | Outinord IND 1" | Concreto | Placa entrepiso torre 1 eje 7 al 13 entre F-J apt 1401, 1412 | 2025-08-11 | 2025-08-14 | 2025-09-08 | 28 | 101 | 8011.847 | 20.7 | 250.1 | 318.2 | 31.2 | 150.7 | 2-Cónica y dividida |  | 908
23472 - TERRA (MANAZANA 4) | 533004 | PL-1211 | Outinord IND 1" | Concreto | Placa entrepiso torre 1 eje 7 al 13 entre F-J apt 1401, 1412 | 2025-08-11 | 2025-08-14 | 2025-08-25 | 14 | 101 | 8011.847 | 20.7 | 200.1 | 254.9 | 25 | 120.8 | 2-Cónica y dividida |  | 894
23472 - TERRA (MANAZANA 4) | 533004 | PL-1211 | Outinord IND 1" | Concreto | Placa entrepiso torre 1 eje 7 al 13 entre F-J apt 1401, 1412 | 2025-08-11 | 2025-08-14 | 2025-08-25 | 14 | 101 | 8011.847 | 20.7 | 194.8 | 247.8 | 24.3 | 117.4 | 2-Cónica y dividida |  | 894
23472 - TERRA (MANAZANA 4) | 533004 | PL-1211 | Outinord IND 1" | Concreto | Placa entrepiso torre 1 eje 7 al 13 entre F-J apt 1401, 1412 | 2025-08-11 | 2025-08-14 | 2025-08-18 | 7 | 100 | 7853.982 | 20.7 | 139.2 | 180.5 | 17.7 | 85.5 | 2-Cónica y dividida |  | 888
23472 - TERRA (MANAZANA 4) | 533004 | PL-1211 | Outinord IND 1" | Concreto | Placa entrepiso torre 1 eje 7 al 13 entre F-J apt 1401, 1412 | 2025-08-11 | 2025-08-14 | 2025-08-18 | 7 | 101 | 8011.847 | 20.7 | 137.9 | 175.4 | 17.2 | 83.1 | 2-Cónica y dividida |  | 888
23472 - TERRA (MANAZANA 4) | 533004 | PL-1211 | Outinord IND 1" | Concreto | Placa entrepiso torre 1 eje 7 al 13 entre F-J apt 1401, 1412 | 2025-08-11 | 2025-08-14 | 2025-08-14 | 3 | 100 | 7853.982 | 20.7 | 117.6 | 153 | 15 | 72.5 | 2-Cónica y dividida |  | 885
23472 - TERRA (MANAZANA 4) | 533004 | PL-1211 | Outinord IND 1" | Concreto | Placa entrepiso torre 1 eje 7 al 13 entre F-J apt 1401, 1412 | 2025-08-11 | 2025-08-14 | 2025-08-14 | 3 | 101 | 8011.847 | 20.7 | 115.4 | 146.8 | 14.4 | 69.6 | 2-Cónica y dividida |  | 885
23472 - TERRA (MANAZANA 4) | 533005 | M-1215 | Outinord IND ½" | Concreto | Muros torre 1 eje 12 al 19 entre F - J apto 1411, 1410 | 2025-08-12 | 2025-08-14 | 2025-09-09 | 28 | 101 | 8011.847 | 27.6 | 354.4 | 450.7 | 44.2 | 160.1 | 2-Cónica y dividida |  | 909
23472 - TERRA (MANAZANA 4) | 533005 | M-1215 | Outinord IND ½" | Concreto | Muros torre 1 eje 12 al 19 entre F - J apto 1411, 1410 | 2025-08-12 | 2025-08-14 | 2025-09-09 | 28 | 100 | 7853.982 | 27.6 | 355.8 | 461.9 | 45.3 | 164.1 | 2-Cónica y dividida |  | 909
23472 - TERRA (MANAZANA 4) | 533005 | M-1215 | Outinord IND ½" | Concreto | Muros torre 1 eje 12 al 19 entre F - J apto 1411, 1410 | 2025-08-12 | 2025-08-14 | 2025-09-09 | 28 | 101 | 8011.847 | 27.6 | 360.1 | 457.9 | 44.9 | 162.7 | 2-Cónica y dividida |  | 909
23472 - TERRA (MANAZANA 4) | 533005 | M-1215 | Outinord IND ½" | Concreto | Muros torre 1 eje 12 al 19 entre F - J apto 1411, 1410 | 2025-08-12 | 2025-08-14 | 2025-08-26 | 14 | 100 | 7853.982 | 27.6 | 303.9 | 394.6 | 38.7 | 140.2 | 2-Cónica y dividida |  | 895
23472 - TERRA (MANAZANA 4) | 533005 | M-1215 | Outinord IND ½" | Concreto | Muros torre 1 eje 12 al 19 entre F - J apto 1411, 1410 | 2025-08-12 | 2025-08-14 | 2025-08-26 | 14 | 101 | 8011.847 | 27.6 | 300.4 | 382.4 | 37.5 | 135.9 | 2-Cónica y dividida |  | 895
23472 - TERRA (MANAZANA 4) | 533005 | M-1215 | Outinord IND ½" | Concreto | Muros torre 1 eje 12 al 19 entre F - J apto 1411, 1410 | 2025-08-12 | 2025-08-14 | 2025-08-19 | 7 | 100 | 7853.982 | 27.6 | 260.5 | 338.5 | 33.2 | 120.3 | 2-Cónica y dividida |  | 891
23472 - TERRA (MANAZANA 4) | 533005 | M-1215 | Outinord IND ½" | Concreto | Muros torre 1 eje 12 al 19 entre F - J apto 1411, 1410 | 2025-08-12 | 2025-08-14 | 2025-08-19 | 7 | 101 | 8011.847 | 27.6 | 257.9 | 328.3 | 32.2 | 116.7 | 2-Cónica y dividida |  | 891
23472 - TERRA (MANAZANA 4) | 533005 | M-1215 | Outinord IND ½" | Concreto | Muros torre 1 eje 12 al 19 entre F - J apto 1411, 1410 | 2025-08-12 | 2025-08-14 | 2025-08-15 | 3 | 100 | 7853.982 | 27.6 | 177.1 | 229.4 | 22.5 | 81.5 | 2-Cónica y dividida |  | 886
23472 - TERRA (MANAZANA 4) | 533005 | M-1215 | Outinord IND ½" | Concreto | Muros torre 1 eje 12 al 19 entre F - J apto 1411, 1410 | 2025-08-12 | 2025-08-14 | 2025-08-15 | 3 | 101 | 8011.847 | 27.6 | 174.9 | 222.3 | 21.8 | 79 | 2-Cónica y dividida |  | 886
23472 - TERRA (MANAZANA 4) | 533005 | PL-1214 | Outinord IND 1" | Concreto | Placa torre 1 entrepiso eje 1 al 7 entre A - E apto 1404, 1405 | 2025-08-12 | 2025-08-14 | 2025-09-09 | 28 | 100 | 7853.982 | 20.7 | 177.7 | 230.5 | 22.6 | 109.2 | 2-Cónica y dividida |  | 909
23472 - TERRA (MANAZANA 4) | 533005 | PL-1214 | Outinord IND 1" | Concreto | Placa torre 1 entrepiso eje 1 al 7 entre A - E apto 1404, 1405 | 2025-08-12 | 2025-08-14 | 2025-09-09 | 28 | 101 | 8011.847 | 20.7 | 175.4 | 223.3 | 21.9 | 105.8 | 2-Cónica y dividida |  | 909
23472 - TERRA (MANAZANA 4) | 533005 | PL-1214 | Outinord IND 1" | Concreto | Placa torre 1 entrepiso eje 1 al 7 entre A - E apto 1404, 1405 | 2025-08-12 | 2025-08-14 | 2025-09-09 | 28 | 101 | 8011.847 | 20.7 | 172.1 | 219.2 | 21.5 | 103.9 | 2-Cónica y dividida |  | 909
23472 - TERRA (MANAZANA 4) | 533005 | PL-1214 | Outinord IND 1" | Concreto | Placa torre 1 entrepiso eje 1 al 7 entre A - E apto 1404, 1405 | 2025-08-12 | 2025-08-14 | 2025-08-26 | 14 | 101 | 8011.847 | 20.7 | 142.5 | 181.5 | 17.8 | 86 | 2-Cónica y dividida |  | 895
23472 - TERRA (MANAZANA 4) | 533005 | PL-1214 | Outinord IND 1" | Concreto | Placa torre 1 entrepiso eje 1 al 7 entre A - E apto 1404, 1405 | 2025-08-12 | 2025-08-14 | 2025-08-26 | 14 | 100 | 7853.982 | 20.7 | 145.3 | 188.6 | 18.5 | 89.4 | 2-Cónica y dividida |  | 895
23472 - TERRA (MANAZANA 4) | 533005 | PL-1214 | Outinord IND 1" | Concreto | Placa torre 1 entrepiso eje 1 al 7 entre A - E apto 1404, 1405 | 2025-08-12 | 2025-08-14 | 2025-08-19 | 7 | 100 | 7853.982 | 20.7 | 127.3 | 165.2 | 16.2 | 78.3 | 2-Cónica y dividida |  | 891
23472 - TERRA (MANAZANA 4) | 533005 | PL-1214 | Outinord IND 1" | Concreto | Placa torre 1 entrepiso eje 1 al 7 entre A - E apto 1404, 1405 | 2025-08-12 | 2025-08-14 | 2025-08-19 | 7 | 100 | 7853.982 | 20.7 | 124.6 | 162.1 | 15.9 | 76.8 | 2-Cónica y dividida |  | 891
23472 - TERRA (MANAZANA 4) | 533005 | PL-1214 | Outinord IND 1" | Concreto | Placa torre 1 entrepiso eje 1 al 7 entre A - E apto 1404, 1405 | 2025-08-12 | 2025-08-14 | 2025-08-15 | 3 | 101 | 8011.847 | 20.7 | 86.9 | 110.1 | 10.8 | 52.2 | 2-Cónica y dividida |  | 886
23472 - TERRA (MANAZANA 4) | 533005 | PL-1214 | Outinord IND 1" | Concreto | Placa torre 1 entrepiso eje 1 al 7 entre A - E apto 1404, 1405 | 2025-08-12 | 2025-08-14 | 2025-08-15 | 3 | 100 | 7853.982 | 20.7 | 83.1 | 108.1 | 10.6 | 51.2 | 2-Cónica y dividida |  | 886
23472 - TERRA (MANAZANA 4) | 520898 | M - 83 | No especificado | Mortero | Mampostería Torre 3 eje J entre 1 al 23 Apt 2701, 2702, 2703 , 2710, 2711, 2712 | 2025-07-16 | 2025-07-19 | 2025-08-13 | 28 | 76 | 4536.46 | 7.5 | 39.1 | 87.7 | 8.6 | 114.7 | 2-Cónica y dividida |  | 884
23472 - TERRA (MANAZANA 4) | 520898 | M - 83 | No especificado | Mortero | Mampostería Torre 3 eje J entre 1 al 23 Apt 2701, 2702, 2703 , 2710, 2711, 2712 | 2025-07-16 | 2025-07-19 | 2025-08-13 | 28 | 75 | 4417.865 | 7.5 | 37.2 | 85.7 | 8.4 | 112 | 2-Cónica y dividida |  | 884
23472 - TERRA (MANAZANA 4) | 520898 | M - 83 | No especificado | Mortero | Mampostería Torre 3 eje J entre 1 al 23 Apt 2701, 2702, 2703 , 2710, 2711, 2712 | 2025-07-16 | 2025-07-19 | 2025-08-13 | 28 | 76 | 4536.46 | 7.5 | 38.7 | 86.7 | 8.5 | 113.3 | 2-Cónica y dividida |  | 884
23472 - TERRA (MANAZANA 4) | 520898 | M - 83 | No especificado | Mortero | Mampostería Torre 3 eje J entre 1 al 23 Apt 2701, 2702, 2703 , 2710, 2711, 2712 | 2025-07-16 | 2025-07-19 | 2025-08-12 | 27 | 76 | 4536.46 | 7.5 | 29.7 | 66.3 | 6.5 | 86.7 | 2-Cónica y dividida |  | 883
23472 - TERRA (MANAZANA 4) | 520898 | M - 83 | No especificado | Mortero | Mampostería Torre 3 eje J entre 1 al 23 Apt 2701, 2702, 2703 , 2710, 2711, 2712 | 2025-07-16 | 2025-07-19 | 2025-08-12 | 27 | 75 | 4417.865 | 7.5 | 30.2 | 69.3 | 6.8 | 90.7 | 2-Cónica y dividida |  | 883
23472 - TERRA (MANAZANA 4) | 520898 | M - 82 | No especificado | Mortero | Mampostería Torre 3 eje A entre 1 al 23 Apt 2604, 2605, 2606, 2607, 2608, 2609 | 2025-07-16 | 2025-07-19 | 2025-08-13 | 28 | 76 | 4536.46 | 7.5 | 51.9 | 116.2 | 11.4 | 152 | 2-Cónica y dividida |  | 884
23472 - TERRA (MANAZANA 4) | 520898 | M - 82 | No especificado | Mortero | Mampostería Torre 3 eje A entre 1 al 23 Apt 2604, 2605, 2606, 2607, 2608, 2609 | 2025-07-16 | 2025-07-19 | 2025-08-13 | 28 | 76 | 4536.46 | 7.5 | 53.4 | 120.3 | 11.8 | 157.3 | 2-Cónica y dividida |  | 884
23472 - TERRA (MANAZANA 4) | 520898 | M - 82 | No especificado | Mortero | Mampostería Torre 3 eje A entre 1 al 23 Apt 2604, 2605, 2606, 2607, 2608, 2609 | 2025-07-16 | 2025-07-19 | 2025-08-13 | 28 | 75 | 4417.865 | 7.5 | 52.6 | 121.3 | 11.9 | 158.7 | 2-Cónica y dividida |  | 884
23472 - TERRA (MANAZANA 4) | 520898 | M - 82 | No especificado | Mortero | Mampostería Torre 3 eje A entre 1 al 23 Apt 2604, 2605, 2606, 2607, 2608, 2609 | 2025-07-16 | 2025-07-19 | 2025-08-12 | 27 | 76 | 4536.46 | 7.5 | 42.7 | 95.9 | 9.4 | 125.3 | 2-Cónica y dividida |  | 883
23472 - TERRA (MANAZANA 4) | 520898 | M - 82 | No especificado | Mortero | Mampostería Torre 3 eje A entre 1 al 23 Apt 2604, 2605, 2606, 2607, 2608, 2609 | 2025-07-16 | 2025-07-19 | 2025-08-12 | 27 | 75 | 4417.865 | 7.5 | 38.4 | 88.7 | 8.7 | 116 | 2-Cónica y dividida |  | 883
23472 - TERRA (MANAZANA 4) | 533001 | G-95 | No especificado | Grouting | GROUTING TORRE 2 EJE AyJ ENTRE 1 AL 23 APT 1801,1802,1803,1804,1805,1806,1807,1808,1809,1810,1811,1812 Y MURETES PISO 20 AL PISO 24 | 2025-08-08 | 2025-08-12 | 2025-09-05 | 28 | 76 | 4536.46 | 12.5 | 76.2 | 171.3 | 16.8 | 134.4 | 2-Cónica y dividida |  | 906
23472 - TERRA (MANAZANA 4) | 533001 | G-95 | No especificado | Grouting | GROUTING TORRE 2 EJE AyJ ENTRE 1 AL 23 APT 1801,1802,1803,1804,1805,1806,1807,1808,1809,1810,1811,1812 Y MURETES PISO 20 AL PISO 24 | 2025-08-08 | 2025-08-12 | 2025-09-05 | 28 | 75 | 4417.865 | 12.5 | 75.4 | 174.4 | 17.1 | 136.8 | 2-Cónica y dividida |  | 906
23472 - TERRA (MANAZANA 4) | 533001 | G-95 | No especificado | Grouting | GROUTING TORRE 2 EJE AyJ ENTRE 1 AL 23 APT 1801,1802,1803,1804,1805,1806,1807,1808,1809,1810,1811,1812 Y MURETES PISO 20 AL PISO 24 | 2025-08-08 | 2025-08-12 | 2025-09-05 | 28 | 76 | 4536.46 | 12.5 | 74.8 | 168.3 | 16.5 | 132 | 2-Cónica y dividida |  | 906
23472 - TERRA (MANAZANA 4) | 533001 | G-95 | No especificado | Grouting | GROUTING TORRE 2 EJE AyJ ENTRE 1 AL 23 APT 1801,1802,1803,1804,1805,1806,1807,1808,1809,1810,1811,1812 Y MURETES PISO 20 AL PISO 24 | 2025-08-08 | 2025-08-12 | 2025-08-15 | 7 | 75 | 4417.865 | 12.5 | 53.9 | 124.4 | 12.2 | 97.6 | 2-Cónica y dividida |  | 886
23472 - TERRA (MANAZANA 4) | 533001 | G-95 | No especificado | Grouting | GROUTING TORRE 2 EJE AyJ ENTRE 1 AL 23 APT 1801,1802,1803,1804,1805,1806,1807,1808,1809,1810,1811,1812 Y MURETES PISO 20 AL PISO 24 | 2025-08-08 | 2025-08-12 | 2025-08-15 | 7 | 76 | 4536.46 | 12.5 | 52.6 | 118.3 | 11.6 | 92.8 | 2-Cónica y dividida |  | 886
23472 - TERRA (MANAZANA 4) | 533001 | G-94 | No especificado | Grouting | GROUTING TORRE 2 EJE AyJ ENTRE 1 AL 23 APT 1701,1702,1703,1704,1705,1706,1707,1708,1709,1710,1711,1712 Y MURETES PISO 20 AL PISO 24 | 2025-08-08 | 2025-08-12 | 2025-09-05 | 28 | 75 | 4417.865 | 12.5 | 79.2 | 182.5 | 17.9 | 143.2 | 2-Cónica y dividida |  | 906
23472 - TERRA (MANAZANA 4) | 533001 | G-94 | No especificado | Grouting | GROUTING TORRE 2 EJE AyJ ENTRE 1 AL 23 APT 1701,1702,1703,1704,1705,1706,1707,1708,1709,1710,1711,1712 Y MURETES PISO 20 AL PISO 24 | 2025-08-08 | 2025-08-12 | 2025-09-05 | 28 | 76 | 4536.46 | 12.5 | 78.4 | 176.4 | 17.3 | 138.4 | 2-Cónica y dividida |  | 906
23472 - TERRA (MANAZANA 4) | 533001 | G-94 | No especificado | Grouting | GROUTING TORRE 2 EJE AyJ ENTRE 1 AL 23 APT 1701,1702,1703,1704,1705,1706,1707,1708,1709,1710,1711,1712 Y MURETES PISO 20 AL PISO 24 | 2025-08-08 | 2025-08-12 | 2025-09-05 | 28 | 75 | 4417.865 | 12.5 | 77.8 | 179.5 | 17.6 | 140.8 | 2-Cónica y dividida |  | 906
23472 - TERRA (MANAZANA 4) | 533001 | G-94 | No especificado | Grouting | GROUTING TORRE 2 EJE AyJ ENTRE 1 AL 23 APT 1701,1702,1703,1704,1705,1706,1707,1708,1709,1710,1711,1712 Y MURETES PISO 20 AL PISO 24 | 2025-08-08 | 2025-08-12 | 2025-08-15 | 7 | 76 | 4536.46 | 12.5 | 64.5 | 144.8 | 14.2 | 113.6 | 2-Cónica y dividida |  | 886
23472 - TERRA (MANAZANA 4) | 533001 | G-94 | No especificado | Grouting | GROUTING TORRE 2 EJE AyJ ENTRE 1 AL 23 APT 1701,1702,1703,1704,1705,1706,1707,1708,1709,1710,1711,1712 Y MURETES PISO 20 AL PISO 24 | 2025-08-08 | 2025-08-12 | 2025-08-15 | 7 | 75 | 4417.865 | 12.5 | 63.7 | 146.8 | 14.4 | 115.2 | 2-Cónica y dividida |  | 886
23472 - TERRA (MANAZANA 4) | 530080 | G-93 | No especificado | Grouting | GROUTING TORRE 2 EJE AyJ ENTRE 1 AL 23 APT 1601, 1602,1603,1604,1605,1606,1607,1608,1609,1610,1611,1612 | 2025-08-08 | 2025-08-12 | 2025-09-05 | 28 | 76 | 4536.46 | 12.5 | 78.1 | 175.4 | 17.2 | 137.6 | 2-Cónica y dividida |  | 906
23472 - TERRA (MANAZANA 4) | 530080 | G-93 | No especificado | Grouting | GROUTING TORRE 2 EJE AyJ ENTRE 1 AL 23 APT 1601, 1602,1603,1604,1605,1606,1607,1608,1609,1610,1611,1612 | 2025-08-08 | 2025-08-12 | 2025-09-05 | 28 | 75 | 4417.865 | 12.5 | 77.3 | 178.5 | 17.5 | 140 | 2-Cónica y dividida |  | 906
23472 - TERRA (MANAZANA 4) | 530080 | G-93 | No especificado | Grouting | GROUTING TORRE 2 EJE AyJ ENTRE 1 AL 23 APT 1601, 1602,1603,1604,1605,1606,1607,1608,1609,1610,1611,1612 | 2025-08-08 | 2025-08-12 | 2025-09-05 | 28 | 76 | 4536.46 | 12.5 | 76.6 | 172.3 | 16.9 | 135.2 | 2-Cónica y dividida |  | 906
23472 - TERRA (MANAZANA 4) | 530080 | G-93 | No especificado | Grouting | GROUTING TORRE 2 EJE AyJ ENTRE 1 AL 23 APT 1601, 1602,1603,1604,1605,1606,1607,1608,1609,1610,1611,1612 | 2025-08-08 | 2025-08-12 | 2025-08-15 | 7 | 75 | 4417.865 | 12.5 | 64.2 | 147.9 | 14.5 | 116 | 2-Cónica y dividida |  | 886
23472 - TERRA (MANAZANA 4) | 530080 | G-93 | No especificado | Grouting | GROUTING TORRE 2 EJE AyJ ENTRE 1 AL 23 APT 1601, 1602,1603,1604,1605,1606,1607,1608,1609,1610,1611,1612 | 2025-08-08 | 2025-08-12 | 2025-08-15 | 7 | 76 | 4536.46 | 12.5 | 63.7 | 142.8 | 14 | 112 | 2-Cónica y dividida |  | 886
23472 - TERRA (MANAZANA 4) | 530080 | G-92 | No especificado | Grouting | GROUTING TORRE 2 EJE AyJ ENTRE 1 AL 23 APT 1501, 1502,1503,1504,1505,1506,1507,1508,1509,1510,1511,1512 Y MURETES TORRE 3 PISO 24 AL 28 | 2025-08-08 | 2025-08-12 | 2025-09-05 | 28 | 75 | 4417.865 | 12.5 | 77.3 | 178.5 | 17.5 | 140 | 2-Cónica y dividida |  | 906
23472 - TERRA (MANAZANA 4) | 530080 | G-92 | No especificado | Grouting | GROUTING TORRE 2 EJE AyJ ENTRE 1 AL 23 APT 1501, 1502,1503,1504,1505,1506,1507,1508,1509,1510,1511,1512 Y MURETES TORRE 3 PISO 24 AL 28 | 2025-08-08 | 2025-08-12 | 2025-09-05 | 28 | 76 | 4536.46 | 12.5 | 76.6 | 172.3 | 16.9 | 135.2 | 2-Cónica y dividida |  | 906
23472 - TERRA (MANAZANA 4) | 530080 | G-92 | No especificado | Grouting | GROUTING TORRE 2 EJE AyJ ENTRE 1 AL 23 APT 1501, 1502,1503,1504,1505,1506,1507,1508,1509,1510,1511,1512 Y MURETES TORRE 3 PISO 24 AL 28 | 2025-08-08 | 2025-08-12 | 2025-09-05 | 28 | 75 | 4417.865 | 12.5 | 75.9 | 175.4 | 17.2 | 137.6 | 2-Cónica y dividida |  | 906
23472 - TERRA (MANAZANA 4) | 530080 | G-92 | No especificado | Grouting | GROUTING TORRE 2 EJE AyJ ENTRE 1 AL 23 APT 1501, 1502,1503,1504,1505,1506,1507,1508,1509,1510,1511,1512 Y MURETES TORRE 3 PISO 24 AL 28 | 2025-08-08 | 2025-08-12 | 2025-08-15 | 7 | 76 | 4536.46 | 12.5 | 61.9 | 138.7 | 13.6 | 108.8 | 2-Cónica y dividida |  | 886
23472 - TERRA (MANAZANA 4) | 530080 | G-92 | No especificado | Grouting | GROUTING TORRE 2 EJE AyJ ENTRE 1 AL 23 APT 1501, 1502,1503,1504,1505,1506,1507,1508,1509,1510,1511,1512 Y MURETES TORRE 3 PISO 24 AL 28 | 2025-08-08 | 2025-08-12 | 2025-08-15 | 7 | 75 | 4417.865 | 12.5 | 62.3 | 143.8 | 14.1 | 112.8 | 2-Cónica y dividida |  | 886
23472 - TERRA (MANAZANA 4) | 533002 | M -1210 | Outinord IND 1/2" | Concreto | Muros torre 1 eje 1 al 5 entre F - J apt 1302, 1303 | 2025-08-09 | 2025-08-12 | 2025-09-06 | 28 | 100 | 7853.982 | 27.6 | 298.5 | 387.5 | 38 | 137.7 | 2-Cónica y dividida |  | 907
23472 - TERRA (MANAZANA 4) | 533002 | M -1210 | Outinord IND 1/2" | Concreto | Muros torre 1 eje 1 al 5 entre F - J apt 1302, 1303 | 2025-08-09 | 2025-08-12 | 2025-09-06 | 28 | 101 | 8011.847 | 27.6 | 300.2 | 382.4 | 37.5 | 135.9 | 2-Cónica y dividida |  | 907
23472 - TERRA (MANAZANA 4) | 533002 | M -1210 | Outinord IND 1/2" | Concreto | Muros torre 1 eje 1 al 5 entre F - J apt 1302, 1303 | 2025-08-09 | 2025-08-12 | 2025-09-06 | 28 | 101 | 8011.847 | 27.6 | 294.9 | 375.3 | 36.8 | 133.3 | 2-Cónica y dividida |  | 907
23472 - TERRA (MANAZANA 4) | 533002 | M -1210 | Outinord IND 1/2" | Concreto | Muros torre 1 eje 1 al 5 entre F - J apt 1302, 1303 | 2025-08-09 | 2025-08-12 | 2025-08-23 | 14 | 101 | 8011.847 | 27.6 | 225.6 | 287.6 | 28.2 | 102.2 | 2-Cónica y dividida |  | 894
23472 - TERRA (MANAZANA 4) | 533002 | M -1210 | Outinord IND 1/2" | Concreto | Muros torre 1 eje 1 al 5 entre F - J apt 1302, 1303 | 2025-08-09 | 2025-08-12 | 2025-08-23 | 14 | 100 | 7853.982 | 27.6 | 210.4 | 273.3 | 26.8 | 97.1 | 2-Cónica y dividida |  | 894
23472 - TERRA (MANAZANA 4) | 533002 | M -1210 | Outinord IND 1/2" | Concreto | Muros torre 1 eje 1 al 5 entre F - J apt 1302, 1303 | 2025-08-09 | 2025-08-12 | 2025-08-16 | 7 | 101 | 8011.847 | 27.6 | 182.3 | 232.5 | 22.8 | 82.6 | 2-Cónica y dividida |  | 887
23472 - TERRA (MANAZANA 4) | 533002 | M -1210 | Outinord IND 1/2" | Concreto | Muros torre 1 eje 1 al 5 entre F - J apt 1302, 1303 | 2025-08-09 | 2025-08-12 | 2025-08-16 | 7 | 100 | 7853.982 | 27.6 | 188.1 | 243.7 | 23.9 | 86.6 | 2-Cónica y dividida |  | 887
23472 - TERRA (MANAZANA 4) | 533002 | M -1210 | Outinord IND 1/2" | Concreto | Muros torre 1 eje 1 al 5 entre F - J apt 1302, 1303 | 2025-08-09 | 2025-08-12 | 2025-08-12 | 3 | 101 | 8011.847 | 27.6 | 155.8 | 197.8 | 19.4 | 70.3 | 2-Cónica y dividida |  | 883
23472 - TERRA (MANAZANA 4) | 533002 | M -1210 | Outinord IND 1/2" | Concreto | Muros torre 1 eje 1 al 5 entre F - J apt 1302, 1303 | 2025-08-09 | 2025-08-12 | 2025-08-12 | 3 | 100 | 7853.982 | 27.6 | 154.3 | 199.9 | 19.6 | 71 | 2-Cónica y dividida |  | 883
23472 - TERRA (MANAZANA 4) | 533002 | PL - 1209 | Outinord IND 1" | Concreto | Placa entrepiso torre 1 eje 7 al 13 entre A - J apt 1406, 1407 y escalera salida de emergencia torre 3 costado oriental | 2025-08-09 | 2025-08-12 | 2025-09-06 | 28 | 101 | 8011.847 | 20.7 | 202.3 | 258 | 25.3 | 122.2 | 2-Cónica y dividida |  | 907
23472 - TERRA (MANAZANA 4) | 533002 | PL - 1209 | Outinord IND 1" | Concreto | Placa entrepiso torre 1 eje 7 al 13 entre A - J apt 1406, 1407 y escalera salida de emergencia torre 3 costado oriental | 2025-08-09 | 2025-08-12 | 2025-09-06 | 28 | 100 | 7853.982 | 20.7 | 200.9 | 261 | 25.6 | 123.7 | 2-Cónica y dividida |  | 907
23472 - TERRA (MANAZANA 4) | 533002 | PL - 1209 | Outinord IND 1" | Concreto | Placa entrepiso torre 1 eje 7 al 13 entre A - J apt 1406, 1407 y escalera salida de emergencia torre 3 costado oriental | 2025-08-09 | 2025-08-12 | 2025-09-06 | 28 | 101 | 8011.847 | 20.7 | 200.1 | 254.9 | 25 | 120.8 | 2-Cónica y dividida |  | 907
23472 - TERRA (MANAZANA 4) | 533002 | PL - 1209 | Outinord IND 1" | Concreto | Placa entrepiso torre 1 eje 7 al 13 entre A - J apt 1406, 1407 y escalera salida de emergencia torre 3 costado oriental | 2025-08-09 | 2025-08-12 | 2025-08-23 | 14 | 100 | 7853.982 | 20.7 | 159.4 | 207 | 20.3 | 98.1 | 2-Cónica y dividida |  | 894
23472 - TERRA (MANAZANA 4) | 533002 | PL - 1209 | Outinord IND 1" | Concreto | Placa entrepiso torre 1 eje 7 al 13 entre A - J apt 1406, 1407 y escalera salida de emergencia torre 3 costado oriental | 2025-08-09 | 2025-08-12 | 2025-08-23 | 14 | 101 | 8011.847 | 20.7 | 157.6 | 200.9 | 19.7 | 95.2 | 2-Cónica y dividida |  | 894
23472 - TERRA (MANAZANA 4) | 533002 | PL - 1209 | Outinord IND 1" | Concreto | Placa entrepiso torre 1 eje 7 al 13 entre A - J apt 1406, 1407 y escalera salida de emergencia torre 3 costado oriental | 2025-08-09 | 2025-08-12 | 2025-08-16 | 7 | 101 | 8011.847 | 20.7 | 109.4 | 139.7 | 13.7 | 66.2 | 2-Cónica y dividida |  | 887
23472 - TERRA (MANAZANA 4) | 533002 | PL - 1209 | Outinord IND 1" | Concreto | Placa entrepiso torre 1 eje 7 al 13 entre A - J apt 1406, 1407 y escalera salida de emergencia torre 3 costado oriental | 2025-08-09 | 2025-08-12 | 2025-08-16 | 7 | 100 | 7853.982 | 20.7 | 106 | 137.7 | 13.5 | 65.2 | 2-Cónica y dividida |  | 887
23472 - TERRA (MANAZANA 4) | 533002 | PL - 1209 | Outinord IND 1" | Concreto | Placa entrepiso torre 1 eje 7 al 13 entre A - J apt 1406, 1407 y escalera salida de emergencia torre 3 costado oriental | 2025-08-09 | 2025-08-12 | 2025-08-12 | 3 | 100 | 7853.982 | 20.7 | 93.4 | 121.3 | 11.9 | 57.5 | 2-Cónica y dividida |  | 883
23472 - TERRA (MANAZANA 4) | 533002 | PL - 1209 | Outinord IND 1" | Concreto | Placa entrepiso torre 1 eje 7 al 13 entre A - J apt 1406, 1407 y escalera salida de emergencia torre 3 costado oriental | 2025-08-09 | 2025-08-12 | 2025-08-12 | 3 | 100 | 7853.982 | 20.7 | 91.6 | 119.3 | 11.7 | 56.5 | 2-Cónica y dividida |  | 883
23472 - TERRA (MANAZANA 4) | 530076 | M-93 | No especificado | Mortero | Mampostería torre 2 eje 1 al 23 entre A-J apt 1601,1602,1603,1604,1605,1606,1607,1608,1609,1610,1611,1612 | 2025-08-06 | 2025-08-09 | 2025-09-03 | 28 | 76 | 4536.46 | 7.5 | 33.9 | 76.5 | 7.5 | 100 | 2-Cónica y dividida |  | 904
23472 - TERRA (MANAZANA 4) | 530076 | M-93 | No especificado | Mortero | Mampostería torre 2 eje 1 al 23 entre A-J apt 1601,1602,1603,1604,1605,1606,1607,1608,1609,1610,1611,1612 | 2025-08-06 | 2025-08-09 | 2025-09-03 | 28 | 75 | 4417.865 | 7.5 | 34.1 | 78.5 | 7.7 | 102.7 | 2-Cónica y dividida |  | 904
23472 - TERRA (MANAZANA 4) | 530076 | M-93 | No especificado | Mortero | Mampostería torre 2 eje 1 al 23 entre A-J apt 1601,1602,1603,1604,1605,1606,1607,1608,1609,1610,1611,1612 | 2025-08-06 | 2025-08-09 | 2025-09-03 | 28 | 76 | 4536.46 | 7.5 | 35.2 | 79.5 | 7.8 | 104 | 2-Cónica y dividida |  | 904
23472 - TERRA (MANAZANA 4) | 530076 | M-93 | No especificado | Mortero | Mampostería torre 2 eje 1 al 23 entre A-J apt 1601,1602,1603,1604,1605,1606,1607,1608,1609,1610,1611,1612 | 2025-08-06 | 2025-08-09 | 2025-08-13 | 7 | 75 | 4417.865 | 7.5 | 25.2 | 58.1 | 5.7 | 76 | 2-Cónica y dividida |  | 884
23472 - TERRA (MANAZANA 4) | 530076 | M-93 | No especificado | Mortero | Mampostería torre 2 eje 1 al 23 entre A-J apt 1601,1602,1603,1604,1605,1606,1607,1608,1609,1610,1611,1612 | 2025-08-06 | 2025-08-09 | 2025-08-13 | 7 | 76 | 4536.46 | 7.5 | 24.8 | 56.1 | 5.5 | 73.3 | 2-Cónica y dividida |  | 884
23472 - TERRA (MANAZANA 4) | 530076 | M-92 | No especificado | Mortero | Mampostería torre 2 eje 1 al 23 entre A-J apt 1504,1505,1506,1507,1508,1509,1510,1511,151,1501,1502,1503 y muretes torre 3 piso 24 al 28 | 2025-08-06 | 2025-08-09 | 2025-09-03 | 28 | 75 | 4417.865 | 7.5 | 45.8 | 106.1 | 10.4 | 138.7 | 2-Cónica y dividida |  | 904
23472 - TERRA (MANAZANA 4) | 530076 | M-92 | No especificado | Mortero | Mampostería torre 2 eje 1 al 23 entre A-J apt 1504,1505,1506,1507,1508,1509,1510,1511,151,1501,1502,1503 y muretes torre 3 piso 24 al 28 | 2025-08-06 | 2025-08-09 | 2025-09-03 | 28 | 76 | 4536.46 | 7.5 | 45.2 | 102 | 10 | 133.3 | 2-Cónica y dividida |  | 904
23472 - TERRA (MANAZANA 4) | 530076 | M-92 | No especificado | Mortero | Mampostería torre 2 eje 1 al 23 entre A-J apt 1504,1505,1506,1507,1508,1509,1510,1511,151,1501,1502,1503 y muretes torre 3 piso 24 al 28 | 2025-08-06 | 2025-08-09 | 2025-09-03 | 28 | 76 | 4536.46 | 7.5 | 44.1 | 98.9 | 9.7 | 129.3 | 2-Cónica y dividida |  | 904
23472 - TERRA (MANAZANA 4) | 530076 | M-92 | No especificado | Mortero | Mampostería torre 2 eje 1 al 23 entre A-J apt 1504,1505,1506,1507,1508,1509,1510,1511,151,1501,1502,1503 y muretes torre 3 piso 24 al 28 | 2025-08-06 | 2025-08-09 | 2025-08-13 | 7 | 75 | 4417.865 | 7.5 | 38.4 | 88.7 | 8.7 | 116 | 2-Cónica y dividida |  | 884
23472 - TERRA (MANAZANA 4) | 530076 | M-92 | No especificado | Mortero | Mampostería torre 2 eje 1 al 23 entre A-J apt 1504,1505,1506,1507,1508,1509,1510,1511,151,1501,1502,1503 y muretes torre 3 piso 24 al 28 | 2025-08-06 | 2025-08-09 | 2025-08-13 | 7 | 75 | 4417.865 | 7.5 | 37.6 | 86.7 | 8.5 | 113.3 | 2-Cónica y dividida |  | 884
23472 - TERRA (MANAZANA 4) | 530077 | M-95 | No especificado | Mortero | Mampostería torre 2 eje 1 al 23 entre A-J apt 1801,1802,1803,1804,1805,1806,1807,1808,1809,1810,1811,1812 | 2025-08-06 | 2025-08-09 | 2025-09-03 | 28 | 76 | 4536.46 | 7.5 | 42.5 | 95.9 | 9.4 | 125.3 | 2-Cónica y dividida |  | 904
23472 - TERRA (MANAZANA 4) | 530077 | M-95 | No especificado | Mortero | Mampostería torre 2 eje 1 al 23 entre A-J apt 1801,1802,1803,1804,1805,1806,1807,1808,1809,1810,1811,1812 | 2025-08-06 | 2025-08-09 | 2025-09-03 | 28 | 75 | 4417.865 | 7.5 | 42.2 | 97.9 | 9.6 | 128 | 2-Cónica y dividida |  | 904
23472 - TERRA (MANAZANA 4) | 530077 | M-95 | No especificado | Mortero | Mampostería torre 2 eje 1 al 23 entre A-J apt 1801,1802,1803,1804,1805,1806,1807,1808,1809,1810,1811,1812 | 2025-08-06 | 2025-08-09 | 2025-09-03 | 28 | 76 | 4536.46 | 7.5 | 41.9 | 93.8 | 9.2 | 122.7 | 2-Cónica y dividida |  | 904
23472 - TERRA (MANAZANA 4) | 530077 | M-95 | No especificado | Mortero | Mampostería torre 2 eje 1 al 23 entre A-J apt 1801,1802,1803,1804,1805,1806,1807,1808,1809,1810,1811,1812 | 2025-08-06 | 2025-08-09 | 2025-08-13 | 7 | 75 | 4417.865 | 7.5 | 35.9 | 82.6 | 8.1 | 108 | 2-Cónica y dividida |  | 884
23472 - TERRA (MANAZANA 4) | 530077 | M-95 | No especificado | Mortero | Mampostería torre 2 eje 1 al 23 entre A-J apt 1801,1802,1803,1804,1805,1806,1807,1808,1809,1810,1811,1812 | 2025-08-06 | 2025-08-09 | 2025-08-13 | 7 | 76 | 4536.46 | 7.5 | 34.7 | 77.5 | 7.6 | 101.3 | 2-Cónica y dividida |  | 884
23472 - TERRA (MANAZANA 4) | 530077 | M-94 | No especificado | Mortero | Mampostería torre 2 eje 1 al 23 entre A-J apt 1701, 1702, 1703,1704,1705,1706,1707,1708,1709,1710,1711,1712 y muretes piso 20 al piso 24 | 2025-08-06 | 2025-08-09 | 2025-09-03 | 28 | 75 | 4417.865 | 7.5 | 38.5 | 88.7 | 8.7 | 116 | 2-Cónica y dividida |  | 904
23472 - TERRA (MANAZANA 4) | 530077 | M-94 | No especificado | Mortero | Mampostería torre 2 eje 1 al 23 entre A-J apt 1701, 1702, 1703,1704,1705,1706,1707,1708,1709,1710,1711,1712 y muretes piso 20 al piso 24 | 2025-08-06 | 2025-08-09 | 2025-09-03 | 28 | 76 | 4536.46 | 7.5 | 38.1 | 85.7 | 8.4 | 112 | 2-Cónica y dividida |  | 904
23472 - TERRA (MANAZANA 4) | 530077 | M-94 | No especificado | Mortero | Mampostería torre 2 eje 1 al 23 entre A-J apt 1701, 1702, 1703,1704,1705,1706,1707,1708,1709,1710,1711,1712 y muretes piso 20 al piso 24 | 2025-08-06 | 2025-08-09 | 2025-09-03 | 28 | 75 | 4417.865 | 7.5 | 37.9 | 87.7 | 8.6 | 114.7 | 2-Cónica y dividida |  | 904
23472 - TERRA (MANAZANA 4) | 530077 | M-94 | No especificado | Mortero | Mampostería torre 2 eje 1 al 23 entre A-J apt 1701, 1702, 1703,1704,1705,1706,1707,1708,1709,1710,1711,1712 y muretes piso 20 al piso 24 | 2025-08-06 | 2025-08-09 | 2025-08-13 | 7 | 75 | 4417.865 | 7.5 | 29.4 | 68.3 | 6.7 | 89.3 | 2-Cónica y dividida |  | 884
23472 - TERRA (MANAZANA 4) | 530077 | M-94 | No especificado | Mortero | Mampostería torre 2 eje 1 al 23 entre A-J apt 1701, 1702, 1703,1704,1705,1706,1707,1708,1709,1710,1711,1712 y muretes piso 20 al piso 24 | 2025-08-06 | 2025-08-09 | 2025-08-13 | 7 | 75 | 4417.865 | 7.5 | 28.6 | 66.3 | 6.5 | 86.7 | 2-Cónica y dividida |  | 884
23472 - TERRA (MANAZANA 4) | 530075 | M-1208 | Outinord IND 1" | Concreto | Salón comunal muros que conforman la escalera tipo 1 foso ascensor eje 3 al 4 entre A-B cubierta y columnas C-5 ejes 3-A, 4-A | 2025-08-06 | 2025-08-09 | 2025-09-03 | 28 | 101 | 8011.847 | 27.5 | 280.1 | 356.9 | 35 | 127.3 | 2-Cónica y dividida |  | 901
23472 - TERRA (MANAZANA 4) | 530075 | M-1208 | Outinord IND 1" | Concreto | Salón comunal muros que conforman la escalera tipo 1 foso ascensor eje 3 al 4 entre A-B cubierta y columnas C-5 ejes 3-A, 4-A | 2025-08-06 | 2025-08-09 | 2025-09-03 | 28 | 101 | 8011.847 | 27.5 | 278.6 | 354.9 | 34.8 | 126.5 | 2-Cónica y dividida |  | 901
23472 - TERRA (MANAZANA 4) | 530075 | M-1208 | Outinord IND 1" | Concreto | Salón comunal muros que conforman la escalera tipo 1 foso ascensor eje 3 al 4 entre A-B cubierta y columnas C-5 ejes 3-A, 4-A | 2025-08-06 | 2025-08-09 | 2025-09-03 | 28 | 101 | 8011.847 | 27.5 | 275.3 | 350.8 | 34.4 | 125.1 | 2-Cónica y dividida |  | 901
23472 - TERRA (MANAZANA 4) | 530075 | M-1208 | Outinord IND 1" | Concreto | Salón comunal muros que conforman la escalera tipo 1 foso ascensor eje 3 al 4 entre A-B cubierta y columnas C-5 ejes 3-A, 4-A | 2025-08-06 | 2025-08-09 | 2025-08-20 | 14 | 101 | 8011.847 | 27.5 | 242.7 | 309 | 30.3 | 110.2 | 2-Cónica y dividida |  | 891
23472 - TERRA (MANAZANA 4) | 530075 | M-1208 | Outinord IND 1" | Concreto | Salón comunal muros que conforman la escalera tipo 1 foso ascensor eje 3 al 4 entre A-B cubierta y columnas C-5 ejes 3-A, 4-A | 2025-08-06 | 2025-08-09 | 2025-08-20 | 14 | 101 | 8011.847 | 27.5 | 241.6 | 308 | 30.2 | 109.8 | 2-Cónica y dividida |  | 891
23472 - TERRA (MANAZANA 4) | 530075 | M-1208 | Outinord IND 1" | Concreto | Salón comunal muros que conforman la escalera tipo 1 foso ascensor eje 3 al 4 entre A-B cubierta y columnas C-5 ejes 3-A, 4-A | 2025-08-06 | 2025-08-09 | 2025-08-13 | 7 | 101 | 8011.847 | 27.5 | 190.4 | 242.7 | 23.8 | 86.5 | 2-Cónica y dividida |  | 884
23472 - TERRA (MANAZANA 4) | 530075 | M-1208 | Outinord IND 1" | Concreto | Salón comunal muros que conforman la escalera tipo 1 foso ascensor eje 3 al 4 entre A-B cubierta y columnas C-5 ejes 3-A, 4-A | 2025-08-06 | 2025-08-09 | 2025-08-13 | 7 | 101 | 8011.847 | 27.5 | 186.4 | 237.6 | 23.3 | 84.7 | 2-Cónica y dividida |  | 884
23472 - TERRA (MANAZANA 4) | 530075 | M-1208 | Outinord IND 1" | Concreto | Salón comunal muros que conforman la escalera tipo 1 foso ascensor eje 3 al 4 entre A-B cubierta y columnas C-5 ejes 3-A, 4-A | 2025-08-06 | 2025-08-09 | 2025-08-09 | 3 | 101 | 8011.847 | 27.5 | 142.8 | 181.5 | 17.8 | 64.7 | 2-Cónica y dividida |  | 881
23472 - TERRA (MANAZANA 4) | 530075 | M-1208 | Outinord IND 1" | Concreto | Salón comunal muros que conforman la escalera tipo 1 foso ascensor eje 3 al 4 entre A-B cubierta y columnas C-5 ejes 3-A, 4-A | 2025-08-06 | 2025-08-09 | 2025-08-09 | 3 | 101 | 8011.847 | 27.5 | 139.7 | 177.4 | 17.4 | 63.3 | 2-Cónica y dividida |  | 881
23472 - TERRA (MANAZANA 4) | 530075 | M-1207 | Outinord IND 1/2" | Concreto | Muros torre 1 eje 1 al 5 entre A-F apto 1304.1305 | 2025-08-05 | 2025-08-09 | 2025-09-02 | 28 | 100 | 7853.982 | 27.5 | 243.2 | 316.1 | 31 | 112.7 | 2-Cónica y dividida |  | 901
23472 - TERRA (MANAZANA 4) | 530075 | M-1207 | Outinord IND 1/2" | Concreto | Muros torre 1 eje 1 al 5 entre A-F apto 1304.1305 | 2025-08-05 | 2025-08-09 | 2025-09-02 | 28 | 101 | 8011.847 | 27.5 | 238.6 | 303.9 | 29.8 | 108.4 | 2-Cónica y dividida |  | 901
23472 - TERRA (MANAZANA 4) | 530075 | M-1207 | Outinord IND 1/2" | Concreto | Muros torre 1 eje 1 al 5 entre A-F apto 1304.1305 | 2025-08-05 | 2025-08-09 | 2025-09-02 | 28 | 101 | 8011.847 | 27.5 | 242.8 | 309 | 30.3 | 110.2 | 2-Cónica y dividida |  | 901
23472 - TERRA (MANAZANA 4) | 530075 | M-1207 | Outinord IND 1/2" | Concreto | Muros torre 1 eje 1 al 5 entre A-F apto 1304.1305 | 2025-08-05 | 2025-08-09 | 2025-08-19 | 14 | 101 | 8011.847 | 27.5 | 218.3 | 277.4 | 27.2 | 98.9 | 2-Cónica y dividida |  | 891
23472 - TERRA (MANAZANA 4) | 530075 | M-1207 | Outinord IND 1/2" | Concreto | Muros torre 1 eje 1 al 5 entre A-F apto 1304.1305 | 2025-08-05 | 2025-08-09 | 2025-08-19 | 14 | 101 | 8011.847 | 27.5 | 215.8 | 274.3 | 26.9 | 97.8 | 2-Cónica y dividida |  | 891
23472 - TERRA (MANAZANA 4) | 530075 | M-1207 | Outinord IND 1/2" | Concreto | Muros torre 1 eje 1 al 5 entre A-F apto 1304.1305 | 2025-08-05 | 2025-08-09 | 2025-08-12 | 7 | 101 | 8011.847 | 27.5 | 182.9 | 232.5 | 22.8 | 82.9 | 2-Cónica y dividida |  | 883
23472 - TERRA (MANAZANA 4) | 530075 | M-1207 | Outinord IND 1/2" | Concreto | Muros torre 1 eje 1 al 5 entre A-F apto 1304.1305 | 2025-08-05 | 2025-08-09 | 2025-08-12 | 7 | 101 | 8011.847 | 27.5 | 178.1 | 226.4 | 22.2 | 80.7 | 2-Cónica y dividida |  | 883
23472 - TERRA (MANAZANA 4) | 530075 | M-1207 | Outinord IND 1/2" | Concreto | Muros torre 1 eje 1 al 5 entre A-F apto 1304.1305 | 2025-08-05 | 2025-08-09 | 2025-08-09 | 4 | 101 | 8011.847 | 27.5 | 151.3 | 192.7 | 18.9 | 68.7 | 2-Cónica y dividida |  | 881
23472 - TERRA (MANAZANA 4) | 530075 | M-1207 | Outinord IND 1/2" | Concreto | Muros torre 1 eje 1 al 5 entre A-F apto 1304.1305 | 2025-08-05 | 2025-08-09 | 2025-08-09 | 4 | 101 | 8011.847 | 27.5 | 148.7 | 189.7 | 18.6 | 67.6 | 2-Cónica y dividida |  | 881
23472 - TERRA (MANAZANA 4) | 530075 | PL-1206 | Outinord IND 1" | Concreto | Placa entre piso torre 1 eje 13 al 19 entre F-J Apto 1410-1411 | 2025-08-05 | 2025-08-09 | 2025-09-02 | 28 | 100 | 7853.982 | 20.6 | 221.9 | 288.6 | 28.3 | 137.4 | 2-Cónica y dividida |  | 901
23472 - TERRA (MANAZANA 4) | 530075 | PL-1206 | Outinord IND 1" | Concreto | Placa entre piso torre 1 eje 13 al 19 entre F-J Apto 1410-1411 | 2025-08-05 | 2025-08-09 | 2025-09-02 | 28 | 101 | 8011.847 | 20.6 | 220.8 | 281.4 | 27.6 | 134 | 2-Cónica y dividida |  | 901
23472 - TERRA (MANAZANA 4) | 530075 | PL-1206 | Outinord IND 1" | Concreto | Placa entre piso torre 1 eje 13 al 19 entre F-J Apto 1410-1411 | 2025-08-05 | 2025-08-09 | 2025-09-02 | 28 | 101 | 8011.847 | 20.6 | 216.4 | 275.3 | 27 | 131.1 | 2-Cónica y dividida |  | 901
23472 - TERRA (MANAZANA 4) | 530075 | PL-1206 | Outinord IND 1" | Concreto | Placa entre piso torre 1 eje 13 al 19 entre F-J Apto 1410-1411 | 2025-08-05 | 2025-08-09 | 2025-08-19 | 14 | 100 | 7853.982 | 20.6 | 192.3 | 249.8 | 24.5 | 118.9 | 2-Cónica y dividida |  | 891
23472 - TERRA (MANAZANA 4) | 530075 | PL-1206 | Outinord IND 1" | Concreto | Placa entre piso torre 1 eje 13 al 19 entre F-J Apto 1410-1411 | 2025-08-05 | 2025-08-09 | 2025-08-19 | 14 | 100 | 7853.982 | 20.6 | 189.1 | 245.8 | 24.1 | 117 | 2-Cónica y dividida |  | 891
23472 - TERRA (MANAZANA 4) | 530075 | PL-1206 | Outinord IND 1" | Concreto | Placa entre piso torre 1 eje 13 al 19 entre F-J Apto 1410-1411 | 2025-08-05 | 2025-08-09 | 2025-08-12 | 7 | 101 | 8011.847 | 20.6 | 147.9 | 188.6 | 18.5 | 89.8 | 2-Cónica y dividida |  | 883
23472 - TERRA (MANAZANA 4) | 530075 | PL-1206 | Outinord IND 1" | Concreto | Placa entre piso torre 1 eje 13 al 19 entre F-J Apto 1410-1411 | 2025-08-05 | 2025-08-09 | 2025-08-12 | 7 | 101 | 8011.847 | 20.6 | 143.7 | 182.5 | 17.9 | 86.9 | 2-Cónica y dividida |  | 883
23472 - TERRA (MANAZANA 4) | 530075 | PL-1206 | Outinord IND 1" | Concreto | Placa entre piso torre 1 eje 13 al 19 entre F-J Apto 1410-1411 | 2025-08-05 | 2025-08-09 | 2025-08-09 | 4 | 100 | 7853.982 | 20.6 | 118.2 | 153 | 15 | 72.8 | 2-Cónica y dividida |  | 881
23472 - TERRA (MANAZANA 4) | 530075 | PL-1206 | Outinord IND 1" | Concreto | Placa entre piso torre 1 eje 13 al 19 entre F-J Apto 1410-1411 | 2025-08-05 | 2025-08-09 | 2025-08-09 | 4 | 101 | 8011.847 | 20.6 | 116.8 | 148.9 | 14.6 | 70.9 | 2-Cónica y dividida |  | 881
23472 - TERRA (MANAZANA 4) | 530074 | G-91 | No especificado | Grouting | Grouting torre 1 eje J entre 1 al 19 apt 301 - 302 - 303 - 310 - 311 y depositos | 2025-08-04 | 2025-08-09 | 2025-09-01 | 28 | 76 | 4536.46 | 12.5 | 87.9 | 197.8 | 19.4 | 155.2 | 2-Cónica y dividida |  | 900
23472 - TERRA (MANAZANA 4) | 530074 | G-91 | No especificado | Grouting | Grouting torre 1 eje J entre 1 al 19 apt 301 - 302 - 303 - 310 - 311 y depositos | 2025-08-04 | 2025-08-09 | 2025-09-01 | 28 | 76 | 4536.46 | 12.5 | 86.4 | 193.7 | 19 | 152 | 2-Cónica y dividida |  | 900
23472 - TERRA (MANAZANA 4) | 530074 | G-91 | No especificado | Grouting | Grouting torre 1 eje J entre 1 al 19 apt 301 - 302 - 303 - 310 - 311 y depositos | 2025-08-04 | 2025-08-09 | 2025-09-01 | 28 | 76 | 4536.46 | 12.5 | 85.2 | 191.7 | 18.8 | 150.4 | 2-Cónica y dividida |  | 900
23472 - TERRA (MANAZANA 4) | 530074 | G-91 | No especificado | Grouting | Grouting torre 1 eje J entre 1 al 19 apt 301 - 302 - 303 - 310 - 311 y depositos | 2025-08-04 | 2025-08-09 | 2025-08-11 | 7 | 76 | 4536.46 | 12.5 | 59.2 | 132.6 | 13 | 104 | 2-Cónica y dividida |  | 882
23472 - TERRA (MANAZANA 4) | 530074 | G-91 | No especificado | Grouting | Grouting torre 1 eje J entre 1 al 19 apt 301 - 302 - 303 - 310 - 311 y depositos | 2025-08-04 | 2025-08-09 | 2025-08-11 | 7 | 76 | 4536.46 | 12.5 | 58.5 | 131.5 | 12.9 | 103.2 | 2-Cónica y dividida |  | 882
23472 - TERRA (MANAZANA 4) | 530074 | G-90 | No especificado | Grouting | Grouting torre 1 eje A entre 1 al 19 Apt 304 - 305 - 306 - 307 - 308 - 309 | 2025-08-04 | 2025-08-09 | 2025-09-01 | 28 | 76 | 4536.46 | 12.5 | 74.2 | 167.2 | 16.4 | 131.2 | 2-Cónica y dividida |  | 900
23472 - TERRA (MANAZANA 4) | 530074 | G-90 | No especificado | Grouting | Grouting torre 1 eje A entre 1 al 19 Apt 304 - 305 - 306 - 307 - 308 - 309 | 2025-08-04 | 2025-08-09 | 2025-09-01 | 28 | 76 | 4536.46 | 12.5 | 73.5 | 165.2 | 16.2 | 129.6 | 2-Cónica y dividida |  | 900
23472 - TERRA (MANAZANA 4) | 530074 | G-90 | No especificado | Grouting | Grouting torre 1 eje A entre 1 al 19 Apt 304 - 305 - 306 - 307 - 308 - 309 | 2025-08-04 | 2025-08-09 | 2025-09-01 | 28 | 76 | 4536.46 | 12.5 | 72.9 | 164.2 | 16.1 | 128.8 | 2-Cónica y dividida |  | 900
23472 - TERRA (MANAZANA 4) | 530074 | G-90 | No especificado | Grouting | Grouting torre 1 eje A entre 1 al 19 Apt 304 - 305 - 306 - 307 - 308 - 309 | 2025-08-04 | 2025-08-09 | 2025-08-11 | 7 | 76 | 4536.46 | 12.5 | 47.1 | 106.1 | 10.4 | 83.2 | 2-Cónica y dividida |  | 882
23472 - TERRA (MANAZANA 4) | 530074 | G-90 | No especificado | Grouting | Grouting torre 1 eje A entre 1 al 19 Apt 304 - 305 - 306 - 307 - 308 - 309 | 2025-08-04 | 2025-08-09 | 2025-08-11 | 7 | 76 | 4536.46 | 12.5 | 46.2 | 104 | 10.2 | 81.6 | 2-Cónica y dividida |  | 882
23472 - TERRA (MANAZANA 4) | 530074 | G-89 | No especificado | Grouting | Grouting torre 1 eje J entre 1 al 19 Apt 201 - 202 - 203 - salón de juegos | 2025-08-04 | 2025-08-09 | 2025-09-01 | 28 | 76 | 4536.46 | 12.5 | 85.3 | 191.7 | 18.8 | 150.4 | 2-Cónica y dividida |  | 900
23472 - TERRA (MANAZANA 4) | 530074 | G-89 | No especificado | Grouting | Grouting torre 1 eje J entre 1 al 19 Apt 201 - 202 - 203 - salón de juegos | 2025-08-04 | 2025-08-09 | 2025-09-01 | 28 | 76 | 4536.46 | 12.5 | 84.9 | 190.7 | 18.7 | 149.6 | 2-Cónica y dividida |  | 900
23472 - TERRA (MANAZANA 4) | 530074 | G-89 | No especificado | Grouting | Grouting torre 1 eje J entre 1 al 19 Apt 201 - 202 - 203 - salón de juegos | 2025-08-04 | 2025-08-09 | 2025-09-01 | 28 | 76 | 4536.46 | 12.5 | 83.6 | 187.6 | 18.4 | 147.2 | 2-Cónica y dividida |  | 900
23472 - TERRA (MANAZANA 4) | 530074 | G-89 | No especificado | Grouting | Grouting torre 1 eje J entre 1 al 19 Apt 201 - 202 - 203 - salón de juegos | 2025-08-04 | 2025-08-09 | 2025-08-11 | 7 | 75 | 4417.865 | 12.5 | 57.3 | 132.6 | 13 | 104 | 2-Cónica y dividida |  | 882
23472 - TERRA (MANAZANA 4) | 530074 | G-89 | No especificado | Grouting | Grouting torre 1 eje J entre 1 al 19 Apt 201 - 202 - 203 - salón de juegos | 2025-08-04 | 2025-08-09 | 2025-08-11 | 7 | 76 | 4536.46 | 12.5 | 56.8 | 127.5 | 12.5 | 100 | 2-Cónica y dividida |  | 882
23472 - TERRA (MANAZANA 4) | 530074 | G-88 | No especificado | Grouting | Grouting torre 1 eje A entre 1 al 19 Apt 204 - 205 - 206 - 207 - 208 - 209 | 2025-08-04 | 2025-08-09 | 2025-09-01 | 28 | 76 | 4536.46 | 12.5 | 75.7 | 170.3 | 16.7 | 133.6 | 2-Cónica y dividida |  | 900
23472 - TERRA (MANAZANA 4) | 530074 | G-88 | No especificado | Grouting | Grouting torre 1 eje A entre 1 al 19 Apt 204 - 205 - 206 - 207 - 208 - 209 | 2025-08-04 | 2025-08-09 | 2025-09-01 | 28 | 76 | 4536.46 | 12.5 | 74.9 | 168.3 | 16.5 | 132 | 2-Cónica y dividida |  | 900
23472 - TERRA (MANAZANA 4) | 530074 | G-88 | No especificado | Grouting | Grouting torre 1 eje A entre 1 al 19 Apt 204 - 205 - 206 - 207 - 208 - 209 | 2025-08-04 | 2025-08-09 | 2025-09-01 | 28 | 76 | 4536.46 | 12.5 | 73.6 | 165.2 | 16.2 | 129.6 | 2-Cónica y dividida |  | 900
23472 - TERRA (MANAZANA 4) | 530074 | G-88 | No especificado | Grouting | Grouting torre 1 eje A entre 1 al 19 Apt 204 - 205 - 206 - 207 - 208 - 209 | 2025-08-04 | 2025-08-09 | 2025-08-11 | 7 | 76 | 4536.46 | 12.5 | 45.2 | 102 | 10 | 80 | 2-Cónica y dividida |  | 882
23472 - TERRA (MANAZANA 4) | 530074 | G-88 | No especificado | Grouting | Grouting torre 1 eje A entre 1 al 19 Apt 204 - 205 - 206 - 207 - 208 - 209 | 2025-08-04 | 2025-08-09 | 2025-08-11 | 7 | 76 | 4536.46 | 12.5 | 44.9 | 101 | 9.9 | 79.2 | 2-Cónica y dividida |  | 882
23472 - TERRA (MANAZANA 4) | 530073 | M-1205 | Outinord IND 1/2" | Concreto | Muros torre 1 eje 6 al 11 entre F-J apt 1301,1312 | 2025-08-04 | 2025-08-09 | 2025-09-01 | 28 | 101 | 8011.847 | 27.5 | 298.8 | 380.4 | 37.3 | 135.6 | 2-Cónica y dividida |  | 900
23472 - TERRA (MANAZANA 4) | 530073 | M-1205 | Outinord IND 1/2" | Concreto | Muros torre 1 eje 6 al 11 entre F-J apt 1301,1312 | 2025-08-04 | 2025-08-09 | 2025-09-01 | 28 | 101 | 8011.847 | 27.5 | 299.9 | 381.4 | 37.4 | 136 | 2-Cónica y dividida |  | 900
23472 - TERRA (MANAZANA 4) | 530073 | M-1205 | Outinord IND 1/2" | Concreto | Muros torre 1 eje 6 al 11 entre F-J apt 1301,1312 | 2025-08-04 | 2025-08-09 | 2025-09-01 | 28 | 101 | 8011.847 | 27.5 | 293.7 | 374.2 | 36.7 | 133.5 | 2-Cónica y dividida |  | 900
23472 - TERRA (MANAZANA 4) | 530073 | M-1205 | Outinord IND 1/2" | Concreto | Muros torre 1 eje 6 al 11 entre F-J apt 1301,1312 | 2025-08-04 | 2025-08-09 | 2025-08-18 | 14 | 101 | 8011.847 | 27.5 | 240.5 | 305.9 | 30 | 109.1 | 2-Cónica y dividida |  | 888
23472 - TERRA (MANAZANA 4) | 530073 | M-1205 | Outinord IND 1/2" | Concreto | Muros torre 1 eje 6 al 11 entre F-J apt 1301,1312 | 2025-08-04 | 2025-08-09 | 2025-08-18 | 14 | 101 | 8011.847 | 27.5 | 236.8 | 301.8 | 29.6 | 107.6 | 2-Cónica y dividida |  | 888
23472 - TERRA (MANAZANA 4) | 530073 | M-1205 | Outinord IND 1/2" | Concreto | Muros torre 1 eje 6 al 11 entre F-J apt 1301,1312 | 2025-08-04 | 2025-08-09 | 2025-08-11 | 7 | 101 | 8011.847 | 27.5 | 196.9 | 250.9 | 24.6 | 89.5 | 2-Cónica y dividida |  | 882
23472 - TERRA (MANAZANA 4) | 530073 | M-1205 | Outinord IND 1/2" | Concreto | Muros torre 1 eje 6 al 11 entre F-J apt 1301,1312 | 2025-08-04 | 2025-08-09 | 2025-08-11 | 7 | 101 | 8011.847 | 27.5 | 192.7 | 245.8 | 24.1 | 87.6 | 2-Cónica y dividida |  | 882
23472 - TERRA (MANAZANA 4) | 530073 | M-1205 | Outinord IND 1/2" | Concreto | Muros torre 1 eje 6 al 11 entre F-J apt 1301,1312 | 2025-08-04 | 2025-08-09 | 2025-08-09 | 5 | 101 | 8011.847 | 27.5 | 160.1 | 203.9 | 20 | 72.7 | 2-Cónica y dividida |  | 881
23472 - TERRA (MANAZANA 4) | 530073 | M-1205 | Outinord IND 1/2" | Concreto | Muros torre 1 eje 6 al 11 entre F-J apt 1301,1312 | 2025-08-04 | 2025-08-09 | 2025-08-09 | 5 | 101 | 8011.847 | 27.5 | 157.3 | 199.9 | 19.6 | 71.3 | 2-Cónica y dividida |  | 881
23472 - TERRA (MANAZANA 4) | 530073 | PL-1204 | Outinord IND 1" | Concreto | Placa entrepiso torre 1 eje 13 al 19 entre A-E Apt 1408, 1409 y escalera eje 17 al 19 entre D-G costado oriental piso 10 al piso 11 | 2025-08-04 | 2025-08-09 | 2025-09-01 | 28 | 101 | 8011.847 | 20.6 | 233.7 | 297.8 | 29.2 | 141.7 | 2-Cónica y dividida |  | 900
23472 - TERRA (MANAZANA 4) | 530073 | PL-1204 | Outinord IND 1" | Concreto | Placa entrepiso torre 1 eje 13 al 19 entre A-E Apt 1408, 1409 y escalera eje 17 al 19 entre D-G costado oriental piso 10 al piso 11 | 2025-08-04 | 2025-08-09 | 2025-09-01 | 28 | 101 | 8011.847 | 20.6 | 232.1 | 295.7 | 29 | 140.8 | 2-Cónica y dividida |  | 900
23472 - TERRA (MANAZANA 4) | 530073 | PL-1204 | Outinord IND 1" | Concreto | Placa entrepiso torre 1 eje 13 al 19 entre A-E Apt 1408, 1409 y escalera eje 17 al 19 entre D-G costado oriental piso 10 al piso 11 | 2025-08-04 | 2025-08-09 | 2025-09-01 | 28 | 101 | 8011.847 | 20.6 | 229.3 | 291.6 | 28.6 | 138.8 | 2-Cónica y dividida |  | 900
23472 - TERRA (MANAZANA 4) | 530073 | PL-1204 | Outinord IND 1" | Concreto | Placa entrepiso torre 1 eje 13 al 19 entre A-E Apt 1408, 1409 y escalera eje 17 al 19 entre D-G costado oriental piso 10 al piso 11 | 2025-08-04 | 2025-08-09 | 2025-08-18 | 14 | 101 | 8011.847 | 20.6 | 180.9 | 230.5 | 22.6 | 109.7 | 2-Cónica y dividida |  | 888
23472 - TERRA (MANAZANA 4) | 530073 | PL-1204 | Outinord IND 1" | Concreto | Placa entrepiso torre 1 eje 13 al 19 entre A-E Apt 1408, 1409 y escalera eje 17 al 19 entre D-G costado oriental piso 10 al piso 11 | 2025-08-04 | 2025-08-09 | 2025-08-18 | 14 | 101 | 8011.847 | 20.6 | 179.2 | 228.4 | 22.4 | 108.7 | 2-Cónica y dividida |  | 888
23472 - TERRA (MANAZANA 4) | 530073 | PL-1204 | Outinord IND 1" | Concreto | Placa entrepiso torre 1 eje 13 al 19 entre A-E Apt 1408, 1409 y escalera eje 17 al 19 entre D-G costado oriental piso 10 al piso 11 | 2025-08-04 | 2025-08-09 | 2025-08-11 | 7 | 101 | 8011.847 | 20.6 | 143.8 | 182.5 | 17.9 | 86.9 | 2-Cónica y dividida |  | 882
23472 - TERRA (MANAZANA 4) | 530073 | PL-1204 | Outinord IND 1" | Concreto | Placa entrepiso torre 1 eje 13 al 19 entre A-E Apt 1408, 1409 y escalera eje 17 al 19 entre D-G costado oriental piso 10 al piso 11 | 2025-08-04 | 2025-08-09 | 2025-08-11 | 7 | 101 | 8011.847 | 20.6 | 139.6 | 177.4 | 17.4 | 84.5 | 2-Cónica y dividida |  | 882
23472 - TERRA (MANAZANA 4) | 530073 | PL-1204 | Outinord IND 1" | Concreto | Placa entrepiso torre 1 eje 13 al 19 entre A-E Apt 1408, 1409 y escalera eje 17 al 19 entre D-G costado oriental piso 10 al piso 11 | 2025-08-04 | 2025-08-09 | 2025-08-09 | 5 | 101 | 8011.847 | 20.6 | 115.9 | 147.9 | 14.5 | 70.4 | 2-Cónica y dividida |  | 881
23472 - TERRA (MANAZANA 4) | 530073 | PL-1204 | Outinord IND 1" | Concreto | Placa entrepiso torre 1 eje 13 al 19 entre A-E Apt 1408, 1409 y escalera eje 17 al 19 entre D-G costado oriental piso 10 al piso 11 | 2025-08-04 | 2025-08-09 | 2025-08-09 | 5 | 101 | 8011.847 | 20.6 | 112.3 | 142.8 | 14 | 68 | 2-Cónica y dividida |  | 881
23472 - TERRA (MANAZANA 4) | 530073 | M-1203 | Outinord IND 1" | Concreto | Salón comunal segundo tramo de escalera tipo 1 eje 3 al 4 entre A-B del piso 1 al piso 3 | 2025-08-04 | 2025-08-09 | 2025-09-01 | 28 | 100 | 7853.982 | 27.5 | 305.8 | 396.7 | 38.9 | 141.5 | 2-Cónica y dividida |  | 900
23472 - TERRA (MANAZANA 4) | 530073 | M-1203 | Outinord IND 1" | Concreto | Salón comunal segundo tramo de escalera tipo 1 eje 3 al 4 entre A-B del piso 1 al piso 3 | 2025-08-04 | 2025-08-09 | 2025-09-01 | 28 | 101 | 8011.847 | 27.5 | 304.1 | 387.5 | 38 | 138.2 | 2-Cónica y dividida |  | 900
23472 - TERRA (MANAZANA 4) | 530073 | M-1203 | Outinord IND 1" | Concreto | Salón comunal segundo tramo de escalera tipo 1 eje 3 al 4 entre A-B del piso 1 al piso 3 | 2025-08-04 | 2025-08-09 | 2025-09-01 | 28 | 100 | 7853.982 | 27.5 | 297.5 | 386.5 | 37.9 | 137.8 | 2-Cónica y dividida |  | 900
23472 - TERRA (MANAZANA 4) | 530073 | M-1203 | Outinord IND 1" | Concreto | Salón comunal segundo tramo de escalera tipo 1 eje 3 al 4 entre A-B del piso 1 al piso 3 | 2025-08-04 | 2025-08-09 | 2025-08-18 | 14 | 101 | 8011.847 | 27.5 | 246.5 | 314.1 | 30.8 | 112 | 2-Cónica y dividida |  | 888
23472 - TERRA (MANAZANA 4) | 530073 | M-1203 | Outinord IND 1" | Concreto | Salón comunal segundo tramo de escalera tipo 1 eje 3 al 4 entre A-B del piso 1 al piso 3 | 2025-08-04 | 2025-08-09 | 2025-08-18 | 14 | 101 | 8011.847 | 27.5 | 241.8 | 308 | 30.2 | 109.8 | 2-Cónica y dividida |  | 888
23472 - TERRA (MANAZANA 4) | 530073 | M-1203 | Outinord IND 1" | Concreto | Salón comunal segundo tramo de escalera tipo 1 eje 3 al 4 entre A-B del piso 1 al piso 3 | 2025-08-04 | 2025-08-09 | 2025-08-11 | 7 | 100 | 7853.982 | 27.5 | 200.7 | 261 | 25.6 | 93.1 | 2-Cónica y dividida |  | 882
23472 - TERRA (MANAZANA 4) | 530073 | M-1203 | Outinord IND 1" | Concreto | Salón comunal segundo tramo de escalera tipo 1 eje 3 al 4 entre A-B del piso 1 al piso 3 | 2025-08-04 | 2025-08-09 | 2025-08-11 | 7 | 101 | 8011.847 | 27.5 | 212.4 | 270.2 | 26.5 | 96.4 | 2-Cónica y dividida |  | 882
23472 - TERRA (MANAZANA 4) | 530073 | M-1203 | Outinord IND 1" | Concreto | Salón comunal segundo tramo de escalera tipo 1 eje 3 al 4 entre A-B del piso 1 al piso 3 | 2025-08-04 | 2025-08-09 | 2025-08-09 | 5 | 101 | 8011.847 | 27.5 | 182.4 | 232.5 | 22.8 | 82.9 | 2-Cónica y dividida |  | 881
23472 - TERRA (MANAZANA 4) | 530073 | M-1203 | Outinord IND 1" | Concreto | Salón comunal segundo tramo de escalera tipo 1 eje 3 al 4 entre A-B del piso 1 al piso 3 | 2025-08-04 | 2025-08-09 | 2025-08-09 | 5 | 100 | 7853.982 | 27.5 | 179.6 | 233.5 | 22.9 | 83.3 | 2-Cónica y dividida |  | 881
23472 - TERRA (MANAZANA 4) | 530072 | M - 1202 | Outinord IND 1/2" | Concreto | Muros torre 1 eje 6 al 11 entre A - E apt 1306, 1307 | 2025-08-02 | 2025-08-05 | 2025-08-30 | 28 | 100 | 7853.982 | 27.6 | 233.8 | 303.9 | 29.8 | 108 | 2-Cónica y dividida |  | 899
23472 - TERRA (MANAZANA 4) | 530072 | M - 1202 | Outinord IND 1/2" | Concreto | Muros torre 1 eje 6 al 11 entre A - E apt 1306, 1307 | 2025-08-02 | 2025-08-05 | 2025-08-30 | 28 | 101 | 8011.847 | 27.6 | 231.3 | 294.7 | 28.9 | 104.7 | 2-Cónica y dividida |  | 899
23472 - TERRA (MANAZANA 4) | 530072 | M - 1202 | Outinord IND 1/2" | Concreto | Muros torre 1 eje 6 al 11 entre A - E apt 1306, 1307 | 2025-08-02 | 2025-08-05 | 2025-08-30 | 28 | 100 | 7853.982 | 27.6 | 228.6 | 296.7 | 29.1 | 105.4 | 2-Cónica y dividida |  | 899
23472 - TERRA (MANAZANA 4) | 530072 | M - 1202 | Outinord IND 1/2" | Concreto | Muros torre 1 eje 6 al 11 entre A - E apt 1306, 1307 | 2025-08-02 | 2025-08-05 | 2025-08-16 | 14 | 101 | 8011.847 | 27.6 | 205.6 | 262.1 | 25.7 | 93.1 | 2-Cónica y dividida |  | 887
23472 - TERRA (MANAZANA 4) | 530072 | M - 1202 | Outinord IND 1/2" | Concreto | Muros torre 1 eje 6 al 11 entre A - E apt 1306, 1307 | 2025-08-02 | 2025-08-05 | 2025-08-16 | 14 | 100 | 7853.982 | 27.6 | 200.4 | 260 | 25.5 | 92.4 | 2-Cónica y dividida |  | 887
23472 - TERRA (MANAZANA 4) | 530072 | M - 1202 | Outinord IND 1/2" | Concreto | Muros torre 1 eje 6 al 11 entre A - E apt 1306, 1307 | 2025-08-02 | 2025-08-05 | 2025-08-09 | 7 | 100 | 7853.982 | 27.6 | 174.3 | 226.4 | 22.2 | 80.4 | 2-Cónica y dividida |  | 881
23472 - TERRA (MANAZANA 4) | 530072 | M - 1202 | Outinord IND 1/2" | Concreto | Muros torre 1 eje 6 al 11 entre A - E apt 1306, 1307 | 2025-08-02 | 2025-08-05 | 2025-08-09 | 7 | 100 | 7853.982 | 27.6 | 171.6 | 222.3 | 21.8 | 79 | 2-Cónica y dividida |  | 881
23472 - TERRA (MANAZANA 4) | 530072 | M - 1202 | Outinord IND 1/2" | Concreto | Muros torre 1 eje 6 al 11 entre A - E apt 1306, 1307 | 2025-08-02 | 2025-08-05 | 2025-08-05 | 3 | 100 | 7853.982 | 27.6 | 123.5 | 160.1 | 15.7 | 56.9 | 2-Cónica y dividida |  | 877
23472 - TERRA (MANAZANA 4) | 530072 | M - 1202 | Outinord IND 1/2" | Concreto | Muros torre 1 eje 6 al 11 entre A - E apt 1306, 1307 | 2025-08-02 | 2025-08-05 | 2025-08-05 | 3 | 100 | 7853.982 | 27.6 | 120.3 | 156 | 15.3 | 55.4 | 2-Cónica y dividida |  | 877
23472 - TERRA (MANAZANA 4) | 530072 | M - 1201 | Outinord IND 1/2" | Concreto | Muros torre 1 eje 12 al 19 entre F - J apt 1310, 1311 | 2025-08-01 | 2025-08-05 | 2025-08-29 | 28 | 101 | 8011.847 | 27.6 | 313.6 | 398.7 | 39.1 | 141.7 | 2-Cónica y dividida |  | 898
23472 - TERRA (MANAZANA 4) | 530072 | M - 1201 | Outinord IND 1/2" | Concreto | Muros torre 1 eje 12 al 19 entre F - J apt 1310, 1311 | 2025-08-01 | 2025-08-05 | 2025-08-29 | 28 | 100 | 7853.982 | 27.6 | 315.5 | 409.9 | 40.2 | 145.7 | 2-Cónica y dividida |  | 898
23472 - TERRA (MANAZANA 4) | 530072 | M - 1201 | Outinord IND 1/2" | Concreto | Muros torre 1 eje 12 al 19 entre F - J apt 1310, 1311 | 2025-08-01 | 2025-08-05 | 2025-08-29 | 28 | 101 | 8011.847 | 27.6 | 318.1 | 404.8 | 39.7 | 143.8 | 2-Cónica y dividida |  | 898
23472 - TERRA (MANAZANA 4) | 530072 | M - 1201 | Outinord IND 1/2" | Concreto | Muros torre 1 eje 12 al 19 entre F - J apt 1310, 1311 | 2025-08-01 | 2025-08-05 | 2025-08-15 | 14 | 101 | 8011.847 | 27.6 | 283.4 | 361 | 35.4 | 128.3 | 2-Cónica y dividida |  | 886
23472 - TERRA (MANAZANA 4) | 530072 | M - 1201 | Outinord IND 1/2" | Concreto | Muros torre 1 eje 12 al 19 entre F - J apt 1310, 1311 | 2025-08-01 | 2025-08-05 | 2025-08-15 | 14 | 100 | 7853.982 | 27.6 | 280.6 | 364 | 35.7 | 129.3 | 2-Cónica y dividida |  | 886
23472 - TERRA (MANAZANA 4) | 530072 | M - 1201 | Outinord IND 1/2" | Concreto | Muros torre 1 eje 12 al 19 entre F - J apt 1310, 1311 | 2025-08-01 | 2025-08-05 | 2025-08-08 | 7 | 100 | 7853.982 | 27.6 | 230.9 | 299.8 | 29.4 | 106.5 | 2-Cónica y dividida |  | 880
23472 - TERRA (MANAZANA 4) | 530072 | M - 1201 | Outinord IND 1/2" | Concreto | Muros torre 1 eje 12 al 19 entre F - J apt 1310, 1311 | 2025-08-01 | 2025-08-05 | 2025-08-08 | 7 | 100 | 7853.982 | 27.6 | 225.6 | 292.7 | 28.7 | 104 | 2-Cónica y dividida |  | 880
23472 - TERRA (MANAZANA 4) | 530072 | M - 1201 | Outinord IND 1/2" | Concreto | Muros torre 1 eje 12 al 19 entre F - J apt 1310, 1311 | 2025-08-01 | 2025-08-05 | 2025-08-05 | 4 | 100 | 7853.982 | 27.6 | 195.9 | 253.9 | 24.9 | 90.2 | 2-Cónica y dividida |  | 877
23472 - TERRA (MANAZANA 4) | 530072 | M - 1201 | Outinord IND 1/2" | Concreto | Muros torre 1 eje 12 al 19 entre F - J apt 1310, 1311 | 2025-08-01 | 2025-08-05 | 2025-08-05 | 4 | 100 | 7853.982 | 27.6 | 192.4 | 249.8 | 24.5 | 88.8 | 2-Cónica y dividida |  | 877
23472 - TERRA (MANAZANA 4) | 525529 | M-91 | No especificado | Mortero | Mampostería torre 1 eje J entre 1 al 19 apto 301, 302, 303, 310, 311 y depósito | 2025-07-29 | 2025-07-31 | 2025-08-26 | 28 | 75 | 4417.865 | 7.5 | 53.7 | 124.4 | 12.2 | 162.7 | 2-Cónica y dividida |  | 895
23472 - TERRA (MANAZANA 4) | 525529 | M-91 | No especificado | Mortero | Mampostería torre 1 eje J entre 1 al 19 apto 301, 302, 303, 310, 311 y depósito | 2025-07-29 | 2025-07-31 | 2025-08-26 | 28 | 76 | 4536.46 | 7.5 | 52.4 | 118.3 | 11.6 | 154.7 | 2-Cónica y dividida |  | 895
23472 - TERRA (MANAZANA 4) | 525529 | M-91 | No especificado | Mortero | Mampostería torre 1 eje J entre 1 al 19 apto 301, 302, 303, 310, 311 y depósito | 2025-07-29 | 2025-07-31 | 2025-08-26 | 28 | 75 | 4417.865 | 7.5 | 51.9 | 119.3 | 11.7 | 156 | 2-Cónica y dividida |  | 895
23472 - TERRA (MANAZANA 4) | 525529 | M-91 | No especificado | Mortero | Mampostería torre 1 eje J entre 1 al 19 apto 301, 302, 303, 310, 311 y depósito | 2025-07-29 | 2025-07-31 | 2025-08-05 | 7 | 75 | 4417.865 | 7.5 | 33.4 | 77.5 | 7.6 | 101.3 | 2-Cónica y dividida |  | 877
23472 - TERRA (MANAZANA 4) | 525529 | M-91 | No especificado | Mortero | Mampostería torre 1 eje J entre 1 al 19 apto 301, 302, 303, 310, 311 y depósito | 2025-07-29 | 2025-07-31 | 2025-08-05 | 7 | 75 | 4417.865 | 7.5 | 32.6 | 75.5 | 7.4 | 98.7 | 2-Cónica y dividida |  | 877
23472 - TERRA (MANAZANA 4) | 525529 | M-90 | No especificado | Mortero | Mampostería torre 1 eje A entre 1 al 19 apto 304, 305, 306, 307, 308, 309 | 2025-07-29 | 2025-07-31 | 2025-08-26 | 28 | 76 | 4536.46 | 7.5 | 51.3 | 115.2 | 11.3 | 150.7 | 2-Cónica y dividida |  | 895
23472 - TERRA (MANAZANA 4) | 525529 | M-90 | No especificado | Mortero | Mampostería torre 1 eje A entre 1 al 19 apto 304, 305, 306, 307, 308, 309 | 2025-07-29 | 2025-07-31 | 2025-08-26 | 28 | 75 | 4417.865 | 7.5 | 50.6 | 117.3 | 11.5 | 153.3 | 2-Cónica y dividida |  | 895
23472 - TERRA (MANAZANA 4) | 525529 | M-90 | No especificado | Mortero | Mampostería torre 1 eje A entre 1 al 19 apto 304, 305, 306, 307, 308, 309 | 2025-07-29 | 2025-07-31 | 2025-08-26 | 28 | 76 | 4536.46 | 7.5 | 49.9 | 112.2 | 11 | 146.7 | 2-Cónica y dividida |  | 895
23472 - TERRA (MANAZANA 4) | 525529 | M-90 | No especificado | Mortero | Mampostería torre 1 eje A entre 1 al 19 apto 304, 305, 306, 307, 308, 309 | 2025-07-29 | 2025-07-31 | 2025-08-05 | 7 | 75 | 4417.865 | 7.5 | 35.3 | 81.6 | 8 | 106.7 | 2-Cónica y dividida |  | 877
23472 - TERRA (MANAZANA 4) | 525529 | M-90 | No especificado | Mortero | Mampostería torre 1 eje A entre 1 al 19 apto 304, 305, 306, 307, 308, 309 | 2025-07-29 | 2025-07-31 | 2025-08-05 | 7 | 76 | 4536.46 | 7.5 | 34.6 | 77.5 | 7.6 | 101.3 | 2-Cónica y dividida |  | 877
23472 - TERRA (MANAZANA 4) | 525529 | M-89 | No especificado | Mortero | Mampostería torre 1 eje J entre 1 al 19 apto 201, 202, 203 salones de juegos | 2025-07-29 | 2025-07-31 | 2025-08-26 | 28 | 75 | 4417.865 | 7.5 | 52.4 | 121.3 | 11.9 | 158.7 | 2-Cónica y dividida |  | 895
23472 - TERRA (MANAZANA 4) | 525529 | M-89 | No especificado | Mortero | Mampostería torre 1 eje J entre 1 al 19 apto 201, 202, 203 salones de juegos | 2025-07-29 | 2025-07-31 | 2025-08-26 | 28 | 76 | 4536.46 | 7.5 | 51.6 | 116.2 | 11.4 | 152 | 2-Cónica y dividida |  | 895
23472 - TERRA (MANAZANA 4) | 525529 | M-89 | No especificado | Mortero | Mampostería torre 1 eje J entre 1 al 19 apto 201, 202, 203 salones de juegos | 2025-07-29 | 2025-07-31 | 2025-08-26 | 28 | 75 | 4417.865 | 7.5 | 50.1 | 115.2 | 11.3 | 150.7 | 2-Cónica y dividida |  | 895
23472 - TERRA (MANAZANA 4) | 525529 | M-89 | No especificado | Mortero | Mampostería torre 1 eje J entre 1 al 19 apto 201, 202, 203 salones de juegos | 2025-07-29 | 2025-07-31 | 2025-08-05 | 7 | 76 | 4536.46 | 7.5 | 32.3 | 72.4 | 7.1 | 94.7 | 2-Cónica y dividida |  | 877
23472 - TERRA (MANAZANA 4) | 525529 | M-89 | No especificado | Mortero | Mampostería torre 1 eje J entre 1 al 19 apto 201, 202, 203 salones de juegos | 2025-07-29 | 2025-07-31 | 2025-08-05 | 7 | 75 | 4417.865 | 7.5 | 31.7 | 73.4 | 7.2 | 96 | 2-Cónica y dividida |  | 877
23472 - TERRA (MANAZANA 4) | 525529 | M-88 | No especificado | Mortero | Mampostería torre 1 eje A entre 1 al 19 apto 204, 205, 206, 207, 208, 209 | 2025-07-29 | 2025-07-31 | 2025-08-26 | 28 | 75 | 4417.865 | 7.5 | 53.9 | 124.4 | 12.2 | 162.7 | 2-Cónica y dividida |  | 895
23472 - TERRA (MANAZANA 4) | 525529 | M-88 | No especificado | Mortero | Mampostería torre 1 eje A entre 1 al 19 apto 204, 205, 206, 207, 208, 209 | 2025-07-29 | 2025-07-31 | 2025-08-26 | 28 | 75 | 4417.865 | 7.5 | 52.4 | 121.3 | 11.9 | 158.7 | 2-Cónica y dividida |  | 895
23472 - TERRA (MANAZANA 4) | 525529 | M-88 | No especificado | Mortero | Mampostería torre 1 eje A entre 1 al 19 apto 204, 205, 206, 207, 208, 209 | 2025-07-29 | 2025-07-31 | 2025-08-26 | 28 | 76 | 4536.46 | 7.5 | 51.7 | 116.2 | 11.4 | 152 | 2-Cónica y dividida |  | 895
23472 - TERRA (MANAZANA 4) | 525529 | M-88 | No especificado | Mortero | Mampostería torre 1 eje A entre 1 al 19 apto 204, 205, 206, 207, 208, 209 | 2025-07-29 | 2025-07-31 | 2025-08-05 | 7 | 75 | 4417.865 | 7.5 | 35.4 | 81.6 | 8 | 106.7 | 2-Cónica y dividida |  | 877
23472 - TERRA (MANAZANA 4) | 525529 | M-88 | No especificado | Mortero | Mampostería torre 1 eje A entre 1 al 19 apto 204, 205, 206, 207, 208, 209 | 2025-07-29 | 2025-07-31 | 2025-08-05 | 7 | 76 | 4536.46 | 7.5 | 34.9 | 78.5 | 7.7 | 102.7 | 2-Cónica y dividida |  | 877
23472 - TERRA (MANAZANA 4) | 530071 | M-1200 | Outinord IND ½" | Concreto | Muros torre 1 eje 12 al 19 entre A - E apto 1308, 1309 | 2025-07-31 | 2025-08-02 | 2025-08-28 | 28 | 101 | 8011.847 | 27.6 | 298.8 | 380.4 | 37.3 | 135.1 | 2-Cónica y dividida |  | 897
23472 - TERRA (MANAZANA 4) | 530071 | M-1200 | Outinord IND ½" | Concreto | Muros torre 1 eje 12 al 19 entre A - E apto 1308, 1309 | 2025-07-31 | 2025-08-02 | 2025-08-28 | 28 | 100 | 7853.982 | 27.6 | 297.4 | 386.5 | 37.9 | 137.3 | 2-Cónica y dividida |  | 897
23472 - TERRA (MANAZANA 4) | 530071 | M-1200 | Outinord IND ½" | Concreto | Muros torre 1 eje 12 al 19 entre A - E apto 1308, 1309 | 2025-07-31 | 2025-08-02 | 2025-08-28 | 28 | 101 | 8011.847 | 27.6 | 292.3 | 372.2 | 36.5 | 132.2 | 2-Cónica y dividida |  | 897
23472 - TERRA (MANAZANA 4) | 530071 | M-1200 | Outinord IND ½" | Concreto | Muros torre 1 eje 12 al 19 entre A - E apto 1308, 1309 | 2025-07-31 | 2025-08-02 | 2025-08-14 | 14 | 100 | 7853.982 | 27.6 | 246.2 | 319.2 | 31.3 | 113.4 | 2-Cónica y dividida |  | 885
23472 - TERRA (MANAZANA 4) | 530071 | M-1200 | Outinord IND ½" | Concreto | Muros torre 1 eje 12 al 19 entre A - E apto 1308, 1309 | 2025-07-31 | 2025-08-02 | 2025-08-14 | 14 | 101 | 8011.847 | 27.6 | 241.4 | 306.9 | 30.1 | 109.1 | 2-Cónica y dividida |  | 885
23472 - TERRA (MANAZANA 4) | 530071 | M-1200 | Outinord IND ½" | Concreto | Muros torre 1 eje 12 al 19 entre A - E apto 1308, 1309 | 2025-07-31 | 2025-08-02 | 2025-08-07 | 7 | 100 | 7853.982 | 27.6 | 209.4 | 272.3 | 26.7 | 96.7 | 2-Cónica y dividida |  | 879
23472 - TERRA (MANAZANA 4) | 530071 | M-1200 | Outinord IND ½" | Concreto | Muros torre 1 eje 12 al 19 entre A - E apto 1308, 1309 | 2025-07-31 | 2025-08-02 | 2025-08-07 | 7 | 101 | 8011.847 | 27.6 | 207.3 | 264.1 | 25.9 | 93.8 | 2-Cónica y dividida |  | 879
23472 - TERRA (MANAZANA 4) | 530071 | M-1200 | Outinord IND ½" | Concreto | Muros torre 1 eje 12 al 19 entre A - E apto 1308, 1309 | 2025-07-31 | 2025-08-02 | 2025-08-03 | 3 | 100 | 7853.982 | 27.6 | 179.3 | 232.5 | 22.8 | 82.6 | 2-Cónica y dividida |  | 875
23472 - TERRA (MANAZANA 4) | 530071 | M-1200 | Outinord IND ½" | Concreto | Muros torre 1 eje 12 al 19 entre A - E apto 1308, 1309 | 2025-07-31 | 2025-08-02 | 2025-08-03 | 3 | 101 | 8011.847 | 27.6 | 175.9 | 224.3 | 22 | 79.7 | 2-Cónica y dividida |  | 875
23472 - TERRA (MANAZANA 4) | 530071 | PL-1199 | C. Plástico 1" | Concreto | Salón comunal 1 placa contrapiso eje 1 al 4 entre BP - B | 2025-07-31 | 2025-08-02 | 2025-08-28 | 28 | 100 | 7853.982 | 27.6 | 296.4 | 384.4 | 37.7 | 136.6 | 2-Cónica y dividida |  | 897
23472 - TERRA (MANAZANA 4) | 530071 | PL-1199 | C. Plástico 1" | Concreto | Salón comunal 1 placa contrapiso eje 1 al 4 entre BP - B | 2025-07-31 | 2025-08-02 | 2025-08-28 | 28 | 101 | 8011.847 | 27.6 | 298.3 | 379.3 | 37.2 | 134.8 | 2-Cónica y dividida |  | 897
23472 - TERRA (MANAZANA 4) | 530071 | PL-1199 | C. Plástico 1" | Concreto | Salón comunal 1 placa contrapiso eje 1 al 4 entre BP - B | 2025-07-31 | 2025-08-02 | 2025-08-28 | 28 | 100 | 7853.982 | 27.6 | 294.6 | 382.4 | 37.5 | 135.9 | 2-Cónica y dividida |  | 897
23472 - TERRA (MANAZANA 4) | 530071 | PL-1199 | C. Plástico 1" | Concreto | Salón comunal 1 placa contrapiso eje 1 al 4 entre BP - B | 2025-07-31 | 2025-08-02 | 2025-08-14 | 14 | 101 | 8011.847 | 27.6 | 255.3 | 325.3 | 31.9 | 115.6 | 2-Cónica y dividida |  | 885
23472 - TERRA (MANAZANA 4) | 530071 | PL-1199 | C. Plástico 1" | Concreto | Salón comunal 1 placa contrapiso eje 1 al 4 entre BP - B | 2025-07-31 | 2025-08-02 | 2025-08-14 | 14 | 100 | 7853.982 | 27.6 | 258.4 | 335.5 | 32.9 | 119.2 | 2-Cónica y dividida |  | 885
23472 - TERRA (MANAZANA 4) | 530071 | PL-1199 | C. Plástico 1" | Concreto | Salón comunal 1 placa contrapiso eje 1 al 4 entre BP - B | 2025-07-31 | 2025-08-02 | 2025-08-07 | 7 | 101 | 8011.847 | 27.6 | 211.3 | 269.2 | 26.4 | 95.7 | 2-Cónica y dividida |  | 879
23472 - TERRA (MANAZANA 4) | 530071 | PL-1199 | C. Plástico 1" | Concreto | Salón comunal 1 placa contrapiso eje 1 al 4 entre BP - B | 2025-07-31 | 2025-08-02 | 2025-08-07 | 7 | 100 | 7853.982 | 27.6 | 209.2 | 271.2 | 26.6 | 96.4 | 2-Cónica y dividida |  | 879
23472 - TERRA (MANAZANA 4) | 525530 | PL-1198 | Outinord IND 1" | Concreto | Placa aligerada y vigas de cubierta salón comunal eje 3 al 4 entre A - C | 2025-07-30 | 2025-08-02 | 2025-08-27 | 28 | 101 | 8011.847 | 27.6 | 289.4 | 368.1 | 36.1 | 130.8 | 2-Cónica y dividida |  | 896
23472 - TERRA (MANAZANA 4) | 525530 | PL-1198 | Outinord IND 1" | Concreto | Placa aligerada y vigas de cubierta salón comunal eje 3 al 4 entre A - C | 2025-07-30 | 2025-08-02 | 2025-08-27 | 28 | 100 | 7853.982 | 27.6 | 294.6 | 382.4 | 37.5 | 135.9 | 2-Cónica y dividida |  | 896
23472 - TERRA (MANAZANA 4) | 525530 | PL-1198 | Outinord IND 1" | Concreto | Placa aligerada y vigas de cubierta salón comunal eje 3 al 4 entre A - C | 2025-07-30 | 2025-08-02 | 2025-08-27 | 28 | 101 | 8011.847 | 27.6 | 290.4 | 369.1 | 36.2 | 131.2 | 2-Cónica y dividida |  | 896
23472 - TERRA (MANAZANA 4) | 525530 | PL-1198 | Outinord IND 1" | Concreto | Placa aligerada y vigas de cubierta salón comunal eje 3 al 4 entre A - C | 2025-07-30 | 2025-08-02 | 2025-08-13 | 14 | 100 | 7853.982 | 27.6 | 254.6 | 330.4 | 32.4 | 117.4 | 2-Cónica y dividida |  | 884
23472 - TERRA (MANAZANA 4) | 525530 | PL-1198 | Outinord IND 1" | Concreto | Placa aligerada y vigas de cubierta salón comunal eje 3 al 4 entre A - C | 2025-07-30 | 2025-08-02 | 2025-08-13 | 14 | 101 | 8011.847 | 27.6 | 250.1 | 318.2 | 31.2 | 113 | 2-Cónica y dividida |  | 884
23472 - TERRA (MANAZANA 4) | 525530 | PL-1198 | Outinord IND 1" | Concreto | Placa aligerada y vigas de cubierta salón comunal eje 3 al 4 entre A - C | 2025-07-30 | 2025-08-02 | 2025-08-06 | 7 | 100 | 7853.982 | 27.6 | 205.6 | 267.2 | 26.2 | 94.9 | 2-Cónica y dividida |  | 878
23472 - TERRA (MANAZANA 4) | 525530 | PL-1198 | Outinord IND 1" | Concreto | Placa aligerada y vigas de cubierta salón comunal eje 3 al 4 entre A - C | 2025-07-30 | 2025-08-02 | 2025-08-06 | 7 | 101 | 8011.847 | 27.6 | 201.4 | 255.9 | 25.1 | 90.9 | 2-Cónica y dividida |  | 878
23472 - TERRA (MANAZANA 4) | 525530 | PL-1198 | Outinord IND 1" | Concreto | Placa aligerada y vigas de cubierta salón comunal eje 3 al 4 entre A - C | 2025-07-30 | 2025-08-02 | 2025-08-02 | 3 | 100 | 7853.982 | 27.6 | 169.9 | 220.3 | 21.6 | 78.3 | 2-Cónica y dividida |  | 875
23472 - TERRA (MANAZANA 4) | 525530 | PL-1198 | Outinord IND 1" | Concreto | Placa aligerada y vigas de cubierta salón comunal eje 3 al 4 entre A - C | 2025-07-30 | 2025-08-02 | 2025-08-02 | 3 | 101 | 8011.847 | 27.6 | 164.6 | 209 | 20.5 | 74.3 | 2-Cónica y dividida |  | 875
23472 - TERRA (MANAZANA 4) | 525530 | PL-1197 | Outinord IND 1 Fibra 1" | Concreto | Placa aligerada de cubierta salón comunal eje 3 al 4 entre A - C | 2025-07-30 | 2025-08-02 | 2025-08-27 | 28 | 100 | 7853.982 | 27.6 | 378.5 | 491.5 | 48.2 | 174.6 | 2-Cónica y dividida |  | 896
23472 - TERRA (MANAZANA 4) | 525530 | PL-1197 | Outinord IND 1 Fibra 1" | Concreto | Placa aligerada de cubierta salón comunal eje 3 al 4 entre A - C | 2025-07-30 | 2025-08-02 | 2025-08-27 | 28 | 101 | 8011.847 | 27.6 | 375.6 | 478.2 | 46.9 | 169.9 | 2-Cónica y dividida |  | 896
23472 - TERRA (MANAZANA 4) | 525530 | PL-1197 | Outinord IND 1 Fibra 1" | Concreto | Placa aligerada de cubierta salón comunal eje 3 al 4 entre A - C | 2025-07-30 | 2025-08-02 | 2025-08-27 | 28 | 100 | 7853.982 | 27.6 | 370.4 | 481.3 | 47.2 | 171 | 2-Cónica y dividida |  | 896
23472 - TERRA (MANAZANA 4) | 525530 | PL-1197 | Outinord IND 1 Fibra 1" | Concreto | Placa aligerada de cubierta salón comunal eje 3 al 4 entre A - C | 2025-07-30 | 2025-08-02 | 2025-08-13 | 14 | 101 | 8011.847 | 27.6 | 325.6 | 414 | 40.6 | 147.1 | 2-Cónica y dividida |  | 884
23472 - TERRA (MANAZANA 4) | 525530 | PL-1197 | Outinord IND 1 Fibra 1" | Concreto | Placa aligerada de cubierta salón comunal eje 3 al 4 entre A - C | 2025-07-30 | 2025-08-02 | 2025-08-13 | 14 | 100 | 7853.982 | 27.6 | 322.4 | 418.1 | 41 | 148.6 | 2-Cónica y dividida |  | 884
23472 - TERRA (MANAZANA 4) | 525530 | PL-1197 | Outinord IND 1 Fibra 1" | Concreto | Placa aligerada de cubierta salón comunal eje 3 al 4 entre A - C | 2025-07-30 | 2025-08-02 | 2025-08-06 | 7 | 101 | 8011.847 | 27.6 | 280.8 | 356.9 | 35 | 126.8 | 2-Cónica y dividida |  | 878
23472 - TERRA (MANAZANA 4) | 525530 | PL-1197 | Outinord IND 1 Fibra 1" | Concreto | Placa aligerada de cubierta salón comunal eje 3 al 4 entre A - C | 2025-07-30 | 2025-08-02 | 2025-08-06 | 7 | 100 | 7853.982 | 27.6 | 276.9 | 360 | 35.3 | 127.9 | 2-Cónica y dividida |  | 878
23472 - TERRA (MANAZANA 4) | 525530 | PL-1197 | Outinord IND 1 Fibra 1" | Concreto | Placa aligerada de cubierta salón comunal eje 3 al 4 entre A - C | 2025-07-30 | 2025-08-02 | 2025-08-02 | 3 | 101 | 8011.847 | 27.6 | 247.2 | 315.1 | 30.9 | 112 | 2-Cónica y dividida |  | 875
23472 - TERRA (MANAZANA 4) | 525530 | PL-1197 | Outinord IND 1 Fibra 1" | Concreto | Placa aligerada de cubierta salón comunal eje 3 al 4 entre A - C | 2025-07-30 | 2025-08-02 | 2025-08-02 | 3 | 100 | 7853.982 | 27.6 | 241.5 | 313.1 | 30.7 | 111.2 | 2-Cónica y dividida |  | 875
23472 - TERRA (MANAZANA 4) | 525530 | PL-1196 | Outinord IND 1" | Concreto | Placa entrepiso torre 1 eje 1 al 7 entre F - J apto 1302, 1303 | 2025-07-30 | 2025-08-02 | 2025-08-27 | 28 | 101 | 8011.847 | 20.7 | 235.8 | 299.8 | 29.4 | 142 | 2-Cónica y dividida |  | 896
23472 - TERRA (MANAZANA 4) | 525530 | PL-1196 | Outinord IND 1" | Concreto | Placa entrepiso torre 1 eje 1 al 7 entre F - J apto 1302, 1303 | 2025-07-30 | 2025-08-02 | 2025-08-27 | 28 | 100 | 7853.982 | 20.7 | 239.6 | 311 | 30.5 | 147.3 | 2-Cónica y dividida |  | 896
23472 - TERRA (MANAZANA 4) | 525530 | PL-1196 | Outinord IND 1" | Concreto | Placa entrepiso torre 1 eje 1 al 7 entre F - J apto 1302, 1303 | 2025-07-30 | 2025-08-02 | 2025-08-27 | 28 | 101 | 8011.847 | 20.7 | 231.4 | 294.7 | 28.9 | 139.6 | 2-Cónica y dividida |  | 896
23472 - TERRA (MANAZANA 4) | 525530 | PL-1196 | Outinord IND 1" | Concreto | Placa entrepiso torre 1 eje 1 al 7 entre F - J apto 1302, 1303 | 2025-07-30 | 2025-08-02 | 2025-08-13 | 14 | 100 | 7853.982 | 20.7 | 198.9 | 258 | 25.3 | 122.2 | 2-Cónica y dividida |  | 884
23472 - TERRA (MANAZANA 4) | 525530 | PL-1196 | Outinord IND 1" | Concreto | Placa entrepiso torre 1 eje 1 al 7 entre F - J apto 1302, 1303 | 2025-07-30 | 2025-08-02 | 2025-08-13 | 14 | 101 | 8011.847 | 20.7 | 194.6 | 247.8 | 24.3 | 117.4 | 2-Cónica y dividida |  | 884
23472 - TERRA (MANAZANA 4) | 525530 | PL-1196 | Outinord IND 1" | Concreto | Placa entrepiso torre 1 eje 1 al 7 entre F - J apto 1302, 1303 | 2025-07-30 | 2025-08-02 | 2025-08-06 | 7 | 100 | 7853.982 | 20.7 | 150.7 | 195.8 | 19.2 | 92.8 | 2-Cónica y dividida |  | 878
23472 - TERRA (MANAZANA 4) | 525530 | PL-1196 | Outinord IND 1" | Concreto | Placa entrepiso torre 1 eje 1 al 7 entre F - J apto 1302, 1303 | 2025-07-30 | 2025-08-02 | 2025-08-06 | 7 | 101 | 8011.847 | 20.7 | 155.8 | 197.8 | 19.4 | 93.7 | 2-Cónica y dividida |  | 878
23472 - TERRA (MANAZANA 4) | 525530 | PL-1196 | Outinord IND 1" | Concreto | Placa entrepiso torre 1 eje 1 al 7 entre F - J apto 1302, 1303 | 2025-07-30 | 2025-08-02 | 2025-08-02 | 3 | 100 | 7853.982 | 20.7 | 131.4 | 170.3 | 16.7 | 80.7 | 2-Cónica y dividida |  | 875
23472 - TERRA (MANAZANA 4) | 525530 | PL-1196 | Outinord IND 1" | Concreto | Placa entrepiso torre 1 eje 1 al 7 entre F - J apto 1302, 1303 | 2025-07-30 | 2025-08-02 | 2025-08-02 | 3 | 101 | 8011.847 | 20.7 | 126.8 | 161.1 | 15.8 | 76.3 | 2-Cónica y dividida |  | 875
23472 - TERRA (MANAZANA 4) | 525530 | PL-1195 | Outinord IND 1" | Concreto | Vigas y placa aligerada salón comunal de cubierta eje 3 al 4 entre A - C y escalera tipo 5 eje B - C entre 7 al 7´ piso 3 al piso 4 | 2025-07-30 | 2025-08-02 | 2025-08-27 | 28 | 100 | 7853.982 | 27.6 | 372.8 | 484.4 | 47.5 | 172.1 | 2-Cónica y dividida |  | 896
23472 - TERRA (MANAZANA 4) | 525530 | PL-1195 | Outinord IND 1" | Concreto | Vigas y placa aligerada salón comunal de cubierta eje 3 al 4 entre A - C y escalera tipo 5 eje B - C entre 7 al 7´ piso 3 al piso 4 | 2025-07-30 | 2025-08-02 | 2025-08-27 | 28 | 101 | 8011.847 | 27.6 | 377.6 | 480.3 | 47.1 | 170.7 | 2-Cónica y dividida |  | 896
23472 - TERRA (MANAZANA 4) | 525530 | PL-1195 | Outinord IND 1" | Concreto | Vigas y placa aligerada salón comunal de cubierta eje 3 al 4 entre A - C y escalera tipo 5 eje B - C entre 7 al 7´ piso 3 al piso 4 | 2025-07-30 | 2025-08-02 | 2025-08-27 | 28 | 100 | 7853.982 | 27.6 | 370.4 | 481.3 | 47.2 | 171 | 2-Cónica y dividida |  | 896
23472 - TERRA (MANAZANA 4) | 525530 | PL-1195 | Outinord IND 1" | Concreto | Vigas y placa aligerada salón comunal de cubierta eje 3 al 4 entre A - C y escalera tipo 5 eje B - C entre 7 al 7´ piso 3 al piso 4 | 2025-07-30 | 2025-08-02 | 2025-08-13 | 14 | 101 | 8011.847 | 27.6 | 314.6 | 400.7 | 39.3 | 142.4 | 2-Cónica y dividida |  | 884
23472 - TERRA (MANAZANA 4) | 525530 | PL-1195 | Outinord IND 1" | Concreto | Vigas y placa aligerada salón comunal de cubierta eje 3 al 4 entre A - C y escalera tipo 5 eje B - C entre 7 al 7´ piso 3 al piso 4 | 2025-07-30 | 2025-08-02 | 2025-08-13 | 14 | 100 | 7853.982 | 27.6 | 318.1 | 413 | 40.5 | 146.7 | 2-Cónica y dividida |  | 884
23472 - TERRA (MANAZANA 4) | 525530 | PL-1195 | Outinord IND 1" | Concreto | Vigas y placa aligerada salón comunal de cubierta eje 3 al 4 entre A - C y escalera tipo 5 eje B - C entre 7 al 7´ piso 3 al piso 4 | 2025-07-30 | 2025-08-02 | 2025-08-06 | 7 | 101 | 8011.847 | 27.6 | 278.2 | 353.8 | 34.7 | 125.7 | 2-Cónica y dividida |  | 878
23472 - TERRA (MANAZANA 4) | 525530 | PL-1195 | Outinord IND 1" | Concreto | Vigas y placa aligerada salón comunal de cubierta eje 3 al 4 entre A - C y escalera tipo 5 eje B - C entre 7 al 7´ piso 3 al piso 4 | 2025-07-30 | 2025-08-02 | 2025-08-06 | 7 | 100 | 7853.982 | 27.6 | 274.6 | 356.9 | 35 | 126.8 | 2-Cónica y dividida |  | 878
23472 - TERRA (MANAZANA 4) | 525530 | PL-1195 | Outinord IND 1" | Concreto | Vigas y placa aligerada salón comunal de cubierta eje 3 al 4 entre A - C y escalera tipo 5 eje B - C entre 7 al 7´ piso 3 al piso 4 | 2025-07-30 | 2025-08-02 | 2025-08-02 | 3 | 101 | 8011.847 | 27.6 | 249.3 | 317.1 | 31.1 | 112.7 | 2-Cónica y dividida |  | 875
23472 - TERRA (MANAZANA 4) | 525530 | PL-1195 | Outinord IND 1" | Concreto | Vigas y placa aligerada salón comunal de cubierta eje 3 al 4 entre A - C y escalera tipo 5 eje B - C entre 7 al 7´ piso 3 al piso 4 | 2025-07-30 | 2025-08-02 | 2025-08-02 | 3 | 100 | 7853.982 | 27.6 | 245.8 | 319.2 | 31.3 | 113.4 | 2-Cónica y dividida |  | 875
23472 - TERRA (MANAZANA 4) | 525528 | PL - 1194 | Outinord IND 1" | Concreto | Placa entrepiso torre 1, eje 1 al 7 entre A - E, APt. 1304, 1305 y escalera eje 1 al 2 entre D - G, costado occidental piso 10 al piso 11. | 2025-07-29 | 2025-07-31 | 2025-08-26 | 28 | 101 | 8011.847 | 20.7 | 282.5 | 360 | 35.3 | 170.5 | 2-Cónica y dividida |  | 895
23472 - TERRA (MANAZANA 4) | 525528 | PL - 1194 | Outinord IND 1" | Concreto | Placa entrepiso torre 1, eje 1 al 7 entre A - E, APt. 1304, 1305 y escalera eje 1 al 2 entre D - G, costado occidental piso 10 al piso 11. | 2025-07-29 | 2025-07-31 | 2025-08-26 | 28 | 100 | 7853.982 | 20.7 | 279.5 | 363 | 35.6 | 172 | 2-Cónica y dividida |  | 895
23472 - TERRA (MANAZANA 4) | 525528 | PL - 1194 | Outinord IND 1" | Concreto | Placa entrepiso torre 1, eje 1 al 7 entre A - E, APt. 1304, 1305 y escalera eje 1 al 2 entre D - G, costado occidental piso 10 al piso 11. | 2025-07-29 | 2025-07-31 | 2025-08-26 | 28 | 101 | 8011.847 | 20.7 | 274.8 | 349.8 | 34.3 | 165.7 | 2-Cónica y dividida |  | 895
23472 - TERRA (MANAZANA 4) | 525528 | PL - 1194 | Outinord IND 1" | Concreto | Placa entrepiso torre 1, eje 1 al 7 entre A - E, APt. 1304, 1305 y escalera eje 1 al 2 entre D - G, costado occidental piso 10 al piso 11. | 2025-07-29 | 2025-07-31 | 2025-08-12 | 14 | 100 | 7853.982 | 20.7 | 220.6 | 286.5 | 28.1 | 135.7 | 2-Cónica y dividida |  | 883
23472 - TERRA (MANAZANA 4) | 525528 | PL - 1194 | Outinord IND 1" | Concreto | Placa entrepiso torre 1, eje 1 al 7 entre A - E, APt. 1304, 1305 y escalera eje 1 al 2 entre D - G, costado occidental piso 10 al piso 11. | 2025-07-29 | 2025-07-31 | 2025-08-12 | 14 | 101 | 8011.847 | 20.7 | 215.8 | 274.3 | 26.9 | 130 | 2-Cónica y dividida |  | 883
23472 - TERRA (MANAZANA 4) | 525528 | PL - 1194 | Outinord IND 1" | Concreto | Placa entrepiso torre 1, eje 1 al 7 entre A - E, APt. 1304, 1305 y escalera eje 1 al 2 entre D - G, costado occidental piso 10 al piso 11. | 2025-07-29 | 2025-07-31 | 2025-08-05 | 7 | 100 | 7853.982 | 20.7 | 174.9 | 227.4 | 22.3 | 107.7 | 2-Cónica y dividida |  | 877
23472 - TERRA (MANAZANA 4) | 525528 | PL - 1194 | Outinord IND 1" | Concreto | Placa entrepiso torre 1, eje 1 al 7 entre A - E, APt. 1304, 1305 y escalera eje 1 al 2 entre D - G, costado occidental piso 10 al piso 11. | 2025-07-29 | 2025-07-31 | 2025-08-05 | 7 | 101 | 8011.847 | 20.7 | 170.1 | 216.2 | 21.2 | 102.4 | 2-Cónica y dividida |  | 877
23472 - TERRA (MANAZANA 4) | 525528 | PL - 1194 | Outinord IND 1" | Concreto | Placa entrepiso torre 1, eje 1 al 7 entre A - E, APt. 1304, 1305 y escalera eje 1 al 2 entre D - G, costado occidental piso 10 al piso 11. | 2025-07-29 | 2025-07-31 | 2025-08-01 | 3 | 100 | 7853.982 | 20.7 | 125.5 | 163.2 | 16 | 77.3 | 2-Cónica y dividida |  | 873
23472 - TERRA (MANAZANA 4) | 525528 | PL - 1194 | Outinord IND 1" | Concreto | Placa entrepiso torre 1, eje 1 al 7 entre A - E, APt. 1304, 1305 y escalera eje 1 al 2 entre D - G, costado occidental piso 10 al piso 11. | 2025-07-29 | 2025-07-31 | 2025-08-01 | 3 | 101 | 8011.847 | 20.7 | 122.7 | 156 | 15.3 | 73.9 | 2-Cónica y dividida |  | 873
23472 - TERRA (MANAZANA 4) | 525528 | PL - 1193 | Outinord IND 1" | Concreto | Placa entrepiso torre 1, eje 7 al 13 entre E - J, Apt. 1301, 1312. | 2025-07-28 | 2025-07-31 | 2025-08-25 | 28 | 100 | 7853.982 | 20.7 | 208.7 | 271.2 | 26.6 | 128.5 | 2-Cónica y dividida |  | 894
23472 - TERRA (MANAZANA 4) | 525528 | PL - 1193 | Outinord IND 1" | Concreto | Placa entrepiso torre 1, eje 7 al 13 entre E - J, Apt. 1301, 1312. | 2025-07-28 | 2025-07-31 | 2025-08-25 | 28 | 101 | 8011.847 | 20.7 | 210.6 | 268.2 | 26.3 | 127.1 | 2-Cónica y dividida |  | 894
23472 - TERRA (MANAZANA 4) | 525528 | PL - 1193 | Outinord IND 1" | Concreto | Placa entrepiso torre 1, eje 7 al 13 entre E - J, Apt. 1301, 1312. | 2025-07-28 | 2025-07-31 | 2025-08-25 | 28 | 100 | 7853.982 | 20.7 | 205.8 | 267.2 | 26.2 | 126.6 | 2-Cónica y dividida |  | 894
23472 - TERRA (MANAZANA 4) | 525528 | PL - 1193 | Outinord IND 1" | Concreto | Placa entrepiso torre 1, eje 7 al 13 entre E - J, Apt. 1301, 1312. | 2025-07-28 | 2025-07-31 | 2025-08-11 | 14 | 101 | 8011.847 | 20.7 | 156.4 | 198.8 | 19.5 | 94.2 | 2-Cónica y dividida |  | 882
23472 - TERRA (MANAZANA 4) | 525528 | PL - 1193 | Outinord IND 1" | Concreto | Placa entrepiso torre 1, eje 7 al 13 entre E - J, Apt. 1301, 1312. | 2025-07-28 | 2025-07-31 | 2025-08-11 | 14 | 100 | 7853.982 | 20.7 | 150.9 | 195.8 | 19.2 | 92.8 | 2-Cónica y dividida |  | 882
23472 - TERRA (MANAZANA 4) | 525528 | PL - 1193 | Outinord IND 1" | Concreto | Placa entrepiso torre 1, eje 7 al 13 entre E - J, Apt. 1301, 1312. | 2025-07-28 | 2025-07-31 | 2025-08-04 | 7 | 101 | 8011.847 | 20.7 | 128.4 | 163.2 | 16 | 77.3 | 2-Cónica y dividida |  | 876
23472 - TERRA (MANAZANA 4) | 525528 | PL - 1193 | Outinord IND 1" | Concreto | Placa entrepiso torre 1, eje 7 al 13 entre E - J, Apt. 1301, 1312. | 2025-07-28 | 2025-07-31 | 2025-08-04 | 7 | 100 | 7853.982 | 20.7 | 129.6 | 168.3 | 16.5 | 79.7 | 2-Cónica y dividida |  | 876
23472 - TERRA (MANAZANA 4) | 525528 | PL - 1193 | Outinord IND 1" | Concreto | Placa entrepiso torre 1, eje 7 al 13 entre E - J, Apt. 1301, 1312. | 2025-07-28 | 2025-07-31 | 2025-07-31 | 3 | 101 | 8011.847 | 20.7 | 97.8 | 124.4 | 12.2 | 58.9 | 2-Cónica y dividida |  | 872
23472 - TERRA (MANAZANA 4) | 525528 | PL - 1193 | Outinord IND 1" | Concreto | Placa entrepiso torre 1, eje 7 al 13 entre E - J, Apt. 1301, 1312. | 2025-07-28 | 2025-07-31 | 2025-07-31 | 3 | 100 | 7853.982 | 20.7 | 93.4 | 121.3 | 11.9 | 57.5 | 2-Cónica y dividida |  | 872
23472 - TERRA (MANAZANA 4) | 525527 | G - 87 | No especificado | Grouting | Grouting Salon Comunal eje 2 al 6 entre A - C Subestación y cuarto de Maquinas y Grouting muro de rampa Vehicular | 2025-07-25 | 2025-07-29 | 2025-08-22 | 28 | 76 | 4536.46 | 12.5 | 80.1 | 180.5 | 17.7 | 141.6 | 2-Cónica y dividida |  | 893
23472 - TERRA (MANAZANA 4) | 525527 | G - 87 | No especificado | Grouting | Grouting Salon Comunal eje 2 al 6 entre A - C Subestación y cuarto de Maquinas y Grouting muro de rampa Vehicular | 2025-07-25 | 2025-07-29 | 2025-08-22 | 28 | 75 | 4417.865 | 12.5 | 79.5 | 183.5 | 18 | 144 | 2-Cónica y dividida |  | 893
23472 - TERRA (MANAZANA 4) | 525527 | G - 87 | No especificado | Grouting | Grouting Salon Comunal eje 2 al 6 entre A - C Subestación y cuarto de Maquinas y Grouting muro de rampa Vehicular | 2025-07-25 | 2025-07-29 | 2025-08-22 | 28 | 76 | 4536.46 | 12.5 | 78.6 | 176.4 | 17.3 | 138.4 | 2-Cónica y dividida |  | 893
23472 - TERRA (MANAZANA 4) | 525527 | G - 87 | No especificado | Grouting | Grouting Salon Comunal eje 2 al 6 entre A - C Subestación y cuarto de Maquinas y Grouting muro de rampa Vehicular | 2025-07-25 | 2025-07-29 | 2025-08-01 | 7 | 76 | 4536.46 | 12.5 | 52.4 | 118.3 | 11.6 | 92.8 | 2-Cónica y dividida |  | 873
23472 - TERRA (MANAZANA 4) | 525527 | G - 87 | No especificado | Grouting | Grouting Salon Comunal eje 2 al 6 entre A - C Subestación y cuarto de Maquinas y Grouting muro de rampa Vehicular | 2025-07-25 | 2025-07-29 | 2025-08-01 | 7 | 75 | 4417.865 | 12.5 | 51.9 | 119.3 | 11.7 | 93.6 | 2-Cónica y dividida |  | 873
23472 - TERRA (MANAZANA 4) | 525527 | G - 86 | No especificado | Grouting | Grouting Torre 3 eje A entre 1 al 23 Apt 2804, 2805, 2806, 2807, 2808, 2809 | 2025-07-25 | 2025-07-29 | 2025-08-22 | 28 | 76 | 4536.46 | 12.5 | 95.7 | 215.2 | 21.1 | 168.8 | 2-Cónica y dividida |  | 893
23472 - TERRA (MANAZANA 4) | 525527 | G - 86 | No especificado | Grouting | Grouting Torre 3 eje A entre 1 al 23 Apt 2804, 2805, 2806, 2807, 2808, 2809 | 2025-07-25 | 2025-07-29 | 2025-08-22 | 28 | 76 | 4536.46 | 12.5 | 94.2 | 212.1 | 20.8 | 166.4 | 2-Cónica y dividida |  | 893
23472 - TERRA (MANAZANA 4) | 525527 | G - 86 | No especificado | Grouting | Grouting Torre 3 eje A entre 1 al 23 Apt 2804, 2805, 2806, 2807, 2808, 2809 | 2025-07-25 | 2025-07-29 | 2025-08-22 | 28 | 75 | 4417.865 | 12.5 | 93.5 | 216.2 | 21.2 | 169.6 | 2-Cónica y dividida |  | 893
23472 - TERRA (MANAZANA 4) | 525527 | G - 86 | No especificado | Grouting | Grouting Torre 3 eje A entre 1 al 23 Apt 2804, 2805, 2806, 2807, 2808, 2809 | 2025-07-25 | 2025-07-29 | 2025-08-01 | 7 | 76 | 4536.46 | 12.5 | 75.3 | 169.3 | 16.6 | 132.8 | 2-Cónica y dividida |  | 873
23472 - TERRA (MANAZANA 4) | 525527 | G - 86 | No especificado | Grouting | Grouting Torre 3 eje A entre 1 al 23 Apt 2804, 2805, 2806, 2807, 2808, 2809 | 2025-07-25 | 2025-07-29 | 2025-08-01 | 7 | 76 | 4536.46 | 12.5 | 74.6 | 167.2 | 16.4 | 131.2 | 2-Cónica y dividida |  | 873
23472 - TERRA (MANAZANA 4) | 525527 | G - 85 | No especificado | Grouting | Grouting Torre 3 eje J entre 1 al 23 APT 2801, 2802, 2803, 2810, 2811, 2812 | 2025-07-25 | 2025-07-29 | 2025-08-22 | 28 | 75 | 4417.865 | 12.5 | 106.8 | 246.8 | 24.2 | 193.6 | 2-Cónica y dividida |  | 893
23472 - TERRA (MANAZANA 4) | 525527 | G - 85 | No especificado | Grouting | Grouting Torre 3 eje J entre 1 al 23 APT 2801, 2802, 2803, 2810, 2811, 2812 | 2025-07-25 | 2025-07-29 | 2025-08-22 | 28 | 76 | 4536.46 | 12.5 | 105.4 | 236.6 | 23.2 | 185.6 | 2-Cónica y dividida |  | 893
23472 - TERRA (MANAZANA 4) | 525527 | G - 85 | No especificado | Grouting | Grouting Torre 3 eje J entre 1 al 23 APT 2801, 2802, 2803, 2810, 2811, 2812 | 2025-07-25 | 2025-07-29 | 2025-08-22 | 28 | 76 | 4536.46 | 12.5 | 104.6 | 235.6 | 23.1 | 184.8 | 2-Cónica y dividida |  | 893
23472 - TERRA (MANAZANA 4) | 525527 | G - 85 | No especificado | Grouting | Grouting Torre 3 eje J entre 1 al 23 APT 2801, 2802, 2803, 2810, 2811, 2812 | 2025-07-25 | 2025-07-29 | 2025-08-01 | 7 | 75 | 4417.865 | 12.5 | 92.1 | 212.1 | 20.8 | 166.4 | 2-Cónica y dividida |  | 873
23472 - TERRA (MANAZANA 4) | 525527 | G - 85 | No especificado | Grouting | Grouting Torre 3 eje J entre 1 al 23 APT 2801, 2802, 2803, 2810, 2811, 2812 | 2025-07-25 | 2025-07-29 | 2025-08-01 | 7 | 76 | 4536.46 | 12.5 | 91.3 | 205 | 20.1 | 160.8 | 2-Cónica y dividida |  | 873
23472 - TERRA (MANAZANA 4) | 525527 | G - 84 | No especificado | Grouting | Grouting Torre 3 eje A entre 1 al 23 Apt 2704, 2705, 2706, 2707, 2708, 2709 | 2025-07-25 | 2025-07-29 | 2025-08-22 | 28 | 76 | 4536.46 | 12.5 | 94.9 | 213.1 | 20.9 | 167.2 | 2-Cónica y dividida |  | 893
23472 - TERRA (MANAZANA 4) | 525527 | G - 84 | No especificado | Grouting | Grouting Torre 3 eje A entre 1 al 23 Apt 2704, 2705, 2706, 2707, 2708, 2709 | 2025-07-25 | 2025-07-29 | 2025-08-22 | 28 | 75 | 4417.865 | 12.5 | 93.4 | 215.2 | 21.1 | 168.8 | 2-Cónica y dividida |  | 893
23472 - TERRA (MANAZANA 4) | 525527 | G - 84 | No especificado | Grouting | Grouting Torre 3 eje A entre 1 al 23 Apt 2704, 2705, 2706, 2707, 2708, 2709 | 2025-07-25 | 2025-07-29 | 2025-08-22 | 28 | 76 | 4536.46 | 12.5 | 92.6 | 208 | 20.4 | 163.2 | 2-Cónica y dividida |  | 893
23472 - TERRA (MANAZANA 4) | 525527 | G - 84 | No especificado | Grouting | Grouting Torre 3 eje A entre 1 al 23 Apt 2704, 2705, 2706, 2707, 2708, 2709 | 2025-07-25 | 2025-07-29 | 2025-08-01 | 7 | 76 | 4536.46 | 12.5 | 73.4 | 165.2 | 16.2 | 129.6 | 2-Cónica y dividida |  | 873
23472 - TERRA (MANAZANA 4) | 525527 | G - 84 | No especificado | Grouting | Grouting Torre 3 eje A entre 1 al 23 Apt 2704, 2705, 2706, 2707, 2708, 2709 | 2025-07-25 | 2025-07-29 | 2025-08-01 | 7 | 75 | 4417.865 | 12.5 | 72.8 | 168.3 | 16.5 | 132 | 2-Cónica y dividida |  | 873
23472 - TERRA (MANAZANA 4) | 525526 | M - 1192 | Outinord IND 1/2" | Concreto | Muros torre 1, eje 1 al 5 entre F - J, Apt. 1202 - 1203. | 2025-07-26 | 2025-07-29 | 2025-08-23 | 28 | 100 | 7853.982 | 27.6 | 310.5 | 402.8 | 39.5 | 143.1 | 2-Cónica y dividida |  | 894
23472 - TERRA (MANAZANA 4) | 525526 | M - 1192 | Outinord IND 1/2" | Concreto | Muros torre 1, eje 1 al 5 entre F - J, Apt. 1202 - 1203. | 2025-07-26 | 2025-07-29 | 2025-08-23 | 28 | 100 | 7853.982 | 27.6 | 305.6 | 396.7 | 38.9 | 140.9 | 2-Cónica y dividida |  | 894
23472 - TERRA (MANAZANA 4) | 525526 | M - 1192 | Outinord IND 1/2" | Concreto | Muros torre 1, eje 1 al 5 entre F - J, Apt. 1202 - 1203. | 2025-07-26 | 2025-07-29 | 2025-08-23 | 28 | 101 | 8011.847 | 27.6 | 300.4 | 382.4 | 37.5 | 135.9 | 2-Cónica y dividida |  | 894
23472 - TERRA (MANAZANA 4) | 525526 | M - 1192 | Outinord IND 1/2" | Concreto | Muros torre 1, eje 1 al 5 entre F - J, Apt. 1202 - 1203. | 2025-07-26 | 2025-07-29 | 2025-08-09 | 14 | 100 | 7853.982 | 27.6 | 265.8 | 344.7 | 33.8 | 122.5 | 2-Cónica y dividida |  | 881
23472 - TERRA (MANAZANA 4) | 525526 | M - 1192 | Outinord IND 1/2" | Concreto | Muros torre 1, eje 1 al 5 entre F - J, Apt. 1202 - 1203. | 2025-07-26 | 2025-07-29 | 2025-08-09 | 14 | 101 | 8011.847 | 27.6 | 260.1 | 331.4 | 32.5 | 117.8 | 2-Cónica y dividida |  | 881
23472 - TERRA (MANAZANA 4) | 525526 | M - 1192 | Outinord IND 1/2" | Concreto | Muros torre 1, eje 1 al 5 entre F - J, Apt. 1202 - 1203. | 2025-07-26 | 2025-07-29 | 2025-08-02 | 7 | 100 | 7853.982 | 27.6 | 214.7 | 278.4 | 27.3 | 98.9 | 2-Cónica y dividida |  | 874
23472 - TERRA (MANAZANA 4) | 525526 | M - 1192 | Outinord IND 1/2" | Concreto | Muros torre 1, eje 1 al 5 entre F - J, Apt. 1202 - 1203. | 2025-07-26 | 2025-07-29 | 2025-08-02 | 7 | 101 | 8011.847 | 27.6 | 211.3 | 269.2 | 26.4 | 95.7 | 2-Cónica y dividida |  | 874
23472 - TERRA (MANAZANA 4) | 525526 | M - 1192 | Outinord IND 1/2" | Concreto | Muros torre 1, eje 1 al 5 entre F - J, Apt. 1202 - 1203. | 2025-07-26 | 2025-07-29 | 2025-07-29 | 3 | 100 | 7853.982 | 27.6 | 186.4 | 241.7 | 23.7 | 85.9 | 2-Cónica y dividida |  | 871
23472 - TERRA (MANAZANA 4) | 525526 | M - 1192 | Outinord IND 1/2" | Concreto | Muros torre 1, eje 1 al 5 entre F - J, Apt. 1202 - 1203. | 2025-07-26 | 2025-07-29 | 2025-07-29 | 3 | 101 | 8011.847 | 27.6 | 183.9 | 234.5 | 23 | 83.3 | 2-Cónica y dividida |  | 871
23472 - TERRA (MANAZANA 4) | 525526 | PL - 1191 | Outinord IND 1" | Concreto | Placa entrepiso torre 1, eje 7 al 13 entre A - E, Apt. 1306 - 1307. | 2025-07-26 | 2025-07-29 | 2025-08-23 | 28 | 100 | 7853.982 | 20.7 | 230.9 | 299.8 | 29.4 | 142 | 2-Cónica y dividida |  | 894
23472 - TERRA (MANAZANA 4) | 525526 | PL - 1191 | Outinord IND 1" | Concreto | Placa entrepiso torre 1, eje 7 al 13 entre A - E, Apt. 1306 - 1307. | 2025-07-26 | 2025-07-29 | 2025-08-23 | 28 | 101 | 8011.847 | 20.7 | 225.6 | 287.6 | 28.2 | 136.2 | 2-Cónica y dividida |  | 894
23472 - TERRA (MANAZANA 4) | 525526 | PL - 1191 | Outinord IND 1" | Concreto | Placa entrepiso torre 1, eje 7 al 13 entre A - E, Apt. 1306 - 1307. | 2025-07-26 | 2025-07-29 | 2025-08-23 | 28 | 100 | 7853.982 | 20.7 | 220.1 | 285.5 | 28 | 135.3 | 2-Cónica y dividida |  | 894
23472 - TERRA (MANAZANA 4) | 525526 | PL - 1191 | Outinord IND 1" | Concreto | Placa entrepiso torre 1, eje 7 al 13 entre A - E, Apt. 1306 - 1307. | 2025-07-26 | 2025-07-29 | 2025-08-09 | 14 | 101 | 8011.847 | 20.7 | 184.3 | 234.5 | 23 | 111.1 | 2-Cónica y dividida |  | 881
23472 - TERRA (MANAZANA 4) | 525526 | PL - 1191 | Outinord IND 1" | Concreto | Placa entrepiso torre 1, eje 7 al 13 entre A - E, Apt. 1306 - 1307. | 2025-07-26 | 2025-07-29 | 2025-08-09 | 14 | 100 | 7853.982 | 20.7 | 186.9 | 242.7 | 23.8 | 115 | 2-Cónica y dividida |  | 881
23472 - TERRA (MANAZANA 4) | 525526 | PL - 1191 | Outinord IND 1" | Concreto | Placa entrepiso torre 1, eje 7 al 13 entre A - E, Apt. 1306 - 1307. | 2025-07-26 | 2025-07-29 | 2025-08-02 | 7 | 101 | 8011.847 | 20.7 | 148.7 | 189.7 | 18.6 | 89.9 | 2-Cónica y dividida |  | 874
23472 - TERRA (MANAZANA 4) | 525526 | PL - 1191 | Outinord IND 1" | Concreto | Placa entrepiso torre 1, eje 7 al 13 entre A - E, Apt. 1306 - 1307. | 2025-07-26 | 2025-07-29 | 2025-08-02 | 7 | 100 | 7853.982 | 20.7 | 142.6 | 185.6 | 18.2 | 87.9 | 2-Cónica y dividida |  | 874
23472 - TERRA (MANAZANA 4) | 525526 | PL - 1191 | Outinord IND 1" | Concreto | Placa entrepiso torre 1, eje 7 al 13 entre A - E, Apt. 1306 - 1307. | 2025-07-26 | 2025-07-29 | 2025-07-29 | 3 | 102 | 8171.282 | 20.7 | 120.6 | 150.9 | 14.8 | 71.5 | 2-Cónica y dividida |  | 871
23472 - TERRA (MANAZANA 4) | 525526 | PL - 1191 | Outinord IND 1" | Concreto | Placa entrepiso torre 1, eje 7 al 13 entre A - E, Apt. 1306 - 1307. | 2025-07-26 | 2025-07-29 | 2025-07-29 | 3 | 100 | 7853.982 | 20.7 | 118.3 | 154 | 15.1 | 72.9 | 2-Cónica y dividida |  | 871
23472 - TERRA (MANAZANA 4) | 525526 | M - 1190 | Outinord IND 1/2" | Concreto | Muros torre 1, eje 13 al 19 entre F - J, Apt. 1310 - 1311. | 2025-07-25 | 2025-07-29 | 2025-08-22 | 28 | 101 | 8011.847 | 27.6 | 287.3 | 366.1 | 35.9 | 130.1 | 2-Cónica y dividida |  | 893
23472 - TERRA (MANAZANA 4) | 525526 | M - 1190 | Outinord IND 1/2" | Concreto | Muros torre 1, eje 13 al 19 entre F - J, Apt. 1310 - 1311. | 2025-07-25 | 2025-07-29 | 2025-08-22 | 28 | 100 | 7853.982 | 27.6 | 284.6 | 369.1 | 36.2 | 131.2 | 2-Cónica y dividida |  | 893
23472 - TERRA (MANAZANA 4) | 525526 | M - 1190 | Outinord IND 1/2" | Concreto | Muros torre 1, eje 13 al 19 entre F - J, Apt. 1310 - 1311. | 2025-07-25 | 2025-07-29 | 2025-08-22 | 28 | 101 | 8011.847 | 27.6 | 280.1 | 356.9 | 35 | 126.8 | 2-Cónica y dividida |  | 893
23472 - TERRA (MANAZANA 4) | 525526 | M - 1190 | Outinord IND 1/2" | Concreto | Muros torre 1, eje 13 al 19 entre F - J, Apt. 1310 - 1311. | 2025-07-25 | 2025-07-29 | 2025-08-08 | 14 | 100 | 7853.982 | 27.6 | 244.9 | 318.2 | 31.2 | 113 | 2-Cónica y dividida |  | 880
23472 - TERRA (MANAZANA 4) | 525526 | M - 1190 | Outinord IND 1/2" | Concreto | Muros torre 1, eje 13 al 19 entre F - J, Apt. 1310 - 1311. | 2025-07-25 | 2025-07-29 | 2025-08-08 | 14 | 101 | 8011.847 | 27.6 | 240.1 | 305.9 | 30 | 108.7 | 2-Cónica y dividida |  | 880
23472 - TERRA (MANAZANA 4) | 525526 | M - 1190 | Outinord IND 1/2" | Concreto | Muros torre 1, eje 13 al 19 entre F - J, Apt. 1310 - 1311. | 2025-07-25 | 2025-07-29 | 2025-08-01 | 7 | 100 | 7853.982 | 27.6 | 203.5 | 264.1 | 25.9 | 93.8 | 2-Cónica y dividida |  | 873
23472 - TERRA (MANAZANA 4) | 525526 | M - 1190 | Outinord IND 1/2" | Concreto | Muros torre 1, eje 13 al 19 entre F - J, Apt. 1310 - 1311. | 2025-07-25 | 2025-07-29 | 2025-08-01 | 7 | 101 | 8011.847 | 27.6 | 198.1 | 251.9 | 24.7 | 89.5 | 2-Cónica y dividida |  | 873
23472 - TERRA (MANAZANA 4) | 525526 | M - 1190 | Outinord IND 1/2" | Concreto | Muros torre 1, eje 13 al 19 entre F - J, Apt. 1310 - 1311. | 2025-07-25 | 2025-07-29 | 2025-07-29 | 4 | 100 | 7853.982 | 27.6 | 168.7 | 219.2 | 21.5 | 77.9 | 2-Cónica y dividida |  | 871
23472 - TERRA (MANAZANA 4) | 525526 | M - 1190 | Outinord IND 1/2" | Concreto | Muros torre 1, eje 13 al 19 entre F - J, Apt. 1310 - 1311. | 2025-07-25 | 2025-07-29 | 2025-07-29 | 4 | 101 | 8011.847 | 27.6 | 166.9 | 212.1 | 20.8 | 75.4 | 2-Cónica y dividida |  | 871
23472 - TERRA (MANAZANA 4) | 525526 | PL - 1189 | Outinord IND 1" | Concreto | Placa entrepiso torre 1, eje 13 al 19 entre F - J, Apt. 1310, 1311 y escalera costado oriental, eje 17 al 19 entre D - E, piso 9 al piso 10. | 2025-07-25 | 2025-07-29 | 2025-08-22 | 28 | 100 | 7853.982 | 20.7 | 195.8 | 253.9 | 24.9 | 120.3 | 2-Cónica y dividida |  | 893
23472 - TERRA (MANAZANA 4) | 525526 | PL - 1189 | Outinord IND 1" | Concreto | Placa entrepiso torre 1, eje 13 al 19 entre F - J, Apt. 1310, 1311 y escalera costado oriental, eje 17 al 19 entre D - E, piso 9 al piso 10. | 2025-07-25 | 2025-07-29 | 2025-08-22 | 28 | 101 | 8011.847 | 20.7 | 198.6 | 252.9 | 24.8 | 119.8 | 2-Cónica y dividida |  | 893
23472 - TERRA (MANAZANA 4) | 525526 | PL - 1189 | Outinord IND 1" | Concreto | Placa entrepiso torre 1, eje 13 al 19 entre F - J, Apt. 1310, 1311 y escalera costado oriental, eje 17 al 19 entre D - E, piso 9 al piso 10. | 2025-07-25 | 2025-07-29 | 2025-08-22 | 28 | 100 | 7853.982 | 20.7 | 201.1 | 261 | 25.6 | 123.7 | 2-Cónica y dividida |  | 893
23472 - TERRA (MANAZANA 4) | 525526 | PL - 1189 | Outinord IND 1" | Concreto | Placa entrepiso torre 1, eje 13 al 19 entre F - J, Apt. 1310, 1311 y escalera costado oriental, eje 17 al 19 entre D - E, piso 9 al piso 10. | 2025-07-25 | 2025-07-29 | 2025-08-08 | 14 | 101 | 8011.847 | 20.7 | 148.3 | 188.6 | 18.5 | 89.4 | 2-Cónica y dividida |  | 880
23472 - TERRA (MANAZANA 4) | 525526 | PL - 1189 | Outinord IND 1" | Concreto | Placa entrepiso torre 1, eje 13 al 19 entre F - J, Apt. 1310, 1311 y escalera costado oriental, eje 17 al 19 entre D - E, piso 9 al piso 10. | 2025-07-25 | 2025-07-29 | 2025-08-08 | 14 | 100 | 7853.982 | 20.7 | 146.6 | 190.7 | 18.7 | 90.3 | 2-Cónica y dividida |  | 880
23472 - TERRA (MANAZANA 4) | 525526 | PL - 1189 | Outinord IND 1" | Concreto | Placa entrepiso torre 1, eje 13 al 19 entre F - J, Apt. 1310, 1311 y escalera costado oriental, eje 17 al 19 entre D - E, piso 9 al piso 10. | 2025-07-25 | 2025-07-29 | 2025-08-01 | 7 | 101 | 8011.847 | 20.7 | 118.7 | 150.9 | 14.8 | 71.5 | 2-Cónica y dividida |  | 873
23472 - TERRA (MANAZANA 4) | 525526 | PL - 1189 | Outinord IND 1" | Concreto | Placa entrepiso torre 1, eje 13 al 19 entre F - J, Apt. 1310, 1311 y escalera costado oriental, eje 17 al 19 entre D - E, piso 9 al piso 10. | 2025-07-25 | 2025-07-29 | 2025-08-01 | 7 | 100 | 7853.982 | 20.7 | 112.5 | 145.8 | 14.3 | 69.1 | 2-Cónica y dividida |  | 873
23472 - TERRA (MANAZANA 4) | 525526 | PL - 1189 | Outinord IND 1" | Concreto | Placa entrepiso torre 1, eje 13 al 19 entre F - J, Apt. 1310, 1311 y escalera costado oriental, eje 17 al 19 entre D - E, piso 9 al piso 10. | 2025-07-25 | 2025-07-29 | 2025-07-29 | 4 | 101 | 8011.847 | 20.7 | 86.9 | 110.1 | 10.8 | 52.2 | 2-Cónica y dividida |  | 871
23472 - TERRA (MANAZANA 4) | 525526 | PL - 1189 | Outinord IND 1" | Concreto | Placa entrepiso torre 1, eje 13 al 19 entre F - J, Apt. 1310, 1311 y escalera costado oriental, eje 17 al 19 entre D - E, piso 9 al piso 10. | 2025-07-25 | 2025-07-29 | 2025-07-29 | 4 | 101 | 8011.847 | 20.7 | 84.7 | 108.1 | 10.6 | 51.2 | 2-Cónica y dividida |  | 871
23472 - TERRA (MANAZANA 4) | 525525 | M-1188 | Outinord IND ½" | Concreto | Muros torre 1 eje 6 al 11 entre F - J apto 1201, 1212 | 2025-07-24 | 2025-07-26 | 2025-08-21 | 28 | 100 | 7853.982 | 27.6 | 258.1 | 335.5 | 32.9 | 119.2 | 2-Cónica y dividida |  | 892
23472 - TERRA (MANAZANA 4) | 525525 | M-1188 | Outinord IND ½" | Concreto | Muros torre 1 eje 6 al 11 entre F - J apto 1201, 1212 | 2025-07-24 | 2025-07-26 | 2025-08-21 | 28 | 101 | 8011.847 | 27.6 | 255.6 | 325.3 | 31.9 | 115.6 | 2-Cónica y dividida |  | 892
23472 - TERRA (MANAZANA 4) | 525525 | M-1188 | Outinord IND ½" | Concreto | Muros torre 1 eje 6 al 11 entre F - J apto 1201, 1212 | 2025-07-24 | 2025-07-26 | 2025-08-21 | 28 | 101 | 8011.847 | 27.6 | 250.1 | 318.2 | 31.2 | 113 | 2-Cónica y dividida |  | 892
23472 - TERRA (MANAZANA 4) | 525525 | M-1188 | Outinord IND ½" | Concreto | Muros torre 1 eje 6 al 11 entre F - J apto 1201, 1212 | 2025-07-24 | 2025-07-26 | 2025-08-07 | 14 | 101 | 8011.847 | 27.6 | 194.4 | 247.8 | 24.3 | 88 | 2-Cónica y dividida |  | 879
23472 - TERRA (MANAZANA 4) | 525525 | M-1188 | Outinord IND ½" | Concreto | Muros torre 1 eje 6 al 11 entre F - J apto 1201, 1212 | 2025-07-24 | 2025-07-26 | 2025-08-07 | 14 | 100 | 7853.982 | 27.6 | 188.1 | 243.7 | 23.9 | 86.6 | 2-Cónica y dividida |  | 879
23472 - TERRA (MANAZANA 4) | 525525 | M-1188 | Outinord IND ½" | Concreto | Muros torre 1 eje 6 al 11 entre F - J apto 1201, 1212 | 2025-07-24 | 2025-07-26 | 2025-07-31 | 7 | 101 | 8011.847 | 27.6 | 165.7 | 211.1 | 20.7 | 75 | 2-Cónica y dividida |  | 872
23472 - TERRA (MANAZANA 4) | 525525 | M-1188 | Outinord IND ½" | Concreto | Muros torre 1 eje 6 al 11 entre F - J apto 1201, 1212 | 2025-07-24 | 2025-07-26 | 2025-07-31 | 7 | 100 | 7853.982 | 27.6 | 159.6 | 207 | 20.3 | 73.6 | 2-Cónica y dividida |  | 872
23472 - TERRA (MANAZANA 4) | 525525 | M-1188 | Outinord IND ½" | Concreto | Muros torre 1 eje 6 al 11 entre F - J apto 1201, 1212 | 2025-07-24 | 2025-07-26 | 2025-07-27 | 3 | 101 | 8011.847 | 27.6 | 140.8 | 179.5 | 17.6 | 63.8 | 2-Cónica y dividida |  | 869
23472 - TERRA (MANAZANA 4) | 525525 | M-1188 | Outinord IND ½" | Concreto | Muros torre 1 eje 6 al 11 entre F - J apto 1201, 1212 | 2025-07-24 | 2025-07-26 | 2025-07-27 | 3 | 100 | 7853.982 | 27.6 | 136.2 | 176.4 | 17.3 | 62.7 | 2-Cónica y dividida |  | 869
23472 - TERRA (MANAZANA 4) | 525525 | PL-1187 | Outinord IND 1" | Concreto | Placa entrepiso torre 1 eje 13 al 19 entre A - E apto 1308, 1309 | 2025-07-24 | 2025-07-26 | 2025-08-21 | 28 | 100 | 7853.982 | 20.7 | 240.4 | 312 | 30.6 | 147.8 | 2-Cónica y dividida |  | 892
23472 - TERRA (MANAZANA 4) | 525525 | PL-1187 | Outinord IND 1" | Concreto | Placa entrepiso torre 1 eje 13 al 19 entre A - E apto 1308, 1309 | 2025-07-24 | 2025-07-26 | 2025-08-21 | 28 | 100 | 7853.982 | 20.7 | 235.8 | 305.9 | 30 | 144.9 | 2-Cónica y dividida |  | 892
23472 - TERRA (MANAZANA 4) | 525525 | PL-1187 | Outinord IND 1" | Concreto | Placa entrepiso torre 1 eje 13 al 19 entre A - E apto 1308, 1309 | 2025-07-24 | 2025-07-26 | 2025-08-21 | 28 | 101 | 8011.847 | 20.7 | 236.4 | 300.8 | 29.5 | 142.5 | 2-Cónica y dividida |  | 892
23472 - TERRA (MANAZANA 4) | 525525 | PL-1187 | Outinord IND 1" | Concreto | Placa entrepiso torre 1 eje 13 al 19 entre A - E apto 1308, 1309 | 2025-07-24 | 2025-07-26 | 2025-08-07 | 14 | 100 | 7853.982 | 20.7 | 190.6 | 247.8 | 24.3 | 117.4 | 2-Cónica y dividida |  | 879
23472 - TERRA (MANAZANA 4) | 525525 | PL-1187 | Outinord IND 1" | Concreto | Placa entrepiso torre 1 eje 13 al 19 entre A - E apto 1308, 1309 | 2025-07-24 | 2025-07-26 | 2025-08-07 | 14 | 101 | 8011.847 | 20.7 | 186.9 | 237.6 | 23.3 | 112.6 | 2-Cónica y dividida |  | 879
23472 - TERRA (MANAZANA 4) | 525525 | PL-1187 | Outinord IND 1" | Concreto | Placa entrepiso torre 1 eje 13 al 19 entre A - E apto 1308, 1309 | 2025-07-24 | 2025-07-26 | 2025-07-31 | 7 | 100 | 7853.982 | 20.7 | 135.6 | 176.4 | 17.3 | 83.6 | 2-Cónica y dividida |  | 872
23472 - TERRA (MANAZANA 4) | 525525 | PL-1187 | Outinord IND 1" | Concreto | Placa entrepiso torre 1 eje 13 al 19 entre A - E apto 1308, 1309 | 2025-07-24 | 2025-07-26 | 2025-07-31 | 7 | 101 | 8011.847 | 20.7 | 133.4 | 170.3 | 16.7 | 80.7 | 2-Cónica y dividida |  | 872
23472 - TERRA (MANAZANA 4) | 525525 | PL-1187 | Outinord IND 1" | Concreto | Placa entrepiso torre 1 eje 13 al 19 entre A - E apto 1308, 1309 | 2025-07-24 | 2025-07-26 | 2025-07-27 | 3 | 100 | 7853.982 | 20.7 | 106.7 | 138.7 | 13.6 | 65.7 | 2-Cónica y dividida |  | 869
23472 - TERRA (MANAZANA 4) | 525525 | PL-1187 | Outinord IND 1" | Concreto | Placa entrepiso torre 1 eje 13 al 19 entre A - E apto 1308, 1309 | 2025-07-24 | 2025-07-26 | 2025-07-27 | 3 | 101 | 8011.847 | 20.7 | 101.9 | 129.5 | 12.7 | 61.4 | 2-Cónica y dividida |  | 869
23472 - TERRA (MANAZANA 4) | 525525 | PL-1186 | Outinord IND 1" Fibra | Concreto | Salón comunal placa cubierta eje 4 al 7 entre A - C comunal 2 | 2025-07-24 | 2025-07-26 | 2025-08-21 | 28 | 100 | 7853.982 | 27.6 | 263.9 | 342.6 | 33.6 | 121.7 | 2-Cónica y dividida |  | 892
23472 - TERRA (MANAZANA 4) | 525525 | PL-1186 | Outinord IND 1" Fibra | Concreto | Salón comunal placa cubierta eje 4 al 7 entre A - C comunal 2 | 2025-07-24 | 2025-07-26 | 2025-08-21 | 28 | 100 | 7853.982 | 27.6 | 264.9 | 343.6 | 33.7 | 122.1 | 2-Cónica y dividida |  | 892
23472 - TERRA (MANAZANA 4) | 525525 | PL-1186 | Outinord IND 1" Fibra | Concreto | Salón comunal placa cubierta eje 4 al 7 entre A - C comunal 2 | 2025-07-24 | 2025-07-26 | 2025-08-21 | 28 | 100 | 7853.982 | 27.6 | 260.1 | 337.5 | 33.1 | 119.9 | 2-Cónica y dividida |  | 892
23472 - TERRA (MANAZANA 4) | 525525 | PL-1186 | Outinord IND 1" Fibra | Concreto | Salón comunal placa cubierta eje 4 al 7 entre A - C comunal 2 | 2025-07-24 | 2025-07-26 | 2025-08-07 | 14 | 101 | 8011.847 | 27.6 | 239.9 | 304.9 | 29.9 | 108.3 | 2-Cónica y dividida |  | 879
23472 - TERRA (MANAZANA 4) | 525525 | PL-1186 | Outinord IND 1" Fibra | Concreto | Salón comunal placa cubierta eje 4 al 7 entre A - C comunal 2 | 2025-07-24 | 2025-07-26 | 2025-08-07 | 14 | 100 | 7853.982 | 27.6 | 231.1 | 299.8 | 29.4 | 106.5 | 2-Cónica y dividida |  | 879
23472 - TERRA (MANAZANA 4) | 525525 | PL-1186 | Outinord IND 1" Fibra | Concreto | Salón comunal placa cubierta eje 4 al 7 entre A - C comunal 2 | 2025-07-24 | 2025-07-26 | 2025-07-31 | 7 | 101 | 8011.847 | 27.6 | 209.4 | 266.1 | 26.1 | 94.6 | 2-Cónica y dividida |  | 872
23472 - TERRA (MANAZANA 4) | 525525 | PL-1186 | Outinord IND 1" Fibra | Concreto | Salón comunal placa cubierta eje 4 al 7 entre A - C comunal 2 | 2025-07-24 | 2025-07-26 | 2025-07-31 | 7 | 100 | 7853.982 | 27.6 | 203.8 | 264.1 | 25.9 | 93.8 | 2-Cónica y dividida |  | 872
23472 - TERRA (MANAZANA 4) | 525525 | PL-1186 | Outinord IND 1" Fibra | Concreto | Salón comunal placa cubierta eje 4 al 7 entre A - C comunal 2 | 2025-07-24 | 2025-07-26 | 2025-07-27 | 3 | 100 | 7853.982 | 27.6 | 180.9 | 234.5 | 23 | 83.3 | 2-Cónica y dividida |  | 869
23472 - TERRA (MANAZANA 4) | 525525 | PL-1186 | Outinord IND 1" Fibra | Concreto | Salón comunal placa cubierta eje 4 al 7 entre A - C comunal 2 | 2025-07-24 | 2025-07-26 | 2025-07-27 | 3 | 100 | 7853.982 | 27.6 | 177.4 | 230.5 | 22.6 | 81.9 | 2-Cónica y dividida |  | 869
23472 - TERRA (MANAZANA 4) | 525524 | PL-1185 | Outinord IND 1" | Concreto | Salón comunal 2 vigas de placa cubierta eje 4 al 7 entre A - C | 2025-07-24 | 2025-07-26 | 2025-08-21 | 28 | 100 | 7853.982 | 27.6 | 320.6 | 416 | 40.8 | 147.8 | 2-Cónica y dividida |  | 892
23472 - TERRA (MANAZANA 4) | 525524 | PL-1185 | Outinord IND 1" | Concreto | Salón comunal 2 vigas de placa cubierta eje 4 al 7 entre A - C | 2025-07-24 | 2025-07-26 | 2025-08-21 | 28 | 100 | 7853.982 | 27.6 | 312.8 | 405.8 | 39.8 | 144.2 | 2-Cónica y dividida |  | 892
23472 - TERRA (MANAZANA 4) | 525524 | PL-1185 | Outinord IND 1" | Concreto | Salón comunal 2 vigas de placa cubierta eje 4 al 7 entre A - C | 2025-07-24 | 2025-07-26 | 2025-08-21 | 28 | 101 | 8011.847 | 27.6 | 315.8 | 401.8 | 39.4 | 142.8 | 2-Cónica y dividida |  | 892
23472 - TERRA (MANAZANA 4) | 525524 | PL-1185 | Outinord IND 1" | Concreto | Salón comunal 2 vigas de placa cubierta eje 4 al 7 entre A - C | 2025-07-24 | 2025-07-26 | 2025-08-07 | 14 | 100 | 7853.982 | 27.6 | 274.6 | 356.9 | 35 | 126.8 | 2-Cónica y dividida |  | 879
23472 - TERRA (MANAZANA 4) | 525524 | PL-1185 | Outinord IND 1" | Concreto | Salón comunal 2 vigas de placa cubierta eje 4 al 7 entre A - C | 2025-07-24 | 2025-07-26 | 2025-08-07 | 14 | 101 | 8011.847 | 27.6 | 270.7 | 344.7 | 33.8 | 122.5 | 2-Cónica y dividida |  | 879
23472 - TERRA (MANAZANA 4) | 525524 | PL-1185 | Outinord IND 1" | Concreto | Salón comunal 2 vigas de placa cubierta eje 4 al 7 entre A - C | 2025-07-24 | 2025-07-26 | 2025-07-31 | 7 | 100 | 7853.982 | 27.6 | 223.5 | 290.6 | 28.5 | 103.3 | 2-Cónica y dividida |  | 872
23472 - TERRA (MANAZANA 4) | 525524 | PL-1185 | Outinord IND 1" | Concreto | Salón comunal 2 vigas de placa cubierta eje 4 al 7 entre A - C | 2025-07-24 | 2025-07-26 | 2025-07-31 | 7 | 101 | 8011.847 | 27.6 | 219.3 | 279.4 | 27.4 | 99.3 | 2-Cónica y dividida |  | 872
23472 - TERRA (MANAZANA 4) | 525524 | PL-1185 | Outinord IND 1" | Concreto | Salón comunal 2 vigas de placa cubierta eje 4 al 7 entre A - C | 2025-07-24 | 2025-07-26 | 2025-07-27 | 3 | 100 | 7853.982 | 27.6 | 192.4 | 249.8 | 24.5 | 88.8 | 2-Cónica y dividida |  | 869
23472 - TERRA (MANAZANA 4) | 525524 | PL-1185 | Outinord IND 1" | Concreto | Salón comunal 2 vigas de placa cubierta eje 4 al 7 entre A - C | 2025-07-24 | 2025-07-26 | 2025-07-27 | 3 | 101 | 8011.847 | 27.6 | 187.7 | 238.6 | 23.4 | 84.8 | 2-Cónica y dividida |  | 869
23472 - TERRA (MANAZANA 4) | 525524 | PL-1184 | Outinord IND 1" | Concreto | Salón comunal 2 vigas de placa cubierta eje 4 al 7 entre A - C | 2025-07-24 | 2025-07-26 | 2025-08-21 | 28 | 101 | 8011.847 | 27.6 | 292.5 | 372.2 | 36.5 | 132.2 | 2-Cónica y dividida |  | 892
23472 - TERRA (MANAZANA 4) | 525524 | PL-1184 | Outinord IND 1" | Concreto | Salón comunal 2 vigas de placa cubierta eje 4 al 7 entre A - C | 2025-07-24 | 2025-07-26 | 2025-08-21 | 28 | 101 | 8011.847 | 27.6 | 298.3 | 379.3 | 37.2 | 134.8 | 2-Cónica y dividida |  | 892
23472 - TERRA (MANAZANA 4) | 525524 | PL-1184 | Outinord IND 1" | Concreto | Salón comunal 2 vigas de placa cubierta eje 4 al 7 entre A - C | 2025-07-24 | 2025-07-26 | 2025-08-21 | 28 | 100 | 7853.982 | 27.6 | 294.6 | 382.4 | 37.5 | 135.9 | 2-Cónica y dividida |  | 892
23472 - TERRA (MANAZANA 4) | 525524 | PL-1184 | Outinord IND 1" | Concreto | Salón comunal 2 vigas de placa cubierta eje 4 al 7 entre A - C | 2025-07-24 | 2025-07-26 | 2025-08-07 | 14 | 101 | 8011.847 | 27.6 | 258.8 | 329.4 | 32.3 | 117 | 2-Cónica y dividida |  | 879
23472 - TERRA (MANAZANA 4) | 525524 | PL-1184 | Outinord IND 1" | Concreto | Salón comunal 2 vigas de placa cubierta eje 4 al 7 entre A - C | 2025-07-24 | 2025-07-26 | 2025-08-07 | 14 | 100 | 7853.982 | 27.6 | 261.4 | 339.6 | 33.3 | 120.7 | 2-Cónica y dividida |  | 879
23472 - TERRA (MANAZANA 4) | 525524 | PL-1184 | Outinord IND 1" | Concreto | Salón comunal 2 vigas de placa cubierta eje 4 al 7 entre A - C | 2025-07-24 | 2025-07-26 | 2025-07-31 | 7 | 101 | 8011.847 | 27.6 | 214.8 | 273.3 | 26.8 | 97.1 | 2-Cónica y dividida |  | 872
23472 - TERRA (MANAZANA 4) | 525524 | PL-1184 | Outinord IND 1" | Concreto | Salón comunal 2 vigas de placa cubierta eje 4 al 7 entre A - C | 2025-07-24 | 2025-07-26 | 2025-07-31 | 7 | 100 | 7853.982 | 27.6 | 208.3 | 270.2 | 26.5 | 96 | 2-Cónica y dividida |  | 872
23472 - TERRA (MANAZANA 4) | 525524 | PL-1184 | Outinord IND 1" | Concreto | Salón comunal 2 vigas de placa cubierta eje 4 al 7 entre A - C | 2025-07-24 | 2025-07-26 | 2025-07-27 | 3 | 100 | 7853.982 | 27.6 | 187.9 | 243.7 | 23.9 | 86.6 | 2-Cónica y dividida |  | 869
23472 - TERRA (MANAZANA 4) | 525524 | PL-1184 | Outinord IND 1" | Concreto | Salón comunal 2 vigas de placa cubierta eje 4 al 7 entre A - C | 2025-07-24 | 2025-07-26 | 2025-07-27 | 3 | 100 | 7853.982 | 27.6 | 184.3 | 239.6 | 23.5 | 85.1 | 2-Cónica y dividida |  | 869
23472 - TERRA (MANAZANA 4) | 525524 | M-1183 | Outinord IND ½" | Concreto | Muros torre 1 eje 6 al 11 entre A - E apto 1206, 1207 y columna de salón comunal 1 eje 4 entre A - B | 2025-07-23 | 2025-07-26 | 2025-08-20 | 28 | 101 | 8011.847 | 27.6 | 268.9 | 342.6 | 33.6 | 121.7 | 2-Cónica y dividida |  | 891
23472 - TERRA (MANAZANA 4) | 525524 | M-1183 | Outinord IND ½" | Concreto | Muros torre 1 eje 6 al 11 entre A - E apto 1206, 1207 y columna de salón comunal 1 eje 4 entre A - B | 2025-07-23 | 2025-07-26 | 2025-08-20 | 28 | 100 | 7853.982 | 27.6 | 264.8 | 343.6 | 33.7 | 122.1 | 2-Cónica y dividida |  | 891
23472 - TERRA (MANAZANA 4) | 525524 | M-1183 | Outinord IND ½" | Concreto | Muros torre 1 eje 6 al 11 entre A - E apto 1206, 1207 y columna de salón comunal 1 eje 4 entre A - B | 2025-07-23 | 2025-07-26 | 2025-08-20 | 28 | 101 | 8011.847 | 27.6 | 260.1 | 331.4 | 32.5 | 117.8 | 2-Cónica y dividida |  | 891
23472 - TERRA (MANAZANA 4) | 525524 | M-1183 | Outinord IND ½" | Concreto | Muros torre 1 eje 6 al 11 entre A - E apto 1206, 1207 y columna de salón comunal 1 eje 4 entre A - B | 2025-07-23 | 2025-07-26 | 2025-08-06 | 14 | 100 | 7853.982 | 27.6 | 208.8 | 271.2 | 26.6 | 96.4 | 2-Cónica y dividida |  | 878
23472 - TERRA (MANAZANA 4) | 525524 | M-1183 | Outinord IND ½" | Concreto | Muros torre 1 eje 6 al 11 entre A - E apto 1206, 1207 y columna de salón comunal 1 eje 4 entre A - B | 2025-07-23 | 2025-07-26 | 2025-08-06 | 14 | 101 | 8011.847 | 27.6 | 215.4 | 274.3 | 26.9 | 97.5 | 2-Cónica y dividida |  | 878
23472 - TERRA (MANAZANA 4) | 525524 | M-1183 | Outinord IND ½" | Concreto | Muros torre 1 eje 6 al 11 entre A - E apto 1206, 1207 y columna de salón comunal 1 eje 4 entre A - B | 2025-07-23 | 2025-07-26 | 2025-07-30 | 7 | 100 | 7853.982 | 27.6 | 180.2 | 233.5 | 22.9 | 83 | 2-Cónica y dividida |  | 871
23472 - TERRA (MANAZANA 4) | 525524 | M-1183 | Outinord IND ½" | Concreto | Muros torre 1 eje 6 al 11 entre A - E apto 1206, 1207 y columna de salón comunal 1 eje 4 entre A - B | 2025-07-23 | 2025-07-26 | 2025-07-30 | 7 | 101 | 8011.847 | 27.6 | 174.7 | 222.3 | 21.8 | 79 | 2-Cónica y dividida |  | 871
23472 - TERRA (MANAZANA 4) | 525524 | M-1183 | Outinord IND ½" | Concreto | Muros torre 1 eje 6 al 11 entre A - E apto 1206, 1207 y columna de salón comunal 1 eje 4 entre A - B | 2025-07-23 | 2025-07-26 | 2025-07-26 | 3 | 100 | 7853.982 | 27.6 | 165.8 | 215.2 | 21.1 | 76.4 | 2-Cónica y dividida |  | 868
23472 - TERRA (MANAZANA 4) | 525524 | M-1183 | Outinord IND ½" | Concreto | Muros torre 1 eje 6 al 11 entre A - E apto 1206, 1207 y columna de salón comunal 1 eje 4 entre A - B | 2025-07-23 | 2025-07-26 | 2025-07-26 | 3 | 101 | 8011.847 | 27.6 | 158.4 | 201.9 | 19.8 | 71.7 | 2-Cónica y dividida |  | 868
23472 - TERRA (MANAZANA 4) | 525524 | PL-1182 | Outinord IND 1" | Concreto | Placa entrepiso torre 1 eje 1 al 7 entre F - J apto 1202, 1203 y escalera eje 1 al 2 entre D - G costado occidental piso 9 al piso 10 | 2025-07-23 | 2025-07-26 | 2025-08-20 | 28 | 101 | 8011.847 | 20.7 | 299 | 380.4 | 37.3 | 180.2 | 2-Cónica y dividida |  | 891
23472 - TERRA (MANAZANA 4) | 525524 | PL-1182 | Outinord IND 1" | Concreto | Placa entrepiso torre 1 eje 1 al 7 entre F - J apto 1202, 1203 y escalera eje 1 al 2 entre D - G costado occidental piso 9 al piso 10 | 2025-07-23 | 2025-07-26 | 2025-08-20 | 28 | 101 | 8011.847 | 20.7 | 294.3 | 374.2 | 36.7 | 177.3 | 2-Cónica y dividida |  | 891
23472 - TERRA (MANAZANA 4) | 525524 | PL-1182 | Outinord IND 1" | Concreto | Placa entrepiso torre 1 eje 1 al 7 entre F - J apto 1202, 1203 y escalera eje 1 al 2 entre D - G costado occidental piso 9 al piso 10 | 2025-07-23 | 2025-07-26 | 2025-08-20 | 28 | 100 | 7853.982 | 20.7 | 291.4 | 378.3 | 37.1 | 179.2 | 2-Cónica y dividida |  | 891
23472 - TERRA (MANAZANA 4) | 525524 | PL-1182 | Outinord IND 1" | Concreto | Placa entrepiso torre 1 eje 1 al 7 entre F - J apto 1202, 1203 y escalera eje 1 al 2 entre D - G costado occidental piso 9 al piso 10 | 2025-07-23 | 2025-07-26 | 2025-08-06 | 14 | 101 | 8011.847 | 20.7 | 246.3 | 313.1 | 30.7 | 148.3 | 2-Cónica y dividida |  | 878
23472 - TERRA (MANAZANA 4) | 525524 | PL-1182 | Outinord IND 1" | Concreto | Placa entrepiso torre 1 eje 1 al 7 entre F - J apto 1202, 1203 y escalera eje 1 al 2 entre D - G costado occidental piso 9 al piso 10 | 2025-07-23 | 2025-07-26 | 2025-08-06 | 14 | 100 | 7853.982 | 20.7 | 242.8 | 315.1 | 30.9 | 149.3 | 2-Cónica y dividida |  | 878
23472 - TERRA (MANAZANA 4) | 525524 | PL-1182 | Outinord IND 1" | Concreto | Placa entrepiso torre 1 eje 1 al 7 entre F - J apto 1202, 1203 y escalera eje 1 al 2 entre D - G costado occidental piso 9 al piso 10 | 2025-07-23 | 2025-07-26 | 2025-07-30 | 7 | 100 | 7853.982 | 20.7 | 220.8 | 286.5 | 28.1 | 135.7 | 2-Cónica y dividida |  | 871
23472 - TERRA (MANAZANA 4) | 525524 | PL-1182 | Outinord IND 1" | Concreto | Placa entrepiso torre 1 eje 1 al 7 entre F - J apto 1202, 1203 y escalera eje 1 al 2 entre D - G costado occidental piso 9 al piso 10 | 2025-07-23 | 2025-07-26 | 2025-07-30 | 7 | 100 | 7853.982 | 20.7 | 217.5 | 282.5 | 27.7 | 133.8 | 2-Cónica y dividida |  | 871
23472 - TERRA (MANAZANA 4) | 525524 | PL-1182 | Outinord IND 1" | Concreto | Placa entrepiso torre 1 eje 1 al 7 entre F - J apto 1202, 1203 y escalera eje 1 al 2 entre D - G costado occidental piso 9 al piso 10 | 2025-07-23 | 2025-07-26 | 2025-07-26 | 3 | 101 | 8011.847 | 20.7 | 196.7 | 250.9 | 24.6 | 118.8 | 2-Cónica y dividida |  | 868
23472 - TERRA (MANAZANA 4) | 525524 | PL-1182 | Outinord IND 1" | Concreto | Placa entrepiso torre 1 eje 1 al 7 entre F - J apto 1202, 1203 y escalera eje 1 al 2 entre D - G costado occidental piso 9 al piso 10 | 2025-07-23 | 2025-07-26 | 2025-07-26 | 3 | 100 | 7853.982 | 20.7 | 193.8 | 251.9 | 24.7 | 119.3 | 2-Cónica y dividida |  | 868
23472 - TERRA (MANAZANA 4) | 525523 | M - 87 | No especificado | Mortero | Salón comunal mampostería eje 2 al 6 entre A - C subestación y cuarto de máquinas y mampostería muros rampa vehicular | 2025-07-22 | 2025-07-24 | 2025-08-19 | 28 | 76 | 4536.46 | 7.5 | 26.3 | 59.1 | 5.8 | 77.3 | 2-Cónica y dividida | Bajo a 28 dias. | 890
23472 - TERRA (MANAZANA 4) | 525523 | M - 87 | No especificado | Mortero | Salón comunal mampostería eje 2 al 6 entre A - C subestación y cuarto de máquinas y mampostería muros rampa vehicular | 2025-07-22 | 2025-07-24 | 2025-08-19 | 28 | 76 | 4536.46 | 7.5 | 27.5 | 62.2 | 6.1 | 81.3 | 2-Cónica y dividida | Bajo a 28 dias. | 890
23472 - TERRA (MANAZANA 4) | 525523 | M - 87 | No especificado | Mortero | Salón comunal mampostería eje 2 al 6 entre A - C subestación y cuarto de máquinas y mampostería muros rampa vehicular | 2025-07-22 | 2025-07-24 | 2025-08-19 | 28 | 76 | 4536.46 | 7.5 | 28.1 | 63.2 | 6.2 | 82.7 | 2-Cónica y dividida | Bajo a 28 dias. | 890
23472 - TERRA (MANAZANA 4) | 525523 | M - 87 | No especificado | Mortero | Salón comunal mampostería eje 2 al 6 entre A - C subestación y cuarto de máquinas y mampostería muros rampa vehicular | 2025-07-22 | 2025-07-24 | 2025-07-29 | 7 | 76 | 4536.46 | 7.5 | 20.9 | 46.9 | 4.6 | 61.3 | 2-Cónica y dividida |  | 870
23472 - TERRA (MANAZANA 4) | 525523 | M - 87 | No especificado | Mortero | Salón comunal mampostería eje 2 al 6 entre A - C subestación y cuarto de máquinas y mampostería muros rampa vehicular | 2025-07-22 | 2025-07-24 | 2025-07-29 | 7 | 76 | 4536.46 | 7.5 | 22.4 | 50 | 4.9 | 65.3 | 2-Cónica y dividida |  | 870
23472 - TERRA (MANAZANA 4) | 525523 | M - 86 | No especificado | Mortero | Mampostería torre 3 eje A entre 1 al 23 apt 2804, 2805, 2806, 2807, 2808, 2809 | 2025-07-22 | 2025-07-24 | 2025-08-19 | 28 | 75 | 4417.865 | 7.5 | 34.7 | 80.6 | 7.9 | 105.3 | 2-Cónica y dividida |  | 890
23472 - TERRA (MANAZANA 4) | 525523 | M - 86 | No especificado | Mortero | Mampostería torre 3 eje A entre 1 al 23 apt 2804, 2805, 2806, 2807, 2808, 2809 | 2025-07-22 | 2025-07-24 | 2025-08-19 | 28 | 75 | 4417.865 | 7.5 | 33.9 | 78.5 | 7.7 | 102.7 | 2-Cónica y dividida |  | 890
23472 - TERRA (MANAZANA 4) | 525523 | M - 86 | No especificado | Mortero | Mampostería torre 3 eje A entre 1 al 23 apt 2804, 2805, 2806, 2807, 2808, 2809 | 2025-07-22 | 2025-07-24 | 2025-08-19 | 28 | 75 | 4417.865 | 7.5 | 36.6 | 84.6 | 8.3 | 110.7 | 2-Cónica y dividida |  | 890
23472 - TERRA (MANAZANA 4) | 525523 | M - 86 | No especificado | Mortero | Mampostería torre 3 eje A entre 1 al 23 apt 2804, 2805, 2806, 2807, 2808, 2809 | 2025-07-22 | 2025-07-24 | 2025-07-29 | 7 | 75 | 4417.865 | 7.5 | 14.5 | 33.7 | 3.3 | 44 | 2-Cónica y dividida | Bajo a 7 dias. | 870
23472 - TERRA (MANAZANA 4) | 525523 | M - 86 | No especificado | Mortero | Mampostería torre 3 eje A entre 1 al 23 apt 2804, 2805, 2806, 2807, 2808, 2809 | 2025-07-22 | 2025-07-24 | 2025-07-29 | 7 | 75 | 4417.865 | 7.5 | 15.6 | 35.7 | 3.5 | 46.7 | 2-Cónica y dividida | Bajo a 7 dias. | 870
23472 - TERRA (MANAZANA 4) | 525523 | M - 85 | No especificado | Mortero | Mampostería torre 3 eje J entre 1 al 23 apt 2801, 2802, 2803, 2810, 2811, 2812 | 2025-07-22 | 2025-07-24 | 2025-08-19 | 28 | 76 | 4536.46 | 7.5 | 35.7 | 80.6 | 7.9 | 105.3 | 2-Cónica y dividida |  | 890
23472 - TERRA (MANAZANA 4) | 525523 | M - 85 | No especificado | Mortero | Mampostería torre 3 eje J entre 1 al 23 apt 2801, 2802, 2803, 2810, 2811, 2812 | 2025-07-22 | 2025-07-24 | 2025-08-19 | 28 | 76 | 4536.46 | 7.5 | 35.9 | 80.6 | 7.9 | 105.3 | 2-Cónica y dividida |  | 890
23472 - TERRA (MANAZANA 4) | 525523 | M - 85 | No especificado | Mortero | Mampostería torre 3 eje J entre 1 al 23 apt 2801, 2802, 2803, 2810, 2811, 2812 | 2025-07-22 | 2025-07-24 | 2025-08-19 | 28 | 76 | 4536.46 | 7.5 | 34.6 | 77.5 | 7.6 | 101.3 | 2-Cónica y dividida |  | 890
23472 - TERRA (MANAZANA 4) | 525523 | M - 85 | No especificado | Mortero | Mampostería torre 3 eje J entre 1 al 23 apt 2801, 2802, 2803, 2810, 2811, 2812 | 2025-07-22 | 2025-07-24 | 2025-07-29 | 7 | 76 | 4536.46 | 7.5 | 20.4 | 45.9 | 4.5 | 60 | 2-Cónica y dividida |  | 870
23472 - TERRA (MANAZANA 4) | 525523 | M - 85 | No especificado | Mortero | Mampostería torre 3 eje J entre 1 al 23 apt 2801, 2802, 2803, 2810, 2811, 2812 | 2025-07-22 | 2025-07-24 | 2025-07-29 | 7 | 76 | 4536.46 | 7.5 | 22.9 | 51 | 5 | 66.7 | 2-Cónica y dividida |  | 870
23472 - TERRA (MANAZANA 4) | 525523 | M - 84 | No especificado | Mortero | Mampostería torre 3 eje A entre 1 al 23 apt 2704, 2705, 2706, 2707, 2708, 2709 | 2025-07-22 | 2025-07-24 | 2025-08-19 | 28 | 75 | 4417.865 | 7.5 | 30.7 | 70.4 | 6.9 | 92 | 2-Cónica y dividida | Bajo a 28 dias. | 890
23472 - TERRA (MANAZANA 4) | 525523 | M - 84 | No especificado | Mortero | Mampostería torre 3 eje A entre 1 al 23 apt 2704, 2705, 2706, 2707, 2708, 2709 | 2025-07-22 | 2025-07-24 | 2025-08-19 | 28 | 75 | 4417.865 | 7.5 | 29.3 | 67.3 | 6.6 | 88 | 2-Cónica y dividida | Bajo a 28 dias. | 890
23472 - TERRA (MANAZANA 4) | 525523 | M - 84 | No especificado | Mortero | Mampostería torre 3 eje A entre 1 al 23 apt 2704, 2705, 2706, 2707, 2708, 2709 | 2025-07-22 | 2025-07-24 | 2025-08-19 | 28 | 75 | 4417.865 | 7.5 | 28.2 | 65.3 | 6.4 | 85.3 | 2-Cónica y dividida | Bajo a 28 dias. | 890
23472 - TERRA (MANAZANA 4) | 525523 | M - 84 | No especificado | Mortero | Mampostería torre 3 eje A entre 1 al 23 apt 2704, 2705, 2706, 2707, 2708, 2709 | 2025-07-22 | 2025-07-24 | 2025-07-29 | 7 | 75 | 4417.865 | 7.5 | 22.6 | 52 | 5.1 | 68 | 2-Cónica y dividida |  | 870
23472 - TERRA (MANAZANA 4) | 525523 | M - 84 | No especificado | Mortero | Mampostería torre 3 eje A entre 1 al 23 apt 2704, 2705, 2706, 2707, 2708, 2709 | 2025-07-22 | 2025-07-24 | 2025-07-29 | 7 | 75 | 4417.865 | 7.5 | 21.3 | 48.9 | 4.8 | 64 | 2-Cónica y dividida |  | 870
23472 - TERRA (MANAZANA 4) | 525522 | M-1181 | Outinord IND ½" | Concreto | Muros torre 1 eje 12 al 19 entre F - J apto 1211, 1210 | 2025-07-22 | 2025-07-24 | 2025-08-19 | 28 | 101 | 8011.847 | 27.6 | 295.3 | 376.3 | 36.9 | 133.7 | 2-Cónica y dividida |  | 890
23472 - TERRA (MANAZANA 4) | 525522 | M-1181 | Outinord IND ½" | Concreto | Muros torre 1 eje 12 al 19 entre F - J apto 1211, 1210 | 2025-07-22 | 2025-07-24 | 2025-08-19 | 28 | 100 | 7853.982 | 27.6 | 294.6 | 382.4 | 37.5 | 135.9 | 2-Cónica y dividida |  | 890
23472 - TERRA (MANAZANA 4) | 525522 | M-1181 | Outinord IND ½" | Concreto | Muros torre 1 eje 12 al 19 entre F - J apto 1211, 1210 | 2025-07-22 | 2025-07-24 | 2025-08-19 | 28 | 101 | 8011.847 | 27.6 | 289.4 | 368.1 | 36.1 | 130.8 | 2-Cónica y dividida |  | 890
23472 - TERRA (MANAZANA 4) | 525522 | M-1181 | Outinord IND ½" | Concreto | Muros torre 1 eje 12 al 19 entre F - J apto 1211, 1210 | 2025-07-22 | 2025-07-24 | 2025-08-05 | 14 | 100 | 7853.982 | 27.6 | 240.1 | 312 | 30.6 | 110.9 | 2-Cónica y dividida |  | 877
23472 - TERRA (MANAZANA 4) | 525522 | M-1181 | Outinord IND ½" | Concreto | Muros torre 1 eje 12 al 19 entre F - J apto 1211, 1210 | 2025-07-22 | 2025-07-24 | 2025-08-05 | 14 | 101 | 8011.847 | 27.6 | 235.6 | 299.8 | 29.4 | 106.5 | 2-Cónica y dividida |  | 877
23472 - TERRA (MANAZANA 4) | 525522 | M-1181 | Outinord IND ½" | Concreto | Muros torre 1 eje 12 al 19 entre F - J apto 1211, 1210 | 2025-07-22 | 2025-07-24 | 2025-07-29 | 7 | 100 | 7853.982 | 27.6 | 196.3 | 254.9 | 25 | 90.6 | 2-Cónica y dividida |  | 870
23472 - TERRA (MANAZANA 4) | 525522 | M-1181 | Outinord IND ½" | Concreto | Muros torre 1 eje 12 al 19 entre F - J apto 1211, 1210 | 2025-07-22 | 2025-07-24 | 2025-07-29 | 7 | 101 | 8011.847 | 27.6 | 190.9 | 242.7 | 23.8 | 86.2 | 2-Cónica y dividida |  | 870
23472 - TERRA (MANAZANA 4) | 525522 | M-1181 | Outinord IND ½" | Concreto | Muros torre 1 eje 12 al 19 entre F - J apto 1211, 1210 | 2025-07-22 | 2025-07-24 | 2025-07-25 | 3 | 100 | 7853.982 | 27.6 | 155.4 | 201.9 | 19.8 | 71.7 | 2-Cónica y dividida |  | 867
23472 - TERRA (MANAZANA 4) | 525522 | M-1181 | Outinord IND ½" | Concreto | Muros torre 1 eje 12 al 19 entre F - J apto 1211, 1210 | 2025-07-22 | 2025-07-24 | 2025-07-25 | 3 | 101 | 8011.847 | 27.6 | 152.8 | 194.8 | 19.1 | 69.2 | 2-Cónica y dividida |  | 867
23472 - TERRA (MANAZANA 4) | 525522 | PL-1180 | Outinord IND 1" | Concreto | Placa entrepiso torre 1 eje 1 al 7 entre A - E apto 1204, 1205 | 2025-07-22 | 2025-07-24 | 2025-08-19 | 28 | 100 | 7853.982 | 20.7 | 223.6 | 290.6 | 28.5 | 137.7 | 2-Cónica y dividida |  | 890
23472 - TERRA (MANAZANA 4) | 525522 | PL-1180 | Outinord IND 1" | Concreto | Placa entrepiso torre 1 eje 1 al 7 entre A - E apto 1204, 1205 | 2025-07-22 | 2025-07-24 | 2025-08-19 | 28 | 101 | 8011.847 | 20.7 | 218.9 | 278.4 | 27.3 | 131.9 | 2-Cónica y dividida |  | 890
23472 - TERRA (MANAZANA 4) | 525522 | PL-1180 | Outinord IND 1" | Concreto | Placa entrepiso torre 1 eje 1 al 7 entre A - E apto 1204, 1205 | 2025-07-22 | 2025-07-24 | 2025-08-19 | 28 | 100 | 7853.982 | 20.7 | 221.4 | 287.6 | 28.2 | 136.2 | 2-Cónica y dividida |  | 890
23472 - TERRA (MANAZANA 4) | 525522 | PL-1180 | Outinord IND 1" | Concreto | Placa entrepiso torre 1 eje 1 al 7 entre A - E apto 1204, 1205 | 2025-07-22 | 2025-07-24 | 2025-08-05 | 14 | 101 | 8011.847 | 20.7 | 184.6 | 234.5 | 23 | 111.1 | 2-Cónica y dividida |  | 877
23472 - TERRA (MANAZANA 4) | 525522 | PL-1180 | Outinord IND 1" | Concreto | Placa entrepiso torre 1 eje 1 al 7 entre A - E apto 1204, 1205 | 2025-07-22 | 2025-07-24 | 2025-08-05 | 14 | 100 | 7853.982 | 20.7 | 179.4 | 232.5 | 22.8 | 110.1 | 2-Cónica y dividida |  | 877
23472 - TERRA (MANAZANA 4) | 525522 | PL-1180 | Outinord IND 1" | Concreto | Placa entrepiso torre 1 eje 1 al 7 entre A - E apto 1204, 1205 | 2025-07-22 | 2025-07-24 | 2025-07-29 | 7 | 101 | 8011.847 | 20.7 | 130.7 | 166.2 | 16.3 | 78.7 | 2-Cónica y dividida |  | 870
23472 - TERRA (MANAZANA 4) | 525522 | PL-1180 | Outinord IND 1" | Concreto | Placa entrepiso torre 1 eje 1 al 7 entre A - E apto 1204, 1205 | 2025-07-22 | 2025-07-24 | 2025-07-29 | 7 | 100 | 7853.982 | 20.7 | 126.5 | 164.2 | 16.1 | 77.8 | 2-Cónica y dividida |  | 870
23472 - TERRA (MANAZANA 4) | 525522 | PL-1180 | Outinord IND 1" | Concreto | Placa entrepiso torre 1 eje 1 al 7 entre A - E apto 1204, 1205 | 2025-07-22 | 2025-07-24 | 2025-07-25 | 3 | 100 | 7853.982 | 20.7 | 84.1 | 109.1 | 10.7 | 51.7 | 2-Cónica y dividida |  | 867
23472 - TERRA (MANAZANA 4) | 525522 | PL-1180 | Outinord IND 1" | Concreto | Placa entrepiso torre 1 eje 1 al 7 entre A - E apto 1204, 1205 | 2025-07-22 | 2025-07-24 | 2025-07-25 | 3 | 100 | 7853.982 | 20.7 | 81.3 | 106.1 | 10.4 | 50.2 | 2-Cónica y dividida |  | 867
23472 - TERRA (MANAZANA 4) | 525521 | M - 1179 | Outinord IND 1" | Concreto | Salón comunal escalera tipo 1, eje 3 al 4 entre A - B primer tramo piso 1 al piso 3, comunal 2 y muros MC1, eje 4 entre A - B comunal 1. | 2025-07-22 | 2025-07-24 | 2025-08-19 | 28 | 100 | 7853.982 | 27.6 | 286.5 | 372.2 | 36.5 | 132.2 | 2-Cónica y dividida |  | 890
23472 - TERRA (MANAZANA 4) | 525521 | M - 1179 | Outinord IND 1" | Concreto | Salón comunal escalera tipo 1, eje 3 al 4 entre A - B primer tramo piso 1 al piso 3, comunal 2 y muros MC1, eje 4 entre A - B comunal 1. | 2025-07-22 | 2025-07-24 | 2025-08-19 | 28 | 101 | 8011.847 | 27.6 | 282.6 | 360 | 35.3 | 127.9 | 2-Cónica y dividida |  | 890
23472 - TERRA (MANAZANA 4) | 525521 | M - 1179 | Outinord IND 1" | Concreto | Salón comunal escalera tipo 1, eje 3 al 4 entre A - B primer tramo piso 1 al piso 3, comunal 2 y muros MC1, eje 4 entre A - B comunal 1. | 2025-07-22 | 2025-07-24 | 2025-08-19 | 28 | 100 | 7853.982 | 27.6 | 279.4 | 363 | 35.6 | 129 | 2-Cónica y dividida |  | 890
23472 - TERRA (MANAZANA 4) | 525521 | M - 1179 | Outinord IND 1" | Concreto | Salón comunal escalera tipo 1, eje 3 al 4 entre A - B primer tramo piso 1 al piso 3, comunal 2 y muros MC1, eje 4 entre A - B comunal 1. | 2025-07-22 | 2025-07-24 | 2025-08-05 | 14 | 100 | 7853.982 | 27.6 | 228 | 295.7 | 29 | 105.1 | 2-Cónica y dividida |  | 877
23472 - TERRA (MANAZANA 4) | 525521 | M - 1179 | Outinord IND 1" | Concreto | Salón comunal escalera tipo 1, eje 3 al 4 entre A - B primer tramo piso 1 al piso 3, comunal 2 y muros MC1, eje 4 entre A - B comunal 1. | 2025-07-22 | 2025-07-24 | 2025-08-05 | 14 | 100 | 7853.982 | 27.6 | 224.6 | 291.6 | 28.6 | 103.6 | 2-Cónica y dividida |  | 877
23472 - TERRA (MANAZANA 4) | 525521 | M - 1179 | Outinord IND 1" | Concreto | Salón comunal escalera tipo 1, eje 3 al 4 entre A - B primer tramo piso 1 al piso 3, comunal 2 y muros MC1, eje 4 entre A - B comunal 1. | 2025-07-22 | 2025-07-24 | 2025-07-29 | 7 | 101 | 8011.847 | 27.6 | 192.5 | 244.7 | 24 | 87 | 2-Cónica y dividida |  | 870
23472 - TERRA (MANAZANA 4) | 525521 | M - 1179 | Outinord IND 1" | Concreto | Salón comunal escalera tipo 1, eje 3 al 4 entre A - B primer tramo piso 1 al piso 3, comunal 2 y muros MC1, eje 4 entre A - B comunal 1. | 2025-07-22 | 2025-07-24 | 2025-07-29 | 7 | 100 | 7853.982 | 27.6 | 187 | 242.7 | 23.8 | 86.2 | 2-Cónica y dividida |  | 870
23472 - TERRA (MANAZANA 4) | 525521 | M - 1179 | Outinord IND 1" | Concreto | Salón comunal escalera tipo 1, eje 3 al 4 entre A - B primer tramo piso 1 al piso 3, comunal 2 y muros MC1, eje 4 entre A - B comunal 1. | 2025-07-22 | 2025-07-24 | 2025-07-25 | 3 | 100 | 7853.982 | 27.6 | 129.5 | 168.3 | 16.5 | 59.8 | 2-Cónica y dividida |  | 867
23472 - TERRA (MANAZANA 4) | 525521 | M - 1179 | Outinord IND 1" | Concreto | Salón comunal escalera tipo 1, eje 3 al 4 entre A - B primer tramo piso 1 al piso 3, comunal 2 y muros MC1, eje 4 entre A - B comunal 1. | 2025-07-22 | 2025-07-24 | 2025-07-25 | 3 | 100 | 7853.982 | 27.6 | 126.7 | 164.2 | 16.1 | 58.3 | 2-Cónica y dividida |  | 867
23472 - TERRA (MANAZANA 4) | 525521 | PL - 1178 | Outinord IND 1/2" | Concreto | Muros torre 1, eje 12 al 19, entre A - E, Apt. 1208, 1209. | 2025-07-21 | 2025-07-24 | 2025-08-18 | 28 | 101 | 8011.847 | 27.6 | 335.6 | 427.3 | 41.9 | 151.8 | 2-Cónica y dividida |  | 888
23472 - TERRA (MANAZANA 4) | 525521 | PL - 1178 | Outinord IND 1/2" | Concreto | Muros torre 1, eje 12 al 19, entre A - E, Apt. 1208, 1209. | 2025-07-21 | 2025-07-24 | 2025-08-18 | 28 | 100 | 7853.982 | 27.6 | 332.7 | 432.4 | 42.4 | 153.6 | 2-Cónica y dividida |  | 888
23472 - TERRA (MANAZANA 4) | 525521 | PL - 1178 | Outinord IND 1/2" | Concreto | Muros torre 1, eje 12 al 19, entre A - E, Apt. 1208, 1209. | 2025-07-21 | 2025-07-24 | 2025-08-18 | 28 | 101 | 8011.847 | 27.6 | 329.1 | 419.1 | 41.1 | 148.9 | 2-Cónica y dividida |  | 888
23472 - TERRA (MANAZANA 4) | 525521 | PL - 1178 | Outinord IND 1/2" | Concreto | Muros torre 1, eje 12 al 19, entre A - E, Apt. 1208, 1209. | 2025-07-21 | 2025-07-24 | 2025-08-04 | 14 | 100 | 7853.982 | 27.6 | 285.8 | 371.2 | 36.4 | 131.9 | 2-Cónica y dividida |  | 876
23472 - TERRA (MANAZANA 4) | 525521 | PL - 1178 | Outinord IND 1/2" | Concreto | Muros torre 1, eje 12 al 19, entre A - E, Apt. 1208, 1209. | 2025-07-21 | 2025-07-24 | 2025-08-04 | 14 | 101 | 8011.847 | 27.6 | 292.6 | 372.2 | 36.5 | 132.2 | 2-Cónica y dividida |  | 876
23472 - TERRA (MANAZANA 4) | 525521 | PL - 1178 | Outinord IND 1/2" | Concreto | Muros torre 1, eje 12 al 19, entre A - E, Apt. 1208, 1209. | 2025-07-21 | 2025-07-24 | 2025-07-28 | 7 | 100 | 7853.982 | 27.6 | 258.5 | 335.5 | 32.9 | 119.2 | 2-Cónica y dividida |  | 869
23472 - TERRA (MANAZANA 4) | 525521 | PL - 1178 | Outinord IND 1/2" | Concreto | Muros torre 1, eje 12 al 19, entre A - E, Apt. 1208, 1209. | 2025-07-21 | 2025-07-24 | 2025-07-28 | 7 | 101 | 8011.847 | 27.6 | 255.7 | 325.3 | 31.9 | 115.6 | 2-Cónica y dividida |  | 869
23472 - TERRA (MANAZANA 4) | 525521 | PL - 1178 | Outinord IND 1/2" | Concreto | Muros torre 1, eje 12 al 19, entre A - E, Apt. 1208, 1209. | 2025-07-21 | 2025-07-24 | 2025-07-24 | 3 | 101 | 8011.847 | 27.6 | 188.6 | 239.6 | 23.5 | 85.1 | 3-Columnar |  | 864
23472 - TERRA (MANAZANA 4) | 525521 | PL - 1178 | Outinord IND 1/2" | Concreto | Muros torre 1, eje 12 al 19, entre A - E, Apt. 1208, 1209. | 2025-07-21 | 2025-07-24 | 2025-07-24 | 3 | 100 | 7853.982 | 27.6 | 183.5 | 238.6 | 23.4 | 84.8 | 3-Columnar |  | 864
23472 - TERRA (MANAZANA 4) | 525521 | PL - 1177 | Outinord IND 1" | Concreto | Placa entrepiso torre 1 eje 7 al 13, entre F - J, Apt. 1201, 1212. | 2025-07-21 | 2025-07-24 | 2025-08-18 | 28 | 100 | 7853.982 | 20.7 | 196.2 | 254.9 | 25 | 120.8 | 2-Cónica y dividida |  | 888
23472 - TERRA (MANAZANA 4) | 525521 | PL - 1177 | Outinord IND 1" | Concreto | Placa entrepiso torre 1 eje 7 al 13, entre F - J, Apt. 1201, 1212. | 2025-07-21 | 2025-07-24 | 2025-08-18 | 28 | 100 | 7853.982 | 20.7 | 194.1 | 251.9 | 24.7 | 119.3 | 2-Cónica y dividida |  | 888
23472 - TERRA (MANAZANA 4) | 525521 | PL - 1177 | Outinord IND 1" | Concreto | Placa entrepiso torre 1 eje 7 al 13, entre F - J, Apt. 1201, 1212. | 2025-07-21 | 2025-07-24 | 2025-08-18 | 28 | 100 | 7853.982 | 20.7 | 189.9 | 246.8 | 24.2 | 116.9 | 2-Cónica y dividida |  | 888
23472 - TERRA (MANAZANA 4) | 525521 | PL - 1177 | Outinord IND 1" | Concreto | Placa entrepiso torre 1 eje 7 al 13, entre F - J, Apt. 1201, 1212. | 2025-07-21 | 2025-07-24 | 2025-08-04 | 14 | 101 | 8011.847 | 20.7 | 148.4 | 188.6 | 18.5 | 89.4 | 2-Cónica y dividida |  | 876
23472 - TERRA (MANAZANA 4) | 525521 | PL - 1177 | Outinord IND 1" | Concreto | Placa entrepiso torre 1 eje 7 al 13, entre F - J, Apt. 1201, 1212. | 2025-07-21 | 2025-07-24 | 2025-08-04 | 14 | 100 | 7853.982 | 20.7 | 144.8 | 187.6 | 18.4 | 88.9 | 2-Cónica y dividida |  | 876
23472 - TERRA (MANAZANA 4) | 525521 | PL - 1177 | Outinord IND 1" | Concreto | Placa entrepiso torre 1 eje 7 al 13, entre F - J, Apt. 1201, 1212. | 2025-07-21 | 2025-07-24 | 2025-07-28 | 7 | 100 | 7853.982 | 20.7 | 125.3 | 163.2 | 16 | 77.3 | 2-Cónica y dividida |  | 869
23472 - TERRA (MANAZANA 4) | 525521 | PL - 1177 | Outinord IND 1" | Concreto | Placa entrepiso torre 1 eje 7 al 13, entre F - J, Apt. 1201, 1212. | 2025-07-21 | 2025-07-24 | 2025-07-28 | 7 | 100 | 7853.982 | 20.7 | 122.5 | 159.1 | 15.6 | 75.4 | 2-Cónica y dividida |  | 869
23472 - TERRA (MANAZANA 4) | 525521 | PL - 1177 | Outinord IND 1" | Concreto | Placa entrepiso torre 1 eje 7 al 13, entre F - J, Apt. 1201, 1212. | 2025-07-21 | 2025-07-24 | 2025-07-24 | 3 | 101 | 8011.847 | 20.7 | 105.4 | 134.6 | 13.2 | 63.8 | 2-Cónica y dividida |  | 864
23472 - TERRA (MANAZANA 4) | 525521 | PL - 1177 | Outinord IND 1" | Concreto | Placa entrepiso torre 1 eje 7 al 13, entre F - J, Apt. 1201, 1212. | 2025-07-21 | 2025-07-24 | 2025-07-24 | 3 | 100 | 7853.982 | 20.7 | 101.3 | 131.5 | 12.9 | 62.3 | 2-Cónica y dividida |  | 864
23472 - TERRA (MANAZANA 4) | 520900 | M - 1176 | Outinord IND 1/2" | Concreto | Muros torre 1 eje 1 al 5 entre F - J apt 1102, 1103 | 2025-07-19 | 2025-07-22 | 2025-08-16 | 28 | 101 | 8011.847 | 34.5 | 302.5 | 385.5 | 37.8 | 109.6 | 2-Cónica y dividida |  | 887
23472 - TERRA (MANAZANA 4) | 520900 | M - 1176 | Outinord IND 1/2" | Concreto | Muros torre 1 eje 1 al 5 entre F - J apt 1102, 1103 | 2025-07-19 | 2025-07-22 | 2025-08-16 | 28 | 101 | 8011.847 | 34.5 | 305.6 | 388.5 | 38.1 | 110.4 | 2-Cónica y dividida |  | 887
23472 - TERRA (MANAZANA 4) | 520900 | M - 1176 | Outinord IND 1/2" | Concreto | Muros torre 1 eje 1 al 5 entre F - J apt 1102, 1103 | 2025-07-19 | 2025-07-22 | 2025-08-16 | 28 | 101 | 8011.847 | 34.5 | 298.4 | 379.3 | 37.2 | 107.8 | 2-Cónica y dividida |  | 887
23472 - TERRA (MANAZANA 4) | 520900 | M - 1176 | Outinord IND 1/2" | Concreto | Muros torre 1 eje 1 al 5 entre F - J apt 1102, 1103 | 2025-07-19 | 2025-07-22 | 2025-08-02 | 14 | 100 | 7853.982 | 34.5 | 261.2 | 339.6 | 33.3 | 96.5 | 2-Cónica y dividida |  | 874
23472 - TERRA (MANAZANA 4) | 520900 | M - 1176 | Outinord IND 1/2" | Concreto | Muros torre 1 eje 1 al 5 entre F - J apt 1102, 1103 | 2025-07-19 | 2025-07-22 | 2025-08-02 | 14 | 101 | 8011.847 | 34.5 | 260.1 | 331.4 | 32.5 | 94.2 | 2-Cónica y dividida |  | 874
23472 - TERRA (MANAZANA 4) | 520900 | M - 1176 | Outinord IND 1/2" | Concreto | Muros torre 1 eje 1 al 5 entre F - J apt 1102, 1103 | 2025-07-19 | 2025-07-22 | 2025-07-26 | 7 | 101 | 8011.847 | 34.5 | 224.7 | 285.5 | 28 | 81.2 | 2-Cónica y dividida |  | 868
23472 - TERRA (MANAZANA 4) | 520900 | M - 1176 | Outinord IND 1/2" | Concreto | Muros torre 1 eje 1 al 5 entre F - J apt 1102, 1103 | 2025-07-19 | 2025-07-22 | 2025-07-26 | 7 | 101 | 8011.847 | 34.5 | 221.2 | 281.4 | 27.6 | 80 | 2-Cónica y dividida |  | 868
23472 - TERRA (MANAZANA 4) | 520900 | M - 1176 | Outinord IND 1/2" | Concreto | Muros torre 1 eje 1 al 5 entre F - J apt 1102, 1103 | 2025-07-19 | 2025-07-22 | 2025-07-22 | 3 | 101 | 8011.847 | 34.5 | 187.3 | 238.6 | 23.4 | 67.8 | 2-Cónica y dividida |  | 857
23472 - TERRA (MANAZANA 4) | 520900 | M - 1176 | Outinord IND 1/2" | Concreto | Muros torre 1 eje 1 al 5 entre F - J apt 1102, 1103 | 2025-07-19 | 2025-07-22 | 2025-07-22 | 3 | 100 | 7853.982 | 34.5 | 185.6 | 240.7 | 23.6 | 68.4 | 2-Cónica y dividida |  | 857
23472 - TERRA (MANAZANA 4) | 520900 | PL - 1175 | Outinord IND 1" | Concreto | Placa entrepiso torre 1 eje A - E apt 1206, 1207 y escalera eje 1 al 2 entre D - G costado occidental piso 8 al piso 9 | 2025-07-19 | 2025-07-22 | 2025-08-16 | 28 | 100 | 7853.982 | 20.7 | 188.9 | 245.8 | 24.1 | 116.4 | 2-Cónica y dividida |  | 887
23472 - TERRA (MANAZANA 4) | 520900 | PL - 1175 | Outinord IND 1" | Concreto | Placa entrepiso torre 1 eje A - E apt 1206, 1207 y escalera eje 1 al 2 entre D - G costado occidental piso 8 al piso 9 | 2025-07-19 | 2025-07-22 | 2025-08-16 | 28 | 100 | 7853.982 | 20.7 | 184.6 | 239.6 | 23.5 | 113.5 | 2-Cónica y dividida |  | 887
23472 - TERRA (MANAZANA 4) | 520900 | PL - 1175 | Outinord IND 1" | Concreto | Placa entrepiso torre 1 eje A - E apt 1206, 1207 y escalera eje 1 al 2 entre D - G costado occidental piso 8 al piso 9 | 2025-07-19 | 2025-07-22 | 2025-08-16 | 28 | 100 | 7853.982 | 20.7 | 181.4 | 235.6 | 23.1 | 111.6 | 2-Cónica y dividida |  | 887
23472 - TERRA (MANAZANA 4) | 520900 | PL - 1175 | Outinord IND 1" | Concreto | Placa entrepiso torre 1 eje A - E apt 1206, 1207 y escalera eje 1 al 2 entre D - G costado occidental piso 8 al piso 9 | 2025-07-19 | 2025-07-22 | 2025-08-02 | 14 | 100 | 7853.982 | 20.7 | 137.6 | 178.5 | 17.5 | 84.5 | 2-Cónica y dividida |  | 874
23472 - TERRA (MANAZANA 4) | 520900 | PL - 1175 | Outinord IND 1" | Concreto | Placa entrepiso torre 1 eje A - E apt 1206, 1207 y escalera eje 1 al 2 entre D - G costado occidental piso 8 al piso 9 | 2025-07-19 | 2025-07-22 | 2025-08-02 | 14 | 100 | 7853.982 | 20.7 | 140 | 181.5 | 17.8 | 86 | 2-Cónica y dividida |  | 874
23472 - TERRA (MANAZANA 4) | 520900 | PL - 1175 | Outinord IND 1" | Concreto | Placa entrepiso torre 1 eje A - E apt 1206, 1207 y escalera eje 1 al 2 entre D - G costado occidental piso 8 al piso 9 | 2025-07-19 | 2025-07-22 | 2025-07-26 | 7 | 100 | 7853.982 | 20.7 | 120.1 | 156 | 15.3 | 73.9 | 2-Cónica y dividida |  | 868
23472 - TERRA (MANAZANA 4) | 520900 | PL - 1175 | Outinord IND 1" | Concreto | Placa entrepiso torre 1 eje A - E apt 1206, 1207 y escalera eje 1 al 2 entre D - G costado occidental piso 8 al piso 9 | 2025-07-19 | 2025-07-22 | 2025-07-26 | 7 | 100 | 7853.982 | 20.7 | 116.7 | 151.9 | 14.9 | 72 | 2-Cónica y dividida |  | 868
23472 - TERRA (MANAZANA 4) | 520900 | PL - 1175 | Outinord IND 1" | Concreto | Placa entrepiso torre 1 eje A - E apt 1206, 1207 y escalera eje 1 al 2 entre D - G costado occidental piso 8 al piso 9 | 2025-07-19 | 2025-07-22 | 2025-07-22 | 3 | 101 | 8011.847 | 20.7 | 97.8 | 124.4 | 12.2 | 58.9 | 2-Cónica y dividida |  | 857
23472 - TERRA (MANAZANA 4) | 520900 | PL - 1175 | Outinord IND 1" | Concreto | Placa entrepiso torre 1 eje A - E apt 1206, 1207 y escalera eje 1 al 2 entre D - G costado occidental piso 8 al piso 9 | 2025-07-19 | 2025-07-22 | 2025-07-22 | 3 | 100 | 7853.982 | 20.7 | 93.4 | 121.3 | 11.9 | 57.5 | 2-Cónica y dividida |  | 857
23472 - TERRA (MANAZANA 4) | 520900 | M - 1174 | Outinord IND 1/2" | Concreto | Muros torre 1 eje 1 al 5 entre A - E apt 1104, 1105 | 2025-07-18 | 2025-07-22 | 2025-08-15 | 28 | 101 | 8011.847 | 34.5 | 410.3 | 522.1 | 51.2 | 148.4 | 2-Cónica y dividida |  | 886
23472 - TERRA (MANAZANA 4) | 520900 | M - 1174 | Outinord IND 1/2" | Concreto | Muros torre 1 eje 1 al 5 entre A - E apt 1104, 1105 | 2025-07-18 | 2025-07-22 | 2025-08-15 | 28 | 101 | 8011.847 | 34.5 | 404.6 | 515 | 50.5 | 146.4 | 2-Cónica y dividida |  | 886
23472 - TERRA (MANAZANA 4) | 520900 | M - 1174 | Outinord IND 1/2" | Concreto | Muros torre 1 eje 1 al 5 entre A - E apt 1104, 1105 | 2025-07-18 | 2025-07-22 | 2025-08-15 | 28 | 101 | 8011.847 | 34.5 | 401.4 | 510.9 | 50.1 | 145.2 | 2-Cónica y dividida |  | 886
23472 - TERRA (MANAZANA 4) | 520900 | M - 1174 | Outinord IND 1/2" | Concreto | Muros torre 1 eje 1 al 5 entre A - E apt 1104, 1105 | 2025-07-18 | 2025-07-22 | 2025-08-01 | 14 | 101 | 8011.847 | 34.5 | 366.2 | 466 | 45.7 | 132.5 | 2-Cónica y dividida |  | 873
23472 - TERRA (MANAZANA 4) | 520900 | M - 1174 | Outinord IND 1/2" | Concreto | Muros torre 1 eje 1 al 5 entre A - E apt 1104, 1105 | 2025-07-18 | 2025-07-22 | 2025-08-01 | 14 | 101 | 8011.847 | 34.5 | 360.1 | 457.9 | 44.9 | 130.1 | 2-Cónica y dividida |  | 873
23472 - TERRA (MANAZANA 4) | 520900 | M - 1174 | Outinord IND 1/2" | Concreto | Muros torre 1 eje 1 al 5 entre A - E apt 1104, 1105 | 2025-07-18 | 2025-07-22 | 2025-07-25 | 7 | 101 | 8011.847 | 34.5 | 306.7 | 390.6 | 38.3 | 111 | 2-Cónica y dividida |  | 867
23472 - TERRA (MANAZANA 4) | 520900 | M - 1174 | Outinord IND 1/2" | Concreto | Muros torre 1 eje 1 al 5 entre A - E apt 1104, 1105 | 2025-07-18 | 2025-07-22 | 2025-07-25 | 7 | 101 | 8011.847 | 34.5 | 310 | 394.6 | 38.7 | 112.2 | 2-Cónica y dividida |  | 867
23472 - TERRA (MANAZANA 4) | 520900 | M - 1174 | Outinord IND 1/2" | Concreto | Muros torre 1 eje 1 al 5 entre A - E apt 1104, 1105 | 2025-07-18 | 2025-07-22 | 2025-07-22 | 4 | 101 | 8011.847 | 34.5 | 269.5 | 342.6 | 33.6 | 97.4 | 5-Fractura extremos |  | 857
23472 - TERRA (MANAZANA 4) | 520900 | M - 1174 | Outinord IND 1/2" | Concreto | Muros torre 1 eje 1 al 5 entre A - E apt 1104, 1105 | 2025-07-18 | 2025-07-22 | 2025-07-22 | 4 | 100 | 7853.982 | 34.5 | 266.9 | 346.7 | 34 | 98.6 | 5-Fractura extremos |  | 857
23472 - TERRA (MANAZANA 4) | 520900 | PL - 1173 | Outinord IND 1" | Concreto | Placa entrepiso torre 1 eje 13 al 19 entre F - J apt 1210, 1211 | 2025-07-18 | 2025-07-22 | 2025-08-15 | 28 | 100 | 7853.982 | 20.7 | 250.2 | 325.3 | 31.9 | 154.1 | 2-Cónica y dividida |  | 886
23472 - TERRA (MANAZANA 4) | 520900 | PL - 1173 | Outinord IND 1" | Concreto | Placa entrepiso torre 1 eje 13 al 19 entre F - J apt 1210, 1211 | 2025-07-18 | 2025-07-22 | 2025-08-15 | 28 | 100 | 7853.982 | 20.7 | 246.8 | 320.2 | 31.4 | 151.7 | 2-Cónica y dividida |  | 886
23472 - TERRA (MANAZANA 4) | 520900 | PL - 1173 | Outinord IND 1" | Concreto | Placa entrepiso torre 1 eje 13 al 19 entre F - J apt 1210, 1211 | 2025-07-18 | 2025-07-22 | 2025-08-15 | 28 | 100 | 7853.982 | 20.7 | 241.4 | 313.1 | 30.7 | 148.3 | 2-Cónica y dividida |  | 886
23472 - TERRA (MANAZANA 4) | 520900 | PL - 1173 | Outinord IND 1" | Concreto | Placa entrepiso torre 1 eje 13 al 19 entre F - J apt 1210, 1211 | 2025-07-18 | 2025-07-22 | 2025-08-01 | 14 | 100 | 7853.982 | 20.7 | 190.9 | 247.8 | 24.3 | 117.4 | 2-Cónica y dividida |  | 873
23472 - TERRA (MANAZANA 4) | 520900 | PL - 1173 | Outinord IND 1" | Concreto | Placa entrepiso torre 1 eje 13 al 19 entre F - J apt 1210, 1211 | 2025-07-18 | 2025-07-22 | 2025-08-01 | 14 | 100 | 7853.982 | 20.7 | 194.6 | 252.9 | 24.8 | 119.8 | 2-Cónica y dividida |  | 873
23472 - TERRA (MANAZANA 4) | 520900 | PL - 1173 | Outinord IND 1" | Concreto | Placa entrepiso torre 1 eje 13 al 19 entre F - J apt 1210, 1211 | 2025-07-18 | 2025-07-22 | 2025-07-25 | 7 | 100 | 7853.982 | 20.7 | 153.8 | 199.9 | 19.6 | 94.7 | 2-Cónica y dividida |  | 867
23472 - TERRA (MANAZANA 4) | 520900 | PL - 1173 | Outinord IND 1" | Concreto | Placa entrepiso torre 1 eje 13 al 19 entre F - J apt 1210, 1211 | 2025-07-18 | 2025-07-22 | 2025-07-25 | 7 | 100 | 7853.982 | 20.7 | 149.6 | 193.7 | 19 | 91.8 | 2-Cónica y dividida |  | 867
23472 - TERRA (MANAZANA 4) | 520900 | PL - 1173 | Outinord IND 1" | Concreto | Placa entrepiso torre 1 eje 13 al 19 entre F - J apt 1210, 1211 | 2025-07-18 | 2025-07-22 | 2025-07-22 | 4 | 101 | 8011.847 | 20.7 | 134.2 | 171.3 | 16.8 | 81.2 | 2-Cónica y dividida |  | 857
23472 - TERRA (MANAZANA 4) | 520900 | PL - 1173 | Outinord IND 1" | Concreto | Placa entrepiso torre 1 eje 13 al 19 entre F - J apt 1210, 1211 | 2025-07-18 | 2025-07-22 | 2025-07-22 | 4 | 100 | 7853.982 | 20.7 | 130.7 | 169.3 | 16.6 | 80.2 | 2-Cónica y dividida |  | 857
23472 - TERRA (MANAZANA 4) | 520896 | PL - 1171 | Outinord IND. 1" | Concreto | Placa entrepiso Torre 1 eje 13 al 19 entre A - E Apt 1208, 1209 y escalera eje 17 al 19 entre D - G costado Oriental Piso 8 al piso 9 | 2025-07-19 | 2025-07-19 | 2025-08-16 | 28 | 100 | 7853.982 | 20.7 | 220.3 | 285.5 | 28 | 135.3 | 2-Cónica y dividida |  | 887
23472 - TERRA (MANAZANA 4) | 520896 | PL - 1171 | Outinord IND. 1" | Concreto | Placa entrepiso Torre 1 eje 13 al 19 entre A - E Apt 1208, 1209 y escalera eje 17 al 19 entre D - G costado Oriental Piso 8 al piso 9 | 2025-07-19 | 2025-07-19 | 2025-08-16 | 28 | 101 | 8011.847 | 20.7 | 215.6 | 274.3 | 26.9 | 130 | 2-Cónica y dividida |  | 887
23472 - TERRA (MANAZANA 4) | 520896 | PL - 1171 | Outinord IND. 1" | Concreto | Placa entrepiso Torre 1 eje 13 al 19 entre A - E Apt 1208, 1209 y escalera eje 17 al 19 entre D - G costado Oriental Piso 8 al piso 9 | 2025-07-19 | 2025-07-19 | 2025-08-16 | 28 | 100 | 7853.982 | 20.7 | 210.4 | 273.3 | 26.8 | 129.5 | 2-Cónica y dividida |  | 887
23472 - TERRA (MANAZANA 4) | 520896 | PL - 1171 | Outinord IND. 1" | Concreto | Placa entrepiso Torre 1 eje 13 al 19 entre A - E Apt 1208, 1209 y escalera eje 17 al 19 entre D - G costado Oriental Piso 8 al piso 9 | 2025-07-19 | 2025-07-19 | 2025-08-02 | 14 | 100 | 7853.982 | 20.7 | 175.6 | 228.4 | 22.4 | 108.2 | 2-Cónica y dividida |  | 874
23472 - TERRA (MANAZANA 4) | 520896 | PL - 1171 | Outinord IND. 1" | Concreto | Placa entrepiso Torre 1 eje 13 al 19 entre A - E Apt 1208, 1209 y escalera eje 17 al 19 entre D - G costado Oriental Piso 8 al piso 9 | 2025-07-19 | 2025-07-19 | 2025-08-02 | 14 | 101 | 8011.847 | 20.7 | 173.1 | 220.3 | 21.6 | 104.3 | 2-Cónica y dividida |  | 874
23472 - TERRA (MANAZANA 4) | 520896 | PL - 1171 | Outinord IND. 1" | Concreto | Placa entrepiso Torre 1 eje 13 al 19 entre A - E Apt 1208, 1209 y escalera eje 17 al 19 entre D - G costado Oriental Piso 8 al piso 9 | 2025-07-19 | 2025-07-19 | 2025-07-26 | 7 | 100 | 7853.982 | 20.7 | 139.2 | 180.5 | 17.7 | 85.5 | 2-Cónica y dividida |  | 868
23472 - TERRA (MANAZANA 4) | 520896 | PL - 1171 | Outinord IND. 1" | Concreto | Placa entrepiso Torre 1 eje 13 al 19 entre A - E Apt 1208, 1209 y escalera eje 17 al 19 entre D - G costado Oriental Piso 8 al piso 9 | 2025-07-19 | 2025-07-19 | 2025-07-26 | 7 | 101 | 8011.847 | 20.7 | 137.7 | 175.4 | 17.2 | 83.1 | 2-Cónica y dividida |  | 868
23472 - TERRA (MANAZANA 4) | 520896 | PL - 1171 | Outinord IND. 1" | Concreto | Placa entrepiso Torre 1 eje 13 al 19 entre A - E Apt 1208, 1209 y escalera eje 17 al 19 entre D - G costado Oriental Piso 8 al piso 9 | 2025-07-19 | 2025-07-19 | 2025-07-22 | 3 | 101 | 8011.847 | 20.7 | 113.9 | 144.8 | 14.2 | 68.6 | 2-Cónica y dividida |  | 860
23472 - TERRA (MANAZANA 4) | 520896 | PL - 1171 | Outinord IND. 1" | Concreto | Placa entrepiso Torre 1 eje 13 al 19 entre A - E Apt 1208, 1209 y escalera eje 17 al 19 entre D - G costado Oriental Piso 8 al piso 9 | 2025-07-19 | 2025-07-19 | 2025-07-22 | 3 | 100 | 7853.982 | 20.7 | 112.2 | 145.8 | 14.3 | 69.1 | 2-Cónica y dividida |  | 860
23472 - TERRA (MANAZANA 4) | 520896 | M - 1170 | Outinord IND. 1" | Concreto | Salon Comunal Columnas C - 04, eje 1 - A, 1 - B, 1 - C, 2 - A, 2 - B, 2 - C Piso 5 | 2025-07-17 | 2025-07-19 | 2025-08-14 | 28 | 101 | 8011.847 | 27.6 | 305.3 | 388.5 | 38.1 | 138 | 2-Cónica y dividida |  | 885
23472 - TERRA (MANAZANA 4) | 520896 | M - 1170 | Outinord IND. 1" | Concreto | Salon Comunal Columnas C - 04, eje 1 - A, 1 - B, 1 - C, 2 - A, 2 - B, 2 - C Piso 5 | 2025-07-17 | 2025-07-19 | 2025-08-14 | 28 | 100 | 7853.982 | 27.6 | 304.8 | 395.7 | 38.8 | 140.6 | 2-Cónica y dividida |  | 885
23472 - TERRA (MANAZANA 4) | 520896 | M - 1170 | Outinord IND. 1" | Concreto | Salon Comunal Columnas C - 04, eje 1 - A, 1 - B, 1 - C, 2 - A, 2 - B, 2 - C Piso 5 | 2025-07-17 | 2025-07-19 | 2025-08-14 | 28 | 100 | 7853.982 | 27.6 | 296.2 | 384.4 | 37.7 | 136.6 | 2-Cónica y dividida |  | 885
23472 - TERRA (MANAZANA 4) | 520896 | M - 1170 | Outinord IND. 1" | Concreto | Salon Comunal Columnas C - 04, eje 1 - A, 1 - B, 1 - C, 2 - A, 2 - B, 2 - C Piso 5 | 2025-07-17 | 2025-07-19 | 2025-07-31 | 14 | 100 | 7853.982 | 27.6 | 268.2 | 347.7 | 34.1 | 123.6 | 2-Cónica y dividida |  | 872
23472 - TERRA (MANAZANA 4) | 520896 | M - 1170 | Outinord IND. 1" | Concreto | Salon Comunal Columnas C - 04, eje 1 - A, 1 - B, 1 - C, 2 - A, 2 - B, 2 - C Piso 5 | 2025-07-17 | 2025-07-19 | 2025-07-31 | 14 | 101 | 8011.847 | 27.6 | 264.9 | 337.5 | 33.1 | 119.9 | 2-Cónica y dividida |  | 872
23472 - TERRA (MANAZANA 4) | 520896 | M - 1170 | Outinord IND. 1" | Concreto | Salon Comunal Columnas C - 04, eje 1 - A, 1 - B, 1 - C, 2 - A, 2 - B, 2 - C Piso 5 | 2025-07-17 | 2025-07-19 | 2025-07-24 | 7 | 100 | 7853.982 | 27.6 | 210.9 | 274.3 | 26.9 | 97.5 | 2-Cónica y dividida |  | 866
23472 - TERRA (MANAZANA 4) | 520896 | M - 1170 | Outinord IND. 1" | Concreto | Salon Comunal Columnas C - 04, eje 1 - A, 1 - B, 1 - C, 2 - A, 2 - B, 2 - C Piso 5 | 2025-07-17 | 2025-07-19 | 2025-07-24 | 7 | 101 | 8011.847 | 27.6 | 213.6 | 272.3 | 26.7 | 96.7 | 2-Cónica y dividida |  | 866
23472 - TERRA (MANAZANA 4) | 520896 | M - 1170 | Outinord IND. 1" | Concreto | Salon Comunal Columnas C - 04, eje 1 - A, 1 - B, 1 - C, 2 - A, 2 - B, 2 - C Piso 5 | 2025-07-17 | 2025-07-19 | 2025-07-20 | 3 | 101 | 8011.847 | 27.6 | 182.8 | 232.5 | 22.8 | 82.6 | 2-Cónica y dividida |  | 848
23472 - TERRA (MANAZANA 4) | 520896 | M - 1170 | Outinord IND. 1" | Concreto | Salon Comunal Columnas C - 04, eje 1 - A, 1 - B, 1 - C, 2 - A, 2 - B, 2 - C Piso 5 | 2025-07-17 | 2025-07-19 | 2025-07-20 | 3 | 100 | 7853.982 | 27.6 | 180.6 | 234.5 | 23 | 83.3 | 2-Cónica y dividida |  | 848
23472 - TERRA (MANAZANA 4) | 520896 | M - 1169 | Outinord IND. 1/2" | Concreto | Muros Torre 1 Eje 6 al 11 entre A - E Apt 1106, 1107 | 2025-07-16 | 2025-07-19 | 2025-08-13 | 28 | 100 | 7853.982 | 34.5 | 294.6 | 382.4 | 37.5 | 108.7 | 2-Cónica y dividida |  | 884
23472 - TERRA (MANAZANA 4) | 520896 | M - 1169 | Outinord IND. 1/2" | Concreto | Muros Torre 1 Eje 6 al 11 entre A - E Apt 1106, 1107 | 2025-07-16 | 2025-07-19 | 2025-08-13 | 28 | 100 | 7853.982 | 34.5 | 300.4 | 389.5 | 38.2 | 110.7 | 2-Cónica y dividida |  | 884
23472 - TERRA (MANAZANA 4) | 520896 | M - 1169 | Outinord IND. 1/2" | Concreto | Muros Torre 1 Eje 6 al 11 entre A - E Apt 1106, 1107 | 2025-07-16 | 2025-07-19 | 2025-08-13 | 28 | 101 | 8011.847 | 34.5 | 298.4 | 379.3 | 37.2 | 107.8 | 2-Cónica y dividida |  | 884
23472 - TERRA (MANAZANA 4) | 520896 | M - 1169 | Outinord IND. 1/2" | Concreto | Muros Torre 1 Eje 6 al 11 entre A - E Apt 1106, 1107 | 2025-07-16 | 2025-07-19 | 2025-07-30 | 14 | 100 | 7853.982 | 34.5 | 257.3 | 334.5 | 32.8 | 95.1 | 2-Cónica y dividida |  | 871
23472 - TERRA (MANAZANA 4) | 520896 | M - 1169 | Outinord IND. 1/2" | Concreto | Muros Torre 1 Eje 6 al 11 entre A - E Apt 1106, 1107 | 2025-07-16 | 2025-07-19 | 2025-07-30 | 14 | 100 | 7853.982 | 34.5 | 260.6 | 338.5 | 33.2 | 96.2 | 2-Cónica y dividida |  | 871
23472 - TERRA (MANAZANA 4) | 520896 | M - 1169 | Outinord IND. 1/2" | Concreto | Muros Torre 1 Eje 6 al 11 entre A - E Apt 1106, 1107 | 2025-07-16 | 2025-07-19 | 2025-07-23 | 7 | 101 | 8011.847 | 34.5 | 236.8 | 301.8 | 29.6 | 85.8 | 2-Cónica y dividida |  | 860
23472 - TERRA (MANAZANA 4) | 520896 | M - 1169 | Outinord IND. 1/2" | Concreto | Muros Torre 1 Eje 6 al 11 entre A - E Apt 1106, 1107 | 2025-07-16 | 2025-07-19 | 2025-07-23 | 7 | 100 | 7853.982 | 34.5 | 229.4 | 297.8 | 29.2 | 84.6 | 2-Cónica y dividida |  | 860
23472 - TERRA (MANAZANA 4) | 520896 | M - 1169 | Outinord IND. 1/2" | Concreto | Muros Torre 1 Eje 6 al 11 entre A - E Apt 1106, 1107 | 2025-07-16 | 2025-07-19 | 2025-07-19 | 3 | 101 | 8011.847 | 34.5 | 195.5 | 248.8 | 24.4 | 70.7 | 5-Fractura extremos |  | 842
23472 - TERRA (MANAZANA 4) | 520896 | M - 1169 | Outinord IND. 1/2" | Concreto | Muros Torre 1 Eje 6 al 11 entre A - E Apt 1106, 1107 | 2025-07-16 | 2025-07-19 | 2025-07-19 | 3 | 100 | 7853.982 | 34.5 | 192.9 | 250.9 | 24.6 | 71.3 | 5-Fractura extremos |  | 842
23472 - TERRA (MANAZANA 4) | 520896 | PL - 1168 | Outinord IND. 1" | Concreto | Placa entrepiso Torre 1 eje 1 al 5 entre E - J Apt 1102, 1103 | 2025-07-16 | 2025-07-19 | 2025-08-13 | 28 | 100 | 7853.982 | 20.7 | 268.2 | 347.7 | 34.1 | 164.7 | 2-Cónica y dividida |  | 884
23472 - TERRA (MANAZANA 4) | 520896 | PL - 1168 | Outinord IND. 1" | Concreto | Placa entrepiso Torre 1 eje 1 al 5 entre E - J Apt 1102, 1103 | 2025-07-16 | 2025-07-19 | 2025-08-13 | 28 | 100 | 7853.982 | 20.7 | 264.9 | 343.6 | 33.7 | 162.8 | 2-Cónica y dividida |  | 884
23472 - TERRA (MANAZANA 4) | 520896 | PL - 1168 | Outinord IND. 1" | Concreto | Placa entrepiso Torre 1 eje 1 al 5 entre E - J Apt 1102, 1103 | 2025-07-16 | 2025-07-19 | 2025-08-13 | 28 | 100 | 7853.982 | 20.7 | 261.4 | 339.6 | 33.3 | 160.9 | 2-Cónica y dividida |  | 884
23472 - TERRA (MANAZANA 4) | 520896 | PL - 1168 | Outinord IND. 1" | Concreto | Placa entrepiso Torre 1 eje 1 al 5 entre E - J Apt 1102, 1103 | 2025-07-16 | 2025-07-19 | 2025-07-30 | 14 | 101 | 8011.847 | 20.7 | 205.6 | 262.1 | 25.7 | 124.2 | 2-Cónica y dividida |  | 871
23472 - TERRA (MANAZANA 4) | 520896 | PL - 1168 | Outinord IND. 1" | Concreto | Placa entrepiso Torre 1 eje 1 al 5 entre E - J Apt 1102, 1103 | 2025-07-16 | 2025-07-19 | 2025-07-30 | 14 | 100 | 7853.982 | 20.7 | 200.1 | 260 | 25.5 | 123.2 | 2-Cónica y dividida |  | 871
23472 - TERRA (MANAZANA 4) | 520896 | PL - 1168 | Outinord IND. 1" | Concreto | Placa entrepiso Torre 1 eje 1 al 5 entre E - J Apt 1102, 1103 | 2025-07-16 | 2025-07-19 | 2025-07-23 | 7 | 101 | 8011.847 | 20.7 | 164.9 | 210.1 | 20.6 | 99.5 | 5-Fractura extremos |  | 860
23472 - TERRA (MANAZANA 4) | 520896 | PL - 1168 | Outinord IND. 1" | Concreto | Placa entrepiso Torre 1 eje 1 al 5 entre E - J Apt 1102, 1103 | 2025-07-16 | 2025-07-19 | 2025-07-23 | 7 | 100 | 7853.982 | 20.7 | 160.2 | 208 | 20.4 | 98.6 | 5-Fractura extremos |  | 860
23472 - TERRA (MANAZANA 4) | 520896 | PL - 1168 | Outinord IND. 1" | Concreto | Placa entrepiso Torre 1 eje 1 al 5 entre E - J Apt 1102, 1103 | 2025-07-16 | 2025-07-19 | 2025-07-19 | 3 | 101 | 8011.847 | 20.7 | 129.7 | 165.2 | 16.2 | 78.3 | 2-Cónica y dividida |  | 842
23472 - TERRA (MANAZANA 4) | 520896 | PL - 1168 | Outinord IND. 1" | Concreto | Placa entrepiso Torre 1 eje 1 al 5 entre E - J Apt 1102, 1103 | 2025-07-16 | 2025-07-19 | 2025-07-19 | 3 | 100 | 7853.982 | 20.7 | 125.4 | 163.2 | 16 | 77.3 | 2-Cónica y dividida |  | 842
23472 - TERRA (MANAZANA 4) | 520898 | M - 81 | No especificado | Mortero | Mampostería Torre 3 eje J entre 1 al 23 Apt 2601 , 2602 , 2603, 2610, 2611, 2612 | 2025-07-16 | 2025-07-19 | 2025-08-13 | 28 | 75 | 4417.865 | 7.5 | 68.9 | 159.1 | 15.6 | 208 | 2-Cónica y dividida |  | 884
23472 - TERRA (MANAZANA 4) | 520898 | M - 81 | No especificado | Mortero | Mampostería Torre 3 eje J entre 1 al 23 Apt 2601 , 2602 , 2603, 2610, 2611, 2612 | 2025-07-16 | 2025-07-19 | 2025-08-13 | 28 | 76 | 4536.46 | 7.5 | 70.2 | 158.1 | 15.5 | 206.7 | 2-Cónica y dividida |  | 884
23472 - TERRA (MANAZANA 4) | 520898 | M - 81 | No especificado | Mortero | Mampostería Torre 3 eje J entre 1 al 23 Apt 2601 , 2602 , 2603, 2610, 2611, 2612 | 2025-07-16 | 2025-07-19 | 2025-08-13 | 28 | 75 | 4417.865 | 7.5 | 69.6 | 161.1 | 15.8 | 210.7 | 2-Cónica y dividida |  | 884
23472 - TERRA (MANAZANA 4) | 520898 | M - 81 | No especificado | Mortero | Mampostería Torre 3 eje J entre 1 al 23 Apt 2601 , 2602 , 2603, 2610, 2611, 2612 | 2025-07-16 | 2025-07-19 | 2025-07-23 | 7 | 76 | 4536.46 | 7.5 | 63.8 | 143.8 | 14.1 | 188 | 2-Cónica y dividida |  | 862
23472 - TERRA (MANAZANA 4) | 520898 | M - 81 | No especificado | Mortero | Mampostería Torre 3 eje J entre 1 al 23 Apt 2601 , 2602 , 2603, 2610, 2611, 2612 | 2025-07-16 | 2025-07-19 | 2025-07-23 | 7 | 75 | 4417.865 | 7.5 | 62.6 | 144.8 | 14.2 | 189.3 | 2-Cónica y dividida |  | 862
23472 - TERRA (MANAZANA 4) | 520898 | M - 80 | No especificado | Mortero | Mampostería Torre 3 eje A entre 1 al 23 Apt 2504, 2505, 2506, 2507, 2508, 2509 | 2025-07-16 | 2025-07-19 | 2025-08-13 | 28 | 75 | 4417.865 | 7.5 | 72.1 | 166.2 | 16.3 | 217.3 | 2-Cónica y dividida |  | 884
23472 - TERRA (MANAZANA 4) | 520898 | M - 80 | No especificado | Mortero | Mampostería Torre 3 eje A entre 1 al 23 Apt 2504, 2505, 2506, 2507, 2508, 2509 | 2025-07-16 | 2025-07-19 | 2025-08-13 | 28 | 76 | 4536.46 | 7.5 | 73.2 | 164.2 | 16.1 | 214.7 | 2-Cónica y dividida |  | 884
23472 - TERRA (MANAZANA 4) | 520898 | M - 80 | No especificado | Mortero | Mampostería Torre 3 eje A entre 1 al 23 Apt 2504, 2505, 2506, 2507, 2508, 2509 | 2025-07-16 | 2025-07-19 | 2025-08-13 | 28 | 76 | 4536.46 | 7.5 | 74.6 | 167.2 | 16.4 | 218.7 | 2-Cónica y dividida |  | 884
23472 - TERRA (MANAZANA 4) | 520898 | M - 80 | No especificado | Mortero | Mampostería Torre 3 eje A entre 1 al 23 Apt 2504, 2505, 2506, 2507, 2508, 2509 | 2025-07-16 | 2025-07-19 | 2025-07-23 | 7 | 76 | 4536.46 | 7.5 | 65.1 | 146.8 | 14.4 | 192 | 2-Cónica y dividida |  | 862
23472 - TERRA (MANAZANA 4) | 520898 | M - 80 | No especificado | Mortero | Mampostería Torre 3 eje A entre 1 al 23 Apt 2504, 2505, 2506, 2507, 2508, 2509 | 2025-07-16 | 2025-07-19 | 2025-07-23 | 7 | 75 | 4417.865 | 7.5 | 64.2 | 147.9 | 14.5 | 193.3 | 2-Cónica y dividida |  | 862
23472 - TERRA (MANAZANA 4) | 520899 | G - 83 | No especificado | Grouting | Grouting Torre 3 Eje J entre 1 al 23 Apt 2701, 2702, 2703, 2710, 2711, 2712 | 2025-07-17 | 2025-07-19 | 2025-08-14 | 28 | 75 | 4417.865 | 12.5 | 105.3 | 242.7 | 23.8 | 190.4 | 2-Cónica y dividida |  | 885
23472 - TERRA (MANAZANA 4) | 520899 | G - 83 | No especificado | Grouting | Grouting Torre 3 Eje J entre 1 al 23 Apt 2701, 2702, 2703, 2710, 2711, 2712 | 2025-07-17 | 2025-07-19 | 2025-08-14 | 28 | 76 | 4536.46 | 12.5 | 102.6 | 230.5 | 22.6 | 180.8 | 2-Cónica y dividida |  | 885
23472 - TERRA (MANAZANA 4) | 520899 | G - 83 | No especificado | Grouting | Grouting Torre 3 Eje J entre 1 al 23 Apt 2701, 2702, 2703, 2710, 2711, 2712 | 2025-07-17 | 2025-07-19 | 2025-08-14 | 28 | 76 | 4536.46 | 12.5 | 105.6 | 237.6 | 23.3 | 186.4 | 2-Cónica y dividida |  | 885
23472 - TERRA (MANAZANA 4) | 520899 | G - 83 | No especificado | Grouting | Grouting Torre 3 Eje J entre 1 al 23 Apt 2701, 2702, 2703, 2710, 2711, 2712 | 2025-07-17 | 2025-07-19 | 2025-07-24 | 7 | 75 | 4417.865 | 12.5 | 95.2 | 219.2 | 21.5 | 172 | 2-Cónica y dividida |  | 867
23472 - TERRA (MANAZANA 4) | 520899 | G - 83 | No especificado | Grouting | Grouting Torre 3 Eje J entre 1 al 23 Apt 2701, 2702, 2703, 2710, 2711, 2712 | 2025-07-17 | 2025-07-19 | 2025-07-24 | 7 | 76 | 4536.46 | 12.5 | 96.3 | 216.2 | 21.2 | 169.6 | 2-Cónica y dividida |  | 867
23472 - TERRA (MANAZANA 4) | 520899 | G - 82 | No especificado | Grouting | Grouting Torre 3 eje A entre 1 al 23 Apt 2604, 2605, 2606, 2607, 2608, 2609 | 2025-07-17 | 2025-07-19 | 2025-08-14 | 28 | 75 | 4417.865 | 12.5 | 114.6 | 264.1 | 25.9 | 207.2 | 2-Cónica y dividida |  | 885
23472 - TERRA (MANAZANA 4) | 520899 | G - 82 | No especificado | Grouting | Grouting Torre 3 eje A entre 1 al 23 Apt 2604, 2605, 2606, 2607, 2608, 2609 | 2025-07-17 | 2025-07-19 | 2025-08-14 | 28 | 76 | 4536.46 | 12.5 | 112.4 | 252.9 | 24.8 | 198.4 | 2-Cónica y dividida |  | 885
23472 - TERRA (MANAZANA 4) | 520899 | G - 82 | No especificado | Grouting | Grouting Torre 3 eje A entre 1 al 23 Apt 2604, 2605, 2606, 2607, 2608, 2609 | 2025-07-17 | 2025-07-19 | 2025-08-14 | 28 | 75 | 4417.865 | 12.5 | 111.2 | 257 | 25.2 | 201.6 | 2-Cónica y dividida |  | 885
23472 - TERRA (MANAZANA 4) | 520899 | G - 82 | No especificado | Grouting | Grouting Torre 3 eje A entre 1 al 23 Apt 2604, 2605, 2606, 2607, 2608, 2609 | 2025-07-17 | 2025-07-19 | 2025-07-24 | 7 | 76 | 4536.46 | 12.5 | 99.3 | 223.3 | 21.9 | 175.2 | 2-Cónica y dividida |  | 867
23472 - TERRA (MANAZANA 4) | 520899 | G - 82 | No especificado | Grouting | Grouting Torre 3 eje A entre 1 al 23 Apt 2604, 2605, 2606, 2607, 2608, 2609 | 2025-07-17 | 2025-07-19 | 2025-07-24 | 7 | 76 | 4536.46 | 12.5 | 98.5 | 221.3 | 21.7 | 173.6 | 2-Cónica y dividida |  | 867
23472 - TERRA (MANAZANA 4) | 520899 | G - 81 | No especificado | Grouting | Grouting Torre 3 eje J entre 1 al 23 Apt 2601, 2602, 2603. 2610, 2611, 2612 | 2025-07-17 | 2025-07-19 | 2025-08-14 | 28 | 76 | 4536.46 | 12.5 | 102.4 | 230.5 | 22.6 | 180.8 | 2-Cónica y dividida |  | 885
23472 - TERRA (MANAZANA 4) | 520899 | G - 81 | No especificado | Grouting | Grouting Torre 3 eje J entre 1 al 23 Apt 2601, 2602, 2603. 2610, 2611, 2612 | 2025-07-17 | 2025-07-19 | 2025-08-14 | 28 | 76 | 4536.46 | 12.5 | 103.5 | 232.5 | 22.8 | 182.4 | 2-Cónica y dividida |  | 885
23472 - TERRA (MANAZANA 4) | 520899 | G - 81 | No especificado | Grouting | Grouting Torre 3 eje J entre 1 al 23 Apt 2601, 2602, 2603. 2610, 2611, 2612 | 2025-07-17 | 2025-07-19 | 2025-08-14 | 28 | 76 | 4536.46 | 12.5 | 105.2 | 236.6 | 23.2 | 185.6 | 2-Cónica y dividida |  | 885
23472 - TERRA (MANAZANA 4) | 520899 | G - 81 | No especificado | Grouting | Grouting Torre 3 eje J entre 1 al 23 Apt 2601, 2602, 2603. 2610, 2611, 2612 | 2025-07-17 | 2025-07-19 | 2025-07-24 | 7 | 76 | 4536.46 | 12.5 | 100.2 | 225.4 | 22.1 | 176.8 | 2-Cónica y dividida |  | 867
23472 - TERRA (MANAZANA 4) | 520899 | G - 81 | No especificado | Grouting | Grouting Torre 3 eje J entre 1 al 23 Apt 2601, 2602, 2603. 2610, 2611, 2612 | 2025-07-17 | 2025-07-19 | 2025-07-24 | 7 | 75 | 4417.865 | 12.5 | 98.4 | 227.4 | 22.3 | 178.4 | 2-Cónica y dividida |  | 867
23472 - TERRA (MANAZANA 4) | 520899 | G - 80 | No especificado | Grouting | Grouting Torre 3 eje A entre 1 al 23 Apt 2504, 2505, 2506, 2507, 2508, 2509 | 2025-07-17 | 2025-07-19 | 2025-08-14 | 28 | 76 | 4536.46 | 12.5 | 110.7 | 248.8 | 24.4 | 195.2 | 2-Cónica y dividida |  | 885
23472 - TERRA (MANAZANA 4) | 520899 | G - 80 | No especificado | Grouting | Grouting Torre 3 eje A entre 1 al 23 Apt 2504, 2505, 2506, 2507, 2508, 2509 | 2025-07-17 | 2025-07-19 | 2025-08-14 | 28 | 76 | 4536.46 | 12.5 | 111.5 | 250.9 | 24.6 | 196.8 | 2-Cónica y dividida |  | 885
23472 - TERRA (MANAZANA 4) | 520899 | G - 80 | No especificado | Grouting | Grouting Torre 3 eje A entre 1 al 23 Apt 2504, 2505, 2506, 2507, 2508, 2509 | 2025-07-17 | 2025-07-19 | 2025-08-14 | 28 | 76 | 4536.46 | 12.5 | 112.3 | 252.9 | 24.8 | 198.4 | 2-Cónica y dividida |  | 885
23472 - TERRA (MANAZANA 4) | 520899 | G - 80 | No especificado | Grouting | Grouting Torre 3 eje A entre 1 al 23 Apt 2504, 2505, 2506, 2507, 2508, 2509 | 2025-07-17 | 2025-07-19 | 2025-07-24 | 7 | 75 | 4417.865 | 12.5 | 92.1 | 212.1 | 20.8 | 166.4 | 2-Cónica y dividida |  | 867
23472 - TERRA (MANAZANA 4) | 520899 | G - 80 | No especificado | Grouting | Grouting Torre 3 eje A entre 1 al 23 Apt 2504, 2505, 2506, 2507, 2508, 2509 | 2025-07-17 | 2025-07-19 | 2025-07-24 | 7 | 76 | 4536.46 | 12.5 | 91.3 | 205 | 20.1 | 160.8 | 2-Cónica y dividida |  | 867
23472 - TERRA (MANAZANA 4) | 520897 | M - 1091 | C. Fluido 1/2" | Concreto | Salon Comunal Columnas C - 4, C - 3 eje 2 - A, 2 - B, 2 - C Tercer Piso | 2025-06-10 | 2025-07-19 | 2025-08-05 | 56 | 101 | 8011.847 | 27.6 | 229.2 | 291.6 | 28.6 | 103.6 | 2-Cónica y dividida |  | 877
23472 - TERRA (MANAZANA 4) | 520897 | M - 1091 | C. Fluido 1/2" | Concreto | Salon Comunal Columnas C - 4, C - 3 eje 2 - A, 2 - B, 2 - C Tercer Piso | 2025-06-10 | 2025-07-19 | 2025-08-05 | 56 | 100 | 7853.982 | 27.6 | 217.7 | 282.5 | 27.7 | 100.4 | 2-Cónica y dividida |  | 877
23472 - TERRA (MANAZANA 4) | 520897 | M - 1091 | C. Fluido 1/2" | Concreto | Salon Comunal Columnas C - 4, C - 3 eje 2 - A, 2 - B, 2 - C Tercer Piso | 2025-06-10 | 2025-07-19 | 2025-08-05 | 56 | 101 | 8011.847 | 27.6 | 225.3 | 286.5 | 28.1 | 101.8 | 2-Cónica y dividida |  | 877
23472 - TERRA (MANAZANA 4) | 520897 | M - 1172 | Outinord IND. 1/2" | Concreto | Muros Torre 1 Eje 6 al 11 entre F - J Apt 1101, 1112 | 2025-07-17 | 2025-07-19 | 2025-08-14 | 28 | 100 | 7853.982 | 34.5 | 316.9 | 410.9 | 40.3 | 116.8 | 2-Cónica y dividida |  | 885
23472 - TERRA (MANAZANA 4) | 520897 | M - 1172 | Outinord IND. 1/2" | Concreto | Muros Torre 1 Eje 6 al 11 entre F - J Apt 1101, 1112 | 2025-07-17 | 2025-07-19 | 2025-08-14 | 28 | 100 | 7853.982 | 34.5 | 309.2 | 401.8 | 39.4 | 114.2 | 2-Cónica y dividida |  | 885
23472 - TERRA (MANAZANA 4) | 520897 | M - 1172 | Outinord IND. 1/2" | Concreto | Muros Torre 1 Eje 6 al 11 entre F - J Apt 1101, 1112 | 2025-07-17 | 2025-07-19 | 2025-08-14 | 28 | 101 | 8011.847 | 34.5 | 325.6 | 414 | 40.6 | 117.7 | 2-Cónica y dividida |  | 885
23472 - TERRA (MANAZANA 4) | 520897 | M - 1172 | Outinord IND. 1/2" | Concreto | Muros Torre 1 Eje 6 al 11 entre F - J Apt 1101, 1112 | 2025-07-17 | 2025-07-19 | 2025-07-31 | 14 | 100 | 7853.982 | 34.5 | 279.8 | 363 | 35.6 | 103.2 | 2-Cónica y dividida |  | 872
23472 - TERRA (MANAZANA 4) | 520897 | M - 1172 | Outinord IND. 1/2" | Concreto | Muros Torre 1 Eje 6 al 11 entre F - J Apt 1101, 1112 | 2025-07-17 | 2025-07-19 | 2025-07-31 | 14 | 100 | 7853.982 | 34.5 | 275.6 | 357.9 | 35.1 | 101.7 | 2-Cónica y dividida |  | 872
23472 - TERRA (MANAZANA 4) | 520897 | M - 1172 | Outinord IND. 1/2" | Concreto | Muros Torre 1 Eje 6 al 11 entre F - J Apt 1101, 1112 | 2025-07-17 | 2025-07-19 | 2025-07-24 | 7 | 101 | 8011.847 | 34.5 | 229.9 | 292.7 | 28.7 | 83.2 | 2-Cónica y dividida |  | 865
23472 - TERRA (MANAZANA 4) | 520897 | M - 1172 | Outinord IND. 1/2" | Concreto | Muros Torre 1 Eje 6 al 11 entre F - J Apt 1101, 1112 | 2025-07-17 | 2025-07-19 | 2025-07-24 | 7 | 100 | 7853.982 | 34.5 | 228.1 | 295.7 | 29 | 84.1 | 2-Cónica y dividida |  | 865
23472 - TERRA (MANAZANA 4) | 520897 | M - 1172 | Outinord IND. 1/2" | Concreto | Muros Torre 1 Eje 6 al 11 entre F - J Apt 1101, 1112 | 2025-07-17 | 2025-07-19 | 2025-07-20 | 3 | 101 | 8011.847 | 34.5 | 195.1 | 248.8 | 24.4 | 70.7 | 2-Cónica y dividida |  | 847
23472 - TERRA (MANAZANA 4) | 520897 | M - 1172 | Outinord IND. 1/2" | Concreto | Muros Torre 1 Eje 6 al 11 entre F - J Apt 1101, 1112 | 2025-07-17 | 2025-07-19 | 2025-07-20 | 3 | 100 | 7853.982 | 34.5 | 193.4 | 250.9 | 24.6 | 71.3 | 2-Cónica y dividida |  | 847
23472 - TERRA (MANAZANA 4) | 520894 | G - 77 | Mortero relleno 100 gris Holcim | Grouting | Grouting torre 1 eje J entre 1 al 19 apt 101, 104 cuarto técnico, depósitos cocina y baño personal de vigilancia correspondencia, equipamiento y futuro comercio | 2025-07-15 | 2025-07-17 | 2025-08-12 | 28 | 75 | 4417.865 | 12.5 | 92.2 | 213.1 | 20.9 | 167.2 | 2-Cónica y dividida |  | 883
23472 - TERRA (MANAZANA 4) | 520894 | G - 77 | Mortero relleno 100 gris Holcim | Grouting | Grouting torre 1 eje J entre 1 al 19 apt 101, 104 cuarto técnico, depósitos cocina y baño personal de vigilancia correspondencia, equipamiento y futuro comercio | 2025-07-15 | 2025-07-17 | 2025-08-12 | 28 | 75 | 4417.865 | 12.5 | 94.4 | 218.2 | 21.4 | 171.2 | 2-Cónica y dividida |  | 883
23472 - TERRA (MANAZANA 4) | 520894 | G - 77 | Mortero relleno 100 gris Holcim | Grouting | Grouting torre 1 eje J entre 1 al 19 apt 101, 104 cuarto técnico, depósitos cocina y baño personal de vigilancia correspondencia, equipamiento y futuro comercio | 2025-07-15 | 2025-07-17 | 2025-08-12 | 28 | 75 | 4417.865 | 12.5 | 92.6 | 214.1 | 21 | 168 | 2-Cónica y dividida |  | 883
23472 - TERRA (MANAZANA 4) | 520894 | G - 77 | Mortero relleno 100 gris Holcim | Grouting | Grouting torre 1 eje J entre 1 al 19 apt 101, 104 cuarto técnico, depósitos cocina y baño personal de vigilancia correspondencia, equipamiento y futuro comercio | 2025-07-15 | 2025-07-17 | 2025-07-22 | 7 | 76 | 4536.46 | 12.5 | 82.9 | 186.6 | 18.3 | 146.4 | 2-Cónica y dividida |  | 858
23472 - TERRA (MANAZANA 4) | 520894 | G - 77 | Mortero relleno 100 gris Holcim | Grouting | Grouting torre 1 eje J entre 1 al 19 apt 101, 104 cuarto técnico, depósitos cocina y baño personal de vigilancia correspondencia, equipamiento y futuro comercio | 2025-07-15 | 2025-07-17 | 2025-07-22 | 7 | 75 | 4417.865 | 12.5 | 81.3 | 187.6 | 18.4 | 147.2 | 2-Cónica y dividida |  | 858
23472 - TERRA (MANAZANA 4) | 520894 | G - 76 | Mortero relleno 100 gris Holcim | Grouting | Grouting torre 1 eje A entre 1 al 19 apt 102, 103, 105, 106, 107 cuarto de basuras | 2025-07-15 | 2025-07-17 | 2025-08-12 | 28 | 76 | 4536.46 | 12.5 | 109.2 | 245.8 | 24.1 | 192.8 | 2-Cónica y dividida |  | 883
23472 - TERRA (MANAZANA 4) | 520894 | G - 76 | Mortero relleno 100 gris Holcim | Grouting | Grouting torre 1 eje A entre 1 al 19 apt 102, 103, 105, 106, 107 cuarto de basuras | 2025-07-15 | 2025-07-17 | 2025-08-12 | 28 | 76 | 4536.46 | 12.5 | 108.4 | 243.7 | 23.9 | 191.2 | 2-Cónica y dividida |  | 883
23472 - TERRA (MANAZANA 4) | 520894 | G - 76 | Mortero relleno 100 gris Holcim | Grouting | Grouting torre 1 eje A entre 1 al 19 apt 102, 103, 105, 106, 107 cuarto de basuras | 2025-07-15 | 2025-07-17 | 2025-08-12 | 28 | 76 | 4536.46 | 12.5 | 107.6 | 241.7 | 23.7 | 189.6 | 2-Cónica y dividida |  | 883
23472 - TERRA (MANAZANA 4) | 520894 | G - 76 | Mortero relleno 100 gris Holcim | Grouting | Grouting torre 1 eje A entre 1 al 19 apt 102, 103, 105, 106, 107 cuarto de basuras | 2025-07-15 | 2025-07-17 | 2025-07-22 | 7 | 75 | 4417.865 | 12.5 | 90.1 | 208 | 20.4 | 163.2 | 3-Columnar |  | 858
23472 - TERRA (MANAZANA 4) | 520894 | G - 76 | Mortero relleno 100 gris Holcim | Grouting | Grouting torre 1 eje A entre 1 al 19 apt 102, 103, 105, 106, 107 cuarto de basuras | 2025-07-15 | 2025-07-17 | 2025-07-22 | 7 | 76 | 4536.46 | 12.5 | 92.3 | 207 | 20.3 | 162.4 | 3-Columnar |  | 858
23472 - TERRA (MANAZANA 4) | 520894 | M - 79 | Mortero pega Cemex | Mortero | Mampostería torre 3 eje J entre 1 al 23 apt 2501, 2502, 2503, 2510, 2511, 2512 y muretes torre 2 piso 15 al 20 | 2025-07-14 | 2025-07-17 | 2025-08-11 | 28 | 75 | 4417.865 | 7.5 | 36.7 | 84.6 | 8.3 | 110.7 | 2-Cónica y dividida |  | 882
23472 - TERRA (MANAZANA 4) | 520894 | M - 79 | Mortero pega Cemex | Mortero | Mampostería torre 3 eje J entre 1 al 23 apt 2501, 2502, 2503, 2510, 2511, 2512 y muretes torre 2 piso 15 al 20 | 2025-07-14 | 2025-07-17 | 2025-08-11 | 28 | 75 | 4417.865 | 7.5 | 35.9 | 82.6 | 8.1 | 108 | 2-Cónica y dividida |  | 882
23472 - TERRA (MANAZANA 4) | 520894 | M - 79 | Mortero pega Cemex | Mortero | Mampostería torre 3 eje J entre 1 al 23 apt 2501, 2502, 2503, 2510, 2511, 2512 y muretes torre 2 piso 15 al 20 | 2025-07-14 | 2025-07-17 | 2025-08-11 | 28 | 75 | 4417.865 | 7.5 | 37.6 | 86.7 | 8.5 | 113.3 | 2-Cónica y dividida |  | 882
23472 - TERRA (MANAZANA 4) | 520894 | M - 79 | Mortero pega Cemex | Mortero | Mampostería torre 3 eje J entre 1 al 23 apt 2501, 2502, 2503, 2510, 2511, 2512 y muretes torre 2 piso 15 al 20 | 2025-07-14 | 2025-07-17 | 2025-07-21 | 7 | 75 | 4417.865 | 7.5 | 28.3 | 65.3 | 6.4 | 85.3 | 2-Cónica y dividida |  | 853
23472 - TERRA (MANAZANA 4) | 520894 | M - 79 | Mortero pega Cemex | Mortero | Mampostería torre 3 eje J entre 1 al 23 apt 2501, 2502, 2503, 2510, 2511, 2512 y muretes torre 2 piso 15 al 20 | 2025-07-14 | 2025-07-17 | 2025-07-21 | 7 | 76 | 4536.46 | 7.5 | 29.5 | 66.3 | 6.5 | 86.7 | 2-Cónica y dividida |  | 853
23472 - TERRA (MANAZANA 4) | 520895 | G - 79 | Grouting Cemex | Grouting | Grouting torre 3 eje J entre 1 al 23 apt 2501, 2502, 2503, 2510, 2511, 2512 y muretes torre 2 piso 15 al 20 | 2025-07-15 | 2025-07-17 | 2025-08-12 | 28 | 76 | 4536.46 | 12.5 | 107.8 | 242.7 | 23.8 | 190.4 | 2-Cónica y dividida |  | 883
23472 - TERRA (MANAZANA 4) | 520895 | G - 79 | Grouting Cemex | Grouting | Grouting torre 3 eje J entre 1 al 23 apt 2501, 2502, 2503, 2510, 2511, 2512 y muretes torre 2 piso 15 al 20 | 2025-07-15 | 2025-07-17 | 2025-08-12 | 28 | 76 | 4536.46 | 12.5 | 106.1 | 238.6 | 23.4 | 187.2 | 2-Cónica y dividida |  | 883
23472 - TERRA (MANAZANA 4) | 520895 | G - 79 | Grouting Cemex | Grouting | Grouting torre 3 eje J entre 1 al 23 apt 2501, 2502, 2503, 2510, 2511, 2512 y muretes torre 2 piso 15 al 20 | 2025-07-15 | 2025-07-17 | 2025-08-12 | 28 | 76 | 4536.46 | 12.5 | 105.2 | 236.6 | 23.2 | 185.6 | 2-Cónica y dividida |  | 883
23472 - TERRA (MANAZANA 4) | 520895 | G - 79 | Grouting Cemex | Grouting | Grouting torre 3 eje J entre 1 al 23 apt 2501, 2502, 2503, 2510, 2511, 2512 y muretes torre 2 piso 15 al 20 | 2025-07-15 | 2025-07-17 | 2025-07-22 | 7 | 76 | 4536.46 | 12.5 | 91.2 | 205 | 20.1 | 160.8 | 3-Columnar |  | 859
23472 - TERRA (MANAZANA 4) | 520895 | G - 79 | Grouting Cemex | Grouting | Grouting torre 3 eje J entre 1 al 23 apt 2501, 2502, 2503, 2510, 2511, 2512 y muretes torre 2 piso 15 al 20 | 2025-07-15 | 2025-07-17 | 2025-07-22 | 7 | 75 | 4417.865 | 12.5 | 89.4 | 206 | 20.2 | 161.6 | 3-Columnar |  | 859
23472 - TERRA (MANAZANA 4) | 520895 | G - 78 | Grouting Cemex | Grouting | Grouting torre 3 eje A entre 1 al 23 apt 2404, 2405, 2406, 2407, 2408, 2409 y fachada costado oriental piso 28 y muretes piso 20 al 24 | 2025-07-15 | 2025-07-17 | 2025-08-12 | 28 | 75 | 4417.865 | 12.5 | 103.4 | 238.6 | 23.4 | 187.2 | 2-Cónica y dividida |  | 883
23472 - TERRA (MANAZANA 4) | 520895 | G - 78 | Grouting Cemex | Grouting | Grouting torre 3 eje A entre 1 al 23 apt 2404, 2405, 2406, 2407, 2408, 2409 y fachada costado oriental piso 28 y muretes piso 20 al 24 | 2025-07-15 | 2025-07-17 | 2025-08-12 | 28 | 75 | 4417.865 | 12.5 | 102.9 | 237.6 | 23.3 | 186.4 | 2-Cónica y dividida |  | 883
23472 - TERRA (MANAZANA 4) | 520895 | G - 78 | Grouting Cemex | Grouting | Grouting torre 3 eje A entre 1 al 23 apt 2404, 2405, 2406, 2407, 2408, 2409 y fachada costado oriental piso 28 y muretes piso 20 al 24 | 2025-07-15 | 2025-07-17 | 2025-08-12 | 28 | 75 | 4417.865 | 12.5 | 101.6 | 234.5 | 23 | 184 | 2-Cónica y dividida |  | 883
23472 - TERRA (MANAZANA 4) | 520895 | G - 78 | Grouting Cemex | Grouting | Grouting torre 3 eje A entre 1 al 23 apt 2404, 2405, 2406, 2407, 2408, 2409 y fachada costado oriental piso 28 y muretes piso 20 al 24 | 2025-07-15 | 2025-07-17 | 2025-07-22 | 7 | 75 | 4417.865 | 12.5 | 75.5 | 174.4 | 17.1 | 136.8 | 2-Cónica y dividida |  | 859
23472 - TERRA (MANAZANA 4) | 520895 | G - 78 | Grouting Cemex | Grouting | Grouting torre 3 eje A entre 1 al 23 apt 2404, 2405, 2406, 2407, 2408, 2409 y fachada costado oriental piso 28 y muretes piso 20 al 24 | 2025-07-15 | 2025-07-17 | 2025-07-22 | 7 | 75 | 4417.865 | 12.5 | 74.7 | 172.3 | 16.9 | 135.2 | 2-Cónica y dividida |  | 859
23472 - TERRA (MANAZANA 4) | 520893 | M - 78 | Mortero pega cemex | Mortero | Mampostería torre 3 eje A entre 1 al 23 apt 2404, 2405, 2406, 2407, 2408, 2409 y fachada costado oriental piso 28 y muretes piso 20 al 24 | 2025-07-14 | 2025-07-17 | 2025-08-11 | 28 | 75 | 4417.865 | 7.5 | 40.2 | 92.8 | 9.1 | 121.3 | 2-Cónica y dividida |  | 882
23472 - TERRA (MANAZANA 4) | 520893 | M - 78 | Mortero pega cemex | Mortero | Mampostería torre 3 eje A entre 1 al 23 apt 2404, 2405, 2406, 2407, 2408, 2409 y fachada costado oriental piso 28 y muretes piso 20 al 24 | 2025-07-14 | 2025-07-17 | 2025-08-11 | 28 | 75 | 4417.865 | 7.5 | 39.4 | 90.8 | 8.9 | 118.7 | 2-Cónica y dividida |  | 882
23472 - TERRA (MANAZANA 4) | 520893 | M - 78 | Mortero pega cemex | Mortero | Mampostería torre 3 eje A entre 1 al 23 apt 2404, 2405, 2406, 2407, 2408, 2409 y fachada costado oriental piso 28 y muretes piso 20 al 24 | 2025-07-14 | 2025-07-17 | 2025-08-11 | 28 | 75 | 4417.865 | 7.5 | 38.6 | 88.7 | 8.7 | 116 | 2-Cónica y dividida |  | 882
23472 - TERRA (MANAZANA 4) | 520893 | M - 78 | Mortero pega cemex | Mortero | Mampostería torre 3 eje A entre 1 al 23 apt 2404, 2405, 2406, 2407, 2408, 2409 y fachada costado oriental piso 28 y muretes piso 20 al 24 | 2025-07-14 | 2025-07-17 | 2025-07-21 | 7 | 76 | 4536.46 | 7.5 | 25.4 | 57.1 | 5.6 | 74.7 | 2-Cónica y dividida |  | 849
23472 - TERRA (MANAZANA 4) | 520893 | M - 78 | Mortero pega cemex | Mortero | Mampostería torre 3 eje A entre 1 al 23 apt 2404, 2405, 2406, 2407, 2408, 2409 y fachada costado oriental piso 28 y muretes piso 20 al 24 | 2025-07-14 | 2025-07-17 | 2025-07-21 | 7 | 75 | 4417.865 | 7.5 | 24.2 | 56.1 | 5.5 | 73.3 | 2-Cónica y dividida |  | 849
23472 - TERRA (MANAZANA 4) | 520893 | M - 77 | Pega pañete 100 G - 10 Holcim | Mortero | Mampostería torre 1 eje J entre 1 al 19 apt 101,104, cuarto técnico, depósitos, cocina y baños, persona de vigilancia, correspondencia equipamiento y futuro comercio | 2025-07-14 | 2025-07-17 | 2025-08-11 | 28 | 76 | 4536.46 | 7.5 | 57.8 | 129.5 | 12.7 | 169.3 | 2-Cónica y dividida |  | 882
23472 - TERRA (MANAZANA 4) | 520893 | M - 77 | Pega pañete 100 G - 10 Holcim | Mortero | Mampostería torre 1 eje J entre 1 al 19 apt 101,104, cuarto técnico, depósitos, cocina y baños, persona de vigilancia, correspondencia equipamiento y futuro comercio | 2025-07-14 | 2025-07-17 | 2025-08-11 | 28 | 76 | 4536.46 | 7.5 | 56.2 | 126.4 | 12.4 | 165.3 | 2-Cónica y dividida |  | 882
23472 - TERRA (MANAZANA 4) | 520893 | M - 77 | Pega pañete 100 G - 10 Holcim | Mortero | Mampostería torre 1 eje J entre 1 al 19 apt 101,104, cuarto técnico, depósitos, cocina y baños, persona de vigilancia, correspondencia equipamiento y futuro comercio | 2025-07-14 | 2025-07-17 | 2025-08-11 | 28 | 76 | 4536.46 | 7.5 | 55.6 | 125.4 | 12.3 | 164 | 2-Cónica y dividida |  | 882
23472 - TERRA (MANAZANA 4) | 520893 | M - 77 | Pega pañete 100 G - 10 Holcim | Mortero | Mampostería torre 1 eje J entre 1 al 19 apt 101,104, cuarto técnico, depósitos, cocina y baños, persona de vigilancia, correspondencia equipamiento y futuro comercio | 2025-07-14 | 2025-07-17 | 2025-07-21 | 7 | 76 | 4536.46 | 7.5 | 40.1 | 89.7 | 8.8 | 117.3 | 2-Cónica y dividida |  | 849
23472 - TERRA (MANAZANA 4) | 520893 | M - 77 | Pega pañete 100 G - 10 Holcim | Mortero | Mampostería torre 1 eje J entre 1 al 19 apt 101,104, cuarto técnico, depósitos, cocina y baños, persona de vigilancia, correspondencia equipamiento y futuro comercio | 2025-07-14 | 2025-07-17 | 2025-07-21 | 7 | 75 | 4417.865 | 7.5 | 39.4 | 90.8 | 8.9 | 118.7 | 2-Cónica y dividida |  | 849
23472 - TERRA (MANAZANA 4) | 520893 | M - 76 | Pega pañete 100 G - 10 Holcim | Mortero | Mampostería torre 1 eje A entre 1 al 19 apt 102, 103, 105, 106, 107, cuarto de basuras | 2025-07-14 | 2025-07-17 | 2025-08-11 | 28 | 75 | 4417.865 | 7.5 | 55.2 | 127.5 | 12.5 | 166.7 | 2-Cónica y dividida |  | 882
23472 - TERRA (MANAZANA 4) | 520893 | M - 76 | Pega pañete 100 G - 10 Holcim | Mortero | Mampostería torre 1 eje A entre 1 al 19 apt 102, 103, 105, 106, 107, cuarto de basuras | 2025-07-14 | 2025-07-17 | 2025-08-11 | 28 | 75 | 4417.865 | 7.5 | 54.9 | 126.4 | 12.4 | 165.3 | 2-Cónica y dividida |  | 882
23472 - TERRA (MANAZANA 4) | 520893 | M - 76 | Pega pañete 100 G - 10 Holcim | Mortero | Mampostería torre 1 eje A entre 1 al 19 apt 102, 103, 105, 106, 107, cuarto de basuras | 2025-07-14 | 2025-07-17 | 2025-08-11 | 28 | 75 | 4417.865 | 7.5 | 53.6 | 123.4 | 12.1 | 161.3 | 2-Cónica y dividida |  | 882
23472 - TERRA (MANAZANA 4) | 520893 | M - 76 | Pega pañete 100 G - 10 Holcim | Mortero | Mampostería torre 1 eje A entre 1 al 19 apt 102, 103, 105, 106, 107, cuarto de basuras | 2025-07-14 | 2025-07-17 | 2025-07-21 | 7 | 76 | 4536.46 | 7.5 | 38.5 | 86.7 | 8.5 | 113.3 | 2-Cónica y dividida |  | 849
23472 - TERRA (MANAZANA 4) | 520893 | M - 76 | Pega pañete 100 G - 10 Holcim | Mortero | Mampostería torre 1 eje A entre 1 al 19 apt 102, 103, 105, 106, 107, cuarto de basuras | 2025-07-14 | 2025-07-17 | 2025-07-21 | 7 | 75 | 4417.865 | 7.5 | 37.9 | 87.7 | 8.6 | 114.7 | 2-Cónica y dividida |  | 849
23472 - TERRA (MANAZANA 4) | 520891 | PL - 1164 | Outinord IND 1" | Concreto | Placa entrepiso torre 1, eje 7 al 13 entre E - J, Apt. 1112, 1101 y escalera eje 1 al 2, entre D - G, costado occidental piso 7 al piso 8. | 2025-07-14 | 2025-07-17 | 2025-08-11 | 28 | 101 | 8011.847 | 20.7 | 209.6 | 267.2 | 26.2 | 126.6 | 2-Cónica y dividida |  | 882
23472 - TERRA (MANAZANA 4) | 520891 | PL - 1164 | Outinord IND 1" | Concreto | Placa entrepiso torre 1, eje 7 al 13 entre E - J, Apt. 1112, 1101 y escalera eje 1 al 2, entre D - G, costado occidental piso 7 al piso 8. | 2025-07-14 | 2025-07-17 | 2025-08-11 | 28 | 100 | 7853.982 | 20.7 | 206.3 | 268.2 | 26.3 | 127.1 | 2-Cónica y dividida |  | 882
23472 - TERRA (MANAZANA 4) | 520891 | PL - 1164 | Outinord IND 1" | Concreto | Placa entrepiso torre 1, eje 7 al 13 entre E - J, Apt. 1112, 1101 y escalera eje 1 al 2, entre D - G, costado occidental piso 7 al piso 8. | 2025-07-14 | 2025-07-17 | 2025-08-11 | 28 | 101 | 8011.847 | 20.7 | 202.9 | 258 | 25.3 | 122.2 | 2-Cónica y dividida |  | 882
23472 - TERRA (MANAZANA 4) | 520891 | PL - 1164 | Outinord IND 1" | Concreto | Placa entrepiso torre 1, eje 7 al 13 entre E - J, Apt. 1112, 1101 y escalera eje 1 al 2, entre D - G, costado occidental piso 7 al piso 8. | 2025-07-14 | 2025-07-17 | 2025-07-28 | 14 | 100 | 7853.982 | 20.7 | 178.6 | 231.5 | 22.7 | 109.7 | 2-Cónica y dividida |  | 869
23472 - TERRA (MANAZANA 4) | 520891 | PL - 1164 | Outinord IND 1" | Concreto | Placa entrepiso torre 1, eje 7 al 13 entre E - J, Apt. 1112, 1101 y escalera eje 1 al 2, entre D - G, costado occidental piso 7 al piso 8. | 2025-07-14 | 2025-07-17 | 2025-07-28 | 14 | 101 | 8011.847 | 20.7 | 175.4 | 223.3 | 21.9 | 105.8 | 2-Cónica y dividida |  | 869
23472 - TERRA (MANAZANA 4) | 520891 | PL - 1164 | Outinord IND 1" | Concreto | Placa entrepiso torre 1, eje 7 al 13 entre E - J, Apt. 1112, 1101 y escalera eje 1 al 2, entre D - G, costado occidental piso 7 al piso 8. | 2025-07-14 | 2025-07-17 | 2025-07-21 | 7 | 100 | 7853.982 | 20.7 | 133.7 | 173.4 | 17 | 82.1 | 2-Cónica y dividida |  | 850
23472 - TERRA (MANAZANA 4) | 520891 | PL - 1164 | Outinord IND 1" | Concreto | Placa entrepiso torre 1, eje 7 al 13 entre E - J, Apt. 1112, 1101 y escalera eje 1 al 2, entre D - G, costado occidental piso 7 al piso 8. | 2025-07-14 | 2025-07-17 | 2025-07-21 | 7 | 101 | 8011.847 | 20.7 | 135.6 | 172.3 | 16.9 | 81.6 | 2-Cónica y dividida |  | 850
23472 - TERRA (MANAZANA 4) | 520891 | PL - 1164 | Outinord IND 1" | Concreto | Placa entrepiso torre 1, eje 7 al 13 entre E - J, Apt. 1112, 1101 y escalera eje 1 al 2, entre D - G, costado occidental piso 7 al piso 8. | 2025-07-14 | 2025-07-17 | 2025-07-17 | 3 | 101 | 8011.847 | 20.7 | 121.5 | 155 | 15.2 | 73.4 | 5-Fractura extremos |  | 837
23472 - TERRA (MANAZANA 4) | 520891 | PL - 1164 | Outinord IND 1" | Concreto | Placa entrepiso torre 1, eje 7 al 13 entre E - J, Apt. 1112, 1101 y escalera eje 1 al 2, entre D - G, costado occidental piso 7 al piso 8. | 2025-07-14 | 2025-07-17 | 2025-07-17 | 3 | 100 | 7853.982 | 20.7 | 118.9 | 154 | 15.1 | 72.9 | 5-Fractura extremos |  | 837
23472 - TERRA (MANAZANA 4) | 520891 | M - 1163 | Outinord IND 1" | Concreto | Salón comunal muros foso ascensor y escalera eje 3 al 4, entre A - B y columnas C-4, eje 2-A, 3-A, 3-C, 4-A, 4-C, piso 5 y escalera tipo 1, eje 3 al 4 entre A - B, sótano a piso 1, segundo tramo. | 2025-07-14 | 2025-07-17 | 2025-08-11 | 28 | 100 | 7853.982 | 27.6 | 268.2 | 347.7 | 34.1 | 123.6 | 2-Cónica y dividida |  | 882
23472 - TERRA (MANAZANA 4) | 520891 | M - 1163 | Outinord IND 1" | Concreto | Salón comunal muros foso ascensor y escalera eje 3 al 4, entre A - B y columnas C-4, eje 2-A, 3-A, 3-C, 4-A, 4-C, piso 5 y escalera tipo 1, eje 3 al 4 entre A - B, sótano a piso 1, segundo tramo. | 2025-07-14 | 2025-07-17 | 2025-08-11 | 28 | 101 | 8011.847 | 27.6 | 278.9 | 354.9 | 34.8 | 126.1 | 2-Cónica y dividida |  | 882
23472 - TERRA (MANAZANA 4) | 520891 | M - 1163 | Outinord IND 1" | Concreto | Salón comunal muros foso ascensor y escalera eje 3 al 4, entre A - B y columnas C-4, eje 2-A, 3-A, 3-C, 4-A, 4-C, piso 5 y escalera tipo 1, eje 3 al 4 entre A - B, sótano a piso 1, segundo tramo. | 2025-07-14 | 2025-07-17 | 2025-08-11 | 28 | 100 | 7853.982 | 27.6 | 270.1 | 350.8 | 34.4 | 124.6 | 2-Cónica y dividida |  | 882
23472 - TERRA (MANAZANA 4) | 520891 | M - 1163 | Outinord IND 1" | Concreto | Salón comunal muros foso ascensor y escalera eje 3 al 4, entre A - B y columnas C-4, eje 2-A, 3-A, 3-C, 4-A, 4-C, piso 5 y escalera tipo 1, eje 3 al 4 entre A - B, sótano a piso 1, segundo tramo. | 2025-07-14 | 2025-07-17 | 2025-07-28 | 14 | 100 | 7853.982 | 27.6 | 238.9 | 310 | 30.4 | 110.1 | 2-Cónica y dividida |  | 869
23472 - TERRA (MANAZANA 4) | 520891 | M - 1163 | Outinord IND 1" | Concreto | Salón comunal muros foso ascensor y escalera eje 3 al 4, entre A - B y columnas C-4, eje 2-A, 3-A, 3-C, 4-A, 4-C, piso 5 y escalera tipo 1, eje 3 al 4 entre A - B, sótano a piso 1, segundo tramo. | 2025-07-14 | 2025-07-17 | 2025-07-28 | 14 | 100 | 7853.982 | 27.6 | 233.9 | 303.9 | 29.8 | 108 | 2-Cónica y dividida |  | 869
23472 - TERRA (MANAZANA 4) | 520891 | M - 1163 | Outinord IND 1" | Concreto | Salón comunal muros foso ascensor y escalera eje 3 al 4, entre A - B y columnas C-4, eje 2-A, 3-A, 3-C, 4-A, 4-C, piso 5 y escalera tipo 1, eje 3 al 4 entre A - B, sótano a piso 1, segundo tramo. | 2025-07-14 | 2025-07-17 | 2025-07-21 | 7 | 100 | 7853.982 | 27.6 | 200.5 | 260 | 25.5 | 92.4 | 5-Fractura extremos |  | 850
23472 - TERRA (MANAZANA 4) | 520891 | M - 1163 | Outinord IND 1" | Concreto | Salón comunal muros foso ascensor y escalera eje 3 al 4, entre A - B y columnas C-4, eje 2-A, 3-A, 3-C, 4-A, 4-C, piso 5 y escalera tipo 1, eje 3 al 4 entre A - B, sótano a piso 1, segundo tramo. | 2025-07-14 | 2025-07-17 | 2025-07-21 | 7 | 101 | 8011.847 | 27.6 | 201.9 | 257 | 25.2 | 91.3 | 5-Fractura extremos |  | 850
23472 - TERRA (MANAZANA 4) | 520891 | M - 1163 | Outinord IND 1" | Concreto | Salón comunal muros foso ascensor y escalera eje 3 al 4, entre A - B y columnas C-4, eje 2-A, 3-A, 3-C, 4-A, 4-C, piso 5 y escalera tipo 1, eje 3 al 4 entre A - B, sótano a piso 1, segundo tramo. | 2025-07-14 | 2025-07-17 | 2025-07-17 | 3 | 101 | 8011.847 | 27.6 | 159.2 | 202.9 | 19.9 | 72.1 | 2-Cónica y dividida |  | 837
23472 - TERRA (MANAZANA 4) | 520891 | M - 1163 | Outinord IND 1" | Concreto | Salón comunal muros foso ascensor y escalera eje 3 al 4, entre A - B y columnas C-4, eje 2-A, 3-A, 3-C, 4-A, 4-C, piso 5 y escalera tipo 1, eje 3 al 4 entre A - B, sótano a piso 1, segundo tramo. | 2025-07-14 | 2025-07-17 | 2025-07-17 | 3 | 100 | 7853.982 | 27.6 | 155.9 | 201.9 | 19.8 | 71.7 | 2-Cónica y dividida |  | 837
23472 - TERRA (MANAZANA 4) | 520892 | M-1167 | Outinord IND ½" | Concreto | Muros torre 1 eje 12 al 19 entre F- J apto 1110, 1111 | 2025-07-15 | 2025-07-17 | 2025-08-12 | 28 | 100 | 7853.982 | 34.5 | 340.1 | 441.5 | 43.3 | 125.5 | 2-Cónica y dividida |  | 883
23472 - TERRA (MANAZANA 4) | 520892 | M-1167 | Outinord IND ½" | Concreto | Muros torre 1 eje 12 al 19 entre F- J apto 1110, 1111 | 2025-07-15 | 2025-07-17 | 2025-08-12 | 28 | 100 | 7853.982 | 34.5 | 335.6 | 435.4 | 42.7 | 123.8 | 2-Cónica y dividida |  | 883
23472 - TERRA (MANAZANA 4) | 520892 | M-1167 | Outinord IND ½" | Concreto | Muros torre 1 eje 12 al 19 entre F- J apto 1110, 1111 | 2025-07-15 | 2025-07-17 | 2025-08-12 | 28 | 100 | 7853.982 | 34.5 | 330.1 | 428.3 | 42 | 121.7 | 2-Cónica y dividida |  | 883
23472 - TERRA (MANAZANA 4) | 520892 | M-1167 | Outinord IND ½" | Concreto | Muros torre 1 eje 12 al 19 entre F- J apto 1110, 1111 | 2025-07-15 | 2025-07-17 | 2025-07-29 | 14 | 101 | 8011.847 | 34.5 | 290.5 | 370.2 | 36.3 | 105.2 | 2-Cónica y dividida |  | 870
23472 - TERRA (MANAZANA 4) | 520892 | M-1167 | Outinord IND ½" | Concreto | Muros torre 1 eje 12 al 19 entre F- J apto 1110, 1111 | 2025-07-15 | 2025-07-17 | 2025-07-29 | 14 | 100 | 7853.982 | 34.5 | 284.2 | 369.1 | 36.2 | 104.9 | 2-Cónica y dividida |  | 870
23472 - TERRA (MANAZANA 4) | 520892 | M-1167 | Outinord IND ½" | Concreto | Muros torre 1 eje 12 al 19 entre F- J apto 1110, 1111 | 2025-07-15 | 2025-07-17 | 2025-07-22 | 7 | 101 | 8011.847 | 34.5 | 247.4 | 315.1 | 30.9 | 89.6 | 5-Fractura extremos |  | 856
23472 - TERRA (MANAZANA 4) | 520892 | M-1167 | Outinord IND ½" | Concreto | Muros torre 1 eje 12 al 19 entre F- J apto 1110, 1111 | 2025-07-15 | 2025-07-17 | 2025-07-22 | 7 | 100 | 7853.982 | 34.5 | 244 | 317.1 | 31.1 | 90.1 | 5-Fractura extremos |  | 856
23472 - TERRA (MANAZANA 4) | 520892 | M-1167 | Outinord IND ½" | Concreto | Muros torre 1 eje 12 al 19 entre F- J apto 1110, 1111 | 2025-07-15 | 2025-07-17 | 2025-07-18 | 3 | 101 | 8011.847 | 34.5 | 167.5 | 213.1 | 20.9 | 60.6 | 2-Cónica y dividida |  | 839
23472 - TERRA (MANAZANA 4) | 520892 | M-1167 | Outinord IND ½" | Concreto | Muros torre 1 eje 12 al 19 entre F- J apto 1110, 1111 | 2025-07-15 | 2025-07-17 | 2025-07-18 | 3 | 100 | 7853.982 | 34.5 | 166.3 | 216.2 | 21.2 | 61.4 | 2-Cónica y dividida |  | 839
23472 - TERRA (MANAZANA 4) | 520892 | PL-1166 | Outinord IND 1" | Concreto | Placa entrepiso torre 1 eje 1 al 7 entre A - E apto 1104, 1105 | 2025-07-15 | 2025-07-17 | 2025-08-12 | 28 | 101 | 8011.847 | 20.7 | 199.2 | 253.9 | 24.9 | 120.3 | 2-Cónica y dividida |  | 883
23472 - TERRA (MANAZANA 4) | 520892 | PL-1166 | Outinord IND 1" | Concreto | Placa entrepiso torre 1 eje 1 al 7 entre A - E apto 1104, 1105 | 2025-07-15 | 2025-07-17 | 2025-08-12 | 28 | 100 | 7853.982 | 20.7 | 196.8 | 255.9 | 25.1 | 121.3 | 2-Cónica y dividida |  | 883
23472 - TERRA (MANAZANA 4) | 520892 | PL-1166 | Outinord IND 1" | Concreto | Placa entrepiso torre 1 eje 1 al 7 entre A - E apto 1104, 1105 | 2025-07-15 | 2025-07-17 | 2025-08-12 | 28 | 101 | 8011.847 | 20.7 | 193.6 | 246.8 | 24.2 | 116.9 | 2-Cónica y dividida |  | 883
23472 - TERRA (MANAZANA 4) | 520892 | PL-1166 | Outinord IND 1" | Concreto | Placa entrepiso torre 1 eje 1 al 7 entre A - E apto 1104, 1105 | 2025-07-15 | 2025-07-17 | 2025-07-29 | 14 | 100 | 7853.982 | 20.7 | 174.9 | 227.4 | 22.3 | 107.7 | 2-Cónica y dividida |  | 870
23472 - TERRA (MANAZANA 4) | 520892 | PL-1166 | Outinord IND 1" | Concreto | Placa entrepiso torre 1 eje 1 al 7 entre A - E apto 1104, 1105 | 2025-07-15 | 2025-07-17 | 2025-07-29 | 14 | 101 | 8011.847 | 20.7 | 170.4 | 217.2 | 21.3 | 102.9 | 2-Cónica y dividida |  | 870
23472 - TERRA (MANAZANA 4) | 520892 | PL-1166 | Outinord IND 1" | Concreto | Placa entrepiso torre 1 eje 1 al 7 entre A - E apto 1104, 1105 | 2025-07-15 | 2025-07-17 | 2025-07-22 | 7 | 101 | 8011.847 | 20.7 | 139.1 | 177.4 | 17.4 | 84.1 | 2-Cónica y dividida |  | 856
23472 - TERRA (MANAZANA 4) | 520892 | PL-1166 | Outinord IND 1" | Concreto | Placa entrepiso torre 1 eje 1 al 7 entre A - E apto 1104, 1105 | 2025-07-15 | 2025-07-17 | 2025-07-22 | 7 | 100 | 7853.982 | 20.7 | 138.9 | 180.5 | 17.7 | 85.5 | 2-Cónica y dividida |  | 856
23472 - TERRA (MANAZANA 4) | 520892 | PL-1166 | Outinord IND 1" | Concreto | Placa entrepiso torre 1 eje 1 al 7 entre A - E apto 1104, 1105 | 2025-07-15 | 2025-07-17 | 2025-07-18 | 3 | 101 | 8011.847 | 20.7 | 102.7 | 130.5 | 12.8 | 61.8 | 2-Cónica y dividida |  | 839
23472 - TERRA (MANAZANA 4) | 520892 | PL-1166 | Outinord IND 1" | Concreto | Placa entrepiso torre 1 eje 1 al 7 entre A - E apto 1104, 1105 | 2025-07-15 | 2025-07-17 | 2025-07-18 | 3 | 100 | 7853.982 | 20.7 | 99 | 128.5 | 12.6 | 60.9 | 2-Cónica y dividida |  | 839
23472 - TERRA (MANAZANA 4) | 520892 | M-1165 | Outinord IND ½" | Concreto | Muros torre 1 eje 12 al 19 entre A - E apto 1108, 1109 | 2025-07-14 | 2025-07-17 | 2025-08-11 | 28 | 100 | 7853.982 | 34.5 | 322.8 | 419.1 | 41.1 | 119.1 | 2-Cónica y dividida |  | 882
23472 - TERRA (MANAZANA 4) | 520892 | M-1165 | Outinord IND ½" | Concreto | Muros torre 1 eje 12 al 19 entre A - E apto 1108, 1109 | 2025-07-14 | 2025-07-17 | 2025-08-11 | 28 | 101 | 8011.847 | 34.5 | 320.1 | 407.9 | 40 | 115.9 | 2-Cónica y dividida |  | 882
23472 - TERRA (MANAZANA 4) | 520892 | M-1165 | Outinord IND ½" | Concreto | Muros torre 1 eje 12 al 19 entre A - E apto 1108, 1109 | 2025-07-14 | 2025-07-17 | 2025-08-11 | 28 | 100 | 7853.982 | 34.5 | 315.6 | 409.9 | 40.2 | 116.5 | 2-Cónica y dividida |  | 882
23472 - TERRA (MANAZANA 4) | 520892 | M-1165 | Outinord IND ½" | Concreto | Muros torre 1 eje 12 al 19 entre A - E apto 1108, 1109 | 2025-07-14 | 2025-07-17 | 2025-07-28 | 14 | 101 | 8011.847 | 34.5 | 282.6 | 360 | 35.3 | 102.3 | 2-Cónica y dividida |  | 869
23472 - TERRA (MANAZANA 4) | 520892 | M-1165 | Outinord IND ½" | Concreto | Muros torre 1 eje 12 al 19 entre A - E apto 1108, 1109 | 2025-07-14 | 2025-07-17 | 2025-07-28 | 14 | 100 | 7853.982 | 34.5 | 279.8 | 363 | 35.6 | 103.2 | 2-Cónica y dividida |  | 869
23472 - TERRA (MANAZANA 4) | 520892 | M-1165 | Outinord IND ½" | Concreto | Muros torre 1 eje 12 al 19 entre A - E apto 1108, 1109 | 2025-07-14 | 2025-07-17 | 2025-07-21 | 7 | 101 | 8011.847 | 34.5 | 219.7 | 279.4 | 27.4 | 79.4 | 2-Cónica y dividida |  | 852
23472 - TERRA (MANAZANA 4) | 520892 | M-1165 | Outinord IND ½" | Concreto | Muros torre 1 eje 12 al 19 entre A - E apto 1108, 1109 | 2025-07-14 | 2025-07-17 | 2025-07-21 | 7 | 100 | 7853.982 | 34.5 | 217.6 | 282.5 | 27.7 | 80.3 | 2-Cónica y dividida |  | 852
23472 - TERRA (MANAZANA 4) | 520892 | M-1165 | Outinord IND ½" | Concreto | Muros torre 1 eje 12 al 19 entre A - E apto 1108, 1109 | 2025-07-14 | 2025-07-17 | 2025-07-17 | 3 | 101 | 8011.847 | 34.5 | 177.8 | 226.4 | 22.2 | 64.3 | 2-Cónica y dividida |  | 839
23472 - TERRA (MANAZANA 4) | 520892 | M-1165 | Outinord IND ½" | Concreto | Muros torre 1 eje 12 al 19 entre A - E apto 1108, 1109 | 2025-07-14 | 2025-07-17 | 2025-07-17 | 3 | 100 | 7853.982 | 34.5 | 176.4 | 229.4 | 22.5 | 65.2 | 2-Cónica y dividida |  | 839
23472 - TERRA (MANAZANA 4) | 520889 | PL - 1161 | Outinord IND 1" | Concreto | Placa Entrepiso Torre 1 Eje 7 al 13 entre A - E Apt 1106, 1107 | 2025-07-12 | 2025-07-15 | 2025-08-09 | 28 | 101 | 8011.847 | 20.7 | 235.6 | 299.8 | 29.4 | 142 | 2-Cónica y dividida |  | 881
23472 - TERRA (MANAZANA 4) | 520889 | PL - 1161 | Outinord IND 1" | Concreto | Placa Entrepiso Torre 1 Eje 7 al 13 entre A - E Apt 1106, 1107 | 2025-07-12 | 2025-07-15 | 2025-08-09 | 28 | 100 | 7853.982 | 20.7 | 230.1 | 298.8 | 29.3 | 141.5 | 2-Cónica y dividida |  | 881
23472 - TERRA (MANAZANA 4) | 520889 | PL - 1161 | Outinord IND 1" | Concreto | Placa Entrepiso Torre 1 Eje 7 al 13 entre A - E Apt 1106, 1107 | 2025-07-12 | 2025-07-15 | 2025-08-09 | 28 | 101 | 8011.847 | 20.7 | 225.8 | 287.6 | 28.2 | 136.2 | 2-Cónica y dividida |  | 881
23472 - TERRA (MANAZANA 4) | 520889 | PL - 1161 | Outinord IND 1" | Concreto | Placa Entrepiso Torre 1 Eje 7 al 13 entre A - E Apt 1106, 1107 | 2025-07-12 | 2025-07-15 | 2025-07-26 | 14 | 100 | 7853.982 | 20.7 | 194.6 | 252.9 | 24.8 | 119.8 | 2-Cónica y dividida |  | 868
23472 - TERRA (MANAZANA 4) | 520889 | PL - 1161 | Outinord IND 1" | Concreto | Placa Entrepiso Torre 1 Eje 7 al 13 entre A - E Apt 1106, 1107 | 2025-07-12 | 2025-07-15 | 2025-07-26 | 14 | 101 | 8011.847 | 20.7 | 189.4 | 240.7 | 23.6 | 114 | 2-Cónica y dividida |  | 868
23472 - TERRA (MANAZANA 4) | 520889 | PL - 1161 | Outinord IND 1" | Concreto | Placa Entrepiso Torre 1 Eje 7 al 13 entre A - E Apt 1106, 1107 | 2025-07-12 | 2025-07-15 | 2025-07-19 | 7 | 100 | 7853.982 | 20.7 | 151.6 | 196.8 | 19.3 | 93.2 | 2-Cónica y dividida |  | 846
23472 - TERRA (MANAZANA 4) | 520889 | PL - 1161 | Outinord IND 1" | Concreto | Placa Entrepiso Torre 1 Eje 7 al 13 entre A - E Apt 1106, 1107 | 2025-07-12 | 2025-07-15 | 2025-07-19 | 7 | 101 | 8011.847 | 20.7 | 154.2 | 195.8 | 19.2 | 92.8 | 2-Cónica y dividida |  | 846
23472 - TERRA (MANAZANA 4) | 520889 | PL - 1161 | Outinord IND 1" | Concreto | Placa Entrepiso Torre 1 Eje 7 al 13 entre A - E Apt 1106, 1107 | 2025-07-12 | 2025-07-15 | 2025-07-15 | 3 | 101 | 8011.847 | 20.7 | 107.9 | 137.7 | 13.5 | 65.2 | 2-Cónica y dividida |  | 835
23472 - TERRA (MANAZANA 4) | 520889 | PL - 1161 | Outinord IND 1" | Concreto | Placa Entrepiso Torre 1 Eje 7 al 13 entre A - E Apt 1106, 1107 | 2025-07-12 | 2025-07-15 | 2025-07-15 | 3 | 100 | 7853.982 | 20.7 | 104.3 | 135.6 | 13.3 | 64.3 | 2-Cónica y dividida |  | 835
23472 - TERRA (MANAZANA 4) | 520889 | M - 1160 | Outinord IND 1/2" | Concreto | Muros Torre 1 eje 1 al 5 Entre A - E Apt 1004, 1005 | 2025-07-11 | 2025-07-15 | 2025-08-08 | 28 | 100 | 7853.982 | 34.5 | 350.2 | 454.8 | 44.6 | 129.3 | 2-Cónica y dividida |  | 880
23472 - TERRA (MANAZANA 4) | 520889 | M - 1160 | Outinord IND 1/2" | Concreto | Muros Torre 1 eje 1 al 5 Entre A - E Apt 1004, 1005 | 2025-07-11 | 2025-07-15 | 2025-08-08 | 28 | 100 | 7853.982 | 34.5 | 344.2 | 446.6 | 43.8 | 127 | 2-Cónica y dividida |  | 880
23472 - TERRA (MANAZANA 4) | 520889 | M - 1160 | Outinord IND 1/2" | Concreto | Muros Torre 1 eje 1 al 5 Entre A - E Apt 1004, 1005 | 2025-07-11 | 2025-07-15 | 2025-08-08 | 28 | 100 | 7853.982 | 34.5 | 341.4 | 443.6 | 43.5 | 126.1 | 2-Cónica y dividida |  | 880
23472 - TERRA (MANAZANA 4) | 520889 | M - 1160 | Outinord IND 1/2" | Concreto | Muros Torre 1 eje 1 al 5 Entre A - E Apt 1004, 1005 | 2025-07-11 | 2025-07-15 | 2025-07-25 | 14 | 100 | 7853.982 | 34.5 | 305.8 | 396.7 | 38.9 | 112.8 | 2-Cónica y dividida |  | 867
23472 - TERRA (MANAZANA 4) | 520889 | M - 1160 | Outinord IND 1/2" | Concreto | Muros Torre 1 eje 1 al 5 Entre A - E Apt 1004, 1005 | 2025-07-11 | 2025-07-15 | 2025-07-25 | 14 | 100 | 7853.982 | 34.5 | 308 | 399.7 | 39.2 | 113.6 | 2-Cónica y dividida |  | 867
23472 - TERRA (MANAZANA 4) | 520889 | M - 1160 | Outinord IND 1/2" | Concreto | Muros Torre 1 eje 1 al 5 Entre A - E Apt 1004, 1005 | 2025-07-11 | 2025-07-15 | 2025-07-18 | 7 | 101 | 8011.847 | 34.5 | 278.5 | 354.9 | 34.8 | 100.9 | 5-Fractura extremos |  | 840
23472 - TERRA (MANAZANA 4) | 520889 | M - 1160 | Outinord IND 1/2" | Concreto | Muros Torre 1 eje 1 al 5 Entre A - E Apt 1004, 1005 | 2025-07-11 | 2025-07-15 | 2025-07-18 | 7 | 100 | 7853.982 | 34.5 | 275.7 | 357.9 | 35.1 | 101.7 | 5-Fractura extremos |  | 840
23472 - TERRA (MANAZANA 4) | 520889 | M - 1160 | Outinord IND 1/2" | Concreto | Muros Torre 1 eje 1 al 5 Entre A - E Apt 1004, 1005 | 2025-07-11 | 2025-07-15 | 2025-07-15 | 4 | 101 | 8011.847 | 34.5 | 219.6 | 279.4 | 27.4 | 79.4 | 2-Cónica y dividida |  | 835
23472 - TERRA (MANAZANA 4) | 520889 | M - 1160 | Outinord IND 1/2" | Concreto | Muros Torre 1 eje 1 al 5 Entre A - E Apt 1004, 1005 | 2025-07-11 | 2025-07-15 | 2025-07-15 | 4 | 100 | 7853.982 | 34.5 | 218.3 | 283.5 | 27.8 | 80.6 | 2-Cónica y dividida |  | 835
23472 - TERRA (MANAZANA 4) | 520889 | PL - 1159 | Outinord IND 1" | Concreto | Placa Entrepiso Torre 1 Eje 13 al 19 entre F - J Apt 1110, 1111 y escalera costado oriental eje 17 al 19 entre D - G Piso 7 al piso 8 | 2025-07-11 | 2025-07-15 | 2025-08-08 | 28 | 101 | 8011.847 | 20.7 | 230.8 | 293.7 | 28.8 | 139.1 | 2-Cónica y dividida |  | 880
23472 - TERRA (MANAZANA 4) | 520889 | PL - 1159 | Outinord IND 1" | Concreto | Placa Entrepiso Torre 1 Eje 13 al 19 entre F - J Apt 1110, 1111 y escalera costado oriental eje 17 al 19 entre D - G Piso 7 al piso 8 | 2025-07-11 | 2025-07-15 | 2025-08-08 | 28 | 100 | 7853.982 | 20.7 | 225.6 | 292.7 | 28.7 | 138.6 | 2-Cónica y dividida |  | 880
23472 - TERRA (MANAZANA 4) | 520889 | PL - 1159 | Outinord IND 1" | Concreto | Placa Entrepiso Torre 1 Eje 13 al 19 entre F - J Apt 1110, 1111 y escalera costado oriental eje 17 al 19 entre D - G Piso 7 al piso 8 | 2025-07-11 | 2025-07-15 | 2025-08-08 | 28 | 100 | 7853.982 | 20.7 | 220.4 | 286.5 | 28.1 | 135.7 | 2-Cónica y dividida |  | 880
23472 - TERRA (MANAZANA 4) | 520889 | PL - 1159 | Outinord IND 1" | Concreto | Placa Entrepiso Torre 1 Eje 13 al 19 entre F - J Apt 1110, 1111 y escalera costado oriental eje 17 al 19 entre D - G Piso 7 al piso 8 | 2025-07-11 | 2025-07-15 | 2025-07-25 | 14 | 100 | 7853.982 | 20.7 | 198.3 | 257 | 25.2 | 121.7 | 2-Cónica y dividida |  | 867
23472 - TERRA (MANAZANA 4) | 520889 | PL - 1159 | Outinord IND 1" | Concreto | Placa Entrepiso Torre 1 Eje 13 al 19 entre F - J Apt 1110, 1111 y escalera costado oriental eje 17 al 19 entre D - G Piso 7 al piso 8 | 2025-07-11 | 2025-07-15 | 2025-07-25 | 14 | 100 | 7853.982 | 20.7 | 194.6 | 252.9 | 24.8 | 119.8 | 2-Cónica y dividida |  | 867
23472 - TERRA (MANAZANA 4) | 520889 | PL - 1159 | Outinord IND 1" | Concreto | Placa Entrepiso Torre 1 Eje 13 al 19 entre F - J Apt 1110, 1111 y escalera costado oriental eje 17 al 19 entre D - G Piso 7 al piso 8 | 2025-07-11 | 2025-07-15 | 2025-07-18 | 7 | 101 | 8011.847 | 20.7 | 162.3 | 207 | 20.3 | 98.1 | 2-Cónica y dividida |  | 840
23472 - TERRA (MANAZANA 4) | 520889 | PL - 1159 | Outinord IND 1" | Concreto | Placa Entrepiso Torre 1 Eje 13 al 19 entre F - J Apt 1110, 1111 y escalera costado oriental eje 17 al 19 entre D - G Piso 7 al piso 8 | 2025-07-11 | 2025-07-15 | 2025-07-18 | 7 | 100 | 7853.982 | 20.7 | 158.7 | 206 | 20.2 | 97.6 | 2-Cónica y dividida |  | 840
23472 - TERRA (MANAZANA 4) | 520889 | PL - 1159 | Outinord IND 1" | Concreto | Placa Entrepiso Torre 1 Eje 13 al 19 entre F - J Apt 1110, 1111 y escalera costado oriental eje 17 al 19 entre D - G Piso 7 al piso 8 | 2025-07-11 | 2025-07-15 | 2025-07-15 | 4 | 101 | 8011.847 | 20.7 | 128.9 | 164.2 | 16.1 | 77.8 | 5-Fractura extremos |  | 835
23472 - TERRA (MANAZANA 4) | 520889 | PL - 1159 | Outinord IND 1" | Concreto | Placa Entrepiso Torre 1 Eje 13 al 19 entre F - J Apt 1110, 1111 y escalera costado oriental eje 17 al 19 entre D - G Piso 7 al piso 8 | 2025-07-11 | 2025-07-15 | 2025-07-15 | 4 | 100 | 7853.982 | 20.7 | 127.4 | 165.2 | 16.2 | 78.3 | 5-Fractura extremos |  | 835
23472 - TERRA (MANAZANA 4) | 520890 | M - 1162 | Outinord IND 1/2" | Concreto | Muros Torre 1 eje 1 al 5 entre F - J Apt 1002, 1003 | 2025-07-12 | 2025-07-15 | 2025-08-09 | 28 | 101 | 8011.847 | 34.5 | 301.4 | 383.4 | 37.6 | 109 | 2-Cónica y dividida |  | 881
23472 - TERRA (MANAZANA 4) | 520890 | M - 1162 | Outinord IND 1/2" | Concreto | Muros Torre 1 eje 1 al 5 entre F - J Apt 1002, 1003 | 2025-07-12 | 2025-07-15 | 2025-08-09 | 28 | 101 | 8011.847 | 34.5 | 300.5 | 382.4 | 37.5 | 108.7 | 2-Cónica y dividida |  | 881
23472 - TERRA (MANAZANA 4) | 520890 | M - 1162 | Outinord IND 1/2" | Concreto | Muros Torre 1 eje 1 al 5 entre F - J Apt 1002, 1003 | 2025-07-12 | 2025-07-15 | 2025-08-09 | 28 | 100 | 7853.982 | 34.5 | 298.4 | 387.5 | 38 | 110.1 | 2-Cónica y dividida |  | 881
23472 - TERRA (MANAZANA 4) | 520890 | M - 1162 | Outinord IND 1/2" | Concreto | Muros Torre 1 eje 1 al 5 entre F - J Apt 1002, 1003 | 2025-07-12 | 2025-07-15 | 2025-07-26 | 14 | 101 | 8011.847 | 34.5 | 268.5 | 341.6 | 33.5 | 97.1 | 2-Cónica y dividida |  | 868
23472 - TERRA (MANAZANA 4) | 520890 | M - 1162 | Outinord IND 1/2" | Concreto | Muros Torre 1 eje 1 al 5 entre F - J Apt 1002, 1003 | 2025-07-12 | 2025-07-15 | 2025-07-26 | 14 | 100 | 7853.982 | 34.5 | 261.4 | 339.6 | 33.3 | 96.5 | 2-Cónica y dividida |  | 868
23472 - TERRA (MANAZANA 4) | 520890 | M - 1162 | Outinord IND 1/2" | Concreto | Muros Torre 1 eje 1 al 5 entre F - J Apt 1002, 1003 | 2025-07-12 | 2025-07-15 | 2025-07-19 | 7 | 101 | 8011.847 | 34.5 | 228.4 | 290.6 | 28.5 | 82.6 | 2-Cónica y dividida |  | 845
23472 - TERRA (MANAZANA 4) | 520890 | M - 1162 | Outinord IND 1/2" | Concreto | Muros Torre 1 eje 1 al 5 entre F - J Apt 1002, 1003 | 2025-07-12 | 2025-07-15 | 2025-07-19 | 7 | 100 | 7853.982 | 34.5 | 225.2 | 292.7 | 28.7 | 83.2 | 2-Cónica y dividida |  | 845
23472 - TERRA (MANAZANA 4) | 520890 | M - 1162 | Outinord IND 1/2" | Concreto | Muros Torre 1 eje 1 al 5 entre F - J Apt 1002, 1003 | 2025-07-12 | 2025-07-15 | 2025-07-15 | 3 | 101 | 8011.847 | 34.5 | 170.9 | 217.2 | 21.3 | 61.7 | 2-Cónica y dividida |  | 834
23472 - TERRA (MANAZANA 4) | 520890 | M - 1162 | Outinord IND 1/2" | Concreto | Muros Torre 1 eje 1 al 5 entre F - J Apt 1002, 1003 | 2025-07-12 | 2025-07-15 | 2025-07-15 | 3 | 100 | 7853.982 | 34.5 | 168.8 | 219.2 | 21.5 | 62.3 | 2-Cónica y dividida |  | 834
23472 - TERRA (MANAZANA 4) | 520887 | M - 1156 | Outinord IND 1/2" | Concreto | Muros torre 1, eje 6 al 11 entre A - E, Apt. 1006, 1007. | 2025-07-09 | 2025-07-12 | 2025-08-06 | 28 | 101 | 8011.847 | 34.5 | 344.5 | 438.5 | 43 | 124.6 | 2-Cónica y dividida |  | 878
23472 - TERRA (MANAZANA 4) | 520887 | M - 1156 | Outinord IND 1/2" | Concreto | Muros torre 1, eje 6 al 11 entre A - E, Apt. 1006, 1007. | 2025-07-09 | 2025-07-12 | 2025-08-06 | 28 | 100 | 7853.982 | 34.5 | 343.8 | 446.6 | 43.8 | 127 | 2-Cónica y dividida |  | 878
23472 - TERRA (MANAZANA 4) | 520887 | M - 1156 | Outinord IND 1/2" | Concreto | Muros torre 1, eje 6 al 11 entre A - E, Apt. 1006, 1007. | 2025-07-09 | 2025-07-12 | 2025-08-06 | 28 | 101 | 8011.847 | 34.5 | 338.4 | 430.3 | 42.2 | 122.3 | 2-Cónica y dividida |  | 878
23472 - TERRA (MANAZANA 4) | 520887 | M - 1156 | Outinord IND 1/2" | Concreto | Muros torre 1, eje 6 al 11 entre A - E, Apt. 1006, 1007. | 2025-07-09 | 2025-07-12 | 2025-07-23 | 14 | 101 | 8011.847 | 34.5 | 299.6 | 381.4 | 37.4 | 108.4 | 5-Fractura extremos |  | 861
23472 - TERRA (MANAZANA 4) | 520887 | M - 1156 | Outinord IND 1/2" | Concreto | Muros torre 1, eje 6 al 11 entre A - E, Apt. 1006, 1007. | 2025-07-09 | 2025-07-12 | 2025-07-23 | 14 | 100 | 7853.982 | 34.5 | 292.4 | 379.3 | 37.2 | 107.8 | 5-Fractura extremos |  | 861
23472 - TERRA (MANAZANA 4) | 520887 | M - 1156 | Outinord IND 1/2" | Concreto | Muros torre 1, eje 6 al 11 entre A - E, Apt. 1006, 1007. | 2025-07-09 | 2025-07-12 | 2025-07-16 | 7 | 101 | 8011.847 | 34.5 | 263.4 | 335.5 | 32.9 | 95.4 | 2-Cónica y dividida |  | 836
23472 - TERRA (MANAZANA 4) | 520887 | M - 1156 | Outinord IND 1/2" | Concreto | Muros torre 1, eje 6 al 11 entre A - E, Apt. 1006, 1007. | 2025-07-09 | 2025-07-12 | 2025-07-16 | 7 | 100 | 7853.982 | 34.5 | 260.5 | 338.5 | 33.2 | 96.2 | 2-Cónica y dividida |  | 836
23472 - TERRA (MANAZANA 4) | 520887 | M - 1156 | Outinord IND 1/2" | Concreto | Muros torre 1, eje 6 al 11 entre A - E, Apt. 1006, 1007. | 2025-07-09 | 2025-07-12 | 2025-07-12 | 3 | 101 | 8011.847 | 34.5 | 242 | 308 | 30.2 | 87.5 | 2-Cónica y dividida |  | 829
23472 - TERRA (MANAZANA 4) | 520887 | M - 1156 | Outinord IND 1/2" | Concreto | Muros torre 1, eje 6 al 11 entre A - E, Apt. 1006, 1007. | 2025-07-09 | 2025-07-12 | 2025-07-12 | 3 | 100 | 7853.982 | 34.5 | 240.6 | 312 | 30.6 | 88.7 | 2-Cónica y dividida |  | 829
23472 - TERRA (MANAZANA 4) | 520887 | PL - 1155 | Outinord IND 1" | Concreto | Placa entrepiso torre 1, eje 1 al 7 entre F - J, Apt. 1002, 1003. | 2025-07-09 | 2025-07-12 | 2025-08-06 | 28 | 100 | 7853.982 | 20.7 | 240.2 | 312 | 30.6 | 147.8 | 2-Cónica y dividida |  | 878
23472 - TERRA (MANAZANA 4) | 520887 | PL - 1155 | Outinord IND 1" | Concreto | Placa entrepiso torre 1, eje 1 al 7 entre F - J, Apt. 1002, 1003. | 2025-07-09 | 2025-07-12 | 2025-08-06 | 28 | 101 | 8011.847 | 20.7 | 238.7 | 303.9 | 29.8 | 144 | 2-Cónica y dividida |  | 878
23472 - TERRA (MANAZANA 4) | 520887 | PL - 1155 | Outinord IND 1" | Concreto | Placa entrepiso torre 1, eje 1 al 7 entre F - J, Apt. 1002, 1003. | 2025-07-09 | 2025-07-12 | 2025-08-06 | 28 | 100 | 7853.982 | 20.7 | 233.5 | 302.9 | 29.7 | 143.5 | 2-Cónica y dividida |  | 878
23472 - TERRA (MANAZANA 4) | 520887 | PL - 1155 | Outinord IND 1" | Concreto | Placa entrepiso torre 1, eje 1 al 7 entre F - J, Apt. 1002, 1003. | 2025-07-09 | 2025-07-12 | 2025-07-23 | 14 | 101 | 8011.847 | 20.7 | 211.5 | 269.2 | 26.4 | 127.5 | 2-Cónica y dividida |  | 861
23472 - TERRA (MANAZANA 4) | 520887 | PL - 1155 | Outinord IND 1" | Concreto | Placa entrepiso torre 1, eje 1 al 7 entre F - J, Apt. 1002, 1003. | 2025-07-09 | 2025-07-12 | 2025-07-23 | 14 | 100 | 7853.982 | 20.7 | 205.4 | 267.2 | 26.2 | 126.6 | 2-Cónica y dividida |  | 861
23472 - TERRA (MANAZANA 4) | 520887 | PL - 1155 | Outinord IND 1" | Concreto | Placa entrepiso torre 1, eje 1 al 7 entre F - J, Apt. 1002, 1003. | 2025-07-09 | 2025-07-12 | 2025-07-16 | 7 | 101 | 8011.847 | 20.7 | 189.5 | 241.7 | 23.7 | 114.5 | 5-Fractura extremos |  | 836
23472 - TERRA (MANAZANA 4) | 520887 | PL - 1155 | Outinord IND 1" | Concreto | Placa entrepiso torre 1, eje 1 al 7 entre F - J, Apt. 1002, 1003. | 2025-07-09 | 2025-07-12 | 2025-07-16 | 7 | 100 | 7853.982 | 20.7 | 188.3 | 244.7 | 24 | 115.9 | 5-Fractura extremos |  | 836
23472 - TERRA (MANAZANA 4) | 520887 | PL - 1155 | Outinord IND 1" | Concreto | Placa entrepiso torre 1, eje 1 al 7 entre F - J, Apt. 1002, 1003. | 2025-07-09 | 2025-07-12 | 2025-07-12 | 3 | 100 | 7853.982 | 20.7 | 142.1 | 184.6 | 18.1 | 87.4 | 5-Fractura extremos |  | 829
23472 - TERRA (MANAZANA 4) | 520887 | PL - 1155 | Outinord IND 1" | Concreto | Placa entrepiso torre 1, eje 1 al 7 entre F - J, Apt. 1002, 1003. | 2025-07-09 | 2025-07-12 | 2025-07-12 | 3 | 101 | 8011.847 | 20.7 | 143.5 | 182.5 | 17.9 | 86.5 | 5-Fractura extremos |  | 829
23472 - TERRA (MANAZANA 4) | 520887 | M - 1154 | C. fluido 1/2" | Concreto | Salón comunal 1, columnas C - 01, eje 1 - A, 2 - A, 1 - B. | 2025-07-09 | 2025-07-12 | 2025-08-06 | 28 | 101 | 8011.847 | 27.6 | 284.5 | 362 | 35.5 | 128.6 | 2-Cónica y dividida |  | 878
23472 - TERRA (MANAZANA 4) | 520887 | M - 1154 | C. fluido 1/2" | Concreto | Salón comunal 1, columnas C - 01, eje 1 - A, 2 - A, 1 - B. | 2025-07-09 | 2025-07-12 | 2025-08-06 | 28 | 100 | 7853.982 | 27.6 | 281.6 | 366.1 | 35.9 | 130.1 | 2-Cónica y dividida |  | 878
23472 - TERRA (MANAZANA 4) | 520887 | M - 1154 | C. fluido 1/2" | Concreto | Salón comunal 1, columnas C - 01, eje 1 - A, 2 - A, 1 - B. | 2025-07-09 | 2025-07-12 | 2025-08-06 | 28 | 101 | 8011.847 | 27.6 | 278.5 | 354.9 | 34.8 | 126.1 | 2-Cónica y dividida |  | 878
23472 - TERRA (MANAZANA 4) | 520887 | M - 1154 | C. fluido 1/2" | Concreto | Salón comunal 1, columnas C - 01, eje 1 - A, 2 - A, 1 - B. | 2025-07-09 | 2025-07-12 | 2025-07-23 | 14 | 101 | 8011.847 | 27.6 | 246.5 | 314.1 | 30.8 | 111.6 | 2-Cónica y dividida |  | 861
23472 - TERRA (MANAZANA 4) | 520887 | M - 1154 | C. fluido 1/2" | Concreto | Salón comunal 1, columnas C - 01, eje 1 - A, 2 - A, 1 - B. | 2025-07-09 | 2025-07-12 | 2025-07-23 | 14 | 100 | 7853.982 | 27.6 | 243.8 | 316.1 | 31 | 112.3 | 2-Cónica y dividida |  | 861
23472 - TERRA (MANAZANA 4) | 520887 | M - 1154 | C. fluido 1/2" | Concreto | Salón comunal 1, columnas C - 01, eje 1 - A, 2 - A, 1 - B. | 2025-07-09 | 2025-07-12 | 2025-07-16 | 7 | 101 | 8011.847 | 27.6 | 217.2 | 276.3 | 27.1 | 98.2 | 2-Cónica y dividida |  | 836
23472 - TERRA (MANAZANA 4) | 520887 | M - 1154 | C. fluido 1/2" | Concreto | Salón comunal 1, columnas C - 01, eje 1 - A, 2 - A, 1 - B. | 2025-07-09 | 2025-07-12 | 2025-07-16 | 7 | 100 | 7853.982 | 27.6 | 212.3 | 275.3 | 27 | 97.8 | 2-Cónica y dividida |  | 836
23472 - TERRA (MANAZANA 4) | 520887 | M - 1153 | Outinord IND 1" | Concreto | Rampa #2, eje 1 al 2 entre C - D N + 0.0 al N + 1.50, salón comunal 2. | 2025-07-09 | 2025-07-12 | 2025-08-06 | 28 | 100 | 7853.982 | 27.6 | 303.8 | 394.6 | 38.7 | 140.2 | 2-Cónica y dividida |  | 878
23472 - TERRA (MANAZANA 4) | 520887 | M - 1153 | Outinord IND 1" | Concreto | Rampa #2, eje 1 al 2 entre C - D N + 0.0 al N + 1.50, salón comunal 2. | 2025-07-09 | 2025-07-12 | 2025-08-06 | 28 | 100 | 7853.982 | 27.6 | 302.5 | 392.6 | 38.5 | 139.5 | 2-Cónica y dividida |  | 878
23472 - TERRA (MANAZANA 4) | 520887 | M - 1153 | Outinord IND 1" | Concreto | Rampa #2, eje 1 al 2 entre C - D N + 0.0 al N + 1.50, salón comunal 2. | 2025-07-09 | 2025-07-12 | 2025-08-06 | 28 | 100 | 7853.982 | 27.6 | 296.7 | 385.5 | 37.8 | 137 | 2-Cónica y dividida |  | 878
23472 - TERRA (MANAZANA 4) | 520887 | M - 1153 | Outinord IND 1" | Concreto | Rampa #2, eje 1 al 2 entre C - D N + 0.0 al N + 1.50, salón comunal 2. | 2025-07-09 | 2025-07-12 | 2025-07-23 | 14 | 101 | 8011.847 | 27.6 | 266.2 | 338.5 | 33.2 | 120.3 | 5-Fractura extremos |  | 861
23472 - TERRA (MANAZANA 4) | 520887 | M - 1153 | Outinord IND 1" | Concreto | Rampa #2, eje 1 al 2 entre C - D N + 0.0 al N + 1.50, salón comunal 2. | 2025-07-09 | 2025-07-12 | 2025-07-23 | 14 | 100 | 7853.982 | 27.6 | 262.8 | 341.6 | 33.5 | 121.4 | 5-Fractura extremos |  | 861
23472 - TERRA (MANAZANA 4) | 520887 | M - 1153 | Outinord IND 1" | Concreto | Rampa #2, eje 1 al 2 entre C - D N + 0.0 al N + 1.50, salón comunal 2. | 2025-07-09 | 2025-07-12 | 2025-07-16 | 7 | 101 | 8011.847 | 27.6 | 231.3 | 294.7 | 28.9 | 104.7 | 5-Fractura extremos |  | 836
23472 - TERRA (MANAZANA 4) | 520887 | M - 1153 | Outinord IND 1" | Concreto | Rampa #2, eje 1 al 2 entre C - D N + 0.0 al N + 1.50, salón comunal 2. | 2025-07-09 | 2025-07-12 | 2025-07-16 | 7 | 100 | 7853.982 | 27.6 | 229.5 | 297.8 | 29.2 | 105.8 | 5-Fractura extremos |  | 836
23472 - TERRA (MANAZANA 4) | 520887 | M - 1153 | Outinord IND 1" | Concreto | Rampa #2, eje 1 al 2 entre C - D N + 0.0 al N + 1.50, salón comunal 2. | 2025-07-09 | 2025-07-12 | 2025-07-12 | 3 | 101 | 8011.847 | 27.6 | 182.6 | 232.5 | 22.8 | 82.6 | 2-Cónica y dividida |  | 829
23472 - TERRA (MANAZANA 4) | 520887 | M - 1153 | Outinord IND 1" | Concreto | Rampa #2, eje 1 al 2 entre C - D N + 0.0 al N + 1.50, salón comunal 2. | 2025-07-09 | 2025-07-12 | 2025-07-12 | 3 | 100 | 7853.982 | 27.6 | 180.9 | 234.5 | 23 | 83.3 | 2-Cónica y dividida |  | 829
23472 - TERRA (MANAZANA 4) | 520888 | M-1158 | Outinord IND ½" | Concreto | Muros torre 1 eje 6 al 11 entre F - J apto 1001, 1012 | 2025-07-10 | 2025-07-12 | 2025-08-07 | 28 | 101 | 8011.847 | 34.5 | 324.8 | 413 | 40.5 | 117.4 | 2-Cónica y dividida |  | 879
23472 - TERRA (MANAZANA 4) | 520888 | M-1158 | Outinord IND ½" | Concreto | Muros torre 1 eje 6 al 11 entre F - J apto 1001, 1012 | 2025-07-10 | 2025-07-12 | 2025-08-07 | 28 | 100 | 7853.982 | 34.5 | 322.4 | 418.1 | 41 | 118.8 | 2-Cónica y dividida |  | 879
23472 - TERRA (MANAZANA 4) | 520888 | M-1158 | Outinord IND ½" | Concreto | Muros torre 1 eje 6 al 11 entre F - J apto 1001, 1012 | 2025-07-10 | 2025-07-12 | 2025-08-07 | 28 | 101 | 8011.847 | 34.5 | 332.5 | 423.2 | 41.5 | 120.3 | 2-Cónica y dividida |  | 879
23472 - TERRA (MANAZANA 4) | 520888 | M-1158 | Outinord IND ½" | Concreto | Muros torre 1 eje 6 al 11 entre F - J apto 1001, 1012 | 2025-07-10 | 2025-07-12 | 2025-07-24 | 14 | 101 | 8011.847 | 34.5 | 288.7 | 367.1 | 36 | 104.3 | 5-Fractura extremos |  | 863
23472 - TERRA (MANAZANA 4) | 520888 | M-1158 | Outinord IND ½" | Concreto | Muros torre 1 eje 6 al 11 entre F - J apto 1001, 1012 | 2025-07-10 | 2025-07-12 | 2025-07-24 | 14 | 100 | 7853.982 | 34.5 | 285.4 | 370.2 | 36.3 | 105.2 | 5-Fractura extremos |  | 863
23472 - TERRA (MANAZANA 4) | 520888 | M-1158 | Outinord IND ½" | Concreto | Muros torre 1 eje 6 al 11 entre F - J apto 1001, 1012 | 2025-07-10 | 2025-07-12 | 2025-07-17 | 7 | 100 | 7853.982 | 34.5 | 257.2 | 333.4 | 32.7 | 94.8 | 5-Fractura extremos |  | 838
23472 - TERRA (MANAZANA 4) | 520888 | M-1158 | Outinord IND ½" | Concreto | Muros torre 1 eje 6 al 11 entre F - J apto 1001, 1012 | 2025-07-10 | 2025-07-12 | 2025-07-17 | 7 | 101 | 8011.847 | 34.5 | 258.6 | 329.4 | 32.3 | 93.6 | 5-Fractura extremos |  | 838
23472 - TERRA (MANAZANA 4) | 520888 | M-1158 | Outinord IND ½" | Concreto | Muros torre 1 eje 6 al 11 entre F - J apto 1001, 1012 | 2025-07-10 | 2025-07-12 | 2025-07-13 | 3 | 101 | 8011.847 | 34.5 | 222.6 | 283.5 | 27.8 | 80.6 | 2-Cónica y dividida |  | 830
23472 - TERRA (MANAZANA 4) | 520888 | M-1158 | Outinord IND ½" | Concreto | Muros torre 1 eje 6 al 11 entre F - J apto 1001, 1012 | 2025-07-10 | 2025-07-12 | 2025-07-13 | 3 | 100 | 7853.982 | 34.5 | 220.4 | 286.5 | 28.1 | 81.4 | 2-Cónica y dividida |  | 830
23472 - TERRA (MANAZANA 4) | 520888 | PL-1157 | Outinord IND 1" | Concreto | Placa entrepiso torre 1 eje 13 al 19 entre A - E apto 1108, 1109 | 2025-07-10 | 2025-07-12 | 2025-08-07 | 28 | 100 | 7853.982 | 20.7 | 205.8 | 267.2 | 26.2 | 126.6 | 2-Cónica y dividida |  | 879
23472 - TERRA (MANAZANA 4) | 520888 | PL-1157 | Outinord IND 1" | Concreto | Placa entrepiso torre 1 eje 13 al 19 entre A - E apto 1108, 1109 | 2025-07-10 | 2025-07-12 | 2025-08-07 | 28 | 101 | 8011.847 | 20.7 | 203.6 | 259 | 25.4 | 122.7 | 2-Cónica y dividida |  | 879
23472 - TERRA (MANAZANA 4) | 520888 | PL-1157 | Outinord IND 1" | Concreto | Placa entrepiso torre 1 eje 13 al 19 entre A - E apto 1108, 1109 | 2025-07-10 | 2025-07-12 | 2025-08-07 | 28 | 101 | 8011.847 | 20.7 | 199.2 | 253.9 | 24.9 | 120.3 | 2-Cónica y dividida |  | 879
23472 - TERRA (MANAZANA 4) | 520888 | PL-1157 | Outinord IND 1" | Concreto | Placa entrepiso torre 1 eje 13 al 19 entre A - E apto 1108, 1109 | 2025-07-10 | 2025-07-12 | 2025-07-24 | 14 | 101 | 8011.847 | 20.7 | 183.6 | 233.5 | 22.9 | 110.6 | 2-Cónica y dividida |  | 863
23472 - TERRA (MANAZANA 4) | 520888 | PL-1157 | Outinord IND 1" | Concreto | Placa entrepiso torre 1 eje 13 al 19 entre A - E apto 1108, 1109 | 2025-07-10 | 2025-07-12 | 2025-07-24 | 14 | 100 | 7853.982 | 20.7 | 178.4 | 231.5 | 22.7 | 109.7 | 2-Cónica y dividida |  | 863
23472 - TERRA (MANAZANA 4) | 520888 | PL-1157 | Outinord IND 1" | Concreto | Placa entrepiso torre 1 eje 13 al 19 entre A - E apto 1108, 1109 | 2025-07-10 | 2025-07-12 | 2025-07-17 | 7 | 101 | 8011.847 | 20.7 | 156.3 | 198.8 | 19.5 | 94.2 | 2-Cónica y dividida |  | 838
23472 - TERRA (MANAZANA 4) | 520888 | PL-1157 | Outinord IND 1" | Concreto | Placa entrepiso torre 1 eje 13 al 19 entre A - E apto 1108, 1109 | 2025-07-10 | 2025-07-12 | 2025-07-17 | 7 | 100 | 7853.982 | 20.7 | 155.6 | 201.9 | 19.8 | 95.7 | 2-Cónica y dividida |  | 838
23472 - TERRA (MANAZANA 4) | 520888 | PL-1157 | Outinord IND 1" | Concreto | Placa entrepiso torre 1 eje 13 al 19 entre A - E apto 1108, 1109 | 2025-07-10 | 2025-07-12 | 2025-07-13 | 3 | 101 | 8011.847 | 20.7 | 120.5 | 153 | 15 | 72.5 | 5-Fractura extremos |  | 830
23472 - TERRA (MANAZANA 4) | 520888 | PL-1157 | Outinord IND 1" | Concreto | Placa entrepiso torre 1 eje 13 al 19 entre A - E apto 1108, 1109 | 2025-07-10 | 2025-07-12 | 2025-07-13 | 3 | 100 | 7853.982 | 20.7 | 119.7 | 155 | 15.2 | 73.4 | 5-Fractura extremos |  | 830
23472 - TERRA (MANAZANA 4) | 520886 | G-75 | No especificado | Grouting | Grouting torre 3 eje J entre 1 al 23 apto 2401, 2402, 2403, 2410, 2411, 2412 y fachada costado oriental piso 26 y 27 | 2025-07-07 | 2025-07-12 | 2025-08-04 | 28 | 75 | 4417.865 | 12.5 | 103.2 | 238.6 | 23.4 | 187.2 | 2-Cónica y dividida |  | 876
23472 - TERRA (MANAZANA 4) | 520886 | G-75 | No especificado | Grouting | Grouting torre 3 eje J entre 1 al 23 apto 2401, 2402, 2403, 2410, 2411, 2412 y fachada costado oriental piso 26 y 27 | 2025-07-07 | 2025-07-12 | 2025-08-04 | 28 | 76 | 4536.46 | 12.5 | 108.4 | 243.7 | 23.9 | 191.2 | 2-Cónica y dividida |  | 876
23472 - TERRA (MANAZANA 4) | 520886 | G-75 | No especificado | Grouting | Grouting torre 3 eje J entre 1 al 23 apto 2401, 2402, 2403, 2410, 2411, 2412 y fachada costado oriental piso 26 y 27 | 2025-07-07 | 2025-07-12 | 2025-08-04 | 28 | 75 | 4417.865 | 12.5 | 105.3 | 242.7 | 23.8 | 190.4 | 2-Cónica y dividida |  | 876
23472 - TERRA (MANAZANA 4) | 520886 | G-75 | No especificado | Grouting | Grouting torre 3 eje J entre 1 al 23 apto 2401, 2402, 2403, 2410, 2411, 2412 y fachada costado oriental piso 26 y 27 | 2025-07-07 | 2025-07-12 | 2025-07-14 | 7 | 76 | 4536.46 | 12.5 | 93.5 | 210.1 | 20.6 | 164.8 | 3-Columnar |  | 831
23472 - TERRA (MANAZANA 4) | 520886 | G-75 | No especificado | Grouting | Grouting torre 3 eje J entre 1 al 23 apto 2401, 2402, 2403, 2410, 2411, 2412 y fachada costado oriental piso 26 y 27 | 2025-07-07 | 2025-07-12 | 2025-07-14 | 7 | 75 | 4417.865 | 12.5 | 91.5 | 211.1 | 20.7 | 165.6 | 3-Columnar |  | 831
23472 - TERRA (MANAZANA 4) | 520886 | G-74 | No especificado | Grouting | Grouting torre 3 eje A entre 1 al 23 apto 2304, 2305, 2306, 2307, 2308, 2309 | 2025-07-07 | 2025-07-12 | 2025-08-04 | 28 | 76 | 4536.46 | 12.5 | 109.1 | 244.7 | 24 | 192 | 2-Cónica y dividida |  | 876
23472 - TERRA (MANAZANA 4) | 520886 | G-74 | No especificado | Grouting | Grouting torre 3 eje A entre 1 al 23 apto 2304, 2305, 2306, 2307, 2308, 2309 | 2025-07-07 | 2025-07-12 | 2025-08-04 | 28 | 75 | 4417.865 | 12.5 | 108.4 | 249.8 | 24.5 | 196 | 2-Cónica y dividida |  | 876
23472 - TERRA (MANAZANA 4) | 520886 | G-74 | No especificado | Grouting | Grouting torre 3 eje A entre 1 al 23 apto 2304, 2305, 2306, 2307, 2308, 2309 | 2025-07-07 | 2025-07-12 | 2025-08-04 | 28 | 76 | 4536.46 | 12.5 | 107.6 | 241.7 | 23.7 | 189.6 | 2-Cónica y dividida |  | 876
23472 - TERRA (MANAZANA 4) | 520886 | G-74 | No especificado | Grouting | Grouting torre 3 eje A entre 1 al 23 apto 2304, 2305, 2306, 2307, 2308, 2309 | 2025-07-07 | 2025-07-12 | 2025-07-14 | 7 | 75 | 4417.865 | 12.5 | 88.6 | 205 | 20.1 | 160.8 | 2-Cónica y dividida |  | 831
23472 - TERRA (MANAZANA 4) | 520886 | G-74 | No especificado | Grouting | Grouting torre 3 eje A entre 1 al 23 apto 2304, 2305, 2306, 2307, 2308, 2309 | 2025-07-07 | 2025-07-12 | 2025-07-14 | 7 | 76 | 4536.46 | 12.5 | 90.2 | 202.9 | 19.9 | 159.2 | 2-Cónica y dividida |  | 831
23472 - TERRA (MANAZANA 4) | 520886 | G-73 | No especificado | Grouting | Grouting torre 3 eje J entre 1 al 23 apto 2301, 2302, 2303, 2310, 2311, 2312 y fachada costado oriental piso 24 y 25 | 2025-07-07 | 2025-07-12 | 2025-08-04 | 28 | 75 | 4417.865 | 12.5 | 107.3 | 247.8 | 24.3 | 194.4 | 2-Cónica y dividida |  | 876
23472 - TERRA (MANAZANA 4) | 520886 | G-73 | No especificado | Grouting | Grouting torre 3 eje J entre 1 al 23 apto 2301, 2302, 2303, 2310, 2311, 2312 y fachada costado oriental piso 24 y 25 | 2025-07-07 | 2025-07-12 | 2025-08-04 | 28 | 76 | 4536.46 | 12.5 | 109.6 | 246.8 | 24.2 | 193.6 | 2-Cónica y dividida |  | 876
23472 - TERRA (MANAZANA 4) | 520886 | G-73 | No especificado | Grouting | Grouting torre 3 eje J entre 1 al 23 apto 2301, 2302, 2303, 2310, 2311, 2312 y fachada costado oriental piso 24 y 25 | 2025-07-07 | 2025-07-12 | 2025-08-04 | 28 | 75 | 4417.865 | 12.5 | 108.9 | 250.9 | 24.6 | 196.8 | 2-Cónica y dividida |  | 876
23472 - TERRA (MANAZANA 4) | 520886 | G-73 | No especificado | Grouting | Grouting torre 3 eje J entre 1 al 23 apto 2301, 2302, 2303, 2310, 2311, 2312 y fachada costado oriental piso 24 y 25 | 2025-07-07 | 2025-07-12 | 2025-07-14 | 7 | 76 | 4536.46 | 12.5 | 84.5 | 189.7 | 18.6 | 148.8 | 3-Columnar |  | 831
23472 - TERRA (MANAZANA 4) | 520886 | G-73 | No especificado | Grouting | Grouting torre 3 eje J entre 1 al 23 apto 2301, 2302, 2303, 2310, 2311, 2312 y fachada costado oriental piso 24 y 25 | 2025-07-07 | 2025-07-12 | 2025-07-14 | 7 | 76 | 4536.46 | 12.5 | 83.3 | 187.6 | 18.4 | 147.2 | 3-Columnar |  | 831
23472 - TERRA (MANAZANA 4) | 520886 | G-72 | No especificado | Grouting | Grouting eje A entre 1 al 23 apto 2204, 2005, 2206, 2207, 2208, 2209 torre 3 | 2025-07-07 | 2025-07-12 | 2025-08-04 | 28 | 76 | 4536.46 | 12.5 | 110.2 | 247.8 | 24.3 | 194.4 | 2-Cónica y dividida |  | 876
23472 - TERRA (MANAZANA 4) | 520886 | G-72 | No especificado | Grouting | Grouting eje A entre 1 al 23 apto 2204, 2005, 2206, 2207, 2208, 2209 torre 3 | 2025-07-07 | 2025-07-12 | 2025-08-04 | 28 | 75 | 4417.865 | 12.5 | 109.5 | 252.9 | 24.8 | 198.4 | 2-Cónica y dividida |  | 876
23472 - TERRA (MANAZANA 4) | 520886 | G-72 | No especificado | Grouting | Grouting eje A entre 1 al 23 apto 2204, 2005, 2206, 2207, 2208, 2209 torre 3 | 2025-07-07 | 2025-07-12 | 2025-08-04 | 28 | 76 | 4536.46 | 12.5 | 108.7 | 244.7 | 24 | 192 | 2-Cónica y dividida |  | 876
23472 - TERRA (MANAZANA 4) | 520886 | G-72 | No especificado | Grouting | Grouting eje A entre 1 al 23 apto 2204, 2005, 2206, 2207, 2208, 2209 torre 3 | 2025-07-07 | 2025-07-12 | 2025-07-14 | 7 | 75 | 4417.865 | 12.5 | 83.5 | 192.7 | 18.9 | 151.2 | 2-Cónica y dividida |  | 831
23472 - TERRA (MANAZANA 4) | 520886 | G-72 | No especificado | Grouting | Grouting eje A entre 1 al 23 apto 2204, 2005, 2206, 2207, 2208, 2209 torre 3 | 2025-07-07 | 2025-07-12 | 2025-07-14 | 7 | 76 | 4536.46 | 12.5 | 85.2 | 191.7 | 18.8 | 150.4 | 2-Cónica y dividida |  | 831
23472 - TERRA (MANAZANA 4) | 520884 | PL - 1149 | Outinord IND 1" | Concreto | Salon Comunal Placa Aligerada eje 1 al 4 entre A - C Piso 5 y Columna C - 01 eje 5 - A, 5 - B, 5 - C, 6 - A , 6 - B, 6 - C, 7 - A, 7 - B, 7 - C, Piso 5 a cubierta y escalera Tipo 1 eje 3 al 4 entre A - B Sótano a piso 1 | 2025-07-08 | 2025-07-10 | 2025-08-05 | 28 | 100 | 7853.982 | 27.6 | 264.9 | 343.6 | 33.7 | 122.1 | 2-Cónica y dividida |  | 877
23472 - TERRA (MANAZANA 4) | 520884 | PL - 1149 | Outinord IND 1" | Concreto | Salon Comunal Placa Aligerada eje 1 al 4 entre A - C Piso 5 y Columna C - 01 eje 5 - A, 5 - B, 5 - C, 6 - A , 6 - B, 6 - C, 7 - A, 7 - B, 7 - C, Piso 5 a cubierta y escalera Tipo 1 eje 3 al 4 entre A - B Sótano a piso 1 | 2025-07-08 | 2025-07-10 | 2025-08-05 | 28 | 101 | 8011.847 | 27.6 | 262.3 | 333.4 | 32.7 | 118.5 | 2-Cónica y dividida |  | 877
23472 - TERRA (MANAZANA 4) | 520884 | PL - 1149 | Outinord IND 1" | Concreto | Salon Comunal Placa Aligerada eje 1 al 4 entre A - C Piso 5 y Columna C - 01 eje 5 - A, 5 - B, 5 - C, 6 - A , 6 - B, 6 - C, 7 - A, 7 - B, 7 - C, Piso 5 a cubierta y escalera Tipo 1 eje 3 al 4 entre A - B Sótano a piso 1 | 2025-07-08 | 2025-07-10 | 2025-08-05 | 28 | 100 | 7853.982 | 27.6 | 261.7 | 339.6 | 33.3 | 120.7 | 2-Cónica y dividida |  | 877
23472 - TERRA (MANAZANA 4) | 520884 | PL - 1149 | Outinord IND 1" | Concreto | Salon Comunal Placa Aligerada eje 1 al 4 entre A - C Piso 5 y Columna C - 01 eje 5 - A, 5 - B, 5 - C, 6 - A , 6 - B, 6 - C, 7 - A, 7 - B, 7 - C, Piso 5 a cubierta y escalera Tipo 1 eje 3 al 4 entre A - B Sótano a piso 1 | 2025-07-08 | 2025-07-10 | 2025-07-22 | 14 | 101 | 8011.847 | 27.6 | 213.4 | 271.2 | 26.6 | 96.4 | 2-Cónica y dividida |  | 855
23472 - TERRA (MANAZANA 4) | 520884 | PL - 1149 | Outinord IND 1" | Concreto | Salon Comunal Placa Aligerada eje 1 al 4 entre A - C Piso 5 y Columna C - 01 eje 5 - A, 5 - B, 5 - C, 6 - A , 6 - B, 6 - C, 7 - A, 7 - B, 7 - C, Piso 5 a cubierta y escalera Tipo 1 eje 3 al 4 entre A - B Sótano a piso 1 | 2025-07-08 | 2025-07-10 | 2025-07-22 | 14 | 100 | 7853.982 | 27.6 | 210.6 | 273.3 | 26.8 | 97.1 | 2-Cónica y dividida |  | 855
23472 - TERRA (MANAZANA 4) | 520884 | PL - 1149 | Outinord IND 1" | Concreto | Salon Comunal Placa Aligerada eje 1 al 4 entre A - C Piso 5 y Columna C - 01 eje 5 - A, 5 - B, 5 - C, 6 - A , 6 - B, 6 - C, 7 - A, 7 - B, 7 - C, Piso 5 a cubierta y escalera Tipo 1 eje 3 al 4 entre A - B Sótano a piso 1 | 2025-07-08 | 2025-07-10 | 2025-07-15 | 7 | 101 | 8011.847 | 27.6 | 181.3 | 230.5 | 22.6 | 81.9 | 5-Fractura extremos |  | 832
23472 - TERRA (MANAZANA 4) | 520884 | PL - 1149 | Outinord IND 1" | Concreto | Salon Comunal Placa Aligerada eje 1 al 4 entre A - C Piso 5 y Columna C - 01 eje 5 - A, 5 - B, 5 - C, 6 - A , 6 - B, 6 - C, 7 - A, 7 - B, 7 - C, Piso 5 a cubierta y escalera Tipo 1 eje 3 al 4 entre A - B Sótano a piso 1 | 2025-07-08 | 2025-07-10 | 2025-07-15 | 7 | 100 | 7853.982 | 27.6 | 178.5 | 231.5 | 22.7 | 82.2 | 5-Fractura extremos |  | 832
23472 - TERRA (MANAZANA 4) | 520884 | PL - 1149 | Outinord IND 1" | Concreto | Salon Comunal Placa Aligerada eje 1 al 4 entre A - C Piso 5 y Columna C - 01 eje 5 - A, 5 - B, 5 - C, 6 - A , 6 - B, 6 - C, 7 - A, 7 - B, 7 - C, Piso 5 a cubierta y escalera Tipo 1 eje 3 al 4 entre A - B Sótano a piso 1 | 2025-07-08 | 2025-07-10 | 2025-07-11 | 3 | 101 | 8011.847 | 27.6 | 136.4 | 173.4 | 17 | 61.6 | 2-Cónica y dividida |  | 828
23472 - TERRA (MANAZANA 4) | 520884 | PL - 1149 | Outinord IND 1" | Concreto | Salon Comunal Placa Aligerada eje 1 al 4 entre A - C Piso 5 y Columna C - 01 eje 5 - A, 5 - B, 5 - C, 6 - A , 6 - B, 6 - C, 7 - A, 7 - B, 7 - C, Piso 5 a cubierta y escalera Tipo 1 eje 3 al 4 entre A - B Sótano a piso 1 | 2025-07-08 | 2025-07-10 | 2025-07-11 | 3 | 100 | 7853.982 | 27.6 | 133.9 | 173.4 | 17 | 61.6 | 2-Cónica y dividida |  | 828
23472 - TERRA (MANAZANA 4) | 520884 | M - 1148 | Outinord IND 1/2" | Concreto | Muros Torre 1 Eje 12 al 19 Entre A - E Apt 1001 , 1002 | 2025-07-07 | 2025-07-10 | 2025-08-04 | 28 | 100 | 7853.982 | 34.5 | 396.6 | 515 | 50.5 | 146.4 | 2-Cónica y dividida |  | 876
23472 - TERRA (MANAZANA 4) | 520884 | M - 1148 | Outinord IND 1/2" | Concreto | Muros Torre 1 Eje 12 al 19 Entre A - E Apt 1001 , 1002 | 2025-07-07 | 2025-07-10 | 2025-08-04 | 28 | 101 | 8011.847 | 34.5 | 394.7 | 502.7 | 49.3 | 142.9 | 2-Cónica y dividida |  | 876
23472 - TERRA (MANAZANA 4) | 520884 | M - 1148 | Outinord IND 1/2" | Concreto | Muros Torre 1 Eje 12 al 19 Entre A - E Apt 1001 , 1002 | 2025-07-07 | 2025-07-10 | 2025-08-04 | 28 | 100 | 7853.982 | 34.5 | 392.1 | 508.8 | 49.9 | 144.6 | 2-Cónica y dividida |  | 876
23472 - TERRA (MANAZANA 4) | 520884 | M - 1148 | Outinord IND 1/2" | Concreto | Muros Torre 1 Eje 12 al 19 Entre A - E Apt 1001 , 1002 | 2025-07-07 | 2025-07-10 | 2025-07-21 | 14 | 101 | 8011.847 | 34.5 | 338.1 | 430.3 | 42.2 | 122.3 | 5-Fractura extremos |  | 851
23472 - TERRA (MANAZANA 4) | 520884 | M - 1148 | Outinord IND 1/2" | Concreto | Muros Torre 1 Eje 12 al 19 Entre A - E Apt 1001 , 1002 | 2025-07-07 | 2025-07-10 | 2025-07-21 | 14 | 100 | 7853.982 | 34.5 | 333.8 | 433.4 | 42.5 | 123.2 | 5-Fractura extremos |  | 851
23472 - TERRA (MANAZANA 4) | 520884 | M - 1148 | Outinord IND 1/2" | Concreto | Muros Torre 1 Eje 12 al 19 Entre A - E Apt 1001 , 1002 | 2025-07-07 | 2025-07-10 | 2025-07-14 | 7 | 101 | 8011.847 | 34.5 | 287 | 365.1 | 35.8 | 103.8 | 2-Cónica y dividida |  | 832
23472 - TERRA (MANAZANA 4) | 520884 | M - 1148 | Outinord IND 1/2" | Concreto | Muros Torre 1 Eje 12 al 19 Entre A - E Apt 1001 , 1002 | 2025-07-07 | 2025-07-10 | 2025-07-14 | 7 | 100 | 7853.982 | 34.5 | 284.6 | 369.1 | 36.2 | 104.9 | 2-Cónica y dividida |  | 832
23472 - TERRA (MANAZANA 4) | 520884 | M - 1148 | Outinord IND 1/2" | Concreto | Muros Torre 1 Eje 12 al 19 Entre A - E Apt 1001 , 1002 | 2025-07-07 | 2025-07-10 | 2025-07-10 | 3 | 101 | 8011.847 | 34.5 | 257.9 | 328.3 | 32.2 | 93.3 | 5-Fractura extremos |  | 827
23472 - TERRA (MANAZANA 4) | 520884 | M - 1148 | Outinord IND 1/2" | Concreto | Muros Torre 1 Eje 12 al 19 Entre A - E Apt 1001 , 1002 | 2025-07-07 | 2025-07-10 | 2025-07-10 | 3 | 100 | 7853.982 | 34.5 | 251.1 | 326.3 | 32 | 92.8 | 5-Fractura extremos |  | 827
23472 - TERRA (MANAZANA 4) | 520884 | PL - 1147 | Outinord IND 1" | Concreto | Placa Entrepiso Torre 1 Eje 7 al 13 entre A - E Apt 1008, 1009 | 2025-07-07 | 2025-07-10 | 2025-08-04 | 28 | 100 | 7853.982 | 20.7 | 259.1 | 336.5 | 33 | 159.4 | 2-Cónica y dividida |  | 876
23472 - TERRA (MANAZANA 4) | 520884 | PL - 1147 | Outinord IND 1" | Concreto | Placa Entrepiso Torre 1 Eje 7 al 13 entre A - E Apt 1008, 1009 | 2025-07-07 | 2025-07-10 | 2025-08-04 | 28 | 101 | 8011.847 | 20.7 | 257.4 | 327.3 | 32.1 | 155.1 | 2-Cónica y dividida |  | 876
23472 - TERRA (MANAZANA 4) | 520884 | PL - 1147 | Outinord IND 1" | Concreto | Placa Entrepiso Torre 1 Eje 7 al 13 entre A - E Apt 1008, 1009 | 2025-07-07 | 2025-07-10 | 2025-08-04 | 28 | 100 | 7853.982 | 20.7 | 255.4 | 331.4 | 32.5 | 157 | 2-Cónica y dividida |  | 876
23472 - TERRA (MANAZANA 4) | 520884 | PL - 1147 | Outinord IND 1" | Concreto | Placa Entrepiso Torre 1 Eje 7 al 13 entre A - E Apt 1008, 1009 | 2025-07-07 | 2025-07-10 | 2025-07-21 | 14 | 101 | 8011.847 | 20.7 | 190.2 | 241.7 | 23.7 | 114.5 | 2-Cónica y dividida |  | 851
23472 - TERRA (MANAZANA 4) | 520884 | PL - 1147 | Outinord IND 1" | Concreto | Placa Entrepiso Torre 1 Eje 7 al 13 entre A - E Apt 1008, 1009 | 2025-07-07 | 2025-07-10 | 2025-07-21 | 14 | 100 | 7853.982 | 20.7 | 188.3 | 244.7 | 24 | 115.9 | 2-Cónica y dividida |  | 851
23472 - TERRA (MANAZANA 4) | 520884 | PL - 1147 | Outinord IND 1" | Concreto | Placa Entrepiso Torre 1 Eje 7 al 13 entre A - E Apt 1008, 1009 | 2025-07-07 | 2025-07-10 | 2025-07-14 | 7 | 101 | 8011.847 | 20.7 | 141.9 | 180.5 | 17.7 | 85.5 | 2-Cónica y dividida |  | 832
23472 - TERRA (MANAZANA 4) | 520884 | PL - 1147 | Outinord IND 1" | Concreto | Placa Entrepiso Torre 1 Eje 7 al 13 entre A - E Apt 1008, 1009 | 2025-07-07 | 2025-07-10 | 2025-07-14 | 7 | 100 | 7853.982 | 20.7 | 139.9 | 181.5 | 17.8 | 86 | 2-Cónica y dividida |  | 832
23472 - TERRA (MANAZANA 4) | 520884 | PL - 1147 | Outinord IND 1" | Concreto | Placa Entrepiso Torre 1 Eje 7 al 13 entre A - E Apt 1008, 1009 | 2025-07-07 | 2025-07-10 | 2025-07-10 | 3 | 101 | 8011.847 | 20.7 | 94.7 | 120.3 | 11.8 | 57 | 2-Cónica y dividida |  | 827
23472 - TERRA (MANAZANA 4) | 520884 | PL - 1147 | Outinord IND 1" | Concreto | Placa Entrepiso Torre 1 Eje 7 al 13 entre A - E Apt 1008, 1009 | 2025-07-07 | 2025-07-10 | 2025-07-10 | 3 | 100 | 7853.982 | 20.7 | 90.9 | 118.3 | 11.6 | 56 | 2-Cónica y dividida |  | 827
23472 - TERRA (MANAZANA 4) | 520885 | M - 1152 | Outinord Ind 1/2" | Concreto | Muros Torre 1 Eje 12 al 19 entre F - J Apt 1010, 1011 | 2025-07-08 | 2025-07-10 | 2025-08-05 | 28 | 100 | 7853.982 | 34.5 | 353.8 | 458.9 | 45 | 130.4 | 2-Cónica y dividida |  | 877
23472 - TERRA (MANAZANA 4) | 520885 | M - 1152 | Outinord Ind 1/2" | Concreto | Muros Torre 1 Eje 12 al 19 entre F - J Apt 1010, 1011 | 2025-07-08 | 2025-07-10 | 2025-08-05 | 28 | 101 | 8011.847 | 34.5 | 349.8 | 445.6 | 43.7 | 126.7 | 2-Cónica y dividida |  | 877
23472 - TERRA (MANAZANA 4) | 520885 | M - 1152 | Outinord Ind 1/2" | Concreto | Muros Torre 1 Eje 12 al 19 entre F - J Apt 1010, 1011 | 2025-07-08 | 2025-07-10 | 2025-08-05 | 28 | 101 | 8011.847 | 34.5 | 345.6 | 439.5 | 43.1 | 124.9 | 2-Cónica y dividida |  | 877
23472 - TERRA (MANAZANA 4) | 520885 | M - 1152 | Outinord Ind 1/2" | Concreto | Muros Torre 1 Eje 12 al 19 entre F - J Apt 1010, 1011 | 2025-07-08 | 2025-07-10 | 2025-07-22 | 14 | 101 | 8011.847 | 34.5 | 283.4 | 361 | 35.4 | 102.6 | 2-Cónica y dividida |  | 854
23472 - TERRA (MANAZANA 4) | 520885 | M - 1152 | Outinord Ind 1/2" | Concreto | Muros Torre 1 Eje 12 al 19 entre F - J Apt 1010, 1011 | 2025-07-08 | 2025-07-10 | 2025-07-22 | 14 | 100 | 7853.982 | 34.5 | 280.6 | 364 | 35.7 | 103.5 | 2-Cónica y dividida |  | 854
23472 - TERRA (MANAZANA 4) | 520885 | M - 1152 | Outinord Ind 1/2" | Concreto | Muros Torre 1 Eje 12 al 19 entre F - J Apt 1010, 1011 | 2025-07-08 | 2025-07-10 | 2025-07-15 | 7 | 101 | 8011.847 | 34.5 | 253.8 | 323.3 | 31.7 | 91.9 | 2-Cónica y dividida |  | 833
23472 - TERRA (MANAZANA 4) | 520885 | M - 1152 | Outinord Ind 1/2" | Concreto | Muros Torre 1 Eje 12 al 19 entre F - J Apt 1010, 1011 | 2025-07-08 | 2025-07-10 | 2025-07-15 | 7 | 100 | 7853.982 | 34.5 | 249.9 | 324.3 | 31.8 | 92.2 | 2-Cónica y dividida |  | 833
23472 - TERRA (MANAZANA 4) | 520885 | M - 1152 | Outinord Ind 1/2" | Concreto | Muros Torre 1 Eje 12 al 19 entre F - J Apt 1010, 1011 | 2025-07-08 | 2025-07-10 | 2025-07-11 | 3 | 100 | 7853.982 | 34.5 | 187.7 | 243.7 | 23.9 | 69.3 | 2-Cónica y dividida |  | 828
23472 - TERRA (MANAZANA 4) | 520885 | M - 1152 | Outinord Ind 1/2" | Concreto | Muros Torre 1 Eje 12 al 19 entre F - J Apt 1010, 1011 | 2025-07-08 | 2025-07-10 | 2025-07-11 | 3 | 101 | 8011.847 | 34.5 | 184.6 | 234.5 | 23 | 66.7 | 2-Cónica y dividida |  | 828
23472 - TERRA (MANAZANA 4) | 520885 | PL - 1151 | Outinord Ind 1" | Concreto | Placa Entrepiso Torre 1 eje 1 al 7 entre A - E Apt 1004, 1005 y Escalera eje 1 al 2 entre D - E Costado occidental piso 6 al 7 | 2025-07-08 | 2025-07-10 | 2025-08-05 | 28 | 100 | 7853.982 | 20.7 | 249.4 | 324.3 | 31.8 | 153.6 | 2-Cónica y dividida |  | 877
23472 - TERRA (MANAZANA 4) | 520885 | PL - 1151 | Outinord Ind 1" | Concreto | Placa Entrepiso Torre 1 eje 1 al 7 entre A - E Apt 1004, 1005 y Escalera eje 1 al 2 entre D - E Costado occidental piso 6 al 7 | 2025-07-08 | 2025-07-10 | 2025-08-05 | 28 | 100 | 7853.982 | 20.7 | 245.8 | 319.2 | 31.3 | 151.2 | 2-Cónica y dividida |  | 877
23472 - TERRA (MANAZANA 4) | 520885 | PL - 1151 | Outinord Ind 1" | Concreto | Placa Entrepiso Torre 1 eje 1 al 7 entre A - E Apt 1004, 1005 y Escalera eje 1 al 2 entre D - E Costado occidental piso 6 al 7 | 2025-07-08 | 2025-07-10 | 2025-08-05 | 28 | 100 | 7853.982 | 20.7 | 243.6 | 316.1 | 31 | 149.8 | 2-Cónica y dividida |  | 877
23472 - TERRA (MANAZANA 4) | 520885 | PL - 1151 | Outinord Ind 1" | Concreto | Placa Entrepiso Torre 1 eje 1 al 7 entre A - E Apt 1004, 1005 y Escalera eje 1 al 2 entre D - E Costado occidental piso 6 al 7 | 2025-07-08 | 2025-07-10 | 2025-07-22 | 14 | 101 | 8011.847 | 20.7 | 219.8 | 279.4 | 27.4 | 132.4 | 5-Fractura extremos |  | 854
23472 - TERRA (MANAZANA 4) | 520885 | PL - 1151 | Outinord Ind 1" | Concreto | Placa Entrepiso Torre 1 eje 1 al 7 entre A - E Apt 1004, 1005 y Escalera eje 1 al 2 entre D - E Costado occidental piso 6 al 7 | 2025-07-08 | 2025-07-10 | 2025-07-22 | 14 | 100 | 7853.982 | 20.7 | 214.6 | 278.4 | 27.3 | 131.9 | 5-Fractura extremos |  | 854
23472 - TERRA (MANAZANA 4) | 520885 | PL - 1151 | Outinord Ind 1" | Concreto | Placa Entrepiso Torre 1 eje 1 al 7 entre A - E Apt 1004, 1005 y Escalera eje 1 al 2 entre D - E Costado occidental piso 6 al 7 | 2025-07-08 | 2025-07-10 | 2025-07-15 | 7 | 101 | 8011.847 | 20.7 | 156.4 | 198.8 | 19.5 | 94.2 | 5-Fractura extremos |  | 833
23472 - TERRA (MANAZANA 4) | 520885 | PL - 1151 | Outinord Ind 1" | Concreto | Placa Entrepiso Torre 1 eje 1 al 7 entre A - E Apt 1004, 1005 y Escalera eje 1 al 2 entre D - E Costado occidental piso 6 al 7 | 2025-07-08 | 2025-07-10 | 2025-07-15 | 7 | 100 | 7853.982 | 20.7 | 152.1 | 197.8 | 19.4 | 93.7 | 5-Fractura extremos |  | 833
23472 - TERRA (MANAZANA 4) | 520885 | PL - 1151 | Outinord Ind 1" | Concreto | Placa Entrepiso Torre 1 eje 1 al 7 entre A - E Apt 1004, 1005 y Escalera eje 1 al 2 entre D - E Costado occidental piso 6 al 7 | 2025-07-08 | 2025-07-10 | 2025-07-11 | 3 | 100 | 7853.982 | 20.7 | 117.6 | 153 | 15 | 72.5 | 2-Cónica y dividida |  | 828
23472 - TERRA (MANAZANA 4) | 520885 | PL - 1151 | Outinord Ind 1" | Concreto | Placa Entrepiso Torre 1 eje 1 al 7 entre A - E Apt 1004, 1005 y Escalera eje 1 al 2 entre D - E Costado occidental piso 6 al 7 | 2025-07-08 | 2025-07-10 | 2025-07-11 | 3 | 101 | 8011.847 | 20.7 | 114.3 | 145.8 | 14.3 | 69.1 | 2-Cónica y dividida |  | 828
23472 - TERRA (MANAZANA 4) | 520885 | PL - 1150 | Outinord Ind 1" | Concreto | Salon Comunal Placa Aligerada eje 1 al 4 entre A - C y columnas C - 01 eje 5 - A, 5 - B, 5 - C, 6 - A, 6 - B, 6 - C, 7 - A, 7 - B, 7 - C Piso 5 a Cubierta y Escalera Tipo 1 eje 3 al 4 Entre A - B sótano a Piso 1 | 2025-07-08 | 2025-07-10 | 2025-08-05 | 28 | 100 | 7853.982 | 27.6 | 236.7 | 306.9 | 30.1 | 109.1 | 2-Cónica y dividida |  | 877
23472 - TERRA (MANAZANA 4) | 520885 | PL - 1150 | Outinord Ind 1" | Concreto | Salon Comunal Placa Aligerada eje 1 al 4 entre A - C y columnas C - 01 eje 5 - A, 5 - B, 5 - C, 6 - A, 6 - B, 6 - C, 7 - A, 7 - B, 7 - C Piso 5 a Cubierta y Escalera Tipo 1 eje 3 al 4 Entre A - B sótano a Piso 1 | 2025-07-08 | 2025-07-10 | 2025-08-05 | 28 | 100 | 7853.982 | 27.6 | 238.4 | 310 | 30.4 | 110.1 | 2-Cónica y dividida |  | 877
23472 - TERRA (MANAZANA 4) | 520885 | PL - 1150 | Outinord Ind 1" | Concreto | Salon Comunal Placa Aligerada eje 1 al 4 entre A - C y columnas C - 01 eje 5 - A, 5 - B, 5 - C, 6 - A, 6 - B, 6 - C, 7 - A, 7 - B, 7 - C Piso 5 a Cubierta y Escalera Tipo 1 eje 3 al 4 Entre A - B sótano a Piso 1 | 2025-07-08 | 2025-07-10 | 2025-08-05 | 28 | 101 | 8011.847 | 27.6 | 239.6 | 304.9 | 29.9 | 108.3 | 2-Cónica y dividida |  | 877
23472 - TERRA (MANAZANA 4) | 520885 | PL - 1150 | Outinord Ind 1" | Concreto | Salon Comunal Placa Aligerada eje 1 al 4 entre A - C y columnas C - 01 eje 5 - A, 5 - B, 5 - C, 6 - A, 6 - B, 6 - C, 7 - A, 7 - B, 7 - C Piso 5 a Cubierta y Escalera Tipo 1 eje 3 al 4 Entre A - B sótano a Piso 1 | 2025-07-08 | 2025-07-10 | 2025-07-22 | 14 | 101 | 8011.847 | 27.6 | 200.4 | 254.9 | 25 | 90.6 | 2-Cónica y dividida |  | 854
23472 - TERRA (MANAZANA 4) | 520885 | PL - 1150 | Outinord Ind 1" | Concreto | Salon Comunal Placa Aligerada eje 1 al 4 entre A - C y columnas C - 01 eje 5 - A, 5 - B, 5 - C, 6 - A, 6 - B, 6 - C, 7 - A, 7 - B, 7 - C Piso 5 a Cubierta y Escalera Tipo 1 eje 3 al 4 Entre A - B sótano a Piso 1 | 2025-07-08 | 2025-07-10 | 2025-07-22 | 14 | 100 | 7853.982 | 27.6 | 198.7 | 258 | 25.3 | 91.7 | 2-Cónica y dividida |  | 854
23472 - TERRA (MANAZANA 4) | 520885 | PL - 1150 | Outinord Ind 1" | Concreto | Salon Comunal Placa Aligerada eje 1 al 4 entre A - C y columnas C - 01 eje 5 - A, 5 - B, 5 - C, 6 - A, 6 - B, 6 - C, 7 - A, 7 - B, 7 - C Piso 5 a Cubierta y Escalera Tipo 1 eje 3 al 4 Entre A - B sótano a Piso 1 | 2025-07-08 | 2025-07-10 | 2025-07-15 | 7 | 101 | 8011.847 | 27.6 | 188.7 | 240.7 | 23.6 | 85.5 | 2-Cónica y dividida |  | 833
23472 - TERRA (MANAZANA 4) | 520885 | PL - 1150 | Outinord Ind 1" | Concreto | Salon Comunal Placa Aligerada eje 1 al 4 entre A - C y columnas C - 01 eje 5 - A, 5 - B, 5 - C, 6 - A, 6 - B, 6 - C, 7 - A, 7 - B, 7 - C Piso 5 a Cubierta y Escalera Tipo 1 eje 3 al 4 Entre A - B sótano a Piso 1 | 2025-07-08 | 2025-07-10 | 2025-07-15 | 7 | 100 | 7853.982 | 27.6 | 186.9 | 242.7 | 23.8 | 86.2 | 2-Cónica y dividida |  | 833
23472 - TERRA (MANAZANA 4) | 520885 | PL - 1150 | Outinord Ind 1" | Concreto | Salon Comunal Placa Aligerada eje 1 al 4 entre A - C y columnas C - 01 eje 5 - A, 5 - B, 5 - C, 6 - A, 6 - B, 6 - C, 7 - A, 7 - B, 7 - C Piso 5 a Cubierta y Escalera Tipo 1 eje 3 al 4 Entre A - B sótano a Piso 1 | 2025-07-08 | 2025-07-10 | 2025-07-11 | 3 | 100 | 7853.982 | 27.6 | 123.4 | 160.1 | 15.7 | 56.9 | 2-Cónica y dividida |  | 828
23472 - TERRA (MANAZANA 4) | 520885 | PL - 1150 | Outinord Ind 1" | Concreto | Salon Comunal Placa Aligerada eje 1 al 4 entre A - C y columnas C - 01 eje 5 - A, 5 - B, 5 - C, 6 - A, 6 - B, 6 - C, 7 - A, 7 - B, 7 - C Piso 5 a Cubierta y Escalera Tipo 1 eje 3 al 4 Entre A - B sótano a Piso 1 | 2025-07-08 | 2025-07-10 | 2025-07-11 | 3 | 101 | 8011.847 | 27.6 | 120.1 | 153 | 15 | 54.3 | 2-Cónica y dividida |  | 828
23472 - TERRA (MANAZANA 4) | 520882 | PL-1145 | Outinord IND | Concreto | Placa entrepiso eje 7 al 13 entre A-E apto 1006, 1007 torre 1 | 2025-07-05 | 2025-07-08 | 2025-08-02 | 28 | 101 | 8011.847 | 20.7 | 263.1 | 334.5 | 32.8 | 158.5 | 2-Cónica y dividida |  | 874
23472 - TERRA (MANAZANA 4) | 520882 | PL-1145 | Outinord IND | Concreto | Placa entrepiso eje 7 al 13 entre A-E apto 1006, 1007 torre 1 | 2025-07-05 | 2025-07-08 | 2025-08-02 | 28 | 100 | 7853.982 | 20.7 | 260.4 | 338.5 | 33.2 | 160.4 | 2-Cónica y dividida |  | 874
23472 - TERRA (MANAZANA 4) | 520882 | PL-1145 | Outinord IND | Concreto | Placa entrepiso eje 7 al 13 entre A-E apto 1006, 1007 torre 1 | 2025-07-05 | 2025-07-08 | 2025-08-02 | 28 | 101 | 8011.847 | 20.7 | 257.9 | 328.3 | 32.2 | 155.6 | 2-Cónica y dividida |  | 874
23472 - TERRA (MANAZANA 4) | 520882 | PL-1145 | Outinord IND | Concreto | Placa entrepiso eje 7 al 13 entre A-E apto 1006, 1007 torre 1 | 2025-07-05 | 2025-07-08 | 2025-07-19 | 14 | 101 | 8011.847 | 20.7 | 226.5 | 288.6 | 28.3 | 136.7 | 2-Cónica y dividida |  | 844
23472 - TERRA (MANAZANA 4) | 520882 | PL-1145 | Outinord IND | Concreto | Placa entrepiso eje 7 al 13 entre A-E apto 1006, 1007 torre 1 | 2025-07-05 | 2025-07-08 | 2025-07-19 | 14 | 100 | 7853.982 | 20.7 | 222.7 | 289.6 | 28.4 | 137.2 | 2-Cónica y dividida |  | 844
23472 - TERRA (MANAZANA 4) | 520882 | PL-1145 | Outinord IND | Concreto | Placa entrepiso eje 7 al 13 entre A-E apto 1006, 1007 torre 1 | 2025-07-05 | 2025-07-08 | 2025-07-12 | 7 | 100 | 7853.982 | 20.7 | 160.7 | 209 | 20.5 | 99 | 2-Cónica y dividida |  | 828
23472 - TERRA (MANAZANA 4) | 520882 | PL-1145 | Outinord IND | Concreto | Placa entrepiso eje 7 al 13 entre A-E apto 1006, 1007 torre 1 | 2025-07-05 | 2025-07-08 | 2025-07-12 | 7 | 101 | 8011.847 | 20.7 | 164.2 | 209 | 20.5 | 99 | 2-Cónica y dividida |  | 828
23472 - TERRA (MANAZANA 4) | 520882 | PL-1145 | Outinord IND | Concreto | Placa entrepiso eje 7 al 13 entre A-E apto 1006, 1007 torre 1 | 2025-07-05 | 2025-07-08 | 2025-07-08 | 3 | 100 | 7853.982 | 20.7 | 144.8 | 187.6 | 18.4 | 88.9 | 2-Cónica y dividida |  | 826
23472 - TERRA (MANAZANA 4) | 520882 | PL-1145 | Outinord IND | Concreto | Placa entrepiso eje 7 al 13 entre A-E apto 1006, 1007 torre 1 | 2025-07-05 | 2025-07-08 | 2025-07-08 | 3 | 101 | 8011.847 | 20.7 | 140.3 | 178.5 | 17.5 | 84.5 | 2-Cónica y dividida |  | 826
23472 - TERRA (MANAZANA 4) | 520882 | M-1144 | Outinord IND ½" | Concreto | Muros torre 1 eje 1 al 5 entre A-E apto 904, 905 | 2025-07-04 | 2025-07-08 | 2025-08-01 | 28 | 100 | 7853.982 | 34.5 | 388.3 | 503.7 | 49.4 | 143.2 | 2-Cónica y dividida |  | 873
23472 - TERRA (MANAZANA 4) | 520882 | M-1144 | Outinord IND ½" | Concreto | Muros torre 1 eje 1 al 5 entre A-E apto 904, 905 | 2025-07-04 | 2025-07-08 | 2025-08-01 | 28 | 101 | 8011.847 | 34.5 | 384.6 | 489.5 | 48 | 139.1 | 2-Cónica y dividida |  | 873
23472 - TERRA (MANAZANA 4) | 520882 | M-1144 | Outinord IND ½" | Concreto | Muros torre 1 eje 1 al 5 entre A-E apto 904, 905 | 2025-07-04 | 2025-07-08 | 2025-08-01 | 28 | 100 | 7853.982 | 34.5 | 380.1 | 493.5 | 48.4 | 140.3 | 2-Cónica y dividida |  | 873
23472 - TERRA (MANAZANA 4) | 520882 | M-1144 | Outinord IND ½" | Concreto | Muros torre 1 eje 1 al 5 entre A-E apto 904, 905 | 2025-07-04 | 2025-07-08 | 2025-07-18 | 14 | 101 | 8011.847 | 34.5 | 333.6 | 424.2 | 41.6 | 120.6 | 2-Cónica y dividida |  | 841
23472 - TERRA (MANAZANA 4) | 520882 | M-1144 | Outinord IND ½" | Concreto | Muros torre 1 eje 1 al 5 entre A-E apto 904, 905 | 2025-07-04 | 2025-07-08 | 2025-07-18 | 14 | 100 | 7853.982 | 34.5 | 329.9 | 428.3 | 42 | 121.7 | 2-Cónica y dividida |  | 841
23472 - TERRA (MANAZANA 4) | 520882 | M-1144 | Outinord IND ½" | Concreto | Muros torre 1 eje 1 al 5 entre A-E apto 904, 905 | 2025-07-04 | 2025-07-08 | 2025-07-11 | 7 | 101 | 8011.847 | 34.5 | 281.6 | 357.9 | 35.1 | 101.7 | 2-Cónica y dividida |  | 828
23472 - TERRA (MANAZANA 4) | 520882 | M-1144 | Outinord IND ½" | Concreto | Muros torre 1 eje 1 al 5 entre A-E apto 904, 905 | 2025-07-04 | 2025-07-08 | 2025-07-11 | 7 | 100 | 7853.982 | 34.5 | 276 | 357.9 | 35.1 | 101.7 | 2-Cónica y dividida |  | 828
23472 - TERRA (MANAZANA 4) | 520882 | M-1144 | Outinord IND ½" | Concreto | Muros torre 1 eje 1 al 5 entre A-E apto 904, 905 | 2025-07-04 | 2025-07-08 | 2025-07-08 | 4 | 101 | 8011.847 | 34.5 | 248.2 | 316.1 | 31 | 89.9 | 2-Cónica y dividida |  | 826
23472 - TERRA (MANAZANA 4) | 520882 | M-1144 | Outinord IND ½" | Concreto | Muros torre 1 eje 1 al 5 entre A-E apto 904, 905 | 2025-07-04 | 2025-07-08 | 2025-07-08 | 4 | 100 | 7853.982 | 34.5 | 244.6 | 317.1 | 31.1 | 90.1 | 2-Cónica y dividida |  | 826
23472 - TERRA (MANAZANA 4) | 520882 | PL-1143 | Outinord IND 1" | Concreto | Placa entrepiso torre 1 eje 13 al 19 entre F-J apto 1010, 1011 y escalera costado oriental piso 6 a piso 7 eje 17 al 19 entre D-G | 2025-07-04 | 2025-07-08 | 2025-08-01 | 28 | 101 | 8011.847 | 20.7 | 228.6 | 290.6 | 28.5 | 137.7 | 2-Cónica y dividida |  | 873
23472 - TERRA (MANAZANA 4) | 520882 | PL-1143 | Outinord IND 1" | Concreto | Placa entrepiso torre 1 eje 13 al 19 entre F-J apto 1010, 1011 y escalera costado oriental piso 6 a piso 7 eje 17 al 19 entre D-G | 2025-07-04 | 2025-07-08 | 2025-08-01 | 28 | 100 | 7853.982 | 20.7 | 230.5 | 298.8 | 29.3 | 141.5 | 2-Cónica y dividida |  | 873
23472 - TERRA (MANAZANA 4) | 520882 | PL-1143 | Outinord IND 1" | Concreto | Placa entrepiso torre 1 eje 13 al 19 entre F-J apto 1010, 1011 y escalera costado oriental piso 6 a piso 7 eje 17 al 19 entre D-G | 2025-07-04 | 2025-07-08 | 2025-08-01 | 28 | 101 | 8011.847 | 20.7 | 223.8 | 284.5 | 27.9 | 134.8 | 2-Cónica y dividida |  | 873
23472 - TERRA (MANAZANA 4) | 520882 | PL-1143 | Outinord IND 1" | Concreto | Placa entrepiso torre 1 eje 13 al 19 entre F-J apto 1010, 1011 y escalera costado oriental piso 6 a piso 7 eje 17 al 19 entre D-G | 2025-07-04 | 2025-07-08 | 2025-07-18 | 14 | 101 | 8011.847 | 20.7 | 186.4 | 237.6 | 23.3 | 112.6 | 2-Cónica y dividida |  | 841
23472 - TERRA (MANAZANA 4) | 520882 | PL-1143 | Outinord IND 1" | Concreto | Placa entrepiso torre 1 eje 13 al 19 entre F-J apto 1010, 1011 y escalera costado oriental piso 6 a piso 7 eje 17 al 19 entre D-G | 2025-07-04 | 2025-07-08 | 2025-07-18 | 14 | 100 | 7853.982 | 20.7 | 184.7 | 239.6 | 23.5 | 113.5 | 2-Cónica y dividida |  | 841
23472 - TERRA (MANAZANA 4) | 520882 | PL-1143 | Outinord IND 1" | Concreto | Placa entrepiso torre 1 eje 13 al 19 entre F-J apto 1010, 1011 y escalera costado oriental piso 6 a piso 7 eje 17 al 19 entre D-G | 2025-07-04 | 2025-07-08 | 2025-07-11 | 7 | 100 | 7853.982 | 20.7 | 149.3 | 193.7 | 19 | 91.8 | 2-Cónica y dividida |  | 828
23472 - TERRA (MANAZANA 4) | 520882 | PL-1143 | Outinord IND 1" | Concreto | Placa entrepiso torre 1 eje 13 al 19 entre F-J apto 1010, 1011 y escalera costado oriental piso 6 a piso 7 eje 17 al 19 entre D-G | 2025-07-04 | 2025-07-08 | 2025-07-11 | 7 | 101 | 8011.847 | 20.7 | 145.8 | 185.6 | 18.2 | 87.9 | 2-Cónica y dividida |  | 828
23472 - TERRA (MANAZANA 4) | 520882 | PL-1143 | Outinord IND 1" | Concreto | Placa entrepiso torre 1 eje 13 al 19 entre F-J apto 1010, 1011 y escalera costado oriental piso 6 a piso 7 eje 17 al 19 entre D-G | 2025-07-04 | 2025-07-08 | 2025-07-08 | 4 | 100 | 7853.982 | 20.7 | 123.7 | 160.1 | 15.7 | 75.8 | 2-Cónica y dividida |  | 826
23472 - TERRA (MANAZANA 4) | 520882 | PL-1143 | Outinord IND 1" | Concreto | Placa entrepiso torre 1 eje 13 al 19 entre F-J apto 1010, 1011 y escalera costado oriental piso 6 a piso 7 eje 17 al 19 entre D-G | 2025-07-04 | 2025-07-08 | 2025-07-08 | 4 | 101 | 8011.847 | 20.7 | 119.1 | 151.9 | 14.9 | 72 | 2-Cónica y dividida |  | 826
23472 - TERRA (MANAZANA 4) | 520882 | M-1142 | C.Fluido ½" | Concreto | Salón comunal 1 columnas C-01 eje 4A, 3A, 2B | 2025-07-04 | 2025-07-08 | 2025-08-01 | 28 | 100 | 7853.982 | 27.6 | 361.4 | 469.1 | 46 | 166.7 | 2-Cónica y dividida |  | 873
23472 - TERRA (MANAZANA 4) | 520882 | M-1142 | C.Fluido ½" | Concreto | Salón comunal 1 columnas C-01 eje 4A, 3A, 2B | 2025-07-04 | 2025-07-08 | 2025-08-01 | 28 | 101 | 8011.847 | 27.6 | 360.4 | 458.9 | 45 | 163 | 2-Cónica y dividida |  | 873
23472 - TERRA (MANAZANA 4) | 520882 | M-1142 | C.Fluido ½" | Concreto | Salón comunal 1 columnas C-01 eje 4A, 3A, 2B | 2025-07-04 | 2025-07-08 | 2025-08-01 | 28 | 101 | 8011.847 | 27.6 | 353.4 | 449.7 | 44.1 | 159.8 | 2-Cónica y dividida |  | 873
23472 - TERRA (MANAZANA 4) | 520882 | M-1142 | C.Fluido ½" | Concreto | Salón comunal 1 columnas C-01 eje 4A, 3A, 2B | 2025-07-04 | 2025-07-08 | 2025-07-18 | 14 | 100 | 7853.982 | 27.6 | 305.4 | 396.7 | 38.9 | 140.9 | 5-Fractura extremos |  | 841
23472 - TERRA (MANAZANA 4) | 520882 | M-1142 | C.Fluido ½" | Concreto | Salón comunal 1 columnas C-01 eje 4A, 3A, 2B | 2025-07-04 | 2025-07-08 | 2025-07-18 | 14 | 101 | 8011.847 | 27.6 | 307.8 | 391.6 | 38.4 | 139.1 | 5-Fractura extremos |  | 841
23472 - TERRA (MANAZANA 4) | 520882 | M-1142 | C.Fluido ½" | Concreto | Salón comunal 1 columnas C-01 eje 4A, 3A, 2B | 2025-07-04 | 2025-07-08 | 2025-07-11 | 7 | 101 | 8011.847 | 27.6 | 204.7 | 260 | 25.5 | 92.4 | 2-Cónica y dividida |  | 828
23472 - TERRA (MANAZANA 4) | 520882 | M-1142 | C.Fluido ½" | Concreto | Salón comunal 1 columnas C-01 eje 4A, 3A, 2B | 2025-07-04 | 2025-07-08 | 2025-07-11 | 7 | 100 | 7853.982 | 27.6 | 204.5 | 265.1 | 26 | 94.2 | 2-Cónica y dividida |  | 828
23472 - TERRA (MANAZANA 4) | 520883 | M-1146 | Outinord IND 1/2" | Concreto | Muros torre 1, eje 1 al 5. entre F - J, Apt. 902, 903. | 2025-07-05 | 2025-07-08 | 2025-08-02 | 28 | 100 | 7853.982 | 34.5 | 306.7 | 398.7 | 39.1 | 113.3 | 2-Cónica y dividida |  | 874
23472 - TERRA (MANAZANA 4) | 520883 | M-1146 | Outinord IND 1/2" | Concreto | Muros torre 1, eje 1 al 5. entre F - J, Apt. 902, 903. | 2025-07-05 | 2025-07-08 | 2025-08-02 | 28 | 101 | 8011.847 | 34.5 | 302.4 | 384.4 | 37.7 | 109.3 | 2-Cónica y dividida |  | 874
23472 - TERRA (MANAZANA 4) | 520883 | M-1146 | Outinord IND 1/2" | Concreto | Muros torre 1, eje 1 al 5. entre F - J, Apt. 902, 903. | 2025-07-05 | 2025-07-08 | 2025-08-02 | 28 | 100 | 7853.982 | 34.5 | 298.1 | 387.5 | 38 | 110.1 | 2-Cónica y dividida |  | 874
23472 - TERRA (MANAZANA 4) | 520883 | M-1146 | Outinord IND 1/2" | Concreto | Muros torre 1, eje 1 al 5. entre F - J, Apt. 902, 903. | 2025-07-05 | 2025-07-08 | 2025-07-19 | 14 | 101 | 8011.847 | 34.5 | 256.4 | 326.3 | 32 | 92.8 | 2-Cónica y dividida |  | 843
23472 - TERRA (MANAZANA 4) | 520883 | M-1146 | Outinord IND 1/2" | Concreto | Muros torre 1, eje 1 al 5. entre F - J, Apt. 902, 903. | 2025-07-05 | 2025-07-08 | 2025-07-19 | 14 | 100 | 7853.982 | 34.5 | 253.8 | 329.4 | 32.3 | 93.6 | 2-Cónica y dividida |  | 843
23472 - TERRA (MANAZANA 4) | 520883 | M-1146 | Outinord IND 1/2" | Concreto | Muros torre 1, eje 1 al 5. entre F - J, Apt. 902, 903. | 2025-07-05 | 2025-07-08 | 2025-07-12 | 7 | 101 | 8011.847 | 34.5 | 211.8 | 269.2 | 26.4 | 76.5 | 2-Cónica y dividida |  | 828
23472 - TERRA (MANAZANA 4) | 520883 | M-1146 | Outinord IND 1/2" | Concreto | Muros torre 1, eje 1 al 5. entre F - J, Apt. 902, 903. | 2025-07-05 | 2025-07-08 | 2025-07-12 | 7 | 100 | 7853.982 | 34.5 | 207.2 | 269.2 | 26.4 | 76.5 | 2-Cónica y dividida |  | 828
23472 - TERRA (MANAZANA 4) | 520883 | M-1146 | Outinord IND 1/2" | Concreto | Muros torre 1, eje 1 al 5. entre F - J, Apt. 902, 903. | 2025-07-05 | 2025-07-08 | 2025-07-08 | 3 | 100 | 7853.982 | 34.5 | 167.1 | 217.2 | 21.3 | 61.7 | 2-Cónica y dividida |  | 826
23472 - TERRA (MANAZANA 4) | 520883 | M-1146 | Outinord IND 1/2" | Concreto | Muros torre 1, eje 1 al 5. entre F - J, Apt. 902, 903. | 2025-07-05 | 2025-07-08 | 2025-07-08 | 3 | 100 | 7853.982 | 34.5 | 163.5 | 212.1 | 20.8 | 60.3 | 2-Cónica y dividida |  | 826