## Sheet
Proyecto | OT | Cilindro N° | Código de mezcla | Tipo de mezcla | Localización | Toma | Recepción | Rotura | Edad (días) | Diámetro (mm) | Area (mm²) | Resistencia nominal (MPa) | Carga máxima (kN) | Resistencia (kg/cm²) | Resistencia (MPa) | Resistencia (%) | Forma de falla | Observaciones | Referencia
28229 - PIAZZA TRIANGULO DE BAVARIA | 568542 | P - 176 | Tremie 1´´ | Concreto | Zonas comunes pilote Kelly #84 y pilote Kelly #18 | 2026-06-19 | 2026-06-23 | 2026-06-23 | 4 | 100 | 7853.982 | 27.6 | 114.2 | 147.9 | 14.5 | 52.5 | 2-Cónica y dividida |  | 49
28229 - PIAZZA TRIANGULO DE BAVARIA | 568542 | P - 176 | Tremie 1´´ | Concreto | Zonas comunes pilote Kelly #84 y pilote Kelly #18 | 2026-06-19 | 2026-06-23 | 2026-06-23 | 4 | 101 | 8011.847 | 27.6 | 109.2 | 138.7 | 13.6 | 49.3 | 2-Cónica y dividida |  | 49
28229 - PIAZZA TRIANGULO DE BAVARIA | 568542 | M - 175 | Tremie 1´´ | Concreto | Plazoleta pantalla tramo M - 09 | 2026-06-19 | 2026-06-23 | 2026-06-23 | 4 | 100 | 7853.982 | 27.6 | 175.2 | 227.4 | 22.3 | 80.8 | 2-Cónica y dividida |  | 49
28229 - PIAZZA TRIANGULO DE BAVARIA | 568542 | M - 175 | Tremie 1´´ | Concreto | Plazoleta pantalla tramo M - 09 | 2026-06-19 | 2026-06-23 | 2026-06-23 | 4 | 101 | 8011.847 | 27.6 | 171.3 | 218.2 | 21.4 | 77.5 | 2-Cónica y dividida |  | 49
28229 - PIAZZA TRIANGULO DE BAVARIA | 568542 | P - 174 | Tremie 1/2´´ | Concreto | Reparación de pilote Kelly Torre 1 #23 | 2026-06-19 | 2026-06-23 | 2026-06-23 | 4 | 100 | 7853.982 | 34.5 | 238.3 | 309 | 30.3 | 87.8 | 2-Cónica y dividida |  | 49
28229 - PIAZZA TRIANGULO DE BAVARIA | 568542 | P - 174 | Tremie 1/2´´ | Concreto | Reparación de pilote Kelly Torre 1 #23 | 2026-06-19 | 2026-06-23 | 2026-06-23 | 4 | 100 | 7853.982 | 34.5 | 234 | 303.9 | 29.8 | 86.4 | 2-Cónica y dividida |  | 49
28229 - PIAZZA TRIANGULO DE BAVARIA | 566730 | P - 173 | Tremie 1" | Concreto | Plazoleta pantalla tramo H - 15 y pilote Kelly #33 zonas comunes y pilote kelly #49 | 2026-06-18 | 2026-06-20 | 2026-06-25 | 7 | 101 | 8011.847 | 27.6 | 203.6 | 259 | 25.4 | 92 | 2-Cónica y dividida |  | 49
28229 - PIAZZA TRIANGULO DE BAVARIA | 566730 | P - 173 | Tremie 1" | Concreto | Plazoleta pantalla tramo H - 15 y pilote Kelly #33 zonas comunes y pilote kelly #49 | 2026-06-18 | 2026-06-20 | 2026-06-25 | 7 | 100 | 7853.982 | 27.6 | 201.5 | 262.1 | 25.7 | 93.1 | 2-Cónica y dividida |  | 49
28229 - PIAZZA TRIANGULO DE BAVARIA | 566730 | P - 173 | Tremie 1" | Concreto | Plazoleta pantalla tramo H - 15 y pilote Kelly #33 zonas comunes y pilote kelly #49 | 2026-06-18 | 2026-06-20 | 2026-06-21 | 3 | 100 | 7853.982 | 27.6 | 164.3 | 213.1 | 20.9 | 75.7 | 2-Cónica y dividida |  | 48
28229 - PIAZZA TRIANGULO DE BAVARIA | 566730 | P - 173 | Tremie 1" | Concreto | Plazoleta pantalla tramo H - 15 y pilote Kelly #33 zonas comunes y pilote kelly #49 | 2026-06-18 | 2026-06-20 | 2026-06-21 | 3 | 100 | 7853.982 | 27.6 | 160.4 | 208 | 20.4 | 73.9 | 2-Cónica y dividida |  | 48
28229 - PIAZZA TRIANGULO DE BAVARIA | 566730 | M - 172 | Tremie 1" | Concreto | Plazoleta pantalla tramo M - 16 y barrete BA - 65 | 2026-06-17 | 2026-06-20 | 2026-06-24 | 7 | 100 | 7853.982 | 27.6 | 269.8 | 350.8 | 34.4 | 124.6 | 2-Cónica y dividida |  | 49
28229 - PIAZZA TRIANGULO DE BAVARIA | 566730 | M - 172 | Tremie 1" | Concreto | Plazoleta pantalla tramo M - 16 y barrete BA - 65 | 2026-06-17 | 2026-06-20 | 2026-06-24 | 7 | 100 | 7853.982 | 27.6 | 267.8 | 347.7 | 34.1 | 123.6 | 2-Cónica y dividida |  | 49
28229 - PIAZZA TRIANGULO DE BAVARIA | 566730 | M - 172 | Tremie 1" | Concreto | Plazoleta pantalla tramo M - 16 y barrete BA - 65 | 2026-06-17 | 2026-06-20 | 2026-06-20 | 3 | 100 | 7853.982 | 27.6 | 230.2 | 298.8 | 29.3 | 106.2 | 2-Cónica y dividida |  | 48
28229 - PIAZZA TRIANGULO DE BAVARIA | 566730 | M - 172 | Tremie 1" | Concreto | Plazoleta pantalla tramo M - 16 y barrete BA - 65 | 2026-06-17 | 2026-06-20 | 2026-06-20 | 3 | 100 | 7853.982 | 27.6 | 226.3 | 293.7 | 28.8 | 104.3 | 2-Cónica y dividida |  | 48
28229 - PIAZZA TRIANGULO DE BAVARIA | 566730 | P - 171 | Tremie 1" | Concreto | Zonas comunes pilote Kely #156 y pilote Kely #92 y pilote kely #124 pantalla tramo M-16 plazoleta | 2026-06-17 | 2026-06-20 | 2026-06-24 | 7 | 100 | 7853.982 | 27.6 | 245.8 | 319.2 | 31.3 | 113.4 | 2-Cónica y dividida |  | 49
28229 - PIAZZA TRIANGULO DE BAVARIA | 566730 | P - 171 | Tremie 1" | Concreto | Zonas comunes pilote Kely #156 y pilote Kely #92 y pilote kely #124 pantalla tramo M-16 plazoleta | 2026-06-17 | 2026-06-20 | 2026-06-24 | 7 | 100 | 7853.982 | 27.6 | 243.5 | 316.1 | 31 | 112.3 | 2-Cónica y dividida |  | 49
28229 - PIAZZA TRIANGULO DE BAVARIA | 566730 | P - 171 | Tremie 1" | Concreto | Zonas comunes pilote Kely #156 y pilote Kely #92 y pilote kely #124 pantalla tramo M-16 plazoleta | 2026-06-17 | 2026-06-20 | 2026-06-20 | 3 | 100 | 7853.982 | 27.6 | 219.7 | 285.5 | 28 | 101.4 | 2-Cónica y dividida |  | 48
28229 - PIAZZA TRIANGULO DE BAVARIA | 566730 | P - 171 | Tremie 1" | Concreto | Zonas comunes pilote Kely #156 y pilote Kely #92 y pilote kely #124 pantalla tramo M-16 plazoleta | 2026-06-17 | 2026-06-20 | 2026-06-20 | 3 | 100 | 7853.982 | 27.6 | 215.4 | 279.4 | 27.4 | 99.3 | 2-Cónica y dividida |  | 48
28229 - PIAZZA TRIANGULO DE BAVARIA | 566729 | M - 170 | Tremie 1" | Concreto | Plazoleta pantalla tramo H - 20 y Pilote Kelly zonas comunes #75 | 2026-06-16 | 2026-06-18 | 2026-06-23 | 7 | 101 | 8011.847 | 27.6 | 208.7 | 265.1 | 26 | 94.2 | 2-Cónica y dividida |  | 49
28229 - PIAZZA TRIANGULO DE BAVARIA | 566729 | M - 170 | Tremie 1" | Concreto | Plazoleta pantalla tramo H - 20 y Pilote Kelly zonas comunes #75 | 2026-06-16 | 2026-06-18 | 2026-06-23 | 7 | 100 | 7853.982 | 27.6 | 206.4 | 268.2 | 26.3 | 95.3 | 2-Cónica y dividida |  | 49
28229 - PIAZZA TRIANGULO DE BAVARIA | 566729 | M - 170 | Tremie 1" | Concreto | Plazoleta pantalla tramo H - 20 y Pilote Kelly zonas comunes #75 | 2026-06-16 | 2026-06-18 | 2026-06-19 | 3 | 101 | 8011.847 | 27.6 | 136.4 | 173.4 | 17 | 61.6 | 2-Cónica y dividida |  | 47
28229 - PIAZZA TRIANGULO DE BAVARIA | 566729 | M - 170 | Tremie 1" | Concreto | Plazoleta pantalla tramo H - 20 y Pilote Kelly zonas comunes #75 | 2026-06-16 | 2026-06-18 | 2026-06-19 | 3 | 100 | 7853.982 | 27.6 | 134.2 | 174.4 | 17.1 | 62 | 2-Cónica y dividida |  | 47
28229 - PIAZZA TRIANGULO DE BAVARIA | 566727 | P-165 | Tremie 1" | Concreto | Plazoleta pantalla tramo H21 y pilote kely zonas comunes #93 | 2026-06-11 | 2026-06-13 | 2026-06-25 | 14 | 100 | 7853.982 | 27.6 | 215.4 | 279.4 | 27.4 | 99.3 | 2-Cónica y dividida |  | 49
28229 - PIAZZA TRIANGULO DE BAVARIA | 566727 | P-165 | Tremie 1" | Concreto | Plazoleta pantalla tramo H21 y pilote kely zonas comunes #93 | 2026-06-11 | 2026-06-13 | 2026-06-25 | 14 | 100 | 7853.982 | 27.6 | 220.3 | 285.5 | 28 | 101.4 | 2-Cónica y dividida |  | 49
28229 - PIAZZA TRIANGULO DE BAVARIA | 566727 | P-165 | Tremie 1" | Concreto | Plazoleta pantalla tramo H21 y pilote kely zonas comunes #93 | 2026-06-11 | 2026-06-13 | 2026-06-18 | 7 | 100 | 7853.982 | 27.6 | 190.8 | 247.8 | 24.3 | 88 | 2-Cónica y dividida |  | 46
28229 - PIAZZA TRIANGULO DE BAVARIA | 566727 | P-165 | Tremie 1" | Concreto | Plazoleta pantalla tramo H21 y pilote kely zonas comunes #93 | 2026-06-11 | 2026-06-13 | 2026-06-18 | 7 | 100 | 7853.982 | 27.6 | 188.8 | 244.7 | 24 | 87 | 2-Cónica y dividida |  | 46
28229 - PIAZZA TRIANGULO DE BAVARIA | 566727 | P-165 | Tremie 1" | Concreto | Plazoleta pantalla tramo H21 y pilote kely zonas comunes #93 | 2026-06-11 | 2026-06-13 | 2026-06-14 | 3 | 100 | 7853.982 | 27.6 | 161.6 | 210.1 | 20.6 | 74.6 | 2-Cónica y dividida |  | 45
28229 - PIAZZA TRIANGULO DE BAVARIA | 566727 | P-165 | Tremie 1" | Concreto | Plazoleta pantalla tramo H21 y pilote kely zonas comunes #93 | 2026-06-11 | 2026-06-13 | 2026-06-14 | 3 | 100 | 7853.982 | 27.6 | 158.2 | 205 | 20.1 | 72.8 | 2-Cónica y dividida |  | 45
28229 - PIAZZA TRIANGULO DE BAVARIA | 566727 | M-164 | Tremie 1" | Concreto | Plazoleta barrete BA-63 | 2026-06-10 | 2026-06-13 | 2026-06-24 | 14 | 101 | 8011.847 | 27.6 | 277.2 | 352.8 | 34.6 | 125.4 | 2-Cónica y dividida |  | 49
28229 - PIAZZA TRIANGULO DE BAVARIA | 566727 | M-164 | Tremie 1" | Concreto | Plazoleta barrete BA-63 | 2026-06-10 | 2026-06-13 | 2026-06-24 | 14 | 100 | 7853.982 | 27.6 | 276 | 357.9 | 35.1 | 127.2 | 2-Cónica y dividida |  | 49
28229 - PIAZZA TRIANGULO DE BAVARIA | 566727 | M-164 | Tremie 1" | Concreto | Plazoleta barrete BA-63 | 2026-06-10 | 2026-06-13 | 2026-06-17 | 7 | 100 | 7853.982 | 27.6 | 233.5 | 302.9 | 29.7 | 107.6 | 2-Cónica y dividida |  | 46
28229 - PIAZZA TRIANGULO DE BAVARIA | 566727 | M-164 | Tremie 1" | Concreto | Plazoleta barrete BA-63 | 2026-06-10 | 2026-06-13 | 2026-06-17 | 7 | 100 | 7853.982 | 27.6 | 231.5 | 300.8 | 29.5 | 106.9 | 2-Cónica y dividida |  | 46
28229 - PIAZZA TRIANGULO DE BAVARIA | 566727 | M-164 | Tremie 1" | Concreto | Plazoleta barrete BA-63 | 2026-06-10 | 2026-06-13 | 2026-06-13 | 3 | 100 | 7853.982 | 27.6 | 209.9 | 272.3 | 26.7 | 96.7 | 2-Cónica y dividida |  | 45
28229 - PIAZZA TRIANGULO DE BAVARIA | 566727 | M-164 | Tremie 1" | Concreto | Plazoleta barrete BA-63 | 2026-06-10 | 2026-06-13 | 2026-06-13 | 3 | 100 | 7853.982 | 27.6 | 204.8 | 266.1 | 26.1 | 94.6 | 2-Cónica y dividida |  | 45
28229 - PIAZZA TRIANGULO DE BAVARIA | 566727 | P-163 | Tremie 1" | Concreto | Zonas comunes pilote kely #116 y pilote kely #114 | 2026-06-10 | 2026-06-13 | 2026-06-24 | 14 | 100 | 7853.982 | 27.6 | 221.5 | 287.6 | 28.2 | 102.2 | 2-Cónica y dividida |  | 49
28229 - PIAZZA TRIANGULO DE BAVARIA | 566727 | P-163 | Tremie 1" | Concreto | Zonas comunes pilote kely #116 y pilote kely #114 | 2026-06-10 | 2026-06-13 | 2026-06-24 | 14 | 100 | 7853.982 | 27.6 | 220.3 | 285.5 | 28 | 101.4 | 2-Cónica y dividida |  | 49
28229 - PIAZZA TRIANGULO DE BAVARIA | 566727 | P-163 | Tremie 1" | Concreto | Zonas comunes pilote kely #116 y pilote kely #114 | 2026-06-10 | 2026-06-13 | 2026-06-17 | 7 | 100 | 7853.982 | 27.6 | 197.8 | 257 | 25.2 | 91.3 | 2-Cónica y dividida |  | 46
28229 - PIAZZA TRIANGULO DE BAVARIA | 566727 | P-163 | Tremie 1" | Concreto | Zonas comunes pilote kely #116 y pilote kely #114 | 2026-06-10 | 2026-06-13 | 2026-06-17 | 7 | 100 | 7853.982 | 27.6 | 195.8 | 253.9 | 24.9 | 90.2 | 2-Cónica y dividida |  | 46
28229 - PIAZZA TRIANGULO DE BAVARIA | 566727 | P-163 | Tremie 1" | Concreto | Zonas comunes pilote kely #116 y pilote kely #114 | 2026-06-10 | 2026-06-13 | 2026-06-13 | 3 | 100 | 7853.982 | 27.6 | 159.8 | 207 | 20.3 | 73.6 | 2-Cónica y dividida |  | 45
28229 - PIAZZA TRIANGULO DE BAVARIA | 566727 | P-163 | Tremie 1" | Concreto | Zonas comunes pilote kely #116 y pilote kely #114 | 2026-06-10 | 2026-06-13 | 2026-06-13 | 3 | 100 | 7853.982 | 27.6 | 157.9 | 205 | 20.1 | 72.8 | 2-Cónica y dividida |  | 45
28229 - PIAZZA TRIANGULO DE BAVARIA | 566728 | M-169 | Tremie 1" | Concreto | Plazoleta barrete BA-64 y pantalla tramo M-17 zonas comunes | 2026-06-13 | 2026-06-16 | 2026-06-20 | 7 | 100 | 7853.982 | 27.6 | 287.2 | 373.2 | 36.6 | 132.6 | 2-Cónica y dividida |  | 47
28229 - PIAZZA TRIANGULO DE BAVARIA | 566728 | M-169 | Tremie 1" | Concreto | Plazoleta barrete BA-64 y pantalla tramo M-17 zonas comunes | 2026-06-13 | 2026-06-16 | 2026-06-20 | 7 | 100 | 7853.982 | 27.6 | 285.8 | 371.2 | 36.4 | 131.9 | 2-Cónica y dividida |  | 47
28229 - PIAZZA TRIANGULO DE BAVARIA | 566728 | M-169 | Tremie 1" | Concreto | Plazoleta barrete BA-64 y pantalla tramo M-17 zonas comunes | 2026-06-13 | 2026-06-16 | 2026-06-16 | 3 | 100 | 7853.982 | 27.6 | 233.8 | 303.9 | 29.8 | 108 | 2-Cónica y dividida |  | 46
28229 - PIAZZA TRIANGULO DE BAVARIA | 566728 | M-169 | Tremie 1" | Concreto | Plazoleta barrete BA-64 y pantalla tramo M-17 zonas comunes | 2026-06-13 | 2026-06-16 | 2026-06-16 | 3 | 100 | 7853.982 | 27.6 | 231.2 | 299.8 | 29.4 | 106.5 | 2-Cónica y dividida |  | 46
28229 - PIAZZA TRIANGULO DE BAVARIA | 566728 | M-168 | Tremie 1" | Concreto | Plazoleta barrete BA-64 y pantalla tramo M-17 zonas comunes | 2026-06-13 | 2026-06-16 | 2026-06-20 | 7 | 100 | 7853.982 | 27.6 | 260.8 | 338.5 | 33.2 | 120.3 | 2-Cónica y dividida |  | 47
28229 - PIAZZA TRIANGULO DE BAVARIA | 566728 | M-168 | Tremie 1" | Concreto | Plazoleta barrete BA-64 y pantalla tramo M-17 zonas comunes | 2026-06-13 | 2026-06-16 | 2026-06-20 | 7 | 100 | 7853.982 | 27.6 | 258.8 | 336.5 | 33 | 119.6 | 2-Cónica y dividida |  | 47
28229 - PIAZZA TRIANGULO DE BAVARIA | 566728 | M-168 | Tremie 1" | Concreto | Plazoleta barrete BA-64 y pantalla tramo M-17 zonas comunes | 2026-06-13 | 2026-06-16 | 2026-06-16 | 3 | 100 | 7853.982 | 27.6 | 163.9 | 213.1 | 20.9 | 75.7 | 2-Cónica y dividida |  | 46
28229 - PIAZZA TRIANGULO DE BAVARIA | 566728 | M-168 | Tremie 1" | Concreto | Plazoleta barrete BA-64 y pantalla tramo M-17 zonas comunes | 2026-06-13 | 2026-06-16 | 2026-06-16 | 3 | 100 | 7853.982 | 27.6 | 160.2 | 208 | 20.4 | 73.9 | 2-Cónica y dividida |  | 46
28229 - PIAZZA TRIANGULO DE BAVARIA | 566728 | P-167 | Tremie 1" | Concreto | Zonas comunes pilote kely #115 y pilote lely #113 y pantalla tramo M-08 | 2026-06-12 | 2026-06-16 | 2026-06-19 | 7 | 100 | 7853.982 | 27.6 | 226.5 | 293.7 | 28.8 | 104.3 | 2-Cónica y dividida |  | 47
28229 - PIAZZA TRIANGULO DE BAVARIA | 566728 | P-167 | Tremie 1" | Concreto | Zonas comunes pilote kely #115 y pilote lely #113 y pantalla tramo M-08 | 2026-06-12 | 2026-06-16 | 2026-06-19 | 7 | 100 | 7853.982 | 27.6 | 224.8 | 291.6 | 28.6 | 103.6 | 2-Cónica y dividida |  | 47
28229 - PIAZZA TRIANGULO DE BAVARIA | 566728 | P-167 | Tremie 1" | Concreto | Zonas comunes pilote kely #115 y pilote lely #113 y pantalla tramo M-08 | 2026-06-12 | 2026-06-16 | 2026-06-15 | 3 | 100 | 7853.982 | 27.6 | 194.2 | 251.9 | 24.7 | 89.5 | 2-Cónica y dividida |  | 45
28229 - PIAZZA TRIANGULO DE BAVARIA | 566728 | P-167 | Tremie 1" | Concreto | Zonas comunes pilote kely #115 y pilote lely #113 y pantalla tramo M-08 | 2026-06-12 | 2026-06-16 | 2026-06-15 | 3 | 100 | 7853.982 | 27.6 | 190.7 | 247.8 | 24.3 | 88 | 2-Cónica y dividida |  | 45
28229 - PIAZZA TRIANGULO DE BAVARIA | 566728 | M-166 | Tremie 1" | Concreto | Plazoleta barrete BA-141 | 2026-06-12 | 2026-06-16 | 2026-06-19 | 7 | 101 | 8011.847 | 27.6 | 229.5 | 291.6 | 28.6 | 103.6 | 2-Cónica y dividida |  | 47
28229 - PIAZZA TRIANGULO DE BAVARIA | 566728 | M-166 | Tremie 1" | Concreto | Plazoleta barrete BA-141 | 2026-06-12 | 2026-06-16 | 2026-06-19 | 7 | 100 | 7853.982 | 27.6 | 227.5 | 295.7 | 29 | 105.1 | 2-Cónica y dividida |  | 47
28229 - PIAZZA TRIANGULO DE BAVARIA | 566728 | M-166 | Tremie 1" | Concreto | Plazoleta barrete BA-141 | 2026-06-12 | 2026-06-16 | 2026-06-15 | 3 | 101 | 8011.847 | 27.6 | 203.4 | 259 | 25.4 | 92 | 2-Cónica y dividida |  | 45
28229 - PIAZZA TRIANGULO DE BAVARIA | 566728 | M-166 | Tremie 1" | Concreto | Plazoleta barrete BA-141 | 2026-06-12 | 2026-06-16 | 2026-06-15 | 3 | 100 | 7853.982 | 27.6 | 201.9 | 262.1 | 25.7 | 93.1 | 2-Cónica y dividida |  | 45
28229 - PIAZZA TRIANGULO DE BAVARIA | 566725 | M-162 | Tremie 1" | Concreto | Plazoleta Pantalla Tramo M-07 y Barrete BA- 137 y Pilote Kely Zonas Comunes #47 | 2026-06-09 | 2026-06-11 | 2026-06-23 | 14 | 100 | 7853.982 | 27.6 | 245.5 | 319.2 | 31.3 | 113.4 | 2-Cónica y dividida |  | 49
28229 - PIAZZA TRIANGULO DE BAVARIA | 566725 | M-162 | Tremie 1" | Concreto | Plazoleta Pantalla Tramo M-07 y Barrete BA- 137 y Pilote Kely Zonas Comunes #47 | 2026-06-09 | 2026-06-11 | 2026-06-23 | 14 | 100 | 7853.982 | 27.6 | 243.5 | 316.1 | 31 | 112.3 | 2-Cónica y dividida |  | 49
28229 - PIAZZA TRIANGULO DE BAVARIA | 566725 | M-162 | Tremie 1" | Concreto | Plazoleta Pantalla Tramo M-07 y Barrete BA- 137 y Pilote Kely Zonas Comunes #47 | 2026-06-09 | 2026-06-11 | 2026-06-16 | 7 | 100 | 7853.982 | 27.6 | 216 | 280.4 | 27.5 | 99.6 | 2-Cónica y dividida |  | 46
28229 - PIAZZA TRIANGULO DE BAVARIA | 566725 | M-162 | Tremie 1" | Concreto | Plazoleta Pantalla Tramo M-07 y Barrete BA- 137 y Pilote Kely Zonas Comunes #47 | 2026-06-09 | 2026-06-11 | 2026-06-16 | 7 | 100 | 7853.982 | 27.6 | 213.2 | 276.3 | 27.1 | 98.2 | 2-Cónica y dividida |  | 46
28229 - PIAZZA TRIANGULO DE BAVARIA | 566725 | M-162 | Tremie 1" | Concreto | Plazoleta Pantalla Tramo M-07 y Barrete BA- 137 y Pilote Kely Zonas Comunes #47 | 2026-06-09 | 2026-06-11 | 2026-06-12 | 3 | 100 | 7853.982 | 27.6 | 150.7 | 195.8 | 19.2 | 69.6 | 2-Cónica y dividida |  | 45
28229 - PIAZZA TRIANGULO DE BAVARIA | 566725 | M-162 | Tremie 1" | Concreto | Plazoleta Pantalla Tramo M-07 y Barrete BA- 137 y Pilote Kely Zonas Comunes #47 | 2026-06-09 | 2026-06-11 | 2026-06-12 | 3 | 100 | 7853.982 | 27.6 | 146.2 | 189.7 | 18.6 | 67.4 | 2-Cónica y dividida |  | 45
28229 - PIAZZA TRIANGULO DE BAVARIA | 566725 | M-161 | Tremie 1" | Concreto | Plazoleta Pantalla Tramo M-07 y Barrete BA - 137 | 2026-06-09 | 2026-06-11 | 2026-06-23 | 14 | 100 | 7853.982 | 27.6 | 238.5 | 310 | 30.4 | 110.1 | 2-Cónica y dividida |  | 49
28229 - PIAZZA TRIANGULO DE BAVARIA | 566725 | M-161 | Tremie 1" | Concreto | Plazoleta Pantalla Tramo M-07 y Barrete BA - 137 | 2026-06-09 | 2026-06-11 | 2026-06-23 | 14 | 100 | 7853.982 | 27.6 | 236.8 | 308 | 30.2 | 109.4 | 2-Cónica y dividida |  | 49
28229 - PIAZZA TRIANGULO DE BAVARIA | 566725 | M-161 | Tremie 1" | Concreto | Plazoleta Pantalla Tramo M-07 y Barrete BA - 137 | 2026-06-09 | 2026-06-11 | 2026-06-16 | 7 | 100 | 7853.982 | 27.6 | 210.3 | 273.3 | 26.8 | 97.1 | 2-Cónica y dividida |  | 46
28229 - PIAZZA TRIANGULO DE BAVARIA | 566725 | M-161 | Tremie 1" | Concreto | Plazoleta Pantalla Tramo M-07 y Barrete BA - 137 | 2026-06-09 | 2026-06-11 | 2026-06-16 | 7 | 100 | 7853.982 | 27.6 | 208.6 | 271.2 | 26.6 | 96.4 | 2-Cónica y dividida |  | 46
28229 - PIAZZA TRIANGULO DE BAVARIA | 566725 | M-161 | Tremie 1" | Concreto | Plazoleta Pantalla Tramo M-07 y Barrete BA - 137 | 2026-06-09 | 2026-06-11 | 2026-06-12 | 3 | 100 | 7853.982 | 27.6 | 143.6 | 186.6 | 18.3 | 66.3 | 2-Cónica y dividida |  | 45
28229 - PIAZZA TRIANGULO DE BAVARIA | 566725 | M-161 | Tremie 1" | Concreto | Plazoleta Pantalla Tramo M-07 y Barrete BA - 137 | 2026-06-09 | 2026-06-11 | 2026-06-12 | 3 | 100 | 7853.982 | 27.6 | 139.4 | 180.5 | 17.7 | 64.1 | 2-Cónica y dividida |  | 45
28229 - PIAZZA TRIANGULO DE BAVARIA | 566724 | P-160 | Tremie 1" | Concreto | Zonas comunes pilote kely #119 | 2026-06-06 | 2026-06-09 | 2026-06-20 | 14 | 100 | 7853.982 | 27.6 | 244 | 317.1 | 31.1 | 112.7 | 2-Cónica y dividida |  | 47
28229 - PIAZZA TRIANGULO DE BAVARIA | 566724 | P-160 | Tremie 1" | Concreto | Zonas comunes pilote kely #119 | 2026-06-06 | 2026-06-09 | 2026-06-20 | 14 | 100 | 7853.982 | 27.6 | 248.9 | 323.3 | 31.7 | 114.9 | 2-Cónica y dividida |  | 47
28229 - PIAZZA TRIANGULO DE BAVARIA | 566724 | P-160 | Tremie 1" | Concreto | Zonas comunes pilote kely #119 | 2026-06-06 | 2026-06-09 | 2026-06-13 | 7 | 101 | 8011.847 | 27.6 | 203.5 | 259 | 25.4 | 92 | 2-Cónica y dividida |  | 45
28229 - PIAZZA TRIANGULO DE BAVARIA | 566724 | P-160 | Tremie 1" | Concreto | Zonas comunes pilote kely #119 | 2026-06-06 | 2026-06-09 | 2026-06-13 | 7 | 100 | 7853.982 | 27.6 | 201.8 | 262.1 | 25.7 | 93.1 | 2-Cónica y dividida |  | 45
28229 - PIAZZA TRIANGULO DE BAVARIA | 566724 | P-160 | Tremie 1" | Concreto | Zonas comunes pilote kely #119 | 2026-06-06 | 2026-06-09 | 2026-06-09 | 3 | 100 | 7853.982 | 27.6 | 172.8 | 224.3 | 22 | 79.7 | 2-Cónica y dividida |  | 44
28229 - PIAZZA TRIANGULO DE BAVARIA | 566724 | P-160 | Tremie 1" | Concreto | Zonas comunes pilote kely #119 | 2026-06-06 | 2026-06-09 | 2026-06-09 | 3 | 100 | 7853.982 | 27.6 | 170.6 | 221.3 | 21.7 | 78.6 | 2-Cónica y dividida |  | 44
28229 - PIAZZA TRIANGULO DE BAVARIA | 566724 | P-159 | Tremie 1" | Concreto | Zonas comunes pilote kely #105 y barrete plazoleta BA-27 | 2026-06-05 | 2026-06-09 | 2026-06-19 | 14 | 100 | 7853.982 | 27.6 | 284.4 | 369.1 | 36.2 | 131.2 | 2-Cónica y dividida |  | 47
28229 - PIAZZA TRIANGULO DE BAVARIA | 566724 | P-159 | Tremie 1" | Concreto | Zonas comunes pilote kely #105 y barrete plazoleta BA-27 | 2026-06-05 | 2026-06-09 | 2026-06-19 | 14 | 100 | 7853.982 | 27.6 | 278.5 | 362 | 35.5 | 128.6 | 2-Cónica y dividida |  | 47
28229 - PIAZZA TRIANGULO DE BAVARIA | 566724 | P-159 | Tremie 1" | Concreto | Zonas comunes pilote kely #105 y barrete plazoleta BA-27 | 2026-06-05 | 2026-06-09 | 2026-06-12 | 7 | 101 | 8011.847 | 27.6 | 235.8 | 299.8 | 29.4 | 106.5 | 2-Cónica y dividida |  | 44
28229 - PIAZZA TRIANGULO DE BAVARIA | 566724 | P-159 | Tremie 1" | Concreto | Zonas comunes pilote kely #105 y barrete plazoleta BA-27 | 2026-06-05 | 2026-06-09 | 2026-06-12 | 7 | 100 | 7853.982 | 27.6 | 233.8 | 303.9 | 29.8 | 108 | 2-Cónica y dividida |  | 44
28229 - PIAZZA TRIANGULO DE BAVARIA | 566724 | P-159 | Tremie 1" | Concreto | Zonas comunes pilote kely #105 y barrete plazoleta BA-27 | 2026-06-05 | 2026-06-09 | 2026-06-09 | 4 | 100 | 7853.982 | 27.6 | 199.5 | 259 | 25.4 | 92 | 2-Cónica y dividida |  | 44
28229 - PIAZZA TRIANGULO DE BAVARIA | 566724 | P-159 | Tremie 1" | Concreto | Zonas comunes pilote kely #105 y barrete plazoleta BA-27 | 2026-06-05 | 2026-06-09 | 2026-06-09 | 4 | 100 | 7853.982 | 27.6 | 197.3 | 255.9 | 25.1 | 90.9 | 2-Cónica y dividida |  | 44
28229 - PIAZZA TRIANGULO DE BAVARIA | 566724 | M-158 | Tremie 1" | Concreto | Plazoleta barrete BA-27 | 2026-06-05 | 2026-06-09 | 2026-06-19 | 14 | 100 | 7853.982 | 27.6 | 304.2 | 394.6 | 38.7 | 140.2 | 2-Cónica y dividida |  | 47
28229 - PIAZZA TRIANGULO DE BAVARIA | 566724 | M-158 | Tremie 1" | Concreto | Plazoleta barrete BA-27 | 2026-06-05 | 2026-06-09 | 2026-06-19 | 14 | 100 | 7853.982 | 27.6 | 302.7 | 392.6 | 38.5 | 139.5 | 2-Cónica y dividida |  | 47
28229 - PIAZZA TRIANGULO DE BAVARIA | 566724 | M-158 | Tremie 1" | Concreto | Plazoleta barrete BA-27 | 2026-06-05 | 2026-06-09 | 2026-06-12 | 7 | 100 | 7853.982 | 27.6 | 250.8 | 325.3 | 31.9 | 115.6 | 2-Cónica y dividida |  | 44
28229 - PIAZZA TRIANGULO DE BAVARIA | 566724 | M-158 | Tremie 1" | Concreto | Plazoleta barrete BA-27 | 2026-06-05 | 2026-06-09 | 2026-06-12 | 7 | 100 | 7853.982 | 27.6 | 248.8 | 323.3 | 31.7 | 114.9 | 2-Cónica y dividida |  | 44
28229 - PIAZZA TRIANGULO DE BAVARIA | 566724 | M-158 | Tremie 1" | Concreto | Plazoleta barrete BA-27 | 2026-06-05 | 2026-06-09 | 2026-06-09 | 4 | 100 | 7853.982 | 27.6 | 226.4 | 293.7 | 28.8 | 104.3 | 2-Cónica y dividida |  | 44
28229 - PIAZZA TRIANGULO DE BAVARIA | 566724 | M-158 | Tremie 1" | Concreto | Plazoleta barrete BA-27 | 2026-06-05 | 2026-06-09 | 2026-06-09 | 4 | 100 | 7853.982 | 27.6 | 224.2 | 290.6 | 28.5 | 103.3 | 2-Cónica y dividida |  | 44
28229 - PIAZZA TRIANGULO DE BAVARIA | 566724 | P-157 | Tremie 1" | Concreto | Zonas comunes pilote Kely #90 y pilote Kely #128 y pilote kely #123 y pilote kely #91 | 2026-06-05 | 2026-06-09 | 2026-06-19 | 14 | 100 | 7853.982 | 27.6 | 311.5 | 404.8 | 39.7 | 143.8 | 2-Cónica y dividida |  | 47
28229 - PIAZZA TRIANGULO DE BAVARIA | 566724 | P-157 | Tremie 1" | Concreto | Zonas comunes pilote Kely #90 y pilote Kely #128 y pilote kely #123 y pilote kely #91 | 2026-06-05 | 2026-06-09 | 2026-06-19 | 14 | 100 | 7853.982 | 27.6 | 304.8 | 395.7 | 38.8 | 140.6 | 2-Cónica y dividida |  | 47
28229 - PIAZZA TRIANGULO DE BAVARIA | 566724 | P-157 | Tremie 1" | Concreto | Zonas comunes pilote Kely #90 y pilote Kely #128 y pilote kely #123 y pilote kely #91 | 2026-06-05 | 2026-06-09 | 2026-06-12 | 7 | 100 | 7853.982 | 27.6 | 256.8 | 333.4 | 32.7 | 118.5 | 2-Cónica y dividida |  | 44
28229 - PIAZZA TRIANGULO DE BAVARIA | 566724 | P-157 | Tremie 1" | Concreto | Zonas comunes pilote Kely #90 y pilote Kely #128 y pilote kely #123 y pilote kely #91 | 2026-06-05 | 2026-06-09 | 2026-06-12 | 7 | 100 | 7853.982 | 27.6 | 254.6 | 330.4 | 32.4 | 117.4 | 2-Cónica y dividida |  | 44
28229 - PIAZZA TRIANGULO DE BAVARIA | 566724 | P-157 | Tremie 1" | Concreto | Zonas comunes pilote Kely #90 y pilote Kely #128 y pilote kely #123 y pilote kely #91 | 2026-06-05 | 2026-06-09 | 2026-06-09 | 4 | 100 | 7853.982 | 27.6 | 235.6 | 305.9 | 30 | 108.7 | 2-Cónica y dividida |  | 44
28229 - PIAZZA TRIANGULO DE BAVARIA | 566724 | P-157 | Tremie 1" | Concreto | Zonas comunes pilote Kely #90 y pilote Kely #128 y pilote kely #123 y pilote kely #91 | 2026-06-05 | 2026-06-09 | 2026-06-09 | 4 | 100 | 7853.982 | 27.6 | 233.4 | 302.9 | 29.7 | 107.6 | 2-Cónica y dividida |  | 44
28229 - PIAZZA TRIANGULO DE BAVARIA | 566300 | M-154 | Tremie 1" | Concreto | Plazoleta pantalla tramo H - 14 | 2026-06-02 | 2026-06-04 | 2026-06-16 | 14 | 101 | 8011.847 | 27.6 | 306.2 | 389.5 | 38.2 | 138.4 | 2-Cónica y dividida |  | 46
28229 - PIAZZA TRIANGULO DE BAVARIA | 566300 | M-154 | Tremie 1" | Concreto | Plazoleta pantalla tramo H - 14 | 2026-06-02 | 2026-06-04 | 2026-06-16 | 14 | 101 | 8011.847 | 27.6 | 313.1 | 398.7 | 39.1 | 141.7 | 2-Cónica y dividida |  | 46
28229 - PIAZZA TRIANGULO DE BAVARIA | 566300 | M-154 | Tremie 1" | Concreto | Plazoleta pantalla tramo H - 14 | 2026-06-02 | 2026-06-04 | 2026-06-09 | 7 | 101 | 8011.847 | 27.6 | 257.1 | 327.3 | 32.1 | 116.3 | 2-Cónica y dividida |  | 43
28229 - PIAZZA TRIANGULO DE BAVARIA | 566300 | M-154 | Tremie 1" | Concreto | Plazoleta pantalla tramo H - 14 | 2026-06-02 | 2026-06-04 | 2026-06-09 | 7 | 100 | 7853.982 | 27.6 | 254.8 | 330.4 | 32.4 | 117.4 | 2-Cónica y dividida |  | 43
28229 - PIAZZA TRIANGULO DE BAVARIA | 566300 | M-154 | Tremie 1" | Concreto | Plazoleta pantalla tramo H - 14 | 2026-06-02 | 2026-06-04 | 2026-06-05 | 3 | 100 | 7853.982 | 27.6 | 179.8 | 233.5 | 22.9 | 83 | 2-Cónica y dividida |  | 42
28229 - PIAZZA TRIANGULO DE BAVARIA | 566300 | M-154 | Tremie 1" | Concreto | Plazoleta pantalla tramo H - 14 | 2026-06-02 | 2026-06-04 | 2026-06-05 | 3 | 100 | 7853.982 | 27.6 | 176.3 | 228.4 | 22.4 | 81.2 | 2-Cónica y dividida |  | 42
28229 - PIAZZA TRIANGULO DE BAVARIA | 566300 | P-153 | Tremie 1" | Concreto | Pilote kely zonas comunes #67 y pilote kely #150 y pilote kely #147 y pilote kely #66 y pilote kely #120 | 2026-06-02 | 2026-06-04 | 2026-06-16 | 14 | 100 | 7853.982 | 27.6 | 290.8 | 377.3 | 37 | 134.1 | 2-Cónica y dividida |  | 46
28229 - PIAZZA TRIANGULO DE BAVARIA | 566300 | P-153 | Tremie 1" | Concreto | Pilote kely zonas comunes #67 y pilote kely #150 y pilote kely #147 y pilote kely #66 y pilote kely #120 | 2026-06-02 | 2026-06-04 | 2026-06-16 | 14 | 101 | 8011.847 | 27.6 | 293.7 | 374.2 | 36.7 | 133 | 2-Cónica y dividida |  | 46