## Sheet1
Proyecto | Cilindro N° | Tipo de mezcla | Localización | Toma | Rotura | Edad (días) | Resistencia nominal (MPa) | Resistencia (MPa) | Resistencia (%)
B-19322 VIALE 26 | PL 83 | Concreto | Vigas plataforma 1 piso ejes 1 AL 3 - entre el B y E | 2026-10-23 | 10/27/2026 12:00:00 AM | 4 | 21 | 14 | 66
B-19322 VIALE 26 | PL 83 | Concreto | Vigas plataforma 1 piso ejes 1 AL 3 - entre el B y E | 2026-10-23 | 10/27/2026 12:00:00 AM | 4 | 21 | 15.9 | 76
B-19322 VIALE 26 | PL 83 | Concreto | Vigas plataforma 1 piso ejes 1 AL 3 - entre el B y E | 2026-10-23 | 10/27/2026 12:00:00 AM | 4 | 21 | 16.1 | 77
B-19322 VIALE 26 | PL 84 | Concreto | Placa plataforma 1 piso ejes 1 AL 3 - entre el B y E | 2026-10-23 | 10/30/2026 12:00:00 AM | 7 | 21 | 16.1 | 77
B-19322 VIALE 26 | PL 84 | Concreto | Placa plataforma 1 piso ejes 1 AL 3 - entre el B y E | 2026-10-23 | 10/30/2026 12:00:00 AM | 7 | 21 | 17.9 | 85
B-19322 VIALE 26 | PL 84 | Concreto | Placa plataforma 1 piso ejes 1 AL 3 - entre el B y E | 2026-10-23 | 10/30/2026 12:00:00 AM | 7 | 21 | 15.4 | 73
B-19322 VIALE 26 | PL 82 | Concreto | Muro plataforma eje 3 y 4 por eje F | 2026-10-21 | 10/28/2026 12:00:00 AM | 7 | 21 | 24.6 | 117
B-19322 VIALE 26 | PL 82 | Concreto | Muro plataforma eje 3 y 4 por eje F | 2026-10-21 | 10/28/2026 12:00:00 AM | 7 | 21 | 23.7 | 113
B-19322 VIALE 26 | PL 82 | Concreto | Muro plataforma eje 3 y 4 por eje F | 2026-10-21 | 10/28/2026 12:00:00 AM | 7 | 21 | 21.6 | 103
B-19322 VIALE 26 | PL 81 | Concreto | Escalera mirador eje 10 y 11 entre eje C-D / Ciclopeo y zarpa eje 3 y 4 entre F | 2026-10-20 | 10/27/2026 12:00:00 AM | 7 | 21 | 23 | 109
B-19322 VIALE 26 | PL 81 | Concreto | Escalera mirador eje 10 y 11 entre eje C-D / Ciclopeo y zarpa eje 3 y 4 entre F | 2026-10-20 | 10/27/2026 12:00:00 AM | 7 | 21 | 23 | 109
B-19322 VIALE 26 | PL 81 | Concreto | Escalera mirador eje 10 y 11 entre eje C-D / Ciclopeo y zarpa eje 3 y 4 entre F | 2026-10-20 | 10/27/2026 12:00:00 AM | 7 | 21 | 23.9 | 114
B-19322 VIALE 26 | PL 79 | Concreto | Vigas plataforma 1 piso ejes 6 al 4 - F - Muro trinchera eje 3 - F | 2026-10-17 | 10/24/2026 12:00:00 AM | 7 | 21 | 19.3 | 92
B-19322 VIALE 26 | PL 79 | Concreto | Vigas plataforma 1 piso ejes 6 al 4 - F - Muro trinchera eje 3 - F | 2026-10-17 | 10/24/2026 12:00:00 AM | 7 | 21 | 18.8 | 90
B-19322 VIALE 26 | PL 79 | Concreto | Vigas plataforma 1 piso ejes 6 al 4 - F - Muro trinchera eje 3 - F | 2026-10-17 | 10/24/2026 12:00:00 AM | 7 | 21 | 19.3 | 92
B-19322 VIALE 26 | PL 80 | Concreto | Placa plataforma Piso 1 ejes 6 al 4 - F | 2026-10-17 | 10/24/2026 12:00:00 AM | 7 | 21 | 21.4 | 102
B-19322 VIALE 26 | PL 80 | Concreto | Placa plataforma Piso 1 ejes 6 al 4 - F | 2026-10-17 | 10/24/2026 12:00:00 AM | 7 | 21 | 21.2 | 101
B-19322 VIALE 26 | PL 80 | Concreto | Placa plataforma Piso 1 ejes 6 al 4 - F | 2026-10-17 | 10/24/2026 12:00:00 AM | 7 | 21 | 21.6 | 103
B-19322 VIALE 26 | P-T1 87 | Concreto | Cargue cubierta T1 eje A y F del 14 al 12 | 2026-10-15 | 10/23/2026 12:00:00 AM | 8 | 21 | 20.9 | 99
B-19322 VIALE 26 | P-T1 87 | Concreto | Cargue cubierta T1 eje A y F del 14 al 12 | 2026-10-15 | 10/23/2026 12:00:00 AM | 8 | 21 | 22.1 | 105
B-19322 VIALE 26 | P-T1 87 | Concreto | Cargue cubierta T1 eje A y F del 14 al 12 | 2026-10-15 | 10/23/2026 12:00:00 AM | 8 | 21 | 21.3 | 102
B-19322 VIALE 26 | PL 77 | Concreto | Vigas plataforma Piso 1 ejes 6 al 3 - A | 2026-10-15 | 10/23/2026 12:00:00 AM | 8 | 21 | 22.3 | 106
B-19322 VIALE 26 | PL 77 | Concreto | Vigas plataforma Piso 1 ejes 6 al 3 - A | 2026-10-15 | 10/23/2026 12:00:00 AM | 8 | 21 | 21.4 | 102
B-19322 VIALE 26 | PL 77 | Concreto | Vigas plataforma Piso 1 ejes 6 al 3 - A | 2026-10-15 | 10/23/2026 12:00:00 AM | 8 | 21 | 22.3 | 106
B-19322 VIALE 26 | PL 78 | Concreto | Placa plataforma Piso 1 ejes 6 al 3 - A | 2026-10-15 | 10/23/2026 12:00:00 AM | 8 | 21 | 22.3 | 106
B-19322 VIALE 26 | PL 78 | Concreto | Placa plataforma Piso 1 ejes 6 al 3 - A | 2026-10-15 | 10/23/2026 12:00:00 AM | 8 | 21 | 23.2 | 110
B-19322 VIALE 26 | PL 78 | Concreto | Placa plataforma Piso 1 ejes 6 al 3 - A | 2026-10-15 | 10/23/2026 12:00:00 AM | 8 | 21 | 21.1 | 100
B-19322 VIALE 26 | PL 76 | Concreto | Muro y zarpa eje 5 y 4 - F, eje 3-F | 2026-10-14 | 10/28/2026 12:00:00 AM | 14 | 21 | 24.1 | 115
B-19322 VIALE 26 | PL 76 | Concreto | Muro y zarpa eje 5 y 4 - F, eje 3-F | 2026-10-14 | 10/28/2026 12:00:00 AM | 14 | 21 | 25.7 | 122
B-19322 VIALE 26 | PL 76 | Concreto | Muro y zarpa eje 5 y 4 - F, eje 3-F | 2026-10-14 | 10/28/2026 12:00:00 AM | 14 | 21 | 24.8 | 118
B-19322 VIALE 26 | PL 76 | Concreto | Muro y zarpa eje 5 y 4 - F, eje 3-F | 2026-10-14 | 10/21/2026 12:00:00 AM | 7 | 21 | 20.1 | 96
B-19322 VIALE 26 | PL 76 | Concreto | Muro y zarpa eje 5 y 4 - F, eje 3-F | 2026-10-14 | 10/21/2026 12:00:00 AM | 7 | 21 | 12.5 | 59
B-19322 VIALE 26 | PL 76 | Concreto | Muro y zarpa eje 5 y 4 - F, eje 3-F | 2026-10-14 | 10/21/2026 12:00:00 AM | 7 | 21 | 19.4 | 92
B-19322 VIALE 26 | PL 75 | Concreto | Muro al lado de foso ascensor eje 7 y 6 -a /Plataforma Muro eje 1 -C,D / Zarpa eje 6 y 5 F | 2026-10-13 | 10/27/2026 12:00:00 AM | 14 | 21 | 18.3 | 87
B-19322 VIALE 26 | PL 75 | Concreto | Muro al lado de foso ascensor eje 7 y 6 -a /Plataforma Muro eje 1 -C,D / Zarpa eje 6 y 5 F | 2026-10-13 | 10/27/2026 12:00:00 AM | 14 | 21 | 17.1 | 81
B-19322 VIALE 26 | PL 75 | Concreto | Muro al lado de foso ascensor eje 7 y 6 -a /Plataforma Muro eje 1 -C,D / Zarpa eje 6 y 5 F | 2026-10-13 | 10/27/2026 12:00:00 AM | 14 | 21 | 18.9 | 90
B-19322 VIALE 26 | PL 75 | Concreto | Muro al lado de foso ascensor eje 7 y 6 -a /Plataforma Muro eje 1 -C,D / Zarpa eje 6 y 5 F | 2026-10-13 | 10/20/2026 12:00:00 AM | 7 | 21 | 14.8 | 71
B-19322 VIALE 26 | PL 75 | Concreto | Muro al lado de foso ascensor eje 7 y 6 -a /Plataforma Muro eje 1 -C,D / Zarpa eje 6 y 5 F | 2026-10-13 | 10/20/2026 12:00:00 AM | 7 | 21 | 15 | 71
B-19322 VIALE 26 | PL 75 | Concreto | Muro al lado de foso ascensor eje 7 y 6 -a /Plataforma Muro eje 1 -C,D / Zarpa eje 6 y 5 F | 2026-10-13 | 10/20/2026 12:00:00 AM | 7 | 21 | 13.8 | 66
B-19322 VIALE 26 | PL 74 | Concreto | Plataforma Muro eje 6 y 5 -A / Muro eje 5 y 4 -F | 2026-10-10 | 10/24/2026 12:00:00 AM | 14 | 21 | 21.1 | 100
B-19322 VIALE 26 | PL 74 | Concreto | Plataforma Muro eje 6 y 5 -A / Muro eje 5 y 4 -F | 2026-10-10 | 10/24/2026 12:00:00 AM | 14 | 21 | 19.6 | 93
B-19322 VIALE 26 | PL 74 | Concreto | Plataforma Muro eje 6 y 5 -A / Muro eje 5 y 4 -F | 2026-10-10 | 10/24/2026 12:00:00 AM | 14 | 21 | 21.4 | 102
B-19322 VIALE 26 | PL 74 | Concreto | Plataforma Muro eje 6 y 5 -A / Muro eje 5 y 4 -F | 2026-10-10 | 10/17/2026 12:00:00 AM | 7 | 21 | 17.8 | 85
B-19322 VIALE 26 | PL 74 | Concreto | Plataforma Muro eje 6 y 5 -A / Muro eje 5 y 4 -F | 2026-10-10 | 10/17/2026 12:00:00 AM | 7 | 21 | 17.4 | 83
B-19322 VIALE 26 | PL 74 | Concreto | Plataforma Muro eje 6 y 5 -A / Muro eje 5 y 4 -F | 2026-10-10 | 10/17/2026 12:00:00 AM | 7 | 21 | 17.9 | 85
B-19322 VIALE 26 | PL 72 | Concreto | Escalera plataforma eje 12 - B,C | 2026-10-09 | 10/23/2026 12:00:00 AM | 14 | 21 | 22.2 | 106
B-19322 VIALE 26 | PL 72 | Concreto | Escalera plataforma eje 12 - B,C | 2026-10-09 | 10/23/2026 12:00:00 AM | 14 | 21 | 22.4 | 107
B-19322 VIALE 26 | PL 72 | Concreto | Escalera plataforma eje 12 - B,C | 2026-10-09 | 10/23/2026 12:00:00 AM | 14 | 21 | 20.2 | 96
B-19322 VIALE 26 | PL 72 | Concreto | Escalera plataforma eje 12 - B,C | 2026-10-09 | 10/16/2026 12:00:00 AM | 7 | 21 | 17 | 81
B-19322 VIALE 26 | PL 72 | Concreto | Escalera plataforma eje 12 - B,C | 2026-10-09 | 10/16/2026 12:00:00 AM | 7 | 21 | 18.8 | 90
B-19322 VIALE 26 | PL 72 | Concreto | Escalera plataforma eje 12 - B,C | 2026-10-09 | 10/16/2026 12:00:00 AM | 7 | 21 | 18.6 | 88
B-19322 VIALE 26 | PL 73 | Concreto | Muro plataforma A eje 1 -B,C / Zarpa eje 5 y 6 - A / Muro eje 6 -F | 2026-10-09 | 10/23/2026 12:00:00 AM | 14 | 21 | 18.7 | 89
B-19322 VIALE 26 | PL 73 | Concreto | Muro plataforma A eje 1 -B,C / Zarpa eje 5 y 6 - A / Muro eje 6 -F | 2026-10-09 | 10/23/2026 12:00:00 AM | 14 | 21 | 19.5 | 93
B-19322 VIALE 26 | PL 73 | Concreto | Muro plataforma A eje 1 -B,C / Zarpa eje 5 y 6 - A / Muro eje 6 -F | 2026-10-09 | 10/23/2026 12:00:00 AM | 14 | 21 | 17.9 | 85
B-19322 VIALE 26 | PL 73 | Concreto | Muro plataforma A eje 1 -B,C / Zarpa eje 5 y 6 - A / Muro eje 6 -F | 2026-10-09 | 10/16/2026 12:00:00 AM | 7 | 21 | 15.6 | 74
B-19322 VIALE 26 | PL 73 | Concreto | Muro plataforma A eje 1 -B,C / Zarpa eje 5 y 6 - A / Muro eje 6 -F | 2026-10-09 | 10/16/2026 12:00:00 AM | 7 | 21 | 16.1 | 76
B-19322 VIALE 26 | PL 73 | Concreto | Muro plataforma A eje 1 -B,C / Zarpa eje 5 y 6 - A / Muro eje 6 -F | 2026-10-09 | 10/16/2026 12:00:00 AM | 7 | 21 | 15.7 | 75
B-19322 VIALE 26 | PL 71 | Concreto | Plataforma muro eje 3 al 4 entre el A, Ciclopeo 6 al 5 entre el A | 2026-10-08 | 10/22/2026 12:00:00 AM | 14 | 21 | 25.1 | 119
B-19322 VIALE 26 | PL 71 | Concreto | Plataforma muro eje 3 al 4 entre el A, Ciclopeo 6 al 5 entre el A | 2026-10-08 | 10/22/2026 12:00:00 AM | 14 | 21 | 23 | 110
B-19322 VIALE 26 | PL 71 | Concreto | Plataforma muro eje 3 al 4 entre el A, Ciclopeo 6 al 5 entre el A | 2026-10-08 | 10/22/2026 12:00:00 AM | 14 | 21 | 22.2 | 106
B-19322 VIALE 26 | PL 71 | Concreto | Plataforma muro eje 3 al 4 entre el A, Ciclopeo 6 al 5 entre el A | 2026-10-08 | 10/15/2026 12:00:00 AM | 7 | 21 | 20.2 | 96
B-19322 VIALE 26 | PL 71 | Concreto | Plataforma muro eje 3 al 4 entre el A, Ciclopeo 6 al 5 entre el A | 2026-10-08 | 10/15/2026 12:00:00 AM | 7 | 21 | 18.4 | 88
B-19322 VIALE 26 | PL 71 | Concreto | Plataforma muro eje 3 al 4 entre el A, Ciclopeo 6 al 5 entre el A | 2026-10-08 | 10/15/2026 12:00:00 AM | 7 | 21 | 18.8 | 89
B-19322 VIALE 26 | PL 68 | Concreto | Vigas plataforma cimentación eje B y E- Entre 1 y 2 | 2026-10-07 | 10/21/2026 12:00:00 AM | 14 | 21 | 19.5 | 93
B-19322 VIALE 26 | PL 68 | Concreto | Vigas plataforma cimentación eje B y E- Entre 1 y 2 | 2026-10-07 | 10/21/2026 12:00:00 AM | 14 | 21 | 19.5 | 93
B-19322 VIALE 26 | PL 68 | Concreto | Vigas plataforma cimentación eje B y E- Entre 1 y 2 | 2026-10-07 | 10/21/2026 12:00:00 AM | 14 | 21 | 17.5 | 83
B-19322 VIALE 26 | PL 68 | Concreto | Vigas plataforma cimentación eje B y E- Entre 1 y 2 | 2026-10-07 | 10/14/2026 12:00:00 AM | 7 | 21 | 15.3 | 73
B-19322 VIALE 26 | PL 68 | Concreto | Vigas plataforma cimentación eje B y E- Entre 1 y 2 | 2026-10-07 | 10/14/2026 12:00:00 AM | 7 | 21 | 16 | 76
B-19322 VIALE 26 | PL 68 | Concreto | Vigas plataforma cimentación eje B y E- Entre 1 y 2 | 2026-10-07 | 10/14/2026 12:00:00 AM | 7 | 21 | 15.1 | 72
B-19322 VIALE 26 | PL 69 | Concreto | Plataforma viga cubierta mirador, Eje D Y C del 11 al 10- Muros Eje 6 entre el A y eje 3 entre el F | 2026-10-07 | 10/21/2026 12:00:00 AM | 14 | 21 | 18.4 | 88
B-19322 VIALE 26 | PL 69 | Concreto | Plataforma viga cubierta mirador, Eje D Y C del 11 al 10- Muros Eje 6 entre el A y eje 3 entre el F | 2026-10-07 | 10/21/2026 12:00:00 AM | 14 | 21 | 20.8 | 99
B-19322 VIALE 26 | PL 69 | Concreto | Plataforma viga cubierta mirador, Eje D Y C del 11 al 10- Muros Eje 6 entre el A y eje 3 entre el F | 2026-10-07 | 10/21/2026 12:00:00 AM | 14 | 21 | 18.2 | 86
B-19322 VIALE 26 | PL 69 | Concreto | Plataforma viga cubierta mirador, Eje D Y C del 11 al 10- Muros Eje 6 entre el A y eje 3 entre el F | 2026-10-07 | 10/14/2026 12:00:00 AM | 7 | 21 | 14.9 | 71
B-19322 VIALE 26 | PL 69 | Concreto | Plataforma viga cubierta mirador, Eje D Y C del 11 al 10- Muros Eje 6 entre el A y eje 3 entre el F | 2026-10-07 | 10/14/2026 12:00:00 AM | 7 | 21 | 17.1 | 81
B-19322 VIALE 26 | PL 69 | Concreto | Plataforma viga cubierta mirador, Eje D Y C del 11 al 10- Muros Eje 6 entre el A y eje 3 entre el F | 2026-10-07 | 10/14/2026 12:00:00 AM | 7 | 21 | 15.7 | 74
B-19322 VIALE 26 | PL 70 | Concreto | Placa mirador plataforma Eje D y C entre el 11 y 10 -Placa primer piso eje 6 y 8- Entre el F | 2026-10-07 | 10/14/2026 12:00:00 AM | 7 | 21 | 16.3 | 77
B-19322 VIALE 26 | PL 70 | Concreto | Placa mirador plataforma Eje D y C entre el 11 y 10 -Placa primer piso eje 6 y 8- Entre el F | 2026-10-07 | 10/14/2026 12:00:00 AM | 7 | 21 | 18.1 | 86
B-19322 VIALE 26 | PL 70 | Concreto | Placa mirador plataforma Eje D y C entre el 11 y 10 -Placa primer piso eje 6 y 8- Entre el F | 2026-10-07 | 10/14/2026 12:00:00 AM | 7 | 21 | 15.9 | 76
B-19322 VIALE 26 | PL 70 | Concreto | Placa mirador plataforma Eje D y C entre el 11 y 10 -Placa primer piso eje 6 y 8- Entre el F | 2026-10-07 | 10/10/2026 12:00:00 AM | 3 | 21 | 14.6 | 69
B-19322 VIALE 26 | PL 70 | Concreto | Placa mirador plataforma Eje D y C entre el 11 y 10 -Placa primer piso eje 6 y 8- Entre el F | 2026-10-07 | 10/10/2026 12:00:00 AM | 3 | 21 | 15.7 | 75
B-19322 VIALE 26 | PL 70 | Concreto | Placa mirador plataforma Eje D y C entre el 11 y 10 -Placa primer piso eje 6 y 8- Entre el F | 2026-10-07 | 10/10/2026 12:00:00 AM | 3 | 21 | 14.3 | 68
B-19322 VIALE 26 | P - T2 81 | Concreto | Matera sobre piso Torre 2 cubierta | 2026-10-06 | 10/20/2026 12:00:00 AM | 14 | 21 | 29 | 138
B-19322 VIALE 26 | P - T2 81 | Concreto | Matera sobre piso Torre 2 cubierta | 2026-10-06 | 10/20/2026 12:00:00 AM | 14 | 21 | 30.1 | 143
B-19322 VIALE 26 | P - T2 81 | Concreto | Matera sobre piso Torre 2 cubierta | 2026-10-06 | 10/20/2026 12:00:00 AM | 14 | 21 | 28.6 | 136
B-19322 VIALE 26 | P - T2 81 | Concreto | Matera sobre piso Torre 2 cubierta | 2026-10-06 | 10/13/2026 12:00:00 AM | 7 | 21 | 26.3 | 125
B-19322 VIALE 26 | P - T2 81 | Concreto | Matera sobre piso Torre 2 cubierta | 2026-10-06 | 10/13/2026 12:00:00 AM | 7 | 21 | 26.6 | 127
B-19322 VIALE 26 | P - T2 81 | Concreto | Matera sobre piso Torre 2 cubierta | 2026-10-06 | 10/13/2026 12:00:00 AM | 7 | 21 | 25.1 | 119
B-19322 VIALE 26 | PL 67 | Concreto | Vigas plataforma eje B entre el E del 1 al 2 | 2026-10-06 | 10/20/2026 12:00:00 AM | 14 | 21 | 24.2 | 115
B-19322 VIALE 26 | PL 67 | Concreto | Vigas plataforma eje B entre el E del 1 al 2 | 2026-10-06 | 10/20/2026 12:00:00 AM | 14 | 21 | 24.2 | 115
B-19322 VIALE 26 | PL 67 | Concreto | Vigas plataforma eje B entre el E del 1 al 2 | 2026-10-06 | 10/20/2026 12:00:00 AM | 14 | 21 | 25 | 119
B-19322 VIALE 26 | PL 67 | Concreto | Vigas plataforma eje B entre el E del 1 al 2 | 2026-10-06 | 10/13/2026 12:00:00 AM | 7 | 21 | 20.1 | 95
B-19322 VIALE 26 | PL 67 | Concreto | Vigas plataforma eje B entre el E del 1 al 2 | 2026-10-06 | 10/13/2026 12:00:00 AM | 7 | 21 | 18.9 | 90
B-19322 VIALE 26 | PL 67 | Concreto | Vigas plataforma eje B entre el E del 1 al 2 | 2026-10-06 | 10/13/2026 12:00:00 AM | 7 | 21 | 20.3 | 96
B-19322 VIALE 26 | P- T2 80 | Concreto | Sobre piso cubierta eje 2 al 8 entre J y F | 2026-10-05 | 10/19/2026 12:00:00 AM | 14 | 21 | 23.3 | 111
B-19322 VIALE 26 | P- T2 80 | Concreto | Sobre piso cubierta eje 2 al 8 entre J y F | 2026-10-05 | 10/19/2026 12:00:00 AM | 14 | 21 | 25.5 | 121
B-19322 VIALE 26 | P- T2 80 | Concreto | Sobre piso cubierta eje 2 al 8 entre J y F | 2026-10-05 | 10/19/2026 12:00:00 AM | 14 | 21 | 25.5 | 122
B-19322 VIALE 26 | P- T2 80 | Concreto | Sobre piso cubierta eje 2 al 8 entre J y F | 2026-10-05 | 10/12/2026 12:00:00 AM | 7 | 21 | 23 | 110
B-19322 VIALE 26 | P- T2 80 | Concreto | Sobre piso cubierta eje 2 al 8 entre J y F | 2026-10-05 | 10/12/2026 12:00:00 AM | 7 | 21 | 22.4 | 107
B-19322 VIALE 26 | P- T2 80 | Concreto | Sobre piso cubierta eje 2 al 8 entre J y F | 2026-10-05 | 10/12/2026 12:00:00 AM | 7 | 21 | 21.7 | 103
B-19322 VIALE 26 | PL 66 | Concreto | Muro plataforma eje 3A, Zarpa eje 6 entre A y F, Foso ascensor Eje 7 - A | 2026-10-05 | 10/19/2026 12:00:00 AM | 14 | 21 | 24.3 | 116
B-19322 VIALE 26 | PL 66 | Concreto | Muro plataforma eje 3A, Zarpa eje 6 entre A y F, Foso ascensor Eje 7 - A | 2026-10-05 | 10/19/2026 12:00:00 AM | 14 | 21 | 23.4 | 112
B-19322 VIALE 26 | PL 66 | Concreto | Muro plataforma eje 3A, Zarpa eje 6 entre A y F, Foso ascensor Eje 7 - A | 2026-10-05 | 10/19/2026 12:00:00 AM | 14 | 21 | 23.4 | 112
B-19322 VIALE 26 | PL 66 | Concreto | Muro plataforma eje 3A, Zarpa eje 6 entre A y F, Foso ascensor Eje 7 - A | 2026-10-05 | 10/12/2026 12:00:00 AM | 7 | 21 | 20.3 | 97
B-19322 VIALE 26 | PL 66 | Concreto | Muro plataforma eje 3A, Zarpa eje 6 entre A y F, Foso ascensor Eje 7 - A | 2026-10-05 | 10/12/2026 12:00:00 AM | 7 | 21 | 20 | 95
B-19322 VIALE 26 | PL 66 | Concreto | Muro plataforma eje 3A, Zarpa eje 6 entre A y F, Foso ascensor Eje 7 - A | 2026-10-05 | 10/12/2026 12:00:00 AM | 7 | 21 | 20.5 | 98
B-19322 VIALE 26 | PL 63 | Concreto | Vigas plataforma Piso 1 - Eje 12 al 8 F | 2026-10-02 | 10/16/2026 12:00:00 AM | 14 | 21 | 21.6 | 103
B-19322 VIALE 26 | PL 63 | Concreto | Vigas plataforma Piso 1 - Eje 12 al 8 F | 2026-10-02 | 10/16/2026 12:00:00 AM | 14 | 21 | 20.8 | 99
B-19322 VIALE 26 | PL 63 | Concreto | Vigas plataforma Piso 1 - Eje 12 al 8 F | 2026-10-02 | 10/16/2026 12:00:00 AM | 14 | 21 | 21 | 100
B-19322 VIALE 26 | PL 63 | Concreto | Vigas plataforma Piso 1 - Eje 12 al 8 F | 2026-10-02 | 10/9/2026 12:00:00 AM | 7 | 21 | 16.2 | 77
B-19322 VIALE 26 | PL 63 | Concreto | Vigas plataforma Piso 1 - Eje 12 al 8 F | 2026-10-02 | 10/9/2026 12:00:00 AM | 7 | 21 | 15.3 | 73
B-19322 VIALE 26 | PL 63 | Concreto | Vigas plataforma Piso 1 - Eje 12 al 8 F | 2026-10-02 | 10/9/2026 12:00:00 AM | 7 | 21 | 15.6 | 74
B-19322 VIALE 26 | PL 64 | Concreto | Placa plataforma 1 piso eje 12 al 8 -F | 2026-10-02 | 10/9/2026 12:00:00 AM | 7 | 21 | 16 | 76
B-19322 VIALE 26 | PL 64 | Concreto | Placa plataforma 1 piso eje 12 al 8 -F | 2026-10-02 | 10/9/2026 12:00:00 AM | 7 | 21 | 16.2 | 77
B-19322 VIALE 26 | PL 64 | Concreto | Placa plataforma 1 piso eje 12 al 8 -F | 2026-10-02 | 10/9/2026 12:00:00 AM | 7 | 21 | 15.8 | 75
B-19322 VIALE 26 | PL 64 | Concreto | Placa plataforma 1 piso eje 12 al 8 -F | 2026-10-02 | 10/8/2026 12:00:00 AM | 6 | 21 | 16.2 | 77
B-19322 VIALE 26 | PL 64 | Concreto | Placa plataforma 1 piso eje 12 al 8 -F | 2026-10-02 | 10/8/2026 12:00:00 AM | 6 | 21 | 15.9 | 76
B-19322 VIALE 26 | PL 64 | Concreto | Placa plataforma 1 piso eje 12 al 8 -F | 2026-10-02 | 10/8/2026 12:00:00 AM | 6 | 21 | 15.7 | 75
B-19322 VIALE 26 | PL 65 | Concreto | Muros plataforma sotano eje 5 al 4 al A - Foso ascensor eje 7 - A | 2026-10-02 | 10/16/2026 12:00:00 AM | 14 | 21 | 19.9 | 95
B-19322 VIALE 26 | PL 65 | Concreto | Muros plataforma sotano eje 5 al 4 al A - Foso ascensor eje 7 - A | 2026-10-02 | 10/16/2026 12:00:00 AM | 14 | 21 | 17.6 | 84
B-19322 VIALE 26 | PL 65 | Concreto | Muros plataforma sotano eje 5 al 4 al A - Foso ascensor eje 7 - A | 2026-10-02 | 10/16/2026 12:00:00 AM | 14 | 21 | 19.3 | 92
B-19322 VIALE 26 | PL 65 | Concreto | Muros plataforma sotano eje 5 al 4 al A - Foso ascensor eje 7 - A | 2026-10-02 | 10/9/2026 12:00:00 AM | 7 | 21 | 16.1 | 77
B-19322 VIALE 26 | PL 65 | Concreto | Muros plataforma sotano eje 5 al 4 al A - Foso ascensor eje 7 - A | 2026-10-02 | 10/9/2026 12:00:00 AM | 7 | 21 | 16.9 | 80
B-19322 VIALE 26 | PL 65 | Concreto | Muros plataforma sotano eje 5 al 4 al A - Foso ascensor eje 7 - A | 2026-10-02 | 10/9/2026 12:00:00 AM | 7 | 21 | 17.6 | 84
B-19322 VIALE 26 | SC 14 | Concreto | Columnas salon social 3 piso eje A al G -entre 1 y 3 | 2026-10-02 | 10/16/2026 12:00:00 AM | 14 | 21 | 16.3 | 78
B-19322 VIALE 26 | SC 14 | Concreto | Columnas salon social 3 piso eje A al G -entre 1 y 3 | 2026-10-02 | 10/16/2026 12:00:00 AM | 14 | 21 | 17.1 | 81
B-19322 VIALE 26 | SC 14 | Concreto | Columnas salon social 3 piso eje A al G -entre 1 y 3 | 2026-10-02 | 10/16/2026 12:00:00 AM | 14 | 21 | 15.3 | 73
B-19322 VIALE 26 | SC 14 | Concreto | Columnas salon social 3 piso eje A al G -entre 1 y 3 | 2026-10-02 | 10/9/2026 12:00:00 AM | 7 | 21 | 12.2 | 58
B-19322 VIALE 26 | SC 14 | Concreto | Columnas salon social 3 piso eje A al G -entre 1 y 3 | 2026-10-02 | 10/9/2026 12:00:00 AM | 7 | 21 | 12.7 | 61
B-19322 VIALE 26 | SC 14 | Concreto | Columnas salon social 3 piso eje A al G -entre 1 y 3 | 2026-10-02 | 10/9/2026 12:00:00 AM | 7 | 21 | 11.8 | 56
B-19322 VIALE 26 | PL 62 | Concreto | Plataforma muro eje 7 y 6 al F - Zarpa eje 3 y 4 al A - Ciclopeo eje 5 al A eje 5 al 4 al F, Zapatas eje 1 del B al D | 2026-10-01 | 10/15/2026 12:00:00 AM | 14 | 21 | 20.4 | 97
B-19322 VIALE 26 | PL 62 | Concreto | Plataforma muro eje 7 y 6 al F - Zarpa eje 3 y 4 al A - Ciclopeo eje 5 al A eje 5 al 4 al F, Zapatas eje 1 del B al D | 2026-10-01 | 10/15/2026 12:00:00 AM | 14 | 21 | 18.1 | 86
B-19322 VIALE 26 | PL 62 | Concreto | Plataforma muro eje 7 y 6 al F - Zarpa eje 3 y 4 al A - Ciclopeo eje 5 al A eje 5 al 4 al F, Zapatas eje 1 del B al D | 2026-10-01 | 10/15/2026 12:00:00 AM | 14 | 21 | 19.4 | 92
B-19322 VIALE 26 | PL 62 | Concreto | Plataforma muro eje 7 y 6 al F - Zarpa eje 3 y 4 al A - Ciclopeo eje 5 al A eje 5 al 4 al F, Zapatas eje 1 del B al D | 2026-10-01 | 10/8/2026 12:00:00 AM | 7 | 21 | 16.9 | 80
B-19322 VIALE 26 | PL 62 | Concreto | Plataforma muro eje 7 y 6 al F - Zarpa eje 3 y 4 al A - Ciclopeo eje 5 al A eje 5 al 4 al F, Zapatas eje 1 del B al D | 2026-10-01 | 10/8/2026 12:00:00 AM | 7 | 21 | 14.6 | 70
B-19322 VIALE 26 | PL 62 | Concreto | Plataforma muro eje 7 y 6 al F - Zarpa eje 3 y 4 al A - Ciclopeo eje 5 al A eje 5 al 4 al F, Zapatas eje 1 del B al D | 2026-10-01 | 10/8/2026 12:00:00 AM | 7 | 21 | 15.7 | 75
B-19322 VIALE 26 | PL 61 | Concreto | Plataforma A Columnas eje 2 del A al D, ciclopeo eje 5 al 4 sobre A y F - Plataforma B muro eje 7 al 8 F | 2026-09-30 | 10/28/2026 12:00:00 AM | 28 | 21 | 21.4 | 102
B-19322 VIALE 26 | PL 61 | Concreto | Plataforma A Columnas eje 2 del A al D, ciclopeo eje 5 al 4 sobre A y F - Plataforma B muro eje 7 al 8 F | 2026-09-30 | 10/28/2026 12:00:00 AM | 28 | 21 | 21.8 | 104
B-19322 VIALE 26 | PL 61 | Concreto | Plataforma A Columnas eje 2 del A al D, ciclopeo eje 5 al 4 sobre A y F - Plataforma B muro eje 7 al 8 F | 2026-09-30 | 10/28/2026 12:00:00 AM | 28 | 21 | 21.3 | 101
B-19322 VIALE 26 | PL 61 | Concreto | Plataforma A Columnas eje 2 del A al D, ciclopeo eje 5 al 4 sobre A y F - Plataforma B muro eje 7 al 8 F | 2026-09-30 | 10/14/2026 12:00:00 AM | 14 | 21 | 17.3 | 82
B-19322 VIALE 26 | PL 61 | Concreto | Plataforma A Columnas eje 2 del A al D, ciclopeo eje 5 al 4 sobre A y F - Plataforma B muro eje 7 al 8 F | 2026-09-30 | 10/14/2026 12:00:00 AM | 14 | 21 | 16.5 | 78
B-19322 VIALE 26 | PL 61 | Concreto | Plataforma A Columnas eje 2 del A al D, ciclopeo eje 5 al 4 sobre A y F - Plataforma B muro eje 7 al 8 F | 2026-09-30 | 10/14/2026 12:00:00 AM | 14 | 21 | 15.3 | 73
B-19322 VIALE 26 | PL 61 | Concreto | Plataforma A Columnas eje 2 del A al D, ciclopeo eje 5 al 4 sobre A y F - Plataforma B muro eje 7 al 8 F | 2026-09-30 | 10/8/2026 12:00:00 AM | 8 | 21 | 13.6 | 65
B-19322 VIALE 26 | PL 61 | Concreto | Plataforma A Columnas eje 2 del A al D, ciclopeo eje 5 al 4 sobre A y F - Plataforma B muro eje 7 al 8 F | 2026-09-30 | 10/8/2026 12:00:00 AM | 8 | 21 | 13.6 | 65
B-19322 VIALE 26 | PL 61 | Concreto | Plataforma A Columnas eje 2 del A al D, ciclopeo eje 5 al 4 sobre A y F - Plataforma B muro eje 7 al 8 F | 2026-09-30 | 10/8/2026 12:00:00 AM | 8 | 21 | 13.7 | 65
B-19322 VIALE 26 | P-T2 79 | Concreto | Sobrepiso cubierta eje 8 al 14 entre J Y F ejes 12 al 15 entre F Y A | 2026-09-29 | 10/27/2026 12:00:00 AM | 28 | 21 | 29.9 | 142
B-19322 VIALE 26 | P-T2 79 | Concreto | Sobrepiso cubierta eje 8 al 14 entre J Y F ejes 12 al 15 entre F Y A | 2026-09-29 | 10/27/2026 12:00:00 AM | 28 | 21 | 32.2 | 153
B-19322 VIALE 26 | P-T2 79 | Concreto | Sobrepiso cubierta eje 8 al 14 entre J Y F ejes 12 al 15 entre F Y A | 2026-09-29 | 10/27/2026 12:00:00 AM | 28 | 21 | 34.2 | 163
B-19322 VIALE 26 | P-T2 79 | Concreto | Sobrepiso cubierta eje 8 al 14 entre J Y F ejes 12 al 15 entre F Y A | 2026-09-29 | 10/13/2026 12:00:00 AM | 14 | 21 | 30.6 | 146
B-19322 VIALE 26 | P-T2 79 | Concreto | Sobrepiso cubierta eje 8 al 14 entre J Y F ejes 12 al 15 entre F Y A | 2026-09-29 | 10/13/2026 12:00:00 AM | 14 | 21 | 30.4 | 145
B-19322 VIALE 26 | P-T2 79 | Concreto | Sobrepiso cubierta eje 8 al 14 entre J Y F ejes 12 al 15 entre F Y A | 2026-09-29 | 10/13/2026 12:00:00 AM | 14 | 21 | 30.7 | 146
B-19322 VIALE 26 | P-T2 79 | Concreto | Sobrepiso cubierta eje 8 al 14 entre J Y F ejes 12 al 15 entre F Y A | 2026-09-29 | 10/8/2026 12:00:00 AM | 9 | 21 | 26 | 124
B-19322 VIALE 26 | P-T2 79 | Concreto | Sobrepiso cubierta eje 8 al 14 entre J Y F ejes 12 al 15 entre F Y A | 2026-09-29 | 10/8/2026 12:00:00 AM | 9 | 21 | 26.6 | 126
B-19322 VIALE 26 | P-T2 79 | Concreto | Sobrepiso cubierta eje 8 al 14 entre J Y F ejes 12 al 15 entre F Y A | 2026-09-29 | 10/8/2026 12:00:00 AM | 9 | 21 | 27.8 | 132
B-19322 VIALE 26 | PL 60 | Concreto | Zarpa eje 6 al 7 entre F - Muro plataforma A eje 5 al 3 - A | 2026-09-29 | 10/27/2026 12:00:00 AM | 28 | 21 | 23.6 | 112
B-19322 VIALE 26 | PL 60 | Concreto | Zarpa eje 6 al 7 entre F - Muro plataforma A eje 5 al 3 - A | 2026-09-29 | 10/27/2026 12:00:00 AM | 28 | 21 | 25.3 | 120
B-19322 VIALE 26 | PL 60 | Concreto | Zarpa eje 6 al 7 entre F - Muro plataforma A eje 5 al 3 - A | 2026-09-29 | 10/27/2026 12:00:00 AM | 28 | 21 | 23.5 | 112
B-19322 VIALE 26 | PL 60 | Concreto | Zarpa eje 6 al 7 entre F - Muro plataforma A eje 5 al 3 - A | 2026-09-29 | 10/13/2026 12:00:00 AM | 14 | 21 | 20.1 | 96
B-19322 VIALE 26 | PL 60 | Concreto | Zarpa eje 6 al 7 entre F - Muro plataforma A eje 5 al 3 - A | 2026-09-29 | 10/13/2026 12:00:00 AM | 14 | 21 | 23.5 | 112
B-19322 VIALE 26 | PL 60 | Concreto | Zarpa eje 6 al 7 entre F - Muro plataforma A eje 5 al 3 - A | 2026-09-29 | 10/13/2026 12:00:00 AM | 14 | 21 | 22.1 | 105
B-19322 VIALE 26 | PL 60 | Concreto | Zarpa eje 6 al 7 entre F - Muro plataforma A eje 5 al 3 - A | 2026-09-29 | 10/8/2026 12:00:00 AM | 9 | 21 | 16 | 76
B-19322 VIALE 26 | PL 60 | Concreto | Zarpa eje 6 al 7 entre F - Muro plataforma A eje 5 al 3 - A | 2026-09-29 | 10/8/2026 12:00:00 AM | 9 | 21 | 17.9 | 85
B-19322 VIALE 26 | PL 60 | Concreto | Zarpa eje 6 al 7 entre F - Muro plataforma A eje 5 al 3 - A | 2026-09-29 | 10/8/2026 12:00:00 AM | 9 | 21 | 16.3 | 78
B-19322 VIALE 26 | P-T2 78 | Concreto | Sobre piso cubierta eje 11 al 15 entre AYJ T2 | 2026-09-28 | 10/26/2026 12:00:00 AM | 28 | 21 | 33.3 | 158
B-19322 VIALE 26 | P-T2 78 | Concreto | Sobre piso cubierta eje 11 al 15 entre AYJ T2 | 2026-09-28 | 10/26/2026 12:00:00 AM | 28 | 21 | 32.3 | 154
B-19322 VIALE 26 | P-T2 78 | Concreto | Sobre piso cubierta eje 11 al 15 entre AYJ T2 | 2026-09-28 | 10/26/2026 12:00:00 AM | 28 | 21 | 33.8 | 161
B-19322 VIALE 26 | P-T2 78 | Concreto | Sobre piso cubierta eje 11 al 15 entre AYJ T2 | 2026-09-28 | 10/12/2026 12:00:00 AM | 14 | 21 | 30.4 | 145
B-19322 VIALE 26 | P-T2 78 | Concreto | Sobre piso cubierta eje 11 al 15 entre AYJ T2 | 2026-09-28 | 10/12/2026 12:00:00 AM | 14 | 21 | 31.4 | 150
B-19322 VIALE 26 | P-T2 78 | Concreto | Sobre piso cubierta eje 11 al 15 entre AYJ T2 | 2026-09-28 | 10/12/2026 12:00:00 AM | 14 | 21 | 30.6 | 146
B-19322 VIALE 26 | P-T2 78 | Concreto | Sobre piso cubierta eje 11 al 15 entre AYJ T2 | 2026-09-28 | 10/5/2026 12:00:00 AM | 7 | 21 | 27.4 | 130
B-19322 VIALE 26 | P-T2 78 | Concreto | Sobre piso cubierta eje 11 al 15 entre AYJ T2 | 2026-09-28 | 10/5/2026 12:00:00 AM | 7 | 21 | 26.6 | 126
B-19322 VIALE 26 | P-T2 78 | Concreto | Sobre piso cubierta eje 11 al 15 entre AYJ T2 | 2026-09-28 | 10/5/2026 12:00:00 AM | 7 | 21 | 25.7 | 122
B-19322 VIALE 26 | PL 57 | Concreto | Vigas plataforma 1 piso eje 12 entre D,C,F | 2026-09-28 | 10/26/2026 12:00:00 AM | 28 | 21 | 26.8 | 128
B-19322 VIALE 26 | PL 57 | Concreto | Vigas plataforma 1 piso eje 12 entre D,C,F | 2026-09-28 | 10/26/2026 12:00:00 AM | 28 | 21 | 28.5 | 136
B-19322 VIALE 26 | PL 57 | Concreto | Vigas plataforma 1 piso eje 12 entre D,C,F | 2026-09-28 | 10/26/2026 12:00:00 AM | 28 | 21 | 27.1 | 129
B-19322 VIALE 26 | PL 57 | Concreto | Vigas plataforma 1 piso eje 12 entre D,C,F | 2026-09-28 | 10/12/2026 12:00:00 AM | 14 | 21 | 23.4 | 111
B-19322 VIALE 26 | PL 57 | Concreto | Vigas plataforma 1 piso eje 12 entre D,C,F | 2026-09-28 | 10/12/2026 12:00:00 AM | 14 | 21 | 24.2 | 115
B-19322 VIALE 26 | PL 57 | Concreto | Vigas plataforma 1 piso eje 12 entre D,C,F | 2026-09-28 | 10/12/2026 12:00:00 AM | 14 | 21 | 24.2 | 115
B-19322 VIALE 26 | PL 57 | Concreto | Vigas plataforma 1 piso eje 12 entre D,C,F | 2026-09-28 | 10/5/2026 12:00:00 AM | 7 | 21 | 20.3 | 97
B-19322 VIALE 26 | PL 57 | Concreto | Vigas plataforma 1 piso eje 12 entre D,C,F | 2026-09-28 | 10/5/2026 12:00:00 AM | 7 | 21 | 18.4 | 88
B-19322 VIALE 26 | PL 57 | Concreto | Vigas plataforma 1 piso eje 12 entre D,C,F | 2026-09-28 | 10/5/2026 12:00:00 AM | 7 | 21 | 20.8 | 99
B-19322 VIALE 26 | PL 58 | Concreto | Placa plataforma 1 piso eje 12 entre D,C,F | 2026-09-28 | 10/26/2026 12:00:00 AM | 28 | 21 | 28.5 | 136
B-19322 VIALE 26 | PL 58 | Concreto | Placa plataforma 1 piso eje 12 entre D,C,F | 2026-09-28 | 10/26/2026 12:00:00 AM | 28 | 21 | 26.3 | 125
B-19322 VIALE 26 | PL 58 | Concreto | Placa plataforma 1 piso eje 12 entre D,C,F | 2026-09-28 | 10/26/2026 12:00:00 AM | 28 | 21 | 30 | 143
B-19322 VIALE 26 | PL 58 | Concreto | Placa plataforma 1 piso eje 12 entre D,C,F | 2026-09-28 | 10/5/2026 12:00:00 AM | 7 | 21 | 21.5 | 102
B-19322 VIALE 26 | PL 58 | Concreto | Placa plataforma 1 piso eje 12 entre D,C,F | 2026-09-28 | 10/5/2026 12:00:00 AM | 7 | 21 | 22.5 | 107
B-19322 VIALE 26 | PL 58 | Concreto | Placa plataforma 1 piso eje 12 entre D,C,F | 2026-09-28 | 10/5/2026 12:00:00 AM | 7 | 21 | 22.3 | 106
B-19322 VIALE 26 | PL 58 | Concreto | Placa plataforma 1 piso eje 12 entre D,C,F | 2026-09-28 | 10/1/2026 12:00:00 AM | 3 | 21 | 20.1 | 96
B-19322 VIALE 26 | PL 58 | Concreto | Placa plataforma 1 piso eje 12 entre D,C,F | 2026-09-28 | 10/1/2026 12:00:00 AM | 3 | 21 | 24.7 | 118
B-19322 VIALE 26 | PL 58 | Concreto | Placa plataforma 1 piso eje 12 entre D,C,F | 2026-09-28 | 10/1/2026 12:00:00 AM | 3 | 21 | 18.6 | 88
B-19322 VIALE 26 | PL 59 | Concreto | Muros plataforma 1 piso eje 7 con F Zarpa eje 6 con F | 2026-09-28 | 10/26/2026 12:00:00 AM | 28 | 21 | 33 | 157
B-19322 VIALE 26 | PL 59 | Concreto | Muros plataforma 1 piso eje 7 con F Zarpa eje 6 con F | 2026-09-28 | 10/26/2026 12:00:00 AM | 28 | 21 | 32.3 | 154
B-19322 VIALE 26 | PL 59 | Concreto | Muros plataforma 1 piso eje 7 con F Zarpa eje 6 con F | 2026-09-28 | 10/26/2026 12:00:00 AM | 28 | 21 | 31 | 148
B-19322 VIALE 26 | PL 59 | Concreto | Muros plataforma 1 piso eje 7 con F Zarpa eje 6 con F | 2026-09-28 | 10/12/2026 12:00:00 AM | 14 | 21 | 27.3 | 130
B-19322 VIALE 26 | PL 59 | Concreto | Muros plataforma 1 piso eje 7 con F Zarpa eje 6 con F | 2026-09-28 | 10/12/2026 12:00:00 AM | 14 | 21 | 23.4 | 111
B-19322 VIALE 26 | PL 59 | Concreto | Muros plataforma 1 piso eje 7 con F Zarpa eje 6 con F | 2026-09-28 | 10/12/2026 12:00:00 AM | 14 | 21 | 28.7 | 137
B-19322 VIALE 26 | PL 59 | Concreto | Muros plataforma 1 piso eje 7 con F Zarpa eje 6 con F | 2026-09-28 | 10/5/2026 12:00:00 AM | 7 | 21 | 24.3 | 116
B-19322 VIALE 26 | PL 59 | Concreto | Muros plataforma 1 piso eje 7 con F Zarpa eje 6 con F | 2026-09-28 | 10/5/2026 12:00:00 AM | 7 | 21 | 25.2 | 120
B-19322 VIALE 26 | PL 59 | Concreto | Muros plataforma 1 piso eje 7 con F Zarpa eje 6 con F | 2026-09-28 | 10/5/2026 12:00:00 AM | 7 | 21 | 24 | 114
B-19322 VIALE 26 | SC 12 | Concreto | Placa salon social eje B al I entre 1 y 3 | 2026-09-28 | 10/26/2026 12:00:00 AM | 28 | 21 | 29 | 138
B-19322 VIALE 26 | SC 12 | Concreto | Placa salon social eje B al I entre 1 y 3 | 2026-09-28 | 10/26/2026 12:00:00 AM | 28 | 21 | 28.6 | 136
B-19322 VIALE 26 | SC 12 | Concreto | Placa salon social eje B al I entre 1 y 3 | 2026-09-28 | 10/26/2026 12:00:00 AM | 28 | 21 | 31.1 | 148
B-19322 VIALE 26 | SC 12 | Concreto | Placa salon social eje B al I entre 1 y 3 | 2026-09-28 | 10/5/2026 12:00:00 AM | 7 | 21 | 22.7 | 108
B-19322 VIALE 26 | SC 12 | Concreto | Placa salon social eje B al I entre 1 y 3 | 2026-09-28 | 10/5/2026 12:00:00 AM | 7 | 21 | 22.3 | 106
B-19322 VIALE 26 | SC 12 | Concreto | Placa salon social eje B al I entre 1 y 3 | 2026-09-28 | 10/5/2026 12:00:00 AM | 7 | 21 | 22.7 | 108
B-19322 VIALE 26 | SC 12 | Concreto | Placa salon social eje B al I entre 1 y 3 | 2026-09-28 | 10/1/2026 12:00:00 AM | 3 | 21 | 17.5 | 84
B-19322 VIALE 26 | SC 12 | Concreto | Placa salon social eje B al I entre 1 y 3 | 2026-09-28 | 10/1/2026 12:00:00 AM | 3 | 21 | 17.9 | 85
B-19322 VIALE 26 | SC 12 | Concreto | Placa salon social eje B al I entre 1 y 3 | 2026-09-28 | 10/1/2026 12:00:00 AM | 3 | 21 | 22.4 | 106
B-19322 VIALE 26 | SC 13 | Concreto | Placa salon social eje B al I entre 1 y 3 | 2026-09-28 | 10/26/2026 12:00:00 AM | 28 | 21 | 32.5 | 154
B-19322 VIALE 26 | SC 13 | Concreto | Placa salon social eje B al I entre 1 y 3 | 2026-09-28 | 10/26/2026 12:00:00 AM | 28 | 21 | 30.7 | 146
B-19322 VIALE 26 | SC 13 | Concreto | Placa salon social eje B al I entre 1 y 3 | 2026-09-28 | 10/26/2026 12:00:00 AM | 28 | 21 | 31.9 | 152
B-19322 VIALE 26 | SC 13 | Concreto | Placa salon social eje B al I entre 1 y 3 | 2026-09-28 | 10/5/2026 12:00:00 AM | 7 | 21 | 24.3 | 116
B-19322 VIALE 26 | SC 13 | Concreto | Placa salon social eje B al I entre 1 y 3 | 2026-09-28 | 10/5/2026 12:00:00 AM | 7 | 21 | 23.1 | 110
B-19322 VIALE 26 | SC 13 | Concreto | Placa salon social eje B al I entre 1 y 3 | 2026-09-28 | 10/5/2026 12:00:00 AM | 7 | 21 | 23.5 | 112
B-19322 VIALE 26 | SC 13 | Concreto | Placa salon social eje B al I entre 1 y 3 | 2026-09-28 | 10/1/2026 12:00:00 AM | 3 | 21 | 19.6 | 93
B-19322 VIALE 26 | SC 13 | Concreto | Placa salon social eje B al I entre 1 y 3 | 2026-09-28 | 10/1/2026 12:00:00 AM | 3 | 21 | 19.9 | 95
B-19322 VIALE 26 | SC 13 | Concreto | Placa salon social eje B al I entre 1 y 3 | 2026-09-28 | 10/1/2026 12:00:00 AM | 3 | 21 | 18 | 86
B-19322 VIALE 26 | P-T2 77 | Concreto | Cargue impermeabilizacion cubierta T2 eje 1 -11 entre A-C | 2026-09-25 | 10/23/2026 12:00:00 AM | 28 | 21 | 17.8 | 85
B-19322 VIALE 26 | P-T2 77 | Concreto | Cargue impermeabilizacion cubierta T2 eje 1 -11 entre A-C | 2026-09-25 | 10/23/2026 12:00:00 AM | 28 | 21 | 17.6 | 84
B-19322 VIALE 26 | P-T2 77 | Concreto | Cargue impermeabilizacion cubierta T2 eje 1 -11 entre A-C | 2026-09-25 | 10/23/2026 12:00:00 AM | 28 | 21 | 18.3 | 87
B-19322 VIALE 26 | P-T2 77 | Concreto | Cargue impermeabilizacion cubierta T2 eje 1 -11 entre A-C | 2026-09-25 | 10/9/2026 12:00:00 AM | 14 | 21 | 14.3 | 68
B-19322 VIALE 26 | P-T2 77 | Concreto | Cargue impermeabilizacion cubierta T2 eje 1 -11 entre A-C | 2026-09-25 | 10/9/2026 12:00:00 AM | 14 | 21 | 12.3 | 58
B-19322 VIALE 26 | P-T2 77 | Concreto | Cargue impermeabilizacion cubierta T2 eje 1 -11 entre A-C | 2026-09-25 | 10/9/2026 12:00:00 AM | 14 | 21 | 13.9 | 66
B-19322 VIALE 26 | P-T2 77 | Concreto | Cargue impermeabilizacion cubierta T2 eje 1 -11 entre A-C | 2026-09-25 | 10/2/2026 12:00:00 AM | 7 | 21 | 14.1 | 67
B-19322 VIALE 26 | P-T2 77 | Concreto | Cargue impermeabilizacion cubierta T2 eje 1 -11 entre A-C | 2026-09-25 | 10/2/2026 12:00:00 AM | 7 | 21 | 12.3 | 58
B-19322 VIALE 26 | P-T2 77 | Concreto | Cargue impermeabilizacion cubierta T2 eje 1 -11 entre A-C | 2026-09-25 | 10/2/2026 12:00:00 AM | 7 | 21 | 12.9 | 61
B-19322 VIALE 26 | PL56 | Concreto | Muro plataforma 1 piso eje 12-F Zarpa eje 7-F | 2026-09-25 | 10/23/2026 12:00:00 AM | 28 | 21 | 30.3 | 144
B-19322 VIALE 26 | PL56 | Concreto | Muro plataforma 1 piso eje 12-F Zarpa eje 7-F | 2026-09-25 | 10/23/2026 12:00:00 AM | 28 | 21 | 30.4 | 145
B-19322 VIALE 26 | PL56 | Concreto | Muro plataforma 1 piso eje 12-F Zarpa eje 7-F | 2026-09-25 | 10/23/2026 12:00:00 AM | 28 | 21 | 29.2 | 139
B-19322 VIALE 26 | PL56 | Concreto | Muro plataforma 1 piso eje 12-F Zarpa eje 7-F | 2026-09-25 | 10/9/2026 12:00:00 AM | 14 | 21 | 25.1 | 119
B-19322 VIALE 26 | PL56 | Concreto | Muro plataforma 1 piso eje 12-F Zarpa eje 7-F | 2026-09-25 | 10/9/2026 12:00:00 AM | 14 | 21 | 27.7 | 132
B-19322 VIALE 26 | PL56 | Concreto | Muro plataforma 1 piso eje 12-F Zarpa eje 7-F | 2026-09-25 | 10/9/2026 12:00:00 AM | 14 | 21 | 24.5 | 116
B-19322 VIALE 26 | PL56 | Concreto | Muro plataforma 1 piso eje 12-F Zarpa eje 7-F | 2026-09-25 | 10/2/2026 12:00:00 AM | 7 | 21 | 21.7 | 104
B-19322 VIALE 26 | PL56 | Concreto | Muro plataforma 1 piso eje 12-F Zarpa eje 7-F | 2026-09-25 | 10/2/2026 12:00:00 AM | 7 | 21 | 19.8 | 94
B-19322 VIALE 26 | PL56 | Concreto | Muro plataforma 1 piso eje 12-F Zarpa eje 7-F | 2026-09-25 | 10/2/2026 12:00:00 AM | 7 | 21 | 22.3 | 106
B-19322 VIALE 26 | PL55 | Concreto | Muro plataforma B ejes 8 al 9 F Zarpa 11 al 12 F | 2026-09-24 | 10/22/2026 12:00:00 AM | 28 | 21 | 15 | 72
B-19322 VIALE 26 | PL55 | Concreto | Muro plataforma B ejes 8 al 9 F Zarpa 11 al 12 F | 2026-09-24 | 10/22/2026 12:00:00 AM | 28 | 21 | 16.1 | 76
B-19322 VIALE 26 | PL55 | Concreto | Muro plataforma B ejes 8 al 9 F Zarpa 11 al 12 F | 2026-09-24 | 10/22/2026 12:00:00 AM | 28 | 21 | 15.9 | 76
B-19322 VIALE 26 | PL55 | Concreto | Muro plataforma B ejes 8 al 9 F Zarpa 11 al 12 F | 2026-09-24 | 10/8/2026 12:00:00 AM | 14 | 21 | 11.4 | 54
B-19322 VIALE 26 | PL55 | Concreto | Muro plataforma B ejes 8 al 9 F Zarpa 11 al 12 F | 2026-09-24 | 10/8/2026 12:00:00 AM | 14 | 21 | 11.1 | 53
B-19322 VIALE 26 | PL55 | Concreto | Muro plataforma B ejes 8 al 9 F Zarpa 11 al 12 F | 2026-09-24 | 10/8/2026 12:00:00 AM | 14 | 21 | 12 | 57
B-19322 VIALE 26 | PL55 | Concreto | Muro plataforma B ejes 8 al 9 F Zarpa 11 al 12 F | 2026-09-24 | 10/1/2026 12:00:00 AM | 7 | 21 | 11.9 | 56
B-19322 VIALE 26 | PL55 | Concreto | Muro plataforma B ejes 8 al 9 F Zarpa 11 al 12 F | 2026-09-24 | 10/1/2026 12:00:00 AM | 7 | 21 | 10.4 | 50
B-19322 VIALE 26 | PL55 | Concreto | Muro plataforma B ejes 8 al 9 F Zarpa 11 al 12 F | 2026-09-24 | 10/1/2026 12:00:00 AM | 7 | 21 | 10.5 | 50
B-19322 VIALE 26 | PL-52 | Concreto | Plataforma P1 vigas eje 5-3 entre A-C | 2026-09-23 | 10/21/2026 12:00:00 AM | 28 | 21 | 27.2 | 130
B-19322 VIALE 26 | PL-52 | Concreto | Plataforma P1 vigas eje 5-3 entre A-C | 2026-09-23 | 10/21/2026 12:00:00 AM | 28 | 21 | 27.4 | 130
B-19322 VIALE 26 | PL-52 | Concreto | Plataforma P1 vigas eje 5-3 entre A-C | 2026-09-23 | 10/21/2026 12:00:00 AM | 28 | 21 | 22.8 | 108
B-19322 VIALE 26 | PL-52 | Concreto | Plataforma P1 vigas eje 5-3 entre A-C | 2026-09-23 | 10/7/2026 12:00:00 AM | 14 | 21 | 25.3 | 121
B-19322 VIALE 26 | PL-52 | Concreto | Plataforma P1 vigas eje 5-3 entre A-C | 2026-09-23 | 10/7/2026 12:00:00 AM | 14 | 21 | 25.8 | 123
B-19322 VIALE 26 | PL-52 | Concreto | Plataforma P1 vigas eje 5-3 entre A-C | 2026-09-23 | 10/7/2026 12:00:00 AM | 14 | 21 | 24.6 | 117
B-19322 VIALE 26 | PL-52 | Concreto | Plataforma P1 vigas eje 5-3 entre A-C | 2026-09-23 | 9/30/2026 12:00:00 AM | 7 | 21 | 22.1 | 105
B-19322 VIALE 26 | PL-52 | Concreto | Plataforma P1 vigas eje 5-3 entre A-C | 2026-09-23 | 9/30/2026 12:00:00 AM | 7 | 21 | 21.9 | 104
B-19322 VIALE 26 | PL-52 | Concreto | Plataforma P1 vigas eje 5-3 entre A-C | 2026-09-23 | 9/30/2026 12:00:00 AM | 7 | 21 | 21.9 | 104
B-19322 VIALE 26 | PL-53 | Concreto | Plataforma P1 placa eje 5-3 entre C-E | 2026-09-23 | 10/21/2026 12:00:00 AM | 28 | 21 | 28.2 | 134
B-19322 VIALE 26 | PL-53 | Concreto | Plataforma P1 placa eje 5-3 entre C-E | 2026-09-23 | 10/21/2026 12:00:00 AM | 28 | 21 | 24.1 | 115
B-19322 VIALE 26 | PL-53 | Concreto | Plataforma P1 placa eje 5-3 entre C-E | 2026-09-23 | 10/21/2026 12:00:00 AM | 28 | 21 | 24.4 | 116
B-19322 VIALE 26 | PL-53 | Concreto | Plataforma P1 placa eje 5-3 entre C-E | 2026-09-23 | 10/7/2026 12:00:00 AM | 14 | 21 | 27.1 | 129
B-19322 VIALE 26 | PL-53 | Concreto | Plataforma P1 placa eje 5-3 entre C-E | 2026-09-23 | 10/7/2026 12:00:00 AM | 14 | 21 | 27.5 | 131
B-19322 VIALE 26 | PL-53 | Concreto | Plataforma P1 placa eje 5-3 entre C-E | 2026-09-23 | 10/7/2026 12:00:00 AM | 14 | 21 | 27.1 | 129
B-19322 VIALE 26 | PL-53 | Concreto | Plataforma P1 placa eje 5-3 entre C-E | 2026-09-23 | 9/28/2026 12:00:00 AM | 5 | 21 | 21.3 | 101
B-19322 VIALE 26 | PL-53 | Concreto | Plataforma P1 placa eje 5-3 entre C-E | 2026-09-23 | 9/28/2026 12:00:00 AM | 5 | 21 | 22.2 | 106
B-19322 VIALE 26 | PL-53 | Concreto | Plataforma P1 placa eje 5-3 entre C-E | 2026-09-23 | 9/28/2026 12:00:00 AM | 5 | 21 | 21.8 | 104
B-19322 VIALE 26 | PL-54 | Concreto | Muro y zarpa plataforma eje 9-10 entre F, zarpa 9-8 eje F | 2026-09-23 | 10/21/2026 12:00:00 AM | 28 | 21 | 21.1 | 100
B-19322 VIALE 26 | PL-54 | Concreto | Muro y zarpa plataforma eje 9-10 entre F, zarpa 9-8 eje F | 2026-09-23 | 10/21/2026 12:00:00 AM | 28 | 21 | 22.3 | 106
B-19322 VIALE 26 | PL-54 | Concreto | Muro y zarpa plataforma eje 9-10 entre F, zarpa 9-8 eje F | 2026-09-23 | 10/21/2026 12:00:00 AM | 28 | 21 | 20.2 | 96
B-19322 VIALE 26 | PL-54 | Concreto | Muro y zarpa plataforma eje 9-10 entre F, zarpa 9-8 eje F | 2026-09-23 | 10/7/2026 12:00:00 AM | 14 | 21 | 20.2 | 96
B-19322 VIALE 26 | PL-54 | Concreto | Muro y zarpa plataforma eje 9-10 entre F, zarpa 9-8 eje F | 2026-09-23 | 10/7/2026 12:00:00 AM | 14 | 21 | 20.4 | 97
B-19322 VIALE 26 | PL-54 | Concreto | Muro y zarpa plataforma eje 9-10 entre F, zarpa 9-8 eje F | 2026-09-23 | 10/7/2026 12:00:00 AM | 14 | 21 | 16.5 | 78
B-19322 VIALE 26 | PL-54 | Concreto | Muro y zarpa plataforma eje 9-10 entre F, zarpa 9-8 eje F | 2026-09-23 | 9/30/2026 12:00:00 AM | 7 | 21 | 12.9 | 62
B-19322 VIALE 26 | PL-54 | Concreto | Muro y zarpa plataforma eje 9-10 entre F, zarpa 9-8 eje F | 2026-09-23 | 9/30/2026 12:00:00 AM | 7 | 21 | 16.3 | 78
B-19322 VIALE 26 | PL-54 | Concreto | Muro y zarpa plataforma eje 9-10 entre F, zarpa 9-8 eje F | 2026-09-23 | 9/30/2026 12:00:00 AM | 7 | 21 | 14.4 | 68
B-19322 VIALE 26 | PL-51 | Concreto | Muros plataforma eje 10 y 11 - F, muro contención 2 | 2026-09-22 | 10/20/2026 12:00:00 AM | 28 | 21 | 33.4 | 159
B-19322 VIALE 26 | PL-51 | Concreto | Muros plataforma eje 10 y 11 - F, muro contención 2 | 2026-09-22 | 10/20/2026 12:00:00 AM | 28 | 21 | 33.7 | 160
B-19322 VIALE 26 | PL-51 | Concreto | Muros plataforma eje 10 y 11 - F, muro contención 2 | 2026-09-22 | 10/20/2026 12:00:00 AM | 28 | 21 | 36.1 | 172
B-19322 VIALE 26 | PL-51 | Concreto | Muros plataforma eje 10 y 11 - F, muro contención 2 | 2026-09-22 | 10/6/2026 12:00:00 AM | 14 | 21 | 27.4 | 131
B-19322 VIALE 26 | PL-51 | Concreto | Muros plataforma eje 10 y 11 - F, muro contención 2 | 2026-09-22 | 10/6/2026 12:00:00 AM | 14 | 21 | 29.7 | 141
B-19322 VIALE 26 | PL-51 | Concreto | Muros plataforma eje 10 y 11 - F, muro contención 2 | 2026-09-22 | 10/6/2026 12:00:00 AM | 14 | 21 | 29.2 | 139
B-19322 VIALE 26 | PL-51 | Concreto | Muros plataforma eje 10 y 11 - F, muro contención 2 | 2026-09-22 | 9/29/2026 12:00:00 AM | 7 | 21 | 27.8 | 133
B-19322 VIALE 26 | PL-51 | Concreto | Muros plataforma eje 10 y 11 - F, muro contención 2 | 2026-09-22 | 9/29/2026 12:00:00 AM | 7 | 21 | 28.8 | 137
B-19322 VIALE 26 | PL-51 | Concreto | Muros plataforma eje 10 y 11 - F, muro contención 2 | 2026-09-22 | 9/29/2026 12:00:00 AM | 7 | 21 | 29 | 138
B-19322 VIALE 26 | PL-50 | Concreto | Muros plataforma eje 8-9, F, muro contención 2 | 2026-09-21 | 10/19/2026 12:00:00 AM | 28 | 21 | 23.9 | 114
B-19322 VIALE 26 | PL-50 | Concreto | Muros plataforma eje 8-9, F, muro contención 2 | 2026-09-21 | 10/19/2026 12:00:00 AM | 28 | 21 | 23.8 | 113
B-19322 VIALE 26 | PL-50 | Concreto | Muros plataforma eje 8-9, F, muro contención 2 | 2026-09-21 | 10/19/2026 12:00:00 AM | 28 | 21 | 24.2 | 115
B-19322 VIALE 26 | PL-50 | Concreto | Muros plataforma eje 8-9, F, muro contención 2 | 2026-09-21 | 10/5/2026 12:00:00 AM | 14 | 21 | 21.2 | 101
B-19322 VIALE 26 | PL-50 | Concreto | Muros plataforma eje 8-9, F, muro contención 2 | 2026-09-21 | 10/5/2026 12:00:00 AM | 14 | 21 | 20.1 | 96
B-19322 VIALE 26 | PL-50 | Concreto | Muros plataforma eje 8-9, F, muro contención 2 | 2026-09-21 | 10/5/2026 12:00:00 AM | 14 | 21 | 21.4 | 102
B-19322 VIALE 26 | PL-50 | Concreto | Muros plataforma eje 8-9, F, muro contención 2 | 2026-09-21 | 9/28/2026 12:00:00 AM | 7 | 21 | 19.6 | 93
B-19322 VIALE 26 | PL-50 | Concreto | Muros plataforma eje 8-9, F, muro contención 2 | 2026-09-21 | 9/28/2026 12:00:00 AM | 7 | 21 | 16.9 | 80
B-19322 VIALE 26 | PL-50 | Concreto | Muros plataforma eje 8-9, F, muro contención 2 | 2026-09-21 | 9/28/2026 12:00:00 AM | 7 | 21 | 17.6 | 84
B-19322 VIALE 26 | PL-48 | Concreto | Plataforma P1 vigas eje 6-5 entre A-D | 2026-09-18 | 10/16/2026 12:00:00 AM | 28 | 21 | 20 | 95
B-19322 VIALE 26 | PL-48 | Concreto | Plataforma P1 vigas eje 6-5 entre A-D | 2026-09-18 | 10/16/2026 12:00:00 AM | 28 | 21 | 23.7 | 113
B-19322 VIALE 26 | PL-48 | Concreto | Plataforma P1 vigas eje 6-5 entre A-D | 2026-09-18 | 10/16/2026 12:00:00 AM | 28 | 21 | 23.2 | 110
B-19322 VIALE 26 | PL-48 | Concreto | Plataforma P1 vigas eje 6-5 entre A-D | 2026-09-18 | 10/2/2026 12:00:00 AM | 14 | 21 | 20.9 | 100
B-19322 VIALE 26 | PL-48 | Concreto | Plataforma P1 vigas eje 6-5 entre A-D | 2026-09-18 | 10/2/2026 12:00:00 AM | 14 | 21 | 20.8 | 99
B-19322 VIALE 26 | PL-48 | Concreto | Plataforma P1 vigas eje 6-5 entre A-D | 2026-09-18 | 10/2/2026 12:00:00 AM | 14 | 21 | 19.9 | 95
B-19322 VIALE 26 | PL-48 | Concreto | Plataforma P1 vigas eje 6-5 entre A-D | 2026-09-18 | 9/25/2026 12:00:00 AM | 7 | 21 | 18.3 | 87
B-19322 VIALE 26 | PL-48 | Concreto | Plataforma P1 vigas eje 6-5 entre A-D | 2026-09-18 | 9/25/2026 12:00:00 AM | 7 | 21 | 17.7 | 84
B-19322 VIALE 26 | PL-48 | Concreto | Plataforma P1 vigas eje 6-5 entre A-D | 2026-09-18 | 9/25/2026 12:00:00 AM | 7 | 21 | 16.6 | 79
B-19322 VIALE 26 | PL-49 | Concreto | Plataforma P1 placa eje 6-5 entre A-D | 2026-09-18 | 10/16/2026 12:00:00 AM | 28 | 21 | 20.4 | 97
B-19322 VIALE 26 | PL-49 | Concreto | Plataforma P1 placa eje 6-5 entre A-D | 2026-09-18 | 10/16/2026 12:00:00 AM | 28 | 21 | 22.1 | 105
B-19322 VIALE 26 | PL-49 | Concreto | Plataforma P1 placa eje 6-5 entre A-D | 2026-09-18 | 10/16/2026 12:00:00 AM | 28 | 21 | 16.3 | 77
B-19322 VIALE 26 | PL-49 | Concreto | Plataforma P1 placa eje 6-5 entre A-D | 2026-09-18 | 9/25/2026 12:00:00 AM | 7 | 21 | 16.2 | 77
B-19322 VIALE 26 | PL-49 | Concreto | Plataforma P1 placa eje 6-5 entre A-D | 2026-09-18 | 9/25/2026 12:00:00 AM | 7 | 21 | 16.7 | 80
B-19322 VIALE 26 | PL-49 | Concreto | Plataforma P1 placa eje 6-5 entre A-D | 2026-09-18 | 9/25/2026 12:00:00 AM | 7 | 21 | 17.1 | 82
B-19322 VIALE 26 | PL-49 | Concreto | Plataforma P1 placa eje 6-5 entre A-D | 2026-09-18 | 9/24/2026 12:00:00 AM | 6 | 21 | 15.4 | 74
B-19322 VIALE 26 | PL-49 | Concreto | Plataforma P1 placa eje 6-5 entre A-D | 2026-09-18 | 9/24/2026 12:00:00 AM | 6 | 21 | 14.4 | 68
B-19322 VIALE 26 | PL-49 | Concreto | Plataforma P1 placa eje 6-5 entre A-D | 2026-09-18 | 9/24/2026 12:00:00 AM | 6 | 21 | 17 | 81
B-19322 VIALE 26 | PL-45 | Concreto | Plataforma P1 vigas eje 12 entre A-C | 2026-09-17 | 10/15/2026 12:00:00 AM | 28 | 21 | 30.2 | 144
B-19322 VIALE 26 | PL-45 | Concreto | Plataforma P1 vigas eje 12 entre A-C | 2026-09-17 | 10/15/2026 12:00:00 AM | 28 | 21 | 32.9 | 157
B-19322 VIALE 26 | PL-45 | Concreto | Plataforma P1 vigas eje 12 entre A-C | 2026-09-17 | 10/15/2026 12:00:00 AM | 28 | 21 | 30.9 | 147
B-19322 VIALE 26 | PL-45 | Concreto | Plataforma P1 vigas eje 12 entre A-C | 2026-09-17 | 10/1/2026 12:00:00 AM | 14 | 21 | 24.6 | 117
B-19322 VIALE 26 | PL-45 | Concreto | Plataforma P1 vigas eje 12 entre A-C | 2026-09-17 | 10/1/2026 12:00:00 AM | 14 | 21 | 26.1 | 124
B-19322 VIALE 26 | PL-45 | Concreto | Plataforma P1 vigas eje 12 entre A-C | 2026-09-17 | 10/1/2026 12:00:00 AM | 14 | 21 | 26 | 124
B-19322 VIALE 26 | PL-45 | Concreto | Plataforma P1 vigas eje 12 entre A-C | 2026-09-17 | 9/24/2026 12:00:00 AM | 7 | 21 | 23.7 | 113
B-19322 VIALE 26 | PL-45 | Concreto | Plataforma P1 vigas eje 12 entre A-C | 2026-09-17 | 9/24/2026 12:00:00 AM | 7 | 21 | 22.9 | 109
B-19322 VIALE 26 | PL-45 | Concreto | Plataforma P1 vigas eje 12 entre A-C | 2026-09-17 | 9/24/2026 12:00:00 AM | 7 | 21 | 24.4 | 116
B-19322 VIALE 26 | PL-46 | Concreto | Plataforma P1 placa eje 12 entre A-C | 2026-09-17 | 10/15/2026 12:00:00 AM | 28 | 21 | 22.1 | 105
B-19322 VIALE 26 | PL-46 | Concreto | Plataforma P1 placa eje 12 entre A-C | 2026-09-17 | 10/15/2026 12:00:00 AM | 28 | 21 | 23.3 | 111
B-19322 VIALE 26 | PL-46 | Concreto | Plataforma P1 placa eje 12 entre A-C | 2026-09-17 | 10/15/2026 12:00:00 AM | 28 | 21 | 24.2 | 115
B-19322 VIALE 26 | PL-46 | Concreto | Plataforma P1 placa eje 12 entre A-C | 2026-09-17 | 10/1/2026 12:00:00 AM | 14 | 21 | 20.3 | 96
B-19322 VIALE 26 | PL-46 | Concreto | Plataforma P1 placa eje 12 entre A-C | 2026-09-17 | 10/1/2026 12:00:00 AM | 14 | 21 | 20.1 | 96
B-19322 VIALE 26 | PL-46 | Concreto | Plataforma P1 placa eje 12 entre A-C | 2026-09-17 | 10/1/2026 12:00:00 AM | 14 | 21 | 17.6 | 84
B-19322 VIALE 26 | PL-46 | Concreto | Plataforma P1 placa eje 12 entre A-C | 2026-09-17 | 9/21/2026 12:00:00 AM | 4 | 21 | 13.3 | 63
B-19322 VIALE 26 | PL-46 | Concreto | Plataforma P1 placa eje 12 entre A-C | 2026-09-17 | 9/21/2026 12:00:00 AM | 4 | 21 | 12.6 | 60
B-19322 VIALE 26 | PL-46 | Concreto | Plataforma P1 placa eje 12 entre A-C | 2026-09-17 | 9/21/2026 12:00:00 AM | 4 | 21 | 11.7 | 56
B-19322 VIALE 26 | PL-47 | Concreto | Plataforma P1 placa eje 12 entre A-C | 2026-09-17 | 10/15/2026 12:00:00 AM | 28 | 21 | 23.8 | 113
B-19322 VIALE 26 | PL-47 | Concreto | Plataforma P1 placa eje 12 entre A-C | 2026-09-17 | 10/15/2026 12:00:00 AM | 28 | 21 | 23.5 | 112
B-19322 VIALE 26 | PL-47 | Concreto | Plataforma P1 placa eje 12 entre A-C | 2026-09-17 | 10/15/2026 12:00:00 AM | 28 | 21 | 24.7 | 118
B-19322 VIALE 26 | PL-47 | Concreto | Plataforma P1 placa eje 12 entre A-C | 2026-09-17 | 10/1/2026 12:00:00 AM | 14 | 21 | 20.8 | 99
B-19322 VIALE 26 | PL-47 | Concreto | Plataforma P1 placa eje 12 entre A-C | 2026-09-17 | 10/1/2026 12:00:00 AM | 14 | 21 | 21.6 | 103
B-19322 VIALE 26 | PL-47 | Concreto | Plataforma P1 placa eje 12 entre A-C | 2026-09-17 | 10/1/2026 12:00:00 AM | 14 | 21 | 19.8 | 94
B-19322 VIALE 26 | PL-47 | Concreto | Plataforma P1 placa eje 12 entre A-C | 2026-09-17 | 9/21/2026 12:00:00 AM | 4 | 21 | 15 | 71
B-19322 VIALE 26 | PL-47 | Concreto | Plataforma P1 placa eje 12 entre A-C | 2026-09-17 | 9/21/2026 12:00:00 AM | 4 | 21 | 14.6 | 69
B-19322 VIALE 26 | PL-47 | Concreto | Plataforma P1 placa eje 12 entre A-C | 2026-09-17 | 9/21/2026 12:00:00 AM | 4 | 21 | 16.3 | 78
B-19322 VIALE 26 | PL-44 | Concreto | Cimentación plataforma vigas y zapatas eje 2-B,C,D,E | 2026-09-16 | 10/14/2026 12:00:00 AM | 28 | 21 | 26.2 | 124
B-19322 VIALE 26 | PL-44 | Concreto | Cimentación plataforma vigas y zapatas eje 2-B,C,D,E | 2026-09-16 | 10/14/2026 12:00:00 AM | 28 | 21 | 27 | 129
B-19322 VIALE 26 | PL-44 | Concreto | Cimentación plataforma vigas y zapatas eje 2-B,C,D,E | 2026-09-16 | 10/14/2026 12:00:00 AM | 28 | 21 | 27.3 | 130
B-19322 VIALE 26 | PL-44 | Concreto | Cimentación plataforma vigas y zapatas eje 2-B,C,D,E | 2026-09-16 | 9/30/2026 12:00:00 AM | 14 | 21 | 25 | 119
B-19322 VIALE 26 | PL-44 | Concreto | Cimentación plataforma vigas y zapatas eje 2-B,C,D,E | 2026-09-16 | 9/30/2026 12:00:00 AM | 14 | 21 | 24.2 | 115
B-19322 VIALE 26 | PL-44 | Concreto | Cimentación plataforma vigas y zapatas eje 2-B,C,D,E | 2026-09-16 | 9/30/2026 12:00:00 AM | 14 | 21 | 25 | 119
B-19322 VIALE 26 | PL-44 | Concreto | Cimentación plataforma vigas y zapatas eje 2-B,C,D,E | 2026-09-16 | 9/23/2026 12:00:00 AM | 7 | 21 | 22.6 | 108
B-19322 VIALE 26 | PL-44 | Concreto | Cimentación plataforma vigas y zapatas eje 2-B,C,D,E | 2026-09-16 | 9/23/2026 12:00:00 AM | 7 | 21 | 21.9 | 104
B-19322 VIALE 26 | PL-44 | Concreto | Cimentación plataforma vigas y zapatas eje 2-B,C,D,E | 2026-09-16 | 9/23/2026 12:00:00 AM | 7 | 21 | 21 | 100
B-19322 VIALE 26 | PL-43 | Concreto | Plataforma muros eje E-12, F-10, F-11 | 2026-09-14 | 10/12/2026 12:00:00 AM | 28 | 21 | 23.6 | 112
B-19322 VIALE 26 | PL-43 | Concreto | Plataforma muros eje E-12, F-10, F-11 | 2026-09-14 | 10/12/2026 12:00:00 AM | 28 | 21 | 24 | 114
B-19322 VIALE 26 | PL-43 | Concreto | Plataforma muros eje E-12, F-10, F-11 | 2026-09-14 | 10/12/2026 12:00:00 AM | 28 | 21 | 20.7 | 99
B-19322 VIALE 26 | PL-43 | Concreto | Plataforma muros eje E-12, F-10, F-11 | 2026-09-14 | 9/28/2026 12:00:00 AM | 14 | 21 | 19.2 | 92
B-19322 VIALE 26 | PL-43 | Concreto | Plataforma muros eje E-12, F-10, F-11 | 2026-09-14 | 9/28/2026 12:00:00 AM | 14 | 21 | 21 | 100
B-19322 VIALE 26 | PL-43 | Concreto | Plataforma muros eje E-12, F-10, F-11 | 2026-09-14 | 9/28/2026 12:00:00 AM | 14 | 21 | 19.6 | 93
B-19322 VIALE 26 | PL-43 | Concreto | Plataforma muros eje E-12, F-10, F-11 | 2026-09-14 | 9/21/2026 12:00:00 AM | 7 | 21 | 16.2 | 77
B-19322 VIALE 26 | PL-43 | Concreto | Plataforma muros eje E-12, F-10, F-11 | 2026-09-14 | 9/21/2026 12:00:00 AM | 7 | 21 | 15.2 | 72
B-19322 VIALE 26 | PL-43 | Concreto | Plataforma muros eje E-12, F-10, F-11 | 2026-09-14 | 9/21/2026 12:00:00 AM | 7 | 21 | 16.6 | 79
B-19322 VIALE 26 | SC-11 | Concreto | Columnas P2 salón comunal ejes A-G entre 1-3 | 2026-09-14 | 10/12/2026 12:00:00 AM | 28 | 21 | 25.9 | 123
B-19322 VIALE 26 | SC-11 | Concreto | Columnas P2 salón comunal ejes A-G entre 1-3 | 2026-09-14 | 10/12/2026 12:00:00 AM | 28 | 21 | 25.9 | 124
B-19322 VIALE 26 | SC-11 | Concreto | Columnas P2 salón comunal ejes A-G entre 1-3 | 2026-09-14 | 10/12/2026 12:00:00 AM | 28 | 21 | 25.3 | 120
B-19322 VIALE 26 | SC-11 | Concreto | Columnas P2 salón comunal ejes A-G entre 1-3 | 2026-09-14 | 9/28/2026 12:00:00 AM | 14 | 21 | 23 | 110
B-19322 VIALE 26 | SC-11 | Concreto | Columnas P2 salón comunal ejes A-G entre 1-3 | 2026-09-14 | 9/28/2026 12:00:00 AM | 14 | 21 | 22.9 | 109
B-19322 VIALE 26 | SC-11 | Concreto | Columnas P2 salón comunal ejes A-G entre 1-3 | 2026-09-14 | 9/28/2026 12:00:00 AM | 14 | 21 | 23.1 | 110
B-19322 VIALE 26 | SC-11 | Concreto | Columnas P2 salón comunal ejes A-G entre 1-3 | 2026-09-14 | 9/21/2026 12:00:00 AM | 7 | 21 | 18.2 | 87
B-19322 VIALE 26 | SC-11 | Concreto | Columnas P2 salón comunal ejes A-G entre 1-3 | 2026-09-14 | 9/21/2026 12:00:00 AM | 7 | 21 | 18.6 | 88
B-19322 VIALE 26 | SC-11 | Concreto | Columnas P2 salón comunal ejes A-G entre 1-3 | 2026-09-14 | 9/21/2026 12:00:00 AM | 7 | 21 | 18.4 | 88
B-19322 VIALE 26 | PL-40 | Concreto | Placa P1 plataforma ejes A-B, 9-7, ejes B-E, /-6 | 2026-09-11 | 10/9/2026 12:00:00 AM | 28 | 21 | 23.4 | 111
B-19322 VIALE 26 | PL-40 | Concreto | Placa P1 plataforma ejes A-B, 9-7, ejes B-E, /-6 | 2026-09-11 | 10/9/2026 12:00:00 AM | 28 | 21 | 20.9 | 100
B-19322 VIALE 26 | PL-40 | Concreto | Placa P1 plataforma ejes A-B, 9-7, ejes B-E, /-6 | 2026-09-11 | 10/9/2026 12:00:00 AM | 28 | 21 | 22 | 105
B-19322 VIALE 26 | PL-40 | Concreto | Placa P1 plataforma ejes A-B, 9-7, ejes B-E, /-6 | 2026-09-11 | 9/25/2026 12:00:00 AM | 14 | 21 | 23.2 | 111
B-19322 VIALE 26 | PL-40 | Concreto | Placa P1 plataforma ejes A-B, 9-7, ejes B-E, /-6 | 2026-09-11 | 9/25/2026 12:00:00 AM | 14 | 21 | 23.2 | 110
B-19322 VIALE 26 | PL-40 | Concreto | Placa P1 plataforma ejes A-B, 9-7, ejes B-E, /-6 | 2026-09-11 | 9/25/2026 12:00:00 AM | 14 | 21 | 22.4 | 106
B-19322 VIALE 26 | PL-40 | Concreto | Placa P1 plataforma ejes A-B, 9-7, ejes B-E, /-6 | 2026-09-11 | 9/18/2026 12:00:00 AM | 7 | 21 | 18.8 | 90
B-19322 VIALE 26 | PL-40 | Concreto | Placa P1 plataforma ejes A-B, 9-7, ejes B-E, /-6 | 2026-09-11 | 9/18/2026 12:00:00 AM | 7 | 21 | 17.8 | 85
B-19322 VIALE 26 | PL-40 | Concreto | Placa P1 plataforma ejes A-B, 9-7, ejes B-E, /-6 | 2026-09-11 | 9/18/2026 12:00:00 AM | 7 | 21 | 17.3 | 82
B-19322 VIALE 26 | PL-41 | Concreto | Plataforma columnas eje 3 B-C-D-E | 2026-09-11 | 10/9/2026 12:00:00 AM | 28 | 21 | 19.9 | 94
B-19322 VIALE 26 | PL-41 | Concreto | Plataforma columnas eje 3 B-C-D-E | 2026-09-11 | 10/9/2026 12:00:00 AM | 28 | 21 | 21.2 | 101
B-19322 VIALE 26 | PL-41 | Concreto | Plataforma columnas eje 3 B-C-D-E | 2026-09-11 | 10/9/2026 12:00:00 AM | 28 | 21 | 19.7 | 94
B-19322 VIALE 26 | PL-41 | Concreto | Plataforma columnas eje 3 B-C-D-E | 2026-09-11 | 9/25/2026 12:00:00 AM | 14 | 21 | 19.4 | 92
B-19322 VIALE 26 | PL-41 | Concreto | Plataforma columnas eje 3 B-C-D-E | 2026-09-11 | 9/25/2026 12:00:00 AM | 14 | 21 | 20.1 | 96
B-19322 VIALE 26 | PL-41 | Concreto | Plataforma columnas eje 3 B-C-D-E | 2026-09-11 | 9/25/2026 12:00:00 AM | 14 | 21 | 19.4 | 93
B-19322 VIALE 26 | PL-41 | Concreto | Plataforma columnas eje 3 B-C-D-E | 2026-09-11 | 9/18/2026 12:00:00 AM | 7 | 21 | 16.6 | 79
B-19322 VIALE 26 | PL-41 | Concreto | Plataforma columnas eje 3 B-C-D-E | 2026-09-11 | 9/18/2026 12:00:00 AM | 7 | 21 | 15.2 | 72
B-19322 VIALE 26 | PL-41 | Concreto | Plataforma columnas eje 3 B-C-D-E | 2026-09-11 | 9/18/2026 12:00:00 AM | 7 | 21 | 14.9 | 71
B-19322 VIALE 26 | PL-42 | Concreto | Plataforma zarpas ejes E-12, F-10 | 2026-09-11 | 10/9/2026 12:00:00 AM | 28 | 21 | 34.8 | 166
B-19322 VIALE 26 | PL-42 | Concreto | Plataforma zarpas ejes E-12, F-10 | 2026-09-11 | 10/9/2026 12:00:00 AM | 28 | 21 | 33.5 | 160
B-19322 VIALE 26 | PL-42 | Concreto | Plataforma zarpas ejes E-12, F-10 | 2026-09-11 | 10/9/2026 12:00:00 AM | 28 | 21 | 33.2 | 158
B-19322 VIALE 26 | PL-42 | Concreto | Plataforma zarpas ejes E-12, F-10 | 2026-09-11 | 9/25/2026 12:00:00 AM | 14 | 21 | 35.3 | 168
B-19322 VIALE 26 | PL-42 | Concreto | Plataforma zarpas ejes E-12, F-10 | 2026-09-11 | 9/25/2026 12:00:00 AM | 14 | 21 | 31.4 | 150
B-19322 VIALE 26 | PL-42 | Concreto | Plataforma zarpas ejes E-12, F-10 | 2026-09-11 | 9/25/2026 12:00:00 AM | 14 | 21 | 31.2 | 149
B-19322 VIALE 26 | PL-42 | Concreto | Plataforma zarpas ejes E-12, F-10 | 2026-09-11 | 9/18/2026 12:00:00 AM | 7 | 21 | 25.7 | 122
B-19322 VIALE 26 | PL-42 | Concreto | Plataforma zarpas ejes E-12, F-10 | 2026-09-11 | 9/18/2026 12:00:00 AM | 7 | 21 | 26.3 | 125
B-19322 VIALE 26 | PL-42 | Concreto | Plataforma zarpas ejes E-12, F-10 | 2026-09-11 | 9/18/2026 12:00:00 AM | 7 | 21 | 26.1 | 124
B-19322 VIALE 26 | PL-38 | Concreto | Cimentación plataforma vigas y zapatas eje 6, B-C-D-E | 2026-09-10 | 10/8/2026 12:00:00 AM | 28 | 21 | 25.8 | 123
B-19322 VIALE 26 | PL-38 | Concreto | Cimentación plataforma vigas y zapatas eje 6, B-C-D-E | 2026-09-10 | 10/8/2026 12:00:00 AM | 28 | 21 | 28.6 | 136
B-19322 VIALE 26 | PL-38 | Concreto | Cimentación plataforma vigas y zapatas eje 6, B-C-D-E | 2026-09-10 | 10/8/2026 12:00:00 AM | 28 | 21 | 26.6 | 127
B-19322 VIALE 26 | PL-38 | Concreto | Cimentación plataforma vigas y zapatas eje 6, B-C-D-E | 2026-09-10 | 9/24/2026 12:00:00 AM | 14 | 21 | 24.3 | 116
B-19322 VIALE 26 | PL-38 | Concreto | Cimentación plataforma vigas y zapatas eje 6, B-C-D-E | 2026-09-10 | 9/24/2026 12:00:00 AM | 14 | 21 | 23.8 | 113
B-19322 VIALE 26 | PL-38 | Concreto | Cimentación plataforma vigas y zapatas eje 6, B-C-D-E | 2026-09-10 | 9/24/2026 12:00:00 AM | 14 | 21 | 23.9 | 114
B-19322 VIALE 26 | PL-38 | Concreto | Cimentación plataforma vigas y zapatas eje 6, B-C-D-E | 2026-09-10 | 9/17/2026 12:00:00 AM | 7 | 21 | 20.7 | 99
B-19322 VIALE 26 | PL-38 | Concreto | Cimentación plataforma vigas y zapatas eje 6, B-C-D-E | 2026-09-10 | 9/17/2026 12:00:00 AM | 7 | 21 | 20.9 | 100
B-19322 VIALE 26 | PL-38 | Concreto | Cimentación plataforma vigas y zapatas eje 6, B-C-D-E | 2026-09-10 | 9/17/2026 12:00:00 AM | 7 | 21 | 21.7 | 104
B-19322 VIALE 26 | PL-39 | Concreto | Plataforma columnas eje 5, B-C-D-E, columnas P1 eje 11, D-C, muros eje 12 C-D, zarpa eje F-11 | 2026-09-10 | 10/8/2026 12:00:00 AM | 28 | 21 | 21.3 | 101
B-19322 VIALE 26 | PL-39 | Concreto | Plataforma columnas eje 5, B-C-D-E, columnas P1 eje 11, D-C, muros eje 12 C-D, zarpa eje F-11 | 2026-09-10 | 10/8/2026 12:00:00 AM | 28 | 21 | 23.2 | 111
B-19322 VIALE 26 | PL-39 | Concreto | Plataforma columnas eje 5, B-C-D-E, columnas P1 eje 11, D-C, muros eje 12 C-D, zarpa eje F-11 | 2026-09-10 | 10/8/2026 12:00:00 AM | 28 | 21 | 23.5 | 112
B-19322 VIALE 26 | PL-39 | Concreto | Plataforma columnas eje 5, B-C-D-E, columnas P1 eje 11, D-C, muros eje 12 C-D, zarpa eje F-11 | 2026-09-10 | 9/24/2026 12:00:00 AM | 14 | 21 | 20.8 | 99
B-19322 VIALE 26 | PL-39 | Concreto | Plataforma columnas eje 5, B-C-D-E, columnas P1 eje 11, D-C, muros eje 12 C-D, zarpa eje F-11 | 2026-09-10 | 9/24/2026 12:00:00 AM | 14 | 21 | 22.4 | 107
B-19322 VIALE 26 | PL-39 | Concreto | Plataforma columnas eje 5, B-C-D-E, columnas P1 eje 11, D-C, muros eje 12 C-D, zarpa eje F-11 | 2026-09-10 | 9/24/2026 12:00:00 AM | 14 | 21 | 21.1 | 100
B-19322 VIALE 26 | PL-39 | Concreto | Plataforma columnas eje 5, B-C-D-E, columnas P1 eje 11, D-C, muros eje 12 C-D, zarpa eje F-11 | 2026-09-10 | 9/17/2026 12:00:00 AM | 7 | 21 | 19.2 | 91
B-19322 VIALE 26 | PL-39 | Concreto | Plataforma columnas eje 5, B-C-D-E, columnas P1 eje 11, D-C, muros eje 12 C-D, zarpa eje F-11 | 2026-09-10 | 9/17/2026 12:00:00 AM | 7 | 21 | 19.3 | 92
B-19322 VIALE 26 | PL-39 | Concreto | Plataforma columnas eje 5, B-C-D-E, columnas P1 eje 11, D-C, muros eje 12 C-D, zarpa eje F-11 | 2026-09-10 | 9/17/2026 12:00:00 AM | 7 | 21 | 19.3 | 92
B-19322 VIALE 26 | SC-09 | Concreto | Salón comunal, vigas y placa P2 ejes 1-3 entre A-I | 2026-09-09 | 10/7/2026 12:00:00 AM | 28 | 21 | 23.5 | 112
B-19322 VIALE 26 | SC-09 | Concreto | Salón comunal, vigas y placa P2 ejes 1-3 entre A-I | 2026-09-09 | 10/7/2026 12:00:00 AM | 28 | 21 | 24 | 114
B-19322 VIALE 26 | SC-09 | Concreto | Salón comunal, vigas y placa P2 ejes 1-3 entre A-I | 2026-09-09 | 10/7/2026 12:00:00 AM | 28 | 21 | 25.1 | 119
B-19322 VIALE 26 | SC-09 | Concreto | Salón comunal, vigas y placa P2 ejes 1-3 entre A-I | 2026-09-09 | 9/23/2026 12:00:00 AM | 14 | 21 | 22.4 | 106
B-19322 VIALE 26 | SC-09 | Concreto | Salón comunal, vigas y placa P2 ejes 1-3 entre A-I | 2026-09-09 | 9/23/2026 12:00:00 AM | 14 | 21 | 23.2 | 110
B-19322 VIALE 26 | SC-09 | Concreto | Salón comunal, vigas y placa P2 ejes 1-3 entre A-I | 2026-09-09 | 9/23/2026 12:00:00 AM | 14 | 21 | 21.4 | 102
B-19322 VIALE 26 | SC-09 | Concreto | Salón comunal, vigas y placa P2 ejes 1-3 entre A-I | 2026-09-09 | 9/12/2026 12:00:00 AM | 3 | 21 | 16.4 | 78
B-19322 VIALE 26 | SC-09 | Concreto | Salón comunal, vigas y placa P2 ejes 1-3 entre A-I | 2026-09-09 | 9/12/2026 12:00:00 AM | 3 | 21 | 18.7 | 89
B-19322 VIALE 26 | SC-09 | Concreto | Salón comunal, vigas y placa P2 ejes 1-3 entre A-I | 2026-09-09 | 9/12/2026 12:00:00 AM | 3 | 21 | 16.5 | 79
B-19322 VIALE 26 | SC-10 | Concreto | Salón comunal, vigas y placa P2 ejes 1-3 entre A-I | 2026-09-09 | 10/7/2026 12:00:00 AM | 28 | 21 | 27.6 | 131
B-19322 VIALE 26 | SC-10 | Concreto | Salón comunal, vigas y placa P2 ejes 1-3 entre A-I | 2026-09-09 | 10/7/2026 12:00:00 AM | 28 | 21 | 28.8 | 137
B-19322 VIALE 26 | SC-10 | Concreto | Salón comunal, vigas y placa P2 ejes 1-3 entre A-I | 2026-09-09 | 10/7/2026 12:00:00 AM | 28 | 21 | 28.9 | 138
B-19322 VIALE 26 | SC-10 | Concreto | Salón comunal, vigas y placa P2 ejes 1-3 entre A-I | 2026-09-09 | 9/23/2026 12:00:00 AM | 14 | 21 | 26.6 | 127
B-19322 VIALE 26 | SC-10 | Concreto | Salón comunal, vigas y placa P2 ejes 1-3 entre A-I | 2026-09-09 | 9/23/2026 12:00:00 AM | 14 | 21 | 23.9 | 114
B-19322 VIALE 26 | SC-10 | Concreto | Salón comunal, vigas y placa P2 ejes 1-3 entre A-I | 2026-09-09 | 9/23/2026 12:00:00 AM | 14 | 21 | 26.5 | 126
B-19322 VIALE 26 | SC-10 | Concreto | Salón comunal, vigas y placa P2 ejes 1-3 entre A-I | 2026-09-09 | 9/12/2026 12:00:00 AM | 3 | 21 | 19.7 | 94
B-19322 VIALE 26 | SC-10 | Concreto | Salón comunal, vigas y placa P2 ejes 1-3 entre A-I | 2026-09-09 | 9/12/2026 12:00:00 AM | 3 | 21 | 21.2 | 101
B-19322 VIALE 26 | SC-10 | Concreto | Salón comunal, vigas y placa P2 ejes 1-3 entre A-I | 2026-09-09 | 9/12/2026 12:00:00 AM | 3 | 21 | 19.7 | 94
B-19322 VIALE 26 | PL-37 | Concreto | Muros plataforma eje A 11-12, eje 6 D-E | 2026-09-08 | 10/6/2026 12:00:00 AM | 28 | 21 | 29.1 | 139
B-19322 VIALE 26 | PL-37 | Concreto | Muros plataforma eje A 11-12, eje 6 D-E | 2026-09-08 | 10/6/2026 12:00:00 AM | 28 | 21 | 32.7 | 156
B-19322 VIALE 26 | PL-37 | Concreto | Muros plataforma eje A 11-12, eje 6 D-E | 2026-09-08 | 10/6/2026 12:00:00 AM | 28 | 21 | 29.8 | 142
B-19322 VIALE 26 | PL-37 | Concreto | Muros plataforma eje A 11-12, eje 6 D-E | 2026-09-08 | 9/22/2026 12:00:00 AM | 14 | 21 | 26.8 | 128
B-19322 VIALE 26 | PL-37 | Concreto | Muros plataforma eje A 11-12, eje 6 D-E | 2026-09-08 | 9/22/2026 12:00:00 AM | 14 | 21 | 26.4 | 125
B-19322 VIALE 26 | PL-37 | Concreto | Muros plataforma eje A 11-12, eje 6 D-E | 2026-09-08 | 9/22/2026 12:00:00 AM | 14 | 21 | 28.6 | 136
B-19322 VIALE 26 | PL-37 | Concreto | Muros plataforma eje A 11-12, eje 6 D-E | 2026-09-08 | 9/15/2026 12:00:00 AM | 7 | 21 | 25.5 | 122
B-19322 VIALE 26 | PL-37 | Concreto | Muros plataforma eje A 11-12, eje 6 D-E | 2026-09-08 | 9/15/2026 12:00:00 AM | 7 | 21 | 23.5 | 112
B-19322 VIALE 26 | PL-37 | Concreto | Muros plataforma eje A 11-12, eje 6 D-E | 2026-09-08 | 9/15/2026 12:00:00 AM | 7 | 21 | 23.9 | 114
B-19322 VIALE 26 | PL-35 | Concreto | Plataforma cimentación zapatas eje 4 D-E y zarpa eje 12 C-D | 2026-09-07 | 10/5/2026 12:00:00 AM | 28 | 21 | 29.9 | 142
B-19322 VIALE 26 | PL-35 | Concreto | Plataforma cimentación zapatas eje 4 D-E y zarpa eje 12 C-D | 2026-09-07 | 10/5/2026 12:00:00 AM | 28 | 21 | 27.7 | 132
B-19322 VIALE 26 | PL-35 | Concreto | Plataforma cimentación zapatas eje 4 D-E y zarpa eje 12 C-D | 2026-09-07 | 10/5/2026 12:00:00 AM | 28 | 21 | 28.9 | 137
B-19322 VIALE 26 | PL-35 | Concreto | Plataforma cimentación zapatas eje 4 D-E y zarpa eje 12 C-D | 2026-09-07 | 9/21/2026 12:00:00 AM | 14 | 21 | 27.2 | 129
B-19322 VIALE 26 | PL-35 | Concreto | Plataforma cimentación zapatas eje 4 D-E y zarpa eje 12 C-D | 2026-09-07 | 9/21/2026 12:00:00 AM | 14 | 21 | 26.9 | 128
B-19322 VIALE 26 | PL-35 | Concreto | Plataforma cimentación zapatas eje 4 D-E y zarpa eje 12 C-D | 2026-09-07 | 9/21/2026 12:00:00 AM | 14 | 21 | 27.3 | 130
B-19322 VIALE 26 | PL-35 | Concreto | Plataforma cimentación zapatas eje 4 D-E y zarpa eje 12 C-D | 2026-09-07 | 9/14/2026 12:00:00 AM | 7 | 21 | 24.3 | 115
B-19322 VIALE 26 | PL-35 | Concreto | Plataforma cimentación zapatas eje 4 D-E y zarpa eje 12 C-D | 2026-09-07 | 9/14/2026 12:00:00 AM | 7 | 21 | 23.3 | 111
B-19322 VIALE 26 | PL-35 | Concreto | Plataforma cimentación zapatas eje 4 D-E y zarpa eje 12 C-D | 2026-09-07 | 9/14/2026 12:00:00 AM | 7 | 21 | 24.1 | 114
B-19322 VIALE 26 | PL-36 | Concreto | Muros cimentación plataforma eje A 7-8, 8-9, columnas y muros 6 B-C | 2026-09-07 | 10/5/2026 12:00:00 AM | 28 | 21 | 24.4 | 116
B-19322 VIALE 26 | PL-36 | Concreto | Muros cimentación plataforma eje A 7-8, 8-9, columnas y muros 6 B-C | 2026-09-07 | 10/5/2026 12:00:00 AM | 28 | 21 | 21.1 | 100
B-19322 VIALE 26 | PL-36 | Concreto | Muros cimentación plataforma eje A 7-8, 8-9, columnas y muros 6 B-C | 2026-09-07 | 10/5/2026 12:00:00 AM | 28 | 21 | 22 | 105
B-19322 VIALE 26 | PL-36 | Concreto | Muros cimentación plataforma eje A 7-8, 8-9, columnas y muros 6 B-C | 2026-09-07 | 9/21/2026 12:00:00 AM | 14 | 21 | 21.4 | 102
B-19322 VIALE 26 | PL-36 | Concreto | Muros cimentación plataforma eje A 7-8, 8-9, columnas y muros 6 B-C | 2026-09-07 | 9/21/2026 12:00:00 AM | 14 | 21 | 19.6 | 93
B-19322 VIALE 26 | PL-36 | Concreto | Muros cimentación plataforma eje A 7-8, 8-9, columnas y muros 6 B-C | 2026-09-07 | 9/21/2026 12:00:00 AM | 14 | 21 | 19.8 | 94
B-19322 VIALE 26 | PL-36 | Concreto | Muros cimentación plataforma eje A 7-8, 8-9, columnas y muros 6 B-C | 2026-09-07 | 9/14/2026 12:00:00 AM | 7 | 21 | 17.2 | 82
B-19322 VIALE 26 | PL-36 | Concreto | Muros cimentación plataforma eje A 7-8, 8-9, columnas y muros 6 B-C | 2026-09-07 | 9/14/2026 12:00:00 AM | 7 | 21 | 18.3 | 87
B-19322 VIALE 26 | PL-36 | Concreto | Muros cimentación plataforma eje A 7-8, 8-9, columnas y muros 6 B-C | 2026-09-07 | 9/14/2026 12:00:00 AM | 7 | 21 | 18.1 | 86
B-19322 VIALE 26 | PL-33 | Concreto | Zarpa ejes 12 B-C, vigas plataforma P1 | 2026-09-04 | 10/2/2026 12:00:00 AM | 28 | 21 | 24.5 | 116
B-19322 VIALE 26 | PL-33 | Concreto | Zarpa ejes 12 B-C, vigas plataforma P1 | 2026-09-04 | 10/2/2026 12:00:00 AM | 28 | 21 | 22.5 | 107
B-19322 VIALE 26 | PL-33 | Concreto | Zarpa ejes 12 B-C, vigas plataforma P1 | 2026-09-04 | 10/2/2026 12:00:00 AM | 28 | 21 | 23.5 | 112
B-19322 VIALE 26 | PL-33 | Concreto | Zarpa ejes 12 B-C, vigas plataforma P1 | 2026-09-04 | 9/18/2026 12:00:00 AM | 14 | 21 | 21.4 | 102
B-19322 VIALE 26 | PL-33 | Concreto | Zarpa ejes 12 B-C, vigas plataforma P1 | 2026-09-04 | 9/18/2026 12:00:00 AM | 14 | 21 | 20.5 | 98
B-19322 VIALE 26 | PL-33 | Concreto | Zarpa ejes 12 B-C, vigas plataforma P1 | 2026-09-04 | 9/18/2026 12:00:00 AM | 14 | 21 | 20.3 | 97
B-19322 VIALE 26 | PL-33 | Concreto | Zarpa ejes 12 B-C, vigas plataforma P1 | 2026-09-04 | 9/11/2026 12:00:00 AM | 7 | 21 | 17.4 | 83
B-19322 VIALE 26 | PL-33 | Concreto | Zarpa ejes 12 B-C, vigas plataforma P1 | 2026-09-04 | 9/11/2026 12:00:00 AM | 7 | 21 | 18.5 | 88
B-19322 VIALE 26 | PL-33 | Concreto | Zarpa ejes 12 B-C, vigas plataforma P1 | 2026-09-04 | 9/11/2026 12:00:00 AM | 7 | 21 | 16.9 | 80
B-19322 VIALE 26 | PL-34 | Concreto | Placa P1 plataforma ejes 9 a 7 entre C-E | 2026-09-04 | 10/2/2026 12:00:00 AM | 28 | 21 | 29.1 | 138
B-19322 VIALE 26 | PL-34 | Concreto | Placa P1 plataforma ejes 9 a 7 entre C-E | 2026-09-04 | 10/2/2026 12:00:00 AM | 28 | 21 | 29.9 | 142
B-19322 VIALE 26 | PL-34 | Concreto | Placa P1 plataforma ejes 9 a 7 entre C-E | 2026-09-04 | 10/2/2026 12:00:00 AM | 28 | 21 | 30.4 | 145
B-19322 VIALE 26 | PL-34 | Concreto | Placa P1 plataforma ejes 9 a 7 entre C-E | 2026-09-04 | 9/18/2026 12:00:00 AM | 14 | 21 | 32.4 | 154
B-19322 VIALE 26 | PL-34 | Concreto | Placa P1 plataforma ejes 9 a 7 entre C-E | 2026-09-04 | 9/18/2026 12:00:00 AM | 14 | 21 | 28.1 | 134
B-19322 VIALE 26 | PL-34 | Concreto | Placa P1 plataforma ejes 9 a 7 entre C-E | 2026-09-04 | 9/18/2026 12:00:00 AM | 14 | 21 | 29.1 | 139
B-19322 VIALE 26 | PL-34 | Concreto | Placa P1 plataforma ejes 9 a 7 entre C-E | 2026-09-04 | 9/11/2026 12:00:00 AM | 7 | 21 | 25.4 | 121
B-19322 VIALE 26 | PL-34 | Concreto | Placa P1 plataforma ejes 9 a 7 entre C-E | 2026-09-04 | 9/11/2026 12:00:00 AM | 7 | 21 | 26.5 | 126
B-19322 VIALE 26 | PL-34 | Concreto | Placa P1 plataforma ejes 9 a 7 entre C-E | 2026-09-04 | 9/11/2026 12:00:00 AM | 7 | 21 | 26.8 | 128
B-19322 VIALE 26 | PL30 | Concreto | VIGAS PLACA PLATAFORMA PISO 1 EJE A-B, 11,10,09 | 2026-09-03 | 10/1/2026 12:00:00 AM | 28 | 21 | 23.5 | 112
B-19322 VIALE 26 | PL30 | Concreto | VIGAS PLACA PLATAFORMA PISO 1 EJE A-B, 11,10,09 | 2026-09-03 | 10/1/2026 12:00:00 AM | 28 | 21 | 20.3 | 97
B-19322 VIALE 26 | PL30 | Concreto | VIGAS PLACA PLATAFORMA PISO 1 EJE A-B, 11,10,09 | 2026-09-03 | 10/1/2026 12:00:00 AM | 28 | 21 | 22.7 | 108
B-19322 VIALE 26 | PL30 | Concreto | VIGAS PLACA PLATAFORMA PISO 1 EJE A-B, 11,10,09 | 2026-09-03 | 9/17/2026 12:00:00 AM | 14 | 21 | 20.9 | 99
B-19322 VIALE 26 | PL30 | Concreto | VIGAS PLACA PLATAFORMA PISO 1 EJE A-B, 11,10,09 | 2026-09-03 | 9/17/2026 12:00:00 AM | 14 | 21 | 21.7 | 103
B-19322 VIALE 26 | PL30 | Concreto | VIGAS PLACA PLATAFORMA PISO 1 EJE A-B, 11,10,09 | 2026-09-03 | 9/17/2026 12:00:00 AM | 14 | 21 | 21.8 | 104
B-19322 VIALE 26 | PL30 | Concreto | VIGAS PLACA PLATAFORMA PISO 1 EJE A-B, 11,10,09 | 2026-09-03 | 9/10/2026 12:00:00 AM | 7 | 21 | 20.5 | 98
B-19322 VIALE 26 | PL30 | Concreto | VIGAS PLACA PLATAFORMA PISO 1 EJE A-B, 11,10,09 | 2026-09-03 | 9/10/2026 12:00:00 AM | 7 | 21 | 21.8 | 104
B-19322 VIALE 26 | PL30 | Concreto | VIGAS PLACA PLATAFORMA PISO 1 EJE A-B, 11,10,09 | 2026-09-03 | 9/10/2026 12:00:00 AM | 7 | 21 | 21.3 | 101
B-19322 VIALE 26 | PL31 | Concreto | PLACA PLATAFORMA PISO 1 EJES AB,11,10,09 | 2026-09-03 | 10/1/2026 12:00:00 AM | 28 | 21 | 31.6 | 150
B-19322 VIALE 26 | PL31 | Concreto | PLACA PLATAFORMA PISO 1 EJES AB,11,10,09 | 2026-09-03 | 10/1/2026 12:00:00 AM | 28 | 21 | 32.4 | 154
B-19322 VIALE 26 | PL31 | Concreto | PLACA PLATAFORMA PISO 1 EJES AB,11,10,09 | 2026-09-03 | 10/1/2026 12:00:00 AM | 28 | 21 | 32.2 | 153
B-19322 VIALE 26 | PL31 | Concreto | PLACA PLATAFORMA PISO 1 EJES AB,11,10,09 | 2026-09-03 | 9/17/2026 12:00:00 AM | 14 | 21 | 29.5 | 140
B-19322 VIALE 26 | PL31 | Concreto | PLACA PLATAFORMA PISO 1 EJES AB,11,10,09 | 2026-09-03 | 9/17/2026 12:00:00 AM | 14 | 21 | 29.3 | 140
B-19322 VIALE 26 | PL31 | Concreto | PLACA PLATAFORMA PISO 1 EJES AB,11,10,09 | 2026-09-03 | 9/17/2026 12:00:00 AM | 14 | 21 | 28.1 | 134
B-19322 VIALE 26 | PL31 | Concreto | PLACA PLATAFORMA PISO 1 EJES AB,11,10,09 | 2026-09-03 | 9/10/2026 12:00:00 AM | 7 | 21 | 27.7 | 132
B-19322 VIALE 26 | PL31 | Concreto | PLACA PLATAFORMA PISO 1 EJES AB,11,10,09 | 2026-09-03 | 9/10/2026 12:00:00 AM | 7 | 21 | 29.8 | 142
B-19322 VIALE 26 | PL31 | Concreto | PLACA PLATAFORMA PISO 1 EJES AB,11,10,09 | 2026-09-03 | 9/10/2026 12:00:00 AM | 7 | 21 | 27.8 | 132
B-19322 VIALE 26 | PL32 | Concreto | MURO SEMISOTANO EJES A-12 AENTRE 7Y8 | 2026-09-03 | 10/1/2026 12:00:00 AM | 28 | 21 | 27.3 | 130
B-19322 VIALE 26 | PL32 | Concreto | MURO SEMISOTANO EJES A-12 AENTRE 7Y8 | 2026-09-03 | 10/1/2026 12:00:00 AM | 28 | 21 | 27.3 | 130
B-19322 VIALE 26 | PL32 | Concreto | MURO SEMISOTANO EJES A-12 AENTRE 7Y8 | 2026-09-03 | 10/1/2026 12:00:00 AM | 28 | 21 | 26.5 | 126
B-19322 VIALE 26 | PL32 | Concreto | MURO SEMISOTANO EJES A-12 AENTRE 7Y8 | 2026-09-03 | 9/17/2026 12:00:00 AM | 14 | 21 | 23.4 | 111
B-19322 VIALE 26 | PL32 | Concreto | MURO SEMISOTANO EJES A-12 AENTRE 7Y8 | 2026-09-03 | 9/17/2026 12:00:00 AM | 14 | 21 | 22.9 | 109
B-19322 VIALE 26 | PL32 | Concreto | MURO SEMISOTANO EJES A-12 AENTRE 7Y8 | 2026-09-03 | 9/17/2026 12:00:00 AM | 14 | 21 | 23.9 | 114
B-19322 VIALE 26 | PL32 | Concreto | MURO SEMISOTANO EJES A-12 AENTRE 7Y8 | 2026-09-03 | 9/10/2026 12:00:00 AM | 7 | 21 | 21.5 | 102
B-19322 VIALE 26 | PL32 | Concreto | MURO SEMISOTANO EJES A-12 AENTRE 7Y8 | 2026-09-03 | 9/10/2026 12:00:00 AM | 7 | 21 | 22.6 | 107
B-19322 VIALE 26 | PL32 | Concreto | MURO SEMISOTANO EJES A-12 AENTRE 7Y8 | 2026-09-03 | 9/10/2026 12:00:00 AM | 7 | 21 | 22.5 | 107
B-19322 VIALE 26 | PL28 | Concreto | CIMENTACION PLATAFORMA VIGA ZAPATA EJE ABC ZARPAS, COLIMNA EJE 5 B-C-D-E-12-C | 2026-09-02 | 9/30/2026 12:00:00 AM | 28 | 21 | 25.1 | 120
B-19322 VIALE 26 | PL28 | Concreto | CIMENTACION PLATAFORMA VIGA ZAPATA EJE ABC ZARPAS, COLIMNA EJE 5 B-C-D-E-12-C | 2026-09-02 | 9/30/2026 12:00:00 AM | 28 | 21 | 23.6 | 112
B-19322 VIALE 26 | PL28 | Concreto | CIMENTACION PLATAFORMA VIGA ZAPATA EJE ABC ZARPAS, COLIMNA EJE 5 B-C-D-E-12-C | 2026-09-02 | 9/30/2026 12:00:00 AM | 28 | 21 | 24.1 | 115
B-19322 VIALE 26 | PL28 | Concreto | CIMENTACION PLATAFORMA VIGA ZAPATA EJE ABC ZARPAS, COLIMNA EJE 5 B-C-D-E-12-C | 2026-09-02 | 9/16/2026 12:00:00 AM | 14 | 21 | 23.9 | 114
B-19322 VIALE 26 | PL28 | Concreto | CIMENTACION PLATAFORMA VIGA ZAPATA EJE ABC ZARPAS, COLIMNA EJE 5 B-C-D-E-12-C | 2026-09-02 | 9/16/2026 12:00:00 AM | 14 | 21 | 23.2 | 110
B-19322 VIALE 26 | PL28 | Concreto | CIMENTACION PLATAFORMA VIGA ZAPATA EJE ABC ZARPAS, COLIMNA EJE 5 B-C-D-E-12-C | 2026-09-02 | 9/16/2026 12:00:00 AM | 14 | 21 | 21.3 | 102
B-19322 VIALE 26 | PL28 | Concreto | CIMENTACION PLATAFORMA VIGA ZAPATA EJE ABC ZARPAS, COLIMNA EJE 5 B-C-D-E-12-C | 2026-09-02 | 9/9/2026 12:00:00 AM | 7 | 21 | 20.3 | 96
B-19322 VIALE 26 | PL28 | Concreto | CIMENTACION PLATAFORMA VIGA ZAPATA EJE ABC ZARPAS, COLIMNA EJE 5 B-C-D-E-12-C | 2026-09-02 | 9/9/2026 12:00:00 AM | 7 | 21 | 20.6 | 98
B-19322 VIALE 26 | PL28 | Concreto | CIMENTACION PLATAFORMA VIGA ZAPATA EJE ABC ZARPAS, COLIMNA EJE 5 B-C-D-E-12-C | 2026-09-02 | 9/9/2026 12:00:00 AM | 7 | 21 | 19.9 | 95
B-19322 VIALE 26 | PL29 | Concreto | MUROS CIMENTACION EJE A ENTRE 9 Y 8 , MURO EJE C NORTE | 2026-09-02 | 9/30/2026 12:00:00 AM | 28 | 21 | 26.6 | 127
B-19322 VIALE 26 | PL29 | Concreto | MUROS CIMENTACION EJE A ENTRE 9 Y 8 , MURO EJE C NORTE | 2026-09-02 | 9/30/2026 12:00:00 AM | 28 | 21 | 28.2 | 134
B-19322 VIALE 26 | PL29 | Concreto | MUROS CIMENTACION EJE A ENTRE 9 Y 8 , MURO EJE C NORTE | 2026-09-02 | 9/30/2026 12:00:00 AM | 28 | 21 | 28.7 | 136
B-19322 VIALE 26 | PL29 | Concreto | MUROS CIMENTACION EJE A ENTRE 9 Y 8 , MURO EJE C NORTE | 2026-09-02 | 9/16/2026 12:00:00 AM | 14 | 21 | 25.5 | 121
B-19322 VIALE 26 | PL29 | Concreto | MUROS CIMENTACION EJE A ENTRE 9 Y 8 , MURO EJE C NORTE | 2026-09-02 | 9/16/2026 12:00:00 AM | 14 | 21 | 24.9 | 119
B-19322 VIALE 26 | PL29 | Concreto | MUROS CIMENTACION EJE A ENTRE 9 Y 8 , MURO EJE C NORTE | 2026-09-02 | 9/16/2026 12:00:00 AM | 14 | 21 | 24.4 | 116
B-19322 VIALE 26 | PL29 | Concreto | MUROS CIMENTACION EJE A ENTRE 9 Y 8 , MURO EJE C NORTE | 2026-09-02 | 9/9/2026 12:00:00 AM | 7 | 21 | 23.3 | 111
B-19322 VIALE 26 | PL29 | Concreto | MUROS CIMENTACION EJE A ENTRE 9 Y 8 , MURO EJE C NORTE | 2026-09-02 | 9/9/2026 12:00:00 AM | 7 | 21 | 22.1 | 105
B-19322 VIALE 26 | PL29 | Concreto | MUROS CIMENTACION EJE A ENTRE 9 Y 8 , MURO EJE C NORTE | 2026-09-02 | 9/9/2026 12:00:00 AM | 7 | 21 | 22 | 105
B-19322 VIALE 26 | PL26 | Concreto | CIMENTACION PLATAFORMA MUROS EJE A-10-11, 10-9 MURO EJE B-COSTADO NORTE | 2026-08-31 | 9/28/2026 12:00:00 AM | 28 | 21 | 30.3 | 144
B-19322 VIALE 26 | PL26 | Concreto | CIMENTACION PLATAFORMA MUROS EJE A-10-11, 10-9 MURO EJE B-COSTADO NORTE | 2026-08-31 | 9/28/2026 12:00:00 AM | 28 | 21 | 29 | 138
B-19322 VIALE 26 | PL26 | Concreto | CIMENTACION PLATAFORMA MUROS EJE A-10-11, 10-9 MURO EJE B-COSTADO NORTE | 2026-08-31 | 9/28/2026 12:00:00 AM | 28 | 21 | 28.2 | 134
B-19322 VIALE 26 | PL26 | Concreto | CIMENTACION PLATAFORMA MUROS EJE A-10-11, 10-9 MURO EJE B-COSTADO NORTE | 2026-08-31 | 9/14/2026 12:00:00 AM | 14 | 21 | 26.3 | 125
B-19322 VIALE 26 | PL26 | Concreto | CIMENTACION PLATAFORMA MUROS EJE A-10-11, 10-9 MURO EJE B-COSTADO NORTE | 2026-08-31 | 9/14/2026 12:00:00 AM | 14 | 21 | 25 | 119
B-19322 VIALE 26 | PL26 | Concreto | CIMENTACION PLATAFORMA MUROS EJE A-10-11, 10-9 MURO EJE B-COSTADO NORTE | 2026-08-31 | 9/14/2026 12:00:00 AM | 14 | 21 | 26.8 | 128
B-19322 VIALE 26 | PL26 | Concreto | CIMENTACION PLATAFORMA MUROS EJE A-10-11, 10-9 MURO EJE B-COSTADO NORTE | 2026-08-31 | 9/7/2026 12:00:00 AM | 7 | 21 | 20 | 95
B-19322 VIALE 26 | PL26 | Concreto | CIMENTACION PLATAFORMA MUROS EJE A-10-11, 10-9 MURO EJE B-COSTADO NORTE | 2026-08-31 | 9/7/2026 12:00:00 AM | 7 | 21 | 22 | 105
B-19322 VIALE 26 | PL26 | Concreto | CIMENTACION PLATAFORMA MUROS EJE A-10-11, 10-9 MURO EJE B-COSTADO NORTE | 2026-08-31 | 9/7/2026 12:00:00 AM | 7 | 21 | 21.7 | 104
B-19322 VIALE 26 | PL27 | Concreto | COMENTACION PLATAFORMA ZAPATA Y VIGA EJES 5-D-E | 2026-08-31 | 9/28/2026 12:00:00 AM | 28 | 21 | 23.6 | 113
B-19322 VIALE 26 | PL27 | Concreto | COMENTACION PLATAFORMA ZAPATA Y VIGA EJES 5-D-E | 2026-08-31 | 9/28/2026 12:00:00 AM | 28 | 21 | 24.7 | 118
B-19322 VIALE 26 | PL27 | Concreto | COMENTACION PLATAFORMA ZAPATA Y VIGA EJES 5-D-E | 2026-08-31 | 9/28/2026 12:00:00 AM | 28 | 21 | 23.4 | 111
B-19322 VIALE 26 | PL27 | Concreto | COMENTACION PLATAFORMA ZAPATA Y VIGA EJES 5-D-E | 2026-08-31 | 9/14/2026 12:00:00 AM | 14 | 21 | 22.5 | 107
B-19322 VIALE 26 | PL27 | Concreto | COMENTACION PLATAFORMA ZAPATA Y VIGA EJES 5-D-E | 2026-08-31 | 9/14/2026 12:00:00 AM | 14 | 21 | 21.3 | 101
B-19322 VIALE 26 | PL27 | Concreto | COMENTACION PLATAFORMA ZAPATA Y VIGA EJES 5-D-E | 2026-08-31 | 9/14/2026 12:00:00 AM | 14 | 21 | 21.8 | 104
B-19322 VIALE 26 | PL27 | Concreto | COMENTACION PLATAFORMA ZAPATA Y VIGA EJES 5-D-E | 2026-08-31 | 9/7/2026 12:00:00 AM | 7 | 21 | 20.2 | 96
B-19322 VIALE 26 | PL27 | Concreto | COMENTACION PLATAFORMA ZAPATA Y VIGA EJES 5-D-E | 2026-08-31 | 9/7/2026 12:00:00 AM | 7 | 21 | 19.3 | 92
B-19322 VIALE 26 | PL27 | Concreto | COMENTACION PLATAFORMA ZAPATA Y VIGA EJES 5-D-E | 2026-08-31 | 9/7/2026 12:00:00 AM | 7 | 21 | 19.4 | 92
B-19322 VIALE 26 | SC08 | Concreto | COLUMNAS SALON SOCIAL B-2,B-3,C-2,C-3 | 2026-08-31 | 9/28/2026 12:00:00 AM | 28 | 21 | 28.1 | 134
B-19322 VIALE 26 | SC08 | Concreto | COLUMNAS SALON SOCIAL B-2,B-3,C-2,C-3 | 2026-08-31 | 9/28/2026 12:00:00 AM | 28 | 21 | 26.4 | 126
B-19322 VIALE 26 | SC08 | Concreto | COLUMNAS SALON SOCIAL B-2,B-3,C-2,C-3 | 2026-08-31 | 9/28/2026 12:00:00 AM | 28 | 21 | 30.4 | 145
B-19322 VIALE 26 | SC08 | Concreto | COLUMNAS SALON SOCIAL B-2,B-3,C-2,C-3 | 2026-08-31 | 9/14/2026 12:00:00 AM | 14 | 21 | 25.9 | 123
B-19322 VIALE 26 | SC08 | Concreto | COLUMNAS SALON SOCIAL B-2,B-3,C-2,C-3 | 2026-08-31 | 9/14/2026 12:00:00 AM | 14 | 21 | 26 | 124
B-19322 VIALE 26 | SC08 | Concreto | COLUMNAS SALON SOCIAL B-2,B-3,C-2,C-3 | 2026-08-31 | 9/14/2026 12:00:00 AM | 14 | 21 | 26.6 | 127
B-19322 VIALE 26 | SC08 | Concreto | COLUMNAS SALON SOCIAL B-2,B-3,C-2,C-3 | 2026-08-31 | 9/7/2026 12:00:00 AM | 7 | 21 | 21.3 | 102
B-19322 VIALE 26 | SC08 | Concreto | COLUMNAS SALON SOCIAL B-2,B-3,C-2,C-3 | 2026-08-31 | 9/7/2026 12:00:00 AM | 7 | 21 | 22.2 | 106
B-19322 VIALE 26 | SC08 | Concreto | COLUMNAS SALON SOCIAL B-2,B-3,C-2,C-3 | 2026-08-31 | 9/7/2026 12:00:00 AM | 7 | 21 | 22.9 | 109
B-19322 VIALE 26 | PL25 | Concreto | CIMENTACION ZAPATAS EJE 5 B-C ZARPA EJE A ENTRE 11-10, 10-9 | 2026-08-29 | 9/26/2026 12:00:00 AM | 28 | 21 | 23.7 | 113
B-19322 VIALE 26 | PL25 | Concreto | CIMENTACION ZAPATAS EJE 5 B-C ZARPA EJE A ENTRE 11-10, 10-9 | 2026-08-29 | 9/26/2026 12:00:00 AM | 28 | 21 | 25.7 | 123
B-19322 VIALE 26 | PL25 | Concreto | CIMENTACION ZAPATAS EJE 5 B-C ZARPA EJE A ENTRE 11-10, 10-9 | 2026-08-29 | 9/26/2026 12:00:00 AM | 28 | 21 | 23.7 | 113
B-19322 VIALE 26 | PL25 | Concreto | CIMENTACION ZAPATAS EJE 5 B-C ZARPA EJE A ENTRE 11-10, 10-9 | 2026-08-29 | 9/12/2026 12:00:00 AM | 14 | 21 | 22.1 | 105
B-19322 VIALE 26 | PL25 | Concreto | CIMENTACION ZAPATAS EJE 5 B-C ZARPA EJE A ENTRE 11-10, 10-9 | 2026-08-29 | 9/12/2026 12:00:00 AM | 14 | 21 | 23.1 | 110
B-19322 VIALE 26 | PL25 | Concreto | CIMENTACION ZAPATAS EJE 5 B-C ZARPA EJE A ENTRE 11-10, 10-9 | 2026-08-29 | 9/12/2026 12:00:00 AM | 14 | 21 | 23 | 110
B-19322 VIALE 26 | PL25 | Concreto | CIMENTACION ZAPATAS EJE 5 B-C ZARPA EJE A ENTRE 11-10, 10-9 | 2026-08-29 | 9/5/2026 12:00:00 AM | 7 | 21 | 21.1 | 100
B-19322 VIALE 26 | PL25 | Concreto | CIMENTACION ZAPATAS EJE 5 B-C ZARPA EJE A ENTRE 11-10, 10-9 | 2026-08-29 | 9/5/2026 12:00:00 AM | 7 | 21 | 20.3 | 97
B-19322 VIALE 26 | PL25 | Concreto | CIMENTACION ZAPATAS EJE 5 B-C ZARPA EJE A ENTRE 11-10, 10-9 | 2026-08-29 | 9/5/2026 12:00:00 AM | 7 | 21 | 19.9 | 95
B-19322 VIALE 26 | SC07 | Concreto | COLUMNAS SALON SOCIAL B-1 ,D-1,E-2,E-3 | 2026-08-29 | 9/26/2026 12:00:00 AM | 28 | 21 | 25.6 | 122
B-19322 VIALE 26 | SC07 | Concreto | COLUMNAS SALON SOCIAL B-1 ,D-1,E-2,E-3 | 2026-08-29 | 9/26/2026 12:00:00 AM | 28 | 21 | 26 | 124
B-19322 VIALE 26 | SC07 | Concreto | COLUMNAS SALON SOCIAL B-1 ,D-1,E-2,E-3 | 2026-08-29 | 9/26/2026 12:00:00 AM | 28 | 21 | 26 | 124
B-19322 VIALE 26 | SC07 | Concreto | COLUMNAS SALON SOCIAL B-1 ,D-1,E-2,E-3 | 2026-08-29 | 9/12/2026 12:00:00 AM | 14 | 21 | 21.6 | 103
B-19322 VIALE 26 | SC07 | Concreto | COLUMNAS SALON SOCIAL B-1 ,D-1,E-2,E-3 | 2026-08-29 | 9/12/2026 12:00:00 AM | 14 | 21 | 22.6 | 108
B-19322 VIALE 26 | SC07 | Concreto | COLUMNAS SALON SOCIAL B-1 ,D-1,E-2,E-3 | 2026-08-29 | 9/12/2026 12:00:00 AM | 14 | 21 | 22.8 | 108
B-19322 VIALE 26 | SC07 | Concreto | COLUMNAS SALON SOCIAL B-1 ,D-1,E-2,E-3 | 2026-08-29 | 9/5/2026 12:00:00 AM | 7 | 21 | 21.4 | 102
B-19322 VIALE 26 | SC07 | Concreto | COLUMNAS SALON SOCIAL B-1 ,D-1,E-2,E-3 | 2026-08-29 | 9/5/2026 12:00:00 AM | 7 | 21 | 19.9 | 95
B-19322 VIALE 26 | SC07 | Concreto | COLUMNAS SALON SOCIAL B-1 ,D-1,E-2,E-3 | 2026-08-29 | 9/5/2026 12:00:00 AM | 7 | 21 | 21.6 | 103
B-19322 VIALE 26 | PL24 | Concreto | CIMEANTACION PLATAFORMA ZARPA Y ZAPATA EJE C-12 ZAPATA EJE E-6 | 2026-08-28 | 9/25/2026 12:00:00 AM | 28 | 21 | 18.9 | 90
B-19322 VIALE 26 | PL24 | Concreto | CIMEANTACION PLATAFORMA ZARPA Y ZAPATA EJE C-12 ZAPATA EJE E-6 | 2026-08-28 | 9/25/2026 12:00:00 AM | 28 | 21 | 18.8 | 90
B-19322 VIALE 26 | PL24 | Concreto | CIMEANTACION PLATAFORMA ZARPA Y ZAPATA EJE C-12 ZAPATA EJE E-6 | 2026-08-28 | 9/25/2026 12:00:00 AM | 28 | 21 | 22 | 105
B-19322 VIALE 26 | PL24 | Concreto | CIMEANTACION PLATAFORMA ZARPA Y ZAPATA EJE C-12 ZAPATA EJE E-6 | 2026-08-28 | 9/11/2026 12:00:00 AM | 14 | 21 | 18.5 | 88
B-19322 VIALE 26 | PL24 | Concreto | CIMEANTACION PLATAFORMA ZARPA Y ZAPATA EJE C-12 ZAPATA EJE E-6 | 2026-08-28 | 9/11/2026 12:00:00 AM | 14 | 21 | 15.9 | 76
B-19322 VIALE 26 | PL24 | Concreto | CIMEANTACION PLATAFORMA ZARPA Y ZAPATA EJE C-12 ZAPATA EJE E-6 | 2026-08-28 | 9/11/2026 12:00:00 AM | 14 | 21 | 19.8 | 94
B-19322 VIALE 26 | PL24 | Concreto | CIMEANTACION PLATAFORMA ZARPA Y ZAPATA EJE C-12 ZAPATA EJE E-6 | 2026-08-28 | 9/5/2026 12:00:00 AM | 8 | 21 | 16.1 | 77
B-19322 VIALE 26 | PL24 | Concreto | CIMEANTACION PLATAFORMA ZARPA Y ZAPATA EJE C-12 ZAPATA EJE E-6 | 2026-08-28 | 9/5/2026 12:00:00 AM | 8 | 21 | 13.5 | 64
B-19322 VIALE 26 | PL24 | Concreto | CIMEANTACION PLATAFORMA ZARPA Y ZAPATA EJE C-12 ZAPATA EJE E-6 | 2026-08-28 | 9/5/2026 12:00:00 AM | 8 | 21 | 14 | 67
B-19322 VIALE 26 | PL23 | Concreto | MUROS SEMISOTANO PLATFORMAS EJES A-11-10-10-9 A-8 | 2026-08-27 | 9/24/2026 12:00:00 AM | 28 | 21 | 31.2 | 149
B-19322 VIALE 26 | PL23 | Concreto | MUROS SEMISOTANO PLATFORMAS EJES A-11-10-10-9 A-8 | 2026-08-27 | 9/24/2026 12:00:00 AM | 28 | 21 | 30.4 | 145
B-19322 VIALE 26 | PL23 | Concreto | MUROS SEMISOTANO PLATFORMAS EJES A-11-10-10-9 A-8 | 2026-08-27 | 9/24/2026 12:00:00 AM | 28 | 21 | 28.4 | 135
B-19322 VIALE 26 | PL23 | Concreto | MUROS SEMISOTANO PLATFORMAS EJES A-11-10-10-9 A-8 | 2026-08-27 | 9/10/2026 12:00:00 AM | 14 | 21 | 27.6 | 131
B-19322 VIALE 26 | PL23 | Concreto | MUROS SEMISOTANO PLATFORMAS EJES A-11-10-10-9 A-8 | 2026-08-27 | 9/10/2026 12:00:00 AM | 14 | 21 | 26.6 | 127
B-19322 VIALE 26 | PL23 | Concreto | MUROS SEMISOTANO PLATFORMAS EJES A-11-10-10-9 A-8 | 2026-08-27 | 9/10/2026 12:00:00 AM | 14 | 21 | 27.9 | 133
B-19322 VIALE 26 | PL23 | Concreto | MUROS SEMISOTANO PLATFORMAS EJES A-11-10-10-9 A-8 | 2026-08-27 | 9/3/2026 12:00:00 AM | 7 | 21 | 21.9 | 104
B-19322 VIALE 26 | PL23 | Concreto | MUROS SEMISOTANO PLATFORMAS EJES A-11-10-10-9 A-8 | 2026-08-27 | 9/3/2026 12:00:00 AM | 7 | 21 | 21.2 | 101
B-19322 VIALE 26 | PL23 | Concreto | MUROS SEMISOTANO PLATFORMAS EJES A-11-10-10-9 A-8 | 2026-08-27 | 9/3/2026 12:00:00 AM | 7 | 21 | 23.8 | 113
B-19322 VIALE 26 | SC 05 | Concreto | VIGAS CIMENTACION PLACA SUPERIOR EJE 1-3 ENTRE A Y F-SC | 2026-08-27 | 9/24/2026 12:00:00 AM | 28 | 21 | 19.8 | 94
B-19322 VIALE 26 | SC 05 | Concreto | VIGAS CIMENTACION PLACA SUPERIOR EJE 1-3 ENTRE A Y F-SC | 2026-08-27 | 9/24/2026 12:00:00 AM | 28 | 21 | 18.2 | 86
B-19322 VIALE 26 | SC 05 | Concreto | VIGAS CIMENTACION PLACA SUPERIOR EJE 1-3 ENTRE A Y F-SC | 2026-08-27 | 9/24/2026 12:00:00 AM | 28 | 21 | 18.7 | 89
B-19322 VIALE 26 | SC 05 | Concreto | VIGAS CIMENTACION PLACA SUPERIOR EJE 1-3 ENTRE A Y F-SC | 2026-08-27 | 9/10/2026 12:00:00 AM | 14 | 21 | 16.2 | 77
B-19322 VIALE 26 | SC 05 | Concreto | VIGAS CIMENTACION PLACA SUPERIOR EJE 1-3 ENTRE A Y F-SC | 2026-08-27 | 9/10/2026 12:00:00 AM | 14 | 21 | 16.7 | 80
B-19322 VIALE 26 | SC 05 | Concreto | VIGAS CIMENTACION PLACA SUPERIOR EJE 1-3 ENTRE A Y F-SC | 2026-08-27 | 9/10/2026 12:00:00 AM | 14 | 21 | 17.3 | 82
B-19322 VIALE 26 | SC 05 | Concreto | VIGAS CIMENTACION PLACA SUPERIOR EJE 1-3 ENTRE A Y F-SC | 2026-08-27 | 9/3/2026 12:00:00 AM | 7 | 21 | 13.4 | 64
B-19322 VIALE 26 | SC 05 | Concreto | VIGAS CIMENTACION PLACA SUPERIOR EJE 1-3 ENTRE A Y F-SC | 2026-08-27 | 9/3/2026 12:00:00 AM | 7 | 21 | 12.9 | 61
B-19322 VIALE 26 | SC 05 | Concreto | VIGAS CIMENTACION PLACA SUPERIOR EJE 1-3 ENTRE A Y F-SC | 2026-08-27 | 9/3/2026 12:00:00 AM | 7 | 21 | 15.2 | 72
B-19322 VIALE 26 | SC 06 | Concreto | VIGAS CIMENTACION PLACA SUPERIOR EJE 1-3 ENTRE A-F-SC | 2026-08-27 | 9/24/2026 12:00:00 AM | 28 | 21 | 28.8 | 137
B-19322 VIALE 26 | SC 06 | Concreto | VIGAS CIMENTACION PLACA SUPERIOR EJE 1-3 ENTRE A-F-SC | 2026-08-27 | 9/24/2026 12:00:00 AM | 28 | 21 | 25.1 | 120
B-19322 VIALE 26 | SC 06 | Concreto | VIGAS CIMENTACION PLACA SUPERIOR EJE 1-3 ENTRE A-F-SC | 2026-08-27 | 9/24/2026 12:00:00 AM | 28 | 21 | 26 | 124
B-19322 VIALE 26 | SC 06 | Concreto | VIGAS CIMENTACION PLACA SUPERIOR EJE 1-3 ENTRE A-F-SC | 2026-08-27 | 9/10/2026 12:00:00 AM | 14 | 21 | 27.5 | 131
B-19322 VIALE 26 | SC 06 | Concreto | VIGAS CIMENTACION PLACA SUPERIOR EJE 1-3 ENTRE A-F-SC | 2026-08-27 | 9/10/2026 12:00:00 AM | 14 | 21 | 28.8 | 137
B-19322 VIALE 26 | SC 06 | Concreto | VIGAS CIMENTACION PLACA SUPERIOR EJE 1-3 ENTRE A-F-SC | 2026-08-27 | 9/10/2026 12:00:00 AM | 14 | 21 | 28.3 | 134
B-19322 VIALE 26 | SC 06 | Concreto | VIGAS CIMENTACION PLACA SUPERIOR EJE 1-3 ENTRE A-F-SC | 2026-08-27 | 9/3/2026 12:00:00 AM | 7 | 21 | 21 | 100
B-19322 VIALE 26 | SC 06 | Concreto | VIGAS CIMENTACION PLACA SUPERIOR EJE 1-3 ENTRE A-F-SC | 2026-08-27 | 9/3/2026 12:00:00 AM | 7 | 21 | 23.9 | 114
B-19322 VIALE 26 | SC 06 | Concreto | VIGAS CIMENTACION PLACA SUPERIOR EJE 1-3 ENTRE A-F-SC | 2026-08-27 | 9/3/2026 12:00:00 AM | 7 | 21 | 20.4 | 97
B-19322 VIALE 26 | PL21 | Concreto | COLIMNA PLATAFORMA EJE D-11, ZARPA EJE A-TR5 | 2026-08-26 | 9/23/2026 12:00:00 AM | 28 | 21 | 23.3 | 111
B-19322 VIALE 26 | PL21 | Concreto | COLIMNA PLATAFORMA EJE D-11, ZARPA EJE A-TR5 | 2026-08-26 | 9/23/2026 12:00:00 AM | 28 | 21 | 23.7 | 113
B-19322 VIALE 26 | PL21 | Concreto | COLIMNA PLATAFORMA EJE D-11, ZARPA EJE A-TR5 | 2026-08-26 | 9/23/2026 12:00:00 AM | 28 | 21 | 24.7 | 117
B-19322 VIALE 26 | PL21 | Concreto | COLIMNA PLATAFORMA EJE D-11, ZARPA EJE A-TR5 | 2026-08-26 | 9/9/2026 12:00:00 AM | 14 | 21 | 21.4 | 102
B-19322 VIALE 26 | PL21 | Concreto | COLIMNA PLATAFORMA EJE D-11, ZARPA EJE A-TR5 | 2026-08-26 | 9/9/2026 12:00:00 AM | 14 | 21 | 21.3 | 101
B-19322 VIALE 26 | PL21 | Concreto | COLIMNA PLATAFORMA EJE D-11, ZARPA EJE A-TR5 | 2026-08-26 | 9/9/2026 12:00:00 AM | 14 | 21 | 22.2 | 106
B-19322 VIALE 26 | PL21 | Concreto | COLIMNA PLATAFORMA EJE D-11, ZARPA EJE A-TR5 | 2026-08-26 | 9/2/2026 12:00:00 AM | 7 | 21 | 17.8 | 85
B-19322 VIALE 26 | PL21 | Concreto | COLIMNA PLATAFORMA EJE D-11, ZARPA EJE A-TR5 | 2026-08-26 | 9/2/2026 12:00:00 AM | 7 | 21 | 20.4 | 97
B-19322 VIALE 26 | PL21 | Concreto | COLIMNA PLATAFORMA EJE D-11, ZARPA EJE A-TR5 | 2026-08-26 | 9/2/2026 12:00:00 AM | 7 | 21 | 18.9 | 90
B-19322 VIALE 26 | PL22 | Concreto | PLACA PISO 1 PLATAFORMA EJES C-E ENTRE 9-11 | 2026-08-26 | 9/23/2026 12:00:00 AM | 28 | 21 | 22.3 | 106
B-19322 VIALE 26 | PL22 | Concreto | PLACA PISO 1 PLATAFORMA EJES C-E ENTRE 9-11 | 2026-08-26 | 9/23/2026 12:00:00 AM | 28 | 21 | 21.1 | 100
B-19322 VIALE 26 | PL22 | Concreto | PLACA PISO 1 PLATAFORMA EJES C-E ENTRE 9-11 | 2026-08-26 | 9/23/2026 12:00:00 AM | 28 | 21 | 23.2 | 111
B-19322 VIALE 26 | PL22 | Concreto | PLACA PISO 1 PLATAFORMA EJES C-E ENTRE 9-11 | 2026-08-26 | 9/9/2026 12:00:00 AM | 14 | 21 | 18.4 | 88
B-19322 VIALE 26 | PL22 | Concreto | PLACA PISO 1 PLATAFORMA EJES C-E ENTRE 9-11 | 2026-08-26 | 9/9/2026 12:00:00 AM | 14 | 21 | 19.5 | 93
B-19322 VIALE 26 | PL22 | Concreto | PLACA PISO 1 PLATAFORMA EJES C-E ENTRE 9-11 | 2026-08-26 | 9/9/2026 12:00:00 AM | 14 | 21 | 21.1 | 100
B-19322 VIALE 26 | PL22 | Concreto | PLACA PISO 1 PLATAFORMA EJES C-E ENTRE 9-11 | 2026-08-26 | 9/2/2026 12:00:00 AM | 7 | 21 | 19.8 | 94
B-19322 VIALE 26 | PL22 | Concreto | PLACA PISO 1 PLATAFORMA EJES C-E ENTRE 9-11 | 2026-08-26 | 9/2/2026 12:00:00 AM | 7 | 21 | 20.4 | 97
B-19322 VIALE 26 | PL22 | Concreto | PLACA PISO 1 PLATAFORMA EJES C-E ENTRE 9-11 | 2026-08-26 | 9/2/2026 12:00:00 AM | 7 | 21 | 20.1 | 96
B-19322 VIALE 26 | PL20 | Concreto | PLATAFORMA MURO EJE B , PARAMENTO , COLUMNA EJE B12 ZARPA A-8 | 2026-08-25 | 9/22/2026 12:00:00 AM | 28 | 21 | 25.8 | 123
B-19322 VIALE 26 | PL20 | Concreto | PLATAFORMA MURO EJE B , PARAMENTO , COLUMNA EJE B12 ZARPA A-8 | 2026-08-25 | 9/22/2026 12:00:00 AM | 28 | 21 | 27 | 128
B-19322 VIALE 26 | PL20 | Concreto | PLATAFORMA MURO EJE B , PARAMENTO , COLUMNA EJE B12 ZARPA A-8 | 2026-08-25 | 9/22/2026 12:00:00 AM | 28 | 21 | 25.1 | 119
B-19322 VIALE 26 | PL20 | Concreto | PLATAFORMA MURO EJE B , PARAMENTO , COLUMNA EJE B12 ZARPA A-8 | 2026-08-25 | 9/8/2026 12:00:00 AM | 14 | 21 | 23.8 | 113
B-19322 VIALE 26 | PL20 | Concreto | PLATAFORMA MURO EJE B , PARAMENTO , COLUMNA EJE B12 ZARPA A-8 | 2026-08-25 | 9/8/2026 12:00:00 AM | 14 | 21 | 24.1 | 115
B-19322 VIALE 26 | PL20 | Concreto | PLATAFORMA MURO EJE B , PARAMENTO , COLUMNA EJE B12 ZARPA A-8 | 2026-08-25 | 9/8/2026 12:00:00 AM | 14 | 21 | 24.4 | 116
B-19322 VIALE 26 | PL20 | Concreto | PLATAFORMA MURO EJE B , PARAMENTO , COLUMNA EJE B12 ZARPA A-8 | 2026-08-25 | 9/1/2026 12:00:00 AM | 7 | 21 | 18.2 | 86
B-19322 VIALE 26 | PL20 | Concreto | PLATAFORMA MURO EJE B , PARAMENTO , COLUMNA EJE B12 ZARPA A-8 | 2026-08-25 | 9/1/2026 12:00:00 AM | 7 | 21 | 19.5 | 93
B-19322 VIALE 26 | PL20 | Concreto | PLATAFORMA MURO EJE B , PARAMENTO , COLUMNA EJE B12 ZARPA A-8 | 2026-08-25 | 9/1/2026 12:00:00 AM | 7 | 21 | 19.6 | 93
B-19322 VIALE 26 | SC 04 | Concreto | TORTA INFERIOR SALON COMUNAL EJE A-D 1Y3 | 2026-08-25 | 9/22/2026 12:00:00 AM | 28 | 21 | 33.2 | 158
B-19322 VIALE 26 | SC 04 | Concreto | TORTA INFERIOR SALON COMUNAL EJE A-D 1Y3 | 2026-08-25 | 9/22/2026 12:00:00 AM | 28 | 21 | 34.3 | 163
B-19322 VIALE 26 | SC 04 | Concreto | TORTA INFERIOR SALON COMUNAL EJE A-D 1Y3 | 2026-08-25 | 9/22/2026 12:00:00 AM | 28 | 21 | 34.3 | 163
B-19322 VIALE 26 | SC 04 | Concreto | TORTA INFERIOR SALON COMUNAL EJE A-D 1Y3 | 2026-08-25 | 9/8/2026 12:00:00 AM | 14 | 21 | 25.1 | 119
B-19322 VIALE 26 | SC 04 | Concreto | TORTA INFERIOR SALON COMUNAL EJE A-D 1Y3 | 2026-08-25 | 9/8/2026 12:00:00 AM | 14 | 21 | 32.2 | 154
B-19322 VIALE 26 | SC 04 | Concreto | TORTA INFERIOR SALON COMUNAL EJE A-D 1Y3 | 2026-08-25 | 9/8/2026 12:00:00 AM | 14 | 21 | 31.7 | 151
B-19322 VIALE 26 | SC 04 | Concreto | TORTA INFERIOR SALON COMUNAL EJE A-D 1Y3 | 2026-08-25 | 9/1/2026 12:00:00 AM | 7 | 21 | 26.5 | 126
B-19322 VIALE 26 | SC 04 | Concreto | TORTA INFERIOR SALON COMUNAL EJE A-D 1Y3 | 2026-08-25 | 9/1/2026 12:00:00 AM | 7 | 21 | 26.5 | 126
B-19322 VIALE 26 | SC 04 | Concreto | TORTA INFERIOR SALON COMUNAL EJE A-D 1Y3 | 2026-08-25 | 9/1/2026 12:00:00 AM | 7 | 21 | 28.5 | 136
B-19322 VIALE 26 | PL 19 | Concreto | MURO SEMISOTANO PLATAFORMA EJES A-10,9 | 2026-08-24 | 9/21/2026 12:00:00 AM | 28 | 21 | 30.9 | 147
B-19322 VIALE 26 | PL 19 | Concreto | MURO SEMISOTANO PLATAFORMA EJES A-10,9 | 2026-08-24 | 9/21/2026 12:00:00 AM | 28 | 21 | 28.8 | 137
B-19322 VIALE 26 | PL 19 | Concreto | MURO SEMISOTANO PLATAFORMA EJES A-10,9 | 2026-08-24 | 9/21/2026 12:00:00 AM | 28 | 21 | 29.4 | 140
B-19322 VIALE 26 | PL 19 | Concreto | MURO SEMISOTANO PLATAFORMA EJES A-10,9 | 2026-08-24 | 9/7/2026 12:00:00 AM | 14 | 21 | 27.1 | 129
B-19322 VIALE 26 | PL 19 | Concreto | MURO SEMISOTANO PLATAFORMA EJES A-10,9 | 2026-08-24 | 9/7/2026 12:00:00 AM | 14 | 21 | 27.6 | 131
B-19322 VIALE 26 | PL 19 | Concreto | MURO SEMISOTANO PLATAFORMA EJES A-10,9 | 2026-08-24 | 9/7/2026 12:00:00 AM | 14 | 21 | 25.9 | 123
B-19322 VIALE 26 | PL 19 | Concreto | MURO SEMISOTANO PLATAFORMA EJES A-10,9 | 2026-08-24 | 8/31/2026 12:00:00 AM | 7 | 21 | 22.1 | 105
B-19322 VIALE 26 | PL 19 | Concreto | MURO SEMISOTANO PLATAFORMA EJES A-10,9 | 2026-08-24 | 8/31/2026 12:00:00 AM | 7 | 21 | 23.7 | 113
B-19322 VIALE 26 | PL 19 | Concreto | MURO SEMISOTANO PLATAFORMA EJES A-10,9 | 2026-08-24 | 8/31/2026 12:00:00 AM | 7 | 21 | 23.4 | 111
B-19322 VIALE 26 | PL 18 | Concreto | CIMENTACION PLATAFORMA ZARPA EJE A-9 VIGA Y ZAPATA 6-BCD | 2026-08-22 | 9/19/2026 12:00:00 AM | 28 | 21 | 17.6 | 84
B-19322 VIALE 26 | PL 18 | Concreto | CIMENTACION PLATAFORMA ZARPA EJE A-9 VIGA Y ZAPATA 6-BCD | 2026-08-22 | 9/19/2026 12:00:00 AM | 28 | 21 | 18.6 | 89
B-19322 VIALE 26 | PL 18 | Concreto | CIMENTACION PLATAFORMA ZARPA EJE A-9 VIGA Y ZAPATA 6-BCD | 2026-08-22 | 9/19/2026 12:00:00 AM | 28 | 21 | 18.2 | 86
B-19322 VIALE 26 | PL 18 | Concreto | CIMENTACION PLATAFORMA ZARPA EJE A-9 VIGA Y ZAPATA 6-BCD | 2026-08-22 | 9/5/2026 12:00:00 AM | 14 | 21 | 12.7 | 61
B-19322 VIALE 26 | PL 18 | Concreto | CIMENTACION PLATAFORMA ZARPA EJE A-9 VIGA Y ZAPATA 6-BCD | 2026-08-22 | 9/5/2026 12:00:00 AM | 14 | 21 | 14.5 | 69
B-19322 VIALE 26 | PL 18 | Concreto | CIMENTACION PLATAFORMA ZARPA EJE A-9 VIGA Y ZAPATA 6-BCD | 2026-08-22 | 9/5/2026 12:00:00 AM | 14 | 21 | 13.4 | 64
B-19322 VIALE 26 | PL 18 | Concreto | CIMENTACION PLATAFORMA ZARPA EJE A-9 VIGA Y ZAPATA 6-BCD | 2026-08-22 | 8/29/2026 12:00:00 AM | 7 | 21 | 13.3 | 63
B-19322 VIALE 26 | PL 18 | Concreto | CIMENTACION PLATAFORMA ZARPA EJE A-9 VIGA Y ZAPATA 6-BCD | 2026-08-22 | 8/29/2026 12:00:00 AM | 7 | 21 | 12.2 | 58
B-19322 VIALE 26 | PL 18 | Concreto | CIMENTACION PLATAFORMA ZARPA EJE A-9 VIGA Y ZAPATA 6-BCD | 2026-08-22 | 8/29/2026 12:00:00 AM | 7 | 21 | 11.5 | 55
B-19322 VIALE 26 | PL 16 | Concreto | COLUMNAS PLATAFORMA EJES E,8-6-B,C,D,E ZAPATAS B-12 | 2026-08-21 | 9/18/2026 12:00:00 AM | 28 | 21 | 24.6 | 117
B-19322 VIALE 26 | PL 16 | Concreto | COLUMNAS PLATAFORMA EJES E,8-6-B,C,D,E ZAPATAS B-12 | 2026-08-21 | 9/18/2026 12:00:00 AM | 28 | 21 | 25.1 | 119
B-19322 VIALE 26 | PL 16 | Concreto | COLUMNAS PLATAFORMA EJES E,8-6-B,C,D,E ZAPATAS B-12 | 2026-08-21 | 9/18/2026 12:00:00 AM | 28 | 21 | 25.5 | 121
B-19322 VIALE 26 | PL 16 | Concreto | COLUMNAS PLATAFORMA EJES E,8-6-B,C,D,E ZAPATAS B-12 | 2026-08-21 | 9/4/2026 12:00:00 AM | 14 | 21 | 23.9 | 114
B-19322 VIALE 26 | PL 16 | Concreto | COLUMNAS PLATAFORMA EJES E,8-6-B,C,D,E ZAPATAS B-12 | 2026-08-21 | 9/4/2026 12:00:00 AM | 14 | 21 | 23.7 | 113
B-19322 VIALE 26 | PL 16 | Concreto | COLUMNAS PLATAFORMA EJES E,8-6-B,C,D,E ZAPATAS B-12 | 2026-08-21 | 9/4/2026 12:00:00 AM | 14 | 21 | 22.2 | 106
B-19322 VIALE 26 | PL 16 | Concreto | COLUMNAS PLATAFORMA EJES E,8-6-B,C,D,E ZAPATAS B-12 | 2026-08-21 | 8/29/2026 12:00:00 AM | 8 | 21 | 21.3 | 102
B-19322 VIALE 26 | PL 16 | Concreto | COLUMNAS PLATAFORMA EJES E,8-6-B,C,D,E ZAPATAS B-12 | 2026-08-21 | 8/29/2026 12:00:00 AM | 8 | 21 | 22.2 | 105
B-19322 VIALE 26 | PL 16 | Concreto | COLUMNAS PLATAFORMA EJES E,8-6-B,C,D,E ZAPATAS B-12 | 2026-08-21 | 8/29/2026 12:00:00 AM | 8 | 21 | 22 | 105
B-19322 VIALE 26 | PL 17 | Concreto | PLATAFORMA ZARPA EJE A-10-B-12, MURO EJE E-11 | 2026-08-21 | 9/18/2026 12:00:00 AM | 28 | 21 | 31.5 | 150
B-19322 VIALE 26 | PL 17 | Concreto | PLATAFORMA ZARPA EJE A-10-B-12, MURO EJE E-11 | 2026-08-21 | 9/18/2026 12:00:00 AM | 28 | 21 | 31.3 | 149
B-19322 VIALE 26 | PL 17 | Concreto | PLATAFORMA ZARPA EJE A-10-B-12, MURO EJE E-11 | 2026-08-21 | 9/18/2026 12:00:00 AM | 28 | 21 | 31.9 | 152
B-19322 VIALE 26 | PL 17 | Concreto | PLATAFORMA ZARPA EJE A-10-B-12, MURO EJE E-11 | 2026-08-21 | 9/4/2026 12:00:00 AM | 14 | 21 | 30.4 | 145
B-19322 VIALE 26 | PL 17 | Concreto | PLATAFORMA ZARPA EJE A-10-B-12, MURO EJE E-11 | 2026-08-21 | 9/4/2026 12:00:00 AM | 14 | 21 | 30 | 143
B-19322 VIALE 26 | PL 17 | Concreto | PLATAFORMA ZARPA EJE A-10-B-12, MURO EJE E-11 | 2026-08-21 | 9/4/2026 12:00:00 AM | 14 | 21 | 28.2 | 134
B-19322 VIALE 26 | PL 17 | Concreto | PLATAFORMA ZARPA EJE A-10-B-12, MURO EJE E-11 | 2026-08-21 | 8/29/2026 12:00:00 AM | 8 | 21 | 27 | 129
B-19322 VIALE 26 | PL 17 | Concreto | PLATAFORMA ZARPA EJE A-10-B-12, MURO EJE E-11 | 2026-08-21 | 8/29/2026 12:00:00 AM | 8 | 21 | 27.5 | 131
B-19322 VIALE 26 | PL 17 | Concreto | PLATAFORMA ZARPA EJE A-10-B-12, MURO EJE E-11 | 2026-08-21 | 8/29/2026 12:00:00 AM | 8 | 21 | 27.9 | 133
B-19322 VIALE 26 | PL-18 | Concreto | Cimentación plataforma zarpa eje A-9 viga y zapatas eje 6 | 2026-08-21 | 10/16/2026 12:00:00 AM | 56 | 21 | 23.2 | 110
B-19322 VIALE 26 | PL-18 | Concreto | Cimentación plataforma zarpa eje A-9 viga y zapatas eje 6 | 2026-08-21 | 10/16/2026 12:00:00 AM | 56 | 21 | 18.1 | 86
B-19322 VIALE 26 | PL-18 | Concreto | Cimentación plataforma zarpa eje A-9 viga y zapatas eje 6 | 2026-08-21 | 10/16/2026 12:00:00 AM | 56 | 21 | 22.4 | 106
B-19322 VIALE 26 | PL15 | Concreto | VIGAS Y ZAPATAS DE PLATAFORMA EJE 6 D-F ZAPATAS A-11 | 2026-08-19 | 9/16/2026 12:00:00 AM | 28 | 21 | 29.6 | 141
B-19322 VIALE 26 | PL15 | Concreto | VIGAS Y ZAPATAS DE PLATAFORMA EJE 6 D-F ZAPATAS A-11 | 2026-08-19 | 9/16/2026 12:00:00 AM | 28 | 21 | 31 | 148
B-19322 VIALE 26 | PL15 | Concreto | VIGAS Y ZAPATAS DE PLATAFORMA EJE 6 D-F ZAPATAS A-11 | 2026-08-19 | 9/16/2026 12:00:00 AM | 28 | 21 | 29.4 | 140
B-19322 VIALE 26 | PL15 | Concreto | VIGAS Y ZAPATAS DE PLATAFORMA EJE 6 D-F ZAPATAS A-11 | 2026-08-19 | 9/2/2026 12:00:00 AM | 14 | 21 | 30.3 | 144
B-19322 VIALE 26 | PL15 | Concreto | VIGAS Y ZAPATAS DE PLATAFORMA EJE 6 D-F ZAPATAS A-11 | 2026-08-19 | 9/2/2026 12:00:00 AM | 14 | 21 | 28.2 | 134
B-19322 VIALE 26 | PL15 | Concreto | VIGAS Y ZAPATAS DE PLATAFORMA EJE 6 D-F ZAPATAS A-11 | 2026-08-19 | 9/2/2026 12:00:00 AM | 14 | 21 | 30.4 | 145
B-19322 VIALE 26 | PL15 | Concreto | VIGAS Y ZAPATAS DE PLATAFORMA EJE 6 D-F ZAPATAS A-11 | 2026-08-19 | 8/26/2026 12:00:00 AM | 7 | 21 | 25.2 | 120
B-19322 VIALE 26 | PL15 | Concreto | VIGAS Y ZAPATAS DE PLATAFORMA EJE 6 D-F ZAPATAS A-11 | 2026-08-19 | 8/26/2026 12:00:00 AM | 7 | 21 | 24.7 | 118
B-19322 VIALE 26 | PL15 | Concreto | VIGAS Y ZAPATAS DE PLATAFORMA EJE 6 D-F ZAPATAS A-11 | 2026-08-19 | 8/26/2026 12:00:00 AM | 7 | 21 | 24.9 | 118
B-19322 VIALE 26 | SC03 | Concreto | PLACA CIMENTACION TORTA INFERIOR EJE F AL I ENTRE 1 Y2 | 2026-08-18 | 9/15/2026 12:00:00 AM | 28 | 21 | 28.9 | 137
B-19322 VIALE 26 | SC03 | Concreto | PLACA CIMENTACION TORTA INFERIOR EJE F AL I ENTRE 1 Y2 | 2026-08-18 | 9/15/2026 12:00:00 AM | 28 | 21 | 29.1 | 139
B-19322 VIALE 26 | SC03 | Concreto | PLACA CIMENTACION TORTA INFERIOR EJE F AL I ENTRE 1 Y2 | 2026-08-18 | 9/15/2026 12:00:00 AM | 28 | 21 | 23.8 | 113
B-19322 VIALE 26 | SC03 | Concreto | PLACA CIMENTACION TORTA INFERIOR EJE F AL I ENTRE 1 Y2 | 2026-08-18 | 9/1/2026 12:00:00 AM | 14 | 21 | 26 | 124
B-19322 VIALE 26 | SC03 | Concreto | PLACA CIMENTACION TORTA INFERIOR EJE F AL I ENTRE 1 Y2 | 2026-08-18 | 9/1/2026 12:00:00 AM | 14 | 21 | 23.9 | 114
B-19322 VIALE 26 | SC03 | Concreto | PLACA CIMENTACION TORTA INFERIOR EJE F AL I ENTRE 1 Y2 | 2026-08-18 | 9/1/2026 12:00:00 AM | 14 | 21 | 26.1 | 124
B-19322 VIALE 26 | SC03 | Concreto | PLACA CIMENTACION TORTA INFERIOR EJE F AL I ENTRE 1 Y2 | 2026-08-18 | 8/25/2026 12:00:00 AM | 7 | 21 | 27 | 129
B-19322 VIALE 26 | SC03 | Concreto | PLACA CIMENTACION TORTA INFERIOR EJE F AL I ENTRE 1 Y2 | 2026-08-18 | 8/25/2026 12:00:00 AM | 7 | 21 | 28.5 | 136
B-19322 VIALE 26 | SC03 | Concreto | PLACA CIMENTACION TORTA INFERIOR EJE F AL I ENTRE 1 Y2 | 2026-08-18 | 8/25/2026 12:00:00 AM | 7 | 21 | 26.6 | 126
B-19322 VIALE 26 | PL 14 | Concreto | VIGAS Y ZAPATAS DE PLATAFORMA EJE 6 ENTRRE B-C | 2026-08-14 | 9/11/2026 12:00:00 AM | 28 | 21 | 24.6 | 117
B-19322 VIALE 26 | PL 14 | Concreto | VIGAS Y ZAPATAS DE PLATAFORMA EJE 6 ENTRRE B-C | 2026-08-14 | 9/11/2026 12:00:00 AM | 28 | 21 | 24.6 | 117
B-19322 VIALE 26 | PL 14 | Concreto | VIGAS Y ZAPATAS DE PLATAFORMA EJE 6 ENTRRE B-C | 2026-08-14 | 9/11/2026 12:00:00 AM | 28 | 21 | 24.8 | 118
B-19322 VIALE 26 | PL 14 | Concreto | VIGAS Y ZAPATAS DE PLATAFORMA EJE 6 ENTRRE B-C | 2026-08-14 | 8/28/2026 12:00:00 AM | 14 | 21 | 19.4 | 92
B-19322 VIALE 26 | PL 14 | Concreto | VIGAS Y ZAPATAS DE PLATAFORMA EJE 6 ENTRRE B-C | 2026-08-14 | 8/28/2026 12:00:00 AM | 14 | 21 | 18.5 | 88
B-19322 VIALE 26 | PL 14 | Concreto | VIGAS Y ZAPATAS DE PLATAFORMA EJE 6 ENTRRE B-C | 2026-08-14 | 8/28/2026 12:00:00 AM | 14 | 21 | 18.1 | 86
B-19322 VIALE 26 | PL 14 | Concreto | VIGAS Y ZAPATAS DE PLATAFORMA EJE 6 ENTRRE B-C | 2026-08-14 | 8/26/2026 12:00:00 AM | 12 | 21 | 17.7 | 84
B-19322 VIALE 26 | PL 14 | Concreto | VIGAS Y ZAPATAS DE PLATAFORMA EJE 6 ENTRRE B-C | 2026-08-14 | 8/26/2026 12:00:00 AM | 12 | 21 | 18.3 | 87
B-19322 VIALE 26 | PL 14 | Concreto | VIGAS Y ZAPATAS DE PLATAFORMA EJE 6 ENTRRE B-C | 2026-08-14 | 8/26/2026 12:00:00 AM | 12 | 21 | 18.3 | 87
B-19322 VIALE 26 | SC02 | Concreto | PLACA CIMENTACION TORTA INFERIOR EJE F AL I ENTRE 1 Y2 | 2026-08-14 | 9/11/2026 12:00:00 AM | 28 | 21 | 31.4 | 149
B-19322 VIALE 26 | SC02 | Concreto | PLACA CIMENTACION TORTA INFERIOR EJE F AL I ENTRE 1 Y2 | 2026-08-14 | 9/11/2026 12:00:00 AM | 28 | 21 | 31.1 | 148
B-19322 VIALE 26 | SC02 | Concreto | PLACA CIMENTACION TORTA INFERIOR EJE F AL I ENTRE 1 Y2 | 2026-08-14 | 9/11/2026 12:00:00 AM | 28 | 21 | 30.1 | 143
B-19322 VIALE 26 | SC02 | Concreto | PLACA CIMENTACION TORTA INFERIOR EJE F AL I ENTRE 1 Y2 | 2026-08-14 | 8/28/2026 12:00:00 AM | 14 | 21 | 29 | 138
B-19322 VIALE 26 | SC02 | Concreto | PLACA CIMENTACION TORTA INFERIOR EJE F AL I ENTRE 1 Y2 | 2026-08-14 | 8/28/2026 12:00:00 AM | 14 | 21 | 29.8 | 142
B-19322 VIALE 26 | SC02 | Concreto | PLACA CIMENTACION TORTA INFERIOR EJE F AL I ENTRE 1 Y2 | 2026-08-14 | 8/28/2026 12:00:00 AM | 14 | 21 | 28.1 | 134
B-19322 VIALE 26 | SC02 | Concreto | PLACA CIMENTACION TORTA INFERIOR EJE F AL I ENTRE 1 Y2 | 2026-08-14 | 8/26/2026 12:00:00 AM | 12 | 21 | 29.3 | 139
B-19322 VIALE 26 | SC02 | Concreto | PLACA CIMENTACION TORTA INFERIOR EJE F AL I ENTRE 1 Y2 | 2026-08-14 | 8/26/2026 12:00:00 AM | 12 | 21 | 30.3 | 144
B-19322 VIALE 26 | SC02 | Concreto | PLACA CIMENTACION TORTA INFERIOR EJE F AL I ENTRE 1 Y2 | 2026-08-14 | 8/26/2026 12:00:00 AM | 12 | 21 | 28.3 | 135
B-19322 VIALE 26 | PL 11 | Concreto | VIGAS DE PLATAFORMA PISO 1 EJES ,CB-9,7 | 2026-08-11 | 9/8/2026 12:00:00 AM | 28 | 21 | 25.8 | 123
B-19322 VIALE 26 | PL 11 | Concreto | VIGAS DE PLATAFORMA PISO 1 EJES ,CB-9,7 | 2026-08-11 | 9/8/2026 12:00:00 AM | 28 | 21 | 25.6 | 122
B-19322 VIALE 26 | PL 11 | Concreto | VIGAS DE PLATAFORMA PISO 1 EJES ,CB-9,7 | 2026-08-11 | 9/8/2026 12:00:00 AM | 28 | 21 | 27.3 | 130
B-19322 VIALE 26 | PL 11 | Concreto | VIGAS DE PLATAFORMA PISO 1 EJES ,CB-9,7 | 2026-08-11 | 8/25/2026 12:00:00 AM | 14 | 21 | 20.2 | 96
B-19322 VIALE 26 | PL 11 | Concreto | VIGAS DE PLATAFORMA PISO 1 EJES ,CB-9,7 | 2026-08-11 | 8/25/2026 12:00:00 AM | 14 | 21 | 20.7 | 98
B-19322 VIALE 26 | PL 11 | Concreto | VIGAS DE PLATAFORMA PISO 1 EJES ,CB-9,7 | 2026-08-11 | 8/25/2026 12:00:00 AM | 14 | 21 | 20.5 | 98
B-19322 VIALE 26 | PL 11 | Concreto | VIGAS DE PLATAFORMA PISO 1 EJES ,CB-9,7 | 2026-08-11 | 8/14/2026 12:00:00 AM | 3 | 21 | 17.1 | 81
B-19322 VIALE 26 | PL 11 | Concreto | VIGAS DE PLATAFORMA PISO 1 EJES ,CB-9,7 | 2026-08-11 | 8/14/2026 12:00:00 AM | 3 | 21 | 13.5 | 64
B-19322 VIALE 26 | PL 11 | Concreto | VIGAS DE PLATAFORMA PISO 1 EJES ,CB-9,7 | 2026-08-11 | 8/14/2026 12:00:00 AM | 3 | 21 | 15 | 71
B-19322 VIALE 26 | PL12 | Concreto | PLACA DE PLATAFORMA PISO 1 EJES ,CB-9,7 | 2026-08-11 | 9/8/2026 12:00:00 AM | 28 | 21 | 22.6 | 108
B-19322 VIALE 26 | PL12 | Concreto | PLACA DE PLATAFORMA PISO 1 EJES ,CB-9,7 | 2026-08-11 | 9/8/2026 12:00:00 AM | 28 | 21 | 23.1 | 110
B-19322 VIALE 26 | PL12 | Concreto | PLACA DE PLATAFORMA PISO 1 EJES ,CB-9,7 | 2026-08-11 | 9/8/2026 12:00:00 AM | 28 | 21 | 23 | 110
B-19322 VIALE 26 | PL12 | Concreto | PLACA DE PLATAFORMA PISO 1 EJES ,CB-9,7 | 2026-08-11 | 8/25/2026 12:00:00 AM | 14 | 21 | 18.8 | 89
B-19322 VIALE 26 | PL12 | Concreto | PLACA DE PLATAFORMA PISO 1 EJES ,CB-9,7 | 2026-08-11 | 8/25/2026 12:00:00 AM | 14 | 21 | 20.6 | 98
B-19322 VIALE 26 | PL12 | Concreto | PLACA DE PLATAFORMA PISO 1 EJES ,CB-9,7 | 2026-08-11 | 8/25/2026 12:00:00 AM | 14 | 21 | 20.7 | 98
B-19322 VIALE 26 | PL12 | Concreto | PLACA DE PLATAFORMA PISO 1 EJES ,CB-9,7 | 2026-08-11 | 8/18/2026 12:00:00 AM | 7 | 21 | 20.6 | 98
B-19322 VIALE 26 | PL12 | Concreto | PLACA DE PLATAFORMA PISO 1 EJES ,CB-9,7 | 2026-08-11 | 8/18/2026 12:00:00 AM | 7 | 21 | 19.6 | 93
B-19322 VIALE 26 | PL12 | Concreto | PLACA DE PLATAFORMA PISO 1 EJES ,CB-9,7 | 2026-08-11 | 8/18/2026 12:00:00 AM | 7 | 21 | 20 | 95
B-19322 VIALE 26 | E- T1 04 | Concreto | VIGAS CUBIERTA ESCALERA PISO 14 A CUBIERTA | 2026-08-08 | 9/5/2026 12:00:00 AM | 28 | 21 | 44 | 209
B-19322 VIALE 26 | E- T1 04 | Concreto | VIGAS CUBIERTA ESCALERA PISO 14 A CUBIERTA | 2026-08-08 | 9/5/2026 12:00:00 AM | 28 | 21 | 46.2 | 220
B-19322 VIALE 26 | E- T1 04 | Concreto | VIGAS CUBIERTA ESCALERA PISO 14 A CUBIERTA | 2026-08-08 | 9/5/2026 12:00:00 AM | 28 | 21 | 47.5 | 226
B-19322 VIALE 26 | E- T1 04 | Concreto | VIGAS CUBIERTA ESCALERA PISO 14 A CUBIERTA | 2026-08-08 | 8/22/2026 12:00:00 AM | 14 | 21 | 42 | 200
B-19322 VIALE 26 | E- T1 04 | Concreto | VIGAS CUBIERTA ESCALERA PISO 14 A CUBIERTA | 2026-08-08 | 8/22/2026 12:00:00 AM | 14 | 21 | 40.7 | 194
B-19322 VIALE 26 | E- T1 04 | Concreto | VIGAS CUBIERTA ESCALERA PISO 14 A CUBIERTA | 2026-08-08 | 8/22/2026 12:00:00 AM | 14 | 21 | 42.2 | 201
B-19322 VIALE 26 | E- T1 04 | Concreto | VIGAS CUBIERTA ESCALERA PISO 14 A CUBIERTA | 2026-08-08 | 8/15/2026 12:00:00 AM | 7 | 21 | 34 | 162
B-19322 VIALE 26 | E- T1 04 | Concreto | VIGAS CUBIERTA ESCALERA PISO 14 A CUBIERTA | 2026-08-08 | 8/15/2026 12:00:00 AM | 7 | 21 | 38.2 | 182
B-19322 VIALE 26 | E- T1 04 | Concreto | VIGAS CUBIERTA ESCALERA PISO 14 A CUBIERTA | 2026-08-08 | 8/15/2026 12:00:00 AM | 7 | 21 | 34.7 | 165
B-19322 VIALE 26 | PL 10 | Concreto | COLUMNAS PLATAFORMA EJE E-11 10,7 D-7,4 MYUROA M1 EJES D-E -7 | 2026-08-08 | 9/5/2026 12:00:00 AM | 28 | 21 | 23.9 | 114
B-19322 VIALE 26 | PL 10 | Concreto | COLUMNAS PLATAFORMA EJE E-11 10,7 D-7,4 MYUROA M1 EJES D-E -7 | 2026-08-08 | 9/5/2026 12:00:00 AM | 28 | 21 | 23.9 | 114
B-19322 VIALE 26 | PL 10 | Concreto | COLUMNAS PLATAFORMA EJE E-11 10,7 D-7,4 MYUROA M1 EJES D-E -7 | 2026-08-08 | 9/5/2026 12:00:00 AM | 28 | 21 | 24.6 | 117
B-19322 VIALE 26 | PL 10 | Concreto | COLUMNAS PLATAFORMA EJE E-11 10,7 D-7,4 MYUROA M1 EJES D-E -7 | 2026-08-08 | 8/22/2026 12:00:00 AM | 14 | 21 | 24.2 | 115
B-19322 VIALE 26 | PL 10 | Concreto | COLUMNAS PLATAFORMA EJE E-11 10,7 D-7,4 MYUROA M1 EJES D-E -7 | 2026-08-08 | 8/22/2026 12:00:00 AM | 14 | 21 | 20.2 | 96
B-19322 VIALE 26 | PL 10 | Concreto | COLUMNAS PLATAFORMA EJE E-11 10,7 D-7,4 MYUROA M1 EJES D-E -7 | 2026-08-08 | 8/22/2026 12:00:00 AM | 14 | 21 | 21.1 | 101
B-19322 VIALE 26 | PL 10 | Concreto | COLUMNAS PLATAFORMA EJE E-11 10,7 D-7,4 MYUROA M1 EJES D-E -7 | 2026-08-08 | 8/15/2026 12:00:00 AM | 7 | 21 | 17.6 | 84
B-19322 VIALE 26 | PL 10 | Concreto | COLUMNAS PLATAFORMA EJE E-11 10,7 D-7,4 MYUROA M1 EJES D-E -7 | 2026-08-08 | 8/15/2026 12:00:00 AM | 7 | 21 | 18 | 86
B-19322 VIALE 26 | PL 10 | Concreto | COLUMNAS PLATAFORMA EJE E-11 10,7 D-7,4 MYUROA M1 EJES D-E -7 | 2026-08-08 | 8/15/2026 12:00:00 AM | 7 | 21 | 19.6 | 93
B-19322 VIALE 26 | P-T1 86 | Concreto | Placa y cubierta de escalera | 2026-08-03 | 8/31/2026 12:00:00 AM | 28 | 21 | 25.9 | 123
B-19322 VIALE 26 | P-T1 86 | Concreto | Placa y cubierta de escalera | 2026-08-03 | 8/31/2026 12:00:00 AM | 28 | 21 | 19.6 | 93
B-19322 VIALE 26 | P-T1 86 | Concreto | Placa y cubierta de escalera | 2026-08-03 | 8/31/2026 12:00:00 AM | 28 | 21 | 22.6 | 108
B-19322 VIALE 26 | P-T1 86 | Concreto | Placa y cubierta de escalera | 2026-08-03 | 8/17/2026 12:00:00 AM | 14 | 21 | 19.4 | 92
B-19322 VIALE 26 | P-T1 86 | Concreto | Placa y cubierta de escalera | 2026-08-03 | 8/17/2026 12:00:00 AM | 14 | 21 | 19.7 | 94
B-19322 VIALE 26 | P-T1 86 | Concreto | Placa y cubierta de escalera | 2026-08-03 | 8/17/2026 12:00:00 AM | 14 | 21 | 19.7 | 94
B-19322 VIALE 26 | P-T1 86 | Concreto | Placa y cubierta de escalera | 2026-08-03 | 8/10/2026 12:00:00 AM | 7 | 21 | 15.7 | 74
B-19322 VIALE 26 | P-T1 86 | Concreto | Placa y cubierta de escalera | 2026-08-03 | 8/10/2026 12:00:00 AM | 7 | 21 | 15.5 | 74
B-19322 VIALE 26 | P-T1 86 | Concreto | Placa y cubierta de escalera | 2026-08-03 | 8/10/2026 12:00:00 AM | 7 | 21 | 17.6 | 84
B-19322 VIALE 26 | PL10 | Concreto | Cimentacion plataforma viga zapata ejes 7,8,9, | 2026-07-31 | 8/28/2026 12:00:00 AM | 28 | 21 | 25.1 | 119
B-19322 VIALE 26 | PL10 | Concreto | Cimentacion plataforma viga zapata ejes 7,8,9, | 2026-07-31 | 8/28/2026 12:00:00 AM | 28 | 21 | 25 | 119
B-19322 VIALE 26 | PL10 | Concreto | Cimentacion plataforma viga zapata ejes 7,8,9, | 2026-07-31 | 8/28/2026 12:00:00 AM | 28 | 21 | 25.2 | 120
B-19322 VIALE 26 | PL10 | Concreto | Cimentacion plataforma viga zapata ejes 7,8,9, | 2026-07-31 | 8/14/2026 12:00:00 AM | 14 | 21 | 21.2 | 101
B-19322 VIALE 26 | PL10 | Concreto | Cimentacion plataforma viga zapata ejes 7,8,9, | 2026-07-31 | 8/14/2026 12:00:00 AM | 14 | 21 | 20.1 | 96
B-19322 VIALE 26 | PL10 | Concreto | Cimentacion plataforma viga zapata ejes 7,8,9, | 2026-07-31 | 8/14/2026 12:00:00 AM | 14 | 21 | 20.1 | 96
B-19322 VIALE 26 | PL10 | Concreto | Cimentacion plataforma viga zapata ejes 7,8,9, | 2026-07-31 | 8/7/2026 12:00:00 AM | 7 | 21 | 15.5 | 74
B-19322 VIALE 26 | PL10 | Concreto | Cimentacion plataforma viga zapata ejes 7,8,9, | 2026-07-31 | 8/7/2026 12:00:00 AM | 7 | 21 | 15.6 | 74
B-19322 VIALE 26 | PL10 | Concreto | Cimentacion plataforma viga zapata ejes 7,8,9, | 2026-07-31 | 8/7/2026 12:00:00 AM | 7 | 21 | 15.9 | 76
B-19322 VIALE 26 | MR-T1-12 | Concreto | Mortero de grouting T1 P13 | 2026-07-29 | 8/26/2026 12:00:00 AM | 28 | 12.5 | 13.3 | 106
B-19322 VIALE 26 | MR-T1-12 | Concreto | Mortero de grouting T1 P13 | 2026-07-29 | 8/26/2026 12:00:00 AM | 28 | 12.5 | 13.2 | 106
B-19322 VIALE 26 | MR-T1-12 | Concreto | Mortero de grouting T1 P13 | 2026-07-29 | 8/26/2026 12:00:00 AM | 28 | 12.5 | 14.4 | 115
B-19322 VIALE 26 | MR-T1-12 | Concreto | Mortero de grouting T1 P13 | 2026-07-29 | 8/12/2026 12:00:00 AM | 14 | 12.5 | 11.8 | 95
B-19322 VIALE 26 | MR-T1-12 | Concreto | Mortero de grouting T1 P13 | 2026-07-29 | 8/12/2026 12:00:00 AM | 14 | 12.5 | 11.7 | 94
B-19322 VIALE 26 | MR-T1-12 | Concreto | Mortero de grouting T1 P13 | 2026-07-29 | 8/12/2026 12:00:00 AM | 14 | 12.5 | 12.5 | 100
B-19322 VIALE 26 | MR-T1-13 | Concreto | Mortero de pega T1 P114 | 2026-07-29 | 8/26/2026 12:00:00 AM | 28 | 12.5 | 15.3 | 122
B-19322 VIALE 26 | MR-T1-13 | Concreto | Mortero de pega T1 P114 | 2026-07-29 | 8/26/2026 12:00:00 AM | 28 | 12.5 | 15 | 120
B-19322 VIALE 26 | MR-T1-13 | Concreto | Mortero de pega T1 P114 | 2026-07-29 | 8/26/2026 12:00:00 AM | 28 | 12.5 | 14.8 | 118
B-19322 VIALE 26 | MR-T1-13 | Concreto | Mortero de pega T1 P114 | 2026-07-29 | 8/12/2026 12:00:00 AM | 14 | 12.5 | 12.2 | 98
B-19322 VIALE 26 | MR-T1-13 | Concreto | Mortero de pega T1 P114 | 2026-07-29 | 8/12/2026 12:00:00 AM | 14 | 12.5 | 11.3 | 91
B-19322 VIALE 26 | MR-T1-13 | Concreto | Mortero de pega T1 P114 | 2026-07-29 | 8/12/2026 12:00:00 AM | 14 | 12.5 | 11.1 | 88
B-19322 VIALE 26 | M-T1 108 | Concreto | Muros T1 Cubierta ejes H-D M=6,21 | 2026-07-28 | 8/25/2026 12:00:00 AM | 28 | 21 | 49.6 | 236
B-19322 VIALE 26 | M-T1 108 | Concreto | Muros T1 Cubierta ejes H-D M=6,21 | 2026-07-28 | 8/25/2026 12:00:00 AM | 28 | 21 | 49.1 | 234
B-19322 VIALE 26 | M-T1 108 | Concreto | Muros T1 Cubierta ejes H-D M=6,21 | 2026-07-28 | 8/25/2026 12:00:00 AM | 28 | 21 | 48.8 | 232
B-19322 VIALE 26 | M-T1 108 | Concreto | Muros T1 Cubierta ejes H-D M=6,21 | 2026-07-28 | 8/4/2026 12:00:00 AM | 7 | 21 | 37 | 176
B-19322 VIALE 26 | M-T1 108 | Concreto | Muros T1 Cubierta ejes H-D M=6,21 | 2026-07-28 | 8/4/2026 12:00:00 AM | 7 | 21 | 35.8 | 170
B-19322 VIALE 26 | M-T1 108 | Concreto | Muros T1 Cubierta ejes H-D M=6,21 | 2026-07-28 | 8/4/2026 12:00:00 AM | 7 | 21 | 37.8 | 180
B-19322 VIALE 26 | M-T1 108 | Concreto | Muros T1 Cubierta ejes H-D M=6,21 | 2026-07-28 | 8/1/2026 12:00:00 AM | 4 | 21 | 37.2 | 177
B-19322 VIALE 26 | M-T1 108 | Concreto | Muros T1 Cubierta ejes H-D M=6,21 | 2026-07-28 | 8/1/2026 12:00:00 AM | 4 | 21 | 35.5 | 169
B-19322 VIALE 26 | M-T1 108 | Concreto | Muros T1 Cubierta ejes H-D M=6,21 | 2026-07-28 | 8/1/2026 12:00:00 AM | 4 | 21 | 33.4 | 159
B-19322 VIALE 26 | PL 09 | Concreto | Vigas eje E-9 a 11 y zapata ejes E, 9, 10, 11 | 2026-07-25 | 8/22/2026 12:00:00 AM | 28 | 21 | 27.7 | 132
B-19322 VIALE 26 | PL 09 | Concreto | Vigas eje E-9 a 11 y zapata ejes E, 9, 10, 11 | 2026-07-25 | 8/22/2026 12:00:00 AM | 28 | 21 | 26.8 | 128
B-19322 VIALE 26 | PL 09 | Concreto | Vigas eje E-9 a 11 y zapata ejes E, 9, 10, 11 | 2026-07-25 | 8/22/2026 12:00:00 AM | 28 | 21 | 26.7 | 127
B-19322 VIALE 26 | PL 09 | Concreto | Vigas eje E-9 a 11 y zapata ejes E, 9, 10, 11 | 2026-07-25 | 8/8/2026 12:00:00 AM | 14 | 21 | 20.2 | 96
B-19322 VIALE 26 | PL 09 | Concreto | Vigas eje E-9 a 11 y zapata ejes E, 9, 10, 11 | 2026-07-25 | 8/8/2026 12:00:00 AM | 14 | 21 | 23.5 | 112
B-19322 VIALE 26 | PL 09 | Concreto | Vigas eje E-9 a 11 y zapata ejes E, 9, 10, 11 | 2026-07-25 | 8/8/2026 12:00:00 AM | 14 | 21 | 21.3 | 102
B-19322 VIALE 26 | PL 09 | Concreto | Vigas eje E-9 a 11 y zapata ejes E, 9, 10, 11 | 2026-07-25 | 8/1/2026 12:00:00 AM | 7 | 21 | 18.3 | 87
B-19322 VIALE 26 | PL 09 | Concreto | Vigas eje E-9 a 11 y zapata ejes E, 9, 10, 11 | 2026-07-25 | 8/1/2026 12:00:00 AM | 7 | 21 | 19.5 | 93
B-19322 VIALE 26 | PL 09 | Concreto | Vigas eje E-9 a 11 y zapata ejes E, 9, 10, 11 | 2026-07-25 | 8/1/2026 12:00:00 AM | 7 | 21 | 17.2 | 82
B-19322 VIALE 26 | M-T1 107 | Concreto | Sobre recorrido de ascensores y escalera eje 1 al 2 | 2026-07-22 | 8/19/2026 12:00:00 AM | 28 | 21 | 33.2 | 158
B-19322 VIALE 26 | M-T1 107 | Concreto | Sobre recorrido de ascensores y escalera eje 1 al 2 | 2026-07-22 | 8/19/2026 12:00:00 AM | 28 | 21 | 35.7 | 170
B-19322 VIALE 26 | M-T1 107 | Concreto | Sobre recorrido de ascensores y escalera eje 1 al 2 | 2026-07-22 | 8/19/2026 12:00:00 AM | 28 | 21 | 35.1 | 167
B-19322 VIALE 26 | M-T1 107 | Concreto | Sobre recorrido de ascensores y escalera eje 1 al 2 | 2026-07-22 | 8/5/2026 12:00:00 AM | 14 | 21 | 27.3 | 130
B-19322 VIALE 26 | M-T1 107 | Concreto | Sobre recorrido de ascensores y escalera eje 1 al 2 | 2026-07-22 | 8/5/2026 12:00:00 AM | 14 | 21 | 30.2 | 144
B-19322 VIALE 26 | M-T1 107 | Concreto | Sobre recorrido de ascensores y escalera eje 1 al 2 | 2026-07-22 | 8/5/2026 12:00:00 AM | 14 | 21 | 25.3 | 120
B-19322 VIALE 26 | M-T1 107 | Concreto | Sobre recorrido de ascensores y escalera eje 1 al 2 | 2026-07-22 | 7/29/2026 12:00:00 AM | 7 | 21 | 26 | 124
B-19322 VIALE 26 | M-T1 107 | Concreto | Sobre recorrido de ascensores y escalera eje 1 al 2 | 2026-07-22 | 7/29/2026 12:00:00 AM | 7 | 21 | 25 | 119
B-19322 VIALE 26 | M-T1 107 | Concreto | Sobre recorrido de ascensores y escalera eje 1 al 2 | 2026-07-22 | 7/29/2026 12:00:00 AM | 7 | 21 | 24.5 | 117
B-19322 VIALE 26 | PL-07 | Concreto | Plataforma vigas eje 11 a 9 entre B-C P1 | 2026-07-18 | 8/15/2026 12:00:00 AM | 28 | 21 | 24.2 | 115
B-19322 VIALE 26 | PL-07 | Concreto | Plataforma vigas eje 11 a 9 entre B-C P1 | 2026-07-18 | 8/15/2026 12:00:00 AM | 28 | 21 | 26.1 | 124
B-19322 VIALE 26 | PL-07 | Concreto | Plataforma vigas eje 11 a 9 entre B-C P1 | 2026-07-18 | 8/15/2026 12:00:00 AM | 28 | 21 | 26 | 124
B-19322 VIALE 26 | PL-07 | Concreto | Plataforma vigas eje 11 a 9 entre B-C P1 | 2026-07-18 | 8/1/2026 12:00:00 AM | 14 | 21 | 22.2 | 106
B-19322 VIALE 26 | PL-07 | Concreto | Plataforma vigas eje 11 a 9 entre B-C P1 | 2026-07-18 | 8/1/2026 12:00:00 AM | 14 | 21 | 19.4 | 92
B-19322 VIALE 26 | PL-07 | Concreto | Plataforma vigas eje 11 a 9 entre B-C P1 | 2026-07-18 | 8/1/2026 12:00:00 AM | 14 | 21 | 21.2 | 101
B-19322 VIALE 26 | PL-07 | Concreto | Plataforma vigas eje 11 a 9 entre B-C P1 | 2026-07-18 | 7/24/2026 12:00:00 AM | 6 | 21 | 15.5 | 74
B-19322 VIALE 26 | PL-07 | Concreto | Plataforma vigas eje 11 a 9 entre B-C P1 | 2026-07-18 | 7/24/2026 12:00:00 AM | 6 | 21 | 14.4 | 68
B-19322 VIALE 26 | PL-07 | Concreto | Plataforma vigas eje 11 a 9 entre B-C P1 | 2026-07-18 | 7/24/2026 12:00:00 AM | 6 | 21 | 14.3 | 68
B-19322 VIALE 26 | PL-08 | Concreto | Plataforma placa eje 11 a 9 entre B-C P1 | 2026-07-18 | 8/15/2026 12:00:00 AM | 28 | 21 | 21.1 | 100
B-19322 VIALE 26 | PL-08 | Concreto | Plataforma placa eje 11 a 9 entre B-C P1 | 2026-07-18 | 8/15/2026 12:00:00 AM | 28 | 21 | 21.4 | 102
B-19322 VIALE 26 | PL-08 | Concreto | Plataforma placa eje 11 a 9 entre B-C P1 | 2026-07-18 | 8/15/2026 12:00:00 AM | 28 | 21 | 20.2 | 96
B-19322 VIALE 26 | PL-08 | Concreto | Plataforma placa eje 11 a 9 entre B-C P1 | 2026-07-18 | 8/1/2026 12:00:00 AM | 14 | 21 | 19.7 | 94
B-19322 VIALE 26 | PL-08 | Concreto | Plataforma placa eje 11 a 9 entre B-C P1 | 2026-07-18 | 8/1/2026 12:00:00 AM | 14 | 21 | 19.4 | 92
B-19322 VIALE 26 | PL-08 | Concreto | Plataforma placa eje 11 a 9 entre B-C P1 | 2026-07-18 | 8/1/2026 12:00:00 AM | 14 | 21 | 18.5 | 88
B-19322 VIALE 26 | PL-08 | Concreto | Plataforma placa eje 11 a 9 entre B-C P1 | 2026-07-18 | 7/24/2026 12:00:00 AM | 6 | 21 | 14.1 | 67
B-19322 VIALE 26 | PL-08 | Concreto | Plataforma placa eje 11 a 9 entre B-C P1 | 2026-07-18 | 7/24/2026 12:00:00 AM | 6 | 21 | 15.3 | 73
B-19322 VIALE 26 | PL-08 | Concreto | Plataforma placa eje 11 a 9 entre B-C P1 | 2026-07-18 | 7/24/2026 12:00:00 AM | 6 | 21 | 14.4 | 69
B-19322 VIALE 26 | PL-06 | Concreto | Plataforma columnas eje 8 a 7 entre B-C | 2026-07-17 | 8/14/2026 12:00:00 AM | 28 | 21 | 30.1 | 143
B-19322 VIALE 26 | PL-06 | Concreto | Plataforma columnas eje 8 a 7 entre B-C | 2026-07-17 | 8/14/2026 12:00:00 AM | 28 | 21 | 22.3 | 106
B-19322 VIALE 26 | PL-06 | Concreto | Plataforma columnas eje 8 a 7 entre B-C | 2026-07-17 | 8/14/2026 12:00:00 AM | 28 | 21 | 22.2 | 106
B-19322 VIALE 26 | PL-06 | Concreto | Plataforma columnas eje 8 a 7 entre B-C | 2026-07-17 | 7/31/2026 12:00:00 AM | 14 | 21 | 23.2 | 111
B-19322 VIALE 26 | PL-06 | Concreto | Plataforma columnas eje 8 a 7 entre B-C | 2026-07-17 | 7/31/2026 12:00:00 AM | 14 | 21 | 22.3 | 106
B-19322 VIALE 26 | PL-06 | Concreto | Plataforma columnas eje 8 a 7 entre B-C | 2026-07-17 | 7/31/2026 12:00:00 AM | 14 | 21 | 22.4 | 106
B-19322 VIALE 26 | PL-06 | Concreto | Plataforma columnas eje 8 a 7 entre B-C | 2026-07-17 | 7/24/2026 12:00:00 AM | 7 | 21 | 17.1 | 81
B-19322 VIALE 26 | PL-06 | Concreto | Plataforma columnas eje 8 a 7 entre B-C | 2026-07-17 | 7/24/2026 12:00:00 AM | 7 | 21 | 16 | 76
B-19322 VIALE 26 | PL-06 | Concreto | Plataforma columnas eje 8 a 7 entre B-C | 2026-07-17 | 7/24/2026 12:00:00 AM | 7 | 21 | 16.6 | 79
B-19322 VIALE 26 | P-T1 85 | Concreto | Viga cubierta T1 eje A-2 y 14 / Viga intermedia de ascensores y escalera / escalera P13 a P14 T1 | 2026-07-15 | 8/12/2026 12:00:00 AM | 28 | 21 | 38.7 | 184
B-19322 VIALE 26 | P-T1 85 | Concreto | Viga cubierta T1 eje A-2 y 14 / Viga intermedia de ascensores y escalera / escalera P13 a P14 T1 | 2026-07-15 | 8/12/2026 12:00:00 AM | 28 | 21 | 29 | 138
B-19322 VIALE 26 | P-T1 85 | Concreto | Viga cubierta T1 eje A-2 y 14 / Viga intermedia de ascensores y escalera / escalera P13 a P14 T1 | 2026-07-15 | 8/12/2026 12:00:00 AM | 28 | 21 | 26.1 | 124
B-19322 VIALE 26 | P-T1 85 | Concreto | Viga cubierta T1 eje A-2 y 14 / Viga intermedia de ascensores y escalera / escalera P13 a P14 T1 | 2026-07-15 | 7/29/2026 12:00:00 AM | 14 | 21 | 31.5 | 150
B-19322 VIALE 26 | P-T1 85 | Concreto | Viga cubierta T1 eje A-2 y 14 / Viga intermedia de ascensores y escalera / escalera P13 a P14 T1 | 2026-07-15 | 7/29/2026 12:00:00 AM | 14 | 21 | 31.1 | 148
B-19322 VIALE 26 | P-T1 85 | Concreto | Viga cubierta T1 eje A-2 y 14 / Viga intermedia de ascensores y escalera / escalera P13 a P14 T1 | 2026-07-15 | 7/29/2026 12:00:00 AM | 14 | 21 | 29.7 | 142
B-19322 VIALE 26 | P-T1 85 | Concreto | Viga cubierta T1 eje A-2 y 14 / Viga intermedia de ascensores y escalera / escalera P13 a P14 T1 | 2026-07-15 | 7/24/2026 12:00:00 AM | 9 | 21 | 28.8 | 137
B-19322 VIALE 26 | P-T1 85 | Concreto | Viga cubierta T1 eje A-2 y 14 / Viga intermedia de ascensores y escalera / escalera P13 a P14 T1 | 2026-07-15 | 7/24/2026 12:00:00 AM | 9 | 21 | 28.3 | 135
B-19322 VIALE 26 | P-T1 85 | Concreto | Viga cubierta T1 eje A-2 y 14 / Viga intermedia de ascensores y escalera / escalera P13 a P14 T1 | 2026-07-15 | 7/24/2026 12:00:00 AM | 9 | 21 | 27.4 | 130
B-19322 VIALE 26 | M-T1 106 | Concreto | Muros T1 cubierta / escalera y ascensor (eje 3 HyD) | 2026-07-09 | 8/6/2026 12:00:00 AM | 28 | 21 | 44.1 | 210
B-19322 VIALE 26 | M-T1 106 | Concreto | Muros T1 cubierta / escalera y ascensor (eje 3 HyD) | 2026-07-09 | 8/6/2026 12:00:00 AM | 28 | 21 | 44.2 | 210
B-19322 VIALE 26 | M-T1 106 | Concreto | Muros T1 cubierta / escalera y ascensor (eje 3 HyD) | 2026-07-09 | 8/6/2026 12:00:00 AM | 28 | 21 | 43.1 | 205
B-19322 VIALE 26 | M-T1 106 | Concreto | Muros T1 cubierta / escalera y ascensor (eje 3 HyD) | 2026-07-09 | 7/16/2026 12:00:00 AM | 7 | 21 | 26.3 | 125
B-19322 VIALE 26 | M-T1 106 | Concreto | Muros T1 cubierta / escalera y ascensor (eje 3 HyD) | 2026-07-09 | 7/16/2026 12:00:00 AM | 7 | 21 | 24.6 | 117
B-19322 VIALE 26 | M-T1 106 | Concreto | Muros T1 cubierta / escalera y ascensor (eje 3 HyD) | 2026-07-09 | 7/16/2026 12:00:00 AM | 7 | 21 | 25.2 | 120
B-19322 VIALE 26 | M-T1 106 | Concreto | Muros T1 cubierta / escalera y ascensor (eje 3 HyD) | 2026-07-09 | 7/15/2026 12:00:00 AM | 6 | 21 | 26.2 | 125
B-19322 VIALE 26 | M-T1 106 | Concreto | Muros T1 cubierta / escalera y ascensor (eje 3 HyD) | 2026-07-09 | 7/15/2026 12:00:00 AM | 6 | 21 | 25 | 119
B-19322 VIALE 26 | M-T1 106 | Concreto | Muros T1 cubierta / escalera y ascensor (eje 3 HyD) | 2026-07-09 | 7/15/2026 12:00:00 AM | 6 | 21 | 26.6 | 127
B-19322 VIALE 26 | PL-05 | Concreto | ZAPATA PLATAFORMA CIMENTACION EJE 7D | 2026-07-07 | 8/4/2026 12:00:00 AM | 28 | 21 | 29.1 | 138
B-19322 VIALE 26 | PL-05 | Concreto | ZAPATA PLATAFORMA CIMENTACION EJE 7D | 2026-07-07 | 8/4/2026 12:00:00 AM | 28 | 21 | 28.9 | 138
B-19322 VIALE 26 | PL-05 | Concreto | ZAPATA PLATAFORMA CIMENTACION EJE 7D | 2026-07-07 | 8/4/2026 12:00:00 AM | 28 | 21 | 26.8 | 127
B-19322 VIALE 26 | PL-05 | Concreto | ZAPATA PLATAFORMA CIMENTACION EJE 7D | 2026-07-07 | 7/21/2026 12:00:00 AM | 14 | 21 | 21.9 | 104
B-19322 VIALE 26 | PL-05 | Concreto | ZAPATA PLATAFORMA CIMENTACION EJE 7D | 2026-07-07 | 7/21/2026 12:00:00 AM | 14 | 21 | 22.7 | 108
B-19322 VIALE 26 | PL-05 | Concreto | ZAPATA PLATAFORMA CIMENTACION EJE 7D | 2026-07-07 | 7/21/2026 12:00:00 AM | 14 | 21 | 24.1 | 115
B-19322 VIALE 26 | PL-05 | Concreto | ZAPATA PLATAFORMA CIMENTACION EJE 7D | 2026-07-07 | 7/10/2026 12:00:00 AM | 3 | 21 | 12 | 57
B-19322 VIALE 26 | PL-05 | Concreto | ZAPATA PLATAFORMA CIMENTACION EJE 7D | 2026-07-07 | 7/10/2026 12:00:00 AM | 3 | 21 | 11.8 | 56
B-19322 VIALE 26 | PL-05 | Concreto | ZAPATA PLATAFORMA CIMENTACION EJE 7D | 2026-07-07 | 7/10/2026 12:00:00 AM | 3 | 21 | 11.7 | 56
B-19322 VIALE 26 | P-T1-84 | Concreto | PLACA CUBIERTA T1 EJES 1-5 ENTRE A Y D | 2026-07-03 | 7/31/2026 12:00:00 AM | 28 | 21 | 40.8 | 194
B-19322 VIALE 26 | P-T1-84 | Concreto | PLACA CUBIERTA T1 EJES 1-5 ENTRE A Y D | 2026-07-03 | 7/31/2026 12:00:00 AM | 28 | 21 | 42.6 | 203
B-19322 VIALE 26 | P-T1-84 | Concreto | PLACA CUBIERTA T1 EJES 1-5 ENTRE A Y D | 2026-07-03 | 7/31/2026 12:00:00 AM | 28 | 21 | 38 | 181
B-19322 VIALE 26 | P-T1-84 | Concreto | PLACA CUBIERTA T1 EJES 1-5 ENTRE A Y D | 2026-07-03 | 7/10/2026 12:00:00 AM | 7 | 21 | 26.7 | 127
B-19322 VIALE 26 | P-T1-84 | Concreto | PLACA CUBIERTA T1 EJES 1-5 ENTRE A Y D | 2026-07-03 | 7/10/2026 12:00:00 AM | 7 | 21 | 25.7 | 122
B-19322 VIALE 26 | P-T1-84 | Concreto | PLACA CUBIERTA T1 EJES 1-5 ENTRE A Y D | 2026-07-03 | 7/10/2026 12:00:00 AM | 7 | 21 | 29.3 | 139
B-19322 VIALE 26 | P-T1-84 | Concreto | PLACA CUBIERTA T1 EJES 1-5 ENTRE A Y D | 2026-07-03 | 7/9/2026 12:00:00 AM | 6 | 21 | 25.4 | 121
B-19322 VIALE 26 | P-T1-84 | Concreto | PLACA CUBIERTA T1 EJES 1-5 ENTRE A Y D | 2026-07-03 | 7/9/2026 12:00:00 AM | 6 | 21 | 26.4 | 125
B-19322 VIALE 26 | P-T1-84 | Concreto | PLACA CUBIERTA T1 EJES 1-5 ENTRE A Y D | 2026-07-03 | 7/9/2026 12:00:00 AM | 6 | 21 | 25.6 | 122
B-19322 VIALE 26 | PL-04 | Concreto | Plataforma cimentación (eje 8 entre B-C-D / eje 7 entre B-C) | 2026-06-27 | 7/25/2026 12:00:00 AM | 28 | 21 | 39.8 | 190
B-19322 VIALE 26 | PL-04 | Concreto | Plataforma cimentación (eje 8 entre B-C-D / eje 7 entre B-C) | 2026-06-27 | 7/25/2026 12:00:00 AM | 28 | 21 | 40.1 | 191
B-19322 VIALE 26 | PL-04 | Concreto | Plataforma cimentación (eje 8 entre B-C-D / eje 7 entre B-C) | 2026-06-27 | 7/25/2026 12:00:00 AM | 28 | 21 | 40.6 | 193
B-19322 VIALE 26 | PL-04 | Concreto | Plataforma cimentación (eje 8 entre B-C-D / eje 7 entre B-C) | 2026-06-27 | 7/11/2026 12:00:00 AM | 14 | 21 | 32.9 | 156
B-19322 VIALE 26 | PL-04 | Concreto | Plataforma cimentación (eje 8 entre B-C-D / eje 7 entre B-C) | 2026-06-27 | 7/11/2026 12:00:00 AM | 14 | 21 | 33.2 | 158
B-19322 VIALE 26 | PL-04 | Concreto | Plataforma cimentación (eje 8 entre B-C-D / eje 7 entre B-C) | 2026-06-27 | 7/11/2026 12:00:00 AM | 14 | 21 | 33.4 | 159
B-19322 VIALE 26 | PL-04 | Concreto | Plataforma cimentación (eje 8 entre B-C-D / eje 7 entre B-C) | 2026-06-27 | 7/4/2026 12:00:00 AM | 7 | 21 | 25.7 | 122
B-19322 VIALE 26 | PL-04 | Concreto | Plataforma cimentación (eje 8 entre B-C-D / eje 7 entre B-C) | 2026-06-27 | 7/4/2026 12:00:00 AM | 7 | 21 | 26.2 | 125
B-19322 VIALE 26 | PL-04 | Concreto | Plataforma cimentación (eje 8 entre B-C-D / eje 7 entre B-C) | 2026-06-27 | 7/4/2026 12:00:00 AM | 7 | 21 | 28.1 | 134
B-19322 VIALE 26 | P-T1 83 | Concreto | Placa cubierta T1 T1 (ejes 05-08 entre A-J) | 2026-06-26 | 7/24/2026 12:00:00 AM | 28 | 21 | 45.1 | 215
B-19322 VIALE 26 | P-T1 83 | Concreto | Placa cubierta T1 T1 (ejes 05-08 entre A-J) | 2026-06-26 | 7/24/2026 12:00:00 AM | 28 | 21 | 42.4 | 202
B-19322 VIALE 26 | P-T1 83 | Concreto | Placa cubierta T1 T1 (ejes 05-08 entre A-J) | 2026-06-26 | 7/24/2026 12:00:00 AM | 28 | 21 | 43.5 | 207
B-19322 VIALE 26 | P-T1 83 | Concreto | Placa cubierta T1 T1 (ejes 05-08 entre A-J) | 2026-06-26 | 7/3/2026 12:00:00 AM | 7 | 21 | 32 | 152
B-19322 VIALE 26 | P-T1 83 | Concreto | Placa cubierta T1 T1 (ejes 05-08 entre A-J) | 2026-06-26 | 7/3/2026 12:00:00 AM | 7 | 21 | 29.3 | 139
B-19322 VIALE 26 | P-T1 83 | Concreto | Placa cubierta T1 T1 (ejes 05-08 entre A-J) | 2026-06-26 | 7/3/2026 12:00:00 AM | 7 | 21 | 31.1 | 148
B-19322 VIALE 26 | P-T1 83 | Concreto | Placa cubierta T1 T1 (ejes 05-08 entre A-J) | 2026-06-26 | 7/2/2026 12:00:00 AM | 6 | 21 | 28.6 | 136
B-19322 VIALE 26 | P-T1 83 | Concreto | Placa cubierta T1 T1 (ejes 05-08 entre A-J) | 2026-06-26 | 7/2/2026 12:00:00 AM | 6 | 21 | 31.9 | 152
B-19322 VIALE 26 | P-T1 83 | Concreto | Placa cubierta T1 T1 (ejes 05-08 entre A-J) | 2026-06-26 | 7/2/2026 12:00:00 AM | 6 | 21 | 32.8 | 156
B-19322 VIALE 26 | PL-03 | Concreto | Plataforma columnas (ejes 11-10-9 entre B-C-D) | 2026-06-26 | 7/24/2026 12:00:00 AM | 28 | 21 | 40.4 | 192
B-19322 VIALE 26 | PL-03 | Concreto | Plataforma columnas (ejes 11-10-9 entre B-C-D) | 2026-06-26 | 7/24/2026 12:00:00 AM | 28 | 21 | 41.1 | 196
B-19322 VIALE 26 | PL-03 | Concreto | Plataforma columnas (ejes 11-10-9 entre B-C-D) | 2026-06-26 | 7/24/2026 12:00:00 AM | 28 | 21 | 41 | 195
B-19322 VIALE 26 | PL-03 | Concreto | Plataforma columnas (ejes 11-10-9 entre B-C-D) | 2026-06-26 | 7/10/2026 12:00:00 AM | 14 | 21 | 32.5 | 155
B-19322 VIALE 26 | PL-03 | Concreto | Plataforma columnas (ejes 11-10-9 entre B-C-D) | 2026-06-26 | 7/10/2026 12:00:00 AM | 14 | 21 | 34.8 | 166
B-19322 VIALE 26 | PL-03 | Concreto | Plataforma columnas (ejes 11-10-9 entre B-C-D) | 2026-06-26 | 7/10/2026 12:00:00 AM | 14 | 21 | 33.6 | 160
B-19322 VIALE 26 | PL-03 | Concreto | Plataforma columnas (ejes 11-10-9 entre B-C-D) | 2026-06-26 | 7/3/2026 12:00:00 AM | 7 | 21 | 26 | 124
B-19322 VIALE 26 | PL-03 | Concreto | Plataforma columnas (ejes 11-10-9 entre B-C-D) | 2026-06-26 | 7/3/2026 12:00:00 AM | 7 | 21 | 23.4 | 111
B-19322 VIALE 26 | PL-03 | Concreto | Plataforma columnas (ejes 11-10-9 entre B-C-D) | 2026-06-26 | 7/3/2026 12:00:00 AM | 7 | 21 | 26.3 | 125
B-19322 VIALE 26 | M-T1 105 | Concreto | Muros P14 T1 (ejes 01-03 entre J-G) M=01,05,15,11,12,21,08 | 2026-06-25 | 7/23/2026 12:00:00 AM | 28 | 21 | 36.2 | 172
B-19322 VIALE 26 | M-T1 105 | Concreto | Muros P14 T1 (ejes 01-03 entre J-G) M=01,05,15,11,12,21,08 | 2026-06-25 | 7/23/2026 12:00:00 AM | 28 | 21 | 41.3 | 196
B-19322 VIALE 26 | M-T1 105 | Concreto | Muros P14 T1 (ejes 01-03 entre J-G) M=01,05,15,11,12,21,08 | 2026-06-25 | 7/23/2026 12:00:00 AM | 28 | 21 | 36.3 | 173
B-19322 VIALE 26 | M-T1 105 | Concreto | Muros P14 T1 (ejes 01-03 entre J-G) M=01,05,15,11,12,21,08 | 2026-06-25 | 7/9/2026 12:00:00 AM | 14 | 21 | 33.9 | 161
B-19322 VIALE 26 | M-T1 105 | Concreto | Muros P14 T1 (ejes 01-03 entre J-G) M=01,05,15,11,12,21,08 | 2026-06-25 | 7/9/2026 12:00:00 AM | 14 | 21 | 32.3 | 154
B-19322 VIALE 26 | M-T1 105 | Concreto | Muros P14 T1 (ejes 01-03 entre J-G) M=01,05,15,11,12,21,08 | 2026-06-25 | 7/9/2026 12:00:00 AM | 14 | 21 | 33.3 | 158
B-19322 VIALE 26 | M-T1 105 | Concreto | Muros P14 T1 (ejes 01-03 entre J-G) M=01,05,15,11,12,21,08 | 2026-06-25 | 7/2/2026 12:00:00 AM | 7 | 21 | 27.6 | 131
B-19322 VIALE 26 | M-T1 105 | Concreto | Muros P14 T1 (ejes 01-03 entre J-G) M=01,05,15,11,12,21,08 | 2026-06-25 | 7/2/2026 12:00:00 AM | 7 | 21 | 27.7 | 132
B-19322 VIALE 26 | M-T1 105 | Concreto | Muros P14 T1 (ejes 01-03 entre J-G) M=01,05,15,11,12,21,08 | 2026-06-25 | 7/2/2026 12:00:00 AM | 7 | 21 | 26.3 | 125
B-19322 VIALE 26 | M-T1 104 | Concreto | Muros P14 T1 (ejes 01-03 entre A-F) M=21,08,23,14,15,17 | 2026-06-23 | 7/21/2026 12:00:00 AM | 28 | 21 | 32.6 | 155
B-19322 VIALE 26 | M-T1 104 | Concreto | Muros P14 T1 (ejes 01-03 entre A-F) M=21,08,23,14,15,17 | 2026-06-23 | 7/21/2026 12:00:00 AM | 28 | 21 | 34.8 | 166
B-19322 VIALE 26 | M-T1 104 | Concreto | Muros P14 T1 (ejes 01-03 entre A-F) M=21,08,23,14,15,17 | 2026-06-23 | 7/21/2026 12:00:00 AM | 28 | 21 | 32.7 | 156
B-19322 VIALE 26 | M-T1 104 | Concreto | Muros P14 T1 (ejes 01-03 entre A-F) M=21,08,23,14,15,17 | 2026-06-23 | 6/30/2026 12:00:00 AM | 7 | 21 | 23.9 | 114
B-19322 VIALE 26 | M-T1 104 | Concreto | Muros P14 T1 (ejes 01-03 entre A-F) M=21,08,23,14,15,17 | 2026-06-23 | 6/30/2026 12:00:00 AM | 7 | 21 | 25.5 | 121
B-19322 VIALE 26 | M-T1 104 | Concreto | Muros P14 T1 (ejes 01-03 entre A-F) M=21,08,23,14,15,17 | 2026-06-23 | 6/30/2026 12:00:00 AM | 7 | 21 | 25.9 | 124
B-19322 VIALE 26 | M-T1 104 | Concreto | Muros P14 T1 (ejes 01-03 entre A-F) M=21,08,23,14,15,17 | 2026-06-23 | 6/27/2026 12:00:00 AM | 4 | 21 | 24.9 | 119
B-19322 VIALE 26 | M-T1 104 | Concreto | Muros P14 T1 (ejes 01-03 entre A-F) M=21,08,23,14,15,17 | 2026-06-23 | 6/27/2026 12:00:00 AM | 4 | 21 | 26.7 | 127
B-19322 VIALE 26 | M-T1 104 | Concreto | Muros P14 T1 (ejes 01-03 entre A-F) M=21,08,23,14,15,17 | 2026-06-23 | 6/27/2026 12:00:00 AM | 4 | 21 | 24.7 | 118
B-19322 VIALE 26 | P-T1 82. | Concreto | Placa cubierta T1 T1 (ejes 08-11 entre A-J) | 2026-06-22 | 7/20/2026 12:00:00 AM | 28 | 21 | 38.1 | 182
B-19322 VIALE 26 | P-T1 82. | Concreto | Placa cubierta T1 T1 (ejes 08-11 entre A-J) | 2026-06-22 | 7/20/2026 12:00:00 AM | 28 | 21 | 36.1 | 172
B-19322 VIALE 26 | P-T1 82. | Concreto | Placa cubierta T1 T1 (ejes 08-11 entre A-J) | 2026-06-22 | 7/20/2026 12:00:00 AM | 28 | 21 | 39.6 | 188
B-19322 VIALE 26 | P-T1 82. | Concreto | Placa cubierta T1 T1 (ejes 08-11 entre A-J) | 2026-06-22 | 7/6/2026 12:00:00 AM | 14 | 21 | 32.7 | 156
B-19322 VIALE 26 | P-T1 82. | Concreto | Placa cubierta T1 T1 (ejes 08-11 entre A-J) | 2026-06-22 | 7/6/2026 12:00:00 AM | 14 | 21 | 36.5 | 174
B-19322 VIALE 26 | P-T1 82. | Concreto | Placa cubierta T1 T1 (ejes 08-11 entre A-J) | 2026-06-22 | 7/6/2026 12:00:00 AM | 14 | 21 | 37.9 | 180
B-19322 VIALE 26 | P-T1 82. | Concreto | Placa cubierta T1 T1 (ejes 08-11 entre A-J) | 2026-06-22 | 6/29/2026 12:00:00 AM | 7 | 21 | 31.7 | 151
B-19322 VIALE 26 | P-T1 82. | Concreto | Placa cubierta T1 T1 (ejes 08-11 entre A-J) | 2026-06-22 | 6/29/2026 12:00:00 AM | 7 | 21 | 35.3 | 168
B-19322 VIALE 26 | P-T1 82. | Concreto | Placa cubierta T1 T1 (ejes 08-11 entre A-J) | 2026-06-22 | 6/29/2026 12:00:00 AM | 7 | 21 | 35.7 | 170
B-19322 VIALE 26 | M-T1 103 | Concreto | Muros P14 T1 (ejes 04-05 entre A-F) M=09,13,02,23,24 | 2026-06-20 | 7/18/2026 12:00:00 AM | 28 | 21 | 38.1 | 181
B-19322 VIALE 26 | M-T1 103 | Concreto | Muros P14 T1 (ejes 04-05 entre A-F) M=09,13,02,23,24 | 2026-06-20 | 7/18/2026 12:00:00 AM | 28 | 21 | 37.9 | 180
B-19322 VIALE 26 | M-T1 103 | Concreto | Muros P14 T1 (ejes 04-05 entre A-F) M=09,13,02,23,24 | 2026-06-20 | 7/18/2026 12:00:00 AM | 28 | 21 | 36.8 | 175
B-19322 VIALE 26 | M-T1 103 | Concreto | Muros P14 T1 (ejes 04-05 entre A-F) M=09,13,02,23,24 | 2026-06-20 | 7/4/2026 12:00:00 AM | 14 | 21 | 35.8 | 170
B-19322 VIALE 26 | M-T1 103 | Concreto | Muros P14 T1 (ejes 04-05 entre A-F) M=09,13,02,23,24 | 2026-06-20 | 7/4/2026 12:00:00 AM | 14 | 21 | 14.9 | 71
B-19322 VIALE 26 | M-T1 103 | Concreto | Muros P14 T1 (ejes 04-05 entre A-F) M=09,13,02,23,24 | 2026-06-20 | 7/4/2026 12:00:00 AM | 14 | 21 | 35.1 | 167
B-19322 VIALE 26 | M-T1 103 | Concreto | Muros P14 T1 (ejes 04-05 entre A-F) M=09,13,02,23,24 | 2026-06-20 | 6/27/2026 12:00:00 AM | 7 | 21 | 31 | 148
B-19322 VIALE 26 | M-T1 103 | Concreto | Muros P14 T1 (ejes 04-05 entre A-F) M=09,13,02,23,24 | 2026-06-20 | 6/27/2026 12:00:00 AM | 7 | 21 | 29.5 | 140
B-19322 VIALE 26 | M-T1 103 | Concreto | Muros P14 T1 (ejes 04-05 entre A-F) M=09,13,02,23,24 | 2026-06-20 | 6/27/2026 12:00:00 AM | 7 | 21 | 32.7 | 156
B-19322 VIALE 26 | PL-01 | Concreto | Plataforma cimentación (ejes 11-9 entre B-D) | 2026-06-20 | 7/18/2026 12:00:00 AM | 28 | 21 | 42.9 | 204
B-19322 VIALE 26 | PL-01 | Concreto | Plataforma cimentación (ejes 11-9 entre B-D) | 2026-06-20 | 7/18/2026 12:00:00 AM | 28 | 21 | 40.2 | 192
B-19322 VIALE 26 | PL-01 | Concreto | Plataforma cimentación (ejes 11-9 entre B-D) | 2026-06-20 | 7/18/2026 12:00:00 AM | 28 | 21 | 42.1 | 200
B-19322 VIALE 26 | PL-01 | Concreto | Plataforma cimentación (ejes 11-9 entre B-D) | 2026-06-20 | 7/4/2026 12:00:00 AM | 14 | 21 | 32.9 | 157
B-19322 VIALE 26 | PL-01 | Concreto | Plataforma cimentación (ejes 11-9 entre B-D) | 2026-06-20 | 7/4/2026 12:00:00 AM | 14 | 21 | 33.9 | 162
B-19322 VIALE 26 | PL-01 | Concreto | Plataforma cimentación (ejes 11-9 entre B-D) | 2026-06-20 | 7/4/2026 12:00:00 AM | 14 | 21 | 33.6 | 160
B-19322 VIALE 26 | PL-01 | Concreto | Plataforma cimentación (ejes 11-9 entre B-D) | 2026-06-20 | 6/27/2026 12:00:00 AM | 7 | 21 | 34.4 | 164
B-19322 VIALE 26 | PL-01 | Concreto | Plataforma cimentación (ejes 11-9 entre B-D) | 2026-06-20 | 6/27/2026 12:00:00 AM | 7 | 21 | 33.8 | 161
B-19322 VIALE 26 | PL-01 | Concreto | Plataforma cimentación (ejes 11-9 entre B-D) | 2026-06-20 | 6/27/2026 12:00:00 AM | 7 | 21 | 32.8 | 156
B-19322 VIALE 26 | PL-02 | Concreto | Plataforma cimentación (ejes 11-9 entre B-D) | 2026-06-20 | 7/18/2026 12:00:00 AM | 28 | 21 | 48.7 | 232
B-19322 VIALE 26 | PL-02 | Concreto | Plataforma cimentación (ejes 11-9 entre B-D) | 2026-06-20 | 7/18/2026 12:00:00 AM | 28 | 21 | 50.3 | 239
B-19322 VIALE 26 | PL-02 | Concreto | Plataforma cimentación (ejes 11-9 entre B-D) | 2026-06-20 | 7/18/2026 12:00:00 AM | 28 | 21 | 51.9 | 247
B-19322 VIALE 26 | PL-02 | Concreto | Plataforma cimentación (ejes 11-9 entre B-D) | 2026-06-20 | 7/4/2026 12:00:00 AM | 14 | 21 | 44.4 | 212
B-19322 VIALE 26 | PL-02 | Concreto | Plataforma cimentación (ejes 11-9 entre B-D) | 2026-06-20 | 7/4/2026 12:00:00 AM | 14 | 21 | 45 | 214
B-19322 VIALE 26 | PL-02 | Concreto | Plataforma cimentación (ejes 11-9 entre B-D) | 2026-06-20 | 7/4/2026 12:00:00 AM | 14 | 21 | 39.1 | 186
B-19322 VIALE 26 | PL-02 | Concreto | Plataforma cimentación (ejes 11-9 entre B-D) | 2026-06-20 | 6/27/2026 12:00:00 AM | 7 | 21 | 37.4 | 178
B-19322 VIALE 26 | PL-02 | Concreto | Plataforma cimentación (ejes 11-9 entre B-D) | 2026-06-20 | 6/27/2026 12:00:00 AM | 7 | 21 | 37.2 | 177
B-19322 VIALE 26 | PL-02 | Concreto | Plataforma cimentación (ejes 11-9 entre B-D) | 2026-06-20 | 6/27/2026 12:00:00 AM | 7 | 21 | 36.7 | 175
B-19322 VIALE 26 | M-T1 102 | Concreto | Muros P14 T1 (ejes 06-07 entre A-J) | 2026-06-18 | 7/16/2026 12:00:00 AM | 28 | 21 | 24.1 | 115
B-19322 VIALE 26 | M-T1 102 | Concreto | Muros P14 T1 (ejes 06-07 entre A-J) | 2026-06-18 | 7/16/2026 12:00:00 AM | 28 | 21 | 23.4 | 111
B-19322 VIALE 26 | M-T1 102 | Concreto | Muros P14 T1 (ejes 06-07 entre A-J) | 2026-06-18 | 7/16/2026 12:00:00 AM | 28 | 21 | 23.5 | 112
B-19322 VIALE 26 | M-T1 102 | Concreto | Muros P14 T1 (ejes 06-07 entre A-J) | 2026-06-18 | 6/25/2026 12:00:00 AM | 7 | 21 | 14.9 | 71
B-19322 VIALE 26 | M-T1 102 | Concreto | Muros P14 T1 (ejes 06-07 entre A-J) | 2026-06-18 | 6/25/2026 12:00:00 AM | 7 | 21 | 16.9 | 80
B-19322 VIALE 26 | M-T1 102 | Concreto | Muros P14 T1 (ejes 06-07 entre A-J) | 2026-06-18 | 6/25/2026 12:00:00 AM | 7 | 21 | 16.5 | 78
B-19322 VIALE 26 | M-T1 102 | Concreto | Muros P14 T1 (ejes 06-07 entre A-J) | 2026-06-18 | 6/23/2026 12:00:00 AM | 5 | 21 | 13.8 | 66
B-19322 VIALE 26 | M-T1 102 | Concreto | Muros P14 T1 (ejes 06-07 entre A-J) | 2026-06-18 | 6/23/2026 12:00:00 AM | 5 | 21 | 15 | 71
B-19322 VIALE 26 | M-T1 102 | Concreto | Muros P14 T1 (ejes 06-07 entre A-J) | 2026-06-18 | 6/23/2026 12:00:00 AM | 5 | 21 | 14.6 | 70
B-19322 VIALE 26 | P-T1 81 | Concreto | Placa cubierta T1 T1 (ejes 15-11 entre A-J) | 2026-06-17 | 7/15/2026 12:00:00 AM | 28 | 21 | 33.2 | 158
B-19322 VIALE 26 | P-T1 81 | Concreto | Placa cubierta T1 T1 (ejes 15-11 entre A-J) | 2026-06-17 | 7/15/2026 12:00:00 AM | 28 | 21 | 33.6 | 160
B-19322 VIALE 26 | P-T1 81 | Concreto | Placa cubierta T1 T1 (ejes 15-11 entre A-J) | 2026-06-17 | 7/15/2026 12:00:00 AM | 28 | 21 | 33.9 | 161
B-19322 VIALE 26 | P-T1 81 | Concreto | Placa cubierta T1 T1 (ejes 15-11 entre A-J) | 2026-06-17 | 6/24/2026 12:00:00 AM | 7 | 21 | 25.4 | 121
B-19322 VIALE 26 | P-T1 81 | Concreto | Placa cubierta T1 T1 (ejes 15-11 entre A-J) | 2026-06-17 | 6/24/2026 12:00:00 AM | 7 | 21 | 24.8 | 118
B-19322 VIALE 26 | P-T1 81 | Concreto | Placa cubierta T1 T1 (ejes 15-11 entre A-J) | 2026-06-17 | 6/24/2026 12:00:00 AM | 7 | 21 | 24.2 | 115
B-19322 VIALE 26 | P-T1 81 | Concreto | Placa cubierta T1 T1 (ejes 15-11 entre A-J) | 2026-06-17 | 6/23/2026 12:00:00 AM | 6 | 21 | 25.4 | 121
B-19322 VIALE 26 | P-T1 81 | Concreto | Placa cubierta T1 T1 (ejes 15-11 entre A-J) | 2026-06-17 | 6/23/2026 12:00:00 AM | 6 | 21 | 27.1 | 129
B-19322 VIALE 26 | P-T1 81 | Concreto | Placa cubierta T1 T1 (ejes 15-11 entre A-J) | 2026-06-17 | 6/23/2026 12:00:00 AM | 6 | 21 | 24.8 | 118
B-19322 VIALE 26 | E-T1 03 | Concreto | Escalera T1 P12 a P13 | 2026-06-16 | 7/14/2026 12:00:00 AM | 28 | 21 | 42.6 | 203
B-19322 VIALE 26 | E-T1 03 | Concreto | Escalera T1 P12 a P13 | 2026-06-16 | 7/14/2026 12:00:00 AM | 28 | 21 | 41.4 | 197
B-19322 VIALE 26 | E-T1 03 | Concreto | Escalera T1 P12 a P13 | 2026-06-16 | 7/14/2026 12:00:00 AM | 28 | 21 | 24.2 | 115
B-19322 VIALE 26 | E-T1 03 | Concreto | Escalera T1 P12 a P13 | 2026-06-16 | 6/23/2026 12:00:00 AM | 7 | 21 | 36.1 | 172
B-19322 VIALE 26 | E-T1 03 | Concreto | Escalera T1 P12 a P13 | 2026-06-16 | 6/23/2026 12:00:00 AM | 7 | 21 | 34.5 | 164
B-19322 VIALE 26 | E-T1 03 | Concreto | Escalera T1 P12 a P13 | 2026-06-16 | 6/23/2026 12:00:00 AM | 7 | 21 | 37.4 | 178
B-19322 VIALE 26 | E-T1 03 | Concreto | Escalera T1 P12 a P13 | 2026-06-16 | 6/19/2026 12:00:00 AM | 3 | 21 | 28.4 | 135
B-19322 VIALE 26 | E-T1 03 | Concreto | Escalera T1 P12 a P13 | 2026-06-16 | 6/19/2026 12:00:00 AM | 3 | 21 | 28.8 | 137
B-19322 VIALE 26 | E-T1 03 | Concreto | Escalera T1 P12 a P13 | 2026-06-16 | 6/19/2026 12:00:00 AM | 3 | 21 | 25.7 | 122
B-19322 VIALE 26 | M-T1 101 | Concreto | Muros P14 T1 (ejes 08-09 entre A-J) M=09,22,13,23,24 | 2026-06-13 | 7/11/2026 12:00:00 AM | 28 | 21 | 36.1 | 172
B-19322 VIALE 26 | M-T1 101 | Concreto | Muros P14 T1 (ejes 08-09 entre A-J) M=09,22,13,23,24 | 2026-06-13 | 7/11/2026 12:00:00 AM | 28 | 21 | 33.5 | 159
B-19322 VIALE 26 | M-T1 101 | Concreto | Muros P14 T1 (ejes 08-09 entre A-J) M=09,22,13,23,24 | 2026-06-13 | 7/11/2026 12:00:00 AM | 28 | 21 | 35.5 | 169
B-19322 VIALE 26 | M-T1 101 | Concreto | Muros P14 T1 (ejes 08-09 entre A-J) M=09,22,13,23,24 | 2026-06-13 | 6/20/2026 12:00:00 AM | 7 | 21 | 24 | 114
B-19322 VIALE 26 | M-T1 101 | Concreto | Muros P14 T1 (ejes 08-09 entre A-J) M=09,22,13,23,24 | 2026-06-13 | 6/20/2026 12:00:00 AM | 7 | 21 | 24.6 | 117
B-19322 VIALE 26 | M-T1 101 | Concreto | Muros P14 T1 (ejes 08-09 entre A-J) M=09,22,13,23,24 | 2026-06-13 | 6/20/2026 12:00:00 AM | 7 | 21 | 25.1 | 120
B-19322 VIALE 26 | M-T1 101 | Concreto | Muros P14 T1 (ejes 08-09 entre A-J) M=09,22,13,23,24 | 2026-06-13 | 6/18/2026 12:00:00 AM | 5 | 21 | 21.5 | 102
B-19322 VIALE 26 | M-T1 101 | Concreto | Muros P14 T1 (ejes 08-09 entre A-J) M=09,22,13,23,24 | 2026-06-13 | 6/18/2026 12:00:00 AM | 5 | 21 | 21.2 | 101
B-19322 VIALE 26 | M-T1 101 | Concreto | Muros P14 T1 (ejes 08-09 entre A-J) M=09,22,13,23,24 | 2026-06-13 | 6/18/2026 12:00:00 AM | 5 | 21 | 20.7 | 98
B-19322 VIALE 26 | M-T1 100 | Concreto | Muros P14 T1 (ejes 10-11 entre A-J) M=02,09,22,13,25 | 2026-06-11 | 7/9/2026 12:00:00 AM | 28 | 21 | 42.2 | 201
B-19322 VIALE 26 | M-T1 100 | Concreto | Muros P14 T1 (ejes 10-11 entre A-J) M=02,09,22,13,25 | 2026-06-11 | 7/9/2026 12:00:00 AM | 28 | 21 | 41.1 | 195
B-19322 VIALE 26 | M-T1 100 | Concreto | Muros P14 T1 (ejes 10-11 entre A-J) M=02,09,22,13,25 | 2026-06-11 | 7/9/2026 12:00:00 AM | 28 | 21 | 41.4 | 197
B-19322 VIALE 26 | M-T1 100 | Concreto | Muros P14 T1 (ejes 10-11 entre A-J) M=02,09,22,13,25 | 2026-06-11 | 6/25/2026 12:00:00 AM | 14 | 21 | 39.2 | 187
B-19322 VIALE 26 | M-T1 100 | Concreto | Muros P14 T1 (ejes 10-11 entre A-J) M=02,09,22,13,25 | 2026-06-11 | 6/25/2026 12:00:00 AM | 14 | 21 | 38 | 181
B-19322 VIALE 26 | M-T1 100 | Concreto | Muros P14 T1 (ejes 10-11 entre A-J) M=02,09,22,13,25 | 2026-06-11 | 6/25/2026 12:00:00 AM | 14 | 21 | 38.4 | 183
B-19322 VIALE 26 | M-T1 100 | Concreto | Muros P14 T1 (ejes 10-11 entre A-J) M=02,09,22,13,25 | 2026-06-11 | 6/18/2026 12:00:00 AM | 7 | 21 | 28.9 | 138
B-19322 VIALE 26 | M-T1 100 | Concreto | Muros P14 T1 (ejes 10-11 entre A-J) M=02,09,22,13,25 | 2026-06-11 | 6/18/2026 12:00:00 AM | 7 | 21 | 34 | 162
B-19322 VIALE 26 | M-T1 100 | Concreto | Muros P14 T1 (ejes 10-11 entre A-J) M=02,09,22,13,25 | 2026-06-11 | 6/18/2026 12:00:00 AM | 7 | 21 | 31.6 | 150
B-19322 VIALE 26 | P-T2 76 | Concreto | Placa Cubierta escalera T2 | 2026-06-09 | 7/7/2026 12:00:00 AM | 28 | 21 | 30.1 | 143
B-19322 VIALE 26 | P-T2 76 | Concreto | Placa Cubierta escalera T2 | 2026-06-09 | 7/7/2026 12:00:00 AM | 28 | 21 | 28.7 | 136
B-19322 VIALE 26 | P-T2 76 | Concreto | Placa Cubierta escalera T2 | 2026-06-09 | 7/7/2026 12:00:00 AM | 28 | 21 | 31.1 | 148
B-19322 VIALE 26 | P-T2 76 | Concreto | Placa Cubierta escalera T2 | 2026-06-09 | 6/16/2026 12:00:00 AM | 7 | 21 | 24.5 | 116
B-19322 VIALE 26 | P-T2 76 | Concreto | Placa Cubierta escalera T2 | 2026-06-09 | 6/16/2026 12:00:00 AM | 7 | 21 | 24.8 | 118
B-19322 VIALE 26 | P-T2 76 | Concreto | Placa Cubierta escalera T2 | 2026-06-09 | 6/16/2026 12:00:00 AM | 7 | 21 | 23.5 | 112
B-19322 VIALE 26 | P-T2 76 | Concreto | Placa Cubierta escalera T2 | 2026-06-09 | 6/12/2026 12:00:00 AM | 3 | 21 | 15.4 | 73
B-19322 VIALE 26 | P-T2 76 | Concreto | Placa Cubierta escalera T2 | 2026-06-09 | 6/12/2026 12:00:00 AM | 3 | 21 | 14.7 | 70
B-19322 VIALE 26 | P-T2 76 | Concreto | Placa Cubierta escalera T2 | 2026-06-09 | 6/12/2026 12:00:00 AM | 3 | 21 | 15.4 | 73
B-19322 VIALE 26 | M-T1 99 | Concreto | Muros P14 T1 (ejes 12-14 entre A-F) M=0,,02,13,09,22,23,25 | 2026-06-06 | 7/4/2026 12:00:00 AM | 28 | 21 | 37.8 | 180
B-19322 VIALE 26 | M-T1 99 | Concreto | Muros P14 T1 (ejes 12-14 entre A-F) M=0,,02,13,09,22,23,25 | 2026-06-06 | 7/4/2026 12:00:00 AM | 28 | 21 | 37.3 | 178
B-19322 VIALE 26 | M-T1 99 | Concreto | Muros P14 T1 (ejes 12-14 entre A-F) M=0,,02,13,09,22,23,25 | 2026-06-06 | 7/4/2026 12:00:00 AM | 28 | 21 | 36 | 172
B-19322 VIALE 26 | M-T1 99 | Concreto | Muros P14 T1 (ejes 12-14 entre A-F) M=0,,02,13,09,22,23,25 | 2026-06-06 | 6/13/2026 12:00:00 AM | 7 | 21 | 25.3 | 120
B-19322 VIALE 26 | M-T1 99 | Concreto | Muros P14 T1 (ejes 12-14 entre A-F) M=0,,02,13,09,22,23,25 | 2026-06-06 | 6/13/2026 12:00:00 AM | 7 | 21 | 27.2 | 130
B-19322 VIALE 26 | M-T1 99 | Concreto | Muros P14 T1 (ejes 12-14 entre A-F) M=0,,02,13,09,22,23,25 | 2026-06-06 | 6/13/2026 12:00:00 AM | 7 | 21 | 25.7 | 122
B-19322 VIALE 26 | M-T1 99 | Concreto | Muros P14 T1 (ejes 12-14 entre A-F) M=0,,02,13,09,22,23,25 | 2026-06-06 | 6/12/2026 12:00:00 AM | 6 | 21 | 23.4 | 111
B-19322 VIALE 26 | M-T1 99 | Concreto | Muros P14 T1 (ejes 12-14 entre A-F) M=0,,02,13,09,22,23,25 | 2026-06-06 | 6/12/2026 12:00:00 AM | 6 | 21 | 22 | 105
B-19322 VIALE 26 | M-T1 99 | Concreto | Muros P14 T1 (ejes 12-14 entre A-F) M=0,,02,13,09,22,23,25 | 2026-06-06 | 6/12/2026 12:00:00 AM | 6 | 21 | 24.5 | 117
B-19322 VIALE 26 | M-T1 98 | Concreto | Muros P14 T1 (ejes 12-15 entre J-G) M=07,04,28,29,31,23,02,13 | 2026-06-04 | 7/2/2026 12:00:00 AM | 28 | 21 | 40.5 | 193
B-19322 VIALE 26 | M-T1 98 | Concreto | Muros P14 T1 (ejes 12-15 entre J-G) M=07,04,28,29,31,23,02,13 | 2026-06-04 | 7/2/2026 12:00:00 AM | 28 | 21 | 40.3 | 192
B-19322 VIALE 26 | M-T1 98 | Concreto | Muros P14 T1 (ejes 12-15 entre J-G) M=07,04,28,29,31,23,02,13 | 2026-06-04 | 7/2/2026 12:00:00 AM | 28 | 21 | 30.5 | 145
B-19322 VIALE 26 | M-T1 98 | Concreto | Muros P14 T1 (ejes 12-15 entre J-G) M=07,04,28,29,31,23,02,13 | 2026-06-04 | 6/11/2026 12:00:00 AM | 7 | 21 | 31.8 | 151
B-19322 VIALE 26 | M-T1 98 | Concreto | Muros P14 T1 (ejes 12-15 entre J-G) M=07,04,28,29,31,23,02,13 | 2026-06-04 | 6/11/2026 12:00:00 AM | 7 | 21 | 32.7 | 156
B-19322 VIALE 26 | M-T1 98 | Concreto | Muros P14 T1 (ejes 12-15 entre J-G) M=07,04,28,29,31,23,02,13 | 2026-06-04 | 6/11/2026 12:00:00 AM | 7 | 21 | 31.2 | 149
B-19322 VIALE 26 | M-T1 98 | Concreto | Muros P14 T1 (ejes 12-15 entre J-G) M=07,04,28,29,31,23,02,13 | 2026-06-04 | 6/7/2026 12:00:00 AM | 3 | 21 | 27.2 | 130
B-19322 VIALE 26 | M-T1 98 | Concreto | Muros P14 T1 (ejes 12-15 entre J-G) M=07,04,28,29,31,23,02,13 | 2026-06-04 | 6/7/2026 12:00:00 AM | 3 | 21 | 25.7 | 122
B-19322 VIALE 26 | M-T1 98 | Concreto | Muros P14 T1 (ejes 12-15 entre J-G) M=07,04,28,29,31,23,02,13 | 2026-06-04 | 6/7/2026 12:00:00 AM | 3 | 21 | 28.4 | 135
B-19322 VIALE 26 | P-T1 80 | Concreto | Placa P14 T1 (ejes 01-04 entre A-J) | 2026-06-04 | 7/2/2026 12:00:00 AM | 28 | 21 | 39 | 186
B-19322 VIALE 26 | P-T1 80 | Concreto | Placa P14 T1 (ejes 01-04 entre A-J) | 2026-06-04 | 7/2/2026 12:00:00 AM | 28 | 21 | 38 | 181
B-19322 VIALE 26 | P-T1 80 | Concreto | Placa P14 T1 (ejes 01-04 entre A-J) | 2026-06-04 | 7/2/2026 12:00:00 AM | 28 | 21 | 40.3 | 192
B-19322 VIALE 26 | P-T1 80 | Concreto | Placa P14 T1 (ejes 01-04 entre A-J) | 2026-06-04 | 6/11/2026 12:00:00 AM | 7 | 21 | 34.1 | 162
B-19322 VIALE 26 | P-T1 80 | Concreto | Placa P14 T1 (ejes 01-04 entre A-J) | 2026-06-04 | 6/11/2026 12:00:00 AM | 7 | 21 | 34.3 | 164
B-19322 VIALE 26 | P-T1 80 | Concreto | Placa P14 T1 (ejes 01-04 entre A-J) | 2026-06-04 | 6/11/2026 12:00:00 AM | 7 | 21 | 35 | 167
B-19322 VIALE 26 | P-T1 80 | Concreto | Placa P14 T1 (ejes 01-04 entre A-J) | 2026-06-04 | 6/7/2026 12:00:00 AM | 3 | 21 | 27.7 | 132
B-19322 VIALE 26 | P-T1 80 | Concreto | Placa P14 T1 (ejes 01-04 entre A-J) | 2026-06-04 | 6/7/2026 12:00:00 AM | 3 | 21 | 28 | 133
B-19322 VIALE 26 | P-T1 80 | Concreto | Placa P14 T1 (ejes 01-04 entre A-J) | 2026-06-04 | 6/7/2026 12:00:00 AM | 3 | 21 | 29.9 | 142
B-19322 VIALE 26 | P-T1 79 | Concreto | Placa P14 T1 (ejes 04-06 entre A-J) y escalera P11 a P12 | 2026-06-03 | 7/1/2026 12:00:00 AM | 28 | 21 | 47.5 | 226
B-19322 VIALE 26 | P-T1 79 | Concreto | Placa P14 T1 (ejes 04-06 entre A-J) y escalera P11 a P12 | 2026-06-03 | 7/1/2026 12:00:00 AM | 28 | 21 | 49.9 | 238
B-19322 VIALE 26 | P-T1 79 | Concreto | Placa P14 T1 (ejes 04-06 entre A-J) y escalera P11 a P12 | 2026-06-03 | 7/1/2026 12:00:00 AM | 28 | 21 | 51.3 | 244
B-19322 VIALE 26 | P-T1 79 | Concreto | Placa P14 T1 (ejes 04-06 entre A-J) y escalera P11 a P12 | 2026-06-03 | 6/10/2026 12:00:00 AM | 7 | 21 | 38.8 | 185
B-19322 VIALE 26 | P-T1 79 | Concreto | Placa P14 T1 (ejes 04-06 entre A-J) y escalera P11 a P12 | 2026-06-03 | 6/10/2026 12:00:00 AM | 7 | 21 | 38.4 | 183
B-19322 VIALE 26 | P-T1 79 | Concreto | Placa P14 T1 (ejes 04-06 entre A-J) y escalera P11 a P12 | 2026-06-03 | 6/10/2026 12:00:00 AM | 7 | 21 | 40.2 | 192
B-19322 VIALE 26 | P-T1 79 | Concreto | Placa P14 T1 (ejes 04-06 entre A-J) y escalera P11 a P12 | 2026-06-03 | 6/6/2026 12:00:00 AM | 3 | 21 | 31.5 | 150
B-19322 VIALE 26 | P-T1 79 | Concreto | Placa P14 T1 (ejes 04-06 entre A-J) y escalera P11 a P12 | 2026-06-03 | 6/6/2026 12:00:00 AM | 3 | 21 | 28.5 | 136
B-19322 VIALE 26 | P-T1 79 | Concreto | Placa P14 T1 (ejes 04-06 entre A-J) y escalera P11 a P12 | 2026-06-03 | 6/6/2026 12:00:00 AM | 3 | 21 | 34.4 | 164
B-19322 VIALE 26 | M-T2 102 | Concreto | Muros Cubierta T2 (ejes 1-3 ascensores y ductos tramo superior / pórtico costado norte hasta viga intermedia) | 2026-06-02 | 6/30/2026 12:00:00 AM | 28 | 21 | 30.7 | 146
B-19322 VIALE 26 | M-T2 102 | Concreto | Muros Cubierta T2 (ejes 1-3 ascensores y ductos tramo superior / pórtico costado norte hasta viga intermedia) | 2026-06-02 | 6/30/2026 12:00:00 AM | 28 | 21 | 29.1 | 138
B-19322 VIALE 26 | M-T2 102 | Concreto | Muros Cubierta T2 (ejes 1-3 ascensores y ductos tramo superior / pórtico costado norte hasta viga intermedia) | 2026-06-02 | 6/30/2026 12:00:00 AM | 28 | 21 | 30.5 | 145
B-19322 VIALE 26 | M-T2 102 | Concreto | Muros Cubierta T2 (ejes 1-3 ascensores y ductos tramo superior / pórtico costado norte hasta viga intermedia) | 2026-06-02 | 6/9/2026 12:00:00 AM | 7 | 21 | 24.3 | 116
B-19322 VIALE 26 | M-T2 102 | Concreto | Muros Cubierta T2 (ejes 1-3 ascensores y ductos tramo superior / pórtico costado norte hasta viga intermedia) | 2026-06-02 | 6/9/2026 12:00:00 AM | 7 | 21 | 23.2 | 110
B-19322 VIALE 26 | M-T2 102 | Concreto | Muros Cubierta T2 (ejes 1-3 ascensores y ductos tramo superior / pórtico costado norte hasta viga intermedia) | 2026-06-02 | 6/9/2026 12:00:00 AM | 7 | 21 | 22.4 | 106
B-19322 VIALE 26 | M-T2 102 | Concreto | Muros Cubierta T2 (ejes 1-3 ascensores y ductos tramo superior / pórtico costado norte hasta viga intermedia) | 2026-06-02 | 6/6/2026 12:00:00 AM | 4 | 21 | 21 | 100
B-19322 VIALE 26 | M-T2 102 | Concreto | Muros Cubierta T2 (ejes 1-3 ascensores y ductos tramo superior / pórtico costado norte hasta viga intermedia) | 2026-06-02 | 6/6/2026 12:00:00 AM | 4 | 21 | 20.5 | 98
B-19322 VIALE 26 | M-T2 102 | Concreto | Muros Cubierta T2 (ejes 1-3 ascensores y ductos tramo superior / pórtico costado norte hasta viga intermedia) | 2026-06-02 | 6/6/2026 12:00:00 AM | 4 | 21 | 21.4 | 102
B-19322 VIALE 26 | P-T1 78 | Concreto | Placa P14 T1 (ejes 06-08 entre A-J) | 2026-05-29 | 6/26/2026 12:00:00 AM | 28 | 21 | 49.5 | 236
B-19322 VIALE 26 | P-T1 78 | Concreto | Placa P14 T1 (ejes 06-08 entre A-J) | 2026-05-29 | 6/26/2026 12:00:00 AM | 28 | 21 | 48.2 | 229
B-19322 VIALE 26 | P-T1 78 | Concreto | Placa P14 T1 (ejes 06-08 entre A-J) | 2026-05-29 | 6/26/2026 12:00:00 AM | 28 | 21 | 47.7 | 227
B-19322 VIALE 26 | P-T1 78 | Concreto | Placa P14 T1 (ejes 06-08 entre A-J) | 2026-05-29 | 6/5/2026 12:00:00 AM | 7 | 21 | 38.4 | 183
B-19322 VIALE 26 | P-T1 78 | Concreto | Placa P14 T1 (ejes 06-08 entre A-J) | 2026-05-29 | 6/5/2026 12:00:00 AM | 7 | 21 | 40.2 | 191
B-19322 VIALE 26 | P-T1 78 | Concreto | Placa P14 T1 (ejes 06-08 entre A-J) | 2026-05-29 | 6/5/2026 12:00:00 AM | 7 | 21 | 40.2 | 192
B-19322 VIALE 26 | P-T1 78 | Concreto | Placa P14 T1 (ejes 06-08 entre A-J) | 2026-05-29 | 6/2/2026 12:00:00 AM | 4 | 21 | 33.4 | 159
B-19322 VIALE 26 | P-T1 78 | Concreto | Placa P14 T1 (ejes 06-08 entre A-J) | 2026-05-29 | 6/2/2026 12:00:00 AM | 4 | 21 | 33.7 | 160
B-19322 VIALE 26 | P-T1 78 | Concreto | Placa P14 T1 (ejes 06-08 entre A-J) | 2026-05-29 | 6/2/2026 12:00:00 AM | 4 | 21 | 31.5 | 150
B-19322 VIALE 26 | M-T1 97 | Concreto | Muros P13 T1 (ejes 01-02 entre A-J) M=01,18,20,17,05,16,11,14 | 2026-05-28 | 6/25/2026 12:00:00 AM | 28 | 21 | 53.1 | 253
B-19322 VIALE 26 | M-T1 97 | Concreto | Muros P13 T1 (ejes 01-02 entre A-J) M=01,18,20,17,05,16,11,14 | 2026-05-28 | 6/25/2026 12:00:00 AM | 28 | 21 | 57 | 272
B-19322 VIALE 26 | M-T1 97 | Concreto | Muros P13 T1 (ejes 01-02 entre A-J) M=01,18,20,17,05,16,11,14 | 2026-05-28 | 6/25/2026 12:00:00 AM | 28 | 21 | 53.4 | 254
B-19322 VIALE 26 | M-T1 97 | Concreto | Muros P13 T1 (ejes 01-02 entre A-J) M=01,18,20,17,05,16,11,14 | 2026-05-28 | 6/4/2026 12:00:00 AM | 7 | 21 | 38.3 | 182
B-19322 VIALE 26 | M-T1 97 | Concreto | Muros P13 T1 (ejes 01-02 entre A-J) M=01,18,20,17,05,16,11,14 | 2026-05-28 | 6/4/2026 12:00:00 AM | 7 | 21 | 38.1 | 181
B-19322 VIALE 26 | M-T1 97 | Concreto | Muros P13 T1 (ejes 01-02 entre A-J) M=01,18,20,17,05,16,11,14 | 2026-05-28 | 6/4/2026 12:00:00 AM | 7 | 21 | 41.2 | 196
B-19322 VIALE 26 | M-T1 97 | Concreto | Muros P13 T1 (ejes 01-02 entre A-J) M=01,18,20,17,05,16,11,14 | 2026-05-28 | 6/2/2026 12:00:00 AM | 5 | 21 | 40.6 | 193
B-19322 VIALE 26 | M-T1 97 | Concreto | Muros P13 T1 (ejes 01-02 entre A-J) M=01,18,20,17,05,16,11,14 | 2026-05-28 | 6/2/2026 12:00:00 AM | 5 | 21 | 36.8 | 175
B-19322 VIALE 26 | M-T1 97 | Concreto | Muros P13 T1 (ejes 01-02 entre A-J) M=01,18,20,17,05,16,11,14 | 2026-05-28 | 6/2/2026 12:00:00 AM | 5 | 21 | 37.2 | 177
B-19322 VIALE 26 | P-T1 77 | Concreto | Placa P14 T1 (ejes 08-10 entre A-J) | 2026-05-28 | 6/25/2026 12:00:00 AM | 28 | 21 | 53.2 | 253
B-19322 VIALE 26 | P-T1 77 | Concreto | Placa P14 T1 (ejes 08-10 entre A-J) | 2026-05-28 | 6/25/2026 12:00:00 AM | 28 | 21 | 57.7 | 275
B-19322 VIALE 26 | P-T1 77 | Concreto | Placa P14 T1 (ejes 08-10 entre A-J) | 2026-05-28 | 6/25/2026 12:00:00 AM | 28 | 21 | 56.7 | 270
B-19322 VIALE 26 | P-T1 77 | Concreto | Placa P14 T1 (ejes 08-10 entre A-J) | 2026-05-28 | 6/4/2026 12:00:00 AM | 7 | 21 | 43.3 | 206
B-19322 VIALE 26 | P-T1 77 | Concreto | Placa P14 T1 (ejes 08-10 entre A-J) | 2026-05-28 | 6/4/2026 12:00:00 AM | 7 | 21 | 41.2 | 196
B-19322 VIALE 26 | P-T1 77 | Concreto | Placa P14 T1 (ejes 08-10 entre A-J) | 2026-05-28 | 6/4/2026 12:00:00 AM | 7 | 21 | 42 | 200
B-19322 VIALE 26 | P-T1 77 | Concreto | Placa P14 T1 (ejes 08-10 entre A-J) | 2026-05-28 | 6/2/2026 12:00:00 AM | 5 | 21 | 39 | 186
B-19322 VIALE 26 | P-T1 77 | Concreto | Placa P14 T1 (ejes 08-10 entre A-J) | 2026-05-28 | 6/2/2026 12:00:00 AM | 5 | 21 | 37.5 | 179
B-19322 VIALE 26 | P-T1 77 | Concreto | Placa P14 T1 (ejes 08-10 entre A-J) | 2026-05-28 | 6/2/2026 12:00:00 AM | 5 | 21 | 36.9 | 176
B-19322 VIALE 26 | M-T1 96 | Concreto | Muros P13 T1 (ejes 03-04 entre A-J) M=02,08,21,13,23,24 | 2026-05-27 | 6/24/2026 12:00:00 AM | 28 | 21 | 37.9 | 181
B-19322 VIALE 26 | M-T1 96 | Concreto | Muros P13 T1 (ejes 03-04 entre A-J) M=02,08,21,13,23,24 | 2026-05-27 | 6/24/2026 12:00:00 AM | 28 | 21 | 40.4 | 192
B-19322 VIALE 26 | M-T1 96 | Concreto | Muros P13 T1 (ejes 03-04 entre A-J) M=02,08,21,13,23,24 | 2026-05-27 | 6/24/2026 12:00:00 AM | 28 | 21 | 36 | 172
B-19322 VIALE 26 | M-T1 96 | Concreto | Muros P13 T1 (ejes 03-04 entre A-J) M=02,08,21,13,23,24 | 2026-05-27 | 6/3/2026 12:00:00 AM | 7 | 21 | 27.6 | 131
B-19322 VIALE 26 | M-T1 96 | Concreto | Muros P13 T1 (ejes 03-04 entre A-J) M=02,08,21,13,23,24 | 2026-05-27 | 6/3/2026 12:00:00 AM | 7 | 21 | 28 | 134
B-19322 VIALE 26 | M-T1 96 | Concreto | Muros P13 T1 (ejes 03-04 entre A-J) M=02,08,21,13,23,24 | 2026-05-27 | 6/3/2026 12:00:00 AM | 7 | 21 | 30.9 | 147
B-19322 VIALE 26 | M-T1 96 | Concreto | Muros P13 T1 (ejes 03-04 entre A-J) M=02,08,21,13,23,24 | 2026-05-27 | 5/30/2026 12:00:00 AM | 3 | 21 | 23.4 | 112
B-19322 VIALE 26 | M-T1 96 | Concreto | Muros P13 T1 (ejes 03-04 entre A-J) M=02,08,21,13,23,24 | 2026-05-27 | 5/30/2026 12:00:00 AM | 3 | 21 | 21.8 | 104
B-19322 VIALE 26 | M-T1 96 | Concreto | Muros P13 T1 (ejes 03-04 entre A-J) M=02,08,21,13,23,24 | 2026-05-27 | 5/30/2026 12:00:00 AM | 3 | 21 | 23.9 | 114
B-19322 VIALE 26 | P-T1 76 | Concreto | Placa P14 T1 (ejes 10-12 entre A-J) | 2026-05-27 | 6/24/2026 12:00:00 AM | 28 | 21 | 26.3 | 125
B-19322 VIALE 26 | P-T1 76 | Concreto | Placa P14 T1 (ejes 10-12 entre A-J) | 2026-05-27 | 6/24/2026 12:00:00 AM | 28 | 21 | 42.1 | 200
B-19322 VIALE 26 | P-T1 76 | Concreto | Placa P14 T1 (ejes 10-12 entre A-J) | 2026-05-27 | 6/24/2026 12:00:00 AM | 28 | 21 | 45.5 | 217
B-19322 VIALE 26 | P-T1 76 | Concreto | Placa P14 T1 (ejes 10-12 entre A-J) | 2026-05-27 | 6/3/2026 12:00:00 AM | 7 | 21 | 38 | 181
B-19322 VIALE 26 | P-T1 76 | Concreto | Placa P14 T1 (ejes 10-12 entre A-J) | 2026-05-27 | 6/3/2026 12:00:00 AM | 7 | 21 | 36.4 | 174
B-19322 VIALE 26 | P-T1 76 | Concreto | Placa P14 T1 (ejes 10-12 entre A-J) | 2026-05-27 | 6/3/2026 12:00:00 AM | 7 | 21 | 33.4 | 159
B-19322 VIALE 26 | P-T1 76 | Concreto | Placa P14 T1 (ejes 10-12 entre A-J) | 2026-05-27 | 5/30/2026 12:00:00 AM | 3 | 21 | 31.3 | 149
B-19322 VIALE 26 | P-T1 76 | Concreto | Placa P14 T1 (ejes 10-12 entre A-J) | 2026-05-27 | 5/30/2026 12:00:00 AM | 3 | 21 | 30 | 143
B-19322 VIALE 26 | P-T1 76 | Concreto | Placa P14 T1 (ejes 10-12 entre A-J) | 2026-05-27 | 5/30/2026 12:00:00 AM | 3 | 21 | 30.6 | 146
B-19322 VIALE 26 | M-T1 95 | Concreto | Muros P13 T1 (ejes 05-06 entre A-J) M=02,13,09,22,23,24 | 2026-05-26 | 6/23/2026 12:00:00 AM | 28 | 21 | 51.5 | 245
B-19322 VIALE 26 | M-T1 95 | Concreto | Muros P13 T1 (ejes 05-06 entre A-J) M=02,13,09,22,23,24 | 2026-05-26 | 6/23/2026 12:00:00 AM | 28 | 21 | 52.3 | 249
B-19322 VIALE 26 | M-T1 95 | Concreto | Muros P13 T1 (ejes 05-06 entre A-J) M=02,13,09,22,23,24 | 2026-05-26 | 6/23/2026 12:00:00 AM | 28 | 21 | 49.9 | 237
B-19322 VIALE 26 | M-T1 95 | Concreto | Muros P13 T1 (ejes 05-06 entre A-J) M=02,13,09,22,23,24 | 2026-05-26 | 6/2/2026 12:00:00 AM | 7 | 21 | 34.6 | 165
B-19322 VIALE 26 | M-T1 95 | Concreto | Muros P13 T1 (ejes 05-06 entre A-J) M=02,13,09,22,23,24 | 2026-05-26 | 6/2/2026 12:00:00 AM | 7 | 21 | 35.7 | 170
B-19322 VIALE 26 | M-T1 95 | Concreto | Muros P13 T1 (ejes 05-06 entre A-J) M=02,13,09,22,23,24 | 2026-05-26 | 6/2/2026 12:00:00 AM | 7 | 21 | 40.2 | 192
B-19322 VIALE 26 | M-T1 95 | Concreto | Muros P13 T1 (ejes 05-06 entre A-J) M=02,13,09,22,23,24 | 2026-05-26 | 5/29/2026 12:00:00 AM | 3 | 21 | 28.4 | 135
B-19322 VIALE 26 | M-T1 95 | Concreto | Muros P13 T1 (ejes 05-06 entre A-J) M=02,13,09,22,23,24 | 2026-05-26 | 5/29/2026 12:00:00 AM | 3 | 21 | 25.9 | 123
B-19322 VIALE 26 | M-T1 95 | Concreto | Muros P13 T1 (ejes 05-06 entre A-J) M=02,13,09,22,23,24 | 2026-05-26 | 5/29/2026 12:00:00 AM | 3 | 21 | 30.8 | 146
B-19322 VIALE 26 | M-T1 94 | Concreto | Muros P13 T1 (ejes 07-08 entre A-F) M=02,13,09,22,23,24 | 2026-05-25 | 6/22/2026 12:00:00 AM | 28 | 21 | 39.2 | 186
B-19322 VIALE 26 | M-T1 94 | Concreto | Muros P13 T1 (ejes 07-08 entre A-F) M=02,13,09,22,23,24 | 2026-05-25 | 6/22/2026 12:00:00 AM | 28 | 21 | 40.6 | 193
B-19322 VIALE 26 | M-T1 94 | Concreto | Muros P13 T1 (ejes 07-08 entre A-F) M=02,13,09,22,23,24 | 2026-05-25 | 6/22/2026 12:00:00 AM | 28 | 21 | 40.3 | 192
B-19322 VIALE 26 | M-T1 94 | Concreto | Muros P13 T1 (ejes 07-08 entre A-F) M=02,13,09,22,23,24 | 2026-05-25 | 6/1/2026 12:00:00 AM | 7 | 21 | 25.7 | 122
B-19322 VIALE 26 | M-T1 94 | Concreto | Muros P13 T1 (ejes 07-08 entre A-F) M=02,13,09,22,23,24 | 2026-05-25 | 6/1/2026 12:00:00 AM | 7 | 21 | 31.2 | 149
B-19322 VIALE 26 | M-T1 94 | Concreto | Muros P13 T1 (ejes 07-08 entre A-F) M=02,13,09,22,23,24 | 2026-05-25 | 6/1/2026 12:00:00 AM | 7 | 21 | 27.5 | 131
B-19322 VIALE 26 | M-T1 94 | Concreto | Muros P13 T1 (ejes 07-08 entre A-F) M=02,13,09,22,23,24 | 2026-05-25 | 5/28/2026 12:00:00 AM | 3 | 21 | 23.5 | 112
B-19322 VIALE 26 | M-T1 94 | Concreto | Muros P13 T1 (ejes 07-08 entre A-F) M=02,13,09,22,23,24 | 2026-05-25 | 5/28/2026 12:00:00 AM | 3 | 21 | 35.6 | 169
B-19322 VIALE 26 | M-T1 94 | Concreto | Muros P13 T1 (ejes 07-08 entre A-F) M=02,13,09,22,23,24 | 2026-05-25 | 5/28/2026 12:00:00 AM | 3 | 21 | 25.6 | 122
B-19322 VIALE 26 | P-T1 75 | Concreto | Placa T1 P14 (ejes 12-15 entre A-J) | 2026-05-25 | 6/22/2026 12:00:00 AM | 28 | 21 | 51.6 | 246
B-19322 VIALE 26 | P-T1 75 | Concreto | Placa T1 P14 (ejes 12-15 entre A-J) | 2026-05-25 | 6/22/2026 12:00:00 AM | 28 | 21 | 43.7 | 208
B-19322 VIALE 26 | P-T1 75 | Concreto | Placa T1 P14 (ejes 12-15 entre A-J) | 2026-05-25 | 6/22/2026 12:00:00 AM | 28 | 21 | 47.4 | 226
B-19322 VIALE 26 | P-T1 75 | Concreto | Placa T1 P14 (ejes 12-15 entre A-J) | 2026-05-25 | 6/1/2026 12:00:00 AM | 7 | 21 | 45.7 | 218
B-19322 VIALE 26 | P-T1 75 | Concreto | Placa T1 P14 (ejes 12-15 entre A-J) | 2026-05-25 | 6/1/2026 12:00:00 AM | 7 | 21 | 45.1 | 214
B-19322 VIALE 26 | P-T1 75 | Concreto | Placa T1 P14 (ejes 12-15 entre A-J) | 2026-05-25 | 6/1/2026 12:00:00 AM | 7 | 21 | 37.9 | 180
B-19322 VIALE 26 | P-T1 75 | Concreto | Placa T1 P14 (ejes 12-15 entre A-J) | 2026-05-25 | 5/28/2026 12:00:00 AM | 3 | 21 | 35.4 | 168
B-19322 VIALE 26 | P-T1 75 | Concreto | Placa T1 P14 (ejes 12-15 entre A-J) | 2026-05-25 | 5/28/2026 12:00:00 AM | 3 | 21 | 35.8 | 171
B-19322 VIALE 26 | P-T1 75 | Concreto | Placa T1 P14 (ejes 12-15 entre A-J) | 2026-05-25 | 5/28/2026 12:00:00 AM | 3 | 21 | 34.1 | 162
B-19322 VIALE 26 | M-T1 93 | Concreto | Muros P13 T1 (ejes 08-09 entre J-G) M=02,13,09,22,23,24 | 2026-05-23 | 6/20/2026 12:00:00 AM | 28 | 21 | 43.7 | 208
B-19322 VIALE 26 | M-T1 93 | Concreto | Muros P13 T1 (ejes 08-09 entre J-G) M=02,13,09,22,23,24 | 2026-05-23 | 6/20/2026 12:00:00 AM | 28 | 21 | 38.3 | 182
B-19322 VIALE 26 | M-T1 93 | Concreto | Muros P13 T1 (ejes 08-09 entre J-G) M=02,13,09,22,23,24 | 2026-05-23 | 6/20/2026 12:00:00 AM | 28 | 21 | 44 | 209
B-19322 VIALE 26 | M-T1 93 | Concreto | Muros P13 T1 (ejes 08-09 entre J-G) M=02,13,09,22,23,24 | 2026-05-23 | 5/30/2026 12:00:00 AM | 7 | 21 | 32.8 | 156
B-19322 VIALE 26 | M-T1 93 | Concreto | Muros P13 T1 (ejes 08-09 entre J-G) M=02,13,09,22,23,24 | 2026-05-23 | 5/30/2026 12:00:00 AM | 7 | 21 | 35.7 | 170
B-19322 VIALE 26 | M-T1 93 | Concreto | Muros P13 T1 (ejes 08-09 entre J-G) M=02,13,09,22,23,24 | 2026-05-23 | 5/30/2026 12:00:00 AM | 7 | 21 | 33.4 | 159
B-19322 VIALE 26 | M-T1 93 | Concreto | Muros P13 T1 (ejes 08-09 entre J-G) M=02,13,09,22,23,24 | 2026-05-23 | 5/27/2026 12:00:00 AM | 4 | 21 | 32.2 | 153
B-19322 VIALE 26 | M-T1 93 | Concreto | Muros P13 T1 (ejes 08-09 entre J-G) M=02,13,09,22,23,24 | 2026-05-23 | 5/27/2026 12:00:00 AM | 4 | 21 | 29.1 | 138
B-19322 VIALE 26 | M-T1 93 | Concreto | Muros P13 T1 (ejes 08-09 entre J-G) M=02,13,09,22,23,24 | 2026-05-23 | 5/27/2026 12:00:00 AM | 4 | 21 | 30.3 | 144
B-19322 VIALE 26 | M-T2 101 | Concreto | Muros cubierta T2 / ascensores M=02,04,25,26 | 2026-05-23 | 7/18/2026 12:00:00 AM | 56 | 21 | 23 | 110
B-19322 VIALE 26 | M-T2 101 | Concreto | Muros cubierta T2 / ascensores M=02,04,25,26 | 2026-05-23 | 7/18/2026 12:00:00 AM | 56 | 21 | 95 | 452
B-19322 VIALE 26 | M-T2 101 | Concreto | Muros cubierta T2 / ascensores M=02,04,25,26 | 2026-05-23 | 7/18/2026 12:00:00 AM | 56 | 21 | 23.3 | 111
B-19322 VIALE 26 | M-T2 101 | Concreto | Muros cubierta T2 / ascensores M=02,04,25,26 | 2026-05-23 | 6/20/2026 12:00:00 AM | 28 | 21 | 17.8 | 85
B-19322 VIALE 26 | M-T2 101 | Concreto | Muros cubierta T2 / ascensores M=02,04,25,26 | 2026-05-23 | 6/20/2026 12:00:00 AM | 28 | 21 | 20.1 | 96
B-19322 VIALE 26 | M-T2 101 | Concreto | Muros cubierta T2 / ascensores M=02,04,25,26 | 2026-05-23 | 6/20/2026 12:00:00 AM | 28 | 21 | 18.3 | 87
B-19322 VIALE 26 | M-T2 101 | Concreto | Muros cubierta T2 / ascensores M=02,04,25,26 | 2026-05-23 | 5/30/2026 12:00:00 AM | 7 | 21 | 11.9 | 56
B-19322 VIALE 26 | M-T2 101 | Concreto | Muros cubierta T2 / ascensores M=02,04,25,26 | 2026-05-23 | 5/30/2026 12:00:00 AM | 7 | 21 | 13.8 | 65
B-19322 VIALE 26 | M-T2 101 | Concreto | Muros cubierta T2 / ascensores M=02,04,25,26 | 2026-05-23 | 5/30/2026 12:00:00 AM | 7 | 21 | 14.1 | 67
B-19322 VIALE 26 | M-T2 101 | Concreto | Muros cubierta T2 / ascensores M=02,04,25,26 | 2026-05-23 | 5/27/2026 12:00:00 AM | 4 | 21 | 11.3 | 54
B-19322 VIALE 26 | M-T2 101 | Concreto | Muros cubierta T2 / ascensores M=02,04,25,26 | 2026-05-23 | 5/27/2026 12:00:00 AM | 4 | 21 | 11.5 | 55
B-19322 VIALE 26 | M-T2 101 | Concreto | Muros cubierta T2 / ascensores M=02,04,25,26 | 2026-05-23 | 5/27/2026 12:00:00 AM | 4 | 21 | 12.7 | 60
B-19322 VIALE 26 | E-T2 90 | Concreto | Escalera T2 (Piso 14 a Cubierta) | 2026-05-21 | 6/18/2026 12:00:00 AM | 28 | 21 | 21.3 | 102
B-19322 VIALE 26 | E-T2 90 | Concreto | Escalera T2 (Piso 14 a Cubierta) | 2026-05-21 | 6/18/2026 12:00:00 AM | 28 | 21 | 20.3 | 96
B-19322 VIALE 26 | E-T2 90 | Concreto | Escalera T2 (Piso 14 a Cubierta) | 2026-05-21 | 6/18/2026 12:00:00 AM | 28 | 21 | 23.8 | 114
B-19322 VIALE 26 | E-T2 90 | Concreto | Escalera T2 (Piso 14 a Cubierta) | 2026-05-21 | 5/28/2026 12:00:00 AM | 7 | 21 | 16.5 | 78
B-19322 VIALE 26 | E-T2 90 | Concreto | Escalera T2 (Piso 14 a Cubierta) | 2026-05-21 | 5/28/2026 12:00:00 AM | 7 | 21 | 16.3 | 77
B-19322 VIALE 26 | E-T2 90 | Concreto | Escalera T2 (Piso 14 a Cubierta) | 2026-05-21 | 5/28/2026 12:00:00 AM | 7 | 21 | 16.3 | 78
B-19322 VIALE 26 | E-T2 90 | Concreto | Escalera T2 (Piso 14 a Cubierta) | 2026-05-21 | 5/26/2026 12:00:00 AM | 5 | 21 | 14.4 | 68
B-19322 VIALE 26 | E-T2 90 | Concreto | Escalera T2 (Piso 14 a Cubierta) | 2026-05-21 | 5/26/2026 12:00:00 AM | 5 | 21 | 14.6 | 70
B-19322 VIALE 26 | E-T2 90 | Concreto | Escalera T2 (Piso 14 a Cubierta) | 2026-05-21 | 5/26/2026 12:00:00 AM | 5 | 21 | 14.7 | 70
B-19322 VIALE 26 | M-T1 91 | Concreto | Muros P13 T1 (ejes 12-14 entre A-F) M=01,25,22,09,23,02,13 | 2026-05-21 | 6/18/2026 12:00:00 AM | 28 | 21 | 42.6 | 203
B-19322 VIALE 26 | M-T1 91 | Concreto | Muros P13 T1 (ejes 12-14 entre A-F) M=01,25,22,09,23,02,13 | 2026-05-21 | 6/18/2026 12:00:00 AM | 28 | 21 | 49.8 | 237
B-19322 VIALE 26 | M-T1 91 | Concreto | Muros P13 T1 (ejes 12-14 entre A-F) M=01,25,22,09,23,02,13 | 2026-05-21 | 6/18/2026 12:00:00 AM | 28 | 21 | 16.6 | 79
B-19322 VIALE 26 | M-T1 91 | Concreto | Muros P13 T1 (ejes 12-14 entre A-F) M=01,25,22,09,23,02,13 | 2026-05-21 | 5/28/2026 12:00:00 AM | 7 | 21 | 36.8 | 175
B-19322 VIALE 26 | M-T1 91 | Concreto | Muros P13 T1 (ejes 12-14 entre A-F) M=01,25,22,09,23,02,13 | 2026-05-21 | 5/28/2026 12:00:00 AM | 7 | 21 | 33 | 157
B-19322 VIALE 26 | M-T1 91 | Concreto | Muros P13 T1 (ejes 12-14 entre A-F) M=01,25,22,09,23,02,13 | 2026-05-21 | 5/28/2026 12:00:00 AM | 7 | 21 | 35 | 166
B-19322 VIALE 26 | M-T1 91 | Concreto | Muros P13 T1 (ejes 12-14 entre A-F) M=01,25,22,09,23,02,13 | 2026-05-21 | 5/26/2026 12:00:00 AM | 5 | 21 | 32.4 | 154
B-19322 VIALE 26 | M-T1 91 | Concreto | Muros P13 T1 (ejes 12-14 entre A-F) M=01,25,22,09,23,02,13 | 2026-05-21 | 5/26/2026 12:00:00 AM | 5 | 21 | 27.7 | 132
B-19322 VIALE 26 | M-T1 91 | Concreto | Muros P13 T1 (ejes 12-14 entre A-F) M=01,25,22,09,23,02,13 | 2026-05-21 | 5/26/2026 12:00:00 AM | 5 | 21 | 32.8 | 156
B-19322 VIALE 26 | M-T1 92 | Concreto | Muros P13 T1 (ejes 10-11 entre A-J) M=02,09,22,13,25,23 | 2026-05-21 | 6/18/2026 12:00:00 AM | 28 | 21 | 40.3 | 192
B-19322 VIALE 26 | M-T1 92 | Concreto | Muros P13 T1 (ejes 10-11 entre A-J) M=02,09,22,13,25,23 | 2026-05-21 | 6/18/2026 12:00:00 AM | 28 | 21 | 41 | 195
B-19322 VIALE 26 | M-T1 92 | Concreto | Muros P13 T1 (ejes 10-11 entre A-J) M=02,09,22,13,25,23 | 2026-05-21 | 6/18/2026 12:00:00 AM | 28 | 21 | 35.2 | 167
B-19322 VIALE 26 | M-T1 92 | Concreto | Muros P13 T1 (ejes 10-11 entre A-J) M=02,09,22,13,25,23 | 2026-05-21 | 5/28/2026 12:00:00 AM | 7 | 21 | 30.3 | 144
B-19322 VIALE 26 | M-T1 92 | Concreto | Muros P13 T1 (ejes 10-11 entre A-J) M=02,09,22,13,25,23 | 2026-05-21 | 5/28/2026 12:00:00 AM | 7 | 21 | 29.2 | 139
B-19322 VIALE 26 | M-T1 92 | Concreto | Muros P13 T1 (ejes 10-11 entre A-J) M=02,09,22,13,25,23 | 2026-05-21 | 5/28/2026 12:00:00 AM | 7 | 21 | 28.6 | 136
B-19322 VIALE 26 | M-T1 92 | Concreto | Muros P13 T1 (ejes 10-11 entre A-J) M=02,09,22,13,25,23 | 2026-05-21 | 5/26/2026 12:00:00 AM | 5 | 21 | 25.6 | 122
B-19322 VIALE 26 | M-T1 92 | Concreto | Muros P13 T1 (ejes 10-11 entre A-J) M=02,09,22,13,25,23 | 2026-05-21 | 5/26/2026 12:00:00 AM | 5 | 21 | 23.9 | 114
B-19322 VIALE 26 | M-T1 92 | Concreto | Muros P13 T1 (ejes 10-11 entre A-J) M=02,09,22,13,25,23 | 2026-05-21 | 5/26/2026 12:00:00 AM | 5 | 21 | 26.3 | 125
B-19322 VIALE 26 | P-T1 74 | Concreto | Placa P13 T1 (ejes 01-04 entre A-J) | 2026-05-21 | 6/18/2026 12:00:00 AM | 28 | 21 | 50.6 | 241
B-19322 VIALE 26 | P-T1 74 | Concreto | Placa P13 T1 (ejes 01-04 entre A-J) | 2026-05-21 | 6/18/2026 12:00:00 AM | 28 | 21 | 50.9 | 242
B-19322 VIALE 26 | P-T1 74 | Concreto | Placa P13 T1 (ejes 01-04 entre A-J) | 2026-05-21 | 6/18/2026 12:00:00 AM | 28 | 21 | 59.7 | 284
B-19322 VIALE 26 | P-T1 74 | Concreto | Placa P13 T1 (ejes 01-04 entre A-J) | 2026-05-21 | 5/28/2026 12:00:00 AM | 7 | 21 | 47.2 | 225
B-19322 VIALE 26 | P-T1 74 | Concreto | Placa P13 T1 (ejes 01-04 entre A-J) | 2026-05-21 | 5/28/2026 12:00:00 AM | 7 | 21 | 43.9 | 209
B-19322 VIALE 26 | P-T1 74 | Concreto | Placa P13 T1 (ejes 01-04 entre A-J) | 2026-05-21 | 5/28/2026 12:00:00 AM | 7 | 21 | 44.2 | 211
B-19322 VIALE 26 | P-T1 74 | Concreto | Placa P13 T1 (ejes 01-04 entre A-J) | 2026-05-21 | 5/26/2026 12:00:00 AM | 5 | 21 | 40.3 | 192
B-19322 VIALE 26 | P-T1 74 | Concreto | Placa P13 T1 (ejes 01-04 entre A-J) | 2026-05-21 | 5/26/2026 12:00:00 AM | 5 | 21 | 41.8 | 199
B-19322 VIALE 26 | P-T1 74 | Concreto | Placa P13 T1 (ejes 01-04 entre A-J) | 2026-05-21 | 5/26/2026 12:00:00 AM | 5 | 21 | 37 | 176
B-19322 VIALE 26 | M-T1 90 | Concreto | Muros P13 T1 (ejes 12-15 entre J-G) M=07,03,04,31,32,30,29 | 2026-05-20 | 6/17/2026 12:00:00 AM | 28 | 21 | 41.6 | 198
B-19322 VIALE 26 | M-T1 90 | Concreto | Muros P13 T1 (ejes 12-15 entre J-G) M=07,03,04,31,32,30,29 | 2026-05-20 | 6/17/2026 12:00:00 AM | 28 | 21 | 44.3 | 211
B-19322 VIALE 26 | M-T1 90 | Concreto | Muros P13 T1 (ejes 12-15 entre J-G) M=07,03,04,31,32,30,29 | 2026-05-20 | 6/17/2026 12:00:00 AM | 28 | 21 | 40.3 | 192
B-19322 VIALE 26 | M-T1 90 | Concreto | Muros P13 T1 (ejes 12-15 entre J-G) M=07,03,04,31,32,30,29 | 2026-05-20 | 5/27/2026 12:00:00 AM | 7 | 21 | 32.2 | 153
B-19322 VIALE 26 | M-T1 90 | Concreto | Muros P13 T1 (ejes 12-15 entre J-G) M=07,03,04,31,32,30,29 | 2026-05-20 | 5/27/2026 12:00:00 AM | 7 | 21 | 30 | 143
B-19322 VIALE 26 | M-T1 90 | Concreto | Muros P13 T1 (ejes 12-15 entre J-G) M=07,03,04,31,32,30,29 | 2026-05-20 | 5/27/2026 12:00:00 AM | 7 | 21 | 31 | 148
B-19322 VIALE 26 | M-T1 90 | Concreto | Muros P13 T1 (ejes 12-15 entre J-G) M=07,03,04,31,32,30,29 | 2026-05-20 | 5/23/2026 12:00:00 AM | 3 | 21 | 27.7 | 132
B-19322 VIALE 26 | M-T1 90 | Concreto | Muros P13 T1 (ejes 12-15 entre J-G) M=07,03,04,31,32,30,29 | 2026-05-20 | 5/23/2026 12:00:00 AM | 3 | 21 | 28.2 | 134
B-19322 VIALE 26 | M-T1 90 | Concreto | Muros P13 T1 (ejes 12-15 entre J-G) M=07,03,04,31,32,30,29 | 2026-05-20 | 5/23/2026 12:00:00 AM | 3 | 21 | 28.4 | 135
B-19322 VIALE 26 | P-T1 73 | Concreto | Placa P13 T1 (ejes 04-06 entre A-J) | 2026-05-20 | 6/17/2026 12:00:00 AM | 28 | 21 | 29.6 | 141
B-19322 VIALE 26 | P-T1 73 | Concreto | Placa P13 T1 (ejes 04-06 entre A-J) | 2026-05-20 | 6/17/2026 12:00:00 AM | 28 | 21 | 28.6 | 136
B-19322 VIALE 26 | P-T1 73 | Concreto | Placa P13 T1 (ejes 04-06 entre A-J) | 2026-05-20 | 6/17/2026 12:00:00 AM | 28 | 21 | 29 | 138
B-19322 VIALE 26 | P-T1 73 | Concreto | Placa P13 T1 (ejes 04-06 entre A-J) | 2026-05-20 | 5/27/2026 12:00:00 AM | 7 | 21 | 20.2 | 96
B-19322 VIALE 26 | P-T1 73 | Concreto | Placa P13 T1 (ejes 04-06 entre A-J) | 2026-05-20 | 5/27/2026 12:00:00 AM | 7 | 21 | 20.3 | 96
B-19322 VIALE 26 | P-T1 73 | Concreto | Placa P13 T1 (ejes 04-06 entre A-J) | 2026-05-20 | 5/27/2026 12:00:00 AM | 7 | 21 | 19.3 | 92
B-19322 VIALE 26 | P-T1 73 | Concreto | Placa P13 T1 (ejes 04-06 entre A-J) | 2026-05-20 | 5/23/2026 12:00:00 AM | 3 | 21 | 18.7 | 89
B-19322 VIALE 26 | P-T1 73 | Concreto | Placa P13 T1 (ejes 04-06 entre A-J) | 2026-05-20 | 5/23/2026 12:00:00 AM | 3 | 21 | 17.9 | 85
B-19322 VIALE 26 | P-T1 73 | Concreto | Placa P13 T1 (ejes 04-06 entre A-J) | 2026-05-20 | 5/23/2026 12:00:00 AM | 3 | 21 | 18.8 | 90
B-19322 VIALE 26 | M-T1 89 | Concreto | Muros P12 T1 (ejes 01-02 entre B-I)M=08,21,2305,11,12,15,14 | 2026-05-19 | 6/16/2026 12:00:00 AM | 28 | 21 | 53.7 | 256
B-19322 VIALE 26 | M-T1 89 | Concreto | Muros P12 T1 (ejes 01-02 entre B-I)M=08,21,2305,11,12,15,14 | 2026-05-19 | 6/16/2026 12:00:00 AM | 28 | 21 | 46.5 | 222
B-19322 VIALE 26 | M-T1 89 | Concreto | Muros P12 T1 (ejes 01-02 entre B-I)M=08,21,2305,11,12,15,14 | 2026-05-19 | 6/16/2026 12:00:00 AM | 28 | 21 | 51.7 | 246
B-19322 VIALE 26 | M-T1 89 | Concreto | Muros P12 T1 (ejes 01-02 entre B-I)M=08,21,2305,11,12,15,14 | 2026-05-19 | 5/26/2026 12:00:00 AM | 7 | 21 | 41 | 195
B-19322 VIALE 26 | M-T1 89 | Concreto | Muros P12 T1 (ejes 01-02 entre B-I)M=08,21,2305,11,12,15,14 | 2026-05-19 | 5/26/2026 12:00:00 AM | 7 | 21 | 40.3 | 192
B-19322 VIALE 26 | M-T1 89 | Concreto | Muros P12 T1 (ejes 01-02 entre B-I)M=08,21,2305,11,12,15,14 | 2026-05-19 | 5/26/2026 12:00:00 AM | 7 | 21 | 40.2 | 192
B-19322 VIALE 26 | M-T1 89 | Concreto | Muros P12 T1 (ejes 01-02 entre B-I)M=08,21,2305,11,12,15,14 | 2026-05-19 | 5/23/2026 12:00:00 AM | 4 | 21 | 38.5 | 184
B-19322 VIALE 26 | M-T1 89 | Concreto | Muros P12 T1 (ejes 01-02 entre B-I)M=08,21,2305,11,12,15,14 | 2026-05-19 | 5/23/2026 12:00:00 AM | 4 | 21 | 39.8 | 189
B-19322 VIALE 26 | M-T1 89 | Concreto | Muros P12 T1 (ejes 01-02 entre B-I)M=08,21,2305,11,12,15,14 | 2026-05-19 | 5/23/2026 12:00:00 AM | 4 | 21 | 36.4 | 173
B-19322 VIALE 26 | P-T1 72 | Concreto | Placa P13 T1 (ejes 06-08 entre A-J) | 2026-05-19 | 6/16/2026 12:00:00 AM | 28 | 21 | 43.7 | 208
B-19322 VIALE 26 | P-T1 72 | Concreto | Placa P13 T1 (ejes 06-08 entre A-J) | 2026-05-19 | 6/16/2026 12:00:00 AM | 28 | 21 | 44.2 | 211
B-19322 VIALE 26 | P-T1 72 | Concreto | Placa P13 T1 (ejes 06-08 entre A-J) | 2026-05-19 | 6/16/2026 12:00:00 AM | 28 | 21 | 44 | 210
B-19322 VIALE 26 | P-T1 72 | Concreto | Placa P13 T1 (ejes 06-08 entre A-J) | 2026-05-19 | 5/26/2026 12:00:00 AM | 7 | 21 | 35.5 | 169
B-19322 VIALE 26 | P-T1 72 | Concreto | Placa P13 T1 (ejes 06-08 entre A-J) | 2026-05-19 | 5/26/2026 12:00:00 AM | 7 | 21 | 35.3 | 168
B-19322 VIALE 26 | P-T1 72 | Concreto | Placa P13 T1 (ejes 06-08 entre A-J) | 2026-05-19 | 5/26/2026 12:00:00 AM | 7 | 21 | 37.6 | 179
B-19322 VIALE 26 | P-T1 72 | Concreto | Placa P13 T1 (ejes 06-08 entre A-J) | 2026-05-19 | 5/23/2026 12:00:00 AM | 4 | 21 | 33.1 | 158
B-19322 VIALE 26 | P-T1 72 | Concreto | Placa P13 T1 (ejes 06-08 entre A-J) | 2026-05-19 | 5/23/2026 12:00:00 AM | 4 | 21 | 33.7 | 160
B-19322 VIALE 26 | P-T1 72 | Concreto | Placa P13 T1 (ejes 06-08 entre A-J) | 2026-05-19 | 5/23/2026 12:00:00 AM | 4 | 21 | 34.5 | 164
B-19322 VIALE 26 | M-T1 88 | Concreto | Muros P12 T1 (eje 03 entre A-J)M=08,21,23 | 2026-05-16 | 6/13/2026 12:00:00 AM | 28 | 21 | 39.5 | 188
B-19322 VIALE 26 | M-T1 88 | Concreto | Muros P12 T1 (eje 03 entre A-J)M=08,21,23 | 2026-05-16 | 6/13/2026 12:00:00 AM | 28 | 21 | 37.2 | 177
B-19322 VIALE 26 | M-T1 88 | Concreto | Muros P12 T1 (eje 03 entre A-J)M=08,21,23 | 2026-05-16 | 6/13/2026 12:00:00 AM | 28 | 21 | 40.1 | 191
B-19322 VIALE 26 | M-T1 88 | Concreto | Muros P12 T1 (eje 03 entre A-J)M=08,21,23 | 2026-05-16 | 5/23/2026 12:00:00 AM | 7 | 21 | 34.2 | 163
B-19322 VIALE 26 | M-T1 88 | Concreto | Muros P12 T1 (eje 03 entre A-J)M=08,21,23 | 2026-05-16 | 5/23/2026 12:00:00 AM | 7 | 21 | 33.8 | 161
B-19322 VIALE 26 | M-T1 88 | Concreto | Muros P12 T1 (eje 03 entre A-J)M=08,21,23 | 2026-05-16 | 5/23/2026 12:00:00 AM | 7 | 21 | 33.7 | 160
B-19322 VIALE 26 | M-T1 88 | Concreto | Muros P12 T1 (eje 03 entre A-J)M=08,21,23 | 2026-05-16 | 5/21/2026 12:00:00 AM | 5 | 21 | 22.7 | 108
B-19322 VIALE 26 | M-T1 88 | Concreto | Muros P12 T1 (eje 03 entre A-J)M=08,21,23 | 2026-05-16 | 5/21/2026 12:00:00 AM | 5 | 21 | 30.1 | 143
B-19322 VIALE 26 | M-T1 88 | Concreto | Muros P12 T1 (eje 03 entre A-J)M=08,21,23 | 2026-05-16 | 5/21/2026 12:00:00 AM | 5 | 21 | 31.1 | 148
B-19322 VIALE 26 | P-T2 75 | Concreto | Placa cubierta T2 (ejes 01-05-10 entre A-J) | 2026-05-16 | 6/13/2026 12:00:00 AM | 28 | 21 | 27.8 | 132
B-19322 VIALE 26 | P-T2 75 | Concreto | Placa cubierta T2 (ejes 01-05-10 entre A-J) | 2026-05-16 | 6/13/2026 12:00:00 AM | 28 | 21 | 27.5 | 131
B-19322 VIALE 26 | P-T2 75 | Concreto | Placa cubierta T2 (ejes 01-05-10 entre A-J) | 2026-05-16 | 6/13/2026 12:00:00 AM | 28 | 21 | 27.7 | 132
B-19322 VIALE 26 | P-T2 75 | Concreto | Placa cubierta T2 (ejes 01-05-10 entre A-J) | 2026-05-16 | 5/23/2026 12:00:00 AM | 7 | 21 | 21 | 100
B-19322 VIALE 26 | P-T2 75 | Concreto | Placa cubierta T2 (ejes 01-05-10 entre A-J) | 2026-05-16 | 5/23/2026 12:00:00 AM | 7 | 21 | 21.3 | 102
B-19322 VIALE 26 | P-T2 75 | Concreto | Placa cubierta T2 (ejes 01-05-10 entre A-J) | 2026-05-16 | 5/23/2026 12:00:00 AM | 7 | 21 | 21.2 | 101
B-19322 VIALE 26 | P-T2 75 | Concreto | Placa cubierta T2 (ejes 01-05-10 entre A-J) | 2026-05-16 | 5/21/2026 12:00:00 AM | 5 | 21 | 16 | 76
B-19322 VIALE 26 | P-T2 75 | Concreto | Placa cubierta T2 (ejes 01-05-10 entre A-J) | 2026-05-16 | 5/21/2026 12:00:00 AM | 5 | 21 | 18.8 | 89
B-19322 VIALE 26 | P-T2 75 | Concreto | Placa cubierta T2 (ejes 01-05-10 entre A-J) | 2026-05-16 | 5/21/2026 12:00:00 AM | 5 | 21 | 17.4 | 83
B-19322 VIALE 26 | M-T1 87 | Concreto | Muros P12 T1 (ejes 04-05 entre A-J) | 2026-05-15 | 6/12/2026 12:00:00 AM | 28 | 21 | 37.6 | 179
B-19322 VIALE 26 | M-T1 87 | Concreto | Muros P12 T1 (ejes 04-05 entre A-J) | 2026-05-15 | 6/12/2026 12:00:00 AM | 28 | 21 | 37 | 176
B-19322 VIALE 26 | M-T1 87 | Concreto | Muros P12 T1 (ejes 04-05 entre A-J) | 2026-05-15 | 6/12/2026 12:00:00 AM | 28 | 21 | 38.1 | 181
B-19322 VIALE 26 | M-T1 87 | Concreto | Muros P12 T1 (ejes 04-05 entre A-J) | 2026-05-15 | 5/22/2026 12:00:00 AM | 7 | 21 | 26.3 | 125
B-19322 VIALE 26 | M-T1 87 | Concreto | Muros P12 T1 (ejes 04-05 entre A-J) | 2026-05-15 | 5/22/2026 12:00:00 AM | 7 | 21 | 26 | 124
B-19322 VIALE 26 | M-T1 87 | Concreto | Muros P12 T1 (ejes 04-05 entre A-J) | 2026-05-15 | 5/22/2026 12:00:00 AM | 7 | 21 | 26.9 | 128
B-19322 VIALE 26 | M-T1 87 | Concreto | Muros P12 T1 (ejes 04-05 entre A-J) | 2026-05-15 | 5/20/2026 12:00:00 AM | 5 | 21 | 25 | 119
B-19322 VIALE 26 | M-T1 87 | Concreto | Muros P12 T1 (ejes 04-05 entre A-J) | 2026-05-15 | 5/20/2026 12:00:00 AM | 5 | 21 | 25.2 | 120
B-19322 VIALE 26 | M-T1 87 | Concreto | Muros P12 T1 (ejes 04-05 entre A-J) | 2026-05-15 | 5/20/2026 12:00:00 AM | 5 | 21 | 24.7 | 118
B-19322 VIALE 26 | P-T1 71 | Concreto | Placa P13 T1 (ejes 08-10 entre A-J) y escalera P9 a P10 T1 | 2026-05-15 | 6/12/2026 12:00:00 AM | 28 | 21 | 44.8 | 213
B-19322 VIALE 26 | P-T1 71 | Concreto | Placa P13 T1 (ejes 08-10 entre A-J) y escalera P9 a P10 T1 | 2026-05-15 | 6/12/2026 12:00:00 AM | 28 | 21 | 44.4 | 211
B-19322 VIALE 26 | P-T1 71 | Concreto | Placa P13 T1 (ejes 08-10 entre A-J) y escalera P9 a P10 T1 | 2026-05-15 | 6/12/2026 12:00:00 AM | 28 | 21 | 46.4 | 221
B-19322 VIALE 26 | P-T1 71 | Concreto | Placa P13 T1 (ejes 08-10 entre A-J) y escalera P9 a P10 T1 | 2026-05-15 | 5/22/2026 12:00:00 AM | 7 | 21 | 36 | 172
B-19322 VIALE 26 | P-T1 71 | Concreto | Placa P13 T1 (ejes 08-10 entre A-J) y escalera P9 a P10 T1 | 2026-05-15 | 5/22/2026 12:00:00 AM | 7 | 21 | 35.5 | 169
B-19322 VIALE 26 | P-T1 71 | Concreto | Placa P13 T1 (ejes 08-10 entre A-J) y escalera P9 a P10 T1 | 2026-05-15 | 5/22/2026 12:00:00 AM | 7 | 21 | 36.9 | 176
B-19322 VIALE 26 | P-T1 71 | Concreto | Placa P13 T1 (ejes 08-10 entre A-J) y escalera P9 a P10 T1 | 2026-05-15 | 5/20/2026 12:00:00 AM | 5 | 21 | 36.1 | 172
B-19322 VIALE 26 | P-T1 71 | Concreto | Placa P13 T1 (ejes 08-10 entre A-J) y escalera P9 a P10 T1 | 2026-05-15 | 5/20/2026 12:00:00 AM | 5 | 21 | 34.5 | 164
B-19322 VIALE 26 | P-T1 71 | Concreto | Placa P13 T1 (ejes 08-10 entre A-J) y escalera P9 a P10 T1 | 2026-05-15 | 5/20/2026 12:00:00 AM | 5 | 21 | 34.2 | 163
B-19322 VIALE 26 | M-T1 86 | Concreto | Muros P12 T1 (ejes 06-07 entre A-J) | 2026-05-14 | 6/11/2026 12:00:00 AM | 28 | 21 | 43 | 205
B-19322 VIALE 26 | M-T1 86 | Concreto | Muros P12 T1 (ejes 06-07 entre A-J) | 2026-05-14 | 6/11/2026 12:00:00 AM | 28 | 21 | 42 | 200
B-19322 VIALE 26 | M-T1 86 | Concreto | Muros P12 T1 (ejes 06-07 entre A-J) | 2026-05-14 | 6/11/2026 12:00:00 AM | 28 | 21 | 42.3 | 202
B-19322 VIALE 26 | M-T1 86 | Concreto | Muros P12 T1 (ejes 06-07 entre A-J) | 2026-05-14 | 5/21/2026 12:00:00 AM | 7 | 21 | 31.5 | 150
B-19322 VIALE 26 | M-T1 86 | Concreto | Muros P12 T1 (ejes 06-07 entre A-J) | 2026-05-14 | 5/21/2026 12:00:00 AM | 7 | 21 | 31.2 | 149
B-19322 VIALE 26 | M-T1 86 | Concreto | Muros P12 T1 (ejes 06-07 entre A-J) | 2026-05-14 | 5/21/2026 12:00:00 AM | 7 | 21 | 32.6 | 155
B-19322 VIALE 26 | M-T1 86 | Concreto | Muros P12 T1 (ejes 06-07 entre A-J) | 2026-05-14 | 5/20/2026 12:00:00 AM | 6 | 21 | 32 | 152
B-19322 VIALE 26 | M-T1 86 | Concreto | Muros P12 T1 (ejes 06-07 entre A-J) | 2026-05-14 | 5/20/2026 12:00:00 AM | 6 | 21 | 30.8 | 146
B-19322 VIALE 26 | M-T1 86 | Concreto | Muros P12 T1 (ejes 06-07 entre A-J) | 2026-05-14 | 5/20/2026 12:00:00 AM | 6 | 21 | 31.4 | 150
B-19322 VIALE 26 | P-T1 70 | Concreto | Placa P13 T1 (ejes 10-12 entre A-J) | 2026-05-14 | 6/11/2026 12:00:00 AM | 28 | 21 | 48.5 | 231
B-19322 VIALE 26 | P-T1 70 | Concreto | Placa P13 T1 (ejes 10-12 entre A-J) | 2026-05-14 | 6/11/2026 12:00:00 AM | 28 | 21 | 48.5 | 231
B-19322 VIALE 26 | P-T1 70 | Concreto | Placa P13 T1 (ejes 10-12 entre A-J) | 2026-05-14 | 6/11/2026 12:00:00 AM | 28 | 21 | 49 | 234
B-19322 VIALE 26 | P-T1 70 | Concreto | Placa P13 T1 (ejes 10-12 entre A-J) | 2026-05-14 | 5/21/2026 12:00:00 AM | 7 | 21 | 36.8 | 175
B-19322 VIALE 26 | P-T1 70 | Concreto | Placa P13 T1 (ejes 10-12 entre A-J) | 2026-05-14 | 5/21/2026 12:00:00 AM | 7 | 21 | 39.2 | 187
B-19322 VIALE 26 | P-T1 70 | Concreto | Placa P13 T1 (ejes 10-12 entre A-J) | 2026-05-14 | 5/21/2026 12:00:00 AM | 7 | 21 | 38.3 | 182
B-19322 VIALE 26 | P-T1 70 | Concreto | Placa P13 T1 (ejes 10-12 entre A-J) | 2026-05-14 | 5/20/2026 12:00:00 AM | 6 | 21 | 37.7 | 179
B-19322 VIALE 26 | P-T1 70 | Concreto | Placa P13 T1 (ejes 10-12 entre A-J) | 2026-05-14 | 5/20/2026 12:00:00 AM | 6 | 21 | 40.4 | 192
B-19322 VIALE 26 | P-T1 70 | Concreto | Placa P13 T1 (ejes 10-12 entre A-J) | 2026-05-14 | 5/20/2026 12:00:00 AM | 6 | 21 | 37.9 | 180
B-19322 VIALE 26 | M-T1 85 | Concreto | Muros P12 T1 (ejes 08-10 entre A-F, eje 8 entre J-G) M=02,13,25,23,24,09,21 | 2026-05-13 | 6/10/2026 12:00:00 AM | 28 | 21 | 35.9 | 171
B-19322 VIALE 26 | M-T1 85 | Concreto | Muros P12 T1 (ejes 08-10 entre A-F, eje 8 entre J-G) M=02,13,25,23,24,09,21 | 2026-05-13 | 6/10/2026 12:00:00 AM | 28 | 21 | 35.3 | 168
B-19322 VIALE 26 | M-T1 85 | Concreto | Muros P12 T1 (ejes 08-10 entre A-F, eje 8 entre J-G) M=02,13,25,23,24,09,21 | 2026-05-13 | 6/10/2026 12:00:00 AM | 28 | 21 | 35.2 | 167
B-19322 VIALE 26 | M-T1 85 | Concreto | Muros P12 T1 (ejes 08-10 entre A-F, eje 8 entre J-G) M=02,13,25,23,24,09,21 | 2026-05-13 | 5/27/2026 12:00:00 AM | 14 | 21 | 30.9 | 147
B-19322 VIALE 26 | M-T1 85 | Concreto | Muros P12 T1 (ejes 08-10 entre A-F, eje 8 entre J-G) M=02,13,25,23,24,09,21 | 2026-05-13 | 5/27/2026 12:00:00 AM | 14 | 21 | 31.1 | 148
B-19322 VIALE 26 | M-T1 85 | Concreto | Muros P12 T1 (ejes 08-10 entre A-F, eje 8 entre J-G) M=02,13,25,23,24,09,21 | 2026-05-13 | 5/27/2026 12:00:00 AM | 14 | 21 | 32.9 | 157
B-19322 VIALE 26 | M-T1 85 | Concreto | Muros P12 T1 (ejes 08-10 entre A-F, eje 8 entre J-G) M=02,13,25,23,24,09,21 | 2026-05-13 | 5/20/2026 12:00:00 AM | 7 | 21 | 28.9 | 137
B-19322 VIALE 26 | M-T1 85 | Concreto | Muros P12 T1 (ejes 08-10 entre A-F, eje 8 entre J-G) M=02,13,25,23,24,09,21 | 2026-05-13 | 5/20/2026 12:00:00 AM | 7 | 21 | 26.7 | 127
B-19322 VIALE 26 | M-T1 85 | Concreto | Muros P12 T1 (ejes 08-10 entre A-F, eje 8 entre J-G) M=02,13,25,23,24,09,21 | 2026-05-13 | 5/20/2026 12:00:00 AM | 7 | 21 | 26.1 | 124
B-19322 VIALE 26 | P-T1 69 | Concreto | Placa P13 T1 (ejes 12-15 entre A-J) | 2026-05-13 | 6/10/2026 12:00:00 AM | 28 | 21 | 43.8 | 208
B-19322 VIALE 26 | P-T1 69 | Concreto | Placa P13 T1 (ejes 12-15 entre A-J) | 2026-05-13 | 6/10/2026 12:00:00 AM | 28 | 21 | 38.2 | 182
B-19322 VIALE 26 | P-T1 69 | Concreto | Placa P13 T1 (ejes 12-15 entre A-J) | 2026-05-13 | 6/10/2026 12:00:00 AM | 28 | 21 | 41.1 | 196
B-19322 VIALE 26 | P-T1 69 | Concreto | Placa P13 T1 (ejes 12-15 entre A-J) | 2026-05-13 | 5/27/2026 12:00:00 AM | 14 | 21 | 34.7 | 165
B-19322 VIALE 26 | P-T1 69 | Concreto | Placa P13 T1 (ejes 12-15 entre A-J) | 2026-05-13 | 5/27/2026 12:00:00 AM | 14 | 21 | 39.4 | 187
B-19322 VIALE 26 | P-T1 69 | Concreto | Placa P13 T1 (ejes 12-15 entre A-J) | 2026-05-13 | 5/27/2026 12:00:00 AM | 14 | 21 | 35.6 | 170
B-19322 VIALE 26 | P-T1 69 | Concreto | Placa P13 T1 (ejes 12-15 entre A-J) | 2026-05-13 | 5/20/2026 12:00:00 AM | 7 | 21 | 30.9 | 147
B-19322 VIALE 26 | P-T1 69 | Concreto | Placa P13 T1 (ejes 12-15 entre A-J) | 2026-05-13 | 5/20/2026 12:00:00 AM | 7 | 21 | 31.3 | 149
B-19322 VIALE 26 | P-T1 69 | Concreto | Placa P13 T1 (ejes 12-15 entre A-J) | 2026-05-13 | 5/20/2026 12:00:00 AM | 7 | 21 | 31.7 | 151
B-19322 VIALE 26 | M-T1 84 | Concreto | Muros P12 T1 (ejes 09-10 entre J-G) M=02,09,13,22,23,25 | 2026-05-12 | 6/9/2026 12:00:00 AM | 28 | 21 | 41.3 | 197
B-19322 VIALE 26 | M-T1 84 | Concreto | Muros P12 T1 (ejes 09-10 entre J-G) M=02,09,13,22,23,25 | 2026-05-12 | 6/9/2026 12:00:00 AM | 28 | 21 | 43.1 | 205
B-19322 VIALE 26 | M-T1 84 | Concreto | Muros P12 T1 (ejes 09-10 entre J-G) M=02,09,13,22,23,25 | 2026-05-12 | 6/9/2026 12:00:00 AM | 28 | 21 | 42.5 | 202
B-19322 VIALE 26 | M-T1 84 | Concreto | Muros P12 T1 (ejes 09-10 entre J-G) M=02,09,13,22,23,25 | 2026-05-12 | 5/19/2026 12:00:00 AM | 7 | 21 | 33.4 | 159
B-19322 VIALE 26 | M-T1 84 | Concreto | Muros P12 T1 (ejes 09-10 entre J-G) M=02,09,13,22,23,25 | 2026-05-12 | 5/19/2026 12:00:00 AM | 7 | 21 | 33.1 | 157
B-19322 VIALE 26 | M-T1 84 | Concreto | Muros P12 T1 (ejes 09-10 entre J-G) M=02,09,13,22,23,25 | 2026-05-12 | 5/19/2026 12:00:00 AM | 7 | 21 | 34.8 | 166
B-19322 VIALE 26 | M-T1 84 | Concreto | Muros P12 T1 (ejes 09-10 entre J-G) M=02,09,13,22,23,25 | 2026-05-12 | 5/15/2026 12:00:00 AM | 3 | 21 | 25.8 | 123
B-19322 VIALE 26 | M-T1 84 | Concreto | Muros P12 T1 (ejes 09-10 entre J-G) M=02,09,13,22,23,25 | 2026-05-12 | 5/15/2026 12:00:00 AM | 3 | 21 | 26.1 | 124
B-19322 VIALE 26 | M-T1 84 | Concreto | Muros P12 T1 (ejes 09-10 entre J-G) M=02,09,13,22,23,25 | 2026-05-12 | 5/15/2026 12:00:00 AM | 3 | 21 | 26.2 | 125
B-19322 VIALE 26 | M-T1 83 | Concreto | Muros P12 T1 (ejes 12-14 entre A-F) M=01,02,09,13,22,23,25 | 2026-05-11 | 6/8/2026 12:00:00 AM | 28 | 21 | 44.4 | 211
B-19322 VIALE 26 | M-T1 83 | Concreto | Muros P12 T1 (ejes 12-14 entre A-F) M=01,02,09,13,22,23,25 | 2026-05-11 | 6/8/2026 12:00:00 AM | 28 | 21 | 46.8 | 223
B-19322 VIALE 26 | M-T1 83 | Concreto | Muros P12 T1 (ejes 12-14 entre A-F) M=01,02,09,13,22,23,25 | 2026-05-11 | 6/8/2026 12:00:00 AM | 28 | 21 | 45.7 | 218
B-19322 VIALE 26 | M-T1 83 | Concreto | Muros P12 T1 (ejes 12-14 entre A-F) M=01,02,09,13,22,23,25 | 2026-05-11 | 5/18/2026 12:00:00 AM | 7 | 21 | 33.3 | 158
B-19322 VIALE 26 | M-T1 83 | Concreto | Muros P12 T1 (ejes 12-14 entre A-F) M=01,02,09,13,22,23,25 | 2026-05-11 | 5/18/2026 12:00:00 AM | 7 | 21 | 33.6 | 160
B-19322 VIALE 26 | M-T1 83 | Concreto | Muros P12 T1 (ejes 12-14 entre A-F) M=01,02,09,13,22,23,25 | 2026-05-11 | 5/18/2026 12:00:00 AM | 7 | 21 | 32.2 | 153
B-19322 VIALE 26 | M-T1 83 | Concreto | Muros P12 T1 (ejes 12-14 entre A-F) M=01,02,09,13,22,23,25 | 2026-05-11 | 5/14/2026 12:00:00 AM | 3 | 21 | 21.4 | 102
B-19322 VIALE 26 | M-T1 83 | Concreto | Muros P12 T1 (ejes 12-14 entre A-F) M=01,02,09,13,22,23,25 | 2026-05-11 | 5/14/2026 12:00:00 AM | 3 | 21 | 24.7 | 118
B-19322 VIALE 26 | M-T1 83 | Concreto | Muros P12 T1 (ejes 12-14 entre A-F) M=01,02,09,13,22,23,25 | 2026-05-11 | 5/14/2026 12:00:00 AM | 3 | 21 | 20.1 | 96
B-19322 VIALE 26 | P-T1 68 | Concreto | Placa P12 T1 (ejes 01-04 entre A-J) | 2026-05-11 | 6/8/2026 12:00:00 AM | 28 | 21 | 38.6 | 184
B-19322 VIALE 26 | P-T1 68 | Concreto | Placa P12 T1 (ejes 01-04 entre A-J) | 2026-05-11 | 6/8/2026 12:00:00 AM | 28 | 21 | 39.6 | 188
B-19322 VIALE 26 | P-T1 68 | Concreto | Placa P12 T1 (ejes 01-04 entre A-J) | 2026-05-11 | 6/8/2026 12:00:00 AM | 28 | 21 | 36.6 | 174
B-19322 VIALE 26 | P-T1 68 | Concreto | Placa P12 T1 (ejes 01-04 entre A-J) | 2026-05-11 | 5/18/2026 12:00:00 AM | 7 | 21 | 25.8 | 123
B-19322 VIALE 26 | P-T1 68 | Concreto | Placa P12 T1 (ejes 01-04 entre A-J) | 2026-05-11 | 5/18/2026 12:00:00 AM | 7 | 21 | 27.8 | 132
B-19322 VIALE 26 | P-T1 68 | Concreto | Placa P12 T1 (ejes 01-04 entre A-J) | 2026-05-11 | 5/18/2026 12:00:00 AM | 7 | 21 | 28.2 | 134
B-19322 VIALE 26 | P-T1 68 | Concreto | Placa P12 T1 (ejes 01-04 entre A-J) | 2026-05-11 | 5/14/2026 12:00:00 AM | 3 | 21 | 19.8 | 94
B-19322 VIALE 26 | P-T1 68 | Concreto | Placa P12 T1 (ejes 01-04 entre A-J) | 2026-05-11 | 5/14/2026 12:00:00 AM | 3 | 21 | 22.1 | 105
B-19322 VIALE 26 | P-T1 68 | Concreto | Placa P12 T1 (ejes 01-04 entre A-J) | 2026-05-11 | 5/14/2026 12:00:00 AM | 3 | 21 | 20 | 95
B-19322 VIALE 26 | P-T2 74 | Concreto | Placa Cubierta T2 (ejes 5 al 8) | 2026-05-11 | 7/6/2026 12:00:00 AM | 56 | 21 | 22.9 | 109
B-19322 VIALE 26 | P-T2 74 | Concreto | Placa Cubierta T2 (ejes 5 al 8) | 2026-05-11 | 7/6/2026 12:00:00 AM | 56 | 21 | 19.9 | 95
B-19322 VIALE 26 | P-T2 74 | Concreto | Placa Cubierta T2 (ejes 5 al 8) | 2026-05-11 | 7/6/2026 12:00:00 AM | 56 | 21 | 20.2 | 96
B-19322 VIALE 26 | P-T2 74 | Concreto | Placa Cubierta T2 (ejes 5 al 8) | 2026-05-11 | 6/8/2026 12:00:00 AM | 28 | 21 | 18.6 | 88
B-19322 VIALE 26 | P-T2 74 | Concreto | Placa Cubierta T2 (ejes 5 al 8) | 2026-05-11 | 6/8/2026 12:00:00 AM | 28 | 21 | 20 | 95
B-19322 VIALE 26 | P-T2 74 | Concreto | Placa Cubierta T2 (ejes 5 al 8) | 2026-05-11 | 6/8/2026 12:00:00 AM | 28 | 21 | 20.6 | 98
B-19322 VIALE 26 | P-T2 74 | Concreto | Placa Cubierta T2 (ejes 5 al 8) | 2026-05-11 | 5/18/2026 12:00:00 AM | 7 | 21 | 14.3 | 68
B-19322 VIALE 26 | P-T2 74 | Concreto | Placa Cubierta T2 (ejes 5 al 8) | 2026-05-11 | 5/18/2026 12:00:00 AM | 7 | 21 | 14.6 | 70
B-19322 VIALE 26 | P-T2 74 | Concreto | Placa Cubierta T2 (ejes 5 al 8) | 2026-05-11 | 5/18/2026 12:00:00 AM | 7 | 21 | 12.6 | 60
B-19322 VIALE 26 | P-T2 74 | Concreto | Placa Cubierta T2 (ejes 5 al 8) | 2026-05-11 | 5/14/2026 12:00:00 AM | 3 | 21 | 9.9 | 47
B-19322 VIALE 26 | P-T2 74 | Concreto | Placa Cubierta T2 (ejes 5 al 8) | 2026-05-11 | 5/14/2026 12:00:00 AM | 3 | 21 | 9.5 | 45
B-19322 VIALE 26 | P-T2 74 | Concreto | Placa Cubierta T2 (ejes 5 al 8) | 2026-05-11 | 5/14/2026 12:00:00 AM | 3 | 21 | 8.3 | 39
B-19322 VIALE 26 | M-T1 82 | Concreto | Muros P12 T1 (EJES 12-15 ENTRE J-G) M=07,31,32,03,04,30,29 | 2026-05-08 | 6/5/2026 12:00:00 AM | 28 | 21 | 28.1 | 134
B-19322 VIALE 26 | M-T1 82 | Concreto | Muros P12 T1 (EJES 12-15 ENTRE J-G) M=07,31,32,03,04,30,29 | 2026-05-08 | 6/5/2026 12:00:00 AM | 28 | 21 | 26.9 | 128
B-19322 VIALE 26 | M-T1 82 | Concreto | Muros P12 T1 (EJES 12-15 ENTRE J-G) M=07,31,32,03,04,30,29 | 2026-05-08 | 6/5/2026 12:00:00 AM | 28 | 21 | 27.3 | 130
B-19322 VIALE 26 | M-T1 82 | Concreto | Muros P12 T1 (EJES 12-15 ENTRE J-G) M=07,31,32,03,04,30,29 | 2026-05-08 | 5/15/2026 12:00:00 AM | 7 | 21 | 17.9 | 85
B-19322 VIALE 26 | M-T1 82 | Concreto | Muros P12 T1 (EJES 12-15 ENTRE J-G) M=07,31,32,03,04,30,29 | 2026-05-08 | 5/15/2026 12:00:00 AM | 7 | 21 | 17.1 | 81
B-19322 VIALE 26 | M-T1 82 | Concreto | Muros P12 T1 (EJES 12-15 ENTRE J-G) M=07,31,32,03,04,30,29 | 2026-05-08 | 5/15/2026 12:00:00 AM | 7 | 21 | 19.2 | 91
B-19322 VIALE 26 | M-T1 82 | Concreto | Muros P12 T1 (EJES 12-15 ENTRE J-G) M=07,31,32,03,04,30,29 | 2026-05-08 | 5/13/2026 12:00:00 AM | 5 | 21 | 16.1 | 77
B-19322 VIALE 26 | M-T1 82 | Concreto | Muros P12 T1 (EJES 12-15 ENTRE J-G) M=07,31,32,03,04,30,29 | 2026-05-08 | 5/13/2026 12:00:00 AM | 5 | 21 | 16.3 | 78
B-19322 VIALE 26 | M-T1 82 | Concreto | Muros P12 T1 (EJES 12-15 ENTRE J-G) M=07,31,32,03,04,30,29 | 2026-05-08 | 5/13/2026 12:00:00 AM | 5 | 21 | 14.2 | 68
B-19322 VIALE 26 | P-T1 67 | Concreto | Placa P12 T1 (ejes 04-06 entre A-J) | 2026-05-08 | 6/5/2026 12:00:00 AM | 28 | 21 | 24.8 | 118
B-19322 VIALE 26 | P-T1 67 | Concreto | Placa P12 T1 (ejes 04-06 entre A-J) | 2026-05-08 | 6/5/2026 12:00:00 AM | 28 | 21 | 26.6 | 127
B-19322 VIALE 26 | P-T1 67 | Concreto | Placa P12 T1 (ejes 04-06 entre A-J) | 2026-05-08 | 6/5/2026 12:00:00 AM | 28 | 21 | 25.2 | 120
B-19322 VIALE 26 | P-T1 67 | Concreto | Placa P12 T1 (ejes 04-06 entre A-J) | 2026-05-08 | 5/15/2026 12:00:00 AM | 7 | 21 | 16.5 | 78
B-19322 VIALE 26 | P-T1 67 | Concreto | Placa P12 T1 (ejes 04-06 entre A-J) | 2026-05-08 | 5/15/2026 12:00:00 AM | 7 | 21 | 17.2 | 82
B-19322 VIALE 26 | P-T1 67 | Concreto | Placa P12 T1 (ejes 04-06 entre A-J) | 2026-05-08 | 5/15/2026 12:00:00 AM | 7 | 21 | 16.3 | 78
B-19322 VIALE 26 | P-T1 67 | Concreto | Placa P12 T1 (ejes 04-06 entre A-J) | 2026-05-08 | 5/12/2026 12:00:00 AM | 4 | 21 | 11.2 | 53
B-19322 VIALE 26 | P-T1 67 | Concreto | Placa P12 T1 (ejes 04-06 entre A-J) | 2026-05-08 | 5/12/2026 12:00:00 AM | 4 | 21 | 12.5 | 59
B-19322 VIALE 26 | P-T1 67 | Concreto | Placa P12 T1 (ejes 04-06 entre A-J) | 2026-05-08 | 5/12/2026 12:00:00 AM | 4 | 21 | 12.7 | 60
B-19322 VIALE 26 | M-T1 81 | Concreto | Muros P11 T1 (EJES 01-02 ENTRE A-J) M=14,15,12,16,11 | 2026-05-07 | 6/4/2026 12:00:00 AM | 28 | 21 | 40.7 | 194
B-19322 VIALE 26 | M-T1 81 | Concreto | Muros P11 T1 (EJES 01-02 ENTRE A-J) M=14,15,12,16,11 | 2026-05-07 | 6/4/2026 12:00:00 AM | 28 | 21 | 40.7 | 194
B-19322 VIALE 26 | M-T1 81 | Concreto | Muros P11 T1 (EJES 01-02 ENTRE A-J) M=14,15,12,16,11 | 2026-05-07 | 6/4/2026 12:00:00 AM | 28 | 21 | 40.6 | 193
B-19322 VIALE 26 | M-T1 81 | Concreto | Muros P11 T1 (EJES 01-02 ENTRE A-J) M=14,15,12,16,11 | 2026-05-07 | 5/14/2026 12:00:00 AM | 7 | 21 | 29.1 | 138
B-19322 VIALE 26 | M-T1 81 | Concreto | Muros P11 T1 (EJES 01-02 ENTRE A-J) M=14,15,12,16,11 | 2026-05-07 | 5/14/2026 12:00:00 AM | 7 | 21 | 27.2 | 129
B-19322 VIALE 26 | M-T1 81 | Concreto | Muros P11 T1 (EJES 01-02 ENTRE A-J) M=14,15,12,16,11 | 2026-05-07 | 5/14/2026 12:00:00 AM | 7 | 21 | 28.7 | 137
B-19322 VIALE 26 | M-T1 81 | Concreto | Muros P11 T1 (EJES 01-02 ENTRE A-J) M=14,15,12,16,11 | 2026-05-07 | 5/9/2026 12:00:00 AM | 2 | 21 | 15.1 | 72
B-19322 VIALE 26 | M-T1 81 | Concreto | Muros P11 T1 (EJES 01-02 ENTRE A-J) M=14,15,12,16,11 | 2026-05-07 | 5/9/2026 12:00:00 AM | 2 | 21 | 15.4 | 73
B-19322 VIALE 26 | M-T1 81 | Concreto | Muros P11 T1 (EJES 01-02 ENTRE A-J) M=14,15,12,16,11 | 2026-05-07 | 5/9/2026 12:00:00 AM | 2 | 21 | 14.5 | 69
B-19322 VIALE 26 | M-T2 100 | Concreto | Muros T2 Cubierta (escalera) | 2026-05-07 | 7/2/2026 12:00:00 AM | 56 | 21 | 14.9 | 71
B-19322 VIALE 26 | M-T2 100 | Concreto | Muros T2 Cubierta (escalera) | 2026-05-07 | 7/2/2026 12:00:00 AM | 56 | 21 | 13.7 | 65
B-19322 VIALE 26 | M-T2 100 | Concreto | Muros T2 Cubierta (escalera) | 2026-05-07 | 7/2/2026 12:00:00 AM | 56 | 21 | 15.3 | 73
B-19322 VIALE 26 | M-T2 100 | Concreto | Muros T2 Cubierta (escalera) | 2026-05-07 | 6/4/2026 12:00:00 AM | 28 | 21 | 13 | 62
B-19322 VIALE 26 | M-T2 100 | Concreto | Muros T2 Cubierta (escalera) | 2026-05-07 | 6/4/2026 12:00:00 AM | 28 | 21 | 14 | 67
B-19322 VIALE 26 | M-T2 100 | Concreto | Muros T2 Cubierta (escalera) | 2026-05-07 | 6/4/2026 12:00:00 AM | 28 | 21 | 13.6 | 65
B-19322 VIALE 26 | M-T2 100 | Concreto | Muros T2 Cubierta (escalera) | 2026-05-07 | 5/14/2026 12:00:00 AM | 7 | 21 | 8 | 38
B-19322 VIALE 26 | M-T2 100 | Concreto | Muros T2 Cubierta (escalera) | 2026-05-07 | 5/14/2026 12:00:00 AM | 7 | 21 | 7.7 | 37
B-19322 VIALE 26 | M-T2 100 | Concreto | Muros T2 Cubierta (escalera) | 2026-05-07 | 5/14/2026 12:00:00 AM | 7 | 21 | 8.6 | 41
B-19322 VIALE 26 | M-T2 100 | Concreto | Muros T2 Cubierta (escalera) | 2026-05-07 | 5/12/2026 12:00:00 AM | 5 | 21 | 7.6 | 36
B-19322 VIALE 26 | M-T2 100 | Concreto | Muros T2 Cubierta (escalera) | 2026-05-07 | 5/12/2026 12:00:00 AM | 5 | 21 | 8 | 38
B-19322 VIALE 26 | M-T2 100 | Concreto | Muros T2 Cubierta (escalera) | 2026-05-07 | 5/12/2026 12:00:00 AM | 5 | 21 | 8 | 38
B-19322 VIALE 26 | P-T1 66 | Concreto | Placa P12 T1 (ejes 06-08 entre A-J) | 2026-05-07 | 6/4/2026 12:00:00 AM | 28 | 21 | 39.4 | 187
B-19322 VIALE 26 | P-T1 66 | Concreto | Placa P12 T1 (ejes 06-08 entre A-J) | 2026-05-07 | 6/4/2026 12:00:00 AM | 28 | 21 | 38.9 | 185
B-19322 VIALE 26 | P-T1 66 | Concreto | Placa P12 T1 (ejes 06-08 entre A-J) | 2026-05-07 | 6/4/2026 12:00:00 AM | 28 | 21 | 39.4 | 188
B-19322 VIALE 26 | P-T1 66 | Concreto | Placa P12 T1 (ejes 06-08 entre A-J) | 2026-05-07 | 5/14/2026 12:00:00 AM | 7 | 21 | 26.1 | 124
B-19322 VIALE 26 | P-T1 66 | Concreto | Placa P12 T1 (ejes 06-08 entre A-J) | 2026-05-07 | 5/14/2026 12:00:00 AM | 7 | 21 | 28.5 | 136
B-19322 VIALE 26 | P-T1 66 | Concreto | Placa P12 T1 (ejes 06-08 entre A-J) | 2026-05-07 | 5/14/2026 12:00:00 AM | 7 | 21 | 27.4 | 130
B-19322 VIALE 26 | P-T1 66 | Concreto | Placa P12 T1 (ejes 06-08 entre A-J) | 2026-05-07 | 5/9/2026 12:00:00 AM | 2 | 21 | 15.3 | 73
B-19322 VIALE 26 | P-T1 66 | Concreto | Placa P12 T1 (ejes 06-08 entre A-J) | 2026-05-07 | 5/9/2026 12:00:00 AM | 2 | 21 | 16.2 | 77
B-19322 VIALE 26 | P-T1 66 | Concreto | Placa P12 T1 (ejes 06-08 entre A-J) | 2026-05-07 | 5/9/2026 12:00:00 AM | 2 | 21 | 15.7 | 75
B-19322 VIALE 26 | M-T1 80 | Concreto | Muros P11 T1 (EJES 02-03 ENTRE A-J) M=02,09,13,23,24 | 2026-05-06 | 6/3/2026 12:00:00 AM | 28 | 21 | 36.9 | 176
B-19322 VIALE 26 | M-T1 80 | Concreto | Muros P11 T1 (EJES 02-03 ENTRE A-J) M=02,09,13,23,24 | 2026-05-06 | 6/3/2026 12:00:00 AM | 28 | 21 | 29.6 | 141
B-19322 VIALE 26 | M-T1 80 | Concreto | Muros P11 T1 (EJES 02-03 ENTRE A-J) M=02,09,13,23,24 | 2026-05-06 | 6/3/2026 12:00:00 AM | 28 | 21 | 33.8 | 161
B-19322 VIALE 26 | M-T1 80 | Concreto | Muros P11 T1 (EJES 02-03 ENTRE A-J) M=02,09,13,23,24 | 2026-05-06 | 5/13/2026 12:00:00 AM | 7 | 21 | 26.9 | 128
B-19322 VIALE 26 | M-T1 80 | Concreto | Muros P11 T1 (EJES 02-03 ENTRE A-J) M=02,09,13,23,24 | 2026-05-06 | 5/13/2026 12:00:00 AM | 7 | 21 | 28.9 | 138
B-19322 VIALE 26 | M-T1 80 | Concreto | Muros P11 T1 (EJES 02-03 ENTRE A-J) M=02,09,13,23,24 | 2026-05-06 | 5/13/2026 12:00:00 AM | 7 | 21 | 27.9 | 133
B-19322 VIALE 26 | M-T1 80 | Concreto | Muros P11 T1 (EJES 02-03 ENTRE A-J) M=02,09,13,23,24 | 2026-05-06 | 5/9/2026 12:00:00 AM | 3 | 21 | 17.6 | 84
B-19322 VIALE 26 | M-T1 80 | Concreto | Muros P11 T1 (EJES 02-03 ENTRE A-J) M=02,09,13,23,24 | 2026-05-06 | 5/9/2026 12:00:00 AM | 3 | 21 | 19 | 90
B-19322 VIALE 26 | M-T1 80 | Concreto | Muros P11 T1 (EJES 02-03 ENTRE A-J) M=02,09,13,23,24 | 2026-05-06 | 5/9/2026 12:00:00 AM | 3 | 21 | 19.1 | 91
B-19322 VIALE 26 | P-T1 65 | Concreto | Placa P12 T1 (ejes 08-10 entre A-J) | 2026-05-06 | 6/3/2026 12:00:00 AM | 28 | 21 | 41.6 | 198
B-19322 VIALE 26 | P-T1 65 | Concreto | Placa P12 T1 (ejes 08-10 entre A-J) | 2026-05-06 | 6/3/2026 12:00:00 AM | 28 | 21 | 41.2 | 196
B-19322 VIALE 26 | P-T1 65 | Concreto | Placa P12 T1 (ejes 08-10 entre A-J) | 2026-05-06 | 6/3/2026 12:00:00 AM | 28 | 21 | 43.7 | 208
B-19322 VIALE 26 | P-T1 65 | Concreto | Placa P12 T1 (ejes 08-10 entre A-J) | 2026-05-06 | 5/13/2026 12:00:00 AM | 7 | 21 | 34 | 162
B-19322 VIALE 26 | P-T1 65 | Concreto | Placa P12 T1 (ejes 08-10 entre A-J) | 2026-05-06 | 5/13/2026 12:00:00 AM | 7 | 21 | 34.8 | 166
B-19322 VIALE 26 | P-T1 65 | Concreto | Placa P12 T1 (ejes 08-10 entre A-J) | 2026-05-06 | 5/13/2026 12:00:00 AM | 7 | 21 | 34.7 | 165
B-19322 VIALE 26 | P-T1 65 | Concreto | Placa P12 T1 (ejes 08-10 entre A-J) | 2026-05-06 | 5/9/2026 12:00:00 AM | 3 | 21 | 20.4 | 97
B-19322 VIALE 26 | P-T1 65 | Concreto | Placa P12 T1 (ejes 08-10 entre A-J) | 2026-05-06 | 5/9/2026 12:00:00 AM | 3 | 21 | 25.3 | 120
B-19322 VIALE 26 | P-T1 65 | Concreto | Placa P12 T1 (ejes 08-10 entre A-J) | 2026-05-06 | 5/9/2026 12:00:00 AM | 3 | 21 | 25.1 | 120
B-19322 VIALE 26 | P-T2 73 | Concreto | Placa Cubierta T2 (ejes 08-11 entre A-J) | 2026-05-06 | 6/3/2026 12:00:00 AM | 28 | 21 | 24.9 | 118
B-19322 VIALE 26 | P-T2 73 | Concreto | Placa Cubierta T2 (ejes 08-11 entre A-J) | 2026-05-06 | 6/3/2026 12:00:00 AM | 28 | 21 | 31.8 | 151
B-19322 VIALE 26 | P-T2 73 | Concreto | Placa Cubierta T2 (ejes 08-11 entre A-J) | 2026-05-06 | 6/3/2026 12:00:00 AM | 28 | 21 | 25.4 | 121
B-19322 VIALE 26 | P-T2 73 | Concreto | Placa Cubierta T2 (ejes 08-11 entre A-J) | 2026-05-06 | 5/13/2026 12:00:00 AM | 7 | 21 | 21.7 | 103
B-19322 VIALE 26 | P-T2 73 | Concreto | Placa Cubierta T2 (ejes 08-11 entre A-J) | 2026-05-06 | 5/13/2026 12:00:00 AM | 7 | 21 | 21.7 | 103
B-19322 VIALE 26 | P-T2 73 | Concreto | Placa Cubierta T2 (ejes 08-11 entre A-J) | 2026-05-06 | 5/13/2026 12:00:00 AM | 7 | 21 | 19.7 | 94
B-19322 VIALE 26 | P-T2 73 | Concreto | Placa Cubierta T2 (ejes 08-11 entre A-J) | 2026-05-06 | 5/9/2026 12:00:00 AM | 3 | 21 | 13.5 | 64
B-19322 VIALE 26 | P-T2 73 | Concreto | Placa Cubierta T2 (ejes 08-11 entre A-J) | 2026-05-06 | 5/9/2026 12:00:00 AM | 3 | 21 | 14.5 | 69
B-19322 VIALE 26 | P-T2 73 | Concreto | Placa Cubierta T2 (ejes 08-11 entre A-J) | 2026-05-06 | 5/9/2026 12:00:00 AM | 3 | 21 | 13.5 | 64
B-19322 VIALE 26 | E-T2 08 | Concreto | Escalera P-13 a P4 T2 | 2026-05-05 | 6/2/2026 12:00:00 AM | 28 | 21 | 27.9 | 133
B-19322 VIALE 26 | E-T2 08 | Concreto | Escalera P-13 a P4 T2 | 2026-05-05 | 6/2/2026 12:00:00 AM | 28 | 21 | 27.9 | 133
B-19322 VIALE 26 | E-T2 08 | Concreto | Escalera P-13 a P4 T2 | 2026-05-05 | 6/2/2026 12:00:00 AM | 28 | 21 | 28.4 | 135
B-19322 VIALE 26 | E-T2 08 | Concreto | Escalera P-13 a P4 T2 | 2026-05-05 | 5/12/2026 12:00:00 AM | 7 | 21 | 23.4 | 112
B-19322 VIALE 26 | E-T2 08 | Concreto | Escalera P-13 a P4 T2 | 2026-05-05 | 5/12/2026 12:00:00 AM | 7 | 21 | 21.2 | 101
B-19322 VIALE 26 | E-T2 08 | Concreto | Escalera P-13 a P4 T2 | 2026-05-05 | 5/12/2026 12:00:00 AM | 7 | 21 | 23.1 | 110
B-19322 VIALE 26 | E-T2 08 | Concreto | Escalera P-13 a P4 T2 | 2026-05-05 | 5/8/2026 12:00:00 AM | 3 | 21 | 14 | 67
B-19322 VIALE 26 | E-T2 08 | Concreto | Escalera P-13 a P4 T2 | 2026-05-05 | 5/8/2026 12:00:00 AM | 3 | 21 | 18.7 | 89
B-19322 VIALE 26 | E-T2 08 | Concreto | Escalera P-13 a P4 T2 | 2026-05-05 | 5/8/2026 12:00:00 AM | 3 | 21 | 18.3 | 87
B-19322 VIALE 26 | M-T1 79 | Concreto | Muros P11 T1 (EJES 04-05 ENTRE A-J) M=02,03,09,22,24,25 | 2026-05-05 | 6/2/2026 12:00:00 AM | 28 | 21 | 39.8 | 190
B-19322 VIALE 26 | M-T1 79 | Concreto | Muros P11 T1 (EJES 04-05 ENTRE A-J) M=02,03,09,22,24,25 | 2026-05-05 | 6/2/2026 12:00:00 AM | 28 | 21 | 40.7 | 194
B-19322 VIALE 26 | M-T1 79 | Concreto | Muros P11 T1 (EJES 04-05 ENTRE A-J) M=02,03,09,22,24,25 | 2026-05-05 | 6/2/2026 12:00:00 AM | 28 | 21 | 38 | 181
B-19322 VIALE 26 | M-T1 79 | Concreto | Muros P11 T1 (EJES 04-05 ENTRE A-J) M=02,03,09,22,24,25 | 2026-05-05 | 5/12/2026 12:00:00 AM | 7 | 21 | 31.2 | 148
B-19322 VIALE 26 | M-T1 79 | Concreto | Muros P11 T1 (EJES 04-05 ENTRE A-J) M=02,03,09,22,24,25 | 2026-05-05 | 5/12/2026 12:00:00 AM | 7 | 21 | 32.6 | 155
B-19322 VIALE 26 | M-T1 79 | Concreto | Muros P11 T1 (EJES 04-05 ENTRE A-J) M=02,03,09,22,24,25 | 2026-05-05 | 5/12/2026 12:00:00 AM | 7 | 21 | 29.8 | 142
B-19322 VIALE 26 | M-T1 79 | Concreto | Muros P11 T1 (EJES 04-05 ENTRE A-J) M=02,03,09,22,24,25 | 2026-05-05 | 5/6/2026 12:00:00 AM | 1 | 21 | 6.6 | 31
B-19322 VIALE 26 | M-T1 79 | Concreto | Muros P11 T1 (EJES 04-05 ENTRE A-J) M=02,03,09,22,24,25 | 2026-05-05 | 5/6/2026 12:00:00 AM | 1 | 21 | 6.5 | 31
B-19322 VIALE 26 | M-T1 79 | Concreto | Muros P11 T1 (EJES 04-05 ENTRE A-J) M=02,03,09,22,24,25 | 2026-05-05 | 5/6/2026 12:00:00 AM | 1 | 21 | 7.1 | 34
B-19322 VIALE 26 | P-T1 64 | Concreto | Placa P12 T1 (ejes 10-12 entre A-J) | 2026-05-05 | 6/2/2026 12:00:00 AM | 28 | 21 | 34.8 | 166
B-19322 VIALE 26 | P-T1 64 | Concreto | Placa P12 T1 (ejes 10-12 entre A-J) | 2026-05-05 | 6/2/2026 12:00:00 AM | 28 | 21 | 34.2 | 163
B-19322 VIALE 26 | P-T1 64 | Concreto | Placa P12 T1 (ejes 10-12 entre A-J) | 2026-05-05 | 6/2/2026 12:00:00 AM | 28 | 21 | 35.3 | 168
B-19322 VIALE 26 | P-T1 64 | Concreto | Placa P12 T1 (ejes 10-12 entre A-J) | 2026-05-05 | 5/12/2026 12:00:00 AM | 7 | 21 | 26.9 | 128
B-19322 VIALE 26 | P-T1 64 | Concreto | Placa P12 T1 (ejes 10-12 entre A-J) | 2026-05-05 | 5/12/2026 12:00:00 AM | 7 | 21 | 27.6 | 131
B-19322 VIALE 26 | P-T1 64 | Concreto | Placa P12 T1 (ejes 10-12 entre A-J) | 2026-05-05 | 5/12/2026 12:00:00 AM | 7 | 21 | 27.6 | 132
B-19322 VIALE 26 | P-T1 64 | Concreto | Placa P12 T1 (ejes 10-12 entre A-J) | 2026-05-05 | 5/6/2026 12:00:00 AM | 1 | 21 | 4.6 | 22
B-19322 VIALE 26 | P-T1 64 | Concreto | Placa P12 T1 (ejes 10-12 entre A-J) | 2026-05-05 | 5/6/2026 12:00:00 AM | 1 | 21 | 4.4 | 21
B-19322 VIALE 26 | P-T1 64 | Concreto | Placa P12 T1 (ejes 10-12 entre A-J) | 2026-05-05 | 5/6/2026 12:00:00 AM | 1 | 21 | 4.4 | 21
B-19322 VIALE 26 | M-T1 78 | Concreto | Muros P11 T1 (EJES 6-07 ENTRE A-J) M=02,03,13,22,23,24 | 2026-05-04 | 6/1/2026 12:00:00 AM | 28 | 21 | 33.8 | 161
B-19322 VIALE 26 | M-T1 78 | Concreto | Muros P11 T1 (EJES 6-07 ENTRE A-J) M=02,03,13,22,23,24 | 2026-05-04 | 6/1/2026 12:00:00 AM | 28 | 21 | 31.1 | 148
B-19322 VIALE 26 | M-T1 78 | Concreto | Muros P11 T1 (EJES 6-07 ENTRE A-J) M=02,03,13,22,23,24 | 2026-05-04 | 6/1/2026 12:00:00 AM | 28 | 21 | 31.3 | 149
B-19322 VIALE 26 | M-T1 78 | Concreto | Muros P11 T1 (EJES 6-07 ENTRE A-J) M=02,03,13,22,23,24 | 2026-05-04 | 5/11/2026 12:00:00 AM | 7 | 21 | 23.5 | 112
B-19322 VIALE 26 | M-T1 78 | Concreto | Muros P11 T1 (EJES 6-07 ENTRE A-J) M=02,03,13,22,23,24 | 2026-05-04 | 5/11/2026 12:00:00 AM | 7 | 21 | 26 | 124
B-19322 VIALE 26 | M-T1 78 | Concreto | Muros P11 T1 (EJES 6-07 ENTRE A-J) M=02,03,13,22,23,24 | 2026-05-04 | 5/11/2026 12:00:00 AM | 7 | 21 | 20.3 | 96
B-19322 VIALE 26 | M-T1 78 | Concreto | Muros P11 T1 (EJES 6-07 ENTRE A-J) M=02,03,13,22,23,24 | 2026-05-04 | 5/7/2026 12:00:00 AM | 3 | 21 | 17.9 | 85
B-19322 VIALE 26 | M-T1 78 | Concreto | Muros P11 T1 (EJES 6-07 ENTRE A-J) M=02,03,13,22,23,24 | 2026-05-04 | 5/7/2026 12:00:00 AM | 3 | 21 | 19.3 | 92
B-19322 VIALE 26 | M-T1 78 | Concreto | Muros P11 T1 (EJES 6-07 ENTRE A-J) M=02,03,13,22,23,24 | 2026-05-04 | 5/7/2026 12:00:00 AM | 3 | 21 | 19.1 | 91
B-19322 VIALE 26 | P-T1 63 | Concreto | Placa P12 T1 (ejes 12-15 entre A-J) | 2026-05-04 | 6/1/2026 12:00:00 AM | 28 | 21 | 27.9 | 133
B-19322 VIALE 26 | P-T1 63 | Concreto | Placa P12 T1 (ejes 12-15 entre A-J) | 2026-05-04 | 6/1/2026 12:00:00 AM | 28 | 21 | 28 | 133
B-19322 VIALE 26 | P-T1 63 | Concreto | Placa P12 T1 (ejes 12-15 entre A-J) | 2026-05-04 | 6/1/2026 12:00:00 AM | 28 | 21 | 27.6 | 132
B-19322 VIALE 26 | P-T1 63 | Concreto | Placa P12 T1 (ejes 12-15 entre A-J) | 2026-05-04 | 5/11/2026 12:00:00 AM | 7 | 21 | 20.2 | 96
B-19322 VIALE 26 | P-T1 63 | Concreto | Placa P12 T1 (ejes 12-15 entre A-J) | 2026-05-04 | 5/11/2026 12:00:00 AM | 7 | 21 | 22.5 | 107
B-19322 VIALE 26 | P-T1 63 | Concreto | Placa P12 T1 (ejes 12-15 entre A-J) | 2026-05-04 | 5/11/2026 12:00:00 AM | 7 | 21 | 20.2 | 96
B-19322 VIALE 26 | P-T1 63 | Concreto | Placa P12 T1 (ejes 12-15 entre A-J) | 2026-05-04 | 5/7/2026 12:00:00 AM | 3 | 21 | 16.8 | 80
B-19322 VIALE 26 | P-T1 63 | Concreto | Placa P12 T1 (ejes 12-15 entre A-J) | 2026-05-04 | 5/7/2026 12:00:00 AM | 3 | 21 | 18.3 | 87
B-19322 VIALE 26 | P-T1 63 | Concreto | Placa P12 T1 (ejes 12-15 entre A-J) | 2026-05-04 | 5/7/2026 12:00:00 AM | 3 | 21 | 16.7 | 79
B-19322 VIALE 26 | M-T1 77 | Concreto | Muros P12 T1 (EJES 08-10 ENTRE J-G) M=02,13,09,22,23,24,25 | 2026-05-02 | 5/30/2026 12:00:00 AM | 28 | 21 | 22.3 | 106
B-19322 VIALE 26 | M-T1 77 | Concreto | Muros P12 T1 (EJES 08-10 ENTRE J-G) M=02,13,09,22,23,24,25 | 2026-05-02 | 5/30/2026 12:00:00 AM | 28 | 21 | 20 | 95
B-19322 VIALE 26 | M-T1 77 | Concreto | Muros P12 T1 (EJES 08-10 ENTRE J-G) M=02,13,09,22,23,24,25 | 2026-05-02 | 5/30/2026 12:00:00 AM | 28 | 21 | 23.1 | 110
B-19322 VIALE 26 | M-T1 77 | Concreto | Muros P12 T1 (EJES 08-10 ENTRE J-G) M=02,13,09,22,23,24,25 | 2026-05-02 | 5/9/2026 12:00:00 AM | 7 | 21 | 16.3 | 78
B-19322 VIALE 26 | M-T1 77 | Concreto | Muros P12 T1 (EJES 08-10 ENTRE J-G) M=02,13,09,22,23,24,25 | 2026-05-02 | 5/9/2026 12:00:00 AM | 7 | 21 | 16.5 | 78
B-19322 VIALE 26 | M-T1 77 | Concreto | Muros P12 T1 (EJES 08-10 ENTRE J-G) M=02,13,09,22,23,24,25 | 2026-05-02 | 5/9/2026 12:00:00 AM | 7 | 21 | 17.8 | 85
B-19322 VIALE 26 | M-T1 77 | Concreto | Muros P12 T1 (EJES 08-10 ENTRE J-G) M=02,13,09,22,23,24,25 | 2026-05-02 | 5/5/2026 12:00:00 AM | 3 | 21 | 10.9 | 52
B-19322 VIALE 26 | M-T1 77 | Concreto | Muros P12 T1 (EJES 08-10 ENTRE J-G) M=02,13,09,22,23,24,25 | 2026-05-02 | 5/5/2026 12:00:00 AM | 3 | 21 | 11.3 | 54
B-19322 VIALE 26 | M-T1 77 | Concreto | Muros P12 T1 (EJES 08-10 ENTRE J-G) M=02,13,09,22,23,24,25 | 2026-05-02 | 5/5/2026 12:00:00 AM | 3 | 21 | 10.9 | 52
B-19322 VIALE 26 | M-T1 76 | Concreto | Muros P11 T1 (EJES 08-11 ENTRE A-F) M=09,22,13,23,25 | 2026-04-30 | 5/28/2026 12:00:00 AM | 28 | 21 | 26.7 | 127
B-19322 VIALE 26 | M-T1 76 | Concreto | Muros P11 T1 (EJES 08-11 ENTRE A-F) M=09,22,13,23,25 | 2026-04-30 | 5/28/2026 12:00:00 AM | 28 | 21 | 26.5 | 126
B-19322 VIALE 26 | M-T1 76 | Concreto | Muros P11 T1 (EJES 08-11 ENTRE A-F) M=09,22,13,23,25 | 2026-04-30 | 5/28/2026 12:00:00 AM | 28 | 21 | 27.1 | 129
B-19322 VIALE 26 | M-T1 76 | Concreto | Muros P11 T1 (EJES 08-11 ENTRE A-F) M=09,22,13,23,25 | 2026-04-30 | 5/7/2026 12:00:00 AM | 7 | 21 | 18.4 | 88
B-19322 VIALE 26 | M-T1 76 | Concreto | Muros P11 T1 (EJES 08-11 ENTRE A-F) M=09,22,13,23,25 | 2026-04-30 | 5/7/2026 12:00:00 AM | 7 | 21 | 17.6 | 84
B-19322 VIALE 26 | M-T1 76 | Concreto | Muros P11 T1 (EJES 08-11 ENTRE A-F) M=09,22,13,23,25 | 2026-04-30 | 5/7/2026 12:00:00 AM | 7 | 21 | 18.8 | 89
B-19322 VIALE 26 | M-T1 76 | Concreto | Muros P11 T1 (EJES 08-11 ENTRE A-F) M=09,22,13,23,25 | 2026-04-30 | 5/5/2026 12:00:00 AM | 5 | 21 | 17.4 | 83
B-19322 VIALE 26 | M-T1 76 | Concreto | Muros P11 T1 (EJES 08-11 ENTRE A-F) M=09,22,13,23,25 | 2026-04-30 | 5/5/2026 12:00:00 AM | 5 | 21 | 18.4 | 87
B-19322 VIALE 26 | M-T1 76 | Concreto | Muros P11 T1 (EJES 08-11 ENTRE A-F) M=09,22,13,23,25 | 2026-04-30 | 5/5/2026 12:00:00 AM | 5 | 21 | 18.2 | 86
B-19322 VIALE 26 | M-T2 99 | Concreto | Muros P14 T2 (EJES 1 Y 2 (E/J), EJES 1-3 (A/D) | 2026-04-30 | 5/7/2026 12:00:00 AM | 7 | 21 | 25 | 119
B-19322 VIALE 26 | M-T2 99 | Concreto | Muros P14 T2 (EJES 1 Y 2 (E/J), EJES 1-3 (A/D) | 2026-04-30 | 5/7/2026 12:00:00 AM | 7 | 21 | 21.8 | 104
B-19322 VIALE 26 | M-T2 99 | Concreto | Muros P14 T2 (EJES 1 Y 2 (E/J), EJES 1-3 (A/D) | 2026-04-30 | 5/7/2026 12:00:00 AM | 7 | 21 | 21.4 | 102
B-19322 VIALE 26 | M-T2 99 | Concreto | Muros P14 T2 (EJES 1 Y 2 (E/J), EJES 1-3 (A/D) | 2026-04-30 | 5/5/2026 12:00:00 AM | 5 | 21 | 22.3 | 106
B-19322 VIALE 26 | M-T2 99 | Concreto | Muros P14 T2 (EJES 1 Y 2 (E/J), EJES 1-3 (A/D) | 2026-04-30 | 5/5/2026 12:00:00 AM | 5 | 21 | 19.2 | 91
B-19322 VIALE 26 | M-T2 99 | Concreto | Muros P14 T2 (EJES 1 Y 2 (E/J), EJES 1-3 (A/D) | 2026-04-30 | 5/5/2026 12:00:00 AM | 5 | 21 | 21.7 | 103
B-19322 VIALE 26 | M-T1 75 | Concreto | Muros P11 T1 (EJES 12-14 ENTRE A-F) M=01,02,23,25,09 | 2026-04-29 | 5/27/2026 12:00:00 AM | 28 | 21 | 28.6 | 136
B-19322 VIALE 26 | M-T1 75 | Concreto | Muros P11 T1 (EJES 12-14 ENTRE A-F) M=01,02,23,25,09 | 2026-04-29 | 5/27/2026 12:00:00 AM | 28 | 21 | 28.6 | 136
B-19322 VIALE 26 | M-T1 75 | Concreto | Muros P11 T1 (EJES 12-14 ENTRE A-F) M=01,02,23,25,09 | 2026-04-29 | 5/27/2026 12:00:00 AM | 28 | 21 | 29.1 | 139
B-19322 VIALE 26 | M-T1 75 | Concreto | Muros P11 T1 (EJES 12-14 ENTRE A-F) M=01,02,23,25,09 | 2026-04-29 | 5/6/2026 12:00:00 AM | 7 | 21 | 18.1 | 86
B-19322 VIALE 26 | M-T1 75 | Concreto | Muros P11 T1 (EJES 12-14 ENTRE A-F) M=01,02,23,25,09 | 2026-04-29 | 5/6/2026 12:00:00 AM | 7 | 21 | 21.6 | 103
B-19322 VIALE 26 | M-T1 75 | Concreto | Muros P11 T1 (EJES 12-14 ENTRE A-F) M=01,02,23,25,09 | 2026-04-29 | 5/6/2026 12:00:00 AM | 7 | 21 | 23 | 109
B-19322 VIALE 26 | M-T1 75 | Concreto | Muros P11 T1 (EJES 12-14 ENTRE A-F) M=01,02,23,25,09 | 2026-04-29 | 5/2/2026 12:00:00 AM | 3 | 21 | 20.8 | 99
B-19322 VIALE 26 | M-T1 75 | Concreto | Muros P11 T1 (EJES 12-14 ENTRE A-F) M=01,02,23,25,09 | 2026-04-29 | 5/2/2026 12:00:00 AM | 3 | 21 | 21.5 | 102
B-19322 VIALE 26 | M-T1 75 | Concreto | Muros P11 T1 (EJES 12-14 ENTRE A-F) M=01,02,23,25,09 | 2026-04-29 | 5/2/2026 12:00:00 AM | 3 | 21 | 20.9 | 100
B-19322 VIALE 26 | P-T1 62 | Concreto | Placa P11 T1 (ejes 01-04 entre A-J) | 2026-04-29 | 6/24/2026 12:00:00 AM | 56 | 21 | 20.9 | 100
B-19322 VIALE 26 | P-T1 62 | Concreto | Placa P11 T1 (ejes 01-04 entre A-J) | 2026-04-29 | 6/24/2026 12:00:00 AM | 56 | 21 | 21.2 | 101
B-19322 VIALE 26 | P-T1 62 | Concreto | Placa P11 T1 (ejes 01-04 entre A-J) | 2026-04-29 | 6/24/2026 12:00:00 AM | 56 | 21 | 22.2 | 106
B-19322 VIALE 26 | P-T1 62 | Concreto | Placa P11 T1 (ejes 01-04 entre A-J) | 2026-04-29 | 5/27/2026 12:00:00 AM | 28 | 21 | 19.4 | 92
B-19322 VIALE 26 | P-T1 62 | Concreto | Placa P11 T1 (ejes 01-04 entre A-J) | 2026-04-29 | 5/27/2026 12:00:00 AM | 28 | 21 | 19.1 | 91
B-19322 VIALE 26 | P-T1 62 | Concreto | Placa P11 T1 (ejes 01-04 entre A-J) | 2026-04-29 | 5/27/2026 12:00:00 AM | 28 | 21 | 18.8 | 90
B-19322 VIALE 26 | P-T1 62 | Concreto | Placa P11 T1 (ejes 01-04 entre A-J) | 2026-04-29 | 5/6/2026 12:00:00 AM | 7 | 21 | 15.4 | 73
B-19322 VIALE 26 | P-T1 62 | Concreto | Placa P11 T1 (ejes 01-04 entre A-J) | 2026-04-29 | 5/6/2026 12:00:00 AM | 7 | 21 | 11.9 | 57
B-19322 VIALE 26 | P-T1 62 | Concreto | Placa P11 T1 (ejes 01-04 entre A-J) | 2026-04-29 | 5/6/2026 12:00:00 AM | 7 | 21 | 13.9 | 66
B-19322 VIALE 26 | P-T1 62 | Concreto | Placa P11 T1 (ejes 01-04 entre A-J) | 2026-04-29 | 5/2/2026 12:00:00 AM | 3 | 21 | 13.6 | 65
B-19322 VIALE 26 | P-T1 62 | Concreto | Placa P11 T1 (ejes 01-04 entre A-J) | 2026-04-29 | 5/2/2026 12:00:00 AM | 3 | 21 | 13.8 | 66
B-19322 VIALE 26 | P-T1 62 | Concreto | Placa P11 T1 (ejes 01-04 entre A-J) | 2026-04-29 | 5/2/2026 12:00:00 AM | 3 | 21 | 12.8 | 61
B-19322 VIALE 26 | M-T1 74 | Concreto | Muros P11 T1 (EJES 11-15 ENTRE J-G) M=31,32,07,04,28,29 | 2026-04-28 | 5/26/2026 12:00:00 AM | 28 | 21 | 25.4 | 121
B-19322 VIALE 26 | M-T1 74 | Concreto | Muros P11 T1 (EJES 11-15 ENTRE J-G) M=31,32,07,04,28,29 | 2026-04-28 | 5/26/2026 12:00:00 AM | 28 | 21 | 23.1 | 110
B-19322 VIALE 26 | M-T1 74 | Concreto | Muros P11 T1 (EJES 11-15 ENTRE J-G) M=31,32,07,04,28,29 | 2026-04-28 | 5/26/2026 12:00:00 AM | 28 | 21 | 24.3 | 116
B-19322 VIALE 26 | M-T1 74 | Concreto | Muros P11 T1 (EJES 11-15 ENTRE J-G) M=31,32,07,04,28,29 | 2026-04-28 | 5/5/2026 12:00:00 AM | 7 | 21 | 20.1 | 96
B-19322 VIALE 26 | M-T1 74 | Concreto | Muros P11 T1 (EJES 11-15 ENTRE J-G) M=31,32,07,04,28,29 | 2026-04-28 | 5/5/2026 12:00:00 AM | 7 | 21 | 19.3 | 92
B-19322 VIALE 26 | M-T1 74 | Concreto | Muros P11 T1 (EJES 11-15 ENTRE J-G) M=31,32,07,04,28,29 | 2026-04-28 | 5/5/2026 12:00:00 AM | 7 | 21 | 19.1 | 91
B-19322 VIALE 26 | M-T1 74 | Concreto | Muros P11 T1 (EJES 11-15 ENTRE J-G) M=31,32,07,04,28,29 | 2026-04-28 | 5/2/2026 12:00:00 AM | 4 | 21 | 20 | 95
B-19322 VIALE 26 | M-T1 74 | Concreto | Muros P11 T1 (EJES 11-15 ENTRE J-G) M=31,32,07,04,28,29 | 2026-04-28 | 5/2/2026 12:00:00 AM | 4 | 21 | 17.4 | 83
B-19322 VIALE 26 | M-T1 74 | Concreto | Muros P11 T1 (EJES 11-15 ENTRE J-G) M=31,32,07,04,28,29 | 2026-04-28 | 5/2/2026 12:00:00 AM | 4 | 21 | 19.5 | 93
B-19322 VIALE 26 | M-T2 98 | Concreto | Muros P14 T2 (EJES 3 Y 4 (E/J), EJES 4 Y 5 (A/D) | 2026-04-28 | 5/26/2026 12:00:00 AM | 28 | 21 | 32.2 | 153
B-19322 VIALE 26 | M-T2 98 | Concreto | Muros P14 T2 (EJES 3 Y 4 (E/J), EJES 4 Y 5 (A/D) | 2026-04-28 | 5/26/2026 12:00:00 AM | 28 | 21 | 32.5 | 155
B-19322 VIALE 26 | M-T2 98 | Concreto | Muros P14 T2 (EJES 3 Y 4 (E/J), EJES 4 Y 5 (A/D) | 2026-04-28 | 5/26/2026 12:00:00 AM | 28 | 21 | 31.8 | 151
B-19322 VIALE 26 | M-T2 98 | Concreto | Muros P14 T2 (EJES 3 Y 4 (E/J), EJES 4 Y 5 (A/D) | 2026-04-28 | 5/5/2026 12:00:00 AM | 7 | 21 | 23.2 | 111
B-19322 VIALE 26 | M-T2 98 | Concreto | Muros P14 T2 (EJES 3 Y 4 (E/J), EJES 4 Y 5 (A/D) | 2026-04-28 | 5/5/2026 12:00:00 AM | 7 | 21 | 25 | 119
B-19322 VIALE 26 | M-T2 98 | Concreto | Muros P14 T2 (EJES 3 Y 4 (E/J), EJES 4 Y 5 (A/D) | 2026-04-28 | 5/5/2026 12:00:00 AM | 7 | 21 | 26.9 | 128
B-19322 VIALE 26 | M-T2 98 | Concreto | Muros P14 T2 (EJES 3 Y 4 (E/J), EJES 4 Y 5 (A/D) | 2026-04-28 | 5/2/2026 12:00:00 AM | 4 | 21 | 23.8 | 113
B-19322 VIALE 26 | M-T2 98 | Concreto | Muros P14 T2 (EJES 3 Y 4 (E/J), EJES 4 Y 5 (A/D) | 2026-04-28 | 5/2/2026 12:00:00 AM | 4 | 21 | 23.3 | 111
B-19322 VIALE 26 | M-T2 98 | Concreto | Muros P14 T2 (EJES 3 Y 4 (E/J), EJES 4 Y 5 (A/D) | 2026-04-28 | 5/2/2026 12:00:00 AM | 4 | 21 | 22.7 | 108
B-19322 VIALE 26 | P-T1 61 | Concreto | Placa P11 T1 (ejes 04-06 entre A-J) y escalera T1 P7 a P8 | 2026-04-28 | 5/26/2026 12:00:00 AM | 28 | 21 | 22.4 | 106
B-19322 VIALE 26 | P-T1 61 | Concreto | Placa P11 T1 (ejes 04-06 entre A-J) y escalera T1 P7 a P8 | 2026-04-28 | 5/26/2026 12:00:00 AM | 28 | 21 | 22.2 | 106
B-19322 VIALE 26 | P-T1 61 | Concreto | Placa P11 T1 (ejes 04-06 entre A-J) y escalera T1 P7 a P8 | 2026-04-28 | 5/26/2026 12:00:00 AM | 28 | 21 | 21.6 | 103
B-19322 VIALE 26 | P-T1 61 | Concreto | Placa P11 T1 (ejes 04-06 entre A-J) y escalera T1 P7 a P8 | 2026-04-28 | 5/5/2026 12:00:00 AM | 7 | 21 | 17.6 | 84
B-19322 VIALE 26 | P-T1 61 | Concreto | Placa P11 T1 (ejes 04-06 entre A-J) y escalera T1 P7 a P8 | 2026-04-28 | 5/5/2026 12:00:00 AM | 7 | 21 | 16.4 | 78
B-19322 VIALE 26 | P-T1 61 | Concreto | Placa P11 T1 (ejes 04-06 entre A-J) y escalera T1 P7 a P8 | 2026-04-28 | 5/5/2026 12:00:00 AM | 7 | 21 | 19 | 91
B-19322 VIALE 26 | P-T1 61 | Concreto | Placa P11 T1 (ejes 04-06 entre A-J) y escalera T1 P7 a P8 | 2026-04-28 | 5/2/2026 12:00:00 AM | 4 | 21 | 17.2 | 82
B-19322 VIALE 26 | P-T1 61 | Concreto | Placa P11 T1 (ejes 04-06 entre A-J) y escalera T1 P7 a P8 | 2026-04-28 | 5/2/2026 12:00:00 AM | 4 | 21 | 18.9 | 90
B-19322 VIALE 26 | P-T1 61 | Concreto | Placa P11 T1 (ejes 04-06 entre A-J) y escalera T1 P7 a P8 | 2026-04-28 | 5/2/2026 12:00:00 AM | 4 | 21 | 17.5 | 83
B-19322 VIALE 26 | P-T2 72 | Concreto | Placa Cubierta T2 (ejes 11-15 entre A-J) | 2026-04-28 | 5/26/2026 12:00:00 AM | 28 | 21 | 25.6 | 122
B-19322 VIALE 26 | P-T2 72 | Concreto | Placa Cubierta T2 (ejes 11-15 entre A-J) | 2026-04-28 | 5/26/2026 12:00:00 AM | 28 | 21 | 29.3 | 139
B-19322 VIALE 26 | P-T2 72 | Concreto | Placa Cubierta T2 (ejes 11-15 entre A-J) | 2026-04-28 | 5/26/2026 12:00:00 AM | 28 | 21 | 28.1 | 134
B-19322 VIALE 26 | P-T2 72 | Concreto | Placa Cubierta T2 (ejes 11-15 entre A-J) | 2026-04-28 | 5/5/2026 12:00:00 AM | 7 | 21 | 20.7 | 98
B-19322 VIALE 26 | P-T2 72 | Concreto | Placa Cubierta T2 (ejes 11-15 entre A-J) | 2026-04-28 | 5/5/2026 12:00:00 AM | 7 | 21 | 23.3 | 111
B-19322 VIALE 26 | P-T2 72 | Concreto | Placa Cubierta T2 (ejes 11-15 entre A-J) | 2026-04-28 | 5/5/2026 12:00:00 AM | 7 | 21 | 20.8 | 99
B-19322 VIALE 26 | P-T2 72 | Concreto | Placa Cubierta T2 (ejes 11-15 entre A-J) | 2026-04-28 | 5/1/2026 12:00:00 AM | 3 | 21 | 17.8 | 85
B-19322 VIALE 26 | P-T2 72 | Concreto | Placa Cubierta T2 (ejes 11-15 entre A-J) | 2026-04-28 | 5/1/2026 12:00:00 AM | 3 | 21 | 17.2 | 82
B-19322 VIALE 26 | P-T2 72 | Concreto | Placa Cubierta T2 (ejes 11-15 entre A-J) | 2026-04-28 | 5/1/2026 12:00:00 AM | 3 | 21 | 17.3 | 82
B-19322 VIALE 26 | M-T2 97 | Concreto | Muros P14 T2 EJES 5 Y 6 (E/J), EJES 6 Y 7 (A/D) | 2026-04-25 | 5/23/2026 12:00:00 AM | 28 | 21 | 28.8 | 137
B-19322 VIALE 26 | M-T2 97 | Concreto | Muros P14 T2 EJES 5 Y 6 (E/J), EJES 6 Y 7 (A/D) | 2026-04-25 | 5/23/2026 12:00:00 AM | 28 | 21 | 28.3 | 134
B-19322 VIALE 26 | M-T2 97 | Concreto | Muros P14 T2 EJES 5 Y 6 (E/J), EJES 6 Y 7 (A/D) | 2026-04-25 | 5/23/2026 12:00:00 AM | 28 | 21 | 27.1 | 129
B-19322 VIALE 26 | M-T2 97 | Concreto | Muros P14 T2 EJES 5 Y 6 (E/J), EJES 6 Y 7 (A/D) | 2026-04-25 | 5/2/2026 12:00:00 AM | 7 | 21 | 22.3 | 106
B-19322 VIALE 26 | M-T2 97 | Concreto | Muros P14 T2 EJES 5 Y 6 (E/J), EJES 6 Y 7 (A/D) | 2026-04-25 | 5/2/2026 12:00:00 AM | 7 | 21 | 22.7 | 108
B-19322 VIALE 26 | M-T2 97 | Concreto | Muros P14 T2 EJES 5 Y 6 (E/J), EJES 6 Y 7 (A/D) | 2026-04-25 | 5/2/2026 12:00:00 AM | 7 | 21 | 22.9 | 109
B-19322 VIALE 26 | M-T2 97 | Concreto | Muros P14 T2 EJES 5 Y 6 (E/J), EJES 6 Y 7 (A/D) | 2026-04-25 | 4/30/2026 12:00:00 AM | 5 | 21 | 19.1 | 91
B-19322 VIALE 26 | M-T2 97 | Concreto | Muros P14 T2 EJES 5 Y 6 (E/J), EJES 6 Y 7 (A/D) | 2026-04-25 | 4/30/2026 12:00:00 AM | 5 | 21 | 20.2 | 96
B-19322 VIALE 26 | M-T2 97 | Concreto | Muros P14 T2 EJES 5 Y 6 (E/J), EJES 6 Y 7 (A/D) | 2026-04-25 | 4/30/2026 12:00:00 AM | 5 | 21 | 20.7 | 99
B-19322 VIALE 26 | P-T1 60 | Concreto | Placa P11 T1 (ejes 06-08 entre A-J) | 2026-04-25 | 5/23/2026 12:00:00 AM | 28 | 21 | 26.9 | 128
B-19322 VIALE 26 | P-T1 60 | Concreto | Placa P11 T1 (ejes 06-08 entre A-J) | 2026-04-25 | 5/23/2026 12:00:00 AM | 28 | 21 | 28.8 | 137
B-19322 VIALE 26 | P-T1 60 | Concreto | Placa P11 T1 (ejes 06-08 entre A-J) | 2026-04-25 | 5/23/2026 12:00:00 AM | 28 | 21 | 26.2 | 124
B-19322 VIALE 26 | P-T1 60 | Concreto | Placa P11 T1 (ejes 06-08 entre A-J) | 2026-04-25 | 5/2/2026 12:00:00 AM | 7 | 21 | 22.9 | 109
B-19322 VIALE 26 | P-T1 60 | Concreto | Placa P11 T1 (ejes 06-08 entre A-J) | 2026-04-25 | 5/2/2026 12:00:00 AM | 7 | 21 | 22.5 | 107
B-19322 VIALE 26 | P-T1 60 | Concreto | Placa P11 T1 (ejes 06-08 entre A-J) | 2026-04-25 | 5/2/2026 12:00:00 AM | 7 | 21 | 23.5 | 112
B-19322 VIALE 26 | P-T1 60 | Concreto | Placa P11 T1 (ejes 06-08 entre A-J) | 2026-04-25 | 4/30/2026 12:00:00 AM | 5 | 21 | 20.9 | 99
B-19322 VIALE 26 | P-T1 60 | Concreto | Placa P11 T1 (ejes 06-08 entre A-J) | 2026-04-25 | 4/30/2026 12:00:00 AM | 5 | 21 | 21.5 | 102
B-19322 VIALE 26 | P-T1 60 | Concreto | Placa P11 T1 (ejes 06-08 entre A-J) | 2026-04-25 | 4/30/2026 12:00:00 AM | 5 | 21 | 22.2 | 106
B-19322 VIALE 26 | M-T1 73 | Concreto | Muros P10 T1 (EJES 1-2 ENTRE A-J) M=1,12,11,15,17,14,20 | 2026-04-24 | 5/22/2026 12:00:00 AM | 28 | 21 | 24.8 | 118
B-19322 VIALE 26 | M-T1 73 | Concreto | Muros P10 T1 (EJES 1-2 ENTRE A-J) M=1,12,11,15,17,14,20 | 2026-04-24 | 5/22/2026 12:00:00 AM | 28 | 21 | 26 | 124
B-19322 VIALE 26 | M-T1 73 | Concreto | Muros P10 T1 (EJES 1-2 ENTRE A-J) M=1,12,11,15,17,14,20 | 2026-04-24 | 5/22/2026 12:00:00 AM | 28 | 21 | 24.2 | 115
B-19322 VIALE 26 | M-T1 73 | Concreto | Muros P10 T1 (EJES 1-2 ENTRE A-J) M=1,12,11,15,17,14,20 | 2026-04-24 | 5/1/2026 12:00:00 AM | 7 | 21 | 23.2 | 111
B-19322 VIALE 26 | M-T1 73 | Concreto | Muros P10 T1 (EJES 1-2 ENTRE A-J) M=1,12,11,15,17,14,20 | 2026-04-24 | 5/1/2026 12:00:00 AM | 7 | 21 | 22.9 | 109
B-19322 VIALE 26 | M-T1 73 | Concreto | Muros P10 T1 (EJES 1-2 ENTRE A-J) M=1,12,11,15,17,14,20 | 2026-04-24 | 5/1/2026 12:00:00 AM | 7 | 21 | 22.8 | 108
B-19322 VIALE 26 | M-T1 73 | Concreto | Muros P10 T1 (EJES 1-2 ENTRE A-J) M=1,12,11,15,17,14,20 | 2026-04-24 | 4/28/2026 12:00:00 AM | 4 | 21 | 21.6 | 103
B-19322 VIALE 26 | M-T1 73 | Concreto | Muros P10 T1 (EJES 1-2 ENTRE A-J) M=1,12,11,15,17,14,20 | 2026-04-24 | 4/28/2026 12:00:00 AM | 4 | 21 | 21.6 | 103
B-19322 VIALE 26 | M-T1 73 | Concreto | Muros P10 T1 (EJES 1-2 ENTRE A-J) M=1,12,11,15,17,14,20 | 2026-04-24 | 4/28/2026 12:00:00 AM | 4 | 21 | 20.7 | 98
B-19322 VIALE 26 | P-T1 59 | Concreto | Placa P11 T1 (ejes 08-10 entre A-J) | 2026-04-24 | 5/22/2026 12:00:00 AM | 28 | 21 | 31.3 | 149
B-19322 VIALE 26 | P-T1 59 | Concreto | Placa P11 T1 (ejes 08-10 entre A-J) | 2026-04-24 | 5/22/2026 12:00:00 AM | 28 | 21 | 30.2 | 144
B-19322 VIALE 26 | P-T1 59 | Concreto | Placa P11 T1 (ejes 08-10 entre A-J) | 2026-04-24 | 5/22/2026 12:00:00 AM | 28 | 21 | 28.9 | 138
B-19322 VIALE 26 | P-T1 59 | Concreto | Placa P11 T1 (ejes 08-10 entre A-J) | 2026-04-24 | 5/1/2026 12:00:00 AM | 7 | 21 | 21.8 | 104
B-19322 VIALE 26 | P-T1 59 | Concreto | Placa P11 T1 (ejes 08-10 entre A-J) | 2026-04-24 | 5/1/2026 12:00:00 AM | 7 | 21 | 22.8 | 108
B-19322 VIALE 26 | P-T1 59 | Concreto | Placa P11 T1 (ejes 08-10 entre A-J) | 2026-04-24 | 5/1/2026 12:00:00 AM | 7 | 21 | 22.8 | 109
B-19322 VIALE 26 | P-T1 59 | Concreto | Placa P11 T1 (ejes 08-10 entre A-J) | 2026-04-24 | 4/28/2026 12:00:00 AM | 4 | 21 | 20 | 95
B-19322 VIALE 26 | P-T1 59 | Concreto | Placa P11 T1 (ejes 08-10 entre A-J) | 2026-04-24 | 4/28/2026 12:00:00 AM | 4 | 21 | 19.2 | 92
B-19322 VIALE 26 | P-T1 59 | Concreto | Placa P11 T1 (ejes 08-10 entre A-J) | 2026-04-24 | 4/28/2026 12:00:00 AM | 4 | 21 | 21.2 | 101
B-19322 VIALE 26 | M-T1 72 | Concreto | Muros P10 T1 (EJES 3-4 ENTRE A-J) M=2,13,8,21,23 | 2026-04-23 | 5/21/2026 12:00:00 AM | 28 | 21 | 26.2 | 124
B-19322 VIALE 26 | M-T1 72 | Concreto | Muros P10 T1 (EJES 3-4 ENTRE A-J) M=2,13,8,21,23 | 2026-04-23 | 5/21/2026 12:00:00 AM | 28 | 21 | 26 | 124
B-19322 VIALE 26 | M-T1 72 | Concreto | Muros P10 T1 (EJES 3-4 ENTRE A-J) M=2,13,8,21,23 | 2026-04-23 | 5/21/2026 12:00:00 AM | 28 | 21 | 26.8 | 128
B-19322 VIALE 26 | M-T1 72 | Concreto | Muros P10 T1 (EJES 3-4 ENTRE A-J) M=2,13,8,21,23 | 2026-04-23 | 4/30/2026 12:00:00 AM | 7 | 21 | 19.6 | 93
B-19322 VIALE 26 | M-T1 72 | Concreto | Muros P10 T1 (EJES 3-4 ENTRE A-J) M=2,13,8,21,23 | 2026-04-23 | 4/30/2026 12:00:00 AM | 7 | 21 | 19.6 | 93
B-19322 VIALE 26 | M-T1 72 | Concreto | Muros P10 T1 (EJES 3-4 ENTRE A-J) M=2,13,8,21,23 | 2026-04-23 | 4/30/2026 12:00:00 AM | 7 | 21 | 18.1 | 86
B-19322 VIALE 26 | M-T1 72 | Concreto | Muros P10 T1 (EJES 3-4 ENTRE A-J) M=2,13,8,21,23 | 2026-04-23 | 4/28/2026 12:00:00 AM | 5 | 21 | 18.9 | 90
B-19322 VIALE 26 | M-T1 72 | Concreto | Muros P10 T1 (EJES 3-4 ENTRE A-J) M=2,13,8,21,23 | 2026-04-23 | 4/28/2026 12:00:00 AM | 5 | 21 | 17.8 | 85
B-19322 VIALE 26 | M-T1 72 | Concreto | Muros P10 T1 (EJES 3-4 ENTRE A-J) M=2,13,8,21,23 | 2026-04-23 | 4/28/2026 12:00:00 AM | 5 | 21 | 19 | 91
B-19322 VIALE 26 | M-T2 96 | Concreto | Muros P14 T2 (EJES 7 Y 8 (E/J), EJES 8 Y 9 (A/D) M=2,31,14 | 2026-04-23 | 5/21/2026 12:00:00 AM | 28 | 21 | 29.7 | 142
B-19322 VIALE 26 | M-T2 96 | Concreto | Muros P14 T2 (EJES 7 Y 8 (E/J), EJES 8 Y 9 (A/D) M=2,31,14 | 2026-04-23 | 5/21/2026 12:00:00 AM | 28 | 21 | 28.8 | 137
B-19322 VIALE 26 | M-T2 96 | Concreto | Muros P14 T2 (EJES 7 Y 8 (E/J), EJES 8 Y 9 (A/D) M=2,31,14 | 2026-04-23 | 5/21/2026 12:00:00 AM | 28 | 21 | 26 | 124
B-19322 VIALE 26 | M-T2 96 | Concreto | Muros P14 T2 (EJES 7 Y 8 (E/J), EJES 8 Y 9 (A/D) M=2,31,14 | 2026-04-23 | 4/28/2026 12:00:00 AM | 5 | 21 | 21.5 | 102
B-19322 VIALE 26 | M-T2 96 | Concreto | Muros P14 T2 (EJES 7 Y 8 (E/J), EJES 8 Y 9 (A/D) M=2,31,14 | 2026-04-23 | 4/28/2026 12:00:00 AM | 5 | 21 | 20.1 | 96
B-19322 VIALE 26 | M-T2 96 | Concreto | Muros P14 T2 (EJES 7 Y 8 (E/J), EJES 8 Y 9 (A/D) M=2,31,14 | 2026-04-23 | 4/28/2026 12:00:00 AM | 5 | 21 | 19.2 | 91
B-19322 VIALE 26 | P-T1 58 | Concreto | Placa P11 T1 (ejes 10-12 entre A-J) | 2026-04-23 | 5/21/2026 12:00:00 AM | 28 | 21 | 26 | 124
B-19322 VIALE 26 | P-T1 58 | Concreto | Placa P11 T1 (ejes 10-12 entre A-J) | 2026-04-23 | 5/21/2026 12:00:00 AM | 28 | 21 | 27.1 | 129
B-19322 VIALE 26 | P-T1 58 | Concreto | Placa P11 T1 (ejes 10-12 entre A-J) | 2026-04-23 | 5/21/2026 12:00:00 AM | 28 | 21 | 28 | 133
B-19322 VIALE 26 | P-T1 58 | Concreto | Placa P11 T1 (ejes 10-12 entre A-J) | 2026-04-23 | 4/30/2026 12:00:00 AM | 7 | 21 | 19.5 | 93
B-19322 VIALE 26 | P-T1 58 | Concreto | Placa P11 T1 (ejes 10-12 entre A-J) | 2026-04-23 | 4/30/2026 12:00:00 AM | 7 | 21 | 19 | 90
B-19322 VIALE 26 | P-T1 58 | Concreto | Placa P11 T1 (ejes 10-12 entre A-J) | 2026-04-23 | 4/30/2026 12:00:00 AM | 7 | 21 | 18.5 | 88
B-19322 VIALE 26 | P-T1 58 | Concreto | Placa P11 T1 (ejes 10-12 entre A-J) | 2026-04-23 | 4/28/2026 12:00:00 AM | 5 | 21 | 17.7 | 84
B-19322 VIALE 26 | P-T1 58 | Concreto | Placa P11 T1 (ejes 10-12 entre A-J) | 2026-04-23 | 4/28/2026 12:00:00 AM | 5 | 21 | 19.8 | 94
B-19322 VIALE 26 | P-T1 58 | Concreto | Placa P11 T1 (ejes 10-12 entre A-J) | 2026-04-23 | 4/28/2026 12:00:00 AM | 5 | 21 | 18.7 | 89
B-19322 VIALE 26 | M-T1-71 | Concreto | MUROS T1 P10 EJES 5-6 ENTRE A Y J M=2,13,23,24,9 | 2026-04-22 | 5/20/2026 12:00:00 AM | 28 | 21 | 27.6 | 131
B-19322 VIALE 26 | M-T1-71 | Concreto | MUROS T1 P10 EJES 5-6 ENTRE A Y J M=2,13,23,24,9 | 2026-04-22 | 5/20/2026 12:00:00 AM | 28 | 21 | 27.5 | 131
B-19322 VIALE 26 | M-T1-71 | Concreto | MUROS T1 P10 EJES 5-6 ENTRE A Y J M=2,13,23,24,9 | 2026-04-22 | 5/20/2026 12:00:00 AM | 28 | 21 | 26.5 | 126
B-19322 VIALE 26 | M-T1-71 | Concreto | MUROS T1 P10 EJES 5-6 ENTRE A Y J M=2,13,23,24,9 | 2026-04-22 | 4/29/2026 12:00:00 AM | 7 | 21 | 19.2 | 92
B-19322 VIALE 26 | M-T1-71 | Concreto | MUROS T1 P10 EJES 5-6 ENTRE A Y J M=2,13,23,24,9 | 2026-04-22 | 4/29/2026 12:00:00 AM | 7 | 21 | 18.8 | 90
B-19322 VIALE 26 | M-T1-71 | Concreto | MUROS T1 P10 EJES 5-6 ENTRE A Y J M=2,13,23,24,9 | 2026-04-22 | 4/29/2026 12:00:00 AM | 7 | 21 | 19.6 | 94
B-19322 VIALE 26 | M-T1-71 | Concreto | MUROS T1 P10 EJES 5-6 ENTRE A Y J M=2,13,23,24,9 | 2026-04-22 | 4/25/2026 12:00:00 AM | 3 | 21 | 18.7 | 89
B-19322 VIALE 26 | M-T1-71 | Concreto | MUROS T1 P10 EJES 5-6 ENTRE A Y J M=2,13,23,24,9 | 2026-04-22 | 4/25/2026 12:00:00 AM | 3 | 21 | 17.5 | 83
B-19322 VIALE 26 | M-T1-71 | Concreto | MUROS T1 P10 EJES 5-6 ENTRE A Y J M=2,13,23,24,9 | 2026-04-22 | 4/25/2026 12:00:00 AM | 3 | 21 | 19.7 | 94
B-19322 VIALE 26 | P-T1-57 | Concreto | PLACA T1 PISO 11 EJES 12 Y 15 ENTRE A Y J | 2026-04-22 | 5/20/2026 12:00:00 AM | 28 | 21 | 25.8 | 123
B-19322 VIALE 26 | P-T1-57 | Concreto | PLACA T1 PISO 11 EJES 12 Y 15 ENTRE A Y J | 2026-04-22 | 5/20/2026 12:00:00 AM | 28 | 21 | 23.8 | 113
B-19322 VIALE 26 | P-T1-57 | Concreto | PLACA T1 PISO 11 EJES 12 Y 15 ENTRE A Y J | 2026-04-22 | 5/20/2026 12:00:00 AM | 28 | 21 | 27.3 | 130
B-19322 VIALE 26 | P-T1-57 | Concreto | PLACA T1 PISO 11 EJES 12 Y 15 ENTRE A Y J | 2026-04-22 | 4/29/2026 12:00:00 AM | 7 | 21 | 15.9 | 76
B-19322 VIALE 26 | P-T1-57 | Concreto | PLACA T1 PISO 11 EJES 12 Y 15 ENTRE A Y J | 2026-04-22 | 4/29/2026 12:00:00 AM | 7 | 21 | 18.9 | 90
B-19322 VIALE 26 | P-T1-57 | Concreto | PLACA T1 PISO 11 EJES 12 Y 15 ENTRE A Y J | 2026-04-22 | 4/29/2026 12:00:00 AM | 7 | 21 | 21.3 | 101
B-19322 VIALE 26 | P-T1-57 | Concreto | PLACA T1 PISO 11 EJES 12 Y 15 ENTRE A Y J | 2026-04-22 | 4/25/2026 12:00:00 AM | 3 | 21 | 19.2 | 92
B-19322 VIALE 26 | P-T1-57 | Concreto | PLACA T1 PISO 11 EJES 12 Y 15 ENTRE A Y J | 2026-04-22 | 4/25/2026 12:00:00 AM | 3 | 21 | 18.2 | 86
B-19322 VIALE 26 | P-T1-57 | Concreto | PLACA T1 PISO 11 EJES 12 Y 15 ENTRE A Y J | 2026-04-22 | 4/25/2026 12:00:00 AM | 3 | 21 | 17.1 | 82
B-19322 VIALE 26 | M-T1-70 | Concreto | MUROS T1 P10 EJES 7-8 ENTRE A Y J M=2,13,9,22,23,24 | 2026-04-21 | 5/19/2026 12:00:00 AM | 28 | 21 | 25.8 | 123
B-19322 VIALE 26 | M-T1-70 | Concreto | MUROS T1 P10 EJES 7-8 ENTRE A Y J M=2,13,9,22,23,24 | 2026-04-21 | 5/19/2026 12:00:00 AM | 28 | 21 | 24.2 | 115
B-19322 VIALE 26 | M-T1-70 | Concreto | MUROS T1 P10 EJES 7-8 ENTRE A Y J M=2,13,9,22,23,24 | 2026-04-21 | 5/19/2026 12:00:00 AM | 28 | 21 | 25.4 | 121
B-19322 VIALE 26 | M-T1-70 | Concreto | MUROS T1 P10 EJES 7-8 ENTRE A Y J M=2,13,9,22,23,24 | 2026-04-21 | 4/28/2026 12:00:00 AM | 7 | 21 | 20.1 | 96
B-19322 VIALE 26 | M-T1-70 | Concreto | MUROS T1 P10 EJES 7-8 ENTRE A Y J M=2,13,9,22,23,24 | 2026-04-21 | 4/28/2026 12:00:00 AM | 7 | 21 | 18.1 | 86
B-19322 VIALE 26 | M-T1-70 | Concreto | MUROS T1 P10 EJES 7-8 ENTRE A Y J M=2,13,9,22,23,24 | 2026-04-21 | 4/28/2026 12:00:00 AM | 7 | 21 | 19.6 | 93
B-19322 VIALE 26 | M-T1-70 | Concreto | MUROS T1 P10 EJES 7-8 ENTRE A Y J M=2,13,9,22,23,24 | 2026-04-21 | 4/24/2026 12:00:00 AM | 3 | 21 | 15.7 | 75
B-19322 VIALE 26 | M-T1-70 | Concreto | MUROS T1 P10 EJES 7-8 ENTRE A Y J M=2,13,9,22,23,24 | 2026-04-21 | 4/24/2026 12:00:00 AM | 3 | 21 | 15.1 | 72
B-19322 VIALE 26 | M-T1-70 | Concreto | MUROS T1 P10 EJES 7-8 ENTRE A Y J M=2,13,9,22,23,24 | 2026-04-21 | 4/24/2026 12:00:00 AM | 3 | 21 | 22 | 105
B-19322 VIALE 26 | M-T2-95 | Concreto | MUROS T1 P14 EJE 10 DEL A-J EJE 9 ENTRE J Y F M=2,31,14 | 2026-04-21 | 5/19/2026 12:00:00 AM | 28 | 21 | 24.6 | 117
B-19322 VIALE 26 | M-T2-95 | Concreto | MUROS T1 P14 EJE 10 DEL A-J EJE 9 ENTRE J Y F M=2,31,14 | 2026-04-21 | 5/19/2026 12:00:00 AM | 28 | 21 | 23.1 | 110
B-19322 VIALE 26 | M-T2-95 | Concreto | MUROS T1 P14 EJE 10 DEL A-J EJE 9 ENTRE J Y F M=2,31,14 | 2026-04-21 | 5/19/2026 12:00:00 AM | 28 | 21 | 24.8 | 118
B-19322 VIALE 26 | M-T2-95 | Concreto | MUROS T1 P14 EJE 10 DEL A-J EJE 9 ENTRE J Y F M=2,31,14 | 2026-04-21 | 4/28/2026 12:00:00 AM | 7 | 21 | 18.1 | 86
B-19322 VIALE 26 | M-T2-95 | Concreto | MUROS T1 P14 EJE 10 DEL A-J EJE 9 ENTRE J Y F M=2,31,14 | 2026-04-21 | 4/28/2026 12:00:00 AM | 7 | 21 | 17.6 | 84
B-19322 VIALE 26 | M-T2-95 | Concreto | MUROS T1 P14 EJE 10 DEL A-J EJE 9 ENTRE J Y F M=2,31,14 | 2026-04-21 | 4/28/2026 12:00:00 AM | 7 | 21 | 19.2 | 91
B-19322 VIALE 26 | M-T2-95 | Concreto | MUROS T1 P14 EJE 10 DEL A-J EJE 9 ENTRE J Y F M=2,31,14 | 2026-04-21 | 4/24/2026 12:00:00 AM | 3 | 21 | 13.5 | 64
B-19322 VIALE 26 | M-T2-95 | Concreto | MUROS T1 P14 EJE 10 DEL A-J EJE 9 ENTRE J Y F M=2,31,14 | 2026-04-21 | 4/24/2026 12:00:00 AM | 3 | 21 | 14.7 | 70
B-19322 VIALE 26 | M-T2-95 | Concreto | MUROS T1 P14 EJE 10 DEL A-J EJE 9 ENTRE J Y F M=2,31,14 | 2026-04-21 | 4/24/2026 12:00:00 AM | 3 | 21 | 12.8 | 61
B-19322 VIALE 26 | M-T2-94 | Concreto | MUROS T2 P14 EJE 15 A AL 11 ENTRE A Y D M=29,10,32 | 2026-04-20 | 5/18/2026 12:00:00 AM | 28 | 21 | 21.3 | 101
B-19322 VIALE 26 | M-T2-94 | Concreto | MUROS T2 P14 EJE 15 A AL 11 ENTRE A Y D M=29,10,32 | 2026-04-20 | 5/18/2026 12:00:00 AM | 28 | 21 | 23 | 109
B-19322 VIALE 26 | M-T2-94 | Concreto | MUROS T2 P14 EJE 15 A AL 11 ENTRE A Y D M=29,10,32 | 2026-04-20 | 5/18/2026 12:00:00 AM | 28 | 21 | 21.9 | 104
B-19322 VIALE 26 | M-T2-94 | Concreto | MUROS T2 P14 EJE 15 A AL 11 ENTRE A Y D M=29,10,32 | 2026-04-20 | 4/27/2026 12:00:00 AM | 7 | 21 | 17.1 | 81
B-19322 VIALE 26 | M-T2-94 | Concreto | MUROS T2 P14 EJE 15 A AL 11 ENTRE A Y D M=29,10,32 | 2026-04-20 | 4/27/2026 12:00:00 AM | 7 | 21 | 17.5 | 83
B-19322 VIALE 26 | M-T2-94 | Concreto | MUROS T2 P14 EJE 15 A AL 11 ENTRE A Y D M=29,10,32 | 2026-04-20 | 4/27/2026 12:00:00 AM | 7 | 21 | 17.1 | 81
B-19322 VIALE 26 | M-T2-94 | Concreto | MUROS T2 P14 EJE 15 A AL 11 ENTRE A Y D M=29,10,32 | 2026-04-20 | 4/23/2026 12:00:00 AM | 3 | 21 | 12 | 57
B-19322 VIALE 26 | M-T2-94 | Concreto | MUROS T2 P14 EJE 15 A AL 11 ENTRE A Y D M=29,10,32 | 2026-04-20 | 4/23/2026 12:00:00 AM | 3 | 21 | 12 | 57
B-19322 VIALE 26 | M-T2-94 | Concreto | MUROS T2 P14 EJE 15 A AL 11 ENTRE A Y D M=29,10,32 | 2026-04-20 | 4/23/2026 12:00:00 AM | 3 | 21 | 11.9 | 56
B-19322 VIALE 26 | M-T1-69 | Concreto | MUROS T1 P10 EJE 9-10 ENTRE A-J M=2,9,23,9,25 | 2026-04-17 | 5/15/2026 12:00:00 AM | 28 | 21 | 28.2 | 134
B-19322 VIALE 26 | M-T1-69 | Concreto | MUROS T1 P10 EJE 9-10 ENTRE A-J M=2,9,23,9,25 | 2026-04-17 | 5/15/2026 12:00:00 AM | 28 | 21 | 39.6 | 188
B-19322 VIALE 26 | M-T1-69 | Concreto | MUROS T1 P10 EJE 9-10 ENTRE A-J M=2,9,23,9,25 | 2026-04-17 | 5/15/2026 12:00:00 AM | 28 | 21 | 29.9 | 142
B-19322 VIALE 26 | M-T1-69 | Concreto | MUROS T1 P10 EJE 9-10 ENTRE A-J M=2,9,23,9,25 | 2026-04-17 | 4/24/2026 12:00:00 AM | 7 | 21 | 20.6 | 98
B-19322 VIALE 26 | M-T1-69 | Concreto | MUROS T1 P10 EJE 9-10 ENTRE A-J M=2,9,23,9,25 | 2026-04-17 | 4/24/2026 12:00:00 AM | 7 | 21 | 19.8 | 94
B-19322 VIALE 26 | M-T1-69 | Concreto | MUROS T1 P10 EJE 9-10 ENTRE A-J M=2,9,23,9,25 | 2026-04-17 | 4/24/2026 12:00:00 AM | 7 | 21 | 20.2 | 96
B-19322 VIALE 26 | M-T1-69 | Concreto | MUROS T1 P10 EJE 9-10 ENTRE A-J M=2,9,23,9,25 | 2026-04-17 | 4/22/2026 12:00:00 AM | 5 | 21 | 16.7 | 80
B-19322 VIALE 26 | M-T1-69 | Concreto | MUROS T1 P10 EJE 9-10 ENTRE A-J M=2,9,23,9,25 | 2026-04-17 | 4/22/2026 12:00:00 AM | 5 | 21 | 18.8 | 90
B-19322 VIALE 26 | M-T1-69 | Concreto | MUROS T1 P10 EJE 9-10 ENTRE A-J M=2,9,23,9,25 | 2026-04-17 | 4/22/2026 12:00:00 AM | 5 | 21 | 17.9 | 85
B-19322 VIALE 26 | P-T1 56 | Concreto | Muros P12 T1 (ejes 06-07 entre A-J) | 2026-04-17 | 6/12/2026 12:00:00 AM | 56 | 21 | 25.2 | 120
B-19322 VIALE 26 | P-T1 56 | Concreto | Muros P12 T1 (ejes 06-07 entre A-J) | 2026-04-17 | 6/12/2026 12:00:00 AM | 56 | 21 | 24 | 114
B-19322 VIALE 26 | P-T1 56 | Concreto | Muros P12 T1 (ejes 06-07 entre A-J) | 2026-04-17 | 6/12/2026 12:00:00 AM | 56 | 21 | 24.2 | 115
B-19322 VIALE 26 | P-T1-56 | Concreto | PLACA T1 PISO 10 EJES 1-4 ENTRE A-J | 2026-04-17 | 5/15/2026 12:00:00 AM | 28 | 21 | 21.1 | 101
B-19322 VIALE 26 | P-T1-56 | Concreto | PLACA T1 PISO 10 EJES 1-4 ENTRE A-J | 2026-04-17 | 5/15/2026 12:00:00 AM | 28 | 21 | 19.5 | 93
B-19322 VIALE 26 | P-T1-56 | Concreto | PLACA T1 PISO 10 EJES 1-4 ENTRE A-J | 2026-04-17 | 5/15/2026 12:00:00 AM | 28 | 21 | 18 | 86
B-19322 VIALE 26 | P-T1-56 | Concreto | PLACA T1 PISO 10 EJES 1-4 ENTRE A-J | 2026-04-17 | 4/24/2026 12:00:00 AM | 7 | 21 | 13.9 | 66
B-19322 VIALE 26 | P-T1-56 | Concreto | PLACA T1 PISO 10 EJES 1-4 ENTRE A-J | 2026-04-17 | 4/24/2026 12:00:00 AM | 7 | 21 | 14.6 | 70
B-19322 VIALE 26 | P-T1-56 | Concreto | PLACA T1 PISO 10 EJES 1-4 ENTRE A-J | 2026-04-17 | 4/24/2026 12:00:00 AM | 7 | 21 | 14.7 | 70
B-19322 VIALE 26 | P-T1-56 | Concreto | PLACA T1 PISO 10 EJES 1-4 ENTRE A-J | 2026-04-17 | 4/22/2026 12:00:00 AM | 5 | 21 | 13.9 | 66
B-19322 VIALE 26 | P-T1-56 | Concreto | PLACA T1 PISO 10 EJES 1-4 ENTRE A-J | 2026-04-17 | 4/22/2026 12:00:00 AM | 5 | 21 | 12.3 | 58
B-19322 VIALE 26 | P-T1-56 | Concreto | PLACA T1 PISO 10 EJES 1-4 ENTRE A-J | 2026-04-17 | 4/22/2026 12:00:00 AM | 5 | 21 | 14.4 | 69
B-19322 VIALE 26 | P-T2-71 | Concreto | PLACA T2 PISO 14 EJE 1 AL 15 ENTRE A Y J | 2026-04-17 | 5/15/2026 12:00:00 AM | 28 | 21 | 29.8 | 142
B-19322 VIALE 26 | P-T2-71 | Concreto | PLACA T2 PISO 14 EJE 1 AL 15 ENTRE A Y J | 2026-04-17 | 5/15/2026 12:00:00 AM | 28 | 21 | 28.1 | 134
B-19322 VIALE 26 | P-T2-71 | Concreto | PLACA T2 PISO 14 EJE 1 AL 15 ENTRE A Y J | 2026-04-17 | 5/15/2026 12:00:00 AM | 28 | 21 | 30.2 | 144
B-19322 VIALE 26 | P-T2-71 | Concreto | PLACA T2 PISO 14 EJE 1 AL 15 ENTRE A Y J | 2026-04-17 | 4/24/2026 12:00:00 AM | 7 | 21 | 19.9 | 95
B-19322 VIALE 26 | P-T2-71 | Concreto | PLACA T2 PISO 14 EJE 1 AL 15 ENTRE A Y J | 2026-04-17 | 4/24/2026 12:00:00 AM | 7 | 21 | 20.2 | 96
B-19322 VIALE 26 | P-T2-71 | Concreto | PLACA T2 PISO 14 EJE 1 AL 15 ENTRE A Y J | 2026-04-17 | 4/24/2026 12:00:00 AM | 7 | 21 | 19.7 | 94
B-19322 VIALE 26 | P-T2-71 | Concreto | PLACA T2 PISO 14 EJE 1 AL 15 ENTRE A Y J | 2026-04-17 | 4/22/2026 12:00:00 AM | 5 | 21 | 17.6 | 84
B-19322 VIALE 26 | P-T2-71 | Concreto | PLACA T2 PISO 14 EJE 1 AL 15 ENTRE A Y J | 2026-04-17 | 4/22/2026 12:00:00 AM | 5 | 21 | 18.3 | 87
B-19322 VIALE 26 | P-T2-71 | Concreto | PLACA T2 PISO 14 EJE 1 AL 15 ENTRE A Y J | 2026-04-17 | 4/22/2026 12:00:00 AM | 5 | 21 | 18.4 | 88
B-19322 VIALE 26 | M-T1-68 | Concreto | MUROS T1 P10 EJE 11-14 ENTRE A YF M=9,22,1,25,2,23 | 2026-04-16 | 5/14/2026 12:00:00 AM | 28 | 21 | 24.3 | 116
B-19322 VIALE 26 | M-T1-68 | Concreto | MUROS T1 P10 EJE 11-14 ENTRE A YF M=9,22,1,25,2,23 | 2026-04-16 | 5/14/2026 12:00:00 AM | 28 | 21 | 26.7 | 127
B-19322 VIALE 26 | M-T1-68 | Concreto | MUROS T1 P10 EJE 11-14 ENTRE A YF M=9,22,1,25,2,23 | 2026-04-16 | 5/14/2026 12:00:00 AM | 28 | 21 | 26.2 | 125
B-19322 VIALE 26 | M-T1-68 | Concreto | MUROS T1 P10 EJE 11-14 ENTRE A YF M=9,22,1,25,2,23 | 2026-04-16 | 4/23/2026 12:00:00 AM | 7 | 21 | 18.5 | 88
B-19322 VIALE 26 | M-T1-68 | Concreto | MUROS T1 P10 EJE 11-14 ENTRE A YF M=9,22,1,25,2,23 | 2026-04-16 | 4/23/2026 12:00:00 AM | 7 | 21 | 17.6 | 84
B-19322 VIALE 26 | M-T1-68 | Concreto | MUROS T1 P10 EJE 11-14 ENTRE A YF M=9,22,1,25,2,23 | 2026-04-16 | 4/23/2026 12:00:00 AM | 7 | 21 | 19.5 | 93
B-19322 VIALE 26 | M-T1-68 | Concreto | MUROS T1 P10 EJE 11-14 ENTRE A YF M=9,22,1,25,2,23 | 2026-04-16 | 4/22/2026 12:00:00 AM | 6 | 21 | 17 | 81
B-19322 VIALE 26 | M-T1-68 | Concreto | MUROS T1 P10 EJE 11-14 ENTRE A YF M=9,22,1,25,2,23 | 2026-04-16 | 4/22/2026 12:00:00 AM | 6 | 21 | 16.8 | 80
B-19322 VIALE 26 | M-T1-68 | Concreto | MUROS T1 P10 EJE 11-14 ENTRE A YF M=9,22,1,25,2,23 | 2026-04-16 | 4/22/2026 12:00:00 AM | 6 | 21 | 17.7 | 84
B-19322 VIALE 26 | M-T2-93 | Concreto | MUROS T2 P14 EJES 11 AL 15 ENTRE J Y F M=9,29,52 | 2026-04-16 | 5/14/2026 12:00:00 AM | 28 | 21 | 29.7 | 141
B-19322 VIALE 26 | M-T2-93 | Concreto | MUROS T2 P14 EJES 11 AL 15 ENTRE J Y F M=9,29,52 | 2026-04-16 | 5/14/2026 12:00:00 AM | 28 | 21 | 28.8 | 137
B-19322 VIALE 26 | M-T2-93 | Concreto | MUROS T2 P14 EJES 11 AL 15 ENTRE J Y F M=9,29,52 | 2026-04-16 | 5/14/2026 12:00:00 AM | 28 | 21 | 28.5 | 136
B-19322 VIALE 26 | M-T2-93 | Concreto | MUROS T2 P14 EJES 11 AL 15 ENTRE J Y F M=9,29,52 | 2026-04-16 | 4/23/2026 12:00:00 AM | 7 | 21 | 19.4 | 92
B-19322 VIALE 26 | M-T2-93 | Concreto | MUROS T2 P14 EJES 11 AL 15 ENTRE J Y F M=9,29,52 | 2026-04-16 | 4/23/2026 12:00:00 AM | 7 | 21 | 17.4 | 83
B-19322 VIALE 26 | M-T2-93 | Concreto | MUROS T2 P14 EJES 11 AL 15 ENTRE J Y F M=9,29,52 | 2026-04-16 | 4/23/2026 12:00:00 AM | 7 | 21 | 19.7 | 94
B-19322 VIALE 26 | M-T2-93 | Concreto | MUROS T2 P14 EJES 11 AL 15 ENTRE J Y F M=9,29,52 | 2026-04-16 | 4/22/2026 12:00:00 AM | 6 | 21 | 19.8 | 94
B-19322 VIALE 26 | M-T2-93 | Concreto | MUROS T2 P14 EJES 11 AL 15 ENTRE J Y F M=9,29,52 | 2026-04-16 | 4/22/2026 12:00:00 AM | 6 | 21 | 18.3 | 87
B-19322 VIALE 26 | M-T2-93 | Concreto | MUROS T2 P14 EJES 11 AL 15 ENTRE J Y F M=9,29,52 | 2026-04-16 | 4/22/2026 12:00:00 AM | 6 | 21 | 16.5 | 78
B-19322 VIALE 26 | P-T1-55 | Concreto | PLACA T1 PISO 10 EJES 4-6 ENTRE A Y J | 2026-04-16 | 5/14/2026 12:00:00 AM | 28 | 21 | 30.5 | 145
B-19322 VIALE 26 | P-T1-55 | Concreto | PLACA T1 PISO 10 EJES 4-6 ENTRE A Y J | 2026-04-16 | 5/14/2026 12:00:00 AM | 28 | 21 | 30.2 | 144
B-19322 VIALE 26 | P-T1-55 | Concreto | PLACA T1 PISO 10 EJES 4-6 ENTRE A Y J | 2026-04-16 | 5/14/2026 12:00:00 AM | 28 | 21 | 31.1 | 148
B-19322 VIALE 26 | P-T1-55 | Concreto | PLACA T1 PISO 10 EJES 4-6 ENTRE A Y J | 2026-04-16 | 4/23/2026 12:00:00 AM | 7 | 21 | 20.8 | 99
B-19322 VIALE 26 | P-T1-55 | Concreto | PLACA T1 PISO 10 EJES 4-6 ENTRE A Y J | 2026-04-16 | 4/23/2026 12:00:00 AM | 7 | 21 | 21.1 | 100
B-19322 VIALE 26 | P-T1-55 | Concreto | PLACA T1 PISO 10 EJES 4-6 ENTRE A Y J | 2026-04-16 | 4/23/2026 12:00:00 AM | 7 | 21 | 20.4 | 97
B-19322 VIALE 26 | P-T1-55 | Concreto | PLACA T1 PISO 10 EJES 4-6 ENTRE A Y J | 2026-04-16 | 4/22/2026 12:00:00 AM | 6 | 21 | 18.7 | 89
B-19322 VIALE 26 | P-T1-55 | Concreto | PLACA T1 PISO 10 EJES 4-6 ENTRE A Y J | 2026-04-16 | 4/22/2026 12:00:00 AM | 6 | 21 | 20 | 95
B-19322 VIALE 26 | P-T1-55 | Concreto | PLACA T1 PISO 10 EJES 4-6 ENTRE A Y J | 2026-04-16 | 4/22/2026 12:00:00 AM | 6 | 21 | 20.6 | 98
B-19322 VIALE 26 | M-T1-67 | Concreto | MUROS T1 P10 EJES 15-11 ENTRE J Y G M=3,7,31,32,4,13 | 2026-04-15 | 5/13/2026 12:00:00 AM | 28 | 21 | 27.8 | 132
B-19322 VIALE 26 | M-T1-67 | Concreto | MUROS T1 P10 EJES 15-11 ENTRE J Y G M=3,7,31,32,4,13 | 2026-04-15 | 5/13/2026 12:00:00 AM | 28 | 21 | 27.2 | 130
B-19322 VIALE 26 | M-T1-67 | Concreto | MUROS T1 P10 EJES 15-11 ENTRE J Y G M=3,7,31,32,4,13 | 2026-04-15 | 5/13/2026 12:00:00 AM | 28 | 21 | 27.5 | 131
B-19322 VIALE 26 | M-T1-67 | Concreto | MUROS T1 P10 EJES 15-11 ENTRE J Y G M=3,7,31,32,4,13 | 2026-04-15 | 4/22/2026 12:00:00 AM | 7 | 21 | 19.3 | 92
B-19322 VIALE 26 | M-T1-67 | Concreto | MUROS T1 P10 EJES 15-11 ENTRE J Y G M=3,7,31,32,4,13 | 2026-04-15 | 4/22/2026 12:00:00 AM | 7 | 21 | 19.7 | 94
B-19322 VIALE 26 | M-T1-67 | Concreto | MUROS T1 P10 EJES 15-11 ENTRE J Y G M=3,7,31,32,4,13 | 2026-04-15 | 4/22/2026 12:00:00 AM | 7 | 21 | 19.8 | 94
B-19322 VIALE 26 | M-T1-67 | Concreto | MUROS T1 P10 EJES 15-11 ENTRE J Y G M=3,7,31,32,4,13 | 2026-04-15 | 4/20/2026 12:00:00 AM | 5 | 21 | 17.7 | 84
B-19322 VIALE 26 | M-T1-67 | Concreto | MUROS T1 P10 EJES 15-11 ENTRE J Y G M=3,7,31,32,4,13 | 2026-04-15 | 4/20/2026 12:00:00 AM | 5 | 21 | 19.2 | 92
B-19322 VIALE 26 | M-T1-67 | Concreto | MUROS T1 P10 EJES 15-11 ENTRE J Y G M=3,7,31,32,4,13 | 2026-04-15 | 4/20/2026 12:00:00 AM | 5 | 21 | 17.9 | 85
B-19322 VIALE 26 | P-T1-54 | Concreto | PLACA T1 P10 EJES 6 AL 8 ENTRE A Y J | 2026-04-15 | 5/13/2026 12:00:00 AM | 28 | 21 | 30.1 | 144
B-19322 VIALE 26 | P-T1-54 | Concreto | PLACA T1 P10 EJES 6 AL 8 ENTRE A Y J | 2026-04-15 | 5/13/2026 12:00:00 AM | 28 | 21 | 31.1 | 148
B-19322 VIALE 26 | P-T1-54 | Concreto | PLACA T1 P10 EJES 6 AL 8 ENTRE A Y J | 2026-04-15 | 5/13/2026 12:00:00 AM | 28 | 21 | 27.2 | 129
B-19322 VIALE 26 | P-T1-54 | Concreto | PLACA T1 P10 EJES 6 AL 8 ENTRE A Y J | 2026-04-15 | 4/22/2026 12:00:00 AM | 7 | 21 | 20.4 | 97
B-19322 VIALE 26 | P-T1-54 | Concreto | PLACA T1 P10 EJES 6 AL 8 ENTRE A Y J | 2026-04-15 | 4/22/2026 12:00:00 AM | 7 | 21 | 19.7 | 94
B-19322 VIALE 26 | P-T1-54 | Concreto | PLACA T1 P10 EJES 6 AL 8 ENTRE A Y J | 2026-04-15 | 4/22/2026 12:00:00 AM | 7 | 21 | 21.9 | 104
B-19322 VIALE 26 | P-T1-54 | Concreto | PLACA T1 P10 EJES 6 AL 8 ENTRE A Y J | 2026-04-15 | 4/20/2026 12:00:00 AM | 5 | 21 | 20.4 | 97
B-19322 VIALE 26 | P-T1-54 | Concreto | PLACA T1 P10 EJES 6 AL 8 ENTRE A Y J | 2026-04-15 | 4/20/2026 12:00:00 AM | 5 | 21 | 19.7 | 94
B-19322 VIALE 26 | P-T1-54 | Concreto | PLACA T1 P10 EJES 6 AL 8 ENTRE A Y J | 2026-04-15 | 4/20/2026 12:00:00 AM | 5 | 21 | 19.3 | 92
B-19322 VIALE 26 | M-T1-66 | Concreto | MUROS T2 P9 EJE 1 Y 2 ENTRE A Y J M=1,18,11,12,17 | 2026-04-14 | 5/12/2026 12:00:00 AM | 28 | 21 | 30 | 143
B-19322 VIALE 26 | M-T1-66 | Concreto | MUROS T2 P9 EJE 1 Y 2 ENTRE A Y J M=1,18,11,12,17 | 2026-04-14 | 5/12/2026 12:00:00 AM | 28 | 21 | 27.7 | 132
B-19322 VIALE 26 | M-T1-66 | Concreto | MUROS T2 P9 EJE 1 Y 2 ENTRE A Y J M=1,18,11,12,17 | 2026-04-14 | 5/12/2026 12:00:00 AM | 28 | 21 | 29.8 | 142
B-19322 VIALE 26 | M-T1-66 | Concreto | MUROS T2 P9 EJE 1 Y 2 ENTRE A Y J M=1,18,11,12,17 | 2026-04-14 | 4/21/2026 12:00:00 AM | 7 | 21 | 20.4 | 97
B-19322 VIALE 26 | M-T1-66 | Concreto | MUROS T2 P9 EJE 1 Y 2 ENTRE A Y J M=1,18,11,12,17 | 2026-04-14 | 4/21/2026 12:00:00 AM | 7 | 21 | 18.7 | 89
B-19322 VIALE 26 | M-T1-66 | Concreto | MUROS T2 P9 EJE 1 Y 2 ENTRE A Y J M=1,18,11,12,17 | 2026-04-14 | 4/21/2026 12:00:00 AM | 7 | 21 | 20.1 | 96
B-19322 VIALE 26 | M-T1-66 | Concreto | MUROS T2 P9 EJE 1 Y 2 ENTRE A Y J M=1,18,11,12,17 | 2026-04-14 | 4/20/2026 12:00:00 AM | 6 | 21 | 19.9 | 94
B-19322 VIALE 26 | M-T1-66 | Concreto | MUROS T2 P9 EJE 1 Y 2 ENTRE A Y J M=1,18,11,12,17 | 2026-04-14 | 4/20/2026 12:00:00 AM | 6 | 21 | 18.7 | 89
B-19322 VIALE 26 | M-T1-66 | Concreto | MUROS T2 P9 EJE 1 Y 2 ENTRE A Y J M=1,18,11,12,17 | 2026-04-14 | 4/20/2026 12:00:00 AM | 6 | 21 | 19.3 | 92
B-19322 VIALE 26 | P-T1-53 | Concreto | PLACA T1 PISO 10 EJES 8 Y 10 ENTRE A Y J | 2026-04-14 | 5/12/2026 12:00:00 AM | 28 | 21 | 33.6 | 160
B-19322 VIALE 26 | P-T1-53 | Concreto | PLACA T1 PISO 10 EJES 8 Y 10 ENTRE A Y J | 2026-04-14 | 5/12/2026 12:00:00 AM | 28 | 21 | 23.5 | 112
B-19322 VIALE 26 | P-T1-53 | Concreto | PLACA T1 PISO 10 EJES 8 Y 10 ENTRE A Y J | 2026-04-14 | 5/12/2026 12:00:00 AM | 28 | 21 | 25.7 | 122
B-19322 VIALE 26 | P-T1-53 | Concreto | PLACA T1 PISO 10 EJES 8 Y 10 ENTRE A Y J | 2026-04-14 | 4/21/2026 12:00:00 AM | 7 | 21 | 17.9 | 85
B-19322 VIALE 26 | P-T1-53 | Concreto | PLACA T1 PISO 10 EJES 8 Y 10 ENTRE A Y J | 2026-04-14 | 4/21/2026 12:00:00 AM | 7 | 21 | 18.3 | 87
B-19322 VIALE 26 | P-T1-53 | Concreto | PLACA T1 PISO 10 EJES 8 Y 10 ENTRE A Y J | 2026-04-14 | 4/21/2026 12:00:00 AM | 7 | 21 | 17.7 | 84
B-19322 VIALE 26 | P-T1-53 | Concreto | PLACA T1 PISO 10 EJES 8 Y 10 ENTRE A Y J | 2026-04-14 | 4/20/2026 12:00:00 AM | 6 | 21 | 18.1 | 86
B-19322 VIALE 26 | P-T1-53 | Concreto | PLACA T1 PISO 10 EJES 8 Y 10 ENTRE A Y J | 2026-04-14 | 4/20/2026 12:00:00 AM | 6 | 21 | 18.1 | 86
B-19322 VIALE 26 | P-T1-53 | Concreto | PLACA T1 PISO 10 EJES 8 Y 10 ENTRE A Y J | 2026-04-14 | 4/20/2026 12:00:00 AM | 6 | 21 | 18.1 | 86
B-19322 VIALE 26 | M-T1-65 | Concreto | MUROS T1 P10 EJE 3 Y 4 ENTRE A Y J M=2,13,8,21,23,24 | 2026-04-13 | 5/11/2026 12:00:00 AM | 28 | 21 | 27.6 | 131
B-19322 VIALE 26 | M-T1-65 | Concreto | MUROS T1 P10 EJE 3 Y 4 ENTRE A Y J M=2,13,8,21,23,24 | 2026-04-13 | 5/11/2026 12:00:00 AM | 28 | 21 | 28.2 | 134
B-19322 VIALE 26 | M-T1-65 | Concreto | MUROS T1 P10 EJE 3 Y 4 ENTRE A Y J M=2,13,8,21,23,24 | 2026-04-13 | 5/11/2026 12:00:00 AM | 28 | 21 | 25.8 | 123
B-19322 VIALE 26 | M-T1-65 | Concreto | MUROS T1 P10 EJE 3 Y 4 ENTRE A Y J M=2,13,8,21,23,24 | 2026-04-13 | 4/27/2026 12:00:00 AM | 14 | 21 | 24.4 | 116
B-19322 VIALE 26 | M-T1-65 | Concreto | MUROS T1 P10 EJE 3 Y 4 ENTRE A Y J M=2,13,8,21,23,24 | 2026-04-13 | 4/27/2026 12:00:00 AM | 14 | 21 | 25.7 | 122
B-19322 VIALE 26 | M-T1-65 | Concreto | MUROS T1 P10 EJE 3 Y 4 ENTRE A Y J M=2,13,8,21,23,24 | 2026-04-13 | 4/27/2026 12:00:00 AM | 14 | 21 | 21.7 | 104
B-19322 VIALE 26 | M-T1-65 | Concreto | MUROS T1 P10 EJE 3 Y 4 ENTRE A Y J M=2,13,8,21,23,24 | 2026-04-13 | 4/20/2026 12:00:00 AM | 7 | 21 | 18.1 | 86
B-19322 VIALE 26 | M-T1-65 | Concreto | MUROS T1 P10 EJE 3 Y 4 ENTRE A Y J M=2,13,8,21,23,24 | 2026-04-13 | 4/20/2026 12:00:00 AM | 7 | 21 | 20.3 | 97
B-19322 VIALE 26 | M-T1-65 | Concreto | MUROS T1 P10 EJE 3 Y 4 ENTRE A Y J M=2,13,8,21,23,24 | 2026-04-13 | 4/20/2026 12:00:00 AM | 7 | 21 | 20.9 | 99
B-19322 VIALE 26 | P-T1-52 | Concreto | PLACA T1 PISO 10 EJES 10-12 ENTRE A Y J | 2026-04-13 | 5/11/2026 12:00:00 AM | 28 | 21 | 36.1 | 172
B-19322 VIALE 26 | P-T1-52 | Concreto | PLACA T1 PISO 10 EJES 10-12 ENTRE A Y J | 2026-04-13 | 5/11/2026 12:00:00 AM | 28 | 21 | 36.4 | 173
B-19322 VIALE 26 | P-T1-52 | Concreto | PLACA T1 PISO 10 EJES 10-12 ENTRE A Y J | 2026-04-13 | 5/11/2026 12:00:00 AM | 28 | 21 | 36.9 | 176
B-19322 VIALE 26 | P-T1-52 | Concreto | PLACA T1 PISO 10 EJES 10-12 ENTRE A Y J | 2026-04-13 | 4/27/2026 12:00:00 AM | 14 | 21 | 31.2 | 149
B-19322 VIALE 26 | P-T1-52 | Concreto | PLACA T1 PISO 10 EJES 10-12 ENTRE A Y J | 2026-04-13 | 4/27/2026 12:00:00 AM | 14 | 21 | 31.5 | 150
B-19322 VIALE 26 | P-T1-52 | Concreto | PLACA T1 PISO 10 EJES 10-12 ENTRE A Y J | 2026-04-13 | 4/27/2026 12:00:00 AM | 14 | 21 | 32.6 | 155
B-19322 VIALE 26 | P-T1-52 | Concreto | PLACA T1 PISO 10 EJES 10-12 ENTRE A Y J | 2026-04-13 | 4/20/2026 12:00:00 AM | 7 | 21 | 26.8 | 128
B-19322 VIALE 26 | P-T1-52 | Concreto | PLACA T1 PISO 10 EJES 10-12 ENTRE A Y J | 2026-04-13 | 4/20/2026 12:00:00 AM | 7 | 21 | 27.8 | 132
B-19322 VIALE 26 | P-T1-52 | Concreto | PLACA T1 PISO 10 EJES 10-12 ENTRE A Y J | 2026-04-13 | 4/20/2026 12:00:00 AM | 7 | 21 | 27.7 | 132
B-19322 VIALE 26 | P-T2-70 | Concreto | PLACA T2 PISO 14 EJES 5 AL 8 ENTRE A Y J | 2026-04-13 | 5/11/2026 12:00:00 AM | 28 | 21 | 33.1 | 157
B-19322 VIALE 26 | P-T2-70 | Concreto | PLACA T2 PISO 14 EJES 5 AL 8 ENTRE A Y J | 2026-04-13 | 5/11/2026 12:00:00 AM | 28 | 21 | 31.5 | 150
B-19322 VIALE 26 | P-T2-70 | Concreto | PLACA T2 PISO 14 EJES 5 AL 8 ENTRE A Y J | 2026-04-13 | 5/11/2026 12:00:00 AM | 28 | 21 | 32.3 | 154
B-19322 VIALE 26 | P-T2-70 | Concreto | PLACA T2 PISO 14 EJES 5 AL 8 ENTRE A Y J | 2026-04-13 | 4/27/2026 12:00:00 AM | 14 | 21 | 29 | 138
B-19322 VIALE 26 | P-T2-70 | Concreto | PLACA T2 PISO 14 EJES 5 AL 8 ENTRE A Y J | 2026-04-13 | 4/27/2026 12:00:00 AM | 14 | 21 | 27.5 | 131
B-19322 VIALE 26 | P-T2-70 | Concreto | PLACA T2 PISO 14 EJES 5 AL 8 ENTRE A Y J | 2026-04-13 | 4/27/2026 12:00:00 AM | 14 | 21 | 27.6 | 131
B-19322 VIALE 26 | P-T2-70 | Concreto | PLACA T2 PISO 14 EJES 5 AL 8 ENTRE A Y J | 2026-04-13 | 4/20/2026 12:00:00 AM | 7 | 21 | 21.5 | 102
B-19322 VIALE 26 | P-T2-70 | Concreto | PLACA T2 PISO 14 EJES 5 AL 8 ENTRE A Y J | 2026-04-13 | 4/20/2026 12:00:00 AM | 7 | 21 | 24.2 | 115
B-19322 VIALE 26 | P-T2-70 | Concreto | PLACA T2 PISO 14 EJES 5 AL 8 ENTRE A Y J | 2026-04-13 | 4/20/2026 12:00:00 AM | 7 | 21 | 23.3 | 111
B-19322 VIALE 26 | P-T1-51 | Concreto | PLACA T1 PISO 10 EJES 15 Y 12 ENTRE A Y J | 2026-04-11 | 5/9/2026 12:00:00 AM | 28 | 21 | 28.6 | 136
B-19322 VIALE 26 | P-T1-51 | Concreto | PLACA T1 PISO 10 EJES 15 Y 12 ENTRE A Y J | 2026-04-11 | 5/9/2026 12:00:00 AM | 28 | 21 | 30.5 | 145
B-19322 VIALE 26 | P-T1-51 | Concreto | PLACA T1 PISO 10 EJES 15 Y 12 ENTRE A Y J | 2026-04-11 | 5/9/2026 12:00:00 AM | 28 | 21 | 26.9 | 128
B-19322 VIALE 26 | P-T1-51 | Concreto | PLACA T1 PISO 10 EJES 15 Y 12 ENTRE A Y J | 2026-04-11 | 4/25/2026 12:00:00 AM | 14 | 21 | 25.5 | 121
B-19322 VIALE 26 | P-T1-51 | Concreto | PLACA T1 PISO 10 EJES 15 Y 12 ENTRE A Y J | 2026-04-11 | 4/25/2026 12:00:00 AM | 14 | 21 | 24.4 | 116
B-19322 VIALE 26 | P-T1-51 | Concreto | PLACA T1 PISO 10 EJES 15 Y 12 ENTRE A Y J | 2026-04-11 | 4/25/2026 12:00:00 AM | 14 | 21 | 26.6 | 127
B-19322 VIALE 26 | P-T1-51 | Concreto | PLACA T1 PISO 10 EJES 15 Y 12 ENTRE A Y J | 2026-04-11 | 4/20/2026 12:00:00 AM | 9 | 21 | 21.5 | 102
B-19322 VIALE 26 | P-T1-51 | Concreto | PLACA T1 PISO 10 EJES 15 Y 12 ENTRE A Y J | 2026-04-11 | 4/20/2026 12:00:00 AM | 9 | 21 | 23 | 110
B-19322 VIALE 26 | P-T1-51 | Concreto | PLACA T1 PISO 10 EJES 15 Y 12 ENTRE A Y J | 2026-04-11 | 4/20/2026 12:00:00 AM | 9 | 21 | 21.5 | 102
B-19322 VIALE 26 | P-T2-69 | Concreto | PLACA T2 P14 EJE 8 AL 10 ENTRE A Y J | 2026-04-11 | 5/9/2026 12:00:00 AM | 28 | 21 | 33.6 | 160
B-19322 VIALE 26 | P-T2-69 | Concreto | PLACA T2 P14 EJE 8 AL 10 ENTRE A Y J | 2026-04-11 | 5/9/2026 12:00:00 AM | 28 | 21 | 33.1 | 157
B-19322 VIALE 26 | P-T2-69 | Concreto | PLACA T2 P14 EJE 8 AL 10 ENTRE A Y J | 2026-04-11 | 5/9/2026 12:00:00 AM | 28 | 21 | 37.1 | 177
B-19322 VIALE 26 | P-T2-69 | Concreto | PLACA T2 P14 EJE 8 AL 10 ENTRE A Y J | 2026-04-11 | 4/25/2026 12:00:00 AM | 14 | 21 | 33.5 | 160
B-19322 VIALE 26 | P-T2-69 | Concreto | PLACA T2 P14 EJE 8 AL 10 ENTRE A Y J | 2026-04-11 | 4/25/2026 12:00:00 AM | 14 | 21 | 34.1 | 163
B-19322 VIALE 26 | P-T2-69 | Concreto | PLACA T2 P14 EJE 8 AL 10 ENTRE A Y J | 2026-04-11 | 4/25/2026 12:00:00 AM | 14 | 21 | 30.6 | 146
B-19322 VIALE 26 | P-T2-69 | Concreto | PLACA T2 P14 EJE 8 AL 10 ENTRE A Y J | 2026-04-11 | 4/20/2026 12:00:00 AM | 9 | 21 | 29.5 | 140
B-19322 VIALE 26 | P-T2-69 | Concreto | PLACA T2 P14 EJE 8 AL 10 ENTRE A Y J | 2026-04-11 | 4/20/2026 12:00:00 AM | 9 | 21 | 28.6 | 136
B-19322 VIALE 26 | P-T2-69 | Concreto | PLACA T2 P14 EJE 8 AL 10 ENTRE A Y J | 2026-04-11 | 4/20/2026 12:00:00 AM | 9 | 21 | 27.7 | 132
B-19322 VIALE 26 | M-T1-64 | Concreto | MUROS T1 P9 EJES 5-6 ENTTE A Y J M=2,9,13,22,23,24 | 2026-04-10 | 5/8/2026 12:00:00 AM | 28 | 21 | 31.4 | 150
B-19322 VIALE 26 | M-T1-64 | Concreto | MUROS T1 P9 EJES 5-6 ENTTE A Y J M=2,9,13,22,23,24 | 2026-04-10 | 5/8/2026 12:00:00 AM | 28 | 21 | 29.6 | 141
B-19322 VIALE 26 | M-T1-64 | Concreto | MUROS T1 P9 EJES 5-6 ENTTE A Y J M=2,9,13,22,23,24 | 2026-04-10 | 5/8/2026 12:00:00 AM | 28 | 21 | 29.7 | 141
B-19322 VIALE 26 | M-T1-64 | Concreto | MUROS T1 P9 EJES 5-6 ENTTE A Y J M=2,9,13,22,23,24 | 2026-04-10 | 4/17/2026 12:00:00 AM | 7 | 21 | 23.6 | 112
B-19322 VIALE 26 | M-T1-64 | Concreto | MUROS T1 P9 EJES 5-6 ENTTE A Y J M=2,9,13,22,23,24 | 2026-04-10 | 4/17/2026 12:00:00 AM | 7 | 21 | 23 | 110
B-19322 VIALE 26 | M-T1-64 | Concreto | MUROS T1 P9 EJES 5-6 ENTTE A Y J M=2,9,13,22,23,24 | 2026-04-10 | 4/17/2026 12:00:00 AM | 7 | 21 | 22.8 | 108
B-19322 VIALE 26 | M-T1-64 | Concreto | MUROS T1 P9 EJES 5-6 ENTTE A Y J M=2,9,13,22,23,24 | 2026-04-10 | 4/16/2026 12:00:00 AM | 6 | 21 | 20.7 | 98
B-19322 VIALE 26 | M-T1-64 | Concreto | MUROS T1 P9 EJES 5-6 ENTTE A Y J M=2,9,13,22,23,24 | 2026-04-10 | 4/16/2026 12:00:00 AM | 6 | 21 | 20.8 | 99
B-19322 VIALE 26 | M-T1-64 | Concreto | MUROS T1 P9 EJES 5-6 ENTTE A Y J M=2,9,13,22,23,24 | 2026-04-10 | 4/16/2026 12:00:00 AM | 6 | 21 | 20.9 | 100
B-19322 VIALE 26 | M-T2-92 | Concreto | MUROS T2 913 EJE 2 AL 1 ENTRE A YD M=19,20,21,22,23,24 | 2026-04-10 | 5/8/2026 12:00:00 AM | 28 | 21 | 27.7 | 132
B-19322 VIALE 26 | M-T2-92 | Concreto | MUROS T2 913 EJE 2 AL 1 ENTRE A YD M=19,20,21,22,23,24 | 2026-04-10 | 5/8/2026 12:00:00 AM | 28 | 21 | 25.7 | 122
B-19322 VIALE 26 | M-T2-92 | Concreto | MUROS T2 913 EJE 2 AL 1 ENTRE A YD M=19,20,21,22,23,24 | 2026-04-10 | 5/8/2026 12:00:00 AM | 28 | 21 | 30.4 | 145
B-19322 VIALE 26 | M-T2-92 | Concreto | MUROS T2 913 EJE 2 AL 1 ENTRE A YD M=19,20,21,22,23,24 | 2026-04-10 | 4/17/2026 12:00:00 AM | 7 | 21 | 23.7 | 113
B-19322 VIALE 26 | M-T2-92 | Concreto | MUROS T2 913 EJE 2 AL 1 ENTRE A YD M=19,20,21,22,23,24 | 2026-04-10 | 4/17/2026 12:00:00 AM | 7 | 21 | 22.2 | 106
B-19322 VIALE 26 | M-T2-92 | Concreto | MUROS T2 913 EJE 2 AL 1 ENTRE A YD M=19,20,21,22,23,24 | 2026-04-10 | 4/17/2026 12:00:00 AM | 7 | 21 | 22.5 | 107
B-19322 VIALE 26 | M-T2-92 | Concreto | MUROS T2 913 EJE 2 AL 1 ENTRE A YD M=19,20,21,22,23,24 | 2026-04-10 | 4/16/2026 12:00:00 AM | 6 | 21 | 19.1 | 91
B-19322 VIALE 26 | M-T2-92 | Concreto | MUROS T2 913 EJE 2 AL 1 ENTRE A YD M=19,20,21,22,23,24 | 2026-04-10 | 4/16/2026 12:00:00 AM | 6 | 21 | 22 | 105
B-19322 VIALE 26 | M-T2-92 | Concreto | MUROS T2 913 EJE 2 AL 1 ENTRE A YD M=19,20,21,22,23,24 | 2026-04-10 | 4/16/2026 12:00:00 AM | 6 | 21 | 22.2 | 106
B-19322 VIALE 26 | M-T1-63 | Concreto | MUROS T1 P9 EJES 7 Y 8 ENTRE A Y J M=2,13,9,22,24,23 | 2026-04-09 | 5/7/2026 12:00:00 AM | 28 | 21 | 34.5 | 164
B-19322 VIALE 26 | M-T1-63 | Concreto | MUROS T1 P9 EJES 7 Y 8 ENTRE A Y J M=2,13,9,22,24,23 | 2026-04-09 | 5/7/2026 12:00:00 AM | 28 | 21 | 35.9 | 171
B-19322 VIALE 26 | M-T1-63 | Concreto | MUROS T1 P9 EJES 7 Y 8 ENTRE A Y J M=2,13,9,22,24,23 | 2026-04-09 | 5/7/2026 12:00:00 AM | 28 | 21 | 36.6 | 174
B-19322 VIALE 26 | M-T1-63 | Concreto | MUROS T1 P9 EJES 7 Y 8 ENTRE A Y J M=2,13,9,22,24,23 | 2026-04-09 | 4/23/2026 12:00:00 AM | 14 | 21 | 30 | 143
B-19322 VIALE 26 | M-T1-63 | Concreto | MUROS T1 P9 EJES 7 Y 8 ENTRE A Y J M=2,13,9,22,24,23 | 2026-04-09 | 4/23/2026 12:00:00 AM | 14 | 21 | 30.3 | 144
B-19322 VIALE 26 | M-T1-63 | Concreto | MUROS T1 P9 EJES 7 Y 8 ENTRE A Y J M=2,13,9,22,24,23 | 2026-04-09 | 4/23/2026 12:00:00 AM | 14 | 21 | 30.9 | 147
B-19322 VIALE 26 | M-T1-63 | Concreto | MUROS T1 P9 EJES 7 Y 8 ENTRE A Y J M=2,13,9,22,24,23 | 2026-04-09 | 4/16/2026 12:00:00 AM | 7 | 21 | 21.7 | 103
B-19322 VIALE 26 | M-T1-63 | Concreto | MUROS T1 P9 EJES 7 Y 8 ENTRE A Y J M=2,13,9,22,24,23 | 2026-04-09 | 4/16/2026 12:00:00 AM | 7 | 21 | 21.6 | 103
B-19322 VIALE 26 | M-T1-63 | Concreto | MUROS T1 P9 EJES 7 Y 8 ENTRE A Y J M=2,13,9,22,24,23 | 2026-04-09 | 4/16/2026 12:00:00 AM | 7 | 21 | 23.8 | 113
B-19322 VIALE 26 | M-T291 | Concreto | MUROS T2 P13 EJE 5 DEL J-F EJE 2,3 J-F # 29A,9A-32 MURO 15 EJE F | 2026-04-09 | 5/7/2026 12:00:00 AM | 28 | 21 | 36.6 | 174
B-19322 VIALE 26 | M-T291 | Concreto | MUROS T2 P13 EJE 5 DEL J-F EJE 2,3 J-F # 29A,9A-32 MURO 15 EJE F | 2026-04-09 | 5/7/2026 12:00:00 AM | 28 | 21 | 35.8 | 170
B-19322 VIALE 26 | M-T291 | Concreto | MUROS T2 P13 EJE 5 DEL J-F EJE 2,3 J-F # 29A,9A-32 MURO 15 EJE F | 2026-04-09 | 5/7/2026 12:00:00 AM | 28 | 21 | 36 | 171
B-19322 VIALE 26 | M-T291 | Concreto | MUROS T2 P13 EJE 5 DEL J-F EJE 2,3 J-F # 29A,9A-32 MURO 15 EJE F | 2026-04-09 | 4/23/2026 12:00:00 AM | 14 | 21 | 33.2 | 158
B-19322 VIALE 26 | M-T291 | Concreto | MUROS T2 P13 EJE 5 DEL J-F EJE 2,3 J-F # 29A,9A-32 MURO 15 EJE F | 2026-04-09 | 4/23/2026 12:00:00 AM | 14 | 21 | 32.8 | 156
B-19322 VIALE 26 | M-T291 | Concreto | MUROS T2 P13 EJE 5 DEL J-F EJE 2,3 J-F # 29A,9A-32 MURO 15 EJE F | 2026-04-09 | 4/23/2026 12:00:00 AM | 14 | 21 | 32.7 | 156
B-19322 VIALE 26 | M-T291 | Concreto | MUROS T2 P13 EJE 5 DEL J-F EJE 2,3 J-F # 29A,9A-32 MURO 15 EJE F | 2026-04-09 | 4/16/2026 12:00:00 AM | 7 | 21 | 22.1 | 105
B-19322 VIALE 26 | M-T291 | Concreto | MUROS T2 P13 EJE 5 DEL J-F EJE 2,3 J-F # 29A,9A-32 MURO 15 EJE F | 2026-04-09 | 4/16/2026 12:00:00 AM | 7 | 21 | 21.8 | 104
B-19322 VIALE 26 | M-T291 | Concreto | MUROS T2 P13 EJE 5 DEL J-F EJE 2,3 J-F # 29A,9A-32 MURO 15 EJE F | 2026-04-09 | 4/16/2026 12:00:00 AM | 7 | 21 | 21.8 | 104
B-19322 VIALE 26 | P-T1-50 | Concreto | PLACA T1 PISO 9 EJES 1 Y 4 ENTRE A Y J | 2026-04-09 | 5/7/2026 12:00:00 AM | 28 | 21 | 0 | 144
B-19322 VIALE 26 | P-T1-50 | Concreto | PLACA T1 PISO 9 EJES 1 Y 4 ENTRE A Y J | 2026-04-09 | 5/7/2026 12:00:00 AM | 28 | 21 | 0 | 144
B-19322 VIALE 26 | P-T1-50 | Concreto | PLACA T1 PISO 9 EJES 1 Y 4 ENTRE A Y J | 2026-04-09 | 5/7/2026 12:00:00 AM | 28 | 21 | 0 | 136
B-19322 VIALE 26 | P-T1-50 | Concreto | PLACA T1 PISO 9 EJES 1 Y 4 ENTRE A Y J | 2026-04-09 | 5/7/2026 12:00:00 AM | 28 | 21 | 37.1 | 177
B-19322 VIALE 26 | P-T1-50 | Concreto | PLACA T1 PISO 9 EJES 1 Y 4 ENTRE A Y J | 2026-04-09 | 5/7/2026 12:00:00 AM | 28 | 21 | 37 | 176
B-19322 VIALE 26 | P-T1-50 | Concreto | PLACA T1 PISO 9 EJES 1 Y 4 ENTRE A Y J | 2026-04-09 | 5/7/2026 12:00:00 AM | 28 | 21 | 35 | 166
B-19322 VIALE 26 | P-T1-50 | Concreto | PLACA T1 PISO 9 EJES 1 Y 4 ENTRE A Y J | 2026-04-09 | 4/23/2026 12:00:00 AM | 14 | 21 | 29.4 | 140
B-19322 VIALE 26 | P-T1-50 | Concreto | PLACA T1 PISO 9 EJES 1 Y 4 ENTRE A Y J | 2026-04-09 | 4/23/2026 12:00:00 AM | 14 | 21 | 33.8 | 161
B-19322 VIALE 26 | P-T1-50 | Concreto | PLACA T1 PISO 9 EJES 1 Y 4 ENTRE A Y J | 2026-04-09 | 4/23/2026 12:00:00 AM | 14 | 21 | 34.9 | 166
B-19322 VIALE 26 | P-T1-50 | Concreto | PLACA T1 PISO 9 EJES 1 Y 4 ENTRE A Y J | 2026-04-09 | 4/16/2026 12:00:00 AM | 7 | 21 | 24.4 | 116
B-19322 VIALE 26 | P-T1-50 | Concreto | PLACA T1 PISO 9 EJES 1 Y 4 ENTRE A Y J | 2026-04-09 | 4/16/2026 12:00:00 AM | 7 | 21 | 26.2 | 125
B-19322 VIALE 26 | P-T1-50 | Concreto | PLACA T1 PISO 9 EJES 1 Y 4 ENTRE A Y J | 2026-04-09 | 4/16/2026 12:00:00 AM | 7 | 21 | 24.7 | 118
B-19322 VIALE 26 | P-T2-68 | Concreto | PLACA T2 PISO 14 EJES 15 AL 11 ENTRE A Y J | 2026-04-09 | 5/7/2026 12:00:00 AM | 28 | 21 | 40.6 | 193
B-19322 VIALE 26 | P-T2-68 | Concreto | PLACA T2 PISO 14 EJES 15 AL 11 ENTRE A Y J | 2026-04-09 | 5/7/2026 12:00:00 AM | 28 | 21 | 38.4 | 183
B-19322 VIALE 26 | P-T2-68 | Concreto | PLACA T2 PISO 14 EJES 15 AL 11 ENTRE A Y J | 2026-04-09 | 5/7/2026 12:00:00 AM | 28 | 21 | 36.5 | 174
B-19322 VIALE 26 | P-T2-68 | Concreto | PLACA T2 PISO 14 EJES 15 AL 11 ENTRE A Y J | 2026-04-09 | 4/23/2026 12:00:00 AM | 14 | 21 | 29.5 | 140
B-19322 VIALE 26 | P-T2-68 | Concreto | PLACA T2 PISO 14 EJES 15 AL 11 ENTRE A Y J | 2026-04-09 | 4/23/2026 12:00:00 AM | 14 | 21 | 34.6 | 165
B-19322 VIALE 26 | P-T2-68 | Concreto | PLACA T2 PISO 14 EJES 15 AL 11 ENTRE A Y J | 2026-04-09 | 4/23/2026 12:00:00 AM | 14 | 21 | 30.9 | 147
B-19322 VIALE 26 | P-T2-68 | Concreto | PLACA T2 PISO 14 EJES 15 AL 11 ENTRE A Y J | 2026-04-09 | 4/16/2026 12:00:00 AM | 7 | 21 | 24.7 | 118
B-19322 VIALE 26 | P-T2-68 | Concreto | PLACA T2 PISO 14 EJES 15 AL 11 ENTRE A Y J | 2026-04-09 | 4/16/2026 12:00:00 AM | 7 | 21 | 22.9 | 109
B-19322 VIALE 26 | P-T2-68 | Concreto | PLACA T2 PISO 14 EJES 15 AL 11 ENTRE A Y J | 2026-04-09 | 4/16/2026 12:00:00 AM | 7 | 21 | 24.3 | 116
B-19322 VIALE 26 | M-T1-62 | Concreto | MUROS T1 P9 EJES 9-10 ENTRE A Y J M=2,9,22,13,23,25 | 2026-04-08 | 5/6/2026 12:00:00 AM | 28 | 21 | 24 | 114
B-19322 VIALE 26 | M-T1-62 | Concreto | MUROS T1 P9 EJES 9-10 ENTRE A Y J M=2,9,22,13,23,25 | 2026-04-08 | 5/6/2026 12:00:00 AM | 28 | 21 | 27.6 | 131
B-19322 VIALE 26 | M-T1-62 | Concreto | MUROS T1 P9 EJES 9-10 ENTRE A Y J M=2,9,22,13,23,25 | 2026-04-08 | 5/6/2026 12:00:00 AM | 28 | 21 | 27.7 | 132
B-19322 VIALE 26 | M-T1-62 | Concreto | MUROS T1 P9 EJES 9-10 ENTRE A Y J M=2,9,22,13,23,25 | 2026-04-08 | 4/22/2026 12:00:00 AM | 14 | 21 | 23.8 | 113
B-19322 VIALE 26 | M-T1-62 | Concreto | MUROS T1 P9 EJES 9-10 ENTRE A Y J M=2,9,22,13,23,25 | 2026-04-08 | 4/22/2026 12:00:00 AM | 14 | 21 | 25.2 | 120
B-19322 VIALE 26 | M-T1-62 | Concreto | MUROS T1 P9 EJES 9-10 ENTRE A Y J M=2,9,22,13,23,25 | 2026-04-08 | 4/22/2026 12:00:00 AM | 14 | 21 | 23.2 | 110
B-19322 VIALE 26 | M-T1-62 | Concreto | MUROS T1 P9 EJES 9-10 ENTRE A Y J M=2,9,22,13,23,25 | 2026-04-08 | 4/16/2026 12:00:00 AM | 8 | 21 | 21.5 | 102
B-19322 VIALE 26 | M-T1-62 | Concreto | MUROS T1 P9 EJES 9-10 ENTRE A Y J M=2,9,22,13,23,25 | 2026-04-08 | 4/16/2026 12:00:00 AM | 8 | 21 | 19.4 | 92
B-19322 VIALE 26 | M-T1-62 | Concreto | MUROS T1 P9 EJES 9-10 ENTRE A Y J M=2,9,22,13,23,25 | 2026-04-08 | 4/16/2026 12:00:00 AM | 8 | 21 | 20.6 | 98
B-19322 VIALE 26 | M-T2-90 | Concreto | MUROS T2 P13 EJE 7 - J E M=9,29,32 EJE 4 J-E EJE 3,4,5 A-D M=2,31,14 | 2026-04-08 | 5/6/2026 12:00:00 AM | 28 | 21 | 26.8 | 128
B-19322 VIALE 26 | M-T2-90 | Concreto | MUROS T2 P13 EJE 7 - J E M=9,29,32 EJE 4 J-E EJE 3,4,5 A-D M=2,31,14 | 2026-04-08 | 5/6/2026 12:00:00 AM | 28 | 21 | 24.5 | 117
B-19322 VIALE 26 | M-T2-90 | Concreto | MUROS T2 P13 EJE 7 - J E M=9,29,32 EJE 4 J-E EJE 3,4,5 A-D M=2,31,14 | 2026-04-08 | 5/6/2026 12:00:00 AM | 28 | 21 | 27.7 | 132
B-19322 VIALE 26 | M-T2-90 | Concreto | MUROS T2 P13 EJE 7 - J E M=9,29,32 EJE 4 J-E EJE 3,4,5 A-D M=2,31,14 | 2026-04-08 | 4/22/2026 12:00:00 AM | 14 | 21 | 23.7 | 113
B-19322 VIALE 26 | M-T2-90 | Concreto | MUROS T2 P13 EJE 7 - J E M=9,29,32 EJE 4 J-E EJE 3,4,5 A-D M=2,31,14 | 2026-04-08 | 4/22/2026 12:00:00 AM | 14 | 21 | 22.6 | 108
B-19322 VIALE 26 | M-T2-90 | Concreto | MUROS T2 P13 EJE 7 - J E M=9,29,32 EJE 4 J-E EJE 3,4,5 A-D M=2,31,14 | 2026-04-08 | 4/22/2026 12:00:00 AM | 14 | 21 | 23.9 | 114
B-19322 VIALE 26 | M-T2-90 | Concreto | MUROS T2 P13 EJE 7 - J E M=9,29,32 EJE 4 J-E EJE 3,4,5 A-D M=2,31,14 | 2026-04-08 | 4/16/2026 12:00:00 AM | 8 | 21 | 15.9 | 76
B-19322 VIALE 26 | M-T2-90 | Concreto | MUROS T2 P13 EJE 7 - J E M=9,29,32 EJE 4 J-E EJE 3,4,5 A-D M=2,31,14 | 2026-04-08 | 4/16/2026 12:00:00 AM | 8 | 21 | 19.4 | 92
B-19322 VIALE 26 | M-T2-90 | Concreto | MUROS T2 P13 EJE 7 - J E M=9,29,32 EJE 4 J-E EJE 3,4,5 A-D M=2,31,14 | 2026-04-08 | 4/16/2026 12:00:00 AM | 8 | 21 | 21.7 | 103
B-19322 VIALE 26 | P-T1-49 | Concreto | PLACA T1 PISO 9 EJE 4 Y 6 ENTRE A Y J | 2026-04-08 | 5/6/2026 12:00:00 AM | 28 | 21 | 32 | 152
B-19322 VIALE 26 | P-T1-49 | Concreto | PLACA T1 PISO 9 EJE 4 Y 6 ENTRE A Y J | 2026-04-08 | 5/6/2026 12:00:00 AM | 28 | 21 | 32.8 | 156
B-19322 VIALE 26 | P-T1-49 | Concreto | PLACA T1 PISO 9 EJE 4 Y 6 ENTRE A Y J | 2026-04-08 | 5/6/2026 12:00:00 AM | 28 | 21 | 28.5 | 136
B-19322 VIALE 26 | P-T1-49 | Concreto | PLACA T1 PISO 9 EJE 4 Y 6 ENTRE A Y J | 2026-04-08 | 4/22/2026 12:00:00 AM | 14 | 21 | 27.6 | 132
B-19322 VIALE 26 | P-T1-49 | Concreto | PLACA T1 PISO 9 EJE 4 Y 6 ENTRE A Y J | 2026-04-08 | 4/22/2026 12:00:00 AM | 14 | 21 | 22.6 | 108
B-19322 VIALE 26 | P-T1-49 | Concreto | PLACA T1 PISO 9 EJE 4 Y 6 ENTRE A Y J | 2026-04-08 | 4/22/2026 12:00:00 AM | 14 | 21 | 24.1 | 115
B-19322 VIALE 26 | P-T1-49 | Concreto | PLACA T1 PISO 9 EJE 4 Y 6 ENTRE A Y J | 2026-04-08 | 4/16/2026 12:00:00 AM | 8 | 21 | 24 | 114
B-19322 VIALE 26 | P-T1-49 | Concreto | PLACA T1 PISO 9 EJE 4 Y 6 ENTRE A Y J | 2026-04-08 | 4/16/2026 12:00:00 AM | 8 | 21 | 24 | 114
B-19322 VIALE 26 | P-T1-49 | Concreto | PLACA T1 PISO 9 EJE 4 Y 6 ENTRE A Y J | 2026-04-08 | 4/16/2026 12:00:00 AM | 8 | 21 | 24.2 | 115
B-19322 VIALE 26 | M-T1-61_ | Concreto | MUROS T1 P9 EJES 14 Y 113 ENTRE A Y F M=1,23,25,9,2,22,13 | 2026-04-07 | 5/5/2026 12:00:00 AM | 28 | 21 | 24.6 | 117
B-19322 VIALE 26 | M-T1-61_ | Concreto | MUROS T1 P9 EJES 14 Y 113 ENTRE A Y F M=1,23,25,9,2,22,13 | 2026-04-07 | 5/5/2026 12:00:00 AM | 28 | 21 | 30.9 | 147
B-19322 VIALE 26 | M-T1-61_ | Concreto | MUROS T1 P9 EJES 14 Y 113 ENTRE A Y F M=1,23,25,9,2,22,13 | 2026-04-07 | 5/5/2026 12:00:00 AM | 28 | 21 | 30.3 | 144
B-19322 VIALE 26 | M-T1-61_ | Concreto | MUROS T1 P9 EJES 14 Y 113 ENTRE A Y F M=1,23,25,9,2,22,13 | 2026-04-07 | 4/14/2026 12:00:00 AM | 7 | 21 | 18.9 | 90
B-19322 VIALE 26 | M-T1-61_ | Concreto | MUROS T1 P9 EJES 14 Y 113 ENTRE A Y F M=1,23,25,9,2,22,13 | 2026-04-07 | 4/14/2026 12:00:00 AM | 7 | 21 | 19 | 90
B-19322 VIALE 26 | M-T1-61_ | Concreto | MUROS T1 P9 EJES 14 Y 113 ENTRE A Y F M=1,23,25,9,2,22,13 | 2026-04-07 | 4/14/2026 12:00:00 AM | 7 | 21 | 19 | 90
B-19322 VIALE 26 | M-T1-61_ | Concreto | MUROS T1 P9 EJES 14 Y 113 ENTRE A Y F M=1,23,25,9,2,22,13 | 2026-04-07 | 4/11/2026 12:00:00 AM | 4 | 21 | 21.8 | 104
B-19322 VIALE 26 | M-T1-61_ | Concreto | MUROS T1 P9 EJES 14 Y 113 ENTRE A Y F M=1,23,25,9,2,22,13 | 2026-04-07 | 4/11/2026 12:00:00 AM | 4 | 21 | 19.1 | 91
B-19322 VIALE 26 | M-T1-61_ | Concreto | MUROS T1 P9 EJES 14 Y 113 ENTRE A Y F M=1,23,25,9,2,22,13 | 2026-04-07 | 4/11/2026 12:00:00 AM | 4 | 21 | 14.5 | 69
B-19322 VIALE 26 | M-T2-89_ | Concreto | MUROS T2 P13 EJE 6 ENTRE A Y J M=2,31,14 EJE 7,8 Y 9 - A Y D # 29,9,32 | 2026-04-07 | 5/5/2026 12:00:00 AM | 28 | 21 | 26.1 | 124
B-19322 VIALE 26 | M-T2-89_ | Concreto | MUROS T2 P13 EJE 6 ENTRE A Y J M=2,31,14 EJE 7,8 Y 9 - A Y D # 29,9,32 | 2026-04-07 | 5/5/2026 12:00:00 AM | 28 | 21 | 27.8 | 132
B-19322 VIALE 26 | M-T2-89_ | Concreto | MUROS T2 P13 EJE 6 ENTRE A Y J M=2,31,14 EJE 7,8 Y 9 - A Y D # 29,9,32 | 2026-04-07 | 5/5/2026 12:00:00 AM | 28 | 21 | 26.3 | 125
B-19322 VIALE 26 | M-T2-89_ | Concreto | MUROS T2 P13 EJE 6 ENTRE A Y J M=2,31,14 EJE 7,8 Y 9 - A Y D # 29,9,32 | 2026-04-07 | 4/14/2026 12:00:00 AM | 7 | 21 | 19.5 | 93
B-19322 VIALE 26 | M-T2-89_ | Concreto | MUROS T2 P13 EJE 6 ENTRE A Y J M=2,31,14 EJE 7,8 Y 9 - A Y D # 29,9,32 | 2026-04-07 | 4/14/2026 12:00:00 AM | 7 | 21 | 18.7 | 89
B-19322 VIALE 26 | M-T2-89_ | Concreto | MUROS T2 P13 EJE 6 ENTRE A Y J M=2,31,14 EJE 7,8 Y 9 - A Y D # 29,9,32 | 2026-04-07 | 4/14/2026 12:00:00 AM | 7 | 21 | 18.2 | 87
B-19322 VIALE 26 | M-T2-89_ | Concreto | MUROS T2 P13 EJE 6 ENTRE A Y J M=2,31,14 EJE 7,8 Y 9 - A Y D # 29,9,32 | 2026-04-07 | 4/11/2026 12:00:00 AM | 4 | 21 | 11.5 | 55
B-19322 VIALE 26 | M-T2-89_ | Concreto | MUROS T2 P13 EJE 6 ENTRE A Y J M=2,31,14 EJE 7,8 Y 9 - A Y D # 29,9,32 | 2026-04-07 | 4/11/2026 12:00:00 AM | 4 | 21 | 20.4 | 97
B-19322 VIALE 26 | M-T2-89_ | Concreto | MUROS T2 P13 EJE 6 ENTRE A Y J M=2,31,14 EJE 7,8 Y 9 - A Y D # 29,9,32 | 2026-04-07 | 4/11/2026 12:00:00 AM | 4 | 21 | 20.2 | 96
B-19322 VIALE 26 | P-T1-48_ | Concreto | PLACA T1 PISO 9 EJES 6-8 ENTRE A Y J | 2026-04-07 | 5/5/2026 12:00:00 AM | 28 | 21 | 30.7 | 146
B-19322 VIALE 26 | P-T1-48_ | Concreto | PLACA T1 PISO 9 EJES 6-8 ENTRE A Y J | 2026-04-07 | 5/5/2026 12:00:00 AM | 28 | 21 | 25.8 | 123
B-19322 VIALE 26 | P-T1-48_ | Concreto | PLACA T1 PISO 9 EJES 6-8 ENTRE A Y J | 2026-04-07 | 5/5/2026 12:00:00 AM | 28 | 21 | 31.6 | 150
B-19322 VIALE 26 | P-T1-48_ | Concreto | PLACA T1 PISO 9 EJES 6-8 ENTRE A Y J | 2026-04-07 | 4/14/2026 12:00:00 AM | 7 | 21 | 20.9 | 99
B-19322 VIALE 26 | P-T1-48_ | Concreto | PLACA T1 PISO 9 EJES 6-8 ENTRE A Y J | 2026-04-07 | 4/14/2026 12:00:00 AM | 7 | 21 | 16.3 | 78
B-19322 VIALE 26 | P-T1-48_ | Concreto | PLACA T1 PISO 9 EJES 6-8 ENTRE A Y J | 2026-04-07 | 4/14/2026 12:00:00 AM | 7 | 21 | 21.4 | 102
B-19322 VIALE 26 | P-T1-48_ | Concreto | PLACA T1 PISO 9 EJES 6-8 ENTRE A Y J | 2026-04-07 | 4/11/2026 12:00:00 AM | 4 | 21 | 19.4 | 92
B-19322 VIALE 26 | P-T1-48_ | Concreto | PLACA T1 PISO 9 EJES 6-8 ENTRE A Y J | 2026-04-07 | 4/11/2026 12:00:00 AM | 4 | 21 | 16.6 | 79
B-19322 VIALE 26 | P-T1-48_ | Concreto | PLACA T1 PISO 9 EJES 6-8 ENTRE A Y J | 2026-04-07 | 4/11/2026 12:00:00 AM | 4 | 21 | 13.6 | 65
B-19322 VIALE 26 | M-T1-60_. | Concreto | MUROS T1 P9 EJES 15-11 ENTRE J Y G M=31,32,3,4,28,2,25 | 2026-04-06 | 5/4/2026 12:00:00 AM | 28 | 21 | 28.8 | 137
B-19322 VIALE 26 | M-T1-60_. | Concreto | MUROS T1 P9 EJES 15-11 ENTRE J Y G M=31,32,3,4,28,2,25 | 2026-04-06 | 5/4/2026 12:00:00 AM | 28 | 21 | 24 | 114
B-19322 VIALE 26 | M-T1-60_. | Concreto | MUROS T1 P9 EJES 15-11 ENTRE J Y G M=31,32,3,4,28,2,25 | 2026-04-06 | 5/4/2026 12:00:00 AM | 28 | 21 | 27.3 | 130
B-19322 VIALE 26 | M-T1-60_. | Concreto | MUROS T1 P9 EJES 15-11 ENTRE J Y G M=31,32,3,4,28,2,25 | 2026-04-06 | 4/13/2026 12:00:00 AM | 7 | 21 | 17.6 | 84
B-19322 VIALE 26 | M-T1-60_. | Concreto | MUROS T1 P9 EJES 15-11 ENTRE J Y G M=31,32,3,4,28,2,25 | 2026-04-06 | 4/13/2026 12:00:00 AM | 7 | 21 | 17.3 | 82
B-19322 VIALE 26 | M-T1-60_. | Concreto | MUROS T1 P9 EJES 15-11 ENTRE J Y G M=31,32,3,4,28,2,25 | 2026-04-06 | 4/13/2026 12:00:00 AM | 7 | 21 | 19.7 | 94
B-19322 VIALE 26 | M-T1-60_. | Concreto | MUROS T1 P9 EJES 15-11 ENTRE J Y G M=31,32,3,4,28,2,25 | 2026-04-06 | 4/11/2026 12:00:00 AM | 5 | 21 | 20.8 | 99
B-19322 VIALE 26 | M-T1-60_. | Concreto | MUROS T1 P9 EJES 15-11 ENTRE J Y G M=31,32,3,4,28,2,25 | 2026-04-06 | 4/11/2026 12:00:00 AM | 5 | 21 | 19.8 | 94
B-19322 VIALE 26 | M-T1-60_. | Concreto | MUROS T1 P9 EJES 15-11 ENTRE J Y G M=31,32,3,4,28,2,25 | 2026-04-06 | 4/11/2026 12:00:00 AM | 5 | 21 | 19.3 | 92
B-19322 VIALE 26 | M-T2-88_. | Concreto | MUROS T2 P13 EJE 10 ENTRE A Y J EJE 8 Y 9 ENTRE J Y D M=2,31,14 | 2026-04-06 | 5/4/2026 12:00:00 AM | 28 | 21 | 30 | 143
B-19322 VIALE 26 | M-T2-88_. | Concreto | MUROS T2 P13 EJE 10 ENTRE A Y J EJE 8 Y 9 ENTRE J Y D M=2,31,14 | 2026-04-06 | 5/4/2026 12:00:00 AM | 28 | 21 | 28.7 | 137
B-19322 VIALE 26 | M-T2-88_. | Concreto | MUROS T2 P13 EJE 10 ENTRE A Y J EJE 8 Y 9 ENTRE J Y D M=2,31,14 | 2026-04-06 | 5/4/2026 12:00:00 AM | 28 | 21 | 31.8 | 151
B-19322 VIALE 26 | M-T2-88_. | Concreto | MUROS T2 P13 EJE 10 ENTRE A Y J EJE 8 Y 9 ENTRE J Y D M=2,31,14 | 2026-04-06 | 4/13/2026 12:00:00 AM | 7 | 21 | 21.8 | 104
B-19322 VIALE 26 | M-T2-88_. | Concreto | MUROS T2 P13 EJE 10 ENTRE A Y J EJE 8 Y 9 ENTRE J Y D M=2,31,14 | 2026-04-06 | 4/13/2026 12:00:00 AM | 7 | 21 | 20.3 | 96
B-19322 VIALE 26 | M-T2-88_. | Concreto | MUROS T2 P13 EJE 10 ENTRE A Y J EJE 8 Y 9 ENTRE J Y D M=2,31,14 | 2026-04-06 | 4/13/2026 12:00:00 AM | 7 | 21 | 21.6 | 103
B-19322 VIALE 26 | M-T2-88_. | Concreto | MUROS T2 P13 EJE 10 ENTRE A Y J EJE 8 Y 9 ENTRE J Y D M=2,31,14 | 2026-04-06 | 4/11/2026 12:00:00 AM | 5 | 21 | 22.1 | 105
B-19322 VIALE 26 | M-T2-88_. | Concreto | MUROS T2 P13 EJE 10 ENTRE A Y J EJE 8 Y 9 ENTRE J Y D M=2,31,14 | 2026-04-06 | 4/11/2026 12:00:00 AM | 5 | 21 | 24.6 | 117
B-19322 VIALE 26 | M-T2-88_. | Concreto | MUROS T2 P13 EJE 10 ENTRE A Y J EJE 8 Y 9 ENTRE J Y D M=2,31,14 | 2026-04-06 | 4/11/2026 12:00:00 AM | 5 | 21 | 21.6 | 103
B-19322 VIALE 26 | M-T2-87. | Concreto | MUROS P13 T2 EJE 12 AL 15 ENTRE A Y D M=3,4,35,36,37,38,39 | 2026-03-31 | 5/26/2026 12:00:00 AM | 56 | 21 | 28.2 | 134
B-19322 VIALE 26 | M-T2-87. | Concreto | MUROS P13 T2 EJE 12 AL 15 ENTRE A Y D M=3,4,35,36,37,38,39 | 2026-03-31 | 5/26/2026 12:00:00 AM | 56 | 21 | 31.4 | 149
B-19322 VIALE 26 | M-T2-87. | Concreto | MUROS P13 T2 EJE 12 AL 15 ENTRE A Y D M=3,4,35,36,37,38,39 | 2026-03-31 | 5/26/2026 12:00:00 AM | 56 | 21 | 26 | 124
B-19322 VIALE 26 | M-T2-87. | Concreto | MUROS P13 T2 EJE 12 AL 15 ENTRE A Y D M=3,4,35,36,37,38,39 | 2026-03-31 | 4/28/2026 12:00:00 AM | 28 | 21 | 26 | 124
B-19322 VIALE 26 | M-T2-87. | Concreto | MUROS P13 T2 EJE 12 AL 15 ENTRE A Y D M=3,4,35,36,37,38,39 | 2026-03-31 | 4/28/2026 12:00:00 AM | 28 | 21 | 24.8 | 118
B-19322 VIALE 26 | M-T2-87. | Concreto | MUROS P13 T2 EJE 12 AL 15 ENTRE A Y D M=3,4,35,36,37,38,39 | 2026-03-31 | 4/28/2026 12:00:00 AM | 28 | 21 | 27.4 | 130
B-19322 VIALE 26 | M-T2-87. | Concreto | MUROS P13 T2 EJE 12 AL 15 ENTRE A Y D M=3,4,35,36,37,38,39 | 2026-03-31 | 4/14/2026 12:00:00 AM | 14 | 21 | 24.8 | 118
B-19322 VIALE 26 | M-T2-87. | Concreto | MUROS P13 T2 EJE 12 AL 15 ENTRE A Y D M=3,4,35,36,37,38,39 | 2026-03-31 | 4/14/2026 12:00:00 AM | 14 | 21 | 23.5 | 112
B-19322 VIALE 26 | M-T2-87. | Concreto | MUROS P13 T2 EJE 12 AL 15 ENTRE A Y D M=3,4,35,36,37,38,39 | 2026-03-31 | 4/14/2026 12:00:00 AM | 14 | 21 | 24.1 | 115
B-19322 VIALE 26 | P-T2-67. | Concreto | PLACA T2 PISO 13 EJES 3 AL 6 ENTRE A Y J | 2026-03-31 | 5/26/2026 12:00:00 AM | 56 | 21 | 28.5 | 136
B-19322 VIALE 26 | P-T2-67. | Concreto | PLACA T2 PISO 13 EJES 3 AL 6 ENTRE A Y J | 2026-03-31 | 5/26/2026 12:00:00 AM | 56 | 21 | 27.4 | 130
B-19322 VIALE 26 | P-T2-67. | Concreto | PLACA T2 PISO 13 EJES 3 AL 6 ENTRE A Y J | 2026-03-31 | 5/26/2026 12:00:00 AM | 56 | 21 | 25.5 | 122
B-19322 VIALE 26 | P-T2-67. | Concreto | PLACA T2 PISO 13 EJES 3 AL 6 ENTRE A Y J | 2026-03-31 | 4/28/2026 12:00:00 AM | 28 | 21 | 27.2 | 129
B-19322 VIALE 26 | P-T2-67. | Concreto | PLACA T2 PISO 13 EJES 3 AL 6 ENTRE A Y J | 2026-03-31 | 4/28/2026 12:00:00 AM | 28 | 21 | 25.9 | 124
B-19322 VIALE 26 | P-T2-67. | Concreto | PLACA T2 PISO 13 EJES 3 AL 6 ENTRE A Y J | 2026-03-31 | 4/28/2026 12:00:00 AM | 28 | 21 | 27.6 | 131
B-19322 VIALE 26 | P-T2-67. | Concreto | PLACA T2 PISO 13 EJES 3 AL 6 ENTRE A Y J | 2026-03-31 | 4/14/2026 12:00:00 AM | 14 | 21 | 26 | 124
B-19322 VIALE 26 | P-T2-67. | Concreto | PLACA T2 PISO 13 EJES 3 AL 6 ENTRE A Y J | 2026-03-31 | 4/14/2026 12:00:00 AM | 14 | 21 | 25.7 | 122
B-19322 VIALE 26 | P-T2-67. | Concreto | PLACA T2 PISO 13 EJES 3 AL 6 ENTRE A Y J | 2026-03-31 | 4/14/2026 12:00:00 AM | 14 | 21 | 26.7 | 127
B-19322 VIALE 26 | M-T2-86 | Concreto | MUROS T2 PISO 13 EJE 11 AL 15 JYF #29,9,32 | 2026-03-30 | 3/31/2026 12:00:00 AM | 1 | 21 | 3 | 14
B-19322 VIALE 26 | M-T2-86 | Concreto | MUROS T2 PISO 13 EJE 11 AL 15 JYF #29,9,32 | 2026-03-30 | 3/31/2026 12:00:00 AM | 1 | 21 | 3 | 14
B-19322 VIALE 26 | M-T2-86 | Concreto | MUROS T2 PISO 13 EJE 11 AL 15 JYF #29,9,32 | 2026-03-30 | 3/31/2026 12:00:00 AM | 1 | 21 | 2.9 | 14
B-19322 VIALE 26 | M-T2-86_. | Concreto | MUROS T2 PISO 13 EJE 11 AL 15 JYF #29,9,32 | 2026-03-30 | 4/27/2026 12:00:00 AM | 28 | 21 | 22 | 104
B-19322 VIALE 26 | M-T2-86_. | Concreto | MUROS T2 PISO 13 EJE 11 AL 15 JYF #29,9,32 | 2026-03-30 | 4/27/2026 12:00:00 AM | 28 | 21 | 23.5 | 112
B-19322 VIALE 26 | M-T2-86_. | Concreto | MUROS T2 PISO 13 EJE 11 AL 15 JYF #29,9,32 | 2026-03-30 | 4/27/2026 12:00:00 AM | 28 | 21 | 23.3 | 111
B-19322 VIALE 26 | M-T2-86_. | Concreto | MUROS T2 PISO 13 EJE 11 AL 15 JYF #29,9,32 | 2026-03-30 | 4/11/2026 12:00:00 AM | 12 | 21 | 21.2 | 101
B-19322 VIALE 26 | M-T2-86_. | Concreto | MUROS T2 PISO 13 EJE 11 AL 15 JYF #29,9,32 | 2026-03-30 | 4/11/2026 12:00:00 AM | 12 | 21 | 20.8 | 99
B-19322 VIALE 26 | M-T2-86_. | Concreto | MUROS T2 PISO 13 EJE 11 AL 15 JYF #29,9,32 | 2026-03-30 | 4/11/2026 12:00:00 AM | 12 | 21 | 21.4 | 102
B-19322 VIALE 26 | M-T1-59_. | Concreto | MUROS T1 P8 EJES 1 Y 2 ENTRE A Y J M=1,18,19,12,14,15,17 | 2026-03-29 | 4/27/2026 12:00:00 AM | 29 | 21 | 30.1 | 144
B-19322 VIALE 26 | M-T1-59_. | Concreto | MUROS T1 P8 EJES 1 Y 2 ENTRE A Y J M=1,18,19,12,14,15,17 | 2026-03-29 | 4/27/2026 12:00:00 AM | 29 | 21 | 29.1 | 138
B-19322 VIALE 26 | M-T1-59_. | Concreto | MUROS T1 P8 EJES 1 Y 2 ENTRE A Y J M=1,18,19,12,14,15,17 | 2026-03-29 | 4/27/2026 12:00:00 AM | 29 | 21 | 29.3 | 139
B-19322 VIALE 26 | M-T1-59_. | Concreto | MUROS T1 P8 EJES 1 Y 2 ENTRE A Y J M=1,18,19,12,14,15,17 | 2026-03-29 | 4/11/2026 12:00:00 AM | 13 | 21 | 27.9 | 133
B-19322 VIALE 26 | M-T1-59_. | Concreto | MUROS T1 P8 EJES 1 Y 2 ENTRE A Y J M=1,18,19,12,14,15,17 | 2026-03-29 | 4/11/2026 12:00:00 AM | 13 | 21 | 28.8 | 137
B-19322 VIALE 26 | M-T1-59_. | Concreto | MUROS T1 P8 EJES 1 Y 2 ENTRE A Y J M=1,18,19,12,14,15,17 | 2026-03-29 | 4/11/2026 12:00:00 AM | 13 | 21 | 27.8 | 132
B-19322 VIALE 26 | P-T2-66 | Concreto | PLACA T2 PISO 13 EJE 7 AL 10 ENTRE AYJ | 2026-03-28 | 4/30/2026 12:00:00 AM | 3 | 21 | 9.4 | 45
B-19322 VIALE 26 | P-T2-66 | Concreto | PLACA T2 PISO 13 EJE 7 AL 10 ENTRE AYJ | 2026-03-28 | 4/30/2026 12:00:00 AM | 3 | 21 | 8.4 | 40
B-19322 VIALE 26 | P-T2-66 | Concreto | PLACA T2 PISO 13 EJE 7 AL 10 ENTRE AYJ | 2026-03-28 | 4/30/2026 12:00:00 AM | 2 | 21 | 9.5 | 45
B-19322 VIALE 26 | P-T2-66_ | Concreto | PLACA T2 PISO 13 EJE 7 AL 10 ENTRE AYJ | 2026-03-28 | 4/25/2026 12:00:00 AM | 28 | 21 | 35.3 | 168
B-19322 VIALE 26 | P-T2-66_ | Concreto | PLACA T2 PISO 13 EJE 7 AL 10 ENTRE AYJ | 2026-03-28 | 4/25/2026 12:00:00 AM | 28 | 21 | 35.3 | 168
B-19322 VIALE 26 | P-T2-66_ | Concreto | PLACA T2 PISO 13 EJE 7 AL 10 ENTRE AYJ | 2026-03-28 | 4/25/2026 12:00:00 AM | 28 | 21 | 36.7 | 174
B-19322 VIALE 26 | P-T2-66_ | Concreto | PLACA T2 PISO 13 EJE 7 AL 10 ENTRE AYJ | 2026-03-28 | 4/11/2026 12:00:00 AM | 14 | 21 | 27.7 | 132
B-19322 VIALE 26 | P-T2-66_ | Concreto | PLACA T2 PISO 13 EJE 7 AL 10 ENTRE AYJ | 2026-03-28 | 4/11/2026 12:00:00 AM | 14 | 21 | 26.3 | 125
B-19322 VIALE 26 | P-T2-66_ | Concreto | PLACA T2 PISO 13 EJE 7 AL 10 ENTRE AYJ | 2026-03-28 | 4/11/2026 12:00:00 AM | 14 | 21 | 23.7 | 113
B-19322 VIALE 26 | P-T2-66_. | Concreto | PLACA T2 PISO 13 EJE 7 AL 10 ENTRE AYJ | 2026-03-28 | 4/25/2026 12:00:00 AM | 28 | 21 | 30 | 143
B-19322 VIALE 26 | P-T2-66_. | Concreto | PLACA T2 PISO 13 EJE 7 AL 10 ENTRE AYJ | 2026-03-28 | 4/25/2026 12:00:00 AM | 28 | 21 | 28.9 | 138
B-19322 VIALE 26 | P-T2-66_. | Concreto | PLACA T2 PISO 13 EJE 7 AL 10 ENTRE AYJ | 2026-03-28 | 4/25/2026 12:00:00 AM | 28 | 21 | 29.4 | 140
B-19322 VIALE 26 | M-T1-59 | Concreto | MUROS T2 P12 EJES 1Y2 ENTRE AYJ M=1,18,19,12,14,15,17 | 2026-03-27 | 3/28/2026 12:00:00 AM | 1 | 21 | 3 | 14
B-19322 VIALE 26 | M-T1-59 | Concreto | MUROS T2 P12 EJES 1Y2 ENTRE AYJ M=1,18,19,12,14,15,17 | 2026-03-27 | 3/28/2026 12:00:00 AM | 1 | 21 | 3.1 | 15
B-19322 VIALE 26 | M-T1-59 | Concreto | MUROS T2 P12 EJES 1Y2 ENTRE AYJ M=1,18,19,12,14,15,17 | 2026-03-27 | 3/28/2026 12:00:00 AM | 1 | 21 | 2.8 | 13
B-19322 VIALE 26 | M-T2-85 | Concreto | MUROS T2 P12 EJES 2 AL 1 ENTRE AYJ M=1,5,20,19,22,23,24 | 2026-03-27 | 3/28/2026 12:00:00 AM | 1 | 21 | 3 | 14
B-19322 VIALE 26 | M-T2-85 | Concreto | MUROS T2 P12 EJES 2 AL 1 ENTRE AYJ M=1,5,20,19,22,23,24 | 2026-03-27 | 3/28/2026 12:00:00 AM | 1 | 21 | 2.7 | 13
B-19322 VIALE 26 | M-T2-85 | Concreto | MUROS T2 P12 EJES 2 AL 1 ENTRE AYJ M=1,5,20,19,22,23,24 | 2026-03-27 | 3/28/2026 12:00:00 AM | 1 | 21 | 2.8 | 13
B-19322 VIALE 26 | M-T2-85. | Concreto | MUROS T2 PISO 12 EJES 2 AL 1 ENTRE A Y J M=1,5,20,19,22,23,24 | 2026-03-27 | 4/24/2026 12:00:00 AM | 28 | 21 | 24.1 | 115
B-19322 VIALE 26 | M-T2-85. | Concreto | MUROS T2 PISO 12 EJES 2 AL 1 ENTRE A Y J M=1,5,20,19,22,23,24 | 2026-03-27 | 4/24/2026 12:00:00 AM | 28 | 21 | 24.5 | 116
B-19322 VIALE 26 | M-T2-85. | Concreto | MUROS T2 PISO 12 EJES 2 AL 1 ENTRE A Y J M=1,5,20,19,22,23,24 | 2026-03-27 | 4/24/2026 12:00:00 AM | 28 | 21 | 26.7 | 127
B-19322 VIALE 26 | M-T2-85. | Concreto | MUROS T2 PISO 12 EJES 2 AL 1 ENTRE A Y J M=1,5,20,19,22,23,24 | 2026-03-27 | 4/15/2026 12:00:00 AM | 19 | 21 | 23 | 109
B-19322 VIALE 26 | M-T2-85. | Concreto | MUROS T2 PISO 12 EJES 2 AL 1 ENTRE A Y J M=1,5,20,19,22,23,24 | 2026-03-27 | 4/15/2026 12:00:00 AM | 19 | 21 | 22.3 | 106
B-19322 VIALE 26 | M-T2-85. | Concreto | MUROS T2 PISO 12 EJES 2 AL 1 ENTRE A Y J M=1,5,20,19,22,23,24 | 2026-03-27 | 4/15/2026 12:00:00 AM | 19 | 21 | 24.5 | 117
B-19322 VIALE 26 | P-T1-47 | Concreto | PLACA T1 PISO 9 EJE 8 AL 10 ENTRE AyJ | 2026-03-27 | 3/28/2026 12:00:00 AM | 1 | 21 | 3.5 | 16
B-19322 VIALE 26 | P-T1-47 | Concreto | PLACA T1 PISO 9 EJE 8 AL 10 ENTRE AyJ | 2026-03-27 | 3/28/2026 12:00:00 AM | 1 | 21 | 3.6 | 17
B-19322 VIALE 26 | P-T1-47 | Concreto | PLACA T1 PISO 9 EJE 8 AL 10 ENTRE AyJ | 2026-03-27 | 3/28/2026 12:00:00 AM | 1 | 21 | 3.5 | 17
B-19322 VIALE 26 | P-T1-47.. | Concreto | PLACA T1 PISO 9 EJES 8 AL 10 ENTRE A Y D | 2026-03-27 | 4/24/2026 12:00:00 AM | 28 | 21 | 33.5 | 160
B-19322 VIALE 26 | P-T1-47.. | Concreto | PLACA T1 PISO 9 EJES 8 AL 10 ENTRE A Y D | 2026-03-27 | 4/24/2026 12:00:00 AM | 28 | 21 | 29 | 138
B-19322 VIALE 26 | P-T1-47.. | Concreto | PLACA T1 PISO 9 EJES 8 AL 10 ENTRE A Y D | 2026-03-27 | 4/24/2026 12:00:00 AM | 28 | 21 | 33.4 | 159
B-19322 VIALE 26 | P-T1-47.. | Concreto | PLACA T1 PISO 9 EJES 8 AL 10 ENTRE A Y D | 2026-03-27 | 4/13/2026 12:00:00 AM | 17 | 21 | 27.5 | 131
B-19322 VIALE 26 | P-T1-47.. | Concreto | PLACA T1 PISO 9 EJES 8 AL 10 ENTRE A Y D | 2026-03-27 | 4/13/2026 12:00:00 AM | 17 | 21 | 28.1 | 134
B-19322 VIALE 26 | P-T1-47.. | Concreto | PLACA T1 PISO 9 EJES 8 AL 10 ENTRE A Y D | 2026-03-27 | 4/13/2026 12:00:00 AM | 17 | 21 | 27.6 | 132
B-19322 VIALE 26 | M-T1-58 | Concreto | MUROS T1 P8 EJE 3Y4 ENTRE JYG M=2,8,13,23,24 | 2026-03-26 | 3/27/2026 12:00:00 AM | 1 | 21 | 2.8 | 14
B-19322 VIALE 26 | M-T1-58 | Concreto | MUROS T1 P8 EJE 3Y4 ENTRE JYG M=2,8,13,23,24 | 2026-03-26 | 3/27/2026 12:00:00 AM | 1 | 21 | 2.8 | 13
B-19322 VIALE 26 | M-T1-58 | Concreto | MUROS T1 P8 EJE 3Y4 ENTRE JYG M=2,8,13,23,24 | 2026-03-26 | 3/27/2026 12:00:00 AM | 1 | 21 | 2.9 | 14
B-19322 VIALE 26 | M-T1-58_. | Concreto | MUROS T1 P8 EJE 3 Y 4 ENTRE J Y G 28,13,23,24 | 2026-03-26 | 4/23/2026 12:00:00 AM | 28 | 21 | 31.3 | 149
B-19322 VIALE 26 | M-T1-58_. | Concreto | MUROS T1 P8 EJE 3 Y 4 ENTRE J Y G 28,13,23,24 | 2026-03-26 | 4/23/2026 12:00:00 AM | 28 | 21 | 25.5 | 122
B-19322 VIALE 26 | M-T1-58_. | Concreto | MUROS T1 P8 EJE 3 Y 4 ENTRE J Y G 28,13,23,24 | 2026-03-26 | 4/23/2026 12:00:00 AM | 28 | 21 | 28.4 | 135
B-19322 VIALE 26 | M-T1-58_. | Concreto | MUROS T1 P8 EJE 3 Y 4 ENTRE J Y G 28,13,23,24 | 2026-03-26 | 4/11/2026 12:00:00 AM | 16 | 21 | 23.7 | 113
B-19322 VIALE 26 | M-T1-58_. | Concreto | MUROS T1 P8 EJE 3 Y 4 ENTRE J Y G 28,13,23,24 | 2026-03-26 | 4/11/2026 12:00:00 AM | 16 | 21 | 23 | 110
B-19322 VIALE 26 | M-T1-58_. | Concreto | MUROS T1 P8 EJE 3 Y 4 ENTRE J Y G 28,13,23,24 | 2026-03-26 | 4/11/2026 12:00:00 AM | 16 | 21 | 29.6 | 141
B-19322 VIALE 26 | M-T2-84 | Concreto | MUROS T2 P12 EJE 5 JALF EJE 4 J AL A EJE 4 JALF EJE 3 DEL J ALA M=32,9A,29A | 2026-03-26 | 3/27/2026 12:00:00 AM | 1 | 21 | 2.2 | 10
B-19322 VIALE 26 | M-T2-84 | Concreto | MUROS T2 P12 EJE 5 JALF EJE 4 J AL A EJE 4 JALF EJE 3 DEL J ALA M=32,9A,29A | 2026-03-26 | 3/27/2026 12:00:00 AM | 1 | 21 | 2.3 | 11
B-19322 VIALE 26 | M-T2-84 | Concreto | MUROS T2 P12 EJE 5 JALF EJE 4 J AL A EJE 4 JALF EJE 3 DEL J ALA M=32,9A,29A | 2026-03-26 | 3/27/2026 12:00:00 AM | 1 | 21 | 2.1 | 10
B-19322 VIALE 26 | P-T1-46 | Concreto | PLACA PISO 9 T2 EJES 10 AL 12 ENTRE AYJ | 2026-03-26 | 3/30/2026 12:00:00 AM | 4 | 21 | 18.8 | 89
B-19322 VIALE 26 | P-T1-46 | Concreto | PLACA PISO 9 T2 EJES 10 AL 12 ENTRE AYJ | 2026-03-26 | 3/30/2026 12:00:00 AM | 4 | 21 | 20.2 | 96
B-19322 VIALE 26 | P-T1-46 | Concreto | PLACA PISO 9 T2 EJES 10 AL 12 ENTRE AYJ | 2026-03-26 | 3/30/2026 12:00:00 AM | 4 | 21 | 17.9 | 85
B-19322 VIALE 26 | P-T1-46 | Concreto | PLACA PISO 9 T2 EJES 10 AL 12 ENTRE AYJ | 2026-03-26 | 3/27/2026 12:00:00 AM | 1 | 21 | 3.6 | 17
B-19322 VIALE 26 | P-T1-46 | Concreto | PLACA PISO 9 T2 EJES 10 AL 12 ENTRE AYJ | 2026-03-26 | 3/27/2026 12:00:00 AM | 1 | 21 | 3.3 | 16
B-19322 VIALE 26 | P-T1-46 | Concreto | PLACA PISO 9 T2 EJES 10 AL 12 ENTRE AYJ | 2026-03-26 | 3/27/2026 12:00:00 AM | 1 | 21 | 3.7 | 17
B-19322 VIALE 26 | P-T1-46.. | Concreto | PLACA PISO 9 T1 EJES 10 AL 12 ENYRES A Y J | 2026-03-26 | 4/23/2026 12:00:00 AM | 28 | 21 | 30.4 | 145
B-19322 VIALE 26 | P-T1-46.. | Concreto | PLACA PISO 9 T1 EJES 10 AL 12 ENYRES A Y J | 2026-03-26 | 4/23/2026 12:00:00 AM | 28 | 21 | 32 | 152
B-19322 VIALE 26 | P-T1-46.. | Concreto | PLACA PISO 9 T1 EJES 10 AL 12 ENYRES A Y J | 2026-03-26 | 4/23/2026 12:00:00 AM | 28 | 21 | 30.7 | 146
B-19322 VIALE 26 | P-T2-65 | Concreto | PLACA T2 PISO 13 EJES 10 AL 12 ENTRE AYJ | 2026-03-26 | 3/27/2026 12:00:00 AM | 1 | 21 | 2.5 | 12
B-19322 VIALE 26 | P-T2-65 | Concreto | PLACA T2 PISO 13 EJES 10 AL 12 ENTRE AYJ | 2026-03-26 | 3/27/2026 12:00:00 AM | 1 | 21 | 2.5 | 12
B-19322 VIALE 26 | P-T2-65 | Concreto | PLACA T2 PISO 13 EJES 10 AL 12 ENTRE AYJ | 2026-03-26 | 3/27/2026 12:00:00 AM | 1 | 21 | 2.5 | 12
B-19322 VIALE 26 | P-T2-65. | Concreto | PLACA T2 PISO 13 EJES 10 AL 12 ENTRE A Y J | 2026-03-26 | 4/23/2026 12:00:00 AM | 28 | 21 | 27.7 | 132
B-19322 VIALE 26 | P-T2-65. | Concreto | PLACA T2 PISO 13 EJES 10 AL 12 ENTRE A Y J | 2026-03-26 | 4/23/2026 12:00:00 AM | 28 | 21 | 27.5 | 131
B-19322 VIALE 26 | P-T2-65. | Concreto | PLACA T2 PISO 13 EJES 10 AL 12 ENTRE A Y J | 2026-03-26 | 4/23/2026 12:00:00 AM | 28 | 21 | 27.8 | 132
B-19322 VIALE 26 | P-T2-65. | Concreto | PLACA T2 PISO 13 EJES 10 AL 12 ENTRE A Y J | 2026-03-26 | 4/15/2026 12:00:00 AM | 20 | 21 | 24.8 | 118
B-19322 VIALE 26 | P-T2-65. | Concreto | PLACA T2 PISO 13 EJES 10 AL 12 ENTRE A Y J | 2026-03-26 | 4/15/2026 12:00:00 AM | 20 | 21 | 24 | 114
B-19322 VIALE 26 | P-T2-65. | Concreto | PLACA T2 PISO 13 EJES 10 AL 12 ENTRE A Y J | 2026-03-26 | 4/15/2026 12:00:00 AM | 20 | 21 | 29.8 | 142
B-19322 VIALE 26 | M-T1-57 | Concreto | MURO T1 P8 EJES 4Y5 ENTRE AF M= 2,13,9,22,23,24 | 2026-03-25 | 3/26/2026 12:00:00 AM | 1 | 21 | 3.1 | 14
B-19322 VIALE 26 | M-T1-57 | Concreto | MURO T1 P8 EJES 4Y5 ENTRE AF M= 2,13,9,22,23,24 | 2026-03-25 | 3/26/2026 12:00:00 AM | 1 | 21 | 3.2 | 15
B-19322 VIALE 26 | M-T1-57 | Concreto | MURO T1 P8 EJES 4Y5 ENTRE AF M= 2,13,9,22,23,24 | 2026-03-25 | 3/26/2026 12:00:00 AM | 1 | 21 | 3.3 | 16
B-19322 VIALE 26 | M-T1-57_. | Concreto | MURO T1 P8 EJES 4Y5 ENTRE AF M= 2,13,9,22,23,24 | 2026-03-25 | 4/22/2026 12:00:00 AM | 28 | 21 | 33.1 | 158
B-19322 VIALE 26 | M-T1-57_. | Concreto | MURO T1 P8 EJES 4Y5 ENTRE AF M= 2,13,9,22,23,24 | 2026-03-25 | 4/22/2026 12:00:00 AM | 28 | 21 | 32 | 152
B-19322 VIALE 26 | M-T1-57_. | Concreto | MURO T1 P8 EJES 4Y5 ENTRE AF M= 2,13,9,22,23,24 | 2026-03-25 | 4/22/2026 12:00:00 AM | 28 | 21 | 31.1 | 148
B-19322 VIALE 26 | M-T1-57_. | Concreto | MURO T1 P8 EJES 4Y5 ENTRE AF M= 2,13,9,22,23,24 | 2026-03-25 | 4/11/2026 12:00:00 AM | 17 | 21 | 29 | 138
B-19322 VIALE 26 | M-T1-57_. | Concreto | MURO T1 P8 EJES 4Y5 ENTRE AF M= 2,13,9,22,23,24 | 2026-03-25 | 4/11/2026 12:00:00 AM | 17 | 21 | 31.4 | 149
B-19322 VIALE 26 | M-T1-57_. | Concreto | MURO T1 P8 EJES 4Y5 ENTRE AF M= 2,13,9,22,23,24 | 2026-03-25 | 4/11/2026 12:00:00 AM | 17 | 21 | 28.6 | 136
B-19322 VIALE 26 | M-T2-83 | Concreto | MUROS T2 P12 EJE 7 DEL JAL F-M=32,9,29 EJE 6 ENTRE AYJ M=14,31,2 | 2026-03-25 | 3/26/2026 12:00:00 AM | 1 | 21 | 3.5 | 17
B-19322 VIALE 26 | M-T2-83 | Concreto | MUROS T2 P12 EJE 7 DEL JAL F-M=32,9,29 EJE 6 ENTRE AYJ M=14,31,2 | 2026-03-25 | 3/26/2026 12:00:00 AM | 1 | 21 | 3.6 | 17
B-19322 VIALE 26 | M-T2-83 | Concreto | MUROS T2 P12 EJE 7 DEL JAL F-M=32,9,29 EJE 6 ENTRE AYJ M=14,31,2 | 2026-03-25 | 3/26/2026 12:00:00 AM | 1 | 21 | 3.6 | 17
B-19322 VIALE 26 | M-T2-83. | Concreto | MUROS T2 P12 EJES 7 J-F M=323,9,29, EJE 6 A Y J M=14,3,2 EJE 4 Y 5 A Y D M=32,9,29 | 2026-03-25 | 4/22/2026 12:00:00 AM | 28 | 21 | 26.5 | 126
B-19322 VIALE 26 | M-T2-83. | Concreto | MUROS T2 P12 EJES 7 J-F M=323,9,29, EJE 6 A Y J M=14,3,2 EJE 4 Y 5 A Y D M=32,9,29 | 2026-03-25 | 4/22/2026 12:00:00 AM | 28 | 21 | 27.5 | 131
B-19322 VIALE 26 | M-T2-83. | Concreto | MUROS T2 P12 EJES 7 J-F M=323,9,29, EJE 6 A Y J M=14,3,2 EJE 4 Y 5 A Y D M=32,9,29 | 2026-03-25 | 4/22/2026 12:00:00 AM | 28 | 21 | 26.7 | 127
B-19322 VIALE 26 | M-T2-83. | Concreto | MUROS T2 P12 EJES 7 J-F M=323,9,29, EJE 6 A Y J M=14,3,2 EJE 4 Y 5 A Y D M=32,9,29 | 2026-03-25 | 4/15/2026 12:00:00 AM | 21 | 21 | 25.3 | 120
B-19322 VIALE 26 | M-T2-83. | Concreto | MUROS T2 P12 EJES 7 J-F M=323,9,29, EJE 6 A Y J M=14,3,2 EJE 4 Y 5 A Y D M=32,9,29 | 2026-03-25 | 4/15/2026 12:00:00 AM | 21 | 21 | 24.7 | 118
B-19322 VIALE 26 | M-T2-83. | Concreto | MUROS T2 P12 EJES 7 J-F M=323,9,29, EJE 6 A Y J M=14,3,2 EJE 4 Y 5 A Y D M=32,9,29 | 2026-03-25 | 4/15/2026 12:00:00 AM | 21 | 21 | 24.8 | 118
B-19322 VIALE 26 | P-T1-45 | Concreto | PLACA T1 PISO 9 EJE 15 AL 12 ENTRE AYJ | 2026-03-25 | 3/26/2026 12:00:00 AM | 1 | 21 | 4.6 | 22
B-19322 VIALE 26 | P-T1-45 | Concreto | PLACA T1 PISO 9 EJE 15 AL 12 ENTRE AYJ | 2026-03-25 | 3/26/2026 12:00:00 AM | 1 | 21 | 4.8 | 23
B-19322 VIALE 26 | P-T1-45 | Concreto | PLACA T1 PISO 9 EJE 15 AL 12 ENTRE AYJ | 2026-03-25 | 3/26/2026 12:00:00 AM | 1 | 21 | 5 | 24
B-19322 VIALE 26 | P-T1-45. | Concreto | PLACA T1 PISO 8 EJES 15 AL 12 ENTRE A Y J | 2026-03-25 | 4/22/2026 12:00:00 AM | 28 | 21 | 33.2 | 158
B-19322 VIALE 26 | P-T1-45. | Concreto | PLACA T1 PISO 8 EJES 15 AL 12 ENTRE A Y J | 2026-03-25 | 4/22/2026 12:00:00 AM | 28 | 21 | 32.5 | 154
B-19322 VIALE 26 | P-T1-45. | Concreto | PLACA T1 PISO 8 EJES 15 AL 12 ENTRE A Y J | 2026-03-25 | 4/22/2026 12:00:00 AM | 28 | 21 | 34.9 | 166
B-19322 VIALE 26 | P-T1-45. | Concreto | PLACA T1 PISO 8 EJES 15 AL 12 ENTRE A Y J | 2026-03-25 | 4/13/2026 12:00:00 AM | 19 | 21 | 29.8 | 142
B-19322 VIALE 26 | P-T1-45. | Concreto | PLACA T1 PISO 8 EJES 15 AL 12 ENTRE A Y J | 2026-03-25 | 4/13/2026 12:00:00 AM | 19 | 21 | 29.1 | 139
B-19322 VIALE 26 | P-T1-45. | Concreto | PLACA T1 PISO 8 EJES 15 AL 12 ENTRE A Y J | 2026-03-25 | 4/13/2026 12:00:00 AM | 19 | 21 | 30.4 | 145
B-19322 VIALE 26 | P-T2-64 | Concreto | PLACA T2 PISO 13 EJES 12 AL 15 ENTRE AYJ | 2026-03-25 | 3/26/2026 12:00:00 AM | 1 | 21 | 4 | 19
B-19322 VIALE 26 | P-T2-64 | Concreto | PLACA T2 PISO 13 EJES 12 AL 15 ENTRE AYJ | 2026-03-25 | 3/26/2026 12:00:00 AM | 1 | 21 | 4 | 19
B-19322 VIALE 26 | P-T2-64 | Concreto | PLACA T2 PISO 13 EJES 12 AL 15 ENTRE AYJ | 2026-03-25 | 3/26/2026 12:00:00 AM | 1 | 21 | 3.7 | 18
B-19322 VIALE 26 | P-T2-64. | Concreto | PLACA T2 PISO 13 EJES 12 AL 15 ENTRE A Y J | 2026-03-25 | 4/22/2026 12:00:00 AM | 28 | 21 | 26.1 | 124
B-19322 VIALE 26 | P-T2-64. | Concreto | PLACA T2 PISO 13 EJES 12 AL 15 ENTRE A Y J | 2026-03-25 | 4/22/2026 12:00:00 AM | 28 | 21 | 28.9 | 138
B-19322 VIALE 26 | P-T2-64. | Concreto | PLACA T2 PISO 13 EJES 12 AL 15 ENTRE A Y J | 2026-03-25 | 4/22/2026 12:00:00 AM | 28 | 21 | 27.4 | 130
B-19322 VIALE 26 | P-T2-64. | Concreto | PLACA T2 PISO 13 EJES 12 AL 15 ENTRE A Y J | 2026-03-25 | 4/15/2026 12:00:00 AM | 21 | 21 | 25.5 | 122
B-19322 VIALE 26 | P-T2-64. | Concreto | PLACA T2 PISO 13 EJES 12 AL 15 ENTRE A Y J | 2026-03-25 | 4/15/2026 12:00:00 AM | 21 | 21 | 28.1 | 134
B-19322 VIALE 26 | P-T2-64. | Concreto | PLACA T2 PISO 13 EJES 12 AL 15 ENTRE A Y J | 2026-03-25 | 4/15/2026 12:00:00 AM | 21 | 21 | 26 | 124
B-19322 VIALE 26 | M-T1-56 | Concreto | MUROS T1 P8 EJES 7,8,9 ENTRE IYG M=2,9,22,23,24 | 2026-03-24 | 3/31/2026 12:00:00 AM | 7 | 21 | 21.8 | 104
B-19322 VIALE 26 | M-T1-56 | Concreto | MUROS T1 P8 EJES 7,8,9 ENTRE IYG M=2,9,22,23,24 | 2026-03-24 | 3/31/2026 12:00:00 AM | 7 | 21 | 19.6 | 94
B-19322 VIALE 26 | M-T1-56 | Concreto | MUROS T1 P8 EJES 7,8,9 ENTRE IYG M=2,9,22,23,24 | 2026-03-24 | 3/31/2026 12:00:00 AM | 7 | 21 | 20.5 | 98
B-19322 VIALE 26 | M-T1-56 | Concreto | MUROS T1 P8 EJES 7,8,9 ENTRE IYG M=2,9,22,23,24 | 2026-03-24 | 3/25/2026 12:00:00 AM | 1 | 21 | 3.9 | 18
B-19322 VIALE 26 | M-T1-56 | Concreto | MUROS T1 P8 EJES 7,8,9 ENTRE IYG M=2,9,22,23,24 | 2026-03-24 | 3/25/2026 12:00:00 AM | 1 | 21 | 3.7 | 18
B-19322 VIALE 26 | M-T1-56 | Concreto | MUROS T1 P8 EJES 7,8,9 ENTRE IYG M=2,9,22,23,24 | 2026-03-24 | 3/25/2026 12:00:00 AM | 1 | 21 | 4 | 19
B-19322 VIALE 26 | M-T1-56_. | Concreto | MUROS T1 P8 EJES 7,8,9 ETRE I Y G M=2,22,23,24 | 2026-03-24 | 4/21/2026 12:00:00 AM | 28 | 21 | 25 | 119
B-19322 VIALE 26 | M-T1-56_. | Concreto | MUROS T1 P8 EJES 7,8,9 ETRE I Y G M=2,22,23,24 | 2026-03-24 | 4/21/2026 12:00:00 AM | 28 | 21 | 23.7 | 113
B-19322 VIALE 26 | M-T1-56_. | Concreto | MUROS T1 P8 EJES 7,8,9 ETRE I Y G M=2,22,23,24 | 2026-03-24 | 4/21/2026 12:00:00 AM | 28 | 21 | 24.5 | 116
B-19322 VIALE 26 | M-T2-82 | Concreto | MUROS T2 P12 EJE 7 ENTRE AYD M=9,29,32 EJE 8 ENTRE AYD M=2,31,14 | 2026-03-24 | 3/31/2026 12:00:00 AM | 7 | 21 | 23.8 | 113
B-19322 VIALE 26 | M-T2-82 | Concreto | MUROS T2 P12 EJE 7 ENTRE AYD M=9,29,32 EJE 8 ENTRE AYD M=2,31,14 | 2026-03-24 | 3/31/2026 12:00:00 AM | 7 | 21 | 23 | 109
B-19322 VIALE 26 | M-T2-82 | Concreto | MUROS T2 P12 EJE 7 ENTRE AYD M=9,29,32 EJE 8 ENTRE AYD M=2,31,14 | 2026-03-24 | 3/31/2026 12:00:00 AM | 7 | 21 | 22 | 105
B-19322 VIALE 26 | M-T2-82 | Concreto | MUROS T2 P12 EJE 7 ENTRE AYD M=9,29,32 EJE 8 ENTRE AYD M=2,31,14 | 2026-03-24 | 3/25/2026 12:00:00 AM | 1 | 21 | 3.1 | 15
B-19322 VIALE 26 | M-T2-82 | Concreto | MUROS T2 P12 EJE 7 ENTRE AYD M=9,29,32 EJE 8 ENTRE AYD M=2,31,14 | 2026-03-24 | 3/25/2026 12:00:00 AM | 1 | 21 | 3.1 | 15
B-19322 VIALE 26 | M-T2-82 | Concreto | MUROS T2 P12 EJE 7 ENTRE AYD M=9,29,32 EJE 8 ENTRE AYD M=2,31,14 | 2026-03-24 | 3/25/2026 12:00:00 AM | 1 | 21 | 3.2 | 15
B-19322 VIALE 26 | M-T2-84. | Concreto | MUROS T2 P12 EJE 5 J AL F EJE 4 J LA F EJE 3 DEL J AL AM=32,9A,29A | 2026-03-24 | 4/21/2026 12:00:00 AM | 28 | 21 | 23.6 | 112
B-19322 VIALE 26 | M-T2-84. | Concreto | MUROS T2 P12 EJE 5 J AL F EJE 4 J LA F EJE 3 DEL J AL AM=32,9A,29A | 2026-03-24 | 4/21/2026 12:00:00 AM | 28 | 21 | 25.3 | 120
B-19322 VIALE 26 | M-T2-84. | Concreto | MUROS T2 P12 EJE 5 J AL F EJE 4 J LA F EJE 3 DEL J AL AM=32,9A,29A | 2026-03-24 | 4/21/2026 12:00:00 AM | 28 | 21 | 24 | 114
B-19322 VIALE 26 | M-T2-84. | Concreto | MUROS T2 P12 EJE 5 J AL F EJE 4 J LA F EJE 3 DEL J AL AM=32,9A,29A | 2026-03-24 | 4/15/2026 12:00:00 AM | 22 | 21 | 22 | 105
B-19322 VIALE 26 | M-T2-84. | Concreto | MUROS T2 P12 EJE 5 J AL F EJE 4 J LA F EJE 3 DEL J AL AM=32,9A,29A | 2026-03-24 | 4/15/2026 12:00:00 AM | 22 | 21 | 22.3 | 106
B-19322 VIALE 26 | M-T2-84. | Concreto | MUROS T2 P12 EJE 5 J AL F EJE 4 J LA F EJE 3 DEL J AL AM=32,9A,29A | 2026-03-24 | 4/15/2026 12:00:00 AM | 22 | 21 | 21.9 | 104
B-19322 VIALE 26 | P-T2-63 | Concreto | PLACA T2 PISO 12 EJES 1 AL 4 ENTRE AYJ | 2026-03-24 | 3/31/2026 12:00:00 AM | 7 | 21 | 21.3 | 102
B-19322 VIALE 26 | P-T2-63 | Concreto | PLACA T2 PISO 12 EJES 1 AL 4 ENTRE AYJ | 2026-03-24 | 3/31/2026 12:00:00 AM | 7 | 21 | 22.2 | 106
B-19322 VIALE 26 | P-T2-63 | Concreto | PLACA T2 PISO 12 EJES 1 AL 4 ENTRE AYJ | 2026-03-24 | 3/31/2026 12:00:00 AM | 7 | 21 | 20.6 | 98
B-19322 VIALE 26 | P-T2-63 | Concreto | PLACA T2 PISO 12 EJES 1 AL 4 ENTRE AYJ | 2026-03-24 | 3/25/2026 12:00:00 AM | 1 | 21 | 3.5 | 16
B-19322 VIALE 26 | P-T2-63 | Concreto | PLACA T2 PISO 12 EJES 1 AL 4 ENTRE AYJ | 2026-03-24 | 3/25/2026 12:00:00 AM | 1 | 21 | 3.1 | 15
B-19322 VIALE 26 | P-T2-63 | Concreto | PLACA T2 PISO 12 EJES 1 AL 4 ENTRE AYJ | 2026-03-24 | 3/25/2026 12:00:00 AM | 1 | 21 | 3.4 | 16
B-19322 VIALE 26 | P-T2-63. | Concreto | PLACA T2 PISO 12 EJES 1 AL 4 ENTRE A Y J | 2026-03-24 | 4/21/2026 12:00:00 AM | 28 | 21 | 26.3 | 125
B-19322 VIALE 26 | P-T2-63. | Concreto | PLACA T2 PISO 12 EJES 1 AL 4 ENTRE A Y J | 2026-03-24 | 4/21/2026 12:00:00 AM | 28 | 21 | 23.8 | 114
B-19322 VIALE 26 | P-T2-63. | Concreto | PLACA T2 PISO 12 EJES 1 AL 4 ENTRE A Y J | 2026-03-24 | 4/21/2026 12:00:00 AM | 28 | 21 | 27.3 | 130
B-19322 VIALE 26 | L-01 | Concreto | CICLOPEDO DE ZAPATAS | 2026-03-21 | 3/28/2026 12:00:00 AM | 7 | 21 | 14.3 | 68
B-19322 VIALE 26 | L-01 | Concreto | CICLOPEDO DE ZAPATAS | 2026-03-21 | 3/28/2026 12:00:00 AM | 7 | 21 | 14.7 | 70
B-19322 VIALE 26 | L-01 | Concreto | CICLOPEDO DE ZAPATAS | 2026-03-21 | 3/28/2026 12:00:00 AM | 7 | 21 | 14 | 67
B-19322 VIALE 26 | M-T2-81 | Concreto | MUROS T2 P12 EJES 10 Y 11 ENTRE AYJ | 2026-03-21 | 3/28/2026 12:00:00 AM | 7 | 21 | 21.8 | 104
B-19322 VIALE 26 | M-T2-81 | Concreto | MUROS T2 P12 EJES 10 Y 11 ENTRE AYJ | 2026-03-21 | 3/28/2026 12:00:00 AM | 7 | 21 | 22 | 105
B-19322 VIALE 26 | M-T2-81 | Concreto | MUROS T2 P12 EJES 10 Y 11 ENTRE AYJ | 2026-03-21 | 3/28/2026 12:00:00 AM | 7 | 21 | 21.1 | 100
B-19322 VIALE 26 | M-T2-81 | Concreto | MUROS T2 P12 EJES 10 Y 11 ENTRE AYJ | 2026-03-21 | 3/24/2026 12:00:00 AM | 3 | 21 | 15.7 | 75
B-19322 VIALE 26 | M-T2-81 | Concreto | MUROS T2 P12 EJES 10 Y 11 ENTRE AYJ | 2026-03-21 | 3/24/2026 12:00:00 AM | 3 | 21 | 14.1 | 67
B-19322 VIALE 26 | M-T2-81 | Concreto | MUROS T2 P12 EJES 10 Y 11 ENTRE AYJ | 2026-03-21 | 3/24/2026 12:00:00 AM | 3 | 21 | 14.8 | 70
B-19322 VIALE 26 | M-T2-81. | Concreto | MUROS T2 P12 EJE 10 Y 11 ENTRE A Y J M=32,9,29 | 2026-03-21 | 4/18/2026 12:00:00 AM | 28 | 21 | 26.5 | 126
B-19322 VIALE 26 | M-T2-81. | Concreto | MUROS T2 P12 EJE 10 Y 11 ENTRE A Y J M=32,9,29 | 2026-03-21 | 4/18/2026 12:00:00 AM | 28 | 21 | 27.2 | 130
B-19322 VIALE 26 | M-T2-81. | Concreto | MUROS T2 P12 EJE 10 Y 11 ENTRE A Y J M=32,9,29 | 2026-03-21 | 4/18/2026 12:00:00 AM | 28 | 21 | 28.6 | 136
B-19322 VIALE 26 | M-T2-82. | Concreto | MUROS T2 P12 EJE 7 A Y D M=9,29,32 EJE 8 A Y D M=2,31,14 | 2026-03-21 | 4/18/2026 12:00:00 AM | 28 | 21 | 26.5 | 126
B-19322 VIALE 26 | M-T2-82. | Concreto | MUROS T2 P12 EJE 7 A Y D M=9,29,32 EJE 8 A Y D M=2,31,14 | 2026-03-21 | 4/18/2026 12:00:00 AM | 28 | 21 | 29.7 | 141
B-19322 VIALE 26 | M-T2-82. | Concreto | MUROS T2 P12 EJE 7 A Y D M=9,29,32 EJE 8 A Y D M=2,31,14 | 2026-03-21 | 4/18/2026 12:00:00 AM | 28 | 21 | 28.7 | 137
B-19322 VIALE 26 | TRC-03 | Concreto | TAPA TANQUE RCI | 2026-03-21 | 4/20/2026 12:00:00 AM | 30 | 21 | 23 | 110
B-19322 VIALE 26 | TRC-03 | Concreto | TAPA TANQUE RCI | 2026-03-21 | 4/20/2026 12:00:00 AM | 30 | 21 | 21.8 | 104
B-19322 VIALE 26 | TRC-03 | Concreto | TAPA TANQUE RCI | 2026-03-21 | 4/20/2026 12:00:00 AM | 30 | 21 | 23.6 | 112
B-19322 VIALE 26 | TRC-05 | Concreto | TAPA TANQUE RCI | 2026-03-21 | 3/28/2026 12:00:00 AM | 7 | 21 | 17.7 | 84
B-19322 VIALE 26 | TRC-05 | Concreto | TAPA TANQUE RCI | 2026-03-21 | 3/28/2026 12:00:00 AM | 7 | 21 | 17 | 81
B-19322 VIALE 26 | TRC-05 | Concreto | TAPA TANQUE RCI | 2026-03-21 | 3/28/2026 12:00:00 AM | 7 | 21 | 16.6 | 79
B-19322 VIALE 26 | M-T1-55 | Concreto | MUROS T1 P8 EJES 1O Y11 ENTRE JYG M=2,25,23,9,22,8,9 | 2026-03-20 | 3/27/2026 12:00:00 AM | 7 | 21 | 21.4 | 102
B-19322 VIALE 26 | M-T1-55 | Concreto | MUROS T1 P8 EJES 1O Y11 ENTRE JYG M=2,25,23,9,22,8,9 | 2026-03-20 | 3/27/2026 12:00:00 AM | 7 | 21 | 21.5 | 102
B-19322 VIALE 26 | M-T1-55 | Concreto | MUROS T1 P8 EJES 1O Y11 ENTRE JYG M=2,25,23,9,22,8,9 | 2026-03-20 | 3/27/2026 12:00:00 AM | 7 | 21 | 21.6 | 103
B-19322 VIALE 26 | M-T1-55 | Concreto | MUROS T1 P8 EJES 1O Y11 ENTRE JYG M=2,25,23,9,22,8,9 | 2026-03-20 | 3/21/2026 12:00:00 AM | 1 | 21 | 3.1 | 15
B-19322 VIALE 26 | M-T1-55 | Concreto | MUROS T1 P8 EJES 1O Y11 ENTRE JYG M=2,25,23,9,22,8,9 | 2026-03-20 | 3/21/2026 12:00:00 AM | 1 | 21 | 3.1 | 15
B-19322 VIALE 26 | M-T1-55 | Concreto | MUROS T1 P8 EJES 1O Y11 ENTRE JYG M=2,25,23,9,22,8,9 | 2026-03-20 | 3/21/2026 12:00:00 AM | 1 | 21 | 3.1 | 15
B-19322 VIALE 26 | M-T1-55. | Concreto | MUROS T1 P8 EJES 10 Y 11 ENTRE J Y G M=2,25,23,9,228,9 | 2026-03-20 | 4/17/2026 12:00:00 AM | 28 | 21 | 31.7 | 151
B-19322 VIALE 26 | M-T1-55. | Concreto | MUROS T1 P8 EJES 10 Y 11 ENTRE J Y G M=2,25,23,9,228,9 | 2026-03-20 | 4/17/2026 12:00:00 AM | 28 | 21 | 29.7 | 142
B-19322 VIALE 26 | M-T1-55. | Concreto | MUROS T1 P8 EJES 10 Y 11 ENTRE J Y G M=2,25,23,9,228,9 | 2026-03-20 | 4/17/2026 12:00:00 AM | 28 | 21 | 31.2 | 149
B-19322 VIALE 26 | M-T1-55_ | Concreto | MUROS T1 P8 EJES 10 Y 11 ENTRE J Y G M=2,25,23,9,228,9 | 2026-03-20 | 4/17/2026 12:00:00 AM | 28 | 21 | 31.6 | 150
B-19322 VIALE 26 | M-T1-55_ | Concreto | MUROS T1 P8 EJES 10 Y 11 ENTRE J Y G M=2,25,23,9,228,9 | 2026-03-20 | 4/17/2026 12:00:00 AM | 28 | 21 | 30.8 | 147
B-19322 VIALE 26 | M-T1-55_ | Concreto | MUROS T1 P8 EJES 10 Y 11 ENTRE J Y G M=2,25,23,9,228,9 | 2026-03-20 | 4/17/2026 12:00:00 AM | 28 | 21 | 30 | 143
B-19322 VIALE 26 | M-T2-80 | Concreto | MUROS T2 P12 EJES 12 AL 15 ENTRE AYE M=35,36,37,38,40,41 | 2026-03-20 | 3/27/2026 12:00:00 AM | 7 | 21 | 19 | 90
B-19322 VIALE 26 | M-T2-80 | Concreto | MUROS T2 P12 EJES 12 AL 15 ENTRE AYE M=35,36,37,38,40,41 | 2026-03-20 | 3/27/2026 12:00:00 AM | 7 | 21 | 18 | 86
B-19322 VIALE 26 | M-T2-80 | Concreto | MUROS T2 P12 EJES 12 AL 15 ENTRE AYE M=35,36,37,38,40,41 | 2026-03-20 | 3/27/2026 12:00:00 AM | 7 | 21 | 19.1 | 91
B-19322 VIALE 26 | M-T2-80 | Concreto | MUROS T2 P12 EJES 12 AL 15 ENTRE AYE M=35,36,37,38,40,41 | 2026-03-20 | 3/21/2026 12:00:00 AM | 1 | 21 | 2.9 | 14
B-19322 VIALE 26 | M-T2-80 | Concreto | MUROS T2 P12 EJES 12 AL 15 ENTRE AYE M=35,36,37,38,40,41 | 2026-03-20 | 3/21/2026 12:00:00 AM | 1 | 21 | 3.1 | 15
B-19322 VIALE 26 | M-T2-80 | Concreto | MUROS T2 P12 EJES 12 AL 15 ENTRE AYE M=35,36,37,38,40,41 | 2026-03-20 | 3/21/2026 12:00:00 AM | 1 | 21 | 3 | 14
B-19322 VIALE 26 | M-T2-80. | Concreto | MUROS T2 P12 EJE 12 AL 15 ENTRE A Y E M=35,36,37,38,39,41 | 2026-03-20 | 4/17/2026 12:00:00 AM | 28 | 21 | 22.5 | 107
B-19322 VIALE 26 | M-T2-80. | Concreto | MUROS T2 P12 EJE 12 AL 15 ENTRE A Y E M=35,36,37,38,39,41 | 2026-03-20 | 4/17/2026 12:00:00 AM | 28 | 21 | 21.4 | 102
B-19322 VIALE 26 | M-T2-80. | Concreto | MUROS T2 P12 EJE 12 AL 15 ENTRE A Y E M=35,36,37,38,39,41 | 2026-03-20 | 4/17/2026 12:00:00 AM | 28 | 21 | 23.7 | 113
B-19322 VIALE 26 | P-T1-44 | Concreto | PLACA T1 PISO 8 EJES 1Y4 ENTRE AYJ | 2026-03-20 | 3/27/2026 12:00:00 AM | 7 | 21 | 21.9 | 104
B-19322 VIALE 26 | P-T1-44 | Concreto | PLACA T1 PISO 8 EJES 1Y4 ENTRE AYJ | 2026-03-20 | 3/27/2026 12:00:00 AM | 7 | 21 | 20.7 | 99
B-19322 VIALE 26 | P-T1-44 | Concreto | PLACA T1 PISO 8 EJES 1Y4 ENTRE AYJ | 2026-03-20 | 3/27/2026 12:00:00 AM | 7 | 21 | 20.5 | 98
B-19322 VIALE 26 | P-T1-44 | Concreto | PLACA T1 PISO 8 EJES 1Y4 ENTRE AYJ | 2026-03-20 | 3/21/2026 12:00:00 AM | 1 | 21 | 4.6 | 22
B-19322 VIALE 26 | P-T1-44 | Concreto | PLACA T1 PISO 8 EJES 1Y4 ENTRE AYJ | 2026-03-20 | 3/21/2026 12:00:00 AM | 1 | 21 | 4.2 | 20
B-19322 VIALE 26 | P-T1-44 | Concreto | PLACA T1 PISO 8 EJES 1Y4 ENTRE AYJ | 2026-03-20 | 3/21/2026 12:00:00 AM | 1 | 21 | 4.4 | 21
B-19322 VIALE 26 | P-T1-44. | Concreto | PLACA T1 PISO 8 EJES 1 Y 4 ENTRE A Y J | 2026-03-20 | 4/17/2026 12:00:00 AM | 28 | 21 | 30.9 | 147
B-19322 VIALE 26 | P-T1-44. | Concreto | PLACA T1 PISO 8 EJES 1 Y 4 ENTRE A Y J | 2026-03-20 | 4/17/2026 12:00:00 AM | 28 | 21 | 30 | 143
B-19322 VIALE 26 | P-T1-44. | Concreto | PLACA T1 PISO 8 EJES 1 Y 4 ENTRE A Y J | 2026-03-20 | 4/17/2026 12:00:00 AM | 28 | 21 | 29.5 | 140
B-19322 VIALE 26 | P-T2-61 | Concreto | PLACA T2 PISO 12 EJES 8 AL 10 ENTRE AYJ | 2026-03-20 | 3/27/2026 12:00:00 AM | 7 | 21 | 22.2 | 106
B-19322 VIALE 26 | P-T2-61 | Concreto | PLACA T2 PISO 12 EJES 8 AL 10 ENTRE AYJ | 2026-03-20 | 3/27/2026 12:00:00 AM | 7 | 21 | 21.5 | 102
B-19322 VIALE 26 | P-T2-61 | Concreto | PLACA T2 PISO 12 EJES 8 AL 10 ENTRE AYJ | 2026-03-20 | 3/27/2026 12:00:00 AM | 7 | 21 | 21.4 | 102
B-19322 VIALE 26 | P-T2-61 | Concreto | PLACA T2 PISO 12 EJES 8 AL 10 ENTRE AYJ | 2026-03-20 | 3/21/2026 12:00:00 AM | 1 | 21 | 2 | 10
B-19322 VIALE 26 | P-T2-61 | Concreto | PLACA T2 PISO 12 EJES 8 AL 10 ENTRE AYJ | 2026-03-20 | 3/21/2026 12:00:00 AM | 1 | 21 | 2.5 | 12
B-19322 VIALE 26 | P-T2-61 | Concreto | PLACA T2 PISO 12 EJES 8 AL 10 ENTRE AYJ | 2026-03-20 | 3/21/2026 12:00:00 AM | 1 | 21 | 2.4 | 11
B-19322 VIALE 26 | P-T2-62 | Concreto | PLACA T2 PISO 12 EJES 4 AL 6 ENTRE A Y J | 2026-03-20 | 4/17/2026 12:00:00 AM | 28 | 21 | 25.5 | 122
B-19322 VIALE 26 | P-T2-62 | Concreto | PLACA T2 PISO 12 EJES 4 AL 6 ENTRE A Y J | 2026-03-20 | 4/17/2026 12:00:00 AM | 28 | 21 | 25.8 | 123
B-19322 VIALE 26 | P-T2-62 | Concreto | PLACA T2 PISO 12 EJES 4 AL 6 ENTRE A Y J | 2026-03-20 | 4/17/2026 12:00:00 AM | 28 | 21 | 23.8 | 113
B-19322 VIALE 26 | PT-2-62 | Concreto | PLACA T2 P12 EJES A AL 6 ENTRE AYJ | 2026-03-20 | 3/27/2026 12:00:00 AM | 7 | 21 | 20 | 95
B-19322 VIALE 26 | PT-2-62 | Concreto | PLACA T2 P12 EJES A AL 6 ENTRE AYJ | 2026-03-20 | 3/27/2026 12:00:00 AM | 7 | 21 | 19.1 | 91
B-19322 VIALE 26 | PT-2-62 | Concreto | PLACA T2 P12 EJES A AL 6 ENTRE AYJ | 2026-03-20 | 3/27/2026 12:00:00 AM | 7 | 21 | 19.7 | 94
B-19322 VIALE 26 | PT-2-62 | Concreto | PLACA T2 P12 EJES A AL 6 ENTRE AYJ | 2026-03-20 | 3/21/2026 12:00:00 AM | 1 | 21 | 2.7 | 13
B-19322 VIALE 26 | PT-2-62 | Concreto | PLACA T2 P12 EJES A AL 6 ENTRE AYJ | 2026-03-20 | 3/21/2026 12:00:00 AM | 1 | 21 | 2.9 | 14
B-19322 VIALE 26 | PT-2-62 | Concreto | PLACA T2 P12 EJES A AL 6 ENTRE AYJ | 2026-03-20 | 3/21/2026 12:00:00 AM | 1 | 21 | 2.8 | 13
B-19322 VIALE 26 | M-T1-54 | Concreto | MUROS T1 P8 EJES 14-10 ENTRE | 2026-03-19 | 3/26/2026 12:00:00 AM | 7 | 21 | 22.8 | 108
B-19322 VIALE 26 | M-T1-54 | Concreto | MUROS T1 P8 EJES 14-10 ENTRE | 2026-03-19 | 3/26/2026 12:00:00 AM | 7 | 21 | 22.6 | 108
B-19322 VIALE 26 | M-T1-54 | Concreto | MUROS T1 P8 EJES 14-10 ENTRE | 2026-03-19 | 3/26/2026 12:00:00 AM | 7 | 21 | 22.1 | 105
B-19322 VIALE 26 | M-T1-54 | Concreto | MUROS T1 P8 EJES 14-10 ENTRE | 2026-03-19 | 3/20/2026 12:00:00 AM | 1 | 21 | 3.2 | 15
B-19322 VIALE 26 | M-T1-54 | Concreto | MUROS T1 P8 EJES 14-10 ENTRE | 2026-03-19 | 3/20/2026 12:00:00 AM | 1 | 21 | 3.4 | 16
B-19322 VIALE 26 | M-T1-54 | Concreto | MUROS T1 P8 EJES 14-10 ENTRE | 2026-03-19 | 3/20/2026 12:00:00 AM | 1 | 21 | 3.6 | 17
B-19322 VIALE 26 | M-T1-54_ | Concreto | MUROS T1 P8 EJES 14-10 ENTRE A Y F M=2A,25,1,2,3,22,9,13 | 2026-03-19 | 4/16/2026 12:00:00 AM | 28 | 21 | 34.2 | 163
B-19322 VIALE 26 | M-T1-54_ | Concreto | MUROS T1 P8 EJES 14-10 ENTRE A Y F M=2A,25,1,2,3,22,9,13 | 2026-03-19 | 4/16/2026 12:00:00 AM | 28 | 21 | 29.7 | 141
B-19322 VIALE 26 | M-T1-54_ | Concreto | MUROS T1 P8 EJES 14-10 ENTRE A Y F M=2A,25,1,2,3,22,9,13 | 2026-03-19 | 4/16/2026 12:00:00 AM | 28 | 21 | 29.6 | 141
B-19322 VIALE 26 | M-T2-79 | Concreto | MUROS T2 P12 EJES 12 AL 15 ENTRE JYF M=29,9,32 | 2026-03-19 | 3/26/2026 12:00:00 AM | 7 | 21 | 22.8 | 108
B-19322 VIALE 26 | M-T2-79 | Concreto | MUROS T2 P12 EJES 12 AL 15 ENTRE JYF M=29,9,32 | 2026-03-19 | 3/26/2026 12:00:00 AM | 7 | 21 | 22.1 | 105
B-19322 VIALE 26 | M-T2-79 | Concreto | MUROS T2 P12 EJES 12 AL 15 ENTRE JYF M=29,9,32 | 2026-03-19 | 3/26/2026 12:00:00 AM | 7 | 21 | 23.1 | 110
B-19322 VIALE 26 | M-T2-79 | Concreto | MUROS T2 P12 EJES 12 AL 15 ENTRE JYF M=29,9,32 | 2026-03-19 | 3/20/2026 12:00:00 AM | 1 | 21 | 4.5 | 21
B-19322 VIALE 26 | M-T2-79 | Concreto | MUROS T2 P12 EJES 12 AL 15 ENTRE JYF M=29,9,32 | 2026-03-19 | 3/20/2026 12:00:00 AM | 1 | 21 | 4.3 | 20
B-19322 VIALE 26 | M-T2-79 | Concreto | MUROS T2 P12 EJES 12 AL 15 ENTRE JYF M=29,9,32 | 2026-03-19 | 3/20/2026 12:00:00 AM | 1 | 21 | 4.7 | 22
B-19322 VIALE 26 | M-T2-79. | Concreto | MUROS T2 P12 EJE 12 AL 15 ENTRE J Y F M=29,9,32 | 2026-03-19 | 4/16/2026 12:00:00 AM | 28 | 21 | 32.8 | 156
B-19322 VIALE 26 | M-T2-79. | Concreto | MUROS T2 P12 EJE 12 AL 15 ENTRE J Y F M=29,9,32 | 2026-03-19 | 4/16/2026 12:00:00 AM | 28 | 21 | 30.7 | 146
B-19322 VIALE 26 | M-T2-79. | Concreto | MUROS T2 P12 EJE 12 AL 15 ENTRE J Y F M=29,9,32 | 2026-03-19 | 4/16/2026 12:00:00 AM | 28 | 21 | 30.7 | 146
B-19322 VIALE 26 | P-T1-43 | Concreto | PLACA T1 PISO 8 EJES 4 A 6 ENTRE AYJ | 2026-03-19 | 3/26/2026 12:00:00 AM | 7 | 21 | 22.7 | 108
B-19322 VIALE 26 | P-T1-43 | Concreto | PLACA T1 PISO 8 EJES 4 A 6 ENTRE AYJ | 2026-03-19 | 3/26/2026 12:00:00 AM | 7 | 21 | 21.9 | 104
B-19322 VIALE 26 | P-T1-43 | Concreto | PLACA T1 PISO 8 EJES 4 A 6 ENTRE AYJ | 2026-03-19 | 3/26/2026 12:00:00 AM | 7 | 21 | 22 | 105
B-19322 VIALE 26 | P-T1-43 | Concreto | PLACA T1 PISO 8 EJES 4 A 6 ENTRE AYJ | 2026-03-19 | 3/20/2026 12:00:00 AM | 1 | 21 | 4.9 | 23
B-19322 VIALE 26 | P-T1-43 | Concreto | PLACA T1 PISO 8 EJES 4 A 6 ENTRE AYJ | 2026-03-19 | 3/20/2026 12:00:00 AM | 1 | 21 | 4.2 | 20
B-19322 VIALE 26 | P-T1-43 | Concreto | PLACA T1 PISO 8 EJES 4 A 6 ENTRE AYJ | 2026-03-19 | 3/20/2026 12:00:00 AM | 1 | 21 | 4.3 | 21
B-19322 VIALE 26 | P-T1-43. | Concreto | PLACA T1 PISO 8 EJES 4 Y 6 ENTRE A Y J | 2026-03-19 | 4/16/2026 12:00:00 AM | 28 | 21 | 32.8 | 156
B-19322 VIALE 26 | P-T1-43. | Concreto | PLACA T1 PISO 8 EJES 4 Y 6 ENTRE A Y J | 2026-03-19 | 4/16/2026 12:00:00 AM | 28 | 21 | 31.3 | 149
B-19322 VIALE 26 | P-T1-43. | Concreto | PLACA T1 PISO 8 EJES 4 Y 6 ENTRE A Y J | 2026-03-19 | 4/16/2026 12:00:00 AM | 28 | 21 | 28.2 | 134
B-19322 VIALE 26 | P-T2-61. | Concreto | PLACA T2 PISO 12 EJES 6 AL 8 ENTRE A Y J | 2026-03-19 | 4/16/2026 12:00:00 AM | 28 | 21 | 28 | 134
B-19322 VIALE 26 | P-T2-61. | Concreto | PLACA T2 PISO 12 EJES 6 AL 8 ENTRE A Y J | 2026-03-19 | 4/16/2026 12:00:00 AM | 28 | 21 | 29.8 | 142
B-19322 VIALE 26 | P-T2-61. | Concreto | PLACA T2 PISO 12 EJES 6 AL 8 ENTRE A Y J | 2026-03-19 | 4/16/2026 12:00:00 AM | 28 | 21 | 25.8 | 123
B-19322 VIALE 26 | M-T1-53 | Concreto | MUROS T1 P8 EJES 12 AL 15 ENTRE JYG M=2,4,24,29,33,23,25 | 2026-03-18 | 3/25/2026 12:00:00 AM | 7 | 21 | 19.7 | 94
B-19322 VIALE 26 | M-T1-53 | Concreto | MUROS T1 P8 EJES 12 AL 15 ENTRE JYG M=2,4,24,29,33,23,25 | 2026-03-18 | 3/25/2026 12:00:00 AM | 7 | 21 | 20.5 | 98
B-19322 VIALE 26 | M-T1-53 | Concreto | MUROS T1 P8 EJES 12 AL 15 ENTRE JYG M=2,4,24,29,33,23,25 | 2026-03-18 | 3/25/2026 12:00:00 AM | 7 | 21 | 20.1 | 96
B-19322 VIALE 26 | M-T1-53 | Concreto | MUROS T1 P8 EJES 12 AL 15 ENTRE JYG M=2,4,24,29,33,23,25 | 2026-03-18 | 3/19/2026 12:00:00 AM | 1 | 21 | 2.3 | 11
B-19322 VIALE 26 | M-T1-53 | Concreto | MUROS T1 P8 EJES 12 AL 15 ENTRE JYG M=2,4,24,29,33,23,25 | 2026-03-18 | 3/19/2026 12:00:00 AM | 1 | 21 | 2.2 | 11
B-19322 VIALE 26 | M-T1-53 | Concreto | MUROS T1 P8 EJES 12 AL 15 ENTRE JYG M=2,4,24,29,33,23,25 | 2026-03-18 | 3/19/2026 12:00:00 AM | 1 | 21 | 2.7 | 13
B-19322 VIALE 26 | M-T1-53_ | Concreto | MUROS T1 P8 EJES 12 AL 15 ENTRE A Y F M=2,4,24,29,33,23,25 | 2026-03-18 | 4/15/2026 12:00:00 AM | 28 | 21 | 25.1 | 120
B-19322 VIALE 26 | M-T1-53_ | Concreto | MUROS T1 P8 EJES 12 AL 15 ENTRE A Y F M=2,4,24,29,33,23,25 | 2026-03-18 | 4/15/2026 12:00:00 AM | 28 | 21 | 22.8 | 109
B-19322 VIALE 26 | M-T1-53_ | Concreto | MUROS T1 P8 EJES 12 AL 15 ENTRE A Y F M=2,4,24,29,33,23,25 | 2026-03-18 | 4/15/2026 12:00:00 AM | 28 | 21 | 24.8 | 118
B-19322 VIALE 26 | M-T2-78 | Concreto | MUROS T1 P4 EJE 1 AL 3ENTRE AYJ M=19,20,21,22,23,24,25 | 2026-03-18 | 3/25/2026 12:00:00 AM | 7 | 21 | 24.2 | 115
B-19322 VIALE 26 | M-T2-78 | Concreto | MUROS T1 P4 EJE 1 AL 3ENTRE AYJ M=19,20,21,22,23,24,25 | 2026-03-18 | 3/25/2026 12:00:00 AM | 7 | 21 | 19.9 | 95
B-19322 VIALE 26 | M-T2-78 | Concreto | MUROS T1 P4 EJE 1 AL 3ENTRE AYJ M=19,20,21,22,23,24,25 | 2026-03-18 | 3/25/2026 12:00:00 AM | 7 | 21 | 22.2 | 106
B-19322 VIALE 26 | M-T2-78 | Concreto | MUROS T1 P4 EJE 1 AL 3ENTRE AYJ M=19,20,21,22,23,24,25 | 2026-03-18 | 3/19/2026 12:00:00 AM | 1 | 21 | 2.6 | 12
B-19322 VIALE 26 | M-T2-78 | Concreto | MUROS T1 P4 EJE 1 AL 3ENTRE AYJ M=19,20,21,22,23,24,25 | 2026-03-18 | 3/19/2026 12:00:00 AM | 1 | 21 | 2.5 | 12
B-19322 VIALE 26 | M-T2-78 | Concreto | MUROS T1 P4 EJE 1 AL 3ENTRE AYJ M=19,20,21,22,23,24,25 | 2026-03-18 | 3/19/2026 12:00:00 AM | 1 | 21 | 2.5 | 12
B-19322 VIALE 26 | M-T2-78. | Concreto | MUROS T2 P11 EJES 1 AL 3 ENTRE A Y J M=19,20,21,22,23,24,25 | 2026-03-18 | 4/15/2026 12:00:00 AM | 28 | 21 | 25.8 | 123
B-19322 VIALE 26 | M-T2-78. | Concreto | MUROS T2 P11 EJES 1 AL 3 ENTRE A Y J M=19,20,21,22,23,24,25 | 2026-03-18 | 4/15/2026 12:00:00 AM | 28 | 21 | 29.3 | 140
B-19322 VIALE 26 | M-T2-78. | Concreto | MUROS T2 P11 EJES 1 AL 3 ENTRE A Y J M=19,20,21,22,23,24,25 | 2026-03-18 | 4/15/2026 12:00:00 AM | 28 | 21 | 29.4 | 140
B-19322 VIALE 26 | P-T1-42 | Concreto | PLACA T1 PISO 8 EJES 6 Y 8 ENTRE AYJ | 2026-03-18 | 3/25/2026 12:00:00 AM | 7 | 21 | 22.8 | 109
B-19322 VIALE 26 | P-T1-42 | Concreto | PLACA T1 PISO 8 EJES 6 Y 8 ENTRE AYJ | 2026-03-18 | 3/25/2026 12:00:00 AM | 7 | 21 | 21.9 | 104
B-19322 VIALE 26 | P-T1-42 | Concreto | PLACA T1 PISO 8 EJES 6 Y 8 ENTRE AYJ | 2026-03-18 | 3/25/2026 12:00:00 AM | 7 | 21 | 22.2 | 106
B-19322 VIALE 26 | P-T1-42 | Concreto | PLACA T1 PISO 8 EJES 6 Y 8 ENTRE AYJ | 2026-03-18 | 3/19/2026 12:00:00 AM | 1 | 21 | 2.9 | 14
B-19322 VIALE 26 | P-T1-42 | Concreto | PLACA T1 PISO 8 EJES 6 Y 8 ENTRE AYJ | 2026-03-18 | 3/19/2026 12:00:00 AM | 1 | 21 | 3 | 14
B-19322 VIALE 26 | P-T1-42 | Concreto | PLACA T1 PISO 8 EJES 6 Y 8 ENTRE AYJ | 2026-03-18 | 3/19/2026 12:00:00 AM | 1 | 21 | 3.3 | 16
B-19322 VIALE 26 | P-T1-42. | Concreto | PLACA T1 PISO 8 EJES 6 Y 8 ENTRE A Y J | 2026-03-18 | 4/15/2026 12:00:00 AM | 28 | 21 | 32.9 | 156
B-19322 VIALE 26 | P-T1-42. | Concreto | PLACA T1 PISO 8 EJES 6 Y 8 ENTRE A Y J | 2026-03-18 | 4/15/2026 12:00:00 AM | 28 | 21 | 32.7 | 155
B-19322 VIALE 26 | P-T1-42. | Concreto | PLACA T1 PISO 8 EJES 6 Y 8 ENTRE A Y J | 2026-03-18 | 4/15/2026 12:00:00 AM | 28 | 21 | 33.3 | 159
B-19322 VIALE 26 | P-T2-60 | Concreto | PLACA T2 PISO12 EJE 8 AL 10 ENTRE AYJ | 2026-03-18 | 3/25/2026 12:00:00 AM | 7 | 21 | 23.6 | 112
B-19322 VIALE 26 | P-T2-60 | Concreto | PLACA T2 PISO12 EJE 8 AL 10 ENTRE AYJ | 2026-03-18 | 3/25/2026 12:00:00 AM | 7 | 21 | 22.3 | 106
B-19322 VIALE 26 | P-T2-60 | Concreto | PLACA T2 PISO12 EJE 8 AL 10 ENTRE AYJ | 2026-03-18 | 3/25/2026 12:00:00 AM | 7 | 21 | 21.9 | 104
B-19322 VIALE 26 | P-T2-60 | Concreto | PLACA T2 PISO12 EJE 8 AL 10 ENTRE AYJ | 2026-03-18 | 3/19/2026 12:00:00 AM | 1 | 21 | 2.2 | 11
B-19322 VIALE 26 | P-T2-60 | Concreto | PLACA T2 PISO12 EJE 8 AL 10 ENTRE AYJ | 2026-03-18 | 3/19/2026 12:00:00 AM | 1 | 21 | 2.3 | 11
B-19322 VIALE 26 | P-T2-60 | Concreto | PLACA T2 PISO12 EJE 8 AL 10 ENTRE AYJ | 2026-03-18 | 3/19/2026 12:00:00 AM | 1 | 21 | 2.2 | 10
B-19322 VIALE 26 | P-T2-60. | Concreto | PLACA T2 PISO 12 EJES 8 AL 10 ENTRE A Y J | 2026-03-18 | 4/15/2026 12:00:00 AM | 28 | 21 | 27.9 | 133
B-19322 VIALE 26 | P-T2-60. | Concreto | PLACA T2 PISO 12 EJES 8 AL 10 ENTRE A Y J | 2026-03-18 | 4/15/2026 12:00:00 AM | 28 | 21 | 26.9 | 128
B-19322 VIALE 26 | P-T2-60. | Concreto | PLACA T2 PISO 12 EJES 8 AL 10 ENTRE A Y J | 2026-03-18 | 4/15/2026 12:00:00 AM | 28 | 21 | 29.5 | 140
B-19322 VIALE 26 | M-T1-52 | Concreto | MUROS T1 P7 EJES 1-3 ENTRE JYG M= 23,1,18,11,15,1,2 | 2026-03-17 | 3/24/2026 12:00:00 AM | 7 | 21 | 20.2 | 96
B-19322 VIALE 26 | M-T1-52 | Concreto | MUROS T1 P7 EJES 1-3 ENTRE JYG M= 23,1,18,11,15,1,2 | 2026-03-17 | 3/24/2026 12:00:00 AM | 7 | 21 | 19.1 | 91
B-19322 VIALE 26 | M-T1-52 | Concreto | MUROS T1 P7 EJES 1-3 ENTRE JYG M= 23,1,18,11,15,1,2 | 2026-03-17 | 3/24/2026 12:00:00 AM | 7 | 21 | 19.4 | 92
B-19322 VIALE 26 | M-T1-52 | Concreto | MUROS T1 P7 EJES 1-3 ENTRE JYG M= 23,1,18,11,15,1,2 | 2026-03-17 | 3/18/2026 12:00:00 AM | 1 | 21 | 3.7 | 18
B-19322 VIALE 26 | M-T1-52 | Concreto | MUROS T1 P7 EJES 1-3 ENTRE JYG M= 23,1,18,11,15,1,2 | 2026-03-17 | 3/18/2026 12:00:00 AM | 1 | 21 | 3.9 | 19
B-19322 VIALE 26 | M-T1-52 | Concreto | MUROS T1 P7 EJES 1-3 ENTRE JYG M= 23,1,18,11,15,1,2 | 2026-03-17 | 3/18/2026 12:00:00 AM | 1 | 21 | 3.3 | 16
B-19322 VIALE 26 | M-T1-52_ | Concreto | MUROS T1 P7 EJE 1 Y 3 ENTRE J Y G M=23,1,18,11,15,12 | 2026-03-17 | 4/14/2026 12:00:00 AM | 28 | 21 | 23.2 | 110
B-19322 VIALE 26 | M-T1-52_ | Concreto | MUROS T1 P7 EJE 1 Y 3 ENTRE J Y G M=23,1,18,11,15,12 | 2026-03-17 | 4/14/2026 12:00:00 AM | 28 | 21 | 25.4 | 121
B-19322 VIALE 26 | M-T1-52_ | Concreto | MUROS T1 P7 EJE 1 Y 3 ENTRE J Y G M=23,1,18,11,15,12 | 2026-03-17 | 4/14/2026 12:00:00 AM | 28 | 21 | 24.2 | 115
B-19322 VIALE 26 | M-T2-77 | Concreto | MUROS P11 T2 EJE 1AL5 ENTRE AYJ M=2,31,14 | 2026-03-17 | 4/15/2026 12:00:00 AM | 29 | 21 | 27.8 | 132
B-19322 VIALE 26 | M-T2-77 | Concreto | MUROS P11 T2 EJE 1AL5 ENTRE AYJ M=2,31,14 | 2026-03-17 | 4/15/2026 12:00:00 AM | 29 | 21 | 27.6 | 132
B-19322 VIALE 26 | M-T2-77 | Concreto | MUROS P11 T2 EJE 1AL5 ENTRE AYJ M=2,31,14 | 2026-03-17 | 4/15/2026 12:00:00 AM | 29 | 21 | 28.8 | 137
B-19322 VIALE 26 | M-T2-77 | Concreto | MUROS P11 T2 EJE 1AL5 ENTRE AYJ M=2,31,14 | 2026-03-17 | 3/24/2026 12:00:00 AM | 7 | 21 | 23 | 109
B-19322 VIALE 26 | M-T2-77 | Concreto | MUROS P11 T2 EJE 1AL5 ENTRE AYJ M=2,31,14 | 2026-03-17 | 3/24/2026 12:00:00 AM | 7 | 21 | 22.7 | 108
B-19322 VIALE 26 | M-T2-77 | Concreto | MUROS P11 T2 EJE 1AL5 ENTRE AYJ M=2,31,14 | 2026-03-17 | 3/24/2026 12:00:00 AM | 7 | 21 | 22 | 105
B-19322 VIALE 26 | M-T2-77 | Concreto | MUROS P11 T2 EJE 1AL5 ENTRE AYJ M=2,31,14 | 2026-03-17 | 3/18/2026 12:00:00 AM | 1 | 21 | 3.1 | 15
B-19322 VIALE 26 | M-T2-77 | Concreto | MUROS P11 T2 EJE 1AL5 ENTRE AYJ M=2,31,14 | 2026-03-17 | 3/18/2026 12:00:00 AM | 1 | 21 | 3.1 | 14
B-19322 VIALE 26 | M-T2-77 | Concreto | MUROS P11 T2 EJE 1AL5 ENTRE AYJ M=2,31,14 | 2026-03-17 | 3/18/2026 12:00:00 AM | 1 | 21 | 3.1 | 15
B-19322 VIALE 26 | P-T1-40. | Concreto | PLACA T1 PISO 8 EJES 10 AL 12 ENTRE A Y J | 2026-03-17 | 4/14/2026 12:00:00 AM | 28 | 21 | 27.8 | 132
B-19322 VIALE 26 | P-T1-40. | Concreto | PLACA T1 PISO 8 EJES 10 AL 12 ENTRE A Y J | 2026-03-17 | 4/14/2026 12:00:00 AM | 28 | 21 | 28.7 | 137
B-19322 VIALE 26 | P-T1-40. | Concreto | PLACA T1 PISO 8 EJES 10 AL 12 ENTRE A Y J | 2026-03-17 | 4/14/2026 12:00:00 AM | 28 | 21 | 29.4 | 140
B-19322 VIALE 26 | P-T1-41 | Concreto | PLACA T1 PISO 8 EJES 8 AL 10 ENTRE AYJ | 2026-03-17 | 3/24/2026 12:00:00 AM | 7 | 21 | 21.6 | 103
B-19322 VIALE 26 | P-T1-41 | Concreto | PLACA T1 PISO 8 EJES 8 AL 10 ENTRE AYJ | 2026-03-17 | 3/24/2026 12:00:00 AM | 7 | 21 | 23.7 | 113
B-19322 VIALE 26 | P-T1-41 | Concreto | PLACA T1 PISO 8 EJES 8 AL 10 ENTRE AYJ | 2026-03-17 | 3/24/2026 12:00:00 AM | 7 | 21 | 22 | 105
B-19322 VIALE 26 | P-T1-41 | Concreto | PLACA T1 PISO 8 EJES 8 AL 10 ENTRE AYJ | 2026-03-17 | 3/18/2026 12:00:00 AM | 1 | 21 | 4.4 | 21
B-19322 VIALE 26 | P-T1-41 | Concreto | PLACA T1 PISO 8 EJES 8 AL 10 ENTRE AYJ | 2026-03-17 | 3/18/2026 12:00:00 AM | 1 | 21 | 3.9 | 19
B-19322 VIALE 26 | P-T1-41 | Concreto | PLACA T1 PISO 8 EJES 8 AL 10 ENTRE AYJ | 2026-03-17 | 3/18/2026 12:00:00 AM | 1 | 21 | 4.3 | 20
B-19322 VIALE 26 | P-T1-41. | Concreto | PLACA T1 PISO 8 EJES 8 AL 10 ENTRE A Y J | 2026-03-17 | 4/14/2026 12:00:00 AM | 28 | 21 | 31.7 | 151
B-19322 VIALE 26 | P-T1-41. | Concreto | PLACA T1 PISO 8 EJES 8 AL 10 ENTRE A Y J | 2026-03-17 | 4/14/2026 12:00:00 AM | 28 | 21 | 32.6 | 155
B-19322 VIALE 26 | P-T1-41. | Concreto | PLACA T1 PISO 8 EJES 8 AL 10 ENTRE A Y J | 2026-03-17 | 4/14/2026 12:00:00 AM | 28 | 21 | 32.3 | 154
B-19322 VIALE 26 | P-T2-59 | Concreto | PLACA T2 PISO 12 EJES 10 AL 12 ENTRE AYJ | 2026-03-17 | 4/16/2026 12:00:00 AM | 30 | 21 | 28.6 | 136
B-19322 VIALE 26 | P-T2-59 | Concreto | PLACA T2 PISO 12 EJES 10 AL 12 ENTRE AYJ | 2026-03-17 | 4/16/2026 12:00:00 AM | 30 | 21 | 28.5 | 136
B-19322 VIALE 26 | P-T2-59 | Concreto | PLACA T2 PISO 12 EJES 10 AL 12 ENTRE AYJ | 2026-03-17 | 4/16/2026 12:00:00 AM | 30 | 21 | 26 | 124
B-19322 VIALE 26 | P-T2-59 | Concreto | PLACA T2 PISO 12 EJES 10 AL 12 ENTRE AYJ | 2026-03-17 | 3/24/2026 12:00:00 AM | 7 | 21 | 20.8 | 99
B-19322 VIALE 26 | P-T2-59 | Concreto | PLACA T2 PISO 12 EJES 10 AL 12 ENTRE AYJ | 2026-03-17 | 3/24/2026 12:00:00 AM | 7 | 21 | 21 | 100
B-19322 VIALE 26 | P-T2-59 | Concreto | PLACA T2 PISO 12 EJES 10 AL 12 ENTRE AYJ | 2026-03-17 | 3/24/2026 12:00:00 AM | 7 | 21 | 21.1 | 100
B-19322 VIALE 26 | P-T2-59 | Concreto | PLACA T2 PISO 12 EJES 10 AL 12 ENTRE AYJ | 2026-03-17 | 3/18/2026 12:00:00 AM | 1 | 21 | 4.5 | 22
B-19322 VIALE 26 | P-T2-59 | Concreto | PLACA T2 PISO 12 EJES 10 AL 12 ENTRE AYJ | 2026-03-17 | 3/18/2026 12:00:00 AM | 1 | 21 | 3.7 | 18
B-19322 VIALE 26 | P-T2-59 | Concreto | PLACA T2 PISO 12 EJES 10 AL 12 ENTRE AYJ | 2026-03-17 | 3/18/2026 12:00:00 AM | 1 | 21 | 3.8 | 18
B-19322 VIALE 26 | M-T1-51 | Concreto | MURO T1 P7 EJE 4Y5 ENTRE JYG M=2,9,13,22,23,24 | 2026-03-16 | 3/23/2026 12:00:00 AM | 7 | 21 | 23.8 | 113
B-19322 VIALE 26 | M-T1-51 | Concreto | MURO T1 P7 EJE 4Y5 ENTRE JYG M=2,9,13,22,23,24 | 2026-03-16 | 3/23/2026 12:00:00 AM | 7 | 21 | 22.9 | 109
B-19322 VIALE 26 | M-T1-51 | Concreto | MURO T1 P7 EJE 4Y5 ENTRE JYG M=2,9,13,22,23,24 | 2026-03-16 | 3/23/2026 12:00:00 AM | 7 | 21 | 22.4 | 107
B-19322 VIALE 26 | M-T1-51 | Concreto | MURO T1 P7 EJE 4Y5 ENTRE JYG M=2,9,13,22,23,24 | 2026-03-16 | 3/17/2026 12:00:00 AM | 1 | 21 | 3.9 | 18
B-19322 VIALE 26 | M-T1-51 | Concreto | MURO T1 P7 EJE 4Y5 ENTRE JYG M=2,9,13,22,23,24 | 2026-03-16 | 3/17/2026 12:00:00 AM | 1 | 21 | 4 | 19
B-19322 VIALE 26 | M-T1-51 | Concreto | MURO T1 P7 EJE 4Y5 ENTRE JYG M=2,9,13,22,23,24 | 2026-03-16 | 3/17/2026 12:00:00 AM | 1 | 21 | 3.9 | 18
B-19322 VIALE 26 | M-T1-51_ | Concreto | MUROS T1 P7 EJES 4 y 5 ENTRE J Y G M=2,9,13,22,23,24 | 2026-03-16 | 4/13/2026 12:00:00 AM | 28 | 21 | 27.6 | 131
B-19322 VIALE 26 | M-T1-51_ | Concreto | MUROS T1 P7 EJES 4 y 5 ENTRE J Y G M=2,9,13,22,23,24 | 2026-03-16 | 4/13/2026 12:00:00 AM | 28 | 21 | 29.3 | 140
B-19322 VIALE 26 | M-T1-51_ | Concreto | MUROS T1 P7 EJES 4 y 5 ENTRE J Y G M=2,9,13,22,23,24 | 2026-03-16 | 4/13/2026 12:00:00 AM | 28 | 21 | 27.1 | 129
B-19322 VIALE 26 | M-T2-76 | Concreto | MUROS T2 P11 EJES 6 AL 7 ENTRE AYJ M=2,31,14 | 2026-03-16 | 4/15/2026 12:00:00 AM | 30 | 21 | 26.2 | 125
B-19322 VIALE 26 | M-T2-76 | Concreto | MUROS T2 P11 EJES 6 AL 7 ENTRE AYJ M=2,31,14 | 2026-03-16 | 4/15/2026 12:00:00 AM | 30 | 21 | 26.9 | 128
B-19322 VIALE 26 | M-T2-76 | Concreto | MUROS T2 P11 EJES 6 AL 7 ENTRE AYJ M=2,31,14 | 2026-03-16 | 4/15/2026 12:00:00 AM | 30 | 21 | 24.1 | 115
B-19322 VIALE 26 | M-T2-76 | Concreto | MUROS T2 P11 EJES 6 AL 7 ENTRE AYJ M=2,31,14 | 2026-03-16 | 3/23/2026 12:00:00 AM | 7 | 21 | 21 | 100
B-19322 VIALE 26 | M-T2-76 | Concreto | MUROS T2 P11 EJES 6 AL 7 ENTRE AYJ M=2,31,14 | 2026-03-16 | 3/23/2026 12:00:00 AM | 7 | 21 | 20 | 95
B-19322 VIALE 26 | M-T2-76 | Concreto | MUROS T2 P11 EJES 6 AL 7 ENTRE AYJ M=2,31,14 | 2026-03-16 | 3/23/2026 12:00:00 AM | 7 | 21 | 21.6 | 103
B-19322 VIALE 26 | M-T2-76 | Concreto | MUROS T2 P11 EJES 6 AL 7 ENTRE AYJ M=2,31,14 | 2026-03-16 | 3/17/2026 12:00:00 AM | 1 | 21 | 3.4 | 16
B-19322 VIALE 26 | M-T2-76 | Concreto | MUROS T2 P11 EJES 6 AL 7 ENTRE AYJ M=2,31,14 | 2026-03-16 | 3/17/2026 12:00:00 AM | 1 | 21 | 3.7 | 18
B-19322 VIALE 26 | M-T2-76 | Concreto | MUROS T2 P11 EJES 6 AL 7 ENTRE AYJ M=2,31,14 | 2026-03-16 | 3/17/2026 12:00:00 AM | 1 | 21 | 3.9 | 18
B-19322 VIALE 26 | P-T1-40 | Concreto | PLACA T1 PISO8 EJES 10 AL 12 ENTRE AYJ | 2026-03-16 | 3/23/2026 12:00:00 AM | 7 | 21 | 23.3 | 111
B-19322 VIALE 26 | P-T1-40 | Concreto | PLACA T1 PISO8 EJES 10 AL 12 ENTRE AYJ | 2026-03-16 | 3/23/2026 12:00:00 AM | 7 | 21 | 21.3 | 101
B-19322 VIALE 26 | P-T1-40 | Concreto | PLACA T1 PISO8 EJES 10 AL 12 ENTRE AYJ | 2026-03-16 | 3/23/2026 12:00:00 AM | 7 | 21 | 21.5 | 102
B-19322 VIALE 26 | P-T1-40 | Concreto | PLACA T1 PISO8 EJES 10 AL 12 ENTRE AYJ | 2026-03-16 | 3/17/2026 12:00:00 AM | 1 | 21 | 3.9 | 19
B-19322 VIALE 26 | P-T1-40 | Concreto | PLACA T1 PISO8 EJES 10 AL 12 ENTRE AYJ | 2026-03-16 | 3/17/2026 12:00:00 AM | 1 | 21 | 3.8 | 18
B-19322 VIALE 26 | P-T1-40 | Concreto | PLACA T1 PISO8 EJES 10 AL 12 ENTRE AYJ | 2026-03-16 | 3/17/2026 12:00:00 AM | 1 | 21 | 3.9 | 18
B-19322 VIALE 26 | P-T2-58 | Concreto | PLACA T2 P12 EJE 12 AL 15 ENTRE AYJ | 2026-03-16 | 4/16/2026 12:00:00 AM | 31 | 21 | 20.6 | 98
B-19322 VIALE 26 | P-T2-58 | Concreto | PLACA T2 P12 EJE 12 AL 15 ENTRE AYJ | 2026-03-16 | 4/16/2026 12:00:00 AM | 31 | 21 | 24.6 | 117
B-19322 VIALE 26 | P-T2-58 | Concreto | PLACA T2 P12 EJE 12 AL 15 ENTRE AYJ | 2026-03-16 | 4/16/2026 12:00:00 AM | 31 | 21 | 26.5 | 126
B-19322 VIALE 26 | P-T2-58 | Concreto | PLACA T2 P12 EJE 12 AL 15 ENTRE AYJ | 2026-03-16 | 3/23/2026 12:00:00 AM | 7 | 21 | 21.6 | 103
B-19322 VIALE 26 | P-T2-58 | Concreto | PLACA T2 P12 EJE 12 AL 15 ENTRE AYJ | 2026-03-16 | 3/23/2026 12:00:00 AM | 7 | 21 | 21 | 100
B-19322 VIALE 26 | P-T2-58 | Concreto | PLACA T2 P12 EJE 12 AL 15 ENTRE AYJ | 2026-03-16 | 3/23/2026 12:00:00 AM | 7 | 21 | 19.6 | 93
B-19322 VIALE 26 | P-T2-58 | Concreto | PLACA T2 P12 EJE 12 AL 15 ENTRE AYJ | 2026-03-16 | 3/17/2026 12:00:00 AM | 1 | 21 | 3.6 | 17
B-19322 VIALE 26 | P-T2-58 | Concreto | PLACA T2 P12 EJE 12 AL 15 ENTRE AYJ | 2026-03-16 | 3/17/2026 12:00:00 AM | 1 | 21 | 3.6 | 17
B-19322 VIALE 26 | P-T2-58 | Concreto | PLACA T2 P12 EJE 12 AL 15 ENTRE AYJ | 2026-03-16 | 3/17/2026 12:00:00 AM | 1 | 21 | 3.7 | 18
B-19322 VIALE 26 | M-T1-50 | Concreto | MUROS T1 P7 EJES 6-7 ENTRE JyG M=2,9,22,13,24,5 | 2026-03-14 | 3/21/2026 12:00:00 AM | 7 | 21 | 21.9 | 104
B-19322 VIALE 26 | M-T1-50 | Concreto | MUROS T1 P7 EJES 6-7 ENTRE JyG M=2,9,22,13,24,5 | 2026-03-14 | 3/21/2026 12:00:00 AM | 7 | 21 | 23.8 | 114
B-19322 VIALE 26 | M-T1-50 | Concreto | MUROS T1 P7 EJES 6-7 ENTRE JyG M=2,9,22,13,24,5 | 2026-03-14 | 3/21/2026 12:00:00 AM | 7 | 21 | 22.2 | 106
B-19322 VIALE 26 | M-T1-50 | Concreto | MUROS T1 P7 EJES 6-7 ENTRE JyG M=2,9,22,13,24,5 | 2026-03-14 | 3/16/2026 12:00:00 AM | 2 | 21 | 10 | 48
B-19322 VIALE 26 | M-T1-50 | Concreto | MUROS T1 P7 EJES 6-7 ENTRE JyG M=2,9,22,13,24,5 | 2026-03-14 | 3/16/2026 12:00:00 AM | 2 | 21 | 9.8 | 47
B-19322 VIALE 26 | M-T1-50 | Concreto | MUROS T1 P7 EJES 6-7 ENTRE JyG M=2,9,22,13,24,5 | 2026-03-14 | 3/16/2026 12:00:00 AM | 2 | 21 | 9.6 | 46
B-19322 VIALE 26 | M-T1-50_ | Concreto | MUROS T1 P7 EJES 6 Y 7 ENTRE J Y G M=2,9,22,13,23,24,5 | 2026-03-14 | 4/13/2026 12:00:00 AM | 30 | 21 | 16.3 | 78
B-19322 VIALE 26 | M-T1-50_ | Concreto | MUROS T1 P7 EJES 6 Y 7 ENTRE J Y G M=2,9,22,13,23,24,5 | 2026-03-14 | 4/13/2026 12:00:00 AM | 30 | 21 | 26 | 124
B-19322 VIALE 26 | M-T1-50_ | Concreto | MUROS T1 P7 EJES 6 Y 7 ENTRE J Y G M=2,9,22,13,23,24,5 | 2026-03-14 | 4/13/2026 12:00:00 AM | 30 | 21 | 26.4 | 126
B-19322 VIALE 26 | M-T2-75 | Concreto | MUROS T2 P11 EJE 9 AL 10 | 2026-03-14 | 4/15/2026 12:00:00 AM | 32 | 21 | 28.6 | 136
B-19322 VIALE 26 | M-T2-75 | Concreto | MUROS T2 P11 EJE 9 AL 10 | 2026-03-14 | 4/15/2026 12:00:00 AM | 32 | 21 | 29.2 | 139
B-19322 VIALE 26 | M-T2-75 | Concreto | MUROS T2 P11 EJE 9 AL 10 | 2026-03-14 | 4/15/2026 12:00:00 AM | 32 | 21 | 30 | 143
B-19322 VIALE 26 | M-T2-75 | Concreto | MUROS T2 P11 EJE 9 AL 10 | 2026-03-14 | 3/21/2026 12:00:00 AM | 7 | 21 | 19.6 | 94
B-19322 VIALE 26 | M-T2-75 | Concreto | MUROS T2 P11 EJE 9 AL 10 | 2026-03-14 | 3/21/2026 12:00:00 AM | 7 | 21 | 19.3 | 92
B-19322 VIALE 26 | M-T2-75 | Concreto | MUROS T2 P11 EJE 9 AL 10 | 2026-03-14 | 3/21/2026 12:00:00 AM | 7 | 21 | 20 | 95
B-19322 VIALE 26 | M-T2-75 | Concreto | MUROS T2 P11 EJE 9 AL 10 | 2026-03-14 | 3/16/2026 12:00:00 AM | 2 | 21 | 11.3 | 54
B-19322 VIALE 26 | M-T2-75 | Concreto | MUROS T2 P11 EJE 9 AL 10 | 2026-03-14 | 3/16/2026 12:00:00 AM | 2 | 21 | 10.4 | 50
B-19322 VIALE 26 | M-T2-75 | Concreto | MUROS T2 P11 EJE 9 AL 10 | 2026-03-14 | 3/16/2026 12:00:00 AM | 2 | 21 | 10.4 | 50
B-19322 VIALE 26 | P-T1-39 | Concreto | PLACA T1 P8 EJES 12 AL 15 ENTRE AyJ | 2026-03-14 | 4/13/2026 12:00:00 AM | 30 | 21 | 31.6 | 150
B-19322 VIALE 26 | P-T1-39 | Concreto | PLACA T1 P8 EJES 12 AL 15 ENTRE AyJ | 2026-03-14 | 4/13/2026 12:00:00 AM | 30 | 21 | 32.7 | 156
B-19322 VIALE 26 | P-T1-39 | Concreto | PLACA T1 P8 EJES 12 AL 15 ENTRE AyJ | 2026-03-14 | 4/13/2026 12:00:00 AM | 30 | 21 | 32.3 | 154
B-19322 VIALE 26 | P-T1-39 | Concreto | PLACA T1 P8 EJES 12 AL 15 ENTRE AyJ | 2026-03-14 | 3/21/2026 12:00:00 AM | 7 | 21 | 24.5 | 117
B-19322 VIALE 26 | P-T1-39 | Concreto | PLACA T1 P8 EJES 12 AL 15 ENTRE AyJ | 2026-03-14 | 3/21/2026 12:00:00 AM | 7 | 21 | 24.8 | 118
B-19322 VIALE 26 | P-T1-39 | Concreto | PLACA T1 P8 EJES 12 AL 15 ENTRE AyJ | 2026-03-14 | 3/21/2026 12:00:00 AM | 7 | 21 | 24.9 | 119
B-19322 VIALE 26 | P-T1-39 | Concreto | PLACA T1 P8 EJES 12 AL 15 ENTRE AyJ | 2026-03-14 | 3/16/2026 12:00:00 AM | 2 | 21 | 11.7 | 56
B-19322 VIALE 26 | P-T1-39 | Concreto | PLACA T1 P8 EJES 12 AL 15 ENTRE AyJ | 2026-03-14 | 3/16/2026 12:00:00 AM | 2 | 21 | 12.2 | 58
B-19322 VIALE 26 | P-T1-39 | Concreto | PLACA T1 P8 EJES 12 AL 15 ENTRE AyJ | 2026-03-14 | 3/16/2026 12:00:00 AM | 2 | 21 | 12 | 57
B-19322 VIALE 26 | M-T1-49 | Concreto | MUROS T1 P7 EJES 8 Y 9 ENTRE AyJ M=2,9,22,24 | 2026-03-13 | 3/20/2026 12:00:00 AM | 7 | 21 | 24.1 | 115
B-19322 VIALE 26 | M-T1-49 | Concreto | MUROS T1 P7 EJES 8 Y 9 ENTRE AyJ M=2,9,22,24 | 2026-03-13 | 3/20/2026 12:00:00 AM | 7 | 21 | 24.2 | 115
B-19322 VIALE 26 | M-T1-49 | Concreto | MUROS T1 P7 EJES 8 Y 9 ENTRE AyJ M=2,9,22,24 | 2026-03-13 | 3/20/2026 12:00:00 AM | 7 | 21 | 24.1 | 115
B-19322 VIALE 26 | M-T1-49 | Concreto | MUROS T1 P7 EJES 8 Y 9 ENTRE AyJ M=2,9,22,24 | 2026-03-13 | 3/14/2026 12:00:00 AM | 1 | 21 | 3.3 | 16
B-19322 VIALE 26 | M-T1-49 | Concreto | MUROS T1 P7 EJES 8 Y 9 ENTRE AyJ M=2,9,22,24 | 2026-03-13 | 3/14/2026 12:00:00 AM | 1 | 21 | 3.1 | 14
B-19322 VIALE 26 | M-T1-49 | Concreto | MUROS T1 P7 EJES 8 Y 9 ENTRE AyJ M=2,9,22,24 | 2026-03-13 | 3/14/2026 12:00:00 AM | 1 | 21 | 2.6 | 12
B-19322 VIALE 26 | M-T1-49_ | Concreto | MUROS T1 P7 EJES 8 Y 9 ENTRE A Y J M=2,9,22,24 | 2026-03-13 | 4/13/2026 12:00:00 AM | 31 | 21 | 29.1 | 138
B-19322 VIALE 26 | M-T1-49_ | Concreto | MUROS T1 P7 EJES 8 Y 9 ENTRE A Y J M=2,9,22,24 | 2026-03-13 | 4/13/2026 12:00:00 AM | 31 | 21 | 27.9 | 133
B-19322 VIALE 26 | M-T1-49_ | Concreto | MUROS T1 P7 EJES 8 Y 9 ENTRE A Y J M=2,9,22,24 | 2026-03-13 | 4/13/2026 12:00:00 AM | 31 | 21 | 30.8 | 146
B-19322 VIALE 26 | M-T2-74 | Concreto | MUROS T2 P11 EJE 11 AL 15 ENTRE A Y J M=9,29,32 | 2026-03-13 | 4/15/2026 12:00:00 AM | 33 | 21 | 26.1 | 124
B-19322 VIALE 26 | M-T2-74 | Concreto | MUROS T2 P11 EJE 11 AL 15 ENTRE A Y J M=9,29,32 | 2026-03-13 | 4/15/2026 12:00:00 AM | 33 | 21 | 26.1 | 124
B-19322 VIALE 26 | M-T2-74 | Concreto | MUROS T2 P11 EJE 11 AL 15 ENTRE A Y J M=9,29,32 | 2026-03-13 | 4/15/2026 12:00:00 AM | 33 | 21 | 25.8 | 123
B-19322 VIALE 26 | M-T2-74 | Concreto | MUROS T2 P11 EJE 11 AL 15 ENTRE A Y J M=9,29,32 | 2026-03-13 | 3/20/2026 12:00:00 AM | 7 | 21 | 22.9 | 109
B-19322 VIALE 26 | M-T2-74 | Concreto | MUROS T2 P11 EJE 11 AL 15 ENTRE A Y J M=9,29,32 | 2026-03-13 | 3/20/2026 12:00:00 AM | 7 | 21 | 21.1 | 100
B-19322 VIALE 26 | M-T2-74 | Concreto | MUROS T2 P11 EJE 11 AL 15 ENTRE A Y J M=9,29,32 | 2026-03-13 | 3/20/2026 12:00:00 AM | 7 | 21 | 20.5 | 98
B-19322 VIALE 26 | M-T2-74 | Concreto | MUROS T2 P11 EJE 11 AL 15 ENTRE A Y J M=9,29,32 | 2026-03-13 | 3/14/2026 12:00:00 AM | 1 | 21 | 3.5 | 17
B-19322 VIALE 26 | M-T2-74 | Concreto | MUROS T2 P11 EJE 11 AL 15 ENTRE A Y J M=9,29,32 | 2026-03-13 | 3/14/2026 12:00:00 AM | 1 | 21 | 3.5 | 17
B-19322 VIALE 26 | M-T2-74 | Concreto | MUROS T2 P11 EJE 11 AL 15 ENTRE A Y J M=9,29,32 | 2026-03-13 | 3/14/2026 12:00:00 AM | 1 | 21 | 3.7 | 18
B-19322 VIALE 26 | P-T2-57 | Concreto | PLACA T2 PISO 11 EJES 1 AL 4 ENTRE A Y J | 2026-03-13 | 4/16/2026 12:00:00 AM | 34 | 21 | 34.8 | 166
B-19322 VIALE 26 | P-T2-57 | Concreto | PLACA T2 PISO 11 EJES 1 AL 4 ENTRE A Y J | 2026-03-13 | 4/16/2026 12:00:00 AM | 34 | 21 | 33.8 | 161
B-19322 VIALE 26 | P-T2-57 | Concreto | PLACA T2 PISO 11 EJES 1 AL 4 ENTRE A Y J | 2026-03-13 | 4/16/2026 12:00:00 AM | 34 | 21 | 33.7 | 160
B-19322 VIALE 26 | P-T2-57 | Concreto | PLACA T2 PISO 11 EJES 1 AL 4 ENTRE A Y J | 2026-03-13 | 3/20/2026 12:00:00 AM | 7 | 21 | 29 | 138
B-19322 VIALE 26 | P-T2-57 | Concreto | PLACA T2 PISO 11 EJES 1 AL 4 ENTRE A Y J | 2026-03-13 | 3/20/2026 12:00:00 AM | 7 | 21 | 28.9 | 138
B-19322 VIALE 26 | P-T2-57 | Concreto | PLACA T2 PISO 11 EJES 1 AL 4 ENTRE A Y J | 2026-03-13 | 3/20/2026 12:00:00 AM | 7 | 21 | 27.5 | 131
B-19322 VIALE 26 | P-T2-57 | Concreto | PLACA T2 PISO 11 EJES 1 AL 4 ENTRE A Y J | 2026-03-13 | 3/14/2026 12:00:00 AM | 1 | 21 | 5.7 | 27
B-19322 VIALE 26 | P-T2-57 | Concreto | PLACA T2 PISO 11 EJES 1 AL 4 ENTRE A Y J | 2026-03-13 | 3/14/2026 12:00:00 AM | 1 | 21 | 5.5 | 26
B-19322 VIALE 26 | P-T2-57 | Concreto | PLACA T2 PISO 11 EJES 1 AL 4 ENTRE A Y J | 2026-03-13 | 3/14/2026 12:00:00 AM | 1 | 21 | 5.9 | 28
B-19322 VIALE 26 | M-T1-48 | Concreto | MUROS T1 P7 EJES 10 Y 11 ENTRE JyG | 2026-03-12 | 3/19/2026 12:00:00 AM | 7 | 21 | 22.8 | 109
B-19322 VIALE 26 | M-T1-48 | Concreto | MUROS T1 P7 EJES 10 Y 11 ENTRE JyG | 2026-03-12 | 3/19/2026 12:00:00 AM | 7 | 21 | 21.9 | 104
B-19322 VIALE 26 | M-T1-48 | Concreto | MUROS T1 P7 EJES 10 Y 11 ENTRE JyG | 2026-03-12 | 3/19/2026 12:00:00 AM | 7 | 21 | 22.3 | 106
B-19322 VIALE 26 | M-T1-48 | Concreto | MUROS T1 P7 EJES 10 Y 11 ENTRE JyG | 2026-03-12 | 3/13/2026 12:00:00 AM | 1 | 21 | 4.1 | 19
B-19322 VIALE 26 | M-T1-48 | Concreto | MUROS T1 P7 EJES 10 Y 11 ENTRE JyG | 2026-03-12 | 3/13/2026 12:00:00 AM | 1 | 21 | 3.8 | 18
B-19322 VIALE 26 | M-T1-48 | Concreto | MUROS T1 P7 EJES 10 Y 11 ENTRE JyG | 2026-03-12 | 3/13/2026 12:00:00 AM | 1 | 21 | 3.9 | 19
B-19322 VIALE 26 | M-T1-48_ | Concreto | MUROS T1 P7 EJES 10 Y 11 ENTRE ENTRE J Y G M=23,25,2,9,22,10,12 | 2026-03-12 | 4/13/2026 12:00:00 AM | 32 | 21 | 28.1 | 134
B-19322 VIALE 26 | M-T1-48_ | Concreto | MUROS T1 P7 EJES 10 Y 11 ENTRE ENTRE J Y G M=23,25,2,9,22,10,12 | 2026-03-12 | 4/13/2026 12:00:00 AM | 32 | 21 | 27.6 | 132
B-19322 VIALE 26 | M-T1-48_ | Concreto | MUROS T1 P7 EJES 10 Y 11 ENTRE ENTRE J Y G M=23,25,2,9,22,10,12 | 2026-03-12 | 4/13/2026 12:00:00 AM | 32 | 21 | 26.9 | 128
B-19322 VIALE 26 | M-T2-73 | Concreto | MUROS T2 P11 EJE 11 AL 15 ENTRE J Y F M=17,18,28,27,16,1 | 2026-03-12 | 4/15/2026 12:00:00 AM | 34 | 21 | 26 | 124
B-19322 VIALE 26 | M-T2-73 | Concreto | MUROS T2 P11 EJE 11 AL 15 ENTRE J Y F M=17,18,28,27,16,1 | 2026-03-12 | 4/15/2026 12:00:00 AM | 34 | 21 | 26.8 | 128
B-19322 VIALE 26 | M-T2-73 | Concreto | MUROS T2 P11 EJE 11 AL 15 ENTRE J Y F M=17,18,28,27,16,1 | 2026-03-12 | 4/15/2026 12:00:00 AM | 34 | 21 | 25.2 | 120
B-19322 VIALE 26 | M-T2-73 | Concreto | MUROS T2 P11 EJE 11 AL 15 ENTRE J Y F M=17,18,28,27,16,1 | 2026-03-12 | 3/19/2026 12:00:00 AM | 7 | 21 | 20.5 | 97
B-19322 VIALE 26 | M-T2-73 | Concreto | MUROS T2 P11 EJE 11 AL 15 ENTRE J Y F M=17,18,28,27,16,1 | 2026-03-12 | 3/19/2026 12:00:00 AM | 7 | 21 | 19.9 | 95
B-19322 VIALE 26 | M-T2-73 | Concreto | MUROS T2 P11 EJE 11 AL 15 ENTRE J Y F M=17,18,28,27,16,1 | 2026-03-12 | 3/19/2026 12:00:00 AM | 7 | 21 | 20.3 | 97
B-19322 VIALE 26 | M-T2-73 | Concreto | MUROS T2 P11 EJE 11 AL 15 ENTRE J Y F M=17,18,28,27,16,1 | 2026-03-12 | 3/13/2026 12:00:00 AM | 1 | 21 | 2.9 | 14
B-19322 VIALE 26 | M-T2-73 | Concreto | MUROS T2 P11 EJE 11 AL 15 ENTRE J Y F M=17,18,28,27,16,1 | 2026-03-12 | 3/13/2026 12:00:00 AM | 1 | 21 | 2.7 | 13
B-19322 VIALE 26 | M-T2-73 | Concreto | MUROS T2 P11 EJE 11 AL 15 ENTRE J Y F M=17,18,28,27,16,1 | 2026-03-12 | 3/13/2026 12:00:00 AM | 1 | 21 | 2.7 | 13
B-19322 VIALE 26 | P-T1-38 | Concreto | PLACA T1 PISO 7 EJES C1 AL 04 ENTRE AyJ | 2026-03-12 | 4/13/2026 12:00:00 AM | 32 | 21 | 29.8 | 142
B-19322 VIALE 26 | P-T1-38 | Concreto | PLACA T1 PISO 7 EJES C1 AL 04 ENTRE AyJ | 2026-03-12 | 4/13/2026 12:00:00 AM | 32 | 21 | 30.2 | 144
B-19322 VIALE 26 | P-T1-38 | Concreto | PLACA T1 PISO 7 EJES C1 AL 04 ENTRE AyJ | 2026-03-12 | 4/13/2026 12:00:00 AM | 32 | 21 | 30.1 | 143
B-19322 VIALE 26 | P-T1-38 | Concreto | PLACA T1 PISO 7 EJES C1 AL 04 ENTRE AyJ | 2026-03-12 | 3/19/2026 12:00:00 AM | 7 | 21 | 30.6 | 146
B-19322 VIALE 26 | P-T1-38 | Concreto | PLACA T1 PISO 7 EJES C1 AL 04 ENTRE AyJ | 2026-03-12 | 3/19/2026 12:00:00 AM | 7 | 21 | 28.7 | 137
B-19322 VIALE 26 | P-T1-38 | Concreto | PLACA T1 PISO 7 EJES C1 AL 04 ENTRE AyJ | 2026-03-12 | 3/19/2026 12:00:00 AM | 7 | 21 | 23.3 | 111
B-19322 VIALE 26 | P-T1-38 | Concreto | PLACA T1 PISO 7 EJES C1 AL 04 ENTRE AyJ | 2026-03-12 | 3/13/2026 12:00:00 AM | 1 | 21 | 4.9 | 23
B-19322 VIALE 26 | P-T1-38 | Concreto | PLACA T1 PISO 7 EJES C1 AL 04 ENTRE AyJ | 2026-03-12 | 3/13/2026 12:00:00 AM | 1 | 21 | 4.6 | 22
B-19322 VIALE 26 | P-T1-38 | Concreto | PLACA T1 PISO 7 EJES C1 AL 04 ENTRE AyJ | 2026-03-12 | 3/13/2026 12:00:00 AM | 1 | 21 | 4.7 | 22
B-19322 VIALE 26 | P-T2-56 | Concreto | PLACA T2 PISO 11 EJES 4 AL 7 ENTRE A Y J | 2026-03-12 | 4/16/2026 12:00:00 AM | 35 | 21 | 28.4 | 135
B-19322 VIALE 26 | P-T2-56 | Concreto | PLACA T2 PISO 11 EJES 4 AL 7 ENTRE A Y J | 2026-03-12 | 4/16/2026 12:00:00 AM | 35 | 21 | 28.2 | 134
B-19322 VIALE 26 | P-T2-56 | Concreto | PLACA T2 PISO 11 EJES 4 AL 7 ENTRE A Y J | 2026-03-12 | 4/16/2026 12:00:00 AM | 35 | 21 | 30.8 | 147
B-19322 VIALE 26 | P-T2-56 | Concreto | PLACA T2 PISO 11 EJES 4 AL 7 ENTRE A Y J | 2026-03-12 | 3/19/2026 12:00:00 AM | 7 | 21 | 24.6 | 117
B-19322 VIALE 26 | P-T2-56 | Concreto | PLACA T2 PISO 11 EJES 4 AL 7 ENTRE A Y J | 2026-03-12 | 3/19/2026 12:00:00 AM | 7 | 21 | 22.4 | 107
B-19322 VIALE 26 | P-T2-56 | Concreto | PLACA T2 PISO 11 EJES 4 AL 7 ENTRE A Y J | 2026-03-12 | 3/19/2026 12:00:00 AM | 7 | 21 | 23.6 | 112
B-19322 VIALE 26 | P-T2-56 | Concreto | PLACA T2 PISO 11 EJES 4 AL 7 ENTRE A Y J | 2026-03-12 | 3/13/2026 12:00:00 AM | 1 | 21 | 3.9 | 19
B-19322 VIALE 26 | P-T2-56 | Concreto | PLACA T2 PISO 11 EJES 4 AL 7 ENTRE A Y J | 2026-03-12 | 3/13/2026 12:00:00 AM | 1 | 21 | 3.2 | 15
B-19322 VIALE 26 | P-T2-56 | Concreto | PLACA T2 PISO 11 EJES 4 AL 7 ENTRE A Y J | 2026-03-12 | 3/13/2026 12:00:00 AM | 1 | 21 | 3.8 | 18
B-19322 VIALE 26 | M-T1-47 | Concreto | MUROS T1 P7 EJES 15 AL 12 ENTRE AyJ M=31,32,2,10,23,25 | 2026-03-11 | 3/18/2026 12:00:00 AM | 7 | 21 | 23.6 | 112
B-19322 VIALE 26 | M-T1-47 | Concreto | MUROS T1 P7 EJES 15 AL 12 ENTRE AyJ M=31,32,2,10,23,25 | 2026-03-11 | 3/18/2026 12:00:00 AM | 7 | 21 | 23.3 | 111
B-19322 VIALE 26 | M-T1-47 | Concreto | MUROS T1 P7 EJES 15 AL 12 ENTRE AyJ M=31,32,2,10,23,25 | 2026-03-11 | 3/18/2026 12:00:00 AM | 7 | 21 | 22.7 | 108
B-19322 VIALE 26 | M-T1-47 | Concreto | MUROS T1 P7 EJES 15 AL 12 ENTRE AyJ M=31,32,2,10,23,25 | 2026-03-11 | 3/12/2026 12:00:00 AM | 1 | 21 | 4.1 | 19
B-19322 VIALE 26 | M-T1-47 | Concreto | MUROS T1 P7 EJES 15 AL 12 ENTRE AyJ M=31,32,2,10,23,25 | 2026-03-11 | 3/12/2026 12:00:00 AM | 1 | 21 | 4 | 19
B-19322 VIALE 26 | M-T1-47 | Concreto | MUROS T1 P7 EJES 15 AL 12 ENTRE AyJ M=31,32,2,10,23,25 | 2026-03-11 | 3/12/2026 12:00:00 AM | 1 | 21 | 3.9 | 18
B-19322 VIALE 26 | M-T1-47. | Concreto | MUROS T1 P7 EJES 15 AL 12 ENTRE AyJ M=31,32,2,10,23,25 | 2026-03-11 | 4/13/2026 12:00:00 AM | 33 | 21 | 31.9 | 152
B-19322 VIALE 26 | M-T1-47. | Concreto | MUROS T1 P7 EJES 15 AL 12 ENTRE AyJ M=31,32,2,10,23,25 | 2026-03-11 | 4/13/2026 12:00:00 AM | 33 | 21 | 31.9 | 152
B-19322 VIALE 26 | M-T1-47. | Concreto | MUROS T1 P7 EJES 15 AL 12 ENTRE AyJ M=31,32,2,10,23,25 | 2026-03-11 | 4/13/2026 12:00:00 AM | 33 | 21 | 31.1 | 148
B-19322 VIALE 26 | P-T1-37 | Concreto | PLACA T1 PISO 7 EJE 4 AL 6 ENTRE A-J | 2026-03-11 | 3/18/2026 12:00:00 AM | 7 | 21 | 30.6 | 146
B-19322 VIALE 26 | P-T1-37 | Concreto | PLACA T1 PISO 7 EJE 4 AL 6 ENTRE A-J | 2026-03-11 | 3/18/2026 12:00:00 AM | 7 | 21 | 28.6 | 136
B-19322 VIALE 26 | P-T1-37 | Concreto | PLACA T1 PISO 7 EJE 4 AL 6 ENTRE A-J | 2026-03-11 | 3/18/2026 12:00:00 AM | 7 | 21 | 30.9 | 147
B-19322 VIALE 26 | P-T1-37 | Concreto | PLACA T1 PISO 7 EJE 4 AL 6 ENTRE A-J | 2026-03-11 | 3/12/2026 12:00:00 AM | 1 | 21 | 5.2 | 24
B-19322 VIALE 26 | P-T1-37 | Concreto | PLACA T1 PISO 7 EJE 4 AL 6 ENTRE A-J | 2026-03-11 | 3/12/2026 12:00:00 AM | 1 | 21 | 5.1 | 24
B-19322 VIALE 26 | P-T1-37 | Concreto | PLACA T1 PISO 7 EJE 4 AL 6 ENTRE A-J | 2026-03-11 | 3/12/2026 12:00:00 AM | 1 | 21 | 5 | 24
B-19322 VIALE 26 | P-T1-37. | Concreto | PLACA T1 PISO 7 EJE 4 AL 6 ENTRE A-J | 2026-03-11 | 4/14/2026 12:00:00 AM | 34 | 21 | 39.8 | 190
B-19322 VIALE 26 | P-T1-37. | Concreto | PLACA T1 PISO 7 EJE 4 AL 6 ENTRE A-J | 2026-03-11 | 4/14/2026 12:00:00 AM | 34 | 21 | 40.8 | 194
B-19322 VIALE 26 | P-T1-37. | Concreto | PLACA T1 PISO 7 EJE 4 AL 6 ENTRE A-J | 2026-03-11 | 4/14/2026 12:00:00 AM | 34 | 21 | 40 | 190
B-19322 VIALE 26 | P-T2-55 | Concreto | PLACA T2 PISO 11 EJES 7 AL 9 ENTRE A Y J | 2026-03-11 | 4/16/2026 12:00:00 AM | 36 | 21 | 30.9 | 147
B-19322 VIALE 26 | P-T2-55 | Concreto | PLACA T2 PISO 11 EJES 7 AL 9 ENTRE A Y J | 2026-03-11 | 4/16/2026 12:00:00 AM | 36 | 21 | 31.1 | 148
B-19322 VIALE 26 | P-T2-55 | Concreto | PLACA T2 PISO 11 EJES 7 AL 9 ENTRE A Y J | 2026-03-11 | 4/16/2026 12:00:00 AM | 36 | 21 | 31.4 | 149
B-19322 VIALE 26 | P-T2-55 | Concreto | PLACA T2 PISO 11 EJES 7 AL 9 ENTRE A Y J | 2026-03-11 | 3/18/2026 12:00:00 AM | 7 | 21 | 23.2 | 110
B-19322 VIALE 26 | P-T2-55 | Concreto | PLACA T2 PISO 11 EJES 7 AL 9 ENTRE A Y J | 2026-03-11 | 3/18/2026 12:00:00 AM | 7 | 21 | 23.3 | 111
B-19322 VIALE 26 | P-T2-55 | Concreto | PLACA T2 PISO 11 EJES 7 AL 9 ENTRE A Y J | 2026-03-11 | 3/18/2026 12:00:00 AM | 7 | 21 | 22.4 | 107
B-19322 VIALE 26 | P-T2-55 | Concreto | PLACA T2 PISO 11 EJES 7 AL 9 ENTRE A Y J | 2026-03-11 | 3/12/2026 12:00:00 AM | 1 | 21 | 4.9 | 23
B-19322 VIALE 26 | P-T2-55 | Concreto | PLACA T2 PISO 11 EJES 7 AL 9 ENTRE A Y J | 2026-03-11 | 3/12/2026 12:00:00 AM | 1 | 21 | 5.1 | 24
B-19322 VIALE 26 | P-T2-55 | Concreto | PLACA T2 PISO 11 EJES 7 AL 9 ENTRE A Y J | 2026-03-11 | 3/12/2026 12:00:00 AM | 1 | 21 | 5 | 24
B-19322 VIALE 26 | M-T2-72 | Concreto | MUROS T2 P10 EJES 1 AL 2 ENTRE A Y J M=15,19,22,23,24,25 | 2026-03-10 | 4/15/2026 12:00:00 AM | 36 | 21 | 30.6 | 146
B-19322 VIALE 26 | M-T2-72 | Concreto | MUROS T2 P10 EJES 1 AL 2 ENTRE A Y J M=15,19,22,23,24,25 | 2026-03-10 | 4/15/2026 12:00:00 AM | 36 | 21 | 30.5 | 145
B-19322 VIALE 26 | M-T2-72 | Concreto | MUROS T2 P10 EJES 1 AL 2 ENTRE A Y J M=15,19,22,23,24,25 | 2026-03-10 | 4/15/2026 12:00:00 AM | 36 | 21 | 30.2 | 144
B-19322 VIALE 26 | M-T2-72 | Concreto | MUROS T2 P10 EJES 1 AL 2 ENTRE A Y J M=15,19,22,23,24,25 | 2026-03-10 | 3/17/2026 12:00:00 AM | 7 | 21 | 24.6 | 117
B-19322 VIALE 26 | M-T2-72 | Concreto | MUROS T2 P10 EJES 1 AL 2 ENTRE A Y J M=15,19,22,23,24,25 | 2026-03-10 | 3/17/2026 12:00:00 AM | 7 | 21 | 25.4 | 121
B-19322 VIALE 26 | M-T2-72 | Concreto | MUROS T2 P10 EJES 1 AL 2 ENTRE A Y J M=15,19,22,23,24,25 | 2026-03-10 | 3/17/2026 12:00:00 AM | 7 | 21 | 23.6 | 112
B-19322 VIALE 26 | M-T2-72 | Concreto | MUROS T2 P10 EJES 1 AL 2 ENTRE A Y J M=15,19,22,23,24,25 | 2026-03-10 | 3/11/2026 12:00:00 AM | 1 | 21 | 3.7 | 18
B-19322 VIALE 26 | M-T2-72 | Concreto | MUROS T2 P10 EJES 1 AL 2 ENTRE A Y J M=15,19,22,23,24,25 | 2026-03-10 | 3/11/2026 12:00:00 AM | 1 | 21 | 3.7 | 17
B-19322 VIALE 26 | M-T2-72 | Concreto | MUROS T2 P10 EJES 1 AL 2 ENTRE A Y J M=15,19,22,23,24,25 | 2026-03-10 | 3/11/2026 12:00:00 AM | 1 | 21 | 3.7 | 17
B-19322 VIALE 26 | MR-T1-02 | Concreto | MORTERO GRAUTING T1 PISO 2 | 2026-03-10 | 3/24/2026 12:00:00 AM | 14 | 12.3 | 10.2 | 83
B-19322 VIALE 26 | MR-T1-02 | Concreto | MORTERO GRAUTING T1 PISO 2 | 2026-03-10 | 3/24/2026 12:00:00 AM | 14 | 12.3 | 11.2 | 92
B-19322 VIALE 26 | MR-T1-02 | Concreto | MORTERO GRAUTING T1 PISO 2 | 2026-03-10 | 3/24/2026 12:00:00 AM | 14 | 12.3 | 10.9 | 89
B-19322 VIALE 26 | MR-T1-02_ | Concreto | MORTERO GRAUTING T1 PISO 2 | 2026-03-10 | 4/11/2026 12:00:00 AM | 32 | 12.4 | 14.1 | 113
B-19322 VIALE 26 | MR-T1-02_ | Concreto | MORTERO GRAUTING T1 PISO 2 | 2026-03-10 | 4/11/2026 12:00:00 AM | 32 | 12.4 | 17.3 | 139
B-19322 VIALE 26 | MR-T1-02_ | Concreto | MORTERO GRAUTING T1 PISO 2 | 2026-03-10 | 4/11/2026 12:00:00 AM | 32 | 12.4 | 15.1 | 122
B-19322 VIALE 26 | P-T2-54 | Concreto | PLACA T2 PISO 11 EJES 9 AL 11 ENTRE A Y J | 2026-03-10 | 4/16/2026 12:00:00 AM | 37 | 21 | 34.1 | 162
B-19322 VIALE 26 | P-T2-54 | Concreto | PLACA T2 PISO 11 EJES 9 AL 11 ENTRE A Y J | 2026-03-10 | 4/16/2026 12:00:00 AM | 37 | 21 | 35.5 | 169
B-19322 VIALE 26 | P-T2-54 | Concreto | PLACA T2 PISO 11 EJES 9 AL 11 ENTRE A Y J | 2026-03-10 | 4/16/2026 12:00:00 AM | 37 | 21 | 32.2 | 153
B-19322 VIALE 26 | P-T2-54 | Concreto | PLACA T2 PISO 11 EJES 9 AL 11 ENTRE A Y J | 2026-03-10 | 3/17/2026 12:00:00 AM | 7 | 21 | 29.8 | 142
B-19322 VIALE 26 | P-T2-54 | Concreto | PLACA T2 PISO 11 EJES 9 AL 11 ENTRE A Y J | 2026-03-10 | 3/17/2026 12:00:00 AM | 7 | 21 | 27.4 | 130
B-19322 VIALE 26 | P-T2-54 | Concreto | PLACA T2 PISO 11 EJES 9 AL 11 ENTRE A Y J | 2026-03-10 | 3/17/2026 12:00:00 AM | 7 | 21 | 28.8 | 137
B-19322 VIALE 26 | P-T2-54 | Concreto | PLACA T2 PISO 11 EJES 9 AL 11 ENTRE A Y J | 2026-03-10 | 3/11/2026 12:00:00 AM | 1 | 21 | 2.3 | 11
B-19322 VIALE 26 | P-T2-54 | Concreto | PLACA T2 PISO 11 EJES 9 AL 11 ENTRE A Y J | 2026-03-10 | 3/11/2026 12:00:00 AM | 1 | 21 | 2.8 | 13
B-19322 VIALE 26 | P-T2-54 | Concreto | PLACA T2 PISO 11 EJES 9 AL 11 ENTRE A Y J | 2026-03-10 | 3/11/2026 12:00:00 AM | 1 | 21 | 3 | 14
B-19322 VIALE 26 | M-T1-46 | Concreto | MUROS T2 P6 EJE 3 -GyJ M=23,21,8 EJE 1-2 AyJ M=1,18,19 | 2026-03-09 | 3/16/2026 12:00:00 AM | 7 | 21 | 21 | 100
B-19322 VIALE 26 | M-T1-46 | Concreto | MUROS T2 P6 EJE 3 -GyJ M=23,21,8 EJE 1-2 AyJ M=1,18,19 | 2026-03-09 | 3/16/2026 12:00:00 AM | 7 | 21 | 22.4 | 107
B-19322 VIALE 26 | M-T1-46 | Concreto | MUROS T2 P6 EJE 3 -GyJ M=23,21,8 EJE 1-2 AyJ M=1,18,19 | 2026-03-09 | 3/16/2026 12:00:00 AM | 7 | 21 | 26 | 124
B-19322 VIALE 26 | M-T1-46 | Concreto | MUROS T2 P6 EJE 3 -GyJ M=23,21,8 EJE 1-2 AyJ M=1,18,19 | 2026-03-09 | 3/10/2026 12:00:00 AM | 1 | 21 | 3.3 | 16
B-19322 VIALE 26 | M-T1-46 | Concreto | MUROS T2 P6 EJE 3 -GyJ M=23,21,8 EJE 1-2 AyJ M=1,18,19 | 2026-03-09 | 3/10/2026 12:00:00 AM | 1 | 21 | 3.3 | 16
B-19322 VIALE 26 | M-T1-46 | Concreto | MUROS T2 P6 EJE 3 -GyJ M=23,21,8 EJE 1-2 AyJ M=1,18,19 | 2026-03-09 | 3/10/2026 12:00:00 AM | 1 | 21 | 3.2 | 15
B-19322 VIALE 26 | M-T1-46. | Concreto | MUROS T2 P6 EJE 3 -GyJ M=23,21,8 EJE 1-2 AyJ M=1,18,19 | 2026-03-09 | 4/13/2026 12:00:00 AM | 35 | 21 | 30.6 | 146
B-19322 VIALE 26 | M-T1-46. | Concreto | MUROS T2 P6 EJE 3 -GyJ M=23,21,8 EJE 1-2 AyJ M=1,18,19 | 2026-03-09 | 4/13/2026 12:00:00 AM | 35 | 21 | 32.6 | 155
B-19322 VIALE 26 | M-T1-46. | Concreto | MUROS T2 P6 EJE 3 -GyJ M=23,21,8 EJE 1-2 AyJ M=1,18,19 | 2026-03-09 | 4/13/2026 12:00:00 AM | 35 | 21 | 33.2 | 158
B-19322 VIALE 26 | M-T2-71 | Concreto | MUROS T2 P10 EJE 3 A Y J M=32,9A,29A EJE 5 A Y D M=32,29,9 | 2026-03-09 | 4/17/2026 12:00:00 AM | 39 | 21 | 42.3 | 201
B-19322 VIALE 26 | M-T2-71 | Concreto | MUROS T2 P10 EJE 3 A Y J M=32,9A,29A EJE 5 A Y D M=32,29,9 | 2026-03-09 | 4/17/2026 12:00:00 AM | 39 | 21 | 39.7 | 189
B-19322 VIALE 26 | M-T2-71 | Concreto | MUROS T2 P10 EJE 3 A Y J M=32,9A,29A EJE 5 A Y D M=32,29,9 | 2026-03-09 | 4/17/2026 12:00:00 AM | 39 | 21 | 40 | 190
B-19322 VIALE 26 | M-T2-71 | Concreto | MUROS T2 P10 EJE 3 A Y J M=32,9A,29A EJE 5 A Y D M=32,29,9 | 2026-03-09 | 3/16/2026 12:00:00 AM | 7 | 21 | 32.3 | 154
B-19322 VIALE 26 | M-T2-71 | Concreto | MUROS T2 P10 EJE 3 A Y J M=32,9A,29A EJE 5 A Y D M=32,29,9 | 2026-03-09 | 3/16/2026 12:00:00 AM | 7 | 21 | 34.2 | 163
B-19322 VIALE 26 | M-T2-71 | Concreto | MUROS T2 P10 EJE 3 A Y J M=32,9A,29A EJE 5 A Y D M=32,29,9 | 2026-03-09 | 3/16/2026 12:00:00 AM | 7 | 21 | 33.1 | 158
B-19322 VIALE 26 | M-T2-71 | Concreto | MUROS T2 P10 EJE 3 A Y J M=32,9A,29A EJE 5 A Y D M=32,29,9 | 2026-03-09 | 3/10/2026 12:00:00 AM | 1 | 21 | 6.2 | 30
B-19322 VIALE 26 | M-T2-71 | Concreto | MUROS T2 P10 EJE 3 A Y J M=32,9A,29A EJE 5 A Y D M=32,29,9 | 2026-03-09 | 3/10/2026 12:00:00 AM | 1 | 21 | 5.9 | 28
B-19322 VIALE 26 | M-T2-71 | Concreto | MUROS T2 P10 EJE 3 A Y J M=32,9A,29A EJE 5 A Y D M=32,29,9 | 2026-03-09 | 3/10/2026 12:00:00 AM | 1 | 21 | 5.4 | 26
B-19322 VIALE 26 | P-T1-36 | Concreto | PLACA P7 T1 EJES 06 Y 08 ENTRE A-J | 2026-03-09 | 3/16/2026 12:00:00 AM | 7 | 21 | 30.2 | 144
B-19322 VIALE 26 | P-T1-36 | Concreto | PLACA P7 T1 EJES 06 Y 08 ENTRE A-J | 2026-03-09 | 3/16/2026 12:00:00 AM | 7 | 21 | 27.2 | 130
B-19322 VIALE 26 | P-T1-36 | Concreto | PLACA P7 T1 EJES 06 Y 08 ENTRE A-J | 2026-03-09 | 3/16/2026 12:00:00 AM | 7 | 21 | 16.4 | 78
B-19322 VIALE 26 | P-T1-36 | Concreto | PLACA P7 T1 EJES 06 Y 08 ENTRE A-J | 2026-03-09 | 3/10/2026 12:00:00 AM | 1 | 21 | 3.5 | 17
B-19322 VIALE 26 | P-T1-36 | Concreto | PLACA P7 T1 EJES 06 Y 08 ENTRE A-J | 2026-03-09 | 3/10/2026 12:00:00 AM | 1 | 21 | 5.4 | 26
B-19322 VIALE 26 | P-T1-36 | Concreto | PLACA P7 T1 EJES 06 Y 08 ENTRE A-J | 2026-03-09 | 3/10/2026 12:00:00 AM | 1 | 21 | 4.4 | 21
B-19322 VIALE 26 | P-T2-53 | Concreto | PLACA T2 PISO 11 EJES 12 AL 15 ENTRE A Y J ESCALERA 8 AL 9 | 2026-03-09 | 4/16/2026 12:00:00 AM | 38 | 21 | 35.4 | 169
B-19322 VIALE 26 | P-T2-53 | Concreto | PLACA T2 PISO 11 EJES 12 AL 15 ENTRE A Y J ESCALERA 8 AL 9 | 2026-03-09 | 4/16/2026 12:00:00 AM | 38 | 21 | 39.6 | 189
B-19322 VIALE 26 | P-T2-53 | Concreto | PLACA T2 PISO 11 EJES 12 AL 15 ENTRE A Y J ESCALERA 8 AL 9 | 2026-03-09 | 4/16/2026 12:00:00 AM | 38 | 21 | 37.9 | 180
B-19322 VIALE 26 | P-T2-53 | Concreto | PLACA T2 PISO 11 EJES 12 AL 15 ENTRE A Y J ESCALERA 8 AL 9 | 2026-03-09 | 3/16/2026 12:00:00 AM | 7 | 21 | 31.5 | 150
B-19322 VIALE 26 | P-T2-53 | Concreto | PLACA T2 PISO 11 EJES 12 AL 15 ENTRE A Y J ESCALERA 8 AL 9 | 2026-03-09 | 3/16/2026 12:00:00 AM | 7 | 21 | 23.7 | 113
B-19322 VIALE 26 | P-T2-53 | Concreto | PLACA T2 PISO 11 EJES 12 AL 15 ENTRE A Y J ESCALERA 8 AL 9 | 2026-03-09 | 3/16/2026 12:00:00 AM | 7 | 21 | 31.6 | 150
B-19322 VIALE 26 | P-T2-53 | Concreto | PLACA T2 PISO 11 EJES 12 AL 15 ENTRE A Y J ESCALERA 8 AL 9 | 2026-03-09 | 3/10/2026 12:00:00 AM | 1 | 21 | 6.6 | 31
B-19322 VIALE 26 | P-T2-53 | Concreto | PLACA T2 PISO 11 EJES 12 AL 15 ENTRE A Y J ESCALERA 8 AL 9 | 2026-03-09 | 3/10/2026 12:00:00 AM | 1 | 21 | 6 | 28
B-19322 VIALE 26 | P-T2-53 | Concreto | PLACA T2 PISO 11 EJES 12 AL 15 ENTRE A Y J ESCALERA 8 AL 9 | 2026-03-09 | 3/10/2026 12:00:00 AM | 1 | 21 | 6.1 | 29
B-19322 VIALE 26 | M-T2-70 | Concreto | MUROS T2 P10 EJES 4-5 ENTRE A Y J M=2,31,14 | 2026-03-07 | 4/15/2026 12:00:00 AM | 39 | 21 | 34 | 162
B-19322 VIALE 26 | M-T2-70 | Concreto | MUROS T2 P10 EJES 4-5 ENTRE A Y J M=2,31,14 | 2026-03-07 | 4/15/2026 12:00:00 AM | 39 | 21 | 36.6 | 174
B-19322 VIALE 26 | M-T2-70 | Concreto | MUROS T2 P10 EJES 4-5 ENTRE A Y J M=2,31,14 | 2026-03-07 | 4/15/2026 12:00:00 AM | 39 | 21 | 40.2 | 191
B-19322 VIALE 26 | M-T2-70 | Concreto | MUROS T2 P10 EJES 4-5 ENTRE A Y J M=2,31,14 | 2026-03-07 | 3/14/2026 12:00:00 AM | 7 | 21 | 30.6 | 146
B-19322 VIALE 26 | M-T2-70 | Concreto | MUROS T2 P10 EJES 4-5 ENTRE A Y J M=2,31,14 | 2026-03-07 | 3/14/2026 12:00:00 AM | 7 | 21 | 29.8 | 142
B-19322 VIALE 26 | M-T2-70 | Concreto | MUROS T2 P10 EJES 4-5 ENTRE A Y J M=2,31,14 | 2026-03-07 | 3/14/2026 12:00:00 AM | 7 | 21 | 29.4 | 140
B-19322 VIALE 26 | M-T2-70 | Concreto | MUROS T2 P10 EJES 4-5 ENTRE A Y J M=2,31,14 | 2026-03-07 | 3/9/2026 12:00:00 AM | 2 | 21 | 12 | 57
B-19322 VIALE 26 | M-T2-70 | Concreto | MUROS T2 P10 EJES 4-5 ENTRE A Y J M=2,31,14 | 2026-03-07 | 3/9/2026 12:00:00 AM | 2 | 21 | 14.2 | 68
B-19322 VIALE 26 | M-T2-70 | Concreto | MUROS T2 P10 EJES 4-5 ENTRE A Y J M=2,31,14 | 2026-03-07 | 3/9/2026 12:00:00 AM | 2 | 21 | 13.3 | 63
B-19322 VIALE 26 | P-T1-35 | Concreto | PLACA T1 PISO 7 EJES 8-10 ENTRE AyJ | 2026-03-07 | 3/14/2026 12:00:00 AM | 7 | 21 | 29.9 | 142
B-19322 VIALE 26 | P-T1-35 | Concreto | PLACA T1 PISO 7 EJES 8-10 ENTRE AyJ | 2026-03-07 | 3/14/2026 12:00:00 AM | 7 | 21 | 30.6 | 146
B-19322 VIALE 26 | P-T1-35 | Concreto | PLACA T1 PISO 7 EJES 8-10 ENTRE AyJ | 2026-03-07 | 3/14/2026 12:00:00 AM | 7 | 21 | 30.2 | 144
B-19322 VIALE 26 | P-T1-35 | Concreto | PLACA T1 PISO 7 EJES 8-10 ENTRE AyJ | 2026-03-07 | 3/9/2026 12:00:00 AM | 2 | 21 | 15.3 | 73
B-19322 VIALE 26 | P-T1-35 | Concreto | PLACA T1 PISO 7 EJES 8-10 ENTRE AyJ | 2026-03-07 | 3/9/2026 12:00:00 AM | 2 | 21 | 14.6 | 70
B-19322 VIALE 26 | P-T1-35 | Concreto | PLACA T1 PISO 7 EJES 8-10 ENTRE AyJ | 2026-03-07 | 3/9/2026 12:00:00 AM | 2 | 21 | 13.8 | 66
B-19322 VIALE 26 | P-T1-35. | Concreto | PLACA T1 PISO 7 EJES 8-10 ENTRE AyJ | 2026-03-07 | 4/14/2026 12:00:00 AM | 38 | 21 | 42.1 | 201
B-19322 VIALE 26 | P-T1-35. | Concreto | PLACA T1 PISO 7 EJES 8-10 ENTRE AyJ | 2026-03-07 | 4/14/2026 12:00:00 AM | 38 | 21 | 38.2 | 182
B-19322 VIALE 26 | P-T1-35. | Concreto | PLACA T1 PISO 7 EJES 8-10 ENTRE AyJ | 2026-03-07 | 4/14/2026 12:00:00 AM | 38 | 21 | 38.3 | 182
B-19322 VIALE 26 | M-T1-45 | Concreto | MUROS T1 P6 EJES 4-5 ENTRE JYG M=2,23,24,22,13 | 2026-03-06 | 3/13/2026 12:00:00 AM | 7 | 21 | 30 | 143
B-19322 VIALE 26 | M-T1-45 | Concreto | MUROS T1 P6 EJES 4-5 ENTRE JYG M=2,23,24,22,13 | 2026-03-06 | 3/13/2026 12:00:00 AM | 7 | 21 | 30.6 | 146
B-19322 VIALE 26 | M-T1-45 | Concreto | MUROS T1 P6 EJES 4-5 ENTRE JYG M=2,23,24,22,13 | 2026-03-06 | 3/13/2026 12:00:00 AM | 7 | 21 | 28.9 | 137
B-19322 VIALE 26 | M-T1-45 | Concreto | MUROS T1 P6 EJES 4-5 ENTRE JYG M=2,23,24,22,13 | 2026-03-06 | 3/7/2026 12:00:00 AM | 1 | 21 | 5.7 | 27
B-19322 VIALE 26 | M-T1-45 | Concreto | MUROS T1 P6 EJES 4-5 ENTRE JYG M=2,23,24,22,13 | 2026-03-06 | 3/7/2026 12:00:00 AM | 1 | 21 | 5.4 | 26
B-19322 VIALE 26 | M-T1-45 | Concreto | MUROS T1 P6 EJES 4-5 ENTRE JYG M=2,23,24,22,13 | 2026-03-06 | 3/7/2026 12:00:00 AM | 1 | 21 | 5.5 | 26
B-19322 VIALE 26 | M-T1-45. | Concreto | MUROS T1 P6 EJES 4-5 ENTRE JYG M=2,23,24,22,13 | 2026-03-06 | 4/13/2026 12:00:00 AM | 38 | 21 | 38.1 | 182
B-19322 VIALE 26 | M-T1-45. | Concreto | MUROS T1 P6 EJES 4-5 ENTRE JYG M=2,23,24,22,13 | 2026-03-06 | 4/13/2026 12:00:00 AM | 38 | 21 | 35.8 | 171
B-19322 VIALE 26 | M-T1-45. | Concreto | MUROS T1 P6 EJES 4-5 ENTRE JYG M=2,23,24,22,13 | 2026-03-06 | 4/13/2026 12:00:00 AM | 38 | 21 | 39.3 | 187
B-19322 VIALE 26 | M-T2-69 | Concreto | MUROS T2 P10 EJES 6 AL 7 ENTRE A Y J M=2,31,14 | 2026-03-06 | 4/15/2026 12:00:00 AM | 40 | 21 | 32.9 | 156
B-19322 VIALE 26 | M-T2-69 | Concreto | MUROS T2 P10 EJES 6 AL 7 ENTRE A Y J M=2,31,14 | 2026-03-06 | 4/15/2026 12:00:00 AM | 40 | 21 | 34.7 | 165
B-19322 VIALE 26 | M-T2-69 | Concreto | MUROS T2 P10 EJES 6 AL 7 ENTRE A Y J M=2,31,14 | 2026-03-06 | 4/15/2026 12:00:00 AM | 40 | 21 | 34.2 | 163
B-19322 VIALE 26 | M-T2-69 | Concreto | MUROS T2 P10 EJES 6 AL 7 ENTRE A Y J M=2,31,14 | 2026-03-06 | 3/13/2026 12:00:00 AM | 7 | 21 | 28.8 | 137
B-19322 VIALE 26 | M-T2-69 | Concreto | MUROS T2 P10 EJES 6 AL 7 ENTRE A Y J M=2,31,14 | 2026-03-06 | 3/13/2026 12:00:00 AM | 7 | 21 | 27.4 | 131
B-19322 VIALE 26 | M-T2-69 | Concreto | MUROS T2 P10 EJES 6 AL 7 ENTRE A Y J M=2,31,14 | 2026-03-06 | 3/13/2026 12:00:00 AM | 7 | 21 | 28 | 133
B-19322 VIALE 26 | M-T2-69 | Concreto | MUROS T2 P10 EJES 6 AL 7 ENTRE A Y J M=2,31,14 | 2026-03-06 | 3/7/2026 12:00:00 AM | 1 | 21 | 3.9 | 18
B-19322 VIALE 26 | M-T2-69 | Concreto | MUROS T2 P10 EJES 6 AL 7 ENTRE A Y J M=2,31,14 | 2026-03-06 | 3/7/2026 12:00:00 AM | 1 | 21 | 3.8 | 18
B-19322 VIALE 26 | M-T2-69 | Concreto | MUROS T2 P10 EJES 6 AL 7 ENTRE A Y J M=2,31,14 | 2026-03-06 | 3/7/2026 12:00:00 AM | 1 | 21 | 3.5 | 17
B-19322 VIALE 26 | P-T1-34 | Concreto | PLACA T1 PISO 7 EJES 10 AL 12 ENTRE AYJ | 2026-03-06 | 3/13/2026 12:00:00 AM | 7 | 21 | 27.3 | 130
B-19322 VIALE 26 | P-T1-34 | Concreto | PLACA T1 PISO 7 EJES 10 AL 12 ENTRE AYJ | 2026-03-06 | 3/13/2026 12:00:00 AM | 7 | 21 | 28.3 | 135
B-19322 VIALE 26 | P-T1-34 | Concreto | PLACA T1 PISO 7 EJES 10 AL 12 ENTRE AYJ | 2026-03-06 | 3/13/2026 12:00:00 AM | 7 | 21 | 21.3 | 102
B-19322 VIALE 26 | P-T1-34 | Concreto | PLACA T1 PISO 7 EJES 10 AL 12 ENTRE AYJ | 2026-03-06 | 3/7/2026 12:00:00 AM | 1 | 21 | 5.6 | 27
B-19322 VIALE 26 | P-T1-34 | Concreto | PLACA T1 PISO 7 EJES 10 AL 12 ENTRE AYJ | 2026-03-06 | 3/7/2026 12:00:00 AM | 1 | 21 | 5.2 | 25
B-19322 VIALE 26 | P-T1-34 | Concreto | PLACA T1 PISO 7 EJES 10 AL 12 ENTRE AYJ | 2026-03-06 | 3/7/2026 12:00:00 AM | 1 | 21 | 5.2 | 24
B-19322 VIALE 26 | P-T2-52 | Concreto | PLACA T2 PISO 10 EJES 1 AL 3 ENTRE A Y J | 2026-03-06 | 4/16/2026 12:00:00 AM | 41 | 21 | 33.7 | 160
B-19322 VIALE 26 | P-T2-52 | Concreto | PLACA T2 PISO 10 EJES 1 AL 3 ENTRE A Y J | 2026-03-06 | 4/16/2026 12:00:00 AM | 41 | 21 | 31.7 | 151
B-19322 VIALE 26 | P-T2-52 | Concreto | PLACA T2 PISO 10 EJES 1 AL 3 ENTRE A Y J | 2026-03-06 | 4/16/2026 12:00:00 AM | 41 | 21 | 35.9 | 171
B-19322 VIALE 26 | P-T2-52 | Concreto | PLACA T2 PISO 10 EJES 1 AL 3 ENTRE A Y J | 2026-03-06 | 3/13/2026 12:00:00 AM | 7 | 21 | 20.3 | 96
B-19322 VIALE 26 | P-T2-52 | Concreto | PLACA T2 PISO 10 EJES 1 AL 3 ENTRE A Y J | 2026-03-06 | 3/13/2026 12:00:00 AM | 7 | 21 | 18.8 | 90
B-19322 VIALE 26 | P-T2-52 | Concreto | PLACA T2 PISO 10 EJES 1 AL 3 ENTRE A Y J | 2026-03-06 | 3/13/2026 12:00:00 AM | 7 | 21 | 19.5 | 93
B-19322 VIALE 26 | P-T2-52 | Concreto | PLACA T2 PISO 10 EJES 1 AL 3 ENTRE A Y J | 2026-03-06 | 3/7/2026 12:00:00 AM | 1 | 21 | 5.7 | 27
B-19322 VIALE 26 | P-T2-52 | Concreto | PLACA T2 PISO 10 EJES 1 AL 3 ENTRE A Y J | 2026-03-06 | 3/7/2026 12:00:00 AM | 1 | 21 | 5 | 24
B-19322 VIALE 26 | P-T2-52 | Concreto | PLACA T2 PISO 10 EJES 1 AL 3 ENTRE A Y J | 2026-03-06 | 3/7/2026 12:00:00 AM | 1 | 21 | 5 | 24
B-19322 VIALE 26 | E-T1-02 | Concreto | ESCALERA T1 TRAMO DEL 3 A 4 | 2026-03-05 | 4/20/2026 12:00:00 AM | 46 | 21 | 24.7 | 118
B-19322 VIALE 26 | E-T1-02 | Concreto | ESCALERA T1 TRAMO DEL 3 A 4 | 2026-03-05 | 4/20/2026 12:00:00 AM | 46 | 21 | 24.3 | 116
B-19322 VIALE 26 | E-T1-02 | Concreto | ESCALERA T1 TRAMO DEL 3 A 4 | 2026-03-05 | 4/20/2026 12:00:00 AM | 46 | 21 | 25.4 | 121
B-19322 VIALE 26 | E-T1-02 | Concreto | ESCALERA T1 TRAMO DEL 3 A 4 | 2026-03-05 | 3/19/2026 12:00:00 AM | 14 | 21 | 23.8 | 113
B-19322 VIALE 26 | E-T1-02 | Concreto | ESCALERA T1 TRAMO DEL 3 A 4 | 2026-03-05 | 3/19/2026 12:00:00 AM | 14 | 21 | 23.9 | 114
B-19322 VIALE 26 | E-T1-02 | Concreto | ESCALERA T1 TRAMO DEL 3 A 4 | 2026-03-05 | 3/19/2026 12:00:00 AM | 14 | 21 | 22 | 105
B-19322 VIALE 26 | E-T1-02 | Concreto | ESCALERA T1 TRAMO DEL 3 A 4 | 2026-03-05 | 3/9/2026 12:00:00 AM | 4 | 21 | 18.5 | 88
B-19322 VIALE 26 | E-T1-02 | Concreto | ESCALERA T1 TRAMO DEL 3 A 4 | 2026-03-05 | 3/9/2026 12:00:00 AM | 4 | 21 | 17.3 | 82
B-19322 VIALE 26 | E-T1-02 | Concreto | ESCALERA T1 TRAMO DEL 3 A 4 | 2026-03-05 | 3/9/2026 12:00:00 AM | 4 | 21 | 16.6 | 79
B-19322 VIALE 26 | M-T1-44 | Concreto | MUROS T1 P6 EJES 06 Y 07 ENTRE AYJ M=22,23,24,9,13,2,5 | 2026-03-05 | 3/12/2026 12:00:00 AM | 7 | 21 | 18.6 | 88
B-19322 VIALE 26 | M-T1-44 | Concreto | MUROS T1 P6 EJES 06 Y 07 ENTRE AYJ M=22,23,24,9,13,2,5 | 2026-03-05 | 3/12/2026 12:00:00 AM | 7 | 21 | 18.2 | 87
B-19322 VIALE 26 | M-T1-44 | Concreto | MUROS T1 P6 EJES 06 Y 07 ENTRE AYJ M=22,23,24,9,13,2,5 | 2026-03-05 | 3/12/2026 12:00:00 AM | 7 | 21 | 17.5 | 83
B-19322 VIALE 26 | M-T1-44 | Concreto | MUROS T1 P6 EJES 06 Y 07 ENTRE AYJ M=22,23,24,9,13,2,5 | 2026-03-05 | 3/6/2026 12:00:00 AM | 1 | 21 | 1.3 | 6
B-19322 VIALE 26 | M-T1-44 | Concreto | MUROS T1 P6 EJES 06 Y 07 ENTRE AYJ M=22,23,24,9,13,2,5 | 2026-03-05 | 3/6/2026 12:00:00 AM | 1 | 21 | 1.5 | 7
B-19322 VIALE 26 | M-T1-44 | Concreto | MUROS T1 P6 EJES 06 Y 07 ENTRE AYJ M=22,23,24,9,13,2,5 | 2026-03-05 | 3/6/2026 12:00:00 AM | 1 | 21 | 1.6 | 7
B-19322 VIALE 26 | M-T1-44. | Concreto | MUROS T1 P6 EJES 06 Y 07 ENTRE AYJ M=22,23,24,9,13,2,5 | 2026-03-05 | 4/13/2026 12:00:00 AM | 39 | 21 | 23.2 | 111
B-19322 VIALE 26 | M-T1-44. | Concreto | MUROS T1 P6 EJES 06 Y 07 ENTRE AYJ M=22,23,24,9,13,2,5 | 2026-03-05 | 4/13/2026 12:00:00 AM | 39 | 21 | 23.3 | 111
B-19322 VIALE 26 | M-T1-44. | Concreto | MUROS T1 P6 EJES 06 Y 07 ENTRE AYJ M=22,23,24,9,13,2,5 | 2026-03-05 | 4/13/2026 12:00:00 AM | 39 | 21 | 23.5 | 112
B-19322 VIALE 26 | M-T2-68 | Concreto | MUROS T2 P10 EJES 10 Y 11 ENTRE A Y J M=29,932 | 2026-03-05 | 4/15/2026 12:00:00 AM | 41 | 21 | 23.6 | 113
B-19322 VIALE 26 | M-T2-68 | Concreto | MUROS T2 P10 EJES 10 Y 11 ENTRE A Y J M=29,932 | 2026-03-05 | 4/15/2026 12:00:00 AM | 41 | 21 | 23 | 110
B-19322 VIALE 26 | M-T2-68 | Concreto | MUROS T2 P10 EJES 10 Y 11 ENTRE A Y J M=29,932 | 2026-03-05 | 4/15/2026 12:00:00 AM | 41 | 21 | 22.7 | 108
B-19322 VIALE 26 | M-T2-68 | Concreto | MUROS T2 P10 EJES 10 Y 11 ENTRE A Y J M=29,932 | 2026-03-05 | 3/12/2026 12:00:00 AM | 7 | 21 | 20.3 | 97
B-19322 VIALE 26 | M-T2-68 | Concreto | MUROS T2 P10 EJES 10 Y 11 ENTRE A Y J M=29,932 | 2026-03-05 | 3/12/2026 12:00:00 AM | 7 | 21 | 19.5 | 93
B-19322 VIALE 26 | M-T2-68 | Concreto | MUROS T2 P10 EJES 10 Y 11 ENTRE A Y J M=29,932 | 2026-03-05 | 3/12/2026 12:00:00 AM | 7 | 21 | 20.3 | 97
B-19322 VIALE 26 | M-T2-68 | Concreto | MUROS T2 P10 EJES 10 Y 11 ENTRE A Y J M=29,932 | 2026-03-05 | 3/6/2026 12:00:00 AM | 1 | 21 | 3.2 | 15
B-19322 VIALE 26 | M-T2-68 | Concreto | MUROS T2 P10 EJES 10 Y 11 ENTRE A Y J M=29,932 | 2026-03-05 | 3/6/2026 12:00:00 AM | 1 | 21 | 3.2 | 15
B-19322 VIALE 26 | M-T2-68 | Concreto | MUROS T2 P10 EJES 10 Y 11 ENTRE A Y J M=29,932 | 2026-03-05 | 3/6/2026 12:00:00 AM | 1 | 21 | 3.3 | 16
B-19322 VIALE 26 | P-T1-33 | Concreto | PLACA T1 P7 EJES 15 AL 12 ENTREA AYJ | 2026-03-05 | 3/12/2026 12:00:00 AM | 7 | 21 | 18.4 | 88
B-19322 VIALE 26 | P-T1-33 | Concreto | PLACA T1 P7 EJES 15 AL 12 ENTREA AYJ | 2026-03-05 | 3/12/2026 12:00:00 AM | 7 | 21 | 18.6 | 89
B-19322 VIALE 26 | P-T1-33 | Concreto | PLACA T1 P7 EJES 15 AL 12 ENTREA AYJ | 2026-03-05 | 3/12/2026 12:00:00 AM | 7 | 21 | 19.8 | 94
B-19322 VIALE 26 | P-T1-33 | Concreto | PLACA T1 P7 EJES 15 AL 12 ENTREA AYJ | 2026-03-05 | 3/6/2026 12:00:00 AM | 1 | 21 | 3.1 | 14
B-19322 VIALE 26 | P-T1-33 | Concreto | PLACA T1 P7 EJES 15 AL 12 ENTREA AYJ | 2026-03-05 | 3/6/2026 12:00:00 AM | 1 | 21 | 2.9 | 14
B-19322 VIALE 26 | P-T1-33 | Concreto | PLACA T1 P7 EJES 15 AL 12 ENTREA AYJ | 2026-03-05 | 3/6/2026 12:00:00 AM | 1 | 21 | 2.8 | 13
B-19322 VIALE 26 | P-T1-33. | Concreto | PLACA T1 P7 EJES 15 AL 12 ENTREA AYJ | 2026-03-05 | 4/14/2026 12:00:00 AM | 40 | 21 | 23 | 109
B-19322 VIALE 26 | P-T1-33. | Concreto | PLACA T1 P7 EJES 15 AL 12 ENTREA AYJ | 2026-03-05 | 4/14/2026 12:00:00 AM | 40 | 21 | 24.6 | 117
B-19322 VIALE 26 | P-T1-33. | Concreto | PLACA T1 P7 EJES 15 AL 12 ENTREA AYJ | 2026-03-05 | 4/14/2026 12:00:00 AM | 40 | 21 | 22.8 | 109
B-19322 VIALE 26 | P-T1-34. | Concreto | PLACA T1 P7 EJES 15 AL 12 ENTREA AYJ | 2026-03-05 | 4/14/2026 12:00:00 AM | 39 | 21 | 36.8 | 175
B-19322 VIALE 26 | P-T1-34. | Concreto | PLACA T1 P7 EJES 15 AL 12 ENTREA AYJ | 2026-03-05 | 4/14/2026 12:00:00 AM | 39 | 21 | 37.3 | 178
B-19322 VIALE 26 | P-T1-34. | Concreto | PLACA T1 P7 EJES 15 AL 12 ENTREA AYJ | 2026-03-05 | 4/14/2026 12:00:00 AM | 39 | 21 | 36.9 | 176
B-19322 VIALE 26 | P-T2-51 | Concreto | PLACA T2 P10 EJES 5 AL 3 ENTRE A YJ | 2026-03-05 | 4/16/2026 12:00:00 AM | 42 | 21 | 24.2 | 115
B-19322 VIALE 26 | P-T2-51 | Concreto | PLACA T2 P10 EJES 5 AL 3 ENTRE A YJ | 2026-03-05 | 4/16/2026 12:00:00 AM | 42 | 21 | 24.9 | 119
B-19322 VIALE 26 | P-T2-51 | Concreto | PLACA T2 P10 EJES 5 AL 3 ENTRE A YJ | 2026-03-05 | 4/16/2026 12:00:00 AM | 42 | 21 | 25.8 | 123
B-19322 VIALE 26 | P-T2-51 | Concreto | PLACA T2 P10 EJES 5 AL 3 ENTRE A YJ | 2026-03-05 | 3/12/2026 12:00:00 AM | 7 | 21 | 22.4 | 106
B-19322 VIALE 26 | P-T2-51 | Concreto | PLACA T2 P10 EJES 5 AL 3 ENTRE A YJ | 2026-03-05 | 3/12/2026 12:00:00 AM | 7 | 21 | 22.3 | 106
B-19322 VIALE 26 | P-T2-51 | Concreto | PLACA T2 P10 EJES 5 AL 3 ENTRE A YJ | 2026-03-05 | 3/12/2026 12:00:00 AM | 7 | 21 | 20.8 | 99
B-19322 VIALE 26 | P-T2-51 | Concreto | PLACA T2 P10 EJES 5 AL 3 ENTRE A YJ | 2026-03-05 | 3/6/2026 12:00:00 AM | 1 | 21 | 2.8 | 13
B-19322 VIALE 26 | P-T2-51 | Concreto | PLACA T2 P10 EJES 5 AL 3 ENTRE A YJ | 2026-03-05 | 3/6/2026 12:00:00 AM | 1 | 21 | 2.7 | 13
B-19322 VIALE 26 | P-T2-51 | Concreto | PLACA T2 P10 EJES 5 AL 3 ENTRE A YJ | 2026-03-05 | 3/6/2026 12:00:00 AM | 1 | 21 | 3 | 14
B-19322 VIALE 26 | M-T1-43 | Concreto | MUROS T1 PISO 6 EJES 9Y8 ENTRE AyJ M=2,24,9,22 | 2026-03-04 | 3/11/2026 12:00:00 AM | 7 | 21 | 20.2 | 96
B-19322 VIALE 26 | M-T1-43 | Concreto | MUROS T1 PISO 6 EJES 9Y8 ENTRE AyJ M=2,24,9,22 | 2026-03-04 | 3/11/2026 12:00:00 AM | 7 | 21 | 19.7 | 94
B-19322 VIALE 26 | M-T1-43 | Concreto | MUROS T1 PISO 6 EJES 9Y8 ENTRE AyJ M=2,24,9,22 | 2026-03-04 | 3/11/2026 12:00:00 AM | 7 | 21 | 19.6 | 94
B-19322 VIALE 26 | M-T1-43 | Concreto | MUROS T1 PISO 6 EJES 9Y8 ENTRE AyJ M=2,24,9,22 | 2026-03-04 | 3/5/2026 12:00:00 AM | 1 | 21 | 2.9 | 14
B-19322 VIALE 26 | M-T1-43 | Concreto | MUROS T1 PISO 6 EJES 9Y8 ENTRE AyJ M=2,24,9,22 | 2026-03-04 | 3/5/2026 12:00:00 AM | 1 | 21 | 2.5 | 12
B-19322 VIALE 26 | M-T1-43 | Concreto | MUROS T1 PISO 6 EJES 9Y8 ENTRE AyJ M=2,24,9,22 | 2026-03-04 | 3/5/2026 12:00:00 AM | 1 | 21 | 2.7 | 13
B-19322 VIALE 26 | M-T1-43. | Concreto | MUROS T1 PISO 6 EJES 9Y8 ENTRE AyJ M=2,24,9,22 | 2026-03-04 | 4/13/2026 12:00:00 AM | 40 | 21 | 25.6 | 122
B-19322 VIALE 26 | M-T1-43. | Concreto | MUROS T1 PISO 6 EJES 9Y8 ENTRE AyJ M=2,24,9,22 | 2026-03-04 | 4/13/2026 12:00:00 AM | 40 | 21 | 26.6 | 127
B-19322 VIALE 26 | M-T1-43. | Concreto | MUROS T1 PISO 6 EJES 9Y8 ENTRE AyJ M=2,24,9,22 | 2026-03-04 | 4/13/2026 12:00:00 AM | 40 | 21 | 25.9 | 123
B-19322 VIALE 26 | M-T2-67 | Concreto | MUROS T2 P10 EJES 12 AL 15 ENTRE A Y J M=34,35,36,38,39,40 | 2026-03-04 | 4/15/2026 12:00:00 AM | 42 | 21 | 25.1 | 119
B-19322 VIALE 26 | M-T2-67 | Concreto | MUROS T2 P10 EJES 12 AL 15 ENTRE A Y J M=34,35,36,38,39,40 | 2026-03-04 | 4/15/2026 12:00:00 AM | 42 | 21 | 23.1 | 110
B-19322 VIALE 26 | M-T2-67 | Concreto | MUROS T2 P10 EJES 12 AL 15 ENTRE A Y J M=34,35,36,38,39,40 | 2026-03-04 | 4/15/2026 12:00:00 AM | 42 | 21 | 23.6 | 112
B-19322 VIALE 26 | M-T2-67 | Concreto | MUROS T2 P10 EJES 12 AL 15 ENTRE A Y J M=34,35,36,38,39,40 | 2026-03-04 | 3/11/2026 12:00:00 AM | 7 | 21 | 20.9 | 100
B-19322 VIALE 26 | M-T2-67 | Concreto | MUROS T2 P10 EJES 12 AL 15 ENTRE A Y J M=34,35,36,38,39,40 | 2026-03-04 | 3/11/2026 12:00:00 AM | 7 | 21 | 20.1 | 95
B-19322 VIALE 26 | M-T2-67 | Concreto | MUROS T2 P10 EJES 12 AL 15 ENTRE A Y J M=34,35,36,38,39,40 | 2026-03-04 | 3/11/2026 12:00:00 AM | 7 | 21 | 20.1 | 96
B-19322 VIALE 26 | M-T2-67 | Concreto | MUROS T2 P10 EJES 12 AL 15 ENTRE A Y J M=34,35,36,38,39,40 | 2026-03-04 | 3/5/2026 12:00:00 AM | 1 | 21 | 2.6 | 12
B-19322 VIALE 26 | M-T2-67 | Concreto | MUROS T2 P10 EJES 12 AL 15 ENTRE A Y J M=34,35,36,38,39,40 | 2026-03-04 | 3/5/2026 12:00:00 AM | 1 | 21 | 2.9 | 14
B-19322 VIALE 26 | M-T2-67 | Concreto | MUROS T2 P10 EJES 12 AL 15 ENTRE A Y J M=34,35,36,38,39,40 | 2026-03-04 | 3/5/2026 12:00:00 AM | 1 | 21 | 2.9 | 14
B-19322 VIALE 26 | P-T2-50 | Concreto | PLACA T2 P10 EJES 5 AL 7 ENTRE A Y J | 2026-03-04 | 4/16/2026 12:00:00 AM | 43 | 21 | 25.9 | 124
B-19322 VIALE 26 | P-T2-50 | Concreto | PLACA T2 P10 EJES 5 AL 7 ENTRE A Y J | 2026-03-04 | 4/16/2026 12:00:00 AM | 43 | 21 | 25.7 | 122
B-19322 VIALE 26 | P-T2-50 | Concreto | PLACA T2 P10 EJES 5 AL 7 ENTRE A Y J | 2026-03-04 | 4/16/2026 12:00:00 AM | 43 | 21 | 25.1 | 119
B-19322 VIALE 26 | P-T2-50 | Concreto | PLACA T2 P10 EJES 5 AL 7 ENTRE A Y J | 2026-03-04 | 3/11/2026 12:00:00 AM | 7 | 21 | 20.8 | 99
B-19322 VIALE 26 | P-T2-50 | Concreto | PLACA T2 P10 EJES 5 AL 7 ENTRE A Y J | 2026-03-04 | 3/11/2026 12:00:00 AM | 7 | 21 | 21.3 | 101
B-19322 VIALE 26 | P-T2-50 | Concreto | PLACA T2 P10 EJES 5 AL 7 ENTRE A Y J | 2026-03-04 | 3/11/2026 12:00:00 AM | 7 | 21 | 22.4 | 107
B-19322 VIALE 26 | P-T2-50 | Concreto | PLACA T2 P10 EJES 5 AL 7 ENTRE A Y J | 2026-03-04 | 3/5/2026 12:00:00 AM | 1 | 21 | 3.2 | 15
B-19322 VIALE 26 | P-T2-50 | Concreto | PLACA T2 P10 EJES 5 AL 7 ENTRE A Y J | 2026-03-04 | 3/5/2026 12:00:00 AM | 1 | 21 | 2.9 | 14
B-19322 VIALE 26 | P-T2-50 | Concreto | PLACA T2 P10 EJES 5 AL 7 ENTRE A Y J | 2026-03-04 | 3/5/2026 12:00:00 AM | 1 | 21 | 2.8 | 14
B-19322 VIALE 26 | M-T1-42 | Concreto | MUROS T1 P6 EJE 10-11 ENTRE AYJ M=22,25,9,2 | 2026-03-03 | 3/4/2026 12:00:00 AM | 1 | 21 | 2.5 | 12
B-19322 VIALE 26 | M-T1-42 | Concreto | MUROS T1 P6 EJE 10-11 ENTRE AYJ M=22,25,9,2 | 2026-03-03 | 3/4/2026 12:00:00 AM | 1 | 21 | 2.5 | 12
B-19322 VIALE 26 | M-T1-42 | Concreto | MUROS T1 P6 EJE 10-11 ENTRE AYJ M=22,25,9,2 | 2026-03-03 | 3/4/2026 12:00:00 AM | 1 | 21 | 2.3 | 11
B-19322 VIALE 26 | M-T1-42. | Concreto | MUROS T1 P6 EJE 10-11 ENTRE AYJ M=22,25,9,2 | 2026-03-03 | 4/13/2026 12:00:00 AM | 41 | 21 | 24.5 | 116
B-19322 VIALE 26 | M-T1-42. | Concreto | MUROS T1 P6 EJE 10-11 ENTRE AYJ M=22,25,9,2 | 2026-03-03 | 4/13/2026 12:00:00 AM | 41 | 21 | 23.7 | 113
B-19322 VIALE 26 | M-T1-42. | Concreto | MUROS T1 P6 EJE 10-11 ENTRE AYJ M=22,25,9,2 | 2026-03-03 | 4/13/2026 12:00:00 AM | 41 | 21 | 23.3 | 111
B-19322 VIALE 26 | M-T2-66 | Concreto | MUROS T2 P10 EJE 12 AL 15 J-F-M=29,9,32,17,18,28 EJE 3 J-F M=9a-29a-32 | 2026-03-03 | 3/31/2026 12:00:00 AM | 28 | 21 | 24.5 | 116
B-19322 VIALE 26 | M-T2-66 | Concreto | MUROS T2 P10 EJE 12 AL 15 J-F-M=29,9,32,17,18,28 EJE 3 J-F M=9a-29a-32 | 2026-03-03 | 3/31/2026 12:00:00 AM | 28 | 21 | 23.8 | 113
B-19322 VIALE 26 | M-T2-66 | Concreto | MUROS T2 P10 EJE 12 AL 15 J-F-M=29,9,32,17,18,28 EJE 3 J-F M=9a-29a-32 | 2026-03-03 | 3/31/2026 12:00:00 AM | 28 | 21 | 22.8 | 108
B-19322 VIALE 26 | M-T2-66 | Concreto | MUROS T2 P10 EJE 12 AL 15 J-F-M=29,9,32,17,18,28 EJE 3 J-F M=9a-29a-32 | 2026-03-03 | 3/10/2026 12:00:00 AM | 7 | 21 | 19.1 | 91
B-19322 VIALE 26 | M-T2-66 | Concreto | MUROS T2 P10 EJE 12 AL 15 J-F-M=29,9,32,17,18,28 EJE 3 J-F M=9a-29a-32 | 2026-03-03 | 3/10/2026 12:00:00 AM | 7 | 21 | 19.7 | 94
B-19322 VIALE 26 | M-T2-66 | Concreto | MUROS T2 P10 EJE 12 AL 15 J-F-M=29,9,32,17,18,28 EJE 3 J-F M=9a-29a-32 | 2026-03-03 | 3/10/2026 12:00:00 AM | 7 | 21 | 20.4 | 97
B-19322 VIALE 26 | M-T2-66 | Concreto | MUROS T2 P10 EJE 12 AL 15 J-F-M=29,9,32,17,18,28 EJE 3 J-F M=9a-29a-32 | 2026-03-03 | 3/4/2026 12:00:00 AM | 1 | 21 | 1.2 | 6
B-19322 VIALE 26 | M-T2-66 | Concreto | MUROS T2 P10 EJE 12 AL 15 J-F-M=29,9,32,17,18,28 EJE 3 J-F M=9a-29a-32 | 2026-03-03 | 3/4/2026 12:00:00 AM | 1 | 21 | 1.1 | 5
B-19322 VIALE 26 | M-T2-66 | Concreto | MUROS T2 P10 EJE 12 AL 15 J-F-M=29,9,32,17,18,28 EJE 3 J-F M=9a-29a-32 | 2026-03-03 | 3/4/2026 12:00:00 AM | 1 | 21 | 1.1 | 5
B-19322 VIALE 26 | P-T1-32 | Concreto | PLACA T1 PISO 6 EJES 1 al4 ENTRE AyJ | 2026-03-03 | 3/31/2026 12:00:00 AM | 28 | 21 | 20.8 | 99
B-19322 VIALE 26 | P-T1-32 | Concreto | PLACA T1 PISO 6 EJES 1 al4 ENTRE AyJ | 2026-03-03 | 3/31/2026 12:00:00 AM | 28 | 21 | 20 | 95
B-19322 VIALE 26 | P-T1-32 | Concreto | PLACA T1 PISO 6 EJES 1 al4 ENTRE AyJ | 2026-03-03 | 3/31/2026 12:00:00 AM | 28 | 21 | 20.1 | 96
B-19322 VIALE 26 | P-T1-32 | Concreto | PLACA T1 PISO 6 EJES 1 al4 ENTRE AyJ | 2026-03-03 | 3/10/2026 12:00:00 AM | 7 | 21 | 17.6 | 84
B-19322 VIALE 26 | P-T1-32 | Concreto | PLACA T1 PISO 6 EJES 1 al4 ENTRE AyJ | 2026-03-03 | 3/10/2026 12:00:00 AM | 7 | 21 | 16.8 | 80
B-19322 VIALE 26 | P-T1-32 | Concreto | PLACA T1 PISO 6 EJES 1 al4 ENTRE AyJ | 2026-03-03 | 3/10/2026 12:00:00 AM | 7 | 21 | 17.7 | 84
B-19322 VIALE 26 | P-T1-32 | Concreto | PLACA T1 PISO 6 EJES 1 al4 ENTRE AyJ | 2026-03-03 | 3/4/2026 12:00:00 AM | 1 | 21 | 3.2 | 15
B-19322 VIALE 26 | P-T1-32 | Concreto | PLACA T1 PISO 6 EJES 1 al4 ENTRE AyJ | 2026-03-03 | 3/4/2026 12:00:00 AM | 1 | 21 | 2.8 | 13
B-19322 VIALE 26 | P-T1-32 | Concreto | PLACA T1 PISO 6 EJES 1 al4 ENTRE AyJ | 2026-03-03 | 3/4/2026 12:00:00 AM | 1 | 21 | 2.6 | 12
B-19322 VIALE 26 | P-T2-49 | Concreto | PLACA T2 PISO 10 EJES 07 AL 09 ENTRE AyJ | 2026-03-03 | 3/31/2026 12:00:00 AM | 28 | 21 | 20.7 | 99
B-19322 VIALE 26 | P-T2-49 | Concreto | PLACA T2 PISO 10 EJES 07 AL 09 ENTRE AyJ | 2026-03-03 | 3/31/2026 12:00:00 AM | 28 | 21 | 20.4 | 97
B-19322 VIALE 26 | P-T2-49 | Concreto | PLACA T2 PISO 10 EJES 07 AL 09 ENTRE AyJ | 2026-03-03 | 3/31/2026 12:00:00 AM | 28 | 21 | 19.6 | 93
B-19322 VIALE 26 | P-T2-49 | Concreto | PLACA T2 PISO 10 EJES 07 AL 09 ENTRE AyJ | 2026-03-03 | 3/10/2026 12:00:00 AM | 7 | 21 | 16.7 | 79
B-19322 VIALE 26 | P-T2-49 | Concreto | PLACA T2 PISO 10 EJES 07 AL 09 ENTRE AyJ | 2026-03-03 | 3/10/2026 12:00:00 AM | 7 | 21 | 18 | 86
B-19322 VIALE 26 | P-T2-49 | Concreto | PLACA T2 PISO 10 EJES 07 AL 09 ENTRE AyJ | 2026-03-03 | 3/10/2026 12:00:00 AM | 7 | 21 | 17.6 | 84
B-19322 VIALE 26 | P-T2-49 | Concreto | PLACA T2 PISO 10 EJES 07 AL 09 ENTRE AyJ | 2026-03-03 | 3/4/2026 12:00:00 AM | 1 | 21 | 2.1 | 10
B-19322 VIALE 26 | P-T2-49 | Concreto | PLACA T2 PISO 10 EJES 07 AL 09 ENTRE AyJ | 2026-03-03 | 3/4/2026 12:00:00 AM | 1 | 21 | 1.8 | 8
B-19322 VIALE 26 | P-T2-49 | Concreto | PLACA T2 PISO 10 EJES 07 AL 09 ENTRE AyJ | 2026-03-03 | 3/4/2026 12:00:00 AM | 1 | 21 | 1.8 | 9
B-19322 VIALE 26 | M-T1-41 | Concreto | MUROS T1 P6 EJES 12-15 ENTRE JyG M=31,32,30,3,23,14,8 | 2026-03-02 | 3/30/2026 12:00:00 AM | 28 | 21 | 25.2 | 120
B-19322 VIALE 26 | M-T1-41 | Concreto | MUROS T1 P6 EJES 12-15 ENTRE JyG M=31,32,30,3,23,14,8 | 2026-03-02 | 3/30/2026 12:00:00 AM | 28 | 21 | 25.6 | 122
B-19322 VIALE 26 | M-T1-41 | Concreto | MUROS T1 P6 EJES 12-15 ENTRE JyG M=31,32,30,3,23,14,8 | 2026-03-02 | 3/30/2026 12:00:00 AM | 28 | 21 | 25.1 | 119
B-19322 VIALE 26 | M-T1-41 | Concreto | MUROS T1 P6 EJES 12-15 ENTRE JyG M=31,32,30,3,23,14,8 | 2026-03-02 | 3/9/2026 12:00:00 AM | 7 | 21 | 19.7 | 94
B-19322 VIALE 26 | M-T1-41 | Concreto | MUROS T1 P6 EJES 12-15 ENTRE JyG M=31,32,30,3,23,14,8 | 2026-03-02 | 3/9/2026 12:00:00 AM | 7 | 21 | 21.5 | 102
B-19322 VIALE 26 | M-T1-41 | Concreto | MUROS T1 P6 EJES 12-15 ENTRE JyG M=31,32,30,3,23,14,8 | 2026-03-02 | 3/9/2026 12:00:00 AM | 7 | 21 | 21.6 | 103
B-19322 VIALE 26 | M-T1-41 | Concreto | MUROS T1 P6 EJES 12-15 ENTRE JyG M=31,32,30,3,23,14,8 | 2026-03-02 | 3/3/2026 12:00:00 AM | 1 | 21 | 2.1 | 10
B-19322 VIALE 26 | M-T1-41 | Concreto | MUROS T1 P6 EJES 12-15 ENTRE JyG M=31,32,30,3,23,14,8 | 2026-03-02 | 3/3/2026 12:00:00 AM | 1 | 21 | 2.3 | 11
B-19322 VIALE 26 | M-T1-41 | Concreto | MUROS T1 P6 EJES 12-15 ENTRE JyG M=31,32,30,3,23,14,8 | 2026-03-02 | 3/3/2026 12:00:00 AM | 1 | 21 | 2.3 | 11
B-19322 VIALE 26 | M-T2-65 | Concreto | MUROS T2 P9 EJE 1AL3 ENTRE JyF SIN MUROS EJE 3 M=19 AL 26 | 2026-03-02 | 3/30/2026 12:00:00 AM | 28 | 21 | 23.5 | 112
B-19322 VIALE 26 | M-T2-65 | Concreto | MUROS T2 P9 EJE 1AL3 ENTRE JyF SIN MUROS EJE 3 M=19 AL 26 | 2026-03-02 | 3/30/2026 12:00:00 AM | 28 | 21 | 22.3 | 106
B-19322 VIALE 26 | M-T2-65 | Concreto | MUROS T2 P9 EJE 1AL3 ENTRE JyF SIN MUROS EJE 3 M=19 AL 26 | 2026-03-02 | 3/30/2026 12:00:00 AM | 28 | 21 | 22.4 | 107
B-19322 VIALE 26 | M-T2-65 | Concreto | MUROS T2 P9 EJE 1AL3 ENTRE JyF SIN MUROS EJE 3 M=19 AL 26 | 2026-03-02 | 3/9/2026 12:00:00 AM | 7 | 21 | 19.6 | 93
B-19322 VIALE 26 | M-T2-65 | Concreto | MUROS T2 P9 EJE 1AL3 ENTRE JyF SIN MUROS EJE 3 M=19 AL 26 | 2026-03-02 | 3/9/2026 12:00:00 AM | 7 | 21 | 18 | 86
B-19322 VIALE 26 | M-T2-65 | Concreto | MUROS T2 P9 EJE 1AL3 ENTRE JyF SIN MUROS EJE 3 M=19 AL 26 | 2026-03-02 | 3/9/2026 12:00:00 AM | 7 | 21 | 18.9 | 90
B-19322 VIALE 26 | P-T1-31 | Concreto | PLACA T1 P6 EJES 4-6 ENTRE AyJ | 2026-03-02 | 3/30/2026 12:00:00 AM | 28 | 21 | 23.7 | 113
B-19322 VIALE 26 | P-T1-31 | Concreto | PLACA T1 P6 EJES 4-6 ENTRE AyJ | 2026-03-02 | 3/30/2026 12:00:00 AM | 28 | 21 | 25.1 | 120
B-19322 VIALE 26 | P-T1-31 | Concreto | PLACA T1 P6 EJES 4-6 ENTRE AyJ | 2026-03-02 | 3/30/2026 12:00:00 AM | 28 | 21 | 24.4 | 116
B-19322 VIALE 26 | P-T1-31 | Concreto | PLACA T1 P6 EJES 4-6 ENTRE AyJ | 2026-03-02 | 3/9/2026 12:00:00 AM | 7 | 21 | 19.7 | 94
B-19322 VIALE 26 | P-T1-31 | Concreto | PLACA T1 P6 EJES 4-6 ENTRE AyJ | 2026-03-02 | 3/9/2026 12:00:00 AM | 7 | 21 | 19.1 | 91
B-19322 VIALE 26 | P-T1-31 | Concreto | PLACA T1 P6 EJES 4-6 ENTRE AyJ | 2026-03-02 | 3/9/2026 12:00:00 AM | 7 | 21 | 20.4 | 97
B-19322 VIALE 26 | P-T1-31 | Concreto | PLACA T1 P6 EJES 4-6 ENTRE AyJ | 2026-03-02 | 3/3/2026 12:00:00 AM | 1 | 21 | 3.7 | 17
B-19322 VIALE 26 | P-T1-31 | Concreto | PLACA T1 P6 EJES 4-6 ENTRE AyJ | 2026-03-02 | 3/3/2026 12:00:00 AM | 1 | 21 | 3.9 | 19
B-19322 VIALE 26 | P-T1-31 | Concreto | PLACA T1 P6 EJES 4-6 ENTRE AyJ | 2026-03-02 | 3/3/2026 12:00:00 AM | 1 | 21 | 3.5 | 17
B-19322 VIALE 26 | P-T2-48 | Concreto | PLACA T2 PISO 10 EJE 7 AL 9 ENTRE A-J | 2026-03-02 | 3/30/2026 12:00:00 AM | 28 | 21 | 26.3 | 125
B-19322 VIALE 26 | P-T2-48 | Concreto | PLACA T2 PISO 10 EJE 7 AL 9 ENTRE A-J | 2026-03-02 | 3/30/2026 12:00:00 AM | 28 | 21 | 23.8 | 114
B-19322 VIALE 26 | P-T2-48 | Concreto | PLACA T2 PISO 10 EJE 7 AL 9 ENTRE A-J | 2026-03-02 | 3/30/2026 12:00:00 AM | 28 | 21 | 24.5 | 116
B-19322 VIALE 26 | P-T2-48 | Concreto | PLACA T2 PISO 10 EJE 7 AL 9 ENTRE A-J | 2026-03-02 | 3/9/2026 12:00:00 AM | 7 | 21 | 21.2 | 101
B-19322 VIALE 26 | P-T2-48 | Concreto | PLACA T2 PISO 10 EJE 7 AL 9 ENTRE A-J | 2026-03-02 | 3/9/2026 12:00:00 AM | 7 | 21 | 19.2 | 92
B-19322 VIALE 26 | P-T2-48 | Concreto | PLACA T2 PISO 10 EJE 7 AL 9 ENTRE A-J | 2026-03-02 | 3/9/2026 12:00:00 AM | 7 | 21 | 19.7 | 94
B-19322 VIALE 26 | M-T2-64 | Concreto | MUROS T2 P9 EJE 4-5 ENTRE AyJ M= 8,30,27 | 2026-02-28 | 3/28/2026 12:00:00 AM | 28 | 21 | 26.7 | 127
B-19322 VIALE 26 | M-T2-64 | Concreto | MUROS T2 P9 EJE 4-5 ENTRE AyJ M= 8,30,27 | 2026-02-28 | 3/28/2026 12:00:00 AM | 28 | 21 | 26.3 | 125
B-19322 VIALE 26 | M-T2-64 | Concreto | MUROS T2 P9 EJE 4-5 ENTRE AyJ M= 8,30,27 | 2026-02-28 | 3/28/2026 12:00:00 AM | 28 | 21 | 25 | 119
B-19322 VIALE 26 | M-T2-64 | Concreto | MUROS T2 P9 EJE 4-5 ENTRE AyJ M= 8,30,27 | 2026-02-28 | 3/7/2026 12:00:00 AM | 7 | 21 | 21.7 | 103
B-19322 VIALE 26 | M-T2-64 | Concreto | MUROS T2 P9 EJE 4-5 ENTRE AyJ M= 8,30,27 | 2026-02-28 | 3/7/2026 12:00:00 AM | 7 | 21 | 20.3 | 97
B-19322 VIALE 26 | M-T2-64 | Concreto | MUROS T2 P9 EJE 4-5 ENTRE AyJ M= 8,30,27 | 2026-02-28 | 3/7/2026 12:00:00 AM | 7 | 21 | 20.1 | 96
B-19322 VIALE 26 | M-T2-64 | Concreto | MUROS T2 P9 EJE 4-5 ENTRE AyJ M= 8,30,27 | 2026-02-28 | 3/2/2026 12:00:00 AM | 2 | 21 | 9.9 | 47
B-19322 VIALE 26 | M-T2-64 | Concreto | MUROS T2 P9 EJE 4-5 ENTRE AyJ M= 8,30,27 | 2026-02-28 | 3/2/2026 12:00:00 AM | 2 | 21 | 9.4 | 45
B-19322 VIALE 26 | M-T2-64 | Concreto | MUROS T2 P9 EJE 4-5 ENTRE AyJ M= 8,30,27 | 2026-02-28 | 3/2/2026 12:00:00 AM | 2 | 21 | 10.2 | 48
B-19322 VIALE 26 | P-T1-29 | Concreto | PLACA T1 P6EJES 08 AL 10 ENTRE A-J | 2026-02-28 | 3/6/2026 12:00:00 AM | 7 | 21 | 15.2 | 72
B-19322 VIALE 26 | P-T1-29 | Concreto | PLACA T1 P6EJES 08 AL 10 ENTRE A-J | 2026-02-28 | 3/6/2026 12:00:00 AM | 7 | 21 | 15.3 | 73
B-19322 VIALE 26 | P-T1-29 | Concreto | PLACA T1 P6EJES 08 AL 10 ENTRE A-J | 2026-02-28 | 3/6/2026 12:00:00 AM | 7 | 21 | 14.9 | 71
B-19322 VIALE 26 | P-T1-29 | Concreto | PLACA T1 P6EJES 08 AL 10 ENTRE A-J | 2026-02-28 | 2/27/2026 12:00:00 AM | 3 | 21 | 1.4 | 6
B-19322 VIALE 26 | P-T1-29 | Concreto | PLACA T1 P6EJES 08 AL 10 ENTRE A-J | 2026-02-28 | 2/27/2026 12:00:00 AM | 3 | 21 | 1.4 | 6
B-19322 VIALE 26 | P-T1-29 | Concreto | PLACA T1 P6EJES 08 AL 10 ENTRE A-J | 2026-02-28 | 2/27/2026 12:00:00 AM | 3 | 21 | 1.5 | 7
B-19322 VIALE 26 | P-T1-29 | Concreto | PLACA T1 P6EJES 08 AL 10 ENTRE A-J | 2026-02-28 | 2/27/2026 12:00:00 AM | 3 | 21 | 1.5 | 7
B-19322 VIALE 26 | P-T1-29 | Concreto | PLACA T1 P6EJES 08 AL 10 ENTRE A-J | 2026-02-28 | 2/27/2026 12:00:00 AM | 1 | 21 | 1.5 | 7
B-19322 VIALE 26 | P-T1-29 | Concreto | PLACA T1 P6EJES 08 AL 10 ENTRE A-J | 2026-02-28 | 2/27/2026 12:00:00 AM | 1 | 21 | 1.5 | 7
B-19322 VIALE 26 | P-T1-30 | Concreto | PLACA T1 P6 EJES 6Y8 ENTRE AyJ | 2026-02-28 | 3/28/2026 12:00:00 AM | 28 | 21 | 21.9 | 104
B-19322 VIALE 26 | P-T1-30 | Concreto | PLACA T1 P6 EJES 6Y8 ENTRE AyJ | 2026-02-28 | 3/28/2026 12:00:00 AM | 28 | 21 | 20.5 | 97
B-19322 VIALE 26 | P-T1-30 | Concreto | PLACA T1 P6 EJES 6Y8 ENTRE AyJ | 2026-02-28 | 3/28/2026 12:00:00 AM | 28 | 21 | 20.3 | 97
B-19322 VIALE 26 | P-T1-30 | Concreto | PLACA T1 P6 EJES 6Y8 ENTRE AyJ | 2026-02-28 | 3/7/2026 12:00:00 AM | 7 | 21 | 16.2 | 77
B-19322 VIALE 26 | P-T1-30 | Concreto | PLACA T1 P6 EJES 6Y8 ENTRE AyJ | 2026-02-28 | 3/7/2026 12:00:00 AM | 7 | 21 | 16.6 | 79
B-19322 VIALE 26 | P-T1-30 | Concreto | PLACA T1 P6 EJES 6Y8 ENTRE AyJ | 2026-02-28 | 3/7/2026 12:00:00 AM | 7 | 21 | 16.6 | 79
B-19322 VIALE 26 | P-T1-30 | Concreto | PLACA T1 P6 EJES 6Y8 ENTRE AyJ | 2026-02-28 | 3/2/2026 12:00:00 AM | 2 | 21 | 6.7 | 32
B-19322 VIALE 26 | P-T1-30 | Concreto | PLACA T1 P6 EJES 6Y8 ENTRE AyJ | 2026-02-28 | 3/2/2026 12:00:00 AM | 2 | 21 | 6.7 | 32
B-19322 VIALE 26 | P-T1-30 | Concreto | PLACA T1 P6 EJES 6Y8 ENTRE AyJ | 2026-02-28 | 3/2/2026 12:00:00 AM | 2 | 21 | 6.9 | 33
B-19322 VIALE 26 | P-T2-47 | Concreto | PLACA T2 P10 EJE 11 AL 15 ENTRE A-J | 2026-02-28 | 3/28/2026 12:00:00 AM | 28 | 21 | 22 | 105
B-19322 VIALE 26 | P-T2-47 | Concreto | PLACA T2 P10 EJE 11 AL 15 ENTRE A-J | 2026-02-28 | 3/28/2026 12:00:00 AM | 28 | 21 | 21 | 100
B-19322 VIALE 26 | P-T2-47 | Concreto | PLACA T2 P10 EJE 11 AL 15 ENTRE A-J | 2026-02-28 | 3/28/2026 12:00:00 AM | 28 | 21 | 19.4 | 92
B-19322 VIALE 26 | P-T2-47 | Concreto | PLACA T2 P10 EJE 11 AL 15 ENTRE A-J | 2026-02-28 | 3/7/2026 12:00:00 AM | 7 | 21 | 17.1 | 82
B-19322 VIALE 26 | P-T2-47 | Concreto | PLACA T2 P10 EJE 11 AL 15 ENTRE A-J | 2026-02-28 | 3/7/2026 12:00:00 AM | 7 | 21 | 17.3 | 82
B-19322 VIALE 26 | P-T2-47 | Concreto | PLACA T2 P10 EJE 11 AL 15 ENTRE A-J | 2026-02-28 | 3/7/2026 12:00:00 AM | 7 | 21 | 17.9 | 85
B-19322 VIALE 26 | P-T2-47 | Concreto | PLACA T2 P10 EJE 11 AL 15 ENTRE A-J | 2026-02-28 | 3/2/2026 12:00:00 AM | 2 | 21 | 7.6 | 36
B-19322 VIALE 26 | P-T2-47 | Concreto | PLACA T2 P10 EJE 11 AL 15 ENTRE A-J | 2026-02-28 | 3/2/2026 12:00:00 AM | 2 | 21 | 8.3 | 39
B-19322 VIALE 26 | P-T2-47 | Concreto | PLACA T2 P10 EJE 11 AL 15 ENTRE A-J | 2026-02-28 | 3/2/2026 12:00:00 AM | 2 | 21 | 7.4 | 35
B-19322 VIALE 26 | E-T2-07 | Concreto | ESCALERA T2 TRAMO DEL 07 AL 08 | 2026-02-27 | 2/27/2026 12:00:00 AM | 28 | 21 | 26.1 | 124
B-19322 VIALE 26 | E-T2-07 | Concreto | ESCALERA T2 TRAMO DEL 07 AL 08 | 2026-02-27 | 3/27/2026 12:00:00 AM | 28 | 21 | 25.4 | 121
B-19322 VIALE 26 | E-T2-07 | Concreto | ESCALERA T2 TRAMO DEL 07 AL 08 | 2026-02-27 | 3/27/2026 12:00:00 AM | 28 | 21 | 22.2 | 106
B-19322 VIALE 26 | E-T2-07 | Concreto | ESCALERA T2 TRAMO DEL 07 AL 08 | 2026-02-27 | 3/13/2026 12:00:00 AM | 14 | 21 | 22.7 | 108
B-19322 VIALE 26 | E-T2-07 | Concreto | ESCALERA T2 TRAMO DEL 07 AL 08 | 2026-02-27 | 3/13/2026 12:00:00 AM | 14 | 21 | 21.8 | 104
B-19322 VIALE 26 | E-T2-07 | Concreto | ESCALERA T2 TRAMO DEL 07 AL 08 | 2026-02-27 | 3/13/2026 12:00:00 AM | 14 | 21 | 22.3 | 106
B-19322 VIALE 26 | E-T2-07 | Concreto | ESCALERA T2 TRAMO DEL 07 AL 08 | 2026-02-27 | 3/2/2026 12:00:00 AM | 3 | 21 | 13.4 | 64
B-19322 VIALE 26 | E-T2-07 | Concreto | ESCALERA T2 TRAMO DEL 07 AL 08 | 2026-02-27 | 3/2/2026 12:00:00 AM | 3 | 21 | 14.5 | 69
B-19322 VIALE 26 | E-T2-07 | Concreto | ESCALERA T2 TRAMO DEL 07 AL 08 | 2026-02-27 | 3/2/2026 12:00:00 AM | 3 | 21 | 13.3 | 63
B-19322 VIALE 26 | M-T1-40 | Concreto | MUROS T1 P5 EJE 3-4 ENTRE JyG M=2,3,8,21,23 | 2026-02-27 | 3/27/2026 12:00:00 AM | 28 | 28 | 31.9 | 114
B-19322 VIALE 26 | M-T1-40 | Concreto | MUROS T1 P5 EJE 3-4 ENTRE JyG M=2,3,8,21,23 | 2026-02-27 | 3/27/2026 12:00:00 AM | 28 | 28 | 29.8 | 106
B-19322 VIALE 26 | M-T1-40 | Concreto | MUROS T1 P5 EJE 3-4 ENTRE JyG M=2,3,8,21,23 | 2026-02-27 | 3/27/2026 12:00:00 AM | 28 | 28 | 29.5 | 105
B-19322 VIALE 26 | M-T1-40 | Concreto | MUROS T1 P5 EJE 3-4 ENTRE JyG M=2,3,8,21,23 | 2026-02-27 | 3/6/2026 12:00:00 AM | 7 | 28 | 27.3 | 98
B-19322 VIALE 26 | M-T1-40 | Concreto | MUROS T1 P5 EJE 3-4 ENTRE JyG M=2,3,8,21,23 | 2026-02-27 | 3/6/2026 12:00:00 AM | 7 | 28 | 25 | 89
B-19322 VIALE 26 | M-T1-40 | Concreto | MUROS T1 P5 EJE 3-4 ENTRE JyG M=2,3,8,21,23 | 2026-02-27 | 3/6/2026 12:00:00 AM | 7 | 28 | 25 | 89
B-19322 VIALE 26 | M-T1-40 | Concreto | MUROS T1 P5 EJE 3-4 ENTRE JyG M=2,3,8,21,23 | 2026-02-27 | 2/28/2026 12:00:00 AM | 1 | 28 | 0.9 | 3
B-19322 VIALE 26 | M-T1-40 | Concreto | MUROS T1 P5 EJE 3-4 ENTRE JyG M=2,3,8,21,23 | 2026-02-27 | 2/28/2026 12:00:00 AM | 1 | 28 | 0.9 | 3
B-19322 VIALE 26 | M-T1-40 | Concreto | MUROS T1 P5 EJE 3-4 ENTRE JyG M=2,3,8,21,23 | 2026-02-27 | 2/28/2026 12:00:00 AM | 1 | 28 | 0.9 | 3
B-19322 VIALE 26 | M-T2-63 | Concreto | MUROS T2 P9 EJES 06 AL 08 ENTRE Ayj M= 14,31,02 | 2026-02-27 | 3/27/2026 12:00:00 AM | 28 | 21 | 20.2 | 96
B-19322 VIALE 26 | M-T2-63 | Concreto | MUROS T2 P9 EJES 06 AL 08 ENTRE Ayj M= 14,31,02 | 2026-02-27 | 3/27/2026 12:00:00 AM | 28 | 21 | 21 | 100
B-19322 VIALE 26 | M-T2-63 | Concreto | MUROS T2 P9 EJES 06 AL 08 ENTRE Ayj M= 14,31,02 | 2026-02-27 | 3/27/2026 12:00:00 AM | 28 | 21 | 18.4 | 87
B-19322 VIALE 26 | M-T2-63 | Concreto | MUROS T2 P9 EJES 06 AL 08 ENTRE Ayj M= 14,31,02 | 2026-02-27 | 3/6/2026 12:00:00 AM | 7 | 21 | 17.7 | 84
B-19322 VIALE 26 | M-T2-63 | Concreto | MUROS T2 P9 EJES 06 AL 08 ENTRE Ayj M= 14,31,02 | 2026-02-27 | 3/6/2026 12:00:00 AM | 7 | 21 | 16.1 | 76
B-19322 VIALE 26 | M-T2-63 | Concreto | MUROS T2 P9 EJES 06 AL 08 ENTRE Ayj M= 14,31,02 | 2026-02-27 | 3/6/2026 12:00:00 AM | 7 | 21 | 17.9 | 85
B-19322 VIALE 26 | M-T2-63 | Concreto | MUROS T2 P9 EJES 06 AL 08 ENTRE Ayj M= 14,31,02 | 2026-02-27 | 2/28/2026 12:00:00 AM | 3 | 21 | 2 | 9
B-19322 VIALE 26 | M-T2-63 | Concreto | MUROS T2 P9 EJES 06 AL 08 ENTRE Ayj M= 14,31,02 | 2026-02-27 | 2/28/2026 12:00:00 AM | 3 | 21 | 2 | 9
B-19322 VIALE 26 | M-T2-63 | Concreto | MUROS T2 P9 EJES 06 AL 08 ENTRE Ayj M= 14,31,02 | 2026-02-27 | 2/28/2026 12:00:00 AM | 1 | 21 | 1.9 | 9
B-19322 VIALE 26 | M-T2-63 | Concreto | MUROS T2 P9 EJES 06 AL 08 ENTRE Ayj M= 14,31,02 | 2026-02-27 | 2/28/2026 12:00:00 AM | 1 | 21 | 1.9 | 9
B-19322 VIALE 26 | M-T2-63 | Concreto | MUROS T2 P9 EJES 06 AL 08 ENTRE Ayj M= 14,31,02 | 2026-02-27 | 2/28/2026 12:00:00 AM | 1 | 21 | 2 | 9
B-19322 VIALE 26 | M-T2-63 | Concreto | MUROS T2 P9 EJES 06 AL 08 ENTRE Ayj M= 14,31,02 | 2026-02-27 | 2/28/2026 12:00:00 AM | 1 | 21 | 2 | 9
B-19322 VIALE 26 | P-T1 29 | Concreto | Placa P6 T1 (ejes 08-10 entre A-J) | 2026-02-27 | 5/5/2026 12:00:00 AM | 67 | 21 | 20.5 | 98
B-19322 VIALE 26 | P-T1 29 | Concreto | Placa P6 T1 (ejes 08-10 entre A-J) | 2026-02-27 | 5/5/2026 12:00:00 AM | 67 | 21 | 19.2 | 91
B-19322 VIALE 26 | P-T1 29 | Concreto | Placa P6 T1 (ejes 08-10 entre A-J) | 2026-02-27 | 5/5/2026 12:00:00 AM | 67 | 21 | 20.9 | 100
B-19322 VIALE 26 | P-T1-29. | Concreto | PLACA T1 P6EJES 08 AL 10 ENTRE A-J | 2026-02-27 | 4/14/2026 12:00:00 AM | 46 | 21 | 18.9 | 90
B-19322 VIALE 26 | P-T1-29. | Concreto | PLACA T1 P6EJES 08 AL 10 ENTRE A-J | 2026-02-27 | 4/14/2026 12:00:00 AM | 46 | 21 | 18.3 | 87
B-19322 VIALE 26 | P-T1-29. | Concreto | PLACA T1 P6EJES 08 AL 10 ENTRE A-J | 2026-02-27 | 4/14/2026 12:00:00 AM | 46 | 21 | 19.8 | 94
B-19322 VIALE 26 | M-T1-39 | Concreto | MUROS T1 P5 EJES 5-6 ENTRE JyG M= 2,23,24,22,9,3,45 | 2026-02-26 | 3/26/2026 12:00:00 AM | 28 | 28 | 30.3 | 108
B-19322 VIALE 26 | M-T1-39 | Concreto | MUROS T1 P5 EJES 5-6 ENTRE JyG M= 2,23,24,22,9,3,45 | 2026-02-26 | 3/26/2026 12:00:00 AM | 28 | 28 | 28.1 | 100
B-19322 VIALE 26 | M-T1-39 | Concreto | MUROS T1 P5 EJES 5-6 ENTRE JyG M= 2,23,24,22,9,3,45 | 2026-02-26 | 3/26/2026 12:00:00 AM | 28 | 28 | 28.2 | 101
B-19322 VIALE 26 | M-T1-39 | Concreto | MUROS T1 P5 EJES 5-6 ENTRE JyG M= 2,23,24,22,9,3,45 | 2026-02-26 | 3/5/2026 12:00:00 AM | 7 | 28 | 26 | 93
B-19322 VIALE 26 | M-T1-39 | Concreto | MUROS T1 P5 EJES 5-6 ENTRE JyG M= 2,23,24,22,9,3,45 | 2026-02-26 | 3/5/2026 12:00:00 AM | 7 | 28 | 26.8 | 96
B-19322 VIALE 26 | M-T1-39 | Concreto | MUROS T1 P5 EJES 5-6 ENTRE JyG M= 2,23,24,22,9,3,45 | 2026-02-26 | 3/5/2026 12:00:00 AM | 7 | 28 | 25.4 | 91
B-19322 VIALE 26 | M-T1-39 | Concreto | MUROS T1 P5 EJES 5-6 ENTRE JyG M= 2,23,24,22,9,3,45 | 2026-02-26 | 2/27/2026 12:00:00 AM | 1 | 28 | 1.8 | 6
B-19322 VIALE 26 | M-T1-39 | Concreto | MUROS T1 P5 EJES 5-6 ENTRE JyG M= 2,23,24,22,9,3,45 | 2026-02-26 | 2/27/2026 12:00:00 AM | 1 | 28 | 1.9 | 7
B-19322 VIALE 26 | M-T1-39 | Concreto | MUROS T1 P5 EJES 5-6 ENTRE JyG M= 2,23,24,22,9,3,45 | 2026-02-26 | 2/27/2026 12:00:00 AM | 1 | 28 | 1.8 | 6
B-19322 VIALE 26 | M-T2-62 | Concreto | MUROS T2 P9 EJES 10-11 ENTRE AyJ M=2,44,31 | 2026-02-26 | 3/26/2026 12:00:00 AM | 28 | 21 | 18.2 | 87
B-19322 VIALE 26 | M-T2-62 | Concreto | MUROS T2 P9 EJES 10-11 ENTRE AyJ M=2,44,31 | 2026-02-26 | 3/26/2026 12:00:00 AM | 28 | 21 | 17.9 | 85
B-19322 VIALE 26 | M-T2-62 | Concreto | MUROS T2 P9 EJES 10-11 ENTRE AyJ M=2,44,31 | 2026-02-26 | 3/26/2026 12:00:00 AM | 28 | 21 | 18.6 | 89
B-19322 VIALE 26 | M-T2-62 | Concreto | MUROS T2 P9 EJES 10-11 ENTRE AyJ M=2,44,31 | 2026-02-26 | 3/5/2026 12:00:00 AM | 7 | 21 | 17.1 | 81
B-19322 VIALE 26 | M-T2-62 | Concreto | MUROS T2 P9 EJES 10-11 ENTRE AyJ M=2,44,31 | 2026-02-26 | 3/5/2026 12:00:00 AM | 7 | 21 | 16.1 | 76
B-19322 VIALE 26 | M-T2-62 | Concreto | MUROS T2 P9 EJES 10-11 ENTRE AyJ M=2,44,31 | 2026-02-26 | 3/5/2026 12:00:00 AM | 7 | 21 | 15.1 | 72
B-19322 VIALE 26 | M-T2-62 | Concreto | MUROS T2 P9 EJES 10-11 ENTRE AyJ M=2,44,31 | 2026-02-26 | 2/27/2026 12:00:00 AM | 1 | 21 | 1.5 | 7
B-19322 VIALE 26 | M-T2-62 | Concreto | MUROS T2 P9 EJES 10-11 ENTRE AyJ M=2,44,31 | 2026-02-26 | 2/27/2026 12:00:00 AM | 1 | 21 | 1.5 | 7
B-19322 VIALE 26 | M-T2-62 | Concreto | MUROS T2 P9 EJES 10-11 ENTRE AyJ M=2,44,31 | 2026-02-26 | 2/27/2026 12:00:00 AM | 1 | 21 | 1.6 | 7
B-19322 VIALE 26 | P-T1-28 | Concreto | PLACA T1 P6 EJES 10-12 ENTRE AyJ | 2026-02-26 | 3/26/2026 12:00:00 AM | 28 | 21 | 25.1 | 119
B-19322 VIALE 26 | P-T1-28 | Concreto | PLACA T1 P6 EJES 10-12 ENTRE AyJ | 2026-02-26 | 3/26/2026 12:00:00 AM | 28 | 21 | 21.2 | 101
B-19322 VIALE 26 | P-T1-28 | Concreto | PLACA T1 P6 EJES 10-12 ENTRE AyJ | 2026-02-26 | 3/26/2026 12:00:00 AM | 28 | 21 | 21.7 | 103
B-19322 VIALE 26 | P-T1-28 | Concreto | PLACA T1 P6 EJES 10-12 ENTRE AyJ | 2026-02-26 | 3/5/2026 12:00:00 AM | 7 | 21 | 21.6 | 103
B-19322 VIALE 26 | P-T1-28 | Concreto | PLACA T1 P6 EJES 10-12 ENTRE AyJ | 2026-02-26 | 3/5/2026 12:00:00 AM | 7 | 21 | 21.6 | 103
B-19322 VIALE 26 | P-T1-28 | Concreto | PLACA T1 P6 EJES 10-12 ENTRE AyJ | 2026-02-26 | 3/5/2026 12:00:00 AM | 7 | 21 | 20.5 | 98
B-19322 VIALE 26 | P-T1-28 | Concreto | PLACA T1 P6 EJES 10-12 ENTRE AyJ | 2026-02-26 | 2/27/2026 12:00:00 AM | 1 | 21 | 2.4 | 11
B-19322 VIALE 26 | P-T1-28 | Concreto | PLACA T1 P6 EJES 10-12 ENTRE AyJ | 2026-02-26 | 2/27/2026 12:00:00 AM | 1 | 21 | 2.6 | 12
B-19322 VIALE 26 | P-T1-28 | Concreto | PLACA T1 P6 EJES 10-12 ENTRE AyJ | 2026-02-26 | 2/27/2026 12:00:00 AM | 1 | 21 | 2.5 | 12
B-19322 VIALE 26 | P-T2-46 | Concreto | PLACA T2 P9 EJE 1 AL 3 ENTRE AyJ | 2026-02-26 | 3/26/2026 12:00:00 AM | 28 | 21 | 21.8 | 104
B-19322 VIALE 26 | P-T2-46 | Concreto | PLACA T2 P9 EJE 1 AL 3 ENTRE AyJ | 2026-02-26 | 3/26/2026 12:00:00 AM | 28 | 21 | 20.1 | 96
B-19322 VIALE 26 | P-T2-46 | Concreto | PLACA T2 P9 EJE 1 AL 3 ENTRE AyJ | 2026-02-26 | 3/26/2026 12:00:00 AM | 28 | 21 | 20.4 | 97
B-19322 VIALE 26 | P-T2-46 | Concreto | PLACA T2 P9 EJE 1 AL 3 ENTRE AyJ | 2026-02-26 | 3/5/2026 12:00:00 AM | 7 | 21 | 19.5 | 93
B-19322 VIALE 26 | P-T2-46 | Concreto | PLACA T2 P9 EJE 1 AL 3 ENTRE AyJ | 2026-02-26 | 3/5/2026 12:00:00 AM | 7 | 21 | 18 | 86
B-19322 VIALE 26 | P-T2-46 | Concreto | PLACA T2 P9 EJE 1 AL 3 ENTRE AyJ | 2026-02-26 | 3/5/2026 12:00:00 AM | 7 | 21 | 17.9 | 85
B-19322 VIALE 26 | P-T2-46 | Concreto | PLACA T2 P9 EJE 1 AL 3 ENTRE AyJ | 2026-02-26 | 2/27/2026 12:00:00 AM | 1 | 21 | 2.4 | 12
B-19322 VIALE 26 | P-T2-46 | Concreto | PLACA T2 P9 EJE 1 AL 3 ENTRE AyJ | 2026-02-26 | 2/27/2026 12:00:00 AM | 1 | 21 | 2.1 | 10
B-19322 VIALE 26 | P-T2-46 | Concreto | PLACA T2 P9 EJE 1 AL 3 ENTRE AyJ | 2026-02-26 | 2/27/2026 12:00:00 AM | 1 | 21 | 2.1 | 10
B-19322 VIALE 26 | M-T1-38 | Concreto | MUROS T1 P5 EJE 9 ENTRE JYG M=22,23,9 | 2026-02-25 | 3/25/2026 12:00:00 AM | 28 | 28 | 27.3 | 97
B-19322 VIALE 26 | M-T1-38 | Concreto | MUROS T1 P5 EJE 9 ENTRE JYG M=22,23,9 | 2026-02-25 | 3/25/2026 12:00:00 AM | 28 | 28 | 28.1 | 100
B-19322 VIALE 26 | M-T1-38 | Concreto | MUROS T1 P5 EJE 9 ENTRE JYG M=22,23,9 | 2026-02-25 | 3/25/2026 12:00:00 AM | 28 | 28 | 26.1 | 93
B-19322 VIALE 26 | M-T1-38 | Concreto | MUROS T1 P5 EJE 9 ENTRE JYG M=22,23,9 | 2026-02-25 | 3/4/2026 12:00:00 AM | 7 | 28 | 23.9 | 85
B-19322 VIALE 26 | M-T1-38 | Concreto | MUROS T1 P5 EJE 9 ENTRE JYG M=22,23,9 | 2026-02-25 | 3/4/2026 12:00:00 AM | 7 | 28 | 23.2 | 83
B-19322 VIALE 26 | M-T1-38 | Concreto | MUROS T1 P5 EJE 9 ENTRE JYG M=22,23,9 | 2026-02-25 | 3/4/2026 12:00:00 AM | 7 | 28 | 25.4 | 91
B-19322 VIALE 26 | M-T1-38 | Concreto | MUROS T1 P5 EJE 9 ENTRE JYG M=22,23,9 | 2026-02-25 | 2/26/2026 12:00:00 AM | 1 | 28 | 1.4 | 5
B-19322 VIALE 26 | M-T1-38 | Concreto | MUROS T1 P5 EJE 9 ENTRE JYG M=22,23,9 | 2026-02-25 | 2/26/2026 12:00:00 AM | 1 | 28 | 1.5 | 5
B-19322 VIALE 26 | M-T1-38 | Concreto | MUROS T1 P5 EJE 9 ENTRE JYG M=22,23,9 | 2026-02-25 | 2/26/2026 12:00:00 AM | 1 | 28 | 1.6 | 6
B-19322 VIALE 26 | M-T1-38_ | Concreto | MUROS T1 P5 EJE 9 ENTRE J Y G M=22,23,9 | 2026-02-25 | 4/22/2026 12:00:00 AM | 56 | 28 | 33.3 | 119
B-19322 VIALE 26 | M-T1-38_ | Concreto | MUROS T1 P5 EJE 9 ENTRE J Y G M=22,23,9 | 2026-02-25 | 4/22/2026 12:00:00 AM | 56 | 28 | 34.8 | 124
B-19322 VIALE 26 | M-T1-38_ | Concreto | MUROS T1 P5 EJE 9 ENTRE J Y G M=22,23,9 | 2026-02-25 | 4/22/2026 12:00:00 AM | 56 | 28 | 33.1 | 118
B-19322 VIALE 26 | M-T2-61 | Concreto | MUROS T2 P9 EJES 12AL 15 ENTRE AyD | 2026-02-25 | 3/25/2026 12:00:00 AM | 28 | 21 | 22 | 105
B-19322 VIALE 26 | M-T2-61 | Concreto | MUROS T2 P9 EJES 12AL 15 ENTRE AyD | 2026-02-25 | 3/25/2026 12:00:00 AM | 28 | 21 | 20.3 | 97
B-19322 VIALE 26 | M-T2-61 | Concreto | MUROS T2 P9 EJES 12AL 15 ENTRE AyD | 2026-02-25 | 3/25/2026 12:00:00 AM | 28 | 21 | 20.8 | 99
B-19322 VIALE 26 | M-T2-61 | Concreto | MUROS T2 P9 EJES 12AL 15 ENTRE AyD | 2026-02-25 | 3/4/2026 12:00:00 AM | 7 | 21 | 17.6 | 84
B-19322 VIALE 26 | M-T2-61 | Concreto | MUROS T2 P9 EJES 12AL 15 ENTRE AyD | 2026-02-25 | 3/4/2026 12:00:00 AM | 7 | 21 | 17.6 | 84
B-19322 VIALE 26 | M-T2-61 | Concreto | MUROS T2 P9 EJES 12AL 15 ENTRE AyD | 2026-02-25 | 3/4/2026 12:00:00 AM | 7 | 21 | 18.3 | 87
B-19322 VIALE 26 | M-T2-61 | Concreto | MUROS T2 P9 EJES 12AL 15 ENTRE AyD | 2026-02-25 | 2/26/2026 12:00:00 AM | 1 | 21 | 2.7 | 13
B-19322 VIALE 26 | M-T2-61 | Concreto | MUROS T2 P9 EJES 12AL 15 ENTRE AyD | 2026-02-25 | 2/26/2026 12:00:00 AM | 1 | 21 | 2.5 | 12
B-19322 VIALE 26 | M-T2-61 | Concreto | MUROS T2 P9 EJES 12AL 15 ENTRE AyD | 2026-02-25 | 2/26/2026 12:00:00 AM | 1 | 21 | 2.3 | 11
B-19322 VIALE 26 | P-T1-27 | Concreto | PLACA T1 PISO 6 EJES 12 AL 15 ENTRE AyJ | 2026-02-25 | 3/25/2026 12:00:00 AM | 28 | 21 | 24.6 | 117
B-19322 VIALE 26 | P-T1-27 | Concreto | PLACA T1 PISO 6 EJES 12 AL 15 ENTRE AyJ | 2026-02-25 | 3/25/2026 12:00:00 AM | 28 | 21 | 24.5 | 117
B-19322 VIALE 26 | P-T1-27 | Concreto | PLACA T1 PISO 6 EJES 12 AL 15 ENTRE AyJ | 2026-02-25 | 3/25/2026 12:00:00 AM | 28 | 21 | 24.2 | 115
B-19322 VIALE 26 | P-T1-27 | Concreto | PLACA T1 PISO 6 EJES 12 AL 15 ENTRE AyJ | 2026-02-25 | 3/4/2026 12:00:00 AM | 7 | 21 | 21.5 | 102
B-19322 VIALE 26 | P-T1-27 | Concreto | PLACA T1 PISO 6 EJES 12 AL 15 ENTRE AyJ | 2026-02-25 | 3/4/2026 12:00:00 AM | 7 | 21 | 20.2 | 96
B-19322 VIALE 26 | P-T1-27 | Concreto | PLACA T1 PISO 6 EJES 12 AL 15 ENTRE AyJ | 2026-02-25 | 3/4/2026 12:00:00 AM | 7 | 21 | 21.7 | 103
B-19322 VIALE 26 | P-T1-27 | Concreto | PLACA T1 PISO 6 EJES 12 AL 15 ENTRE AyJ | 2026-02-25 | 2/26/2026 12:00:00 AM | 1 | 21 | 2.5 | 12
B-19322 VIALE 26 | P-T1-27 | Concreto | PLACA T1 PISO 6 EJES 12 AL 15 ENTRE AyJ | 2026-02-25 | 2/26/2026 12:00:00 AM | 1 | 21 | 2.6 | 12
B-19322 VIALE 26 | P-T1-27 | Concreto | PLACA T1 PISO 6 EJES 12 AL 15 ENTRE AyJ | 2026-02-25 | 2/26/2026 12:00:00 AM | 1 | 21 | 2.2 | 11
B-19322 VIALE 26 | M-T1-37 | Concreto | MUROS T1 P5 EJES 8AL11 ENTRE A-F EJE 8 ENTRE JyG M=2,24,25,23,9,22 | 2026-02-24 | 3/24/2026 12:00:00 AM | 28 | 28 | 27.2 | 97
B-19322 VIALE 26 | M-T1-37 | Concreto | MUROS T1 P5 EJES 8AL11 ENTRE A-F EJE 8 ENTRE JyG M=2,24,25,23,9,22 | 2026-02-24 | 3/24/2026 12:00:00 AM | 28 | 28 | 28.3 | 101
B-19322 VIALE 26 | M-T1-37 | Concreto | MUROS T1 P5 EJES 8AL11 ENTRE A-F EJE 8 ENTRE JyG M=2,24,25,23,9,22 | 2026-02-24 | 3/24/2026 12:00:00 AM | 28 | 28 | 29.8 | 106
B-19322 VIALE 26 | M-T1-37 | Concreto | MUROS T1 P5 EJES 8AL11 ENTRE A-F EJE 8 ENTRE JyG M=2,24,25,23,9,22 | 2026-02-24 | 3/3/2026 12:00:00 AM | 7 | 28 | 24.4 | 87
B-19322 VIALE 26 | M-T1-37 | Concreto | MUROS T1 P5 EJES 8AL11 ENTRE A-F EJE 8 ENTRE JyG M=2,24,25,23,9,22 | 2026-02-24 | 3/3/2026 12:00:00 AM | 7 | 28 | 22.4 | 80
B-19322 VIALE 26 | M-T1-37 | Concreto | MUROS T1 P5 EJES 8AL11 ENTRE A-F EJE 8 ENTRE JyG M=2,24,25,23,9,22 | 2026-02-24 | 3/3/2026 12:00:00 AM | 7 | 28 | 25.2 | 90
B-19322 VIALE 26 | M-T1-37 | Concreto | MUROS T1 P5 EJES 8AL11 ENTRE A-F EJE 8 ENTRE JyG M=2,24,25,23,9,22 | 2026-02-24 | 2/25/2026 12:00:00 AM | 1 | 28 | 2.4 | 8
B-19322 VIALE 26 | M-T1-37 | Concreto | MUROS T1 P5 EJES 8AL11 ENTRE A-F EJE 8 ENTRE JyG M=2,24,25,23,9,22 | 2026-02-24 | 2/25/2026 12:00:00 AM | 1 | 28 | 2.5 | 9
B-19322 VIALE 26 | M-T1-37 | Concreto | MUROS T1 P5 EJES 8AL11 ENTRE A-F EJE 8 ENTRE JyG M=2,24,25,23,9,22 | 2026-02-24 | 2/25/2026 12:00:00 AM | 1 | 28 | 2.5 | 9
B-19322 VIALE 26 | M-T2-60 | Concreto | MUROS T2 P9 EJE 11AL15 ENTRE JyE M=9,29,32 | 2026-02-24 | 3/24/2026 12:00:00 AM | 28 | 21 | 22.9 | 109
B-19322 VIALE 26 | M-T2-60 | Concreto | MUROS T2 P9 EJE 11AL15 ENTRE JyE M=9,29,32 | 2026-02-24 | 3/24/2026 12:00:00 AM | 28 | 21 | 21.5 | 102
B-19322 VIALE 26 | M-T2-60 | Concreto | MUROS T2 P9 EJE 11AL15 ENTRE JyE M=9,29,32 | 2026-02-24 | 3/24/2026 12:00:00 AM | 28 | 21 | 22 | 105
B-19322 VIALE 26 | M-T2-60 | Concreto | MUROS T2 P9 EJE 11AL15 ENTRE JyE M=9,29,32 | 2026-02-24 | 3/3/2026 12:00:00 AM | 7 | 21 | 18.9 | 90
B-19322 VIALE 26 | M-T2-60 | Concreto | MUROS T2 P9 EJE 11AL15 ENTRE JyE M=9,29,32 | 2026-02-24 | 3/3/2026 12:00:00 AM | 7 | 21 | 17.9 | 85
B-19322 VIALE 26 | M-T2-60 | Concreto | MUROS T2 P9 EJE 11AL15 ENTRE JyE M=9,29,32 | 2026-02-24 | 3/3/2026 12:00:00 AM | 7 | 21 | 18.1 | 86
B-19322 VIALE 26 | M-T2-60 | Concreto | MUROS T2 P9 EJE 11AL15 ENTRE JyE M=9,29,32 | 2026-02-24 | 2/25/2026 12:00:00 AM | 1 | 21 | 2.3 | 11
B-19322 VIALE 26 | M-T2-60 | Concreto | MUROS T2 P9 EJE 11AL15 ENTRE JyE M=9,29,32 | 2026-02-24 | 2/25/2026 12:00:00 AM | 1 | 21 | 2.6 | 12
B-19322 VIALE 26 | M-T2-60 | Concreto | MUROS T2 P9 EJE 11AL15 ENTRE JyE M=9,29,32 | 2026-02-24 | 2/25/2026 12:00:00 AM | 1 | 21 | 2.6 | 12
B-19322 VIALE 26 | P-T2-45 | Concreto | PLACA T2 P9 EJES 4AL6 ENTRE AyJ | 2026-02-24 | 3/24/2026 12:00:00 AM | 28 | 21 | 19.9 | 95
B-19322 VIALE 26 | P-T2-45 | Concreto | PLACA T2 P9 EJES 4AL6 ENTRE AyJ | 2026-02-24 | 3/24/2026 12:00:00 AM | 28 | 21 | 19.3 | 92
B-19322 VIALE 26 | P-T2-45 | Concreto | PLACA T2 P9 EJES 4AL6 ENTRE AyJ | 2026-02-24 | 3/24/2026 12:00:00 AM | 28 | 21 | 19.7 | 94
B-19322 VIALE 26 | P-T2-45 | Concreto | PLACA T2 P9 EJES 4AL6 ENTRE AyJ | 2026-02-24 | 3/3/2026 12:00:00 AM | 7 | 21 | 17 | 81
B-19322 VIALE 26 | P-T2-45 | Concreto | PLACA T2 P9 EJES 4AL6 ENTRE AyJ | 2026-02-24 | 3/3/2026 12:00:00 AM | 7 | 21 | 16.5 | 78
B-19322 VIALE 26 | P-T2-45 | Concreto | PLACA T2 P9 EJES 4AL6 ENTRE AyJ | 2026-02-24 | 3/3/2026 12:00:00 AM | 7 | 21 | 16.2 | 77
B-19322 VIALE 26 | P-T2-45 | Concreto | PLACA T2 P9 EJES 4AL6 ENTRE AyJ | 2026-02-24 | 2/25/2026 12:00:00 AM | 1 | 21 | 2.2 | 11
B-19322 VIALE 26 | P-T2-45 | Concreto | PLACA T2 P9 EJES 4AL6 ENTRE AyJ | 2026-02-24 | 2/25/2026 12:00:00 AM | 1 | 21 | 2.1 | 10
B-19322 VIALE 26 | P-T2-45 | Concreto | PLACA T2 P9 EJES 4AL6 ENTRE AyJ | 2026-02-24 | 2/25/2026 12:00:00 AM | 1 | 21 | 1.9 | 9
B-19322 VIALE 26 | P-T2-45_ | Concreto | PLACA T2 P9 EJES 4 AL 6 ENTRE A Y D | 2026-02-24 | 4/21/2026 12:00:00 AM | 56 | 21 | 24.4 | 116
B-19322 VIALE 26 | P-T2-45_ | Concreto | PLACA T2 P9 EJES 4 AL 6 ENTRE A Y D | 2026-02-24 | 4/21/2026 12:00:00 AM | 56 | 21 | 22.6 | 107
B-19322 VIALE 26 | P-T2-45_ | Concreto | PLACA T2 P9 EJES 4 AL 6 ENTRE A Y D | 2026-02-24 | 4/21/2026 12:00:00 AM | 56 | 21 | 23.2 | 110
B-19322 VIALE 26 | E-T2-06 | Concreto | ESCALERAS T1 P2 AL P3 ESCALERA T2 P6 AL P7 | 2026-02-23 | 3/23/2026 12:00:00 AM | 28 | 21 | 22.5 | 107
B-19322 VIALE 26 | E-T2-06 | Concreto | ESCALERAS T1 P2 AL P3 ESCALERA T2 P6 AL P7 | 2026-02-23 | 3/23/2026 12:00:00 AM | 28 | 21 | 21.4 | 102
B-19322 VIALE 26 | E-T2-06 | Concreto | ESCALERAS T1 P2 AL P3 ESCALERA T2 P6 AL P7 | 2026-02-23 | 3/23/2026 12:00:00 AM | 28 | 21 | 21.1 | 100
B-19322 VIALE 26 | E-T2-06 | Concreto | ESCALERAS T1 P2 AL P3 ESCALERA T2 P6 AL P7 | 2026-02-23 | 2/26/2026 12:00:00 AM | 3 | 21 | 13.9 | 66
B-19322 VIALE 26 | E-T2-06 | Concreto | ESCALERAS T1 P2 AL P3 ESCALERA T2 P6 AL P7 | 2026-02-23 | 2/26/2026 12:00:00 AM | 3 | 21 | 14 | 67
B-19322 VIALE 26 | E-T2-06 | Concreto | ESCALERAS T1 P2 AL P3 ESCALERA T2 P6 AL P7 | 2026-02-23 | 2/26/2026 12:00:00 AM | 3 | 21 | 14.3 | 68
B-19322 VIALE 26 | M-T1-36 | Concreto | MUROS T1 P5 EJES 10-15 ENTRE AyG M=23,31,7,27,3,23,25,9 | 2026-02-23 | 3/23/2026 12:00:00 AM | 28 | 28 | 26.4 | 94
B-19322 VIALE 26 | M-T1-36 | Concreto | MUROS T1 P5 EJES 10-15 ENTRE AyG M=23,31,7,27,3,23,25,9 | 2026-02-23 | 3/23/2026 12:00:00 AM | 28 | 28 | 25.1 | 90
B-19322 VIALE 26 | M-T1-36 | Concreto | MUROS T1 P5 EJES 10-15 ENTRE AyG M=23,31,7,27,3,23,25,9 | 2026-02-23 | 3/23/2026 12:00:00 AM | 28 | 28 | 25.1 | 90
B-19322 VIALE 26 | M-T1-36 | Concreto | MUROS T1 P5 EJES 10-15 ENTRE AyG M=23,31,7,27,3,23,25,9 | 2026-02-23 | 3/2/2026 12:00:00 AM | 7 | 28 | 22.7 | 81
B-19322 VIALE 26 | M-T1-36 | Concreto | MUROS T1 P5 EJES 10-15 ENTRE AyG M=23,31,7,27,3,23,25,9 | 2026-02-23 | 3/2/2026 12:00:00 AM | 7 | 28 | 20.5 | 73
B-19322 VIALE 26 | M-T1-36 | Concreto | MUROS T1 P5 EJES 10-15 ENTRE AyG M=23,31,7,27,3,23,25,9 | 2026-02-23 | 3/2/2026 12:00:00 AM | 7 | 28 | 22.6 | 81
B-19322 VIALE 26 | M-T1-36 | Concreto | MUROS T1 P5 EJES 10-15 ENTRE AyG M=23,31,7,27,3,23,25,9 | 2026-02-23 | 2/24/2026 12:00:00 AM | 1 | 28 | 1.6 | 6
B-19322 VIALE 26 | M-T1-36 | Concreto | MUROS T1 P5 EJES 10-15 ENTRE AyG M=23,31,7,27,3,23,25,9 | 2026-02-23 | 2/24/2026 12:00:00 AM | 1 | 28 | 1.5 | 5
B-19322 VIALE 26 | M-T1-36 | Concreto | MUROS T1 P5 EJES 10-15 ENTRE AyG M=23,31,7,27,3,23,25,9 | 2026-02-23 | 2/24/2026 12:00:00 AM | 1 | 28 | 1.5 | 5
B-19322 VIALE 26 | M-T1-36_ | Concreto | MURO T1 P5 EJES 10-15 ENTRE J Y G M=23,31,7,27,3,23,25,9 | 2026-02-23 | 4/20/2026 12:00:00 AM | 56 | 28 | 36.5 | 130
B-19322 VIALE 26 | M-T1-36_ | Concreto | MURO T1 P5 EJES 10-15 ENTRE J Y G M=23,31,7,27,3,23,25,9 | 2026-02-23 | 4/20/2026 12:00:00 AM | 56 | 28 | 36.1 | 129
B-19322 VIALE 26 | M-T1-36_ | Concreto | MURO T1 P5 EJES 10-15 ENTRE J Y G M=23,31,7,27,3,23,25,9 | 2026-02-23 | 4/20/2026 12:00:00 AM | 56 | 28 | 39.2 | 140
B-19322 VIALE 26 | M-T2-59 | Concreto | MUROS T2 P8 EJES 1 AL 3 ENTRE AyJ M=32,9A 29A,19,22,23,24 | 2026-02-23 | 3/23/2026 12:00:00 AM | 28 | 21 | 19.1 | 91
B-19322 VIALE 26 | M-T2-59 | Concreto | MUROS T2 P8 EJES 1 AL 3 ENTRE AyJ M=32,9A 29A,19,22,23,24 | 2026-02-23 | 3/23/2026 12:00:00 AM | 28 | 21 | 18.1 | 86
B-19322 VIALE 26 | M-T2-59 | Concreto | MUROS T2 P8 EJES 1 AL 3 ENTRE AyJ M=32,9A 29A,19,22,23,24 | 2026-02-23 | 3/23/2026 12:00:00 AM | 28 | 21 | 17.7 | 84
B-19322 VIALE 26 | M-T2-59 | Concreto | MUROS T2 P8 EJES 1 AL 3 ENTRE AyJ M=32,9A 29A,19,22,23,24 | 2026-02-23 | 3/2/2026 12:00:00 AM | 7 | 21 | 15.5 | 74
B-19322 VIALE 26 | M-T2-59 | Concreto | MUROS T2 P8 EJES 1 AL 3 ENTRE AyJ M=32,9A 29A,19,22,23,24 | 2026-02-23 | 3/2/2026 12:00:00 AM | 7 | 21 | 14 | 67
B-19322 VIALE 26 | M-T2-59 | Concreto | MUROS T2 P8 EJES 1 AL 3 ENTRE AyJ M=32,9A 29A,19,22,23,24 | 2026-02-23 | 3/2/2026 12:00:00 AM | 7 | 21 | 15.9 | 76
B-19322 VIALE 26 | M-T2-59 | Concreto | MUROS T2 P8 EJES 1 AL 3 ENTRE AyJ M=32,9A 29A,19,22,23,24 | 2026-02-23 | 2/24/2026 12:00:00 AM | 1 | 21 | 1.5 | 7
B-19322 VIALE 26 | M-T2-59 | Concreto | MUROS T2 P8 EJES 1 AL 3 ENTRE AyJ M=32,9A 29A,19,22,23,24 | 2026-02-23 | 2/24/2026 12:00:00 AM | 1 | 21 | 1.7 | 8
B-19322 VIALE 26 | M-T2-59 | Concreto | MUROS T2 P8 EJES 1 AL 3 ENTRE AyJ M=32,9A 29A,19,22,23,24 | 2026-02-23 | 2/24/2026 12:00:00 AM | 1 | 21 | 1.8 | 9
B-19322 VIALE 26 | M-T2-59_ | Concreto | MUROS T2 P8 EJES 1 AL 3 ENTRE A Y J M=32,9A,29A,19,22,23,24 | 2026-02-23 | 4/20/2026 12:00:00 AM | 56 | 21 | 21.1 | 100
B-19322 VIALE 26 | M-T2-59_ | Concreto | MUROS T2 P8 EJES 1 AL 3 ENTRE A Y J M=32,9A,29A,19,22,23,24 | 2026-02-23 | 4/20/2026 12:00:00 AM | 56 | 21 | 22.9 | 109
B-19322 VIALE 26 | M-T2-59_ | Concreto | MUROS T2 P8 EJES 1 AL 3 ENTRE A Y J M=32,9A,29A,19,22,23,24 | 2026-02-23 | 4/20/2026 12:00:00 AM | 56 | 21 | 22.7 | 108
B-19322 VIALE 26 | P-T1-26 | Concreto | placa T1 P5 EJES01 AL 04 ENTRE AyJ | 2026-02-23 | 3/23/2026 12:00:00 AM | 28 | 21 | 23 | 109
B-19322 VIALE 26 | P-T1-26 | Concreto | placa T1 P5 EJES01 AL 04 ENTRE AyJ | 2026-02-23 | 3/23/2026 12:00:00 AM | 28 | 21 | 23 | 109
B-19322 VIALE 26 | P-T1-26 | Concreto | placa T1 P5 EJES01 AL 04 ENTRE AyJ | 2026-02-23 | 3/23/2026 12:00:00 AM | 28 | 21 | 24.5 | 117
B-19322 VIALE 26 | P-T1-26 | Concreto | placa T1 P5 EJES01 AL 04 ENTRE AyJ | 2026-02-23 | 3/2/2026 12:00:00 AM | 7 | 21 | 19.5 | 93
B-19322 VIALE 26 | P-T1-26 | Concreto | placa T1 P5 EJES01 AL 04 ENTRE AyJ | 2026-02-23 | 3/2/2026 12:00:00 AM | 7 | 21 | 19 | 90
B-19322 VIALE 26 | P-T1-26 | Concreto | placa T1 P5 EJES01 AL 04 ENTRE AyJ | 2026-02-23 | 3/2/2026 12:00:00 AM | 7 | 21 | 19.3 | 92
B-19322 VIALE 26 | P-T1-26 | Concreto | placa T1 P5 EJES01 AL 04 ENTRE AyJ | 2026-02-23 | 2/24/2026 12:00:00 AM | 1 | 21 | 2.2 | 11
B-19322 VIALE 26 | P-T1-26 | Concreto | placa T1 P5 EJES01 AL 04 ENTRE AyJ | 2026-02-23 | 2/24/2026 12:00:00 AM | 1 | 21 | 2.2 | 10
B-19322 VIALE 26 | P-T1-26 | Concreto | placa T1 P5 EJES01 AL 04 ENTRE AyJ | 2026-02-23 | 2/24/2026 12:00:00 AM | 1 | 21 | 2 | 9
B-19322 VIALE 26 | P-T2-44 | Concreto | PLACA T2 PISO 9 EJES 06 AL 08 ENTRE AyJ | 2026-02-23 | 3/23/2026 12:00:00 AM | 28 | 21 | 28.6 | 136
B-19322 VIALE 26 | P-T2-44 | Concreto | PLACA T2 PISO 9 EJES 06 AL 08 ENTRE AyJ | 2026-02-23 | 3/23/2026 12:00:00 AM | 28 | 21 | 28.6 | 136
B-19322 VIALE 26 | P-T2-44 | Concreto | PLACA T2 PISO 9 EJES 06 AL 08 ENTRE AyJ | 2026-02-23 | 3/23/2026 12:00:00 AM | 28 | 21 | 29.2 | 139
B-19322 VIALE 26 | P-T2-44 | Concreto | PLACA T2 PISO 9 EJES 06 AL 08 ENTRE AyJ | 2026-02-23 | 3/2/2026 12:00:00 AM | 7 | 21 | 26.4 | 126
B-19322 VIALE 26 | P-T2-44 | Concreto | PLACA T2 PISO 9 EJES 06 AL 08 ENTRE AyJ | 2026-02-23 | 3/2/2026 12:00:00 AM | 7 | 21 | 25.7 | 122
B-19322 VIALE 26 | P-T2-44 | Concreto | PLACA T2 PISO 9 EJES 06 AL 08 ENTRE AyJ | 2026-02-23 | 3/2/2026 12:00:00 AM | 7 | 21 | 25.2 | 120
B-19322 VIALE 26 | P-T2-44 | Concreto | PLACA T2 PISO 9 EJES 06 AL 08 ENTRE AyJ | 2026-02-23 | 2/24/2026 12:00:00 AM | 1 | 21 | 5.7 | 27
B-19322 VIALE 26 | P-T2-44 | Concreto | PLACA T2 PISO 9 EJES 06 AL 08 ENTRE AyJ | 2026-02-23 | 2/24/2026 12:00:00 AM | 1 | 21 | 5.9 | 28
B-19322 VIALE 26 | P-T2-44 | Concreto | PLACA T2 PISO 9 EJES 06 AL 08 ENTRE AyJ | 2026-02-23 | 2/24/2026 12:00:00 AM | 1 | 21 | 4.9 | 23
B-19322 VIALE 26 | P-T1-25 | Concreto | PLACA T1 P5 EJES 4-6 ENTRE AyJ | 2026-02-21 | 3/21/2026 12:00:00 AM | 28 | 21 | 26.5 | 126
B-19322 VIALE 26 | P-T1-25 | Concreto | PLACA T1 P5 EJES 4-6 ENTRE AyJ | 2026-02-21 | 3/21/2026 12:00:00 AM | 28 | 21 | 27 | 129
B-19322 VIALE 26 | P-T1-25 | Concreto | PLACA T1 P5 EJES 4-6 ENTRE AyJ | 2026-02-21 | 3/21/2026 12:00:00 AM | 28 | 21 | 26.2 | 125
B-19322 VIALE 26 | P-T1-25 | Concreto | PLACA T1 P5 EJES 4-6 ENTRE AyJ | 2026-02-21 | 2/28/2026 12:00:00 AM | 7 | 21 | 23.1 | 110
B-19322 VIALE 26 | P-T1-25 | Concreto | PLACA T1 P5 EJES 4-6 ENTRE AyJ | 2026-02-21 | 2/28/2026 12:00:00 AM | 7 | 21 | 22.9 | 109
B-19322 VIALE 26 | P-T1-25 | Concreto | PLACA T1 P5 EJES 4-6 ENTRE AyJ | 2026-02-21 | 2/28/2026 12:00:00 AM | 7 | 21 | 23.6 | 112
B-19322 VIALE 26 | P-T1-25 | Concreto | PLACA T1 P5 EJES 4-6 ENTRE AyJ | 2026-02-21 | 2/23/2026 12:00:00 AM | 3 | 21 | 13.4 | 64
B-19322 VIALE 26 | P-T1-25 | Concreto | PLACA T1 P5 EJES 4-6 ENTRE AyJ | 2026-02-21 | 2/23/2026 12:00:00 AM | 3 | 21 | 12.4 | 59
B-19322 VIALE 26 | P-T1-25 | Concreto | PLACA T1 P5 EJES 4-6 ENTRE AyJ | 2026-02-21 | 2/23/2026 12:00:00 AM | 3 | 21 | 11.1 | 53
B-19322 VIALE 26 | M-T1-35 | Concreto | MUROS T1 P5 EJES 12-13-14 ENTRE AyF M=14,12,25,22,23,09 | 2026-02-20 | 3/20/2026 12:00:00 AM | 28 | 28 | 31.4 | 112
B-19322 VIALE 26 | M-T1-35 | Concreto | MUROS T1 P5 EJES 12-13-14 ENTRE AyF M=14,12,25,22,23,09 | 2026-02-20 | 3/20/2026 12:00:00 AM | 28 | 28 | 31.4 | 112
B-19322 VIALE 26 | M-T1-35 | Concreto | MUROS T1 P5 EJES 12-13-14 ENTRE AyF M=14,12,25,22,23,09 | 2026-02-20 | 3/20/2026 12:00:00 AM | 28 | 28 | 21.8 | 78
B-19322 VIALE 26 | M-T1-35 | Concreto | MUROS T1 P5 EJES 12-13-14 ENTRE AyF M=14,12,25,22,23,09 | 2026-02-20 | 2/27/2026 12:00:00 AM | 7 | 28 | 28.5 | 102
B-19322 VIALE 26 | M-T1-35 | Concreto | MUROS T1 P5 EJES 12-13-14 ENTRE AyF M=14,12,25,22,23,09 | 2026-02-20 | 2/27/2026 12:00:00 AM | 7 | 28 | 27.9 | 100
B-19322 VIALE 26 | M-T1-35 | Concreto | MUROS T1 P5 EJES 12-13-14 ENTRE AyF M=14,12,25,22,23,09 | 2026-02-20 | 2/27/2026 12:00:00 AM | 7 | 28 | 27.7 | 99
B-19322 VIALE 26 | M-T1-35 | Concreto | MUROS T1 P5 EJES 12-13-14 ENTRE AyF M=14,12,25,22,23,09 | 2026-02-20 | 2/21/2026 12:00:00 AM | 1 | 28 | 5.2 | 18
B-19322 VIALE 26 | M-T1-35 | Concreto | MUROS T1 P5 EJES 12-13-14 ENTRE AyF M=14,12,25,22,23,09 | 2026-02-20 | 2/21/2026 12:00:00 AM | 1 | 28 | 5 | 18
B-19322 VIALE 26 | M-T1-35 | Concreto | MUROS T1 P5 EJES 12-13-14 ENTRE AyF M=14,12,25,22,23,09 | 2026-02-20 | 2/21/2026 12:00:00 AM | 1 | 28 | 4.9 | 18
B-19322 VIALE 26 | M-T2-58 | Concreto | MUROS T2 P8 EJE 3Y4 ENTRE AyJ M=02,14,31 | 2026-02-20 | 3/20/2026 12:00:00 AM | 28 | 21 | 22.5 | 107
B-19322 VIALE 26 | M-T2-58 | Concreto | MUROS T2 P8 EJE 3Y4 ENTRE AyJ M=02,14,31 | 2026-02-20 | 3/20/2026 12:00:00 AM | 28 | 21 | 31.6 | 150
B-19322 VIALE 26 | M-T2-58 | Concreto | MUROS T2 P8 EJE 3Y4 ENTRE AyJ M=02,14,31 | 2026-02-20 | 3/20/2026 12:00:00 AM | 28 | 21 | 30.4 | 145
B-19322 VIALE 26 | M-T2-58 | Concreto | MUROS T2 P8 EJE 3Y4 ENTRE AyJ M=02,14,31 | 2026-02-20 | 2/27/2026 12:00:00 AM | 7 | 21 | 19.2 | 91
B-19322 VIALE 26 | M-T2-58 | Concreto | MUROS T2 P8 EJE 3Y4 ENTRE AyJ M=02,14,31 | 2026-02-20 | 2/27/2026 12:00:00 AM | 7 | 21 | 18 | 86
B-19322 VIALE 26 | M-T2-58 | Concreto | MUROS T2 P8 EJE 3Y4 ENTRE AyJ M=02,14,31 | 2026-02-20 | 2/27/2026 12:00:00 AM | 7 | 21 | 18.4 | 87
B-19322 VIALE 26 | M-T2-58 | Concreto | MUROS T2 P8 EJE 3Y4 ENTRE AyJ M=02,14,31 | 2026-02-20 | 2/21/2026 12:00:00 AM | 1 | 21 | 1.9 | 9
B-19322 VIALE 26 | M-T2-58 | Concreto | MUROS T2 P8 EJE 3Y4 ENTRE AyJ M=02,14,31 | 2026-02-20 | 2/21/2026 12:00:00 AM | 1 | 21 | 1.7 | 8
B-19322 VIALE 26 | M-T2-58 | Concreto | MUROS T2 P8 EJE 3Y4 ENTRE AyJ M=02,14,31 | 2026-02-20 | 2/21/2026 12:00:00 AM | 1 | 21 | 2.1 | 10
B-19322 VIALE 26 | P-T1-24 | Concreto | PLACA T1 P5 EJES 6-8 ENTRE AyJ | 2026-02-20 | 3/20/2026 12:00:00 AM | 28 | 21 | 22.8 | 108
B-19322 VIALE 26 | P-T1-24 | Concreto | PLACA T1 P5 EJES 6-8 ENTRE AyJ | 2026-02-20 | 3/20/2026 12:00:00 AM | 28 | 21 | 22.3 | 106
B-19322 VIALE 26 | P-T1-24 | Concreto | PLACA T1 P5 EJES 6-8 ENTRE AyJ | 2026-02-20 | 3/20/2026 12:00:00 AM | 28 | 21 | 21.6 | 103
B-19322 VIALE 26 | P-T1-24 | Concreto | PLACA T1 P5 EJES 6-8 ENTRE AyJ | 2026-02-20 | 2/27/2026 12:00:00 AM | 7 | 21 | 18 | 86
B-19322 VIALE 26 | P-T1-24 | Concreto | PLACA T1 P5 EJES 6-8 ENTRE AyJ | 2026-02-20 | 2/27/2026 12:00:00 AM | 7 | 21 | 18.3 | 87
B-19322 VIALE 26 | P-T1-24 | Concreto | PLACA T1 P5 EJES 6-8 ENTRE AyJ | 2026-02-20 | 2/27/2026 12:00:00 AM | 7 | 21 | 19.5 | 93
B-19322 VIALE 26 | P-T1-24 | Concreto | PLACA T1 P5 EJES 6-8 ENTRE AyJ | 2026-02-20 | 2/21/2026 12:00:00 AM | 1 | 21 | 2.9 | 14
B-19322 VIALE 26 | P-T1-24 | Concreto | PLACA T1 P5 EJES 6-8 ENTRE AyJ | 2026-02-20 | 2/21/2026 12:00:00 AM | 1 | 21 | 2.5 | 12
B-19322 VIALE 26 | P-T1-24 | Concreto | PLACA T1 P5 EJES 6-8 ENTRE AyJ | 2026-02-20 | 2/21/2026 12:00:00 AM | 1 | 21 | 2.8 | 13
B-19322 VIALE 26 | P-T2-43 | Concreto | PLACA T2 P9 EJES 8 AL 10 ENTRE AyJ | 2026-02-20 | 3/20/2026 12:00:00 AM | 28 | 21 | 21.2 | 101
B-19322 VIALE 26 | P-T2-43 | Concreto | PLACA T2 P9 EJES 8 AL 10 ENTRE AyJ | 2026-02-20 | 3/20/2026 12:00:00 AM | 28 | 21 | 20.9 | 100
B-19322 VIALE 26 | P-T2-43 | Concreto | PLACA T2 P9 EJES 8 AL 10 ENTRE AyJ | 2026-02-20 | 3/20/2026 12:00:00 AM | 28 | 21 | 21.4 | 102
B-19322 VIALE 26 | P-T2-43 | Concreto | PLACA T2 P9 EJES 8 AL 10 ENTRE AyJ | 2026-02-20 | 2/27/2026 12:00:00 AM | 7 | 21 | 18.5 | 88
B-19322 VIALE 26 | P-T2-43 | Concreto | PLACA T2 P9 EJES 8 AL 10 ENTRE AyJ | 2026-02-20 | 2/27/2026 12:00:00 AM | 7 | 21 | 19.6 | 93
B-19322 VIALE 26 | P-T2-43 | Concreto | PLACA T2 P9 EJES 8 AL 10 ENTRE AyJ | 2026-02-20 | 2/27/2026 12:00:00 AM | 7 | 21 | 20.2 | 96
B-19322 VIALE 26 | P-T2-43 | Concreto | PLACA T2 P9 EJES 8 AL 10 ENTRE AyJ | 2026-02-20 | 2/21/2026 12:00:00 AM | 1 | 21 | 3.3 | 16
B-19322 VIALE 26 | P-T2-43 | Concreto | PLACA T2 P9 EJES 8 AL 10 ENTRE AyJ | 2026-02-20 | 2/21/2026 12:00:00 AM | 1 | 21 | 3.4 | 16
B-19322 VIALE 26 | P-T2-43 | Concreto | PLACA T2 P9 EJES 8 AL 10 ENTRE AyJ | 2026-02-20 | 2/21/2026 12:00:00 AM | 1 | 21 | 3.3 | 16
B-19322 VIALE 26 | M-T1-34 | Concreto | MUROS T1 O4 EJES 03 ENTRE AyF-1Y2 ENTRE AyJ M=23,21,8,1,18 | 2026-02-19 | 3/19/2026 12:00:00 AM | 28 | 28 | 31 | 111
B-19322 VIALE 26 | M-T1-34 | Concreto | MUROS T1 O4 EJES 03 ENTRE AyF-1Y2 ENTRE AyJ M=23,21,8,1,18 | 2026-02-19 | 3/19/2026 12:00:00 AM | 28 | 28 | 30.1 | 107
B-19322 VIALE 26 | M-T1-34 | Concreto | MUROS T1 O4 EJES 03 ENTRE AyF-1Y2 ENTRE AyJ M=23,21,8,1,18 | 2026-02-19 | 3/19/2026 12:00:00 AM | 28 | 28 | 29.4 | 105
B-19322 VIALE 26 | M-T1-34 | Concreto | MUROS T1 O4 EJES 03 ENTRE AyF-1Y2 ENTRE AyJ M=23,21,8,1,18 | 2026-02-19 | 2/26/2026 12:00:00 AM | 7 | 28 | 25.6 | 91
B-19322 VIALE 26 | M-T1-34 | Concreto | MUROS T1 O4 EJES 03 ENTRE AyF-1Y2 ENTRE AyJ M=23,21,8,1,18 | 2026-02-19 | 2/26/2026 12:00:00 AM | 7 | 28 | 24.8 | 89
B-19322 VIALE 26 | M-T1-34 | Concreto | MUROS T1 O4 EJES 03 ENTRE AyF-1Y2 ENTRE AyJ M=23,21,8,1,18 | 2026-02-19 | 2/26/2026 12:00:00 AM | 7 | 28 | 24.8 | 89
B-19322 VIALE 26 | M-T1-34 | Concreto | MUROS T1 O4 EJES 03 ENTRE AyF-1Y2 ENTRE AyJ M=23,21,8,1,18 | 2026-02-19 | 2/20/2026 12:00:00 AM | 1 | 28 | 3.4 | 12
B-19322 VIALE 26 | M-T1-34 | Concreto | MUROS T1 O4 EJES 03 ENTRE AyF-1Y2 ENTRE AyJ M=23,21,8,1,18 | 2026-02-19 | 2/20/2026 12:00:00 AM | 1 | 28 | 3.6 | 13
B-19322 VIALE 26 | M-T1-34 | Concreto | MUROS T1 O4 EJES 03 ENTRE AyF-1Y2 ENTRE AyJ M=23,21,8,1,18 | 2026-02-19 | 2/20/2026 12:00:00 AM | 1 | 28 | 3.7 | 13
B-19322 VIALE 26 | M-T2-57 | Concreto | MUROS T2 P8 EJES 7,6,5 ENTRE AyJ M=9,29,32 | 2026-02-19 | 3/19/2026 12:00:00 AM | 28 | 21 | 23.8 | 114
B-19322 VIALE 26 | M-T2-57 | Concreto | MUROS T2 P8 EJES 7,6,5 ENTRE AyJ M=9,29,32 | 2026-02-19 | 3/19/2026 12:00:00 AM | 28 | 21 | 22.2 | 106
B-19322 VIALE 26 | M-T2-57 | Concreto | MUROS T2 P8 EJES 7,6,5 ENTRE AyJ M=9,29,32 | 2026-02-19 | 3/19/2026 12:00:00 AM | 28 | 21 | 22.3 | 106
B-19322 VIALE 26 | M-T2-57 | Concreto | MUROS T2 P8 EJES 7,6,5 ENTRE AyJ M=9,29,32 | 2026-02-19 | 2/26/2026 12:00:00 AM | 7 | 21 | 18.7 | 89
B-19322 VIALE 26 | M-T2-57 | Concreto | MUROS T2 P8 EJES 7,6,5 ENTRE AyJ M=9,29,32 | 2026-02-19 | 2/26/2026 12:00:00 AM | 7 | 21 | 19.6 | 93
B-19322 VIALE 26 | M-T2-57 | Concreto | MUROS T2 P8 EJES 7,6,5 ENTRE AyJ M=9,29,32 | 2026-02-19 | 2/26/2026 12:00:00 AM | 7 | 21 | 18.1 | 86
B-19322 VIALE 26 | M-T2-57 | Concreto | MUROS T2 P8 EJES 7,6,5 ENTRE AyJ M=9,29,32 | 2026-02-19 | 2/20/2026 12:00:00 AM | 1 | 21 | 2.2 | 11
B-19322 VIALE 26 | M-T2-57 | Concreto | MUROS T2 P8 EJES 7,6,5 ENTRE AyJ M=9,29,32 | 2026-02-19 | 2/20/2026 12:00:00 AM | 1 | 21 | 2.4 | 11
B-19322 VIALE 26 | M-T2-57 | Concreto | MUROS T2 P8 EJES 7,6,5 ENTRE AyJ M=9,29,32 | 2026-02-19 | 2/20/2026 12:00:00 AM | 1 | 21 | 2.5 | 12
B-19322 VIALE 26 | P-T1-23 | Concreto | PLACA T1 P5 EJE 8 AL 10 | 2026-02-19 | 3/19/2026 12:00:00 AM | 28 | 21 | 22 | 105
B-19322 VIALE 26 | P-T1-23 | Concreto | PLACA T1 P5 EJE 8 AL 10 | 2026-02-19 | 3/19/2026 12:00:00 AM | 28 | 21 | 19 | 90
B-19322 VIALE 26 | P-T1-23 | Concreto | PLACA T1 P5 EJE 8 AL 10 | 2026-02-19 | 3/19/2026 12:00:00 AM | 28 | 21 | 20.6 | 98
B-19322 VIALE 26 | P-T1-23 | Concreto | PLACA T1 P5 EJE 8 AL 10 | 2026-02-19 | 2/26/2026 12:00:00 AM | 7 | 21 | 17.7 | 84
B-19322 VIALE 26 | P-T1-23 | Concreto | PLACA T1 P5 EJE 8 AL 10 | 2026-02-19 | 2/26/2026 12:00:00 AM | 7 | 21 | 16.4 | 78
B-19322 VIALE 26 | P-T1-23 | Concreto | PLACA T1 P5 EJE 8 AL 10 | 2026-02-19 | 2/26/2026 12:00:00 AM | 7 | 21 | 17 | 81
B-19322 VIALE 26 | P-T1-23 | Concreto | PLACA T1 P5 EJE 8 AL 10 | 2026-02-19 | 2/20/2026 12:00:00 AM | 1 | 21 | 2.6 | 12
B-19322 VIALE 26 | P-T1-23 | Concreto | PLACA T1 P5 EJE 8 AL 10 | 2026-02-19 | 2/20/2026 12:00:00 AM | 1 | 21 | 2.6 | 12
B-19322 VIALE 26 | P-T1-23 | Concreto | PLACA T1 P5 EJE 8 AL 10 | 2026-02-19 | 2/20/2026 12:00:00 AM | 1 | 21 | 2.6 | 12
B-19322 VIALE 26 | P-T2-42 | Concreto | PLACA T2 P9 EJES 10Y12 ENTRE AyJ | 2026-02-19 | 3/19/2026 12:00:00 AM | 28 | 21 | 24.7 | 118
B-19322 VIALE 26 | P-T2-42 | Concreto | PLACA T2 P9 EJES 10Y12 ENTRE AyJ | 2026-02-19 | 3/19/2026 12:00:00 AM | 28 | 21 | 24.8 | 118
B-19322 VIALE 26 | P-T2-42 | Concreto | PLACA T2 P9 EJES 10Y12 ENTRE AyJ | 2026-02-19 | 3/19/2026 12:00:00 AM | 28 | 21 | 24.9 | 119
B-19322 VIALE 26 | P-T2-42 | Concreto | PLACA T2 P9 EJES 10Y12 ENTRE AyJ | 2026-02-19 | 2/26/2026 12:00:00 AM | 7 | 21 | 21.8 | 104
B-19322 VIALE 26 | P-T2-42 | Concreto | PLACA T2 P9 EJES 10Y12 ENTRE AyJ | 2026-02-19 | 2/26/2026 12:00:00 AM | 7 | 21 | 20.6 | 98
B-19322 VIALE 26 | P-T2-42 | Concreto | PLACA T2 P9 EJES 10Y12 ENTRE AyJ | 2026-02-19 | 2/26/2026 12:00:00 AM | 7 | 21 | 21.1 | 101
B-19322 VIALE 26 | P-T2-42 | Concreto | PLACA T2 P9 EJES 10Y12 ENTRE AyJ | 2026-02-19 | 2/20/2026 12:00:00 AM | 1 | 21 | 3.2 | 15
B-19322 VIALE 26 | P-T2-42 | Concreto | PLACA T2 P9 EJES 10Y12 ENTRE AyJ | 2026-02-19 | 2/20/2026 12:00:00 AM | 1 | 21 | 3 | 14
B-19322 VIALE 26 | P-T2-42 | Concreto | PLACA T2 P9 EJES 10Y12 ENTRE AyJ | 2026-02-19 | 2/20/2026 12:00:00 AM | 1 | 21 | 3 | 14
B-19322 VIALE 26 | M-T1-33 | Concreto | MUROS T1 P4 EJE 3Y4 ENTRE JyG-4Y5 ENTRE AyF M=23,21,24,8,13,22 | 2026-02-18 | 3/18/2026 12:00:00 AM | 28 | 28 | 26.6 | 95
B-19322 VIALE 26 | M-T1-33 | Concreto | MUROS T1 P4 EJE 3Y4 ENTRE JyG-4Y5 ENTRE AyF M=23,21,24,8,13,22 | 2026-02-18 | 3/18/2026 12:00:00 AM | 28 | 28 | 27.6 | 98
B-19322 VIALE 26 | M-T1-33 | Concreto | MUROS T1 P4 EJE 3Y4 ENTRE JyG-4Y5 ENTRE AyF M=23,21,24,8,13,22 | 2026-02-18 | 3/18/2026 12:00:00 AM | 28 | 28 | 25.8 | 92
B-19322 VIALE 26 | M-T1-33 | Concreto | MUROS T1 P4 EJE 3Y4 ENTRE JyG-4Y5 ENTRE AyF M=23,21,24,8,13,22 | 2026-02-18 | 2/25/2026 12:00:00 AM | 7 | 28 | 25.2 | 90
B-19322 VIALE 26 | M-T1-33 | Concreto | MUROS T1 P4 EJE 3Y4 ENTRE JyG-4Y5 ENTRE AyF M=23,21,24,8,13,22 | 2026-02-18 | 2/25/2026 12:00:00 AM | 7 | 28 | 22.4 | 80
B-19322 VIALE 26 | M-T1-33 | Concreto | MUROS T1 P4 EJE 3Y4 ENTRE JyG-4Y5 ENTRE AyF M=23,21,24,8,13,22 | 2026-02-18 | 2/25/2026 12:00:00 AM | 7 | 28 | 24.4 | 87
B-19322 VIALE 26 | M-T1-33 | Concreto | MUROS T1 P4 EJE 3Y4 ENTRE JyG-4Y5 ENTRE AyF M=23,21,24,8,13,22 | 2026-02-18 | 2/19/2026 12:00:00 AM | 1 | 28 | 2.8 | 10
B-19322 VIALE 26 | M-T1-33 | Concreto | MUROS T1 P4 EJE 3Y4 ENTRE JyG-4Y5 ENTRE AyF M=23,21,24,8,13,22 | 2026-02-18 | 2/19/2026 12:00:00 AM | 1 | 28 | 2.5 | 9
B-19322 VIALE 26 | M-T1-33 | Concreto | MUROS T1 P4 EJE 3Y4 ENTRE JyG-4Y5 ENTRE AyF M=23,21,24,8,13,22 | 2026-02-18 | 2/19/2026 12:00:00 AM | 1 | 28 | 2.8 | 10
B-19322 VIALE 26 | M-T1-33_ | Concreto | MUROS T1 P4EJE 3 Y 4 ENTRE J Y G 4 Y 5 RNTRE A Y F M=23,21,24,8,13,22 | 2026-02-18 | 4/15/2026 12:00:00 AM | 56 | 28 | 28.1 | 100
B-19322 VIALE 26 | M-T1-33_ | Concreto | MUROS T1 P4EJE 3 Y 4 ENTRE J Y G 4 Y 5 RNTRE A Y F M=23,21,24,8,13,22 | 2026-02-18 | 4/15/2026 12:00:00 AM | 56 | 28 | 25.8 | 92
B-19322 VIALE 26 | M-T1-33_ | Concreto | MUROS T1 P4EJE 3 Y 4 ENTRE J Y G 4 Y 5 RNTRE A Y F M=23,21,24,8,13,22 | 2026-02-18 | 4/15/2026 12:00:00 AM | 56 | 28 | 27 | 96
B-19322 VIALE 26 | M-T2-56 | Concreto | MUROS 12P8 EJES 08,09,10 ENTRE AyJ M=29,09,32,31,02,14 | 2026-02-18 | 3/18/2026 12:00:00 AM | 28 | 21 | 21.6 | 103
B-19322 VIALE 26 | M-T2-56 | Concreto | MUROS 12P8 EJES 08,09,10 ENTRE AyJ M=29,09,32,31,02,14 | 2026-02-18 | 3/18/2026 12:00:00 AM | 28 | 21 | 21.9 | 104
B-19322 VIALE 26 | M-T2-56 | Concreto | MUROS 12P8 EJES 08,09,10 ENTRE AyJ M=29,09,32,31,02,14 | 2026-02-18 | 3/18/2026 12:00:00 AM | 28 | 21 | 21.7 | 103
B-19322 VIALE 26 | M-T2-56 | Concreto | MUROS 12P8 EJES 08,09,10 ENTRE AyJ M=29,09,32,31,02,14 | 2026-02-18 | 2/25/2026 12:00:00 AM | 7 | 21 | 17.8 | 85
B-19322 VIALE 26 | M-T2-56 | Concreto | MUROS 12P8 EJES 08,09,10 ENTRE AyJ M=29,09,32,31,02,14 | 2026-02-18 | 2/25/2026 12:00:00 AM | 7 | 21 | 17.1 | 81
B-19322 VIALE 26 | M-T2-56 | Concreto | MUROS 12P8 EJES 08,09,10 ENTRE AyJ M=29,09,32,31,02,14 | 2026-02-18 | 2/25/2026 12:00:00 AM | 7 | 21 | 18 | 86
B-19322 VIALE 26 | M-T2-56 | Concreto | MUROS 12P8 EJES 08,09,10 ENTRE AyJ M=29,09,32,31,02,14 | 2026-02-18 | 2/19/2026 12:00:00 AM | 1 | 21 | 3.4 | 16
B-19322 VIALE 26 | M-T2-56 | Concreto | MUROS 12P8 EJES 08,09,10 ENTRE AyJ M=29,09,32,31,02,14 | 2026-02-18 | 2/19/2026 12:00:00 AM | 1 | 21 | 3.5 | 16
B-19322 VIALE 26 | M-T2-56 | Concreto | MUROS 12P8 EJES 08,09,10 ENTRE AyJ M=29,09,32,31,02,14 | 2026-02-18 | 2/19/2026 12:00:00 AM | 1 | 21 | 3.2 | 15
B-19322 VIALE 26 | P-T1-22 | Concreto | PLACA T1 P5 EJES 10Y12 ENTRE AyJ | 2026-02-18 | 3/18/2026 12:00:00 AM | 28 | 21 | 20.4 | 97
B-19322 VIALE 26 | P-T1-22 | Concreto | PLACA T1 P5 EJES 10Y12 ENTRE AyJ | 2026-02-18 | 3/18/2026 12:00:00 AM | 28 | 21 | 21.1 | 100
B-19322 VIALE 26 | P-T1-22 | Concreto | PLACA T1 P5 EJES 10Y12 ENTRE AyJ | 2026-02-18 | 3/18/2026 12:00:00 AM | 28 | 21 | 20.8 | 99
B-19322 VIALE 26 | P-T1-22 | Concreto | PLACA T1 P5 EJES 10Y12 ENTRE AyJ | 2026-02-18 | 2/25/2026 12:00:00 AM | 7 | 21 | 18.8 | 89
B-19322 VIALE 26 | P-T1-22 | Concreto | PLACA T1 P5 EJES 10Y12 ENTRE AyJ | 2026-02-18 | 2/25/2026 12:00:00 AM | 7 | 21 | 19 | 90
B-19322 VIALE 26 | P-T1-22 | Concreto | PLACA T1 P5 EJES 10Y12 ENTRE AyJ | 2026-02-18 | 2/25/2026 12:00:00 AM | 7 | 21 | 18.4 | 88
B-19322 VIALE 26 | P-T1-22 | Concreto | PLACA T1 P5 EJES 10Y12 ENTRE AyJ | 2026-02-18 | 2/19/2026 12:00:00 AM | 1 | 21 | 2.7 | 13
B-19322 VIALE 26 | P-T1-22 | Concreto | PLACA T1 P5 EJES 10Y12 ENTRE AyJ | 2026-02-18 | 2/19/2026 12:00:00 AM | 1 | 21 | 2.6 | 12
B-19322 VIALE 26 | P-T1-22 | Concreto | PLACA T1 P5 EJES 10Y12 ENTRE AyJ | 2026-02-18 | 2/19/2026 12:00:00 AM | 1 | 21 | 2.6 | 12
B-19322 VIALE 26 | P-T2-41 | Concreto | PLACA T2 P9 EJES 15AL12 ENTRE AYJ | 2026-02-18 | 3/18/2026 12:00:00 AM | 28 | 21 | 21.6 | 103
B-19322 VIALE 26 | P-T2-41 | Concreto | PLACA T2 P9 EJES 15AL12 ENTRE AYJ | 2026-02-18 | 3/18/2026 12:00:00 AM | 28 | 21 | 21.5 | 102
B-19322 VIALE 26 | P-T2-41 | Concreto | PLACA T2 P9 EJES 15AL12 ENTRE AYJ | 2026-02-18 | 3/18/2026 12:00:00 AM | 28 | 21 | 22.3 | 106
B-19322 VIALE 26 | P-T2-41 | Concreto | PLACA T2 P9 EJES 15AL12 ENTRE AYJ | 2026-02-18 | 2/25/2026 12:00:00 AM | 7 | 21 | 18.8 | 89
B-19322 VIALE 26 | P-T2-41 | Concreto | PLACA T2 P9 EJES 15AL12 ENTRE AYJ | 2026-02-18 | 2/25/2026 12:00:00 AM | 7 | 21 | 18.8 | 90
B-19322 VIALE 26 | P-T2-41 | Concreto | PLACA T2 P9 EJES 15AL12 ENTRE AYJ | 2026-02-18 | 2/25/2026 12:00:00 AM | 7 | 21 | 19.3 | 92
B-19322 VIALE 26 | P-T2-41 | Concreto | PLACA T2 P9 EJES 15AL12 ENTRE AYJ | 2026-02-18 | 2/19/2026 12:00:00 AM | 1 | 21 | 3.2 | 15
B-19322 VIALE 26 | P-T2-41 | Concreto | PLACA T2 P9 EJES 15AL12 ENTRE AYJ | 2026-02-18 | 2/19/2026 12:00:00 AM | 1 | 21 | 3.1 | 15
B-19322 VIALE 26 | P-T2-41 | Concreto | PLACA T2 P9 EJES 15AL12 ENTRE AYJ | 2026-02-18 | 2/19/2026 12:00:00 AM | 1 | 21 | 2.9 | 14
B-19322 VIALE 26 | M-T1-32 | Concreto | MUROS T1 P4 EJES 058 ENTRE JYg M=23,22,24,09,02 | 2026-02-17 | 3/17/2026 12:00:00 AM | 28 | 28 | 28.7 | 102
B-19322 VIALE 26 | M-T1-32 | Concreto | MUROS T1 P4 EJES 058 ENTRE JYg M=23,22,24,09,02 | 2026-02-17 | 3/17/2026 12:00:00 AM | 28 | 28 | 28.7 | 102
B-19322 VIALE 26 | M-T1-32 | Concreto | MUROS T1 P4 EJES 058 ENTRE JYg M=23,22,24,09,02 | 2026-02-17 | 3/17/2026 12:00:00 AM | 28 | 28 | 23.6 | 84
B-19322 VIALE 26 | M-T1-32 | Concreto | MUROS T1 P4 EJES 058 ENTRE JYg M=23,22,24,09,02 | 2026-02-17 | 2/24/2026 12:00:00 AM | 7 | 28 | 25.2 | 90
B-19322 VIALE 26 | M-T1-32 | Concreto | MUROS T1 P4 EJES 058 ENTRE JYg M=23,22,24,09,02 | 2026-02-17 | 2/24/2026 12:00:00 AM | 7 | 28 | 24.1 | 86
B-19322 VIALE 26 | M-T1-32 | Concreto | MUROS T1 P4 EJES 058 ENTRE JYg M=23,22,24,09,02 | 2026-02-17 | 2/24/2026 12:00:00 AM | 7 | 28 | 24.2 | 86
B-19322 VIALE 26 | M-T1-32 | Concreto | MUROS T1 P4 EJES 058 ENTRE JYg M=23,22,24,09,02 | 2026-02-17 | 2/18/2026 12:00:00 AM | 1 | 28 | 4.7 | 17
B-19322 VIALE 26 | M-T1-32 | Concreto | MUROS T1 P4 EJES 058 ENTRE JYg M=23,22,24,09,02 | 2026-02-17 | 2/18/2026 12:00:00 AM | 1 | 28 | 4.8 | 17
B-19322 VIALE 26 | M-T1-32 | Concreto | MUROS T1 P4 EJES 058 ENTRE JYg M=23,22,24,09,02 | 2026-02-17 | 2/18/2026 12:00:00 AM | 1 | 28 | 5 | 18
B-19322 VIALE 26 | M-T1-32_ | Concreto | MUROS T1 P4 EJES 5 ENTRE J Y G M=23,24,09,02 | 2026-02-17 | 4/14/2026 12:00:00 AM | 56 | 28 | 32.3 | 115
B-19322 VIALE 26 | M-T1-32_ | Concreto | MUROS T1 P4 EJES 5 ENTRE J Y G M=23,24,09,02 | 2026-02-17 | 4/14/2026 12:00:00 AM | 56 | 28 | 23.4 | 84
B-19322 VIALE 26 | M-T1-32_ | Concreto | MUROS T1 P4 EJES 5 ENTRE J Y G M=23,24,09,02 | 2026-02-17 | 4/14/2026 12:00:00 AM | 56 | 28 | 29.9 | 107
B-19322 VIALE 26 | M-T2-55 | Concreto | MUROS T2 P8 EJE 11AL15 ENTRE AyD M= 35,36,37,38,39,40 | 2026-02-17 | 3/17/2026 12:00:00 AM | 28 | 21 | 23 | 109
B-19322 VIALE 26 | M-T2-55 | Concreto | MUROS T2 P8 EJE 11AL15 ENTRE AyD M= 35,36,37,38,39,40 | 2026-02-17 | 3/17/2026 12:00:00 AM | 28 | 21 | 22.2 | 106
B-19322 VIALE 26 | M-T2-55 | Concreto | MUROS T2 P8 EJE 11AL15 ENTRE AyD M= 35,36,37,38,39,40 | 2026-02-17 | 3/17/2026 12:00:00 AM | 28 | 21 | 22.8 | 109
B-19322 VIALE 26 | M-T2-55 | Concreto | MUROS T2 P8 EJE 11AL15 ENTRE AyD M= 35,36,37,38,39,40 | 2026-02-17 | 2/24/2026 12:00:00 AM | 7 | 21 | 18.2 | 87
B-19322 VIALE 26 | M-T2-55 | Concreto | MUROS T2 P8 EJE 11AL15 ENTRE AyD M= 35,36,37,38,39,40 | 2026-02-17 | 2/24/2026 12:00:00 AM | 7 | 21 | 18.1 | 86
B-19322 VIALE 26 | M-T2-55 | Concreto | MUROS T2 P8 EJE 11AL15 ENTRE AyD M= 35,36,37,38,39,40 | 2026-02-17 | 2/24/2026 12:00:00 AM | 7 | 21 | 18.1 | 86
B-19322 VIALE 26 | M-T2-55 | Concreto | MUROS T2 P8 EJE 11AL15 ENTRE AyD M= 35,36,37,38,39,40 | 2026-02-17 | 2/18/2026 12:00:00 AM | 1 | 21 | 1.3 | 6
B-19322 VIALE 26 | M-T2-55 | Concreto | MUROS T2 P8 EJE 11AL15 ENTRE AyD M= 35,36,37,38,39,40 | 2026-02-17 | 2/18/2026 12:00:00 AM | 1 | 21 | 1.4 | 6
B-19322 VIALE 26 | M-T2-55 | Concreto | MUROS T2 P8 EJE 11AL15 ENTRE AyD M= 35,36,37,38,39,40 | 2026-02-17 | 2/18/2026 12:00:00 AM | 1 | 21 | 1.2 | 6
B-19322 VIALE 26 | P-T1-21 | Concreto | PLACA T1 PS EJE 15AL12 ENTRE AyJ | 2026-02-17 | 3/17/2026 12:00:00 AM | 28 | 21 | 22 | 105
B-19322 VIALE 26 | P-T1-21 | Concreto | PLACA T1 PS EJE 15AL12 ENTRE AyJ | 2026-02-17 | 3/17/2026 12:00:00 AM | 28 | 21 | 20.9 | 99
B-19322 VIALE 26 | P-T1-21 | Concreto | PLACA T1 PS EJE 15AL12 ENTRE AyJ | 2026-02-17 | 3/17/2026 12:00:00 AM | 28 | 21 | 20.8 | 99
B-19322 VIALE 26 | P-T1-21 | Concreto | PLACA T1 PS EJE 15AL12 ENTRE AyJ | 2026-02-17 | 2/24/2026 12:00:00 AM | 7 | 21 | 17.8 | 84
B-19322 VIALE 26 | P-T1-21 | Concreto | PLACA T1 PS EJE 15AL12 ENTRE AyJ | 2026-02-17 | 2/24/2026 12:00:00 AM | 7 | 21 | 16.8 | 80
B-19322 VIALE 26 | P-T1-21 | Concreto | PLACA T1 PS EJE 15AL12 ENTRE AyJ | 2026-02-17 | 2/24/2026 12:00:00 AM | 7 | 21 | 16.8 | 80
B-19322 VIALE 26 | P-T1-21 | Concreto | PLACA T1 PS EJE 15AL12 ENTRE AyJ | 2026-02-17 | 2/18/2026 12:00:00 AM | 1 | 21 | 2.5 | 12
B-19322 VIALE 26 | P-T1-21 | Concreto | PLACA T1 PS EJE 15AL12 ENTRE AyJ | 2026-02-17 | 2/18/2026 12:00:00 AM | 1 | 21 | 2.7 | 13
B-19322 VIALE 26 | P-T1-21 | Concreto | PLACA T1 PS EJE 15AL12 ENTRE AyJ | 2026-02-17 | 2/18/2026 12:00:00 AM | 1 | 21 | 2.6 | 12
B-19322 VIALE 26 | P-T2-40 | Concreto | PLACA T2 P8 EJE 01AL08 ENTRE AyJ | 2026-02-17 | 3/17/2026 12:00:00 AM | 28 | 21 | 24.5 | 117
B-19322 VIALE 26 | P-T2-40 | Concreto | PLACA T2 P8 EJE 01AL08 ENTRE AyJ | 2026-02-17 | 3/17/2026 12:00:00 AM | 28 | 21 | 24 | 114
B-19322 VIALE 26 | P-T2-40 | Concreto | PLACA T2 P8 EJE 01AL08 ENTRE AyJ | 2026-02-17 | 3/17/2026 12:00:00 AM | 28 | 21 | 23.8 | 113
B-19322 VIALE 26 | P-T2-40 | Concreto | PLACA T2 P8 EJE 01AL08 ENTRE AyJ | 2026-02-17 | 2/24/2026 12:00:00 AM | 7 | 21 | 18.9 | 90
B-19322 VIALE 26 | P-T2-40 | Concreto | PLACA T2 P8 EJE 01AL08 ENTRE AyJ | 2026-02-17 | 2/24/2026 12:00:00 AM | 7 | 21 | 18.3 | 87
B-19322 VIALE 26 | P-T2-40 | Concreto | PLACA T2 P8 EJE 01AL08 ENTRE AyJ | 2026-02-17 | 2/24/2026 12:00:00 AM | 7 | 21 | 18.8 | 90
B-19322 VIALE 26 | P-T2-40 | Concreto | PLACA T2 P8 EJE 01AL08 ENTRE AyJ | 2026-02-17 | 2/18/2026 12:00:00 AM | 1 | 21 | 3 | 14
B-19322 VIALE 26 | P-T2-40 | Concreto | PLACA T2 P8 EJE 01AL08 ENTRE AyJ | 2026-02-17 | 2/18/2026 12:00:00 AM | 1 | 21 | 2.5 | 12
B-19322 VIALE 26 | P-T2-40 | Concreto | PLACA T2 P8 EJE 01AL08 ENTRE AyJ | 2026-02-17 | 2/18/2026 12:00:00 AM | 1 | 21 | 2.8 | 13
B-19322 VIALE 26 | M-T1-31 | Concreto | MUROS T1 P4 EJES 08 Y09 ENTRE AyJ M=23,24,2,9,22 | 2026-02-16 | 3/16/2026 12:00:00 AM | 28 | 28 | 28.8 | 103
B-19322 VIALE 26 | M-T1-31 | Concreto | MUROS T1 P4 EJES 08 Y09 ENTRE AyJ M=23,24,2,9,22 | 2026-02-16 | 3/16/2026 12:00:00 AM | 28 | 28 | 28.6 | 102
B-19322 VIALE 26 | M-T1-31 | Concreto | MUROS T1 P4 EJES 08 Y09 ENTRE AyJ M=23,24,2,9,22 | 2026-02-16 | 3/16/2026 12:00:00 AM | 28 | 28 | 29.7 | 106
B-19322 VIALE 26 | M-T1-31 | Concreto | MUROS T1 P4 EJES 08 Y09 ENTRE AyJ M=23,24,2,9,22 | 2026-02-16 | 2/19/2026 12:00:00 AM | 3 | 28 | 18.2 | 65
B-19322 VIALE 26 | M-T1-31 | Concreto | MUROS T1 P4 EJES 08 Y09 ENTRE AyJ M=23,24,2,9,22 | 2026-02-16 | 2/19/2026 12:00:00 AM | 3 | 28 | 17.3 | 62
B-19322 VIALE 26 | M-T1-31 | Concreto | MUROS T1 P4 EJES 08 Y09 ENTRE AyJ M=23,24,2,9,22 | 2026-02-16 | 2/19/2026 12:00:00 AM | 3 | 28 | 16.2 | 58
B-19322 VIALE 26 | M-T1-31 | Concreto | MUROS T1 P4 EJES 08 Y09 ENTRE AyJ M=23,24,2,9,22 | 2026-02-16 | 2/17/2026 12:00:00 AM | 1 | 28 | 2 | 7
B-19322 VIALE 26 | M-T1-31 | Concreto | MUROS T1 P4 EJES 08 Y09 ENTRE AyJ M=23,24,2,9,22 | 2026-02-16 | 2/17/2026 12:00:00 AM | 1 | 28 | 2.2 | 8
B-19322 VIALE 26 | M-T1-31 | Concreto | MUROS T1 P4 EJES 08 Y09 ENTRE AyJ M=23,24,2,9,22 | 2026-02-16 | 2/17/2026 12:00:00 AM | 1 | 28 | 2.2 | 8
B-19322 VIALE 26 | M-T2-54 | Concreto | MUROS T2 P8 EJE 11 AL 15 ENTRE JyF M=14,31,02,17,18,28 | 2026-02-16 | 3/16/2026 12:00:00 AM | 28 | 21 | 23.6 | 112
B-19322 VIALE 26 | M-T2-54 | Concreto | MUROS T2 P8 EJE 11 AL 15 ENTRE JyF M=14,31,02,17,18,28 | 2026-02-16 | 3/16/2026 12:00:00 AM | 28 | 21 | 21.6 | 103
B-19322 VIALE 26 | M-T2-54 | Concreto | MUROS T2 P8 EJE 11 AL 15 ENTRE JyF M=14,31,02,17,18,28 | 2026-02-16 | 3/16/2026 12:00:00 AM | 28 | 21 | 24.2 | 115
B-19322 VIALE 26 | M-T2-54 | Concreto | MUROS T2 P8 EJE 11 AL 15 ENTRE JyF M=14,31,02,17,18,28 | 2026-02-16 | 2/19/2026 12:00:00 AM | 3 | 21 | 13.5 | 64
B-19322 VIALE 26 | M-T2-54 | Concreto | MUROS T2 P8 EJE 11 AL 15 ENTRE JyF M=14,31,02,17,18,28 | 2026-02-16 | 2/19/2026 12:00:00 AM | 3 | 21 | 13.1 | 62
B-19322 VIALE 26 | M-T2-54 | Concreto | MUROS T2 P8 EJE 11 AL 15 ENTRE JyF M=14,31,02,17,18,28 | 2026-02-16 | 2/19/2026 12:00:00 AM | 3 | 21 | 12.8 | 61
B-19322 VIALE 26 | M-T2-54 | Concreto | MUROS T2 P8 EJE 11 AL 15 ENTRE JyF M=14,31,02,17,18,28 | 2026-02-16 | 2/17/2026 12:00:00 AM | 1 | 21 | 2.3 | 11
B-19322 VIALE 26 | M-T2-54 | Concreto | MUROS T2 P8 EJE 11 AL 15 ENTRE JyF M=14,31,02,17,18,28 | 2026-02-16 | 2/17/2026 12:00:00 AM | 1 | 21 | 2.2 | 10
B-19322 VIALE 26 | M-T2-54 | Concreto | MUROS T2 P8 EJE 11 AL 15 ENTRE JyF M=14,31,02,17,18,28 | 2026-02-16 | 2/17/2026 12:00:00 AM | 1 | 21 | 2.2 | 10
B-19322 VIALE 26 | P-T1-20 | Concreto | PLACA T1 P4 EJES 01Y04 ENTRE AyJ | 2026-02-16 | 3/16/2026 12:00:00 AM | 28 | 21 | 22.3 | 106
B-19322 VIALE 26 | P-T1-20 | Concreto | PLACA T1 P4 EJES 01Y04 ENTRE AyJ | 2026-02-16 | 3/16/2026 12:00:00 AM | 28 | 21 | 25.4 | 121
B-19322 VIALE 26 | P-T1-20 | Concreto | PLACA T1 P4 EJES 01Y04 ENTRE AyJ | 2026-02-16 | 3/16/2026 12:00:00 AM | 28 | 21 | 24.1 | 115
B-19322 VIALE 26 | P-T1-20 | Concreto | PLACA T1 P4 EJES 01Y04 ENTRE AyJ | 2026-02-16 | 2/19/2026 12:00:00 AM | 3 | 21 | 13.8 | 66
B-19322 VIALE 26 | P-T1-20 | Concreto | PLACA T1 P4 EJES 01Y04 ENTRE AyJ | 2026-02-16 | 2/19/2026 12:00:00 AM | 3 | 21 | 14.4 | 68
B-19322 VIALE 26 | P-T1-20 | Concreto | PLACA T1 P4 EJES 01Y04 ENTRE AyJ | 2026-02-16 | 2/19/2026 12:00:00 AM | 3 | 21 | 14 | 66
B-19322 VIALE 26 | P-T1-20 | Concreto | PLACA T1 P4 EJES 01Y04 ENTRE AyJ | 2026-02-16 | 2/17/2026 12:00:00 AM | 1 | 21 | 2.9 | 14
B-19322 VIALE 26 | P-T1-20 | Concreto | PLACA T1 P4 EJES 01Y04 ENTRE AyJ | 2026-02-16 | 2/17/2026 12:00:00 AM | 1 | 21 | 2.8 | 13
B-19322 VIALE 26 | P-T1-20 | Concreto | PLACA T1 P4 EJES 01Y04 ENTRE AyJ | 2026-02-16 | 2/17/2026 12:00:00 AM | 1 | 21 | 2.8 | 13
B-19322 VIALE 26 | E-T2-05 | Concreto | ESCALERA T2 TRAMA DEL 5 AL 6 | 2026-02-14 | 3/14/2026 12:00:00 AM | 28 | 21 | 23.2 | 110
B-19322 VIALE 26 | E-T2-05 | Concreto | ESCALERA T2 TRAMA DEL 5 AL 6 | 2026-02-14 | 3/14/2026 12:00:00 AM | 28 | 21 | 23.4 | 111
B-19322 VIALE 26 | E-T2-05 | Concreto | ESCALERA T2 TRAMA DEL 5 AL 6 | 2026-02-14 | 3/14/2026 12:00:00 AM | 28 | 21 | 23.7 | 113
B-19322 VIALE 26 | E-T2-05 | Concreto | ESCALERA T2 TRAMA DEL 5 AL 6 | 2026-02-14 | 2/16/2026 12:00:00 AM | 2 | 21 | 9.8 | 47
B-19322 VIALE 26 | E-T2-05 | Concreto | ESCALERA T2 TRAMA DEL 5 AL 6 | 2026-02-14 | 2/16/2026 12:00:00 AM | 2 | 21 | 10.1 | 48
B-19322 VIALE 26 | E-T2-05 | Concreto | ESCALERA T2 TRAMA DEL 5 AL 6 | 2026-02-14 | 2/16/2026 12:00:00 AM | 2 | 21 | 9.7 | 46
B-19322 VIALE 26 | M-T1-30 | Concreto | MUROS T1 P4 EJES 10Y11 ENTRE AyJ M=23,25,13,09,02 | 2026-02-14 | 3/14/2026 12:00:00 AM | 28 | 28 | 31.6 | 113
B-19322 VIALE 26 | M-T1-30 | Concreto | MUROS T1 P4 EJES 10Y11 ENTRE AyJ M=23,25,13,09,02 | 2026-02-14 | 3/14/2026 12:00:00 AM | 28 | 28 | 32.1 | 114
B-19322 VIALE 26 | M-T1-30 | Concreto | MUROS T1 P4 EJES 10Y11 ENTRE AyJ M=23,25,13,09,02 | 2026-02-14 | 3/14/2026 12:00:00 AM | 28 | 28 | 30.9 | 110
B-19322 VIALE 26 | M-T1-30 | Concreto | MUROS T1 P4 EJES 10Y11 ENTRE AyJ M=23,25,13,09,02 | 2026-02-14 | 2/16/2026 12:00:00 AM | 2 | 28 | 14.2 | 51
B-19322 VIALE 26 | M-T1-30 | Concreto | MUROS T1 P4 EJES 10Y11 ENTRE AyJ M=23,25,13,09,02 | 2026-02-14 | 2/16/2026 12:00:00 AM | 2 | 28 | 13.5 | 48
B-19322 VIALE 26 | M-T1-30 | Concreto | MUROS T1 P4 EJES 10Y11 ENTRE AyJ M=23,25,13,09,02 | 2026-02-14 | 2/16/2026 12:00:00 AM | 2 | 28 | 13.2 | 47
B-19322 VIALE 26 | P-T1-19 | Concreto | PLACA T1 P4 EJES 04 Y 06 ENTRE AyJ | 2026-02-14 | 3/14/2026 12:00:00 AM | 28 | 21 | 21.1 | 100
B-19322 VIALE 26 | P-T1-19 | Concreto | PLACA T1 P4 EJES 04 Y 06 ENTRE AyJ | 2026-02-14 | 3/14/2026 12:00:00 AM | 28 | 21 | 21.9 | 104
B-19322 VIALE 26 | P-T1-19 | Concreto | PLACA T1 P4 EJES 04 Y 06 ENTRE AyJ | 2026-02-14 | 3/14/2026 12:00:00 AM | 28 | 21 | 23.2 | 110
B-19322 VIALE 26 | P-T1-19 | Concreto | PLACA T1 P4 EJES 04 Y 06 ENTRE AyJ | 2026-02-14 | 2/16/2026 12:00:00 AM | 2 | 21 | 8.1 | 39
B-19322 VIALE 26 | P-T1-19 | Concreto | PLACA T1 P4 EJES 04 Y 06 ENTRE AyJ | 2026-02-14 | 2/16/2026 12:00:00 AM | 2 | 21 | 7.6 | 36
B-19322 VIALE 26 | P-T1-19 | Concreto | PLACA T1 P4 EJES 04 Y 06 ENTRE AyJ | 2026-02-14 | 2/16/2026 12:00:00 AM | 2 | 21 | 8.6 | 41
B-19322 VIALE 26 | P-T2-39 | Concreto | PLACA T2 P8 EJE 03 AL 05 ENTRE AyJ | 2026-02-14 | 3/14/2026 12:00:00 AM | 28 | 21 | 22.2 | 106
B-19322 VIALE 26 | P-T2-39 | Concreto | PLACA T2 P8 EJE 03 AL 05 ENTRE AyJ | 2026-02-14 | 3/14/2026 12:00:00 AM | 28 | 21 | 23.3 | 111
B-19322 VIALE 26 | P-T2-39 | Concreto | PLACA T2 P8 EJE 03 AL 05 ENTRE AyJ | 2026-02-14 | 3/14/2026 12:00:00 AM | 28 | 21 | 21.4 | 102
B-19322 VIALE 26 | P-T2-39 | Concreto | PLACA T2 P8 EJE 03 AL 05 ENTRE AyJ | 2026-02-14 | 2/16/2026 12:00:00 AM | 2 | 21 | 9.3 | 44
B-19322 VIALE 26 | P-T2-39 | Concreto | PLACA T2 P8 EJE 03 AL 05 ENTRE AyJ | 2026-02-14 | 2/16/2026 12:00:00 AM | 2 | 21 | 8.7 | 42
B-19322 VIALE 26 | P-T2-39 | Concreto | PLACA T2 P8 EJE 03 AL 05 ENTRE AyJ | 2026-02-14 | 2/16/2026 12:00:00 AM | 2 | 21 | 8 | 38
B-19322 VIALE 26 | M-T1-29 | Concreto | MUROS T1 P4 EJES 15 Y 12 ENTRE aYJ M=32,03,04,30,25,13 | 2026-02-13 | 3/13/2026 12:00:00 AM | 28 | 21 | 25.1 | 120
B-19322 VIALE 26 | M-T1-29 | Concreto | MUROS T1 P4 EJES 15 Y 12 ENTRE aYJ M=32,03,04,30,25,13 | 2026-02-13 | 3/13/2026 12:00:00 AM | 28 | 21 | 26 | 124
B-19322 VIALE 26 | M-T1-29 | Concreto | MUROS T1 P4 EJES 15 Y 12 ENTRE aYJ M=32,03,04,30,25,13 | 2026-02-13 | 3/13/2026 12:00:00 AM | 28 | 21 | 25.5 | 121
B-19322 VIALE 26 | M-T1-29 | Concreto | MUROS T1 P4 EJES 15 Y 12 ENTRE aYJ M=32,03,04,30,25,13 | 2026-02-13 | 2/16/2026 12:00:00 AM | 3 | 21 | 15.6 | 74
B-19322 VIALE 26 | M-T1-29 | Concreto | MUROS T1 P4 EJES 15 Y 12 ENTRE aYJ M=32,03,04,30,25,13 | 2026-02-13 | 2/16/2026 12:00:00 AM | 3 | 21 | 14.9 | 71
B-19322 VIALE 26 | M-T1-29 | Concreto | MUROS T1 P4 EJES 15 Y 12 ENTRE aYJ M=32,03,04,30,25,13 | 2026-02-13 | 2/16/2026 12:00:00 AM | 3 | 21 | 15.1 | 72
B-19322 VIALE 26 | M-T1-29 | Concreto | MUROS T1 P4 EJES 15 Y 12 ENTRE aYJ M=32,03,04,30,25,13 | 2026-02-13 | 2/14/2026 12:00:00 AM | 1 | 21 | 2.2 | 10
B-19322 VIALE 26 | M-T1-29 | Concreto | MUROS T1 P4 EJES 15 Y 12 ENTRE aYJ M=32,03,04,30,25,13 | 2026-02-13 | 2/14/2026 12:00:00 AM | 1 | 21 | 2.3 | 11
B-19322 VIALE 26 | M-T1-29 | Concreto | MUROS T1 P4 EJES 15 Y 12 ENTRE aYJ M=32,03,04,30,25,13 | 2026-02-13 | 2/14/2026 12:00:00 AM | 1 | 21 | 2.3 | 11
B-19322 VIALE 26 | M-T1-29_ | Concreto | MUROS T1 P4 EJES 15 Y 12 ENTRE A YJ M=32,03,04,25,13 | 2026-02-13 | 4/11/2026 12:00:00 AM | 57 | 28 | 31.7 | 113
B-19322 VIALE 26 | M-T1-29_ | Concreto | MUROS T1 P4 EJES 15 Y 12 ENTRE A YJ M=32,03,04,25,13 | 2026-02-13 | 4/11/2026 12:00:00 AM | 57 | 28 | 31.3 | 112
B-19322 VIALE 26 | M-T1-29_ | Concreto | MUROS T1 P4 EJES 15 Y 12 ENTRE A YJ M=32,03,04,25,13 | 2026-02-13 | 4/11/2026 12:00:00 AM | 57 | 28 | 31.9 | 114
B-19322 VIALE 26 | M-T2-53 | Concreto | MUROS T2 P7 EJES 01 AL 02 ENTRE AyD M=24,25,22,23,26 | 2026-02-13 | 3/13/2026 12:00:00 AM | 28 | 21 | 19.8 | 94
B-19322 VIALE 26 | M-T2-53 | Concreto | MUROS T2 P7 EJES 01 AL 02 ENTRE AyD M=24,25,22,23,26 | 2026-02-13 | 3/13/2026 12:00:00 AM | 28 | 21 | 25.1 | 119
B-19322 VIALE 26 | M-T2-53 | Concreto | MUROS T2 P7 EJES 01 AL 02 ENTRE AyD M=24,25,22,23,26 | 2026-02-13 | 3/13/2026 12:00:00 AM | 28 | 21 | 24 | 114
B-19322 VIALE 26 | M-T2-53 | Concreto | MUROS T2 P7 EJES 01 AL 02 ENTRE AyD M=24,25,22,23,26 | 2026-02-13 | 2/16/2026 12:00:00 AM | 3 | 21 | 15 | 72
B-19322 VIALE 26 | M-T2-53 | Concreto | MUROS T2 P7 EJES 01 AL 02 ENTRE AyD M=24,25,22,23,26 | 2026-02-13 | 2/16/2026 12:00:00 AM | 3 | 21 | 14.3 | 68
B-19322 VIALE 26 | M-T2-53 | Concreto | MUROS T2 P7 EJES 01 AL 02 ENTRE AyD M=24,25,22,23,26 | 2026-02-13 | 2/16/2026 12:00:00 AM | 3 | 21 | 14.6 | 70
B-19322 VIALE 26 | M-T2-53 | Concreto | MUROS T2 P7 EJES 01 AL 02 ENTRE AyD M=24,25,22,23,26 | 2026-02-13 | 2/14/2026 12:00:00 AM | 1 | 21 | 1.5 | 7
B-19322 VIALE 26 | M-T2-53 | Concreto | MUROS T2 P7 EJES 01 AL 02 ENTRE AyD M=24,25,22,23,26 | 2026-02-13 | 2/14/2026 12:00:00 AM | 1 | 21 | 2.8 | 13
B-19322 VIALE 26 | M-T2-53 | Concreto | MUROS T2 P7 EJES 01 AL 02 ENTRE AyD M=24,25,22,23,26 | 2026-02-13 | 2/14/2026 12:00:00 AM | 1 | 21 | 2.7 | 13
B-19322 VIALE 26 | P-T1-18 | Concreto | PLACA T1 PISO 4 EJES 06 AL 08 ENTRE AyJ | 2026-02-13 | 3/13/2026 12:00:00 AM | 28 | 21 | 22.2 | 106
B-19322 VIALE 26 | P-T1-18 | Concreto | PLACA T1 PISO 4 EJES 06 AL 08 ENTRE AyJ | 2026-02-13 | 3/13/2026 12:00:00 AM | 28 | 21 | 23 | 109
B-19322 VIALE 26 | P-T1-18 | Concreto | PLACA T1 PISO 4 EJES 06 AL 08 ENTRE AyJ | 2026-02-13 | 3/13/2026 12:00:00 AM | 28 | 21 | 20.9 | 99
B-19322 VIALE 26 | P-T1-18 | Concreto | PLACA T1 PISO 4 EJES 06 AL 08 ENTRE AyJ | 2026-02-13 | 2/16/2026 12:00:00 AM | 3 | 21 | 11.5 | 55
B-19322 VIALE 26 | P-T1-18 | Concreto | PLACA T1 PISO 4 EJES 06 AL 08 ENTRE AyJ | 2026-02-13 | 2/16/2026 12:00:00 AM | 3 | 21 | 12.8 | 61
B-19322 VIALE 26 | P-T1-18 | Concreto | PLACA T1 PISO 4 EJES 06 AL 08 ENTRE AyJ | 2026-02-13 | 2/16/2026 12:00:00 AM | 3 | 21 | 12.2 | 58
B-19322 VIALE 26 | P-T1-18 | Concreto | PLACA T1 PISO 4 EJES 06 AL 08 ENTRE AyJ | 2026-02-13 | 2/14/2026 12:00:00 AM | 1 | 21 | 2.5 | 12
B-19322 VIALE 26 | P-T1-18 | Concreto | PLACA T1 PISO 4 EJES 06 AL 08 ENTRE AyJ | 2026-02-13 | 2/14/2026 12:00:00 AM | 1 | 21 | 2.2 | 10
B-19322 VIALE 26 | P-T1-18 | Concreto | PLACA T1 PISO 4 EJES 06 AL 08 ENTRE AyJ | 2026-02-13 | 2/14/2026 12:00:00 AM | 1 | 21 | 2.3 | 11
B-19322 VIALE 26 | P-T2-38 | Concreto | PLACA T2 PISO 8 EJES 05 AL 07 ENTRE AyJ | 2026-02-13 | 3/13/2026 12:00:00 AM | 28 | 21 | 20.4 | 97
B-19322 VIALE 26 | P-T2-38 | Concreto | PLACA T2 PISO 8 EJES 05 AL 07 ENTRE AyJ | 2026-02-13 | 3/13/2026 12:00:00 AM | 28 | 21 | 21.9 | 104
B-19322 VIALE 26 | P-T2-38 | Concreto | PLACA T2 PISO 8 EJES 05 AL 07 ENTRE AyJ | 2026-02-13 | 3/13/2026 12:00:00 AM | 28 | 21 | 21.2 | 101
B-19322 VIALE 26 | P-T2-38 | Concreto | PLACA T2 PISO 8 EJES 05 AL 07 ENTRE AyJ | 2026-02-13 | 2/16/2026 12:00:00 AM | 3 | 21 | 13 | 62
B-19322 VIALE 26 | P-T2-38 | Concreto | PLACA T2 PISO 8 EJES 05 AL 07 ENTRE AyJ | 2026-02-13 | 2/16/2026 12:00:00 AM | 3 | 21 | 12.1 | 58
B-19322 VIALE 26 | P-T2-38 | Concreto | PLACA T2 PISO 8 EJES 05 AL 07 ENTRE AyJ | 2026-02-13 | 2/16/2026 12:00:00 AM | 3 | 21 | 11.6 | 55
B-19322 VIALE 26 | P-T2-38 | Concreto | PLACA T2 PISO 8 EJES 05 AL 07 ENTRE AyJ | 2026-02-13 | 2/14/2026 12:00:00 AM | 1 | 21 | 2.8 | 14
B-19322 VIALE 26 | P-T2-38 | Concreto | PLACA T2 PISO 8 EJES 05 AL 07 ENTRE AyJ | 2026-02-13 | 2/14/2026 12:00:00 AM | 1 | 21 | 2.8 | 13
B-19322 VIALE 26 | P-T2-38 | Concreto | PLACA T2 PISO 8 EJES 05 AL 07 ENTRE AyJ | 2026-02-13 | 2/14/2026 12:00:00 AM | 1 | 21 | 2.5 | 12
B-19322 VIALE 26 | M-T2-52 | Concreto | MUROS T2 P7 EJES 03 AL 04 ENTRE AYJ M=16,27,01 | 2026-02-12 | 3/12/2026 12:00:00 AM | 28 | 21 | 17.6 | 84
B-19322 VIALE 26 | M-T2-52 | Concreto | MUROS T2 P7 EJES 03 AL 04 ENTRE AYJ M=16,27,01 | 2026-02-12 | 3/12/2026 12:00:00 AM | 28 | 21 | 17.4 | 83
B-19322 VIALE 26 | M-T2-52 | Concreto | MUROS T2 P7 EJES 03 AL 04 ENTRE AYJ M=16,27,01 | 2026-02-12 | 3/12/2026 12:00:00 AM | 28 | 21 | 17.3 | 82
B-19322 VIALE 26 | M-T2-52 | Concreto | MUROS T2 P7 EJES 03 AL 04 ENTRE AYJ M=16,27,01 | 2026-02-12 | 2/16/2026 12:00:00 AM | 4 | 21 | 17.7 | 84
B-19322 VIALE 26 | M-T2-52 | Concreto | MUROS T2 P7 EJES 03 AL 04 ENTRE AYJ M=16,27,01 | 2026-02-12 | 2/16/2026 12:00:00 AM | 4 | 21 | 20.2 | 96
B-19322 VIALE 26 | M-T2-52 | Concreto | MUROS T2 P7 EJES 03 AL 04 ENTRE AYJ M=16,27,01 | 2026-02-12 | 2/16/2026 12:00:00 AM | 4 | 21 | 18.2 | 86
B-19322 VIALE 26 | M-T2-52 | Concreto | MUROS T2 P7 EJES 03 AL 04 ENTRE AYJ M=16,27,01 | 2026-02-12 | 2/13/2026 12:00:00 AM | 1 | 21 | 2.1 | 10
B-19322 VIALE 26 | M-T2-52 | Concreto | MUROS T2 P7 EJES 03 AL 04 ENTRE AYJ M=16,27,01 | 2026-02-12 | 2/13/2026 12:00:00 AM | 1 | 21 | 2 | 10
B-19322 VIALE 26 | M-T2-52 | Concreto | MUROS T2 P7 EJES 03 AL 04 ENTRE AYJ M=16,27,01 | 2026-02-12 | 2/13/2026 12:00:00 AM | 1 | 21 | 2.2 | 10
B-19322 VIALE 26 | M-T2-52_ | Concreto | MURO T2 P7 EJES 3 AL 4 ENTRE A Y J M=16,27,01 | 2026-02-12 | 4/11/2026 12:00:00 AM | 58 | 21 | 24.3 | 116
B-19322 VIALE 26 | M-T2-52_ | Concreto | MURO T2 P7 EJES 3 AL 4 ENTRE A Y J M=16,27,01 | 2026-02-12 | 4/11/2026 12:00:00 AM | 58 | 21 | 23.4 | 111
B-19322 VIALE 26 | M-T2-52_ | Concreto | MURO T2 P7 EJES 3 AL 4 ENTRE A Y J M=16,27,01 | 2026-02-12 | 4/11/2026 12:00:00 AM | 58 | 21 | 25.1 | 119
B-19322 VIALE 26 | P-T1-17 | Concreto | PLACA T1 P4 EJES 08 AL 10 ENTRE AYJ | 2026-02-12 | 3/12/2026 12:00:00 AM | 28 | 21 | 22.9 | 109
B-19322 VIALE 26 | P-T1-17 | Concreto | PLACA T1 P4 EJES 08 AL 10 ENTRE AYJ | 2026-02-12 | 3/12/2026 12:00:00 AM | 28 | 21 | 24.7 | 118
B-19322 VIALE 26 | P-T1-17 | Concreto | PLACA T1 P4 EJES 08 AL 10 ENTRE AYJ | 2026-02-12 | 3/12/2026 12:00:00 AM | 28 | 21 | 23.8 | 113
B-19322 VIALE 26 | P-T1-17 | Concreto | PLACA T1 P4 EJES 08 AL 10 ENTRE AYJ | 2026-02-12 | 2/16/2026 12:00:00 AM | 4 | 21 | 16.2 | 77
B-19322 VIALE 26 | P-T1-17 | Concreto | PLACA T1 P4 EJES 08 AL 10 ENTRE AYJ | 2026-02-12 | 2/16/2026 12:00:00 AM | 4 | 21 | 17.8 | 85
B-19322 VIALE 26 | P-T1-17 | Concreto | PLACA T1 P4 EJES 08 AL 10 ENTRE AYJ | 2026-02-12 | 2/16/2026 12:00:00 AM | 4 | 21 | 17.2 | 82
B-19322 VIALE 26 | P-T1-17 | Concreto | PLACA T1 P4 EJES 08 AL 10 ENTRE AYJ | 2026-02-12 | 2/13/2026 12:00:00 AM | 1 | 21 | 4.2 | 20
B-19322 VIALE 26 | P-T1-17 | Concreto | PLACA T1 P4 EJES 08 AL 10 ENTRE AYJ | 2026-02-12 | 2/13/2026 12:00:00 AM | 1 | 21 | 4.1 | 19
B-19322 VIALE 26 | P-T1-17 | Concreto | PLACA T1 P4 EJES 08 AL 10 ENTRE AYJ | 2026-02-12 | 2/13/2026 12:00:00 AM | 1 | 21 | 4.5 | 21
B-19322 VIALE 26 | P-T1-17 | Concreto | PLACA T1 P4 EJES 08 AL 10 ENTRE AYJ | 2026-02-12 | 2/13/2026 12:00:00 AM | 1 | 21 | 3.8 | 18
B-19322 VIALE 26 | P-T1-17 | Concreto | PLACA T1 P4 EJES 08 AL 10 ENTRE AYJ | 2026-02-12 | 2/13/2026 12:00:00 AM | 1 | 21 | 3.1 | 14
B-19322 VIALE 26 | P-T1-17 | Concreto | PLACA T1 P4 EJES 08 AL 10 ENTRE AYJ | 2026-02-12 | 2/13/2026 12:00:00 AM | 1 | 21 | 3 | 14
B-19322 VIALE 26 | P-T1-17 | Concreto | PLACA T1 P4 EJES 08 AL 10 ENTRE AYJ | 2026-02-12 | 2/13/2026 12:00:00 AM | 1 | 21 | 2.9 | 14
B-19322 VIALE 26 | P-T2-37 | Concreto | PLACA TORRE 2 PISO 8 EJES 07 AL 10 ENTRE AYJ | 2026-02-12 | 3/12/2026 12:00:00 AM | 28 | 21 | 24.9 | 119
B-19322 VIALE 26 | P-T2-37 | Concreto | PLACA TORRE 2 PISO 8 EJES 07 AL 10 ENTRE AYJ | 2026-02-12 | 3/12/2026 12:00:00 AM | 28 | 21 | 24.9 | 119
B-19322 VIALE 26 | P-T2-37 | Concreto | PLACA TORRE 2 PISO 8 EJES 07 AL 10 ENTRE AYJ | 2026-02-12 | 3/12/2026 12:00:00 AM | 28 | 21 | 24.3 | 116
B-19322 VIALE 26 | P-T2-37 | Concreto | PLACA TORRE 2 PISO 8 EJES 07 AL 10 ENTRE AYJ | 2026-02-12 | 2/16/2026 12:00:00 AM | 4 | 21 | 17.9 | 85
B-19322 VIALE 26 | P-T2-37 | Concreto | PLACA TORRE 2 PISO 8 EJES 07 AL 10 ENTRE AYJ | 2026-02-12 | 2/16/2026 12:00:00 AM | 4 | 21 | 16.8 | 80
B-19322 VIALE 26 | P-T2-37 | Concreto | PLACA TORRE 2 PISO 8 EJES 07 AL 10 ENTRE AYJ | 2026-02-12 | 2/16/2026 12:00:00 AM | 4 | 21 | 17 | 81
B-19322 VIALE 26 | P-T2-37 | Concreto | PLACA TORRE 2 PISO 8 EJES 07 AL 10 ENTRE AYJ | 2026-02-12 | 2/13/2026 12:00:00 AM | 1 | 21 | 4 | 19
B-19322 VIALE 26 | P-T2-37 | Concreto | PLACA TORRE 2 PISO 8 EJES 07 AL 10 ENTRE AYJ | 2026-02-12 | 2/13/2026 12:00:00 AM | 1 | 21 | 4.1 | 20
B-19322 VIALE 26 | P-T2-37 | Concreto | PLACA TORRE 2 PISO 8 EJES 07 AL 10 ENTRE AYJ | 2026-02-12 | 2/13/2026 12:00:00 AM | 1 | 21 | 4.1 | 20
B-19322 VIALE 26 | TRC-01 | Concreto | PLACA TANQUE RCI | 2026-02-12 | 3/12/2026 12:00:00 AM | 28 | 28 | 60.8 | 217
B-19322 VIALE 26 | TRC-01 | Concreto | PLACA TANQUE RCI | 2026-02-12 | 3/12/2026 12:00:00 AM | 28 | 28 | 67.6 | 242
B-19322 VIALE 26 | TRC-01 | Concreto | PLACA TANQUE RCI | 2026-02-12 | 3/12/2026 12:00:00 AM | 28 | 28 | 62.6 | 223
B-19322 VIALE 26 | TRC-01 | Concreto | PLACA TANQUE RCI | 2026-02-12 | 2/26/2026 12:00:00 AM | 14 | 28 | 60.4 | 216
B-19322 VIALE 26 | TRC-01 | Concreto | PLACA TANQUE RCI | 2026-02-12 | 2/26/2026 12:00:00 AM | 14 | 28 | 59.6 | 213
B-19322 VIALE 26 | TRC-01 | Concreto | PLACA TANQUE RCI | 2026-02-12 | 2/26/2026 12:00:00 AM | 14 | 28 | 59.6 | 213
B-19322 VIALE 26 | TRC-01 | Concreto | PLACA TANQUE RCI | 2026-02-12 | 2/19/2026 12:00:00 AM | 7 | 28 | 54.4 | 194
B-19322 VIALE 26 | TRC-01 | Concreto | PLACA TANQUE RCI | 2026-02-12 | 2/19/2026 12:00:00 AM | 7 | 28 | 54.4 | 194
B-19322 VIALE 26 | TRC-01 | Concreto | PLACA TANQUE RCI | 2026-02-12 | 2/19/2026 12:00:00 AM | 7 | 28 | 54.1 | 193
B-19322 VIALE 26 | TRC-02 | Concreto | MUROS TANQUE RCI | 2026-02-12 | 3/12/2026 12:00:00 AM | 28 | 28 | 52.6 | 188
B-19322 VIALE 26 | TRC-02 | Concreto | MUROS TANQUE RCI | 2026-02-12 | 3/12/2026 12:00:00 AM | 28 | 28 | 55.3 | 198
B-19322 VIALE 26 | TRC-02 | Concreto | MUROS TANQUE RCI | 2026-02-12 | 3/12/2026 12:00:00 AM | 28 | 28 | 50.8 | 182
B-19322 VIALE 26 | TRC-02 | Concreto | MUROS TANQUE RCI | 2026-02-12 | 2/26/2026 12:00:00 AM | 14 | 28 | 47.2 | 168
B-19322 VIALE 26 | TRC-02 | Concreto | MUROS TANQUE RCI | 2026-02-12 | 2/26/2026 12:00:00 AM | 14 | 28 | 44.6 | 159
B-19322 VIALE 26 | TRC-02 | Concreto | MUROS TANQUE RCI | 2026-02-12 | 2/26/2026 12:00:00 AM | 14 | 28 | 46.7 | 167
B-19322 VIALE 26 | TRC-02 | Concreto | MUROS TANQUE RCI | 2026-02-12 | 2/19/2026 12:00:00 AM | 7 | 28 | 43.2 | 154
B-19322 VIALE 26 | TRC-02 | Concreto | MUROS TANQUE RCI | 2026-02-12 | 2/19/2026 12:00:00 AM | 7 | 28 | 43 | 153
B-19322 VIALE 26 | TRC-02 | Concreto | MUROS TANQUE RCI | 2026-02-12 | 2/19/2026 12:00:00 AM | 7 | 28 | 41.7 | 149
B-19322 VIALE 26 | E-T2-04 | Concreto | ESCALERA T2 TRAMO DEL 04 AL 05 | 2026-02-11 | 3/11/2026 12:00:00 AM | 28 | 21 | 26.1 | 124
B-19322 VIALE 26 | E-T2-04 | Concreto | ESCALERA T2 TRAMO DEL 04 AL 05 | 2026-02-11 | 3/11/2026 12:00:00 AM | 28 | 21 | 25.7 | 122
B-19322 VIALE 26 | E-T2-04 | Concreto | ESCALERA T2 TRAMO DEL 04 AL 05 | 2026-02-11 | 3/11/2026 12:00:00 AM | 28 | 21 | 25.8 | 123
B-19322 VIALE 26 | E-T2-04 | Concreto | ESCALERA T2 TRAMO DEL 04 AL 05 | 2026-02-11 | 2/12/2026 12:00:00 AM | 1 | 21 | 4.5 | 21
B-19322 VIALE 26 | E-T2-04 | Concreto | ESCALERA T2 TRAMO DEL 04 AL 05 | 2026-02-11 | 2/12/2026 12:00:00 AM | 1 | 21 | 4.3 | 20
B-19322 VIALE 26 | E-T2-04 | Concreto | ESCALERA T2 TRAMO DEL 04 AL 05 | 2026-02-11 | 2/12/2026 12:00:00 AM | 1 | 21 | 4.3 | 20
B-19322 VIALE 26 | M-T1-28 | Concreto | MUROS T1 PISO 3 EJES 00 Y 01 ENTRA AYJ M=20,18,05,11,16,14,17,15 | 2026-02-11 | 3/11/2026 12:00:00 AM | 28 | 28 | 42.3 | 151
B-19322 VIALE 26 | M-T1-28 | Concreto | MUROS T1 PISO 3 EJES 00 Y 01 ENTRA AYJ M=20,18,05,11,16,14,17,15 | 2026-02-11 | 3/11/2026 12:00:00 AM | 28 | 28 | 39.7 | 142
B-19322 VIALE 26 | M-T1-28 | Concreto | MUROS T1 PISO 3 EJES 00 Y 01 ENTRA AYJ M=20,18,05,11,16,14,17,15 | 2026-02-11 | 3/11/2026 12:00:00 AM | 28 | 28 | 38.3 | 137
B-19322 VIALE 26 | M-T1-28 | Concreto | MUROS T1 PISO 3 EJES 00 Y 01 ENTRA AYJ M=20,18,05,11,16,14,17,15 | 2026-02-11 | 2/14/2026 12:00:00 AM | 3 | 28 | 21.8 | 78
B-19322 VIALE 26 | M-T1-28 | Concreto | MUROS T1 PISO 3 EJES 00 Y 01 ENTRA AYJ M=20,18,05,11,16,14,17,15 | 2026-02-11 | 2/14/2026 12:00:00 AM | 3 | 28 | 21.2 | 76
B-19322 VIALE 26 | M-T1-28 | Concreto | MUROS T1 PISO 3 EJES 00 Y 01 ENTRA AYJ M=20,18,05,11,16,14,17,15 | 2026-02-11 | 2/14/2026 12:00:00 AM | 3 | 28 | 22 | 79
B-19322 VIALE 26 | M-T1-28 | Concreto | MUROS T1 PISO 3 EJES 00 Y 01 ENTRA AYJ M=20,18,05,11,16,14,17,15 | 2026-02-11 | 2/12/2026 12:00:00 AM | 1 | 28 | 7.4 | 26
B-19322 VIALE 26 | M-T1-28 | Concreto | MUROS T1 PISO 3 EJES 00 Y 01 ENTRA AYJ M=20,18,05,11,16,14,17,15 | 2026-02-11 | 2/12/2026 12:00:00 AM | 1 | 28 | 7.3 | 26
B-19322 VIALE 26 | M-T1-28 | Concreto | MUROS T1 PISO 3 EJES 00 Y 01 ENTRA AYJ M=20,18,05,11,16,14,17,15 | 2026-02-11 | 2/12/2026 12:00:00 AM | 1 | 28 | 7.4 | 26
B-19322 VIALE 26 | M-T2-51 | Concreto | MUROS T2 P7 EJE 04 AL 06 ENTRE AYJ M=32,29,09 | 2026-02-11 | 3/11/2026 12:00:00 AM | 28 | 21 | 24.1 | 115
B-19322 VIALE 26 | M-T2-51 | Concreto | MUROS T2 P7 EJE 04 AL 06 ENTRE AYJ M=32,29,09 | 2026-02-11 | 3/11/2026 12:00:00 AM | 28 | 21 | 23 | 110
B-19322 VIALE 26 | M-T2-51 | Concreto | MUROS T2 P7 EJE 04 AL 06 ENTRE AYJ M=32,29,09 | 2026-02-11 | 3/11/2026 12:00:00 AM | 28 | 21 | 22 | 105
B-19322 VIALE 26 | M-T2-51 | Concreto | MUROS T2 P7 EJE 04 AL 06 ENTRE AYJ M=32,29,09 | 2026-02-11 | 2/14/2026 12:00:00 AM | 3 | 21 | 13.5 | 64
B-19322 VIALE 26 | M-T2-51 | Concreto | MUROS T2 P7 EJE 04 AL 06 ENTRE AYJ M=32,29,09 | 2026-02-11 | 2/14/2026 12:00:00 AM | 3 | 21 | 13.3 | 63
B-19322 VIALE 26 | M-T2-51 | Concreto | MUROS T2 P7 EJE 04 AL 06 ENTRE AYJ M=32,29,09 | 2026-02-11 | 2/14/2026 12:00:00 AM | 3 | 21 | 13.1 | 62
B-19322 VIALE 26 | M-T2-51 | Concreto | MUROS T2 P7 EJE 04 AL 06 ENTRE AYJ M=32,29,09 | 2026-02-11 | 2/12/2026 12:00:00 AM | 1 | 21 | 2.5 | 12
B-19322 VIALE 26 | M-T2-51 | Concreto | MUROS T2 P7 EJE 04 AL 06 ENTRE AYJ M=32,29,09 | 2026-02-11 | 2/12/2026 12:00:00 AM | 1 | 21 | 2.6 | 12
B-19322 VIALE 26 | M-T2-51 | Concreto | MUROS T2 P7 EJE 04 AL 06 ENTRE AYJ M=32,29,09 | 2026-02-11 | 2/12/2026 12:00:00 AM | 1 | 21 | 2.5 | 12
B-19322 VIALE 26 | P-T1-16 | Concreto | PLACA T1 PISO 4 EJES 10 AL 12 ENTRE AYJ | 2026-02-11 | 3/11/2026 12:00:00 AM | 28 | 21 | 29.9 | 142
B-19322 VIALE 26 | P-T1-16 | Concreto | PLACA T1 PISO 4 EJES 10 AL 12 ENTRE AYJ | 2026-02-11 | 3/11/2026 12:00:00 AM | 28 | 21 | 27.9 | 133
B-19322 VIALE 26 | P-T1-16 | Concreto | PLACA T1 PISO 4 EJES 10 AL 12 ENTRE AYJ | 2026-02-11 | 3/11/2026 12:00:00 AM | 28 | 21 | 30.5 | 145
B-19322 VIALE 26 | P-T1-16 | Concreto | PLACA T1 PISO 4 EJES 10 AL 12 ENTRE AYJ | 2026-02-11 | 2/14/2026 12:00:00 AM | 3 | 21 | 15.5 | 74
B-19322 VIALE 26 | P-T1-16 | Concreto | PLACA T1 PISO 4 EJES 10 AL 12 ENTRE AYJ | 2026-02-11 | 2/14/2026 12:00:00 AM | 3 | 21 | 15.4 | 73
B-19322 VIALE 26 | P-T1-16 | Concreto | PLACA T1 PISO 4 EJES 10 AL 12 ENTRE AYJ | 2026-02-11 | 2/14/2026 12:00:00 AM | 3 | 21 | 15.6 | 74
B-19322 VIALE 26 | P-T1-16 | Concreto | PLACA T1 PISO 4 EJES 10 AL 12 ENTRE AYJ | 2026-02-11 | 2/12/2026 12:00:00 AM | 1 | 21 | 3.3 | 16
B-19322 VIALE 26 | P-T1-16 | Concreto | PLACA T1 PISO 4 EJES 10 AL 12 ENTRE AYJ | 2026-02-11 | 2/12/2026 12:00:00 AM | 1 | 21 | 3.2 | 15
B-19322 VIALE 26 | P-T1-16 | Concreto | PLACA T1 PISO 4 EJES 10 AL 12 ENTRE AYJ | 2026-02-11 | 2/12/2026 12:00:00 AM | 1 | 21 | 3.7 | 18
B-19322 VIALE 26 | P-T2-36 | Concreto | PLACA T2 PISO 8 EJES 07 AL 09 ENTRE AYJ | 2026-02-11 | 3/11/2026 12:00:00 AM | 28 | 21 | 22.1 | 105
B-19322 VIALE 26 | P-T2-36 | Concreto | PLACA T2 PISO 8 EJES 07 AL 09 ENTRE AYJ | 2026-02-11 | 3/11/2026 12:00:00 AM | 28 | 21 | 21.1 | 100
B-19322 VIALE 26 | P-T2-36 | Concreto | PLACA T2 PISO 8 EJES 07 AL 09 ENTRE AYJ | 2026-02-11 | 3/11/2026 12:00:00 AM | 28 | 21 | 23 | 110
B-19322 VIALE 26 | P-T2-36 | Concreto | PLACA T2 PISO 8 EJES 07 AL 09 ENTRE AYJ | 2026-02-11 | 2/14/2026 12:00:00 AM | 3 | 21 | 13 | 62
B-19322 VIALE 26 | P-T2-36 | Concreto | PLACA T2 PISO 8 EJES 07 AL 09 ENTRE AYJ | 2026-02-11 | 2/14/2026 12:00:00 AM | 3 | 21 | 13.3 | 63
B-19322 VIALE 26 | P-T2-36 | Concreto | PLACA T2 PISO 8 EJES 07 AL 09 ENTRE AYJ | 2026-02-11 | 2/14/2026 12:00:00 AM | 3 | 21 | 13.1 | 62
B-19322 VIALE 26 | P-T2-36 | Concreto | PLACA T2 PISO 8 EJES 07 AL 09 ENTRE AYJ | 2026-02-11 | 2/12/2026 12:00:00 AM | 1 | 21 | 3.2 | 15
B-19322 VIALE 26 | P-T2-36 | Concreto | PLACA T2 PISO 8 EJES 07 AL 09 ENTRE AYJ | 2026-02-11 | 2/12/2026 12:00:00 AM | 1 | 21 | 3.5 | 16
B-19322 VIALE 26 | P-T2-36 | Concreto | PLACA T2 PISO 8 EJES 07 AL 09 ENTRE AYJ | 2026-02-11 | 2/12/2026 12:00:00 AM | 1 | 21 | 3.1 | 15
B-19322 VIALE 26 | E-T1-01 | Concreto | ESCALERA T1 TRAMO DEL 01 AL 02 | 2026-02-10 | 3/10/2026 12:00:00 AM | 28 | 21 | 30.1 | 143
B-19322 VIALE 26 | E-T1-01 | Concreto | ESCALERA T1 TRAMO DEL 01 AL 02 | 2026-02-10 | 3/10/2026 12:00:00 AM | 28 | 21 | 29 | 138
B-19322 VIALE 26 | E-T1-01 | Concreto | ESCALERA T1 TRAMO DEL 01 AL 02 | 2026-02-10 | 3/10/2026 12:00:00 AM | 28 | 21 | 29.9 | 142
B-19322 VIALE 26 | E-T1-01 | Concreto | ESCALERA T1 TRAMO DEL 01 AL 02 | 2026-02-10 | 2/17/2026 12:00:00 AM | 7 | 21 | 21.3 | 102
B-19322 VIALE 26 | E-T1-01 | Concreto | ESCALERA T1 TRAMO DEL 01 AL 02 | 2026-02-10 | 2/17/2026 12:00:00 AM | 7 | 21 | 21.9 | 104
B-19322 VIALE 26 | E-T1-01 | Concreto | ESCALERA T1 TRAMO DEL 01 AL 02 | 2026-02-10 | 2/17/2026 12:00:00 AM | 7 | 21 | 23.4 | 111
B-19322 VIALE 26 | M-T1-27 | Concreto | MURO T1 P3 EJE 04 Y 03 ENTRE JYG M=23,24,21,08 | 2026-02-10 | 3/10/2026 12:00:00 AM | 28 | 28 | 34.3 | 122
B-19322 VIALE 26 | M-T1-27 | Concreto | MURO T1 P3 EJE 04 Y 03 ENTRE JYG M=23,24,21,08 | 2026-02-10 | 3/10/2026 12:00:00 AM | 28 | 28 | 34.2 | 122
B-19322 VIALE 26 | M-T1-27 | Concreto | MURO T1 P3 EJE 04 Y 03 ENTRE JYG M=23,24,21,08 | 2026-02-10 | 3/10/2026 12:00:00 AM | 28 | 28 | 35.7 | 128
B-19322 VIALE 26 | M-T1-27 | Concreto | MURO T1 P3 EJE 04 Y 03 ENTRE JYG M=23,24,21,08 | 2026-02-10 | 2/13/2026 12:00:00 AM | 3 | 28 | 18.8 | 67
B-19322 VIALE 26 | M-T1-27 | Concreto | MURO T1 P3 EJE 04 Y 03 ENTRE JYG M=23,24,21,08 | 2026-02-10 | 2/13/2026 12:00:00 AM | 3 | 28 | 18.6 | 66
B-19322 VIALE 26 | M-T1-27 | Concreto | MURO T1 P3 EJE 04 Y 03 ENTRE JYG M=23,24,21,08 | 2026-02-10 | 2/13/2026 12:00:00 AM | 3 | 28 | 18.6 | 66
B-19322 VIALE 26 | M-T1-27 | Concreto | MURO T1 P3 EJE 04 Y 03 ENTRE JYG M=23,24,21,08 | 2026-02-10 | 2/11/2026 12:00:00 AM | 1 | 28 | 6.3 | 22
B-19322 VIALE 26 | M-T1-27 | Concreto | MURO T1 P3 EJE 04 Y 03 ENTRE JYG M=23,24,21,08 | 2026-02-10 | 2/11/2026 12:00:00 AM | 1 | 28 | 6.3 | 22
B-19322 VIALE 26 | M-T1-27 | Concreto | MURO T1 P3 EJE 04 Y 03 ENTRE JYG M=23,24,21,08 | 2026-02-10 | 2/11/2026 12:00:00 AM | 1 | 28 | 5.9 | 21
B-19322 VIALE 26 | M-T2-50 | Concreto | MUROS T2 P7 EJE 06 Y 07 ENTRE AYJ M=32,29,09 | 2026-02-10 | 3/10/2026 12:00:00 AM | 28 | 21 | 26.3 | 125
B-19322 VIALE 26 | M-T2-50 | Concreto | MUROS T2 P7 EJE 06 Y 07 ENTRE AYJ M=32,29,09 | 2026-02-10 | 3/10/2026 12:00:00 AM | 28 | 21 | 25 | 119
B-19322 VIALE 26 | M-T2-50 | Concreto | MUROS T2 P7 EJE 06 Y 07 ENTRE AYJ M=32,29,09 | 2026-02-10 | 3/10/2026 12:00:00 AM | 28 | 21 | 24.8 | 118
B-19322 VIALE 26 | M-T2-50 | Concreto | MUROS T2 P7 EJE 06 Y 07 ENTRE AYJ M=32,29,09 | 2026-02-10 | 2/13/2026 12:00:00 AM | 3 | 21 | 17 | 81
B-19322 VIALE 26 | M-T2-50 | Concreto | MUROS T2 P7 EJE 06 Y 07 ENTRE AYJ M=32,29,09 | 2026-02-10 | 2/13/2026 12:00:00 AM | 3 | 21 | 16.1 | 77
B-19322 VIALE 26 | M-T2-50 | Concreto | MUROS T2 P7 EJE 06 Y 07 ENTRE AYJ M=32,29,09 | 2026-02-10 | 2/13/2026 12:00:00 AM | 3 | 21 | 15.6 | 74
B-19322 VIALE 26 | M-T2-50 | Concreto | MUROS T2 P7 EJE 06 Y 07 ENTRE AYJ M=32,29,09 | 2026-02-10 | 2/11/2026 12:00:00 AM | 1 | 21 | 3.3 | 16
B-19322 VIALE 26 | M-T2-50 | Concreto | MUROS T2 P7 EJE 06 Y 07 ENTRE AYJ M=32,29,09 | 2026-02-10 | 2/11/2026 12:00:00 AM | 1 | 21 | 2.7 | 13
B-19322 VIALE 26 | M-T2-50 | Concreto | MUROS T2 P7 EJE 06 Y 07 ENTRE AYJ M=32,29,09 | 2026-02-10 | 2/11/2026 12:00:00 AM | 1 | 21 | 2.6 | 12
B-19322 VIALE 26 | M-T2-50 | Concreto | MUROS T2 P7 EJE 06 Y 07 ENTRE AYJ M=32,29,09 | 2026-02-10 | 2/11/2026 12:00:00 AM | 1 | 21 | 2.9 | 14
B-19322 VIALE 26 | M-T2-50 | Concreto | MUROS T2 P7 EJE 06 Y 07 ENTRE AYJ M=32,29,09 | 2026-02-10 | 2/11/2026 12:00:00 AM | 1 | 21 | 9.2 | 44
B-19322 VIALE 26 | M-T2-50 | Concreto | MUROS T2 P7 EJE 06 Y 07 ENTRE AYJ M=32,29,09 | 2026-02-10 | 2/11/2026 12:00:00 AM | 1 | 21 | 9.6 | 46
B-19322 VIALE 26 | M-T2-50 | Concreto | MUROS T2 P7 EJE 06 Y 07 ENTRE AYJ M=32,29,09 | 2026-02-10 | 2/11/2026 12:00:00 AM | 1 | 21 | 9.5 | 45
B-19322 VIALE 26 | M-T2-50 | Concreto | MUROS T2 P7 EJE 06 Y 07 ENTRE AYJ M=32,29,09 | 2026-02-10 | 2/11/2026 12:00:00 AM | 1 | 21 | 2.7 | 13
B-19322 VIALE 26 | M-T2-50 | Concreto | MUROS T2 P7 EJE 06 Y 07 ENTRE AYJ M=32,29,09 | 2026-02-10 | 2/11/2026 12:00:00 AM | 1 | 21 | 3.1 | 15
B-19322 VIALE 26 | P-T1-15 | Concreto | PLACA T1 PISO 4 EJE 15 AL 12 ENTREA AYJ | 2026-02-10 | 3/10/2026 12:00:00 AM | 28 | 21 | 26.1 | 124
B-19322 VIALE 26 | P-T1-15 | Concreto | PLACA T1 PISO 4 EJE 15 AL 12 ENTREA AYJ | 2026-02-10 | 3/10/2026 12:00:00 AM | 28 | 21 | 26 | 124
B-19322 VIALE 26 | P-T1-15 | Concreto | PLACA T1 PISO 4 EJE 15 AL 12 ENTREA AYJ | 2026-02-10 | 3/10/2026 12:00:00 AM | 28 | 21 | 27.6 | 132
B-19322 VIALE 26 | P-T1-15 | Concreto | PLACA T1 PISO 4 EJE 15 AL 12 ENTREA AYJ | 2026-02-10 | 2/13/2026 12:00:00 AM | 3 | 21 | 14.3 | 68
B-19322 VIALE 26 | P-T1-15 | Concreto | PLACA T1 PISO 4 EJE 15 AL 12 ENTREA AYJ | 2026-02-10 | 2/13/2026 12:00:00 AM | 3 | 21 | 14.2 | 68
B-19322 VIALE 26 | P-T1-15 | Concreto | PLACA T1 PISO 4 EJE 15 AL 12 ENTREA AYJ | 2026-02-10 | 2/13/2026 12:00:00 AM | 3 | 21 | 13.1 | 62
B-19322 VIALE 26 | P-T1-15 | Concreto | PLACA T1 PISO 4 EJE 15 AL 12 ENTREA AYJ | 2026-02-10 | 2/11/2026 12:00:00 AM | 1 | 21 | 2.8 | 13
B-19322 VIALE 26 | P-T1-15 | Concreto | PLACA T1 PISO 4 EJE 15 AL 12 ENTREA AYJ | 2026-02-10 | 2/11/2026 12:00:00 AM | 1 | 21 | 2.7 | 13
B-19322 VIALE 26 | P-T1-15 | Concreto | PLACA T1 PISO 4 EJE 15 AL 12 ENTREA AYJ | 2026-02-10 | 2/11/2026 12:00:00 AM | 1 | 21 | 2.8 | 13
B-19322 VIALE 26 | P-T2-35 | Concreto | PLACA T2 P8 EJE 10 AL 12 ENTREA AYJ | 2026-02-10 | 3/10/2026 12:00:00 AM | 28 | 21 | 27.5 | 131
B-19322 VIALE 26 | P-T2-35 | Concreto | PLACA T2 P8 EJE 10 AL 12 ENTREA AYJ | 2026-02-10 | 3/10/2026 12:00:00 AM | 28 | 21 | 26.4 | 126
B-19322 VIALE 26 | P-T2-35 | Concreto | PLACA T2 P8 EJE 10 AL 12 ENTREA AYJ | 2026-02-10 | 3/10/2026 12:00:00 AM | 28 | 21 | 26.6 | 127
B-19322 VIALE 26 | P-T2-35 | Concreto | PLACA T2 P8 EJE 10 AL 12 ENTREA AYJ | 2026-02-10 | 2/13/2026 12:00:00 AM | 3 | 21 | 16.4 | 78
B-19322 VIALE 26 | P-T2-35 | Concreto | PLACA T2 P8 EJE 10 AL 12 ENTREA AYJ | 2026-02-10 | 2/13/2026 12:00:00 AM | 3 | 21 | 16.8 | 80
B-19322 VIALE 26 | P-T2-35 | Concreto | PLACA T2 P8 EJE 10 AL 12 ENTREA AYJ | 2026-02-10 | 2/13/2026 12:00:00 AM | 3 | 21 | 16.3 | 78
B-19322 VIALE 26 | P-T2-35 | Concreto | PLACA T2 P8 EJE 10 AL 12 ENTREA AYJ | 2026-02-10 | 2/11/2026 12:00:00 AM | 1 | 21 | 3.9 | 18
B-19322 VIALE 26 | P-T2-35 | Concreto | PLACA T2 P8 EJE 10 AL 12 ENTREA AYJ | 2026-02-10 | 2/11/2026 12:00:00 AM | 1 | 21 | 3.8 | 18
B-19322 VIALE 26 | P-T2-35 | Concreto | PLACA T2 P8 EJE 10 AL 12 ENTREA AYJ | 2026-02-10 | 2/11/2026 12:00:00 AM | 1 | 21 | 3.9 | 19
B-19322 VIALE 26 | M-T1-26 | Concreto | MUROS PISO 03 T1 EJE 05Y06 | 2026-02-09 | 3/9/2026 12:00:00 AM | 28 | 28 | 37.7 | 134
B-19322 VIALE 26 | M-T1-26 | Concreto | MUROS PISO 03 T1 EJE 05Y06 | 2026-02-09 | 3/9/2026 12:00:00 AM | 28 | 28 | 35.6 | 127
B-19322 VIALE 26 | M-T1-26 | Concreto | MUROS PISO 03 T1 EJE 05Y06 | 2026-02-09 | 3/9/2026 12:00:00 AM | 28 | 28 | 33.3 | 119
B-19322 VIALE 26 | M-T1-26 | Concreto | MUROS PISO 03 T1 EJE 05Y06 | 2026-02-09 | 2/10/2026 12:00:00 AM | 1 | 28 | 3.9 | 14
B-19322 VIALE 26 | M-T1-26 | Concreto | MUROS PISO 03 T1 EJE 05Y06 | 2026-02-09 | 2/10/2026 12:00:00 AM | 1 | 28 | 4.8 | 17
B-19322 VIALE 26 | M-T1-26 | Concreto | MUROS PISO 03 T1 EJE 05Y06 | 2026-02-09 | 2/10/2026 12:00:00 AM | 1 | 28 | 4.9 | 17
B-19322 VIALE 26 | M-T2-49 | Concreto | MUROS T2 PISO 7 EJE 10 Y 09 ENTRE A yJ M=32,29,09 | 2026-02-09 | 3/9/2026 12:00:00 AM | 28 | 21 | 25.6 | 122
B-19322 VIALE 26 | M-T2-49 | Concreto | MUROS T2 PISO 7 EJE 10 Y 09 ENTRE A yJ M=32,29,09 | 2026-02-09 | 3/9/2026 12:00:00 AM | 28 | 21 | 24.4 | 116
B-19322 VIALE 26 | M-T2-49 | Concreto | MUROS T2 PISO 7 EJE 10 Y 09 ENTRE A yJ M=32,29,09 | 2026-02-09 | 3/9/2026 12:00:00 AM | 28 | 21 | 24.5 | 116
B-19322 VIALE 26 | M-T2-49 | Concreto | MUROS T2 PISO 7 EJE 10 Y 09 ENTRE A yJ M=32,29,09 | 2026-02-09 | 2/10/2026 12:00:00 AM | 1 | 21 | 3.4 | 16
B-19322 VIALE 26 | M-T2-49 | Concreto | MUROS T2 PISO 7 EJE 10 Y 09 ENTRE A yJ M=32,29,09 | 2026-02-09 | 2/10/2026 12:00:00 AM | 1 | 21 | 3.2 | 15
B-19322 VIALE 26 | M-T2-49 | Concreto | MUROS T2 PISO 7 EJE 10 Y 09 ENTRE A yJ M=32,29,09 | 2026-02-09 | 2/10/2026 12:00:00 AM | 1 | 21 | 3.3 | 16
B-19322 VIALE 26 | M-T1-25 | Concreto | MUROS T1 P3 EJES 07 Y 08 ENTRE JyG M=22,23,09,24,02 | 2026-02-07 | 3/7/2026 12:00:00 AM | 28 | 28 | 30.6 | 109
B-19322 VIALE 26 | M-T1-25 | Concreto | MUROS T1 P3 EJES 07 Y 08 ENTRE JyG M=22,23,09,24,02 | 2026-02-07 | 3/7/2026 12:00:00 AM | 28 | 28 | 29.4 | 105
B-19322 VIALE 26 | M-T1-25 | Concreto | MUROS T1 P3 EJES 07 Y 08 ENTRE JyG M=22,23,09,24,02 | 2026-02-07 | 3/7/2026 12:00:00 AM | 28 | 28 | 29.5 | 105
B-19322 VIALE 26 | M-T1-25 | Concreto | MUROS T1 P3 EJES 07 Y 08 ENTRE JyG M=22,23,09,24,02 | 2026-02-07 | 2/9/2026 12:00:00 AM | 2 | 28 | 11.2 | 40
B-19322 VIALE 26 | M-T1-25 | Concreto | MUROS T1 P3 EJES 07 Y 08 ENTRE JyG M=22,23,09,24,02 | 2026-02-07 | 2/9/2026 12:00:00 AM | 2 | 28 | 11.3 | 40
B-19322 VIALE 26 | M-T1-25 | Concreto | MUROS T1 P3 EJES 07 Y 08 ENTRE JyG M=22,23,09,24,02 | 2026-02-07 | 2/9/2026 12:00:00 AM | 2 | 28 | 11 | 39
B-19322 VIALE 26 | M-T2-48 | Concreto | MUROS T2 PISO 7 EJE 15 AL 12 ENTRE AyD M=38,39,40,41 | 2026-02-07 | 3/7/2026 12:00:00 AM | 28 | 21 | 27.2 | 129
B-19322 VIALE 26 | M-T2-48 | Concreto | MUROS T2 PISO 7 EJE 15 AL 12 ENTRE AyD M=38,39,40,41 | 2026-02-07 | 3/7/2026 12:00:00 AM | 28 | 21 | 26.4 | 126
B-19322 VIALE 26 | M-T2-48 | Concreto | MUROS T2 PISO 7 EJE 15 AL 12 ENTRE AyD M=38,39,40,41 | 2026-02-07 | 3/7/2026 12:00:00 AM | 28 | 21 | 25.1 | 119
B-19322 VIALE 26 | M-T2-48 | Concreto | MUROS T2 PISO 7 EJE 15 AL 12 ENTRE AyD M=38,39,40,41 | 2026-02-07 | 2/9/2026 12:00:00 AM | 2 | 21 | 12 | 57
B-19322 VIALE 26 | M-T2-48 | Concreto | MUROS T2 PISO 7 EJE 15 AL 12 ENTRE AyD M=38,39,40,41 | 2026-02-07 | 2/9/2026 12:00:00 AM | 2 | 21 | 12.9 | 61
B-19322 VIALE 26 | M-T2-48 | Concreto | MUROS T2 PISO 7 EJE 15 AL 12 ENTRE AyD M=38,39,40,41 | 2026-02-07 | 2/9/2026 12:00:00 AM | 2 | 21 | 12.9 | 61
B-19322 VIALE 26 | P-T1-14 | Concreto | PLACA T1 P2 EJES 01,03 ENTRE AyF EJES 01 Y 04 ENTRE JyF | 2026-02-07 | 3/7/2026 12:00:00 AM | 28 | 21 | 30.6 | 146
B-19322 VIALE 26 | P-T1-14 | Concreto | PLACA T1 P2 EJES 01,03 ENTRE AyF EJES 01 Y 04 ENTRE JyF | 2026-02-07 | 3/7/2026 12:00:00 AM | 28 | 21 | 27.2 | 129
B-19322 VIALE 26 | P-T1-14 | Concreto | PLACA T1 P2 EJES 01,03 ENTRE AyF EJES 01 Y 04 ENTRE JyF | 2026-02-07 | 3/7/2026 12:00:00 AM | 28 | 21 | 30.1 | 143
B-19322 VIALE 26 | P-T1-14 | Concreto | PLACA T1 P2 EJES 01,03 ENTRE AyF EJES 01 Y 04 ENTRE JyF | 2026-02-07 | 2/9/2026 12:00:00 AM | 2 | 21 | 10 | 48
B-19322 VIALE 26 | P-T1-14 | Concreto | PLACA T1 P2 EJES 01,03 ENTRE AyF EJES 01 Y 04 ENTRE JyF | 2026-02-07 | 2/9/2026 12:00:00 AM | 2 | 21 | 9.7 | 46
B-19322 VIALE 26 | P-T1-14 | Concreto | PLACA T1 P2 EJES 01,03 ENTRE AyF EJES 01 Y 04 ENTRE JyF | 2026-02-07 | 2/9/2026 12:00:00 AM | 2 | 21 | 9.5 | 45
B-19322 VIALE 26 | M-T1-24 | Concreto | MUUROS P3 EJES DEL 09 AL 11 ENTRE GyJ M= 2,25,09,13 MURO EJE 10 ENTRE AyF M= 25,02 | 2026-02-06 | 3/6/2026 12:00:00 AM | 28 | 28 | 24.7 | 88
B-19322 VIALE 26 | M-T1-24 | Concreto | MUUROS P3 EJES DEL 09 AL 11 ENTRE GyJ M= 2,25,09,13 MURO EJE 10 ENTRE AyF M= 25,02 | 2026-02-06 | 3/6/2026 12:00:00 AM | 28 | 28 | 31.3 | 112
B-19322 VIALE 26 | M-T1-24 | Concreto | MUUROS P3 EJES DEL 09 AL 11 ENTRE GyJ M= 2,25,09,13 MURO EJE 10 ENTRE AyF M= 25,02 | 2026-02-06 | 3/6/2026 12:00:00 AM | 28 | 28 | 32.5 | 116
B-19322 VIALE 26 | M-T1-24 | Concreto | MUUROS P3 EJES DEL 09 AL 11 ENTRE GyJ M= 2,25,09,13 MURO EJE 10 ENTRE AyF M= 25,02 | 2026-02-06 | 2/9/2026 12:00:00 AM | 3 | 28 | 20.5 | 73
B-19322 VIALE 26 | M-T1-24 | Concreto | MUUROS P3 EJES DEL 09 AL 11 ENTRE GyJ M= 2,25,09,13 MURO EJE 10 ENTRE AyF M= 25,02 | 2026-02-06 | 2/9/2026 12:00:00 AM | 3 | 28 | 21.6 | 77
B-19322 VIALE 26 | M-T1-24 | Concreto | MUUROS P3 EJES DEL 09 AL 11 ENTRE GyJ M= 2,25,09,13 MURO EJE 10 ENTRE AyF M= 25,02 | 2026-02-06 | 2/9/2026 12:00:00 AM | 3 | 28 | 20.3 | 72
B-19322 VIALE 26 | M-T1-24 | Concreto | MUUROS P3 EJES DEL 09 AL 11 ENTRE GyJ M= 2,25,09,13 MURO EJE 10 ENTRE AyF M= 25,02 | 2026-02-06 | 2/7/2026 12:00:00 AM | 1 | 28 | 4.4 | 16
B-19322 VIALE 26 | M-T1-24 | Concreto | MUUROS P3 EJES DEL 09 AL 11 ENTRE GyJ M= 2,25,09,13 MURO EJE 10 ENTRE AyF M= 25,02 | 2026-02-06 | 2/7/2026 12:00:00 AM | 1 | 28 | 4.5 | 16
B-19322 VIALE 26 | M-T1-24 | Concreto | MUUROS P3 EJES DEL 09 AL 11 ENTRE GyJ M= 2,25,09,13 MURO EJE 10 ENTRE AyF M= 25,02 | 2026-02-06 | 2/7/2026 12:00:00 AM | 1 | 28 | 4.5 | 16
B-19322 VIALE 26 | M-T2-47 | Concreto | MUROS T2 PISO 7 EJES 14,15,12 RNTRE JyG M= 01,27,16,2,31,14 | 2026-02-06 | 3/6/2026 12:00:00 AM | 28 | 21 | 28.3 | 134
B-19322 VIALE 26 | M-T2-47 | Concreto | MUROS T2 PISO 7 EJES 14,15,12 RNTRE JyG M= 01,27,16,2,31,14 | 2026-02-06 | 3/6/2026 12:00:00 AM | 28 | 21 | 26.3 | 125
B-19322 VIALE 26 | M-T2-47 | Concreto | MUROS T2 PISO 7 EJES 14,15,12 RNTRE JyG M= 01,27,16,2,31,14 | 2026-02-06 | 3/6/2026 12:00:00 AM | 28 | 21 | 27.6 | 131
B-19322 VIALE 26 | M-T2-47 | Concreto | MUROS T2 PISO 7 EJES 14,15,12 RNTRE JyG M= 01,27,16,2,31,14 | 2026-02-06 | 2/9/2026 12:00:00 AM | 3 | 21 | 16.8 | 80
B-19322 VIALE 26 | M-T2-47 | Concreto | MUROS T2 PISO 7 EJES 14,15,12 RNTRE JyG M= 01,27,16,2,31,14 | 2026-02-06 | 2/9/2026 12:00:00 AM | 3 | 21 | 17.3 | 82
B-19322 VIALE 26 | M-T2-47 | Concreto | MUROS T2 PISO 7 EJES 14,15,12 RNTRE JyG M= 01,27,16,2,31,14 | 2026-02-06 | 2/9/2026 12:00:00 AM | 3 | 21 | 17 | 81
B-19322 VIALE 26 | M-T2-47 | Concreto | MUROS T2 PISO 7 EJES 14,15,12 RNTRE JyG M= 01,27,16,2,31,14 | 2026-02-06 | 2/7/2026 12:00:00 AM | 1 | 21 | 5.3 | 25
B-19322 VIALE 26 | M-T2-47 | Concreto | MUROS T2 PISO 7 EJES 14,15,12 RNTRE JyG M= 01,27,16,2,31,14 | 2026-02-06 | 2/7/2026 12:00:00 AM | 1 | 21 | 5.1 | 24
B-19322 VIALE 26 | M-T2-47 | Concreto | MUROS T2 PISO 7 EJES 14,15,12 RNTRE JyG M= 01,27,16,2,31,14 | 2026-02-06 | 2/7/2026 12:00:00 AM | 1 | 21 | 4.9 | 23
B-19322 VIALE 26 | P-T1-13 | Concreto | PLACA T1 PISO 2 EJES DEL 03 AL 06 ENTRE AyG | 2026-02-06 | 3/6/2026 12:00:00 AM | 28 | 21 | 28.6 | 136
B-19322 VIALE 26 | P-T1-13 | Concreto | PLACA T1 PISO 2 EJES DEL 03 AL 06 ENTRE AyG | 2026-02-06 | 3/6/2026 12:00:00 AM | 28 | 21 | 27.9 | 133
B-19322 VIALE 26 | P-T1-13 | Concreto | PLACA T1 PISO 2 EJES DEL 03 AL 06 ENTRE AyG | 2026-02-06 | 3/6/2026 12:00:00 AM | 28 | 21 | 28.2 | 134
B-19322 VIALE 26 | P-T1-13 | Concreto | PLACA T1 PISO 2 EJES DEL 03 AL 06 ENTRE AyG | 2026-02-06 | 2/9/2026 12:00:00 AM | 3 | 21 | 19 | 90
B-19322 VIALE 26 | P-T1-13 | Concreto | PLACA T1 PISO 2 EJES DEL 03 AL 06 ENTRE AyG | 2026-02-06 | 2/9/2026 12:00:00 AM | 3 | 21 | 18.3 | 87
B-19322 VIALE 26 | P-T1-13 | Concreto | PLACA T1 PISO 2 EJES DEL 03 AL 06 ENTRE AyG | 2026-02-06 | 2/9/2026 12:00:00 AM | 3 | 21 | 17.2 | 82
B-19322 VIALE 26 | P-T1-13 | Concreto | PLACA T1 PISO 2 EJES DEL 03 AL 06 ENTRE AyG | 2026-02-06 | 2/7/2026 12:00:00 AM | 1 | 21 | 4.4 | 21
B-19322 VIALE 26 | P-T1-13 | Concreto | PLACA T1 PISO 2 EJES DEL 03 AL 06 ENTRE AyG | 2026-02-06 | 2/7/2026 12:00:00 AM | 1 | 21 | 4.6 | 22
B-19322 VIALE 26 | P-T1-13 | Concreto | PLACA T1 PISO 2 EJES DEL 03 AL 06 ENTRE AyG | 2026-02-06 | 2/7/2026 12:00:00 AM | 1 | 21 | 4.9 | 23
B-19322 VIALE 26 | P-T2-34 | Concreto | MUROS T2 PISO 7 EJE 01 AL 03 ENTRE AyJ | 2026-02-06 | 3/6/2026 12:00:00 AM | 28 | 21 | 23.3 | 111
B-19322 VIALE 26 | P-T2-34 | Concreto | MUROS T2 PISO 7 EJE 01 AL 03 ENTRE AyJ | 2026-02-06 | 3/6/2026 12:00:00 AM | 28 | 21 | 22.9 | 109
B-19322 VIALE 26 | P-T2-34 | Concreto | MUROS T2 PISO 7 EJE 01 AL 03 ENTRE AyJ | 2026-02-06 | 3/6/2026 12:00:00 AM | 28 | 21 | 22.7 | 108
B-19322 VIALE 26 | P-T2-34 | Concreto | MUROS T2 PISO 7 EJE 01 AL 03 ENTRE AyJ | 2026-02-06 | 2/9/2026 12:00:00 AM | 3 | 21 | 16.2 | 77
B-19322 VIALE 26 | P-T2-34 | Concreto | MUROS T2 PISO 7 EJE 01 AL 03 ENTRE AyJ | 2026-02-06 | 2/9/2026 12:00:00 AM | 3 | 21 | 16.5 | 79
B-19322 VIALE 26 | P-T2-34 | Concreto | MUROS T2 PISO 7 EJE 01 AL 03 ENTRE AyJ | 2026-02-06 | 2/9/2026 12:00:00 AM | 3 | 21 | 15.8 | 75
B-19322 VIALE 26 | P-T2-34 | Concreto | MUROS T2 PISO 7 EJE 01 AL 03 ENTRE AyJ | 2026-02-06 | 2/7/2026 12:00:00 AM | 1 | 21 | 2.3 | 11
B-19322 VIALE 26 | P-T2-34 | Concreto | MUROS T2 PISO 7 EJE 01 AL 03 ENTRE AyJ | 2026-02-06 | 2/7/2026 12:00:00 AM | 1 | 21 | 2 | 10
B-19322 VIALE 26 | P-T2-34 | Concreto | MUROS T2 PISO 7 EJE 01 AL 03 ENTRE AyJ | 2026-02-06 | 2/7/2026 12:00:00 AM | 1 | 21 | 2.1 | 10
B-19322 VIALE 26 | M-T1-23 | Concreto | MUROS T1 PISO 3 EJES 14 AL 11 ENTREA AYF M=25,23,12A,22,9,13 | 2026-02-05 | 3/5/2026 12:00:00 AM | 28 | 28 | 26.6 | 95
B-19322 VIALE 26 | M-T1-23 | Concreto | MUROS T1 PISO 3 EJES 14 AL 11 ENTREA AYF M=25,23,12A,22,9,13 | 2026-02-05 | 3/5/2026 12:00:00 AM | 28 | 28 | 26 | 93
B-19322 VIALE 26 | M-T1-23 | Concreto | MUROS T1 PISO 3 EJES 14 AL 11 ENTREA AYF M=25,23,12A,22,9,13 | 2026-02-05 | 3/5/2026 12:00:00 AM | 28 | 28 | 26.5 | 94
B-19322 VIALE 26 | M-T1-23 | Concreto | MUROS T1 PISO 3 EJES 14 AL 11 ENTREA AYF M=25,23,12A,22,9,13 | 2026-02-05 | 2/6/2026 12:00:00 AM | 1 | 28 | 3.9 | 14
B-19322 VIALE 26 | M-T1-23 | Concreto | MUROS T1 PISO 3 EJES 14 AL 11 ENTREA AYF M=25,23,12A,22,9,13 | 2026-02-05 | 2/6/2026 12:00:00 AM | 1 | 28 | 3.5 | 12
B-19322 VIALE 26 | M-T1-23 | Concreto | MUROS T1 PISO 3 EJES 14 AL 11 ENTREA AYF M=25,23,12A,22,9,13 | 2026-02-05 | 2/6/2026 12:00:00 AM | 1 | 28 | 3.2 | 12
B-19322 VIALE 26 | M-T2-46 | Concreto | MUROS PISO 7 EJE 13 ENTRE AYG M=32,09,29 | 2026-02-05 | 2/7/2026 12:00:00 AM | 2 | 21 | 13 | 62
B-19322 VIALE 26 | M-T2-46 | Concreto | MUROS PISO 7 EJE 13 ENTRE AYG M=32,09,29 | 2026-02-05 | 2/7/2026 12:00:00 AM | 2 | 21 | 12.3 | 58
B-19322 VIALE 26 | M-T2-46 | Concreto | MUROS PISO 7 EJE 13 ENTRE AYG M=32,09,29 | 2026-02-05 | 2/7/2026 12:00:00 AM | 2 | 21 | 11.1 | 53
B-19322 VIALE 26 | M-T2-46 | Concreto | MUROS PISO 7 EJE 13 ENTRE AYG M=32,09,29 | 2026-02-05 | 2/6/2026 12:00:00 AM | 1 | 21 | 3.5 | 17
B-19322 VIALE 26 | M-T2-46 | Concreto | MUROS PISO 7 EJE 13 ENTRE AYG M=32,09,29 | 2026-02-05 | 2/6/2026 12:00:00 AM | 1 | 21 | 3.2 | 15
B-19322 VIALE 26 | M-T2-46 | Concreto | MUROS PISO 7 EJE 13 ENTRE AYG M=32,09,29 | 2026-02-05 | 2/6/2026 12:00:00 AM | 1 | 21 | 3.2 | 15
B-19322 VIALE 26 | M-T2-46 | Concreto | MUROS PISO 7 EJE 13 ENTRE AYG M=32,09,29 | 2026-02-05 | 2/6/2026 12:00:00 AM | 1 | 21 | 5.8 | 28
B-19322 VIALE 26 | M-T2-46 | Concreto | MUROS PISO 7 EJE 13 ENTRE AYG M=32,09,29 | 2026-02-05 | 2/6/2026 12:00:00 AM | 1 | 21 | 5.6 | 26
B-19322 VIALE 26 | M-T2-46 | Concreto | MUROS PISO 7 EJE 13 ENTRE AYG M=32,09,29 | 2026-02-05 | 2/6/2026 12:00:00 AM | 1 | 21 | 5.7 | 27
B-19322 VIALE 26 | P-T1-12 | Concreto | PLACA T1 PISO 2 EJES 06 AL 09 ENTRE GYA | 2026-02-05 | 3/5/2026 12:00:00 AM | 28 | 21 | 22.1 | 105
B-19322 VIALE 26 | P-T1-12 | Concreto | PLACA T1 PISO 2 EJES 06 AL 09 ENTRE GYA | 2026-02-05 | 3/5/2026 12:00:00 AM | 28 | 21 | 25.8 | 123
B-19322 VIALE 26 | P-T1-12 | Concreto | PLACA T1 PISO 2 EJES 06 AL 09 ENTRE GYA | 2026-02-05 | 3/5/2026 12:00:00 AM | 28 | 21 | 24.1 | 115
B-19322 VIALE 26 | P-T1-12 | Concreto | PLACA T1 PISO 2 EJES 06 AL 09 ENTRE GYA | 2026-02-05 | 2/6/2026 12:00:00 AM | 1 | 21 | 3.1 | 15
B-19322 VIALE 26 | P-T1-12 | Concreto | PLACA T1 PISO 2 EJES 06 AL 09 ENTRE GYA | 2026-02-05 | 2/6/2026 12:00:00 AM | 1 | 21 | 2.6 | 12
B-19322 VIALE 26 | P-T1-12 | Concreto | PLACA T1 PISO 2 EJES 06 AL 09 ENTRE GYA | 2026-02-05 | 2/6/2026 12:00:00 AM | 1 | 21 | 2.8 | 13
B-19322 VIALE 26 | P-T2-33 | Concreto | PLACA PISO 7 EJE 04 AL 06 ENTRE AYJ | 2026-02-05 | 2/7/2026 12:00:00 AM | 2 | 21 | 13.3 | 63
B-19322 VIALE 26 | P-T2-33 | Concreto | PLACA PISO 7 EJE 04 AL 06 ENTRE AYJ | 2026-02-05 | 2/7/2026 12:00:00 AM | 2 | 21 | 13 | 62
B-19322 VIALE 26 | P-T2-33 | Concreto | PLACA PISO 7 EJE 04 AL 06 ENTRE AYJ | 2026-02-05 | 2/7/2026 12:00:00 AM | 2 | 21 | 12.8 | 61
B-19322 VIALE 26 | P-T2-33 | Concreto | PLACA PISO 7 EJE 04 AL 06 ENTRE AYJ | 2026-02-05 | 2/6/2026 12:00:00 AM | 1 | 21 | 5 | 24
B-19322 VIALE 26 | P-T2-33 | Concreto | PLACA PISO 7 EJE 04 AL 06 ENTRE AYJ | 2026-02-05 | 2/6/2026 12:00:00 AM | 1 | 21 | 5 | 24
B-19322 VIALE 26 | P-T2-33 | Concreto | PLACA PISO 7 EJE 04 AL 06 ENTRE AYJ | 2026-02-05 | 2/6/2026 12:00:00 AM | 1 | 21 | 5.1 | 24
B-19322 VIALE 26 | P-T2-33 | Concreto | PLACA PISO 7 EJE 04 AL 06 ENTRE AYJ | 2026-02-05 | 2/6/2026 12:00:00 AM | 1 | 21 | 7.3 | 35
B-19322 VIALE 26 | P-T2-33 | Concreto | PLACA PISO 7 EJE 04 AL 06 ENTRE AYJ | 2026-02-05 | 2/6/2026 12:00:00 AM | 1 | 21 | 7.1 | 34
B-19322 VIALE 26 | P-T2-33 | Concreto | PLACA PISO 7 EJE 04 AL 06 ENTRE AYJ | 2026-02-05 | 2/6/2026 12:00:00 AM | 1 | 21 | 7.2 | 34
B-19322 VIALE 26 | M-T1-22 | Concreto | MUROS T2 PISO 2 EJES 05 AL 03 ENTRE AyJ M=23,25,13,12a,01,02 | 2026-02-04 | 3/4/2026 12:00:00 AM | 28 | 28 | 34.6 | 124
B-19322 VIALE 26 | M-T1-22 | Concreto | MUROS T2 PISO 2 EJES 05 AL 03 ENTRE AyJ M=23,25,13,12a,01,02 | 2026-02-04 | 3/4/2026 12:00:00 AM | 28 | 28 | 34.2 | 122
B-19322 VIALE 26 | M-T1-22 | Concreto | MUROS T2 PISO 2 EJES 05 AL 03 ENTRE AyJ M=23,25,13,12a,01,02 | 2026-02-04 | 3/4/2026 12:00:00 AM | 28 | 28 | 33.5 | 120
B-19322 VIALE 26 | M-T1-22 | Concreto | MUROS T2 PISO 2 EJES 05 AL 03 ENTRE AyJ M=23,25,13,12a,01,02 | 2026-02-04 | 2/7/2026 12:00:00 AM | 3 | 28 | 20.7 | 74
B-19322 VIALE 26 | M-T1-22 | Concreto | MUROS T2 PISO 2 EJES 05 AL 03 ENTRE AyJ M=23,25,13,12a,01,02 | 2026-02-04 | 2/7/2026 12:00:00 AM | 3 | 28 | 20.2 | 72
B-19322 VIALE 26 | M-T1-22 | Concreto | MUROS T2 PISO 2 EJES 05 AL 03 ENTRE AyJ M=23,25,13,12a,01,02 | 2026-02-04 | 2/7/2026 12:00:00 AM | 3 | 28 | 21.2 | 76
B-19322 VIALE 26 | M-T1-22 | Concreto | MUROS T2 PISO 2 EJES 05 AL 03 ENTRE AyJ M=23,25,13,12a,01,02 | 2026-02-04 | 2/5/2026 12:00:00 AM | 1 | 28 | 3.6 | 13
B-19322 VIALE 26 | M-T1-22 | Concreto | MUROS T2 PISO 2 EJES 05 AL 03 ENTRE AyJ M=23,25,13,12a,01,02 | 2026-02-04 | 2/5/2026 12:00:00 AM | 1 | 28 | 4 | 14
B-19322 VIALE 26 | M-T1-22 | Concreto | MUROS T2 PISO 2 EJES 05 AL 03 ENTRE AyJ M=23,25,13,12a,01,02 | 2026-02-04 | 2/5/2026 12:00:00 AM | 1 | 28 | 3.9 | 14
B-19322 VIALE 26 | M-T2-45 | Concreto | MUROS T2 PISO 6 EJES 01 AL 02 ENTRE AyJ M=24,25,26,20,21,22,23 | 2026-02-04 | 3/4/2026 12:00:00 AM | 28 | 21 | 27.2 | 130
B-19322 VIALE 26 | M-T2-45 | Concreto | MUROS T2 PISO 6 EJES 01 AL 02 ENTRE AyJ M=24,25,26,20,21,22,23 | 2026-02-04 | 3/4/2026 12:00:00 AM | 28 | 21 | 26.7 | 127
B-19322 VIALE 26 | M-T2-45 | Concreto | MUROS T2 PISO 6 EJES 01 AL 02 ENTRE AyJ M=24,25,26,20,21,22,23 | 2026-02-04 | 3/4/2026 12:00:00 AM | 28 | 21 | 27.1 | 129
B-19322 VIALE 26 | M-T2-45 | Concreto | MUROS T2 PISO 6 EJES 01 AL 02 ENTRE AyJ M=24,25,26,20,21,22,23 | 2026-02-04 | 2/7/2026 12:00:00 AM | 3 | 21 | 16.3 | 78
B-19322 VIALE 26 | M-T2-45 | Concreto | MUROS T2 PISO 6 EJES 01 AL 02 ENTRE AyJ M=24,25,26,20,21,22,23 | 2026-02-04 | 2/7/2026 12:00:00 AM | 3 | 21 | 15.9 | 76
B-19322 VIALE 26 | M-T2-45 | Concreto | MUROS T2 PISO 6 EJES 01 AL 02 ENTRE AyJ M=24,25,26,20,21,22,23 | 2026-02-04 | 2/7/2026 12:00:00 AM | 3 | 21 | 15.7 | 75
B-19322 VIALE 26 | M-T2-45 | Concreto | MUROS T2 PISO 6 EJES 01 AL 02 ENTRE AyJ M=24,25,26,20,21,22,23 | 2026-02-04 | 2/5/2026 12:00:00 AM | 1 | 21 | 3.3 | 15
B-19322 VIALE 26 | M-T2-45 | Concreto | MUROS T2 PISO 6 EJES 01 AL 02 ENTRE AyJ M=24,25,26,20,21,22,23 | 2026-02-04 | 2/5/2026 12:00:00 AM | 1 | 21 | 2.9 | 14
B-19322 VIALE 26 | M-T2-45 | Concreto | MUROS T2 PISO 6 EJES 01 AL 02 ENTRE AyJ M=24,25,26,20,21,22,23 | 2026-02-04 | 2/5/2026 12:00:00 AM | 1 | 21 | 2.9 | 14
B-19322 VIALE 26 | P-T1-11 | Concreto | PLACA T1 PISO 3 EJE 09 al 06 ENTRE GyJ | 2026-02-04 | 3/4/2026 12:00:00 AM | 28 | 21 | 29.5 | 140
B-19322 VIALE 26 | P-T1-11 | Concreto | PLACA T1 PISO 3 EJE 09 al 06 ENTRE GyJ | 2026-02-04 | 3/4/2026 12:00:00 AM | 28 | 21 | 28.1 | 134
B-19322 VIALE 26 | P-T1-11 | Concreto | PLACA T1 PISO 3 EJE 09 al 06 ENTRE GyJ | 2026-02-04 | 3/4/2026 12:00:00 AM | 28 | 21 | 28.1 | 134
B-19322 VIALE 26 | P-T1-11 | Concreto | PLACA T1 PISO 3 EJE 09 al 06 ENTRE GyJ | 2026-02-04 | 2/7/2026 12:00:00 AM | 3 | 21 | 18.1 | 86
B-19322 VIALE 26 | P-T1-11 | Concreto | PLACA T1 PISO 3 EJE 09 al 06 ENTRE GyJ | 2026-02-04 | 2/7/2026 12:00:00 AM | 3 | 21 | 17.6 | 84
B-19322 VIALE 26 | P-T1-11 | Concreto | PLACA T1 PISO 3 EJE 09 al 06 ENTRE GyJ | 2026-02-04 | 2/7/2026 12:00:00 AM | 3 | 21 | 18.3 | 87
B-19322 VIALE 26 | P-T1-11 | Concreto | PLACA T1 PISO 3 EJE 09 al 06 ENTRE GyJ | 2026-02-04 | 2/5/2026 12:00:00 AM | 1 | 21 | 5 | 24
B-19322 VIALE 26 | P-T1-11 | Concreto | PLACA T1 PISO 3 EJE 09 al 06 ENTRE GyJ | 2026-02-04 | 2/5/2026 12:00:00 AM | 1 | 21 | 4.6 | 22
B-19322 VIALE 26 | P-T1-11 | Concreto | PLACA T1 PISO 3 EJE 09 al 06 ENTRE GyJ | 2026-02-04 | 2/5/2026 12:00:00 AM | 1 | 21 | 4.6 | 22
B-19322 VIALE 26 | P-T2-32 | Concreto | PLACA T2 PISO 7 EJES 06 AL 08 ENTRE AyJ | 2026-02-04 | 3/4/2026 12:00:00 AM | 28 | 21 | 28.2 | 134
B-19322 VIALE 26 | P-T2-32 | Concreto | PLACA T2 PISO 7 EJES 06 AL 08 ENTRE AyJ | 2026-02-04 | 3/4/2026 12:00:00 AM | 28 | 21 | 29.6 | 141
B-19322 VIALE 26 | P-T2-32 | Concreto | PLACA T2 PISO 7 EJES 06 AL 08 ENTRE AyJ | 2026-02-04 | 3/4/2026 12:00:00 AM | 28 | 21 | 30.6 | 146
B-19322 VIALE 26 | P-T2-32 | Concreto | PLACA T2 PISO 7 EJES 06 AL 08 ENTRE AyJ | 2026-02-04 | 2/7/2026 12:00:00 AM | 3 | 21 | 18.3 | 87
B-19322 VIALE 26 | P-T2-32 | Concreto | PLACA T2 PISO 7 EJES 06 AL 08 ENTRE AyJ | 2026-02-04 | 2/7/2026 12:00:00 AM | 3 | 21 | 17.6 | 84
B-19322 VIALE 26 | P-T2-32 | Concreto | PLACA T2 PISO 7 EJES 06 AL 08 ENTRE AyJ | 2026-02-04 | 2/7/2026 12:00:00 AM | 3 | 21 | 17.1 | 81
B-19322 VIALE 26 | P-T2-32 | Concreto | PLACA T2 PISO 7 EJES 06 AL 08 ENTRE AyJ | 2026-02-04 | 2/5/2026 12:00:00 AM | 1 | 21 | 4.9 | 23
B-19322 VIALE 26 | P-T2-32 | Concreto | PLACA T2 PISO 7 EJES 06 AL 08 ENTRE AyJ | 2026-02-04 | 2/5/2026 12:00:00 AM | 1 | 21 | 4.5 | 21
B-19322 VIALE 26 | P-T2-32 | Concreto | PLACA T2 PISO 7 EJES 06 AL 08 ENTRE AyJ | 2026-02-04 | 2/5/2026 12:00:00 AM | 1 | 21 | 4.6 | 22
B-19322 VIALE 26 | M-T1-21 | Concreto | MUROS T1 PISO 2 EJE 06,07,08 ENTRE AYF M=24,23,02,13,09,22 | 2026-02-03 | 3/3/2026 12:00:00 AM | 28 | 28 | 35.3 | 126
B-19322 VIALE 26 | M-T1-21 | Concreto | MUROS T1 PISO 2 EJE 06,07,08 ENTRE AYF M=24,23,02,13,09,22 | 2026-02-03 | 3/3/2026 12:00:00 AM | 28 | 28 | 33 | 118
B-19322 VIALE 26 | M-T1-21 | Concreto | MUROS T1 PISO 2 EJE 06,07,08 ENTRE AYF M=24,23,02,13,09,22 | 2026-02-03 | 3/3/2026 12:00:00 AM | 28 | 28 | 33.5 | 120
B-19322 VIALE 26 | M-T1-21 | Concreto | MUROS T1 PISO 2 EJE 06,07,08 ENTRE AYF M=24,23,02,13,09,22 | 2026-02-03 | 2/4/2026 12:00:00 AM | 1 | 28 | 1.9 | 7
B-19322 VIALE 26 | M-T1-21 | Concreto | MUROS T1 PISO 2 EJE 06,07,08 ENTRE AYF M=24,23,02,13,09,22 | 2026-02-03 | 2/4/2026 12:00:00 AM | 1 | 28 | 2 | 7
B-19322 VIALE 26 | M-T1-21 | Concreto | MUROS T1 PISO 2 EJE 06,07,08 ENTRE AYF M=24,23,02,13,09,22 | 2026-02-03 | 2/4/2026 12:00:00 AM | 1 | 28 | 1.6 | 6
B-19322 VIALE 26 | M-T1-21 | Concreto | MUROS T1 PISO 2 EJE 06,07,08 ENTRE AYF M=24,23,02,13,09,22 | 2026-02-03 | 2/4/2026 12:00:00 AM | 1 | 28 | 1 | 4
B-19322 VIALE 26 | M-T1-21 | Concreto | MUROS T1 PISO 2 EJE 06,07,08 ENTRE AYF M=24,23,02,13,09,22 | 2026-02-03 | 2/4/2026 12:00:00 AM | 1 | 28 | 4.5 | 16
B-19322 VIALE 26 | M-T1-21 | Concreto | MUROS T1 PISO 2 EJE 06,07,08 ENTRE AYF M=24,23,02,13,09,22 | 2026-02-03 | 2/4/2026 12:00:00 AM | 1 | 28 | 5.6 | 20
B-19322 VIALE 26 | M-T2-44 | Concreto | MUROS T2 PISO 6 ENTRE AYJ M=31,02,04 | 2026-02-03 | 3/3/2026 12:00:00 AM | 28 | 21 | 24.6 | 117
B-19322 VIALE 26 | M-T2-44 | Concreto | MUROS T2 PISO 6 ENTRE AYJ M=31,02,04 | 2026-02-03 | 3/3/2026 12:00:00 AM | 28 | 21 | 25 | 119
B-19322 VIALE 26 | M-T2-44 | Concreto | MUROS T2 PISO 6 ENTRE AYJ M=31,02,04 | 2026-02-03 | 3/3/2026 12:00:00 AM | 28 | 21 | 25.4 | 121
B-19322 VIALE 26 | M-T2-44 | Concreto | MUROS T2 PISO 6 ENTRE AYJ M=31,02,04 | 2026-02-03 | 2/6/2026 12:00:00 AM | 3 | 21 | 12.8 | 61
B-19322 VIALE 26 | M-T2-44 | Concreto | MUROS T2 PISO 6 ENTRE AYJ M=31,02,04 | 2026-02-03 | 2/6/2026 12:00:00 AM | 3 | 21 | 16.3 | 77
B-19322 VIALE 26 | M-T2-44 | Concreto | MUROS T2 PISO 6 ENTRE AYJ M=31,02,04 | 2026-02-03 | 2/6/2026 12:00:00 AM | 3 | 21 | 14 | 67
B-19322 VIALE 26 | M-T2-44 | Concreto | MUROS T2 PISO 6 ENTRE AYJ M=31,02,04 | 2026-02-03 | 2/4/2026 12:00:00 AM | 1 | 21 | 1.3 | 6
B-19322 VIALE 26 | M-T2-44 | Concreto | MUROS T2 PISO 6 ENTRE AYJ M=31,02,04 | 2026-02-03 | 2/4/2026 12:00:00 AM | 1 | 21 | 2.8 | 13
B-19322 VIALE 26 | M-T2-44 | Concreto | MUROS T2 PISO 6 ENTRE AYJ M=31,02,04 | 2026-02-03 | 2/4/2026 12:00:00 AM | 1 | 21 | 2.8 | 13
B-19322 VIALE 26 | P-T2-31 | Concreto | PLACA T2 PISO 7 EJE 08 AL 10 ENTRE AYJ | 2026-02-03 | 3/3/2026 12:00:00 AM | 28 | 21 | 23.4 | 112
B-19322 VIALE 26 | P-T2-31 | Concreto | PLACA T2 PISO 7 EJE 08 AL 10 ENTRE AYJ | 2026-02-03 | 3/3/2026 12:00:00 AM | 28 | 21 | 24.8 | 118
B-19322 VIALE 26 | P-T2-31 | Concreto | PLACA T2 PISO 7 EJE 08 AL 10 ENTRE AYJ | 2026-02-03 | 3/3/2026 12:00:00 AM | 28 | 21 | 23.1 | 110
B-19322 VIALE 26 | P-T2-31 | Concreto | PLACA T2 PISO 7 EJE 08 AL 10 ENTRE AYJ | 2026-02-03 | 2/4/2026 12:00:00 AM | 1 | 21 | 2.2 | 10
B-19322 VIALE 26 | P-T2-31 | Concreto | PLACA T2 PISO 7 EJE 08 AL 10 ENTRE AYJ | 2026-02-03 | 2/4/2026 12:00:00 AM | 1 | 21 | 3.9 | 18
B-19322 VIALE 26 | P-T2-31 | Concreto | PLACA T2 PISO 7 EJE 08 AL 10 ENTRE AYJ | 2026-02-03 | 2/4/2026 12:00:00 AM | 1 | 21 | 2.2 | 10
B-19322 VIALE 26 | P-T2-31 | Concreto | PLACA T2 PISO 7 EJE 08 AL 10 ENTRE AYJ | 2026-02-03 | 2/4/2026 12:00:00 AM | 1 | 21 | 2.7 | 13
B-19322 VIALE 26 | P-T2-31 | Concreto | PLACA T2 PISO 7 EJE 08 AL 10 ENTRE AYJ | 2026-02-03 | 2/4/2026 12:00:00 AM | 1 | 21 | 2.6 | 12
B-19322 VIALE 26 | P-T2-31 | Concreto | PLACA T2 PISO 7 EJE 08 AL 10 ENTRE AYJ | 2026-02-03 | 2/4/2026 12:00:00 AM | 1 | 21 | 2.3 | 11
B-19322 VIALE 26 | E-T2-03 | Concreto | ESCALERA T2 TRAMO 03 AL 04 | 2026-02-02 | 3/2/2026 12:00:00 AM | 28 | 21 | 24.9 | 119
B-19322 VIALE 26 | E-T2-03 | Concreto | ESCALERA T2 TRAMO 03 AL 04 | 2026-02-02 | 3/2/2026 12:00:00 AM | 28 | 21 | 24.9 | 118
B-19322 VIALE 26 | E-T2-03 | Concreto | ESCALERA T2 TRAMO 03 AL 04 | 2026-02-02 | 3/2/2026 12:00:00 AM | 28 | 21 | 25.1 | 119
B-19322 VIALE 26 | E-T2-03 | Concreto | ESCALERA T2 TRAMO 03 AL 04 | 2026-02-02 | 2/16/2026 12:00:00 AM | 14 | 21 | 23.1 | 110
B-19322 VIALE 26 | E-T2-03 | Concreto | ESCALERA T2 TRAMO 03 AL 04 | 2026-02-02 | 2/16/2026 12:00:00 AM | 14 | 21 | 22 | 105
B-19322 VIALE 26 | E-T2-03 | Concreto | ESCALERA T2 TRAMO 03 AL 04 | 2026-02-02 | 2/16/2026 12:00:00 AM | 14 | 21 | 21.9 | 104
B-19322 VIALE 26 | E-T2-03 | Concreto | ESCALERA T2 TRAMO 03 AL 04 | 2026-02-02 | 2/9/2026 12:00:00 AM | 7 | 21 | 20.2 | 96
B-19322 VIALE 26 | E-T2-03 | Concreto | ESCALERA T2 TRAMO 03 AL 04 | 2026-02-02 | 2/9/2026 12:00:00 AM | 7 | 21 | 18.1 | 86
B-19322 VIALE 26 | E-T2-03 | Concreto | ESCALERA T2 TRAMO 03 AL 04 | 2026-02-02 | 2/9/2026 12:00:00 AM | 7 | 21 | 18.9 | 90
B-19322 VIALE 26 | M-T1-20 | Concreto | MUROS T1 PISO 3 EJE 12 AL 15 ENTRE JYG M=32,28,29,30,23,10 | 2026-02-02 | 3/2/2026 12:00:00 AM | 28 | 28 | 27.2 | 97
B-19322 VIALE 26 | M-T1-20 | Concreto | MUROS T1 PISO 3 EJE 12 AL 15 ENTRE JYG M=32,28,29,30,23,10 | 2026-02-02 | 3/2/2026 12:00:00 AM | 28 | 28 | 28.6 | 102
B-19322 VIALE 26 | M-T1-20 | Concreto | MUROS T1 PISO 3 EJE 12 AL 15 ENTRE JYG M=32,28,29,30,23,10 | 2026-02-02 | 3/2/2026 12:00:00 AM | 28 | 28 | 28.4 | 101
B-19322 VIALE 26 | M-T1-20 | Concreto | MUROS T1 PISO 3 EJE 12 AL 15 ENTRE JYG M=32,28,29,30,23,10 | 2026-02-02 | 2/5/2026 12:00:00 AM | 3 | 28 | 16.7 | 60
B-19322 VIALE 26 | M-T1-20 | Concreto | MUROS T1 PISO 3 EJE 12 AL 15 ENTRE JYG M=32,28,29,30,23,10 | 2026-02-02 | 2/5/2026 12:00:00 AM | 3 | 28 | 16.3 | 58
B-19322 VIALE 26 | M-T1-20 | Concreto | MUROS T1 PISO 3 EJE 12 AL 15 ENTRE JYG M=32,28,29,30,23,10 | 2026-02-02 | 2/5/2026 12:00:00 AM | 3 | 28 | 16.4 | 59
B-19322 VIALE 26 | M-T1-20 | Concreto | MUROS T1 PISO 3 EJE 12 AL 15 ENTRE JYG M=32,28,29,30,23,10 | 2026-02-02 | 2/3/2026 12:00:00 AM | 1 | 28 | 2.1 | 8
B-19322 VIALE 26 | M-T1-20 | Concreto | MUROS T1 PISO 3 EJE 12 AL 15 ENTRE JYG M=32,28,29,30,23,10 | 2026-02-02 | 2/3/2026 12:00:00 AM | 1 | 28 | 2.2 | 8
B-19322 VIALE 26 | M-T1-20 | Concreto | MUROS T1 PISO 3 EJE 12 AL 15 ENTRE JYG M=32,28,29,30,23,10 | 2026-02-02 | 2/3/2026 12:00:00 AM | 1 | 28 | 1.9 | 7
B-19322 VIALE 26 | M-T2-43 | Concreto | MUROS T2 PISO 6 EJE 07 Y 08 ENTRE AYJ M=32,29,09 | 2026-02-02 | 3/2/2026 12:00:00 AM | 28 | 21 | 23.7 | 113
B-19322 VIALE 26 | M-T2-43 | Concreto | MUROS T2 PISO 6 EJE 07 Y 08 ENTRE AYJ M=32,29,09 | 2026-02-02 | 3/2/2026 12:00:00 AM | 28 | 21 | 22.6 | 108
B-19322 VIALE 26 | M-T2-43 | Concreto | MUROS T2 PISO 6 EJE 07 Y 08 ENTRE AYJ M=32,29,09 | 2026-02-02 | 3/2/2026 12:00:00 AM | 28 | 21 | 22.1 | 105
B-19322 VIALE 26 | M-T2-43 | Concreto | MUROS T2 PISO 6 EJE 07 Y 08 ENTRE AYJ M=32,29,09 | 2026-02-02 | 2/5/2026 12:00:00 AM | 3 | 21 | 11.1 | 53
B-19322 VIALE 26 | M-T2-43 | Concreto | MUROS T2 PISO 6 EJE 07 Y 08 ENTRE AYJ M=32,29,09 | 2026-02-02 | 2/5/2026 12:00:00 AM | 3 | 21 | 11.8 | 56
B-19322 VIALE 26 | M-T2-43 | Concreto | MUROS T2 PISO 6 EJE 07 Y 08 ENTRE AYJ M=32,29,09 | 2026-02-02 | 2/5/2026 12:00:00 AM | 3 | 21 | 11.2 | 53
B-19322 VIALE 26 | M-T2-43 | Concreto | MUROS T2 PISO 6 EJE 07 Y 08 ENTRE AYJ M=32,29,09 | 2026-02-02 | 2/3/2026 12:00:00 AM | 1 | 21 | 0.8 | 4
B-19322 VIALE 26 | M-T2-43 | Concreto | MUROS T2 PISO 6 EJE 07 Y 08 ENTRE AYJ M=32,29,09 | 2026-02-02 | 2/3/2026 12:00:00 AM | 1 | 21 | 1.6 | 7
B-19322 VIALE 26 | M-T2-43 | Concreto | MUROS T2 PISO 6 EJE 07 Y 08 ENTRE AYJ M=32,29,09 | 2026-02-02 | 2/3/2026 12:00:00 AM | 1 | 21 | 1.6 | 8
B-19322 VIALE 26 | P-T1-10 | Concreto | PLACA T1 ´PISO 2 EJES 03 AL 06 ENTRE AYG | 2026-02-02 | 3/2/2026 12:00:00 AM | 28 | 21 | 28.2 | 134
B-19322 VIALE 26 | P-T1-10 | Concreto | PLACA T1 ´PISO 2 EJES 03 AL 06 ENTRE AYG | 2026-02-02 | 3/2/2026 12:00:00 AM | 28 | 21 | 28.9 | 138
B-19322 VIALE 26 | P-T1-10 | Concreto | PLACA T1 ´PISO 2 EJES 03 AL 06 ENTRE AYG | 2026-02-02 | 3/2/2026 12:00:00 AM | 28 | 21 | 29.5 | 140
B-19322 VIALE 26 | P-T1-10 | Concreto | PLACA T1 ´PISO 2 EJES 03 AL 06 ENTRE AYG | 2026-02-02 | 2/5/2026 12:00:00 AM | 3 | 21 | 16.3 | 78
B-19322 VIALE 26 | P-T1-10 | Concreto | PLACA T1 ´PISO 2 EJES 03 AL 06 ENTRE AYG | 2026-02-02 | 2/5/2026 12:00:00 AM | 3 | 21 | 16.4 | 78
B-19322 VIALE 26 | P-T1-10 | Concreto | PLACA T1 ´PISO 2 EJES 03 AL 06 ENTRE AYG | 2026-02-02 | 2/5/2026 12:00:00 AM | 3 | 21 | 14.9 | 71
B-19322 VIALE 26 | P-T1-10 | Concreto | PLACA T1 ´PISO 2 EJES 03 AL 06 ENTRE AYG | 2026-02-02 | 2/3/2026 12:00:00 AM | 1 | 21 | 2.9 | 14
B-19322 VIALE 26 | P-T1-10 | Concreto | PLACA T1 ´PISO 2 EJES 03 AL 06 ENTRE AYG | 2026-02-02 | 2/3/2026 12:00:00 AM | 1 | 21 | 2.7 | 13
B-19322 VIALE 26 | P-T1-10 | Concreto | PLACA T1 ´PISO 2 EJES 03 AL 06 ENTRE AYG | 2026-02-02 | 2/3/2026 12:00:00 AM | 1 | 21 | 2.7 | 13
B-19322 VIALE 26 | P-T2-30 | Concreto | PLACA TORRE 2 EJES DEL 10 AL 12 ENTRE AYD PISO 7 | 2026-02-02 | 3/2/2026 12:00:00 AM | 28 | 21 | 30 | 143
B-19322 VIALE 26 | P-T2-30 | Concreto | PLACA TORRE 2 EJES DEL 10 AL 12 ENTRE AYD PISO 7 | 2026-02-02 | 3/2/2026 12:00:00 AM | 28 | 21 | 27 | 129
B-19322 VIALE 26 | P-T2-30 | Concreto | PLACA TORRE 2 EJES DEL 10 AL 12 ENTRE AYD PISO 7 | 2026-02-02 | 3/2/2026 12:00:00 AM | 28 | 21 | 27.8 | 132
B-19322 VIALE 26 | P-T2-30 | Concreto | PLACA TORRE 2 EJES DEL 10 AL 12 ENTRE AYD PISO 7 | 2026-02-02 | 2/5/2026 12:00:00 AM | 3 | 21 | 16.2 | 77
B-19322 VIALE 26 | P-T2-30 | Concreto | PLACA TORRE 2 EJES DEL 10 AL 12 ENTRE AYD PISO 7 | 2026-02-02 | 2/5/2026 12:00:00 AM | 3 | 21 | 16.4 | 78
B-19322 VIALE 26 | P-T2-30 | Concreto | PLACA TORRE 2 EJES DEL 10 AL 12 ENTRE AYD PISO 7 | 2026-02-02 | 2/5/2026 12:00:00 AM | 3 | 21 | 14.4 | 69
B-19322 VIALE 26 | P-T2-30 | Concreto | PLACA TORRE 2 EJES DEL 10 AL 12 ENTRE AYD PISO 7 | 2026-02-02 | 2/3/2026 12:00:00 AM | 1 | 21 | 2.7 | 13
B-19322 VIALE 26 | P-T2-30 | Concreto | PLACA TORRE 2 EJES DEL 10 AL 12 ENTRE AYD PISO 7 | 2026-02-02 | 2/3/2026 12:00:00 AM | 1 | 21 | 3.1 | 14
B-19322 VIALE 26 | P-T2-30 | Concreto | PLACA TORRE 2 EJES DEL 10 AL 12 ENTRE AYD PISO 7 | 2026-02-02 | 2/3/2026 12:00:00 AM | 1 | 21 | 2.2 | 11
B-19322 VIALE 26 | P-T1-09 | Concreto | PLACA PISO 2 EJE 05 AL 07 ENTRE A y D | 2026-01-31 | 2/28/2026 12:00:00 AM | 28 | 21 | 26.9 | 128
B-19322 VIALE 26 | P-T1-09 | Concreto | PLACA PISO 2 EJE 05 AL 07 ENTRE A y D | 2026-01-31 | 2/28/2026 12:00:00 AM | 28 | 21 | 30 | 143
B-19322 VIALE 26 | P-T1-09 | Concreto | PLACA PISO 2 EJE 05 AL 07 ENTRE A y D | 2026-01-31 | 2/28/2026 12:00:00 AM | 28 | 21 | 27.2 | 129
B-19322 VIALE 26 | P-T1-09 | Concreto | PLACA PISO 2 EJE 05 AL 07 ENTRE A y D | 2026-01-31 | 2/2/2026 12:00:00 AM | 2 | 21 | 9.1 | 43
B-19322 VIALE 26 | P-T1-09 | Concreto | PLACA PISO 2 EJE 05 AL 07 ENTRE A y D | 2026-01-31 | 2/2/2026 12:00:00 AM | 2 | 21 | 9.4 | 44
B-19322 VIALE 26 | P-T1-09 | Concreto | PLACA PISO 2 EJE 05 AL 07 ENTRE A y D | 2026-01-31 | 2/2/2026 12:00:00 AM | 2 | 21 | 9.5 | 45
B-19322 VIALE 26 | P-T2-29 | Concreto | PLACA PISO 7 EJE 12 AL 15 ENTRE AyJ | 2026-01-31 | 2/28/2026 12:00:00 AM | 28 | 21 | 24.4 | 116
B-19322 VIALE 26 | P-T2-29 | Concreto | PLACA PISO 7 EJE 12 AL 15 ENTRE AyJ | 2026-01-31 | 2/28/2026 12:00:00 AM | 28 | 21 | 23.4 | 111
B-19322 VIALE 26 | P-T2-29 | Concreto | PLACA PISO 7 EJE 12 AL 15 ENTRE AyJ | 2026-01-31 | 2/28/2026 12:00:00 AM | 28 | 21 | 26.9 | 128
B-19322 VIALE 26 | P-T2-29 | Concreto | PLACA PISO 7 EJE 12 AL 15 ENTRE AyJ | 2026-01-31 | 2/2/2026 12:00:00 AM | 2 | 21 | 9.5 | 45
B-19322 VIALE 26 | P-T2-29 | Concreto | PLACA PISO 7 EJE 12 AL 15 ENTRE AyJ | 2026-01-31 | 2/2/2026 12:00:00 AM | 2 | 21 | 9.6 | 46
B-19322 VIALE 26 | P-T2-29 | Concreto | PLACA PISO 7 EJE 12 AL 15 ENTRE AyJ | 2026-01-31 | 2/2/2026 12:00:00 AM | 2 | 21 | 9.4 | 45
B-19322 VIALE 26 | M-T1-19 | Concreto | MUROS T1 PISO EJE 05 ENTRE AYD M=23,09,22 MUROS T1 PISO 2 EJE 01 Y 02 ENTRE JYG M=20,18,01,12 | 2026-01-30 | 2/27/2026 12:00:00 AM | 28 | 28 | 28.9 | 103
B-19322 VIALE 26 | M-T1-19 | Concreto | MUROS T1 PISO EJE 05 ENTRE AYD M=23,09,22 MUROS T1 PISO 2 EJE 01 Y 02 ENTRE JYG M=20,18,01,12 | 2026-01-30 | 2/27/2026 12:00:00 AM | 28 | 28 | 27.1 | 97
B-19322 VIALE 26 | M-T1-19 | Concreto | MUROS T1 PISO EJE 05 ENTRE AYD M=23,09,22 MUROS T1 PISO 2 EJE 01 Y 02 ENTRE JYG M=20,18,01,12 | 2026-01-30 | 2/27/2026 12:00:00 AM | 28 | 28 | 28.1 | 100
B-19322 VIALE 26 | M-T1-19 | Concreto | MUROS T1 PISO EJE 05 ENTRE AYD M=23,09,22 MUROS T1 PISO 2 EJE 01 Y 02 ENTRE JYG M=20,18,01,12 | 2026-01-30 | 2/2/2026 12:00:00 AM | 3 | 28 | 19.4 | 69
B-19322 VIALE 26 | M-T1-19 | Concreto | MUROS T1 PISO EJE 05 ENTRE AYD M=23,09,22 MUROS T1 PISO 2 EJE 01 Y 02 ENTRE JYG M=20,18,01,12 | 2026-01-30 | 2/2/2026 12:00:00 AM | 3 | 28 | 17.8 | 64
B-19322 VIALE 26 | M-T1-19 | Concreto | MUROS T1 PISO EJE 05 ENTRE AYD M=23,09,22 MUROS T1 PISO 2 EJE 01 Y 02 ENTRE JYG M=20,18,01,12 | 2026-01-30 | 2/2/2026 12:00:00 AM | 3 | 28 | 19.2 | 68
B-19322 VIALE 26 | M-T1-19 | Concreto | MUROS T1 PISO EJE 05 ENTRE AYD M=23,09,22 MUROS T1 PISO 2 EJE 01 Y 02 ENTRE JYG M=20,18,01,12 | 2026-01-30 | 1/31/2026 12:00:00 AM | 1 | 28 | 4.3 | 15
B-19322 VIALE 26 | M-T1-19 | Concreto | MUROS T1 PISO EJE 05 ENTRE AYD M=23,09,22 MUROS T1 PISO 2 EJE 01 Y 02 ENTRE JYG M=20,18,01,12 | 2026-01-30 | 1/31/2026 12:00:00 AM | 1 | 28 | 4.1 | 14
B-19322 VIALE 26 | M-T1-19 | Concreto | MUROS T1 PISO EJE 05 ENTRE AYD M=23,09,22 MUROS T1 PISO 2 EJE 01 Y 02 ENTRE JYG M=20,18,01,12 | 2026-01-30 | 1/31/2026 12:00:00 AM | 1 | 28 | 4.7 | 17
B-19322 VIALE 26 | M-T2-42 | Concreto | MUROS T2 PISO 6 EJES 12 AL 08 ENTRE AYJ M=32,29,09 | 2026-01-30 | 2/27/2026 12:00:00 AM | 28 | 21 | 26.6 | 126
B-19322 VIALE 26 | M-T2-42 | Concreto | MUROS T2 PISO 6 EJES 12 AL 08 ENTRE AYJ M=32,29,09 | 2026-01-30 | 2/27/2026 12:00:00 AM | 28 | 21 | 24.9 | 119
B-19322 VIALE 26 | M-T2-42 | Concreto | MUROS T2 PISO 6 EJES 12 AL 08 ENTRE AYJ M=32,29,09 | 2026-01-30 | 2/27/2026 12:00:00 AM | 28 | 21 | 24.1 | 115
B-19322 VIALE 26 | M-T2-42 | Concreto | MUROS T2 PISO 6 EJES 12 AL 08 ENTRE AYJ M=32,29,09 | 2026-01-30 | 2/2/2026 12:00:00 AM | 3 | 21 | 16.1 | 76
B-19322 VIALE 26 | M-T2-42 | Concreto | MUROS T2 PISO 6 EJES 12 AL 08 ENTRE AYJ M=32,29,09 | 2026-01-30 | 2/2/2026 12:00:00 AM | 3 | 21 | 14.5 | 69
B-19322 VIALE 26 | M-T2-42 | Concreto | MUROS T2 PISO 6 EJES 12 AL 08 ENTRE AYJ M=32,29,09 | 2026-01-30 | 2/2/2026 12:00:00 AM | 3 | 21 | 15.5 | 74
B-19322 VIALE 26 | M-T2-42 | Concreto | MUROS T2 PISO 6 EJES 12 AL 08 ENTRE AYJ M=32,29,09 | 2026-01-30 | 1/31/2026 12:00:00 AM | 1 | 21 | 3.9 | 19
B-19322 VIALE 26 | M-T2-42 | Concreto | MUROS T2 PISO 6 EJES 12 AL 08 ENTRE AYJ M=32,29,09 | 2026-01-30 | 1/31/2026 12:00:00 AM | 1 | 21 | 3.7 | 17
B-19322 VIALE 26 | M-T2-42 | Concreto | MUROS T2 PISO 6 EJES 12 AL 08 ENTRE AYJ M=32,29,09 | 2026-01-30 | 1/31/2026 12:00:00 AM | 1 | 21 | 3.7 | 18
B-19322 VIALE 26 | M-T1-18 | Concreto | MUROS T1 EJE 04 AL 06 ENTRE AYD | 2026-01-29 | 2/26/2026 12:00:00 AM | 28 | 28 | 31.3 | 112
B-19322 VIALE 26 | M-T1-18 | Concreto | MUROS T1 EJE 04 AL 06 ENTRE AYD | 2026-01-29 | 2/26/2026 12:00:00 AM | 28 | 28 | 31 | 111
B-19322 VIALE 26 | M-T1-18 | Concreto | MUROS T1 EJE 04 AL 06 ENTRE AYD | 2026-01-29 | 2/26/2026 12:00:00 AM | 28 | 28 | 29.9 | 107
B-19322 VIALE 26 | M-T1-18 | Concreto | MUROS T1 EJE 04 AL 06 ENTRE AYD | 2026-01-29 | 2/2/2026 12:00:00 AM | 4 | 28 | 21.4 | 76
B-19322 VIALE 26 | M-T1-18 | Concreto | MUROS T1 EJE 04 AL 06 ENTRE AYD | 2026-01-29 | 2/2/2026 12:00:00 AM | 4 | 28 | 21.8 | 78
B-19322 VIALE 26 | M-T1-18 | Concreto | MUROS T1 EJE 04 AL 06 ENTRE AYD | 2026-01-29 | 2/2/2026 12:00:00 AM | 4 | 28 | 22.5 | 80
B-19322 VIALE 26 | M-T1-18 | Concreto | MUROS T1 EJE 04 AL 06 ENTRE AYD | 2026-01-29 | 1/30/2026 12:00:00 AM | 1 | 28 | 1.9 | 7
B-19322 VIALE 26 | M-T1-18 | Concreto | MUROS T1 EJE 04 AL 06 ENTRE AYD | 2026-01-29 | 1/30/2026 12:00:00 AM | 1 | 28 | 2 | 7
B-19322 VIALE 26 | M-T1-18 | Concreto | MUROS T1 EJE 04 AL 06 ENTRE AYD | 2026-01-29 | 1/30/2026 12:00:00 AM | 1 | 28 | 1.8 | 6
B-19322 VIALE 26 | P-T1-08 | Concreto | PLCA T1 PISO 2 EJE 07 AL 09 ENTRE AYJ | 2026-01-29 | 2/26/2026 12:00:00 AM | 28 | 21 | 26.9 | 128
B-19322 VIALE 26 | P-T1-08 | Concreto | PLCA T1 PISO 2 EJE 07 AL 09 ENTRE AYJ | 2026-01-29 | 2/26/2026 12:00:00 AM | 28 | 21 | 26 | 124
B-19322 VIALE 26 | P-T1-08 | Concreto | PLCA T1 PISO 2 EJE 07 AL 09 ENTRE AYJ | 2026-01-29 | 2/26/2026 12:00:00 AM | 28 | 21 | 25.2 | 120
B-19322 VIALE 26 | P-T1-08 | Concreto | PLCA T1 PISO 2 EJE 07 AL 09 ENTRE AYJ | 2026-01-29 | 2/2/2026 12:00:00 AM | 4 | 21 | 17.5 | 83
B-19322 VIALE 26 | P-T1-08 | Concreto | PLCA T1 PISO 2 EJE 07 AL 09 ENTRE AYJ | 2026-01-29 | 2/2/2026 12:00:00 AM | 4 | 21 | 19.6 | 93
B-19322 VIALE 26 | P-T1-08 | Concreto | PLCA T1 PISO 2 EJE 07 AL 09 ENTRE AYJ | 2026-01-29 | 2/2/2026 12:00:00 AM | 4 | 21 | 17.9 | 85
B-19322 VIALE 26 | P-T1-08 | Concreto | PLCA T1 PISO 2 EJE 07 AL 09 ENTRE AYJ | 2026-01-29 | 1/30/2026 12:00:00 AM | 1 | 21 | 3.1 | 15
B-19322 VIALE 26 | P-T1-08 | Concreto | PLCA T1 PISO 2 EJE 07 AL 09 ENTRE AYJ | 2026-01-29 | 1/30/2026 12:00:00 AM | 1 | 21 | 3.3 | 16
B-19322 VIALE 26 | P-T1-08 | Concreto | PLCA T1 PISO 2 EJE 07 AL 09 ENTRE AYJ | 2026-01-29 | 1/30/2026 12:00:00 AM | 1 | 21 | 3.8 | 18
B-19322 VIALE 26 | P-T2-28 | Concreto | PLACA T2 PISO 6 EJE 01 AL 04 ENTRE AYJ | 2026-01-29 | 2/26/2026 12:00:00 AM | 28 | 21 | 26.5 | 126
B-19322 VIALE 26 | P-T2-28 | Concreto | PLACA T2 PISO 6 EJE 01 AL 04 ENTRE AYJ | 2026-01-29 | 2/26/2026 12:00:00 AM | 28 | 21 | 27.1 | 129
B-19322 VIALE 26 | P-T2-28 | Concreto | PLACA T2 PISO 6 EJE 01 AL 04 ENTRE AYJ | 2026-01-29 | 2/26/2026 12:00:00 AM | 28 | 21 | 25 | 119
B-19322 VIALE 26 | P-T2-28 | Concreto | PLACA T2 PISO 6 EJE 01 AL 04 ENTRE AYJ | 2026-01-29 | 2/2/2026 12:00:00 AM | 4 | 21 | 18.6 | 88
B-19322 VIALE 26 | P-T2-28 | Concreto | PLACA T2 PISO 6 EJE 01 AL 04 ENTRE AYJ | 2026-01-29 | 2/2/2026 12:00:00 AM | 4 | 21 | 17 | 81
B-19322 VIALE 26 | P-T2-28 | Concreto | PLACA T2 PISO 6 EJE 01 AL 04 ENTRE AYJ | 2026-01-29 | 2/2/2026 12:00:00 AM | 4 | 21 | 17.7 | 84
B-19322 VIALE 26 | P-T2-28 | Concreto | PLACA T2 PISO 6 EJE 01 AL 04 ENTRE AYJ | 2026-01-29 | 1/30/2026 12:00:00 AM | 1 | 21 | 4 | 19
B-19322 VIALE 26 | P-T2-28 | Concreto | PLACA T2 PISO 6 EJE 01 AL 04 ENTRE AYJ | 2026-01-29 | 1/30/2026 12:00:00 AM | 1 | 21 | 4.1 | 20
B-19322 VIALE 26 | P-T2-28 | Concreto | PLACA T2 PISO 6 EJE 01 AL 04 ENTRE AYJ | 2026-01-29 | 1/30/2026 12:00:00 AM | 1 | 21 | 3.7 | 18
B-19322 VIALE 26 | M-T1-17 | Concreto | MUROS T1 PISO 2 EJE 1 AL 3 ENTRE JYG M=01,18,20,12,05,11,16 | 2026-01-28 | 2/25/2026 12:00:00 AM | 28 | 28 | 27.6 | 99
B-19322 VIALE 26 | M-T1-17 | Concreto | MUROS T1 PISO 2 EJE 1 AL 3 ENTRE JYG M=01,18,20,12,05,11,16 | 2026-01-28 | 2/25/2026 12:00:00 AM | 28 | 28 | 27.5 | 98
B-19322 VIALE 26 | M-T1-17 | Concreto | MUROS T1 PISO 2 EJE 1 AL 3 ENTRE JYG M=01,18,20,12,05,11,16 | 2026-01-28 | 2/25/2026 12:00:00 AM | 28 | 28 | 27.1 | 97
B-19322 VIALE 26 | M-T1-17 | Concreto | MUROS T1 PISO 2 EJE 1 AL 3 ENTRE JYG M=01,18,20,12,05,11,16 | 2026-01-28 | 1/31/2026 12:00:00 AM | 3 | 28 | 17.7 | 63
B-19322 VIALE 26 | M-T1-17 | Concreto | MUROS T1 PISO 2 EJE 1 AL 3 ENTRE JYG M=01,18,20,12,05,11,16 | 2026-01-28 | 1/31/2026 12:00:00 AM | 3 | 28 | 17 | 61
B-19322 VIALE 26 | M-T1-17 | Concreto | MUROS T1 PISO 2 EJE 1 AL 3 ENTRE JYG M=01,18,20,12,05,11,16 | 2026-01-28 | 1/31/2026 12:00:00 AM | 3 | 28 | 15.5 | 55
B-19322 VIALE 26 | M-T1-17 | Concreto | MUROS T1 PISO 2 EJE 1 AL 3 ENTRE JYG M=01,18,20,12,05,11,16 | 2026-01-28 | 1/29/2026 12:00:00 AM | 1 | 28 | 2.1 | 8
B-19322 VIALE 26 | M-T1-17 | Concreto | MUROS T1 PISO 2 EJE 1 AL 3 ENTRE JYG M=01,18,20,12,05,11,16 | 2026-01-28 | 1/29/2026 12:00:00 AM | 1 | 28 | 2.3 | 8
B-19322 VIALE 26 | M-T1-17 | Concreto | MUROS T1 PISO 2 EJE 1 AL 3 ENTRE JYG M=01,18,20,12,05,11,16 | 2026-01-28 | 1/29/2026 12:00:00 AM | 1 | 28 | 2.5 | 9
B-19322 VIALE 26 | M-T2-41 | Concreto | MUROS T2 PISO 6 EJE 11 AL 15 ENTRE AYD M=29,10,32 | 2026-01-28 | 2/25/2026 12:00:00 AM | 28 | 21 | 22.5 | 107
B-19322 VIALE 26 | M-T2-41 | Concreto | MUROS T2 PISO 6 EJE 11 AL 15 ENTRE AYD M=29,10,32 | 2026-01-28 | 2/25/2026 12:00:00 AM | 28 | 21 | 22.9 | 109
B-19322 VIALE 26 | M-T2-41 | Concreto | MUROS T2 PISO 6 EJE 11 AL 15 ENTRE AYD M=29,10,32 | 2026-01-28 | 2/25/2026 12:00:00 AM | 28 | 21 | 25.1 | 120
B-19322 VIALE 26 | M-T2-41 | Concreto | MUROS T2 PISO 6 EJE 11 AL 15 ENTRE AYD M=29,10,32 | 2026-01-28 | 1/31/2026 12:00:00 AM | 3 | 21 | 13.2 | 63
B-19322 VIALE 26 | M-T2-41 | Concreto | MUROS T2 PISO 6 EJE 11 AL 15 ENTRE AYD M=29,10,32 | 2026-01-28 | 1/31/2026 12:00:00 AM | 3 | 21 | 13.7 | 65
B-19322 VIALE 26 | M-T2-41 | Concreto | MUROS T2 PISO 6 EJE 11 AL 15 ENTRE AYD M=29,10,32 | 2026-01-28 | 1/31/2026 12:00:00 AM | 3 | 21 | 14.2 | 67
B-19322 VIALE 26 | M-T2-41 | Concreto | MUROS T2 PISO 6 EJE 11 AL 15 ENTRE AYD M=29,10,32 | 2026-01-28 | 1/29/2026 12:00:00 AM | 1 | 21 | 2.1 | 10
B-19322 VIALE 26 | M-T2-41 | Concreto | MUROS T2 PISO 6 EJE 11 AL 15 ENTRE AYD M=29,10,32 | 2026-01-28 | 1/29/2026 12:00:00 AM | 1 | 21 | 2.5 | 12
B-19322 VIALE 26 | M-T2-41 | Concreto | MUROS T2 PISO 6 EJE 11 AL 15 ENTRE AYD M=29,10,32 | 2026-01-28 | 1/29/2026 12:00:00 AM | 1 | 21 | 1.3 | 6
B-19322 VIALE 26 | P-T1-07 | Concreto | PLACA T1 PISO 2 EJE 09 AL 10 ENTRE AYJ | 2026-01-28 | 2/25/2026 12:00:00 AM | 28 | 21 | 27.4 | 130
B-19322 VIALE 26 | P-T1-07 | Concreto | PLACA T1 PISO 2 EJE 09 AL 10 ENTRE AYJ | 2026-01-28 | 2/25/2026 12:00:00 AM | 28 | 21 | 25.8 | 123
B-19322 VIALE 26 | P-T1-07 | Concreto | PLACA T1 PISO 2 EJE 09 AL 10 ENTRE AYJ | 2026-01-28 | 2/25/2026 12:00:00 AM | 28 | 21 | 23.7 | 113
B-19322 VIALE 26 | P-T1-07 | Concreto | PLACA T1 PISO 2 EJE 09 AL 10 ENTRE AYJ | 2026-01-28 | 1/31/2026 12:00:00 AM | 3 | 21 | 15.9 | 76
B-19322 VIALE 26 | P-T1-07 | Concreto | PLACA T1 PISO 2 EJE 09 AL 10 ENTRE AYJ | 2026-01-28 | 1/31/2026 12:00:00 AM | 3 | 21 | 15.4 | 73
B-19322 VIALE 26 | P-T1-07 | Concreto | PLACA T1 PISO 2 EJE 09 AL 10 ENTRE AYJ | 2026-01-28 | 1/31/2026 12:00:00 AM | 3 | 21 | 17 | 81
B-19322 VIALE 26 | P-T1-07 | Concreto | PLACA T1 PISO 2 EJE 09 AL 10 ENTRE AYJ | 2026-01-28 | 1/29/2026 12:00:00 AM | 1 | 21 | 3.7 | 17
B-19322 VIALE 26 | P-T1-07 | Concreto | PLACA T1 PISO 2 EJE 09 AL 10 ENTRE AYJ | 2026-01-28 | 1/29/2026 12:00:00 AM | 1 | 21 | 3.5 | 16
B-19322 VIALE 26 | P-T1-07 | Concreto | PLACA T1 PISO 2 EJE 09 AL 10 ENTRE AYJ | 2026-01-28 | 1/29/2026 12:00:00 AM | 1 | 21 | 3.8 | 18
B-19322 VIALE 26 | P-T2-27 | Concreto | PLACA T2 PISO 6 EJE 04 AL 08 ENTRE AYJ | 2026-01-28 | 2/25/2026 12:00:00 AM | 28 | 21 | 27.6 | 132
B-19322 VIALE 26 | P-T2-27 | Concreto | PLACA T2 PISO 6 EJE 04 AL 08 ENTRE AYJ | 2026-01-28 | 2/25/2026 12:00:00 AM | 28 | 21 | 25.9 | 124
B-19322 VIALE 26 | P-T2-27 | Concreto | PLACA T2 PISO 6 EJE 04 AL 08 ENTRE AYJ | 2026-01-28 | 2/25/2026 12:00:00 AM | 28 | 21 | 25.9 | 123
B-19322 VIALE 26 | P-T2-27 | Concreto | PLACA T2 PISO 6 EJE 04 AL 08 ENTRE AYJ | 2026-01-28 | 1/31/2026 12:00:00 AM | 3 | 21 | 17.4 | 83
B-19322 VIALE 26 | P-T2-27 | Concreto | PLACA T2 PISO 6 EJE 04 AL 08 ENTRE AYJ | 2026-01-28 | 1/31/2026 12:00:00 AM | 3 | 21 | 15.6 | 74
B-19322 VIALE 26 | P-T2-27 | Concreto | PLACA T2 PISO 6 EJE 04 AL 08 ENTRE AYJ | 2026-01-28 | 1/31/2026 12:00:00 AM | 3 | 21 | 16.4 | 78
B-19322 VIALE 26 | P-T2-27 | Concreto | PLACA T2 PISO 6 EJE 04 AL 08 ENTRE AYJ | 2026-01-28 | 1/29/2026 12:00:00 AM | 1 | 21 | 5.1 | 24
B-19322 VIALE 26 | P-T2-27 | Concreto | PLACA T2 PISO 6 EJE 04 AL 08 ENTRE AYJ | 2026-01-28 | 1/29/2026 12:00:00 AM | 1 | 21 | 5.4 | 26
B-19322 VIALE 26 | P-T2-27 | Concreto | PLACA T2 PISO 6 EJE 04 AL 08 ENTRE AYJ | 2026-01-28 | 1/29/2026 12:00:00 AM | 1 | 21 | 4.8 | 23
B-19322 VIALE 26 | M-T1-16 | Concreto | MUROS T1 PISO 2 EJE 04 Y 05 ENTRE GYJ M=24,02,13 | 2026-01-27 | 2/24/2026 12:00:00 AM | 28 | 28 | 30.9 | 110
B-19322 VIALE 26 | M-T1-16 | Concreto | MUROS T1 PISO 2 EJE 04 Y 05 ENTRE GYJ M=24,02,13 | 2026-01-27 | 2/24/2026 12:00:00 AM | 28 | 28 | 29.7 | 106
B-19322 VIALE 26 | M-T1-16 | Concreto | MUROS T1 PISO 2 EJE 04 Y 05 ENTRE GYJ M=24,02,13 | 2026-01-27 | 2/24/2026 12:00:00 AM | 28 | 28 | 32.2 | 115
B-19322 VIALE 26 | M-T1-16 | Concreto | MUROS T1 PISO 2 EJE 04 Y 05 ENTRE GYJ M=24,02,13 | 2026-01-27 | 1/30/2026 12:00:00 AM | 3 | 28 | 20.6 | 74
B-19322 VIALE 26 | M-T1-16 | Concreto | MUROS T1 PISO 2 EJE 04 Y 05 ENTRE GYJ M=24,02,13 | 2026-01-27 | 1/30/2026 12:00:00 AM | 3 | 28 | 19.7 | 70
B-19322 VIALE 26 | M-T1-16 | Concreto | MUROS T1 PISO 2 EJE 04 Y 05 ENTRE GYJ M=24,02,13 | 2026-01-27 | 1/30/2026 12:00:00 AM | 3 | 28 | 19.4 | 69
B-19322 VIALE 26 | M-T1-16 | Concreto | MUROS T1 PISO 2 EJE 04 Y 05 ENTRE GYJ M=24,02,13 | 2026-01-27 | 1/28/2026 12:00:00 AM | 1 | 28 | 2.2 | 8
B-19322 VIALE 26 | M-T1-16 | Concreto | MUROS T1 PISO 2 EJE 04 Y 05 ENTRE GYJ M=24,02,13 | 2026-01-27 | 1/28/2026 12:00:00 AM | 1 | 28 | 2.1 | 8
B-19322 VIALE 26 | M-T1-16 | Concreto | MUROS T1 PISO 2 EJE 04 Y 05 ENTRE GYJ M=24,02,13 | 2026-01-27 | 1/28/2026 12:00:00 AM | 1 | 28 | 2.2 | 8
B-19322 VIALE 26 | M-T2-40 | Concreto | MUROS T2 PISO 6 EJE 12 AL 15 ENTRE JYF M=17,28,18,32,29 | 2026-01-27 | 2/24/2026 12:00:00 AM | 28 | 21 | 21.4 | 102
B-19322 VIALE 26 | M-T2-40 | Concreto | MUROS T2 PISO 6 EJE 12 AL 15 ENTRE JYF M=17,28,18,32,29 | 2026-01-27 | 2/24/2026 12:00:00 AM | 28 | 21 | 21.7 | 103
B-19322 VIALE 26 | M-T2-40 | Concreto | MUROS T2 PISO 6 EJE 12 AL 15 ENTRE JYF M=17,28,18,32,29 | 2026-01-27 | 2/24/2026 12:00:00 AM | 28 | 21 | 19.9 | 95
B-19322 VIALE 26 | M-T2-40 | Concreto | MUROS T2 PISO 6 EJE 12 AL 15 ENTRE JYF M=17,28,18,32,29 | 2026-01-27 | 1/30/2026 12:00:00 AM | 3 | 21 | 10.6 | 51
B-19322 VIALE 26 | M-T2-40 | Concreto | MUROS T2 PISO 6 EJE 12 AL 15 ENTRE JYF M=17,28,18,32,29 | 2026-01-27 | 1/30/2026 12:00:00 AM | 3 | 21 | 11.6 | 55
B-19322 VIALE 26 | M-T2-40 | Concreto | MUROS T2 PISO 6 EJE 12 AL 15 ENTRE JYF M=17,28,18,32,29 | 2026-01-27 | 1/30/2026 12:00:00 AM | 3 | 21 | 11.5 | 54
B-19322 VIALE 26 | M-T2-40 | Concreto | MUROS T2 PISO 6 EJE 12 AL 15 ENTRE JYF M=17,28,18,32,29 | 2026-01-27 | 1/28/2026 12:00:00 AM | 1 | 21 | 2.6 | 12
B-19322 VIALE 26 | M-T2-40 | Concreto | MUROS T2 PISO 6 EJE 12 AL 15 ENTRE JYF M=17,28,18,32,29 | 2026-01-27 | 1/28/2026 12:00:00 AM | 1 | 21 | 0.7 | 3
B-19322 VIALE 26 | M-T2-40 | Concreto | MUROS T2 PISO 6 EJE 12 AL 15 ENTRE JYF M=17,28,18,32,29 | 2026-01-27 | 1/28/2026 12:00:00 AM | 1 | 21 | 1.5 | 7
B-19322 VIALE 26 | P-T1-06 | Concreto | PLACA T1 PISO 2 EJE 15 AL 12 ENTRE AYJ | 2026-01-27 | 2/24/2026 12:00:00 AM | 28 | 21 | 25.7 | 122
B-19322 VIALE 26 | P-T1-06 | Concreto | PLACA T1 PISO 2 EJE 15 AL 12 ENTRE AYJ | 2026-01-27 | 2/24/2026 12:00:00 AM | 28 | 21 | 25 | 119
B-19322 VIALE 26 | P-T1-06 | Concreto | PLACA T1 PISO 2 EJE 15 AL 12 ENTRE AYJ | 2026-01-27 | 2/24/2026 12:00:00 AM | 28 | 21 | 24.2 | 115
B-19322 VIALE 26 | P-T1-06 | Concreto | PLACA T1 PISO 2 EJE 15 AL 12 ENTRE AYJ | 2026-01-27 | 1/30/2026 12:00:00 AM | 3 | 21 | 16.6 | 79
B-19322 VIALE 26 | P-T1-06 | Concreto | PLACA T1 PISO 2 EJE 15 AL 12 ENTRE AYJ | 2026-01-27 | 1/30/2026 12:00:00 AM | 3 | 21 | 15.9 | 75
B-19322 VIALE 26 | P-T1-06 | Concreto | PLACA T1 PISO 2 EJE 15 AL 12 ENTRE AYJ | 2026-01-27 | 1/30/2026 12:00:00 AM | 3 | 21 | 15.9 | 76
B-19322 VIALE 26 | P-T1-06 | Concreto | PLACA T1 PISO 2 EJE 15 AL 12 ENTRE AYJ | 2026-01-27 | 1/28/2026 12:00:00 AM | 1 | 21 | 3.9 | 18
B-19322 VIALE 26 | P-T1-06 | Concreto | PLACA T1 PISO 2 EJE 15 AL 12 ENTRE AYJ | 2026-01-27 | 1/28/2026 12:00:00 AM | 1 | 21 | 4.1 | 19
B-19322 VIALE 26 | P-T1-06 | Concreto | PLACA T1 PISO 2 EJE 15 AL 12 ENTRE AYJ | 2026-01-27 | 1/28/2026 12:00:00 AM | 1 | 21 | 4.3 | 21
B-19322 VIALE 26 | C-T1-15 | Concreto | DADO CIMENTACION PILOTE 32 | 2026-01-26 | 2/23/2026 12:00:00 AM | 28 | 21 | 21.5 | 102
B-19322 VIALE 26 | C-T1-15 | Concreto | DADO CIMENTACION PILOTE 32 | 2026-01-26 | 2/23/2026 12:00:00 AM | 28 | 21 | 21.2 | 101
B-19322 VIALE 26 | C-T1-15 | Concreto | DADO CIMENTACION PILOTE 32 | 2026-01-26 | 2/23/2026 12:00:00 AM | 28 | 21 | 20.9 | 99
B-19322 VIALE 26 | C-T1-15 | Concreto | DADO CIMENTACION PILOTE 32 | 2026-01-26 | 2/9/2026 12:00:00 AM | 14 | 21 | 19.8 | 94
B-19322 VIALE 26 | C-T1-15 | Concreto | DADO CIMENTACION PILOTE 32 | 2026-01-26 | 2/9/2026 12:00:00 AM | 14 | 21 | 20.8 | 99
B-19322 VIALE 26 | C-T1-15 | Concreto | DADO CIMENTACION PILOTE 32 | 2026-01-26 | 2/9/2026 12:00:00 AM | 14 | 21 | 19.3 | 92
B-19322 VIALE 26 | C-T1-15 | Concreto | DADO CIMENTACION PILOTE 32 | 2026-01-26 | 2/2/2026 12:00:00 AM | 7 | 21 | 16.7 | 79
B-19322 VIALE 26 | C-T1-15 | Concreto | DADO CIMENTACION PILOTE 32 | 2026-01-26 | 2/2/2026 12:00:00 AM | 7 | 21 | 17.2 | 82
B-19322 VIALE 26 | C-T1-15 | Concreto | DADO CIMENTACION PILOTE 32 | 2026-01-26 | 2/2/2026 12:00:00 AM | 7 | 21 | 17.5 | 83
B-19322 VIALE 26 | E-T2-02 | Concreto | ESCALERA T2 TRAMO DEL 2 AL 3 | 2026-01-26 | 2/23/2026 12:00:00 AM | 28 | 21 | 25.8 | 123
B-19322 VIALE 26 | E-T2-02 | Concreto | ESCALERA T2 TRAMO DEL 2 AL 3 | 2026-01-26 | 2/23/2026 12:00:00 AM | 28 | 21 | 23.5 | 112
B-19322 VIALE 26 | E-T2-02 | Concreto | ESCALERA T2 TRAMO DEL 2 AL 3 | 2026-01-26 | 2/23/2026 12:00:00 AM | 28 | 21 | 24.7 | 117
B-19322 VIALE 26 | E-T2-02 | Concreto | ESCALERA T2 TRAMO DEL 2 AL 3 | 2026-01-26 | 1/29/2026 12:00:00 AM | 3 | 21 | 16.3 | 78
B-19322 VIALE 26 | E-T2-02 | Concreto | ESCALERA T2 TRAMO DEL 2 AL 3 | 2026-01-26 | 1/29/2026 12:00:00 AM | 3 | 21 | 16.5 | 78
B-19322 VIALE 26 | E-T2-02 | Concreto | ESCALERA T2 TRAMO DEL 2 AL 3 | 2026-01-26 | 1/29/2026 12:00:00 AM | 3 | 21 | 16 | 76
B-19322 VIALE 26 | E-T2-02 | Concreto | ESCALERA T2 TRAMO DEL 2 AL 3 | 2026-01-26 | 1/27/2026 12:00:00 AM | 1 | 21 | 6.8 | 32
B-19322 VIALE 26 | E-T2-02 | Concreto | ESCALERA T2 TRAMO DEL 2 AL 3 | 2026-01-26 | 1/27/2026 12:00:00 AM | 1 | 21 | 6.1 | 29
B-19322 VIALE 26 | E-T2-02 | Concreto | ESCALERA T2 TRAMO DEL 2 AL 3 | 2026-01-26 | 1/27/2026 12:00:00 AM | 1 | 21 | 5.5 | 26
B-19322 VIALE 26 | M-T1-15 | Concreto | MUROS T1 PISO 2 EJES 06,07,08 ENTRE JYG M=24,23,02,13,22 | 2026-01-26 | 2/23/2026 12:00:00 AM | 28 | 28 | 31.4 | 112
B-19322 VIALE 26 | M-T1-15 | Concreto | MUROS T1 PISO 2 EJES 06,07,08 ENTRE JYG M=24,23,02,13,22 | 2026-01-26 | 2/23/2026 12:00:00 AM | 28 | 28 | 29.1 | 104
B-19322 VIALE 26 | M-T1-15 | Concreto | MUROS T1 PISO 2 EJES 06,07,08 ENTRE JYG M=24,23,02,13,22 | 2026-01-26 | 2/23/2026 12:00:00 AM | 28 | 28 | 30.4 | 108
B-19322 VIALE 26 | M-T1-15 | Concreto | MUROS T1 PISO 2 EJES 06,07,08 ENTRE JYG M=24,23,02,13,22 | 2026-01-26 | 1/29/2026 12:00:00 AM | 3 | 28 | 20.2 | 72
B-19322 VIALE 26 | M-T1-15 | Concreto | MUROS T1 PISO 2 EJES 06,07,08 ENTRE JYG M=24,23,02,13,22 | 2026-01-26 | 1/29/2026 12:00:00 AM | 3 | 28 | 19.4 | 69
B-19322 VIALE 26 | M-T1-15 | Concreto | MUROS T1 PISO 2 EJES 06,07,08 ENTRE JYG M=24,23,02,13,22 | 2026-01-26 | 1/29/2026 12:00:00 AM | 3 | 28 | 18.9 | 68
B-19322 VIALE 26 | M-T1-15 | Concreto | MUROS T1 PISO 2 EJES 06,07,08 ENTRE JYG M=24,23,02,13,22 | 2026-01-26 | 1/27/2026 12:00:00 AM | 1 | 28 | 5 | 18
B-19322 VIALE 26 | M-T1-15 | Concreto | MUROS T1 PISO 2 EJES 06,07,08 ENTRE JYG M=24,23,02,13,22 | 2026-01-26 | 1/27/2026 12:00:00 AM | 1 | 28 | 3 | 11
B-19322 VIALE 26 | M-T1-15 | Concreto | MUROS T1 PISO 2 EJES 06,07,08 ENTRE JYG M=24,23,02,13,22 | 2026-01-26 | 1/27/2026 12:00:00 AM | 1 | 28 | 3.1 | 11
B-19322 VIALE 26 | M-T2-39 | Concreto | MUROS T2 P5 EJE 1 AL 12 ENTRE AyD M=1,5,20,24,25,26,19 | 2026-01-26 | 3/23/2026 12:00:00 AM | 56 | 28 | 28.3 | 101
B-19322 VIALE 26 | M-T2-39 | Concreto | MUROS T2 P5 EJE 1 AL 12 ENTRE AyD M=1,5,20,24,25,26,19 | 2026-01-26 | 3/23/2026 12:00:00 AM | 56 | 28 | 28.5 | 102
B-19322 VIALE 26 | M-T2-39 | Concreto | MUROS T2 P5 EJE 1 AL 12 ENTRE AyD M=1,5,20,24,25,26,19 | 2026-01-26 | 3/23/2026 12:00:00 AM | 56 | 28 | 27.7 | 99
B-19322 VIALE 26 | M-T2-39 | Concreto | MUROS T2 P5 EJE 1 AL 12 ENTRE AyD M=1,5,20,24,25,26,19 | 2026-01-26 | 2/23/2026 12:00:00 AM | 28 | 28 | 24.9 | 89
B-19322 VIALE 26 | M-T2-39 | Concreto | MUROS T2 P5 EJE 1 AL 12 ENTRE AyD M=1,5,20,24,25,26,19 | 2026-01-26 | 2/23/2026 12:00:00 AM | 28 | 28 | 25.4 | 91
B-19322 VIALE 26 | M-T2-39 | Concreto | MUROS T2 P5 EJE 1 AL 12 ENTRE AyD M=1,5,20,24,25,26,19 | 2026-01-26 | 2/23/2026 12:00:00 AM | 28 | 28 | 26 | 93
B-19322 VIALE 26 | M-T2-39 | Concreto | MUROS T2 P5 EJE 1 AL 12 ENTRE AyD M=1,5,20,24,25,26,19 | 2026-01-26 | 1/29/2026 12:00:00 AM | 3 | 28 | 15 | 53
B-19322 VIALE 26 | M-T2-39 | Concreto | MUROS T2 P5 EJE 1 AL 12 ENTRE AyD M=1,5,20,24,25,26,19 | 2026-01-26 | 1/29/2026 12:00:00 AM | 3 | 28 | 15.8 | 56
B-19322 VIALE 26 | M-T2-39 | Concreto | MUROS T2 P5 EJE 1 AL 12 ENTRE AyD M=1,5,20,24,25,26,19 | 2026-01-26 | 1/29/2026 12:00:00 AM | 3 | 28 | 16.3 | 58
B-19322 VIALE 26 | M-T2-39 | Concreto | MUROS T2 P5 EJE 1 AL 12 ENTRE AyD M=1,5,20,24,25,26,19 | 2026-01-26 | 1/27/2026 12:00:00 AM | 1 | 28 | 2.4 | 8
B-19322 VIALE 26 | M-T2-39 | Concreto | MUROS T2 P5 EJE 1 AL 12 ENTRE AyD M=1,5,20,24,25,26,19 | 2026-01-26 | 1/27/2026 12:00:00 AM | 1 | 28 | 2.6 | 9
B-19322 VIALE 26 | M-T2-39 | Concreto | MUROS T2 P5 EJE 1 AL 12 ENTRE AyD M=1,5,20,24,25,26,19 | 2026-01-26 | 1/27/2026 12:00:00 AM | 1 | 28 | 2.6 | 9
B-19322 VIALE 26 | P-T2-26 | Concreto | PLACA T2 PISO 6 EJE 08 AL 10 ENTRE AYJ | 2026-01-26 | 2/23/2026 12:00:00 AM | 28 | 21 | 22.3 | 106
B-19322 VIALE 26 | P-T2-26 | Concreto | PLACA T2 PISO 6 EJE 08 AL 10 ENTRE AYJ | 2026-01-26 | 2/23/2026 12:00:00 AM | 28 | 21 | 24.9 | 118
B-19322 VIALE 26 | P-T2-26 | Concreto | PLACA T2 PISO 6 EJE 08 AL 10 ENTRE AYJ | 2026-01-26 | 2/23/2026 12:00:00 AM | 28 | 21 | 21.1 | 100
B-19322 VIALE 26 | P-T2-26 | Concreto | PLACA T2 PISO 6 EJE 08 AL 10 ENTRE AYJ | 2026-01-26 | 1/29/2026 12:00:00 AM | 3 | 21 | 16.7 | 80
B-19322 VIALE 26 | P-T2-26 | Concreto | PLACA T2 PISO 6 EJE 08 AL 10 ENTRE AYJ | 2026-01-26 | 1/29/2026 12:00:00 AM | 3 | 21 | 15.9 | 76
B-19322 VIALE 26 | P-T2-26 | Concreto | PLACA T2 PISO 6 EJE 08 AL 10 ENTRE AYJ | 2026-01-26 | 1/29/2026 12:00:00 AM | 3 | 21 | 16.7 | 80
B-19322 VIALE 26 | P-T2-26 | Concreto | PLACA T2 PISO 6 EJE 08 AL 10 ENTRE AYJ | 2026-01-26 | 1/27/2026 12:00:00 AM | 1 | 21 | 4.2 | 20
B-19322 VIALE 26 | P-T2-26 | Concreto | PLACA T2 PISO 6 EJE 08 AL 10 ENTRE AYJ | 2026-01-26 | 1/27/2026 12:00:00 AM | 1 | 21 | 4.2 | 20
B-19322 VIALE 26 | P-T2-26 | Concreto | PLACA T2 PISO 6 EJE 08 AL 10 ENTRE AYJ | 2026-01-26 | 1/27/2026 12:00:00 AM | 1 | 21 | 4.2 | 20
B-19322 VIALE 26 | M-T1-14 | Concreto | MUROS T1 PISO 2 EJE 09 ENTRE AYJ M=23,22,09 | 2026-01-24 | 2/21/2026 12:00:00 AM | 28 | 28 | 27.1 | 97
B-19322 VIALE 26 | M-T1-14 | Concreto | MUROS T1 PISO 2 EJE 09 ENTRE AYJ M=23,22,09 | 2026-01-24 | 2/21/2026 12:00:00 AM | 28 | 28 | 26.7 | 96
B-19322 VIALE 26 | M-T1-14 | Concreto | MUROS T1 PISO 2 EJE 09 ENTRE AYJ M=23,22,09 | 2026-01-24 | 2/21/2026 12:00:00 AM | 28 | 28 | 25.1 | 90
B-19322 VIALE 26 | M-T1-14 | Concreto | MUROS T1 PISO 2 EJE 09 ENTRE AYJ M=23,22,09 | 2026-01-24 | 1/31/2026 12:00:00 AM | 7 | 28 | 21.3 | 76
B-19322 VIALE 26 | M-T1-14 | Concreto | MUROS T1 PISO 2 EJE 09 ENTRE AYJ M=23,22,09 | 2026-01-24 | 1/31/2026 12:00:00 AM | 7 | 28 | 20.7 | 74
B-19322 VIALE 26 | M-T1-14 | Concreto | MUROS T1 PISO 2 EJE 09 ENTRE AYJ M=23,22,09 | 2026-01-24 | 1/31/2026 12:00:00 AM | 7 | 28 | 19.6 | 70
B-19322 VIALE 26 | M-T1-14 | Concreto | MUROS T1 PISO 2 EJE 09 ENTRE AYJ M=23,22,09 | 2026-01-24 | 1/26/2026 12:00:00 AM | 2 | 28 | 11.4 | 41
B-19322 VIALE 26 | M-T1-14 | Concreto | MUROS T1 PISO 2 EJE 09 ENTRE AYJ M=23,22,09 | 2026-01-24 | 1/26/2026 12:00:00 AM | 2 | 28 | 11.1 | 40
B-19322 VIALE 26 | M-T1-14 | Concreto | MUROS T1 PISO 2 EJE 09 ENTRE AYJ M=23,22,09 | 2026-01-24 | 1/26/2026 12:00:00 AM | 2 | 28 | 11.1 | 40
B-19322 VIALE 26 | M-T2-38 | Concreto | MUROS T2 P5 EJE 04 ENTRE AYD EJE 02 ENTRE FYJ M=16,27,01 | 2026-01-24 | 2/21/2026 12:00:00 AM | 28 | 28 | 28.8 | 103
B-19322 VIALE 26 | M-T2-38 | Concreto | MUROS T2 P5 EJE 04 ENTRE AYD EJE 02 ENTRE FYJ M=16,27,01 | 2026-01-24 | 2/21/2026 12:00:00 AM | 28 | 28 | 28.3 | 101
B-19322 VIALE 26 | M-T2-38 | Concreto | MUROS T2 P5 EJE 04 ENTRE AYD EJE 02 ENTRE FYJ M=16,27,01 | 2026-01-24 | 2/21/2026 12:00:00 AM | 28 | 28 | 28.4 | 101
B-19322 VIALE 26 | M-T2-38 | Concreto | MUROS T2 P5 EJE 04 ENTRE AYD EJE 02 ENTRE FYJ M=16,27,01 | 2026-01-24 | 1/31/2026 12:00:00 AM | 7 | 28 | 24.4 | 87
B-19322 VIALE 26 | M-T2-38 | Concreto | MUROS T2 P5 EJE 04 ENTRE AYD EJE 02 ENTRE FYJ M=16,27,01 | 2026-01-24 | 1/31/2026 12:00:00 AM | 7 | 28 | 22.7 | 81
B-19322 VIALE 26 | M-T2-38 | Concreto | MUROS T2 P5 EJE 04 ENTRE AYD EJE 02 ENTRE FYJ M=16,27,01 | 2026-01-24 | 1/31/2026 12:00:00 AM | 7 | 28 | 23.9 | 85
B-19322 VIALE 26 | M-T2-38 | Concreto | MUROS T2 P5 EJE 04 ENTRE AYD EJE 02 ENTRE FYJ M=16,27,01 | 2026-01-24 | 1/26/2026 12:00:00 AM | 2 | 28 | 11.7 | 42
B-19322 VIALE 26 | M-T2-38 | Concreto | MUROS T2 P5 EJE 04 ENTRE AYD EJE 02 ENTRE FYJ M=16,27,01 | 2026-01-24 | 1/26/2026 12:00:00 AM | 2 | 28 | 12 | 43
B-19322 VIALE 26 | M-T2-38 | Concreto | MUROS T2 P5 EJE 04 ENTRE AYD EJE 02 ENTRE FYJ M=16,27,01 | 2026-01-24 | 1/26/2026 12:00:00 AM | 2 | 28 | 11.7 | 42
B-19322 VIALE 26 | P-T2-25 | Concreto | PLCA T2 PISO 6 EJE 10 AL 12 ENTRE AYJ | 2026-01-24 | 2/21/2026 12:00:00 AM | 28 | 21 | 22.1 | 105
B-19322 VIALE 26 | P-T2-25 | Concreto | PLCA T2 PISO 6 EJE 10 AL 12 ENTRE AYJ | 2026-01-24 | 2/21/2026 12:00:00 AM | 28 | 21 | 21.4 | 102
B-19322 VIALE 26 | P-T2-25 | Concreto | PLCA T2 PISO 6 EJE 10 AL 12 ENTRE AYJ | 2026-01-24 | 2/21/2026 12:00:00 AM | 28 | 21 | 18.4 | 87
B-19322 VIALE 26 | P-T2-25 | Concreto | PLCA T2 PISO 6 EJE 10 AL 12 ENTRE AYJ | 2026-01-24 | 1/31/2026 12:00:00 AM | 7 | 21 | 16.7 | 80
B-19322 VIALE 26 | P-T2-25 | Concreto | PLCA T2 PISO 6 EJE 10 AL 12 ENTRE AYJ | 2026-01-24 | 1/31/2026 12:00:00 AM | 7 | 21 | 17.4 | 83
B-19322 VIALE 26 | P-T2-25 | Concreto | PLCA T2 PISO 6 EJE 10 AL 12 ENTRE AYJ | 2026-01-24 | 1/31/2026 12:00:00 AM | 7 | 21 | 16.8 | 80
B-19322 VIALE 26 | P-T2-25 | Concreto | PLCA T2 PISO 6 EJE 10 AL 12 ENTRE AYJ | 2026-01-24 | 1/26/2026 12:00:00 AM | 2 | 21 | 7.9 | 38
B-19322 VIALE 26 | P-T2-25 | Concreto | PLCA T2 PISO 6 EJE 10 AL 12 ENTRE AYJ | 2026-01-24 | 1/26/2026 12:00:00 AM | 2 | 21 | 7.6 | 36
B-19322 VIALE 26 | P-T2-25 | Concreto | PLCA T2 PISO 6 EJE 10 AL 12 ENTRE AYJ | 2026-01-24 | 1/26/2026 12:00:00 AM | 2 | 21 | 7.3 | 35
B-19322 VIALE 26 | M-T1-13 | Concreto | MURO T1 PISO 2 RJR 10Y11 ENTRE AyJ M=32,09,29 | 2026-01-23 | 2/20/2026 12:00:00 AM | 28 | 28 | 29.6 | 106
B-19322 VIALE 26 | M-T1-13 | Concreto | MURO T1 PISO 2 RJR 10Y11 ENTRE AyJ M=32,09,29 | 2026-01-23 | 2/20/2026 12:00:00 AM | 28 | 28 | 28.9 | 103
B-19322 VIALE 26 | M-T1-13 | Concreto | MURO T1 PISO 2 RJR 10Y11 ENTRE AyJ M=32,09,29 | 2026-01-23 | 2/20/2026 12:00:00 AM | 28 | 28 | 31.5 | 112
B-19322 VIALE 26 | M-T1-13 | Concreto | MURO T1 PISO 2 RJR 10Y11 ENTRE AyJ M=32,09,29 | 2026-01-23 | 2/6/2026 12:00:00 AM | 14 | 28 | 26.3 | 94
B-19322 VIALE 26 | M-T1-13 | Concreto | MURO T1 PISO 2 RJR 10Y11 ENTRE AyJ M=32,09,29 | 2026-01-23 | 2/6/2026 12:00:00 AM | 14 | 28 | 26.7 | 96
B-19322 VIALE 26 | M-T1-13 | Concreto | MURO T1 PISO 2 RJR 10Y11 ENTRE AyJ M=32,09,29 | 2026-01-23 | 2/6/2026 12:00:00 AM | 14 | 28 | 27.7 | 99
B-19322 VIALE 26 | M-T1-13 | Concreto | MURO T1 PISO 2 RJR 10Y11 ENTRE AyJ M=32,09,29 | 2026-01-23 | 1/30/2026 12:00:00 AM | 7 | 28 | 23.7 | 85
B-19322 VIALE 26 | M-T1-13 | Concreto | MURO T1 PISO 2 RJR 10Y11 ENTRE AyJ M=32,09,29 | 2026-01-23 | 1/30/2026 12:00:00 AM | 7 | 28 | 26 | 93
B-19322 VIALE 26 | M-T1-13 | Concreto | MURO T1 PISO 2 RJR 10Y11 ENTRE AyJ M=32,09,29 | 2026-01-23 | 1/30/2026 12:00:00 AM | 7 | 28 | 24 | 86
B-19322 VIALE 26 | M-T1-13 | Concreto | MURO T1 PISO 2 RJR 10Y11 ENTRE AyJ M=32,09,29 | 2026-01-23 | 1/26/2026 12:00:00 AM | 3 | 28 | 20.7 | 74
B-19322 VIALE 26 | M-T1-13 | Concreto | MURO T1 PISO 2 RJR 10Y11 ENTRE AyJ M=32,09,29 | 2026-01-23 | 1/26/2026 12:00:00 AM | 3 | 28 | 21.6 | 77
B-19322 VIALE 26 | M-T1-13 | Concreto | MURO T1 PISO 2 RJR 10Y11 ENTRE AyJ M=32,09,29 | 2026-01-23 | 1/26/2026 12:00:00 AM | 3 | 28 | 19.6 | 70
B-19322 VIALE 26 | M-T1-13 | Concreto | MURO T1 PISO 2 RJR 10Y11 ENTRE AyJ M=32,09,29 | 2026-01-23 | 1/24/2026 12:00:00 AM | 1 | 28 | 3.8 | 14
B-19322 VIALE 26 | M-T1-13 | Concreto | MURO T1 PISO 2 RJR 10Y11 ENTRE AyJ M=32,09,29 | 2026-01-23 | 1/24/2026 12:00:00 AM | 1 | 28 | 3.7 | 13
B-19322 VIALE 26 | M-T1-13 | Concreto | MURO T1 PISO 2 RJR 10Y11 ENTRE AyJ M=32,09,29 | 2026-01-23 | 1/24/2026 12:00:00 AM | 1 | 28 | 4 | 14
B-19322 VIALE 26 | M-T2-37 | Concreto | MUROS T2 PISO 5 EJE 04Y07 ENTRE AyJ M=32,09,29 | 2026-01-23 | 2/20/2026 12:00:00 AM | 28 | 28 | 28.3 | 101
B-19322 VIALE 26 | M-T2-37 | Concreto | MUROS T2 PISO 5 EJE 04Y07 ENTRE AyJ M=32,09,29 | 2026-01-23 | 2/20/2026 12:00:00 AM | 28 | 28 | 27.2 | 97
B-19322 VIALE 26 | M-T2-37 | Concreto | MUROS T2 PISO 5 EJE 04Y07 ENTRE AyJ M=32,09,29 | 2026-01-23 | 2/20/2026 12:00:00 AM | 28 | 28 | 26.7 | 95
B-19322 VIALE 26 | M-T2-37 | Concreto | MUROS T2 PISO 5 EJE 04Y07 ENTRE AyJ M=32,09,29 | 2026-01-23 | 2/6/2026 12:00:00 AM | 14 | 28 | 27 | 96
B-19322 VIALE 26 | M-T2-37 | Concreto | MUROS T2 PISO 5 EJE 04Y07 ENTRE AyJ M=32,09,29 | 2026-01-23 | 2/6/2026 12:00:00 AM | 14 | 28 | 26.7 | 95
B-19322 VIALE 26 | M-T2-37 | Concreto | MUROS T2 PISO 5 EJE 04Y07 ENTRE AyJ M=32,09,29 | 2026-01-23 | 2/6/2026 12:00:00 AM | 14 | 28 | 25.1 | 90
B-19322 VIALE 26 | M-T2-37 | Concreto | MUROS T2 PISO 5 EJE 04Y07 ENTRE AyJ M=32,09,29 | 2026-01-23 | 1/30/2026 12:00:00 AM | 7 | 28 | 23.8 | 85
B-19322 VIALE 26 | M-T2-37 | Concreto | MUROS T2 PISO 5 EJE 04Y07 ENTRE AyJ M=32,09,29 | 2026-01-23 | 1/30/2026 12:00:00 AM | 7 | 28 | 25.2 | 90
B-19322 VIALE 26 | M-T2-37 | Concreto | MUROS T2 PISO 5 EJE 04Y07 ENTRE AyJ M=32,09,29 | 2026-01-23 | 1/30/2026 12:00:00 AM | 7 | 28 | 24.9 | 89
B-19322 VIALE 26 | M-T2-37 | Concreto | MUROS T2 PISO 5 EJE 04Y07 ENTRE AyJ M=32,09,29 | 2026-01-23 | 1/26/2026 12:00:00 AM | 3 | 28 | 21 | 75
B-19322 VIALE 26 | M-T2-37 | Concreto | MUROS T2 PISO 5 EJE 04Y07 ENTRE AyJ M=32,09,29 | 2026-01-23 | 1/26/2026 12:00:00 AM | 3 | 28 | 20.6 | 74
B-19322 VIALE 26 | M-T2-37 | Concreto | MUROS T2 PISO 5 EJE 04Y07 ENTRE AyJ M=32,09,29 | 2026-01-23 | 1/26/2026 12:00:00 AM | 3 | 28 | 20.3 | 72
B-19322 VIALE 26 | M-T2-37 | Concreto | MUROS T2 PISO 5 EJE 04Y07 ENTRE AyJ M=32,09,29 | 2026-01-23 | 1/24/2026 12:00:00 AM | 1 | 28 | 2.2 | 8
B-19322 VIALE 26 | M-T2-37 | Concreto | MUROS T2 PISO 5 EJE 04Y07 ENTRE AyJ M=32,09,29 | 2026-01-23 | 1/24/2026 12:00:00 AM | 1 | 28 | 2.1 | 7
B-19322 VIALE 26 | M-T2-37 | Concreto | MUROS T2 PISO 5 EJE 04Y07 ENTRE AyJ M=32,09,29 | 2026-01-23 | 1/24/2026 12:00:00 AM | 1 | 28 | 1.9 | 7
B-19322 VIALE 26 | P-T2-24 | Concreto | PLACA T2 PISO 6 EJE 15 al 12 ENTRE AyJ | 2026-01-23 | 2/20/2026 12:00:00 AM | 28 | 21 | 25.7 | 122
B-19322 VIALE 26 | P-T2-24 | Concreto | PLACA T2 PISO 6 EJE 15 al 12 ENTRE AyJ | 2026-01-23 | 2/20/2026 12:00:00 AM | 28 | 21 | 27.1 | 129
B-19322 VIALE 26 | P-T2-24 | Concreto | PLACA T2 PISO 6 EJE 15 al 12 ENTRE AyJ | 2026-01-23 | 2/20/2026 12:00:00 AM | 28 | 21 | 25.4 | 121
B-19322 VIALE 26 | P-T2-24 | Concreto | PLACA T2 PISO 6 EJE 15 al 12 ENTRE AyJ | 2026-01-23 | 2/6/2026 12:00:00 AM | 14 | 21 | 23.7 | 113
B-19322 VIALE 26 | P-T2-24 | Concreto | PLACA T2 PISO 6 EJE 15 al 12 ENTRE AyJ | 2026-01-23 | 2/6/2026 12:00:00 AM | 14 | 21 | 24.4 | 116
B-19322 VIALE 26 | P-T2-24 | Concreto | PLACA T2 PISO 6 EJE 15 al 12 ENTRE AyJ | 2026-01-23 | 2/6/2026 12:00:00 AM | 14 | 21 | 23.9 | 114
B-19322 VIALE 26 | P-T2-24 | Concreto | PLACA T2 PISO 6 EJE 15 al 12 ENTRE AyJ | 2026-01-23 | 1/30/2026 12:00:00 AM | 7 | 21 | 22.2 | 106
B-19322 VIALE 26 | P-T2-24 | Concreto | PLACA T2 PISO 6 EJE 15 al 12 ENTRE AyJ | 2026-01-23 | 1/30/2026 12:00:00 AM | 7 | 21 | 20.7 | 98
B-19322 VIALE 26 | P-T2-24 | Concreto | PLACA T2 PISO 6 EJE 15 al 12 ENTRE AyJ | 2026-01-23 | 1/30/2026 12:00:00 AM | 7 | 21 | 20.7 | 99
B-19322 VIALE 26 | P-T2-24 | Concreto | PLACA T2 PISO 6 EJE 15 al 12 ENTRE AyJ | 2026-01-23 | 1/26/2026 12:00:00 AM | 3 | 21 | 18.2 | 87
B-19322 VIALE 26 | P-T2-24 | Concreto | PLACA T2 PISO 6 EJE 15 al 12 ENTRE AyJ | 2026-01-23 | 1/26/2026 12:00:00 AM | 3 | 21 | 18.7 | 89
B-19322 VIALE 26 | P-T2-24 | Concreto | PLACA T2 PISO 6 EJE 15 al 12 ENTRE AyJ | 2026-01-23 | 1/26/2026 12:00:00 AM | 3 | 21 | 17.7 | 84
B-19322 VIALE 26 | P-T2-24 | Concreto | PLACA T2 PISO 6 EJE 15 al 12 ENTRE AyJ | 2026-01-23 | 1/24/2026 12:00:00 AM | 1 | 21 | 4.4 | 21
B-19322 VIALE 26 | P-T2-24 | Concreto | PLACA T2 PISO 6 EJE 15 al 12 ENTRE AyJ | 2026-01-23 | 1/24/2026 12:00:00 AM | 1 | 21 | 3.7 | 18
B-19322 VIALE 26 | P-T2-24 | Concreto | PLACA T2 PISO 6 EJE 15 al 12 ENTRE AyJ | 2026-01-23 | 1/24/2026 12:00:00 AM | 1 | 21 | 4 | 19
B-19322 VIALE 26 | M-T1-12 | Concreto | MUROS T1 PISO 2 EJE 11 AL 12 ENTRE AYJ M=29,09,23 | 2026-01-22 | 2/19/2026 12:00:00 AM | 28 | 28 | 34 | 121
B-19322 VIALE 26 | M-T1-12 | Concreto | MUROS T1 PISO 2 EJE 11 AL 12 ENTRE AYJ M=29,09,23 | 2026-01-22 | 2/19/2026 12:00:00 AM | 28 | 28 | 31.4 | 112
B-19322 VIALE 26 | M-T1-12 | Concreto | MUROS T1 PISO 2 EJE 11 AL 12 ENTRE AYJ M=29,09,23 | 2026-01-22 | 2/19/2026 12:00:00 AM | 28 | 28 | 30.7 | 110
B-19322 VIALE 26 | M-T1-12 | Concreto | MUROS T1 PISO 2 EJE 11 AL 12 ENTRE AYJ M=29,09,23 | 2026-01-22 | 2/5/2026 12:00:00 AM | 14 | 28 | 28.8 | 103
B-19322 VIALE 26 | M-T1-12 | Concreto | MUROS T1 PISO 2 EJE 11 AL 12 ENTRE AYJ M=29,09,23 | 2026-01-22 | 2/5/2026 12:00:00 AM | 14 | 28 | 29.7 | 106
B-19322 VIALE 26 | M-T1-12 | Concreto | MUROS T1 PISO 2 EJE 11 AL 12 ENTRE AYJ M=29,09,23 | 2026-01-22 | 2/5/2026 12:00:00 AM | 14 | 28 | 28.3 | 101
B-19322 VIALE 26 | M-T1-12 | Concreto | MUROS T1 PISO 2 EJE 11 AL 12 ENTRE AYJ M=29,09,23 | 2026-01-22 | 1/29/2026 12:00:00 AM | 7 | 28 | 25.2 | 90
B-19322 VIALE 26 | M-T1-12 | Concreto | MUROS T1 PISO 2 EJE 11 AL 12 ENTRE AYJ M=29,09,23 | 2026-01-22 | 1/29/2026 12:00:00 AM | 7 | 28 | 24.4 | 87
B-19322 VIALE 26 | M-T1-12 | Concreto | MUROS T1 PISO 2 EJE 11 AL 12 ENTRE AYJ M=29,09,23 | 2026-01-22 | 1/29/2026 12:00:00 AM | 7 | 28 | 23.9 | 85
B-19322 VIALE 26 | M-T1-12 | Concreto | MUROS T1 PISO 2 EJE 11 AL 12 ENTRE AYJ M=29,09,23 | 2026-01-22 | 1/26/2026 12:00:00 AM | 4 | 28 | 22.9 | 82
B-19322 VIALE 26 | M-T1-12 | Concreto | MUROS T1 PISO 2 EJE 11 AL 12 ENTRE AYJ M=29,09,23 | 2026-01-22 | 1/26/2026 12:00:00 AM | 4 | 28 | 22 | 78
B-19322 VIALE 26 | M-T1-12 | Concreto | MUROS T1 PISO 2 EJE 11 AL 12 ENTRE AYJ M=29,09,23 | 2026-01-22 | 1/26/2026 12:00:00 AM | 4 | 28 | 21.6 | 77
B-19322 VIALE 26 | M-T1-12 | Concreto | MUROS T1 PISO 2 EJE 11 AL 12 ENTRE AYJ M=29,09,23 | 2026-01-22 | 1/23/2026 12:00:00 AM | 1 | 28 | 5.3 | 19
B-19322 VIALE 26 | M-T1-12 | Concreto | MUROS T1 PISO 2 EJE 11 AL 12 ENTRE AYJ M=29,09,23 | 2026-01-22 | 1/23/2026 12:00:00 AM | 1 | 28 | 4.7 | 17
B-19322 VIALE 26 | M-T1-12 | Concreto | MUROS T1 PISO 2 EJE 11 AL 12 ENTRE AYJ M=29,09,23 | 2026-01-22 | 1/23/2026 12:00:00 AM | 1 | 28 | 4.5 | 16
B-19322 VIALE 26 | M-T2-36 | Concreto | MUROS T2 PISO 5 EJE 06 AL 07 ENTRE AYJ M=09,29,32 | 2026-01-22 | 2/19/2026 12:00:00 AM | 28 | 28 | 35.7 | 128
B-19322 VIALE 26 | M-T2-36 | Concreto | MUROS T2 PISO 5 EJE 06 AL 07 ENTRE AYJ M=09,29,32 | 2026-01-22 | 2/19/2026 12:00:00 AM | 28 | 28 | 34.5 | 123
B-19322 VIALE 26 | M-T2-36 | Concreto | MUROS T2 PISO 5 EJE 06 AL 07 ENTRE AYJ M=09,29,32 | 2026-01-22 | 2/19/2026 12:00:00 AM | 28 | 28 | 33.4 | 119
B-19322 VIALE 26 | M-T2-36 | Concreto | MUROS T2 PISO 5 EJE 06 AL 07 ENTRE AYJ M=09,29,32 | 2026-01-22 | 2/5/2026 12:00:00 AM | 14 | 28 | 28 | 100
B-19322 VIALE 26 | M-T2-36 | Concreto | MUROS T2 PISO 5 EJE 06 AL 07 ENTRE AYJ M=09,29,32 | 2026-01-22 | 2/5/2026 12:00:00 AM | 14 | 28 | 28 | 100
B-19322 VIALE 26 | M-T2-36 | Concreto | MUROS T2 PISO 5 EJE 06 AL 07 ENTRE AYJ M=09,29,32 | 2026-01-22 | 2/5/2026 12:00:00 AM | 14 | 28 | 29.4 | 105
B-19322 VIALE 26 | M-T2-36 | Concreto | MUROS T2 PISO 5 EJE 06 AL 07 ENTRE AYJ M=09,29,32 | 2026-01-22 | 1/29/2026 12:00:00 AM | 7 | 28 | 28.7 | 102
B-19322 VIALE 26 | M-T2-36 | Concreto | MUROS T2 PISO 5 EJE 06 AL 07 ENTRE AYJ M=09,29,32 | 2026-01-22 | 1/29/2026 12:00:00 AM | 7 | 28 | 28.4 | 101
B-19322 VIALE 26 | M-T2-36 | Concreto | MUROS T2 PISO 5 EJE 06 AL 07 ENTRE AYJ M=09,29,32 | 2026-01-22 | 1/29/2026 12:00:00 AM | 7 | 28 | 27.9 | 100
B-19322 VIALE 26 | M-T2-36 | Concreto | MUROS T2 PISO 5 EJE 06 AL 07 ENTRE AYJ M=09,29,32 | 2026-01-22 | 1/26/2026 12:00:00 AM | 4 | 28 | 21.4 | 76
B-19322 VIALE 26 | M-T2-36 | Concreto | MUROS T2 PISO 5 EJE 06 AL 07 ENTRE AYJ M=09,29,32 | 2026-01-22 | 1/26/2026 12:00:00 AM | 4 | 28 | 22.8 | 81
B-19322 VIALE 26 | M-T2-36 | Concreto | MUROS T2 PISO 5 EJE 06 AL 07 ENTRE AYJ M=09,29,32 | 2026-01-22 | 1/26/2026 12:00:00 AM | 4 | 28 | 22.4 | 80
B-19322 VIALE 26 | M-T2-36 | Concreto | MUROS T2 PISO 5 EJE 06 AL 07 ENTRE AYJ M=09,29,32 | 2026-01-22 | 1/23/2026 12:00:00 AM | 1 | 28 | 3.8 | 13
B-19322 VIALE 26 | M-T2-36 | Concreto | MUROS T2 PISO 5 EJE 06 AL 07 ENTRE AYJ M=09,29,32 | 2026-01-22 | 1/23/2026 12:00:00 AM | 1 | 28 | 3.7 | 13
B-19322 VIALE 26 | M-T2-36 | Concreto | MUROS T2 PISO 5 EJE 06 AL 07 ENTRE AYJ M=09,29,32 | 2026-01-22 | 1/23/2026 12:00:00 AM | 1 | 28 | 3.8 | 14
B-19322 VIALE 26 | M-T1-11 | Concreto | MUROS T1 P2 EJE 13Y14 ENTRE AyF M= 12a,25,01 | 2026-01-21 | 3/18/2026 12:00:00 AM | 56 | 28 | 30.8 | 110
B-19322 VIALE 26 | M-T1-11 | Concreto | MUROS T1 P2 EJE 13Y14 ENTRE AyF M= 12a,25,01 | 2026-01-21 | 3/18/2026 12:00:00 AM | 56 | 28 | 29.3 | 105
B-19322 VIALE 26 | M-T1-11 | Concreto | MUROS T1 P2 EJE 13Y14 ENTRE AyF M= 12a,25,01 | 2026-01-21 | 3/18/2026 12:00:00 AM | 56 | 28 | 30.7 | 110
B-19322 VIALE 26 | M-T1-11 | Concreto | MUROS T1 P2 EJE 13Y14 ENTRE AyF M= 12a,25,01 | 2026-01-21 | 2/18/2026 12:00:00 AM | 28 | 28 | 29.1 | 104
B-19322 VIALE 26 | M-T1-11 | Concreto | MUROS T1 P2 EJE 13Y14 ENTRE AyF M= 12a,25,01 | 2026-01-21 | 2/18/2026 12:00:00 AM | 28 | 28 | 26.9 | 96
B-19322 VIALE 26 | M-T1-11 | Concreto | MUROS T1 P2 EJE 13Y14 ENTRE AyF M= 12a,25,01 | 2026-01-21 | 2/18/2026 12:00:00 AM | 28 | 28 | 26 | 93
B-19322 VIALE 26 | M-T1-11 | Concreto | MUROS T1 P2 EJE 13Y14 ENTRE AyF M= 12a,25,01 | 2026-01-21 | 2/4/2026 12:00:00 AM | 14 | 28 | 28.8 | 103
B-19322 VIALE 26 | M-T1-11 | Concreto | MUROS T1 P2 EJE 13Y14 ENTRE AyF M= 12a,25,01 | 2026-01-21 | 2/4/2026 12:00:00 AM | 14 | 28 | 27.9 | 100
B-19322 VIALE 26 | M-T1-11 | Concreto | MUROS T1 P2 EJE 13Y14 ENTRE AyF M= 12a,25,01 | 2026-01-21 | 2/4/2026 12:00:00 AM | 14 | 28 | 25.3 | 90
B-19322 VIALE 26 | M-T1-11 | Concreto | MUROS T1 P2 EJE 13Y14 ENTRE AyF M= 12a,25,01 | 2026-01-21 | 1/28/2026 12:00:00 AM | 7 | 28 | 23.7 | 85
B-19322 VIALE 26 | M-T1-11 | Concreto | MUROS T1 P2 EJE 13Y14 ENTRE AyF M= 12a,25,01 | 2026-01-21 | 1/28/2026 12:00:00 AM | 7 | 28 | 22.9 | 82
B-19322 VIALE 26 | M-T1-11 | Concreto | MUROS T1 P2 EJE 13Y14 ENTRE AyF M= 12a,25,01 | 2026-01-21 | 1/28/2026 12:00:00 AM | 7 | 28 | 22.9 | 82
B-19322 VIALE 26 | M-T1-11 | Concreto | MUROS T1 P2 EJE 13Y14 ENTRE AyF M= 12a,25,01 | 2026-01-21 | 1/24/2026 12:00:00 AM | 3 | 28 | 17.9 | 64
B-19322 VIALE 26 | M-T1-11 | Concreto | MUROS T1 P2 EJE 13Y14 ENTRE AyF M= 12a,25,01 | 2026-01-21 | 1/24/2026 12:00:00 AM | 3 | 28 | 14.9 | 53
B-19322 VIALE 26 | M-T1-11 | Concreto | MUROS T1 P2 EJE 13Y14 ENTRE AyF M= 12a,25,01 | 2026-01-21 | 1/24/2026 12:00:00 AM | 3 | 28 | 17.9 | 64
B-19322 VIALE 26 | M-T2-35 | Concreto | MUROS T2 PISO 5 EJE 10Y11 ENTRE AyJ M=32,09,29 | 2026-01-21 | 2/18/2026 12:00:00 AM | 28 | 28 | 28.2 | 101
B-19322 VIALE 26 | M-T2-35 | Concreto | MUROS T2 PISO 5 EJE 10Y11 ENTRE AyJ M=32,09,29 | 2026-01-21 | 2/18/2026 12:00:00 AM | 28 | 28 | 29 | 104
B-19322 VIALE 26 | M-T2-35 | Concreto | MUROS T2 PISO 5 EJE 10Y11 ENTRE AyJ M=32,09,29 | 2026-01-21 | 2/18/2026 12:00:00 AM | 28 | 28 | 27.4 | 98
B-19322 VIALE 26 | M-T2-35 | Concreto | MUROS T2 PISO 5 EJE 10Y11 ENTRE AyJ M=32,09,29 | 2026-01-21 | 2/4/2026 12:00:00 AM | 14 | 28 | 24.7 | 88
B-19322 VIALE 26 | M-T2-35 | Concreto | MUROS T2 PISO 5 EJE 10Y11 ENTRE AyJ M=32,09,29 | 2026-01-21 | 2/4/2026 12:00:00 AM | 14 | 28 | 27.6 | 99
B-19322 VIALE 26 | M-T2-35 | Concreto | MUROS T2 PISO 5 EJE 10Y11 ENTRE AyJ M=32,09,29 | 2026-01-21 | 2/4/2026 12:00:00 AM | 14 | 28 | 25.8 | 92
B-19322 VIALE 26 | M-T2-35 | Concreto | MUROS T2 PISO 5 EJE 10Y11 ENTRE AyJ M=32,09,29 | 2026-01-21 | 1/28/2026 12:00:00 AM | 7 | 28 | 26.1 | 93
B-19322 VIALE 26 | M-T2-35 | Concreto | MUROS T2 PISO 5 EJE 10Y11 ENTRE AyJ M=32,09,29 | 2026-01-21 | 1/28/2026 12:00:00 AM | 7 | 28 | 24.8 | 89
B-19322 VIALE 26 | M-T2-35 | Concreto | MUROS T2 PISO 5 EJE 10Y11 ENTRE AyJ M=32,09,29 | 2026-01-21 | 1/28/2026 12:00:00 AM | 7 | 28 | 24 | 86
B-19322 VIALE 26 | M-T2-35 | Concreto | MUROS T2 PISO 5 EJE 10Y11 ENTRE AyJ M=32,09,29 | 2026-01-21 | 1/24/2026 12:00:00 AM | 3 | 28 | 19.2 | 68
B-19322 VIALE 26 | M-T2-35 | Concreto | MUROS T2 PISO 5 EJE 10Y11 ENTRE AyJ M=32,09,29 | 2026-01-21 | 1/24/2026 12:00:00 AM | 3 | 28 | 18.3 | 65
B-19322 VIALE 26 | M-T2-35 | Concreto | MUROS T2 PISO 5 EJE 10Y11 ENTRE AyJ M=32,09,29 | 2026-01-21 | 1/24/2026 12:00:00 AM | 3 | 28 | 20 | 72
B-19322 VIALE 26 | M-T2-35 | Concreto | MUROS T2 PISO 5 EJE 10Y11 ENTRE AyJ M=32,09,29 | 2026-01-21 | 1/22/2026 12:00:00 AM | 1 | 28 | 3.8 | 14
B-19322 VIALE 26 | M-T2-35 | Concreto | MUROS T2 PISO 5 EJE 10Y11 ENTRE AyJ M=32,09,29 | 2026-01-21 | 1/22/2026 12:00:00 AM | 1 | 28 | 3.9 | 14
B-19322 VIALE 26 | M-T2-35 | Concreto | MUROS T2 PISO 5 EJE 10Y11 ENTRE AyJ M=32,09,29 | 2026-01-21 | 1/22/2026 12:00:00 AM | 1 | 28 | 4.1 | 15
B-19322 VIALE 26 | M-T1-10 | Concreto | MUROS P2 EJE 14 AL 15 ENTRE HYJ M=32,31,07,27 | 2026-01-20 | 3/17/2026 12:00:00 AM | 56 | 28 | 31.4 | 112
B-19322 VIALE 26 | M-T1-10 | Concreto | MUROS P2 EJE 14 AL 15 ENTRE HYJ M=32,31,07,27 | 2026-01-20 | 3/17/2026 12:00:00 AM | 56 | 28 | 29.4 | 105
B-19322 VIALE 26 | M-T1-10 | Concreto | MUROS P2 EJE 14 AL 15 ENTRE HYJ M=32,31,07,27 | 2026-01-20 | 3/17/2026 12:00:00 AM | 56 | 28 | 29.5 | 106
B-19322 VIALE 26 | M-T1-10 | Concreto | MUROS P2 EJE 14 AL 15 ENTRE HYJ M=32,31,07,27 | 2026-01-20 | 2/17/2026 12:00:00 AM | 28 | 28 | 22.7 | 81
B-19322 VIALE 26 | M-T1-10 | Concreto | MUROS P2 EJE 14 AL 15 ENTRE HYJ M=32,31,07,27 | 2026-01-20 | 2/17/2026 12:00:00 AM | 28 | 28 | 25.6 | 91
B-19322 VIALE 26 | M-T1-10 | Concreto | MUROS P2 EJE 14 AL 15 ENTRE HYJ M=32,31,07,27 | 2026-01-20 | 2/17/2026 12:00:00 AM | 28 | 28 | 26.4 | 94
B-19322 VIALE 26 | M-T1-10 | Concreto | MUROS P2 EJE 14 AL 15 ENTRE HYJ M=32,31,07,27 | 2026-01-20 | 2/3/2026 12:00:00 AM | 14 | 28 | 25.3 | 90
B-19322 VIALE 26 | M-T1-10 | Concreto | MUROS P2 EJE 14 AL 15 ENTRE HYJ M=32,31,07,27 | 2026-01-20 | 2/3/2026 12:00:00 AM | 14 | 28 | 24.6 | 88
B-19322 VIALE 26 | M-T1-10 | Concreto | MUROS P2 EJE 14 AL 15 ENTRE HYJ M=32,31,07,27 | 2026-01-20 | 2/3/2026 12:00:00 AM | 14 | 28 | 24.1 | 86
B-19322 VIALE 26 | M-T1-10 | Concreto | MUROS P2 EJE 14 AL 15 ENTRE HYJ M=32,31,07,27 | 2026-01-20 | 1/27/2026 12:00:00 AM | 7 | 28 | 23.3 | 83
B-19322 VIALE 26 | M-T1-10 | Concreto | MUROS P2 EJE 14 AL 15 ENTRE HYJ M=32,31,07,27 | 2026-01-20 | 1/27/2026 12:00:00 AM | 7 | 28 | 21.5 | 77
B-19322 VIALE 26 | M-T1-10 | Concreto | MUROS P2 EJE 14 AL 15 ENTRE HYJ M=32,31,07,27 | 2026-01-20 | 1/27/2026 12:00:00 AM | 7 | 28 | 21.4 | 77
B-19322 VIALE 26 | M-T1-10 | Concreto | MUROS P2 EJE 14 AL 15 ENTRE HYJ M=32,31,07,27 | 2026-01-20 | 1/23/2026 12:00:00 AM | 3 | 28 | 17.5 | 62
B-19322 VIALE 26 | M-T1-10 | Concreto | MUROS P2 EJE 14 AL 15 ENTRE HYJ M=32,31,07,27 | 2026-01-20 | 1/23/2026 12:00:00 AM | 3 | 28 | 17.5 | 62
B-19322 VIALE 26 | M-T1-10 | Concreto | MUROS P2 EJE 14 AL 15 ENTRE HYJ M=32,31,07,27 | 2026-01-20 | 1/23/2026 12:00:00 AM | 3 | 28 | 16.7 | 60
B-19322 VIALE 26 | M-T2-33 | Concreto | MUROS T2 PISO 5 EJE 12 AL 15 ENTRE AYJ M=3,4,35,36,37,38,39 | 2026-01-20 | 2/17/2026 12:00:00 AM | 28 | 28 | 28.3 | 101
B-19322 VIALE 26 | M-T2-33 | Concreto | MUROS T2 PISO 5 EJE 12 AL 15 ENTRE AYJ M=3,4,35,36,37,38,39 | 2026-01-20 | 2/17/2026 12:00:00 AM | 28 | 28 | 28.6 | 102
B-19322 VIALE 26 | M-T2-33 | Concreto | MUROS T2 PISO 5 EJE 12 AL 15 ENTRE AYJ M=3,4,35,36,37,38,39 | 2026-01-20 | 2/17/2026 12:00:00 AM | 28 | 28 | 29.8 | 106
B-19322 VIALE 26 | M-T2-33 | Concreto | MUROS T2 PISO 5 EJE 12 AL 15 ENTRE AYJ M=3,4,35,36,37,38,39 | 2026-01-20 | 2/3/2026 12:00:00 AM | 14 | 28 | 23.4 | 83
B-19322 VIALE 26 | M-T2-33 | Concreto | MUROS T2 PISO 5 EJE 12 AL 15 ENTRE AYJ M=3,4,35,36,37,38,39 | 2026-01-20 | 2/3/2026 12:00:00 AM | 14 | 28 | 24.2 | 86
B-19322 VIALE 26 | M-T2-33 | Concreto | MUROS T2 PISO 5 EJE 12 AL 15 ENTRE AYJ M=3,4,35,36,37,38,39 | 2026-01-20 | 2/3/2026 12:00:00 AM | 14 | 28 | 24.4 | 87
B-19322 VIALE 26 | M-T2-33 | Concreto | MUROS T2 PISO 5 EJE 12 AL 15 ENTRE AYJ M=3,4,35,36,37,38,39 | 2026-01-20 | 1/27/2026 12:00:00 AM | 7 | 28 | 23.4 | 84
B-19322 VIALE 26 | M-T2-33 | Concreto | MUROS T2 PISO 5 EJE 12 AL 15 ENTRE AYJ M=3,4,35,36,37,38,39 | 2026-01-20 | 1/27/2026 12:00:00 AM | 7 | 28 | 23.9 | 85
B-19322 VIALE 26 | M-T2-33 | Concreto | MUROS T2 PISO 5 EJE 12 AL 15 ENTRE AYJ M=3,4,35,36,37,38,39 | 2026-01-20 | 1/27/2026 12:00:00 AM | 7 | 28 | 22.9 | 82
B-19322 VIALE 26 | M-T2-33 | Concreto | MUROS T2 PISO 5 EJE 12 AL 15 ENTRE AYJ M=3,4,35,36,37,38,39 | 2026-01-20 | 1/23/2026 12:00:00 AM | 3 | 28 | 17.5 | 62
B-19322 VIALE 26 | M-T2-33 | Concreto | MUROS T2 PISO 5 EJE 12 AL 15 ENTRE AYJ M=3,4,35,36,37,38,39 | 2026-01-20 | 1/23/2026 12:00:00 AM | 3 | 28 | 16 | 57
B-19322 VIALE 26 | M-T2-33 | Concreto | MUROS T2 PISO 5 EJE 12 AL 15 ENTRE AYJ M=3,4,35,36,37,38,39 | 2026-01-20 | 1/23/2026 12:00:00 AM | 3 | 28 | 16.6 | 59
B-19322 VIALE 26 | M-T2-34 | Concreto | MUROS T2 PISO 5 EJE 12 AL 15 ENTRE AYJ M=2,31,14 | 2026-01-20 | 2/17/2026 12:00:00 AM | 28 | 28 | 32.2 | 115
B-19322 VIALE 26 | M-T2-34 | Concreto | MUROS T2 PISO 5 EJE 12 AL 15 ENTRE AYJ M=2,31,14 | 2026-01-20 | 2/17/2026 12:00:00 AM | 28 | 28 | 30.7 | 110
B-19322 VIALE 26 | M-T2-34 | Concreto | MUROS T2 PISO 5 EJE 12 AL 15 ENTRE AYJ M=2,31,14 | 2026-01-20 | 2/17/2026 12:00:00 AM | 28 | 28 | 30 | 107
B-19322 VIALE 26 | M-T2-34 | Concreto | MUROS T2 PISO 5 EJE 12 AL 15 ENTRE AYJ M=2,31,14 | 2026-01-20 | 2/3/2026 12:00:00 AM | 14 | 28 | 30.3 | 108
B-19322 VIALE 26 | M-T2-34 | Concreto | MUROS T2 PISO 5 EJE 12 AL 15 ENTRE AYJ M=2,31,14 | 2026-01-20 | 2/3/2026 12:00:00 AM | 14 | 28 | 26.9 | 96
B-19322 VIALE 26 | M-T2-34 | Concreto | MUROS T2 PISO 5 EJE 12 AL 15 ENTRE AYJ M=2,31,14 | 2026-01-20 | 2/3/2026 12:00:00 AM | 14 | 28 | 30.4 | 109
B-19322 VIALE 26 | M-T2-34 | Concreto | MUROS T2 PISO 5 EJE 12 AL 15 ENTRE AYJ M=2,31,14 | 2026-01-20 | 1/27/2026 12:00:00 AM | 7 | 28 | 26.3 | 94
B-19322 VIALE 26 | M-T2-34 | Concreto | MUROS T2 PISO 5 EJE 12 AL 15 ENTRE AYJ M=2,31,14 | 2026-01-20 | 1/27/2026 12:00:00 AM | 7 | 28 | 25.7 | 92
B-19322 VIALE 26 | M-T2-34 | Concreto | MUROS T2 PISO 5 EJE 12 AL 15 ENTRE AYJ M=2,31,14 | 2026-01-20 | 1/27/2026 12:00:00 AM | 7 | 28 | 24.7 | 88
B-19322 VIALE 26 | M-T2-34 | Concreto | MUROS T2 PISO 5 EJE 12 AL 15 ENTRE AYJ M=2,31,14 | 2026-01-20 | 1/23/2026 12:00:00 AM | 3 | 28 | 20 | 71
B-19322 VIALE 26 | M-T2-34 | Concreto | MUROS T2 PISO 5 EJE 12 AL 15 ENTRE AYJ M=2,31,14 | 2026-01-20 | 1/23/2026 12:00:00 AM | 3 | 28 | 21.8 | 78
B-19322 VIALE 26 | M-T2-34 | Concreto | MUROS T2 PISO 5 EJE 12 AL 15 ENTRE AYJ M=2,31,14 | 2026-01-20 | 1/23/2026 12:00:00 AM | 3 | 28 | 19.5 | 70
B-19322 VIALE 26 | P-T1-05 | Concreto | PLACA T1 PISO 2 EJE 01 AL 04 ENTRE AYJ | 2026-01-20 | 2/17/2026 12:00:00 AM | 28 | 21 | 22.8 | 108
B-19322 VIALE 26 | P-T1-05 | Concreto | PLACA T1 PISO 2 EJE 01 AL 04 ENTRE AYJ | 2026-01-20 | 2/17/2026 12:00:00 AM | 28 | 21 | 21.7 | 103
B-19322 VIALE 26 | P-T1-05 | Concreto | PLACA T1 PISO 2 EJE 01 AL 04 ENTRE AYJ | 2026-01-20 | 2/17/2026 12:00:00 AM | 28 | 21 | 20.1 | 96
B-19322 VIALE 26 | P-T1-05 | Concreto | PLACA T1 PISO 2 EJE 01 AL 04 ENTRE AYJ | 2026-01-20 | 2/3/2026 12:00:00 AM | 14 | 21 | 20.6 | 98
B-19322 VIALE 26 | P-T1-05 | Concreto | PLACA T1 PISO 2 EJE 01 AL 04 ENTRE AYJ | 2026-01-20 | 2/3/2026 12:00:00 AM | 14 | 21 | 21 | 100
B-19322 VIALE 26 | P-T1-05 | Concreto | PLACA T1 PISO 2 EJE 01 AL 04 ENTRE AYJ | 2026-01-20 | 2/3/2026 12:00:00 AM | 14 | 21 | 18.5 | 88
B-19322 VIALE 26 | P-T1-05 | Concreto | PLACA T1 PISO 2 EJE 01 AL 04 ENTRE AYJ | 2026-01-20 | 1/27/2026 12:00:00 AM | 7 | 21 | 16.8 | 80
B-19322 VIALE 26 | P-T1-05 | Concreto | PLACA T1 PISO 2 EJE 01 AL 04 ENTRE AYJ | 2026-01-20 | 1/27/2026 12:00:00 AM | 7 | 21 | 17.7 | 84
B-19322 VIALE 26 | P-T1-05 | Concreto | PLACA T1 PISO 2 EJE 01 AL 04 ENTRE AYJ | 2026-01-20 | 1/27/2026 12:00:00 AM | 7 | 21 | 17.7 | 84
B-19322 VIALE 26 | P-T1-05 | Concreto | PLACA T1 PISO 2 EJE 01 AL 04 ENTRE AYJ | 2026-01-20 | 1/23/2026 12:00:00 AM | 3 | 21 | 11.7 | 56
B-19322 VIALE 26 | P-T1-05 | Concreto | PLACA T1 PISO 2 EJE 01 AL 04 ENTRE AYJ | 2026-01-20 | 1/23/2026 12:00:00 AM | 3 | 21 | 11.3 | 54
B-19322 VIALE 26 | P-T1-05 | Concreto | PLACA T1 PISO 2 EJE 01 AL 04 ENTRE AYJ | 2026-01-20 | 1/23/2026 12:00:00 AM | 3 | 21 | 12.8 | 61
B-19322 VIALE 26 | P-T2-23 | Concreto | PLACA T2 PISO 05 EJE 01 AL 04 ENTRE AyJ | 2026-01-20 | 2/18/2026 12:00:00 AM | 28 | 21 | 26.8 | 128
B-19322 VIALE 26 | P-T2-23 | Concreto | PLACA T2 PISO 05 EJE 01 AL 04 ENTRE AyJ | 2026-01-20 | 2/18/2026 12:00:00 AM | 28 | 21 | 27.5 | 131
B-19322 VIALE 26 | P-T2-23 | Concreto | PLACA T2 PISO 05 EJE 01 AL 04 ENTRE AyJ | 2026-01-20 | 2/18/2026 12:00:00 AM | 28 | 21 | 28.3 | 135
B-19322 VIALE 26 | P-T2-23 | Concreto | PLACA T2 PISO 05 EJE 01 AL 04 ENTRE AyJ | 2026-01-20 | 2/4/2026 12:00:00 AM | 14 | 21 | 25 | 119
B-19322 VIALE 26 | P-T2-23 | Concreto | PLACA T2 PISO 05 EJE 01 AL 04 ENTRE AyJ | 2026-01-20 | 2/4/2026 12:00:00 AM | 14 | 21 | 25 | 119
B-19322 VIALE 26 | P-T2-23 | Concreto | PLACA T2 PISO 05 EJE 01 AL 04 ENTRE AyJ | 2026-01-20 | 2/4/2026 12:00:00 AM | 14 | 21 | 26.7 | 127
B-19322 VIALE 26 | P-T2-23 | Concreto | PLACA T2 PISO 05 EJE 01 AL 04 ENTRE AyJ | 2026-01-20 | 1/28/2026 12:00:00 AM | 7 | 21 | 20 | 95
B-19322 VIALE 26 | P-T2-23 | Concreto | PLACA T2 PISO 05 EJE 01 AL 04 ENTRE AyJ | 2026-01-20 | 1/28/2026 12:00:00 AM | 7 | 21 | 24.8 | 118
B-19322 VIALE 26 | P-T2-23 | Concreto | PLACA T2 PISO 05 EJE 01 AL 04 ENTRE AyJ | 2026-01-20 | 1/28/2026 12:00:00 AM | 7 | 21 | 24.5 | 117
B-19322 VIALE 26 | P-T2-23 | Concreto | PLACA T2 PISO 05 EJE 01 AL 04 ENTRE AyJ | 2026-01-20 | 1/24/2026 12:00:00 AM | 3 | 21 | 19.3 | 92
B-19322 VIALE 26 | P-T2-23 | Concreto | PLACA T2 PISO 05 EJE 01 AL 04 ENTRE AyJ | 2026-01-20 | 1/24/2026 12:00:00 AM | 3 | 21 | 19.1 | 91
B-19322 VIALE 26 | P-T2-23 | Concreto | PLACA T2 PISO 05 EJE 01 AL 04 ENTRE AyJ | 2026-01-20 | 1/24/2026 12:00:00 AM | 3 | 21 | 20.9 | 100
B-19322 VIALE 26 | P-T2-22 | Concreto | PLACA T2 PISO 5 EJE 04 AL 06 ENTRE AyJ | 2026-01-19 | 2/16/2026 12:00:00 AM | 28 | 21 | 25.4 | 121
B-19322 VIALE 26 | P-T2-22 | Concreto | PLACA T2 PISO 5 EJE 04 AL 06 ENTRE AyJ | 2026-01-19 | 2/16/2026 12:00:00 AM | 28 | 21 | 27.6 | 131
B-19322 VIALE 26 | P-T2-22 | Concreto | PLACA T2 PISO 5 EJE 04 AL 06 ENTRE AyJ | 2026-01-19 | 2/16/2026 12:00:00 AM | 28 | 21 | 27.8 | 132
B-19322 VIALE 26 | P-T2-22 | Concreto | PLACA T2 PISO 5 EJE 04 AL 06 ENTRE AyJ | 2026-01-19 | 2/2/2026 12:00:00 AM | 14 | 21 | 22.4 | 106
B-19322 VIALE 26 | P-T2-22 | Concreto | PLACA T2 PISO 5 EJE 04 AL 06 ENTRE AyJ | 2026-01-19 | 2/2/2026 12:00:00 AM | 14 | 21 | 22.1 | 105
B-19322 VIALE 26 | P-T2-22 | Concreto | PLACA T2 PISO 5 EJE 04 AL 06 ENTRE AyJ | 2026-01-19 | 2/2/2026 12:00:00 AM | 14 | 21 | 22.7 | 108
B-19322 VIALE 26 | P-T2-22 | Concreto | PLACA T2 PISO 5 EJE 04 AL 06 ENTRE AyJ | 2026-01-19 | 1/26/2026 12:00:00 AM | 7 | 21 | 19.3 | 92
B-19322 VIALE 26 | P-T2-22 | Concreto | PLACA T2 PISO 5 EJE 04 AL 06 ENTRE AyJ | 2026-01-19 | 1/26/2026 12:00:00 AM | 7 | 21 | 19.7 | 94
B-19322 VIALE 26 | P-T2-22 | Concreto | PLACA T2 PISO 5 EJE 04 AL 06 ENTRE AyJ | 2026-01-19 | 1/26/2026 12:00:00 AM | 7 | 21 | 18.9 | 90
B-19322 VIALE 26 | P-T2-22 | Concreto | PLACA T2 PISO 5 EJE 04 AL 06 ENTRE AyJ | 2026-01-19 | 1/22/2026 12:00:00 AM | 3 | 21 | 12.8 | 61
B-19322 VIALE 26 | P-T2-22 | Concreto | PLACA T2 PISO 5 EJE 04 AL 06 ENTRE AyJ | 2026-01-19 | 1/22/2026 12:00:00 AM | 3 | 21 | 13.7 | 65
B-19322 VIALE 26 | P-T2-22 | Concreto | PLACA T2 PISO 5 EJE 04 AL 06 ENTRE AyJ | 2026-01-19 | 1/22/2026 12:00:00 AM | 3 | 21 | 12.3 | 58
B-19322 VIALE 26 | P-T2-22 | Concreto | PLACA T2 PISO 5 EJE 04 AL 06 ENTRE AyJ | 2026-01-19 | 1/20/2026 12:00:00 AM | 1 | 21 | 1.7 | 8
B-19322 VIALE 26 | P-T2-22 | Concreto | PLACA T2 PISO 5 EJE 04 AL 06 ENTRE AyJ | 2026-01-19 | 1/20/2026 12:00:00 AM | 1 | 21 | 1.7 | 8
B-19322 VIALE 26 | P-T2-22 | Concreto | PLACA T2 PISO 5 EJE 04 AL 06 ENTRE AyJ | 2026-01-19 | 1/20/2026 12:00:00 AM | 1 | 21 | 1.8 | 9
B-19322 VIALE 26 | P-T2-22 | Concreto | PLACA T2 PISO 5 EJE 04 AL 06 ENTRE AyJ | 2026-01-19 | 1/20/2026 12:00:00 AM | 1 | 21 | 1.8 | 9
B-19322 VIALE 26 | P-T2-22 | Concreto | PLACA T2 PISO 5 EJE 04 AL 06 ENTRE AyJ | 2026-01-19 | 1/20/2026 12:00:00 AM | 1 | 21 | 1.7 | 8
B-19322 VIALE 26 | P-T2-22 | Concreto | PLACA T2 PISO 5 EJE 04 AL 06 ENTRE AyJ | 2026-01-19 | 1/20/2026 12:00:00 AM | 1 | 21 | 1.7 | 8
B-19322 VIALE 26 | M-T2-32 | Concreto | MUROS T2 P4 EJE 01 AL 02 ENTRE AYD M=01,21,05,20,26,25,19 | 2026-01-17 | 2/14/2026 12:00:00 AM | 28 | 28 | 27.5 | 98
B-19322 VIALE 26 | M-T2-32 | Concreto | MUROS T2 P4 EJE 01 AL 02 ENTRE AYD M=01,21,05,20,26,25,19 | 2026-01-17 | 2/14/2026 12:00:00 AM | 28 | 28 | 25.7 | 92
B-19322 VIALE 26 | M-T2-32 | Concreto | MUROS T2 P4 EJE 01 AL 02 ENTRE AYD M=01,21,05,20,26,25,19 | 2026-01-17 | 2/14/2026 12:00:00 AM | 28 | 28 | 27.8 | 99
B-19322 VIALE 26 | M-T2-32 | Concreto | MUROS T2 P4 EJE 01 AL 02 ENTRE AYD M=01,21,05,20,26,25,19 | 2026-01-17 | 1/31/2026 12:00:00 AM | 14 | 28 | 26.8 | 96
B-19322 VIALE 26 | M-T2-32 | Concreto | MUROS T2 P4 EJE 01 AL 02 ENTRE AYD M=01,21,05,20,26,25,19 | 2026-01-17 | 1/31/2026 12:00:00 AM | 14 | 28 | 24.6 | 88
B-19322 VIALE 26 | M-T2-32 | Concreto | MUROS T2 P4 EJE 01 AL 02 ENTRE AYD M=01,21,05,20,26,25,19 | 2026-01-17 | 1/31/2026 12:00:00 AM | 14 | 28 | 25.3 | 90
B-19322 VIALE 26 | M-T2-32 | Concreto | MUROS T2 P4 EJE 01 AL 02 ENTRE AYD M=01,21,05,20,26,25,19 | 2026-01-17 | 1/24/2026 12:00:00 AM | 7 | 28 | 21.6 | 77
B-19322 VIALE 26 | M-T2-32 | Concreto | MUROS T2 P4 EJE 01 AL 02 ENTRE AYD M=01,21,05,20,26,25,19 | 2026-01-17 | 1/24/2026 12:00:00 AM | 7 | 28 | 21 | 75
B-19322 VIALE 26 | M-T2-32 | Concreto | MUROS T2 P4 EJE 01 AL 02 ENTRE AYD M=01,21,05,20,26,25,19 | 2026-01-17 | 1/24/2026 12:00:00 AM | 7 | 28 | 23.1 | 82
B-19322 VIALE 26 | M-T2-32 | Concreto | MUROS T2 P4 EJE 01 AL 02 ENTRE AYD M=01,21,05,20,26,25,19 | 2026-01-17 | 1/20/2026 12:00:00 AM | 3 | 28 | 17.7 | 63
B-19322 VIALE 26 | M-T2-32 | Concreto | MUROS T2 P4 EJE 01 AL 02 ENTRE AYD M=01,21,05,20,26,25,19 | 2026-01-17 | 1/20/2026 12:00:00 AM | 3 | 28 | 17.5 | 62
B-19322 VIALE 26 | M-T2-32 | Concreto | MUROS T2 P4 EJE 01 AL 02 ENTRE AYD M=01,21,05,20,26,25,19 | 2026-01-17 | 1/20/2026 12:00:00 AM | 3 | 28 | 15.1 | 54
B-19322 VIALE 26 | M-T2-32 | Concreto | MUROS T2 P4 EJE 01 AL 02 ENTRE AYD M=01,21,05,20,26,25,19 | 2026-01-17 | 1/19/2026 12:00:00 AM | 1 | 28 | 10.2 | 36
B-19322 VIALE 26 | M-T2-32 | Concreto | MUROS T2 P4 EJE 01 AL 02 ENTRE AYD M=01,21,05,20,26,25,19 | 2026-01-17 | 1/19/2026 12:00:00 AM | 1 | 28 | 9.6 | 34
B-19322 VIALE 26 | M-T2-32 | Concreto | MUROS T2 P4 EJE 01 AL 02 ENTRE AYD M=01,21,05,20,26,25,19 | 2026-01-17 | 1/19/2026 12:00:00 AM | 1 | 28 | 8.8 | 31
B-19322 VIALE 26 | P-T1-04 | Concreto | PLACA T1 PISO 2 EJE 08 AL 04 ENTRE JYG | 2026-01-17 | 2/14/2026 12:00:00 AM | 28 | 21 | 23.9 | 114
B-19322 VIALE 26 | P-T1-04 | Concreto | PLACA T1 PISO 2 EJE 08 AL 04 ENTRE JYG | 2026-01-17 | 2/14/2026 12:00:00 AM | 28 | 21 | 21.7 | 103
B-19322 VIALE 26 | P-T1-04 | Concreto | PLACA T1 PISO 2 EJE 08 AL 04 ENTRE JYG | 2026-01-17 | 2/14/2026 12:00:00 AM | 28 | 21 | 22.6 | 108
B-19322 VIALE 26 | P-T1-04 | Concreto | PLACA T1 PISO 2 EJE 08 AL 04 ENTRE JYG | 2026-01-17 | 1/31/2026 12:00:00 AM | 14 | 21 | 19.2 | 91
B-19322 VIALE 26 | P-T1-04 | Concreto | PLACA T1 PISO 2 EJE 08 AL 04 ENTRE JYG | 2026-01-17 | 1/31/2026 12:00:00 AM | 14 | 21 | 22.1 | 105
B-19322 VIALE 26 | P-T1-04 | Concreto | PLACA T1 PISO 2 EJE 08 AL 04 ENTRE JYG | 2026-01-17 | 1/31/2026 12:00:00 AM | 14 | 21 | 19.3 | 92
B-19322 VIALE 26 | P-T1-04 | Concreto | PLACA T1 PISO 2 EJE 08 AL 04 ENTRE JYG | 2026-01-17 | 1/24/2026 12:00:00 AM | 7 | 21 | 17.7 | 84
B-19322 VIALE 26 | P-T1-04 | Concreto | PLACA T1 PISO 2 EJE 08 AL 04 ENTRE JYG | 2026-01-17 | 1/24/2026 12:00:00 AM | 7 | 21 | 17.5 | 84
B-19322 VIALE 26 | P-T1-04 | Concreto | PLACA T1 PISO 2 EJE 08 AL 04 ENTRE JYG | 2026-01-17 | 1/24/2026 12:00:00 AM | 7 | 21 | 15.2 | 72
B-19322 VIALE 26 | P-T1-04 | Concreto | PLACA T1 PISO 2 EJE 08 AL 04 ENTRE JYG | 2026-01-17 | 1/20/2026 12:00:00 AM | 3 | 21 | 13 | 62
B-19322 VIALE 26 | P-T1-04 | Concreto | PLACA T1 PISO 2 EJE 08 AL 04 ENTRE JYG | 2026-01-17 | 1/20/2026 12:00:00 AM | 3 | 21 | 12.5 | 59
B-19322 VIALE 26 | P-T1-04 | Concreto | PLACA T1 PISO 2 EJE 08 AL 04 ENTRE JYG | 2026-01-17 | 1/20/2026 12:00:00 AM | 3 | 21 | 14.1 | 67
B-19322 VIALE 26 | P-T1-04 | Concreto | PLACA T1 PISO 2 EJE 08 AL 04 ENTRE JYG | 2026-01-17 | 1/19/2026 12:00:00 AM | 1 | 21 | 7.7 | 36
B-19322 VIALE 26 | P-T1-04 | Concreto | PLACA T1 PISO 2 EJE 08 AL 04 ENTRE JYG | 2026-01-17 | 1/19/2026 12:00:00 AM | 1 | 21 | 8.7 | 42
B-19322 VIALE 26 | P-T1-04 | Concreto | PLACA T1 PISO 2 EJE 08 AL 04 ENTRE JYG | 2026-01-17 | 1/19/2026 12:00:00 AM | 1 | 21 | 8.3 | 39
B-19322 VIALE 26 | P-T2-21 | Concreto | PLACA T2 PISO 5 EJE 06 AL 08 ENTRE AYJ | 2026-01-17 | 2/14/2026 12:00:00 AM | 28 | 21 | 22 | 104
B-19322 VIALE 26 | P-T2-21 | Concreto | PLACA T2 PISO 5 EJE 06 AL 08 ENTRE AYJ | 2026-01-17 | 2/14/2026 12:00:00 AM | 28 | 21 | 21.3 | 101
B-19322 VIALE 26 | P-T2-21 | Concreto | PLACA T2 PISO 5 EJE 06 AL 08 ENTRE AYJ | 2026-01-17 | 2/14/2026 12:00:00 AM | 28 | 21 | 19.7 | 94
B-19322 VIALE 26 | P-T2-21 | Concreto | PLACA T2 PISO 5 EJE 06 AL 08 ENTRE AYJ | 2026-01-17 | 1/31/2026 12:00:00 AM | 14 | 21 | 22.6 | 108
B-19322 VIALE 26 | P-T2-21 | Concreto | PLACA T2 PISO 5 EJE 06 AL 08 ENTRE AYJ | 2026-01-17 | 1/31/2026 12:00:00 AM | 14 | 21 | 21.4 | 102
B-19322 VIALE 26 | P-T2-21 | Concreto | PLACA T2 PISO 5 EJE 06 AL 08 ENTRE AYJ | 2026-01-17 | 1/31/2026 12:00:00 AM | 14 | 21 | 22.6 | 108
B-19322 VIALE 26 | P-T2-21 | Concreto | PLACA T2 PISO 5 EJE 06 AL 08 ENTRE AYJ | 2026-01-17 | 1/24/2026 12:00:00 AM | 7 | 21 | 19.2 | 92
B-19322 VIALE 26 | P-T2-21 | Concreto | PLACA T2 PISO 5 EJE 06 AL 08 ENTRE AYJ | 2026-01-17 | 1/24/2026 12:00:00 AM | 7 | 21 | 17.5 | 83
B-19322 VIALE 26 | P-T2-21 | Concreto | PLACA T2 PISO 5 EJE 06 AL 08 ENTRE AYJ | 2026-01-17 | 1/24/2026 12:00:00 AM | 7 | 21 | 14.8 | 70
B-19322 VIALE 26 | P-T2-21 | Concreto | PLACA T2 PISO 5 EJE 06 AL 08 ENTRE AYJ | 2026-01-17 | 1/20/2026 12:00:00 AM | 3 | 21 | 12.4 | 59
B-19322 VIALE 26 | P-T2-21 | Concreto | PLACA T2 PISO 5 EJE 06 AL 08 ENTRE AYJ | 2026-01-17 | 1/20/2026 12:00:00 AM | 3 | 21 | 13.5 | 64
B-19322 VIALE 26 | P-T2-21 | Concreto | PLACA T2 PISO 5 EJE 06 AL 08 ENTRE AYJ | 2026-01-17 | 1/20/2026 12:00:00 AM | 3 | 21 | 13 | 62
B-19322 VIALE 26 | P-T2-21 | Concreto | PLACA T2 PISO 5 EJE 06 AL 08 ENTRE AYJ | 2026-01-17 | 1/19/2026 12:00:00 AM | 1 | 21 | 8.8 | 42
B-19322 VIALE 26 | P-T2-21 | Concreto | PLACA T2 PISO 5 EJE 06 AL 08 ENTRE AYJ | 2026-01-17 | 1/19/2026 12:00:00 AM | 1 | 21 | 8 | 38
B-19322 VIALE 26 | P-T2-21 | Concreto | PLACA T2 PISO 5 EJE 06 AL 08 ENTRE AYJ | 2026-01-17 | 1/19/2026 12:00:00 AM | 1 | 21 | 8.8 | 42
B-19322 VIALE 26 | M-T2-31 | Concreto | MUROS T2 PISO 4 EJE 02 Y 03 ENTRE AyJ -01,27,16,15 | 2026-01-16 | 2/13/2026 12:00:00 AM | 28 | 28 | 28.6 | 102
B-19322 VIALE 26 | M-T2-31 | Concreto | MUROS T2 PISO 4 EJE 02 Y 03 ENTRE AyJ -01,27,16,15 | 2026-01-16 | 2/13/2026 12:00:00 AM | 28 | 28 | 30.2 | 108
B-19322 VIALE 26 | M-T2-31 | Concreto | MUROS T2 PISO 4 EJE 02 Y 03 ENTRE AyJ -01,27,16,15 | 2026-01-16 | 2/13/2026 12:00:00 AM | 28 | 28 | 30.4 | 108
B-19322 VIALE 26 | M-T2-31 | Concreto | MUROS T2 PISO 4 EJE 02 Y 03 ENTRE AyJ -01,27,16,15 | 2026-01-16 | 1/30/2026 12:00:00 AM | 14 | 28 | 27.6 | 98
B-19322 VIALE 26 | M-T2-31 | Concreto | MUROS T2 PISO 4 EJE 02 Y 03 ENTRE AyJ -01,27,16,15 | 2026-01-16 | 1/30/2026 12:00:00 AM | 14 | 28 | 27.2 | 97
B-19322 VIALE 26 | M-T2-31 | Concreto | MUROS T2 PISO 4 EJE 02 Y 03 ENTRE AyJ -01,27,16,15 | 2026-01-16 | 1/30/2026 12:00:00 AM | 14 | 28 | 25.8 | 92
B-19322 VIALE 26 | M-T2-31 | Concreto | MUROS T2 PISO 4 EJE 02 Y 03 ENTRE AyJ -01,27,16,15 | 2026-01-16 | 1/23/2026 12:00:00 AM | 7 | 28 | 24.6 | 88
B-19322 VIALE 26 | M-T2-31 | Concreto | MUROS T2 PISO 4 EJE 02 Y 03 ENTRE AyJ -01,27,16,15 | 2026-01-16 | 1/23/2026 12:00:00 AM | 7 | 28 | 24.3 | 87
B-19322 VIALE 26 | M-T2-31 | Concreto | MUROS T2 PISO 4 EJE 02 Y 03 ENTRE AyJ -01,27,16,15 | 2026-01-16 | 1/23/2026 12:00:00 AM | 7 | 28 | 24.5 | 88
B-19322 VIALE 26 | M-T2-31 | Concreto | MUROS T2 PISO 4 EJE 02 Y 03 ENTRE AyJ -01,27,16,15 | 2026-01-16 | 1/19/2026 12:00:00 AM | 3 | 28 | 13.2 | 47
B-19322 VIALE 26 | M-T2-31 | Concreto | MUROS T2 PISO 4 EJE 02 Y 03 ENTRE AyJ -01,27,16,15 | 2026-01-16 | 1/19/2026 12:00:00 AM | 3 | 28 | 13.2 | 47
B-19322 VIALE 26 | M-T2-31 | Concreto | MUROS T2 PISO 4 EJE 02 Y 03 ENTRE AyJ -01,27,16,15 | 2026-01-16 | 1/19/2026 12:00:00 AM | 3 | 28 | 19.2 | 69
B-19322 VIALE 26 | M-T2-31 | Concreto | MUROS T2 PISO 4 EJE 02 Y 03 ENTRE AyJ -01,27,16,15 | 2026-01-16 | 1/19/2026 12:00:00 AM | 3 | 28 | 19.2 | 69
B-19322 VIALE 26 | M-T2-31 | Concreto | MUROS T2 PISO 4 EJE 02 Y 03 ENTRE AyJ -01,27,16,15 | 2026-01-16 | 1/19/2026 12:00:00 AM | 3 | 28 | 17.2 | 61
B-19322 VIALE 26 | M-T2-31 | Concreto | MUROS T2 PISO 4 EJE 02 Y 03 ENTRE AyJ -01,27,16,15 | 2026-01-16 | 1/19/2026 12:00:00 AM | 3 | 28 | 17.2 | 61
B-19322 VIALE 26 | M-T2-31 | Concreto | MUROS T2 PISO 4 EJE 02 Y 03 ENTRE AyJ -01,27,16,15 | 2026-01-16 | 1/17/2026 12:00:00 AM | 1 | 28 | 4.2 | 15
B-19322 VIALE 26 | M-T2-31 | Concreto | MUROS T2 PISO 4 EJE 02 Y 03 ENTRE AyJ -01,27,16,15 | 2026-01-16 | 1/17/2026 12:00:00 AM | 1 | 28 | 4.2 | 15
B-19322 VIALE 26 | M-T2-31 | Concreto | MUROS T2 PISO 4 EJE 02 Y 03 ENTRE AyJ -01,27,16,15 | 2026-01-16 | 1/17/2026 12:00:00 AM | 1 | 28 | 4.8 | 17
B-19322 VIALE 26 | M-T2-31 | Concreto | MUROS T2 PISO 4 EJE 02 Y 03 ENTRE AyJ -01,27,16,15 | 2026-01-16 | 1/17/2026 12:00:00 AM | 1 | 28 | 4.8 | 17
B-19322 VIALE 26 | M-T2-31 | Concreto | MUROS T2 PISO 4 EJE 02 Y 03 ENTRE AyJ -01,27,16,15 | 2026-01-16 | 1/17/2026 12:00:00 AM | 1 | 28 | 4 | 14
B-19322 VIALE 26 | M-T2-31 | Concreto | MUROS T2 PISO 4 EJE 02 Y 03 ENTRE AyJ -01,27,16,15 | 2026-01-16 | 1/17/2026 12:00:00 AM | 1 | 28 | 4 | 14
B-19322 VIALE 26 | P-T2-20 | Concreto | PLACA T2 EJE 08 AL 10 DEL AalJ PISO 5 | 2026-01-16 | 2/13/2026 12:00:00 AM | 28 | 21 | 28.2 | 134
B-19322 VIALE 26 | P-T2-20 | Concreto | PLACA T2 EJE 08 AL 10 DEL AalJ PISO 5 | 2026-01-16 | 2/13/2026 12:00:00 AM | 28 | 21 | 25.7 | 122
B-19322 VIALE 26 | P-T2-20 | Concreto | PLACA T2 EJE 08 AL 10 DEL AalJ PISO 5 | 2026-01-16 | 2/13/2026 12:00:00 AM | 28 | 21 | 26.3 | 125
B-19322 VIALE 26 | P-T2-20 | Concreto | PLACA T2 EJE 08 AL 10 DEL AalJ PISO 5 | 2026-01-16 | 1/30/2026 12:00:00 AM | 14 | 21 | 24 | 114
B-19322 VIALE 26 | P-T2-20 | Concreto | PLACA T2 EJE 08 AL 10 DEL AalJ PISO 5 | 2026-01-16 | 1/30/2026 12:00:00 AM | 14 | 21 | 21.2 | 101
B-19322 VIALE 26 | P-T2-20 | Concreto | PLACA T2 EJE 08 AL 10 DEL AalJ PISO 5 | 2026-01-16 | 1/30/2026 12:00:00 AM | 14 | 21 | 22.7 | 108
B-19322 VIALE 26 | P-T2-20 | Concreto | PLACA T2 EJE 08 AL 10 DEL AalJ PISO 5 | 2026-01-16 | 1/23/2026 12:00:00 AM | 7 | 21 | 20.6 | 98
B-19322 VIALE 26 | P-T2-20 | Concreto | PLACA T2 EJE 08 AL 10 DEL AalJ PISO 5 | 2026-01-16 | 1/23/2026 12:00:00 AM | 7 | 21 | 20.9 | 100
B-19322 VIALE 26 | P-T2-20 | Concreto | PLACA T2 EJE 08 AL 10 DEL AalJ PISO 5 | 2026-01-16 | 1/23/2026 12:00:00 AM | 7 | 21 | 20.7 | 99
B-19322 VIALE 26 | P-T2-20 | Concreto | PLACA T2 EJE 08 AL 10 DEL AalJ PISO 5 | 2026-01-16 | 1/19/2026 12:00:00 AM | 3 | 21 | 12.8 | 61
B-19322 VIALE 26 | P-T2-20 | Concreto | PLACA T2 EJE 08 AL 10 DEL AalJ PISO 5 | 2026-01-16 | 1/19/2026 12:00:00 AM | 3 | 21 | 12.8 | 61
B-19322 VIALE 26 | P-T2-20 | Concreto | PLACA T2 EJE 08 AL 10 DEL AalJ PISO 5 | 2026-01-16 | 1/19/2026 12:00:00 AM | 3 | 21 | 12.9 | 61
B-19322 VIALE 26 | P-T2-20 | Concreto | PLACA T2 EJE 08 AL 10 DEL AalJ PISO 5 | 2026-01-16 | 1/19/2026 12:00:00 AM | 3 | 21 | 12.9 | 61
B-19322 VIALE 26 | P-T2-20 | Concreto | PLACA T2 EJE 08 AL 10 DEL AalJ PISO 5 | 2026-01-16 | 1/19/2026 12:00:00 AM | 3 | 21 | 15 | 71
B-19322 VIALE 26 | P-T2-20 | Concreto | PLACA T2 EJE 08 AL 10 DEL AalJ PISO 5 | 2026-01-16 | 1/19/2026 12:00:00 AM | 3 | 21 | 15 | 71
B-19322 VIALE 26 | P-T2-20 | Concreto | PLACA T2 EJE 08 AL 10 DEL AalJ PISO 5 | 2026-01-16 | 1/17/2026 12:00:00 AM | 1 | 21 | 4.2 | 20
B-19322 VIALE 26 | P-T2-20 | Concreto | PLACA T2 EJE 08 AL 10 DEL AalJ PISO 5 | 2026-01-16 | 1/17/2026 12:00:00 AM | 1 | 21 | 4.2 | 20
B-19322 VIALE 26 | P-T2-20 | Concreto | PLACA T2 EJE 08 AL 10 DEL AalJ PISO 5 | 2026-01-16 | 1/17/2026 12:00:00 AM | 1 | 21 | 3.7 | 18
B-19322 VIALE 26 | P-T2-20 | Concreto | PLACA T2 EJE 08 AL 10 DEL AalJ PISO 5 | 2026-01-16 | 1/17/2026 12:00:00 AM | 1 | 21 | 3.7 | 18
B-19322 VIALE 26 | P-T2-20 | Concreto | PLACA T2 EJE 08 AL 10 DEL AalJ PISO 5 | 2026-01-16 | 1/19/2026 12:00:00 AM | 1 | 21 | 4.1 | 19
B-19322 VIALE 26 | P-T2-20 | Concreto | PLACA T2 EJE 08 AL 10 DEL AalJ PISO 5 | 2026-01-16 | 1/19/2026 12:00:00 AM | 1 | 21 | 4.1 | 19
B-19322 VIALE 26 | M-T2-30 | Concreto | MUROS T2 PISO 4 EJE 04Y05 ENTRE AYJ M=14,31,02 | 2026-01-15 | 2/12/2026 12:00:00 AM | 28 | 28 | 28.1 | 100
B-19322 VIALE 26 | M-T2-30 | Concreto | MUROS T2 PISO 4 EJE 04Y05 ENTRE AYJ M=14,31,02 | 2026-01-15 | 2/12/2026 12:00:00 AM | 28 | 28 | 28.5 | 102
B-19322 VIALE 26 | M-T2-30 | Concreto | MUROS T2 PISO 4 EJE 04Y05 ENTRE AYJ M=14,31,02 | 2026-01-15 | 2/12/2026 12:00:00 AM | 28 | 28 | 29.7 | 106
B-19322 VIALE 26 | M-T2-30 | Concreto | MUROS T2 PISO 4 EJE 04Y05 ENTRE AYJ M=14,31,02 | 2026-01-15 | 1/29/2026 12:00:00 AM | 14 | 28 | 27.8 | 99
B-19322 VIALE 26 | M-T2-30 | Concreto | MUROS T2 PISO 4 EJE 04Y05 ENTRE AYJ M=14,31,02 | 2026-01-15 | 1/29/2026 12:00:00 AM | 14 | 28 | 32.4 | 116
B-19322 VIALE 26 | M-T2-30 | Concreto | MUROS T2 PISO 4 EJE 04Y05 ENTRE AYJ M=14,31,02 | 2026-01-15 | 1/29/2026 12:00:00 AM | 14 | 28 | 24.7 | 88
B-19322 VIALE 26 | M-T2-30 | Concreto | MUROS T2 PISO 4 EJE 04Y05 ENTRE AYJ M=14,31,02 | 2026-01-15 | 1/22/2026 12:00:00 AM | 7 | 28 | 23.6 | 84
B-19322 VIALE 26 | M-T2-30 | Concreto | MUROS T2 PISO 4 EJE 04Y05 ENTRE AYJ M=14,31,02 | 2026-01-15 | 1/22/2026 12:00:00 AM | 7 | 28 | 24.3 | 87
B-19322 VIALE 26 | M-T2-30 | Concreto | MUROS T2 PISO 4 EJE 04Y05 ENTRE AYJ M=14,31,02 | 2026-01-15 | 1/22/2026 12:00:00 AM | 7 | 28 | 23.8 | 85
B-19322 VIALE 26 | M-T2-30 | Concreto | MUROS T2 PISO 4 EJE 04Y05 ENTRE AYJ M=14,31,02 | 2026-01-15 | 1/19/2026 12:00:00 AM | 4 | 28 | 21 | 75
B-19322 VIALE 26 | M-T2-30 | Concreto | MUROS T2 PISO 4 EJE 04Y05 ENTRE AYJ M=14,31,02 | 2026-01-15 | 1/19/2026 12:00:00 AM | 4 | 28 | 18.8 | 67
B-19322 VIALE 26 | M-T2-30 | Concreto | MUROS T2 PISO 4 EJE 04Y05 ENTRE AYJ M=14,31,02 | 2026-01-15 | 1/19/2026 12:00:00 AM | 4 | 28 | 20.6 | 74
B-19322 VIALE 26 | M-T2-30 | Concreto | MUROS T2 PISO 4 EJE 04Y05 ENTRE AYJ M=14,31,02 | 2026-01-15 | 1/16/2026 12:00:00 AM | 1 | 28 | 4.1 | 14
B-19322 VIALE 26 | M-T2-30 | Concreto | MUROS T2 PISO 4 EJE 04Y05 ENTRE AYJ M=14,31,02 | 2026-01-15 | 1/16/2026 12:00:00 AM | 1 | 28 | 4.5 | 16
B-19322 VIALE 26 | M-T2-30 | Concreto | MUROS T2 PISO 4 EJE 04Y05 ENTRE AYJ M=14,31,02 | 2026-01-15 | 1/16/2026 12:00:00 AM | 1 | 28 | 4.6 | 16
B-19322 VIALE 26 | P-T1-03 | Concreto | PLACA T1 PISO 2 EJE 08 Y 10 AYJ | 2026-01-15 | 2/12/2026 12:00:00 AM | 28 | 21 | 27.2 | 130
B-19322 VIALE 26 | P-T1-03 | Concreto | PLACA T1 PISO 2 EJE 08 Y 10 AYJ | 2026-01-15 | 2/12/2026 12:00:00 AM | 28 | 21 | 27.1 | 129
B-19322 VIALE 26 | P-T1-03 | Concreto | PLACA T1 PISO 2 EJE 08 Y 10 AYJ | 2026-01-15 | 2/12/2026 12:00:00 AM | 28 | 21 | 26.6 | 127
B-19322 VIALE 26 | P-T1-03 | Concreto | PLACA T1 PISO 2 EJE 08 Y 10 AYJ | 2026-01-15 | 1/29/2026 12:00:00 AM | 14 | 21 | 24.7 | 118
B-19322 VIALE 26 | P-T1-03 | Concreto | PLACA T1 PISO 2 EJE 08 Y 10 AYJ | 2026-01-15 | 1/29/2026 12:00:00 AM | 14 | 21 | 24.7 | 118
B-19322 VIALE 26 | P-T1-03 | Concreto | PLACA T1 PISO 2 EJE 08 Y 10 AYJ | 2026-01-15 | 1/29/2026 12:00:00 AM | 14 | 21 | 26.8 | 128
B-19322 VIALE 26 | P-T1-03 | Concreto | PLACA T1 PISO 2 EJE 08 Y 10 AYJ | 2026-01-15 | 1/22/2026 12:00:00 AM | 7 | 21 | 22.4 | 106
B-19322 VIALE 26 | P-T1-03 | Concreto | PLACA T1 PISO 2 EJE 08 Y 10 AYJ | 2026-01-15 | 1/22/2026 12:00:00 AM | 7 | 21 | 21.3 | 101
B-19322 VIALE 26 | P-T1-03 | Concreto | PLACA T1 PISO 2 EJE 08 Y 10 AYJ | 2026-01-15 | 1/22/2026 12:00:00 AM | 7 | 21 | 22.4 | 107
B-19322 VIALE 26 | P-T1-03 | Concreto | PLACA T1 PISO 2 EJE 08 Y 10 AYJ | 2026-01-15 | 1/19/2026 12:00:00 AM | 4 | 21 | 16.7 | 80
B-19322 VIALE 26 | P-T1-03 | Concreto | PLACA T1 PISO 2 EJE 08 Y 10 AYJ | 2026-01-15 | 1/19/2026 12:00:00 AM | 4 | 21 | 18.9 | 90
B-19322 VIALE 26 | P-T1-03 | Concreto | PLACA T1 PISO 2 EJE 08 Y 10 AYJ | 2026-01-15 | 1/19/2026 12:00:00 AM | 4 | 21 | 18.7 | 89
B-19322 VIALE 26 | P-T1-03 | Concreto | PLACA T1 PISO 2 EJE 08 Y 10 AYJ | 2026-01-15 | 1/16/2026 12:00:00 AM | 1 | 21 | 2.4 | 12
B-19322 VIALE 26 | P-T1-03 | Concreto | PLACA T1 PISO 2 EJE 08 Y 10 AYJ | 2026-01-15 | 1/16/2026 12:00:00 AM | 1 | 21 | 1.9 | 9
B-19322 VIALE 26 | P-T1-03 | Concreto | PLACA T1 PISO 2 EJE 08 Y 10 AYJ | 2026-01-15 | 1/16/2026 12:00:00 AM | 1 | 21 | 2.6 | 12
B-19322 VIALE 26 | P-T2-19 | Concreto | PLACA T2 PISOS EJE 10 Y 12 ENTRE AYJ | 2026-01-15 | 2/12/2026 12:00:00 AM | 28 | 21 | 24.7 | 117
B-19322 VIALE 26 | P-T2-19 | Concreto | PLACA T2 PISOS EJE 10 Y 12 ENTRE AYJ | 2026-01-15 | 2/12/2026 12:00:00 AM | 28 | 21 | 25.2 | 120
B-19322 VIALE 26 | P-T2-19 | Concreto | PLACA T2 PISOS EJE 10 Y 12 ENTRE AYJ | 2026-01-15 | 2/12/2026 12:00:00 AM | 28 | 21 | 24.5 | 116
B-19322 VIALE 26 | P-T2-19 | Concreto | PLACA T2 PISOS EJE 10 Y 12 ENTRE AYJ | 2026-01-15 | 1/29/2026 12:00:00 AM | 14 | 21 | 24.2 | 115
B-19322 VIALE 26 | P-T2-19 | Concreto | PLACA T2 PISOS EJE 10 Y 12 ENTRE AYJ | 2026-01-15 | 1/29/2026 12:00:00 AM | 14 | 21 | 23.6 | 112
B-19322 VIALE 26 | P-T2-19 | Concreto | PLACA T2 PISOS EJE 10 Y 12 ENTRE AYJ | 2026-01-15 | 1/29/2026 12:00:00 AM | 14 | 21 | 24.8 | 118
B-19322 VIALE 26 | P-T2-19 | Concreto | PLACA T2 PISOS EJE 10 Y 12 ENTRE AYJ | 2026-01-15 | 1/22/2026 12:00:00 AM | 7 | 21 | 22.6 | 107
B-19322 VIALE 26 | P-T2-19 | Concreto | PLACA T2 PISOS EJE 10 Y 12 ENTRE AYJ | 2026-01-15 | 1/22/2026 12:00:00 AM | 7 | 21 | 20.3 | 97
B-19322 VIALE 26 | P-T2-19 | Concreto | PLACA T2 PISOS EJE 10 Y 12 ENTRE AYJ | 2026-01-15 | 1/22/2026 12:00:00 AM | 7 | 21 | 18.4 | 88
B-19322 VIALE 26 | P-T2-19 | Concreto | PLACA T2 PISOS EJE 10 Y 12 ENTRE AYJ | 2026-01-15 | 1/19/2026 12:00:00 AM | 4 | 21 | 19.7 | 94
B-19322 VIALE 26 | P-T2-19 | Concreto | PLACA T2 PISOS EJE 10 Y 12 ENTRE AYJ | 2026-01-15 | 1/19/2026 12:00:00 AM | 4 | 21 | 20.1 | 96
B-19322 VIALE 26 | P-T2-19 | Concreto | PLACA T2 PISOS EJE 10 Y 12 ENTRE AYJ | 2026-01-15 | 1/19/2026 12:00:00 AM | 4 | 21 | 16.8 | 80
B-19322 VIALE 26 | P-T2-19 | Concreto | PLACA T2 PISOS EJE 10 Y 12 ENTRE AYJ | 2026-01-15 | 1/16/2026 12:00:00 AM | 1 | 21 | 3.6 | 17
B-19322 VIALE 26 | P-T2-19 | Concreto | PLACA T2 PISOS EJE 10 Y 12 ENTRE AYJ | 2026-01-15 | 1/16/2026 12:00:00 AM | 1 | 21 | 4 | 19
B-19322 VIALE 26 | P-T2-19 | Concreto | PLACA T2 PISOS EJE 10 Y 12 ENTRE AYJ | 2026-01-15 | 1/16/2026 12:00:00 AM | 1 | 21 | 3.8 | 18
B-19322 VIALE 26 | M-T2-28 | Concreto | MUROS T2 PISO 4 EJE 6 Y 7 ENTRE AYJ M=29,09,32 | 2026-01-14 | 2/11/2026 12:00:00 AM | 28 | 28 | 26.5 | 95
B-19322 VIALE 26 | M-T2-28 | Concreto | MUROS T2 PISO 4 EJE 6 Y 7 ENTRE AYJ M=29,09,32 | 2026-01-14 | 2/11/2026 12:00:00 AM | 28 | 28 | 27.7 | 99
B-19322 VIALE 26 | M-T2-28 | Concreto | MUROS T2 PISO 4 EJE 6 Y 7 ENTRE AYJ M=29,09,32 | 2026-01-14 | 2/11/2026 12:00:00 AM | 28 | 28 | 28.4 | 101
B-19322 VIALE 26 | M-T2-28 | Concreto | MUROS T2 PISO 4 EJE 6 Y 7 ENTRE AYJ M=29,09,32 | 2026-01-14 | 1/28/2026 12:00:00 AM | 14 | 28 | 26.2 | 94
B-19322 VIALE 26 | M-T2-28 | Concreto | MUROS T2 PISO 4 EJE 6 Y 7 ENTRE AYJ M=29,09,32 | 2026-01-14 | 1/28/2026 12:00:00 AM | 14 | 28 | 28 | 100
B-19322 VIALE 26 | M-T2-28 | Concreto | MUROS T2 PISO 4 EJE 6 Y 7 ENTRE AYJ M=29,09,32 | 2026-01-14 | 1/28/2026 12:00:00 AM | 14 | 28 | 25.5 | 91
B-19322 VIALE 26 | M-T2-28 | Concreto | MUROS T2 PISO 4 EJE 6 Y 7 ENTRE AYJ M=29,09,32 | 2026-01-14 | 1/21/2026 12:00:00 AM | 7 | 28 | 24.5 | 88
B-19322 VIALE 26 | M-T2-28 | Concreto | MUROS T2 PISO 4 EJE 6 Y 7 ENTRE AYJ M=29,09,32 | 2026-01-14 | 1/21/2026 12:00:00 AM | 7 | 28 | 24.1 | 86
B-19322 VIALE 26 | M-T2-28 | Concreto | MUROS T2 PISO 4 EJE 6 Y 7 ENTRE AYJ M=29,09,32 | 2026-01-14 | 1/21/2026 12:00:00 AM | 7 | 28 | 26.4 | 94
B-19322 VIALE 26 | M-T2-28 | Concreto | MUROS T2 PISO 4 EJE 6 Y 7 ENTRE AYJ M=29,09,32 | 2026-01-14 | 1/17/2026 12:00:00 AM | 3 | 28 | 16.2 | 58
B-19322 VIALE 26 | M-T2-28 | Concreto | MUROS T2 PISO 4 EJE 6 Y 7 ENTRE AYJ M=29,09,32 | 2026-01-14 | 1/17/2026 12:00:00 AM | 3 | 28 | 15.3 | 55
B-19322 VIALE 26 | M-T2-28 | Concreto | MUROS T2 PISO 4 EJE 6 Y 7 ENTRE AYJ M=29,09,32 | 2026-01-14 | 1/17/2026 12:00:00 AM | 3 | 28 | 16.7 | 60
B-19322 VIALE 26 | M-T2-28 | Concreto | MUROS T2 PISO 4 EJE 6 Y 7 ENTRE AYJ M=29,09,32 | 2026-01-14 | 1/15/2026 12:00:00 AM | 1 | 28 | 3.2 | 11
B-19322 VIALE 26 | M-T2-28 | Concreto | MUROS T2 PISO 4 EJE 6 Y 7 ENTRE AYJ M=29,09,32 | 2026-01-14 | 1/15/2026 12:00:00 AM | 1 | 28 | 3.4 | 12
B-19322 VIALE 26 | M-T2-28 | Concreto | MUROS T2 PISO 4 EJE 6 Y 7 ENTRE AYJ M=29,09,32 | 2026-01-14 | 1/15/2026 12:00:00 AM | 1 | 28 | 2.7 | 10
B-19322 VIALE 26 | M-T2-29 | Concreto | TERMOCUPLA MURO T2 EJE 6 ENTRE AYD PISO 4 | 2026-01-14 | 1/15/2026 12:00:00 AM | 1 | 28 | 4.6 | 16
B-19322 VIALE 26 | M-T2-29 | Concreto | TERMOCUPLA MURO T2 EJE 6 ENTRE AYD PISO 4 | 2026-01-14 | 1/15/2026 12:00:00 AM | 1 | 28 | 4.5 | 16
B-19322 VIALE 26 | M-T2-29 | Concreto | TERMOCUPLA MURO T2 EJE 6 ENTRE AYD PISO 4 | 2026-01-14 | 1/15/2026 12:00:00 AM | 1 | 28 | 6.4 | 23
B-19322 VIALE 26 | M-T2-29 | Concreto | TERMOCUPLA MURO T2 EJE 6 ENTRE AYD PISO 4 | 2026-01-14 | 1/15/2026 12:00:00 AM | 1 | 28 | 6.6 | 23
B-19322 VIALE 26 | M-T2-29 | Concreto | TERMOCUPLA MURO T2 EJE 6 ENTRE AYD PISO 4 | 2026-01-14 | 1/15/2026 12:00:00 AM | 1 | 28 | 3.3 | 12
B-19322 VIALE 26 | M-T2-29 | Concreto | TERMOCUPLA MURO T2 EJE 6 ENTRE AYD PISO 4 | 2026-01-14 | 1/15/2026 12:00:00 AM | 1 | 28 | 2.9 | 10
B-19322 VIALE 26 | P-T2-18 | Concreto | PLACA T2 PISO 5 EJE 15 AL 12 ENTRE AYJ | 2026-01-14 | 2/11/2026 12:00:00 AM | 28 | 21 | 26.4 | 126
B-19322 VIALE 26 | P-T2-18 | Concreto | PLACA T2 PISO 5 EJE 15 AL 12 ENTRE AYJ | 2026-01-14 | 2/11/2026 12:00:00 AM | 28 | 21 | 27 | 128
B-19322 VIALE 26 | P-T2-18 | Concreto | PLACA T2 PISO 5 EJE 15 AL 12 ENTRE AYJ | 2026-01-14 | 2/11/2026 12:00:00 AM | 28 | 21 | 26.1 | 124
B-19322 VIALE 26 | P-T2-18 | Concreto | PLACA T2 PISO 5 EJE 15 AL 12 ENTRE AYJ | 2026-01-14 | 1/28/2026 12:00:00 AM | 14 | 21 | 24.8 | 118
B-19322 VIALE 26 | P-T2-18 | Concreto | PLACA T2 PISO 5 EJE 15 AL 12 ENTRE AYJ | 2026-01-14 | 1/28/2026 12:00:00 AM | 14 | 21 | 20.8 | 99
B-19322 VIALE 26 | P-T2-18 | Concreto | PLACA T2 PISO 5 EJE 15 AL 12 ENTRE AYJ | 2026-01-14 | 1/28/2026 12:00:00 AM | 14 | 21 | 22.7 | 108
B-19322 VIALE 26 | P-T2-18 | Concreto | PLACA T2 PISO 5 EJE 15 AL 12 ENTRE AYJ | 2026-01-14 | 1/21/2026 12:00:00 AM | 7 | 21 | 22.6 | 108
B-19322 VIALE 26 | P-T2-18 | Concreto | PLACA T2 PISO 5 EJE 15 AL 12 ENTRE AYJ | 2026-01-14 | 1/21/2026 12:00:00 AM | 7 | 21 | 20.4 | 97
B-19322 VIALE 26 | P-T2-18 | Concreto | PLACA T2 PISO 5 EJE 15 AL 12 ENTRE AYJ | 2026-01-14 | 1/21/2026 12:00:00 AM | 7 | 21 | 20.6 | 98
B-19322 VIALE 26 | P-T2-18 | Concreto | PLACA T2 PISO 5 EJE 15 AL 12 ENTRE AYJ | 2026-01-14 | 1/17/2026 12:00:00 AM | 3 | 21 | 13.1 | 62
B-19322 VIALE 26 | P-T2-18 | Concreto | PLACA T2 PISO 5 EJE 15 AL 12 ENTRE AYJ | 2026-01-14 | 1/17/2026 12:00:00 AM | 3 | 21 | 13.6 | 65
B-19322 VIALE 26 | P-T2-18 | Concreto | PLACA T2 PISO 5 EJE 15 AL 12 ENTRE AYJ | 2026-01-14 | 1/17/2026 12:00:00 AM | 3 | 21 | 13.7 | 65
B-19322 VIALE 26 | P-T2-18 | Concreto | PLACA T2 PISO 5 EJE 15 AL 12 ENTRE AYJ | 2026-01-14 | 1/15/2026 12:00:00 AM | 1 | 21 | 3.2 | 15
B-19322 VIALE 26 | P-T2-18 | Concreto | PLACA T2 PISO 5 EJE 15 AL 12 ENTRE AYJ | 2026-01-14 | 1/15/2026 12:00:00 AM | 1 | 21 | 3.7 | 18
B-19322 VIALE 26 | P-T2-18 | Concreto | PLACA T2 PISO 5 EJE 15 AL 12 ENTRE AYJ | 2026-01-14 | 1/15/2026 12:00:00 AM | 1 | 21 | 3.6 | 17
B-19322 VIALE 26 | M-T2-27 | Concreto | MUROS T2 PISO 4 EJE 10 AL 8 ENTRE AYJ M=14,31,02 | 2026-01-13 | 2/10/2026 12:00:00 AM | 28 | 28 | 27.8 | 99
B-19322 VIALE 26 | M-T2-27 | Concreto | MUROS T2 PISO 4 EJE 10 AL 8 ENTRE AYJ M=14,31,02 | 2026-01-13 | 2/10/2026 12:00:00 AM | 28 | 28 | 28 | 100
B-19322 VIALE 26 | M-T2-27 | Concreto | MUROS T2 PISO 4 EJE 10 AL 8 ENTRE AYJ M=14,31,02 | 2026-01-13 | 2/10/2026 12:00:00 AM | 28 | 28 | 26.3 | 94
B-19322 VIALE 26 | M-T2-27 | Concreto | MUROS T2 PISO 4 EJE 10 AL 8 ENTRE AYJ M=14,31,02 | 2026-01-13 | 1/27/2026 12:00:00 AM | 14 | 28 | 25.2 | 90
B-19322 VIALE 26 | M-T2-27 | Concreto | MUROS T2 PISO 4 EJE 10 AL 8 ENTRE AYJ M=14,31,02 | 2026-01-13 | 1/27/2026 12:00:00 AM | 14 | 28 | 27.6 | 99
B-19322 VIALE 26 | M-T2-27 | Concreto | MUROS T2 PISO 4 EJE 10 AL 8 ENTRE AYJ M=14,31,02 | 2026-01-13 | 1/27/2026 12:00:00 AM | 14 | 28 | 25 | 89
B-19322 VIALE 26 | M-T2-27 | Concreto | MUROS T2 PISO 4 EJE 10 AL 8 ENTRE AYJ M=14,31,02 | 2026-01-13 | 1/20/2026 12:00:00 AM | 7 | 28 | 18.4 | 66
B-19322 VIALE 26 | M-T2-27 | Concreto | MUROS T2 PISO 4 EJE 10 AL 8 ENTRE AYJ M=14,31,02 | 2026-01-13 | 1/20/2026 12:00:00 AM | 7 | 28 | 19.2 | 68
B-19322 VIALE 26 | M-T2-27 | Concreto | MUROS T2 PISO 4 EJE 10 AL 8 ENTRE AYJ M=14,31,02 | 2026-01-13 | 1/20/2026 12:00:00 AM | 7 | 28 | 22 | 78
B-19322 VIALE 26 | M-T2-27 | Concreto | MUROS T2 PISO 4 EJE 10 AL 8 ENTRE AYJ M=14,31,02 | 2026-01-13 | 1/16/2026 12:00:00 AM | 3 | 28 | 11.8 | 42
B-19322 VIALE 26 | M-T2-27 | Concreto | MUROS T2 PISO 4 EJE 10 AL 8 ENTRE AYJ M=14,31,02 | 2026-01-13 | 1/16/2026 12:00:00 AM | 3 | 28 | 15.1 | 54
B-19322 VIALE 26 | M-T2-27 | Concreto | MUROS T2 PISO 4 EJE 10 AL 8 ENTRE AYJ M=14,31,02 | 2026-01-13 | 1/16/2026 12:00:00 AM | 3 | 28 | 16.5 | 59
B-19322 VIALE 26 | M-T2-27 | Concreto | MUROS T2 PISO 4 EJE 10 AL 8 ENTRE AYJ M=14,31,02 | 2026-01-13 | 1/14/2026 12:00:00 AM | 1 | 28 | 4.1 | 15
B-19322 VIALE 26 | M-T2-27 | Concreto | MUROS T2 PISO 4 EJE 10 AL 8 ENTRE AYJ M=14,31,02 | 2026-01-13 | 1/14/2026 12:00:00 AM | 1 | 28 | 3.9 | 14
B-19322 VIALE 26 | M-T2-27 | Concreto | MUROS T2 PISO 4 EJE 10 AL 8 ENTRE AYJ M=14,31,02 | 2026-01-13 | 1/14/2026 12:00:00 AM | 1 | 28 | 4.4 | 16
B-19322 VIALE 26 | P-T1-02 | Concreto | PLACA T1 PISO 2 EJE 12 AL 10 ENTRE AYJ | 2026-01-13 | 2/10/2026 12:00:00 AM | 28 | 21 | 23.1 | 110
B-19322 VIALE 26 | P-T1-02 | Concreto | PLACA T1 PISO 2 EJE 12 AL 10 ENTRE AYJ | 2026-01-13 | 2/10/2026 12:00:00 AM | 28 | 21 | 23.7 | 113
B-19322 VIALE 26 | P-T1-02 | Concreto | PLACA T1 PISO 2 EJE 12 AL 10 ENTRE AYJ | 2026-01-13 | 2/10/2026 12:00:00 AM | 28 | 21 | 24 | 114
B-19322 VIALE 26 | P-T1-02 | Concreto | PLACA T1 PISO 2 EJE 12 AL 10 ENTRE AYJ | 2026-01-13 | 1/27/2026 12:00:00 AM | 14 | 21 | 22.2 | 106
B-19322 VIALE 26 | P-T1-02 | Concreto | PLACA T1 PISO 2 EJE 12 AL 10 ENTRE AYJ | 2026-01-13 | 1/27/2026 12:00:00 AM | 14 | 21 | 22.7 | 108
B-19322 VIALE 26 | P-T1-02 | Concreto | PLACA T1 PISO 2 EJE 12 AL 10 ENTRE AYJ | 2026-01-13 | 1/27/2026 12:00:00 AM | 14 | 21 | 20 | 95
B-19322 VIALE 26 | P-T1-02 | Concreto | PLACA T1 PISO 2 EJE 12 AL 10 ENTRE AYJ | 2026-01-13 | 1/20/2026 12:00:00 AM | 7 | 21 | 21.3 | 102
B-19322 VIALE 26 | P-T1-02 | Concreto | PLACA T1 PISO 2 EJE 12 AL 10 ENTRE AYJ | 2026-01-13 | 1/20/2026 12:00:00 AM | 7 | 21 | 15.5 | 74
B-19322 VIALE 26 | P-T1-02 | Concreto | PLACA T1 PISO 2 EJE 12 AL 10 ENTRE AYJ | 2026-01-13 | 1/20/2026 12:00:00 AM | 7 | 21 | 17.2 | 82
B-19322 VIALE 26 | P-T1-02 | Concreto | PLACA T1 PISO 2 EJE 12 AL 10 ENTRE AYJ | 2026-01-13 | 1/16/2026 12:00:00 AM | 3 | 21 | 13.4 | 64
B-19322 VIALE 26 | P-T1-02 | Concreto | PLACA T1 PISO 2 EJE 12 AL 10 ENTRE AYJ | 2026-01-13 | 1/16/2026 12:00:00 AM | 3 | 21 | 10.1 | 48
B-19322 VIALE 26 | P-T1-02 | Concreto | PLACA T1 PISO 2 EJE 12 AL 10 ENTRE AYJ | 2026-01-13 | 1/16/2026 12:00:00 AM | 3 | 21 | 12.8 | 61
B-19322 VIALE 26 | P-T1-02 | Concreto | PLACA T1 PISO 2 EJE 12 AL 10 ENTRE AYJ | 2026-01-13 | 1/14/2026 12:00:00 AM | 1 | 21 | 3.4 | 16
B-19322 VIALE 26 | P-T1-02 | Concreto | PLACA T1 PISO 2 EJE 12 AL 10 ENTRE AYJ | 2026-01-13 | 1/14/2026 12:00:00 AM | 1 | 21 | 3.7 | 18
B-19322 VIALE 26 | P-T1-02 | Concreto | PLACA T1 PISO 2 EJE 12 AL 10 ENTRE AYJ | 2026-01-13 | 1/14/2026 12:00:00 AM | 1 | 21 | 3.9 | 18
B-19322 VIALE 26 | M-T2-26 | Concreto | MUROSP T2 PISO 4 EJE 11 AL 12 ENTRE AYJ M= 32.29.09 | 2026-01-10 | 2/7/2026 12:00:00 AM | 28 | 28 | 29.9 | 107
B-19322 VIALE 26 | M-T2-26 | Concreto | MUROSP T2 PISO 4 EJE 11 AL 12 ENTRE AYJ M= 32.29.09 | 2026-01-10 | 2/7/2026 12:00:00 AM | 28 | 28 | 28.9 | 103
B-19322 VIALE 26 | M-T2-26 | Concreto | MUROSP T2 PISO 4 EJE 11 AL 12 ENTRE AYJ M= 32.29.09 | 2026-01-10 | 2/7/2026 12:00:00 AM | 28 | 28 | 31.9 | 114
B-19322 VIALE 26 | M-T2-26 | Concreto | MUROSP T2 PISO 4 EJE 11 AL 12 ENTRE AYJ M= 32.29.09 | 2026-01-10 | 1/24/2026 12:00:00 AM | 14 | 28 | 27.8 | 99
B-19322 VIALE 26 | M-T2-26 | Concreto | MUROSP T2 PISO 4 EJE 11 AL 12 ENTRE AYJ M= 32.29.09 | 2026-01-10 | 1/24/2026 12:00:00 AM | 14 | 28 | 26.6 | 95
B-19322 VIALE 26 | M-T2-26 | Concreto | MUROSP T2 PISO 4 EJE 11 AL 12 ENTRE AYJ M= 32.29.09 | 2026-01-10 | 1/24/2026 12:00:00 AM | 14 | 28 | 26.5 | 94
B-19322 VIALE 26 | M-T2-26 | Concreto | MUROSP T2 PISO 4 EJE 11 AL 12 ENTRE AYJ M= 32.29.09 | 2026-01-10 | 1/17/2026 12:00:00 AM | 7 | 28 | 22.9 | 82
B-19322 VIALE 26 | M-T2-26 | Concreto | MUROSP T2 PISO 4 EJE 11 AL 12 ENTRE AYJ M= 32.29.09 | 2026-01-10 | 1/17/2026 12:00:00 AM | 7 | 28 | 23.5 | 84
B-19322 VIALE 26 | M-T2-26 | Concreto | MUROSP T2 PISO 4 EJE 11 AL 12 ENTRE AYJ M= 32.29.09 | 2026-01-10 | 1/17/2026 12:00:00 AM | 7 | 28 | 23.8 | 85
B-19322 VIALE 26 | M-T2-26 | Concreto | MUROSP T2 PISO 4 EJE 11 AL 12 ENTRE AYJ M= 32.29.09 | 2026-01-10 | 1/13/2026 12:00:00 AM | 3 | 28 | 16.3 | 58
B-19322 VIALE 26 | M-T2-26 | Concreto | MUROSP T2 PISO 4 EJE 11 AL 12 ENTRE AYJ M= 32.29.09 | 2026-01-10 | 1/13/2026 12:00:00 AM | 3 | 28 | 14.7 | 52
B-19322 VIALE 26 | M-T2-26 | Concreto | MUROSP T2 PISO 4 EJE 11 AL 12 ENTRE AYJ M= 32.29.09 | 2026-01-10 | 1/13/2026 12:00:00 AM | 3 | 28 | 14.4 | 51
B-19322 VIALE 26 | P-T1-01 | Concreto | PLACA T1 PISO 2 EJE 15 AL 13 ENTRE AYJ | 2026-01-09 | 2/6/2026 12:00:00 AM | 28 | 21 | 26.8 | 127
B-19322 VIALE 26 | P-T1-01 | Concreto | PLACA T1 PISO 2 EJE 15 AL 13 ENTRE AYJ | 2026-01-09 | 2/6/2026 12:00:00 AM | 28 | 21 | 25.8 | 123
B-19322 VIALE 26 | P-T1-01 | Concreto | PLACA T1 PISO 2 EJE 15 AL 13 ENTRE AYJ | 2026-01-09 | 2/6/2026 12:00:00 AM | 28 | 21 | 22.4 | 107
B-19322 VIALE 26 | P-T1-01 | Concreto | PLACA T1 PISO 2 EJE 15 AL 13 ENTRE AYJ | 2026-01-09 | 1/23/2026 12:00:00 AM | 14 | 21 | 21.1 | 100
B-19322 VIALE 26 | P-T1-01 | Concreto | PLACA T1 PISO 2 EJE 15 AL 13 ENTRE AYJ | 2026-01-09 | 1/23/2026 12:00:00 AM | 14 | 21 | 20.7 | 99
B-19322 VIALE 26 | P-T1-01 | Concreto | PLACA T1 PISO 2 EJE 15 AL 13 ENTRE AYJ | 2026-01-09 | 1/23/2026 12:00:00 AM | 14 | 21 | 23.3 | 111
B-19322 VIALE 26 | P-T1-01 | Concreto | PLACA T1 PISO 2 EJE 15 AL 13 ENTRE AYJ | 2026-01-09 | 1/16/2026 12:00:00 AM | 7 | 21 | 23.3 | 111
B-19322 VIALE 26 | P-T1-01 | Concreto | PLACA T1 PISO 2 EJE 15 AL 13 ENTRE AYJ | 2026-01-09 | 1/16/2026 12:00:00 AM | 7 | 21 | 22 | 105
B-19322 VIALE 26 | P-T1-01 | Concreto | PLACA T1 PISO 2 EJE 15 AL 13 ENTRE AYJ | 2026-01-09 | 1/16/2026 12:00:00 AM | 7 | 21 | 20.9 | 100
B-19322 VIALE 26 | P-T1-01 | Concreto | PLACA T1 PISO 2 EJE 15 AL 13 ENTRE AYJ | 2026-01-09 | 1/13/2026 12:00:00 AM | 4 | 21 | 17.8 | 85
B-19322 VIALE 26 | P-T1-01 | Concreto | PLACA T1 PISO 2 EJE 15 AL 13 ENTRE AYJ | 2026-01-09 | 1/13/2026 12:00:00 AM | 4 | 21 | 17.1 | 82
B-19322 VIALE 26 | P-T1-01 | Concreto | PLACA T1 PISO 2 EJE 15 AL 13 ENTRE AYJ | 2026-01-09 | 1/13/2026 12:00:00 AM | 4 | 21 | 17 | 81
B-19322 VIALE 26 | P-T1-01 | Concreto | PLACA T1 PISO 2 EJE 15 AL 13 ENTRE AYJ | 2026-01-09 | 1/10/2026 12:00:00 AM | 1 | 21 | 4.3 | 20
B-19322 VIALE 26 | P-T1-01 | Concreto | PLACA T1 PISO 2 EJE 15 AL 13 ENTRE AYJ | 2026-01-09 | 1/10/2026 12:00:00 AM | 1 | 21 | 2.4 | 11
B-19322 VIALE 26 | P-T1-01 | Concreto | PLACA T1 PISO 2 EJE 15 AL 13 ENTRE AYJ | 2026-01-09 | 1/10/2026 12:00:00 AM | 1 | 21 | 3.9 | 19
B-19322 VIALE 26 | P-T2-17 | Concreto | PLACA T2 PISO 04 EJE 01 AL 04 ENTRE A YJ | 2026-01-09 | 2/6/2026 12:00:00 AM | 28 | 21 | 22.8 | 108
B-19322 VIALE 26 | P-T2-17 | Concreto | PLACA T2 PISO 04 EJE 01 AL 04 ENTRE A YJ | 2026-01-09 | 2/6/2026 12:00:00 AM | 28 | 21 | 22.4 | 107
B-19322 VIALE 26 | P-T2-17 | Concreto | PLACA T2 PISO 04 EJE 01 AL 04 ENTRE A YJ | 2026-01-09 | 2/6/2026 12:00:00 AM | 28 | 21 | 22.8 | 108
B-19322 VIALE 26 | P-T2-17 | Concreto | PLACA T2 PISO 04 EJE 01 AL 04 ENTRE A YJ | 2026-01-09 | 1/23/2026 12:00:00 AM | 14 | 21 | 21.6 | 103
B-19322 VIALE 26 | P-T2-17 | Concreto | PLACA T2 PISO 04 EJE 01 AL 04 ENTRE A YJ | 2026-01-09 | 1/23/2026 12:00:00 AM | 14 | 21 | 20 | 95
B-19322 VIALE 26 | P-T2-17 | Concreto | PLACA T2 PISO 04 EJE 01 AL 04 ENTRE A YJ | 2026-01-09 | 1/23/2026 12:00:00 AM | 14 | 21 | 17.9 | 85
B-19322 VIALE 26 | P-T2-17 | Concreto | PLACA T2 PISO 04 EJE 01 AL 04 ENTRE A YJ | 2026-01-09 | 1/16/2026 12:00:00 AM | 7 | 21 | 19.3 | 92
B-19322 VIALE 26 | P-T2-17 | Concreto | PLACA T2 PISO 04 EJE 01 AL 04 ENTRE A YJ | 2026-01-09 | 1/16/2026 12:00:00 AM | 7 | 21 | 18.1 | 86
B-19322 VIALE 26 | P-T2-17 | Concreto | PLACA T2 PISO 04 EJE 01 AL 04 ENTRE A YJ | 2026-01-09 | 1/16/2026 12:00:00 AM | 7 | 21 | 19.8 | 94
B-19322 VIALE 26 | P-T2-17 | Concreto | PLACA T2 PISO 04 EJE 01 AL 04 ENTRE A YJ | 2026-01-09 | 1/13/2026 12:00:00 AM | 4 | 21 | 14.5 | 69
B-19322 VIALE 26 | P-T2-17 | Concreto | PLACA T2 PISO 04 EJE 01 AL 04 ENTRE A YJ | 2026-01-09 | 1/13/2026 12:00:00 AM | 4 | 21 | 12.6 | 60
B-19322 VIALE 26 | P-T2-17 | Concreto | PLACA T2 PISO 04 EJE 01 AL 04 ENTRE A YJ | 2026-01-09 | 1/13/2026 12:00:00 AM | 4 | 21 | 14.9 | 71
B-19322 VIALE 26 | P-T2-17 | Concreto | PLACA T2 PISO 04 EJE 01 AL 04 ENTRE A YJ | 2026-01-09 | 1/10/2026 12:00:00 AM | 1 | 21 | 2.5 | 12
B-19322 VIALE 26 | P-T2-17 | Concreto | PLACA T2 PISO 04 EJE 01 AL 04 ENTRE A YJ | 2026-01-09 | 1/10/2026 12:00:00 AM | 1 | 21 | 3.9 | 18
B-19322 VIALE 26 | P-T2-17 | Concreto | PLACA T2 PISO 04 EJE 01 AL 04 ENTRE A YJ | 2026-01-09 | 1/10/2026 12:00:00 AM | 1 | 21 | 2.5 | 12
B-19322 VIALE 26 | M-T2-25 | Concreto | MUROSP4 EJ 13 AL 15 ENTRE A4 Y M03.04.35.36.37.40 | 2026-01-08 | 1/12/2026 12:00:00 AM | 4 | 28 | 25.9 | 92
B-19322 VIALE 26 | M-T2-25 | Concreto | MUROSP4 EJ 13 AL 15 ENTRE A4 Y M03.04.35.36.37.40 | 2026-01-08 | 1/12/2026 12:00:00 AM | 4 | 28 | 25.1 | 90
B-19322 VIALE 26 | M-T2-25 | Concreto | MUROSP4 EJ 13 AL 15 ENTRE A4 Y M03.04.35.36.37.40 | 2026-01-08 | 1/12/2026 12:00:00 AM | 4 | 28 | 26.3 | 94
B-19322 VIALE 26 | M-T2-25. | Concreto | MUROS PISO 4 EJE 13 AL 15 ENTRE AYJ M=03,04,35,36,37,40 | 2026-01-08 | 2/5/2026 12:00:00 AM | 28 | 28 | 30.5 | 109
B-19322 VIALE 26 | M-T2-25. | Concreto | MUROS PISO 4 EJE 13 AL 15 ENTRE AYJ M=03,04,35,36,37,40 | 2026-01-08 | 2/5/2026 12:00:00 AM | 28 | 28 | 31.6 | 113
B-19322 VIALE 26 | M-T2-25. | Concreto | MUROS PISO 4 EJE 13 AL 15 ENTRE AYJ M=03,04,35,36,37,40 | 2026-01-08 | 2/5/2026 12:00:00 AM | 28 | 28 | 32.4 | 116
B-19322 VIALE 26 | M-T2-25. | Concreto | MUROS PISO 4 EJE 13 AL 15 ENTRE AYJ M=03,04,35,36,37,40 | 2026-01-08 | 1/22/2026 12:00:00 AM | 14 | 28 | 29 | 104
B-19322 VIALE 26 | M-T2-25. | Concreto | MUROS PISO 4 EJE 13 AL 15 ENTRE AYJ M=03,04,35,36,37,40 | 2026-01-08 | 1/22/2026 12:00:00 AM | 14 | 28 | 29.1 | 104
B-19322 VIALE 26 | M-T2-25. | Concreto | MUROS PISO 4 EJE 13 AL 15 ENTRE AYJ M=03,04,35,36,37,40 | 2026-01-08 | 1/22/2026 12:00:00 AM | 14 | 28 | 28.3 | 101
B-19322 VIALE 26 | M-T2-25. | Concreto | MUROS PISO 4 EJE 13 AL 15 ENTRE AYJ M=03,04,35,36,37,40 | 2026-01-08 | 1/15/2026 12:00:00 AM | 7 | 28 | 26.7 | 95
B-19322 VIALE 26 | M-T2-25. | Concreto | MUROS PISO 4 EJE 13 AL 15 ENTRE AYJ M=03,04,35,36,37,40 | 2026-01-08 | 1/15/2026 12:00:00 AM | 7 | 28 | 27 | 96
B-19322 VIALE 26 | M-T2-25. | Concreto | MUROS PISO 4 EJE 13 AL 15 ENTRE AYJ M=03,04,35,36,37,40 | 2026-01-08 | 1/15/2026 12:00:00 AM | 7 | 28 | 27.3 | 97
B-19322 VIALE 26 | M-T2-25. | Concreto | MUROS PISO 4 EJE 13 AL 15 ENTRE AYJ M=03,04,35,36,37,40 | 2026-01-08 | 1/12/2026 12:00:00 AM | 4 | 28 | 24.6 | 88
B-19322 VIALE 26 | M-T2-25. | Concreto | MUROS PISO 4 EJE 13 AL 15 ENTRE AYJ M=03,04,35,36,37,40 | 2026-01-08 | 1/12/2026 12:00:00 AM | 4 | 28 | 25 | 89
B-19322 VIALE 26 | M-T2-25. | Concreto | MUROS PISO 4 EJE 13 AL 15 ENTRE AYJ M=03,04,35,36,37,40 | 2026-01-08 | 1/12/2026 12:00:00 AM | 4 | 28 | 23.9 | 85
B-19322 VIALE 26 | P-T2-16 | Concreto | PLACA T2 PISO 4 EJE 064 04 ENTRE AYJ | 2026-01-07 | 2/4/2026 12:00:00 AM | 28 | 21 | 23.5 | 112
B-19322 VIALE 26 | P-T2-16 | Concreto | PLACA T2 PISO 4 EJE 064 04 ENTRE AYJ | 2026-01-07 | 2/4/2026 12:00:00 AM | 28 | 21 | 28.3 | 135
B-19322 VIALE 26 | P-T2-16 | Concreto | PLACA T2 PISO 4 EJE 064 04 ENTRE AYJ | 2026-01-07 | 2/4/2026 12:00:00 AM | 28 | 21 | 28.6 | 136
B-19322 VIALE 26 | P-T2-16 | Concreto | PLACA T2 PISO 4 EJE 064 04 ENTRE AYJ | 2026-01-07 | 1/21/2026 12:00:00 AM | 14 | 21 | 25.8 | 123
B-19322 VIALE 26 | P-T2-16 | Concreto | PLACA T2 PISO 4 EJE 064 04 ENTRE AYJ | 2026-01-07 | 1/21/2026 12:00:00 AM | 14 | 21 | 24.7 | 117
B-19322 VIALE 26 | P-T2-16 | Concreto | PLACA T2 PISO 4 EJE 064 04 ENTRE AYJ | 2026-01-07 | 1/21/2026 12:00:00 AM | 14 | 21 | 26.5 | 126
B-19322 VIALE 26 | P-T2-16 | Concreto | PLACA T2 PISO 4 EJE 064 04 ENTRE AYJ | 2026-01-07 | 1/14/2026 12:00:00 AM | 7 | 21 | 24.3 | 116
B-19322 VIALE 26 | P-T2-16 | Concreto | PLACA T2 PISO 4 EJE 064 04 ENTRE AYJ | 2026-01-07 | 1/14/2026 12:00:00 AM | 7 | 21 | 27 | 128
B-19322 VIALE 26 | P-T2-16 | Concreto | PLACA T2 PISO 4 EJE 064 04 ENTRE AYJ | 2026-01-07 | 1/14/2026 12:00:00 AM | 7 | 21 | 24.5 | 116
B-19322 VIALE 26 | P-T2-16 | Concreto | PLACA T2 PISO 4 EJE 064 04 ENTRE AYJ | 2026-01-07 | 1/10/2026 12:00:00 AM | 3 | 21 | 16 | 76
B-19322 VIALE 26 | P-T2-16 | Concreto | PLACA T2 PISO 4 EJE 064 04 ENTRE AYJ | 2026-01-07 | 1/10/2026 12:00:00 AM | 3 | 21 | 15.6 | 74
B-19322 VIALE 26 | P-T2-16 | Concreto | PLACA T2 PISO 4 EJE 064 04 ENTRE AYJ | 2026-01-07 | 1/10/2026 12:00:00 AM | 3 | 21 | 13.9 | 66
B-19322 VIALE 26 | P-T2-16 | Concreto | PLACA T2 PISO 4 EJE 064 04 ENTRE AYJ | 2026-01-07 | 1/8/2026 12:00:00 AM | 1 | 21 | 5.6 | 26
B-19322 VIALE 26 | P-T2-16 | Concreto | PLACA T2 PISO 4 EJE 064 04 ENTRE AYJ | 2026-01-07 | 1/8/2026 12:00:00 AM | 1 | 21 | 4 | 19
B-19322 VIALE 26 | P-T2-16 | Concreto | PLACA T2 PISO 4 EJE 064 04 ENTRE AYJ | 2026-01-07 | 1/8/2026 12:00:00 AM | 1 | 21 | 5.7 | 27
B-19322 VIALE 26 | M-T1-09 | Concreto | MUROS PISO EJE 01 al 03 ENTRE A y F M=14,17,15 | 2025-12-30 | 1/27/2026 12:00:00 AM | 28 | 28 | 29.1 | 104
B-19322 VIALE 26 | M-T1-09 | Concreto | MUROS PISO EJE 01 al 03 ENTRE A y F M=14,17,15 | 2025-12-30 | 1/27/2026 12:00:00 AM | 28 | 28 | 29.1 | 104
B-19322 VIALE 26 | M-T1-09 | Concreto | MUROS PISO EJE 01 al 03 ENTRE A y F M=14,17,15 | 2025-12-30 | 1/27/2026 12:00:00 AM | 28 | 28 | 28 | 100
B-19322 VIALE 26 | M-T1-09 | Concreto | MUROS PISO EJE 01 al 03 ENTRE A y F M=14,17,15 | 2025-12-30 | 1/13/2026 12:00:00 AM | 14 | 28 | 22.7 | 81
B-19322 VIALE 26 | M-T1-09 | Concreto | MUROS PISO EJE 01 al 03 ENTRE A y F M=14,17,15 | 2025-12-30 | 1/13/2026 12:00:00 AM | 14 | 28 | 24.6 | 88
B-19322 VIALE 26 | M-T1-09 | Concreto | MUROS PISO EJE 01 al 03 ENTRE A y F M=14,17,15 | 2025-12-30 | 1/13/2026 12:00:00 AM | 14 | 28 | 22.8 | 81
B-19322 VIALE 26 | M-T1-09 | Concreto | MUROS PISO EJE 01 al 03 ENTRE A y F M=14,17,15 | 2025-12-30 | 1/6/2026 12:00:00 AM | 7 | 28 | 24.2 | 86
B-19322 VIALE 26 | M-T1-09 | Concreto | MUROS PISO EJE 01 al 03 ENTRE A y F M=14,17,15 | 2025-12-30 | 1/6/2026 12:00:00 AM | 7 | 28 | 21.6 | 77
B-19322 VIALE 26 | M-T1-09 | Concreto | MUROS PISO EJE 01 al 03 ENTRE A y F M=14,17,15 | 2025-12-30 | 1/6/2026 12:00:00 AM | 7 | 28 | 20.6 | 73
B-19322 VIALE 26 | E-T2-01 | Concreto | ESCALERA TORRE 2 PISO 1 | 2025-12-27 | 1/24/2026 12:00:00 AM | 28 | 21 | 23.7 | 113
B-19322 VIALE 26 | E-T2-01 | Concreto | ESCALERA TORRE 2 PISO 1 | 2025-12-27 | 1/24/2026 12:00:00 AM | 28 | 21 | 23.9 | 114
B-19322 VIALE 26 | E-T2-01 | Concreto | ESCALERA TORRE 2 PISO 1 | 2025-12-27 | 1/24/2026 12:00:00 AM | 28 | 21 | 23.9 | 114
B-19322 VIALE 26 | E-T2-01 | Concreto | ESCALERA TORRE 2 PISO 1 | 2025-12-27 | 1/10/2026 12:00:00 AM | 14 | 21 | 19.5 | 93
B-19322 VIALE 26 | E-T2-01 | Concreto | ESCALERA TORRE 2 PISO 1 | 2025-12-27 | 1/10/2026 12:00:00 AM | 14 | 21 | 21.9 | 104
B-19322 VIALE 26 | E-T2-01 | Concreto | ESCALERA TORRE 2 PISO 1 | 2025-12-27 | 1/10/2026 12:00:00 AM | 14 | 21 | 19.3 | 92
B-19322 VIALE 26 | E-T2-01 | Concreto | ESCALERA TORRE 2 PISO 1 | 2025-12-27 | 1/3/2026 12:00:00 AM | 7 | 21 | 21.4 | 102
B-19322 VIALE 26 | E-T2-01 | Concreto | ESCALERA TORRE 2 PISO 1 | 2025-12-27 | 1/3/2026 12:00:00 AM | 7 | 21 | 19.3 | 92
B-19322 VIALE 26 | E-T2-01 | Concreto | ESCALERA TORRE 2 PISO 1 | 2025-12-27 | 1/3/2026 12:00:00 AM | 7 | 21 | 18.8 | 90
B-19322 VIALE 26 | M-T2-24 | Concreto | MUROS TORRE 2 PISO 3 EJE 01 y 02 ENTRE A y J M=19,24,22,25,07,26 | 2025-12-26 | 2/20/2026 12:00:00 AM | 56 | 28 | 28.9 | 103
B-19322 VIALE 26 | M-T2-24 | Concreto | MUROS TORRE 2 PISO 3 EJE 01 y 02 ENTRE A y J M=19,24,22,25,07,26 | 2025-12-26 | 2/20/2026 12:00:00 AM | 56 | 28 | 28 | 100
B-19322 VIALE 26 | M-T2-24 | Concreto | MUROS TORRE 2 PISO 3 EJE 01 y 02 ENTRE A y J M=19,24,22,25,07,26 | 2025-12-26 | 2/20/2026 12:00:00 AM | 56 | 28 | 27.8 | 99
B-19322 VIALE 26 | M-T2-24 | Concreto | MUROS TORRE 2 PISO 3 EJE 01 y 02 ENTRE A y J M=19,24,22,25,07,26 | 2025-12-26 | 1/23/2026 12:00:00 AM | 28 | 28 | 25.6 | 91
B-19322 VIALE 26 | M-T2-24 | Concreto | MUROS TORRE 2 PISO 3 EJE 01 y 02 ENTRE A y J M=19,24,22,25,07,26 | 2025-12-26 | 1/23/2026 12:00:00 AM | 28 | 28 | 28.5 | 102
B-19322 VIALE 26 | M-T2-24 | Concreto | MUROS TORRE 2 PISO 3 EJE 01 y 02 ENTRE A y J M=19,24,22,25,07,26 | 2025-12-26 | 1/23/2026 12:00:00 AM | 28 | 28 | 26.8 | 96
B-19322 VIALE 26 | M-T2-24 | Concreto | MUROS TORRE 2 PISO 3 EJE 01 y 02 ENTRE A y J M=19,24,22,25,07,26 | 2025-12-26 | 1/9/2026 12:00:00 AM | 14 | 28 | 28.3 | 101
B-19322 VIALE 26 | M-T2-24 | Concreto | MUROS TORRE 2 PISO 3 EJE 01 y 02 ENTRE A y J M=19,24,22,25,07,26 | 2025-12-26 | 1/9/2026 12:00:00 AM | 14 | 28 | 24.8 | 89
B-19322 VIALE 26 | M-T2-24 | Concreto | MUROS TORRE 2 PISO 3 EJE 01 y 02 ENTRE A y J M=19,24,22,25,07,26 | 2025-12-26 | 1/9/2026 12:00:00 AM | 14 | 28 | 24.9 | 89
B-19322 VIALE 26 | M-T2-24 | Concreto | MUROS TORRE 2 PISO 3 EJE 01 y 02 ENTRE A y J M=19,24,22,25,07,26 | 2025-12-26 | 1/2/2026 12:00:00 AM | 7 | 28 | 22.1 | 79
B-19322 VIALE 26 | M-T2-24 | Concreto | MUROS TORRE 2 PISO 3 EJE 01 y 02 ENTRE A y J M=19,24,22,25,07,26 | 2025-12-26 | 1/2/2026 12:00:00 AM | 7 | 28 | 22.1 | 79
B-19322 VIALE 26 | M-T2-24 | Concreto | MUROS TORRE 2 PISO 3 EJE 01 y 02 ENTRE A y J M=19,24,22,25,07,26 | 2025-12-26 | 1/2/2026 12:00:00 AM | 7 | 28 | 22.3 | 80
B-19322 VIALE 26 | M-T2-24 | Concreto | MUROS TORRE 2 PISO 3 EJE 01 y 02 ENTRE A y J M=19,24,22,25,07,26 | 2025-12-26 | 12/29/2025 12:00:00 AM | 3 | 28 | 16.6 | 59
B-19322 VIALE 26 | M-T2-24 | Concreto | MUROS TORRE 2 PISO 3 EJE 01 y 02 ENTRE A y J M=19,24,22,25,07,26 | 2025-12-26 | 12/29/2025 12:00:00 AM | 3 | 28 | 18.9 | 67
B-19322 VIALE 26 | M-T2-24 | Concreto | MUROS TORRE 2 PISO 3 EJE 01 y 02 ENTRE A y J M=19,24,22,25,07,26 | 2025-12-26 | 12/29/2025 12:00:00 AM | 3 | 28 | 18.2 | 65
B-19322 VIALE 26 | M-T2-24 | Concreto | MUROS TORRE 2 PISO 3 EJE 01 y 02 ENTRE A y J M=19,24,22,25,07,26 | 2025-12-26 | 12/27/2025 12:00:00 AM | 1 | 28 | 1.3 | 4
B-19322 VIALE 26 | M-T2-24 | Concreto | MUROS TORRE 2 PISO 3 EJE 01 y 02 ENTRE A y J M=19,24,22,25,07,26 | 2025-12-26 | 12/27/2025 12:00:00 AM | 1 | 28 | 2.2 | 8
B-19322 VIALE 26 | M-T2-24 | Concreto | MUROS TORRE 2 PISO 3 EJE 01 y 02 ENTRE A y J M=19,24,22,25,07,26 | 2025-12-26 | 12/27/2025 12:00:00 AM | 1 | 28 | 2 | 7
B-19322 VIALE 26 | M-T1-08 | Concreto | MUROS T1 PISO 1 EJES 02 y 03 ENTRE J y H M=01,12,18,20 | 2025-12-23 | 1/20/2026 12:00:00 AM | 28 | 28 | 30 | 107
B-19322 VIALE 26 | M-T1-08 | Concreto | MUROS T1 PISO 1 EJES 02 y 03 ENTRE J y H M=01,12,18,20 | 2025-12-23 | 1/20/2026 12:00:00 AM | 28 | 28 | 30.3 | 108
B-19322 VIALE 26 | M-T1-08 | Concreto | MUROS T1 PISO 1 EJES 02 y 03 ENTRE J y H M=01,12,18,20 | 2025-12-23 | 1/20/2026 12:00:00 AM | 28 | 28 | 30.1 | 107
B-19322 VIALE 26 | M-T1-08 | Concreto | MUROS T1 PISO 1 EJES 02 y 03 ENTRE J y H M=01,12,18,20 | 2025-12-23 | 1/6/2026 12:00:00 AM | 14 | 28 | 24.6 | 88
B-19322 VIALE 26 | M-T1-08 | Concreto | MUROS T1 PISO 1 EJES 02 y 03 ENTRE J y H M=01,12,18,20 | 2025-12-23 | 1/6/2026 12:00:00 AM | 14 | 28 | 26.3 | 94
B-19322 VIALE 26 | M-T1-08 | Concreto | MUROS T1 PISO 1 EJES 02 y 03 ENTRE J y H M=01,12,18,20 | 2025-12-23 | 1/6/2026 12:00:00 AM | 14 | 28 | 25.3 | 90
B-19322 VIALE 26 | M-T1-08 | Concreto | MUROS T1 PISO 1 EJES 02 y 03 ENTRE J y H M=01,12,18,20 | 2025-12-23 | 12/30/2025 12:00:00 AM | 7 | 28 | 22.3 | 80
B-19322 VIALE 26 | M-T1-08 | Concreto | MUROS T1 PISO 1 EJES 02 y 03 ENTRE J y H M=01,12,18,20 | 2025-12-23 | 12/30/2025 12:00:00 AM | 7 | 28 | 22.9 | 82
B-19322 VIALE 26 | M-T1-08 | Concreto | MUROS T1 PISO 1 EJES 02 y 03 ENTRE J y H M=01,12,18,20 | 2025-12-23 | 12/30/2025 12:00:00 AM | 7 | 28 | 20.7 | 74
B-19322 VIALE 26 | M-T1-08 | Concreto | MUROS T1 PISO 1 EJES 02 y 03 ENTRE J y H M=01,12,18,20 | 2025-12-23 | 12/26/2025 12:00:00 AM | 3 | 28 | 17.5 | 62
B-19322 VIALE 26 | M-T1-08 | Concreto | MUROS T1 PISO 1 EJES 02 y 03 ENTRE J y H M=01,12,18,20 | 2025-12-23 | 12/26/2025 12:00:00 AM | 3 | 28 | 14.3 | 51
B-19322 VIALE 26 | M-T1-08 | Concreto | MUROS T1 PISO 1 EJES 02 y 03 ENTRE J y H M=01,12,18,20 | 2025-12-23 | 12/26/2025 12:00:00 AM | 3 | 28 | 16.8 | 60
B-19322 VIALE 26 | M-T1-07 | Concreto | MUROS PISO 1 EJE 02 y 04 ENTRE G y J M=23-08-21 | 2025-12-19 | 1/16/2026 12:00:00 AM | 28 | 28 | 30.7 | 110
B-19322 VIALE 26 | M-T1-07 | Concreto | MUROS PISO 1 EJE 02 y 04 ENTRE G y J M=23-08-21 | 2025-12-19 | 1/16/2026 12:00:00 AM | 28 | 28 | 33.6 | 120
B-19322 VIALE 26 | M-T1-07 | Concreto | MUROS PISO 1 EJE 02 y 04 ENTRE G y J M=23-08-21 | 2025-12-19 | 1/16/2026 12:00:00 AM | 28 | 28 | 33.4 | 119
B-19322 VIALE 26 | M-T1-07 | Concreto | MUROS PISO 1 EJE 02 y 04 ENTRE G y J M=23-08-21 | 2025-12-19 | 1/2/2026 12:00:00 AM | 14 | 28 | 26.9 | 96
B-19322 VIALE 26 | M-T1-07 | Concreto | MUROS PISO 1 EJE 02 y 04 ENTRE G y J M=23-08-21 | 2025-12-19 | 1/2/2026 12:00:00 AM | 14 | 28 | 25.1 | 90
B-19322 VIALE 26 | M-T1-07 | Concreto | MUROS PISO 1 EJE 02 y 04 ENTRE G y J M=23-08-21 | 2025-12-19 | 1/2/2026 12:00:00 AM | 14 | 28 | 27.8 | 99
B-19322 VIALE 26 | M-T1-07 | Concreto | MUROS PISO 1 EJE 02 y 04 ENTRE G y J M=23-08-21 | 2025-12-19 | 12/26/2025 12:00:00 AM | 7 | 28 | 24.2 | 86
B-19322 VIALE 26 | M-T1-07 | Concreto | MUROS PISO 1 EJE 02 y 04 ENTRE G y J M=23-08-21 | 2025-12-19 | 12/26/2025 12:00:00 AM | 7 | 28 | 24.4 | 87
B-19322 VIALE 26 | M-T1-07 | Concreto | MUROS PISO 1 EJE 02 y 04 ENTRE G y J M=23-08-21 | 2025-12-19 | 12/26/2025 12:00:00 AM | 7 | 28 | 23.7 | 85
B-19322 VIALE 26 | M-T1-07 | Concreto | MUROS PISO 1 EJE 02 y 04 ENTRE G y J M=23-08-21 | 2025-12-19 | 12/22/2025 12:00:00 AM | 3 | 28 | 16.7 | 60
B-19322 VIALE 26 | M-T1-07 | Concreto | MUROS PISO 1 EJE 02 y 04 ENTRE G y J M=23-08-21 | 2025-12-19 | 12/22/2025 12:00:00 AM | 3 | 28 | 17.6 | 63
B-19322 VIALE 26 | M-T1-07 | Concreto | MUROS PISO 1 EJE 02 y 04 ENTRE G y J M=23-08-21 | 2025-12-19 | 12/22/2025 12:00:00 AM | 3 | 28 | 15.8 | 56
B-19322 VIALE 26 | M-T1-07 | Concreto | MUROS PISO 1 EJE 02 y 04 ENTRE G y J M=23-08-21 | 2025-12-19 | 12/20/2025 12:00:00 AM | 1 | 21 | 2.8 | 10
B-19322 VIALE 26 | M-T1-07 | Concreto | MUROS PISO 1 EJE 02 y 04 ENTRE G y J M=23-08-21 | 2025-12-19 | 12/20/2025 12:00:00 AM | 1 | 21 | 5 | 18
B-19322 VIALE 26 | M-T1-07 | Concreto | MUROS PISO 1 EJE 02 y 04 ENTRE G y J M=23-08-21 | 2025-12-19 | 12/20/2025 12:00:00 AM | 1 | 21 | 2.3 | 8
B-19322 VIALE 26 | M-T2-23 | Concreto | MUROS PISO 3 EJE 03 y 04 ENTRE A y J M=32,29A,09A | 2025-12-19 | 1/16/2026 12:00:00 AM | 28 | 28 | 27.6 | 98
B-19322 VIALE 26 | M-T2-23 | Concreto | MUROS PISO 3 EJE 03 y 04 ENTRE A y J M=32,29A,09A | 2025-12-19 | 1/16/2026 12:00:00 AM | 28 | 28 | 30.4 | 109
B-19322 VIALE 26 | M-T2-23 | Concreto | MUROS PISO 3 EJE 03 y 04 ENTRE A y J M=32,29A,09A | 2025-12-19 | 1/16/2026 12:00:00 AM | 28 | 28 | 32.5 | 116
B-19322 VIALE 26 | M-T2-23 | Concreto | MUROS PISO 3 EJE 03 y 04 ENTRE A y J M=32,29A,09A | 2025-12-19 | 1/2/2026 12:00:00 AM | 14 | 28 | 25.6 | 91
B-19322 VIALE 26 | M-T2-23 | Concreto | MUROS PISO 3 EJE 03 y 04 ENTRE A y J M=32,29A,09A | 2025-12-19 | 1/2/2026 12:00:00 AM | 14 | 28 | 25.2 | 90
B-19322 VIALE 26 | M-T2-23 | Concreto | MUROS PISO 3 EJE 03 y 04 ENTRE A y J M=32,29A,09A | 2025-12-19 | 1/2/2026 12:00:00 AM | 14 | 28 | 24.3 | 87
B-19322 VIALE 26 | M-T2-23 | Concreto | MUROS PISO 3 EJE 03 y 04 ENTRE A y J M=32,29A,09A | 2025-12-19 | 12/26/2025 12:00:00 AM | 7 | 28 | 21.1 | 75
B-19322 VIALE 26 | M-T2-23 | Concreto | MUROS PISO 3 EJE 03 y 04 ENTRE A y J M=32,29A,09A | 2025-12-19 | 12/26/2025 12:00:00 AM | 7 | 28 | 22.8 | 81
B-19322 VIALE 26 | M-T2-23 | Concreto | MUROS PISO 3 EJE 03 y 04 ENTRE A y J M=32,29A,09A | 2025-12-19 | 12/26/2025 12:00:00 AM | 7 | 28 | 20.4 | 73
B-19322 VIALE 26 | M-T2-23 | Concreto | MUROS PISO 3 EJE 03 y 04 ENTRE A y J M=32,29A,09A | 2025-12-19 | 12/22/2025 12:00:00 AM | 3 | 28 | 13.8 | 49
B-19322 VIALE 26 | M-T2-23 | Concreto | MUROS PISO 3 EJE 03 y 04 ENTRE A y J M=32,29A,09A | 2025-12-19 | 12/22/2025 12:00:00 AM | 3 | 28 | 15.9 | 57
B-19322 VIALE 26 | M-T2-23 | Concreto | MUROS PISO 3 EJE 03 y 04 ENTRE A y J M=32,29A,09A | 2025-12-19 | 12/22/2025 12:00:00 AM | 3 | 28 | 14.4 | 51
B-19322 VIALE 26 | M-T2-23 | Concreto | MUROS PISO 3 EJE 03 y 04 ENTRE A y J M=32,29A,09A | 2025-12-19 | 12/20/2025 12:00:00 AM | 1 | 28 | 2.2 | 8
B-19322 VIALE 26 | M-T2-23 | Concreto | MUROS PISO 3 EJE 03 y 04 ENTRE A y J M=32,29A,09A | 2025-12-19 | 12/20/2025 12:00:00 AM | 1 | 28 | 1.2 | 4
B-19322 VIALE 26 | M-T2-23 | Concreto | MUROS PISO 3 EJE 03 y 04 ENTRE A y J M=32,29A,09A | 2025-12-19 | 12/20/2025 12:00:00 AM | 1 | 28 | 2.2 | 8
B-19322 VIALE 26 | P-T2-15 | Concreto | PLACA PISO 4 EJE 07 y 09 ENTRTE A y J | 2025-12-19 | 1/16/2026 12:00:00 AM | 28 | 21 | 26.2 | 125
B-19322 VIALE 26 | P-T2-15 | Concreto | PLACA PISO 4 EJE 07 y 09 ENTRTE A y J | 2025-12-19 | 1/16/2026 12:00:00 AM | 28 | 21 | 25.9 | 123
B-19322 VIALE 26 | P-T2-15 | Concreto | PLACA PISO 4 EJE 07 y 09 ENTRTE A y J | 2025-12-19 | 1/16/2026 12:00:00 AM | 28 | 21 | 27.9 | 133
B-19322 VIALE 26 | P-T2-15 | Concreto | PLACA PISO 4 EJE 07 y 09 ENTRTE A y J | 2025-12-19 | 1/2/2026 12:00:00 AM | 14 | 21 | 25.6 | 122
B-19322 VIALE 26 | P-T2-15 | Concreto | PLACA PISO 4 EJE 07 y 09 ENTRTE A y J | 2025-12-19 | 1/2/2026 12:00:00 AM | 14 | 21 | 22.5 | 107
B-19322 VIALE 26 | P-T2-15 | Concreto | PLACA PISO 4 EJE 07 y 09 ENTRTE A y J | 2025-12-19 | 1/2/2026 12:00:00 AM | 14 | 21 | 25.8 | 123
B-19322 VIALE 26 | P-T2-15 | Concreto | PLACA PISO 4 EJE 07 y 09 ENTRTE A y J | 2025-12-19 | 12/26/2025 12:00:00 AM | 7 | 21 | 24.3 | 116
B-19322 VIALE 26 | P-T2-15 | Concreto | PLACA PISO 4 EJE 07 y 09 ENTRTE A y J | 2025-12-19 | 12/26/2025 12:00:00 AM | 7 | 21 | 23.4 | 112
B-19322 VIALE 26 | P-T2-15 | Concreto | PLACA PISO 4 EJE 07 y 09 ENTRTE A y J | 2025-12-19 | 12/26/2025 12:00:00 AM | 7 | 21 | 23.4 | 111
B-19322 VIALE 26 | P-T2-15 | Concreto | PLACA PISO 4 EJE 07 y 09 ENTRTE A y J | 2025-12-19 | 12/22/2025 12:00:00 AM | 3 | 21 | 13.5 | 64
B-19322 VIALE 26 | P-T2-15 | Concreto | PLACA PISO 4 EJE 07 y 09 ENTRTE A y J | 2025-12-19 | 12/22/2025 12:00:00 AM | 3 | 21 | 13.8 | 66
B-19322 VIALE 26 | P-T2-15 | Concreto | PLACA PISO 4 EJE 07 y 09 ENTRTE A y J | 2025-12-19 | 12/22/2025 12:00:00 AM | 3 | 21 | 14.1 | 67
B-19322 VIALE 26 | P-T2-15 | Concreto | PLACA PISO 4 EJE 07 y 09 ENTRTE A y J | 2025-12-19 | 12/20/2025 12:00:00 AM | 1 | 21 | 2.5 | 12
B-19322 VIALE 26 | P-T2-15 | Concreto | PLACA PISO 4 EJE 07 y 09 ENTRTE A y J | 2025-12-19 | 12/20/2025 12:00:00 AM | 1 | 21 | 2.4 | 11
B-19322 VIALE 26 | P-T2-15 | Concreto | PLACA PISO 4 EJE 07 y 09 ENTRTE A y J | 2025-12-19 | 12/20/2025 12:00:00 AM | 1 | 21 | 2.5 | 12
B-19322 VIALE 26 | C-T1-14 | Concreto | PLACA CIMENTACION EJE 04 al 01 ENTRE I y A | 2025-12-18 | 1/15/2026 12:00:00 AM | 28 | 21 | 24.1 | 115
B-19322 VIALE 26 | C-T1-14 | Concreto | PLACA CIMENTACION EJE 04 al 01 ENTRE I y A | 2025-12-18 | 1/15/2026 12:00:00 AM | 28 | 21 | 25.4 | 121
B-19322 VIALE 26 | C-T1-14 | Concreto | PLACA CIMENTACION EJE 04 al 01 ENTRE I y A | 2025-12-18 | 1/15/2026 12:00:00 AM | 28 | 21 | 25.2 | 120
B-19322 VIALE 26 | C-T1-14 | Concreto | PLACA CIMENTACION EJE 04 al 01 ENTRE I y A | 2025-12-18 | 1/2/2026 12:00:00 AM | 15 | 21 | 22.3 | 106
B-19322 VIALE 26 | C-T1-14 | Concreto | PLACA CIMENTACION EJE 04 al 01 ENTRE I y A | 2025-12-18 | 1/2/2026 12:00:00 AM | 15 | 21 | 21.2 | 101
B-19322 VIALE 26 | C-T1-14 | Concreto | PLACA CIMENTACION EJE 04 al 01 ENTRE I y A | 2025-12-18 | 1/2/2026 12:00:00 AM | 15 | 21 | 21.9 | 104
B-19322 VIALE 26 | C-T1-14 | Concreto | PLACA CIMENTACION EJE 04 al 01 ENTRE I y A | 2025-12-18 | 12/26/2025 12:00:00 AM | 8 | 21 | 19.1 | 91
B-19322 VIALE 26 | C-T1-14 | Concreto | PLACA CIMENTACION EJE 04 al 01 ENTRE I y A | 2025-12-18 | 12/26/2025 12:00:00 AM | 8 | 21 | 18.6 | 89
B-19322 VIALE 26 | C-T1-14 | Concreto | PLACA CIMENTACION EJE 04 al 01 ENTRE I y A | 2025-12-18 | 12/26/2025 12:00:00 AM | 8 | 21 | 19.3 | 92
B-19322 VIALE 26 | M-T2-22 | Concreto | MUROS TORRE 2 PISO 3 EJE 05 ENTRE A y J M=32-29-09 | 2025-12-18 | 1/15/2026 12:00:00 AM | 28 | 28 | 33.1 | 118
B-19322 VIALE 26 | M-T2-22 | Concreto | MUROS TORRE 2 PISO 3 EJE 05 ENTRE A y J M=32-29-09 | 2025-12-18 | 1/15/2026 12:00:00 AM | 28 | 28 | 32.8 | 117
B-19322 VIALE 26 | M-T2-22 | Concreto | MUROS TORRE 2 PISO 3 EJE 05 ENTRE A y J M=32-29-09 | 2025-12-18 | 1/15/2026 12:00:00 AM | 28 | 28 | 34.5 | 123
B-19322 VIALE 26 | M-T2-22 | Concreto | MUROS TORRE 2 PISO 3 EJE 05 ENTRE A y J M=32-29-09 | 2025-12-18 | 1/2/2026 12:00:00 AM | 15 | 28 | 28.9 | 103
B-19322 VIALE 26 | M-T2-22 | Concreto | MUROS TORRE 2 PISO 3 EJE 05 ENTRE A y J M=32-29-09 | 2025-12-18 | 1/2/2026 12:00:00 AM | 15 | 28 | 28.1 | 100
B-19322 VIALE 26 | M-T2-22 | Concreto | MUROS TORRE 2 PISO 3 EJE 05 ENTRE A y J M=32-29-09 | 2025-12-18 | 1/2/2026 12:00:00 AM | 15 | 28 | 28 | 100
B-19322 VIALE 26 | M-T2-22 | Concreto | MUROS TORRE 2 PISO 3 EJE 05 ENTRE A y J M=32-29-09 | 2025-12-18 | 12/26/2025 12:00:00 AM | 8 | 28 | 27 | 96
B-19322 VIALE 26 | M-T2-22 | Concreto | MUROS TORRE 2 PISO 3 EJE 05 ENTRE A y J M=32-29-09 | 2025-12-18 | 12/26/2025 12:00:00 AM | 8 | 28 | 28 | 100
B-19322 VIALE 26 | M-T2-22 | Concreto | MUROS TORRE 2 PISO 3 EJE 05 ENTRE A y J M=32-29-09 | 2025-12-18 | 12/26/2025 12:00:00 AM | 8 | 28 | 26.9 | 96
B-19322 VIALE 26 | M-T2-22 | Concreto | MUROS TORRE 2 PISO 3 EJE 05 ENTRE A y J M=32-29-09 | 2025-12-18 | 12/22/2025 12:00:00 AM | 4 | 28 | 21.5 | 77
B-19322 VIALE 26 | M-T2-22 | Concreto | MUROS TORRE 2 PISO 3 EJE 05 ENTRE A y J M=32-29-09 | 2025-12-18 | 12/22/2025 12:00:00 AM | 4 | 28 | 20.3 | 72
B-19322 VIALE 26 | M-T2-22 | Concreto | MUROS TORRE 2 PISO 3 EJE 05 ENTRE A y J M=32-29-09 | 2025-12-18 | 12/22/2025 12:00:00 AM | 4 | 28 | 20.5 | 73
B-19322 VIALE 26 | M-T2-22 | Concreto | MUROS TORRE 2 PISO 3 EJE 05 ENTRE A y J M=32-29-09 | 2025-12-18 | 12/19/2025 12:00:00 AM | 1 | 28 | 4.4 | 16
B-19322 VIALE 26 | M-T2-22 | Concreto | MUROS TORRE 2 PISO 3 EJE 05 ENTRE A y J M=32-29-09 | 2025-12-18 | 12/19/2025 12:00:00 AM | 1 | 28 | 4.6 | 17
B-19322 VIALE 26 | M-T2-22 | Concreto | MUROS TORRE 2 PISO 3 EJE 05 ENTRE A y J M=32-29-09 | 2025-12-18 | 12/19/2025 12:00:00 AM | 1 | 28 | 4.7 | 17
B-19322 VIALE 26 | P-T2-14 | Concreto | PLACA T2 PISO 4 EJE O8 y 09 ENTRE A y J | 2025-12-18 | 1/15/2026 12:00:00 AM | 28 | 21 | 26.7 | 127
B-19322 VIALE 26 | P-T2-14 | Concreto | PLACA T2 PISO 4 EJE O8 y 09 ENTRE A y J | 2025-12-18 | 1/15/2026 12:00:00 AM | 28 | 21 | 25.7 | 122
B-19322 VIALE 26 | P-T2-14 | Concreto | PLACA T2 PISO 4 EJE O8 y 09 ENTRE A y J | 2025-12-18 | 1/15/2026 12:00:00 AM | 28 | 21 | 29.7 | 142
B-19322 VIALE 26 | P-T2-14 | Concreto | PLACA T2 PISO 4 EJE O8 y 09 ENTRE A y J | 2025-12-18 | 1/2/2026 12:00:00 AM | 15 | 21 | 25.4 | 121
B-19322 VIALE 26 | P-T2-14 | Concreto | PLACA T2 PISO 4 EJE O8 y 09 ENTRE A y J | 2025-12-18 | 1/2/2026 12:00:00 AM | 15 | 21 | 25.4 | 121
B-19322 VIALE 26 | P-T2-14 | Concreto | PLACA T2 PISO 4 EJE O8 y 09 ENTRE A y J | 2025-12-18 | 1/2/2026 12:00:00 AM | 15 | 21 | 26.7 | 127
B-19322 VIALE 26 | P-T2-14 | Concreto | PLACA T2 PISO 4 EJE O8 y 09 ENTRE A y J | 2025-12-18 | 12/26/2025 12:00:00 AM | 8 | 21 | 23.6 | 112
B-19322 VIALE 26 | P-T2-14 | Concreto | PLACA T2 PISO 4 EJE O8 y 09 ENTRE A y J | 2025-12-18 | 12/26/2025 12:00:00 AM | 8 | 21 | 23.8 | 113
B-19322 VIALE 26 | P-T2-14 | Concreto | PLACA T2 PISO 4 EJE O8 y 09 ENTRE A y J | 2025-12-18 | 12/26/2025 12:00:00 AM | 8 | 21 | 24.1 | 115
B-19322 VIALE 26 | P-T2-14 | Concreto | PLACA T2 PISO 4 EJE O8 y 09 ENTRE A y J | 2025-12-18 | 12/22/2025 12:00:00 AM | 4 | 21 | 17.7 | 84
B-19322 VIALE 26 | P-T2-14 | Concreto | PLACA T2 PISO 4 EJE O8 y 09 ENTRE A y J | 2025-12-18 | 12/22/2025 12:00:00 AM | 4 | 21 | 14.9 | 71
B-19322 VIALE 26 | P-T2-14 | Concreto | PLACA T2 PISO 4 EJE O8 y 09 ENTRE A y J | 2025-12-18 | 12/22/2025 12:00:00 AM | 4 | 21 | 17.7 | 84
B-19322 VIALE 26 | P-T2-14 | Concreto | PLACA T2 PISO 4 EJE O8 y 09 ENTRE A y J | 2025-12-18 | 12/19/2025 12:00:00 AM | 1 | 21 | 3.7 | 18
B-19322 VIALE 26 | P-T2-14 | Concreto | PLACA T2 PISO 4 EJE O8 y 09 ENTRE A y J | 2025-12-18 | 12/19/2025 12:00:00 AM | 1 | 21 | 2.6 | 12
B-19322 VIALE 26 | P-T2-14 | Concreto | PLACA T2 PISO 4 EJE O8 y 09 ENTRE A y J | 2025-12-18 | 12/19/2025 12:00:00 AM | 1 | 21 | 5.4 | 26
B-19322 VIALE 26 | M-T1-06 | Concreto | MUROS TORRE 1 PISO 1 EJE 07 y 06 ENTRTE A y J M= 23,22,09 | 2025-12-17 | 1/14/2026 12:00:00 AM | 28 | 28 | 37 | 132
B-19322 VIALE 26 | M-T1-06 | Concreto | MUROS TORRE 1 PISO 1 EJE 07 y 06 ENTRTE A y J M= 23,22,09 | 2025-12-17 | 1/14/2026 12:00:00 AM | 28 | 28 | 33.4 | 119
B-19322 VIALE 26 | M-T1-06 | Concreto | MUROS TORRE 1 PISO 1 EJE 07 y 06 ENTRTE A y J M= 23,22,09 | 2025-12-17 | 1/14/2026 12:00:00 AM | 28 | 28 | 32.8 | 117
B-19322 VIALE 26 | M-T1-06 | Concreto | MUROS TORRE 1 PISO 1 EJE 07 y 06 ENTRTE A y J M= 23,22,09 | 2025-12-17 | 12/31/2025 12:00:00 AM | 14 | 28 | 29.9 | 107
B-19322 VIALE 26 | M-T1-06 | Concreto | MUROS TORRE 1 PISO 1 EJE 07 y 06 ENTRTE A y J M= 23,22,09 | 2025-12-17 | 12/31/2025 12:00:00 AM | 14 | 28 | 28 | 100
B-19322 VIALE 26 | M-T1-06 | Concreto | MUROS TORRE 1 PISO 1 EJE 07 y 06 ENTRTE A y J M= 23,22,09 | 2025-12-17 | 12/31/2025 12:00:00 AM | 14 | 28 | 28.5 | 102
B-19322 VIALE 26 | M-T1-06 | Concreto | MUROS TORRE 1 PISO 1 EJE 07 y 06 ENTRTE A y J M= 23,22,09 | 2025-12-17 | 12/24/2025 12:00:00 AM | 7 | 28 | 23.1 | 82
B-19322 VIALE 26 | M-T1-06 | Concreto | MUROS TORRE 1 PISO 1 EJE 07 y 06 ENTRTE A y J M= 23,22,09 | 2025-12-17 | 12/24/2025 12:00:00 AM | 7 | 28 | 25.8 | 92
B-19322 VIALE 26 | M-T1-06 | Concreto | MUROS TORRE 1 PISO 1 EJE 07 y 06 ENTRTE A y J M= 23,22,09 | 2025-12-17 | 12/24/2025 12:00:00 AM | 7 | 28 | 24.6 | 88
B-19322 VIALE 26 | M-T1-06 | Concreto | MUROS TORRE 1 PISO 1 EJE 07 y 06 ENTRTE A y J M= 23,22,09 | 2025-12-17 | 12/20/2025 12:00:00 AM | 3 | 28 | 23.6 | 84
B-19322 VIALE 26 | M-T1-06 | Concreto | MUROS TORRE 1 PISO 1 EJE 07 y 06 ENTRTE A y J M= 23,22,09 | 2025-12-17 | 12/20/2025 12:00:00 AM | 3 | 28 | 25.2 | 90
B-19322 VIALE 26 | M-T1-06 | Concreto | MUROS TORRE 1 PISO 1 EJE 07 y 06 ENTRTE A y J M= 23,22,09 | 2025-12-17 | 12/20/2025 12:00:00 AM | 3 | 28 | 24 | 86
B-19322 VIALE 26 | M-T1-06 | Concreto | MUROS TORRE 1 PISO 1 EJE 07 y 06 ENTRTE A y J M= 23,22,09 | 2025-12-17 | 12/18/2025 12:00:00 AM | 1 | 28 | 5.3 | 19
B-19322 VIALE 26 | M-T1-06 | Concreto | MUROS TORRE 1 PISO 1 EJE 07 y 06 ENTRTE A y J M= 23,22,09 | 2025-12-17 | 12/18/2025 12:00:00 AM | 1 | 28 | 4.8 | 17
B-19322 VIALE 26 | M-T1-06 | Concreto | MUROS TORRE 1 PISO 1 EJE 07 y 06 ENTRTE A y J M= 23,22,09 | 2025-12-17 | 12/18/2025 12:00:00 AM | 1 | 28 | 6 | 21
B-19322 VIALE 26 | P-T2-13 | Concreto | PLACA TORRE 2 PISO 4 EJE 10 y 11 ENTRE A y J | 2025-12-17 | 1/14/2026 12:00:00 AM | 28 | 21 | 29.2 | 139
B-19322 VIALE 26 | P-T2-13 | Concreto | PLACA TORRE 2 PISO 4 EJE 10 y 11 ENTRE A y J | 2025-12-17 | 1/14/2026 12:00:00 AM | 28 | 21 | 27.5 | 131
B-19322 VIALE 26 | P-T2-13 | Concreto | PLACA TORRE 2 PISO 4 EJE 10 y 11 ENTRE A y J | 2025-12-17 | 1/14/2026 12:00:00 AM | 28 | 21 | 30.4 | 145
B-19322 VIALE 26 | P-T2-13 | Concreto | PLACA TORRE 2 PISO 4 EJE 10 y 11 ENTRE A y J | 2025-12-17 | 12/31/2025 12:00:00 AM | 14 | 21 | 25.6 | 122
B-19322 VIALE 26 | P-T2-13 | Concreto | PLACA TORRE 2 PISO 4 EJE 10 y 11 ENTRE A y J | 2025-12-17 | 12/31/2025 12:00:00 AM | 14 | 21 | 23.3 | 111
B-19322 VIALE 26 | P-T2-13 | Concreto | PLACA TORRE 2 PISO 4 EJE 10 y 11 ENTRE A y J | 2025-12-17 | 12/31/2025 12:00:00 AM | 14 | 21 | 23.3 | 111
B-19322 VIALE 26 | P-T2-13 | Concreto | PLACA TORRE 2 PISO 4 EJE 10 y 11 ENTRE A y J | 2025-12-17 | 12/24/2025 12:00:00 AM | 7 | 21 | 21.2 | 101
B-19322 VIALE 26 | P-T2-13 | Concreto | PLACA TORRE 2 PISO 4 EJE 10 y 11 ENTRE A y J | 2025-12-17 | 12/24/2025 12:00:00 AM | 7 | 21 | 19 | 90
B-19322 VIALE 26 | P-T2-13 | Concreto | PLACA TORRE 2 PISO 4 EJE 10 y 11 ENTRE A y J | 2025-12-17 | 12/24/2025 12:00:00 AM | 7 | 21 | 22.1 | 105
B-19322 VIALE 26 | P-T2-13 | Concreto | PLACA TORRE 2 PISO 4 EJE 10 y 11 ENTRE A y J | 2025-12-17 | 12/20/2025 12:00:00 AM | 3 | 21 | 19.7 | 94
B-19322 VIALE 26 | P-T2-13 | Concreto | PLACA TORRE 2 PISO 4 EJE 10 y 11 ENTRE A y J | 2025-12-17 | 12/20/2025 12:00:00 AM | 3 | 21 | 22.8 | 109
B-19322 VIALE 26 | P-T2-13 | Concreto | PLACA TORRE 2 PISO 4 EJE 10 y 11 ENTRE A y J | 2025-12-17 | 12/20/2025 12:00:00 AM | 3 | 21 | 20.6 | 98
B-19322 VIALE 26 | P-T2-13 | Concreto | PLACA TORRE 2 PISO 4 EJE 10 y 11 ENTRE A y J | 2025-12-17 | 12/18/2025 12:00:00 AM | 1 | 21 | 6.6 | 31
B-19322 VIALE 26 | P-T2-13 | Concreto | PLACA TORRE 2 PISO 4 EJE 10 y 11 ENTRE A y J | 2025-12-17 | 12/18/2025 12:00:00 AM | 1 | 21 | 3.6 | 17
B-19322 VIALE 26 | P-T2-13 | Concreto | PLACA TORRE 2 PISO 4 EJE 10 y 11 ENTRE A y J | 2025-12-17 | 12/18/2025 12:00:00 AM | 1 | 21 | 6 | 28
B-19322 VIALE 26 | C-T1-13 | Concreto | PLACA CIMENTACION T1 EJES 2,3,4 ENTRE G y J | 2025-12-16 | 1/13/2026 12:00:00 AM | 28 | 21 | 24.4 | 116
B-19322 VIALE 26 | C-T1-13 | Concreto | PLACA CIMENTACION T1 EJES 2,3,4 ENTRE G y J | 2025-12-16 | 1/13/2026 12:00:00 AM | 28 | 21 | 26.6 | 127
B-19322 VIALE 26 | C-T1-13 | Concreto | PLACA CIMENTACION T1 EJES 2,3,4 ENTRE G y J | 2025-12-16 | 1/13/2026 12:00:00 AM | 28 | 21 | 27.2 | 130
B-19322 VIALE 26 | C-T1-13 | Concreto | PLACA CIMENTACION T1 EJES 2,3,4 ENTRE G y J | 2025-12-16 | 12/30/2025 12:00:00 AM | 14 | 21 | 22.4 | 106
B-19322 VIALE 26 | C-T1-13 | Concreto | PLACA CIMENTACION T1 EJES 2,3,4 ENTRE G y J | 2025-12-16 | 12/30/2025 12:00:00 AM | 14 | 21 | 23.8 | 114
B-19322 VIALE 26 | C-T1-13 | Concreto | PLACA CIMENTACION T1 EJES 2,3,4 ENTRE G y J | 2025-12-16 | 12/30/2025 12:00:00 AM | 14 | 21 | 22.7 | 108
B-19322 VIALE 26 | C-T1-13 | Concreto | PLACA CIMENTACION T1 EJES 2,3,4 ENTRE G y J | 2025-12-16 | 12/23/2025 12:00:00 AM | 7 | 21 | 21.3 | 101
B-19322 VIALE 26 | C-T1-13 | Concreto | PLACA CIMENTACION T1 EJES 2,3,4 ENTRE G y J | 2025-12-16 | 12/23/2025 12:00:00 AM | 7 | 21 | 20.6 | 98
B-19322 VIALE 26 | C-T1-13 | Concreto | PLACA CIMENTACION T1 EJES 2,3,4 ENTRE G y J | 2025-12-16 | 12/23/2025 12:00:00 AM | 7 | 21 | 22 | 105
B-19322 VIALE 26 | P-T2-12 | Concreto | PLACA PISO 4 EJE 12 AL 15 ENTRE A y J | 2025-12-16 | 1/13/2026 12:00:00 AM | 28 | 21 | 31.5 | 150
B-19322 VIALE 26 | P-T2-12 | Concreto | PLACA PISO 4 EJE 12 AL 15 ENTRE A y J | 2025-12-16 | 1/13/2026 12:00:00 AM | 28 | 21 | 32.1 | 153
B-19322 VIALE 26 | P-T2-12 | Concreto | PLACA PISO 4 EJE 12 AL 15 ENTRE A y J | 2025-12-16 | 1/13/2026 12:00:00 AM | 28 | 21 | 31 | 147
B-19322 VIALE 26 | P-T2-12 | Concreto | PLACA PISO 4 EJE 12 AL 15 ENTRE A y J | 2025-12-16 | 12/30/2025 12:00:00 AM | 14 | 21 | 30.6 | 146
B-19322 VIALE 26 | P-T2-12 | Concreto | PLACA PISO 4 EJE 12 AL 15 ENTRE A y J | 2025-12-16 | 12/30/2025 12:00:00 AM | 14 | 21 | 30.2 | 144
B-19322 VIALE 26 | P-T2-12 | Concreto | PLACA PISO 4 EJE 12 AL 15 ENTRE A y J | 2025-12-16 | 12/30/2025 12:00:00 AM | 14 | 21 | 29.3 | 139
B-19322 VIALE 26 | P-T2-12 | Concreto | PLACA PISO 4 EJE 12 AL 15 ENTRE A y J | 2025-12-16 | 12/23/2025 12:00:00 AM | 7 | 21 | 23.7 | 113
B-19322 VIALE 26 | P-T2-12 | Concreto | PLACA PISO 4 EJE 12 AL 15 ENTRE A y J | 2025-12-16 | 12/23/2025 12:00:00 AM | 7 | 21 | 25.4 | 121
B-19322 VIALE 26 | P-T2-12 | Concreto | PLACA PISO 4 EJE 12 AL 15 ENTRE A y J | 2025-12-16 | 12/23/2025 12:00:00 AM | 7 | 21 | 23.1 | 110
B-19322 VIALE 26 | P-T2-12 | Concreto | PLACA PISO 4 EJE 12 AL 15 ENTRE A y J | 2025-12-16 | 12/19/2025 12:00:00 AM | 3 | 21 | 19.6 | 93
B-19322 VIALE 26 | P-T2-12 | Concreto | PLACA PISO 4 EJE 12 AL 15 ENTRE A y J | 2025-12-16 | 12/19/2025 12:00:00 AM | 3 | 21 | 20.2 | 96
B-19322 VIALE 26 | P-T2-12 | Concreto | PLACA PISO 4 EJE 12 AL 15 ENTRE A y J | 2025-12-16 | 12/19/2025 12:00:00 AM | 3 | 21 | 18.8 | 90
B-19322 VIALE 26 | P-T2-12 | Concreto | PLACA PISO 4 EJE 12 AL 15 ENTRE A y J | 2025-12-16 | 12/17/2025 12:00:00 AM | 1 | 21 | 6 | 29
B-19322 VIALE 26 | P-T2-12 | Concreto | PLACA PISO 4 EJE 12 AL 15 ENTRE A y J | 2025-12-16 | 12/17/2025 12:00:00 AM | 1 | 21 | 4 | 19
B-19322 VIALE 26 | P-T2-12 | Concreto | PLACA PISO 4 EJE 12 AL 15 ENTRE A y J | 2025-12-16 | 12/17/2025 12:00:00 AM | 1 | 21 | 6.6 | 31
B-19322 VIALE 26 | M-T1-05 | Concreto | MUROS TORRE 1 PISO 1 EJE 08 y 09 ENTRE A y J M= 23-22-09 | 2025-12-15 | 1/12/2026 12:00:00 AM | 28 | 28 | 31.3 | 112
B-19322 VIALE 26 | M-T1-05 | Concreto | MUROS TORRE 1 PISO 1 EJE 08 y 09 ENTRE A y J M= 23-22-09 | 2025-12-15 | 1/12/2026 12:00:00 AM | 28 | 28 | 31.2 | 112
B-19322 VIALE 26 | M-T1-05 | Concreto | MUROS TORRE 1 PISO 1 EJE 08 y 09 ENTRE A y J M= 23-22-09 | 2025-12-15 | 1/12/2026 12:00:00 AM | 28 | 28 | 32.3 | 115
B-19322 VIALE 26 | M-T1-05 | Concreto | MUROS TORRE 1 PISO 1 EJE 08 y 09 ENTRE A y J M= 23-22-09 | 2025-12-15 | 12/29/2025 12:00:00 AM | 14 | 28 | 29.7 | 106
B-19322 VIALE 26 | M-T1-05 | Concreto | MUROS TORRE 1 PISO 1 EJE 08 y 09 ENTRE A y J M= 23-22-09 | 2025-12-15 | 12/29/2025 12:00:00 AM | 14 | 28 | 30.9 | 110
B-19322 VIALE 26 | M-T1-05 | Concreto | MUROS TORRE 1 PISO 1 EJE 08 y 09 ENTRE A y J M= 23-22-09 | 2025-12-15 | 12/29/2025 12:00:00 AM | 14 | 28 | 30.4 | 108
B-19322 VIALE 26 | M-T1-05 | Concreto | MUROS TORRE 1 PISO 1 EJE 08 y 09 ENTRE A y J M= 23-22-09 | 2025-12-15 | 12/22/2025 12:00:00 AM | 7 | 28 | 28.7 | 102
B-19322 VIALE 26 | M-T1-05 | Concreto | MUROS TORRE 1 PISO 1 EJE 08 y 09 ENTRE A y J M= 23-22-09 | 2025-12-15 | 12/22/2025 12:00:00 AM | 7 | 28 | 26.5 | 95
B-19322 VIALE 26 | M-T1-05 | Concreto | MUROS TORRE 1 PISO 1 EJE 08 y 09 ENTRE A y J M= 23-22-09 | 2025-12-15 | 12/22/2025 12:00:00 AM | 7 | 28 | 27.4 | 98
B-19322 VIALE 26 | M-T1-05 | Concreto | MUROS TORRE 1 PISO 1 EJE 08 y 09 ENTRE A y J M= 23-22-09 | 2025-12-15 | 12/18/2025 12:00:00 AM | 3 | 28 | 20.4 | 73
B-19322 VIALE 26 | M-T1-05 | Concreto | MUROS TORRE 1 PISO 1 EJE 08 y 09 ENTRE A y J M= 23-22-09 | 2025-12-15 | 12/18/2025 12:00:00 AM | 3 | 28 | 21.4 | 76
B-19322 VIALE 26 | M-T1-05 | Concreto | MUROS TORRE 1 PISO 1 EJE 08 y 09 ENTRE A y J M= 23-22-09 | 2025-12-15 | 12/18/2025 12:00:00 AM | 3 | 28 | 19 | 68
B-19322 VIALE 26 | M-T1-05 | Concreto | MUROS TORRE 1 PISO 1 EJE 08 y 09 ENTRE A y J M= 23-22-09 | 2025-12-15 | 12/16/2025 12:00:00 AM | 1 | 28 | 4.8 | 17
B-19322 VIALE 26 | M-T1-05 | Concreto | MUROS TORRE 1 PISO 1 EJE 08 y 09 ENTRE A y J M= 23-22-09 | 2025-12-15 | 12/16/2025 12:00:00 AM | 1 | 28 | 3.8 | 14
B-19322 VIALE 26 | M-T1-05 | Concreto | MUROS TORRE 1 PISO 1 EJE 08 y 09 ENTRE A y J M= 23-22-09 | 2025-12-15 | 12/16/2025 12:00:00 AM | 1 | 28 | 3.9 | 14
B-19322 VIALE 26 | M-T2-21 | Concreto | MUROS PISO 3 EJE 06 y 07 ENTRE A y J M=32-29-09 | 2025-12-15 | 1/12/2026 12:00:00 AM | 28 | 28 | 31.3 | 112
B-19322 VIALE 26 | M-T2-21 | Concreto | MUROS PISO 3 EJE 06 y 07 ENTRE A y J M=32-29-09 | 2025-12-15 | 1/12/2026 12:00:00 AM | 28 | 28 | 31.2 | 111
B-19322 VIALE 26 | M-T2-21 | Concreto | MUROS PISO 3 EJE 06 y 07 ENTRE A y J M=32-29-09 | 2025-12-15 | 1/12/2026 12:00:00 AM | 28 | 28 | 31.1 | 111
B-19322 VIALE 26 | M-T2-21 | Concreto | MUROS PISO 3 EJE 06 y 07 ENTRE A y J M=32-29-09 | 2025-12-15 | 12/29/2025 12:00:00 AM | 14 | 28 | 28.2 | 100
B-19322 VIALE 26 | M-T2-21 | Concreto | MUROS PISO 3 EJE 06 y 07 ENTRE A y J M=32-29-09 | 2025-12-15 | 12/29/2025 12:00:00 AM | 14 | 28 | 31.3 | 112
B-19322 VIALE 26 | M-T2-21 | Concreto | MUROS PISO 3 EJE 06 y 07 ENTRE A y J M=32-29-09 | 2025-12-15 | 12/29/2025 12:00:00 AM | 14 | 28 | 27.3 | 97
B-19322 VIALE 26 | M-T2-21 | Concreto | MUROS PISO 3 EJE 06 y 07 ENTRE A y J M=32-29-09 | 2025-12-15 | 12/22/2025 12:00:00 AM | 7 | 28 | 25.1 | 90
B-19322 VIALE 26 | M-T2-21 | Concreto | MUROS PISO 3 EJE 06 y 07 ENTRE A y J M=32-29-09 | 2025-12-15 | 12/22/2025 12:00:00 AM | 7 | 28 | 26.4 | 94
B-19322 VIALE 26 | M-T2-21 | Concreto | MUROS PISO 3 EJE 06 y 07 ENTRE A y J M=32-29-09 | 2025-12-15 | 12/22/2025 12:00:00 AM | 7 | 28 | 28.6 | 102
B-19322 VIALE 26 | M-T2-21 | Concreto | MUROS PISO 3 EJE 06 y 07 ENTRE A y J M=32-29-09 | 2025-12-15 | 12/18/2025 12:00:00 AM | 3 | 28 | 20.4 | 73
B-19322 VIALE 26 | M-T2-21 | Concreto | MUROS PISO 3 EJE 06 y 07 ENTRE A y J M=32-29-09 | 2025-12-15 | 12/18/2025 12:00:00 AM | 3 | 28 | 16.7 | 60
B-19322 VIALE 26 | M-T2-21 | Concreto | MUROS PISO 3 EJE 06 y 07 ENTRE A y J M=32-29-09 | 2025-12-15 | 12/18/2025 12:00:00 AM | 3 | 28 | 17.4 | 62
B-19322 VIALE 26 | M-T2-21 | Concreto | MUROS PISO 3 EJE 06 y 07 ENTRE A y J M=32-29-09 | 2025-12-15 | 12/16/2025 12:00:00 AM | 1 | 28 | 6.2 | 22
B-19322 VIALE 26 | M-T2-21 | Concreto | MUROS PISO 3 EJE 06 y 07 ENTRE A y J M=32-29-09 | 2025-12-15 | 12/16/2025 12:00:00 AM | 1 | 28 | 5.5 | 19
B-19322 VIALE 26 | M-T2-21 | Concreto | MUROS PISO 3 EJE 06 y 07 ENTRE A y J M=32-29-09 | 2025-12-15 | 12/16/2025 12:00:00 AM | 1 | 28 | 5.6 | 20
B-19322 VIALE 26 | P-T2-11 | Concreto | PLACA PISO 3 EJE 01 y 04 ENTRE A y J | 2025-12-13 | 2/7/2026 12:00:00 AM | 56 | 21 | 23.5 | 112
B-19322 VIALE 26 | P-T2-11 | Concreto | PLACA PISO 3 EJE 01 y 04 ENTRE A y J | 2025-12-13 | 2/7/2026 12:00:00 AM | 56 | 21 | 23.2 | 110
B-19322 VIALE 26 | P-T2-11 | Concreto | PLACA PISO 3 EJE 01 y 04 ENTRE A y J | 2025-12-13 | 2/7/2026 12:00:00 AM | 56 | 21 | 24.2 | 115
B-19322 VIALE 26 | P-T2-11 | Concreto | PLACA PISO 3 EJE 01 y 04 ENTRE A y J | 2025-12-13 | 1/10/2026 12:00:00 AM | 28 | 21 | 20 | 95
B-19322 VIALE 26 | P-T2-11 | Concreto | PLACA PISO 3 EJE 01 y 04 ENTRE A y J | 2025-12-13 | 1/10/2026 12:00:00 AM | 28 | 21 | 22.1 | 105
B-19322 VIALE 26 | P-T2-11 | Concreto | PLACA PISO 3 EJE 01 y 04 ENTRE A y J | 2025-12-13 | 1/10/2026 12:00:00 AM | 28 | 21 | 19.4 | 92
B-19322 VIALE 26 | P-T2-11 | Concreto | PLACA PISO 3 EJE 01 y 04 ENTRE A y J | 2025-12-13 | 12/27/2025 12:00:00 AM | 14 | 21 | 17.7 | 84
B-19322 VIALE 26 | P-T2-11 | Concreto | PLACA PISO 3 EJE 01 y 04 ENTRE A y J | 2025-12-13 | 12/27/2025 12:00:00 AM | 14 | 21 | 18.2 | 87
B-19322 VIALE 26 | P-T2-11 | Concreto | PLACA PISO 3 EJE 01 y 04 ENTRE A y J | 2025-12-13 | 12/27/2025 12:00:00 AM | 14 | 21 | 18.2 | 87
B-19322 VIALE 26 | P-T2-11 | Concreto | PLACA PISO 3 EJE 01 y 04 ENTRE A y J | 2025-12-13 | 12/20/2025 12:00:00 AM | 7 | 21 | 16.7 | 79
B-19322 VIALE 26 | P-T2-11 | Concreto | PLACA PISO 3 EJE 01 y 04 ENTRE A y J | 2025-12-13 | 12/20/2025 12:00:00 AM | 7 | 21 | 16.9 | 80
B-19322 VIALE 26 | P-T2-11 | Concreto | PLACA PISO 3 EJE 01 y 04 ENTRE A y J | 2025-12-13 | 12/20/2025 12:00:00 AM | 7 | 21 | 18 | 86
B-19322 VIALE 26 | P-T2-11 | Concreto | PLACA PISO 3 EJE 01 y 04 ENTRE A y J | 2025-12-13 | 12/16/2025 12:00:00 AM | 3 | 21 | 7.2 | 34
B-19322 VIALE 26 | P-T2-11 | Concreto | PLACA PISO 3 EJE 01 y 04 ENTRE A y J | 2025-12-13 | 12/16/2025 12:00:00 AM | 3 | 21 | 8.5 | 40
B-19322 VIALE 26 | P-T2-11 | Concreto | PLACA PISO 3 EJE 01 y 04 ENTRE A y J | 2025-12-13 | 12/16/2025 12:00:00 AM | 3 | 21 | 10.5 | 50
B-19322 VIALE 26 | M-T1-03 | Concreto | PRUEBA | 2025-12-12 | 1/9/2026 12:00:00 AM | 28 | 28 | 34.3 | 122
B-19322 VIALE 26 | M-T1-03 | Concreto | PRUEBA | 2025-12-12 | 1/9/2026 12:00:00 AM | 28 | 28 | 36.5 | 130
B-19322 VIALE 26 | M-T1-03 | Concreto | PRUEBA | 2025-12-12 | 1/9/2026 12:00:00 AM | 28 | 28 | 36.7 | 131
B-19322 VIALE 26 | M-T1-03 | Concreto | PRUEBA | 2025-12-12 | 12/26/2025 12:00:00 AM | 14 | 28 | 30.9 | 110
B-19322 VIALE 26 | M-T1-03 | Concreto | PRUEBA | 2025-12-12 | 12/26/2025 12:00:00 AM | 14 | 28 | 28.7 | 102
B-19322 VIALE 26 | M-T1-03 | Concreto | PRUEBA | 2025-12-12 | 12/26/2025 12:00:00 AM | 14 | 28 | 31.2 | 112
B-19322 VIALE 26 | M-T1-03 | Concreto | PRUEBA | 2025-12-12 | 12/19/2025 12:00:00 AM | 7 | 28 | 26.7 | 95
B-19322 VIALE 26 | M-T1-03 | Concreto | PRUEBA | 2025-12-12 | 12/19/2025 12:00:00 AM | 7 | 28 | 29.6 | 106
B-19322 VIALE 26 | M-T1-03 | Concreto | PRUEBA | 2025-12-12 | 12/19/2025 12:00:00 AM | 7 | 28 | 25.9 | 92
B-19322 VIALE 26 | M-T1-03 | Concreto | PRUEBA | 2025-12-12 | 12/16/2025 12:00:00 AM | 4 | 28 | 22 | 79
B-19322 VIALE 26 | M-T1-03 | Concreto | PRUEBA | 2025-12-12 | 12/16/2025 12:00:00 AM | 4 | 28 | 16.8 | 60
B-19322 VIALE 26 | M-T1-03 | Concreto | PRUEBA | 2025-12-12 | 12/16/2025 12:00:00 AM | 4 | 28 | 20.4 | 73
B-19322 VIALE 26 | M-T1-03 | Concreto | PRUEBA | 2025-12-12 | 12/13/2025 12:00:00 AM | 1 | 28 | 2.7 | 9
B-19322 VIALE 26 | M-T1-03 | Concreto | PRUEBA | 2025-12-12 | 12/13/2025 12:00:00 AM | 1 | 28 | 2 | 7
B-19322 VIALE 26 | M-T1-03 | Concreto | PRUEBA | 2025-12-12 | 12/13/2025 12:00:00 AM | 1 | 28 | 3.1 | 11
B-19322 VIALE 26 | M-T1-04 | Concreto | MUROS PISO 1 EJE 10 y 11 ENTRTE A y J M=22-23-09 | 2025-12-12 | 1/9/2026 12:00:00 AM | 28 | 28 | 34.3 | 122
B-19322 VIALE 26 | M-T1-04 | Concreto | MUROS PISO 1 EJE 10 y 11 ENTRTE A y J M=22-23-09 | 2025-12-12 | 1/9/2026 12:00:00 AM | 28 | 28 | 35.3 | 126
B-19322 VIALE 26 | M-T1-04 | Concreto | MUROS PISO 1 EJE 10 y 11 ENTRTE A y J M=22-23-09 | 2025-12-12 | 1/9/2026 12:00:00 AM | 28 | 28 | 34 | 122
B-19322 VIALE 26 | M-T1-04 | Concreto | MUROS PISO 1 EJE 10 y 11 ENTRTE A y J M=22-23-09 | 2025-12-12 | 12/26/2025 12:00:00 AM | 14 | 28 | 28 | 100
B-19322 VIALE 26 | M-T1-04 | Concreto | MUROS PISO 1 EJE 10 y 11 ENTRTE A y J M=22-23-09 | 2025-12-12 | 12/26/2025 12:00:00 AM | 14 | 28 | 25.3 | 90
B-19322 VIALE 26 | M-T1-04 | Concreto | MUROS PISO 1 EJE 10 y 11 ENTRTE A y J M=22-23-09 | 2025-12-12 | 12/26/2025 12:00:00 AM | 14 | 28 | 28.9 | 103
B-19322 VIALE 26 | M-T1-04 | Concreto | MUROS PISO 1 EJE 10 y 11 ENTRTE A y J M=22-23-09 | 2025-12-12 | 12/19/2025 12:00:00 AM | 7 | 28 | 25.1 | 90
B-19322 VIALE 26 | M-T1-04 | Concreto | MUROS PISO 1 EJE 10 y 11 ENTRTE A y J M=22-23-09 | 2025-12-12 | 12/19/2025 12:00:00 AM | 7 | 28 | 20.5 | 73
B-19322 VIALE 26 | M-T1-04 | Concreto | MUROS PISO 1 EJE 10 y 11 ENTRTE A y J M=22-23-09 | 2025-12-12 | 12/19/2025 12:00:00 AM | 7 | 28 | 22 | 79
B-19322 VIALE 26 | M-T1-04 | Concreto | MUROS PISO 1 EJE 10 y 11 ENTRTE A y J M=22-23-09 | 2025-12-12 | 12/16/2025 12:00:00 AM | 4 | 28 | 19.1 | 68
B-19322 VIALE 26 | M-T1-04 | Concreto | MUROS PISO 1 EJE 10 y 11 ENTRTE A y J M=22-23-09 | 2025-12-12 | 12/16/2025 12:00:00 AM | 4 | 28 | 18.3 | 65
B-19322 VIALE 26 | M-T1-04 | Concreto | MUROS PISO 1 EJE 10 y 11 ENTRTE A y J M=22-23-09 | 2025-12-12 | 12/16/2025 12:00:00 AM | 4 | 28 | 19.1 | 68
B-19322 VIALE 26 | M-T1-04 | Concreto | MUROS PISO 1 EJE 10 y 11 ENTRTE A y J M=22-23-09 | 2025-12-12 | 12/13/2025 12:00:00 AM | 1 | 28 | 2.4 | 9
B-19322 VIALE 26 | M-T1-04 | Concreto | MUROS PISO 1 EJE 10 y 11 ENTRTE A y J M=22-23-09 | 2025-12-12 | 12/13/2025 12:00:00 AM | 1 | 28 | 0.8 | 3
B-19322 VIALE 26 | M-T1-04 | Concreto | MUROS PISO 1 EJE 10 y 11 ENTRTE A y J M=22-23-09 | 2025-12-12 | 12/13/2025 12:00:00 AM | 1 | 28 | 2.6 | 9
B-19322 VIALE 26 | M-T2-20 | Concreto | MUROS PISO 3 EJE 08 y 09 ENTRE A y J M= 32-29-09 | 2025-12-12 | 1/9/2026 12:00:00 AM | 28 | 28 | 27.5 | 98
B-19322 VIALE 26 | M-T2-20 | Concreto | MUROS PISO 3 EJE 08 y 09 ENTRE A y J M= 32-29-09 | 2025-12-12 | 1/9/2026 12:00:00 AM | 28 | 28 | 28.7 | 103
B-19322 VIALE 26 | M-T2-20 | Concreto | MUROS PISO 3 EJE 08 y 09 ENTRE A y J M= 32-29-09 | 2025-12-12 | 1/9/2026 12:00:00 AM | 28 | 28 | 29.6 | 106
B-19322 VIALE 26 | M-T2-20 | Concreto | MUROS PISO 3 EJE 08 y 09 ENTRE A y J M= 32-29-09 | 2025-12-12 | 12/26/2025 12:00:00 AM | 14 | 28 | 28.7 | 102
B-19322 VIALE 26 | M-T2-20 | Concreto | MUROS PISO 3 EJE 08 y 09 ENTRE A y J M= 32-29-09 | 2025-12-12 | 12/26/2025 12:00:00 AM | 14 | 28 | 30 | 107
B-19322 VIALE 26 | M-T2-20 | Concreto | MUROS PISO 3 EJE 08 y 09 ENTRE A y J M= 32-29-09 | 2025-12-12 | 12/26/2025 12:00:00 AM | 14 | 28 | 29.6 | 106
B-19322 VIALE 26 | M-T2-20 | Concreto | MUROS PISO 3 EJE 08 y 09 ENTRE A y J M= 32-29-09 | 2025-12-12 | 12/19/2025 12:00:00 AM | 7 | 28 | 23 | 82
B-19322 VIALE 26 | M-T2-20 | Concreto | MUROS PISO 3 EJE 08 y 09 ENTRE A y J M= 32-29-09 | 2025-12-12 | 12/19/2025 12:00:00 AM | 7 | 28 | 24.9 | 89
B-19322 VIALE 26 | M-T2-20 | Concreto | MUROS PISO 3 EJE 08 y 09 ENTRE A y J M= 32-29-09 | 2025-12-12 | 12/19/2025 12:00:00 AM | 7 | 28 | 22.4 | 80
B-19322 VIALE 26 | M-T2-20 | Concreto | MUROS PISO 3 EJE 08 y 09 ENTRE A y J M= 32-29-09 | 2025-12-12 | 12/16/2025 12:00:00 AM | 4 | 28 | 20 | 72
B-19322 VIALE 26 | M-T2-20 | Concreto | MUROS PISO 3 EJE 08 y 09 ENTRE A y J M= 32-29-09 | 2025-12-12 | 12/16/2025 12:00:00 AM | 4 | 28 | 20.6 | 74
B-19322 VIALE 26 | M-T2-20 | Concreto | MUROS PISO 3 EJE 08 y 09 ENTRE A y J M= 32-29-09 | 2025-12-12 | 12/16/2025 12:00:00 AM | 4 | 28 | 15.7 | 56
B-19322 VIALE 26 | M-T2-20 | Concreto | MUROS PISO 3 EJE 08 y 09 ENTRE A y J M= 32-29-09 | 2025-12-12 | 12/13/2025 12:00:00 AM | 1 | 28 | 2.4 | 9
B-19322 VIALE 26 | M-T2-20 | Concreto | MUROS PISO 3 EJE 08 y 09 ENTRE A y J M= 32-29-09 | 2025-12-12 | 12/13/2025 12:00:00 AM | 1 | 28 | 1.7 | 6
B-19322 VIALE 26 | M-T2-20 | Concreto | MUROS PISO 3 EJE 08 y 09 ENTRE A y J M= 32-29-09 | 2025-12-12 | 12/13/2025 12:00:00 AM | 1 | 28 | 1 | 4
B-19322 VIALE 26 | M-T2-19 | Concreto | MUROS PISO 3 EJE 10 Y 11 ENTERE A y J M=14,31,02 | 2025-12-11 | 1/8/2026 12:00:00 AM | 28 | 28 | 34.9 | 124
B-19322 VIALE 26 | M-T2-19 | Concreto | MUROS PISO 3 EJE 10 Y 11 ENTERE A y J M=14,31,02 | 2025-12-11 | 1/8/2026 12:00:00 AM | 28 | 28 | 34.3 | 122
B-19322 VIALE 26 | M-T2-19 | Concreto | MUROS PISO 3 EJE 10 Y 11 ENTERE A y J M=14,31,02 | 2025-12-11 | 1/8/2026 12:00:00 AM | 28 | 28 | 34.1 | 122
B-19322 VIALE 26 | M-T2-19 | Concreto | MUROS PISO 3 EJE 10 Y 11 ENTERE A y J M=14,31,02 | 2025-12-11 | 12/26/2025 12:00:00 AM | 15 | 28 | 44.1 | 158
B-19322 VIALE 26 | M-T2-19 | Concreto | MUROS PISO 3 EJE 10 Y 11 ENTERE A y J M=14,31,02 | 2025-12-11 | 12/26/2025 12:00:00 AM | 15 | 28 | 30.1 | 108
B-19322 VIALE 26 | M-T2-19 | Concreto | MUROS PISO 3 EJE 10 Y 11 ENTERE A y J M=14,31,02 | 2025-12-11 | 12/26/2025 12:00:00 AM | 15 | 28 | 29.2 | 104
B-19322 VIALE 26 | M-T2-19 | Concreto | MUROS PISO 3 EJE 10 Y 11 ENTERE A y J M=14,31,02 | 2025-12-11 | 12/18/2025 12:00:00 AM | 7 | 28 | 28.2 | 101
B-19322 VIALE 26 | M-T2-19 | Concreto | MUROS PISO 3 EJE 10 Y 11 ENTERE A y J M=14,31,02 | 2025-12-11 | 12/18/2025 12:00:00 AM | 7 | 28 | 24 | 86
B-19322 VIALE 26 | M-T2-19 | Concreto | MUROS PISO 3 EJE 10 Y 11 ENTERE A y J M=14,31,02 | 2025-12-11 | 12/18/2025 12:00:00 AM | 7 | 28 | 25.2 | 90
B-19322 VIALE 26 | M-T2-19 | Concreto | MUROS PISO 3 EJE 10 Y 11 ENTERE A y J M=14,31,02 | 2025-12-11 | 12/15/2025 12:00:00 AM | 4 | 28 | 22.8 | 81
B-19322 VIALE 26 | M-T2-19 | Concreto | MUROS PISO 3 EJE 10 Y 11 ENTERE A y J M=14,31,02 | 2025-12-11 | 12/15/2025 12:00:00 AM | 4 | 28 | 25.4 | 91
B-19322 VIALE 26 | M-T2-19 | Concreto | MUROS PISO 3 EJE 10 Y 11 ENTERE A y J M=14,31,02 | 2025-12-11 | 12/15/2025 12:00:00 AM | 4 | 28 | 22.9 | 82
B-19322 VIALE 26 | M-T2-19 | Concreto | MUROS PISO 3 EJE 10 Y 11 ENTERE A y J M=14,31,02 | 2025-12-11 | 12/12/2025 12:00:00 AM | 1 | 28 | 2.3 | 8
B-19322 VIALE 26 | M-T2-19 | Concreto | MUROS PISO 3 EJE 10 Y 11 ENTERE A y J M=14,31,02 | 2025-12-11 | 12/12/2025 12:00:00 AM | 1 | 28 | 3 | 11
B-19322 VIALE 26 | M-T2-19 | Concreto | MUROS PISO 3 EJE 10 Y 11 ENTERE A y J M=14,31,02 | 2025-12-11 | 12/12/2025 12:00:00 AM | 1 | 28 | 3 | 11
B-19322 VIALE 26 | P-T2-10 | Concreto | PLACA PISO 3 EJE 10 al 08 ENTRE A y J | 2025-12-11 | 1/8/2026 12:00:00 AM | 28 | 21 | 32.4 | 154
B-19322 VIALE 26 | P-T2-10 | Concreto | PLACA PISO 3 EJE 10 al 08 ENTRE A y J | 2025-12-11 | 1/8/2026 12:00:00 AM | 28 | 21 | 30.4 | 145
B-19322 VIALE 26 | P-T2-10 | Concreto | PLACA PISO 3 EJE 10 al 08 ENTRE A y J | 2025-12-11 | 1/8/2026 12:00:00 AM | 28 | 21 | 36.1 | 172
B-19322 VIALE 26 | P-T2-10 | Concreto | PLACA PISO 3 EJE 10 al 08 ENTRE A y J | 2025-12-11 | 12/26/2025 12:00:00 AM | 15 | 21 | 32.1 | 153
B-19322 VIALE 26 | P-T2-10 | Concreto | PLACA PISO 3 EJE 10 al 08 ENTRE A y J | 2025-12-11 | 12/26/2025 12:00:00 AM | 15 | 21 | 27 | 128
B-19322 VIALE 26 | P-T2-10 | Concreto | PLACA PISO 3 EJE 10 al 08 ENTRE A y J | 2025-12-11 | 12/26/2025 12:00:00 AM | 15 | 21 | 30.3 | 144
B-19322 VIALE 26 | P-T2-10 | Concreto | PLACA PISO 3 EJE 10 al 08 ENTRE A y J | 2025-12-11 | 12/18/2025 12:00:00 AM | 7 | 21 | 24.3 | 116
B-19322 VIALE 26 | P-T2-10 | Concreto | PLACA PISO 3 EJE 10 al 08 ENTRE A y J | 2025-12-11 | 12/18/2025 12:00:00 AM | 7 | 21 | 27.9 | 133
B-19322 VIALE 26 | P-T2-10 | Concreto | PLACA PISO 3 EJE 10 al 08 ENTRE A y J | 2025-12-11 | 12/18/2025 12:00:00 AM | 7 | 21 | 24.5 | 117
B-19322 VIALE 26 | P-T2-10 | Concreto | PLACA PISO 3 EJE 10 al 08 ENTRE A y J | 2025-12-11 | 12/15/2025 12:00:00 AM | 4 | 21 | 24.6 | 117
B-19322 VIALE 26 | P-T2-10 | Concreto | PLACA PISO 3 EJE 10 al 08 ENTRE A y J | 2025-12-11 | 12/15/2025 12:00:00 AM | 4 | 21 | 24.9 | 118
B-19322 VIALE 26 | P-T2-10 | Concreto | PLACA PISO 3 EJE 10 al 08 ENTRE A y J | 2025-12-11 | 12/15/2025 12:00:00 AM | 4 | 21 | 23.1 | 110
B-19322 VIALE 26 | P-T2-10 | Concreto | PLACA PISO 3 EJE 10 al 08 ENTRE A y J | 2025-12-11 | 12/12/2025 12:00:00 AM | 1 | 21 | 6.4 | 30
B-19322 VIALE 26 | P-T2-10 | Concreto | PLACA PISO 3 EJE 10 al 08 ENTRE A y J | 2025-12-11 | 12/12/2025 12:00:00 AM | 1 | 21 | 6.2 | 30
B-19322 VIALE 26 | P-T2-10 | Concreto | PLACA PISO 3 EJE 10 al 08 ENTRE A y J | 2025-12-11 | 12/12/2025 12:00:00 AM | 1 | 21 | 5.6 | 27
B-19322 VIALE 26 | M-T2-17 | Concreto | MUROS T2 PISO 3 EJE 12 ENTRE J y E M= | 2025-12-10 | 1/7/2026 12:00:00 AM | 28 | 28 | 29.1 | 104
B-19322 VIALE 26 | M-T2-17 | Concreto | MUROS T2 PISO 3 EJE 12 ENTRE J y E M= | 2025-12-10 | 1/7/2026 12:00:00 AM | 28 | 28 | 30 | 107
B-19322 VIALE 26 | M-T2-17 | Concreto | MUROS T2 PISO 3 EJE 12 ENTRE J y E M= | 2025-12-10 | 1/7/2026 12:00:00 AM | 28 | 28 | 29.4 | 105
B-19322 VIALE 26 | M-T2-17 | Concreto | MUROS T2 PISO 3 EJE 12 ENTRE J y E M= | 2025-12-10 | 12/24/2025 12:00:00 AM | 14 | 28 | 28.7 | 102
B-19322 VIALE 26 | M-T2-17 | Concreto | MUROS T2 PISO 3 EJE 12 ENTRE J y E M= | 2025-12-10 | 12/24/2025 12:00:00 AM | 14 | 28 | 27.5 | 98
B-19322 VIALE 26 | M-T2-17 | Concreto | MUROS T2 PISO 3 EJE 12 ENTRE J y E M= | 2025-12-10 | 12/24/2025 12:00:00 AM | 14 | 28 | 28.8 | 103
B-19322 VIALE 26 | M-T2-17 | Concreto | MUROS T2 PISO 3 EJE 12 ENTRE J y E M= | 2025-12-10 | 12/17/2025 12:00:00 AM | 7 | 28 | 23.5 | 84
B-19322 VIALE 26 | M-T2-17 | Concreto | MUROS T2 PISO 3 EJE 12 ENTRE J y E M= | 2025-12-10 | 12/17/2025 12:00:00 AM | 7 | 28 | 24 | 86
B-19322 VIALE 26 | M-T2-17 | Concreto | MUROS T2 PISO 3 EJE 12 ENTRE J y E M= | 2025-12-10 | 12/17/2025 12:00:00 AM | 7 | 28 | 19.6 | 70
B-19322 VIALE 26 | M-T2-17 | Concreto | MUROS T2 PISO 3 EJE 12 ENTRE J y E M= | 2025-12-10 | 12/13/2025 12:00:00 AM | 3 | 28 | 20.6 | 74
B-19322 VIALE 26 | M-T2-17 | Concreto | MUROS T2 PISO 3 EJE 12 ENTRE J y E M= | 2025-12-10 | 12/13/2025 12:00:00 AM | 3 | 28 | 20.5 | 73
B-19322 VIALE 26 | M-T2-17 | Concreto | MUROS T2 PISO 3 EJE 12 ENTRE J y E M= | 2025-12-10 | 12/13/2025 12:00:00 AM | 3 | 28 | 21.8 | 78
B-19322 VIALE 26 | M-T2-17 | Concreto | MUROS T2 PISO 3 EJE 12 ENTRE J y E M= | 2025-12-10 | 12/11/2025 12:00:00 AM | 1 | 28 | 3.4 | 12
B-19322 VIALE 26 | M-T2-17 | Concreto | MUROS T2 PISO 3 EJE 12 ENTRE J y E M= | 2025-12-10 | 12/11/2025 12:00:00 AM | 1 | 28 | 3 | 11
B-19322 VIALE 26 | M-T2-17 | Concreto | MUROS T2 PISO 3 EJE 12 ENTRE J y E M= | 2025-12-10 | 12/11/2025 12:00:00 AM | 1 | 28 | 3.1 | 11
B-19322 VIALE 26 | M-T2-18 | Concreto | MUROS T2 PISO 3 EJE 11 ENYTE ENTRE E y J M= | 2025-12-10 | 1/7/2026 12:00:00 AM | 28 | 28 | 31.4 | 112
B-19322 VIALE 26 | M-T2-18 | Concreto | MUROS T2 PISO 3 EJE 11 ENYTE ENTRE E y J M= | 2025-12-10 | 1/7/2026 12:00:00 AM | 28 | 28 | 32.8 | 117
B-19322 VIALE 26 | M-T2-18 | Concreto | MUROS T2 PISO 3 EJE 11 ENYTE ENTRE E y J M= | 2025-12-10 | 1/7/2026 12:00:00 AM | 28 | 28 | 30.7 | 110
B-19322 VIALE 26 | M-T2-18 | Concreto | MUROS T2 PISO 3 EJE 11 ENYTE ENTRE E y J M= | 2025-12-10 | 12/24/2025 12:00:00 AM | 14 | 28 | 30.2 | 108
B-19322 VIALE 26 | M-T2-18 | Concreto | MUROS T2 PISO 3 EJE 11 ENYTE ENTRE E y J M= | 2025-12-10 | 12/24/2025 12:00:00 AM | 14 | 28 | 30.4 | 108
B-19322 VIALE 26 | M-T2-18 | Concreto | MUROS T2 PISO 3 EJE 11 ENYTE ENTRE E y J M= | 2025-12-10 | 12/24/2025 12:00:00 AM | 14 | 28 | 29.2 | 104
B-19322 VIALE 26 | M-T2-18 | Concreto | MUROS T2 PISO 3 EJE 11 ENYTE ENTRE E y J M= | 2025-12-10 | 12/17/2025 12:00:00 AM | 7 | 28 | 25 | 89
B-19322 VIALE 26 | M-T2-18 | Concreto | MUROS T2 PISO 3 EJE 11 ENYTE ENTRE E y J M= | 2025-12-10 | 12/17/2025 12:00:00 AM | 7 | 28 | 25.6 | 91
B-19322 VIALE 26 | M-T2-18 | Concreto | MUROS T2 PISO 3 EJE 11 ENYTE ENTRE E y J M= | 2025-12-10 | 12/17/2025 12:00:00 AM | 7 | 28 | 25.7 | 92
B-19322 VIALE 26 | M-T2-18 | Concreto | MUROS T2 PISO 3 EJE 11 ENYTE ENTRE E y J M= | 2025-12-10 | 12/13/2025 12:00:00 AM | 3 | 28 | 22 | 78
B-19322 VIALE 26 | M-T2-18 | Concreto | MUROS T2 PISO 3 EJE 11 ENYTE ENTRE E y J M= | 2025-12-10 | 12/13/2025 12:00:00 AM | 3 | 28 | 20.8 | 74
B-19322 VIALE 26 | M-T2-18 | Concreto | MUROS T2 PISO 3 EJE 11 ENYTE ENTRE E y J M= | 2025-12-10 | 12/13/2025 12:00:00 AM | 3 | 28 | 24.7 | 88
B-19322 VIALE 26 | M-T2-18 | Concreto | MUROS T2 PISO 3 EJE 11 ENYTE ENTRE E y J M= | 2025-12-10 | 12/11/2025 12:00:00 AM | 1 | 28 | 3.5 | 12
B-19322 VIALE 26 | M-T2-18 | Concreto | MUROS T2 PISO 3 EJE 11 ENYTE ENTRE E y J M= | 2025-12-10 | 12/11/2025 12:00:00 AM | 1 | 28 | 3.5 | 12
B-19322 VIALE 26 | M-T2-18 | Concreto | MUROS T2 PISO 3 EJE 11 ENYTE ENTRE E y J M= | 2025-12-10 | 12/11/2025 12:00:00 AM | 1 | 28 | 3.5 | 12
B-19322 VIALE 26 | P-T2-09 | Concreto | PLACA PISO 3 EJE 8 AL 6 ENTRE A y J | 2025-12-10 | 1/7/2026 12:00:00 AM | 28 | 21 | 26.3 | 125
B-19322 VIALE 26 | P-T2-09 | Concreto | PLACA PISO 3 EJE 8 AL 6 ENTRE A y J | 2025-12-10 | 1/7/2026 12:00:00 AM | 28 | 21 | 27.7 | 132
B-19322 VIALE 26 | P-T2-09 | Concreto | PLACA PISO 3 EJE 8 AL 6 ENTRE A y J | 2025-12-10 | 1/7/2026 12:00:00 AM | 28 | 21 | 25.8 | 123
B-19322 VIALE 26 | P-T2-09 | Concreto | PLACA PISO 3 EJE 8 AL 6 ENTRE A y J | 2025-12-10 | 12/24/2025 12:00:00 AM | 14 | 21 | 23.6 | 112
B-19322 VIALE 26 | P-T2-09 | Concreto | PLACA PISO 3 EJE 8 AL 6 ENTRE A y J | 2025-12-10 | 12/24/2025 12:00:00 AM | 14 | 21 | 27.1 | 129
B-19322 VIALE 26 | P-T2-09 | Concreto | PLACA PISO 3 EJE 8 AL 6 ENTRE A y J | 2025-12-10 | 12/24/2025 12:00:00 AM | 14 | 21 | 28.4 | 135
B-19322 VIALE 26 | P-T2-09 | Concreto | PLACA PISO 3 EJE 8 AL 6 ENTRE A y J | 2025-12-10 | 12/17/2025 12:00:00 AM | 7 | 21 | 22.1 | 105
B-19322 VIALE 26 | P-T2-09 | Concreto | PLACA PISO 3 EJE 8 AL 6 ENTRE A y J | 2025-12-10 | 12/17/2025 12:00:00 AM | 7 | 21 | 22.4 | 107
B-19322 VIALE 26 | P-T2-09 | Concreto | PLACA PISO 3 EJE 8 AL 6 ENTRE A y J | 2025-12-10 | 12/17/2025 12:00:00 AM | 7 | 21 | 22.9 | 109
B-19322 VIALE 26 | P-T2-09 | Concreto | PLACA PISO 3 EJE 8 AL 6 ENTRE A y J | 2025-12-10 | 12/13/2025 12:00:00 AM | 3 | 21 | 19.3 | 92
B-19322 VIALE 26 | P-T2-09 | Concreto | PLACA PISO 3 EJE 8 AL 6 ENTRE A y J | 2025-12-10 | 12/13/2025 12:00:00 AM | 3 | 21 | 18 | 86
B-19322 VIALE 26 | P-T2-09 | Concreto | PLACA PISO 3 EJE 8 AL 6 ENTRE A y J | 2025-12-10 | 12/13/2025 12:00:00 AM | 3 | 21 | 26.2 | 124
B-19322 VIALE 26 | P-T2-09 | Concreto | PLACA PISO 3 EJE 8 AL 6 ENTRE A y J | 2025-12-10 | 12/11/2025 12:00:00 AM | 1 | 21 | 5.5 | 26
B-19322 VIALE 26 | P-T2-09 | Concreto | PLACA PISO 3 EJE 8 AL 6 ENTRE A y J | 2025-12-10 | 12/11/2025 12:00:00 AM | 1 | 21 | 5.6 | 27
B-19322 VIALE 26 | P-T2-09 | Concreto | PLACA PISO 3 EJE 8 AL 6 ENTRE A y J | 2025-12-10 | 12/11/2025 12:00:00 AM | 1 | 21 | 5.3 | 25
B-19322 VIALE 26 | M-T1-01 | Concreto | MUROS PISO 1 EJE 15 Y 14 ENTERE J y H M=32,31-27-28-29-30 | 2025-12-09 | 1/6/2026 12:00:00 AM | 28 | 28 | 30.5 | 109
B-19322 VIALE 26 | M-T1-01 | Concreto | MUROS PISO 1 EJE 15 Y 14 ENTERE J y H M=32,31-27-28-29-30 | 2025-12-09 | 1/6/2026 12:00:00 AM | 28 | 28 | 30.9 | 110
B-19322 VIALE 26 | M-T1-01 | Concreto | MUROS PISO 1 EJE 15 Y 14 ENTERE J y H M=32,31-27-28-29-30 | 2025-12-09 | 1/6/2026 12:00:00 AM | 28 | 28 | 30.5 | 109
B-19322 VIALE 26 | M-T1-01 | Concreto | MUROS PISO 1 EJE 15 Y 14 ENTERE J y H M=32,31-27-28-29-30 | 2025-12-09 | 12/23/2025 12:00:00 AM | 14 | 28 | 28.4 | 102
B-19322 VIALE 26 | M-T1-01 | Concreto | MUROS PISO 1 EJE 15 Y 14 ENTERE J y H M=32,31-27-28-29-30 | 2025-12-09 | 12/23/2025 12:00:00 AM | 14 | 28 | 30.3 | 108
B-19322 VIALE 26 | M-T1-01 | Concreto | MUROS PISO 1 EJE 15 Y 14 ENTERE J y H M=32,31-27-28-29-30 | 2025-12-09 | 12/23/2025 12:00:00 AM | 14 | 28 | 28.4 | 101
B-19322 VIALE 26 | M-T1-01 | Concreto | MUROS PISO 1 EJE 15 Y 14 ENTERE J y H M=32,31-27-28-29-30 | 2025-12-09 | 12/16/2025 12:00:00 AM | 7 | 28 | 26.5 | 94
B-19322 VIALE 26 | M-T1-01 | Concreto | MUROS PISO 1 EJE 15 Y 14 ENTERE J y H M=32,31-27-28-29-30 | 2025-12-09 | 12/16/2025 12:00:00 AM | 7 | 28 | 27.4 | 98
B-19322 VIALE 26 | M-T1-01 | Concreto | MUROS PISO 1 EJE 15 Y 14 ENTERE J y H M=32,31-27-28-29-30 | 2025-12-09 | 12/16/2025 12:00:00 AM | 7 | 28 | 26.1 | 93
B-19322 VIALE 26 | M-T1-01 | Concreto | MUROS PISO 1 EJE 15 Y 14 ENTERE J y H M=32,31-27-28-29-30 | 2025-12-09 | 12/12/2025 12:00:00 AM | 3 | 28 | 16.6 | 59
B-19322 VIALE 26 | M-T1-01 | Concreto | MUROS PISO 1 EJE 15 Y 14 ENTERE J y H M=32,31-27-28-29-30 | 2025-12-09 | 12/12/2025 12:00:00 AM | 3 | 28 | 17.2 | 61
B-19322 VIALE 26 | M-T1-01 | Concreto | MUROS PISO 1 EJE 15 Y 14 ENTERE J y H M=32,31-27-28-29-30 | 2025-12-09 | 12/12/2025 12:00:00 AM | 3 | 28 | 20.2 | 72
B-19322 VIALE 26 | M-T1-01 | Concreto | MUROS PISO 1 EJE 15 Y 14 ENTERE J y H M=32,31-27-28-29-30 | 2025-12-09 | 12/10/2025 12:00:00 AM | 1 | 28 | 4 | 14
B-19322 VIALE 26 | M-T1-01 | Concreto | MUROS PISO 1 EJE 15 Y 14 ENTERE J y H M=32,31-27-28-29-30 | 2025-12-09 | 12/10/2025 12:00:00 AM | 1 | 28 | 3.4 | 12
B-19322 VIALE 26 | M-T1-01 | Concreto | MUROS PISO 1 EJE 15 Y 14 ENTERE J y H M=32,31-27-28-29-30 | 2025-12-09 | 12/10/2025 12:00:00 AM | 1 | 28 | 2.6 | 9
B-19322 VIALE 26 | M-T1-02 | Concreto | MUROS PISO 1 EJE 12 ENTERE A y D M=13,25,02 | 2025-12-09 | 1/6/2026 12:00:00 AM | 28 | 28 | 27.7 | 99
B-19322 VIALE 26 | M-T1-02 | Concreto | MUROS PISO 1 EJE 12 ENTERE A y D M=13,25,02 | 2025-12-09 | 1/6/2026 12:00:00 AM | 28 | 28 | 27 | 96
B-19322 VIALE 26 | M-T1-02 | Concreto | MUROS PISO 1 EJE 12 ENTERE A y D M=13,25,02 | 2025-12-09 | 1/6/2026 12:00:00 AM | 28 | 28 | 26.8 | 96
B-19322 VIALE 26 | M-T1-02 | Concreto | MUROS PISO 1 EJE 12 ENTERE A y D M=13,25,02 | 2025-12-09 | 12/23/2025 12:00:00 AM | 14 | 28 | 22.9 | 82
B-19322 VIALE 26 | M-T1-02 | Concreto | MUROS PISO 1 EJE 12 ENTERE A y D M=13,25,02 | 2025-12-09 | 12/23/2025 12:00:00 AM | 14 | 28 | 26.5 | 95
B-19322 VIALE 26 | M-T1-02 | Concreto | MUROS PISO 1 EJE 12 ENTERE A y D M=13,25,02 | 2025-12-09 | 12/23/2025 12:00:00 AM | 14 | 28 | 24.4 | 87
B-19322 VIALE 26 | M-T1-02 | Concreto | MUROS PISO 1 EJE 12 ENTERE A y D M=13,25,02 | 2025-12-09 | 12/16/2025 12:00:00 AM | 7 | 28 | 22.1 | 79
B-19322 VIALE 26 | M-T1-02 | Concreto | MUROS PISO 1 EJE 12 ENTERE A y D M=13,25,02 | 2025-12-09 | 12/16/2025 12:00:00 AM | 7 | 28 | 21.3 | 76
B-19322 VIALE 26 | M-T1-02 | Concreto | MUROS PISO 1 EJE 12 ENTERE A y D M=13,25,02 | 2025-12-09 | 12/16/2025 12:00:00 AM | 7 | 28 | 22.5 | 80
B-19322 VIALE 26 | M-T1-02 | Concreto | MUROS PISO 1 EJE 12 ENTERE A y D M=13,25,02 | 2025-12-09 | 12/12/2025 12:00:00 AM | 3 | 28 | 17.1 | 61
B-19322 VIALE 26 | M-T1-02 | Concreto | MUROS PISO 1 EJE 12 ENTERE A y D M=13,25,02 | 2025-12-09 | 12/12/2025 12:00:00 AM | 3 | 28 | 16.7 | 60
B-19322 VIALE 26 | M-T1-02 | Concreto | MUROS PISO 1 EJE 12 ENTERE A y D M=13,25,02 | 2025-12-09 | 12/12/2025 12:00:00 AM | 3 | 28 | 16.7 | 60
B-19322 VIALE 26 | M-T1-02 | Concreto | MUROS PISO 1 EJE 12 ENTERE A y D M=13,25,02 | 2025-12-09 | 12/10/2025 12:00:00 AM | 1 | 28 | 2.5 | 9
B-19322 VIALE 26 | M-T1-02 | Concreto | MUROS PISO 1 EJE 12 ENTERE A y D M=13,25,02 | 2025-12-09 | 12/10/2025 12:00:00 AM | 1 | 28 | 3 | 11
B-19322 VIALE 26 | M-T1-02 | Concreto | MUROS PISO 1 EJE 12 ENTERE A y D M=13,25,02 | 2025-12-09 | 12/10/2025 12:00:00 AM | 1 | 28 | 2.9 | 10
B-19322 VIALE 26 | P-T2-08 | Concreto | PLACA TORRE 2 PISO 3 EJE 08 AL 10 DEL A AL J | 2025-12-09 | 1/6/2026 12:00:00 AM | 28 | 28 | 29.6 | 141
B-19322 VIALE 26 | P-T2-08 | Concreto | PLACA TORRE 2 PISO 3 EJE 08 AL 10 DEL A AL J | 2025-12-09 | 1/6/2026 12:00:00 AM | 28 | 28 | 28.4 | 135
B-19322 VIALE 26 | P-T2-08 | Concreto | PLACA TORRE 2 PISO 3 EJE 08 AL 10 DEL A AL J | 2025-12-09 | 1/6/2026 12:00:00 AM | 28 | 28 | 30.9 | 147
B-19322 VIALE 26 | P-T2-08 | Concreto | PLACA TORRE 2 PISO 3 EJE 08 AL 10 DEL A AL J | 2025-12-09 | 12/23/2025 12:00:00 AM | 14 | 28 | 27.9 | 133
B-19322 VIALE 26 | P-T2-08 | Concreto | PLACA TORRE 2 PISO 3 EJE 08 AL 10 DEL A AL J | 2025-12-09 | 12/23/2025 12:00:00 AM | 14 | 28 | 28.2 | 134
B-19322 VIALE 26 | P-T2-08 | Concreto | PLACA TORRE 2 PISO 3 EJE 08 AL 10 DEL A AL J | 2025-12-09 | 12/23/2025 12:00:00 AM | 14 | 28 | 27.5 | 131
B-19322 VIALE 26 | P-T2-08 | Concreto | PLACA TORRE 2 PISO 3 EJE 08 AL 10 DEL A AL J | 2025-12-09 | 12/16/2025 12:00:00 AM | 7 | 28 | 25.4 | 121
B-19322 VIALE 26 | P-T2-08 | Concreto | PLACA TORRE 2 PISO 3 EJE 08 AL 10 DEL A AL J | 2025-12-09 | 12/16/2025 12:00:00 AM | 7 | 28 | 21.6 | 103
B-19322 VIALE 26 | P-T2-08 | Concreto | PLACA TORRE 2 PISO 3 EJE 08 AL 10 DEL A AL J | 2025-12-09 | 12/16/2025 12:00:00 AM | 7 | 28 | 24.1 | 114
B-19322 VIALE 26 | P-T2-08 | Concreto | PLACA TORRE 2 PISO 3 EJE 08 AL 10 DEL A AL J | 2025-12-09 | 12/12/2025 12:00:00 AM | 3 | 28 | 18.1 | 86
B-19322 VIALE 26 | P-T2-08 | Concreto | PLACA TORRE 2 PISO 3 EJE 08 AL 10 DEL A AL J | 2025-12-09 | 12/12/2025 12:00:00 AM | 3 | 28 | 18.7 | 89
B-19322 VIALE 26 | P-T2-08 | Concreto | PLACA TORRE 2 PISO 3 EJE 08 AL 10 DEL A AL J | 2025-12-09 | 12/12/2025 12:00:00 AM | 3 | 28 | 17.7 | 84
B-19322 VIALE 26 | P-T2-08 | Concreto | PLACA TORRE 2 PISO 3 EJE 08 AL 10 DEL A AL J | 2025-12-09 | 12/10/2025 12:00:00 AM | 1 | 28 | 3.1 | 15
B-19322 VIALE 26 | P-T2-08 | Concreto | PLACA TORRE 2 PISO 3 EJE 08 AL 10 DEL A AL J | 2025-12-09 | 12/10/2025 12:00:00 AM | 1 | 28 | 3.5 | 17
B-19322 VIALE 26 | P-T2-08 | Concreto | PLACA TORRE 2 PISO 3 EJE 08 AL 10 DEL A AL J | 2025-12-09 | 12/10/2025 12:00:00 AM | 1 | 28 | 3.3 | 16
B-19322 VIALE 26 | C-T1-12 | Concreto | VIGAS CIMENTACION T1 EJE 01 y 02 ENTRE A y J VC= 14,03,10,12 | 2025-12-05 | 1/2/2026 12:00:00 AM | 28 | 21 | 24.2 | 115
B-19322 VIALE 26 | C-T1-12 | Concreto | VIGAS CIMENTACION T1 EJE 01 y 02 ENTRE A y J VC= 14,03,10,12 | 2025-12-05 | 1/2/2026 12:00:00 AM | 28 | 21 | 23.8 | 113
B-19322 VIALE 26 | C-T1-12 | Concreto | VIGAS CIMENTACION T1 EJE 01 y 02 ENTRE A y J VC= 14,03,10,12 | 2025-12-05 | 1/2/2026 12:00:00 AM | 28 | 21 | 21.7 | 103
B-19322 VIALE 26 | C-T1-12 | Concreto | VIGAS CIMENTACION T1 EJE 01 y 02 ENTRE A y J VC= 14,03,10,12 | 2025-12-05 | 12/19/2025 12:00:00 AM | 14 | 21 | 20.8 | 99
B-19322 VIALE 26 | C-T1-12 | Concreto | VIGAS CIMENTACION T1 EJE 01 y 02 ENTRE A y J VC= 14,03,10,12 | 2025-12-05 | 12/19/2025 12:00:00 AM | 14 | 21 | 21 | 100
B-19322 VIALE 26 | C-T1-12 | Concreto | VIGAS CIMENTACION T1 EJE 01 y 02 ENTRE A y J VC= 14,03,10,12 | 2025-12-05 | 12/19/2025 12:00:00 AM | 14 | 21 | 21.6 | 103
B-19322 VIALE 26 | C-T1-12 | Concreto | VIGAS CIMENTACION T1 EJE 01 y 02 ENTRE A y J VC= 14,03,10,12 | 2025-12-05 | 12/12/2025 12:00:00 AM | 7 | 21 | 17.5 | 83
B-19322 VIALE 26 | C-T1-12 | Concreto | VIGAS CIMENTACION T1 EJE 01 y 02 ENTRE A y J VC= 14,03,10,12 | 2025-12-05 | 12/12/2025 12:00:00 AM | 7 | 21 | 17.6 | 84
B-19322 VIALE 26 | C-T1-12 | Concreto | VIGAS CIMENTACION T1 EJE 01 y 02 ENTRE A y J VC= 14,03,10,12 | 2025-12-05 | 12/12/2025 12:00:00 AM | 7 | 21 | 17.9 | 85
B-19322 VIALE 26 | M-T2-16 | Concreto | MUROS PISO 2 EJE 01 AL 03 ENTRE A y J M= 21-01-20-05-22 | 2025-12-05 | 1/2/2026 12:00:00 AM | 28 | 28 | 32 | 114
B-19322 VIALE 26 | M-T2-16 | Concreto | MUROS PISO 2 EJE 01 AL 03 ENTRE A y J M= 21-01-20-05-22 | 2025-12-05 | 1/2/2026 12:00:00 AM | 28 | 28 | 34.8 | 124
B-19322 VIALE 26 | M-T2-16 | Concreto | MUROS PISO 2 EJE 01 AL 03 ENTRE A y J M= 21-01-20-05-22 | 2025-12-05 | 1/2/2026 12:00:00 AM | 28 | 28 | 34.9 | 124
B-19322 VIALE 26 | M-T2-16 | Concreto | MUROS PISO 2 EJE 01 AL 03 ENTRE A y J M= 21-01-20-05-22 | 2025-12-05 | 12/19/2025 12:00:00 AM | 14 | 28 | 29.3 | 104
B-19322 VIALE 26 | M-T2-16 | Concreto | MUROS PISO 2 EJE 01 AL 03 ENTRE A y J M= 21-01-20-05-22 | 2025-12-05 | 12/19/2025 12:00:00 AM | 14 | 28 | 28.7 | 102
B-19322 VIALE 26 | M-T2-16 | Concreto | MUROS PISO 2 EJE 01 AL 03 ENTRE A y J M= 21-01-20-05-22 | 2025-12-05 | 12/19/2025 12:00:00 AM | 14 | 28 | 28.6 | 102
B-19322 VIALE 26 | M-T2-16 | Concreto | MUROS PISO 2 EJE 01 AL 03 ENTRE A y J M= 21-01-20-05-22 | 2025-12-05 | 12/12/2025 12:00:00 AM | 7 | 28 | 24.9 | 89
B-19322 VIALE 26 | M-T2-16 | Concreto | MUROS PISO 2 EJE 01 AL 03 ENTRE A y J M= 21-01-20-05-22 | 2025-12-05 | 12/12/2025 12:00:00 AM | 7 | 28 | 24 | 86
B-19322 VIALE 26 | M-T2-16 | Concreto | MUROS PISO 2 EJE 01 AL 03 ENTRE A y J M= 21-01-20-05-22 | 2025-12-05 | 12/12/2025 12:00:00 AM | 7 | 28 | 25.2 | 90
B-19322 VIALE 26 | M-T2-16 | Concreto | MUROS PISO 2 EJE 01 AL 03 ENTRE A y J M= 21-01-20-05-22 | 2025-12-05 | 12/9/2025 12:00:00 AM | 4 | 28 | 20.2 | 72
B-19322 VIALE 26 | M-T2-16 | Concreto | MUROS PISO 2 EJE 01 AL 03 ENTRE A y J M= 21-01-20-05-22 | 2025-12-05 | 12/9/2025 12:00:00 AM | 4 | 28 | 20.7 | 74
B-19322 VIALE 26 | M-T2-16 | Concreto | MUROS PISO 2 EJE 01 AL 03 ENTRE A y J M= 21-01-20-05-22 | 2025-12-05 | 12/9/2025 12:00:00 AM | 4 | 28 | 24.1 | 86
B-19322 VIALE 26 | M-T2-16 | Concreto | MUROS PISO 2 EJE 01 AL 03 ENTRE A y J M= 21-01-20-05-22 | 2025-12-05 | 12/6/2025 12:00:00 AM | 1 | 28 | 1.5 | 5
B-19322 VIALE 26 | M-T2-16 | Concreto | MUROS PISO 2 EJE 01 AL 03 ENTRE A y J M= 21-01-20-05-22 | 2025-12-05 | 12/6/2025 12:00:00 AM | 1 | 28 | 2.5 | 9
B-19322 VIALE 26 | M-T2-16 | Concreto | MUROS PISO 2 EJE 01 AL 03 ENTRE A y J M= 21-01-20-05-22 | 2025-12-05 | 12/6/2025 12:00:00 AM | 1 | 28 | 1.3 | 5
B-19322 VIALE 26 | P-T2-07 | Concreto | PLACA T2 PISO 3 EJE 15 AL 10 ENTRE A y J | 2025-12-05 | 1/2/2026 12:00:00 AM | 28 | 21 | 25.6 | 122
B-19322 VIALE 26 | P-T2-07 | Concreto | PLACA T2 PISO 3 EJE 15 AL 10 ENTRE A y J | 2025-12-05 | 1/2/2026 12:00:00 AM | 28 | 21 | 25.6 | 122
B-19322 VIALE 26 | P-T2-07 | Concreto | PLACA T2 PISO 3 EJE 15 AL 10 ENTRE A y J | 2025-12-05 | 1/2/2026 12:00:00 AM | 28 | 21 | 26.5 | 126
B-19322 VIALE 26 | P-T2-07 | Concreto | PLACA T2 PISO 3 EJE 15 AL 10 ENTRE A y J | 2025-12-05 | 12/19/2025 12:00:00 AM | 14 | 21 | 22.3 | 106
B-19322 VIALE 26 | P-T2-07 | Concreto | PLACA T2 PISO 3 EJE 15 AL 10 ENTRE A y J | 2025-12-05 | 12/19/2025 12:00:00 AM | 14 | 21 | 19.3 | 92
B-19322 VIALE 26 | P-T2-07 | Concreto | PLACA T2 PISO 3 EJE 15 AL 10 ENTRE A y J | 2025-12-05 | 12/19/2025 12:00:00 AM | 14 | 21 | 21.6 | 103
B-19322 VIALE 26 | P-T2-07 | Concreto | PLACA T2 PISO 3 EJE 15 AL 10 ENTRE A y J | 2025-12-05 | 12/12/2025 12:00:00 AM | 7 | 21 | 19.9 | 94
B-19322 VIALE 26 | P-T2-07 | Concreto | PLACA T2 PISO 3 EJE 15 AL 10 ENTRE A y J | 2025-12-05 | 12/12/2025 12:00:00 AM | 7 | 21 | 18.9 | 90
B-19322 VIALE 26 | P-T2-07 | Concreto | PLACA T2 PISO 3 EJE 15 AL 10 ENTRE A y J | 2025-12-05 | 12/12/2025 12:00:00 AM | 7 | 21 | 19.7 | 94
B-19322 VIALE 26 | P-T2-07 | Concreto | PLACA T2 PISO 3 EJE 15 AL 10 ENTRE A y J | 2025-12-05 | 12/9/2025 12:00:00 AM | 4 | 21 | 14.9 | 71
B-19322 VIALE 26 | P-T2-07 | Concreto | PLACA T2 PISO 3 EJE 15 AL 10 ENTRE A y J | 2025-12-05 | 12/9/2025 12:00:00 AM | 4 | 21 | 15 | 71
B-19322 VIALE 26 | P-T2-07 | Concreto | PLACA T2 PISO 3 EJE 15 AL 10 ENTRE A y J | 2025-12-05 | 12/9/2025 12:00:00 AM | 4 | 21 | 13 | 62
B-19322 VIALE 26 | P-T2-07 | Concreto | PLACA T2 PISO 3 EJE 15 AL 10 ENTRE A y J | 2025-12-05 | 12/6/2025 12:00:00 AM | 1 | 21 | 2.9 | 14
B-19322 VIALE 26 | P-T2-07 | Concreto | PLACA T2 PISO 3 EJE 15 AL 10 ENTRE A y J | 2025-12-05 | 12/6/2025 12:00:00 AM | 1 | 21 | 2.5 | 12
B-19322 VIALE 26 | P-T2-07 | Concreto | PLACA T2 PISO 3 EJE 15 AL 10 ENTRE A y J | 2025-12-05 | 12/6/2025 12:00:00 AM | 1 | 21 | 2.5 | 12
B-19322 VIALE 26 | M-T2-15 | Concreto | MUROS PISO 2 EJE 04 y 05 ENTRE A y J M= 32-29-09 | 2025-12-03 | 12/31/2025 12:00:00 AM | 28 | 28 | 34.8 | 124
B-19322 VIALE 26 | M-T2-15 | Concreto | MUROS PISO 2 EJE 04 y 05 ENTRE A y J M= 32-29-09 | 2025-12-03 | 12/31/2025 12:00:00 AM | 28 | 28 | 35 | 125
B-19322 VIALE 26 | M-T2-15 | Concreto | MUROS PISO 2 EJE 04 y 05 ENTRE A y J M= 32-29-09 | 2025-12-03 | 12/31/2025 12:00:00 AM | 28 | 28 | 36 | 129
B-19322 VIALE 26 | M-T2-15 | Concreto | MUROS PISO 2 EJE 04 y 05 ENTRE A y J M= 32-29-09 | 2025-12-03 | 12/17/2025 12:00:00 AM | 14 | 28 | 28.5 | 102
B-19322 VIALE 26 | M-T2-15 | Concreto | MUROS PISO 2 EJE 04 y 05 ENTRE A y J M= 32-29-09 | 2025-12-03 | 12/17/2025 12:00:00 AM | 14 | 28 | 28.3 | 101
B-19322 VIALE 26 | M-T2-15 | Concreto | MUROS PISO 2 EJE 04 y 05 ENTRE A y J M= 32-29-09 | 2025-12-03 | 12/17/2025 12:00:00 AM | 14 | 28 | 28.3 | 101
B-19322 VIALE 26 | M-T2-15 | Concreto | MUROS PISO 2 EJE 04 y 05 ENTRE A y J M= 32-29-09 | 2025-12-03 | 12/10/2025 12:00:00 AM | 7 | 28 | 24.2 | 86
B-19322 VIALE 26 | M-T2-15 | Concreto | MUROS PISO 2 EJE 04 y 05 ENTRE A y J M= 32-29-09 | 2025-12-03 | 12/10/2025 12:00:00 AM | 7 | 28 | 24 | 86
B-19322 VIALE 26 | M-T2-15 | Concreto | MUROS PISO 2 EJE 04 y 05 ENTRE A y J M= 32-29-09 | 2025-12-03 | 12/10/2025 12:00:00 AM | 7 | 28 | 25.6 | 91
B-19322 VIALE 26 | M-T2-15 | Concreto | MUROS PISO 2 EJE 04 y 05 ENTRE A y J M= 32-29-09 | 2025-12-03 | 12/6/2025 12:00:00 AM | 3 | 28 | 10.4 | 37
B-19322 VIALE 26 | M-T2-15 | Concreto | MUROS PISO 2 EJE 04 y 05 ENTRE A y J M= 32-29-09 | 2025-12-03 | 12/6/2025 12:00:00 AM | 3 | 28 | 15.1 | 54
B-19322 VIALE 26 | M-T2-15 | Concreto | MUROS PISO 2 EJE 04 y 05 ENTRE A y J M= 32-29-09 | 2025-12-03 | 12/6/2025 12:00:00 AM | 3 | 28 | 21.5 | 77
B-19322 VIALE 26 | M-T2-15 | Concreto | MUROS PISO 2 EJE 04 y 05 ENTRE A y J M= 32-29-09 | 2025-12-03 | 12/4/2025 12:00:00 AM | 1 | 28 | 7.6 | 27
B-19322 VIALE 26 | M-T2-15 | Concreto | MUROS PISO 2 EJE 04 y 05 ENTRE A y J M= 32-29-09 | 2025-12-03 | 12/4/2025 12:00:00 AM | 1 | 28 | 7.3 | 26
B-19322 VIALE 26 | M-T2-15 | Concreto | MUROS PISO 2 EJE 04 y 05 ENTRE A y J M= 32-29-09 | 2025-12-03 | 12/4/2025 12:00:00 AM | 1 | 28 | 8 | 28
B-19322 VIALE 26 | M-T2-14 | Concreto | MUROS PISO 2 EJE 06 y 07 ENTRE A y J M-31-14-02 | 2025-12-02 | 12/30/2025 12:00:00 AM | 28 | 28 | 34.7 | 124
B-19322 VIALE 26 | M-T2-14 | Concreto | MUROS PISO 2 EJE 06 y 07 ENTRE A y J M-31-14-02 | 2025-12-02 | 12/30/2025 12:00:00 AM | 28 | 28 | 35.1 | 125
B-19322 VIALE 26 | M-T2-14 | Concreto | MUROS PISO 2 EJE 06 y 07 ENTRE A y J M-31-14-02 | 2025-12-02 | 12/30/2025 12:00:00 AM | 28 | 28 | 34.1 | 122
B-19322 VIALE 26 | M-T2-14 | Concreto | MUROS PISO 2 EJE 06 y 07 ENTRE A y J M-31-14-02 | 2025-12-02 | 12/16/2025 12:00:00 AM | 14 | 28 | 31.1 | 111
B-19322 VIALE 26 | M-T2-14 | Concreto | MUROS PISO 2 EJE 06 y 07 ENTRE A y J M-31-14-02 | 2025-12-02 | 12/16/2025 12:00:00 AM | 14 | 28 | 42.9 | 153
B-19322 VIALE 26 | M-T2-14 | Concreto | MUROS PISO 2 EJE 06 y 07 ENTRE A y J M-31-14-02 | 2025-12-02 | 12/16/2025 12:00:00 AM | 14 | 28 | 30.2 | 108
B-19322 VIALE 26 | M-T2-14 | Concreto | MUROS PISO 2 EJE 06 y 07 ENTRE A y J M-31-14-02 | 2025-12-02 | 12/9/2025 12:00:00 AM | 7 | 28 | 27 | 96
B-19322 VIALE 26 | M-T2-14 | Concreto | MUROS PISO 2 EJE 06 y 07 ENTRE A y J M-31-14-02 | 2025-12-02 | 12/9/2025 12:00:00 AM | 7 | 28 | 25.9 | 92
B-19322 VIALE 26 | M-T2-14 | Concreto | MUROS PISO 2 EJE 06 y 07 ENTRE A y J M-31-14-02 | 2025-12-02 | 12/9/2025 12:00:00 AM | 7 | 28 | 24.7 | 88
B-19322 VIALE 26 | M-T2-14 | Concreto | MUROS PISO 2 EJE 06 y 07 ENTRE A y J M-31-14-02 | 2025-12-02 | 12/5/2025 12:00:00 AM | 3 | 28 | 18.9 | 68
B-19322 VIALE 26 | M-T2-14 | Concreto | MUROS PISO 2 EJE 06 y 07 ENTRE A y J M-31-14-02 | 2025-12-02 | 12/5/2025 12:00:00 AM | 3 | 28 | 18.4 | 66
B-19322 VIALE 26 | M-T2-14 | Concreto | MUROS PISO 2 EJE 06 y 07 ENTRE A y J M-31-14-02 | 2025-12-02 | 12/5/2025 12:00:00 AM | 3 | 28 | 19.6 | 70
B-19322 VIALE 26 | M-T2-14 | Concreto | MUROS PISO 2 EJE 06 y 07 ENTRE A y J M-31-14-02 | 2025-12-02 | 12/3/2025 12:00:00 AM | 1 | 28 | 1.3 | 5
B-19322 VIALE 26 | M-T2-14 | Concreto | MUROS PISO 2 EJE 06 y 07 ENTRE A y J M-31-14-02 | 2025-12-02 | 12/3/2025 12:00:00 AM | 1 | 28 | 1.6 | 6
B-19322 VIALE 26 | M-T2-14 | Concreto | MUROS PISO 2 EJE 06 y 07 ENTRE A y J M-31-14-02 | 2025-12-02 | 12/3/2025 12:00:00 AM | 1 | 28 | 2.2 | 8
B-19322 VIALE 26 | C-T1-11 | Concreto | VIGAS CIMENTACION T1- EJE 03 AL 06 ENTRE A y J VC 16 VC17 | 2025-12-01 | 12/29/2025 12:00:00 AM | 28 | 21 | 26.7 | 127
B-19322 VIALE 26 | C-T1-11 | Concreto | VIGAS CIMENTACION T1- EJE 03 AL 06 ENTRE A y J VC 16 VC17 | 2025-12-01 | 12/29/2025 12:00:00 AM | 28 | 21 | 24.5 | 117
B-19322 VIALE 26 | C-T1-11 | Concreto | VIGAS CIMENTACION T1- EJE 03 AL 06 ENTRE A y J VC 16 VC17 | 2025-12-01 | 12/29/2025 12:00:00 AM | 28 | 21 | 27.2 | 130
B-19322 VIALE 26 | C-T1-11 | Concreto | VIGAS CIMENTACION T1- EJE 03 AL 06 ENTRE A y J VC 16 VC17 | 2025-12-01 | 12/15/2025 12:00:00 AM | 14 | 21 | 23.7 | 113
B-19322 VIALE 26 | C-T1-11 | Concreto | VIGAS CIMENTACION T1- EJE 03 AL 06 ENTRE A y J VC 16 VC17 | 2025-12-01 | 12/15/2025 12:00:00 AM | 14 | 21 | 21.8 | 104
B-19322 VIALE 26 | C-T1-11 | Concreto | VIGAS CIMENTACION T1- EJE 03 AL 06 ENTRE A y J VC 16 VC17 | 2025-12-01 | 12/15/2025 12:00:00 AM | 14 | 21 | 23 | 110
B-19322 VIALE 26 | C-T1-11 | Concreto | VIGAS CIMENTACION T1- EJE 03 AL 06 ENTRE A y J VC 16 VC17 | 2025-12-01 | 12/8/2025 12:00:00 AM | 7 | 21 | 20.6 | 98
B-19322 VIALE 26 | C-T1-11 | Concreto | VIGAS CIMENTACION T1- EJE 03 AL 06 ENTRE A y J VC 16 VC17 | 2025-12-01 | 12/8/2025 12:00:00 AM | 7 | 21 | 21.3 | 101
B-19322 VIALE 26 | C-T1-11 | Concreto | VIGAS CIMENTACION T1- EJE 03 AL 06 ENTRE A y J VC 16 VC17 | 2025-12-01 | 12/8/2025 12:00:00 AM | 7 | 21 | 21.8 | 104
B-19322 VIALE 26 | M-T2-13 | Concreto | MUROS PISO 2 EJE 06 y 07 ENTRE A y J M=31-32-14-09-29 | 2025-12-01 | 12/29/2025 12:00:00 AM | 28 | 28 | 33.7 | 120
B-19322 VIALE 26 | M-T2-13 | Concreto | MUROS PISO 2 EJE 06 y 07 ENTRE A y J M=31-32-14-09-29 | 2025-12-01 | 12/29/2025 12:00:00 AM | 28 | 28 | 35.4 | 126
B-19322 VIALE 26 | M-T2-13 | Concreto | MUROS PISO 2 EJE 06 y 07 ENTRE A y J M=31-32-14-09-29 | 2025-12-01 | 12/29/2025 12:00:00 AM | 28 | 28 | 36.3 | 130
B-19322 VIALE 26 | M-T2-13 | Concreto | MUROS PISO 2 EJE 06 y 07 ENTRE A y J M=31-32-14-09-29 | 2025-12-01 | 12/15/2025 12:00:00 AM | 14 | 28 | 30.1 | 107
B-19322 VIALE 26 | M-T2-13 | Concreto | MUROS PISO 2 EJE 06 y 07 ENTRE A y J M=31-32-14-09-29 | 2025-12-01 | 12/15/2025 12:00:00 AM | 14 | 28 | 31 | 110
B-19322 VIALE 26 | M-T2-13 | Concreto | MUROS PISO 2 EJE 06 y 07 ENTRE A y J M=31-32-14-09-29 | 2025-12-01 | 12/15/2025 12:00:00 AM | 14 | 28 | 32.4 | 116
B-19322 VIALE 26 | M-T2-13 | Concreto | MUROS PISO 2 EJE 06 y 07 ENTRE A y J M=31-32-14-09-29 | 2025-12-01 | 12/8/2025 12:00:00 AM | 7 | 28 | 29.7 | 106
B-19322 VIALE 26 | M-T2-13 | Concreto | MUROS PISO 2 EJE 06 y 07 ENTRE A y J M=31-32-14-09-29 | 2025-12-01 | 12/8/2025 12:00:00 AM | 7 | 28 | 27.5 | 98
B-19322 VIALE 26 | M-T2-13 | Concreto | MUROS PISO 2 EJE 06 y 07 ENTRE A y J M=31-32-14-09-29 | 2025-12-01 | 12/8/2025 12:00:00 AM | 7 | 28 | 29.4 | 105
B-19322 VIALE 26 | M-T2-13 | Concreto | MUROS PISO 2 EJE 06 y 07 ENTRE A y J M=31-32-14-09-29 | 2025-12-01 | 12/4/2025 12:00:00 AM | 3 | 28 | 15.8 | 56
B-19322 VIALE 26 | M-T2-13 | Concreto | MUROS PISO 2 EJE 06 y 07 ENTRE A y J M=31-32-14-09-29 | 2025-12-01 | 12/4/2025 12:00:00 AM | 3 | 28 | 15.5 | 55
B-19322 VIALE 26 | M-T2-13 | Concreto | MUROS PISO 2 EJE 06 y 07 ENTRE A y J M=31-32-14-09-29 | 2025-12-01 | 12/4/2025 12:00:00 AM | 3 | 28 | 19.5 | 70
B-19322 VIALE 26 | M-T2-13 | Concreto | MUROS PISO 2 EJE 06 y 07 ENTRE A y J M=31-32-14-09-29 | 2025-12-01 | 12/2/2025 12:00:00 AM | 1 | 28 | 2.7 | 10
B-19322 VIALE 26 | M-T2-13 | Concreto | MUROS PISO 2 EJE 06 y 07 ENTRE A y J M=31-32-14-09-29 | 2025-12-01 | 12/2/2025 12:00:00 AM | 1 | 28 | 2.7 | 10
B-19322 VIALE 26 | M-T2-13 | Concreto | MUROS PISO 2 EJE 06 y 07 ENTRE A y J M=31-32-14-09-29 | 2025-12-01 | 12/2/2025 12:00:00 AM | 1 | 28 | 2.6 | 9
B-19322 VIALE 26 | P-T2-06 | Concreto | PLACA PISO 2 EJE 04 AL 06 AYJ | 2025-11-29 | 12/27/2025 12:00:00 AM | 28 | 21 | 22.8 | 108
B-19322 VIALE 26 | P-T2-06 | Concreto | PLACA PISO 2 EJE 04 AL 06 AYJ | 2025-11-29 | 12/27/2025 12:00:00 AM | 28 | 21 | 25.2 | 120
B-19322 VIALE 26 | P-T2-06 | Concreto | PLACA PISO 2 EJE 04 AL 06 AYJ | 2025-11-29 | 12/27/2025 12:00:00 AM | 28 | 21 | 27.8 | 132
B-19322 VIALE 26 | P-T2-06 | Concreto | PLACA PISO 2 EJE 04 AL 06 AYJ | 2025-11-29 | 12/13/2025 12:00:00 AM | 14 | 21 | 26.1 | 124
B-19322 VIALE 26 | P-T2-06 | Concreto | PLACA PISO 2 EJE 04 AL 06 AYJ | 2025-11-29 | 12/13/2025 12:00:00 AM | 14 | 21 | 22.1 | 105
B-19322 VIALE 26 | P-T2-06 | Concreto | PLACA PISO 2 EJE 04 AL 06 AYJ | 2025-11-29 | 12/13/2025 12:00:00 AM | 14 | 21 | 21.3 | 101
B-19322 VIALE 26 | P-T2-06 | Concreto | PLACA PISO 2 EJE 04 AL 06 AYJ | 2025-11-29 | 12/6/2025 12:00:00 AM | 7 | 21 | 12.6 | 60
B-19322 VIALE 26 | P-T2-06 | Concreto | PLACA PISO 2 EJE 04 AL 06 AYJ | 2025-11-29 | 12/6/2025 12:00:00 AM | 7 | 21 | 20 | 95
B-19322 VIALE 26 | P-T2-06 | Concreto | PLACA PISO 2 EJE 04 AL 06 AYJ | 2025-11-29 | 12/6/2025 12:00:00 AM | 7 | 21 | 11.7 | 56
B-19322 VIALE 26 | P-T2-06 | Concreto | PLACA PISO 2 EJE 04 AL 06 AYJ | 2025-11-29 | 12/2/2025 12:00:00 AM | 3 | 21 | 15 | 72
B-19322 VIALE 26 | P-T2-06 | Concreto | PLACA PISO 2 EJE 04 AL 06 AYJ | 2025-11-29 | 12/2/2025 12:00:00 AM | 3 | 21 | 13.1 | 62
B-19322 VIALE 26 | P-T2-06 | Concreto | PLACA PISO 2 EJE 04 AL 06 AYJ | 2025-11-29 | 12/2/2025 12:00:00 AM | 3 | 21 | 15.5 | 74
B-19322 VIALE 26 | P-T2-06 | Concreto | PLACA PISO 2 EJE 04 AL 06 AYJ | 2025-11-29 | 12/1/2025 12:00:00 AM | 2 | 21 | 5.8 | 28
B-19322 VIALE 26 | P-T2-06 | Concreto | PLACA PISO 2 EJE 04 AL 06 AYJ | 2025-11-29 | 12/1/2025 12:00:00 AM | 2 | 21 | 7.1 | 34
B-19322 VIALE 26 | P-T2-06 | Concreto | PLACA PISO 2 EJE 04 AL 06 AYJ | 2025-11-29 | 12/1/2025 12:00:00 AM | 2 | 21 | 5 | 24
B-19322 VIALE 26 | M-T2-12 | Concreto | MUROS PISO 2 EJE 11 ENTRE AYJ M=32.09.29 | 2025-11-28 | 12/26/2025 12:00:00 AM | 28 | 28 | 33.8 | 121
B-19322 VIALE 26 | M-T2-12 | Concreto | MUROS PISO 2 EJE 11 ENTRE AYJ M=32.09.29 | 2025-11-28 | 12/26/2025 12:00:00 AM | 28 | 28 | 31.5 | 112
B-19322 VIALE 26 | M-T2-12 | Concreto | MUROS PISO 2 EJE 11 ENTRE AYJ M=32.09.29 | 2025-11-28 | 12/26/2025 12:00:00 AM | 28 | 28 | 32 | 114
B-19322 VIALE 26 | M-T2-12 | Concreto | MUROS PISO 2 EJE 11 ENTRE AYJ M=32.09.29 | 2025-11-28 | 12/12/2025 12:00:00 AM | 14 | 28 | 29.9 | 107
B-19322 VIALE 26 | M-T2-12 | Concreto | MUROS PISO 2 EJE 11 ENTRE AYJ M=32.09.29 | 2025-11-28 | 12/12/2025 12:00:00 AM | 14 | 28 | 27.8 | 99
B-19322 VIALE 26 | M-T2-12 | Concreto | MUROS PISO 2 EJE 11 ENTRE AYJ M=32.09.29 | 2025-11-28 | 12/12/2025 12:00:00 AM | 14 | 28 | 31.1 | 111
B-19322 VIALE 26 | M-T2-12 | Concreto | MUROS PISO 2 EJE 11 ENTRE AYJ M=32.09.29 | 2025-11-28 | 12/5/2025 12:00:00 AM | 7 | 28 | 25.2 | 90
B-19322 VIALE 26 | M-T2-12 | Concreto | MUROS PISO 2 EJE 11 ENTRE AYJ M=32.09.29 | 2025-11-28 | 12/5/2025 12:00:00 AM | 7 | 28 | 26.3 | 94
B-19322 VIALE 26 | M-T2-12 | Concreto | MUROS PISO 2 EJE 11 ENTRE AYJ M=32.09.29 | 2025-11-28 | 12/5/2025 12:00:00 AM | 7 | 28 | 27.7 | 99
B-19322 VIALE 26 | M-T2-12 | Concreto | MUROS PISO 2 EJE 11 ENTRE AYJ M=32.09.29 | 2025-11-28 | 11/29/2025 12:00:00 AM | 1 | 28 | 1.5 | 5
B-19322 VIALE 26 | M-T2-12 | Concreto | MUROS PISO 2 EJE 11 ENTRE AYJ M=32.09.29 | 2025-11-28 | 11/29/2025 12:00:00 AM | 1 | 28 | 1.2 | 4
B-19322 VIALE 26 | M-T2-12 | Concreto | MUROS PISO 2 EJE 11 ENTRE AYJ M=32.09.29 | 2025-11-28 | 11/29/2025 12:00:00 AM | 1 | 28 | 1.3 | 5
B-19322 VIALE 26 | P-T2-05 | Concreto | PLACA PISO 2 EJE 08 AL 06 ENTRE AYJ | 2025-11-28 | 12/26/2025 12:00:00 AM | 28 | 21 | 32.2 | 153
B-19322 VIALE 26 | P-T2-05 | Concreto | PLACA PISO 2 EJE 08 AL 06 ENTRE AYJ | 2025-11-28 | 12/26/2025 12:00:00 AM | 28 | 21 | 31 | 148
B-19322 VIALE 26 | P-T2-05 | Concreto | PLACA PISO 2 EJE 08 AL 06 ENTRE AYJ | 2025-11-28 | 12/26/2025 12:00:00 AM | 28 | 21 | 31.6 | 150
B-19322 VIALE 26 | P-T2-05 | Concreto | PLACA PISO 2 EJE 08 AL 06 ENTRE AYJ | 2025-11-28 | 12/12/2025 12:00:00 AM | 14 | 21 | 26.2 | 125
B-19322 VIALE 26 | P-T2-05 | Concreto | PLACA PISO 2 EJE 08 AL 06 ENTRE AYJ | 2025-11-28 | 12/12/2025 12:00:00 AM | 14 | 21 | 27.1 | 129
B-19322 VIALE 26 | P-T2-05 | Concreto | PLACA PISO 2 EJE 08 AL 06 ENTRE AYJ | 2025-11-28 | 12/12/2025 12:00:00 AM | 14 | 21 | 26.5 | 126
B-19322 VIALE 26 | P-T2-05 | Concreto | PLACA PISO 2 EJE 08 AL 06 ENTRE AYJ | 2025-11-28 | 12/5/2025 12:00:00 AM | 7 | 21 | 25.3 | 120
B-19322 VIALE 26 | P-T2-05 | Concreto | PLACA PISO 2 EJE 08 AL 06 ENTRE AYJ | 2025-11-28 | 12/5/2025 12:00:00 AM | 7 | 21 | 23.3 | 111
B-19322 VIALE 26 | P-T2-05 | Concreto | PLACA PISO 2 EJE 08 AL 06 ENTRE AYJ | 2025-11-28 | 12/5/2025 12:00:00 AM | 7 | 21 | 23.2 | 110
B-19322 VIALE 26 | P-T2-05 | Concreto | PLACA PISO 2 EJE 08 AL 06 ENTRE AYJ | 2025-11-28 | 12/1/2025 12:00:00 AM | 3 | 21 | 14 | 66
B-19322 VIALE 26 | P-T2-05 | Concreto | PLACA PISO 2 EJE 08 AL 06 ENTRE AYJ | 2025-11-28 | 12/1/2025 12:00:00 AM | 3 | 21 | 15.7 | 75
B-19322 VIALE 26 | P-T2-05 | Concreto | PLACA PISO 2 EJE 08 AL 06 ENTRE AYJ | 2025-11-28 | 12/1/2025 12:00:00 AM | 3 | 21 | 16 | 76
B-19322 VIALE 26 | P-T2-05 | Concreto | PLACA PISO 2 EJE 08 AL 06 ENTRE AYJ | 2025-11-28 | 11/29/2025 12:00:00 AM | 1 | 21 | 2.2 | 11
B-19322 VIALE 26 | P-T2-05 | Concreto | PLACA PISO 2 EJE 08 AL 06 ENTRE AYJ | 2025-11-28 | 11/29/2025 12:00:00 AM | 1 | 21 | 2.2 | 11
B-19322 VIALE 26 | P-T2-05 | Concreto | PLACA PISO 2 EJE 08 AL 06 ENTRE AYJ | 2025-11-28 | 11/29/2025 12:00:00 AM | 1 | 21 | 1.5 | 7
B-19322 VIALE 26 | C-T1-10 | Concreto | PLACA CIMENTACION T1- EJE 09 AL 06 ENTRE A y J | 2025-11-27 | 12/25/2025 12:00:00 AM | 28 | 21 | 28.5 | 136
B-19322 VIALE 26 | C-T1-10 | Concreto | PLACA CIMENTACION T1- EJE 09 AL 06 ENTRE A y J | 2025-11-27 | 12/25/2025 12:00:00 AM | 28 | 21 | 29.9 | 142
B-19322 VIALE 26 | C-T1-10 | Concreto | PLACA CIMENTACION T1- EJE 09 AL 06 ENTRE A y J | 2025-11-27 | 12/25/2025 12:00:00 AM | 28 | 21 | 29.5 | 140
B-19322 VIALE 26 | C-T1-10 | Concreto | PLACA CIMENTACION T1- EJE 09 AL 06 ENTRE A y J | 2025-11-27 | 12/11/2025 12:00:00 AM | 14 | 21 | 22.5 | 107
B-19322 VIALE 26 | C-T1-10 | Concreto | PLACA CIMENTACION T1- EJE 09 AL 06 ENTRE A y J | 2025-11-27 | 12/11/2025 12:00:00 AM | 14 | 21 | 23.6 | 112
B-19322 VIALE 26 | C-T1-10 | Concreto | PLACA CIMENTACION T1- EJE 09 AL 06 ENTRE A y J | 2025-11-27 | 12/11/2025 12:00:00 AM | 14 | 21 | 23.7 | 113
B-19322 VIALE 26 | C-T1-10 | Concreto | PLACA CIMENTACION T1- EJE 09 AL 06 ENTRE A y J | 2025-11-27 | 12/4/2025 12:00:00 AM | 7 | 21 | 20.4 | 97
B-19322 VIALE 26 | C-T1-10 | Concreto | PLACA CIMENTACION T1- EJE 09 AL 06 ENTRE A y J | 2025-11-27 | 12/4/2025 12:00:00 AM | 7 | 21 | 19.4 | 92
B-19322 VIALE 26 | C-T1-10 | Concreto | PLACA CIMENTACION T1- EJE 09 AL 06 ENTRE A y J | 2025-11-27 | 12/4/2025 12:00:00 AM | 7 | 21 | 21 | 100
B-19322 VIALE 26 | M-T2-10 | Concreto | MURO PISO 2 EJE 15 ENTRE J y D M-16-27-01 | 2025-11-27 | 12/25/2025 12:00:00 AM | 28 | 28 | 37.4 | 134
B-19322 VIALE 26 | M-T2-10 | Concreto | MURO PISO 2 EJE 15 ENTRE J y D M-16-27-01 | 2025-11-27 | 12/25/2025 12:00:00 AM | 28 | 28 | 34.7 | 124
B-19322 VIALE 26 | M-T2-10 | Concreto | MURO PISO 2 EJE 15 ENTRE J y D M-16-27-01 | 2025-11-27 | 12/25/2025 12:00:00 AM | 28 | 28 | 35 | 125
B-19322 VIALE 26 | M-T2-10 | Concreto | MURO PISO 2 EJE 15 ENTRE J y D M-16-27-01 | 2025-11-27 | 12/11/2025 12:00:00 AM | 14 | 28 | 30.9 | 110
B-19322 VIALE 26 | M-T2-10 | Concreto | MURO PISO 2 EJE 15 ENTRE J y D M-16-27-01 | 2025-11-27 | 12/11/2025 12:00:00 AM | 14 | 28 | 28.7 | 102
B-19322 VIALE 26 | M-T2-10 | Concreto | MURO PISO 2 EJE 15 ENTRE J y D M-16-27-01 | 2025-11-27 | 12/11/2025 12:00:00 AM | 14 | 28 | 30 | 107
B-19322 VIALE 26 | M-T2-10 | Concreto | MURO PISO 2 EJE 15 ENTRE J y D M-16-27-01 | 2025-11-27 | 12/4/2025 12:00:00 AM | 7 | 28 | 26.9 | 96
B-19322 VIALE 26 | M-T2-10 | Concreto | MURO PISO 2 EJE 15 ENTRE J y D M-16-27-01 | 2025-11-27 | 12/4/2025 12:00:00 AM | 7 | 28 | 24.5 | 88
B-19322 VIALE 26 | M-T2-10 | Concreto | MURO PISO 2 EJE 15 ENTRE J y D M-16-27-01 | 2025-11-27 | 12/4/2025 12:00:00 AM | 7 | 28 | 22.7 | 81
B-19322 VIALE 26 | M-T2-10 | Concreto | MURO PISO 2 EJE 15 ENTRE J y D M-16-27-01 | 2025-11-27 | 11/30/2025 12:00:00 AM | 3 | 28 | 25.4 | 91
B-19322 VIALE 26 | M-T2-10 | Concreto | MURO PISO 2 EJE 15 ENTRE J y D M-16-27-01 | 2025-11-27 | 11/30/2025 12:00:00 AM | 3 | 28 | 26.6 | 95
B-19322 VIALE 26 | M-T2-10 | Concreto | MURO PISO 2 EJE 15 ENTRE J y D M-16-27-01 | 2025-11-27 | 11/30/2025 12:00:00 AM | 3 | 28 | 26.1 | 93
B-19322 VIALE 26 | M-T2-10 | Concreto | MURO PISO 2 EJE 15 ENTRE J y D M-16-27-01 | 2025-11-27 | 11/28/2025 12:00:00 AM | 1 | 28 | 5.9 | 21
B-19322 VIALE 26 | M-T2-10 | Concreto | MURO PISO 2 EJE 15 ENTRE J y D M-16-27-01 | 2025-11-27 | 11/28/2025 12:00:00 AM | 1 | 28 | 4.3 | 15
B-19322 VIALE 26 | M-T2-10 | Concreto | MURO PISO 2 EJE 15 ENTRE J y D M-16-27-01 | 2025-11-27 | 11/28/2025 12:00:00 AM | 1 | 28 | 4.8 | 17
B-19322 VIALE 26 | M-T2-11 | Concreto | MURO PISO 2 EJE 12 ENTRE A y D M-14-31-02 | 2025-11-27 | 12/26/2025 12:00:00 AM | 29 | 28 | 36.3 | 130
B-19322 VIALE 26 | M-T2-11 | Concreto | MURO PISO 2 EJE 12 ENTRE A y D M-14-31-02 | 2025-11-27 | 12/26/2025 12:00:00 AM | 29 | 28 | 32.9 | 117
B-19322 VIALE 26 | M-T2-11 | Concreto | MURO PISO 2 EJE 12 ENTRE A y D M-14-31-02 | 2025-11-27 | 12/26/2025 12:00:00 AM | 29 | 28 | 31.6 | 113
B-19322 VIALE 26 | M-T2-11 | Concreto | MURO PISO 2 EJE 12 ENTRE A y D M-14-31-02 | 2025-11-27 | 12/11/2025 12:00:00 AM | 14 | 28 | 30.8 | 110
B-19322 VIALE 26 | M-T2-11 | Concreto | MURO PISO 2 EJE 12 ENTRE A y D M-14-31-02 | 2025-11-27 | 12/11/2025 12:00:00 AM | 14 | 28 | 30.2 | 108
B-19322 VIALE 26 | M-T2-11 | Concreto | MURO PISO 2 EJE 12 ENTRE A y D M-14-31-02 | 2025-11-27 | 12/11/2025 12:00:00 AM | 14 | 28 | 30.4 | 109
B-19322 VIALE 26 | M-T2-11 | Concreto | MURO PISO 2 EJE 12 ENTRE A y D M-14-31-02 | 2025-11-27 | 12/4/2025 12:00:00 AM | 7 | 28 | 25.3 | 90
B-19322 VIALE 26 | M-T2-11 | Concreto | MURO PISO 2 EJE 12 ENTRE A y D M-14-31-02 | 2025-11-27 | 12/4/2025 12:00:00 AM | 7 | 28 | 26.5 | 95
B-19322 VIALE 26 | M-T2-11 | Concreto | MURO PISO 2 EJE 12 ENTRE A y D M-14-31-02 | 2025-11-27 | 12/4/2025 12:00:00 AM | 7 | 28 | 26.8 | 96
B-19322 VIALE 26 | M-T2-11 | Concreto | MURO PISO 2 EJE 12 ENTRE A y D M-14-31-02 | 2025-11-27 | 12/1/2025 12:00:00 AM | 4 | 28 | 18.4 | 66
B-19322 VIALE 26 | M-T2-11 | Concreto | MURO PISO 2 EJE 12 ENTRE A y D M-14-31-02 | 2025-11-27 | 12/1/2025 12:00:00 AM | 4 | 28 | 20.5 | 73
B-19322 VIALE 26 | M-T2-11 | Concreto | MURO PISO 2 EJE 12 ENTRE A y D M-14-31-02 | 2025-11-27 | 12/1/2025 12:00:00 AM | 4 | 28 | 19 | 68
B-19322 VIALE 26 | M-T2-11 | Concreto | MURO PISO 2 EJE 12 ENTRE A y D M-14-31-02 | 2025-11-27 | 11/28/2025 12:00:00 AM | 1 | 28 | 1.8 | 6
B-19322 VIALE 26 | M-T2-11 | Concreto | MURO PISO 2 EJE 12 ENTRE A y D M-14-31-02 | 2025-11-27 | 11/28/2025 12:00:00 AM | 1 | 28 | 2.5 | 9
B-19322 VIALE 26 | M-T2-11 | Concreto | MURO PISO 2 EJE 12 ENTRE A y D M-14-31-02 | 2025-11-27 | 11/28/2025 12:00:00 AM | 1 | 28 | 2.6 | 9
B-19322 VIALE 26 | P-T2-04 | Concreto | PLA PISO 2 EJE 8 AL 10 ENTRE A y J | 2025-11-26 | 12/24/2025 12:00:00 AM | 28 | 21 | 23.7 | 113
B-19322 VIALE 26 | P-T2-04 | Concreto | PLA PISO 2 EJE 8 AL 10 ENTRE A y J | 2025-11-26 | 12/24/2025 12:00:00 AM | 28 | 21 | 24 | 114
B-19322 VIALE 26 | P-T2-04 | Concreto | PLA PISO 2 EJE 8 AL 10 ENTRE A y J | 2025-11-26 | 12/24/2025 12:00:00 AM | 28 | 21 | 22.9 | 109
B-19322 VIALE 26 | P-T2-04 | Concreto | PLA PISO 2 EJE 8 AL 10 ENTRE A y J | 2025-11-26 | 12/10/2025 12:00:00 AM | 14 | 21 | 21.8 | 104
B-19322 VIALE 26 | P-T2-04 | Concreto | PLA PISO 2 EJE 8 AL 10 ENTRE A y J | 2025-11-26 | 12/10/2025 12:00:00 AM | 14 | 21 | 23.6 | 112
B-19322 VIALE 26 | P-T2-04 | Concreto | PLA PISO 2 EJE 8 AL 10 ENTRE A y J | 2025-11-26 | 12/10/2025 12:00:00 AM | 14 | 21 | 22.3 | 106
B-19322 VIALE 26 | P-T2-04 | Concreto | PLA PISO 2 EJE 8 AL 10 ENTRE A y J | 2025-11-26 | 12/3/2025 12:00:00 AM | 7 | 21 | 21.6 | 103
B-19322 VIALE 26 | P-T2-04 | Concreto | PLA PISO 2 EJE 8 AL 10 ENTRE A y J | 2025-11-26 | 12/3/2025 12:00:00 AM | 7 | 21 | 20.2 | 96
B-19322 VIALE 26 | P-T2-04 | Concreto | PLA PISO 2 EJE 8 AL 10 ENTRE A y J | 2025-11-26 | 12/3/2025 12:00:00 AM | 7 | 21 | 19.9 | 95
B-19322 VIALE 26 | P-T2-04 | Concreto | PLA PISO 2 EJE 8 AL 10 ENTRE A y J | 2025-11-26 | 11/28/2025 12:00:00 AM | 3 | 21 | 9.7 | 46
B-19322 VIALE 26 | P-T2-04 | Concreto | PLA PISO 2 EJE 8 AL 10 ENTRE A y J | 2025-11-26 | 11/28/2025 12:00:00 AM | 3 | 21 | 11.3 | 54
B-19322 VIALE 26 | P-T2-04 | Concreto | PLA PISO 2 EJE 8 AL 10 ENTRE A y J | 2025-11-26 | 11/28/2025 12:00:00 AM | 3 | 21 | 11.1 | 53
B-19322 VIALE 26 | P-T2-04 | Concreto | PLA PISO 2 EJE 8 AL 10 ENTRE A y J | 2025-11-26 | 11/27/2025 12:00:00 AM | 1 | 21 | 3.7 | 18
B-19322 VIALE 26 | P-T2-04 | Concreto | PLA PISO 2 EJE 8 AL 10 ENTRE A y J | 2025-11-26 | 11/27/2025 12:00:00 AM | 1 | 21 | 3.4 | 16
B-19322 VIALE 26 | P-T2-04 | Concreto | PLA PISO 2 EJE 8 AL 10 ENTRE A y J | 2025-11-26 | 11/27/2025 12:00:00 AM | 1 | 21 | 3.3 | 16
B-19322 VIALE 26 | P-T2-03 | Concreto | PLA PISO 2 EJE 12 AL 10 ENTRE A y J | 2025-11-25 | 12/23/2025 12:00:00 AM | 28 | 21 | 20.4 | 97
B-19322 VIALE 26 | P-T2-03 | Concreto | PLA PISO 2 EJE 12 AL 10 ENTRE A y J | 2025-11-25 | 12/23/2025 12:00:00 AM | 28 | 21 | 22.4 | 106
B-19322 VIALE 26 | P-T2-03 | Concreto | PLA PISO 2 EJE 12 AL 10 ENTRE A y J | 2025-11-25 | 12/23/2025 12:00:00 AM | 28 | 21 | 22.6 | 107
B-19322 VIALE 26 | P-T2-03 | Concreto | PLA PISO 2 EJE 12 AL 10 ENTRE A y J | 2025-11-25 | 12/9/2025 12:00:00 AM | 14 | 21 | 22.4 | 107
B-19322 VIALE 26 | P-T2-03 | Concreto | PLA PISO 2 EJE 12 AL 10 ENTRE A y J | 2025-11-25 | 12/9/2025 12:00:00 AM | 14 | 21 | 19.7 | 94
B-19322 VIALE 26 | P-T2-03 | Concreto | PLA PISO 2 EJE 12 AL 10 ENTRE A y J | 2025-11-25 | 12/9/2025 12:00:00 AM | 14 | 21 | 19.9 | 95
B-19322 VIALE 26 | P-T2-03 | Concreto | PLA PISO 2 EJE 12 AL 10 ENTRE A y J | 2025-11-25 | 12/2/2025 12:00:00 AM | 7 | 21 | 15.5 | 74
B-19322 VIALE 26 | P-T2-03 | Concreto | PLA PISO 2 EJE 12 AL 10 ENTRE A y J | 2025-11-25 | 12/2/2025 12:00:00 AM | 7 | 21 | 16.9 | 80
B-19322 VIALE 26 | P-T2-03 | Concreto | PLA PISO 2 EJE 12 AL 10 ENTRE A y J | 2025-11-25 | 12/2/2025 12:00:00 AM | 7 | 21 | 22.6 | 107
B-19322 VIALE 26 | P-T2-03 | Concreto | PLA PISO 2 EJE 12 AL 10 ENTRE A y J | 2025-11-25 | 11/28/2025 12:00:00 AM | 3 | 21 | 12.7 | 60
B-19322 VIALE 26 | P-T2-03 | Concreto | PLA PISO 2 EJE 12 AL 10 ENTRE A y J | 2025-11-25 | 11/28/2025 12:00:00 AM | 3 | 21 | 13.4 | 64
B-19322 VIALE 26 | P-T2-03 | Concreto | PLA PISO 2 EJE 12 AL 10 ENTRE A y J | 2025-11-25 | 11/28/2025 12:00:00 AM | 3 | 21 | 14.2 | 67
B-19322 VIALE 26 | P-T2-03 | Concreto | PLA PISO 2 EJE 12 AL 10 ENTRE A y J | 2025-11-25 | 11/26/2025 12:00:00 AM | 1 | 21 | 4.5 | 21
B-19322 VIALE 26 | P-T2-03 | Concreto | PLA PISO 2 EJE 12 AL 10 ENTRE A y J | 2025-11-25 | 11/26/2025 12:00:00 AM | 1 | 21 | 1.3 | 6
B-19322 VIALE 26 | P-T2-03 | Concreto | PLA PISO 2 EJE 12 AL 10 ENTRE A y J | 2025-11-25 | 11/26/2025 12:00:00 AM | 1 | 21 | 4.3 | 20
B-19322 VIALE 26 | C-T1-09 | Concreto | PLACA CIMENTACION EJE 12 AL 11 ENTRE A y J | 2025-11-24 | 12/22/2025 12:00:00 AM | 28 | 21 | 22.4 | 107
B-19322 VIALE 26 | C-T1-09 | Concreto | PLACA CIMENTACION EJE 12 AL 11 ENTRE A y J | 2025-11-24 | 12/22/2025 12:00:00 AM | 28 | 21 | 20.5 | 98
B-19322 VIALE 26 | C-T1-09 | Concreto | PLACA CIMENTACION EJE 12 AL 11 ENTRE A y J | 2025-11-24 | 12/22/2025 12:00:00 AM | 28 | 21 | 20 | 95
B-19322 VIALE 26 | C-T1-09 | Concreto | PLACA CIMENTACION EJE 12 AL 11 ENTRE A y J | 2025-11-24 | 12/8/2025 12:00:00 AM | 14 | 21 | 19.7 | 94
B-19322 VIALE 26 | C-T1-09 | Concreto | PLACA CIMENTACION EJE 12 AL 11 ENTRE A y J | 2025-11-24 | 12/8/2025 12:00:00 AM | 14 | 21 | 18.7 | 89
B-19322 VIALE 26 | C-T1-09 | Concreto | PLACA CIMENTACION EJE 12 AL 11 ENTRE A y J | 2025-11-24 | 12/8/2025 12:00:00 AM | 14 | 21 | 17.8 | 85
B-19322 VIALE 26 | C-T1-09 | Concreto | PLACA CIMENTACION EJE 12 AL 11 ENTRE A y J | 2025-11-24 | 12/1/2025 12:00:00 AM | 7 | 21 | 17.1 | 82
B-19322 VIALE 26 | C-T1-09 | Concreto | PLACA CIMENTACION EJE 12 AL 11 ENTRE A y J | 2025-11-24 | 12/1/2025 12:00:00 AM | 7 | 21 | 17.1 | 81
B-19322 VIALE 26 | C-T1-09 | Concreto | PLACA CIMENTACION EJE 12 AL 11 ENTRE A y J | 2025-11-24 | 12/1/2025 12:00:00 AM | 7 | 21 | 17.3 | 82
B-19322 VIALE 26 | M-T2-09 | Concreto | MUROS PISO 1 T2 EJE 06 M 31, 02, 14 ENTRE A y D | 2025-11-21 | 12/19/2025 12:00:00 AM | 28 | 28 | 29.2 | 104
B-19322 VIALE 26 | M-T2-09 | Concreto | MUROS PISO 1 T2 EJE 06 M 31, 02, 14 ENTRE A y D | 2025-11-21 | 12/19/2025 12:00:00 AM | 28 | 28 | 29.5 | 105
B-19322 VIALE 26 | M-T2-09 | Concreto | MUROS PISO 1 T2 EJE 06 M 31, 02, 14 ENTRE A y D | 2025-11-21 | 12/19/2025 12:00:00 AM | 28 | 28 | 32.6 | 116
B-19322 VIALE 26 | M-T2-09 | Concreto | MUROS PISO 1 T2 EJE 06 M 31, 02, 14 ENTRE A y D | 2025-11-21 | 12/5/2025 12:00:00 AM | 14 | 28 | 28.8 | 103
B-19322 VIALE 26 | M-T2-09 | Concreto | MUROS PISO 1 T2 EJE 06 M 31, 02, 14 ENTRE A y D | 2025-11-21 | 12/5/2025 12:00:00 AM | 14 | 28 | 27.9 | 100
B-19322 VIALE 26 | M-T2-09 | Concreto | MUROS PISO 1 T2 EJE 06 M 31, 02, 14 ENTRE A y D | 2025-11-21 | 12/5/2025 12:00:00 AM | 14 | 28 | 26.1 | 93
B-19322 VIALE 26 | M-T2-09 | Concreto | MUROS PISO 1 T2 EJE 06 M 31, 02, 14 ENTRE A y D | 2025-11-21 | 11/28/2025 12:00:00 AM | 7 | 28 | 24.3 | 87
B-19322 VIALE 26 | M-T2-09 | Concreto | MUROS PISO 1 T2 EJE 06 M 31, 02, 14 ENTRE A y D | 2025-11-21 | 11/28/2025 12:00:00 AM | 7 | 28 | 27 | 96
B-19322 VIALE 26 | M-T2-09 | Concreto | MUROS PISO 1 T2 EJE 06 M 31, 02, 14 ENTRE A y D | 2025-11-21 | 11/28/2025 12:00:00 AM | 7 | 28 | 25.3 | 90
B-19322 VIALE 26 | M-T2-09 | Concreto | MUROS PISO 1 T2 EJE 06 M 31, 02, 14 ENTRE A y D | 2025-11-21 | 11/24/2025 12:00:00 AM | 3 | 28 | 17.3 | 62
B-19322 VIALE 26 | M-T2-09 | Concreto | MUROS PISO 1 T2 EJE 06 M 31, 02, 14 ENTRE A y D | 2025-11-21 | 11/24/2025 12:00:00 AM | 3 | 28 | 17.4 | 62
B-19322 VIALE 26 | M-T2-09 | Concreto | MUROS PISO 1 T2 EJE 06 M 31, 02, 14 ENTRE A y D | 2025-11-21 | 11/24/2025 12:00:00 AM | 3 | 28 | 16.9 | 60
B-19322 VIALE 26 | M-T2-09 | Concreto | MUROS PISO 1 T2 EJE 06 M 31, 02, 14 ENTRE A y D | 2025-11-21 | 11/22/2025 12:00:00 AM | 1 | 28 | 11.3 | 40
B-19322 VIALE 26 | M-T2-09 | Concreto | MUROS PISO 1 T2 EJE 06 M 31, 02, 14 ENTRE A y D | 2025-11-21 | 11/22/2025 12:00:00 AM | 1 | 28 | 11.5 | 41
B-19322 VIALE 26 | M-T2-09 | Concreto | MUROS PISO 1 T2 EJE 06 M 31, 02, 14 ENTRE A y D | 2025-11-21 | 11/22/2025 12:00:00 AM | 1 | 28 | 11.3 | 40
B-19322 VIALE 26 | P-T2-02 | Concreto | PLACA PISO 2 EJE 12 y 15 ENTRE A y J | 2025-11-21 | 12/19/2025 12:00:00 AM | 28 | 21 | 26.5 | 126
B-19322 VIALE 26 | P-T2-02 | Concreto | PLACA PISO 2 EJE 12 y 15 ENTRE A y J | 2025-11-21 | 12/19/2025 12:00:00 AM | 28 | 21 | 27.4 | 130
B-19322 VIALE 26 | P-T2-02 | Concreto | PLACA PISO 2 EJE 12 y 15 ENTRE A y J | 2025-11-21 | 12/19/2025 12:00:00 AM | 28 | 21 | 27.9 | 133
B-19322 VIALE 26 | P-T2-02 | Concreto | PLACA PISO 2 EJE 12 y 15 ENTRE A y J | 2025-11-21 | 12/5/2025 12:00:00 AM | 14 | 21 | 25.6 | 122
B-19322 VIALE 26 | P-T2-02 | Concreto | PLACA PISO 2 EJE 12 y 15 ENTRE A y J | 2025-11-21 | 12/5/2025 12:00:00 AM | 14 | 21 | 38 | 181
B-19322 VIALE 26 | P-T2-02 | Concreto | PLACA PISO 2 EJE 12 y 15 ENTRE A y J | 2025-11-21 | 12/5/2025 12:00:00 AM | 14 | 21 | 23.4 | 111
B-19322 VIALE 26 | P-T2-02 | Concreto | PLACA PISO 2 EJE 12 y 15 ENTRE A y J | 2025-11-21 | 11/28/2025 12:00:00 AM | 7 | 21 | 21.4 | 102
B-19322 VIALE 26 | P-T2-02 | Concreto | PLACA PISO 2 EJE 12 y 15 ENTRE A y J | 2025-11-21 | 11/28/2025 12:00:00 AM | 7 | 21 | 21.1 | 100
B-19322 VIALE 26 | P-T2-02 | Concreto | PLACA PISO 2 EJE 12 y 15 ENTRE A y J | 2025-11-21 | 11/28/2025 12:00:00 AM | 7 | 21 | 19.2 | 91
B-19322 VIALE 26 | P-T2-02 | Concreto | PLACA PISO 2 EJE 12 y 15 ENTRE A y J | 2025-11-21 | 11/24/2025 12:00:00 AM | 3 | 21 | 9.2 | 44
B-19322 VIALE 26 | P-T2-02 | Concreto | PLACA PISO 2 EJE 12 y 15 ENTRE A y J | 2025-11-21 | 11/24/2025 12:00:00 AM | 3 | 21 | 11.4 | 54
B-19322 VIALE 26 | P-T2-02 | Concreto | PLACA PISO 2 EJE 12 y 15 ENTRE A y J | 2025-11-21 | 11/24/2025 12:00:00 AM | 3 | 21 | 10.6 | 50
B-19322 VIALE 26 | C-T1-07 | Concreto | VIGAS CIMENTACION T1 EJES 07 ENTRE A y E VC 16, VC 04 | 2025-11-20 | 12/18/2025 12:00:00 AM | 28 | 21 | 18.9 | 90
B-19322 VIALE 26 | C-T1-07 | Concreto | VIGAS CIMENTACION T1 EJES 07 ENTRE A y E VC 16, VC 04 | 2025-11-20 | 12/18/2025 12:00:00 AM | 28 | 21 | 20 | 95
B-19322 VIALE 26 | C-T1-07 | Concreto | VIGAS CIMENTACION T1 EJES 07 ENTRE A y E VC 16, VC 04 | 2025-11-20 | 12/18/2025 12:00:00 AM | 28 | 21 | 22.6 | 107
B-19322 VIALE 26 | C-T1-07 | Concreto | VIGAS CIMENTACION T1 EJES 07 ENTRE A y E VC 16, VC 04 | 2025-11-20 | 12/4/2025 12:00:00 AM | 14 | 21 | 20.4 | 97
B-19322 VIALE 26 | C-T1-07 | Concreto | VIGAS CIMENTACION T1 EJES 07 ENTRE A y E VC 16, VC 04 | 2025-11-20 | 12/4/2025 12:00:00 AM | 14 | 21 | 18.8 | 90
B-19322 VIALE 26 | C-T1-07 | Concreto | VIGAS CIMENTACION T1 EJES 07 ENTRE A y E VC 16, VC 04 | 2025-11-20 | 12/4/2025 12:00:00 AM | 14 | 21 | 16.9 | 80
B-19322 VIALE 26 | C-T1-07 | Concreto | VIGAS CIMENTACION T1 EJES 07 ENTRE A y E VC 16, VC 04 | 2025-11-20 | 11/27/2025 12:00:00 AM | 7 | 21 | 16 | 76
B-19322 VIALE 26 | C-T1-07 | Concreto | VIGAS CIMENTACION T1 EJES 07 ENTRE A y E VC 16, VC 04 | 2025-11-20 | 11/27/2025 12:00:00 AM | 7 | 21 | 15.1 | 72
B-19322 VIALE 26 | C-T1-07 | Concreto | VIGAS CIMENTACION T1 EJES 07 ENTRE A y E VC 16, VC 04 | 2025-11-20 | 11/27/2025 12:00:00 AM | 7 | 21 | 16.4 | 78
B-19322 VIALE 26 | C-T1-08 | Concreto | VIGAS CIMENTACION T1 EJE 05 ENTRE J y F V16, VC 04 | 2025-11-20 | 12/18/2025 12:00:00 AM | 28 | 21 | 22.7 | 108
B-19322 VIALE 26 | C-T1-08 | Concreto | VIGAS CIMENTACION T1 EJE 05 ENTRE J y F V16, VC 04 | 2025-11-20 | 12/18/2025 12:00:00 AM | 28 | 21 | 26 | 124
B-19322 VIALE 26 | C-T1-08 | Concreto | VIGAS CIMENTACION T1 EJE 05 ENTRE J y F V16, VC 04 | 2025-11-20 | 12/18/2025 12:00:00 AM | 28 | 21 | 21.9 | 104
B-19322 VIALE 26 | C-T1-08 | Concreto | VIGAS CIMENTACION T1 EJE 05 ENTRE J y F V16, VC 04 | 2025-11-20 | 12/4/2025 12:00:00 AM | 14 | 21 | 22.7 | 108
B-19322 VIALE 26 | C-T1-08 | Concreto | VIGAS CIMENTACION T1 EJE 05 ENTRE J y F V16, VC 04 | 2025-11-20 | 12/4/2025 12:00:00 AM | 14 | 21 | 19.4 | 92
B-19322 VIALE 26 | C-T1-08 | Concreto | VIGAS CIMENTACION T1 EJE 05 ENTRE J y F V16, VC 04 | 2025-11-20 | 12/4/2025 12:00:00 AM | 14 | 21 | 22.9 | 109
B-19322 VIALE 26 | C-T1-08 | Concreto | VIGAS CIMENTACION T1 EJE 05 ENTRE J y F V16, VC 04 | 2025-11-20 | 11/27/2025 12:00:00 AM | 7 | 21 | 21 | 100
B-19322 VIALE 26 | C-T1-08 | Concreto | VIGAS CIMENTACION T1 EJE 05 ENTRE J y F V16, VC 04 | 2025-11-20 | 11/27/2025 12:00:00 AM | 7 | 21 | 19.3 | 92
B-19322 VIALE 26 | C-T1-08 | Concreto | VIGAS CIMENTACION T1 EJE 05 ENTRE J y F V16, VC 04 | 2025-11-20 | 11/27/2025 12:00:00 AM | 7 | 21 | 19.4 | 92
B-19322 VIALE 26 | C-T1-06 | Concreto | PLCA CIMENTACION T1 EJE 15 AL 12 ENTRE A Y J | 2025-11-19 | 12/17/2025 12:00:00 AM | 28 | 21 | 22.6 | 108
B-19322 VIALE 26 | C-T1-06 | Concreto | PLCA CIMENTACION T1 EJE 15 AL 12 ENTRE A Y J | 2025-11-19 | 12/17/2025 12:00:00 AM | 28 | 21 | 22.4 | 107
B-19322 VIALE 26 | C-T1-06 | Concreto | PLCA CIMENTACION T1 EJE 15 AL 12 ENTRE A Y J | 2025-11-19 | 12/17/2025 12:00:00 AM | 28 | 21 | 22.4 | 106
B-19322 VIALE 26 | C-T1-06 | Concreto | PLCA CIMENTACION T1 EJE 15 AL 12 ENTRE A Y J | 2025-11-19 | 12/3/2025 12:00:00 AM | 14 | 21 | 18.9 | 90
B-19322 VIALE 26 | C-T1-06 | Concreto | PLCA CIMENTACION T1 EJE 15 AL 12 ENTRE A Y J | 2025-11-19 | 12/3/2025 12:00:00 AM | 14 | 21 | 18.1 | 86
B-19322 VIALE 26 | C-T1-06 | Concreto | PLCA CIMENTACION T1 EJE 15 AL 12 ENTRE A Y J | 2025-11-19 | 12/3/2025 12:00:00 AM | 14 | 21 | 18.3 | 87
B-19322 VIALE 26 | C-T1-06 | Concreto | PLCA CIMENTACION T1 EJE 15 AL 12 ENTRE A Y J | 2025-11-19 | 11/26/2025 12:00:00 AM | 7 | 21 | 16.5 | 79
B-19322 VIALE 26 | C-T1-06 | Concreto | PLCA CIMENTACION T1 EJE 15 AL 12 ENTRE A Y J | 2025-11-19 | 11/26/2025 12:00:00 AM | 7 | 21 | 12.7 | 60
B-19322 VIALE 26 | C-T1-06 | Concreto | PLCA CIMENTACION T1 EJE 15 AL 12 ENTRE A Y J | 2025-11-19 | 11/26/2025 12:00:00 AM | 7 | 21 | 12.8 | 61
B-19322 VIALE 26 | M-T2-08 | Concreto | MUROS PISO 1 32,09,29 EJE 07 ENTRE A Y J | 2025-11-19 | 12/17/2025 12:00:00 AM | 28 | 28 | 35.1 | 125
B-19322 VIALE 26 | M-T2-08 | Concreto | MUROS PISO 1 32,09,29 EJE 07 ENTRE A Y J | 2025-11-19 | 12/17/2025 12:00:00 AM | 28 | 28 | 34.9 | 125
B-19322 VIALE 26 | M-T2-08 | Concreto | MUROS PISO 1 32,09,29 EJE 07 ENTRE A Y J | 2025-11-19 | 12/17/2025 12:00:00 AM | 28 | 28 | 32.7 | 117
B-19322 VIALE 26 | M-T2-08 | Concreto | MUROS PISO 1 32,09,29 EJE 07 ENTRE A Y J | 2025-11-19 | 12/3/2025 12:00:00 AM | 14 | 28 | 30.6 | 109
B-19322 VIALE 26 | M-T2-08 | Concreto | MUROS PISO 1 32,09,29 EJE 07 ENTRE A Y J | 2025-11-19 | 12/3/2025 12:00:00 AM | 14 | 28 | 31 | 111
B-19322 VIALE 26 | M-T2-08 | Concreto | MUROS PISO 1 32,09,29 EJE 07 ENTRE A Y J | 2025-11-19 | 12/3/2025 12:00:00 AM | 14 | 28 | 30.7 | 110
B-19322 VIALE 26 | M-T2-08 | Concreto | MUROS PISO 1 32,09,29 EJE 07 ENTRE A Y J | 2025-11-19 | 11/26/2025 12:00:00 AM | 7 | 28 | 26.4 | 94
B-19322 VIALE 26 | M-T2-08 | Concreto | MUROS PISO 1 32,09,29 EJE 07 ENTRE A Y J | 2025-11-19 | 11/26/2025 12:00:00 AM | 7 | 28 | 27.9 | 100
B-19322 VIALE 26 | M-T2-08 | Concreto | MUROS PISO 1 32,09,29 EJE 07 ENTRE A Y J | 2025-11-19 | 11/26/2025 12:00:00 AM | 7 | 28 | 26.8 | 96
B-19322 VIALE 26 | M-T2-08 | Concreto | MUROS PISO 1 32,09,29 EJE 07 ENTRE A Y J | 2025-11-19 | 11/22/2025 12:00:00 AM | 3 | 28 | 26.7 | 95
B-19322 VIALE 26 | M-T2-08 | Concreto | MUROS PISO 1 32,09,29 EJE 07 ENTRE A Y J | 2025-11-19 | 11/22/2025 12:00:00 AM | 3 | 28 | 24.8 | 89
B-19322 VIALE 26 | M-T2-08 | Concreto | MUROS PISO 1 32,09,29 EJE 07 ENTRE A Y J | 2025-11-19 | 11/22/2025 12:00:00 AM | 3 | 28 | 26 | 93
B-19322 VIALE 26 | M-T2-08 | Concreto | MUROS PISO 1 32,09,29 EJE 07 ENTRE A Y J | 2025-11-19 | 11/20/2025 12:00:00 AM | 1 | 28 | 5.4 | 19
B-19322 VIALE 26 | M-T2-08 | Concreto | MUROS PISO 1 32,09,29 EJE 07 ENTRE A Y J | 2025-11-19 | 11/20/2025 12:00:00 AM | 1 | 28 | 5.4 | 19
B-19322 VIALE 26 | M-T2-08 | Concreto | MUROS PISO 1 32,09,29 EJE 07 ENTRE A Y J | 2025-11-19 | 11/20/2025 12:00:00 AM | 1 | 28 | 5.7 | 20
B-19322 VIALE 26 | P-T2-01 | Concreto | PLACA PISO | 2025-11-19 | 12/17/2025 12:00:00 AM | 28 | 21 | 21.5 | 102
B-19322 VIALE 26 | P-T2-01 | Concreto | PLACA PISO | 2025-11-19 | 12/17/2025 12:00:00 AM | 28 | 21 | 23 | 109
B-19322 VIALE 26 | P-T2-01 | Concreto | PLACA PISO | 2025-11-19 | 12/17/2025 12:00:00 AM | 28 | 21 | 23.8 | 113
B-19322 VIALE 26 | P-T2-01 | Concreto | PLACA PISO | 2025-11-19 | 12/3/2025 12:00:00 AM | 14 | 21 | 19.4 | 93
B-19322 VIALE 26 | P-T2-01 | Concreto | PLACA PISO | 2025-11-19 | 12/3/2025 12:00:00 AM | 14 | 21 | 28.9 | 138
B-19322 VIALE 26 | P-T2-01 | Concreto | PLACA PISO | 2025-11-19 | 12/3/2025 12:00:00 AM | 14 | 21 | 21.2 | 101
B-19322 VIALE 26 | P-T2-01 | Concreto | PLACA PISO | 2025-11-19 | 11/26/2025 12:00:00 AM | 7 | 21 | 17.3 | 83
B-19322 VIALE 26 | P-T2-01 | Concreto | PLACA PISO | 2025-11-19 | 11/26/2025 12:00:00 AM | 7 | 21 | 14.7 | 70
B-19322 VIALE 26 | P-T2-01 | Concreto | PLACA PISO | 2025-11-19 | 11/26/2025 12:00:00 AM | 7 | 21 | 18.6 | 88
B-19322 VIALE 26 | P-T2-01 | Concreto | PLACA PISO | 2025-11-19 | 11/22/2025 12:00:00 AM | 3 | 21 | 17.5 | 84
B-19322 VIALE 26 | P-T2-01 | Concreto | PLACA PISO | 2025-11-19 | 11/22/2025 12:00:00 AM | 3 | 21 | 17.7 | 84
B-19322 VIALE 26 | P-T2-01 | Concreto | PLACA PISO | 2025-11-19 | 11/22/2025 12:00:00 AM | 3 | 21 | 16.6 | 79
B-19322 VIALE 26 | P-T2-01 | Concreto | PLACA PISO | 2025-11-19 | 11/21/2025 12:00:00 AM | 2 | 21 | 14.8 | 71
B-19322 VIALE 26 | P-T2-01 | Concreto | PLACA PISO | 2025-11-19 | 11/21/2025 12:00:00 AM | 2 | 21 | 10.1 | 48
B-19322 VIALE 26 | P-T2-01 | Concreto | PLACA PISO | 2025-11-19 | 11/21/2025 12:00:00 AM | 2 | 21 | 9.5 | 45
B-19322 VIALE 26 | M-T2-06 | Concreto | PISO 1 MUROS 32,09, 29 EJE 09 | 2025-11-18 | 12/16/2025 12:00:00 AM | 28 | 28 | 34.1 | 122
B-19322 VIALE 26 | M-T2-06 | Concreto | PISO 1 MUROS 32,09, 29 EJE 09 | 2025-11-18 | 12/16/2025 12:00:00 AM | 28 | 28 | 36.6 | 131
B-19322 VIALE 26 | M-T2-06 | Concreto | PISO 1 MUROS 32,09, 29 EJE 09 | 2025-11-18 | 12/16/2025 12:00:00 AM | 28 | 28 | 35.5 | 127
B-19322 VIALE 26 | M-T2-06 | Concreto | PISO 1 MUROS 32,09, 29 EJE 09 | 2025-11-18 | 12/2/2025 12:00:00 AM | 14 | 28 | 31.6 | 113
B-19322 VIALE 26 | M-T2-06 | Concreto | PISO 1 MUROS 32,09, 29 EJE 09 | 2025-11-18 | 12/2/2025 12:00:00 AM | 14 | 28 | 34.4 | 123
B-19322 VIALE 26 | M-T2-06 | Concreto | PISO 1 MUROS 32,09, 29 EJE 09 | 2025-11-18 | 12/2/2025 12:00:00 AM | 14 | 28 | 34.7 | 124
B-19322 VIALE 26 | M-T2-06 | Concreto | PISO 1 MUROS 32,09, 29 EJE 09 | 2025-11-18 | 11/25/2025 12:00:00 AM | 7 | 28 | 30.9 | 110
B-19322 VIALE 26 | M-T2-06 | Concreto | PISO 1 MUROS 32,09, 29 EJE 09 | 2025-11-18 | 11/25/2025 12:00:00 AM | 7 | 28 | 30.7 | 110
B-19322 VIALE 26 | M-T2-06 | Concreto | PISO 1 MUROS 32,09, 29 EJE 09 | 2025-11-18 | 11/25/2025 12:00:00 AM | 7 | 28 | 31.1 | 111
B-19322 VIALE 26 | M-T2-06 | Concreto | PISO 1 MUROS 32,09, 29 EJE 09 | 2025-11-18 | 11/21/2025 12:00:00 AM | 3 | 28 | 23.6 | 84
B-19322 VIALE 26 | M-T2-06 | Concreto | PISO 1 MUROS 32,09, 29 EJE 09 | 2025-11-18 | 11/21/2025 12:00:00 AM | 3 | 28 | 26.8 | 96
B-19322 VIALE 26 | M-T2-06 | Concreto | PISO 1 MUROS 32,09, 29 EJE 09 | 2025-11-18 | 11/21/2025 12:00:00 AM | 3 | 28 | 26.4 | 94
B-19322 VIALE 26 | M-T2-06 | Concreto | PISO 1 MUROS 32,09, 29 EJE 09 | 2025-11-18 | 11/19/2025 12:00:00 AM | 1 | 28 | 18.2 | 65
B-19322 VIALE 26 | M-T2-06 | Concreto | PISO 1 MUROS 32,09, 29 EJE 09 | 2025-11-18 | 11/19/2025 12:00:00 AM | 1 | 28 | 13.8 | 49
B-19322 VIALE 26 | M-T2-06 | Concreto | PISO 1 MUROS 32,09, 29 EJE 09 | 2025-11-18 | 11/19/2025 12:00:00 AM | 1 | 28 | 18.2 | 65
B-19322 VIALE 26 | M-T2-07 | Concreto | PISO 1 MUROS 14, 31, 02 EJE 06 | 2025-11-18 | 12/16/2025 12:00:00 AM | 28 | 28 | 35.8 | 128
B-19322 VIALE 26 | M-T2-07 | Concreto | PISO 1 MUROS 14, 31, 02 EJE 06 | 2025-11-18 | 12/16/2025 12:00:00 AM | 28 | 28 | 37.9 | 135
B-19322 VIALE 26 | M-T2-07 | Concreto | PISO 1 MUROS 14, 31, 02 EJE 06 | 2025-11-18 | 12/16/2025 12:00:00 AM | 28 | 28 | 36.8 | 132
B-19322 VIALE 26 | M-T2-07 | Concreto | PISO 1 MUROS 14, 31, 02 EJE 06 | 2025-11-18 | 12/2/2025 12:00:00 AM | 14 | 28 | 32 | 114
B-19322 VIALE 26 | M-T2-07 | Concreto | PISO 1 MUROS 14, 31, 02 EJE 06 | 2025-11-18 | 12/2/2025 12:00:00 AM | 14 | 28 | 33.4 | 119
B-19322 VIALE 26 | M-T2-07 | Concreto | PISO 1 MUROS 14, 31, 02 EJE 06 | 2025-11-18 | 12/2/2025 12:00:00 AM | 14 | 28 | 35.1 | 125
B-19322 VIALE 26 | M-T2-07 | Concreto | PISO 1 MUROS 14, 31, 02 EJE 06 | 2025-11-18 | 11/25/2025 12:00:00 AM | 7 | 28 | 34.8 | 124
B-19322 VIALE 26 | M-T2-07 | Concreto | PISO 1 MUROS 14, 31, 02 EJE 06 | 2025-11-18 | 11/25/2025 12:00:00 AM | 7 | 28 | 34.9 | 125
B-19322 VIALE 26 | M-T2-07 | Concreto | PISO 1 MUROS 14, 31, 02 EJE 06 | 2025-11-18 | 11/25/2025 12:00:00 AM | 7 | 28 | 33.4 | 119
B-19322 VIALE 26 | M-T2-07 | Concreto | PISO 1 MUROS 14, 31, 02 EJE 06 | 2025-11-18 | 11/21/2025 12:00:00 AM | 3 | 28 | 23.9 | 85
B-19322 VIALE 26 | M-T2-07 | Concreto | PISO 1 MUROS 14, 31, 02 EJE 06 | 2025-11-18 | 11/21/2025 12:00:00 AM | 3 | 28 | 24.3 | 87
B-19322 VIALE 26 | M-T2-07 | Concreto | PISO 1 MUROS 14, 31, 02 EJE 06 | 2025-11-18 | 11/21/2025 12:00:00 AM | 3 | 28 | 23.2 | 83
B-19322 VIALE 26 | M-T2-07 | Concreto | PISO 1 MUROS 14, 31, 02 EJE 06 | 2025-11-18 | 11/19/2025 12:00:00 AM | 1 | 28 | 15.2 | 54
B-19322 VIALE 26 | M-T2-07 | Concreto | PISO 1 MUROS 14, 31, 02 EJE 06 | 2025-11-18 | 11/19/2025 12:00:00 AM | 1 | 28 | 14.9 | 53
B-19322 VIALE 26 | M-T2-07 | Concreto | PISO 1 MUROS 14, 31, 02 EJE 06 | 2025-11-18 | 11/19/2025 12:00:00 AM | 1 | 28 | 15.7 | 56
B-19322 VIALE 26 | C-T1-04 | Concreto | VIGA CIMENTACION T1 EJE 11 ENTRE A Y F VC 16 | 2025-11-13 | 12/11/2025 12:00:00 AM | 28 | 21 | 23.9 | 114
B-19322 VIALE 26 | C-T1-04 | Concreto | VIGA CIMENTACION T1 EJE 11 ENTRE A Y F VC 16 | 2025-11-13 | 12/11/2025 12:00:00 AM | 28 | 21 | 27 | 128
B-19322 VIALE 26 | C-T1-04 | Concreto | VIGA CIMENTACION T1 EJE 11 ENTRE A Y F VC 16 | 2025-11-13 | 12/11/2025 12:00:00 AM | 28 | 21 | 25.4 | 121
B-19322 VIALE 26 | C-T1-04 | Concreto | VIGA CIMENTACION T1 EJE 11 ENTRE A Y F VC 16 | 2025-11-13 | 11/27/2025 12:00:00 AM | 14 | 21 | 24.2 | 115
B-19322 VIALE 26 | C-T1-04 | Concreto | VIGA CIMENTACION T1 EJE 11 ENTRE A Y F VC 16 | 2025-11-13 | 11/27/2025 12:00:00 AM | 14 | 21 | 24.5 | 116
B-19322 VIALE 26 | C-T1-04 | Concreto | VIGA CIMENTACION T1 EJE 11 ENTRE A Y F VC 16 | 2025-11-13 | 11/27/2025 12:00:00 AM | 14 | 21 | 22.8 | 108
B-19322 VIALE 26 | C-T1-04 | Concreto | VIGA CIMENTACION T1 EJE 11 ENTRE A Y F VC 16 | 2025-11-13 | 11/20/2025 12:00:00 AM | 7 | 21 | 18.2 | 87
B-19322 VIALE 26 | C-T1-04 | Concreto | VIGA CIMENTACION T1 EJE 11 ENTRE A Y F VC 16 | 2025-11-13 | 11/20/2025 12:00:00 AM | 7 | 21 | 17.3 | 82
B-19322 VIALE 26 | C-T1-04 | Concreto | VIGA CIMENTACION T1 EJE 11 ENTRE A Y F VC 16 | 2025-11-13 | 11/20/2025 12:00:00 AM | 7 | 21 | 17.1 | 81
B-19322 VIALE 26 | C-T1-05 | Concreto | VIGA CIMENTACION T1 EJE 09 ENTRE J Y H VC 16, VC 04 | 2025-11-13 | 12/11/2025 12:00:00 AM | 28 | 21 | 25.6 | 122
B-19322 VIALE 26 | C-T1-05 | Concreto | VIGA CIMENTACION T1 EJE 09 ENTRE J Y H VC 16, VC 04 | 2025-11-13 | 12/11/2025 12:00:00 AM | 28 | 21 | 23.7 | 113
B-19322 VIALE 26 | C-T1-05 | Concreto | VIGA CIMENTACION T1 EJE 09 ENTRE J Y H VC 16, VC 04 | 2025-11-13 | 12/11/2025 12:00:00 AM | 28 | 21 | 25.2 | 120
B-19322 VIALE 26 | C-T1-05 | Concreto | VIGA CIMENTACION T1 EJE 09 ENTRE J Y H VC 16, VC 04 | 2025-11-13 | 11/27/2025 12:00:00 AM | 14 | 21 | 24.6 | 117
B-19322 VIALE 26 | C-T1-05 | Concreto | VIGA CIMENTACION T1 EJE 09 ENTRE J Y H VC 16, VC 04 | 2025-11-13 | 11/27/2025 12:00:00 AM | 14 | 21 | 23.7 | 113
B-19322 VIALE 26 | C-T1-05 | Concreto | VIGA CIMENTACION T1 EJE 09 ENTRE J Y H VC 16, VC 04 | 2025-11-13 | 11/27/2025 12:00:00 AM | 14 | 21 | 23.3 | 111
B-19322 VIALE 26 | C-T1-05 | Concreto | VIGA CIMENTACION T1 EJE 09 ENTRE J Y H VC 16, VC 04 | 2025-11-13 | 11/20/2025 12:00:00 AM | 7 | 21 | 20.3 | 97
B-19322 VIALE 26 | C-T1-05 | Concreto | VIGA CIMENTACION T1 EJE 09 ENTRE J Y H VC 16, VC 04 | 2025-11-13 | 11/20/2025 12:00:00 AM | 7 | 21 | 17.4 | 83
B-19322 VIALE 26 | C-T1-05 | Concreto | VIGA CIMENTACION T1 EJE 09 ENTRE J Y H VC 16, VC 04 | 2025-11-13 | 11/20/2025 12:00:00 AM | 7 | 21 | 17.8 | 85
B-19322 VIALE 26 | M-T2-04 | Concreto | MUROS T2PISO 1 32, 09, 29 EJE 11 | 2025-11-13 | 12/11/2025 12:00:00 AM | 28 | 28 | 38.5 | 138
B-19322 VIALE 26 | M-T2-04 | Concreto | MUROS T2PISO 1 32, 09, 29 EJE 11 | 2025-11-13 | 12/11/2025 12:00:00 AM | 28 | 28 | 37.6 | 134
B-19322 VIALE 26 | M-T2-04 | Concreto | MUROS T2PISO 1 32, 09, 29 EJE 11 | 2025-11-13 | 12/11/2025 12:00:00 AM | 28 | 28 | 37.8 | 135
B-19322 VIALE 26 | M-T2-04 | Concreto | MUROS T2PISO 1 32, 09, 29 EJE 11 | 2025-11-13 | 11/27/2025 12:00:00 AM | 14 | 28 | 31.2 | 111
B-19322 VIALE 26 | M-T2-04 | Concreto | MUROS T2PISO 1 32, 09, 29 EJE 11 | 2025-11-13 | 11/27/2025 12:00:00 AM | 14 | 28 | 34 | 121
B-19322 VIALE 26 | M-T2-04 | Concreto | MUROS T2PISO 1 32, 09, 29 EJE 11 | 2025-11-13 | 11/27/2025 12:00:00 AM | 14 | 28 | 35.1 | 125
B-19322 VIALE 26 | M-T2-04 | Concreto | MUROS T2PISO 1 32, 09, 29 EJE 11 | 2025-11-13 | 11/20/2025 12:00:00 AM | 7 | 28 | 32.7 | 117
B-19322 VIALE 26 | M-T2-04 | Concreto | MUROS T2PISO 1 32, 09, 29 EJE 11 | 2025-11-13 | 11/20/2025 12:00:00 AM | 7 | 28 | 32.6 | 116
B-19322 VIALE 26 | M-T2-04 | Concreto | MUROS T2PISO 1 32, 09, 29 EJE 11 | 2025-11-13 | 11/20/2025 12:00:00 AM | 7 | 28 | 32.8 | 117
B-19322 VIALE 26 | M-T2-04 | Concreto | MUROS T2PISO 1 32, 09, 29 EJE 11 | 2025-11-13 | 11/17/2025 12:00:00 AM | 4 | 28 | 30.6 | 109
B-19322 VIALE 26 | M-T2-04 | Concreto | MUROS T2PISO 1 32, 09, 29 EJE 11 | 2025-11-13 | 11/17/2025 12:00:00 AM | 4 | 28 | 30 | 107
B-19322 VIALE 26 | M-T2-04 | Concreto | MUROS T2PISO 1 32, 09, 29 EJE 11 | 2025-11-13 | 11/17/2025 12:00:00 AM | 4 | 28 | 29.5 | 106
B-19322 VIALE 26 | M-T2-04 | Concreto | MUROS T2PISO 1 32, 09, 29 EJE 11 | 2025-11-13 | 11/14/2025 12:00:00 AM | 1 | 28 | 3.5 | 12
B-19322 VIALE 26 | M-T2-04 | Concreto | MUROS T2PISO 1 32, 09, 29 EJE 11 | 2025-11-13 | 11/14/2025 12:00:00 AM | 1 | 28 | 3.8 | 14
B-19322 VIALE 26 | M-T2-04 | Concreto | MUROS T2PISO 1 32, 09, 29 EJE 11 | 2025-11-13 | 11/14/2025 12:00:00 AM | 1 | 28 | 3.6 | 13
B-19322 VIALE 26 | M-T2-05 | Concreto | MUROS T2 PISO 1 02, 31, 14 EJE 12 | 2025-11-13 | 12/11/2025 12:00:00 AM | 28 | 28 | 37.4 | 134
B-19322 VIALE 26 | M-T2-05 | Concreto | MUROS T2 PISO 1 02, 31, 14 EJE 12 | 2025-11-13 | 12/11/2025 12:00:00 AM | 28 | 28 | 36.2 | 129
B-19322 VIALE 26 | M-T2-05 | Concreto | MUROS T2 PISO 1 02, 31, 14 EJE 12 | 2025-11-13 | 12/11/2025 12:00:00 AM | 28 | 28 | 37.1 | 133
B-19322 VIALE 26 | M-T2-05 | Concreto | MUROS T2 PISO 1 02, 31, 14 EJE 12 | 2025-11-13 | 11/27/2025 12:00:00 AM | 14 | 28 | 32.1 | 114
B-19322 VIALE 26 | M-T2-05 | Concreto | MUROS T2 PISO 1 02, 31, 14 EJE 12 | 2025-11-13 | 11/27/2025 12:00:00 AM | 14 | 28 | 34.5 | 123
B-19322 VIALE 26 | M-T2-05 | Concreto | MUROS T2 PISO 1 02, 31, 14 EJE 12 | 2025-11-13 | 11/27/2025 12:00:00 AM | 14 | 28 | 29.9 | 107
B-19322 VIALE 26 | M-T2-05 | Concreto | MUROS T2 PISO 1 02, 31, 14 EJE 12 | 2025-11-13 | 11/20/2025 12:00:00 AM | 7 | 28 | 30.5 | 109
B-19322 VIALE 26 | M-T2-05 | Concreto | MUROS T2 PISO 1 02, 31, 14 EJE 12 | 2025-11-13 | 11/20/2025 12:00:00 AM | 7 | 28 | 29.9 | 107
B-19322 VIALE 26 | M-T2-05 | Concreto | MUROS T2 PISO 1 02, 31, 14 EJE 12 | 2025-11-13 | 11/20/2025 12:00:00 AM | 7 | 28 | 31.1 | 111
B-19322 VIALE 26 | M-T2-05 | Concreto | MUROS T2 PISO 1 02, 31, 14 EJE 12 | 2025-11-13 | 11/17/2025 12:00:00 AM | 4 | 28 | 28 | 100
B-19322 VIALE 26 | M-T2-05 | Concreto | MUROS T2 PISO 1 02, 31, 14 EJE 12 | 2025-11-13 | 11/17/2025 12:00:00 AM | 4 | 28 | 26.2 | 94
B-19322 VIALE 26 | M-T2-05 | Concreto | MUROS T2 PISO 1 02, 31, 14 EJE 12 | 2025-11-13 | 11/17/2025 12:00:00 AM | 4 | 28 | 25.9 | 92
B-19322 VIALE 26 | M-T2-05 | Concreto | MUROS T2 PISO 1 02, 31, 14 EJE 12 | 2025-11-13 | 11/14/2025 12:00:00 AM | 1 | 28 | 2.2 | 8
B-19322 VIALE 26 | M-T2-05 | Concreto | MUROS T2 PISO 1 02, 31, 14 EJE 12 | 2025-11-13 | 11/14/2025 12:00:00 AM | 1 | 28 | 2.1 | 8
B-19322 VIALE 26 | M-T2-05 | Concreto | MUROS T2 PISO 1 02, 31, 14 EJE 12 | 2025-11-13 | 11/14/2025 12:00:00 AM | 1 | 28 | 2.2 | 8
B-19322 VIALE 26 | M-T2-03 | Concreto | TORRE 2 MUROS 32,29,10 DEL EJE 13 | 2025-11-11 | 12/9/2025 12:00:00 AM | 28 | 28 | 39.1 | 140
B-19322 VIALE 26 | M-T2-03 | Concreto | TORRE 2 MUROS 32,29,10 DEL EJE 13 | 2025-11-11 | 12/9/2025 12:00:00 AM | 28 | 28 | 37.7 | 135
B-19322 VIALE 26 | M-T2-03 | Concreto | TORRE 2 MUROS 32,29,10 DEL EJE 13 | 2025-11-11 | 12/9/2025 12:00:00 AM | 28 | 28 | 37.6 | 134
B-19322 VIALE 26 | M-T2-03 | Concreto | TORRE 2 MUROS 32,29,10 DEL EJE 13 | 2025-11-11 | 11/25/2025 12:00:00 AM | 14 | 28 | 37.4 | 133
B-19322 VIALE 26 | M-T2-03 | Concreto | TORRE 2 MUROS 32,29,10 DEL EJE 13 | 2025-11-11 | 11/25/2025 12:00:00 AM | 14 | 28 | 36.4 | 130
B-19322 VIALE 26 | M-T2-03 | Concreto | TORRE 2 MUROS 32,29,10 DEL EJE 13 | 2025-11-11 | 11/25/2025 12:00:00 AM | 14 | 28 | 37.1 | 132
B-19322 VIALE 26 | M-T2-03 | Concreto | TORRE 2 MUROS 32,29,10 DEL EJE 13 | 2025-11-11 | 11/18/2025 12:00:00 AM | 7 | 28 | 30.5 | 109
B-19322 VIALE 26 | M-T2-03 | Concreto | TORRE 2 MUROS 32,29,10 DEL EJE 13 | 2025-11-11 | 11/18/2025 12:00:00 AM | 7 | 28 | 31.3 | 112
B-19322 VIALE 26 | M-T2-03 | Concreto | TORRE 2 MUROS 32,29,10 DEL EJE 13 | 2025-11-11 | 11/18/2025 12:00:00 AM | 7 | 28 | 31.6 | 113
B-19322 VIALE 26 | M-T2-03 | Concreto | TORRE 2 MUROS 32,29,10 DEL EJE 13 | 2025-11-11 | 11/14/2025 12:00:00 AM | 3 | 28 | 22.8 | 82
B-19322 VIALE 26 | M-T2-03 | Concreto | TORRE 2 MUROS 32,29,10 DEL EJE 13 | 2025-11-11 | 11/14/2025 12:00:00 AM | 3 | 28 | 22.8 | 81
B-19322 VIALE 26 | M-T2-03 | Concreto | TORRE 2 MUROS 32,29,10 DEL EJE 13 | 2025-11-11 | 11/14/2025 12:00:00 AM | 3 | 28 | 24 | 86
B-19322 VIALE 26 | M-T2-03 | Concreto | TORRE 2 MUROS 32,29,10 DEL EJE 13 | 2025-11-11 | 11/12/2025 12:00:00 AM | 1 | 28 | 0.9 | 3
B-19322 VIALE 26 | M-T2-03 | Concreto | TORRE 2 MUROS 32,29,10 DEL EJE 13 | 2025-11-11 | 11/12/2025 12:00:00 AM | 1 | 28 | 4.6 | 17
B-19322 VIALE 26 | M-T2-03 | Concreto | TORRE 2 MUROS 32,29,10 DEL EJE 13 | 2025-11-11 | 11/12/2025 12:00:00 AM | 1 | 28 | 0.9 | 3
B-19322 VIALE 26 | M-T2-01 | Concreto | MURO 19,22,24,07 DEL EJE 01 CON B | 2025-11-10 | 12/8/2025 12:00:00 AM | 28 | 28 | 45 | 161
B-19322 VIALE 26 | M-T2-01 | Concreto | MURO 19,22,24,07 DEL EJE 01 CON B | 2025-11-10 | 12/8/2025 12:00:00 AM | 28 | 28 | 44.6 | 159
B-19322 VIALE 26 | M-T2-01 | Concreto | MURO 19,22,24,07 DEL EJE 01 CON B | 2025-11-10 | 12/8/2025 12:00:00 AM | 28 | 28 | 43.9 | 157
B-19322 VIALE 26 | M-T2-01 | Concreto | MURO 19,22,24,07 DEL EJE 01 CON B | 2025-11-10 | 11/24/2025 12:00:00 AM | 14 | 28 | 38.2 | 136
B-19322 VIALE 26 | M-T2-01 | Concreto | MURO 19,22,24,07 DEL EJE 01 CON B | 2025-11-10 | 11/24/2025 12:00:00 AM | 14 | 28 | 37.9 | 135
B-19322 VIALE 26 | M-T2-01 | Concreto | MURO 19,22,24,07 DEL EJE 01 CON B | 2025-11-10 | 11/24/2025 12:00:00 AM | 14 | 28 | 36.8 | 131
B-19322 VIALE 26 | M-T2-01 | Concreto | MURO 19,22,24,07 DEL EJE 01 CON B | 2025-11-10 | 11/11/2025 12:00:00 AM | 1 | 28 | 9.2 | 33
B-19322 VIALE 26 | M-T2-01 | Concreto | MURO 19,22,24,07 DEL EJE 01 CON B | 2025-11-10 | 11/11/2025 12:00:00 AM | 1 | 28 | 8.4 | 30
B-19322 VIALE 26 | M-T2-01 | Concreto | MURO 19,22,24,07 DEL EJE 01 CON B | 2025-11-10 | 11/11/2025 12:00:00 AM | 1 | 28 | 4.6 | 16
B-19322 VIALE 26 | M-T2-02 | Concreto | MUROS 14,31,02 EJE 04 ENTRE J Y F | 2025-11-10 | 12/8/2025 12:00:00 AM | 28 | 28 | 39.5 | 141
B-19322 VIALE 26 | M-T2-02 | Concreto | MUROS 14,31,02 EJE 04 ENTRE J Y F | 2025-11-10 | 12/8/2025 12:00:00 AM | 28 | 28 | 35.9 | 128
B-19322 VIALE 26 | M-T2-02 | Concreto | MUROS 14,31,02 EJE 04 ENTRE J Y F | 2025-11-10 | 12/8/2025 12:00:00 AM | 28 | 28 | 37.9 | 135
B-19322 VIALE 26 | M-T2-02 | Concreto | MUROS 14,31,02 EJE 04 ENTRE J Y F | 2025-11-10 | 11/24/2025 12:00:00 AM | 14 | 28 | 33.3 | 119
B-19322 VIALE 26 | M-T2-02 | Concreto | MUROS 14,31,02 EJE 04 ENTRE J Y F | 2025-11-10 | 11/24/2025 12:00:00 AM | 14 | 28 | 33 | 118
B-19322 VIALE 26 | M-T2-02 | Concreto | MUROS 14,31,02 EJE 04 ENTRE J Y F | 2025-11-10 | 11/24/2025 12:00:00 AM | 14 | 28 | 35.6 | 127
B-19322 VIALE 26 | M-T2-02 | Concreto | MUROS 14,31,02 EJE 04 ENTRE J Y F | 2025-11-10 | 11/17/2025 12:00:00 AM | 7 | 28 | 30 | 107
B-19322 VIALE 26 | M-T2-02 | Concreto | MUROS 14,31,02 EJE 04 ENTRE J Y F | 2025-11-10 | 11/17/2025 12:00:00 AM | 7 | 28 | 35.6 | 127
B-19322 VIALE 26 | M-T2-02 | Concreto | MUROS 14,31,02 EJE 04 ENTRE J Y F | 2025-11-10 | 11/17/2025 12:00:00 AM | 7 | 28 | 28 | 100
B-19322 VIALE 26 | M-T2-02 | Concreto | MUROS 14,31,02 EJE 04 ENTRE J Y F | 2025-11-10 | 11/13/2025 12:00:00 AM | 3 | 28 | 25.3 | 90
B-19322 VIALE 26 | M-T2-02 | Concreto | MUROS 14,31,02 EJE 04 ENTRE J Y F | 2025-11-10 | 11/13/2025 12:00:00 AM | 3 | 28 | 18.3 | 66
B-19322 VIALE 26 | M-T2-02 | Concreto | MUROS 14,31,02 EJE 04 ENTRE J Y F | 2025-11-10 | 11/13/2025 12:00:00 AM | 3 | 28 | 19.1 | 68
B-19322 VIALE 26 | M-T2-02 | Concreto | MUROS 14,31,02 EJE 04 ENTRE J Y F | 2025-11-10 | 11/11/2025 12:00:00 AM | 1 | 28 | 8.4 | 30
B-19322 VIALE 26 | M-T2-02 | Concreto | MUROS 14,31,02 EJE 04 ENTRE J Y F | 2025-11-10 | 11/11/2025 12:00:00 AM | 1 | 28 | 8 | 28
B-19322 VIALE 26 | M-T2-02 | Concreto | MUROS 14,31,02 EJE 04 ENTRE J Y F | 2025-11-10 | 11/11/2025 12:00:00 AM | 1 | 28 | 8.6 | 31
B-19322 VIALE 26 | C-T1-02 | Concreto | VIGA CIMENTACION T1 EJE 12 ENTRE A Y D VC 17, VC 11 | 2025-11-08 | 12/6/2025 12:00:00 AM | 28 | 21 | 23.6 | 112
B-19322 VIALE 26 | C-T1-02 | Concreto | VIGA CIMENTACION T1 EJE 12 ENTRE A Y D VC 17, VC 11 | 2025-11-08 | 12/6/2025 12:00:00 AM | 28 | 21 | 25 | 119
B-19322 VIALE 26 | C-T1-02 | Concreto | VIGA CIMENTACION T1 EJE 12 ENTRE A Y D VC 17, VC 11 | 2025-11-08 | 12/6/2025 12:00:00 AM | 28 | 21 | 23.3 | 111
B-19322 VIALE 26 | C-T1-02 | Concreto | VIGA CIMENTACION T1 EJE 12 ENTRE A Y D VC 17, VC 11 | 2025-11-08 | 11/22/2025 12:00:00 AM | 14 | 21 | 19.9 | 95
B-19322 VIALE 26 | C-T1-02 | Concreto | VIGA CIMENTACION T1 EJE 12 ENTRE A Y D VC 17, VC 11 | 2025-11-08 | 11/22/2025 12:00:00 AM | 14 | 21 | 20.1 | 96
B-19322 VIALE 26 | C-T1-02 | Concreto | VIGA CIMENTACION T1 EJE 12 ENTRE A Y D VC 17, VC 11 | 2025-11-08 | 11/22/2025 12:00:00 AM | 14 | 21 | 20 | 95
B-19322 VIALE 26 | C-T1-02 | Concreto | VIGA CIMENTACION T1 EJE 12 ENTRE A Y D VC 17, VC 11 | 2025-11-08 | 11/15/2025 12:00:00 AM | 7 | 21 | 19.1 | 91
B-19322 VIALE 26 | C-T1-02 | Concreto | VIGA CIMENTACION T1 EJE 12 ENTRE A Y D VC 17, VC 11 | 2025-11-08 | 11/15/2025 12:00:00 AM | 7 | 21 | 11.1 | 53
B-19322 VIALE 26 | C-T1-02 | Concreto | VIGA CIMENTACION T1 EJE 12 ENTRE A Y D VC 17, VC 11 | 2025-11-08 | 11/15/2025 12:00:00 AM | 7 | 21 | 18.9 | 90
B-19322 VIALE 26 | C-T1-03 | Concreto | VIGA CIMENTACION T1 EJE 12 ENTRE I Y J VC 17, VC 01 | 2025-11-08 | 12/6/2025 12:00:00 AM | 28 | 21 | 24.9 | 118
B-19322 VIALE 26 | C-T1-03 | Concreto | VIGA CIMENTACION T1 EJE 12 ENTRE I Y J VC 17, VC 01 | 2025-11-08 | 12/6/2025 12:00:00 AM | 28 | 21 | 23.3 | 111
B-19322 VIALE 26 | C-T1-03 | Concreto | VIGA CIMENTACION T1 EJE 12 ENTRE I Y J VC 17, VC 01 | 2025-11-08 | 12/6/2025 12:00:00 AM | 28 | 21 | 26.2 | 124
B-19322 VIALE 26 | C-T1-03 | Concreto | VIGA CIMENTACION T1 EJE 12 ENTRE I Y J VC 17, VC 01 | 2025-11-08 | 11/22/2025 12:00:00 AM | 14 | 21 | 21.5 | 102
B-19322 VIALE 26 | C-T1-03 | Concreto | VIGA CIMENTACION T1 EJE 12 ENTRE I Y J VC 17, VC 01 | 2025-11-08 | 11/22/2025 12:00:00 AM | 14 | 21 | 21.5 | 102
B-19322 VIALE 26 | C-T1-03 | Concreto | VIGA CIMENTACION T1 EJE 12 ENTRE I Y J VC 17, VC 01 | 2025-11-08 | 11/22/2025 12:00:00 AM | 14 | 21 | 22.4 | 107
B-19322 VIALE 26 | C-T1-03 | Concreto | VIGA CIMENTACION T1 EJE 12 ENTRE I Y J VC 17, VC 01 | 2025-11-08 | 11/15/2025 12:00:00 AM | 7 | 21 | 16.7 | 80
B-19322 VIALE 26 | C-T1-03 | Concreto | VIGA CIMENTACION T1 EJE 12 ENTRE I Y J VC 17, VC 01 | 2025-11-08 | 11/15/2025 12:00:00 AM | 7 | 21 | 19.9 | 95
B-19322 VIALE 26 | C-T1-03 | Concreto | VIGA CIMENTACION T1 EJE 12 ENTRE I Y J VC 17, VC 01 | 2025-11-08 | 11/15/2025 12:00:00 AM | 7 | 21 | 19.7 | 94
B-19322 VIALE 26 | C-T2-10 | Concreto | PLACA CIMENTACION EJE 11 AL 13 ENTRE A Y D | 2025-11-07 | 12/5/2025 12:00:00 AM | 28 | 21 | 21.7 | 103
B-19322 VIALE 26 | C-T2-10 | Concreto | PLACA CIMENTACION EJE 11 AL 13 ENTRE A Y D | 2025-11-07 | 12/5/2025 12:00:00 AM | 28 | 21 | 22 | 105
B-19322 VIALE 26 | C-T2-10 | Concreto | PLACA CIMENTACION EJE 11 AL 13 ENTRE A Y D | 2025-11-07 | 12/5/2025 12:00:00 AM | 28 | 21 | 21.8 | 104
B-19322 VIALE 26 | C-T2-10 | Concreto | PLACA CIMENTACION EJE 11 AL 13 ENTRE A Y D | 2025-11-07 | 11/21/2025 12:00:00 AM | 14 | 21 | 19 | 91
B-19322 VIALE 26 | C-T2-10 | Concreto | PLACA CIMENTACION EJE 11 AL 13 ENTRE A Y D | 2025-11-07 | 11/21/2025 12:00:00 AM | 14 | 21 | 24.4 | 116
B-19322 VIALE 26 | C-T2-10 | Concreto | PLACA CIMENTACION EJE 11 AL 13 ENTRE A Y D | 2025-11-07 | 11/21/2025 12:00:00 AM | 14 | 21 | 23.6 | 112
B-19322 VIALE 26 | C-T2-10 | Concreto | PLACA CIMENTACION EJE 11 AL 13 ENTRE A Y D | 2025-11-07 | 11/11/2025 12:00:00 AM | 4 | 21 | 13.6 | 65
B-19322 VIALE 26 | C-T2-10 | Concreto | PLACA CIMENTACION EJE 11 AL 13 ENTRE A Y D | 2025-11-07 | 11/11/2025 12:00:00 AM | 4 | 21 | 14.7 | 70
B-19322 VIALE 26 | C-T2-10 | Concreto | PLACA CIMENTACION EJE 11 AL 13 ENTRE A Y D | 2025-11-07 | 11/11/2025 12:00:00 AM | 4 | 21 | 9.9 | 47
B-19322 VIALE 26 | C-T2 09 | Concreto | PLACA CONTRAPISO EJE 6 A 9 ENTRE A-D | 2025-11-01 | 11/29/2025 12:00:00 AM | 28 | 21 | 24.1 | 115
B-19322 VIALE 26 | C-T2 09 | Concreto | PLACA CONTRAPISO EJE 6 A 9 ENTRE A-D | 2025-11-01 | 11/29/2025 12:00:00 AM | 28 | 21 | 27.2 | 129
B-19322 VIALE 26 | C-T2 09 | Concreto | PLACA CONTRAPISO EJE 6 A 9 ENTRE A-D | 2025-11-01 | 11/29/2025 12:00:00 AM | 28 | 21 | 27.1 | 129
B-19322 VIALE 26 | C-T2 09 | Concreto | PLACA CONTRAPISO EJE 6 A 9 ENTRE A-D | 2025-11-01 | 11/15/2025 12:00:00 AM | 14 | 21 | 15 | 72
B-19322 VIALE 26 | C-T2 09 | Concreto | PLACA CONTRAPISO EJE 6 A 9 ENTRE A-D | 2025-11-01 | 11/15/2025 12:00:00 AM | 14 | 21 | 25.1 | 120
B-19322 VIALE 26 | C-T2 09 | Concreto | PLACA CONTRAPISO EJE 6 A 9 ENTRE A-D | 2025-11-01 | 11/15/2025 12:00:00 AM | 14 | 21 | 23.8 | 113
B-19322 VIALE 26 | C-T2 09 | Concreto | PLACA CONTRAPISO EJE 6 A 9 ENTRE A-D | 2025-11-01 | 11/8/2025 12:00:00 AM | 7 | 21 | 21.3 | 101
B-19322 VIALE 26 | C-T2 09 | Concreto | PLACA CONTRAPISO EJE 6 A 9 ENTRE A-D | 2025-11-01 | 11/8/2025 12:00:00 AM | 7 | 21 | 22.2 | 106
B-19322 VIALE 26 | C-T2 09 | Concreto | PLACA CONTRAPISO EJE 6 A 9 ENTRE A-D | 2025-11-01 | 11/8/2025 12:00:00 AM | 7 | 21 | 21.4 | 102
B-19322 VIALE 26 | C-T2 07 | Concreto | EJE 13 ENTRE C-H, VC-24, VC-10, VC-04 | 2025-10-29 | 11/26/2025 12:00:00 AM | 28 | 21 | 24 | 114
B-19322 VIALE 26 | C-T2 07 | Concreto | EJE 13 ENTRE C-H, VC-24, VC-10, VC-04 | 2025-10-29 | 11/26/2025 12:00:00 AM | 28 | 21 | 23.3 | 111
B-19322 VIALE 26 | C-T2 07 | Concreto | EJE 13 ENTRE C-H, VC-24, VC-10, VC-04 | 2025-10-29 | 11/26/2025 12:00:00 AM | 28 | 21 | 24.2 | 115
B-19322 VIALE 26 | C-T2 07 | Concreto | EJE 13 ENTRE C-H, VC-24, VC-10, VC-04 | 2025-10-29 | 11/12/2025 12:00:00 AM | 14 | 21 | 11.8 | 56
B-19322 VIALE 26 | C-T2 07 | Concreto | EJE 13 ENTRE C-H, VC-24, VC-10, VC-04 | 2025-10-29 | 11/12/2025 12:00:00 AM | 14 | 21 | 18.7 | 89
B-19322 VIALE 26 | C-T2 07 | Concreto | EJE 13 ENTRE C-H, VC-24, VC-10, VC-04 | 2025-10-29 | 11/12/2025 12:00:00 AM | 14 | 21 | 17.9 | 85
B-19322 VIALE 26 | C-T2 07 | Concreto | EJE 13 ENTRE C-H, VC-24, VC-10, VC-04 | 2025-10-29 | 11/6/2025 12:00:00 AM | 8 | 21 | 13.8 | 66
B-19322 VIALE 26 | C-T2 07 | Concreto | EJE 13 ENTRE C-H, VC-24, VC-10, VC-04 | 2025-10-29 | 11/6/2025 12:00:00 AM | 8 | 21 | 17.2 | 82
B-19322 VIALE 26 | C-T2 07 | Concreto | EJE 13 ENTRE C-H, VC-24, VC-10, VC-04 | 2025-10-29 | 11/6/2025 12:00:00 AM | 8 | 21 | 16.1 | 76
B-19322 VIALE 26 | C-T2 08 | Concreto | PLACA CONTRAPISO EJE 1 A 5 ENTRE A-J | 2025-10-29 | 11/26/2025 12:00:00 AM | 28 | 21 | 25.1 | 120
B-19322 VIALE 26 | C-T2 08 | Concreto | PLACA CONTRAPISO EJE 1 A 5 ENTRE A-J | 2025-10-29 | 11/26/2025 12:00:00 AM | 28 | 21 | 25.3 | 120
B-19322 VIALE 26 | C-T2 08 | Concreto | PLACA CONTRAPISO EJE 1 A 5 ENTRE A-J | 2025-10-29 | 11/26/2025 12:00:00 AM | 28 | 21 | 25.1 | 119
B-19322 VIALE 26 | C-T2 08 | Concreto | PLACA CONTRAPISO EJE 1 A 5 ENTRE A-J | 2025-10-29 | 11/12/2025 12:00:00 AM | 14 | 21 | 19.8 | 94
B-19322 VIALE 26 | C-T2 08 | Concreto | PLACA CONTRAPISO EJE 1 A 5 ENTRE A-J | 2025-10-29 | 11/12/2025 12:00:00 AM | 14 | 21 | 20.1 | 96
B-19322 VIALE 26 | C-T2 08 | Concreto | PLACA CONTRAPISO EJE 1 A 5 ENTRE A-J | 2025-10-29 | 11/12/2025 12:00:00 AM | 14 | 21 | 20.4 | 97
B-19322 VIALE 26 | C-T2 08 | Concreto | PLACA CONTRAPISO EJE 1 A 5 ENTRE A-J | 2025-10-29 | 11/6/2025 12:00:00 AM | 8 | 21 | 17 | 81
B-19322 VIALE 26 | C-T2 08 | Concreto | PLACA CONTRAPISO EJE 1 A 5 ENTRE A-J | 2025-10-29 | 11/6/2025 12:00:00 AM | 8 | 21 | 11.8 | 56
B-19322 VIALE 26 | C-T2 08 | Concreto | PLACA CONTRAPISO EJE 1 A 5 ENTRE A-J | 2025-10-29 | 11/6/2025 12:00:00 AM | 8 | 21 | 11.3 | 54
B-19322 VIALE 26 | C-T2-05 | Concreto | VO 26 EJE 10 ENTRE H y J | 2025-10-25 | 12/20/2025 12:00:00 AM | 56 | 21 | 22.3 | 106
B-19322 VIALE 26 | C-T2-05 | Concreto | VO 26 EJE 10 ENTRE H y J | 2025-10-25 | 12/20/2025 12:00:00 AM | 56 | 21 | 23.2 | 111
B-19322 VIALE 26 | C-T2-05 | Concreto | VO 26 EJE 10 ENTRE H y J | 2025-10-25 | 12/20/2025 12:00:00 AM | 56 | 21 | 22.6 | 108
B-19322 VIALE 26 | C-T2 05 | Concreto | V.C Torre 2 Eje 10 entrre H y J | 2025-10-23 | 11/20/2025 12:00:00 AM | 28 | 21 | 24.6 | 117
B-19322 VIALE 26 | C-T2 05 | Concreto | V.C Torre 2 Eje 10 entrre H y J | 2025-10-23 | 11/20/2025 12:00:00 AM | 28 | 21 | 22.5 | 107
B-19322 VIALE 26 | C-T2 05 | Concreto | V.C Torre 2 Eje 10 entrre H y J | 2025-10-23 | 11/20/2025 12:00:00 AM | 28 | 21 | 13.3 | 63
B-19322 VIALE 26 | C-T2 05 | Concreto | V.C Torre 2 Eje 10 entrre H y J | 2025-10-23 | 11/6/2025 12:00:00 AM | 14 | 21 | 19 | 91
B-19322 VIALE 26 | C-T2 05 | Concreto | V.C Torre 2 Eje 10 entrre H y J | 2025-10-23 | 11/6/2025 12:00:00 AM | 14 | 21 | 18.6 | 88
B-19322 VIALE 26 | C-T2 05 | Concreto | V.C Torre 2 Eje 10 entrre H y J | 2025-10-23 | 11/6/2025 12:00:00 AM | 14 | 21 | 18.8 | 89
B-19322 VIALE 26 | C-T2 05 | Concreto | V.C Torre 2 Eje 10 entrre H y J | 2025-10-23 | 10/30/2025 12:00:00 AM | 7 | 21 | 16.5 | 78
B-19322 VIALE 26 | C-T2 05 | Concreto | V.C Torre 2 Eje 10 entrre H y J | 2025-10-23 | 10/30/2025 12:00:00 AM | 7 | 21 | 16.7 | 79
B-19322 VIALE 26 | C-T2 05 | Concreto | V.C Torre 2 Eje 10 entrre H y J | 2025-10-23 | 10/30/2025 12:00:00 AM | 7 | 21 | 16.5 | 78
B-19322 VIALE 26 | C-T2 06 | Concreto | V.C Torre 2 Eje 12 entrre A y C | 2025-10-23 | 11/20/2025 12:00:00 AM | 28 | 21 | 25.6 | 122
B-19322 VIALE 26 | C-T2 06 | Concreto | V.C Torre 2 Eje 12 entrre A y C | 2025-10-23 | 11/20/2025 12:00:00 AM | 28 | 21 | 23.8 | 114
B-19322 VIALE 26 | C-T2 06 | Concreto | V.C Torre 2 Eje 12 entrre A y C | 2025-10-23 | 11/20/2025 12:00:00 AM | 28 | 21 | 27.4 | 130
B-19322 VIALE 26 | C-T2 06 | Concreto | V.C Torre 2 Eje 12 entrre A y C | 2025-10-23 | 11/6/2025 12:00:00 AM | 14 | 21 | 23.3 | 111
B-19322 VIALE 26 | C-T2 06 | Concreto | V.C Torre 2 Eje 12 entrre A y C | 2025-10-23 | 11/6/2025 12:00:00 AM | 14 | 21 | 21.6 | 103
B-19322 VIALE 26 | C-T2 06 | Concreto | V.C Torre 2 Eje 12 entrre A y C | 2025-10-23 | 11/6/2025 12:00:00 AM | 14 | 21 | 22.4 | 106
B-19322 VIALE 26 | C-T2 06 | Concreto | V.C Torre 2 Eje 12 entrre A y C | 2025-10-23 | 10/30/2025 12:00:00 AM | 7 | 21 | 18.2 | 86
B-19322 VIALE 26 | C-T2 06 | Concreto | V.C Torre 2 Eje 12 entrre A y C | 2025-10-23 | 10/30/2025 12:00:00 AM | 7 | 21 | 17.7 | 84
B-19322 VIALE 26 | C-T2 06 | Concreto | V.C Torre 2 Eje 12 entrre A y C | 2025-10-23 | 10/30/2025 12:00:00 AM | 7 | 21 | 17.1 | 82
B-19322 VIALE 26 | P198 | Concreto | Torre 1 Pilote 15 (adicinal) | 2025-10-23 | 11/20/2025 12:00:00 AM | 28 | 24.5 | 33.2 | 135
B-19322 VIALE 26 | P198 | Concreto | Torre 1 Pilote 15 (adicinal) | 2025-10-23 | 11/20/2025 12:00:00 AM | 28 | 24.5 | 34.2 | 140
B-19322 VIALE 26 | P198 | Concreto | Torre 1 Pilote 15 (adicinal) | 2025-10-23 | 11/20/2025 12:00:00 AM | 28 | 24.5 | 33.1 | 135
B-19322 VIALE 26 | P198 | Concreto | Torre 1 Pilote 15 (adicinal) | 2025-10-23 | 11/6/2025 12:00:00 AM | 14 | 24.5 | 30.4 | 124
B-19322 VIALE 26 | P198 | Concreto | Torre 1 Pilote 15 (adicinal) | 2025-10-23 | 11/6/2025 12:00:00 AM | 14 | 24.5 | 30.5 | 124
B-19322 VIALE 26 | P198 | Concreto | Torre 1 Pilote 15 (adicinal) | 2025-10-23 | 11/6/2025 12:00:00 AM | 14 | 24.5 | 30.2 | 123
B-19322 VIALE 26 | P198 | Concreto | Torre 1 Pilote 15 (adicinal) | 2025-10-23 | 10/30/2025 12:00:00 AM | 7 | 24.5 | 24 | 98
B-19322 VIALE 26 | P198 | Concreto | Torre 1 Pilote 15 (adicinal) | 2025-10-23 | 10/30/2025 12:00:00 AM | 7 | 24.5 | 24.8 | 101
B-19322 VIALE 26 | P198 | Concreto | Torre 1 Pilote 15 (adicinal) | 2025-10-23 | 10/30/2025 12:00:00 AM | 7 | 24.5 | 28.1 | 114
B-19322 VIALE 26 | P199 | Concreto | Torre 1 Pilote 3 (adicinal) | 2025-10-23 | 11/20/2025 12:00:00 AM | 28 | 24.5 | 14 | 57
B-19322 VIALE 26 | P199 | Concreto | Torre 1 Pilote 3 (adicinal) | 2025-10-23 | 11/20/2025 12:00:00 AM | 28 | 24.5 | 27.1 | 111
B-19322 VIALE 26 | P199 | Concreto | Torre 1 Pilote 3 (adicinal) | 2025-10-23 | 11/20/2025 12:00:00 AM | 28 | 24.5 | 24.8 | 101
B-19322 VIALE 26 | P199 | Concreto | Torre 1 Pilote 3 (adicinal) | 2025-10-23 | 11/6/2025 12:00:00 AM | 14 | 24.5 | 19.2 | 78
B-19322 VIALE 26 | P199 | Concreto | Torre 1 Pilote 3 (adicinal) | 2025-10-23 | 11/6/2025 12:00:00 AM | 14 | 24.5 | 21.4 | 87
B-19322 VIALE 26 | P199 | Concreto | Torre 1 Pilote 3 (adicinal) | 2025-10-23 | 11/6/2025 12:00:00 AM | 14 | 24.5 | 19.3 | 79
B-19322 VIALE 26 | P199 | Concreto | Torre 1 Pilote 3 (adicinal) | 2025-10-23 | 10/30/2025 12:00:00 AM | 7 | 24.5 | 14.4 | 59
B-19322 VIALE 26 | P199 | Concreto | Torre 1 Pilote 3 (adicinal) | 2025-10-23 | 10/30/2025 12:00:00 AM | 7 | 24.5 | 16.6 | 68
B-19322 VIALE 26 | P199 | Concreto | Torre 1 Pilote 3 (adicinal) | 2025-10-23 | 10/30/2025 12:00:00 AM | 7 | 24.5 | 15.8 | 64
B-19322 VIALE 26 | P197 | Concreto | Torre 1 Pilote 2 (adicinal) | 2025-10-22 | 11/19/2025 12:00:00 AM | 28 | 24.5 | 29.1 | 119
B-19322 VIALE 26 | P197 | Concreto | Torre 1 Pilote 2 (adicinal) | 2025-10-22 | 11/19/2025 12:00:00 AM | 28 | 24.5 | 34.3 | 140
B-19322 VIALE 26 | P197 | Concreto | Torre 1 Pilote 2 (adicinal) | 2025-10-22 | 11/19/2025 12:00:00 AM | 28 | 24.5 | 29.4 | 120
B-19322 VIALE 26 | P197 | Concreto | Torre 1 Pilote 2 (adicinal) | 2025-10-22 | 11/5/2025 12:00:00 AM | 14 | 24.5 | 25.3 | 103
B-19322 VIALE 26 | P197 | Concreto | Torre 1 Pilote 2 (adicinal) | 2025-10-22 | 11/5/2025 12:00:00 AM | 14 | 24.5 | 22.6 | 92
B-19322 VIALE 26 | P197 | Concreto | Torre 1 Pilote 2 (adicinal) | 2025-10-22 | 11/5/2025 12:00:00 AM | 14 | 24.5 | 26.6 | 109
B-19322 VIALE 26 | P197 | Concreto | Torre 1 Pilote 2 (adicinal) | 2025-10-22 | 10/29/2025 12:00:00 AM | 7 | 24.5 | 24.6 | 100
B-19322 VIALE 26 | P197 | Concreto | Torre 1 Pilote 2 (adicinal) | 2025-10-22 | 10/29/2025 12:00:00 AM | 7 | 24.5 | 23.9 | 98
B-19322 VIALE 26 | P197 | Concreto | Torre 1 Pilote 2 (adicinal) | 2025-10-22 | 10/29/2025 12:00:00 AM | 7 | 24.5 | 25.6 | 104
B-19322 VIALE 26 | P196 | Concreto | Torre 1 Pilote 36 (adicinal) | 2025-10-21 | 11/18/2025 12:00:00 AM | 28 | 24.5 | 24.5 | 100
B-19322 VIALE 26 | P196 | Concreto | Torre 1 Pilote 36 (adicinal) | 2025-10-21 | 11/18/2025 12:00:00 AM | 28 | 24.5 | 24.4 | 100
B-19322 VIALE 26 | P196 | Concreto | Torre 1 Pilote 36 (adicinal) | 2025-10-21 | 11/18/2025 12:00:00 AM | 28 | 24.5 | 23.5 | 96
B-19322 VIALE 26 | P196 | Concreto | Torre 1 Pilote 36 (adicinal) | 2025-10-21 | 11/4/2025 12:00:00 AM | 14 | 24.5 | 22.6 | 92
B-19322 VIALE 26 | P196 | Concreto | Torre 1 Pilote 36 (adicinal) | 2025-10-21 | 11/4/2025 12:00:00 AM | 14 | 24.5 | 24.6 | 100
B-19322 VIALE 26 | P196 | Concreto | Torre 1 Pilote 36 (adicinal) | 2025-10-21 | 11/4/2025 12:00:00 AM | 14 | 24.5 | 22.5 | 92
B-19322 VIALE 26 | P196 | Concreto | Torre 1 Pilote 36 (adicinal) | 2025-10-21 | 10/28/2025 12:00:00 AM | 7 | 24.5 | 18.9 | 77
B-19322 VIALE 26 | P196 | Concreto | Torre 1 Pilote 36 (adicinal) | 2025-10-21 | 10/28/2025 12:00:00 AM | 7 | 24.5 | 18.7 | 76
B-19322 VIALE 26 | P196 | Concreto | Torre 1 Pilote 36 (adicinal) | 2025-10-21 | 10/28/2025 12:00:00 AM | 7 | 24.5 | 18.4 | 75
B-19322 VIALE 26 | C-T1 01 | Concreto | Torre 1 (cim. fosos ascensores) | 2025-10-18 | 11/15/2025 12:00:00 AM | 28 | 21 | 46.6 | 222
B-19322 VIALE 26 | C-T1 01 | Concreto | Torre 1 (cim. fosos ascensores) | 2025-10-18 | 11/15/2025 12:00:00 AM | 28 | 21 | 44.8 | 213
B-19322 VIALE 26 | C-T1 01 | Concreto | Torre 1 (cim. fosos ascensores) | 2025-10-18 | 11/15/2025 12:00:00 AM | 28 | 21 | 45.1 | 215
B-19322 VIALE 26 | C-T1 01 | Concreto | Torre 1 (cim. fosos ascensores) | 2025-10-18 | 11/1/2025 12:00:00 AM | 14 | 21 | 35.5 | 169
B-19322 VIALE 26 | C-T1 01 | Concreto | Torre 1 (cim. fosos ascensores) | 2025-10-18 | 11/1/2025 12:00:00 AM | 14 | 21 | 35.5 | 169
B-19322 VIALE 26 | C-T1 01 | Concreto | Torre 1 (cim. fosos ascensores) | 2025-10-18 | 11/1/2025 12:00:00 AM | 14 | 21 | 32.1 | 153
B-19322 VIALE 26 | C-T1 01 | Concreto | Torre 1 (cim. fosos ascensores) | 2025-10-18 | 10/25/2025 12:00:00 AM | 7 | 21 | 19.7 | 94
B-19322 VIALE 26 | C-T1 01 | Concreto | Torre 1 (cim. fosos ascensores) | 2025-10-18 | 10/25/2025 12:00:00 AM | 7 | 21 | 20.8 | 99
B-19322 VIALE 26 | C-T1 01 | Concreto | Torre 1 (cim. fosos ascensores) | 2025-10-18 | 10/25/2025 12:00:00 AM | 7 | 21 | 26.5 | 126
B-19322 VIALE 26 | P195 | Concreto | Torre 1 Pilote 21 (Adiciona) | 2025-10-17 | 11/14/2025 12:00:00 AM | 28 | 24.5 | 29.6 | 121
B-19322 VIALE 26 | P195 | Concreto | Torre 1 Pilote 21 (Adiciona) | 2025-10-17 | 11/14/2025 12:00:00 AM | 28 | 24.5 | 27.7 | 113
B-19322 VIALE 26 | P195 | Concreto | Torre 1 Pilote 21 (Adiciona) | 2025-10-17 | 11/14/2025 12:00:00 AM | 28 | 24.5 | 28.5 | 116
B-19322 VIALE 26 | P195 | Concreto | Torre 1 Pilote 21 (Adiciona) | 2025-10-17 | 10/31/2025 12:00:00 AM | 14 | 24.5 | 22.8 | 93
B-19322 VIALE 26 | P195 | Concreto | Torre 1 Pilote 21 (Adiciona) | 2025-10-17 | 10/31/2025 12:00:00 AM | 14 | 24.5 | 24.4 | 100
B-19322 VIALE 26 | P195 | Concreto | Torre 1 Pilote 21 (Adiciona) | 2025-10-17 | 10/31/2025 12:00:00 AM | 14 | 24.5 | 29.3 | 120
B-19322 VIALE 26 | P195 | Concreto | Torre 1 Pilote 21 (Adiciona) | 2025-10-17 | 10/24/2025 12:00:00 AM | 7 | 24.5 | 21.9 | 90
B-19322 VIALE 26 | P195 | Concreto | Torre 1 Pilote 21 (Adiciona) | 2025-10-17 | 10/24/2025 12:00:00 AM | 7 | 24.5 | 23.8 | 97
B-19322 VIALE 26 | P195 | Concreto | Torre 1 Pilote 21 (Adiciona) | 2025-10-17 | 10/24/2025 12:00:00 AM | 7 | 24.5 | 23 | 94
B-19322 VIALE 26 | C-T2 03 | Concreto | VC-24 (eje 7 entre J-H) | 2025-10-16 | 11/13/2025 12:00:00 AM | 28 | 21 | 21.5 | 102
B-19322 VIALE 26 | C-T2 03 | Concreto | VC-24 (eje 7 entre J-H) | 2025-10-16 | 11/13/2025 12:00:00 AM | 28 | 21 | 19.7 | 94
B-19322 VIALE 26 | C-T2 03 | Concreto | VC-24 (eje 7 entre J-H) | 2025-10-16 | 11/13/2025 12:00:00 AM | 28 | 21 | 20.7 | 98
B-19322 VIALE 26 | C-T2 03 | Concreto | VC-24 (eje 7 entre J-H) | 2025-10-16 | 10/30/2025 12:00:00 AM | 14 | 21 | 16.5 | 78
B-19322 VIALE 26 | C-T2 03 | Concreto | VC-24 (eje 7 entre J-H) | 2025-10-16 | 10/30/2025 12:00:00 AM | 14 | 21 | 16 | 76
B-19322 VIALE 26 | C-T2 03 | Concreto | VC-24 (eje 7 entre J-H) | 2025-10-16 | 10/30/2025 12:00:00 AM | 14 | 21 | 16.3 | 78
B-19322 VIALE 26 | C-T2 03 | Concreto | VC-24 (eje 7 entre J-H) | 2025-10-16 | 10/23/2025 12:00:00 AM | 7 | 21 | 7.3 | 35
B-19322 VIALE 26 | C-T2 03 | Concreto | VC-24 (eje 7 entre J-H) | 2025-10-16 | 10/23/2025 12:00:00 AM | 7 | 21 | 8.3 | 39
B-19322 VIALE 26 | C-T2 03 | Concreto | VC-24 (eje 7 entre J-H) | 2025-10-16 | 10/23/2025 12:00:00 AM | 7 | 21 | 12.4 | 59
B-19322 VIALE 26 | C-T2 04 | Concreto | VC-26 (A-D) | 2025-10-16 | 11/13/2025 12:00:00 AM | 28 | 21 | 24.5 | 117
B-19322 VIALE 26 | C-T2 04 | Concreto | VC-26 (A-D) | 2025-10-16 | 11/13/2025 12:00:00 AM | 28 | 21 | 24.6 | 117
B-19322 VIALE 26 | C-T2 04 | Concreto | VC-26 (A-D) | 2025-10-16 | 11/13/2025 12:00:00 AM | 28 | 21 | 23 | 110
B-19322 VIALE 26 | C-T2 04 | Concreto | VC-26 (A-D) | 2025-10-16 | 10/30/2025 12:00:00 AM | 14 | 21 | 19.3 | 92
B-19322 VIALE 26 | C-T2 04 | Concreto | VC-26 (A-D) | 2025-10-16 | 10/30/2025 12:00:00 AM | 14 | 21 | 18.2 | 87
B-19322 VIALE 26 | C-T2 04 | Concreto | VC-26 (A-D) | 2025-10-16 | 10/30/2025 12:00:00 AM | 14 | 21 | 18.2 | 87
B-19322 VIALE 26 | C-T2 04 | Concreto | VC-26 (A-D) | 2025-10-16 | 10/23/2025 12:00:00 AM | 7 | 21 | 14 | 66
B-19322 VIALE 26 | C-T2 04 | Concreto | VC-26 (A-D) | 2025-10-16 | 10/23/2025 12:00:00 AM | 7 | 21 | 13.4 | 64
B-19322 VIALE 26 | C-T2 04 | Concreto | VC-26 (A-D) | 2025-10-16 | 10/23/2025 12:00:00 AM | 7 | 21 | 11.2 | 53
B-19322 VIALE 26 | P194 | Concreto | Torre 1 Pilote 47 (adicinal) | 2025-10-16 | 11/13/2025 12:00:00 AM | 28 | 24.5 | 26.3 | 107
B-19322 VIALE 26 | P194 | Concreto | Torre 1 Pilote 47 (adicinal) | 2025-10-16 | 11/13/2025 12:00:00 AM | 28 | 24.5 | 25.4 | 104
B-19322 VIALE 26 | P194 | Concreto | Torre 1 Pilote 47 (adicinal) | 2025-10-16 | 11/13/2025 12:00:00 AM | 28 | 24.5 | 25.3 | 103
B-19322 VIALE 26 | P194 | Concreto | Torre 1 Pilote 47 (adicinal) | 2025-10-16 | 10/30/2025 12:00:00 AM | 14 | 24.5 | 24.6 | 100
B-19322 VIALE 26 | P194 | Concreto | Torre 1 Pilote 47 (adicinal) | 2025-10-16 | 10/30/2025 12:00:00 AM | 14 | 24.5 | 23.6 | 96
B-19322 VIALE 26 | P194 | Concreto | Torre 1 Pilote 47 (adicinal) | 2025-10-16 | 10/30/2025 12:00:00 AM | 14 | 24.5 | 23.6 | 96
B-19322 VIALE 26 | P194 | Concreto | Torre 1 Pilote 47 (adicinal) | 2025-10-16 | 10/23/2025 12:00:00 AM | 7 | 24.5 | 11.9 | 49
B-19322 VIALE 26 | P194 | Concreto | Torre 1 Pilote 47 (adicinal) | 2025-10-16 | 10/23/2025 12:00:00 AM | 7 | 24.5 | 19.2 | 78
B-19322 VIALE 26 | P194 | Concreto | Torre 1 Pilote 47 (adicinal) | 2025-10-16 | 10/23/2025 12:00:00 AM | 7 | 24.5 | 15.9 | 65
B-19322 VIALE 26 | C-T2 01 | Concreto | VC-21 (F-J), VC-05 (1-3), VC-22 (D-F) | 2025-10-08 | 11/5/2025 12:00:00 AM | 28 | 21 | 24.2 | 115
B-19322 VIALE 26 | C-T2 01 | Concreto | VC-21 (F-J), VC-05 (1-3), VC-22 (D-F) | 2025-10-08 | 11/5/2025 12:00:00 AM | 28 | 21 | 23.9 | 114
B-19322 VIALE 26 | C-T2 01 | Concreto | VC-21 (F-J), VC-05 (1-3), VC-22 (D-F) | 2025-10-08 | 11/5/2025 12:00:00 AM | 28 | 21 | 22.5 | 107
B-19322 VIALE 26 | C-T2 01 | Concreto | VC-21 (F-J), VC-05 (1-3), VC-22 (D-F) | 2025-10-08 | 10/22/2025 12:00:00 AM | 14 | 21 | 18.9 | 90
B-19322 VIALE 26 | C-T2 01 | Concreto | VC-21 (F-J), VC-05 (1-3), VC-22 (D-F) | 2025-10-08 | 10/22/2025 12:00:00 AM | 14 | 21 | 18 | 86
B-19322 VIALE 26 | C-T2 01 | Concreto | VC-21 (F-J), VC-05 (1-3), VC-22 (D-F) | 2025-10-08 | 10/22/2025 12:00:00 AM | 14 | 21 | 12.9 | 61
B-19322 VIALE 26 | C-T2 01 | Concreto | VC-21 (F-J), VC-05 (1-3), VC-22 (D-F) | 2025-10-08 | 10/15/2025 12:00:00 AM | 7 | 21 | 10.3 | 49
B-19322 VIALE 26 | C-T2 01 | Concreto | VC-21 (F-J), VC-05 (1-3), VC-22 (D-F) | 2025-10-08 | 10/15/2025 12:00:00 AM | 7 | 21 | 15.8 | 75
B-19322 VIALE 26 | C-T2 01 | Concreto | VC-21 (F-J), VC-05 (1-3), VC-22 (D-F) | 2025-10-08 | 10/15/2025 12:00:00 AM | 7 | 21 | 12.2 | 58
B-19322 VIALE 26 | C-T2 02 | Concreto | VC-20 (A-B), VC-23 (B-D), VC-01 (2-4), VC-24 y VC-26 (F-J), VC-14 (1-2), VC-15 (2-3) | 2025-10-08 | 11/5/2025 12:00:00 AM | 28 | 21 | 22.5 | 107
B-19322 VIALE 26 | C-T2 02 | Concreto | VC-20 (A-B), VC-23 (B-D), VC-01 (2-4), VC-24 y VC-26 (F-J), VC-14 (1-2), VC-15 (2-3) | 2025-10-08 | 11/5/2025 12:00:00 AM | 28 | 21 | 20.8 | 99
B-19322 VIALE 26 | C-T2 02 | Concreto | VC-20 (A-B), VC-23 (B-D), VC-01 (2-4), VC-24 y VC-26 (F-J), VC-14 (1-2), VC-15 (2-3) | 2025-10-08 | 11/5/2025 12:00:00 AM | 28 | 21 | 21.9 | 104
B-19322 VIALE 26 | C-T2 02 | Concreto | VC-20 (A-B), VC-23 (B-D), VC-01 (2-4), VC-24 y VC-26 (F-J), VC-14 (1-2), VC-15 (2-3) | 2025-10-08 | 10/22/2025 12:00:00 AM | 14 | 21 | 12.7 | 60
B-19322 VIALE 26 | C-T2 02 | Concreto | VC-20 (A-B), VC-23 (B-D), VC-01 (2-4), VC-24 y VC-26 (F-J), VC-14 (1-2), VC-15 (2-3) | 2025-10-08 | 10/22/2025 12:00:00 AM | 14 | 21 | 12.2 | 58
B-19322 VIALE 26 | C-T2 02 | Concreto | VC-20 (A-B), VC-23 (B-D), VC-01 (2-4), VC-24 y VC-26 (F-J), VC-14 (1-2), VC-15 (2-3) | 2025-10-08 | 10/22/2025 12:00:00 AM | 14 | 21 | 17 | 81
B-19322 VIALE 26 | C-T2 02 | Concreto | VC-20 (A-B), VC-23 (B-D), VC-01 (2-4), VC-24 y VC-26 (F-J), VC-14 (1-2), VC-15 (2-3) | 2025-10-08 | 10/15/2025 12:00:00 AM | 7 | 21 | 10.5 | 50
B-19322 VIALE 26 | C-T2 02 | Concreto | VC-20 (A-B), VC-23 (B-D), VC-01 (2-4), VC-24 y VC-26 (F-J), VC-14 (1-2), VC-15 (2-3) | 2025-10-08 | 10/15/2025 12:00:00 AM | 7 | 21 | 14.3 | 68
B-19322 VIALE 26 | C-T2 02 | Concreto | VC-20 (A-B), VC-23 (B-D), VC-01 (2-4), VC-24 y VC-26 (F-J), VC-14 (1-2), VC-15 (2-3) | 2025-10-08 | 10/15/2025 12:00:00 AM | 7 | 21 | 9.3 | 44
B-19322 VIALE 26 | P193 | Concreto | Torre 2 Pilote 39 (Adicional) | 2025-10-01 | 10/29/2025 12:00:00 AM | 28 | 24.5 | 24 | 98
B-19322 VIALE 26 | P193 | Concreto | Torre 2 Pilote 39 (Adicional) | 2025-10-01 | 10/29/2025 12:00:00 AM | 28 | 24.5 | 23.6 | 96
B-19322 VIALE 26 | P193 | Concreto | Torre 2 Pilote 39 (Adicional) | 2025-10-01 | 10/29/2025 12:00:00 AM | 28 | 24.5 | 24.7 | 101
B-19322 VIALE 26 | P193 | Concreto | Torre 2 Pilote 39 (Adicional) | 2025-10-01 | 10/15/2025 12:00:00 AM | 14 | 24.5 | 17.5 | 71
B-19322 VIALE 26 | P193 | Concreto | Torre 2 Pilote 39 (Adicional) | 2025-10-01 | 10/15/2025 12:00:00 AM | 14 | 24.5 | 16.6 | 68
B-19322 VIALE 26 | P193 | Concreto | Torre 2 Pilote 39 (Adicional) | 2025-10-01 | 10/15/2025 12:00:00 AM | 14 | 24.5 | 19.6 | 80
B-19322 VIALE 26 | P193 | Concreto | Torre 2 Pilote 39 (Adicional) | 2025-10-01 | 10/8/2025 12:00:00 AM | 7 | 24.5 | 17 | 69
B-19322 VIALE 26 | P193 | Concreto | Torre 2 Pilote 39 (Adicional) | 2025-10-01 | 10/8/2025 12:00:00 AM | 7 | 24.5 | 17.4 | 71
B-19322 VIALE 26 | P193 | Concreto | Torre 2 Pilote 39 (Adicional) | 2025-10-01 | 10/8/2025 12:00:00 AM | 7 | 24.5 | 18.3 | 75
B-19322 VIALE 26 | P191 | Concreto | Dado torregrua | 2025-09-29 | 10/27/2025 12:00:00 AM | 28 | 21 | 30.1 | 143
B-19322 VIALE 26 | P191 | Concreto | Dado torregrua | 2025-09-29 | 10/27/2025 12:00:00 AM | 28 | 21 | 30.4 | 145
B-19322 VIALE 26 | P191 | Concreto | Dado torregrua | 2025-09-29 | 10/27/2025 12:00:00 AM | 28 | 21 | 29.3 | 140
B-19322 VIALE 26 | P191 | Concreto | Dado torregrua | 2025-09-29 | 10/13/2025 12:00:00 AM | 14 | 21 | 20.8 | 99
B-19322 VIALE 26 | P191 | Concreto | Dado torregrua | 2025-09-29 | 10/13/2025 12:00:00 AM | 14 | 21 | 24.4 | 116
B-19322 VIALE 26 | P191 | Concreto | Dado torregrua | 2025-09-29 | 10/13/2025 12:00:00 AM | 14 | 21 | 24.9 | 119
B-19322 VIALE 26 | P191 | Concreto | Dado torregrua | 2025-09-29 | 10/6/2025 12:00:00 AM | 7 | 21 | 20 | 95
B-19322 VIALE 26 | P191 | Concreto | Dado torregrua | 2025-09-29 | 10/6/2025 12:00:00 AM | 7 | 21 | 19.9 | 95
B-19322 VIALE 26 | P191 | Concreto | Dado torregrua | 2025-09-29 | 10/6/2025 12:00:00 AM | 7 | 21 | 19 | 91
B-19322 VIALE 26 | P192 | Concreto | Torre 2 Pilote 74 (Adicional) | 2025-09-29 | 10/27/2025 12:00:00 AM | 28 | 24.5 | 23.1 | 94
B-19322 VIALE 26 | P192 | Concreto | Torre 2 Pilote 74 (Adicional) | 2025-09-29 | 10/27/2025 12:00:00 AM | 28 | 24.5 | 23.4 | 96
B-19322 VIALE 26 | P192 | Concreto | Torre 2 Pilote 74 (Adicional) | 2025-09-29 | 10/27/2025 12:00:00 AM | 28 | 24.5 | 23.8 | 97
B-19322 VIALE 26 | P192 | Concreto | Torre 2 Pilote 74 (Adicional) | 2025-09-29 | 10/13/2025 12:00:00 AM | 14 | 24.5 | 16.2 | 66
B-19322 VIALE 26 | P192 | Concreto | Torre 2 Pilote 74 (Adicional) | 2025-09-29 | 10/13/2025 12:00:00 AM | 14 | 24.5 | 15.9 | 65
B-19322 VIALE 26 | P192 | Concreto | Torre 2 Pilote 74 (Adicional) | 2025-09-29 | 10/13/2025 12:00:00 AM | 14 | 24.5 | 16.5 | 67
B-19322 VIALE 26 | P192 | Concreto | Torre 2 Pilote 74 (Adicional) | 2025-09-29 | 10/6/2025 12:00:00 AM | 7 | 24.5 | 15.6 | 64
B-19322 VIALE 26 | P192 | Concreto | Torre 2 Pilote 74 (Adicional) | 2025-09-29 | 10/6/2025 12:00:00 AM | 7 | 24.5 | 16.5 | 67
B-19322 VIALE 26 | P192 | Concreto | Torre 2 Pilote 74 (Adicional) | 2025-09-29 | 10/6/2025 12:00:00 AM | 7 | 24.5 | 10 | 41
B-19322 VIALE 26 | P190 | Concreto | Torre 1 Pilote 04 | 2025-09-27 | 10/25/2025 12:00:00 AM | 28 | 24.5 | 28.5 | 116
B-19322 VIALE 26 | P190 | Concreto | Torre 1 Pilote 04 | 2025-09-27 | 10/25/2025 12:00:00 AM | 28 | 24.5 | 27.2 | 111
B-19322 VIALE 26 | P190 | Concreto | Torre 1 Pilote 04 | 2025-09-27 | 10/25/2025 12:00:00 AM | 28 | 24.5 | 28.1 | 114
B-19322 VIALE 26 | P190 | Concreto | Torre 1 Pilote 04 | 2025-09-27 | 10/11/2025 12:00:00 AM | 14 | 24.5 | 24.3 | 99
B-19322 VIALE 26 | P190 | Concreto | Torre 1 Pilote 04 | 2025-09-27 | 10/11/2025 12:00:00 AM | 14 | 24.5 | 23.8 | 97
B-19322 VIALE 26 | P190 | Concreto | Torre 1 Pilote 04 | 2025-09-27 | 10/11/2025 12:00:00 AM | 14 | 24.5 | 23.3 | 95
B-19322 VIALE 26 | P190 | Concreto | Torre 1 Pilote 04 | 2025-09-27 | 10/4/2025 12:00:00 AM | 7 | 24.5 | 19.8 | 81
B-19322 VIALE 26 | P190 | Concreto | Torre 1 Pilote 04 | 2025-09-27 | 10/4/2025 12:00:00 AM | 7 | 24.5 | 19.4 | 79
B-19322 VIALE 26 | P190 | Concreto | Torre 1 Pilote 04 | 2025-09-27 | 10/4/2025 12:00:00 AM | 7 | 24.5 | 19.5 | 80
B-19322 VIALE 26 | P189 | Concreto | Torre 1 Pilote 94 | 2025-09-25 | 10/23/2025 12:00:00 AM | 28 | 24.5 | 24.7 | 101
B-19322 VIALE 26 | P189 | Concreto | Torre 1 Pilote 94 | 2025-09-25 | 10/23/2025 12:00:00 AM | 28 | 24.5 | 26.2 | 107
B-19322 VIALE 26 | P189 | Concreto | Torre 1 Pilote 94 | 2025-09-25 | 10/23/2025 12:00:00 AM | 28 | 24.5 | 25.3 | 103
B-19322 VIALE 26 | P189 | Concreto | Torre 1 Pilote 94 | 2025-09-25 | 10/9/2025 12:00:00 AM | 14 | 24.5 | 22.4 | 91
B-19322 VIALE 26 | P189 | Concreto | Torre 1 Pilote 94 | 2025-09-25 | 10/9/2025 12:00:00 AM | 14 | 24.5 | 21.4 | 87
B-19322 VIALE 26 | P189 | Concreto | Torre 1 Pilote 94 | 2025-09-25 | 10/9/2025 12:00:00 AM | 14 | 24.5 | 22.6 | 92
B-19322 VIALE 26 | P189 | Concreto | Torre 1 Pilote 94 | 2025-09-25 | 10/2/2025 12:00:00 AM | 7 | 24.5 | 20.4 | 83
B-19322 VIALE 26 | P189 | Concreto | Torre 1 Pilote 94 | 2025-09-25 | 10/2/2025 12:00:00 AM | 7 | 24.5 | 19.5 | 79
B-19322 VIALE 26 | P189 | Concreto | Torre 1 Pilote 94 | 2025-09-25 | 10/2/2025 12:00:00 AM | 7 | 24.5 | 17.1 | 70
B-19322 VIALE 26 | P188 | Concreto | Torre 1 Pilote 17 | 2025-09-24 | 10/22/2025 12:00:00 AM | 28 | 24.5 | 27.6 | 112
B-19322 VIALE 26 | P188 | Concreto | Torre 1 Pilote 17 | 2025-09-24 | 10/22/2025 12:00:00 AM | 28 | 24.5 | 30 | 122
B-19322 VIALE 26 | P188 | Concreto | Torre 1 Pilote 17 | 2025-09-24 | 10/22/2025 12:00:00 AM | 28 | 24.5 | 27.3 | 112
B-19322 VIALE 26 | P188 | Concreto | Torre 1 Pilote 17 | 2025-09-24 | 10/8/2025 12:00:00 AM | 14 | 24.5 | 26.6 | 109
B-19322 VIALE 26 | P188 | Concreto | Torre 1 Pilote 17 | 2025-09-24 | 10/8/2025 12:00:00 AM | 14 | 24.5 | 24.2 | 99
B-19322 VIALE 26 | P188 | Concreto | Torre 1 Pilote 17 | 2025-09-24 | 10/8/2025 12:00:00 AM | 14 | 24.5 | 19.8 | 81
B-19322 VIALE 26 | P188 | Concreto | Torre 1 Pilote 17 | 2025-09-24 | 10/1/2025 12:00:00 AM | 7 | 24.5 | 19.8 | 81
B-19322 VIALE 26 | P188 | Concreto | Torre 1 Pilote 17 | 2025-09-24 | 10/1/2025 12:00:00 AM | 7 | 24.5 | 22.9 | 94
B-19322 VIALE 26 | P188 | Concreto | Torre 1 Pilote 17 | 2025-09-24 | 10/1/2025 12:00:00 AM | 7 | 24.5 | 21.7 | 89
B-19322 VIALE 26 | P187 | Concreto | Torre 1 Pilote 18 | 2025-09-22 | 10/20/2025 12:00:00 AM | 28 | 24.5 | 27.7 | 113
B-19322 VIALE 26 | P187 | Concreto | Torre 1 Pilote 18 | 2025-09-22 | 10/20/2025 12:00:00 AM | 28 | 24.5 | 29.2 | 119
B-19322 VIALE 26 | P187 | Concreto | Torre 1 Pilote 18 | 2025-09-22 | 10/20/2025 12:00:00 AM | 28 | 24.5 | 25.7 | 105
B-19322 VIALE 26 | P187 | Concreto | Torre 1 Pilote 18 | 2025-09-22 | 10/6/2025 12:00:00 AM | 14 | 24.5 | 18.1 | 74
B-19322 VIALE 26 | P187 | Concreto | Torre 1 Pilote 18 | 2025-09-22 | 10/6/2025 12:00:00 AM | 14 | 24.5 | 24.5 | 100
B-19322 VIALE 26 | P187 | Concreto | Torre 1 Pilote 18 | 2025-09-22 | 10/6/2025 12:00:00 AM | 14 | 24.5 | 22.1 | 90
B-19322 VIALE 26 | P187 | Concreto | Torre 1 Pilote 18 | 2025-09-22 | 9/29/2025 12:00:00 AM | 7 | 24.5 | 20 | 82
B-19322 VIALE 26 | P187 | Concreto | Torre 1 Pilote 18 | 2025-09-22 | 9/29/2025 12:00:00 AM | 7 | 24.5 | 12.4 | 51
B-19322 VIALE 26 | P187 | Concreto | Torre 1 Pilote 18 | 2025-09-22 | 9/29/2025 12:00:00 AM | 7 | 24.5 | 19.2 | 78
B-19322 VIALE 26 | P186 | Concreto | Torre 1 Pilote 95 | 2025-09-19 | 10/17/2025 12:00:00 AM | 28 | 24.5 | 26.8 | 109
B-19322 VIALE 26 | P186 | Concreto | Torre 1 Pilote 95 | 2025-09-19 | 10/17/2025 12:00:00 AM | 28 | 24.5 | 27.8 | 113
B-19322 VIALE 26 | P186 | Concreto | Torre 1 Pilote 95 | 2025-09-19 | 10/17/2025 12:00:00 AM | 28 | 24.5 | 29 | 118
B-19322 VIALE 26 | P186 | Concreto | Torre 1 Pilote 95 | 2025-09-19 | 10/3/2025 12:00:00 AM | 14 | 24.5 | 27.1 | 111
B-19322 VIALE 26 | P186 | Concreto | Torre 1 Pilote 95 | 2025-09-19 | 10/3/2025 12:00:00 AM | 14 | 24.5 | 27 | 110
B-19322 VIALE 26 | P186 | Concreto | Torre 1 Pilote 95 | 2025-09-19 | 10/3/2025 12:00:00 AM | 14 | 24.5 | 24.2 | 99
B-19322 VIALE 26 | P186 | Concreto | Torre 1 Pilote 95 | 2025-09-19 | 9/27/2025 12:00:00 AM | 8 | 24.5 | 24.5 | 100
B-19322 VIALE 26 | P186 | Concreto | Torre 1 Pilote 95 | 2025-09-19 | 9/27/2025 12:00:00 AM | 8 | 24.5 | 21.1 | 86
B-19322 VIALE 26 | P186 | Concreto | Torre 1 Pilote 95 | 2025-09-19 | 9/27/2025 12:00:00 AM | 8 | 24.5 | 23.1 | 94
B-19322 VIALE 26 | P185 | Concreto | Torre 1 Pilote 26 | 2025-09-18 | 10/16/2025 12:00:00 AM | 28 | 24.5 | 30 | 122
B-19322 VIALE 26 | P185 | Concreto | Torre 1 Pilote 26 | 2025-09-18 | 10/16/2025 12:00:00 AM | 28 | 24.5 | 27.5 | 112
B-19322 VIALE 26 | P185 | Concreto | Torre 1 Pilote 26 | 2025-09-18 | 10/16/2025 12:00:00 AM | 28 | 24.5 | 27.5 | 112
B-19322 VIALE 26 | P185 | Concreto | Torre 1 Pilote 26 | 2025-09-18 | 10/2/2025 12:00:00 AM | 14 | 24.5 | 13.8 | 56
B-19322 VIALE 26 | P185 | Concreto | Torre 1 Pilote 26 | 2025-09-18 | 10/2/2025 12:00:00 AM | 14 | 24.5 | 14.7 | 60
B-19322 VIALE 26 | P185 | Concreto | Torre 1 Pilote 26 | 2025-09-18 | 10/2/2025 12:00:00 AM | 14 | 24.5 | 15.8 | 64
B-19322 VIALE 26 | P185 | Concreto | Torre 1 Pilote 26 | 2025-09-18 | 9/25/2025 12:00:00 AM | 7 | 24.5 | 14.9 | 61
B-19322 VIALE 26 | P185 | Concreto | Torre 1 Pilote 26 | 2025-09-18 | 9/25/2025 12:00:00 AM | 7 | 24.5 | 14.9 | 61
B-19322 VIALE 26 | P185 | Concreto | Torre 1 Pilote 26 | 2025-09-18 | 9/25/2025 12:00:00 AM | 7 | 24.5 | 15 | 61
B-19322 VIALE 26 | P183 | Concreto | Torre 1 Pilote 19 | 2025-09-16 | 10/14/2025 12:00:00 AM | 28 | 24.5 | 24.3 | 99
B-19322 VIALE 26 | P183 | Concreto | Torre 1 Pilote 19 | 2025-09-16 | 10/14/2025 12:00:00 AM | 28 | 24.5 | 24.1 | 98
B-19322 VIALE 26 | P183 | Concreto | Torre 1 Pilote 19 | 2025-09-16 | 10/14/2025 12:00:00 AM | 28 | 24.5 | 24.4 | 100
B-19322 VIALE 26 | P183 | Concreto | Torre 1 Pilote 19 | 2025-09-16 | 9/30/2025 12:00:00 AM | 14 | 24.5 | 23 | 94
B-19322 VIALE 26 | P183 | Concreto | Torre 1 Pilote 19 | 2025-09-16 | 9/30/2025 12:00:00 AM | 14 | 24.5 | 21.7 | 88
B-19322 VIALE 26 | P183 | Concreto | Torre 1 Pilote 19 | 2025-09-16 | 9/30/2025 12:00:00 AM | 14 | 24.5 | 20.9 | 85
B-19322 VIALE 26 | P183 | Concreto | Torre 1 Pilote 19 | 2025-09-16 | 9/23/2025 12:00:00 AM | 7 | 24.5 | 22.1 | 90
B-19322 VIALE 26 | P183 | Concreto | Torre 1 Pilote 19 | 2025-09-16 | 9/23/2025 12:00:00 AM | 7 | 24.5 | 22.8 | 93
B-19322 VIALE 26 | P183 | Concreto | Torre 1 Pilote 19 | 2025-09-16 | 9/23/2025 12:00:00 AM | 7 | 24.5 | 21.3 | 87
B-19322 VIALE 26 | P184 | Concreto | Torre 1 Pilote 27 | 2025-09-16 | 10/14/2025 12:00:00 AM | 28 | 24.5 | 24 | 98
B-19322 VIALE 26 | P184 | Concreto | Torre 1 Pilote 27 | 2025-09-16 | 10/14/2025 12:00:00 AM | 28 | 24.5 | 57.8 | 236
B-19322 VIALE 26 | P184 | Concreto | Torre 1 Pilote 27 | 2025-09-16 | 10/14/2025 12:00:00 AM | 28 | 24.5 | 25.6 | 104
B-19322 VIALE 26 | P184 | Concreto | Torre 1 Pilote 27 | 2025-09-16 | 9/30/2025 12:00:00 AM | 14 | 24.5 | 25 | 102
B-19322 VIALE 26 | P184 | Concreto | Torre 1 Pilote 27 | 2025-09-16 | 9/30/2025 12:00:00 AM | 14 | 24.5 | 24.9 | 102
B-19322 VIALE 26 | P184 | Concreto | Torre 1 Pilote 27 | 2025-09-16 | 9/30/2025 12:00:00 AM | 14 | 24.5 | 23.9 | 98
B-19322 VIALE 26 | P184 | Concreto | Torre 1 Pilote 27 | 2025-09-16 | 9/23/2025 12:00:00 AM | 7 | 24.5 | 22.9 | 94
B-19322 VIALE 26 | P184 | Concreto | Torre 1 Pilote 27 | 2025-09-16 | 9/23/2025 12:00:00 AM | 7 | 24.5 | 20.9 | 85
B-19322 VIALE 26 | P184 | Concreto | Torre 1 Pilote 27 | 2025-09-16 | 9/23/2025 12:00:00 AM | 7 | 24.5 | 16.9 | 69
B-19322 VIALE 26 | P182 | Concreto | Torre 1 Pilote 16 | 2025-09-15 | 10/13/2025 12:00:00 AM | 28 | 24.5 | 30.5 | 124
B-19322 VIALE 26 | P182 | Concreto | Torre 1 Pilote 16 | 2025-09-15 | 10/13/2025 12:00:00 AM | 28 | 24.5 | 29.7 | 121
B-19322 VIALE 26 | P182 | Concreto | Torre 1 Pilote 16 | 2025-09-15 | 10/13/2025 12:00:00 AM | 28 | 24.5 | 25 | 102
B-19322 VIALE 26 | P182 | Concreto | Torre 1 Pilote 16 | 2025-09-15 | 9/29/2025 12:00:00 AM | 14 | 24.5 | 30.9 | 126
B-19322 VIALE 26 | P182 | Concreto | Torre 1 Pilote 16 | 2025-09-15 | 9/29/2025 12:00:00 AM | 14 | 24.5 | 26.2 | 107
B-19322 VIALE 26 | P182 | Concreto | Torre 1 Pilote 16 | 2025-09-15 | 9/29/2025 12:00:00 AM | 14 | 24.5 | 26.2 | 107
B-19322 VIALE 26 | P182 | Concreto | Torre 1 Pilote 16 | 2025-09-15 | 9/22/2025 12:00:00 AM | 7 | 24.5 | 23.1 | 94
B-19322 VIALE 26 | P182 | Concreto | Torre 1 Pilote 16 | 2025-09-15 | 9/22/2025 12:00:00 AM | 7 | 24.5 | 23.5 | 96
B-19322 VIALE 26 | P182 | Concreto | Torre 1 Pilote 16 | 2025-09-15 | 9/22/2025 12:00:00 AM | 7 | 24.5 | 23.3 | 95
B-19322 VIALE 26 | P181 | Concreto | Torre 1 Pilote 05 | 2025-09-13 | 10/11/2025 12:00:00 AM | 28 | 24.5 | 25.3 | 103
B-19322 VIALE 26 | P181 | Concreto | Torre 1 Pilote 05 | 2025-09-13 | 10/11/2025 12:00:00 AM | 28 | 24.5 | 24 | 98
B-19322 VIALE 26 | P181 | Concreto | Torre 1 Pilote 05 | 2025-09-13 | 10/11/2025 12:00:00 AM | 28 | 24.5 | 24.5 | 100
B-19322 VIALE 26 | P181 | Concreto | Torre 1 Pilote 05 | 2025-09-13 | 9/27/2025 12:00:00 AM | 14 | 24.5 | 20.9 | 85
B-19322 VIALE 26 | P181 | Concreto | Torre 1 Pilote 05 | 2025-09-13 | 9/27/2025 12:00:00 AM | 14 | 24.5 | 18.8 | 77
B-19322 VIALE 26 | P181 | Concreto | Torre 1 Pilote 05 | 2025-09-13 | 9/27/2025 12:00:00 AM | 14 | 24.5 | 21.9 | 89
B-19322 VIALE 26 | P181 | Concreto | Torre 1 Pilote 05 | 2025-09-13 | 9/20/2025 12:00:00 AM | 7 | 24.5 | 18.4 | 75
B-19322 VIALE 26 | P181 | Concreto | Torre 1 Pilote 05 | 2025-09-13 | 9/20/2025 12:00:00 AM | 7 | 24.5 | 16.8 | 68
B-19322 VIALE 26 | P181 | Concreto | Torre 1 Pilote 05 | 2025-09-13 | 9/20/2025 12:00:00 AM | 7 | 24.5 | 18.7 | 76
B-19322 VIALE 26 | P179 | Concreto | Torre 1 Pilote 37 | 2025-09-12 | 10/10/2025 12:00:00 AM | 28 | 24.5 | 27.3 | 111
B-19322 VIALE 26 | P179 | Concreto | Torre 1 Pilote 37 | 2025-09-12 | 10/10/2025 12:00:00 AM | 28 | 24.5 | 30.5 | 124
B-19322 VIALE 26 | P179 | Concreto | Torre 1 Pilote 37 | 2025-09-12 | 10/10/2025 12:00:00 AM | 28 | 24.5 | 33.8 | 138
B-19322 VIALE 26 | P179 | Concreto | Torre 1 Pilote 37 | 2025-09-12 | 9/26/2025 12:00:00 AM | 14 | 24.5 | 28 | 114
B-19322 VIALE 26 | P179 | Concreto | Torre 1 Pilote 37 | 2025-09-12 | 9/26/2025 12:00:00 AM | 14 | 24.5 | 23.9 | 97
B-19322 VIALE 26 | P179 | Concreto | Torre 1 Pilote 37 | 2025-09-12 | 9/26/2025 12:00:00 AM | 14 | 24.5 | 31.2 | 127
B-19322 VIALE 26 | P179 | Concreto | Torre 1 Pilote 37 | 2025-09-12 | 9/19/2025 12:00:00 AM | 7 | 24.5 | 24.5 | 100
B-19322 VIALE 26 | P179 | Concreto | Torre 1 Pilote 37 | 2025-09-12 | 9/19/2025 12:00:00 AM | 7 | 24.5 | 25.7 | 105
B-19322 VIALE 26 | P179 | Concreto | Torre 1 Pilote 37 | 2025-09-12 | 9/19/2025 12:00:00 AM | 7 | 24.5 | 27.6 | 112
B-19322 VIALE 26 | P180 | Concreto | Torre 1 Pilote 83 | 2025-09-12 | 10/10/2025 12:00:00 AM | 28 | 24.5 | 26.2 | 107
B-19322 VIALE 26 | P180 | Concreto | Torre 1 Pilote 83 | 2025-09-12 | 10/10/2025 12:00:00 AM | 28 | 24.5 | 30.7 | 125
B-19322 VIALE 26 | P180 | Concreto | Torre 1 Pilote 83 | 2025-09-12 | 10/10/2025 12:00:00 AM | 28 | 24.5 | 32.1 | 131
B-19322 VIALE 26 | P180 | Concreto | Torre 1 Pilote 83 | 2025-09-12 | 9/26/2025 12:00:00 AM | 14 | 24.5 | 28.6 | 117
B-19322 VIALE 26 | P180 | Concreto | Torre 1 Pilote 83 | 2025-09-12 | 9/26/2025 12:00:00 AM | 14 | 24.5 | 31.4 | 128
B-19322 VIALE 26 | P180 | Concreto | Torre 1 Pilote 83 | 2025-09-12 | 9/26/2025 12:00:00 AM | 14 | 24.5 | 52.1 | 213
B-19322 VIALE 26 | P180 | Concreto | Torre 1 Pilote 83 | 2025-09-12 | 9/19/2025 12:00:00 AM | 7 | 24.5 | 27 | 110
B-19322 VIALE 26 | P180 | Concreto | Torre 1 Pilote 83 | 2025-09-12 | 9/19/2025 12:00:00 AM | 7 | 24.5 | 24.6 | 100
B-19322 VIALE 26 | P180 | Concreto | Torre 1 Pilote 83 | 2025-09-12 | 9/19/2025 12:00:00 AM | 7 | 24.5 | 23.6 | 96
B-19322 VIALE 26 | P177 | Concreto | Torre 2 Pilote 60 (Adicional) | 2025-09-11 | 10/9/2025 12:00:00 AM | 28 | 24.5 | 31.1 | 127
B-19322 VIALE 26 | P177 | Concreto | Torre 2 Pilote 60 (Adicional) | 2025-09-11 | 10/9/2025 12:00:00 AM | 28 | 24.5 | 32.3 | 132
B-19322 VIALE 26 | P177 | Concreto | Torre 2 Pilote 60 (Adicional) | 2025-09-11 | 10/9/2025 12:00:00 AM | 28 | 24.5 | 24 | 98
B-19322 VIALE 26 | P177 | Concreto | Torre 2 Pilote 60 (Adicional) | 2025-09-11 | 9/25/2025 12:00:00 AM | 14 | 24.5 | 24.4 | 100
B-19322 VIALE 26 | P177 | Concreto | Torre 2 Pilote 60 (Adicional) | 2025-09-11 | 9/25/2025 12:00:00 AM | 14 | 24.5 | 23.8 | 97
B-19322 VIALE 26 | P177 | Concreto | Torre 2 Pilote 60 (Adicional) | 2025-09-11 | 9/25/2025 12:00:00 AM | 14 | 24.5 | 24.7 | 101
B-19322 VIALE 26 | P177 | Concreto | Torre 2 Pilote 60 (Adicional) | 2025-09-11 | 9/18/2025 12:00:00 AM | 7 | 24.5 | 19.9 | 81
B-19322 VIALE 26 | P177 | Concreto | Torre 2 Pilote 60 (Adicional) | 2025-09-11 | 9/18/2025 12:00:00 AM | 7 | 24.5 | 18.8 | 77
B-19322 VIALE 26 | P177 | Concreto | Torre 2 Pilote 60 (Adicional) | 2025-09-11 | 9/18/2025 12:00:00 AM | 7 | 24.5 | 20.2 | 82
B-19322 VIALE 26 | P178 | Concreto | Torre 2 Pilote 53 (Adicional) | 2025-09-11 | 10/9/2025 12:00:00 AM | 28 | 24.5 | 26.9 | 110
B-19322 VIALE 26 | P178 | Concreto | Torre 2 Pilote 53 (Adicional) | 2025-09-11 | 10/9/2025 12:00:00 AM | 28 | 24.5 | 24.9 | 102
B-19322 VIALE 26 | P178 | Concreto | Torre 2 Pilote 53 (Adicional) | 2025-09-11 | 10/9/2025 12:00:00 AM | 28 | 24.5 | 21 | 86
B-19322 VIALE 26 | P178 | Concreto | Torre 2 Pilote 53 (Adicional) | 2025-09-11 | 9/25/2025 12:00:00 AM | 14 | 24.5 | 25.3 | 103
B-19322 VIALE 26 | P178 | Concreto | Torre 2 Pilote 53 (Adicional) | 2025-09-11 | 9/25/2025 12:00:00 AM | 14 | 24.5 | 24.1 | 98
B-19322 VIALE 26 | P178 | Concreto | Torre 2 Pilote 53 (Adicional) | 2025-09-11 | 9/25/2025 12:00:00 AM | 14 | 24.5 | 24.4 | 99
B-19322 VIALE 26 | P178 | Concreto | Torre 2 Pilote 53 (Adicional) | 2025-09-11 | 9/18/2025 12:00:00 AM | 7 | 24.5 | 20.4 | 83
B-19322 VIALE 26 | P178 | Concreto | Torre 2 Pilote 53 (Adicional) | 2025-09-11 | 9/18/2025 12:00:00 AM | 7 | 24.5 | 20 | 82
B-19322 VIALE 26 | P178 | Concreto | Torre 2 Pilote 53 (Adicional) | 2025-09-11 | 9/18/2025 12:00:00 AM | 7 | 24.5 | 19.7 | 80
B-19322 VIALE 26 | P175 | Concreto | Torre 1 Pilote 36 | 2025-09-10 | 10/8/2025 12:00:00 AM | 28 | 24.5 | 30 | 122
B-19322 VIALE 26 | P175 | Concreto | Torre 1 Pilote 36 | 2025-09-10 | 10/8/2025 12:00:00 AM | 28 | 24.5 | 28.4 | 116
B-19322 VIALE 26 | P175 | Concreto | Torre 1 Pilote 36 | 2025-09-10 | 10/8/2025 12:00:00 AM | 28 | 24.5 | 31.2 | 128
B-19322 VIALE 26 | P175 | Concreto | Torre 1 Pilote 36 | 2025-09-10 | 9/24/2025 12:00:00 AM | 14 | 24.5 | 23.2 | 95
B-19322 VIALE 26 | P175 | Concreto | Torre 1 Pilote 36 | 2025-09-10 | 9/24/2025 12:00:00 AM | 14 | 24.5 | 26.2 | 107
B-19322 VIALE 26 | P175 | Concreto | Torre 1 Pilote 36 | 2025-09-10 | 9/24/2025 12:00:00 AM | 14 | 24.5 | 23.3 | 95
B-19322 VIALE 26 | P175 | Concreto | Torre 1 Pilote 36 | 2025-09-10 | 9/17/2025 12:00:00 AM | 7 | 24.5 | 19.9 | 81
B-19322 VIALE 26 | P175 | Concreto | Torre 1 Pilote 36 | 2025-09-10 | 9/17/2025 12:00:00 AM | 7 | 24.5 | 19.5 | 80
B-19322 VIALE 26 | P175 | Concreto | Torre 1 Pilote 36 | 2025-09-10 | 9/17/2025 12:00:00 AM | 7 | 24.5 | 18.4 | 75
B-19322 VIALE 26 | P176 | Concreto | Torre 2 Pilote 30 (Adicional) | 2025-09-10 | 10/8/2025 12:00:00 AM | 28 | 24.5 | 26.4 | 108
B-19322 VIALE 26 | P176 | Concreto | Torre 2 Pilote 30 (Adicional) | 2025-09-10 | 10/8/2025 12:00:00 AM | 28 | 24.5 | 27.5 | 112
B-19322 VIALE 26 | P176 | Concreto | Torre 2 Pilote 30 (Adicional) | 2025-09-10 | 10/8/2025 12:00:00 AM | 28 | 24.5 | 28.2 | 115
B-19322 VIALE 26 | P176 | Concreto | Torre 2 Pilote 30 (Adicional) | 2025-09-10 | 9/24/2025 12:00:00 AM | 14 | 24.5 | 19 | 77
B-19322 VIALE 26 | P176 | Concreto | Torre 2 Pilote 30 (Adicional) | 2025-09-10 | 9/24/2025 12:00:00 AM | 14 | 24.5 | 18.4 | 75
B-19322 VIALE 26 | P176 | Concreto | Torre 2 Pilote 30 (Adicional) | 2025-09-10 | 9/24/2025 12:00:00 AM | 14 | 24.5 | 20.5 | 84
B-19322 VIALE 26 | P176 | Concreto | Torre 2 Pilote 30 (Adicional) | 2025-09-10 | 9/17/2025 12:00:00 AM | 7 | 24.5 | 12.7 | 52
B-19322 VIALE 26 | P176 | Concreto | Torre 2 Pilote 30 (Adicional) | 2025-09-10 | 9/17/2025 12:00:00 AM | 7 | 24.5 | 10.9 | 44
B-19322 VIALE 26 | P176 | Concreto | Torre 2 Pilote 30 (Adicional) | 2025-09-10 | 9/17/2025 12:00:00 AM | 7 | 24.5 | 11.3 | 46
B-19322 VIALE 26 | P173 | Concreto | Torre 1 Pilote 15 | 2025-09-08 | 11/3/2025 12:00:00 AM | 56 | 24.5 | 20.5 | 84
B-19322 VIALE 26 | P173 | Concreto | Torre 1 Pilote 15 | 2025-09-08 | 11/3/2025 12:00:00 AM | 56 | 24.5 | 18.5 | 76
B-19322 VIALE 26 | P173 | Concreto | Torre 1 Pilote 15 | 2025-09-08 | 11/3/2025 12:00:00 AM | 56 | 24.5 | 21.5 | 88
B-19322 VIALE 26 | P173 | Concreto | Torre 1 Pilote 15 | 2025-09-08 | 10/6/2025 12:00:00 AM | 28 | 24.5 | 17 | 69
B-19322 VIALE 26 | P173 | Concreto | Torre 1 Pilote 15 | 2025-09-08 | 10/6/2025 12:00:00 AM | 28 | 24.5 | 18.7 | 76
B-19322 VIALE 26 | P173 | Concreto | Torre 1 Pilote 15 | 2025-09-08 | 10/6/2025 12:00:00 AM | 28 | 24.5 | 19.4 | 79
B-19322 VIALE 26 | P173 | Concreto | Torre 1 Pilote 15 | 2025-09-08 | 9/22/2025 12:00:00 AM | 14 | 24.5 | 15.6 | 64
B-19322 VIALE 26 | P173 | Concreto | Torre 1 Pilote 15 | 2025-09-08 | 9/22/2025 12:00:00 AM | 14 | 24.5 | 16 | 65
B-19322 VIALE 26 | P173 | Concreto | Torre 1 Pilote 15 | 2025-09-08 | 9/22/2025 12:00:00 AM | 14 | 24.5 | 15.2 | 62
B-19322 VIALE 26 | P173 | Concreto | Torre 1 Pilote 15 | 2025-09-08 | 9/15/2025 12:00:00 AM | 7 | 24.5 | 11.9 | 49
B-19322 VIALE 26 | P173 | Concreto | Torre 1 Pilote 15 | 2025-09-08 | 9/15/2025 12:00:00 AM | 7 | 24.5 | 13.1 | 54
B-19322 VIALE 26 | P173 | Concreto | Torre 1 Pilote 15 | 2025-09-08 | 9/15/2025 12:00:00 AM | 7 | 24.5 | 10.5 | 43
B-19322 VIALE 26 | P174 | Concreto | Torre 1 Pilote 25 | 2025-09-08 | 10/6/2025 12:00:00 AM | 28 | 24.5 | 29.1 | 119
B-19322 VIALE 26 | P174 | Concreto | Torre 1 Pilote 25 | 2025-09-08 | 10/6/2025 12:00:00 AM | 28 | 24.5 | 28.5 | 116
B-19322 VIALE 26 | P174 | Concreto | Torre 1 Pilote 25 | 2025-09-08 | 10/6/2025 12:00:00 AM | 28 | 24.5 | 31.7 | 129
B-19322 VIALE 26 | P174 | Concreto | Torre 1 Pilote 25 | 2025-09-08 | 9/22/2025 12:00:00 AM | 14 | 24.5 | 26.2 | 107
B-19322 VIALE 26 | P174 | Concreto | Torre 1 Pilote 25 | 2025-09-08 | 9/22/2025 12:00:00 AM | 14 | 24.5 | 26.9 | 110
B-19322 VIALE 26 | P174 | Concreto | Torre 1 Pilote 25 | 2025-09-08 | 9/22/2025 12:00:00 AM | 14 | 24.5 | 23.3 | 95
B-19322 VIALE 26 | P174 | Concreto | Torre 1 Pilote 25 | 2025-09-08 | 9/15/2025 12:00:00 AM | 7 | 24.5 | 19.2 | 78
B-19322 VIALE 26 | P174 | Concreto | Torre 1 Pilote 25 | 2025-09-08 | 9/15/2025 12:00:00 AM | 7 | 24.5 | 19.6 | 80
B-19322 VIALE 26 | P174 | Concreto | Torre 1 Pilote 25 | 2025-09-08 | 9/15/2025 12:00:00 AM | 7 | 24.5 | 18.7 | 76
B-19322 VIALE 26 | P172 | Concreto | Torre 1 Pilote 84 | 2025-09-06 | 10/4/2025 12:00:00 AM | 28 | 24.5 | 26.1 | 106
B-19322 VIALE 26 | P172 | Concreto | Torre 1 Pilote 84 | 2025-09-06 | 10/4/2025 12:00:00 AM | 28 | 24.5 | 25.4 | 104
B-19322 VIALE 26 | P172 | Concreto | Torre 1 Pilote 84 | 2025-09-06 | 10/4/2025 12:00:00 AM | 28 | 24.5 | 26.1 | 106
B-19322 VIALE 26 | P172 | Concreto | Torre 1 Pilote 84 | 2025-09-06 | 9/20/2025 12:00:00 AM | 14 | 24.5 | 21.4 | 87
B-19322 VIALE 26 | P172 | Concreto | Torre 1 Pilote 84 | 2025-09-06 | 9/20/2025 12:00:00 AM | 14 | 24.5 | 21.3 | 87
B-19322 VIALE 26 | P172 | Concreto | Torre 1 Pilote 84 | 2025-09-06 | 9/20/2025 12:00:00 AM | 14 | 24.5 | 22.4 | 91
B-19322 VIALE 26 | P172 | Concreto | Torre 1 Pilote 84 | 2025-09-06 | 9/13/2025 12:00:00 AM | 7 | 24.5 | 15.5 | 63
B-19322 VIALE 26 | P172 | Concreto | Torre 1 Pilote 84 | 2025-09-06 | 9/13/2025 12:00:00 AM | 7 | 24.5 | 19 | 78
B-19322 VIALE 26 | P172 | Concreto | Torre 1 Pilote 84 | 2025-09-06 | 9/13/2025 12:00:00 AM | 7 | 24.5 | 18 | 74
B-19322 VIALE 26 | P171 | Concreto | Torre 1 Pilote 87 | 2025-09-05 | 10/31/2025 12:00:00 AM | 56 | 24.5 | 31.2 | 127
B-19322 VIALE 26 | P171 | Concreto | Torre 1 Pilote 87 | 2025-09-05 | 10/31/2025 12:00:00 AM | 56 | 24.5 | 31.5 | 128
B-19322 VIALE 26 | P171 | Concreto | Torre 1 Pilote 87 | 2025-09-05 | 10/31/2025 12:00:00 AM | 56 | 24.5 | 29.5 | 120
B-19322 VIALE 26 | P171 | Concreto | Torre 1 Pilote 87 | 2025-09-05 | 10/3/2025 12:00:00 AM | 28 | 24.5 | 21.4 | 87
B-19322 VIALE 26 | P171 | Concreto | Torre 1 Pilote 87 | 2025-09-05 | 10/3/2025 12:00:00 AM | 28 | 24.5 | 22.6 | 92
B-19322 VIALE 26 | P171 | Concreto | Torre 1 Pilote 87 | 2025-09-05 | 10/3/2025 12:00:00 AM | 28 | 24.5 | 19.3 | 79
B-19322 VIALE 26 | P171 | Concreto | Torre 1 Pilote 87 | 2025-09-05 | 9/19/2025 12:00:00 AM | 14 | 24.5 | 20.5 | 84
B-19322 VIALE 26 | P171 | Concreto | Torre 1 Pilote 87 | 2025-09-05 | 9/19/2025 12:00:00 AM | 14 | 24.5 | 19.9 | 81
B-19322 VIALE 26 | P171 | Concreto | Torre 1 Pilote 87 | 2025-09-05 | 9/19/2025 12:00:00 AM | 14 | 24.5 | 21.1 | 86
B-19322 VIALE 26 | P171 | Concreto | Torre 1 Pilote 87 | 2025-09-05 | 9/13/2025 12:00:00 AM | 8 | 24.5 | 21.6 | 88
B-19322 VIALE 26 | P171 | Concreto | Torre 1 Pilote 87 | 2025-09-05 | 9/13/2025 12:00:00 AM | 8 | 24.5 | 19.9 | 81
B-19322 VIALE 26 | P171 | Concreto | Torre 1 Pilote 87 | 2025-09-05 | 9/13/2025 12:00:00 AM | 8 | 24.5 | 20.1 | 82
B-19322 VIALE 26 | P169 | Concreto | Torre 1 Pilote 32 | 2025-09-04 | 10/30/2025 12:00:00 AM | 56 | 24.5 | 19.4 | 79
B-19322 VIALE 26 | P169 | Concreto | Torre 1 Pilote 32 | 2025-09-04 | 10/30/2025 12:00:00 AM | 56 | 24.5 | 21.3 | 87
B-19322 VIALE 26 | P169 | Concreto | Torre 1 Pilote 32 | 2025-09-04 | 10/30/2025 12:00:00 AM | 56 | 24.5 | 20.7 | 84
B-19322 VIALE 26 | P169 | Concreto | Torre 1 Pilote 32 | 2025-09-04 | 10/2/2025 12:00:00 AM | 28 | 24.5 | 19.8 | 81
B-19322 VIALE 26 | P169 | Concreto | Torre 1 Pilote 32 | 2025-09-04 | 10/2/2025 12:00:00 AM | 28 | 24.5 | 16.6 | 68
B-19322 VIALE 26 | P169 | Concreto | Torre 1 Pilote 32 | 2025-09-04 | 10/2/2025 12:00:00 AM | 28 | 24.5 | 14.8 | 60
B-19322 VIALE 26 | P169 | Concreto | Torre 1 Pilote 32 | 2025-09-04 | 9/18/2025 12:00:00 AM | 14 | 24.5 | 15.3 | 62
B-19322 VIALE 26 | P169 | Concreto | Torre 1 Pilote 32 | 2025-09-04 | 9/18/2025 12:00:00 AM | 14 | 24.5 | 13.3 | 54
B-19322 VIALE 26 | P169 | Concreto | Torre 1 Pilote 32 | 2025-09-04 | 9/18/2025 12:00:00 AM | 14 | 24.5 | 15.1 | 62
B-19322 VIALE 26 | P169 | Concreto | Torre 1 Pilote 32 | 2025-09-04 | 9/13/2025 12:00:00 AM | 9 | 24.5 | 15.3 | 63
B-19322 VIALE 26 | P169 | Concreto | Torre 1 Pilote 32 | 2025-09-04 | 9/13/2025 12:00:00 AM | 9 | 24.5 | 14.1 | 58
B-19322 VIALE 26 | P169 | Concreto | Torre 1 Pilote 32 | 2025-09-04 | 9/13/2025 12:00:00 AM | 9 | 24.5 | 15.1 | 62
B-19322 VIALE 26 | P170 | Concreto | Torre 1 Pilote 85 | 2025-09-04 | 10/30/2025 12:00:00 AM | 56 | 24.5 | 22.5 | 92
B-19322 VIALE 26 | P170 | Concreto | Torre 1 Pilote 85 | 2025-09-04 | 10/30/2025 12:00:00 AM | 56 | 24.5 | 24.1 | 98
B-19322 VIALE 26 | P170 | Concreto | Torre 1 Pilote 85 | 2025-09-04 | 10/30/2025 12:00:00 AM | 56 | 24.5 | 23.2 | 95
B-19322 VIALE 26 | P170 | Concreto | Torre 1 Pilote 85 | 2025-09-04 | 10/2/2025 12:00:00 AM | 28 | 24.5 | 24.2 | 99
B-19322 VIALE 26 | P170 | Concreto | Torre 1 Pilote 85 | 2025-09-04 | 10/2/2025 12:00:00 AM | 28 | 24.5 | 24.7 | 101
B-19322 VIALE 26 | P170 | Concreto | Torre 1 Pilote 85 | 2025-09-04 | 10/2/2025 12:00:00 AM | 28 | 24.5 | 22.6 | 92
B-19322 VIALE 26 | P170 | Concreto | Torre 1 Pilote 85 | 2025-09-04 | 9/18/2025 12:00:00 AM | 14 | 24.5 | 18 | 73
B-19322 VIALE 26 | P170 | Concreto | Torre 1 Pilote 85 | 2025-09-04 | 9/18/2025 12:00:00 AM | 14 | 24.5 | 17.8 | 73
B-19322 VIALE 26 | P170 | Concreto | Torre 1 Pilote 85 | 2025-09-04 | 9/18/2025 12:00:00 AM | 14 | 24.5 | 17.4 | 71
B-19322 VIALE 26 | P170 | Concreto | Torre 1 Pilote 85 | 2025-09-04 | 9/13/2025 12:00:00 AM | 9 | 24.5 | 16.5 | 67
B-19322 VIALE 26 | P170 | Concreto | Torre 1 Pilote 85 | 2025-09-04 | 9/13/2025 12:00:00 AM | 9 | 24.5 | 17 | 69
B-19322 VIALE 26 | P170 | Concreto | Torre 1 Pilote 85 | 2025-09-04 | 9/13/2025 12:00:00 AM | 9 | 24.5 | 17.4 | 71
B-19322 VIALE 26 | P167 | Concreto | Torre grua Pilote B-1 | 2025-09-03 | 10/1/2025 12:00:00 AM | 28 | 24.5 | 29.1 | 119
B-19322 VIALE 26 | P167 | Concreto | Torre grua Pilote B-1 | 2025-09-03 | 10/1/2025 12:00:00 AM | 28 | 24.5 | 32.5 | 133
B-19322 VIALE 26 | P167 | Concreto | Torre grua Pilote B-1 | 2025-09-03 | 10/1/2025 12:00:00 AM | 28 | 24.5 | 30 | 122
B-19322 VIALE 26 | P167 | Concreto | Torre grua Pilote B-1 | 2025-09-03 | 9/17/2025 12:00:00 AM | 14 | 24.5 | 24 | 98
B-19322 VIALE 26 | P167 | Concreto | Torre grua Pilote B-1 | 2025-09-03 | 9/17/2025 12:00:00 AM | 14 | 24.5 | 23 | 94
B-19322 VIALE 26 | P167 | Concreto | Torre grua Pilote B-1 | 2025-09-03 | 9/17/2025 12:00:00 AM | 14 | 24.5 | 25.7 | 105
B-19322 VIALE 26 | P167 | Concreto | Torre grua Pilote B-1 | 2025-09-03 | 9/10/2025 12:00:00 AM | 7 | 24.5 | 23.7 | 96
B-19322 VIALE 26 | P167 | Concreto | Torre grua Pilote B-1 | 2025-09-03 | 9/10/2025 12:00:00 AM | 7 | 24.5 | 24.6 | 100
B-19322 VIALE 26 | P167 | Concreto | Torre grua Pilote B-1 | 2025-09-03 | 9/10/2025 12:00:00 AM | 7 | 24.5 | 21.9 | 89
B-19322 VIALE 26 | P168 | Concreto | Torre 1 Pilote 40 | 2025-09-03 | 10/29/2025 12:00:00 AM | 56 | 24.5 | 30.6 | 125
B-19322 VIALE 26 | P168 | Concreto | Torre 1 Pilote 40 | 2025-09-03 | 10/29/2025 12:00:00 AM | 56 | 24.5 | 29.2 | 119
B-19322 VIALE 26 | P168 | Concreto | Torre 1 Pilote 40 | 2025-09-03 | 10/29/2025 12:00:00 AM | 56 | 24.5 | 27.8 | 113
B-19322 VIALE 26 | P168 | Concreto | Torre 1 Pilote 40 | 2025-09-03 | 10/1/2025 12:00:00 AM | 28 | 24.5 | 20.8 | 85
B-19322 VIALE 26 | P168 | Concreto | Torre 1 Pilote 40 | 2025-09-03 | 10/1/2025 12:00:00 AM | 28 | 24.5 | 27.3 | 111
B-19322 VIALE 26 | P168 | Concreto | Torre 1 Pilote 40 | 2025-09-03 | 10/1/2025 12:00:00 AM | 28 | 24.5 | 19.7 | 80
B-19322 VIALE 26 | P168 | Concreto | Torre 1 Pilote 40 | 2025-09-03 | 9/17/2025 12:00:00 AM | 14 | 24.5 | 22 | 90
B-19322 VIALE 26 | P168 | Concreto | Torre 1 Pilote 40 | 2025-09-03 | 9/17/2025 12:00:00 AM | 14 | 24.5 | 19.2 | 78
B-19322 VIALE 26 | P168 | Concreto | Torre 1 Pilote 40 | 2025-09-03 | 9/17/2025 12:00:00 AM | 14 | 24.5 | 19.3 | 79
B-19322 VIALE 26 | P168 | Concreto | Torre 1 Pilote 40 | 2025-09-03 | 9/10/2025 12:00:00 AM | 7 | 24.5 | 18.3 | 75
B-19322 VIALE 26 | P168 | Concreto | Torre 1 Pilote 40 | 2025-09-03 | 9/10/2025 12:00:00 AM | 7 | 24.5 | 19.5 | 80
B-19322 VIALE 26 | P168 | Concreto | Torre 1 Pilote 40 | 2025-09-03 | 9/10/2025 12:00:00 AM | 7 | 24.5 | 18.3 | 75
B-19322 VIALE 26 | P165 | Concreto | Torre 1 Pilote 24 | 2025-09-02 | 9/30/2025 12:00:00 AM | 28 | 24.5 | 21.4 | 87
B-19322 VIALE 26 | P165 | Concreto | Torre 1 Pilote 24 | 2025-09-02 | 9/30/2025 12:00:00 AM | 28 | 24.5 | 25.4 | 104
B-19322 VIALE 26 | P165 | Concreto | Torre 1 Pilote 24 | 2025-09-02 | 9/30/2025 12:00:00 AM | 28 | 24.5 | 25.1 | 103
B-19322 VIALE 26 | P165 | Concreto | Torre 1 Pilote 24 | 2025-09-02 | 9/16/2025 12:00:00 AM | 14 | 24.5 | 18 | 74
B-19322 VIALE 26 | P165 | Concreto | Torre 1 Pilote 24 | 2025-09-02 | 9/16/2025 12:00:00 AM | 14 | 24.5 | 18.7 | 76
B-19322 VIALE 26 | P165 | Concreto | Torre 1 Pilote 24 | 2025-09-02 | 9/16/2025 12:00:00 AM | 14 | 24.5 | 21.4 | 87
B-19322 VIALE 26 | P165 | Concreto | Torre 1 Pilote 24 | 2025-09-02 | 9/9/2025 12:00:00 AM | 7 | 24.5 | 15.1 | 62
B-19322 VIALE 26 | P165 | Concreto | Torre 1 Pilote 24 | 2025-09-02 | 9/9/2025 12:00:00 AM | 7 | 24.5 | 17.1 | 70
B-19322 VIALE 26 | P165 | Concreto | Torre 1 Pilote 24 | 2025-09-02 | 9/9/2025 12:00:00 AM | 7 | 24.5 | 18.7 | 76
B-19322 VIALE 26 | P166 | Concreto | Torre 1 Pilote 34 | 2025-09-02 | 10/28/2025 12:00:00 AM | 56 | 24.5 | 29.3 | 119
B-19322 VIALE 26 | P166 | Concreto | Torre 1 Pilote 34 | 2025-09-02 | 10/28/2025 12:00:00 AM | 56 | 24.5 | 28.1 | 115
B-19322 VIALE 26 | P166 | Concreto | Torre 1 Pilote 34 | 2025-09-02 | 10/28/2025 12:00:00 AM | 56 | 24.5 | 28.1 | 115
B-19322 VIALE 26 | P166 | Concreto | Torre 1 Pilote 34 | 2025-09-02 | 9/30/2025 12:00:00 AM | 28 | 24.5 | 18.6 | 76
B-19322 VIALE 26 | P166 | Concreto | Torre 1 Pilote 34 | 2025-09-02 | 9/30/2025 12:00:00 AM | 28 | 24.5 | 22.9 | 93
B-19322 VIALE 26 | P166 | Concreto | Torre 1 Pilote 34 | 2025-09-02 | 9/30/2025 12:00:00 AM | 28 | 24.5 | 24.3 | 99
B-19322 VIALE 26 | P166 | Concreto | Torre 1 Pilote 34 | 2025-09-02 | 9/16/2025 12:00:00 AM | 14 | 24.5 | 17.3 | 71
B-19322 VIALE 26 | P166 | Concreto | Torre 1 Pilote 34 | 2025-09-02 | 9/16/2025 12:00:00 AM | 14 | 24.5 | 17.6 | 72
B-19322 VIALE 26 | P166 | Concreto | Torre 1 Pilote 34 | 2025-09-02 | 9/16/2025 12:00:00 AM | 14 | 24.5 | 21.6 | 88
B-19322 VIALE 26 | P166 | Concreto | Torre 1 Pilote 34 | 2025-09-02 | 9/9/2025 12:00:00 AM | 7 | 24.5 | 16 | 65
B-19322 VIALE 26 | P166 | Concreto | Torre 1 Pilote 34 | 2025-09-02 | 9/9/2025 12:00:00 AM | 7 | 24.5 | 16.4 | 67
B-19322 VIALE 26 | P166 | Concreto | Torre 1 Pilote 34 | 2025-09-02 | 9/9/2025 12:00:00 AM | 7 | 24.5 | 17.3 | 71
B-19322 VIALE 26 | P163 | Concreto | Torre grua Pilote A-2 | 2025-09-01 | 9/29/2025 12:00:00 AM | 28 | 24.5 | 34.4 | 140
B-19322 VIALE 26 | P163 | Concreto | Torre grua Pilote A-2 | 2025-09-01 | 9/29/2025 12:00:00 AM | 28 | 24.5 | 33.1 | 135
B-19322 VIALE 26 | P163 | Concreto | Torre grua Pilote A-2 | 2025-09-01 | 9/29/2025 12:00:00 AM | 28 | 24.5 | 34 | 138
B-19322 VIALE 26 | P163 | Concreto | Torre grua Pilote A-2 | 2025-09-01 | 9/15/2025 12:00:00 AM | 14 | 24.5 | 30.1 | 123
B-19322 VIALE 26 | P163 | Concreto | Torre grua Pilote A-2 | 2025-09-01 | 9/15/2025 12:00:00 AM | 14 | 24.5 | 29.6 | 121
B-19322 VIALE 26 | P163 | Concreto | Torre grua Pilote A-2 | 2025-09-01 | 9/15/2025 12:00:00 AM | 14 | 24.5 | 30.4 | 124
B-19322 VIALE 26 | P163 | Concreto | Torre grua Pilote A-2 | 2025-09-01 | 9/8/2025 12:00:00 AM | 7 | 24.5 | 22.3 | 91
B-19322 VIALE 26 | P163 | Concreto | Torre grua Pilote A-2 | 2025-09-01 | 9/8/2025 12:00:00 AM | 7 | 24.5 | 24.1 | 98
B-19322 VIALE 26 | P163 | Concreto | Torre grua Pilote A-2 | 2025-09-01 | 9/8/2025 12:00:00 AM | 7 | 24.5 | 24.1 | 98
B-19322 VIALE 26 | P164 | Concreto | Torre 1 Pilote 39 | 2025-09-01 | 9/29/2025 12:00:00 AM | 28 | 24.5 | 28.2 | 115
B-19322 VIALE 26 | P164 | Concreto | Torre 1 Pilote 39 | 2025-09-01 | 9/29/2025 12:00:00 AM | 28 | 24.5 | 28.6 | 117
B-19322 VIALE 26 | P164 | Concreto | Torre 1 Pilote 39 | 2025-09-01 | 9/29/2025 12:00:00 AM | 28 | 24.5 | 28 | 114
B-19322 VIALE 26 | P164 | Concreto | Torre 1 Pilote 39 | 2025-09-01 | 9/15/2025 12:00:00 AM | 14 | 24.5 | 21.8 | 89
B-19322 VIALE 26 | P164 | Concreto | Torre 1 Pilote 39 | 2025-09-01 | 9/15/2025 12:00:00 AM | 14 | 24.5 | 21.8 | 89
B-19322 VIALE 26 | P164 | Concreto | Torre 1 Pilote 39 | 2025-09-01 | 9/15/2025 12:00:00 AM | 14 | 24.5 | 23.1 | 94
B-19322 VIALE 26 | P164 | Concreto | Torre 1 Pilote 39 | 2025-09-01 | 9/8/2025 12:00:00 AM | 7 | 24.5 | 18 | 74
B-19322 VIALE 26 | P164 | Concreto | Torre 1 Pilote 39 | 2025-09-01 | 9/8/2025 12:00:00 AM | 7 | 24.5 | 19 | 78
B-19322 VIALE 26 | P164 | Concreto | Torre 1 Pilote 39 | 2025-09-01 | 9/8/2025 12:00:00 AM | 7 | 24.5 | 19.7 | 80
B-19322 VIALE 26 | P162 | Concreto | Torre 1 Pilote 31 | 2025-08-30 | 9/27/2025 12:00:00 AM | 28 | 24.5 | 34.3 | 140
B-19322 VIALE 26 | P162 | Concreto | Torre 1 Pilote 31 | 2025-08-30 | 9/27/2025 12:00:00 AM | 28 | 24.5 | 34.2 | 140
B-19322 VIALE 26 | P162 | Concreto | Torre 1 Pilote 31 | 2025-08-30 | 9/27/2025 12:00:00 AM | 28 | 24.5 | 33.5 | 137
B-19322 VIALE 26 | P162 | Concreto | Torre 1 Pilote 31 | 2025-08-30 | 9/13/2025 12:00:00 AM | 14 | 24.5 | 25.1 | 102
B-19322 VIALE 26 | P162 | Concreto | Torre 1 Pilote 31 | 2025-08-30 | 9/13/2025 12:00:00 AM | 14 | 24.5 | 30.6 | 125
B-19322 VIALE 26 | P162 | Concreto | Torre 1 Pilote 31 | 2025-08-30 | 9/13/2025 12:00:00 AM | 14 | 24.5 | 40 | 163
B-19322 VIALE 26 | P162 | Concreto | Torre 1 Pilote 31 | 2025-08-30 | 9/6/2025 12:00:00 AM | 7 | 24.5 | 23.3 | 95
B-19322 VIALE 26 | P162 | Concreto | Torre 1 Pilote 31 | 2025-08-30 | 9/6/2025 12:00:00 AM | 7 | 24.5 | 23.4 | 95
B-19322 VIALE 26 | P162 | Concreto | Torre 1 Pilote 31 | 2025-08-30 | 9/6/2025 12:00:00 AM | 7 | 24.5 | 22.6 | 92
B-19322 VIALE 26 | P160 | Concreto | Torre 1 Pilote 35 | 2025-08-29 | 9/26/2025 12:00:00 AM | 28 | 24.5 | 33 | 135
B-19322 VIALE 26 | P160 | Concreto | Torre 1 Pilote 35 | 2025-08-29 | 9/26/2025 12:00:00 AM | 28 | 24.5 | 25.8 | 105
B-19322 VIALE 26 | P160 | Concreto | Torre 1 Pilote 35 | 2025-08-29 | 9/26/2025 12:00:00 AM | 28 | 24.5 | 32.6 | 133
B-19322 VIALE 26 | P160 | Concreto | Torre 1 Pilote 35 | 2025-08-29 | 9/12/2025 12:00:00 AM | 14 | 24.5 | 24.7 | 101
B-19322 VIALE 26 | P160 | Concreto | Torre 1 Pilote 35 | 2025-08-29 | 9/12/2025 12:00:00 AM | 14 | 24.5 | 26.6 | 108
B-19322 VIALE 26 | P160 | Concreto | Torre 1 Pilote 35 | 2025-08-29 | 9/12/2025 12:00:00 AM | 14 | 24.5 | 24 | 98
B-19322 VIALE 26 | P160 | Concreto | Torre 1 Pilote 35 | 2025-08-29 | 9/5/2025 12:00:00 AM | 7 | 24.5 | 20.6 | 84
B-19322 VIALE 26 | P160 | Concreto | Torre 1 Pilote 35 | 2025-08-29 | 9/5/2025 12:00:00 AM | 7 | 24.5 | 20 | 82
B-19322 VIALE 26 | P160 | Concreto | Torre 1 Pilote 35 | 2025-08-29 | 9/5/2025 12:00:00 AM | 7 | 24.5 | 19.6 | 80
B-19322 VIALE 26 | P161 | Concreto | Torre 1 Pilote 34 | 2025-08-29 | 9/26/2025 12:00:00 AM | 28 | 24.5 | 27.4 | 112
B-19322 VIALE 26 | P161 | Concreto | Torre 1 Pilote 34 | 2025-08-29 | 9/26/2025 12:00:00 AM | 28 | 24.5 | 27.8 | 113
B-19322 VIALE 26 | P161 | Concreto | Torre 1 Pilote 34 | 2025-08-29 | 9/26/2025 12:00:00 AM | 28 | 24.5 | 29 | 118
B-19322 VIALE 26 | P161 | Concreto | Torre 1 Pilote 34 | 2025-08-29 | 9/12/2025 12:00:00 AM | 14 | 24.5 | 21.8 | 89
B-19322 VIALE 26 | P161 | Concreto | Torre 1 Pilote 34 | 2025-08-29 | 9/12/2025 12:00:00 AM | 14 | 24.5 | 22.7 | 93
B-19322 VIALE 26 | P161 | Concreto | Torre 1 Pilote 34 | 2025-08-29 | 9/12/2025 12:00:00 AM | 14 | 24.5 | 24.5 | 100
B-19322 VIALE 26 | P161 | Concreto | Torre 1 Pilote 34 | 2025-08-29 | 9/5/2025 12:00:00 AM | 7 | 24.5 | 17.8 | 72
B-19322 VIALE 26 | P161 | Concreto | Torre 1 Pilote 34 | 2025-08-29 | 9/5/2025 12:00:00 AM | 7 | 24.5 | 16.5 | 67
B-19322 VIALE 26 | P161 | Concreto | Torre 1 Pilote 34 | 2025-08-29 | 9/5/2025 12:00:00 AM | 7 | 24.5 | 17 | 69
B-19322 VIALE 26 | P158 | Concreto | Torre grua Pilote C-1 | 2025-08-28 | 9/25/2025 12:00:00 AM | 28 | 24.5 | 29.4 | 120
B-19322 VIALE 26 | P158 | Concreto | Torre grua Pilote C-1 | 2025-08-28 | 9/25/2025 12:00:00 AM | 28 | 24.5 | 28.2 | 115
B-19322 VIALE 26 | P158 | Concreto | Torre grua Pilote C-1 | 2025-08-28 | 9/25/2025 12:00:00 AM | 28 | 24.5 | 27.9 | 114
B-19322 VIALE 26 | P158 | Concreto | Torre grua Pilote C-1 | 2025-08-28 | 9/11/2025 12:00:00 AM | 14 | 24.5 | 28 | 114
B-19322 VIALE 26 | P158 | Concreto | Torre grua Pilote C-1 | 2025-08-28 | 9/11/2025 12:00:00 AM | 14 | 24.5 | 26.5 | 108
B-19322 VIALE 26 | P158 | Concreto | Torre grua Pilote C-1 | 2025-08-28 | 9/11/2025 12:00:00 AM | 14 | 24.5 | 26.7 | 109
B-19322 VIALE 26 | P158 | Concreto | Torre grua Pilote C-1 | 2025-08-28 | 9/4/2025 12:00:00 AM | 7 | 24.5 | 23.6 | 96
B-19322 VIALE 26 | P158 | Concreto | Torre grua Pilote C-1 | 2025-08-28 | 9/4/2025 12:00:00 AM | 7 | 24.5 | 23.7 | 97
B-19322 VIALE 26 | P158 | Concreto | Torre grua Pilote C-1 | 2025-08-28 | 9/4/2025 12:00:00 AM | 7 | 24.5 | 25.5 | 104
B-19322 VIALE 26 | P159 | Concreto | Torre 1 Pilote 88 | 2025-08-28 | 10/23/2025 12:00:00 AM | 56 | 24.5 | 20.1 | 82
B-19322 VIALE 26 | P159 | Concreto | Torre 1 Pilote 88 | 2025-08-28 | 10/23/2025 12:00:00 AM | 56 | 24.5 | 19.6 | 80
B-19322 VIALE 26 | P159 | Concreto | Torre 1 Pilote 88 | 2025-08-28 | 10/23/2025 12:00:00 AM | 56 | 24.5 | 27.6 | 113
B-19322 VIALE 26 | P159 | Concreto | Torre 1 Pilote 88 | 2025-08-28 | 9/25/2025 12:00:00 AM | 28 | 24.5 | 22 | 90
B-19322 VIALE 26 | P159 | Concreto | Torre 1 Pilote 88 | 2025-08-28 | 9/25/2025 12:00:00 AM | 28 | 24.5 | 23.8 | 97
B-19322 VIALE 26 | P159 | Concreto | Torre 1 Pilote 88 | 2025-08-28 | 9/25/2025 12:00:00 AM | 28 | 24.5 | 21.6 | 88
B-19322 VIALE 26 | P159 | Concreto | Torre 1 Pilote 88 | 2025-08-28 | 9/11/2025 12:00:00 AM | 14 | 24.5 | 20.3 | 83
B-19322 VIALE 26 | P159 | Concreto | Torre 1 Pilote 88 | 2025-08-28 | 9/11/2025 12:00:00 AM | 14 | 24.5 | 21.4 | 87
B-19322 VIALE 26 | P159 | Concreto | Torre 1 Pilote 88 | 2025-08-28 | 9/11/2025 12:00:00 AM | 14 | 24.5 | 20.4 | 83
B-19322 VIALE 26 | P159 | Concreto | Torre 1 Pilote 88 | 2025-08-28 | 9/4/2025 12:00:00 AM | 7 | 24.5 | 18.2 | 74
B-19322 VIALE 26 | P159 | Concreto | Torre 1 Pilote 88 | 2025-08-28 | 9/4/2025 12:00:00 AM | 7 | 24.5 | 17.6 | 72
B-19322 VIALE 26 | P159 | Concreto | Torre 1 Pilote 88 | 2025-08-28 | 9/4/2025 12:00:00 AM | 7 | 24.5 | 17.1 | 70
B-19322 VIALE 26 | P156 | Concreto | Torre 1 Pilote 86 | 2025-08-27 | 9/24/2025 12:00:00 AM | 28 | 24.5 | 24.5 | 100
B-19322 VIALE 26 | P156 | Concreto | Torre 1 Pilote 86 | 2025-08-27 | 9/24/2025 12:00:00 AM | 28 | 24.5 | 22.9 | 93
B-19322 VIALE 26 | P156 | Concreto | Torre 1 Pilote 86 | 2025-08-27 | 9/24/2025 12:00:00 AM | 28 | 24.5 | 24.8 | 101
B-19322 VIALE 26 | P156 | Concreto | Torre 1 Pilote 86 | 2025-08-27 | 9/10/2025 12:00:00 AM | 14 | 24.5 | 21.6 | 88
B-19322 VIALE 26 | P156 | Concreto | Torre 1 Pilote 86 | 2025-08-27 | 9/10/2025 12:00:00 AM | 14 | 24.5 | 22.5 | 92
B-19322 VIALE 26 | P156 | Concreto | Torre 1 Pilote 86 | 2025-08-27 | 9/10/2025 12:00:00 AM | 14 | 24.5 | 23.5 | 96
B-19322 VIALE 26 | P156 | Concreto | Torre 1 Pilote 86 | 2025-08-27 | 9/3/2025 12:00:00 AM | 7 | 24.5 | 31.5 | 128
B-19322 VIALE 26 | P156 | Concreto | Torre 1 Pilote 86 | 2025-08-27 | 9/3/2025 12:00:00 AM | 7 | 24.5 | 16.6 | 68
B-19322 VIALE 26 | P156 | Concreto | Torre 1 Pilote 86 | 2025-08-27 | 9/3/2025 12:00:00 AM | 7 | 24.5 | 19.3 | 79
B-19322 VIALE 26 | P157 | Concreto | Torre 1 Pilote 77 | 2025-08-27 | 9/24/2025 12:00:00 AM | 28 | 24.5 | 23.6 | 96
B-19322 VIALE 26 | P157 | Concreto | Torre 1 Pilote 77 | 2025-08-27 | 9/24/2025 12:00:00 AM | 28 | 24.5 | 24.2 | 99
B-19322 VIALE 26 | P157 | Concreto | Torre 1 Pilote 77 | 2025-08-27 | 9/24/2025 12:00:00 AM | 28 | 24.5 | 27 | 110
B-19322 VIALE 26 | P157 | Concreto | Torre 1 Pilote 77 | 2025-08-27 | 9/10/2025 12:00:00 AM | 14 | 24.5 | 19.7 | 80
B-19322 VIALE 26 | P157 | Concreto | Torre 1 Pilote 77 | 2025-08-27 | 9/10/2025 12:00:00 AM | 14 | 24.5 | 18.8 | 77
B-19322 VIALE 26 | P157 | Concreto | Torre 1 Pilote 77 | 2025-08-27 | 9/10/2025 12:00:00 AM | 14 | 24.5 | 21.3 | 87
B-19322 VIALE 26 | P157 | Concreto | Torre 1 Pilote 77 | 2025-08-27 | 9/3/2025 12:00:00 AM | 7 | 24.5 | 18.2 | 74
B-19322 VIALE 26 | P157 | Concreto | Torre 1 Pilote 77 | 2025-08-27 | 9/3/2025 12:00:00 AM | 7 | 24.5 | 18 | 73
B-19322 VIALE 26 | P157 | Concreto | Torre 1 Pilote 77 | 2025-08-27 | 9/3/2025 12:00:00 AM | 7 | 24.5 | 18.5 | 75
B-19322 VIALE 26 | P153 | Concreto | Torre grua Pilote A-1 | 2025-08-26 | 9/23/2025 12:00:00 AM | 28 | 24.5 | 29.7 | 121
B-19322 VIALE 26 | P153 | Concreto | Torre grua Pilote A-1 | 2025-08-26 | 9/23/2025 12:00:00 AM | 28 | 24.5 | 20.9 | 85
B-19322 VIALE 26 | P153 | Concreto | Torre grua Pilote A-1 | 2025-08-26 | 9/23/2025 12:00:00 AM | 28 | 24.5 | 31.9 | 130
B-19322 VIALE 26 | P153 | Concreto | Torre grua Pilote A-1 | 2025-08-26 | 9/9/2025 12:00:00 AM | 14 | 24.5 | 24.1 | 98
B-19322 VIALE 26 | P153 | Concreto | Torre grua Pilote A-1 | 2025-08-26 | 9/9/2025 12:00:00 AM | 14 | 24.5 | 22.8 | 93
B-19322 VIALE 26 | P153 | Concreto | Torre grua Pilote A-1 | 2025-08-26 | 9/9/2025 12:00:00 AM | 14 | 24.5 | 20.2 | 83
B-19322 VIALE 26 | P153 | Concreto | Torre grua Pilote A-1 | 2025-08-26 | 9/2/2025 12:00:00 AM | 7 | 24.5 | 19.7 | 80
B-19322 VIALE 26 | P153 | Concreto | Torre grua Pilote A-1 | 2025-08-26 | 9/2/2025 12:00:00 AM | 7 | 24.5 | 23.9 | 98
B-19322 VIALE 26 | P153 | Concreto | Torre grua Pilote A-1 | 2025-08-26 | 9/2/2025 12:00:00 AM | 7 | 24.5 | 21 | 86
B-19322 VIALE 26 | P154 | Concreto | Torre 1 Pilote 38 | 2025-08-26 | 9/23/2025 12:00:00 AM | 28 | 24.5 | 30.4 | 124
B-19322 VIALE 26 | P154 | Concreto | Torre 1 Pilote 38 | 2025-08-26 | 9/23/2025 12:00:00 AM | 28 | 24.5 | 27.7 | 113
B-19322 VIALE 26 | P154 | Concreto | Torre 1 Pilote 38 | 2025-08-26 | 9/23/2025 12:00:00 AM | 28 | 24.5 | 30.3 | 124
B-19322 VIALE 26 | P154 | Concreto | Torre 1 Pilote 38 | 2025-08-26 | 9/9/2025 12:00:00 AM | 14 | 24.5 | 20.7 | 84
B-19322 VIALE 26 | P154 | Concreto | Torre 1 Pilote 38 | 2025-08-26 | 9/9/2025 12:00:00 AM | 14 | 24.5 | 24.6 | 100
B-19322 VIALE 26 | P154 | Concreto | Torre 1 Pilote 38 | 2025-08-26 | 9/9/2025 12:00:00 AM | 14 | 24.5 | 22.4 | 92
B-19322 VIALE 26 | P154 | Concreto | Torre 1 Pilote 38 | 2025-08-26 | 9/2/2025 12:00:00 AM | 7 | 24.5 | 21.1 | 86
B-19322 VIALE 26 | P154 | Concreto | Torre 1 Pilote 38 | 2025-08-26 | 9/2/2025 12:00:00 AM | 7 | 24.5 | 23.3 | 95
B-19322 VIALE 26 | P154 | Concreto | Torre 1 Pilote 38 | 2025-08-26 | 9/2/2025 12:00:00 AM | 7 | 24.5 | 21.7 | 88
B-19322 VIALE 26 | P155 | Concreto | Torre 1 Pilote 64 | 2025-08-26 | 9/23/2025 12:00:00 AM | 28 | 24.5 | 25.5 | 104
B-19322 VIALE 26 | P155 | Concreto | Torre 1 Pilote 64 | 2025-08-26 | 9/23/2025 12:00:00 AM | 28 | 24.5 | 27.7 | 113
B-19322 VIALE 26 | P155 | Concreto | Torre 1 Pilote 64 | 2025-08-26 | 9/23/2025 12:00:00 AM | 28 | 24.5 | 26.9 | 110
B-19322 VIALE 26 | P155 | Concreto | Torre 1 Pilote 64 | 2025-08-26 | 9/9/2025 12:00:00 AM | 14 | 24.5 | 17.4 | 71
B-19322 VIALE 26 | P155 | Concreto | Torre 1 Pilote 64 | 2025-08-26 | 9/9/2025 12:00:00 AM | 14 | 24.5 | 21.6 | 88
B-19322 VIALE 26 | P155 | Concreto | Torre 1 Pilote 64 | 2025-08-26 | 9/9/2025 12:00:00 AM | 14 | 24.5 | 21.2 | 87
B-19322 VIALE 26 | P155 | Concreto | Torre 1 Pilote 64 | 2025-08-26 | 9/2/2025 12:00:00 AM | 7 | 24.5 | 18.6 | 76
B-19322 VIALE 26 | P155 | Concreto | Torre 1 Pilote 64 | 2025-08-26 | 9/2/2025 12:00:00 AM | 7 | 24.5 | 18 | 74
B-19322 VIALE 26 | P155 | Concreto | Torre 1 Pilote 64 | 2025-08-26 | 9/2/2025 12:00:00 AM | 7 | 24.5 | 19.3 | 79
B-19322 VIALE 26 | P151 | Concreto | Torre 1 Pilote 41 | 2025-08-25 | 9/22/2025 12:00:00 AM | 28 | 24.5 | 35.2 | 144
B-19322 VIALE 26 | P151 | Concreto | Torre 1 Pilote 41 | 2025-08-25 | 9/22/2025 12:00:00 AM | 28 | 24.5 | 33.4 | 136
B-19322 VIALE 26 | P151 | Concreto | Torre 1 Pilote 41 | 2025-08-25 | 9/22/2025 12:00:00 AM | 28 | 24.5 | 32.9 | 134
B-19322 VIALE 26 | P151 | Concreto | Torre 1 Pilote 41 | 2025-08-25 | 9/8/2025 12:00:00 AM | 14 | 24.5 | 30.1 | 123
B-19322 VIALE 26 | P151 | Concreto | Torre 1 Pilote 41 | 2025-08-25 | 9/8/2025 12:00:00 AM | 14 | 24.5 | 28.7 | 117
B-19322 VIALE 26 | P151 | Concreto | Torre 1 Pilote 41 | 2025-08-25 | 9/8/2025 12:00:00 AM | 14 | 24.5 | 31.1 | 127
B-19322 VIALE 26 | P151 | Concreto | Torre 1 Pilote 41 | 2025-08-25 | 9/2/2025 12:00:00 AM | 8 | 24.5 | 25.3 | 103
B-19322 VIALE 26 | P151 | Concreto | Torre 1 Pilote 41 | 2025-08-25 | 9/2/2025 12:00:00 AM | 8 | 24.5 | 25.6 | 105
B-19322 VIALE 26 | P151 | Concreto | Torre 1 Pilote 41 | 2025-08-25 | 9/2/2025 12:00:00 AM | 8 | 24.5 | 26 | 106
B-19322 VIALE 26 | P152 | Concreto | Torre 1 Pilote 82 | 2025-08-25 | 9/22/2025 12:00:00 AM | 28 | 24.5 | 27 | 110
B-19322 VIALE 26 | P152 | Concreto | Torre 1 Pilote 82 | 2025-08-25 | 9/22/2025 12:00:00 AM | 28 | 24.5 | 26.4 | 108
B-19322 VIALE 26 | P152 | Concreto | Torre 1 Pilote 82 | 2025-08-25 | 9/22/2025 12:00:00 AM | 28 | 24.5 | 30.1 | 123
B-19322 VIALE 26 | P152 | Concreto | Torre 1 Pilote 82 | 2025-08-25 | 9/8/2025 12:00:00 AM | 14 | 24.5 | 22.1 | 90
B-19322 VIALE 26 | P152 | Concreto | Torre 1 Pilote 82 | 2025-08-25 | 9/8/2025 12:00:00 AM | 14 | 24.5 | 22 | 90
B-19322 VIALE 26 | P152 | Concreto | Torre 1 Pilote 82 | 2025-08-25 | 9/8/2025 12:00:00 AM | 14 | 24.5 | 22.1 | 90
B-19322 VIALE 26 | P152 | Concreto | Torre 1 Pilote 82 | 2025-08-25 | 9/2/2025 12:00:00 AM | 8 | 24.5 | 20.3 | 83
B-19322 VIALE 26 | P152 | Concreto | Torre 1 Pilote 82 | 2025-08-25 | 9/2/2025 12:00:00 AM | 8 | 24.5 | 18.7 | 76
B-19322 VIALE 26 | P152 | Concreto | Torre 1 Pilote 82 | 2025-08-25 | 9/2/2025 12:00:00 AM | 8 | 24.5 | 21.1 | 86
B-19322 VIALE 26 | P150 | Concreto | Torre 1 Pilote 56 | 2025-08-23 | 9/20/2025 12:00:00 AM | 28 | 24.5 | 25.1 | 102
B-19322 VIALE 26 | P150 | Concreto | Torre 1 Pilote 56 | 2025-08-23 | 9/20/2025 12:00:00 AM | 28 | 24.5 | 22.8 | 93
B-19322 VIALE 26 | P150 | Concreto | Torre 1 Pilote 56 | 2025-08-23 | 9/20/2025 12:00:00 AM | 28 | 24.5 | 26.1 | 106
B-19322 VIALE 26 | P150 | Concreto | Torre 1 Pilote 56 | 2025-08-23 | 9/6/2025 12:00:00 AM | 14 | 24.5 | 20.2 | 82
B-19322 VIALE 26 | P150 | Concreto | Torre 1 Pilote 56 | 2025-08-23 | 9/6/2025 12:00:00 AM | 14 | 24.5 | 20.1 | 82
B-19322 VIALE 26 | P150 | Concreto | Torre 1 Pilote 56 | 2025-08-23 | 9/6/2025 12:00:00 AM | 14 | 24.5 | 20.1 | 82
B-19322 VIALE 26 | P150 | Concreto | Torre 1 Pilote 56 | 2025-08-23 | 9/2/2025 12:00:00 AM | 10 | 24.5 | 21.3 | 87
B-19322 VIALE 26 | P150 | Concreto | Torre 1 Pilote 56 | 2025-08-23 | 9/2/2025 12:00:00 AM | 10 | 24.5 | 21.5 | 88
B-19322 VIALE 26 | P150 | Concreto | Torre 1 Pilote 56 | 2025-08-23 | 9/2/2025 12:00:00 AM | 10 | 24.5 | 20.5 | 84
B-19322 VIALE 26 | P149 | Concreto | Torre 1 Pilote 42 | 2025-08-22 | 9/19/2025 12:00:00 AM | 28 | 24.5 | 25.5 | 104
B-19322 VIALE 26 | P149 | Concreto | Torre 1 Pilote 42 | 2025-08-22 | 9/19/2025 12:00:00 AM | 28 | 24.5 | 26.6 | 109
B-19322 VIALE 26 | P149 | Concreto | Torre 1 Pilote 42 | 2025-08-22 | 9/19/2025 12:00:00 AM | 28 | 24.5 | 28.1 | 115
B-19322 VIALE 26 | P149 | Concreto | Torre 1 Pilote 42 | 2025-08-22 | 9/5/2025 12:00:00 AM | 14 | 24.5 | 23.1 | 94
B-19322 VIALE 26 | P149 | Concreto | Torre 1 Pilote 42 | 2025-08-22 | 9/5/2025 12:00:00 AM | 14 | 24.5 | 22.5 | 92
B-19322 VIALE 26 | P149 | Concreto | Torre 1 Pilote 42 | 2025-08-22 | 9/5/2025 12:00:00 AM | 14 | 24.5 | 21.1 | 86
B-19322 VIALE 26 | P149 | Concreto | Torre 1 Pilote 42 | 2025-08-22 | 9/2/2025 12:00:00 AM | 11 | 24.5 | 22 | 90
B-19322 VIALE 26 | P149 | Concreto | Torre 1 Pilote 42 | 2025-08-22 | 9/2/2025 12:00:00 AM | 11 | 24.5 | 22.6 | 92
B-19322 VIALE 26 | P149 | Concreto | Torre 1 Pilote 42 | 2025-08-22 | 9/2/2025 12:00:00 AM | 11 | 24.5 | 23.1 | 94
B-19322 VIALE 26 | P147 | Concreto | Torre 1 Pilote 63 | 2025-08-21 | 9/18/2025 12:00:00 AM | 28 | 24.5 | 28.8 | 118
B-19322 VIALE 26 | P147 | Concreto | Torre 1 Pilote 63 | 2025-08-21 | 9/18/2025 12:00:00 AM | 28 | 24.5 | 29.2 | 119
B-19322 VIALE 26 | P147 | Concreto | Torre 1 Pilote 63 | 2025-08-21 | 9/18/2025 12:00:00 AM | 28 | 24.5 | 29.6 | 121
B-19322 VIALE 26 | P147 | Concreto | Torre 1 Pilote 63 | 2025-08-21 | 9/4/2025 12:00:00 AM | 14 | 24.5 | 27.9 | 114
B-19322 VIALE 26 | P147 | Concreto | Torre 1 Pilote 63 | 2025-08-21 | 9/4/2025 12:00:00 AM | 14 | 24.5 | 16.5 | 67
B-19322 VIALE 26 | P147 | Concreto | Torre 1 Pilote 63 | 2025-08-21 | 9/4/2025 12:00:00 AM | 14 | 24.5 | 22.1 | 90
B-19322 VIALE 26 | P147 | Concreto | Torre 1 Pilote 63 | 2025-08-21 | 8/28/2025 12:00:00 AM | 7 | 24.5 | 22.5 | 92
B-19322 VIALE 26 | P147 | Concreto | Torre 1 Pilote 63 | 2025-08-21 | 8/28/2025 12:00:00 AM | 7 | 24.5 | 21.6 | 88
B-19322 VIALE 26 | P147 | Concreto | Torre 1 Pilote 63 | 2025-08-21 | 8/28/2025 12:00:00 AM | 7 | 24.5 | 21.2 | 87
B-19322 VIALE 26 | P148 | Concreto | Torre 1 Pilote 14 | 2025-08-21 | 9/18/2025 12:00:00 AM | 28 | 24.5 | 36.5 | 149
B-19322 VIALE 26 | P148 | Concreto | Torre 1 Pilote 14 | 2025-08-21 | 9/18/2025 12:00:00 AM | 28 | 24.5 | 39 | 159
B-19322 VIALE 26 | P148 | Concreto | Torre 1 Pilote 14 | 2025-08-21 | 9/18/2025 12:00:00 AM | 28 | 24.5 | 30 | 123
B-19322 VIALE 26 | P148 | Concreto | Torre 1 Pilote 14 | 2025-08-21 | 9/4/2025 12:00:00 AM | 14 | 24.5 | 30.6 | 125
B-19322 VIALE 26 | P148 | Concreto | Torre 1 Pilote 14 | 2025-08-21 | 9/4/2025 12:00:00 AM | 14 | 24.5 | 30.9 | 126
B-19322 VIALE 26 | P148 | Concreto | Torre 1 Pilote 14 | 2025-08-21 | 9/4/2025 12:00:00 AM | 14 | 24.5 | 29.5 | 120
B-19322 VIALE 26 | P148 | Concreto | Torre 1 Pilote 14 | 2025-08-21 | 8/28/2025 12:00:00 AM | 7 | 24.5 | 25.6 | 105
B-19322 VIALE 26 | P148 | Concreto | Torre 1 Pilote 14 | 2025-08-21 | 8/28/2025 12:00:00 AM | 7 | 24.5 | 24.7 | 101
B-19322 VIALE 26 | P148 | Concreto | Torre 1 Pilote 14 | 2025-08-21 | 8/28/2025 12:00:00 AM | 7 | 24.5 | 25.7 | 105
B-19322 VIALE 26 | P145 | Concreto | Torre 1 Pilote 44 | 2025-08-20 | 9/17/2025 12:00:00 AM | 28 | 24.5 | 29.3 | 119
B-19322 VIALE 26 | P145 | Concreto | Torre 1 Pilote 44 | 2025-08-20 | 9/17/2025 12:00:00 AM | 28 | 24.5 | 33.3 | 136
B-19322 VIALE 26 | P145 | Concreto | Torre 1 Pilote 44 | 2025-08-20 | 9/17/2025 12:00:00 AM | 28 | 24.5 | 31.2 | 127
B-19322 VIALE 26 | P145 | Concreto | Torre 1 Pilote 44 | 2025-08-20 | 9/3/2025 12:00:00 AM | 14 | 24.5 | 24.1 | 98
B-19322 VIALE 26 | P145 | Concreto | Torre 1 Pilote 44 | 2025-08-20 | 9/3/2025 12:00:00 AM | 14 | 24.5 | 25.1 | 102
B-19322 VIALE 26 | P145 | Concreto | Torre 1 Pilote 44 | 2025-08-20 | 9/3/2025 12:00:00 AM | 14 | 24.5 | 25.5 | 104
B-19322 VIALE 26 | P145 | Concreto | Torre 1 Pilote 44 | 2025-08-20 | 8/28/2025 12:00:00 AM | 8 | 24.5 | 22.2 | 91
B-19322 VIALE 26 | P145 | Concreto | Torre 1 Pilote 44 | 2025-08-20 | 8/28/2025 12:00:00 AM | 8 | 24.5 | 24.3 | 99
B-19322 VIALE 26 | P145 | Concreto | Torre 1 Pilote 44 | 2025-08-20 | 8/28/2025 12:00:00 AM | 8 | 24.5 | 27.3 | 112
B-19322 VIALE 26 | P146 | Concreto | Torre 1 Pilote 67 | 2025-08-20 | 9/17/2025 12:00:00 AM | 28 | 24.5 | 28.7 | 117
B-19322 VIALE 26 | P146 | Concreto | Torre 1 Pilote 67 | 2025-08-20 | 9/17/2025 12:00:00 AM | 28 | 24.5 | 29.9 | 122
B-19322 VIALE 26 | P146 | Concreto | Torre 1 Pilote 67 | 2025-08-20 | 9/17/2025 12:00:00 AM | 28 | 24.5 | 28.3 | 116
B-19322 VIALE 26 | P146 | Concreto | Torre 1 Pilote 67 | 2025-08-20 | 9/3/2025 12:00:00 AM | 14 | 24.5 | 24.8 | 101
B-19322 VIALE 26 | P146 | Concreto | Torre 1 Pilote 67 | 2025-08-20 | 9/3/2025 12:00:00 AM | 14 | 24.5 | 22 | 90
B-19322 VIALE 26 | P146 | Concreto | Torre 1 Pilote 67 | 2025-08-20 | 9/3/2025 12:00:00 AM | 14 | 24.5 | 23.6 | 96
B-19322 VIALE 26 | P146 | Concreto | Torre 1 Pilote 67 | 2025-08-20 | 8/28/2025 12:00:00 AM | 8 | 24.5 | 21.2 | 86
B-19322 VIALE 26 | P146 | Concreto | Torre 1 Pilote 67 | 2025-08-20 | 8/28/2025 12:00:00 AM | 8 | 24.5 | 20.6 | 84
B-19322 VIALE 26 | P146 | Concreto | Torre 1 Pilote 67 | 2025-08-20 | 8/28/2025 12:00:00 AM | 8 | 24.5 | 22 | 90
B-19322 VIALE 26 | P143 | Concreto | Torre 1 Pilote 30 | 2025-08-19 | 9/16/2025 12:00:00 AM | 28 | 24.5 | 29.5 | 120
B-19322 VIALE 26 | P143 | Concreto | Torre 1 Pilote 30 | 2025-08-19 | 9/16/2025 12:00:00 AM | 28 | 24.5 | 31.4 | 128
B-19322 VIALE 26 | P143 | Concreto | Torre 1 Pilote 30 | 2025-08-19 | 9/16/2025 12:00:00 AM | 28 | 24.5 | 30.5 | 124
B-19322 VIALE 26 | P143 | Concreto | Torre 1 Pilote 30 | 2025-08-19 | 9/2/2025 12:00:00 AM | 14 | 24.5 | 25.9 | 106
B-19322 VIALE 26 | P143 | Concreto | Torre 1 Pilote 30 | 2025-08-19 | 9/2/2025 12:00:00 AM | 14 | 24.5 | 28.2 | 115
B-19322 VIALE 26 | P143 | Concreto | Torre 1 Pilote 30 | 2025-08-19 | 9/2/2025 12:00:00 AM | 14 | 24.5 | 27.6 | 112
B-19322 VIALE 26 | P143 | Concreto | Torre 1 Pilote 30 | 2025-08-19 | 8/28/2025 12:00:00 AM | 9 | 24.5 | 24 | 98
B-19322 VIALE 26 | P143 | Concreto | Torre 1 Pilote 30 | 2025-08-19 | 8/28/2025 12:00:00 AM | 9 | 24.5 | 22.8 | 93
B-19322 VIALE 26 | P143 | Concreto | Torre 1 Pilote 30 | 2025-08-19 | 8/28/2025 12:00:00 AM | 9 | 24.5 | 23 | 94
B-19322 VIALE 26 | P144 | Concreto | Torre grua Pilote A-3 | 2025-08-19 | 9/16/2025 12:00:00 AM | 28 | 24.5 | 32.7 | 134
B-19322 VIALE 26 | P144 | Concreto | Torre grua Pilote A-3 | 2025-08-19 | 9/16/2025 12:00:00 AM | 28 | 24.5 | 29.8 | 122
B-19322 VIALE 26 | P144 | Concreto | Torre grua Pilote A-3 | 2025-08-19 | 9/16/2025 12:00:00 AM | 28 | 24.5 | 29.5 | 120
B-19322 VIALE 26 | P144 | Concreto | Torre grua Pilote A-3 | 2025-08-19 | 9/2/2025 12:00:00 AM | 14 | 24.5 | 27.3 | 112
B-19322 VIALE 26 | P144 | Concreto | Torre grua Pilote A-3 | 2025-08-19 | 9/2/2025 12:00:00 AM | 14 | 24.5 | 27.7 | 113
B-19322 VIALE 26 | P144 | Concreto | Torre grua Pilote A-3 | 2025-08-19 | 9/2/2025 12:00:00 AM | 14 | 24.5 | 27.6 | 112
B-19322 VIALE 26 | P144 | Concreto | Torre grua Pilote A-3 | 2025-08-19 | 8/28/2025 12:00:00 AM | 9 | 24.5 | 22.6 | 92
B-19322 VIALE 26 | P144 | Concreto | Torre grua Pilote A-3 | 2025-08-19 | 8/28/2025 12:00:00 AM | 9 | 24.5 | 23.8 | 97
B-19322 VIALE 26 | P144 | Concreto | Torre grua Pilote A-3 | 2025-08-19 | 8/28/2025 12:00:00 AM | 9 | 24.5 | 22.8 | 93
B-19322 VIALE 26 | P141 | Concreto | Torre 1 Pilote 68 | 2025-08-16 | 10/11/2025 12:00:00 AM | 56 | 24.5 | 23.7 | 96
B-19322 VIALE 26 | P141 | Concreto | Torre 1 Pilote 68 | 2025-08-16 | 10/11/2025 12:00:00 AM | 56 | 24.5 | 22.6 | 92
B-19322 VIALE 26 | P141 | Concreto | Torre 1 Pilote 68 | 2025-08-16 | 10/11/2025 12:00:00 AM | 56 | 24.5 | 20 | 82
B-19322 VIALE 26 | P141 | Concreto | Torre 1 Pilote 68 | 2025-08-16 | 9/13/2025 12:00:00 AM | 28 | 24.5 | 23 | 94
B-19322 VIALE 26 | P141 | Concreto | Torre 1 Pilote 68 | 2025-08-16 | 9/13/2025 12:00:00 AM | 28 | 24.5 | 25.1 | 102
B-19322 VIALE 26 | P141 | Concreto | Torre 1 Pilote 68 | 2025-08-16 | 9/13/2025 12:00:00 AM | 28 | 24.5 | 19.9 | 81
B-19322 VIALE 26 | P141 | Concreto | Torre 1 Pilote 68 | 2025-08-16 | 8/30/2025 12:00:00 AM | 14 | 24.5 | 22.8 | 93
B-19322 VIALE 26 | P141 | Concreto | Torre 1 Pilote 68 | 2025-08-16 | 8/30/2025 12:00:00 AM | 14 | 24.5 | 23.8 | 97
B-19322 VIALE 26 | P141 | Concreto | Torre 1 Pilote 68 | 2025-08-16 | 8/30/2025 12:00:00 AM | 14 | 24.5 | 19 | 78
B-19322 VIALE 26 | P141 | Concreto | Torre 1 Pilote 68 | 2025-08-16 | 8/28/2025 12:00:00 AM | 12 | 24.5 | 20.7 | 84
B-19322 VIALE 26 | P141 | Concreto | Torre 1 Pilote 68 | 2025-08-16 | 8/28/2025 12:00:00 AM | 12 | 24.5 | 22.4 | 91
B-19322 VIALE 26 | P141 | Concreto | Torre 1 Pilote 68 | 2025-08-16 | 8/28/2025 12:00:00 AM | 12 | 24.5 | 22.5 | 92
B-19322 VIALE 26 | P142 | Concreto | Torre grua Pilote C-2 | 2025-08-16 | 9/13/2025 12:00:00 AM | 28 | 24.5 | 30.5 | 124
B-19322 VIALE 26 | P142 | Concreto | Torre grua Pilote C-2 | 2025-08-16 | 9/13/2025 12:00:00 AM | 28 | 24.5 | 26.1 | 107
B-19322 VIALE 26 | P142 | Concreto | Torre grua Pilote C-2 | 2025-08-16 | 9/13/2025 12:00:00 AM | 28 | 24.5 | 28.7 | 117
B-19322 VIALE 26 | P142 | Concreto | Torre grua Pilote C-2 | 2025-08-16 | 8/30/2025 12:00:00 AM | 14 | 24.5 | 26.6 | 109
B-19322 VIALE 26 | P142 | Concreto | Torre grua Pilote C-2 | 2025-08-16 | 8/30/2025 12:00:00 AM | 14 | 24.5 | 22.9 | 94
B-19322 VIALE 26 | P142 | Concreto | Torre grua Pilote C-2 | 2025-08-16 | 8/30/2025 12:00:00 AM | 14 | 24.5 | 23 | 94
B-19322 VIALE 26 | P142 | Concreto | Torre grua Pilote C-2 | 2025-08-16 | 8/28/2025 12:00:00 AM | 12 | 24.5 | 24.5 | 100
B-19322 VIALE 26 | P142 | Concreto | Torre grua Pilote C-2 | 2025-08-16 | 8/28/2025 12:00:00 AM | 12 | 24.5 | 23.9 | 97
B-19322 VIALE 26 | P142 | Concreto | Torre grua Pilote C-2 | 2025-08-16 | 8/28/2025 12:00:00 AM | 12 | 24.5 | 22.6 | 92
B-19322 VIALE 26 | P139 | Concreto | Torre 1 Pilote 13 | 2025-08-15 | 9/12/2025 12:00:00 AM | 28 | 24.5 | 26.4 | 108
B-19322 VIALE 26 | P139 | Concreto | Torre 1 Pilote 13 | 2025-08-15 | 9/12/2025 12:00:00 AM | 28 | 24.5 | 24.6 | 100
B-19322 VIALE 26 | P139 | Concreto | Torre 1 Pilote 13 | 2025-08-15 | 9/12/2025 12:00:00 AM | 28 | 24.5 | 27.9 | 114
B-19322 VIALE 26 | P139 | Concreto | Torre 1 Pilote 13 | 2025-08-15 | 8/29/2025 12:00:00 AM | 14 | 24.5 | 20.1 | 82
B-19322 VIALE 26 | P139 | Concreto | Torre 1 Pilote 13 | 2025-08-15 | 8/29/2025 12:00:00 AM | 14 | 24.5 | 21.2 | 86
B-19322 VIALE 26 | P139 | Concreto | Torre 1 Pilote 13 | 2025-08-15 | 8/29/2025 12:00:00 AM | 14 | 24.5 | 20.7 | 84
B-19322 VIALE 26 | P139 | Concreto | Torre 1 Pilote 13 | 2025-08-15 | 8/28/2025 12:00:00 AM | 13 | 24.5 | 23.9 | 97
B-19322 VIALE 26 | P139 | Concreto | Torre 1 Pilote 13 | 2025-08-15 | 8/28/2025 12:00:00 AM | 13 | 24.5 | 22.1 | 90
B-19322 VIALE 26 | P139 | Concreto | Torre 1 Pilote 13 | 2025-08-15 | 8/28/2025 12:00:00 AM | 13 | 24.5 | 21.9 | 89
B-19322 VIALE 26 | P140 | Concreto | Torre 1 Pilote 65 | 2025-08-15 | 9/12/2025 12:00:00 AM | 28 | 24.5 | 31.1 | 127
B-19322 VIALE 26 | P140 | Concreto | Torre 1 Pilote 65 | 2025-08-15 | 9/12/2025 12:00:00 AM | 28 | 24.5 | 30.7 | 125
B-19322 VIALE 26 | P140 | Concreto | Torre 1 Pilote 65 | 2025-08-15 | 9/12/2025 12:00:00 AM | 28 | 24.5 | 30.6 | 125
B-19322 VIALE 26 | P140 | Concreto | Torre 1 Pilote 65 | 2025-08-15 | 8/29/2025 12:00:00 AM | 14 | 24.5 | 24.4 | 100
B-19322 VIALE 26 | P140 | Concreto | Torre 1 Pilote 65 | 2025-08-15 | 8/29/2025 12:00:00 AM | 14 | 24.5 | 22.6 | 92
B-19322 VIALE 26 | P140 | Concreto | Torre 1 Pilote 65 | 2025-08-15 | 8/29/2025 12:00:00 AM | 14 | 24.5 | 25.3 | 103
B-19322 VIALE 26 | P140 | Concreto | Torre 1 Pilote 65 | 2025-08-15 | 8/28/2025 12:00:00 AM | 13 | 24.5 | 25.7 | 105
B-19322 VIALE 26 | P140 | Concreto | Torre 1 Pilote 65 | 2025-08-15 | 8/28/2025 12:00:00 AM | 13 | 24.5 | 24.9 | 101
B-19322 VIALE 26 | P140 | Concreto | Torre 1 Pilote 65 | 2025-08-15 | 8/28/2025 12:00:00 AM | 13 | 24.5 | 24.6 | 100
B-19322 VIALE 26 | P136 | Concreto | Torre 1 Pilote 29 | 2025-08-14 | 9/11/2025 12:00:00 AM | 28 | 24.5 | 24.9 | 101
B-19322 VIALE 26 | P136 | Concreto | Torre 1 Pilote 29 | 2025-08-14 | 9/11/2025 12:00:00 AM | 28 | 24.5 | 41.9 | 171
B-19322 VIALE 26 | P136 | Concreto | Torre 1 Pilote 29 | 2025-08-14 | 9/11/2025 12:00:00 AM | 28 | 24.5 | 26.8 | 109
B-19322 VIALE 26 | P136 | Concreto | Torre 1 Pilote 29 | 2025-08-14 | 8/28/2025 12:00:00 AM | 14 | 24.5 | 23.5 | 96
B-19322 VIALE 26 | P136 | Concreto | Torre 1 Pilote 29 | 2025-08-14 | 8/28/2025 12:00:00 AM | 14 | 24.5 | 22.9 | 93
B-19322 VIALE 26 | P136 | Concreto | Torre 1 Pilote 29 | 2025-08-14 | 8/28/2025 12:00:00 AM | 14 | 24.5 | 18.2 | 74
B-19322 VIALE 26 | P136 | Concreto | Torre 1 Pilote 29 | 2025-08-14 | 8/21/2025 12:00:00 AM | 7 | 24.5 | 20.7 | 85
B-19322 VIALE 26 | P136 | Concreto | Torre 1 Pilote 29 | 2025-08-14 | 8/21/2025 12:00:00 AM | 7 | 24.5 | 19.9 | 81
B-19322 VIALE 26 | P136 | Concreto | Torre 1 Pilote 29 | 2025-08-14 | 8/21/2025 12:00:00 AM | 7 | 24.5 | 20.3 | 83
B-19322 VIALE 26 | P137 | Concreto | Torre 1 Pilote 101 | 2025-08-14 | 9/11/2025 12:00:00 AM | 28 | 24.5 | 21.5 | 88
B-19322 VIALE 26 | P137 | Concreto | Torre 1 Pilote 101 | 2025-08-14 | 9/11/2025 12:00:00 AM | 28 | 24.5 | 33.7 | 138
B-19322 VIALE 26 | P137 | Concreto | Torre 1 Pilote 101 | 2025-08-14 | 9/11/2025 12:00:00 AM | 28 | 24.5 | 33.3 | 136
B-19322 VIALE 26 | P137 | Concreto | Torre 1 Pilote 101 | 2025-08-14 | 8/28/2025 12:00:00 AM | 14 | 24.5 | 30.2 | 123
B-19322 VIALE 26 | P137 | Concreto | Torre 1 Pilote 101 | 2025-08-14 | 8/28/2025 12:00:00 AM | 14 | 24.5 | 28.3 | 115
B-19322 VIALE 26 | P137 | Concreto | Torre 1 Pilote 101 | 2025-08-14 | 8/28/2025 12:00:00 AM | 14 | 24.5 | 28.4 | 116
B-19322 VIALE 26 | P137 | Concreto | Torre 1 Pilote 101 | 2025-08-14 | 8/21/2025 12:00:00 AM | 7 | 24.5 | 25.6 | 104
B-19322 VIALE 26 | P137 | Concreto | Torre 1 Pilote 101 | 2025-08-14 | 8/21/2025 12:00:00 AM | 7 | 24.5 | 25.1 | 103
B-19322 VIALE 26 | P137 | Concreto | Torre 1 Pilote 101 | 2025-08-14 | 8/21/2025 12:00:00 AM | 7 | 24.5 | 24.4 | 100
B-19322 VIALE 26 | P138 | Concreto | Torre 1 Pilote 99 | 2025-08-14 | 9/11/2025 12:00:00 AM | 28 | 24.5 | 33.7 | 138
B-19322 VIALE 26 | P138 | Concreto | Torre 1 Pilote 99 | 2025-08-14 | 9/11/2025 12:00:00 AM | 28 | 24.5 | 34.1 | 139
B-19322 VIALE 26 | P138 | Concreto | Torre 1 Pilote 99 | 2025-08-14 | 9/11/2025 12:00:00 AM | 28 | 24.5 | 28.7 | 117
B-19322 VIALE 26 | P138 | Concreto | Torre 1 Pilote 99 | 2025-08-14 | 8/28/2025 12:00:00 AM | 14 | 24.5 | 28 | 114
B-19322 VIALE 26 | P138 | Concreto | Torre 1 Pilote 99 | 2025-08-14 | 8/28/2025 12:00:00 AM | 14 | 24.5 | 28.4 | 116
B-19322 VIALE 26 | P138 | Concreto | Torre 1 Pilote 99 | 2025-08-14 | 8/28/2025 12:00:00 AM | 14 | 24.5 | 27 | 110
B-19322 VIALE 26 | P138 | Concreto | Torre 1 Pilote 99 | 2025-08-14 | 8/21/2025 12:00:00 AM | 7 | 24.5 | 20.8 | 85
B-19322 VIALE 26 | P138 | Concreto | Torre 1 Pilote 99 | 2025-08-14 | 8/21/2025 12:00:00 AM | 7 | 24.5 | 23.3 | 95
B-19322 VIALE 26 | P138 | Concreto | Torre 1 Pilote 99 | 2025-08-14 | 8/21/2025 12:00:00 AM | 7 | 24.5 | 21.9 | 89
B-19322 VIALE 26 | P134 | Concreto | Torre grua Pilote B-3 | 2025-08-13 | 9/10/2025 12:00:00 AM | 28 | 24.5 | 28.2 | 115
B-19322 VIALE 26 | P134 | Concreto | Torre grua Pilote B-3 | 2025-08-13 | 9/10/2025 12:00:00 AM | 28 | 24.5 | 27.3 | 111
B-19322 VIALE 26 | P134 | Concreto | Torre grua Pilote B-3 | 2025-08-13 | 9/10/2025 12:00:00 AM | 28 | 24.5 | 27.8 | 114
B-19322 VIALE 26 | P134 | Concreto | Torre grua Pilote B-3 | 2025-08-13 | 8/27/2025 12:00:00 AM | 14 | 24.5 | 23.9 | 98
B-19322 VIALE 26 | P134 | Concreto | Torre grua Pilote B-3 | 2025-08-13 | 8/27/2025 12:00:00 AM | 14 | 24.5 | 23 | 94
B-19322 VIALE 26 | P134 | Concreto | Torre grua Pilote B-3 | 2025-08-13 | 8/27/2025 12:00:00 AM | 14 | 24.5 | 24.7 | 101
B-19322 VIALE 26 | P134 | Concreto | Torre grua Pilote B-3 | 2025-08-13 | 8/20/2025 12:00:00 AM | 7 | 24.5 | 13.1 | 53
B-19322 VIALE 26 | P134 | Concreto | Torre grua Pilote B-3 | 2025-08-13 | 8/20/2025 12:00:00 AM | 7 | 24.5 | 18.5 | 75
B-19322 VIALE 26 | P134 | Concreto | Torre grua Pilote B-3 | 2025-08-13 | 8/20/2025 12:00:00 AM | 7 | 24.5 | 12.4 | 50
B-19322 VIALE 26 | P135 | Concreto | Torre 1 Pilote 43 | 2025-08-13 | 9/10/2025 12:00:00 AM | 28 | 24.5 | 29.3 | 120
B-19322 VIALE 26 | P135 | Concreto | Torre 1 Pilote 43 | 2025-08-13 | 9/10/2025 12:00:00 AM | 28 | 24.5 | 28.9 | 118
B-19322 VIALE 26 | P135 | Concreto | Torre 1 Pilote 43 | 2025-08-13 | 9/10/2025 12:00:00 AM | 28 | 24.5 | 29.9 | 122
B-19322 VIALE 26 | P135 | Concreto | Torre 1 Pilote 43 | 2025-08-13 | 8/27/2025 12:00:00 AM | 14 | 24.5 | 24.6 | 100
B-19322 VIALE 26 | P135 | Concreto | Torre 1 Pilote 43 | 2025-08-13 | 8/27/2025 12:00:00 AM | 14 | 24.5 | 24 | 98
B-19322 VIALE 26 | P135 | Concreto | Torre 1 Pilote 43 | 2025-08-13 | 8/27/2025 12:00:00 AM | 14 | 24.5 | 26.2 | 107
B-19322 VIALE 26 | P135 | Concreto | Torre 1 Pilote 43 | 2025-08-13 | 8/20/2025 12:00:00 AM | 7 | 24.5 | 12.2 | 50
B-19322 VIALE 26 | P135 | Concreto | Torre 1 Pilote 43 | 2025-08-13 | 8/20/2025 12:00:00 AM | 7 | 24.5 | 12.2 | 50
B-19322 VIALE 26 | P135 | Concreto | Torre 1 Pilote 43 | 2025-08-13 | 8/20/2025 12:00:00 AM | 7 | 24.5 | 20 | 81
B-19322 VIALE 26 | P132 | Concreto | Torre grua Pilote C-3 | 2025-08-09 | 9/6/2025 12:00:00 AM | 28 | 24.5 | 28 | 114
B-19322 VIALE 26 | P132 | Concreto | Torre grua Pilote C-3 | 2025-08-09 | 9/6/2025 12:00:00 AM | 28 | 24.5 | 31.9 | 130
B-19322 VIALE 26 | P132 | Concreto | Torre grua Pilote C-3 | 2025-08-09 | 9/6/2025 12:00:00 AM | 28 | 24.5 | 29.8 | 122
B-19322 VIALE 26 | P132 | Concreto | Torre grua Pilote C-3 | 2025-08-09 | 8/23/2025 12:00:00 AM | 14 | 24.5 | 25.3 | 103
B-19322 VIALE 26 | P132 | Concreto | Torre grua Pilote C-3 | 2025-08-09 | 8/23/2025 12:00:00 AM | 14 | 24.5 | 26.1 | 107
B-19322 VIALE 26 | P132 | Concreto | Torre grua Pilote C-3 | 2025-08-09 | 8/23/2025 12:00:00 AM | 14 | 24.5 | 25.4 | 104
B-19322 VIALE 26 | P132 | Concreto | Torre grua Pilote C-3 | 2025-08-09 | 8/16/2025 12:00:00 AM | 7 | 24.5 | 22 | 90
B-19322 VIALE 26 | P132 | Concreto | Torre grua Pilote C-3 | 2025-08-09 | 8/16/2025 12:00:00 AM | 7 | 24.5 | 14.5 | 59
B-19322 VIALE 26 | P132 | Concreto | Torre grua Pilote C-3 | 2025-08-09 | 8/16/2025 12:00:00 AM | 7 | 24.5 | 22.4 | 91
B-19322 VIALE 26 | P133 | Concreto | Torre 1 Pilote 69 | 2025-08-09 | 9/6/2025 12:00:00 AM | 28 | 24.5 | 54.2 | 221
B-19322 VIALE 26 | P133 | Concreto | Torre 1 Pilote 69 | 2025-08-09 | 9/6/2025 12:00:00 AM | 28 | 24.5 | 31.1 | 127
B-19322 VIALE 26 | P133 | Concreto | Torre 1 Pilote 69 | 2025-08-09 | 9/6/2025 12:00:00 AM | 28 | 24.5 | 32.2 | 131
B-19322 VIALE 26 | P133 | Concreto | Torre 1 Pilote 69 | 2025-08-09 | 8/23/2025 12:00:00 AM | 14 | 24.5 | 29.4 | 120
B-19322 VIALE 26 | P133 | Concreto | Torre 1 Pilote 69 | 2025-08-09 | 8/23/2025 12:00:00 AM | 14 | 24.5 | 30.6 | 125
B-19322 VIALE 26 | P133 | Concreto | Torre 1 Pilote 69 | 2025-08-09 | 8/23/2025 12:00:00 AM | 14 | 24.5 | 29.3 | 120
B-19322 VIALE 26 | P133 | Concreto | Torre 1 Pilote 69 | 2025-08-09 | 8/16/2025 12:00:00 AM | 7 | 24.5 | 37 | 151
B-19322 VIALE 26 | P133 | Concreto | Torre 1 Pilote 69 | 2025-08-09 | 8/16/2025 12:00:00 AM | 7 | 24.5 | 23.3 | 95
B-19322 VIALE 26 | P133 | Concreto | Torre 1 Pilote 69 | 2025-08-09 | 8/16/2025 12:00:00 AM | 7 | 24.5 | 21.5 | 88
B-19322 VIALE 26 | P130 | Concreto | Torre 1 Pilote 45 | 2025-08-08 | 9/5/2025 12:00:00 AM | 28 | 24.5 | 27.1 | 111
B-19322 VIALE 26 | P130 | Concreto | Torre 1 Pilote 45 | 2025-08-08 | 9/5/2025 12:00:00 AM | 28 | 24.5 | 28.8 | 117
B-19322 VIALE 26 | P130 | Concreto | Torre 1 Pilote 45 | 2025-08-08 | 9/5/2025 12:00:00 AM | 28 | 24.5 | 29.4 | 120
B-19322 VIALE 26 | P130 | Concreto | Torre 1 Pilote 45 | 2025-08-08 | 8/22/2025 12:00:00 AM | 14 | 24.5 | 27 | 110
B-19322 VIALE 26 | P130 | Concreto | Torre 1 Pilote 45 | 2025-08-08 | 8/22/2025 12:00:00 AM | 14 | 24.5 | 27.5 | 112
B-19322 VIALE 26 | P130 | Concreto | Torre 1 Pilote 45 | 2025-08-08 | 8/22/2025 12:00:00 AM | 14 | 24.5 | 26 | 106
B-19322 VIALE 26 | P130 | Concreto | Torre 1 Pilote 45 | 2025-08-08 | 8/15/2025 12:00:00 AM | 7 | 24.5 | 21.9 | 89
B-19322 VIALE 26 | P130 | Concreto | Torre 1 Pilote 45 | 2025-08-08 | 8/15/2025 12:00:00 AM | 7 | 24.5 | 23.7 | 97
B-19322 VIALE 26 | P130 | Concreto | Torre 1 Pilote 45 | 2025-08-08 | 8/15/2025 12:00:00 AM | 7 | 24.5 | 23.7 | 96
B-19322 VIALE 26 | P131 | Concreto | Torre 1 Pilote 74 | 2025-08-08 | 9/5/2025 12:00:00 AM | 28 | 24.5 | 32.7 | 134
B-19322 VIALE 26 | P131 | Concreto | Torre 1 Pilote 74 | 2025-08-08 | 9/5/2025 12:00:00 AM | 28 | 24.5 | 34.6 | 141
B-19322 VIALE 26 | P131 | Concreto | Torre 1 Pilote 74 | 2025-08-08 | 9/5/2025 12:00:00 AM | 28 | 24.5 | 33 | 134
B-19322 VIALE 26 | P131 | Concreto | Torre 1 Pilote 74 | 2025-08-08 | 8/22/2025 12:00:00 AM | 14 | 24.5 | 32.1 | 131
B-19322 VIALE 26 | P131 | Concreto | Torre 1 Pilote 74 | 2025-08-08 | 8/22/2025 12:00:00 AM | 14 | 24.5 | 32 | 131
B-19322 VIALE 26 | P131 | Concreto | Torre 1 Pilote 74 | 2025-08-08 | 8/22/2025 12:00:00 AM | 14 | 24.5 | 29.5 | 120
B-19322 VIALE 26 | P131 | Concreto | Torre 1 Pilote 74 | 2025-08-08 | 8/15/2025 12:00:00 AM | 7 | 24.5 | 25.3 | 103
B-19322 VIALE 26 | P131 | Concreto | Torre 1 Pilote 74 | 2025-08-08 | 8/15/2025 12:00:00 AM | 7 | 24.5 | 25.3 | 103
B-19322 VIALE 26 | P131 | Concreto | Torre 1 Pilote 74 | 2025-08-08 | 8/15/2025 12:00:00 AM | 7 | 24.5 | 26.3 | 107
B-19322 VIALE 26 | P129 | Concreto | Torre 1 Pilote 57 | 2025-08-06 | 9/3/2025 12:00:00 AM | 28 | 24.5 | 23.7 | 96
B-19322 VIALE 26 | P129 | Concreto | Torre 1 Pilote 57 | 2025-08-06 | 9/3/2025 12:00:00 AM | 28 | 24.5 | 25.1 | 102
B-19322 VIALE 26 | P129 | Concreto | Torre 1 Pilote 57 | 2025-08-06 | 9/3/2025 12:00:00 AM | 28 | 24.5 | 28.3 | 116
B-19322 VIALE 26 | P129 | Concreto | Torre 1 Pilote 57 | 2025-08-06 | 8/20/2025 12:00:00 AM | 14 | 24.5 | 23.7 | 97
B-19322 VIALE 26 | P129 | Concreto | Torre 1 Pilote 57 | 2025-08-06 | 8/20/2025 12:00:00 AM | 14 | 24.5 | 23.2 | 95
B-19322 VIALE 26 | P129 | Concreto | Torre 1 Pilote 57 | 2025-08-06 | 8/20/2025 12:00:00 AM | 14 | 24.5 | 25.3 | 103
B-19322 VIALE 26 | P129 | Concreto | Torre 1 Pilote 57 | 2025-08-06 | 8/13/2025 12:00:00 AM | 7 | 24.5 | 19 | 78
B-19322 VIALE 26 | P129 | Concreto | Torre 1 Pilote 57 | 2025-08-06 | 8/13/2025 12:00:00 AM | 7 | 24.5 | 19.8 | 81
B-19322 VIALE 26 | P129 | Concreto | Torre 1 Pilote 57 | 2025-08-06 | 8/13/2025 12:00:00 AM | 7 | 24.5 | 28.2 | 115
B-19322 VIALE 26 | P127 | Concreto | Torre 2 Pilote 76 | 2025-08-05 | 9/2/2025 12:00:00 AM | 28 | 24.5 | 22.5 | 92
B-19322 VIALE 26 | P127 | Concreto | Torre 2 Pilote 76 | 2025-08-05 | 9/2/2025 12:00:00 AM | 28 | 24.5 | 26.8 | 109
B-19322 VIALE 26 | P127 | Concreto | Torre 2 Pilote 76 | 2025-08-05 | 9/2/2025 12:00:00 AM | 28 | 24.5 | 29.6 | 121
B-19322 VIALE 26 | P127 | Concreto | Torre 2 Pilote 76 | 2025-08-05 | 8/19/2025 12:00:00 AM | 14 | 24.5 | 21.2 | 86
B-19322 VIALE 26 | P127 | Concreto | Torre 2 Pilote 76 | 2025-08-05 | 8/19/2025 12:00:00 AM | 14 | 24.5 | 23.2 | 94
B-19322 VIALE 26 | P127 | Concreto | Torre 2 Pilote 76 | 2025-08-05 | 8/19/2025 12:00:00 AM | 14 | 24.5 | 24 | 98
B-19322 VIALE 26 | P127 | Concreto | Torre 2 Pilote 76 | 2025-08-05 | 8/12/2025 12:00:00 AM | 7 | 24.5 | 19.6 | 80
B-19322 VIALE 26 | P127 | Concreto | Torre 2 Pilote 76 | 2025-08-05 | 8/12/2025 12:00:00 AM | 7 | 24.5 | 16.9 | 69
B-19322 VIALE 26 | P127 | Concreto | Torre 2 Pilote 76 | 2025-08-05 | 8/12/2025 12:00:00 AM | 7 | 24.5 | 16.3 | 67
B-19322 VIALE 26 | P128 | Concreto | Torre 1 Pilote 100 | 2025-08-05 | 9/2/2025 12:00:00 AM | 28 | 24.5 | 25.8 | 105
B-19322 VIALE 26 | P128 | Concreto | Torre 1 Pilote 100 | 2025-08-05 | 9/2/2025 12:00:00 AM | 28 | 24.5 | 27.5 | 112
B-19322 VIALE 26 | P128 | Concreto | Torre 1 Pilote 100 | 2025-08-05 | 9/2/2025 12:00:00 AM | 28 | 24.5 | 25.2 | 103
B-19322 VIALE 26 | P128 | Concreto | Torre 1 Pilote 100 | 2025-08-05 | 8/19/2025 12:00:00 AM | 14 | 24.5 | 22.8 | 93
B-19322 VIALE 26 | P128 | Concreto | Torre 1 Pilote 100 | 2025-08-05 | 8/19/2025 12:00:00 AM | 14 | 24.5 | 22.6 | 92
B-19322 VIALE 26 | P128 | Concreto | Torre 1 Pilote 100 | 2025-08-05 | 8/19/2025 12:00:00 AM | 14 | 24.5 | 24.7 | 101
B-19322 VIALE 26 | P128 | Concreto | Torre 1 Pilote 100 | 2025-08-05 | 8/12/2025 12:00:00 AM | 7 | 24.5 | 17.8 | 73
B-19322 VIALE 26 | P128 | Concreto | Torre 1 Pilote 100 | 2025-08-05 | 8/12/2025 12:00:00 AM | 7 | 24.5 | 15.7 | 64
B-19322 VIALE 26 | P128 | Concreto | Torre 1 Pilote 100 | 2025-08-05 | 8/12/2025 12:00:00 AM | 7 | 24.5 | 17.3 | 70
B-19322 VIALE 26 | P126 | Concreto | Torre 1 Pilote 98 | 2025-08-04 | 9/29/2025 12:00:00 AM | 56 | 24.5 | 26.2 | 107
B-19322 VIALE 26 | P126 | Concreto | Torre 1 Pilote 98 | 2025-08-04 | 9/29/2025 12:00:00 AM | 56 | 24.5 | 24.4 | 99
B-19322 VIALE 26 | P126 | Concreto | Torre 1 Pilote 98 | 2025-08-04 | 9/29/2025 12:00:00 AM | 56 | 24.5 | 27.2 | 111
B-19322 VIALE 26 | P126 | Concreto | Torre 1 Pilote 98 | 2025-08-04 | 9/1/2025 12:00:00 AM | 28 | 24.5 | 26.1 | 106
B-19322 VIALE 26 | P126 | Concreto | Torre 1 Pilote 98 | 2025-08-04 | 9/1/2025 12:00:00 AM | 28 | 24.5 | 19.9 | 81
B-19322 VIALE 26 | P126 | Concreto | Torre 1 Pilote 98 | 2025-08-04 | 9/1/2025 12:00:00 AM | 28 | 24.5 | 23.3 | 95
B-19322 VIALE 26 | P126 | Concreto | Torre 1 Pilote 98 | 2025-08-04 | 8/18/2025 12:00:00 AM | 14 | 24.5 | 19.7 | 80
B-19322 VIALE 26 | P126 | Concreto | Torre 1 Pilote 98 | 2025-08-04 | 8/18/2025 12:00:00 AM | 14 | 24.5 | 14.9 | 61
B-19322 VIALE 26 | P126 | Concreto | Torre 1 Pilote 98 | 2025-08-04 | 8/18/2025 12:00:00 AM | 14 | 24.5 | 16.8 | 68
B-19322 VIALE 26 | P126 | Concreto | Torre 1 Pilote 98 | 2025-08-04 | 8/11/2025 12:00:00 AM | 7 | 24.5 | 12.8 | 52
B-19322 VIALE 26 | P126 | Concreto | Torre 1 Pilote 98 | 2025-08-04 | 8/11/2025 12:00:00 AM | 7 | 24.5 | 13.4 | 55
B-19322 VIALE 26 | P126 | Concreto | Torre 1 Pilote 98 | 2025-08-04 | 8/11/2025 12:00:00 AM | 7 | 24.5 | 18.6 | 76
B-19322 VIALE 26 | P125 | Concreto | Torre 1 Pilote 12 | 2025-08-02 | 8/30/2025 12:00:00 AM | 28 | 24.5 | 26.3 | 108
B-19322 VIALE 26 | P125 | Concreto | Torre 1 Pilote 12 | 2025-08-02 | 8/30/2025 12:00:00 AM | 28 | 24.5 | 25.3 | 103
B-19322 VIALE 26 | P125 | Concreto | Torre 1 Pilote 12 | 2025-08-02 | 8/30/2025 12:00:00 AM | 28 | 24.5 | 25.3 | 103
B-19322 VIALE 26 | P125 | Concreto | Torre 1 Pilote 12 | 2025-08-02 | 8/16/2025 12:00:00 AM | 14 | 24.5 | 11.1 | 45
B-19322 VIALE 26 | P125 | Concreto | Torre 1 Pilote 12 | 2025-08-02 | 8/16/2025 12:00:00 AM | 14 | 24.5 | 12.4 | 51
B-19322 VIALE 26 | P125 | Concreto | Torre 1 Pilote 12 | 2025-08-02 | 8/16/2025 12:00:00 AM | 14 | 24.5 | 21.4 | 87
B-19322 VIALE 26 | P125 | Concreto | Torre 1 Pilote 12 | 2025-08-02 | 8/9/2025 12:00:00 AM | 7 | 24.5 | 10.1 | 41
B-19322 VIALE 26 | P125 | Concreto | Torre 1 Pilote 12 | 2025-08-02 | 8/9/2025 12:00:00 AM | 7 | 24.5 | 12.7 | 52
B-19322 VIALE 26 | P125 | Concreto | Torre 1 Pilote 12 | 2025-08-02 | 8/9/2025 12:00:00 AM | 7 | 24.5 | 16.4 | 67
B-19322 VIALE 26 | P123 | Concreto | Torre 1 Pilote 49 | 2025-07-31 | 8/28/2025 12:00:00 AM | 28 | 24.5 | 29.2 | 119
B-19322 VIALE 26 | P123 | Concreto | Torre 1 Pilote 49 | 2025-07-31 | 8/28/2025 12:00:00 AM | 28 | 24.5 | 31.8 | 130
B-19322 VIALE 26 | P123 | Concreto | Torre 1 Pilote 49 | 2025-07-31 | 8/28/2025 12:00:00 AM | 28 | 24.5 | 31.9 | 130
B-19322 VIALE 26 | P123 | Concreto | Torre 1 Pilote 49 | 2025-07-31 | 8/14/2025 12:00:00 AM | 14 | 24.5 | 22.7 | 92
B-19322 VIALE 26 | P123 | Concreto | Torre 1 Pilote 49 | 2025-07-31 | 8/14/2025 12:00:00 AM | 14 | 24.5 | 22.4 | 91
B-19322 VIALE 26 | P123 | Concreto | Torre 1 Pilote 49 | 2025-07-31 | 8/14/2025 12:00:00 AM | 14 | 24.5 | 22.8 | 93
B-19322 VIALE 26 | P123 | Concreto | Torre 1 Pilote 49 | 2025-07-31 | 8/8/2025 12:00:00 AM | 8 | 24.5 | 17.7 | 72
B-19322 VIALE 26 | P123 | Concreto | Torre 1 Pilote 49 | 2025-07-31 | 8/8/2025 12:00:00 AM | 8 | 24.5 | 21.4 | 87
B-19322 VIALE 26 | P123 | Concreto | Torre 1 Pilote 49 | 2025-07-31 | 8/8/2025 12:00:00 AM | 8 | 24.5 | 20.5 | 84
B-19322 VIALE 26 | P124 | Concreto | Torre 1 Pilote 66 | 2025-07-31 | 8/28/2025 12:00:00 AM | 28 | 24.5 | 25.4 | 104
B-19322 VIALE 26 | P124 | Concreto | Torre 1 Pilote 66 | 2025-07-31 | 8/28/2025 12:00:00 AM | 28 | 24.5 | 26.6 | 109
B-19322 VIALE 26 | P124 | Concreto | Torre 1 Pilote 66 | 2025-07-31 | 8/28/2025 12:00:00 AM | 28 | 24.5 | 28.4 | 116
B-19322 VIALE 26 | P124 | Concreto | Torre 1 Pilote 66 | 2025-07-31 | 8/14/2025 12:00:00 AM | 14 | 24.5 | 20.6 | 84
B-19322 VIALE 26 | P124 | Concreto | Torre 1 Pilote 66 | 2025-07-31 | 8/14/2025 12:00:00 AM | 14 | 24.5 | 21 | 86
B-19322 VIALE 26 | P124 | Concreto | Torre 1 Pilote 66 | 2025-07-31 | 8/14/2025 12:00:00 AM | 14 | 24.5 | 19.9 | 81
B-19322 VIALE 26 | P124 | Concreto | Torre 1 Pilote 66 | 2025-07-31 | 8/8/2025 12:00:00 AM | 8 | 24.5 | 16.9 | 69
B-19322 VIALE 26 | P124 | Concreto | Torre 1 Pilote 66 | 2025-07-31 | 8/8/2025 12:00:00 AM | 8 | 24.5 | 17.3 | 71
B-19322 VIALE 26 | P124 | Concreto | Torre 1 Pilote 66 | 2025-07-31 | 8/8/2025 12:00:00 AM | 8 | 24.5 | 15.4 | 63
B-19322 VIALE 26 | P122 | Concreto | Torre 1 Pilote 90 | 2025-07-30 | 8/27/2025 12:00:00 AM | 28 | 24.5 | 24.6 | 100
B-19322 VIALE 26 | P122 | Concreto | Torre 1 Pilote 90 | 2025-07-30 | 8/27/2025 12:00:00 AM | 28 | 24.5 | 26.4 | 108
B-19322 VIALE 26 | P122 | Concreto | Torre 1 Pilote 90 | 2025-07-30 | 8/27/2025 12:00:00 AM | 28 | 24.5 | 20.9 | 85
B-19322 VIALE 26 | P122 | Concreto | Torre 1 Pilote 90 | 2025-07-30 | 8/13/2025 12:00:00 AM | 14 | 24.5 | 21 | 86
B-19322 VIALE 26 | P122 | Concreto | Torre 1 Pilote 90 | 2025-07-30 | 8/13/2025 12:00:00 AM | 14 | 24.5 | 21.4 | 87
B-19322 VIALE 26 | P122 | Concreto | Torre 1 Pilote 90 | 2025-07-30 | 8/13/2025 12:00:00 AM | 14 | 24.5 | 18.5 | 75
B-19322 VIALE 26 | P122 | Concreto | Torre 1 Pilote 90 | 2025-07-30 | 8/6/2025 12:00:00 AM | 7 | 24.5 | 15 | 61
B-19322 VIALE 26 | P122 | Concreto | Torre 1 Pilote 90 | 2025-07-30 | 8/6/2025 12:00:00 AM | 7 | 24.5 | 14.2 | 58
B-19322 VIALE 26 | P122 | Concreto | Torre 1 Pilote 90 | 2025-07-30 | 8/6/2025 12:00:00 AM | 7 | 24.5 | 14.3 | 58
B-19322 VIALE 26 | P120 | Concreto | Torre 1 Pilote 96 | 2025-07-29 | 8/26/2025 12:00:00 AM | 28 | 24.5 | 34 | 139
B-19322 VIALE 26 | P120 | Concreto | Torre 1 Pilote 96 | 2025-07-29 | 8/26/2025 12:00:00 AM | 28 | 24.5 | 30.1 | 123
B-19322 VIALE 26 | P120 | Concreto | Torre 1 Pilote 96 | 2025-07-29 | 8/26/2025 12:00:00 AM | 28 | 24.5 | 34.2 | 139
B-19322 VIALE 26 | P120 | Concreto | Torre 1 Pilote 96 | 2025-07-29 | 8/12/2025 12:00:00 AM | 14 | 24.5 | 29.3 | 119
B-19322 VIALE 26 | P120 | Concreto | Torre 1 Pilote 96 | 2025-07-29 | 8/12/2025 12:00:00 AM | 14 | 24.5 | 23.5 | 96
B-19322 VIALE 26 | P120 | Concreto | Torre 1 Pilote 96 | 2025-07-29 | 8/12/2025 12:00:00 AM | 14 | 24.5 | 27.6 | 113
B-19322 VIALE 26 | P120 | Concreto | Torre 1 Pilote 96 | 2025-07-29 | 8/5/2025 12:00:00 AM | 7 | 24.5 | 23.7 | 97
B-19322 VIALE 26 | P120 | Concreto | Torre 1 Pilote 96 | 2025-07-29 | 8/5/2025 12:00:00 AM | 7 | 24.5 | 21.4 | 87
B-19322 VIALE 26 | P120 | Concreto | Torre 1 Pilote 96 | 2025-07-29 | 8/5/2025 12:00:00 AM | 7 | 24.5 | 22.9 | 93
B-19322 VIALE 26 | P121 | Concreto | Torre 1 Pilote 58 | 2025-07-29 | 8/26/2025 12:00:00 AM | 28 | 24.5 | 23.5 | 96
B-19322 VIALE 26 | P121 | Concreto | Torre 1 Pilote 58 | 2025-07-29 | 8/26/2025 12:00:00 AM | 28 | 24.5 | 29 | 118
B-19322 VIALE 26 | P121 | Concreto | Torre 1 Pilote 58 | 2025-07-29 | 8/26/2025 12:00:00 AM | 28 | 24.5 | 30.6 | 125
B-19322 VIALE 26 | P121 | Concreto | Torre 1 Pilote 58 | 2025-07-29 | 8/12/2025 12:00:00 AM | 14 | 24.5 | 17.9 | 73
B-19322 VIALE 26 | P121 | Concreto | Torre 1 Pilote 58 | 2025-07-29 | 8/12/2025 12:00:00 AM | 14 | 24.5 | 18 | 73
B-19322 VIALE 26 | P121 | Concreto | Torre 1 Pilote 58 | 2025-07-29 | 8/12/2025 12:00:00 AM | 14 | 24.5 | 20.7 | 84
B-19322 VIALE 26 | P121 | Concreto | Torre 1 Pilote 58 | 2025-07-29 | 8/5/2025 12:00:00 AM | 7 | 24.5 | 17.3 | 71
B-19322 VIALE 26 | P121 | Concreto | Torre 1 Pilote 58 | 2025-07-29 | 8/5/2025 12:00:00 AM | 7 | 24.5 | 16.9 | 69
B-19322 VIALE 26 | P121 | Concreto | Torre 1 Pilote 58 | 2025-07-29 | 8/5/2025 12:00:00 AM | 7 | 24.5 | 17.3 | 70
B-19322 VIALE 26 | P119 | Concreto | Torre 1 Pilotes 102-91 | 2025-07-28 | 9/22/2025 12:00:00 AM | 56 | 24.5 | 21.3 | 87
B-19322 VIALE 26 | P119 | Concreto | Torre 1 Pilotes 102-91 | 2025-07-28 | 9/22/2025 12:00:00 AM | 56 | 24.5 | 17.6 | 72
B-19322 VIALE 26 | P119 | Concreto | Torre 1 Pilotes 102-91 | 2025-07-28 | 9/22/2025 12:00:00 AM | 56 | 24.5 | 16.3 | 66
B-19322 VIALE 26 | P119 | Concreto | Torre 1 Pilotes 102-91 | 2025-07-28 | 8/25/2025 12:00:00 AM | 28 | 24.5 | 16.4 | 67
B-19322 VIALE 26 | P119 | Concreto | Torre 1 Pilotes 102-91 | 2025-07-28 | 8/25/2025 12:00:00 AM | 28 | 24.5 | 20 | 81
B-19322 VIALE 26 | P119 | Concreto | Torre 1 Pilotes 102-91 | 2025-07-28 | 8/25/2025 12:00:00 AM | 28 | 24.5 | 17.7 | 72
B-19322 VIALE 26 | P119 | Concreto | Torre 1 Pilotes 102-91 | 2025-07-28 | 8/11/2025 12:00:00 AM | 14 | 24.5 | 15.6 | 64
B-19322 VIALE 26 | P119 | Concreto | Torre 1 Pilotes 102-91 | 2025-07-28 | 8/11/2025 12:00:00 AM | 14 | 24.5 | 13 | 53
B-19322 VIALE 26 | P119 | Concreto | Torre 1 Pilotes 102-91 | 2025-07-28 | 8/11/2025 12:00:00 AM | 14 | 24.5 | 16.3 | 66
B-19322 VIALE 26 | P119 | Concreto | Torre 1 Pilotes 102-91 | 2025-07-28 | 8/4/2025 12:00:00 AM | 7 | 24.5 | 10.7 | 44
B-19322 VIALE 26 | P119 | Concreto | Torre 1 Pilotes 102-91 | 2025-07-28 | 8/4/2025 12:00:00 AM | 7 | 24.5 | 10.3 | 42
B-19322 VIALE 26 | P119 | Concreto | Torre 1 Pilotes 102-91 | 2025-07-28 | 8/4/2025 12:00:00 AM | 7 | 24.5 | 11.1 | 45
B-19322 VIALE 26 | P118 | Concreto | Torre 1 Pilote 46-62 | 2025-07-26 | 8/23/2025 12:00:00 AM | 28 | 24.5 | 25.7 | 105
B-19322 VIALE 26 | P118 | Concreto | Torre 1 Pilote 46-62 | 2025-07-26 | 8/23/2025 12:00:00 AM | 28 | 24.5 | 26.6 | 108
B-19322 VIALE 26 | P118 | Concreto | Torre 1 Pilote 46-62 | 2025-07-26 | 8/23/2025 12:00:00 AM | 28 | 24.5 | 28.6 | 117
B-19322 VIALE 26 | P118 | Concreto | Torre 1 Pilote 46-62 | 2025-07-26 | 8/9/2025 12:00:00 AM | 14 | 24.5 | 19.4 | 79
B-19322 VIALE 26 | P118 | Concreto | Torre 1 Pilote 46-62 | 2025-07-26 | 8/9/2025 12:00:00 AM | 14 | 24.5 | 18.7 | 76
B-19322 VIALE 26 | P118 | Concreto | Torre 1 Pilote 46-62 | 2025-07-26 | 8/9/2025 12:00:00 AM | 14 | 24.5 | 19.7 | 80
B-19322 VIALE 26 | P118 | Concreto | Torre 1 Pilote 46-62 | 2025-07-26 | 8/2/2025 12:00:00 AM | 7 | 24.5 | 18.2 | 74
B-19322 VIALE 26 | P118 | Concreto | Torre 1 Pilote 46-62 | 2025-07-26 | 8/2/2025 12:00:00 AM | 7 | 24.5 | 16.5 | 67
B-19322 VIALE 26 | P118 | Concreto | Torre 1 Pilote 46-62 | 2025-07-26 | 8/2/2025 12:00:00 AM | 7 | 24.5 | 17.1 | 70
B-19322 VIALE 26 | P116 | Concreto | Torre 1 Pilote 23-55 | 2025-07-25 | 8/22/2025 12:00:00 AM | 28 | 24.5 | 47.6 | 194
B-19322 VIALE 26 | P116 | Concreto | Torre 1 Pilote 23-55 | 2025-07-25 | 8/22/2025 12:00:00 AM | 28 | 24.5 | 29.9 | 122
B-19322 VIALE 26 | P116 | Concreto | Torre 1 Pilote 23-55 | 2025-07-25 | 8/22/2025 12:00:00 AM | 28 | 24.5 | 28.7 | 117
B-19322 VIALE 26 | P116 | Concreto | Torre 1 Pilote 23-55 | 2025-07-25 | 8/8/2025 12:00:00 AM | 14 | 24.5 | 21.2 | 86
B-19322 VIALE 26 | P116 | Concreto | Torre 1 Pilote 23-55 | 2025-07-25 | 8/8/2025 12:00:00 AM | 14 | 24.5 | 18.1 | 74
B-19322 VIALE 26 | P116 | Concreto | Torre 1 Pilote 23-55 | 2025-07-25 | 8/8/2025 12:00:00 AM | 14 | 24.5 | 23.4 | 96
B-19322 VIALE 26 | P116 | Concreto | Torre 1 Pilote 23-55 | 2025-07-25 | 8/1/2025 12:00:00 AM | 7 | 24.5 | 21.1 | 86
B-19322 VIALE 26 | P116 | Concreto | Torre 1 Pilote 23-55 | 2025-07-25 | 8/1/2025 12:00:00 AM | 7 | 24.5 | 20.8 | 85
B-19322 VIALE 26 | P116 | Concreto | Torre 1 Pilote 23-55 | 2025-07-25 | 8/1/2025 12:00:00 AM | 7 | 24.5 | 20.9 | 85
B-19322 VIALE 26 | P117 | Concreto | Torre 1 Pilote 59-97 | 2025-07-25 | 8/22/2025 12:00:00 AM | 28 | 24.5 | 32.5 | 132
B-19322 VIALE 26 | P117 | Concreto | Torre 1 Pilote 59-97 | 2025-07-25 | 8/22/2025 12:00:00 AM | 28 | 24.5 | 31.7 | 130
B-19322 VIALE 26 | P117 | Concreto | Torre 1 Pilote 59-97 | 2025-07-25 | 8/22/2025 12:00:00 AM | 28 | 24.5 | 30.3 | 123
B-19322 VIALE 26 | P117 | Concreto | Torre 1 Pilote 59-97 | 2025-07-25 | 8/8/2025 12:00:00 AM | 14 | 24.5 | 25.6 | 104
B-19322 VIALE 26 | P117 | Concreto | Torre 1 Pilote 59-97 | 2025-07-25 | 8/8/2025 12:00:00 AM | 14 | 24.5 | 23.5 | 96
B-19322 VIALE 26 | P117 | Concreto | Torre 1 Pilote 59-97 | 2025-07-25 | 8/8/2025 12:00:00 AM | 14 | 24.5 | 21.5 | 88
B-19322 VIALE 26 | P117 | Concreto | Torre 1 Pilote 59-97 | 2025-07-25 | 8/1/2025 12:00:00 AM | 7 | 24.5 | 19.4 | 79
B-19322 VIALE 26 | P117 | Concreto | Torre 1 Pilote 59-97 | 2025-07-25 | 8/1/2025 12:00:00 AM | 7 | 24.5 | 20.3 | 83
B-19322 VIALE 26 | P117 | Concreto | Torre 1 Pilote 59-97 | 2025-07-25 | 8/1/2025 12:00:00 AM | 7 | 24.5 | 21.4 | 87
B-19322 VIALE 26 | P113 | Concreto | Tapa tanque suministro | 2025-07-24 | 8/21/2025 12:00:00 AM | 28 | 21 | 45.7 | 218
B-19322 VIALE 26 | P113 | Concreto | Tapa tanque suministro | 2025-07-24 | 8/21/2025 12:00:00 AM | 28 | 21 | 39 | 186
B-19322 VIALE 26 | P113 | Concreto | Tapa tanque suministro | 2025-07-24 | 8/21/2025 12:00:00 AM | 28 | 21 | 44 | 209
B-19322 VIALE 26 | P113 | Concreto | Tapa tanque suministro | 2025-07-24 | 8/7/2025 12:00:00 AM | 14 | 21 | 35.7 | 170
B-19322 VIALE 26 | P113 | Concreto | Tapa tanque suministro | 2025-07-24 | 8/7/2025 12:00:00 AM | 14 | 21 | 41.5 | 197
B-19322 VIALE 26 | P113 | Concreto | Tapa tanque suministro | 2025-07-24 | 8/7/2025 12:00:00 AM | 14 | 21 | 40.1 | 191
B-19322 VIALE 26 | P113 | Concreto | Tapa tanque suministro | 2025-07-24 | 7/31/2025 12:00:00 AM | 7 | 21 | 34.3 | 164
B-19322 VIALE 26 | P113 | Concreto | Tapa tanque suministro | 2025-07-24 | 7/31/2025 12:00:00 AM | 7 | 21 | 35.3 | 168
B-19322 VIALE 26 | P113 | Concreto | Tapa tanque suministro | 2025-07-24 | 7/31/2025 12:00:00 AM | 7 | 21 | 38.1 | 181
B-19322 VIALE 26 | P114 | Concreto | Torre 1 Pilotes 11-20 | 2025-07-24 | 9/18/2025 12:00:00 AM | 56 | 24.5 | 29.4 | 120
B-19322 VIALE 26 | P114 | Concreto | Torre 1 Pilotes 11-20 | 2025-07-24 | 9/18/2025 12:00:00 AM | 56 | 24.5 | 27.3 | 111
B-19322 VIALE 26 | P114 | Concreto | Torre 1 Pilotes 11-20 | 2025-07-24 | 9/18/2025 12:00:00 AM | 56 | 24.5 | 30.3 | 124
B-19322 VIALE 26 | P114 | Concreto | Torre 1 Pilotes 11-20 | 2025-07-24 | 8/21/2025 12:00:00 AM | 28 | 24.5 | 23.4 | 95
B-19322 VIALE 26 | P114 | Concreto | Torre 1 Pilotes 11-20 | 2025-07-24 | 8/21/2025 12:00:00 AM | 28 | 24.5 | 23.4 | 95
B-19322 VIALE 26 | P114 | Concreto | Torre 1 Pilotes 11-20 | 2025-07-24 | 8/21/2025 12:00:00 AM | 28 | 24.5 | 23.9 | 97
B-19322 VIALE 26 | P114 | Concreto | Torre 1 Pilotes 11-20 | 2025-07-24 | 8/7/2025 12:00:00 AM | 14 | 24.5 | 20.9 | 85
B-19322 VIALE 26 | P114 | Concreto | Torre 1 Pilotes 11-20 | 2025-07-24 | 8/7/2025 12:00:00 AM | 14 | 24.5 | 21.8 | 89
B-19322 VIALE 26 | P114 | Concreto | Torre 1 Pilotes 11-20 | 2025-07-24 | 8/7/2025 12:00:00 AM | 14 | 24.5 | 21.4 | 87
B-19322 VIALE 26 | P114 | Concreto | Torre 1 Pilotes 11-20 | 2025-07-24 | 7/31/2025 12:00:00 AM | 7 | 24.5 | 16.8 | 68
B-19322 VIALE 26 | P114 | Concreto | Torre 1 Pilotes 11-20 | 2025-07-24 | 7/31/2025 12:00:00 AM | 7 | 24.5 | 14.7 | 60
B-19322 VIALE 26 | P114 | Concreto | Torre 1 Pilotes 11-20 | 2025-07-24 | 7/31/2025 12:00:00 AM | 7 | 24.5 | 17.5 | 71
B-19322 VIALE 26 | P115 | Concreto | Torre 1 Pilote 51 | 2025-07-24 | 9/18/2025 12:00:00 AM | 56 | 24.5 | 28.4 | 116
B-19322 VIALE 26 | P115 | Concreto | Torre 1 Pilote 51 | 2025-07-24 | 9/18/2025 12:00:00 AM | 56 | 24.5 | 24.2 | 99
B-19322 VIALE 26 | P115 | Concreto | Torre 1 Pilote 51 | 2025-07-24 | 9/18/2025 12:00:00 AM | 56 | 24.5 | 29.3 | 120
B-19322 VIALE 26 | P115 | Concreto | Torre 1 Pilote 51 | 2025-07-24 | 8/21/2025 12:00:00 AM | 28 | 24.5 | 23.6 | 96
B-19322 VIALE 26 | P115 | Concreto | Torre 1 Pilote 51 | 2025-07-24 | 8/21/2025 12:00:00 AM | 28 | 24.5 | 22.2 | 90
B-19322 VIALE 26 | P115 | Concreto | Torre 1 Pilote 51 | 2025-07-24 | 8/21/2025 12:00:00 AM | 28 | 24.5 | 22.8 | 93
B-19322 VIALE 26 | P115 | Concreto | Torre 1 Pilote 51 | 2025-07-24 | 8/7/2025 12:00:00 AM | 14 | 24.5 | 24.2 | 99
B-19322 VIALE 26 | P115 | Concreto | Torre 1 Pilote 51 | 2025-07-24 | 8/7/2025 12:00:00 AM | 14 | 24.5 | 19.2 | 78
B-19322 VIALE 26 | P115 | Concreto | Torre 1 Pilote 51 | 2025-07-24 | 8/7/2025 12:00:00 AM | 14 | 24.5 | 22.1 | 90
B-19322 VIALE 26 | P115 | Concreto | Torre 1 Pilote 51 | 2025-07-24 | 7/31/2025 12:00:00 AM | 7 | 24.5 | 17 | 70
B-19322 VIALE 26 | P115 | Concreto | Torre 1 Pilote 51 | 2025-07-24 | 7/31/2025 12:00:00 AM | 7 | 24.5 | 14.8 | 60
B-19322 VIALE 26 | P115 | Concreto | Torre 1 Pilote 51 | 2025-07-24 | 7/31/2025 12:00:00 AM | 7 | 24.5 | 14.7 | 60
B-19322 VIALE 26 | P111 | Concreto | Torre 1 Pilote 92-54 | 2025-07-23 | 8/20/2025 12:00:00 AM | 28 | 24.5 | 30.7 | 125
B-19322 VIALE 26 | P111 | Concreto | Torre 1 Pilote 92-54 | 2025-07-23 | 8/20/2025 12:00:00 AM | 28 | 24.5 | 22.3 | 91
B-19322 VIALE 26 | P111 | Concreto | Torre 1 Pilote 92-54 | 2025-07-23 | 8/20/2025 12:00:00 AM | 28 | 24.5 | 21.3 | 87
B-19322 VIALE 26 | P111 | Concreto | Torre 1 Pilote 92-54 | 2025-07-23 | 8/6/2025 12:00:00 AM | 14 | 24.5 | 23.2 | 94
B-19322 VIALE 26 | P111 | Concreto | Torre 1 Pilote 92-54 | 2025-07-23 | 8/6/2025 12:00:00 AM | 14 | 24.5 | 21.9 | 90
B-19322 VIALE 26 | P111 | Concreto | Torre 1 Pilote 92-54 | 2025-07-23 | 8/6/2025 12:00:00 AM | 14 | 24.5 | 25.8 | 105
B-19322 VIALE 26 | P111 | Concreto | Torre 1 Pilote 92-54 | 2025-07-23 | 7/30/2025 12:00:00 AM | 7 | 24.5 | 20.1 | 82
B-19322 VIALE 26 | P111 | Concreto | Torre 1 Pilote 92-54 | 2025-07-23 | 7/30/2025 12:00:00 AM | 7 | 24.5 | 21.1 | 86
B-19322 VIALE 26 | P111 | Concreto | Torre 1 Pilote 92-54 | 2025-07-23 | 7/30/2025 12:00:00 AM | 7 | 24.5 | 18.9 | 77
B-19322 VIALE 26 | P112 | Concreto | Torre 1 Pilote 60 | 2025-07-23 | 8/20/2025 12:00:00 AM | 28 | 24.5 | 25.2 | 103
B-19322 VIALE 26 | P112 | Concreto | Torre 1 Pilote 60 | 2025-07-23 | 8/20/2025 12:00:00 AM | 28 | 24.5 | 27.3 | 112
B-19322 VIALE 26 | P112 | Concreto | Torre 1 Pilote 60 | 2025-07-23 | 8/20/2025 12:00:00 AM | 28 | 24.5 | 25.3 | 103
B-19322 VIALE 26 | P112 | Concreto | Torre 1 Pilote 60 | 2025-07-23 | 8/6/2025 12:00:00 AM | 14 | 24.5 | 20.2 | 82
B-19322 VIALE 26 | P112 | Concreto | Torre 1 Pilote 60 | 2025-07-23 | 8/6/2025 12:00:00 AM | 14 | 24.5 | 16.2 | 66
B-19322 VIALE 26 | P112 | Concreto | Torre 1 Pilote 60 | 2025-07-23 | 8/6/2025 12:00:00 AM | 14 | 24.5 | 15.2 | 62
B-19322 VIALE 26 | P112 | Concreto | Torre 1 Pilote 60 | 2025-07-23 | 7/30/2025 12:00:00 AM | 7 | 24.5 | 13.2 | 54
B-19322 VIALE 26 | P112 | Concreto | Torre 1 Pilote 60 | 2025-07-23 | 7/30/2025 12:00:00 AM | 7 | 24.5 | 13 | 53
B-19322 VIALE 26 | P112 | Concreto | Torre 1 Pilote 60 | 2025-07-23 | 7/30/2025 12:00:00 AM | 7 | 24.5 | 13.9 | 57
B-19322 VIALE 26 | P109 | Concreto | Torre 1 Pilotes 07-61 | 2025-07-22 | 9/2/2025 12:00:00 AM | 42 | 24.5 | 25.1 | 102
B-19322 VIALE 26 | P109 | Concreto | Torre 1 Pilotes 07-61 | 2025-07-22 | 9/2/2025 12:00:00 AM | 42 | 24.5 | 25.9 | 106
B-19322 VIALE 26 | P109 | Concreto | Torre 1 Pilotes 07-61 | 2025-07-22 | 9/2/2025 12:00:00 AM | 42 | 24.5 | 25.4 | 104
B-19322 VIALE 26 | P109 | Concreto | Torre 1 Pilotes 07-61 | 2025-07-22 | 8/19/2025 12:00:00 AM | 28 | 24.5 | 22.8 | 93
B-19322 VIALE 26 | P109 | Concreto | Torre 1 Pilotes 07-61 | 2025-07-22 | 8/19/2025 12:00:00 AM | 28 | 24.5 | 24.7 | 101
B-19322 VIALE 26 | P109 | Concreto | Torre 1 Pilotes 07-61 | 2025-07-22 | 8/19/2025 12:00:00 AM | 28 | 24.5 | 24.8 | 101
B-19322 VIALE 26 | P109 | Concreto | Torre 1 Pilotes 07-61 | 2025-07-22 | 8/5/2025 12:00:00 AM | 14 | 24.5 | 20.3 | 83
B-19322 VIALE 26 | P109 | Concreto | Torre 1 Pilotes 07-61 | 2025-07-22 | 8/5/2025 12:00:00 AM | 14 | 24.5 | 18.1 | 74
B-19322 VIALE 26 | P109 | Concreto | Torre 1 Pilotes 07-61 | 2025-07-22 | 8/5/2025 12:00:00 AM | 14 | 24.5 | 18.8 | 77
B-19322 VIALE 26 | P109 | Concreto | Torre 1 Pilotes 07-61 | 2025-07-22 | 7/29/2025 12:00:00 AM | 7 | 24.5 | 13 | 53
B-19322 VIALE 26 | P109 | Concreto | Torre 1 Pilotes 07-61 | 2025-07-22 | 7/29/2025 12:00:00 AM | 7 | 24.5 | 13.4 | 54
B-19322 VIALE 26 | P109 | Concreto | Torre 1 Pilotes 07-61 | 2025-07-22 | 7/29/2025 12:00:00 AM | 7 | 24.5 | 13.8 | 56
B-19322 VIALE 26 | P110 | Concreto | Torre 1 Pilote 53 | 2025-07-22 | 8/19/2025 12:00:00 AM | 28 | 24.5 | 37 | 151
B-19322 VIALE 26 | P110 | Concreto | Torre 1 Pilote 53 | 2025-07-22 | 8/19/2025 12:00:00 AM | 28 | 24.5 | 34.9 | 142
B-19322 VIALE 26 | P110 | Concreto | Torre 1 Pilote 53 | 2025-07-22 | 8/19/2025 12:00:00 AM | 28 | 24.5 | 35.8 | 146
B-19322 VIALE 26 | P110 | Concreto | Torre 1 Pilote 53 | 2025-07-22 | 8/5/2025 12:00:00 AM | 14 | 24.5 | 28.3 | 115
B-19322 VIALE 26 | P110 | Concreto | Torre 1 Pilote 53 | 2025-07-22 | 8/5/2025 12:00:00 AM | 14 | 24.5 | 27.7 | 113
B-19322 VIALE 26 | P110 | Concreto | Torre 1 Pilote 53 | 2025-07-22 | 8/5/2025 12:00:00 AM | 14 | 24.5 | 29 | 118
B-19322 VIALE 26 | P110 | Concreto | Torre 1 Pilote 53 | 2025-07-22 | 7/29/2025 12:00:00 AM | 7 | 24.5 | 18.9 | 77
B-19322 VIALE 26 | P110 | Concreto | Torre 1 Pilote 53 | 2025-07-22 | 7/29/2025 12:00:00 AM | 7 | 24.5 | 20 | 82
B-19322 VIALE 26 | P110 | Concreto | Torre 1 Pilote 53 | 2025-07-22 | 7/29/2025 12:00:00 AM | 7 | 24.5 | 17.9 | 73
B-19322 VIALE 26 | P107 | Concreto | Torre 1 Pilote 10-21 | 2025-07-21 | 8/18/2025 12:00:00 AM | 28 | 24.5 | 27.9 | 114
B-19322 VIALE 26 | P107 | Concreto | Torre 1 Pilote 10-21 | 2025-07-21 | 8/18/2025 12:00:00 AM | 28 | 24.5 | 26.3 | 107
B-19322 VIALE 26 | P107 | Concreto | Torre 1 Pilote 10-21 | 2025-07-21 | 8/18/2025 12:00:00 AM | 28 | 24.5 | 26.3 | 108
B-19322 VIALE 26 | P107 | Concreto | Torre 1 Pilote 10-21 | 2025-07-21 | 8/4/2025 12:00:00 AM | 14 | 24.5 | 23.9 | 97
B-19322 VIALE 26 | P107 | Concreto | Torre 1 Pilote 10-21 | 2025-07-21 | 8/4/2025 12:00:00 AM | 14 | 24.5 | 24.7 | 101
B-19322 VIALE 26 | P107 | Concreto | Torre 1 Pilote 10-21 | 2025-07-21 | 8/4/2025 12:00:00 AM | 14 | 24.5 | 23.1 | 94
B-19322 VIALE 26 | P107 | Concreto | Torre 1 Pilote 10-21 | 2025-07-21 | 7/29/2025 12:00:00 AM | 8 | 24.5 | 14.8 | 60
B-19322 VIALE 26 | P107 | Concreto | Torre 1 Pilote 10-21 | 2025-07-21 | 7/29/2025 12:00:00 AM | 8 | 24.5 | 18.8 | 77
B-19322 VIALE 26 | P107 | Concreto | Torre 1 Pilote 10-21 | 2025-07-21 | 7/29/2025 12:00:00 AM | 8 | 24.5 | 15.5 | 63
B-19322 VIALE 26 | P108 | Concreto | Torre 1 Pilote 47 | 2025-07-21 | 8/18/2025 12:00:00 AM | 28 | 24.5 | 31.2 | 127
B-19322 VIALE 26 | P108 | Concreto | Torre 1 Pilote 47 | 2025-07-21 | 8/18/2025 12:00:00 AM | 28 | 24.5 | 29.5 | 120
B-19322 VIALE 26 | P108 | Concreto | Torre 1 Pilote 47 | 2025-07-21 | 8/18/2025 12:00:00 AM | 28 | 24.5 | 29.7 | 121
B-19322 VIALE 26 | P108 | Concreto | Torre 1 Pilote 47 | 2025-07-21 | 8/4/2025 12:00:00 AM | 14 | 24.5 | 27 | 110
B-19322 VIALE 26 | P108 | Concreto | Torre 1 Pilote 47 | 2025-07-21 | 8/4/2025 12:00:00 AM | 14 | 24.5 | 28 | 114
B-19322 VIALE 26 | P108 | Concreto | Torre 1 Pilote 47 | 2025-07-21 | 8/4/2025 12:00:00 AM | 14 | 24.5 | 27.6 | 113
B-19322 VIALE 26 | P108 | Concreto | Torre 1 Pilote 47 | 2025-07-21 | 7/29/2025 12:00:00 AM | 8 | 24.5 | 22 | 90
B-19322 VIALE 26 | P108 | Concreto | Torre 1 Pilote 47 | 2025-07-21 | 7/29/2025 12:00:00 AM | 8 | 24.5 | 21 | 86
B-19322 VIALE 26 | P108 | Concreto | Torre 1 Pilote 47 | 2025-07-21 | 7/29/2025 12:00:00 AM | 8 | 24.5 | 22.2 | 90
B-19322 VIALE 26 | P105 | Concreto | Torre 1 Pilote 03-52 | 2025-07-17 | 8/14/2025 12:00:00 AM | 28 | 24.5 | 29.3 | 120
B-19322 VIALE 26 | P105 | Concreto | Torre 1 Pilote 03-52 | 2025-07-17 | 8/14/2025 12:00:00 AM | 28 | 24.5 | 28.1 | 115
B-19322 VIALE 26 | P105 | Concreto | Torre 1 Pilote 03-52 | 2025-07-17 | 8/14/2025 12:00:00 AM | 28 | 24.5 | 29.2 | 119
B-19322 VIALE 26 | P105 | Concreto | Torre 1 Pilote 03-52 | 2025-07-17 | 7/31/2025 12:00:00 AM | 14 | 24.5 | 30.9 | 126
B-19322 VIALE 26 | P105 | Concreto | Torre 1 Pilote 03-52 | 2025-07-17 | 7/31/2025 12:00:00 AM | 14 | 24.5 | 27.2 | 111
B-19322 VIALE 26 | P105 | Concreto | Torre 1 Pilote 03-52 | 2025-07-17 | 7/31/2025 12:00:00 AM | 14 | 24.5 | 30 | 122
B-19322 VIALE 26 | P105 | Concreto | Torre 1 Pilote 03-52 | 2025-07-17 | 7/29/2025 12:00:00 AM | 12 | 24.5 | 25.9 | 106
B-19322 VIALE 26 | P105 | Concreto | Torre 1 Pilote 03-52 | 2025-07-17 | 7/29/2025 12:00:00 AM | 12 | 24.5 | 21.9 | 89
B-19322 VIALE 26 | P105 | Concreto | Torre 1 Pilote 03-52 | 2025-07-17 | 7/29/2025 12:00:00 AM | 12 | 24.5 | 22.9 | 93
B-19322 VIALE 26 | P106 | Concreto | Torre 1 Pilote 89 | 2025-07-17 | 8/14/2025 12:00:00 AM | 28 | 24.5 | 23.3 | 95
B-19322 VIALE 26 | P106 | Concreto | Torre 1 Pilote 89 | 2025-07-17 | 8/14/2025 12:00:00 AM | 28 | 24.5 | 23.7 | 97
B-19322 VIALE 26 | P106 | Concreto | Torre 1 Pilote 89 | 2025-07-17 | 8/14/2025 12:00:00 AM | 28 | 24.5 | 25.8 | 105
B-19322 VIALE 26 | P106 | Concreto | Torre 1 Pilote 89 | 2025-07-17 | 7/31/2025 12:00:00 AM | 14 | 24.5 | 20.3 | 83
B-19322 VIALE 26 | P106 | Concreto | Torre 1 Pilote 89 | 2025-07-17 | 7/31/2025 12:00:00 AM | 14 | 24.5 | 22.7 | 92
B-19322 VIALE 26 | P106 | Concreto | Torre 1 Pilote 89 | 2025-07-17 | 7/31/2025 12:00:00 AM | 14 | 24.5 | 22.6 | 92
B-19322 VIALE 26 | P106 | Concreto | Torre 1 Pilote 89 | 2025-07-17 | 7/29/2025 12:00:00 AM | 12 | 24.5 | 20.4 | 83
B-19322 VIALE 26 | P106 | Concreto | Torre 1 Pilote 89 | 2025-07-17 | 7/29/2025 12:00:00 AM | 12 | 24.5 | 18.6 | 76
B-19322 VIALE 26 | P106 | Concreto | Torre 1 Pilote 89 | 2025-07-17 | 7/29/2025 12:00:00 AM | 12 | 24.5 | 17.3 | 70
B-19322 VIALE 26 | P104 | Concreto | Torre 1 Pilote 48-06 | 2025-07-16 | 9/10/2025 12:00:00 AM | 56 | 24.5 | 25.9 | 106
B-19322 VIALE 26 | P104 | Concreto | Torre 1 Pilote 48-06 | 2025-07-16 | 9/10/2025 12:00:00 AM | 56 | 24.5 | 27.1 | 111
B-19322 VIALE 26 | P104 | Concreto | Torre 1 Pilote 48-06 | 2025-07-16 | 9/10/2025 12:00:00 AM | 56 | 24.5 | 24.8 | 101
B-19322 VIALE 26 | P104 | Concreto | Torre 1 Pilote 48-06 | 2025-07-16 | 8/13/2025 12:00:00 AM | 28 | 24.5 | 22.5 | 92
B-19322 VIALE 26 | P104 | Concreto | Torre 1 Pilote 48-06 | 2025-07-16 | 8/13/2025 12:00:00 AM | 28 | 24.5 | 21.4 | 87
B-19322 VIALE 26 | P104 | Concreto | Torre 1 Pilote 48-06 | 2025-07-16 | 8/13/2025 12:00:00 AM | 28 | 24.5 | 20.7 | 84
B-19322 VIALE 26 | P104 | Concreto | Torre 1 Pilote 48-06 | 2025-07-16 | 7/30/2025 12:00:00 AM | 14 | 24.5 | 19.7 | 80
B-19322 VIALE 26 | P104 | Concreto | Torre 1 Pilote 48-06 | 2025-07-16 | 7/30/2025 12:00:00 AM | 14 | 24.5 | 16.4 | 67
B-19322 VIALE 26 | P104 | Concreto | Torre 1 Pilote 48-06 | 2025-07-16 | 7/30/2025 12:00:00 AM | 14 | 24.5 | 19.3 | 79
B-19322 VIALE 26 | P104 | Concreto | Torre 1 Pilote 48-06 | 2025-07-16 | 7/23/2025 12:00:00 AM | 7 | 24.5 | 13.2 | 54
B-19322 VIALE 26 | P104 | Concreto | Torre 1 Pilote 48-06 | 2025-07-16 | 7/23/2025 12:00:00 AM | 7 | 24.5 | 12.5 | 51
B-19322 VIALE 26 | P104 | Concreto | Torre 1 Pilote 48-06 | 2025-07-16 | 7/23/2025 12:00:00 AM | 7 | 24.5 | 14.7 | 60
B-19322 VIALE 26 | P102 | Concreto | Torre 1 Pilote 08-70 | 2025-07-15 | 8/12/2025 12:00:00 AM | 28 | 24.5 | 26.7 | 109
B-19322 VIALE 26 | P102 | Concreto | Torre 1 Pilote 08-70 | 2025-07-15 | 8/12/2025 12:00:00 AM | 28 | 24.5 | 27.1 | 111
B-19322 VIALE 26 | P102 | Concreto | Torre 1 Pilote 08-70 | 2025-07-15 | 8/12/2025 12:00:00 AM | 28 | 24.5 | 25.2 | 103
B-19322 VIALE 26 | P102 | Concreto | Torre 1 Pilote 08-70 | 2025-07-15 | 7/29/2025 12:00:00 AM | 14 | 24.5 | 23.9 | 97
B-19322 VIALE 26 | P102 | Concreto | Torre 1 Pilote 08-70 | 2025-07-15 | 7/29/2025 12:00:00 AM | 14 | 24.5 | 21.7 | 88
B-19322 VIALE 26 | P102 | Concreto | Torre 1 Pilote 08-70 | 2025-07-15 | 7/29/2025 12:00:00 AM | 14 | 24.5 | 24.4 | 100
B-19322 VIALE 26 | P102 | Concreto | Torre 1 Pilote 08-70 | 2025-07-15 | 7/22/2025 12:00:00 AM | 7 | 24.5 | 17.4 | 71
B-19322 VIALE 26 | P102 | Concreto | Torre 1 Pilote 08-70 | 2025-07-15 | 7/22/2025 12:00:00 AM | 7 | 24.5 | 17 | 69
B-19322 VIALE 26 | P102 | Concreto | Torre 1 Pilote 08-70 | 2025-07-15 | 7/22/2025 12:00:00 AM | 7 | 24.5 | 12.2 | 50
B-19322 VIALE 26 | P103 | Concreto | Torre 1 Pilote 73 | 2025-07-15 | 8/12/2025 12:00:00 AM | 28 | 24.5 | 25.1 | 102
B-19322 VIALE 26 | P103 | Concreto | Torre 1 Pilote 73 | 2025-07-15 | 8/12/2025 12:00:00 AM | 28 | 24.5 | 26.4 | 108
B-19322 VIALE 26 | P103 | Concreto | Torre 1 Pilote 73 | 2025-07-15 | 8/12/2025 12:00:00 AM | 28 | 24.5 | 23.9 | 98
B-19322 VIALE 26 | P103 | Concreto | Torre 1 Pilote 73 | 2025-07-15 | 7/29/2025 12:00:00 AM | 14 | 24.5 | 19.6 | 80
B-19322 VIALE 26 | P103 | Concreto | Torre 1 Pilote 73 | 2025-07-15 | 7/29/2025 12:00:00 AM | 14 | 24.5 | 30.9 | 126
B-19322 VIALE 26 | P103 | Concreto | Torre 1 Pilote 73 | 2025-07-15 | 7/29/2025 12:00:00 AM | 14 | 24.5 | 21.2 | 87
B-19322 VIALE 26 | P103 | Concreto | Torre 1 Pilote 73 | 2025-07-15 | 7/22/2025 12:00:00 AM | 7 | 24.5 | 13.8 | 56
B-19322 VIALE 26 | P103 | Concreto | Torre 1 Pilote 73 | 2025-07-15 | 7/22/2025 12:00:00 AM | 7 | 24.5 | 15.2 | 62
B-19322 VIALE 26 | P103 | Concreto | Torre 1 Pilote 73 | 2025-07-15 | 7/22/2025 12:00:00 AM | 7 | 24.5 | 16.1 | 66
B-19322 VIALE 26 | P101 | Concreto | Torre 1 Pilote 50-22 | 2025-07-14 | 8/11/2025 12:00:00 AM | 28 | 24.5 | 25 | 102
B-19322 VIALE 26 | P101 | Concreto | Torre 1 Pilote 50-22 | 2025-07-14 | 8/11/2025 12:00:00 AM | 28 | 24.5 | 26.8 | 109
B-19322 VIALE 26 | P101 | Concreto | Torre 1 Pilote 50-22 | 2025-07-14 | 8/11/2025 12:00:00 AM | 28 | 24.5 | 22.6 | 92
B-19322 VIALE 26 | P101 | Concreto | Torre 1 Pilote 50-22 | 2025-07-14 | 7/28/2025 12:00:00 AM | 14 | 24.5 | 22.2 | 90
B-19322 VIALE 26 | P101 | Concreto | Torre 1 Pilote 50-22 | 2025-07-14 | 7/28/2025 12:00:00 AM | 14 | 24.5 | 22.2 | 90
B-19322 VIALE 26 | P101 | Concreto | Torre 1 Pilote 50-22 | 2025-07-14 | 7/28/2025 12:00:00 AM | 14 | 24.5 | 21.5 | 88
B-19322 VIALE 26 | P101 | Concreto | Torre 1 Pilote 50-22 | 2025-07-14 | 7/21/2025 12:00:00 AM | 7 | 24.5 | 17.7 | 72
B-19322 VIALE 26 | P101 | Concreto | Torre 1 Pilote 50-22 | 2025-07-14 | 7/21/2025 12:00:00 AM | 7 | 24.5 | 17.5 | 71
B-19322 VIALE 26 | P101 | Concreto | Torre 1 Pilote 50-22 | 2025-07-14 | 7/21/2025 12:00:00 AM | 7 | 24.5 | 17.5 | 71
B-19322 VIALE 26 | P100 | Concreto | Torre 2 Pilote 06-07 | 2025-07-12 | 8/9/2025 12:00:00 AM | 28 | 24.5 | 26.9 | 110
B-19322 VIALE 26 | P100 | Concreto | Torre 2 Pilote 06-07 | 2025-07-12 | 8/9/2025 12:00:00 AM | 28 | 24.5 | 31.9 | 130
B-19322 VIALE 26 | P100 | Concreto | Torre 2 Pilote 06-07 | 2025-07-12 | 8/9/2025 12:00:00 AM | 28 | 24.5 | 24.5 | 100
B-19322 VIALE 26 | P100 | Concreto | Torre 2 Pilote 06-07 | 2025-07-12 | 7/26/2025 12:00:00 AM | 14 | 24.5 | 28.1 | 114
B-19322 VIALE 26 | P100 | Concreto | Torre 2 Pilote 06-07 | 2025-07-12 | 7/26/2025 12:00:00 AM | 14 | 24.5 | 22.4 | 92
B-19322 VIALE 26 | P100 | Concreto | Torre 2 Pilote 06-07 | 2025-07-12 | 7/26/2025 12:00:00 AM | 14 | 24.5 | 29.3 | 120
B-19322 VIALE 26 | P100 | Concreto | Torre 2 Pilote 06-07 | 2025-07-12 | 7/19/2025 12:00:00 AM | 7 | 24.5 | 25.9 | 106
B-19322 VIALE 26 | P100 | Concreto | Torre 2 Pilote 06-07 | 2025-07-12 | 7/19/2025 12:00:00 AM | 7 | 24.5 | 22.2 | 90
B-19322 VIALE 26 | P100 | Concreto | Torre 2 Pilote 06-07 | 2025-07-12 | 7/19/2025 12:00:00 AM | 7 | 24.5 | 23.5 | 96
B-19322 VIALE 26 | P99 | Concreto | Torre 1 Pilote 09-28 | 2025-07-11 | 8/8/2025 12:00:00 AM | 28 | 24.5 | 29.9 | 122
B-19322 VIALE 26 | P99 | Concreto | Torre 1 Pilote 09-28 | 2025-07-11 | 8/8/2025 12:00:00 AM | 28 | 24.5 | 28.1 | 114
B-19322 VIALE 26 | P99 | Concreto | Torre 1 Pilote 09-28 | 2025-07-11 | 8/8/2025 12:00:00 AM | 28 | 24.5 | 28 | 114
B-19322 VIALE 26 | P99 | Concreto | Torre 1 Pilote 09-28 | 2025-07-11 | 7/25/2025 12:00:00 AM | 14 | 24.5 | 21.5 | 88
B-19322 VIALE 26 | P99 | Concreto | Torre 1 Pilote 09-28 | 2025-07-11 | 7/25/2025 12:00:00 AM | 14 | 24.5 | 22.5 | 92
B-19322 VIALE 26 | P99 | Concreto | Torre 1 Pilote 09-28 | 2025-07-11 | 7/25/2025 12:00:00 AM | 14 | 24.5 | 22.6 | 92
B-19322 VIALE 26 | P99 | Concreto | Torre 1 Pilote 09-28 | 2025-07-11 | 7/18/2025 12:00:00 AM | 7 | 24.5 | 16.8 | 69
B-19322 VIALE 26 | P99 | Concreto | Torre 1 Pilote 09-28 | 2025-07-11 | 7/18/2025 12:00:00 AM | 7 | 24.5 | 18.6 | 76
B-19322 VIALE 26 | P99 | Concreto | Torre 1 Pilote 09-28 | 2025-07-11 | 7/18/2025 12:00:00 AM | 7 | 24.5 | 19 | 77
B-19322 VIALE 26 | P97 | Concreto | Tapa cubierta tanque potable | 2025-07-10 | 8/7/2025 12:00:00 AM | 28 | 21 | 63.2 | 301
B-19322 VIALE 26 | P97 | Concreto | Tapa cubierta tanque potable | 2025-07-10 | 8/7/2025 12:00:00 AM | 28 | 21 | 59 | 281
B-19322 VIALE 26 | P97 | Concreto | Tapa cubierta tanque potable | 2025-07-10 | 8/7/2025 12:00:00 AM | 28 | 21 | 60.1 | 286
B-19322 VIALE 26 | P97 | Concreto | Tapa cubierta tanque potable | 2025-07-10 | 7/24/2025 12:00:00 AM | 14 | 21 | 44.1 | 210
B-19322 VIALE 26 | P97 | Concreto | Tapa cubierta tanque potable | 2025-07-10 | 7/24/2025 12:00:00 AM | 14 | 21 | 46.4 | 221
B-19322 VIALE 26 | P97 | Concreto | Tapa cubierta tanque potable | 2025-07-10 | 7/24/2025 12:00:00 AM | 14 | 21 | 51 | 243
B-19322 VIALE 26 | P97 | Concreto | Tapa cubierta tanque potable | 2025-07-10 | 7/17/2025 12:00:00 AM | 7 | 21 | 44.8 | 213
B-19322 VIALE 26 | P97 | Concreto | Tapa cubierta tanque potable | 2025-07-10 | 7/17/2025 12:00:00 AM | 7 | 21 | 45.6 | 217
B-19322 VIALE 26 | P97 | Concreto | Tapa cubierta tanque potable | 2025-07-10 | 7/17/2025 12:00:00 AM | 7 | 21 | 44.6 | 212
B-19322 VIALE 26 | P98 | Concreto | Torre 2 Pilote 80-50 | 2025-07-10 | 8/7/2025 12:00:00 AM | 28 | 24.5 | 29.4 | 120
B-19322 VIALE 26 | P98 | Concreto | Torre 2 Pilote 80-50 | 2025-07-10 | 8/7/2025 12:00:00 AM | 28 | 24.5 | 28.6 | 117
B-19322 VIALE 26 | P98 | Concreto | Torre 2 Pilote 80-50 | 2025-07-10 | 8/7/2025 12:00:00 AM | 28 | 24.5 | 31.8 | 130
B-19322 VIALE 26 | P98 | Concreto | Torre 2 Pilote 80-50 | 2025-07-10 | 7/24/2025 12:00:00 AM | 14 | 24.5 | 23.6 | 96
B-19322 VIALE 26 | P98 | Concreto | Torre 2 Pilote 80-50 | 2025-07-10 | 7/24/2025 12:00:00 AM | 14 | 24.5 | 25.4 | 104
B-19322 VIALE 26 | P98 | Concreto | Torre 2 Pilote 80-50 | 2025-07-10 | 7/24/2025 12:00:00 AM | 14 | 24.5 | 23.6 | 96
B-19322 VIALE 26 | P98 | Concreto | Torre 2 Pilote 80-50 | 2025-07-10 | 7/17/2025 12:00:00 AM | 7 | 24.5 | 24.7 | 101
B-19322 VIALE 26 | P98 | Concreto | Torre 2 Pilote 80-50 | 2025-07-10 | 7/17/2025 12:00:00 AM | 7 | 24.5 | 23.6 | 96
B-19322 VIALE 26 | P98 | Concreto | Torre 2 Pilote 80-50 | 2025-07-10 | 7/17/2025 12:00:00 AM | 7 | 24.5 | 22.6 | 92
B-19322 VIALE 26 | P96 | Concreto | Torre 2 Pilote 102 | 2025-07-09 | 8/6/2025 12:00:00 AM | 28 | 24.5 | 28.1 | 115
B-19322 VIALE 26 | P96 | Concreto | Torre 2 Pilote 102 | 2025-07-09 | 8/6/2025 12:00:00 AM | 28 | 24.5 | 28.6 | 117
B-19322 VIALE 26 | P96 | Concreto | Torre 2 Pilote 102 | 2025-07-09 | 8/6/2025 12:00:00 AM | 28 | 24.5 | 28.1 | 115
B-19322 VIALE 26 | P96 | Concreto | Torre 2 Pilote 102 | 2025-07-09 | 7/23/2025 12:00:00 AM | 14 | 24.5 | 24.5 | 100
B-19322 VIALE 26 | P96 | Concreto | Torre 2 Pilote 102 | 2025-07-09 | 7/23/2025 12:00:00 AM | 14 | 24.5 | 23.6 | 96
B-19322 VIALE 26 | P96 | Concreto | Torre 2 Pilote 102 | 2025-07-09 | 7/23/2025 12:00:00 AM | 14 | 24.5 | 24.9 | 102
B-19322 VIALE 26 | P96 | Concreto | Torre 2 Pilote 102 | 2025-07-09 | 7/16/2025 12:00:00 AM | 7 | 24.5 | 20.9 | 85
B-19322 VIALE 26 | P96 | Concreto | Torre 2 Pilote 102 | 2025-07-09 | 7/16/2025 12:00:00 AM | 7 | 24.5 | 20.8 | 85
B-19322 VIALE 26 | P96 | Concreto | Torre 2 Pilote 102 | 2025-07-09 | 7/16/2025 12:00:00 AM | 7 | 24.5 | 20.2 | 82
B-19322 VIALE 26 | P94 | Concreto | Torre 2 Pilote 100 | 2025-07-08 | 8/5/2025 12:00:00 AM | 28 | 24.5 | 24.5 | 100
B-19322 VIALE 26 | P94 | Concreto | Torre 2 Pilote 100 | 2025-07-08 | 8/5/2025 12:00:00 AM | 28 | 24.5 | 29.4 | 120
B-19322 VIALE 26 | P94 | Concreto | Torre 2 Pilote 100 | 2025-07-08 | 8/5/2025 12:00:00 AM | 28 | 24.5 | 30.4 | 124
B-19322 VIALE 26 | P94 | Concreto | Torre 2 Pilote 100 | 2025-07-08 | 7/22/2025 12:00:00 AM | 14 | 24.5 | 23.8 | 97
B-19322 VIALE 26 | P94 | Concreto | Torre 2 Pilote 100 | 2025-07-08 | 7/22/2025 12:00:00 AM | 14 | 24.5 | 23.6 | 96
B-19322 VIALE 26 | P94 | Concreto | Torre 2 Pilote 100 | 2025-07-08 | 7/22/2025 12:00:00 AM | 14 | 24.5 | 24.1 | 98
B-19322 VIALE 26 | P94 | Concreto | Torre 2 Pilote 100 | 2025-07-08 | 7/15/2025 12:00:00 AM | 7 | 24.5 | 21.6 | 88
B-19322 VIALE 26 | P94 | Concreto | Torre 2 Pilote 100 | 2025-07-08 | 7/15/2025 12:00:00 AM | 7 | 24.5 | 23.1 | 94
B-19322 VIALE 26 | P94 | Concreto | Torre 2 Pilote 100 | 2025-07-08 | 7/15/2025 12:00:00 AM | 7 | 24.5 | 21.6 | 88
B-19322 VIALE 26 | P95 | Concreto | Torre 2 Pilote 101 | 2025-07-08 | 8/5/2025 12:00:00 AM | 28 | 24.5 | 27.4 | 112
B-19322 VIALE 26 | P95 | Concreto | Torre 2 Pilote 101 | 2025-07-08 | 8/5/2025 12:00:00 AM | 28 | 24.5 | 30 | 122
B-19322 VIALE 26 | P95 | Concreto | Torre 2 Pilote 101 | 2025-07-08 | 8/5/2025 12:00:00 AM | 28 | 24.5 | 29.1 | 119
B-19322 VIALE 26 | P95 | Concreto | Torre 2 Pilote 101 | 2025-07-08 | 7/22/2025 12:00:00 AM | 14 | 24.5 | 26 | 106
B-19322 VIALE 26 | P95 | Concreto | Torre 2 Pilote 101 | 2025-07-08 | 7/22/2025 12:00:00 AM | 14 | 24.5 | 26.6 | 108
B-19322 VIALE 26 | P95 | Concreto | Torre 2 Pilote 101 | 2025-07-08 | 7/22/2025 12:00:00 AM | 14 | 24.5 | 28.8 | 118
B-19322 VIALE 26 | P95 | Concreto | Torre 2 Pilote 101 | 2025-07-08 | 7/15/2025 12:00:00 AM | 7 | 24.5 | 23.5 | 96
B-19322 VIALE 26 | P95 | Concreto | Torre 2 Pilote 101 | 2025-07-08 | 7/15/2025 12:00:00 AM | 7 | 24.5 | 24.8 | 101
B-19322 VIALE 26 | P95 | Concreto | Torre 2 Pilote 101 | 2025-07-08 | 7/15/2025 12:00:00 AM | 7 | 24.5 | 23.9 | 97
B-19322 VIALE 26 | P93 | Concreto | Torre 2 Pilote 14-82 | 2025-07-07 | 8/4/2025 12:00:00 AM | 28 | 24.5 | 32.6 | 133
B-19322 VIALE 26 | P93 | Concreto | Torre 2 Pilote 14-82 | 2025-07-07 | 8/4/2025 12:00:00 AM | 28 | 24.5 | 34 | 139
B-19322 VIALE 26 | P93 | Concreto | Torre 2 Pilote 14-82 | 2025-07-07 | 8/4/2025 12:00:00 AM | 28 | 24.5 | 33.3 | 136
B-19322 VIALE 26 | P93 | Concreto | Torre 2 Pilote 14-82 | 2025-07-07 | 7/21/2025 12:00:00 AM | 14 | 24.5 | 26.2 | 107
B-19322 VIALE 26 | P93 | Concreto | Torre 2 Pilote 14-82 | 2025-07-07 | 7/21/2025 12:00:00 AM | 14 | 24.5 | 29.1 | 119
B-19322 VIALE 26 | P93 | Concreto | Torre 2 Pilote 14-82 | 2025-07-07 | 7/21/2025 12:00:00 AM | 14 | 24.5 | 25.6 | 104
B-19322 VIALE 26 | P93 | Concreto | Torre 2 Pilote 14-82 | 2025-07-07 | 7/14/2025 12:00:00 AM | 7 | 24.5 | 25.2 | 103
B-19322 VIALE 26 | P93 | Concreto | Torre 2 Pilote 14-82 | 2025-07-07 | 7/14/2025 12:00:00 AM | 7 | 24.5 | 25.3 | 103
B-19322 VIALE 26 | P93 | Concreto | Torre 2 Pilote 14-82 | 2025-07-07 | 7/14/2025 12:00:00 AM | 7 | 24.5 | 22.6 | 92
B-19322 VIALE 26 | P92 | Concreto | Torre 2 Pilote 103 | 2025-07-05 | 8/2/2025 12:00:00 AM | 28 | 24.5 | 29.2 | 119
B-19322 VIALE 26 | P92 | Concreto | Torre 2 Pilote 103 | 2025-07-05 | 8/2/2025 12:00:00 AM | 28 | 24.5 | 33.5 | 137
B-19322 VIALE 26 | P92 | Concreto | Torre 2 Pilote 103 | 2025-07-05 | 8/2/2025 12:00:00 AM | 28 | 24.5 | 34.1 | 139
B-19322 VIALE 26 | P92 | Concreto | Torre 2 Pilote 103 | 2025-07-05 | 7/19/2025 12:00:00 AM | 14 | 24.5 | 26.4 | 108
B-19322 VIALE 26 | P92 | Concreto | Torre 2 Pilote 103 | 2025-07-05 | 7/19/2025 12:00:00 AM | 14 | 24.5 | 29.7 | 121
B-19322 VIALE 26 | P92 | Concreto | Torre 2 Pilote 103 | 2025-07-05 | 7/19/2025 12:00:00 AM | 14 | 24.5 | 25.8 | 105
B-19322 VIALE 26 | P92 | Concreto | Torre 2 Pilote 103 | 2025-07-05 | 7/12/2025 12:00:00 AM | 7 | 24.5 | 24.7 | 101
B-19322 VIALE 26 | P92 | Concreto | Torre 2 Pilote 103 | 2025-07-05 | 7/12/2025 12:00:00 AM | 7 | 24.5 | 25.1 | 102
B-19322 VIALE 26 | P92 | Concreto | Torre 2 Pilote 103 | 2025-07-05 | 7/12/2025 12:00:00 AM | 7 | 24.5 | 23 | 94
B-19322 VIALE 26 | P91 | Concreto | Torre 2 Pilote 15-79 | 2025-07-04 | 8/1/2025 12:00:00 AM | 28 | 24.5 | 29.7 | 121
B-19322 VIALE 26 | P91 | Concreto | Torre 2 Pilote 15-79 | 2025-07-04 | 8/1/2025 12:00:00 AM | 28 | 24.5 | 28.8 | 117
B-19322 VIALE 26 | P91 | Concreto | Torre 2 Pilote 15-79 | 2025-07-04 | 8/1/2025 12:00:00 AM | 28 | 24.5 | 30.2 | 123
B-19322 VIALE 26 | P91 | Concreto | Torre 2 Pilote 15-79 | 2025-07-04 | 7/18/2025 12:00:00 AM | 14 | 24.5 | 29.3 | 120
B-19322 VIALE 26 | P91 | Concreto | Torre 2 Pilote 15-79 | 2025-07-04 | 7/18/2025 12:00:00 AM | 14 | 24.5 | 23.8 | 97
B-19322 VIALE 26 | P91 | Concreto | Torre 2 Pilote 15-79 | 2025-07-04 | 7/18/2025 12:00:00 AM | 14 | 24.5 | 26.6 | 108
B-19322 VIALE 26 | P91 | Concreto | Torre 2 Pilote 15-79 | 2025-07-04 | 7/11/2025 12:00:00 AM | 7 | 24.5 | 25.9 | 106
B-19322 VIALE 26 | P91 | Concreto | Torre 2 Pilote 15-79 | 2025-07-04 | 7/11/2025 12:00:00 AM | 7 | 24.5 | 27.7 | 113
B-19322 VIALE 26 | P91 | Concreto | Torre 2 Pilote 15-79 | 2025-07-04 | 7/11/2025 12:00:00 AM | 7 | 24.5 | 26.2 | 107
B-19322 VIALE 26 | P90 | Concreto | Torre 2 Pilote 04-05 | 2025-07-03 | 7/31/2025 12:00:00 AM | 28 | 24.5 | 28.4 | 116
B-19322 VIALE 26 | P90 | Concreto | Torre 2 Pilote 04-05 | 2025-07-03 | 7/31/2025 12:00:00 AM | 28 | 24.5 | 28.3 | 115
B-19322 VIALE 26 | P90 | Concreto | Torre 2 Pilote 04-05 | 2025-07-03 | 7/31/2025 12:00:00 AM | 28 | 24.5 | 25.3 | 103
B-19322 VIALE 26 | P90 | Concreto | Torre 2 Pilote 04-05 | 2025-07-03 | 7/17/2025 12:00:00 AM | 14 | 24.5 | 21.8 | 89
B-19322 VIALE 26 | P90 | Concreto | Torre 2 Pilote 04-05 | 2025-07-03 | 7/17/2025 12:00:00 AM | 14 | 24.5 | 20.3 | 83
B-19322 VIALE 26 | P90 | Concreto | Torre 2 Pilote 04-05 | 2025-07-03 | 7/17/2025 12:00:00 AM | 14 | 24.5 | 22.5 | 92
B-19322 VIALE 26 | P90 | Concreto | Torre 2 Pilote 04-05 | 2025-07-03 | 7/10/2025 12:00:00 AM | 7 | 24.5 | 21.8 | 89
B-19322 VIALE 26 | P90 | Concreto | Torre 2 Pilote 04-05 | 2025-07-03 | 7/10/2025 12:00:00 AM | 7 | 24.5 | 19.9 | 81
B-19322 VIALE 26 | P90 | Concreto | Torre 2 Pilote 04-05 | 2025-07-03 | 7/10/2025 12:00:00 AM | 7 | 24.5 | 20.4 | 83
B-19322 VIALE 26 | P89 | Concreto | Torre 2 Pilote 81-03 | 2025-07-02 | 7/30/2025 12:00:00 AM | 28 | 24.5 | 24.6 | 100
B-19322 VIALE 26 | P89 | Concreto | Torre 2 Pilote 81-03 | 2025-07-02 | 7/30/2025 12:00:00 AM | 28 | 24.5 | 33 | 135
B-19322 VIALE 26 | P89 | Concreto | Torre 2 Pilote 81-03 | 2025-07-02 | 7/30/2025 12:00:00 AM | 28 | 24.5 | 26.3 | 108
B-19322 VIALE 26 | P89 | Concreto | Torre 2 Pilote 81-03 | 2025-07-02 | 7/16/2025 12:00:00 AM | 14 | 24.5 | 24.3 | 99
B-19322 VIALE 26 | P89 | Concreto | Torre 2 Pilote 81-03 | 2025-07-02 | 7/16/2025 12:00:00 AM | 14 | 24.5 | 24.5 | 100
B-19322 VIALE 26 | P89 | Concreto | Torre 2 Pilote 81-03 | 2025-07-02 | 7/16/2025 12:00:00 AM | 14 | 24.5 | 25.4 | 104
B-19322 VIALE 26 | P89 | Concreto | Torre 2 Pilote 81-03 | 2025-07-02 | 7/9/2025 12:00:00 AM | 7 | 24.5 | 20.4 | 83
B-19322 VIALE 26 | P89 | Concreto | Torre 2 Pilote 81-03 | 2025-07-02 | 7/9/2025 12:00:00 AM | 7 | 24.5 | 20.7 | 84
B-19322 VIALE 26 | P89 | Concreto | Torre 2 Pilote 81-03 | 2025-07-02 | 7/9/2025 12:00:00 AM | 7 | 24.5 | 17.6 | 72
B-19322 VIALE 26 | P88 | Concreto | Torre 2 Pilote 18 -13 | 2025-07-01 | 7/29/2025 12:00:00 AM | 28 | 24.5 | 24.7 | 101
B-19322 VIALE 26 | P88 | Concreto | Torre 2 Pilote 18 -13 | 2025-07-01 | 7/29/2025 12:00:00 AM | 28 | 24.5 | 24.9 | 101
B-19322 VIALE 26 | P88 | Concreto | Torre 2 Pilote 18 -13 | 2025-07-01 | 7/29/2025 12:00:00 AM | 28 | 24.5 | 27.9 | 114
B-19322 VIALE 26 | P88 | Concreto | Torre 2 Pilote 18 -13 | 2025-07-01 | 7/15/2025 12:00:00 AM | 14 | 24.5 | 19.2 | 78
B-19322 VIALE 26 | P88 | Concreto | Torre 2 Pilote 18 -13 | 2025-07-01 | 7/15/2025 12:00:00 AM | 14 | 24.5 | 19.6 | 80
B-19322 VIALE 26 | P88 | Concreto | Torre 2 Pilote 18 -13 | 2025-07-01 | 7/15/2025 12:00:00 AM | 14 | 24.5 | 24.7 | 101
B-19322 VIALE 26 | P88 | Concreto | Torre 2 Pilote 18 -13 | 2025-07-01 | 7/9/2025 12:00:00 AM | 8 | 24.5 | 20.5 | 84
B-19322 VIALE 26 | P88 | Concreto | Torre 2 Pilote 18 -13 | 2025-07-01 | 7/9/2025 12:00:00 AM | 8 | 24.5 | 19.2 | 78
B-19322 VIALE 26 | P88 | Concreto | Torre 2 Pilote 18 -13 | 2025-07-01 | 7/9/2025 12:00:00 AM | 8 | 24.5 | 20.8 | 85
B-19322 VIALE 26 | P87 | Concreto | Torre 2 Pilote 16-97 | 2025-06-28 | 7/26/2025 12:00:00 AM | 28 | 24.5 | 27.8 | 113
B-19322 VIALE 26 | P87 | Concreto | Torre 2 Pilote 16-97 | 2025-06-28 | 7/26/2025 12:00:00 AM | 28 | 24.5 | 26.6 | 108
B-19322 VIALE 26 | P87 | Concreto | Torre 2 Pilote 16-97 | 2025-06-28 | 7/26/2025 12:00:00 AM | 28 | 24.5 | 29.4 | 120
B-19322 VIALE 26 | P87 | Concreto | Torre 2 Pilote 16-97 | 2025-06-28 | 7/12/2025 12:00:00 AM | 14 | 24.5 | 26.5 | 108
B-19322 VIALE 26 | P87 | Concreto | Torre 2 Pilote 16-97 | 2025-06-28 | 7/12/2025 12:00:00 AM | 14 | 24.5 | 25.5 | 104
B-19322 VIALE 26 | P87 | Concreto | Torre 2 Pilote 16-97 | 2025-06-28 | 7/12/2025 12:00:00 AM | 14 | 24.5 | 28 | 114
B-19322 VIALE 26 | P87 | Concreto | Torre 2 Pilote 16-97 | 2025-06-28 | 7/9/2025 12:00:00 AM | 11 | 24.5 | 24 | 98
B-19322 VIALE 26 | P87 | Concreto | Torre 2 Pilote 16-97 | 2025-06-28 | 7/9/2025 12:00:00 AM | 11 | 24.5 | 25.1 | 102
B-19322 VIALE 26 | P87 | Concreto | Torre 2 Pilote 16-97 | 2025-06-28 | 7/9/2025 12:00:00 AM | 11 | 24.5 | 21.7 | 89
B-19322 VIALE 26 | P85 | Concreto | Torre 2 Pilote 95 | 2025-06-27 | 8/22/2025 12:00:00 AM | 56 | 24.5 | 22.7 | 92
B-19322 VIALE 26 | P85 | Concreto | Torre 2 Pilote 95 | 2025-06-27 | 8/22/2025 12:00:00 AM | 56 | 24.5 | 24.1 | 98
B-19322 VIALE 26 | P85 | Concreto | Torre 2 Pilote 95 | 2025-06-27 | 8/22/2025 12:00:00 AM | 56 | 24.5 | 20.2 | 82
B-19322 VIALE 26 | P85 | Concreto | Torre 2 Pilote 95 | 2025-06-27 | 7/25/2025 12:00:00 AM | 28 | 24.5 | 18.3 | 74
B-19322 VIALE 26 | P85 | Concreto | Torre 2 Pilote 95 | 2025-06-27 | 7/25/2025 12:00:00 AM | 28 | 24.5 | 19.1 | 78
B-19322 VIALE 26 | P85 | Concreto | Torre 2 Pilote 95 | 2025-06-27 | 7/25/2025 12:00:00 AM | 28 | 24.5 | 21.4 | 87
B-19322 VIALE 26 | P85 | Concreto | Torre 2 Pilote 95 | 2025-06-27 | 7/11/2025 12:00:00 AM | 14 | 24.5 | 19.3 | 79
B-19322 VIALE 26 | P85 | Concreto | Torre 2 Pilote 95 | 2025-06-27 | 7/11/2025 12:00:00 AM | 14 | 24.5 | 18.3 | 75
B-19322 VIALE 26 | P85 | Concreto | Torre 2 Pilote 95 | 2025-06-27 | 7/11/2025 12:00:00 AM | 14 | 24.5 | 19.7 | 80
B-19322 VIALE 26 | P85 | Concreto | Torre 2 Pilote 95 | 2025-06-27 | 7/9/2025 12:00:00 AM | 12 | 24.5 | 19 | 77
B-19322 VIALE 26 | P85 | Concreto | Torre 2 Pilote 95 | 2025-06-27 | 7/9/2025 12:00:00 AM | 12 | 24.5 | 18.9 | 77
B-19322 VIALE 26 | P85 | Concreto | Torre 2 Pilote 95 | 2025-06-27 | 7/9/2025 12:00:00 AM | 12 | 24.5 | 18.5 | 75
B-19322 VIALE 26 | P86 | Concreto | Torre 2 Pilote 99 | 2025-06-27 | 7/25/2025 12:00:00 AM | 28 | 24.5 | 26.3 | 107
B-19322 VIALE 26 | P86 | Concreto | Torre 2 Pilote 99 | 2025-06-27 | 7/25/2025 12:00:00 AM | 28 | 24.5 | 26 | 106
B-19322 VIALE 26 | P86 | Concreto | Torre 2 Pilote 99 | 2025-06-27 | 7/25/2025 12:00:00 AM | 28 | 24.5 | 26.5 | 108
B-19322 VIALE 26 | P86 | Concreto | Torre 2 Pilote 99 | 2025-06-27 | 7/11/2025 12:00:00 AM | 14 | 24.5 | 24.8 | 101
B-19322 VIALE 26 | P86 | Concreto | Torre 2 Pilote 99 | 2025-06-27 | 7/11/2025 12:00:00 AM | 14 | 24.5 | 25.1 | 102
B-19322 VIALE 26 | P86 | Concreto | Torre 2 Pilote 99 | 2025-06-27 | 7/11/2025 12:00:00 AM | 14 | 24.5 | 23.6 | 96
B-19322 VIALE 26 | P86 | Concreto | Torre 2 Pilote 99 | 2025-06-27 | 7/9/2025 12:00:00 AM | 12 | 24.5 | 21.2 | 86
B-19322 VIALE 26 | P86 | Concreto | Torre 2 Pilote 99 | 2025-06-27 | 7/9/2025 12:00:00 AM | 12 | 24.5 | 24.4 | 100
B-19322 VIALE 26 | P86 | Concreto | Torre 2 Pilote 99 | 2025-06-27 | 7/9/2025 12:00:00 AM | 12 | 24.5 | 24.7 | 101
B-19322 VIALE 26 | P84 | Concreto | Torre 2 Pilote 02-12 | 2025-06-26 | 7/24/2025 12:00:00 AM | 28 | 24.5 | 28.6 | 117
B-19322 VIALE 26 | P84 | Concreto | Torre 2 Pilote 02-12 | 2025-06-26 | 7/24/2025 12:00:00 AM | 28 | 24.5 | 23.3 | 95
B-19322 VIALE 26 | P84 | Concreto | Torre 2 Pilote 02-12 | 2025-06-26 | 7/24/2025 12:00:00 AM | 28 | 24.5 | 25.1 | 102
B-19322 VIALE 26 | P84 | Concreto | Torre 2 Pilote 02-12 | 2025-06-26 | 7/10/2025 12:00:00 AM | 14 | 24.5 | 23.7 | 97
B-19322 VIALE 26 | P84 | Concreto | Torre 2 Pilote 02-12 | 2025-06-26 | 7/10/2025 12:00:00 AM | 14 | 24.5 | 24.4 | 100
B-19322 VIALE 26 | P84 | Concreto | Torre 2 Pilote 02-12 | 2025-06-26 | 7/10/2025 12:00:00 AM | 14 | 24.5 | 24.9 | 102
B-19322 VIALE 26 | P84 | Concreto | Torre 2 Pilote 02-12 | 2025-06-26 | 7/9/2025 12:00:00 AM | 13 | 24.5 | 23.2 | 95
B-19322 VIALE 26 | P84 | Concreto | Torre 2 Pilote 02-12 | 2025-06-26 | 7/9/2025 12:00:00 AM | 13 | 24.5 | 23.9 | 97
B-19322 VIALE 26 | P84 | Concreto | Torre 2 Pilote 02-12 | 2025-06-26 | 7/9/2025 12:00:00 AM | 13 | 24.5 | 25.6 | 104
B-19322 VIALE 26 | P83 | Concreto | Torre 2 Pilote 19-17 | 2025-06-25 | 7/23/2025 12:00:00 AM | 28 | 24.5 | 27.4 | 112
B-19322 VIALE 26 | P83 | Concreto | Torre 2 Pilote 19-17 | 2025-06-25 | 7/23/2025 12:00:00 AM | 28 | 24.5 | 23.5 | 96
B-19322 VIALE 26 | P83 | Concreto | Torre 2 Pilote 19-17 | 2025-06-25 | 7/23/2025 12:00:00 AM | 28 | 24.5 | 23.2 | 95
B-19322 VIALE 26 | P83 | Concreto | Torre 2 Pilote 19-17 | 2025-06-25 | 7/9/2025 12:00:00 AM | 14 | 24.5 | 24.3 | 99
B-19322 VIALE 26 | P83 | Concreto | Torre 2 Pilote 19-17 | 2025-06-25 | 7/9/2025 12:00:00 AM | 14 | 24.5 | 23.9 | 98
B-19322 VIALE 26 | P83 | Concreto | Torre 2 Pilote 19-17 | 2025-06-25 | 7/9/2025 12:00:00 AM | 14 | 24.5 | 23.9 | 97
B-19322 VIALE 26 | P83 | Concreto | Torre 2 Pilote 19-17 | 2025-06-25 | 7/2/2025 12:00:00 AM | 7 | 24.5 | 21.4 | 87
B-19322 VIALE 26 | P83 | Concreto | Torre 2 Pilote 19-17 | 2025-06-25 | 7/2/2025 12:00:00 AM | 7 | 24.5 | 19.6 | 80
B-19322 VIALE 26 | P83 | Concreto | Torre 2 Pilote 19-17 | 2025-06-25 | 7/2/2025 12:00:00 AM | 7 | 24.5 | 22.4 | 92
B-19322 VIALE 26 | P82 | Concreto | Torre 2 Pilote 11-52 | 2025-06-24 | 7/22/2025 12:00:00 AM | 28 | 24.5 | 24.7 | 101
B-19322 VIALE 26 | P82 | Concreto | Torre 2 Pilote 11-52 | 2025-06-24 | 7/22/2025 12:00:00 AM | 28 | 24.5 | 26.5 | 108
B-19322 VIALE 26 | P82 | Concreto | Torre 2 Pilote 11-52 | 2025-06-24 | 7/22/2025 12:00:00 AM | 28 | 24.5 | 26.6 | 108
B-19322 VIALE 26 | P82 | Concreto | Torre 2 Pilote 11-52 | 2025-06-24 | 7/8/2025 12:00:00 AM | 14 | 24.5 | 26.4 | 108
B-19322 VIALE 26 | P82 | Concreto | Torre 2 Pilote 11-52 | 2025-06-24 | 7/8/2025 12:00:00 AM | 14 | 24.5 | 23.9 | 98
B-19322 VIALE 26 | P82 | Concreto | Torre 2 Pilote 11-52 | 2025-06-24 | 7/8/2025 12:00:00 AM | 14 | 24.5 | 23.6 | 96
B-19322 VIALE 26 | P82 | Concreto | Torre 2 Pilote 11-52 | 2025-06-24 | 7/2/2025 12:00:00 AM | 8 | 24.5 | 21.9 | 89
B-19322 VIALE 26 | P82 | Concreto | Torre 2 Pilote 11-52 | 2025-06-24 | 7/2/2025 12:00:00 AM | 8 | 24.5 | 21.1 | 86
B-19322 VIALE 26 | P82 | Concreto | Torre 2 Pilote 11-52 | 2025-06-24 | 7/2/2025 12:00:00 AM | 8 | 24.5 | 21.4 | 87
B-19322 VIALE 26 | P81 | Concreto | Torre 2 Pilote 22 | 2025-06-21 | 7/19/2025 12:00:00 AM | 28 | 24.5 | 30.5 | 124
B-19322 VIALE 26 | P81 | Concreto | Torre 2 Pilote 22 | 2025-06-21 | 7/19/2025 12:00:00 AM | 28 | 24.5 | 32.1 | 131
B-19322 VIALE 26 | P81 | Concreto | Torre 2 Pilote 22 | 2025-06-21 | 7/19/2025 12:00:00 AM | 28 | 24.5 | 31.5 | 129
B-19322 VIALE 26 | P81 | Concreto | Torre 2 Pilote 22 | 2025-06-21 | 7/5/2025 12:00:00 AM | 14 | 24.5 | 28.5 | 116
B-19322 VIALE 26 | P81 | Concreto | Torre 2 Pilote 22 | 2025-06-21 | 7/5/2025 12:00:00 AM | 14 | 24.5 | 28.9 | 118
B-19322 VIALE 26 | P81 | Concreto | Torre 2 Pilote 22 | 2025-06-21 | 7/5/2025 12:00:00 AM | 14 | 24.5 | 29 | 118
B-19322 VIALE 26 | P81 | Concreto | Torre 2 Pilote 22 | 2025-06-21 | 7/2/2025 12:00:00 AM | 11 | 24.5 | 26.1 | 106
B-19322 VIALE 26 | P81 | Concreto | Torre 2 Pilote 22 | 2025-06-21 | 7/2/2025 12:00:00 AM | 11 | 24.5 | 29.3 | 119
B-19322 VIALE 26 | P81 | Concreto | Torre 2 Pilote 22 | 2025-06-21 | 7/2/2025 12:00:00 AM | 11 | 24.5 | 28.2 | 115
B-19322 VIALE 26 | P80 | Concreto | Torre 2 Pilote 20-34 | 2025-06-20 | 7/18/2025 12:00:00 AM | 28 | 24.5 | 26.9 | 110
B-19322 VIALE 26 | P80 | Concreto | Torre 2 Pilote 20-34 | 2025-06-20 | 7/18/2025 12:00:00 AM | 28 | 24.5 | 27.1 | 111
B-19322 VIALE 26 | P80 | Concreto | Torre 2 Pilote 20-34 | 2025-06-20 | 7/18/2025 12:00:00 AM | 28 | 24.5 | 28.4 | 116
B-19322 VIALE 26 | P80 | Concreto | Torre 2 Pilote 20-34 | 2025-06-20 | 7/4/2025 12:00:00 AM | 14 | 24.5 | 23.8 | 97
B-19322 VIALE 26 | P80 | Concreto | Torre 2 Pilote 20-34 | 2025-06-20 | 7/4/2025 12:00:00 AM | 14 | 24.5 | 25 | 102
B-19322 VIALE 26 | P80 | Concreto | Torre 2 Pilote 20-34 | 2025-06-20 | 7/4/2025 12:00:00 AM | 14 | 24.5 | 25.2 | 103
B-19322 VIALE 26 | P80 | Concreto | Torre 2 Pilote 20-34 | 2025-06-20 | 7/2/2025 12:00:00 AM | 12 | 24.5 | 22.6 | 92
B-19322 VIALE 26 | P80 | Concreto | Torre 2 Pilote 20-34 | 2025-06-20 | 7/2/2025 12:00:00 AM | 12 | 24.5 | 25.9 | 106
B-19322 VIALE 26 | P80 | Concreto | Torre 2 Pilote 20-34 | 2025-06-20 | 7/2/2025 12:00:00 AM | 12 | 24.5 | 23.4 | 96
B-19322 VIALE 26 | P78 | Concreto | TAPA TANQUE LLUVIAS | 2025-06-19 | 7/17/2025 12:00:00 AM | 28 | 28 | 45.5 | 162
B-19322 VIALE 26 | P78 | Concreto | TAPA TANQUE LLUVIAS | 2025-06-19 | 7/17/2025 12:00:00 AM | 28 | 28 | 43.5 | 155
B-19322 VIALE 26 | P78 | Concreto | TAPA TANQUE LLUVIAS | 2025-06-19 | 7/17/2025 12:00:00 AM | 28 | 28 | 42.9 | 153
B-19322 VIALE 26 | P78 | Concreto | TAPA TANQUE LLUVIAS | 2025-06-19 | 7/3/2025 12:00:00 AM | 14 | 28 | 37.5 | 134
B-19322 VIALE 26 | P78 | Concreto | TAPA TANQUE LLUVIAS | 2025-06-19 | 7/3/2025 12:00:00 AM | 14 | 28 | 40.5 | 145
B-19322 VIALE 26 | P78 | Concreto | TAPA TANQUE LLUVIAS | 2025-06-19 | 7/3/2025 12:00:00 AM | 14 | 28 | 39.7 | 142
B-19322 VIALE 26 | P78 | Concreto | TAPA TANQUE LLUVIAS | 2025-06-19 | 6/26/2025 12:00:00 AM | 7 | 28 | 37.6 | 134
B-19322 VIALE 26 | P78 | Concreto | TAPA TANQUE LLUVIAS | 2025-06-19 | 6/26/2025 12:00:00 AM | 7 | 28 | 36.6 | 130
B-19322 VIALE 26 | P78 | Concreto | TAPA TANQUE LLUVIAS | 2025-06-19 | 6/26/2025 12:00:00 AM | 7 | 28 | 39.1 | 140
B-19322 VIALE 26 | P79 | Concreto | TORRE 2 PILOTE 36-77 | 2025-06-19 | 7/17/2025 12:00:00 AM | 28 | 24.5 | 27 | 110
B-19322 VIALE 26 | P79 | Concreto | TORRE 2 PILOTE 36-77 | 2025-06-19 | 7/17/2025 12:00:00 AM | 28 | 24.5 | 25.1 | 102
B-19322 VIALE 26 | P79 | Concreto | TORRE 2 PILOTE 36-77 | 2025-06-19 | 7/17/2025 12:00:00 AM | 28 | 24.5 | 25 | 102
B-19322 VIALE 26 | P79 | Concreto | TORRE 2 PILOTE 36-77 | 2025-06-19 | 7/3/2025 12:00:00 AM | 14 | 24.5 | 21.5 | 88
B-19322 VIALE 26 | P79 | Concreto | TORRE 2 PILOTE 36-77 | 2025-06-19 | 7/3/2025 12:00:00 AM | 14 | 24.5 | 23.6 | 96
B-19322 VIALE 26 | P79 | Concreto | TORRE 2 PILOTE 36-77 | 2025-06-19 | 7/3/2025 12:00:00 AM | 14 | 24.5 | 23.1 | 94
B-19322 VIALE 26 | P79 | Concreto | TORRE 2 PILOTE 36-77 | 2025-06-19 | 6/26/2025 12:00:00 AM | 7 | 24.5 | 20.7 | 84
B-19322 VIALE 26 | P79 | Concreto | TORRE 2 PILOTE 36-77 | 2025-06-19 | 6/26/2025 12:00:00 AM | 7 | 24.5 | 20.2 | 82
B-19322 VIALE 26 | P79 | Concreto | TORRE 2 PILOTE 36-77 | 2025-06-19 | 6/26/2025 12:00:00 AM | 7 | 24.5 | 20.3 | 83
B-19322 VIALE 26 | P77 | Concreto | TORRE 2 PILOTE 23-32 | 2025-06-18 | 7/16/2025 12:00:00 AM | 28 | 24.5 | 21.9 | 89
B-19322 VIALE 26 | P77 | Concreto | TORRE 2 PILOTE 23-32 | 2025-06-18 | 7/16/2025 12:00:00 AM | 28 | 24.5 | 19.3 | 79
B-19322 VIALE 26 | P77 | Concreto | TORRE 2 PILOTE 23-32 | 2025-06-18 | 7/16/2025 12:00:00 AM | 28 | 24.5 | 21.2 | 87
B-19322 VIALE 26 | P77 | Concreto | TORRE 2 PILOTE 23-32 | 2025-06-18 | 7/2/2025 12:00:00 AM | 14 | 24.5 | 18.7 | 76
B-19322 VIALE 26 | P77 | Concreto | TORRE 2 PILOTE 23-32 | 2025-06-18 | 7/2/2025 12:00:00 AM | 14 | 24.5 | 17.1 | 70
B-19322 VIALE 26 | P77 | Concreto | TORRE 2 PILOTE 23-32 | 2025-06-18 | 7/2/2025 12:00:00 AM | 14 | 24.5 | 20.7 | 84
B-19322 VIALE 26 | P77 | Concreto | TORRE 2 PILOTE 23-32 | 2025-06-18 | 6/25/2025 12:00:00 AM | 7 | 24.5 | 14.1 | 57
B-19322 VIALE 26 | P77 | Concreto | TORRE 2 PILOTE 23-32 | 2025-06-18 | 6/25/2025 12:00:00 AM | 7 | 24.5 | 15.1 | 62
B-19322 VIALE 26 | P77 | Concreto | TORRE 2 PILOTE 23-32 | 2025-06-18 | 6/25/2025 12:00:00 AM | 7 | 24.5 | 16.3 | 67
B-19322 VIALE 26 | P77. | Concreto | Torre 2 Pilote 92 | 2025-06-18 | 8/13/2025 12:00:00 AM | 56 | 24.5 | 22.7 | 93
B-19322 VIALE 26 | P77. | Concreto | Torre 2 Pilote 92 | 2025-06-18 | 8/13/2025 12:00:00 AM | 56 | 24.5 | 24.1 | 98
B-19322 VIALE 26 | P77. | Concreto | Torre 2 Pilote 92 | 2025-06-18 | 8/13/2025 12:00:00 AM | 56 | 24.5 | 29.1 | 118
B-19322 VIALE 26 | P76 | Concreto | TORRE 2 PILOTE 92 | 2025-06-17 | 7/15/2025 12:00:00 AM | 28 | 24.5 | 29.9 | 122
B-19322 VIALE 26 | P76 | Concreto | TORRE 2 PILOTE 92 | 2025-06-17 | 7/15/2025 12:00:00 AM | 28 | 24.5 | 27.4 | 112
B-19322 VIALE 26 | P76 | Concreto | TORRE 2 PILOTE 92 | 2025-06-17 | 7/15/2025 12:00:00 AM | 28 | 24.5 | 27.5 | 112
B-19322 VIALE 26 | P76 | Concreto | TORRE 2 PILOTE 92 | 2025-06-17 | 7/1/2025 12:00:00 AM | 14 | 24.5 | 25.7 | 105
B-19322 VIALE 26 | P76 | Concreto | TORRE 2 PILOTE 92 | 2025-06-17 | 7/1/2025 12:00:00 AM | 14 | 24.5 | 24.7 | 101
B-19322 VIALE 26 | P76 | Concreto | TORRE 2 PILOTE 92 | 2025-06-17 | 7/1/2025 12:00:00 AM | 14 | 24.5 | 24.7 | 101
B-19322 VIALE 26 | P76 | Concreto | TORRE 2 PILOTE 92 | 2025-06-17 | 6/24/2025 12:00:00 AM | 7 | 24.5 | 19.1 | 78
B-19322 VIALE 26 | P76 | Concreto | TORRE 2 PILOTE 92 | 2025-06-17 | 6/24/2025 12:00:00 AM | 7 | 24.5 | 21.8 | 89
B-19322 VIALE 26 | P76 | Concreto | TORRE 2 PILOTE 92 | 2025-06-17 | 6/24/2025 12:00:00 AM | 7 | 24.5 | 21.4 | 87
B-19322 VIALE 26 | P75 | Concreto | TORRE 2 PILOTE 37 | 2025-06-16 | 7/14/2025 12:00:00 AM | 28 | 24.5 | 35.8 | 146
B-19322 VIALE 26 | P75 | Concreto | TORRE 2 PILOTE 37 | 2025-06-16 | 7/14/2025 12:00:00 AM | 28 | 24.5 | 35.1 | 143
B-19322 VIALE 26 | P75 | Concreto | TORRE 2 PILOTE 37 | 2025-06-16 | 7/14/2025 12:00:00 AM | 28 | 24.5 | 36.4 | 148
B-19322 VIALE 26 | P75 | Concreto | TORRE 2 PILOTE 37 | 2025-06-16 | 6/30/2025 12:00:00 AM | 14 | 24.5 | 21.3 | 87
B-19322 VIALE 26 | P75 | Concreto | TORRE 2 PILOTE 37 | 2025-06-16 | 6/30/2025 12:00:00 AM | 14 | 24.5 | 32.6 | 133
B-19322 VIALE 26 | P75 | Concreto | TORRE 2 PILOTE 37 | 2025-06-16 | 6/30/2025 12:00:00 AM | 14 | 24.5 | 24.5 | 100
B-19322 VIALE 26 | P75 | Concreto | TORRE 2 PILOTE 37 | 2025-06-16 | 6/24/2025 12:00:00 AM | 8 | 24.5 | 19.6 | 80
B-19322 VIALE 26 | P75 | Concreto | TORRE 2 PILOTE 37 | 2025-06-16 | 6/24/2025 12:00:00 AM | 8 | 24.5 | 23 | 94
B-19322 VIALE 26 | P75 | Concreto | TORRE 2 PILOTE 37 | 2025-06-16 | 6/24/2025 12:00:00 AM | 8 | 24.5 | 23.5 | 96
B-19322 VIALE 26 | P74 | Concreto | TORRE 2 PILOTE 10 | 2025-06-14 | 7/12/2025 12:00:00 AM | 28 | 24.5 | 24.8 | 101
B-19322 VIALE 26 | P74 | Concreto | TORRE 2 PILOTE 10 | 2025-06-14 | 7/12/2025 12:00:00 AM | 28 | 24.5 | 26 | 106
B-19322 VIALE 26 | P74 | Concreto | TORRE 2 PILOTE 10 | 2025-06-14 | 7/12/2025 12:00:00 AM | 28 | 24.5 | 25.3 | 103
B-19322 VIALE 26 | P74 | Concreto | TORRE 2 PILOTE 10 | 2025-06-14 | 6/28/2025 12:00:00 AM | 14 | 24.5 | 21.6 | 88
B-19322 VIALE 26 | P74 | Concreto | TORRE 2 PILOTE 10 | 2025-06-14 | 6/28/2025 12:00:00 AM | 14 | 24.5 | 20.3 | 83
B-19322 VIALE 26 | P74 | Concreto | TORRE 2 PILOTE 10 | 2025-06-14 | 6/28/2025 12:00:00 AM | 14 | 24.5 | 23.6 | 96
B-19322 VIALE 26 | P74 | Concreto | TORRE 2 PILOTE 10 | 2025-06-14 | 6/24/2025 12:00:00 AM | 10 | 24.5 | 20.4 | 83
B-19322 VIALE 26 | P74 | Concreto | TORRE 2 PILOTE 10 | 2025-06-14 | 6/24/2025 12:00:00 AM | 10 | 24.5 | 21.7 | 88
B-19322 VIALE 26 | P74 | Concreto | TORRE 2 PILOTE 10 | 2025-06-14 | 6/24/2025 12:00:00 AM | 10 | 24.5 | 21.5 | 88
B-19322 VIALE 26 | P73 | Concreto | TORRE 2 PILOTE 35-01 | 2025-06-13 | 7/11/2025 12:00:00 AM | 28 | 24.5 | 26.1 | 106
B-19322 VIALE 26 | P73 | Concreto | TORRE 2 PILOTE 35-01 | 2025-06-13 | 7/11/2025 12:00:00 AM | 28 | 24.5 | 25.9 | 106
B-19322 VIALE 26 | P73 | Concreto | TORRE 2 PILOTE 35-01 | 2025-06-13 | 7/11/2025 12:00:00 AM | 28 | 24.5 | 28.7 | 117
B-19322 VIALE 26 | P73 | Concreto | TORRE 2 PILOTE 35-01 | 2025-06-13 | 6/27/2025 12:00:00 AM | 14 | 24.5 | 18 | 73
B-19322 VIALE 26 | P73 | Concreto | TORRE 2 PILOTE 35-01 | 2025-06-13 | 6/27/2025 12:00:00 AM | 14 | 24.5 | 25.1 | 102
B-19322 VIALE 26 | P73 | Concreto | TORRE 2 PILOTE 35-01 | 2025-06-13 | 6/27/2025 12:00:00 AM | 14 | 24.5 | 23.5 | 96
B-19322 VIALE 26 | P73 | Concreto | TORRE 2 PILOTE 35-01 | 2025-06-13 | 6/24/2025 12:00:00 AM | 11 | 24.5 | 22.8 | 93
B-19322 VIALE 26 | P73 | Concreto | TORRE 2 PILOTE 35-01 | 2025-06-13 | 6/24/2025 12:00:00 AM | 11 | 24.5 | 22.7 | 93
B-19322 VIALE 26 | P73 | Concreto | TORRE 2 PILOTE 35-01 | 2025-06-13 | 6/24/2025 12:00:00 AM | 11 | 24.5 | 22.6 | 92
B-19322 VIALE 26 | P72 | Concreto | TORRE 2 PILOTE 33-21 | 2025-06-12 | 7/10/2025 12:00:00 AM | 28 | 24.5 | 29.3 | 120
B-19322 VIALE 26 | P72 | Concreto | TORRE 2 PILOTE 33-21 | 2025-06-12 | 7/10/2025 12:00:00 AM | 28 | 24.5 | 30.2 | 123
B-19322 VIALE 26 | P72 | Concreto | TORRE 2 PILOTE 33-21 | 2025-06-12 | 7/10/2025 12:00:00 AM | 28 | 24.5 | 31 | 127
B-19322 VIALE 26 | P72 | Concreto | TORRE 2 PILOTE 33-21 | 2025-06-12 | 6/26/2025 12:00:00 AM | 14 | 24.5 | 27.6 | 112
B-19322 VIALE 26 | P72 | Concreto | TORRE 2 PILOTE 33-21 | 2025-06-12 | 6/26/2025 12:00:00 AM | 14 | 24.5 | 27.3 | 112
B-19322 VIALE 26 | P72 | Concreto | TORRE 2 PILOTE 33-21 | 2025-06-12 | 6/26/2025 12:00:00 AM | 14 | 24.5 | 27.9 | 114
B-19322 VIALE 26 | P72 | Concreto | TORRE 2 PILOTE 33-21 | 2025-06-12 | 6/19/2025 12:00:00 AM | 7 | 24.5 | 25.4 | 104
B-19322 VIALE 26 | P72 | Concreto | TORRE 2 PILOTE 33-21 | 2025-06-12 | 6/19/2025 12:00:00 AM | 7 | 24.5 | 26.2 | 107
B-19322 VIALE 26 | P72 | Concreto | TORRE 2 PILOTE 33-21 | 2025-06-12 | 6/19/2025 12:00:00 AM | 7 | 24.5 | 24.8 | 101
B-19322 VIALE 26 | P68 | Concreto | TANQUE POTABLE- CONCRETO FIBRA POLIPROPILENIO | 2025-06-11 | 7/9/2025 12:00:00 AM | 28 | 28 | 50.8 | 182
B-19322 VIALE 26 | P68 | Concreto | TANQUE POTABLE- CONCRETO FIBRA POLIPROPILENIO | 2025-06-11 | 7/9/2025 12:00:00 AM | 28 | 28 | 53.2 | 190
B-19322 VIALE 26 | P68 | Concreto | TANQUE POTABLE- CONCRETO FIBRA POLIPROPILENIO | 2025-06-11 | 7/9/2025 12:00:00 AM | 28 | 28 | 53.5 | 191
B-19322 VIALE 26 | P68 | Concreto | TANQUE POTABLE- CONCRETO FIBRA POLIPROPILENIO | 2025-06-11 | 6/25/2025 12:00:00 AM | 14 | 28 | 46 | 164
B-19322 VIALE 26 | P68 | Concreto | TANQUE POTABLE- CONCRETO FIBRA POLIPROPILENIO | 2025-06-11 | 6/25/2025 12:00:00 AM | 14 | 28 | 47.1 | 168
B-19322 VIALE 26 | P68 | Concreto | TANQUE POTABLE- CONCRETO FIBRA POLIPROPILENIO | 2025-06-11 | 6/25/2025 12:00:00 AM | 14 | 28 | 44 | 157
B-19322 VIALE 26 | P68 | Concreto | TANQUE POTABLE- CONCRETO FIBRA POLIPROPILENIO | 2025-06-11 | 6/18/2025 12:00:00 AM | 7 | 28 | 37.1 | 132
B-19322 VIALE 26 | P68 | Concreto | TANQUE POTABLE- CONCRETO FIBRA POLIPROPILENIO | 2025-06-11 | 6/18/2025 12:00:00 AM | 7 | 28 | 37.1 | 132
B-19322 VIALE 26 | P68 | Concreto | TANQUE POTABLE- CONCRETO FIBRA POLIPROPILENIO | 2025-06-11 | 6/18/2025 12:00:00 AM | 7 | 28 | 34 | 122
B-19322 VIALE 26 | P68 | Concreto | TANQUE POTABLE- CONCRETO FIBRA POLIPROPILENIO | 2025-06-11 | 6/18/2025 12:00:00 AM | 7 | 28 | 34 | 122
B-19322 VIALE 26 | P68 | Concreto | TANQUE POTABLE- CONCRETO FIBRA POLIPROPILENIO | 2025-06-11 | 6/18/2025 12:00:00 AM | 7 | 28 | 40.3 | 144
B-19322 VIALE 26 | P68 | Concreto | TANQUE POTABLE- CONCRETO FIBRA POLIPROPILENIO | 2025-06-11 | 6/18/2025 12:00:00 AM | 7 | 28 | 40.3 | 144
B-19322 VIALE 26 | P69 | Concreto | TORRE 2 PILOTE 94-38 | 2025-06-11 | 7/9/2025 12:00:00 AM | 28 | 24.5 | 32.1 | 131
B-19322 VIALE 26 | P69 | Concreto | TORRE 2 PILOTE 94-38 | 2025-06-11 | 7/9/2025 12:00:00 AM | 28 | 24.5 | 30.3 | 124
B-19322 VIALE 26 | P69 | Concreto | TORRE 2 PILOTE 94-38 | 2025-06-11 | 7/9/2025 12:00:00 AM | 28 | 24.5 | 30.3 | 124
B-19322 VIALE 26 | P69 | Concreto | TORRE 2 PILOTE 94-38 | 2025-06-11 | 6/25/2025 12:00:00 AM | 14 | 24.5 | 25.7 | 105
B-19322 VIALE 26 | P69 | Concreto | TORRE 2 PILOTE 94-38 | 2025-06-11 | 6/25/2025 12:00:00 AM | 14 | 24.5 | 26.2 | 107
B-19322 VIALE 26 | P69 | Concreto | TORRE 2 PILOTE 94-38 | 2025-06-11 | 6/25/2025 12:00:00 AM | 14 | 24.5 | 32 | 131
B-19322 VIALE 26 | P69 | Concreto | TORRE 2 PILOTE 94-38 | 2025-06-11 | 6/18/2025 12:00:00 AM | 7 | 24.5 | 22.6 | 92
B-19322 VIALE 26 | P69 | Concreto | TORRE 2 PILOTE 94-38 | 2025-06-11 | 6/18/2025 12:00:00 AM | 7 | 24.5 | 22.5 | 92
B-19322 VIALE 26 | P69 | Concreto | TORRE 2 PILOTE 94-38 | 2025-06-11 | 6/18/2025 12:00:00 AM | 7 | 24.5 | 23.6 | 96
B-19322 VIALE 26 | P70 | Concreto | TANQUE POTABLE-CONCRETO FIBRA POLIPROPILENIO | 2025-06-11 | 7/9/2025 12:00:00 AM | 28 | 28 | 50.4 | 180
B-19322 VIALE 26 | P70 | Concreto | TANQUE POTABLE-CONCRETO FIBRA POLIPROPILENIO | 2025-06-11 | 7/9/2025 12:00:00 AM | 28 | 28 | 49.7 | 177
B-19322 VIALE 26 | P70 | Concreto | TANQUE POTABLE-CONCRETO FIBRA POLIPROPILENIO | 2025-06-11 | 7/9/2025 12:00:00 AM | 28 | 28 | 48.5 | 173
B-19322 VIALE 26 | P70 | Concreto | TANQUE POTABLE-CONCRETO FIBRA POLIPROPILENIO | 2025-06-11 | 6/25/2025 12:00:00 AM | 14 | 28 | 42.7 | 152
B-19322 VIALE 26 | P70 | Concreto | TANQUE POTABLE-CONCRETO FIBRA POLIPROPILENIO | 2025-06-11 | 6/25/2025 12:00:00 AM | 14 | 28 | 44.2 | 158
B-19322 VIALE 26 | P70 | Concreto | TANQUE POTABLE-CONCRETO FIBRA POLIPROPILENIO | 2025-06-11 | 6/25/2025 12:00:00 AM | 14 | 28 | 41.4 | 148
B-19322 VIALE 26 | P70 | Concreto | TANQUE POTABLE-CONCRETO FIBRA POLIPROPILENIO | 2025-06-11 | 6/18/2025 12:00:00 AM | 7 | 28 | 34.3 | 122
B-19322 VIALE 26 | P70 | Concreto | TANQUE POTABLE-CONCRETO FIBRA POLIPROPILENIO | 2025-06-11 | 6/18/2025 12:00:00 AM | 7 | 28 | 34.3 | 122
B-19322 VIALE 26 | P70 | Concreto | TANQUE POTABLE-CONCRETO FIBRA POLIPROPILENIO | 2025-06-11 | 6/18/2025 12:00:00 AM | 7 | 28 | 35.5 | 127
B-19322 VIALE 26 | P70 | Concreto | TANQUE POTABLE-CONCRETO FIBRA POLIPROPILENIO | 2025-06-11 | 6/18/2025 12:00:00 AM | 7 | 28 | 35.5 | 127
B-19322 VIALE 26 | P70 | Concreto | TANQUE POTABLE-CONCRETO FIBRA POLIPROPILENIO | 2025-06-11 | 6/18/2025 12:00:00 AM | 7 | 28 | 30.3 | 108
B-19322 VIALE 26 | P70 | Concreto | TANQUE POTABLE-CONCRETO FIBRA POLIPROPILENIO | 2025-06-11 | 6/18/2025 12:00:00 AM | 7 | 28 | 30.3 | 108
B-19322 VIALE 26 | P71 | Concreto | TANQUE POTABLE-CONCRETO FIBRA POLIPROPILENIO | 2025-06-11 | 7/9/2025 12:00:00 AM | 28 | 28 | 49.3 | 176
B-19322 VIALE 26 | P71 | Concreto | TANQUE POTABLE-CONCRETO FIBRA POLIPROPILENIO | 2025-06-11 | 7/9/2025 12:00:00 AM | 28 | 28 | 46.1 | 164
B-19322 VIALE 26 | P71 | Concreto | TANQUE POTABLE-CONCRETO FIBRA POLIPROPILENIO | 2025-06-11 | 7/9/2025 12:00:00 AM | 28 | 28 | 47.5 | 170
B-19322 VIALE 26 | P71 | Concreto | TANQUE POTABLE-CONCRETO FIBRA POLIPROPILENIO | 2025-06-11 | 6/25/2025 12:00:00 AM | 14 | 28 | 42.5 | 152
B-19322 VIALE 26 | P71 | Concreto | TANQUE POTABLE-CONCRETO FIBRA POLIPROPILENIO | 2025-06-11 | 6/25/2025 12:00:00 AM | 14 | 28 | 45.3 | 162
B-19322 VIALE 26 | P71 | Concreto | TANQUE POTABLE-CONCRETO FIBRA POLIPROPILENIO | 2025-06-11 | 6/25/2025 12:00:00 AM | 14 | 28 | 44.4 | 158
B-19322 VIALE 26 | P71 | Concreto | TANQUE POTABLE-CONCRETO FIBRA POLIPROPILENIO | 2025-06-11 | 6/18/2025 12:00:00 AM | 7 | 28 | 32.7 | 117
B-19322 VIALE 26 | P71 | Concreto | TANQUE POTABLE-CONCRETO FIBRA POLIPROPILENIO | 2025-06-11 | 6/18/2025 12:00:00 AM | 7 | 28 | 32.7 | 117
B-19322 VIALE 26 | P71 | Concreto | TANQUE POTABLE-CONCRETO FIBRA POLIPROPILENIO | 2025-06-11 | 6/18/2025 12:00:00 AM | 7 | 28 | 35.6 | 127
B-19322 VIALE 26 | P71 | Concreto | TANQUE POTABLE-CONCRETO FIBRA POLIPROPILENIO | 2025-06-11 | 6/18/2025 12:00:00 AM | 7 | 28 | 35.6 | 127
B-19322 VIALE 26 | P71 | Concreto | TANQUE POTABLE-CONCRETO FIBRA POLIPROPILENIO | 2025-06-11 | 6/18/2025 12:00:00 AM | 7 | 28 | 30.7 | 110
B-19322 VIALE 26 | P71 | Concreto | TANQUE POTABLE-CONCRETO FIBRA POLIPROPILENIO | 2025-06-11 | 6/18/2025 12:00:00 AM | 7 | 28 | 30.7 | 110
B-19322 VIALE 26 | P67 | Concreto | TORRE 2 PILOTE 31 | 2025-06-10 | 7/8/2025 12:00:00 AM | 28 | 24.5 | 24 | 98
B-19322 VIALE 26 | P67 | Concreto | TORRE 2 PILOTE 31 | 2025-06-10 | 7/8/2025 12:00:00 AM | 28 | 24.5 | 29.6 | 121
B-19322 VIALE 26 | P67 | Concreto | TORRE 2 PILOTE 31 | 2025-06-10 | 7/8/2025 12:00:00 AM | 28 | 24.5 | 25.6 | 104
B-19322 VIALE 26 | P67 | Concreto | TORRE 2 PILOTE 31 | 2025-06-10 | 6/24/2025 12:00:00 AM | 14 | 24.5 | 20.3 | 83
B-19322 VIALE 26 | P67 | Concreto | TORRE 2 PILOTE 31 | 2025-06-10 | 6/24/2025 12:00:00 AM | 14 | 24.5 | 21.5 | 88
B-19322 VIALE 26 | P67 | Concreto | TORRE 2 PILOTE 31 | 2025-06-10 | 6/24/2025 12:00:00 AM | 14 | 24.5 | 23.3 | 95
B-19322 VIALE 26 | P67 | Concreto | TORRE 2 PILOTE 31 | 2025-06-10 | 6/17/2025 12:00:00 AM | 7 | 24.5 | 20.7 | 84
B-19322 VIALE 26 | P67 | Concreto | TORRE 2 PILOTE 31 | 2025-06-10 | 6/17/2025 12:00:00 AM | 7 | 24.5 | 22.9 | 94
B-19322 VIALE 26 | P67 | Concreto | TORRE 2 PILOTE 31 | 2025-06-10 | 6/17/2025 12:00:00 AM | 7 | 24.5 | 20.4 | 83
B-19322 VIALE 26 | P66 | Concreto | TORRE 2 PILOTE 29 | 2025-06-09 | 7/7/2025 12:00:00 AM | 28 | 24.5 | 27.2 | 111
B-19322 VIALE 26 | P66 | Concreto | TORRE 2 PILOTE 29 | 2025-06-09 | 7/7/2025 12:00:00 AM | 28 | 24.5 | 26.5 | 108
B-19322 VIALE 26 | P66 | Concreto | TORRE 2 PILOTE 29 | 2025-06-09 | 7/7/2025 12:00:00 AM | 28 | 24.5 | 27.6 | 112
B-19322 VIALE 26 | P66 | Concreto | TORRE 2 PILOTE 29 | 2025-06-09 | 6/23/2025 12:00:00 AM | 14 | 24.5 | 28.6 | 117
B-19322 VIALE 26 | P66 | Concreto | TORRE 2 PILOTE 29 | 2025-06-09 | 6/23/2025 12:00:00 AM | 14 | 24.5 | 22.4 | 91
B-19322 VIALE 26 | P66 | Concreto | TORRE 2 PILOTE 29 | 2025-06-09 | 6/23/2025 12:00:00 AM | 14 | 24.5 | 26.6 | 108
B-19322 VIALE 26 | P66 | Concreto | TORRE 2 PILOTE 29 | 2025-06-09 | 6/17/2025 12:00:00 AM | 8 | 24.5 | 24.2 | 99
B-19322 VIALE 26 | P66 | Concreto | TORRE 2 PILOTE 29 | 2025-06-09 | 6/17/2025 12:00:00 AM | 8 | 24.5 | 23.9 | 97
B-19322 VIALE 26 | P66 | Concreto | TORRE 2 PILOTE 29 | 2025-06-09 | 6/17/2025 12:00:00 AM | 8 | 24.5 | 21.8 | 89
B-19322 VIALE 26 | P65 | Concreto | TORRE 2 PILOTE 27 | 2025-06-07 | 7/5/2025 12:00:00 AM | 28 | 24.5 | 34.9 | 142
B-19322 VIALE 26 | P65 | Concreto | TORRE 2 PILOTE 27 | 2025-06-07 | 7/5/2025 12:00:00 AM | 28 | 24.5 | 32.8 | 134
B-19322 VIALE 26 | P65 | Concreto | TORRE 2 PILOTE 27 | 2025-06-07 | 7/5/2025 12:00:00 AM | 28 | 24.5 | 35.2 | 144
B-19322 VIALE 26 | P65 | Concreto | TORRE 2 PILOTE 27 | 2025-06-07 | 6/21/2025 12:00:00 AM | 14 | 24.5 | 25.6 | 104
B-19322 VIALE 26 | P65 | Concreto | TORRE 2 PILOTE 27 | 2025-06-07 | 6/21/2025 12:00:00 AM | 14 | 24.5 | 31.3 | 128
B-19322 VIALE 26 | P65 | Concreto | TORRE 2 PILOTE 27 | 2025-06-07 | 6/21/2025 12:00:00 AM | 14 | 24.5 | 29.6 | 121
B-19322 VIALE 26 | P65 | Concreto | TORRE 2 PILOTE 27 | 2025-06-07 | 6/17/2025 12:00:00 AM | 10 | 24.5 | 28.1 | 114
B-19322 VIALE 26 | P65 | Concreto | TORRE 2 PILOTE 27 | 2025-06-07 | 6/17/2025 12:00:00 AM | 10 | 24.5 | 30.3 | 124
B-19322 VIALE 26 | P65 | Concreto | TORRE 2 PILOTE 27 | 2025-06-07 | 6/17/2025 12:00:00 AM | 10 | 24.5 | 29.6 | 121
B-19322 VIALE 26 | P64 | Concreto | TORRE 2 PILOTE 93 | 2025-06-06 | 7/4/2025 12:00:00 AM | 28 | 24.5 | 31 | 126
B-19322 VIALE 26 | P64 | Concreto | TORRE 2 PILOTE 93 | 2025-06-06 | 7/4/2025 12:00:00 AM | 28 | 24.5 | 31.2 | 127
B-19322 VIALE 26 | P64 | Concreto | TORRE 2 PILOTE 93 | 2025-06-06 | 7/4/2025 12:00:00 AM | 28 | 24.5 | 29 | 118
B-19322 VIALE 26 | P64 | Concreto | TORRE 2 PILOTE 93 | 2025-06-06 | 6/20/2025 12:00:00 AM | 14 | 24.5 | 23.3 | 95
B-19322 VIALE 26 | P64 | Concreto | TORRE 2 PILOTE 93 | 2025-06-06 | 6/20/2025 12:00:00 AM | 14 | 24.5 | 28.5 | 116
B-19322 VIALE 26 | P64 | Concreto | TORRE 2 PILOTE 93 | 2025-06-06 | 6/20/2025 12:00:00 AM | 14 | 24.5 | 25.4 | 104
B-19322 VIALE 26 | P64 | Concreto | TORRE 2 PILOTE 93 | 2025-06-06 | 6/13/2025 12:00:00 AM | 7 | 24.5 | 21.8 | 89
B-19322 VIALE 26 | P64 | Concreto | TORRE 2 PILOTE 93 | 2025-06-06 | 6/13/2025 12:00:00 AM | 7 | 24.5 | 24 | 98
B-19322 VIALE 26 | P64 | Concreto | TORRE 2 PILOTE 93 | 2025-06-06 | 6/13/2025 12:00:00 AM | 7 | 24.5 | 20.1 | 82
B-19322 VIALE 26 | P63 | Concreto | TORRE 2 PILOTE 30 | 2025-06-05 | 7/3/2025 12:00:00 AM | 28 | 24.5 | 32.5 | 133
B-19322 VIALE 26 | P63 | Concreto | TORRE 2 PILOTE 30 | 2025-06-05 | 7/3/2025 12:00:00 AM | 28 | 24.5 | 32.1 | 131
B-19322 VIALE 26 | P63 | Concreto | TORRE 2 PILOTE 30 | 2025-06-05 | 7/3/2025 12:00:00 AM | 28 | 24.5 | 33.7 | 137
B-19322 VIALE 26 | P63 | Concreto | TORRE 2 PILOTE 30 | 2025-06-05 | 6/19/2025 12:00:00 AM | 14 | 24.5 | 32.8 | 134
B-19322 VIALE 26 | P63 | Concreto | TORRE 2 PILOTE 30 | 2025-06-05 | 6/19/2025 12:00:00 AM | 14 | 24.5 | 33.4 | 136
B-19322 VIALE 26 | P63 | Concreto | TORRE 2 PILOTE 30 | 2025-06-05 | 6/19/2025 12:00:00 AM | 14 | 24.5 | 30 | 122
B-19322 VIALE 26 | P63 | Concreto | TORRE 2 PILOTE 30 | 2025-06-05 | 6/12/2025 12:00:00 AM | 7 | 24.5 | 26.6 | 108
B-19322 VIALE 26 | P63 | Concreto | TORRE 2 PILOTE 30 | 2025-06-05 | 6/12/2025 12:00:00 AM | 7 | 24.5 | 29.7 | 121
B-19322 VIALE 26 | P63 | Concreto | TORRE 2 PILOTE 30 | 2025-06-05 | 6/12/2025 12:00:00 AM | 7 | 24.5 | 30 | 122
B-19322 VIALE 26 | P62 | Concreto | TORRE 2 PILOTE 28 | 2025-06-04 | 7/2/2025 12:00:00 AM | 28 | 24.5 | 25.1 | 102
B-19322 VIALE 26 | P62 | Concreto | TORRE 2 PILOTE 28 | 2025-06-04 | 7/2/2025 12:00:00 AM | 28 | 24.5 | 28.2 | 115
B-19322 VIALE 26 | P62 | Concreto | TORRE 2 PILOTE 28 | 2025-06-04 | 7/2/2025 12:00:00 AM | 28 | 24.5 | 25 | 102
B-19322 VIALE 26 | P62 | Concreto | TORRE 2 PILOTE 28 | 2025-06-04 | 6/18/2025 12:00:00 AM | 14 | 24.5 | 24.5 | 100
B-19322 VIALE 26 | P62 | Concreto | TORRE 2 PILOTE 28 | 2025-06-04 | 6/18/2025 12:00:00 AM | 14 | 24.5 | 25.8 | 105
B-19322 VIALE 26 | P62 | Concreto | TORRE 2 PILOTE 28 | 2025-06-04 | 6/18/2025 12:00:00 AM | 14 | 24.5 | 23.6 | 96
B-19322 VIALE 26 | P62 | Concreto | TORRE 2 PILOTE 28 | 2025-06-04 | 6/11/2025 12:00:00 AM | 7 | 24.5 | 24.2 | 99
B-19322 VIALE 26 | P62 | Concreto | TORRE 2 PILOTE 28 | 2025-06-04 | 6/11/2025 12:00:00 AM | 7 | 24.5 | 24.6 | 100
B-19322 VIALE 26 | P62 | Concreto | TORRE 2 PILOTE 28 | 2025-06-04 | 6/11/2025 12:00:00 AM | 7 | 24.5 | 24.7 | 101
B-19322 VIALE 26 | P61 | Concreto | Torre 2 Pilote 78' | 2025-06-03 | 7/29/2025 12:00:00 AM | 56 | 24.5 | 24.7 | 101
B-19322 VIALE 26 | P61 | Concreto | Torre 2 Pilote 78' | 2025-06-03 | 7/29/2025 12:00:00 AM | 56 | 24.5 | 26.5 | 108
B-19322 VIALE 26 | P61 | Concreto | Torre 2 Pilote 78' | 2025-06-03 | 7/29/2025 12:00:00 AM | 56 | 24.5 | 22 | 90
B-19322 VIALE 26 | P61 | Concreto | Torre 2 Pilote 78' | 2025-06-03 | 7/1/2025 12:00:00 AM | 28 | 24.5 | 25 | 102
B-19322 VIALE 26 | P61 | Concreto | Torre 2 Pilote 78' | 2025-06-03 | 7/1/2025 12:00:00 AM | 28 | 24.5 | 25.8 | 105
B-19322 VIALE 26 | P61 | Concreto | Torre 2 Pilote 78' | 2025-06-03 | 7/1/2025 12:00:00 AM | 28 | 24.5 | 21.4 | 87
B-19322 VIALE 26 | P61 | Concreto | Torre 2 Pilote 78' | 2025-06-03 | 6/17/2025 12:00:00 AM | 14 | 24.5 | 22.4 | 91
B-19322 VIALE 26 | P61 | Concreto | Torre 2 Pilote 78' | 2025-06-03 | 6/17/2025 12:00:00 AM | 14 | 24.5 | 23.2 | 95
B-19322 VIALE 26 | P61 | Concreto | Torre 2 Pilote 78' | 2025-06-03 | 6/17/2025 12:00:00 AM | 14 | 24.5 | 23 | 94
B-19322 VIALE 26 | P61 | Concreto | Torre 2 Pilote 78' | 2025-06-03 | 6/11/2025 12:00:00 AM | 8 | 24.5 | 19.5 | 80
B-19322 VIALE 26 | P61 | Concreto | Torre 2 Pilote 78' | 2025-06-03 | 6/11/2025 12:00:00 AM | 8 | 24.5 | 23.2 | 95
B-19322 VIALE 26 | P61 | Concreto | Torre 2 Pilote 78' | 2025-06-03 | 6/11/2025 12:00:00 AM | 8 | 24.5 | 19 | 78
B-19322 VIALE 26 | P60 | Concreto | TORRE 2 PILOTE 75 | 2025-05-31 | 7/26/2025 12:00:00 AM | 56 | 24.5 | 14 | 57
B-19322 VIALE 26 | P60 | Concreto | TORRE 2 PILOTE 75 | 2025-05-31 | 7/26/2025 12:00:00 AM | 56 | 24.5 | 17.5 | 71
B-19322 VIALE 26 | P60 | Concreto | TORRE 2 PILOTE 75 | 2025-05-31 | 7/26/2025 12:00:00 AM | 56 | 24.5 | 14.7 | 60
B-19322 VIALE 26 | P60 | Concreto | TORRE 2 PILOTE 75 | 2025-05-31 | 6/28/2025 12:00:00 AM | 28 | 24.5 | 13.5 | 55
B-19322 VIALE 26 | P60 | Concreto | TORRE 2 PILOTE 75 | 2025-05-31 | 6/28/2025 12:00:00 AM | 28 | 24.5 | 16.9 | 69
B-19322 VIALE 26 | P60 | Concreto | TORRE 2 PILOTE 75 | 2025-05-31 | 6/28/2025 12:00:00 AM | 28 | 24.5 | 15.6 | 64
B-19322 VIALE 26 | P60 | Concreto | TORRE 2 PILOTE 75 | 2025-05-31 | 6/14/2025 12:00:00 AM | 14 | 24.5 | 12.2 | 50
B-19322 VIALE 26 | P60 | Concreto | TORRE 2 PILOTE 75 | 2025-05-31 | 6/14/2025 12:00:00 AM | 14 | 24.5 | 15.1 | 62
B-19322 VIALE 26 | P60 | Concreto | TORRE 2 PILOTE 75 | 2025-05-31 | 6/14/2025 12:00:00 AM | 14 | 24.5 | 15.2 | 62
B-19322 VIALE 26 | P60 | Concreto | TORRE 2 PILOTE 75 | 2025-05-31 | 6/11/2025 12:00:00 AM | 11 | 24.5 | 14.3 | 58
B-19322 VIALE 26 | P60 | Concreto | TORRE 2 PILOTE 75 | 2025-05-31 | 6/11/2025 12:00:00 AM | 11 | 24.5 | 14.6 | 60
B-19322 VIALE 26 | P60 | Concreto | TORRE 2 PILOTE 75 | 2025-05-31 | 6/11/2025 12:00:00 AM | 11 | 24.5 | 14.4 | 59
B-19322 VIALE 26 | P59 | Concreto | TORRE 2 PILOTE 09-88 | 2025-05-30 | 7/25/2025 12:00:00 AM | 56 | 24.5 | 21 | 86
B-19322 VIALE 26 | P59 | Concreto | TORRE 2 PILOTE 09-88 | 2025-05-30 | 7/25/2025 12:00:00 AM | 56 | 24.5 | 20.4 | 83
B-19322 VIALE 26 | P59 | Concreto | TORRE 2 PILOTE 09-88 | 2025-05-30 | 7/25/2025 12:00:00 AM | 56 | 24.5 | 20.6 | 84
B-19322 VIALE 26 | P59 | Concreto | TORRE 2 PILOTE 09-88 | 2025-05-30 | 6/27/2025 12:00:00 AM | 28 | 24.5 | 26 | 106
B-19322 VIALE 26 | P59 | Concreto | TORRE 2 PILOTE 09-88 | 2025-05-30 | 6/27/2025 12:00:00 AM | 28 | 24.5 | 24.6 | 100
B-19322 VIALE 26 | P59 | Concreto | TORRE 2 PILOTE 09-88 | 2025-05-30 | 6/27/2025 12:00:00 AM | 28 | 24.5 | 21.4 | 87
B-19322 VIALE 26 | P59 | Concreto | TORRE 2 PILOTE 09-88 | 2025-05-30 | 6/13/2025 12:00:00 AM | 14 | 24.5 | 19.1 | 78
B-19322 VIALE 26 | P59 | Concreto | TORRE 2 PILOTE 09-88 | 2025-05-30 | 6/13/2025 12:00:00 AM | 14 | 24.5 | 18.7 | 76
B-19322 VIALE 26 | P59 | Concreto | TORRE 2 PILOTE 09-88 | 2025-05-30 | 6/13/2025 12:00:00 AM | 14 | 24.5 | 19.1 | 78
B-19322 VIALE 26 | P59 | Concreto | TORRE 2 PILOTE 09-88 | 2025-05-30 | 6/11/2025 12:00:00 AM | 12 | 24.5 | 19.4 | 79
B-19322 VIALE 26 | P59 | Concreto | TORRE 2 PILOTE 09-88 | 2025-05-30 | 6/11/2025 12:00:00 AM | 12 | 24.5 | 16.5 | 67
B-19322 VIALE 26 | P59 | Concreto | TORRE 2 PILOTE 09-88 | 2025-05-30 | 6/11/2025 12:00:00 AM | 12 | 24.5 | 17.9 | 73
B-19322 VIALE 26 | P57 | Concreto | TORRE 2 PILOTE 76 | 2025-05-29 | 7/24/2025 12:00:00 AM | 56 | 24.5 | 25.2 | 103
B-19322 VIALE 26 | P57 | Concreto | TORRE 2 PILOTE 76 | 2025-05-29 | 7/24/2025 12:00:00 AM | 56 | 24.5 | 27.4 | 112
B-19322 VIALE 26 | P57 | Concreto | TORRE 2 PILOTE 76 | 2025-05-29 | 7/24/2025 12:00:00 AM | 56 | 24.5 | 24 | 98
B-19322 VIALE 26 | P57 | Concreto | TORRE 2 PILOTE 76 | 2025-05-29 | 6/26/2025 12:00:00 AM | 28 | 24.5 | 25.3 | 103
B-19322 VIALE 26 | P57 | Concreto | TORRE 2 PILOTE 76 | 2025-05-29 | 6/26/2025 12:00:00 AM | 28 | 24.5 | 21.6 | 88
B-19322 VIALE 26 | P57 | Concreto | TORRE 2 PILOTE 76 | 2025-05-29 | 6/26/2025 12:00:00 AM | 28 | 24.5 | 25.6 | 105
B-19322 VIALE 26 | P57 | Concreto | TORRE 2 PILOTE 76 | 2025-05-29 | 6/12/2025 12:00:00 AM | 14 | 24.5 | 23.5 | 96
B-19322 VIALE 26 | P57 | Concreto | TORRE 2 PILOTE 76 | 2025-05-29 | 6/12/2025 12:00:00 AM | 14 | 24.5 | 20.2 | 82
B-19322 VIALE 26 | P57 | Concreto | TORRE 2 PILOTE 76 | 2025-05-29 | 6/12/2025 12:00:00 AM | 14 | 24.5 | 23.5 | 96
B-19322 VIALE 26 | P57 | Concreto | TORRE 2 PILOTE 76 | 2025-05-29 | 6/5/2025 12:00:00 AM | 7 | 24.5 | 20.5 | 84
B-19322 VIALE 26 | P57 | Concreto | TORRE 2 PILOTE 76 | 2025-05-29 | 6/5/2025 12:00:00 AM | 7 | 24.5 | 16.4 | 67
B-19322 VIALE 26 | P57 | Concreto | TORRE 2 PILOTE 76 | 2025-05-29 | 6/5/2025 12:00:00 AM | 7 | 24.5 | 18.8 | 77
B-19322 VIALE 26 | P58 | Concreto | TORRE 2 PILOTE 84 | 2025-05-29 | 6/26/2025 12:00:00 AM | 28 | 24.5 | 24.9 | 101
B-19322 VIALE 26 | P58 | Concreto | TORRE 2 PILOTE 84 | 2025-05-29 | 6/26/2025 12:00:00 AM | 28 | 24.5 | 24.9 | 102
B-19322 VIALE 26 | P58 | Concreto | TORRE 2 PILOTE 84 | 2025-05-29 | 6/26/2025 12:00:00 AM | 28 | 24.5 | 23.4 | 96
B-19322 VIALE 26 | P58 | Concreto | TORRE 2 PILOTE 84 | 2025-05-29 | 6/12/2025 12:00:00 AM | 14 | 24.5 | 22.6 | 92
B-19322 VIALE 26 | P58 | Concreto | TORRE 2 PILOTE 84 | 2025-05-29 | 6/12/2025 12:00:00 AM | 14 | 24.5 | 21.5 | 88
B-19322 VIALE 26 | P58 | Concreto | TORRE 2 PILOTE 84 | 2025-05-29 | 6/12/2025 12:00:00 AM | 14 | 24.5 | 23 | 94
B-19322 VIALE 26 | P58 | Concreto | TORRE 2 PILOTE 84 | 2025-05-29 | 6/11/2025 12:00:00 AM | 13 | 24.5 | 21 | 86
B-19322 VIALE 26 | P58 | Concreto | TORRE 2 PILOTE 84 | 2025-05-29 | 6/11/2025 12:00:00 AM | 13 | 24.5 | 21.8 | 89
B-19322 VIALE 26 | P58 | Concreto | TORRE 2 PILOTE 84 | 2025-05-29 | 6/11/2025 12:00:00 AM | 13 | 24.5 | 21.8 | 89
B-19322 VIALE 26 | P56 | Concreto | TORRE 2 PILOTE 74 | 2025-05-28 | 6/25/2025 12:00:00 AM | 28 | 24.5 | 30.7 | 125
B-19322 VIALE 26 | P56 | Concreto | TORRE 2 PILOTE 74 | 2025-05-28 | 6/25/2025 12:00:00 AM | 28 | 24.5 | 32 | 130
B-19322 VIALE 26 | P56 | Concreto | TORRE 2 PILOTE 74 | 2025-05-28 | 6/25/2025 12:00:00 AM | 28 | 24.5 | 30.8 | 126
B-19322 VIALE 26 | P56 | Concreto | TORRE 2 PILOTE 74 | 2025-05-28 | 6/11/2025 12:00:00 AM | 14 | 24.5 | 25.2 | 103
B-19322 VIALE 26 | P56 | Concreto | TORRE 2 PILOTE 74 | 2025-05-28 | 6/11/2025 12:00:00 AM | 14 | 24.5 | 26 | 106
B-19322 VIALE 26 | P56 | Concreto | TORRE 2 PILOTE 74 | 2025-05-28 | 6/11/2025 12:00:00 AM | 14 | 24.5 | 29.4 | 120
B-19322 VIALE 26 | P56 | Concreto | TORRE 2 PILOTE 74 | 2025-05-28 | 6/4/2025 12:00:00 AM | 7 | 24.5 | 22.9 | 94
B-19322 VIALE 26 | P56 | Concreto | TORRE 2 PILOTE 74 | 2025-05-28 | 6/4/2025 12:00:00 AM | 7 | 24.5 | 23.4 | 96
B-19322 VIALE 26 | P56 | Concreto | TORRE 2 PILOTE 74 | 2025-05-28 | 6/4/2025 12:00:00 AM | 7 | 24.5 | 15.2 | 62
B-19322 VIALE 26 | P55 | Concreto | TORRE 2 PILOTE 82 | 2025-05-27 | 7/22/2025 12:00:00 AM | 56 | 24.5 | 22.3 | 91
B-19322 VIALE 26 | P55 | Concreto | TORRE 2 PILOTE 82 | 2025-05-27 | 7/22/2025 12:00:00 AM | 56 | 24.5 | 22.1 | 90
B-19322 VIALE 26 | P55 | Concreto | TORRE 2 PILOTE 82 | 2025-05-27 | 7/22/2025 12:00:00 AM | 56 | 24.5 | 20.7 | 84
B-19322 VIALE 26 | P55 | Concreto | TORRE 2 PILOTE 82 | 2025-05-27 | 6/24/2025 12:00:00 AM | 28 | 24.5 | 20.1 | 82
B-19322 VIALE 26 | P55 | Concreto | TORRE 2 PILOTE 82 | 2025-05-27 | 6/24/2025 12:00:00 AM | 28 | 24.5 | 24.7 | 101
B-19322 VIALE 26 | P55 | Concreto | TORRE 2 PILOTE 82 | 2025-05-27 | 6/24/2025 12:00:00 AM | 28 | 24.5 | 19.8 | 81
B-19322 VIALE 26 | P55 | Concreto | TORRE 2 PILOTE 82 | 2025-05-27 | 6/10/2025 12:00:00 AM | 14 | 24.5 | 18.1 | 74
B-19322 VIALE 26 | P55 | Concreto | TORRE 2 PILOTE 82 | 2025-05-27 | 6/10/2025 12:00:00 AM | 14 | 24.5 | 18.3 | 74
B-19322 VIALE 26 | P55 | Concreto | TORRE 2 PILOTE 82 | 2025-05-27 | 6/10/2025 12:00:00 AM | 14 | 24.5 | 16.9 | 69
B-19322 VIALE 26 | P55 | Concreto | TORRE 2 PILOTE 82 | 2025-05-27 | 6/3/2025 12:00:00 AM | 7 | 24.5 | 16.2 | 66
B-19322 VIALE 26 | P55 | Concreto | TORRE 2 PILOTE 82 | 2025-05-27 | 6/3/2025 12:00:00 AM | 7 | 24.5 | 16.8 | 68
B-19322 VIALE 26 | P55 | Concreto | TORRE 2 PILOTE 82 | 2025-05-27 | 6/3/2025 12:00:00 AM | 7 | 24.5 | 16.3 | 67
B-19322 VIALE 26 | P54 | Concreto | TORRE 2 PILOTE 86 | 2025-05-26 | 6/23/2025 12:00:00 AM | 28 | 24.5 | 28.2 | 115
B-19322 VIALE 26 | P54 | Concreto | TORRE 2 PILOTE 86 | 2025-05-26 | 6/23/2025 12:00:00 AM | 28 | 24.5 | 28.8 | 118
B-19322 VIALE 26 | P54 | Concreto | TORRE 2 PILOTE 86 | 2025-05-26 | 6/23/2025 12:00:00 AM | 28 | 24.5 | 31 | 127
B-19322 VIALE 26 | P54 | Concreto | TORRE 2 PILOTE 86 | 2025-05-26 | 6/9/2025 12:00:00 AM | 14 | 24.5 | 26.7 | 109
B-19322 VIALE 26 | P54 | Concreto | TORRE 2 PILOTE 86 | 2025-05-26 | 6/9/2025 12:00:00 AM | 14 | 24.5 | 25.6 | 104
B-19322 VIALE 26 | P54 | Concreto | TORRE 2 PILOTE 86 | 2025-05-26 | 6/9/2025 12:00:00 AM | 14 | 24.5 | 29.3 | 120
B-19322 VIALE 26 | P54 | Concreto | TORRE 2 PILOTE 86 | 2025-05-26 | 6/3/2025 12:00:00 AM | 8 | 24.5 | 24.5 | 100
B-19322 VIALE 26 | P54 | Concreto | TORRE 2 PILOTE 86 | 2025-05-26 | 6/3/2025 12:00:00 AM | 8 | 24.5 | 25.5 | 104
B-19322 VIALE 26 | P54 | Concreto | TORRE 2 PILOTE 86 | 2025-05-26 | 6/3/2025 12:00:00 AM | 8 | 24.5 | 22.4 | 92
B-19322 VIALE 26 | P53 | Concreto | TORRE 1 PILOTE 79 | 2025-05-24 | 7/19/2025 12:00:00 AM | 56 | 24.5 | 22 | 90
B-19322 VIALE 26 | P53 | Concreto | TORRE 1 PILOTE 79 | 2025-05-24 | 7/19/2025 12:00:00 AM | 56 | 24.5 | 25 | 102
B-19322 VIALE 26 | P53 | Concreto | TORRE 1 PILOTE 79 | 2025-05-24 | 7/19/2025 12:00:00 AM | 56 | 24.5 | 24.4 | 100
B-19322 VIALE 26 | P53 | Concreto | TORRE 1 PILOTE 79 | 2025-05-24 | 6/21/2025 12:00:00 AM | 28 | 24.5 | 24.6 | 100
B-19322 VIALE 26 | P53 | Concreto | TORRE 1 PILOTE 79 | 2025-05-24 | 6/21/2025 12:00:00 AM | 28 | 24.5 | 23 | 94
B-19322 VIALE 26 | P53 | Concreto | TORRE 1 PILOTE 79 | 2025-05-24 | 6/21/2025 12:00:00 AM | 28 | 24.5 | 20.9 | 85
B-19322 VIALE 26 | P53 | Concreto | TORRE 1 PILOTE 79 | 2025-05-24 | 6/7/2025 12:00:00 AM | 14 | 24.5 | 21.4 | 87
B-19322 VIALE 26 | P53 | Concreto | TORRE 1 PILOTE 79 | 2025-05-24 | 6/7/2025 12:00:00 AM | 14 | 24.5 | 20.8 | 85
B-19322 VIALE 26 | P53 | Concreto | TORRE 1 PILOTE 79 | 2025-05-24 | 6/7/2025 12:00:00 AM | 14 | 24.5 | 19.2 | 78
B-19322 VIALE 26 | P53 | Concreto | TORRE 1 PILOTE 79 | 2025-05-24 | 6/3/2025 12:00:00 AM | 10 | 24.5 | 20.4 | 83
B-19322 VIALE 26 | P53 | Concreto | TORRE 1 PILOTE 79 | 2025-05-24 | 6/3/2025 12:00:00 AM | 10 | 24.5 | 20.3 | 83
B-19322 VIALE 26 | P53 | Concreto | TORRE 1 PILOTE 79 | 2025-05-24 | 6/3/2025 12:00:00 AM | 10 | 24.5 | 20 | 81
B-19322 VIALE 26 | P51 | Concreto | TORRE 1 PILOTE 01 | 2025-05-23 | 7/18/2025 12:00:00 AM | 56 | 24.5 | 32.7 | 133
B-19322 VIALE 26 | P51 | Concreto | TORRE 1 PILOTE 01 | 2025-05-23 | 7/18/2025 12:00:00 AM | 56 | 24.5 | 24.3 | 99
B-19322 VIALE 26 | P51 | Concreto | TORRE 1 PILOTE 01 | 2025-05-23 | 7/18/2025 12:00:00 AM | 56 | 24.5 | 23.9 | 98
B-19322 VIALE 26 | P51 | Concreto | TORRE 1 PILOTE 01 | 2025-05-23 | 6/20/2025 12:00:00 AM | 28 | 24.5 | 25.5 | 104
B-19322 VIALE 26 | P51 | Concreto | TORRE 1 PILOTE 01 | 2025-05-23 | 6/20/2025 12:00:00 AM | 28 | 24.5 | 24 | 98
B-19322 VIALE 26 | P51 | Concreto | TORRE 1 PILOTE 01 | 2025-05-23 | 6/20/2025 12:00:00 AM | 28 | 24.5 | 22.9 | 94
B-19322 VIALE 26 | P51 | Concreto | TORRE 1 PILOTE 01 | 2025-05-23 | 6/6/2025 12:00:00 AM | 14 | 24.5 | 18.6 | 76
B-19322 VIALE 26 | P51 | Concreto | TORRE 1 PILOTE 01 | 2025-05-23 | 6/6/2025 12:00:00 AM | 14 | 24.5 | 21.5 | 88
B-19322 VIALE 26 | P51 | Concreto | TORRE 1 PILOTE 01 | 2025-05-23 | 6/6/2025 12:00:00 AM | 14 | 24.5 | 24.6 | 100
B-19322 VIALE 26 | P51 | Concreto | TORRE 1 PILOTE 01 | 2025-05-23 | 6/4/2025 12:00:00 AM | 12 | 24.5 | 19.8 | 81
B-19322 VIALE 26 | P51 | Concreto | TORRE 1 PILOTE 01 | 2025-05-23 | 6/4/2025 12:00:00 AM | 12 | 24.5 | 20.4 | 83
B-19322 VIALE 26 | P51 | Concreto | TORRE 1 PILOTE 01 | 2025-05-23 | 6/4/2025 12:00:00 AM | 12 | 24.5 | 21.1 | 86
B-19322 VIALE 26 | P52 | Concreto | TORRE 2 PILOTE 39 | 2025-05-23 | 7/18/2025 12:00:00 AM | 56 | 24.5 | 24.7 | 101
B-19322 VIALE 26 | P52 | Concreto | TORRE 2 PILOTE 39 | 2025-05-23 | 7/18/2025 12:00:00 AM | 56 | 24.5 | 23.5 | 96
B-19322 VIALE 26 | P52 | Concreto | TORRE 2 PILOTE 39 | 2025-05-23 | 7/18/2025 12:00:00 AM | 56 | 24.5 | 22.1 | 90
B-19322 VIALE 26 | P52 | Concreto | TORRE 2 PILOTE 39 | 2025-05-23 | 6/20/2025 12:00:00 AM | 28 | 24.5 | 21.9 | 89
B-19322 VIALE 26 | P52 | Concreto | TORRE 2 PILOTE 39 | 2025-05-23 | 6/20/2025 12:00:00 AM | 28 | 24.5 | 19.9 | 81
B-19322 VIALE 26 | P52 | Concreto | TORRE 2 PILOTE 39 | 2025-05-23 | 6/20/2025 12:00:00 AM | 28 | 24.5 | 19.9 | 81
B-19322 VIALE 26 | P52 | Concreto | TORRE 2 PILOTE 39 | 2025-05-23 | 6/6/2025 12:00:00 AM | 14 | 24.5 | 17 | 69
B-19322 VIALE 26 | P52 | Concreto | TORRE 2 PILOTE 39 | 2025-05-23 | 6/6/2025 12:00:00 AM | 14 | 24.5 | 18.7 | 76
B-19322 VIALE 26 | P52 | Concreto | TORRE 2 PILOTE 39 | 2025-05-23 | 6/6/2025 12:00:00 AM | 14 | 24.5 | 22.4 | 91
B-19322 VIALE 26 | P52 | Concreto | TORRE 2 PILOTE 39 | 2025-05-23 | 6/3/2025 12:00:00 AM | 11 | 24.5 | 19.6 | 80
B-19322 VIALE 26 | P52 | Concreto | TORRE 2 PILOTE 39 | 2025-05-23 | 6/3/2025 12:00:00 AM | 11 | 24.5 | 19.5 | 79
B-19322 VIALE 26 | P52 | Concreto | TORRE 2 PILOTE 39 | 2025-05-23 | 6/3/2025 12:00:00 AM | 11 | 24.5 | 20.8 | 85
B-19322 VIALE 26 | P49 | Concreto | TORRE 2 PILOTE 80 | 2025-05-21 | 6/18/2025 12:00:00 AM | 28 | 24.5 | 22.7 | 92
B-19322 VIALE 26 | P49 | Concreto | TORRE 2 PILOTE 80 | 2025-05-21 | 6/18/2025 12:00:00 AM | 28 | 24.5 | 25.3 | 103
B-19322 VIALE 26 | P49 | Concreto | TORRE 2 PILOTE 80 | 2025-05-21 | 6/18/2025 12:00:00 AM | 28 | 24.5 | 26.3 | 107
B-19322 VIALE 26 | P49 | Concreto | TORRE 2 PILOTE 80 | 2025-05-21 | 6/4/2025 12:00:00 AM | 14 | 24.5 | 21 | 86
B-19322 VIALE 26 | P49 | Concreto | TORRE 2 PILOTE 80 | 2025-05-21 | 6/4/2025 12:00:00 AM | 14 | 24.5 | 20.1 | 82
B-19322 VIALE 26 | P49 | Concreto | TORRE 2 PILOTE 80 | 2025-05-21 | 6/4/2025 12:00:00 AM | 14 | 24.5 | 22.7 | 93
B-19322 VIALE 26 | P49 | Concreto | TORRE 2 PILOTE 80 | 2025-05-21 | 5/28/2025 12:00:00 AM | 7 | 24.5 | 18.5 | 76
B-19322 VIALE 26 | P49 | Concreto | TORRE 2 PILOTE 80 | 2025-05-21 | 5/28/2025 12:00:00 AM | 7 | 24.5 | 21.3 | 87
B-19322 VIALE 26 | P49 | Concreto | TORRE 2 PILOTE 80 | 2025-05-21 | 5/28/2025 12:00:00 AM | 7 | 24.5 | 16.8 | 68
B-19322 VIALE 26 | P50 | Concreto | Torre 2 Pilote85 | 2025-05-21 | 7/16/2025 12:00:00 AM | 56 | 24.5 | 24.8 | 101
B-19322 VIALE 26 | P50 | Concreto | Torre 2 Pilote85 | 2025-05-21 | 7/16/2025 12:00:00 AM | 56 | 24.5 | 25 | 102
B-19322 VIALE 26 | P50 | Concreto | Torre 2 Pilote85 | 2025-05-21 | 7/16/2025 12:00:00 AM | 56 | 24.5 | 24 | 98
B-19322 VIALE 26 | P50 | Concreto | Torre 2 Pilote85 | 2025-05-21 | 6/18/2025 12:00:00 AM | 28 | 24.5 | 23.2 | 95
B-19322 VIALE 26 | P50 | Concreto | Torre 2 Pilote85 | 2025-05-21 | 6/18/2025 12:00:00 AM | 28 | 24.5 | 18.6 | 76
B-19322 VIALE 26 | P50 | Concreto | Torre 2 Pilote85 | 2025-05-21 | 6/18/2025 12:00:00 AM | 28 | 24.5 | 19.4 | 79
B-19322 VIALE 26 | P50 | Concreto | Torre 2 Pilote85 | 2025-05-21 | 6/4/2025 12:00:00 AM | 14 | 24.5 | 18.3 | 75
B-19322 VIALE 26 | P50 | Concreto | Torre 2 Pilote85 | 2025-05-21 | 6/4/2025 12:00:00 AM | 14 | 24.5 | 19.6 | 80
B-19322 VIALE 26 | P50 | Concreto | Torre 2 Pilote85 | 2025-05-21 | 6/4/2025 12:00:00 AM | 14 | 24.5 | 18.7 | 76
B-19322 VIALE 26 | P50 | Concreto | Torre 2 Pilote85 | 2025-05-21 | 6/3/2025 12:00:00 AM | 13 | 24.5 | 19.7 | 80
B-19322 VIALE 26 | P50 | Concreto | Torre 2 Pilote85 | 2025-05-21 | 6/3/2025 12:00:00 AM | 13 | 24.5 | 19.8 | 81
B-19322 VIALE 26 | P50 | Concreto | Torre 2 Pilote85 | 2025-05-21 | 6/3/2025 12:00:00 AM | 13 | 24.5 | 20 | 81
B-19322 VIALE 26 | P48 | Concreto | TORRE 2 PILOTE 44 | 2025-05-20 | 7/15/2025 12:00:00 AM | 56 | 24.5 | 21.1 | 86
B-19322 VIALE 26 | P48 | Concreto | TORRE 2 PILOTE 44 | 2025-05-20 | 7/15/2025 12:00:00 AM | 56 | 24.5 | 24.8 | 101
B-19322 VIALE 26 | P48 | Concreto | TORRE 2 PILOTE 44 | 2025-05-20 | 7/15/2025 12:00:00 AM | 56 | 24.5 | 21.5 | 88
B-19322 VIALE 26 | P48 | Concreto | TORRE 2 PILOTE 44 | 2025-05-20 | 6/17/2025 12:00:00 AM | 28 | 24.5 | 16.8 | 69
B-19322 VIALE 26 | P48 | Concreto | TORRE 2 PILOTE 44 | 2025-05-20 | 6/17/2025 12:00:00 AM | 28 | 24.5 | 17.5 | 71
B-19322 VIALE 26 | P48 | Concreto | TORRE 2 PILOTE 44 | 2025-05-20 | 6/17/2025 12:00:00 AM | 28 | 24.5 | 19 | 78
B-19322 VIALE 26 | P48 | Concreto | TORRE 2 PILOTE 44 | 2025-05-20 | 6/3/2025 12:00:00 AM | 14 | 24.5 | 17.1 | 70
B-19322 VIALE 26 | P48 | Concreto | TORRE 2 PILOTE 44 | 2025-05-20 | 6/3/2025 12:00:00 AM | 14 | 24.5 | 14.6 | 60
B-19322 VIALE 26 | P48 | Concreto | TORRE 2 PILOTE 44 | 2025-05-20 | 6/3/2025 12:00:00 AM | 14 | 24.5 | 17.9 | 73
B-19322 VIALE 26 | P48 | Concreto | TORRE 2 PILOTE 44 | 2025-05-20 | 5/27/2025 12:00:00 AM | 7 | 24.5 | 14.6 | 60
B-19322 VIALE 26 | P48 | Concreto | TORRE 2 PILOTE 44 | 2025-05-20 | 5/27/2025 12:00:00 AM | 7 | 24.5 | 13.9 | 57
B-19322 VIALE 26 | P48 | Concreto | TORRE 2 PILOTE 44 | 2025-05-20 | 5/27/2025 12:00:00 AM | 7 | 24.5 | 14.6 | 60
B-19322 VIALE 26 | P47 | Concreto | TORRE LLENO MORTERO | 2025-05-17 | 6/14/2025 12:00:00 AM | 28 | 10 | 2 | 20
B-19322 VIALE 26 | P47 | Concreto | TORRE LLENO MORTERO | 2025-05-17 | 6/14/2025 12:00:00 AM | 28 | 10 | 3.4 | 34
B-19322 VIALE 26 | P47 | Concreto | TORRE LLENO MORTERO | 2025-05-17 | 5/31/2025 12:00:00 AM | 14 | 10 | 0.9 | 9
B-19322 VIALE 26 | P47 | Concreto | TORRE LLENO MORTERO | 2025-05-17 | 5/31/2025 12:00:00 AM | 14 | 10 | 1.9 | 19
B-19322 VIALE 26 | P45. | Concreto | TORRE 2 PILOTE 81 | 2025-05-16 | 6/13/2025 12:00:00 AM | 28 | 24.5 | 25.4 | 104
B-19322 VIALE 26 | P45. | Concreto | TORRE 2 PILOTE 81 | 2025-05-16 | 6/13/2025 12:00:00 AM | 28 | 24.5 | 26.2 | 107
B-19322 VIALE 26 | P45. | Concreto | TORRE 2 PILOTE 81 | 2025-05-16 | 6/13/2025 12:00:00 AM | 28 | 24.5 | 28 | 114
B-19322 VIALE 26 | P45. | Concreto | TORRE 2 PILOTE 81 | 2025-05-16 | 5/30/2025 12:00:00 AM | 14 | 24.5 | 20.7 | 84
B-19322 VIALE 26 | P45. | Concreto | TORRE 2 PILOTE 81 | 2025-05-16 | 5/30/2025 12:00:00 AM | 14 | 24.5 | 22.3 | 91
B-19322 VIALE 26 | P45. | Concreto | TORRE 2 PILOTE 81 | 2025-05-16 | 5/30/2025 12:00:00 AM | 14 | 24.5 | 22.5 | 92
B-19322 VIALE 26 | P45. | Concreto | TORRE 2 PILOTE 81 | 2025-05-16 | 5/24/2025 12:00:00 AM | 8 | 24.5 | 18.6 | 76
B-19322 VIALE 26 | P45. | Concreto | TORRE 2 PILOTE 81 | 2025-05-16 | 5/24/2025 12:00:00 AM | 8 | 24.5 | 19.4 | 79
B-19322 VIALE 26 | P45. | Concreto | TORRE 2 PILOTE 81 | 2025-05-16 | 5/24/2025 12:00:00 AM | 8 | 24.5 | 20 | 81
B-19322 VIALE 26 | P46 | Concreto | TORRE 2 PILOTE 93 | 2025-05-16 | 7/11/2025 12:00:00 AM | 56 | 24.5 | 18 | 74
B-19322 VIALE 26 | P46 | Concreto | TORRE 2 PILOTE 93 | 2025-05-16 | 7/11/2025 12:00:00 AM | 56 | 24.5 | 17.4 | 71
B-19322 VIALE 26 | P46 | Concreto | TORRE 2 PILOTE 93 | 2025-05-16 | 7/11/2025 12:00:00 AM | 56 | 24.5 | 17.7 | 72
B-19322 VIALE 26 | P46 | Concreto | TORRE 2 PILOTE 93 | 2025-05-16 | 6/13/2025 12:00:00 AM | 28 | 24.5 | 14.5 | 59
B-19322 VIALE 26 | P46 | Concreto | TORRE 2 PILOTE 93 | 2025-05-16 | 6/13/2025 12:00:00 AM | 28 | 24.5 | 17.2 | 70
B-19322 VIALE 26 | P46 | Concreto | TORRE 2 PILOTE 93 | 2025-05-16 | 6/13/2025 12:00:00 AM | 28 | 24.5 | 16.1 | 66
B-19322 VIALE 26 | P46 | Concreto | TORRE 2 PILOTE 93 | 2025-05-16 | 5/30/2025 12:00:00 AM | 14 | 24.5 | 13.2 | 54
B-19322 VIALE 26 | P46 | Concreto | TORRE 2 PILOTE 93 | 2025-05-16 | 5/30/2025 12:00:00 AM | 14 | 24.5 | 13.4 | 55
B-19322 VIALE 26 | P46 | Concreto | TORRE 2 PILOTE 93 | 2025-05-16 | 5/30/2025 12:00:00 AM | 14 | 24.5 | 14.9 | 61
B-19322 VIALE 26 | P46 | Concreto | TORRE 2 PILOTE 93 | 2025-05-16 | 5/24/2025 12:00:00 AM | 8 | 24.5 | 12.1 | 50
B-19322 VIALE 26 | P46 | Concreto | TORRE 2 PILOTE 93 | 2025-05-16 | 5/24/2025 12:00:00 AM | 8 | 24.5 | 13 | 53
B-19322 VIALE 26 | P46 | Concreto | TORRE 2 PILOTE 93 | 2025-05-16 | 5/24/2025 12:00:00 AM | 8 | 24.5 | 9.8 | 40
B-19322 VIALE 26 | P43 | Concreto | TORRE 2 PILOTE 48 | 2025-05-15 | 6/12/2025 12:00:00 AM | 28 | 24.5 | 28.8 | 118
B-19322 VIALE 26 | P43 | Concreto | TORRE 2 PILOTE 48 | 2025-05-15 | 6/12/2025 12:00:00 AM | 28 | 24.5 | 24.3 | 99
B-19322 VIALE 26 | P43 | Concreto | TORRE 2 PILOTE 48 | 2025-05-15 | 6/12/2025 12:00:00 AM | 28 | 24.5 | 23.7 | 97
B-19322 VIALE 26 | P43 | Concreto | TORRE 2 PILOTE 48 | 2025-05-15 | 5/29/2025 12:00:00 AM | 14 | 24.5 | 23.4 | 96
B-19322 VIALE 26 | P43 | Concreto | TORRE 2 PILOTE 48 | 2025-05-15 | 5/29/2025 12:00:00 AM | 14 | 24.5 | 24.6 | 100
B-19322 VIALE 26 | P43 | Concreto | TORRE 2 PILOTE 48 | 2025-05-15 | 5/29/2025 12:00:00 AM | 14 | 24.5 | 21.1 | 86
B-19322 VIALE 26 | P43 | Concreto | TORRE 2 PILOTE 48 | 2025-05-15 | 5/24/2025 12:00:00 AM | 9 | 24.5 | 21.2 | 86
B-19322 VIALE 26 | P43 | Concreto | TORRE 2 PILOTE 48 | 2025-05-15 | 5/24/2025 12:00:00 AM | 9 | 24.5 | 23.1 | 94
B-19322 VIALE 26 | P43 | Concreto | TORRE 2 PILOTE 48 | 2025-05-15 | 5/24/2025 12:00:00 AM | 9 | 24.5 | 19.5 | 79
B-19322 VIALE 26 | P44. | Concreto | TORRE 2 PILOTE 78 | 2025-05-15 | 6/12/2025 12:00:00 AM | 28 | 24.5 | 28.5 | 116
B-19322 VIALE 26 | P44. | Concreto | TORRE 2 PILOTE 78 | 2025-05-15 | 6/12/2025 12:00:00 AM | 28 | 24.5 | 31.7 | 129
B-19322 VIALE 26 | P44. | Concreto | TORRE 2 PILOTE 78 | 2025-05-15 | 6/12/2025 12:00:00 AM | 28 | 24.5 | 24.1 | 98
B-19322 VIALE 26 | P44. | Concreto | TORRE 2 PILOTE 78 | 2025-05-15 | 5/29/2025 12:00:00 AM | 14 | 24.5 | 25.7 | 105
B-19322 VIALE 26 | P44. | Concreto | TORRE 2 PILOTE 78 | 2025-05-15 | 5/29/2025 12:00:00 AM | 14 | 24.5 | 24.7 | 101
B-19322 VIALE 26 | P44. | Concreto | TORRE 2 PILOTE 78 | 2025-05-15 | 5/29/2025 12:00:00 AM | 14 | 24.5 | 24.9 | 101
B-19322 VIALE 26 | P44. | Concreto | TORRE 2 PILOTE 78 | 2025-05-15 | 5/24/2025 12:00:00 AM | 9 | 24.5 | 25.4 | 104
B-19322 VIALE 26 | P44. | Concreto | TORRE 2 PILOTE 78 | 2025-05-15 | 5/24/2025 12:00:00 AM | 9 | 24.5 | 23.7 | 96
B-19322 VIALE 26 | P44. | Concreto | TORRE 2 PILOTE 78 | 2025-05-15 | 5/24/2025 12:00:00 AM | 9 | 24.5 | 25 | 102
B-19322 VIALE 26 | P42 | Concreto | TORRE 2 PILOTE 42 | 2025-05-14 | 6/11/2025 12:00:00 AM | 28 | 24.5 | 37.3 | 152
B-19322 VIALE 26 | P42 | Concreto | TORRE 2 PILOTE 42 | 2025-05-14 | 6/11/2025 12:00:00 AM | 28 | 24.5 | 35 | 143
B-19322 VIALE 26 | P42 | Concreto | TORRE 2 PILOTE 42 | 2025-05-14 | 6/11/2025 12:00:00 AM | 28 | 24.5 | 35.9 | 146
B-19322 VIALE 26 | P42 | Concreto | TORRE 2 PILOTE 42 | 2025-05-14 | 5/28/2025 12:00:00 AM | 14 | 24.5 | 31.7 | 129
B-19322 VIALE 26 | P42 | Concreto | TORRE 2 PILOTE 42 | 2025-05-14 | 5/28/2025 12:00:00 AM | 14 | 24.5 | 33.7 | 138
B-19322 VIALE 26 | P42 | Concreto | TORRE 2 PILOTE 42 | 2025-05-14 | 5/28/2025 12:00:00 AM | 14 | 24.5 | 34.4 | 140
B-19322 VIALE 26 | P42 | Concreto | TORRE 2 PILOTE 42 | 2025-05-14 | 5/24/2025 12:00:00 AM | 10 | 24.5 | 33.4 | 136
B-19322 VIALE 26 | P42 | Concreto | TORRE 2 PILOTE 42 | 2025-05-14 | 5/24/2025 12:00:00 AM | 10 | 24.5 | 31.3 | 128
B-19322 VIALE 26 | P42 | Concreto | TORRE 2 PILOTE 42 | 2025-05-14 | 5/24/2025 12:00:00 AM | 10 | 24.5 | 32 | 130
B-19322 VIALE 26 | P40 | Concreto | TANQUE AGUAS LLUVIAS | 2025-05-13 | 6/10/2025 12:00:00 AM | 28 | 28 | 42.5 | 152
B-19322 VIALE 26 | P40 | Concreto | TANQUE AGUAS LLUVIAS | 2025-05-13 | 6/10/2025 12:00:00 AM | 28 | 28 | 42.6 | 152
B-19322 VIALE 26 | P40 | Concreto | TANQUE AGUAS LLUVIAS | 2025-05-13 | 6/10/2025 12:00:00 AM | 28 | 28 | 49.2 | 176
B-19322 VIALE 26 | P40 | Concreto | TANQUE AGUAS LLUVIAS | 2025-05-13 | 5/27/2025 12:00:00 AM | 14 | 28 | 43.7 | 156
B-19322 VIALE 26 | P40 | Concreto | TANQUE AGUAS LLUVIAS | 2025-05-13 | 5/27/2025 12:00:00 AM | 14 | 28 | 41.6 | 148
B-19322 VIALE 26 | P40 | Concreto | TANQUE AGUAS LLUVIAS | 2025-05-13 | 5/27/2025 12:00:00 AM | 14 | 28 | 42.4 | 151
B-19322 VIALE 26 | P40 | Concreto | TANQUE AGUAS LLUVIAS | 2025-05-13 | 5/20/2025 12:00:00 AM | 7 | 28 | 35.3 | 126
B-19322 VIALE 26 | P40 | Concreto | TANQUE AGUAS LLUVIAS | 2025-05-13 | 5/20/2025 12:00:00 AM | 7 | 28 | 35 | 125
B-19322 VIALE 26 | P40 | Concreto | TANQUE AGUAS LLUVIAS | 2025-05-13 | 5/20/2025 12:00:00 AM | 7 | 28 | 37.7 | 135
B-19322 VIALE 26 | P41 | Concreto | TORRE 2 PILOTE 24 | 2025-05-13 | 6/10/2025 12:00:00 AM | 28 | 24.5 | 30.8 | 126
B-19322 VIALE 26 | P41 | Concreto | TORRE 2 PILOTE 24 | 2025-05-13 | 6/10/2025 12:00:00 AM | 28 | 24.5 | 27.2 | 111
B-19322 VIALE 26 | P41 | Concreto | TORRE 2 PILOTE 24 | 2025-05-13 | 6/10/2025 12:00:00 AM | 28 | 24.5 | 33.1 | 135
B-19322 VIALE 26 | P41 | Concreto | TORRE 2 PILOTE 24 | 2025-05-13 | 5/27/2025 12:00:00 AM | 14 | 24.5 | 29.9 | 122
B-19322 VIALE 26 | P41 | Concreto | TORRE 2 PILOTE 24 | 2025-05-13 | 5/27/2025 12:00:00 AM | 14 | 24.5 | 23.4 | 95
B-19322 VIALE 26 | P41 | Concreto | TORRE 2 PILOTE 24 | 2025-05-13 | 5/27/2025 12:00:00 AM | 14 | 24.5 | 28.5 | 116
B-19322 VIALE 26 | P41 | Concreto | TORRE 2 PILOTE 24 | 2025-05-13 | 5/20/2025 12:00:00 AM | 7 | 24.5 | 24 | 98
B-19322 VIALE 26 | P41 | Concreto | TORRE 2 PILOTE 24 | 2025-05-13 | 5/20/2025 12:00:00 AM | 7 | 24.5 | 21.9 | 89
B-19322 VIALE 26 | P41 | Concreto | TORRE 2 PILOTE 24 | 2025-05-13 | 5/20/2025 12:00:00 AM | 7 | 24.5 | 21.1 | 86
B-19322 VIALE 26 | P39 | Concreto | TORRE 2 PILOTE 85 | 2025-05-12 | 7/11/2025 12:00:00 AM | 60 | 24.5 | 20.6 | 84
B-19322 VIALE 26 | P39 | Concreto | TORRE 2 PILOTE 85 | 2025-05-12 | 7/11/2025 12:00:00 AM | 60 | 24.5 | 25.2 | 103
B-19322 VIALE 26 | P39 | Concreto | TORRE 2 PILOTE 85 | 2025-05-12 | 7/11/2025 12:00:00 AM | 60 | 24.5 | 24.5 | 100
B-19322 VIALE 26 | P39 | Concreto | TORRE 2 PILOTE 85 | 2025-05-12 | 6/9/2025 12:00:00 AM | 28 | 24.5 | 22.6 | 92
B-19322 VIALE 26 | P39 | Concreto | TORRE 2 PILOTE 85 | 2025-05-12 | 6/9/2025 12:00:00 AM | 28 | 24.5 | 23.6 | 96
B-19322 VIALE 26 | P39 | Concreto | TORRE 2 PILOTE 85 | 2025-05-12 | 6/9/2025 12:00:00 AM | 28 | 24.5 | 23.3 | 95
B-19322 VIALE 26 | P39 | Concreto | TORRE 2 PILOTE 85 | 2025-05-12 | 5/26/2025 12:00:00 AM | 14 | 24.5 | 21 | 86
B-19322 VIALE 26 | P39 | Concreto | TORRE 2 PILOTE 85 | 2025-05-12 | 5/26/2025 12:00:00 AM | 14 | 24.5 | 20 | 82
B-19322 VIALE 26 | P39 | Concreto | TORRE 2 PILOTE 85 | 2025-05-12 | 5/26/2025 12:00:00 AM | 14 | 24.5 | 21.1 | 86
B-19322 VIALE 26 | P39 | Concreto | TORRE 2 PILOTE 85 | 2025-05-12 | 5/19/2025 12:00:00 AM | 7 | 24.5 | 19.4 | 79
B-19322 VIALE 26 | P39 | Concreto | TORRE 2 PILOTE 85 | 2025-05-12 | 5/19/2025 12:00:00 AM | 7 | 24.5 | 17 | 69
B-19322 VIALE 26 | P39 | Concreto | TORRE 2 PILOTE 85 | 2025-05-12 | 5/19/2025 12:00:00 AM | 7 | 24.5 | 19.8 | 81
B-19322 VIALE 26 | P38 | Concreto | TORRE 2 PILOTE 75 | 2025-05-10 | 6/7/2025 12:00:00 AM | 28 | 24.5 | 27.8 | 114
B-19322 VIALE 26 | P38 | Concreto | TORRE 2 PILOTE 75 | 2025-05-10 | 6/7/2025 12:00:00 AM | 28 | 24.5 | 24.3 | 99
B-19322 VIALE 26 | P38 | Concreto | TORRE 2 PILOTE 75 | 2025-05-10 | 6/7/2025 12:00:00 AM | 28 | 24.5 | 22.9 | 93
B-19322 VIALE 26 | P38 | Concreto | TORRE 2 PILOTE 75 | 2025-05-10 | 5/24/2025 12:00:00 AM | 14 | 24.5 | 23.5 | 96
B-19322 VIALE 26 | P38 | Concreto | TORRE 2 PILOTE 75 | 2025-05-10 | 5/24/2025 12:00:00 AM | 14 | 24.5 | 21.7 | 88
B-19322 VIALE 26 | P38 | Concreto | TORRE 2 PILOTE 75 | 2025-05-10 | 5/24/2025 12:00:00 AM | 14 | 24.5 | 24.1 | 98
B-19322 VIALE 26 | P38 | Concreto | TORRE 2 PILOTE 75 | 2025-05-10 | 5/17/2025 12:00:00 AM | 7 | 24.5 | 21.9 | 89
B-19322 VIALE 26 | P38 | Concreto | TORRE 2 PILOTE 75 | 2025-05-10 | 5/17/2025 12:00:00 AM | 7 | 24.5 | 24.5 | 100
B-19322 VIALE 26 | P38 | Concreto | TORRE 2 PILOTE 75 | 2025-05-10 | 5/17/2025 12:00:00 AM | 7 | 24.5 | 21.9 | 89
B-19322 VIALE 26 | P37 | Concreto | TORRE 2 PILOTE 49 | 2025-05-09 | 7/11/2025 12:00:00 AM | 63 | 24.5 | 26.2 | 107
B-19322 VIALE 26 | P37 | Concreto | TORRE 2 PILOTE 49 | 2025-05-09 | 7/11/2025 12:00:00 AM | 63 | 24.5 | 25 | 102
B-19322 VIALE 26 | P37 | Concreto | TORRE 2 PILOTE 49 | 2025-05-09 | 7/11/2025 12:00:00 AM | 63 | 24.5 | 23.6 | 96
B-19322 VIALE 26 | P37 | Concreto | TORRE 2 PILOTE 49 | 2025-05-09 | 6/6/2025 12:00:00 AM | 28 | 24.5 | 23.1 | 94
B-19322 VIALE 26 | P37 | Concreto | TORRE 2 PILOTE 49 | 2025-05-09 | 6/6/2025 12:00:00 AM | 28 | 24.5 | 25.2 | 103
B-19322 VIALE 26 | P37 | Concreto | TORRE 2 PILOTE 49 | 2025-05-09 | 6/6/2025 12:00:00 AM | 28 | 24.5 | 24.7 | 101
B-19322 VIALE 26 | P37 | Concreto | TORRE 2 PILOTE 49 | 2025-05-09 | 5/23/2025 12:00:00 AM | 14 | 24.5 | 22.3 | 91
B-19322 VIALE 26 | P37 | Concreto | TORRE 2 PILOTE 49 | 2025-05-09 | 5/23/2025 12:00:00 AM | 14 | 24.5 | 21.7 | 88
B-19322 VIALE 26 | P37 | Concreto | TORRE 2 PILOTE 49 | 2025-05-09 | 5/23/2025 12:00:00 AM | 14 | 24.5 | 20.2 | 82
B-19322 VIALE 26 | P37 | Concreto | TORRE 2 PILOTE 49 | 2025-05-09 | 5/17/2025 12:00:00 AM | 8 | 24.5 | 20.4 | 83
B-19322 VIALE 26 | P37 | Concreto | TORRE 2 PILOTE 49 | 2025-05-09 | 5/17/2025 12:00:00 AM | 8 | 24.5 | 22.3 | 91
B-19322 VIALE 26 | P37 | Concreto | TORRE 2 PILOTE 49 | 2025-05-09 | 5/17/2025 12:00:00 AM | 8 | 24.5 | 19.7 | 80
B-19322 VIALE 26 | p36 | Concreto | TORRE 2 PILOTE 83 | 2025-05-09 | 6/6/2025 12:00:00 AM | 28 | 24.5 | 26.5 | 108
B-19322 VIALE 26 | p36 | Concreto | TORRE 2 PILOTE 83 | 2025-05-09 | 6/6/2025 12:00:00 AM | 28 | 24.5 | 27.8 | 113
B-19322 VIALE 26 | p36 | Concreto | TORRE 2 PILOTE 83 | 2025-05-09 | 6/6/2025 12:00:00 AM | 28 | 24.5 | 27.2 | 111
B-19322 VIALE 26 | p36 | Concreto | TORRE 2 PILOTE 83 | 2025-05-09 | 5/23/2025 12:00:00 AM | 14 | 24.5 | 22.9 | 93
B-19322 VIALE 26 | p36 | Concreto | TORRE 2 PILOTE 83 | 2025-05-09 | 5/23/2025 12:00:00 AM | 14 | 24.5 | 22.1 | 90
B-19322 VIALE 26 | p36 | Concreto | TORRE 2 PILOTE 83 | 2025-05-09 | 5/23/2025 12:00:00 AM | 14 | 24.5 | 31 | 126
B-19322 VIALE 26 | p36 | Concreto | TORRE 2 PILOTE 83 | 2025-05-09 | 5/17/2025 12:00:00 AM | 8 | 24.5 | 23.5 | 96
B-19322 VIALE 26 | p36 | Concreto | TORRE 2 PILOTE 83 | 2025-05-09 | 5/17/2025 12:00:00 AM | 8 | 24.5 | 21.5 | 88
B-19322 VIALE 26 | p36 | Concreto | TORRE 2 PILOTE 83 | 2025-05-09 | 5/17/2025 12:00:00 AM | 8 | 24.5 | 23.5 | 96
B-19322 VIALE 26 | P35 | Concreto | TORRE 2 PILOTE 25-46 | 2025-05-08 | 6/5/2025 12:00:00 AM | 28 | 24.5 | 26.7 | 109
B-19322 VIALE 26 | P35 | Concreto | TORRE 2 PILOTE 25-46 | 2025-05-08 | 6/5/2025 12:00:00 AM | 28 | 24.5 | 23.9 | 97
B-19322 VIALE 26 | P35 | Concreto | TORRE 2 PILOTE 25-46 | 2025-05-08 | 6/5/2025 12:00:00 AM | 28 | 24.5 | 24.1 | 98
B-19322 VIALE 26 | P35 | Concreto | TORRE 2 PILOTE 25-46 | 2025-05-08 | 5/22/2025 12:00:00 AM | 14 | 24.5 | 24.6 | 100
B-19322 VIALE 26 | P35 | Concreto | TORRE 2 PILOTE 25-46 | 2025-05-08 | 5/22/2025 12:00:00 AM | 14 | 24.5 | 24 | 98
B-19322 VIALE 26 | P35 | Concreto | TORRE 2 PILOTE 25-46 | 2025-05-08 | 5/22/2025 12:00:00 AM | 14 | 24.5 | 23.2 | 95
B-19322 VIALE 26 | P35 | Concreto | TORRE 2 PILOTE 25-46 | 2025-05-08 | 5/17/2025 12:00:00 AM | 9 | 24.5 | 24.3 | 99
B-19322 VIALE 26 | P35 | Concreto | TORRE 2 PILOTE 25-46 | 2025-05-08 | 5/17/2025 12:00:00 AM | 9 | 24.5 | 24.7 | 101
B-19322 VIALE 26 | P35 | Concreto | TORRE 2 PILOTE 25-46 | 2025-05-08 | 5/17/2025 12:00:00 AM | 9 | 24.5 | 20.6 | 84
B-19322 VIALE 26 | P34 | Concreto | TORRE 2 PILOTE 90-43 | 2025-05-07 | 7/11/2025 12:00:00 AM | 65 | 24.5 | 27.3 | 111
B-19322 VIALE 26 | P34 | Concreto | TORRE 2 PILOTE 90-43 | 2025-05-07 | 7/11/2025 12:00:00 AM | 65 | 24.5 | 25 | 102
B-19322 VIALE 26 | P34 | Concreto | TORRE 2 PILOTE 90-43 | 2025-05-07 | 7/11/2025 12:00:00 AM | 65 | 24.5 | 24.8 | 101
B-19322 VIALE 26 | P34 | Concreto | TORRE 2 PILOTE 90-43 | 2025-05-07 | 6/4/2025 12:00:00 AM | 28 | 24.5 | 23.6 | 96
B-19322 VIALE 26 | P34 | Concreto | TORRE 2 PILOTE 90-43 | 2025-05-07 | 6/4/2025 12:00:00 AM | 28 | 24.5 | 21.1 | 86
B-19322 VIALE 26 | P34 | Concreto | TORRE 2 PILOTE 90-43 | 2025-05-07 | 6/4/2025 12:00:00 AM | 28 | 24.5 | 23.2 | 95
B-19322 VIALE 26 | P34 | Concreto | TORRE 2 PILOTE 90-43 | 2025-05-07 | 5/21/2025 12:00:00 AM | 14 | 24.5 | 23.1 | 94
B-19322 VIALE 26 | P34 | Concreto | TORRE 2 PILOTE 90-43 | 2025-05-07 | 5/21/2025 12:00:00 AM | 14 | 24.5 | 20.1 | 82
B-19322 VIALE 26 | P34 | Concreto | TORRE 2 PILOTE 90-43 | 2025-05-07 | 5/21/2025 12:00:00 AM | 14 | 24.5 | 22.1 | 90
B-19322 VIALE 26 | P34 | Concreto | TORRE 2 PILOTE 90-43 | 2025-05-07 | 5/17/2025 12:00:00 AM | 10 | 24.5 | 19.5 | 80
B-19322 VIALE 26 | P34 | Concreto | TORRE 2 PILOTE 90-43 | 2025-05-07 | 5/17/2025 12:00:00 AM | 10 | 24.5 | 17.8 | 73
B-19322 VIALE 26 | P34 | Concreto | TORRE 2 PILOTE 90-43 | 2025-05-07 | 5/17/2025 12:00:00 AM | 10 | 24.5 | 21.5 | 88
B-19322 VIALE 26 | P33 | Concreto | TORRE 2 PILOTE 75 | 2025-05-06 | 6/3/2025 12:00:00 AM | 28 | 24.5 | 26.1 | 107
B-19322 VIALE 26 | P33 | Concreto | TORRE 2 PILOTE 75 | 2025-05-06 | 6/3/2025 12:00:00 AM | 28 | 24.5 | 26.6 | 109
B-19322 VIALE 26 | P33 | Concreto | TORRE 2 PILOTE 75 | 2025-05-06 | 6/3/2025 12:00:00 AM | 28 | 24.5 | 26.7 | 109
B-19322 VIALE 26 | P33 | Concreto | TORRE 2 PILOTE 75 | 2025-05-06 | 5/20/2025 12:00:00 AM | 14 | 24.5 | 22.4 | 91
B-19322 VIALE 26 | P33 | Concreto | TORRE 2 PILOTE 75 | 2025-05-06 | 5/20/2025 12:00:00 AM | 14 | 24.5 | 21.9 | 90
B-19322 VIALE 26 | P33 | Concreto | TORRE 2 PILOTE 75 | 2025-05-06 | 5/20/2025 12:00:00 AM | 14 | 24.5 | 23.5 | 96
B-19322 VIALE 26 | P33 | Concreto | TORRE 2 PILOTE 75 | 2025-05-06 | 5/13/2025 12:00:00 AM | 7 | 24.5 | 20.2 | 82
B-19322 VIALE 26 | P33 | Concreto | TORRE 2 PILOTE 75 | 2025-05-06 | 5/13/2025 12:00:00 AM | 7 | 24.5 | 20.3 | 83
B-19322 VIALE 26 | P33 | Concreto | TORRE 2 PILOTE 75 | 2025-05-06 | 5/13/2025 12:00:00 AM | 7 | 24.5 | 22.4 | 91
B-19322 VIALE 26 | P31 | Concreto | TORRE 2 PILOTE 45 | 2025-05-05 | 6/2/2025 12:00:00 AM | 28 | 24.5 | 23.4 | 96
B-19322 VIALE 26 | P31 | Concreto | TORRE 2 PILOTE 45 | 2025-05-05 | 6/2/2025 12:00:00 AM | 28 | 24.5 | 23.9 | 98
B-19322 VIALE 26 | P31 | Concreto | TORRE 2 PILOTE 45 | 2025-05-05 | 6/2/2025 12:00:00 AM | 28 | 24.5 | 26.2 | 107
B-19322 VIALE 26 | P31 | Concreto | TORRE 2 PILOTE 45 | 2025-05-05 | 5/19/2025 12:00:00 AM | 14 | 24.5 | 24.4 | 100
B-19322 VIALE 26 | P31 | Concreto | TORRE 2 PILOTE 45 | 2025-05-05 | 5/19/2025 12:00:00 AM | 14 | 24.5 | 22 | 90
B-19322 VIALE 26 | P31 | Concreto | TORRE 2 PILOTE 45 | 2025-05-05 | 5/19/2025 12:00:00 AM | 14 | 24.5 | 22.5 | 92
B-19322 VIALE 26 | P31 | Concreto | TORRE 2 PILOTE 45 | 2025-05-05 | 5/12/2025 12:00:00 AM | 7 | 24.5 | 15.1 | 61
B-19322 VIALE 26 | P31 | Concreto | TORRE 2 PILOTE 45 | 2025-05-05 | 5/12/2025 12:00:00 AM | 7 | 24.5 | 17.3 | 71
B-19322 VIALE 26 | P31 | Concreto | TORRE 2 PILOTE 45 | 2025-05-05 | 5/12/2025 12:00:00 AM | 7 | 24.5 | 22.1 | 90
B-19322 VIALE 26 | P32 | Concreto | TORRE 2 PILOTE 41 | 2025-05-05 | 6/2/2025 12:00:00 AM | 28 | 24.5 | 24.6 | 100
B-19322 VIALE 26 | P32 | Concreto | TORRE 2 PILOTE 41 | 2025-05-05 | 6/2/2025 12:00:00 AM | 28 | 24.5 | 27.8 | 113
B-19322 VIALE 26 | P32 | Concreto | TORRE 2 PILOTE 41 | 2025-05-05 | 6/2/2025 12:00:00 AM | 28 | 24.5 | 27.1 | 111
B-19322 VIALE 26 | P32 | Concreto | TORRE 2 PILOTE 41 | 2025-05-05 | 5/19/2025 12:00:00 AM | 14 | 24.5 | 25 | 102
B-19322 VIALE 26 | P32 | Concreto | TORRE 2 PILOTE 41 | 2025-05-05 | 5/19/2025 12:00:00 AM | 14 | 24.5 | 23.7 | 97
B-19322 VIALE 26 | P32 | Concreto | TORRE 2 PILOTE 41 | 2025-05-05 | 5/19/2025 12:00:00 AM | 14 | 24.5 | 27.1 | 110
B-19322 VIALE 26 | P32 | Concreto | TORRE 2 PILOTE 41 | 2025-05-05 | 5/12/2025 12:00:00 AM | 7 | 24.5 | 21 | 86
B-19322 VIALE 26 | P32 | Concreto | TORRE 2 PILOTE 41 | 2025-05-05 | 5/12/2025 12:00:00 AM | 7 | 24.5 | 17.4 | 71
B-19322 VIALE 26 | P32 | Concreto | TORRE 2 PILOTE 41 | 2025-05-05 | 5/12/2025 12:00:00 AM | 7 | 24.5 | 21.7 | 89
B-19322 VIALE 26 | P30 | Concreto | TORRE 2 PILOTE 26 | 2025-05-02 | 5/30/2025 12:00:00 AM | 28 | 24.5 | 23.4 | 95
B-19322 VIALE 26 | P30 | Concreto | TORRE 2 PILOTE 26 | 2025-05-02 | 5/30/2025 12:00:00 AM | 28 | 24.5 | 28.9 | 118
B-19322 VIALE 26 | P30 | Concreto | TORRE 2 PILOTE 26 | 2025-05-02 | 5/30/2025 12:00:00 AM | 28 | 24.5 | 36.1 | 147
B-19322 VIALE 26 | P30 | Concreto | TORRE 2 PILOTE 26 | 2025-05-02 | 5/16/2025 12:00:00 AM | 14 | 24.5 | 23.7 | 97
B-19322 VIALE 26 | P30 | Concreto | TORRE 2 PILOTE 26 | 2025-05-02 | 5/16/2025 12:00:00 AM | 14 | 24.5 | 22.5 | 92
B-19322 VIALE 26 | P30 | Concreto | TORRE 2 PILOTE 26 | 2025-05-02 | 5/16/2025 12:00:00 AM | 14 | 24.5 | 24.2 | 98
B-19322 VIALE 26 | P30 | Concreto | TORRE 2 PILOTE 26 | 2025-05-02 | 5/9/2025 12:00:00 AM | 7 | 24.5 | 20.5 | 84
B-19322 VIALE 26 | P30 | Concreto | TORRE 2 PILOTE 26 | 2025-05-02 | 5/9/2025 12:00:00 AM | 7 | 24.5 | 23.3 | 95
B-19322 VIALE 26 | P30 | Concreto | TORRE 2 PILOTE 26 | 2025-05-02 | 5/9/2025 12:00:00 AM | 7 | 24.5 | 23.1 | 94
B-19322 VIALE 26 | P28 | Concreto | TORRE 2 PILOTE 68-89 | 2025-04-30 | 6/25/2025 12:00:00 AM | 56 | 24.5 | 27.2 | 111
B-19322 VIALE 26 | P28 | Concreto | TORRE 2 PILOTE 68-89 | 2025-04-30 | 6/25/2025 12:00:00 AM | 56 | 24.5 | 29.5 | 120
B-19322 VIALE 26 | P28 | Concreto | TORRE 2 PILOTE 68-89 | 2025-04-30 | 6/25/2025 12:00:00 AM | 56 | 24.5 | 28.5 | 116
B-19322 VIALE 26 | P28 | Concreto | TORRE 2 PILOTE 68-89 | 2025-04-30 | 5/28/2025 12:00:00 AM | 28 | 24.5 | 22.3 | 91
B-19322 VIALE 26 | P28 | Concreto | TORRE 2 PILOTE 68-89 | 2025-04-30 | 5/28/2025 12:00:00 AM | 28 | 24.5 | 23.5 | 96
B-19322 VIALE 26 | P28 | Concreto | TORRE 2 PILOTE 68-89 | 2025-04-30 | 5/28/2025 12:00:00 AM | 28 | 24.5 | 23.3 | 95
B-19322 VIALE 26 | P28 | Concreto | TORRE 2 PILOTE 68-89 | 2025-04-30 | 5/14/2025 12:00:00 AM | 14 | 24.5 | 24.2 | 99
B-19322 VIALE 26 | P28 | Concreto | TORRE 2 PILOTE 68-89 | 2025-04-30 | 5/14/2025 12:00:00 AM | 14 | 24.5 | 23.3 | 95
B-19322 VIALE 26 | P28 | Concreto | TORRE 2 PILOTE 68-89 | 2025-04-30 | 5/14/2025 12:00:00 AM | 14 | 24.5 | 22.8 | 93
B-19322 VIALE 26 | P28 | Concreto | TORRE 2 PILOTE 68-89 | 2025-04-30 | 5/9/2025 12:00:00 AM | 9 | 24.5 | 19.9 | 81
B-19322 VIALE 26 | P28 | Concreto | TORRE 2 PILOTE 68-89 | 2025-04-30 | 5/9/2025 12:00:00 AM | 9 | 24.5 | 21.5 | 88
B-19322 VIALE 26 | P28 | Concreto | TORRE 2 PILOTE 68-89 | 2025-04-30 | 5/9/2025 12:00:00 AM | 9 | 24.5 | 20.9 | 85
B-19322 VIALE 26 | P29 | Concreto | TORRE 2 PILOTE 40 | 2025-04-30 | 5/28/2025 12:00:00 AM | 28 | 24.5 | 23.5 | 96
B-19322 VIALE 26 | P29 | Concreto | TORRE 2 PILOTE 40 | 2025-04-30 | 5/28/2025 12:00:00 AM | 28 | 24.5 | 25 | 102
B-19322 VIALE 26 | P29 | Concreto | TORRE 2 PILOTE 40 | 2025-04-30 | 5/28/2025 12:00:00 AM | 28 | 24.5 | 25.4 | 104
B-19322 VIALE 26 | P29 | Concreto | TORRE 2 PILOTE 40 | 2025-04-30 | 5/14/2025 12:00:00 AM | 14 | 24.5 | 23.2 | 95
B-19322 VIALE 26 | P29 | Concreto | TORRE 2 PILOTE 40 | 2025-04-30 | 5/14/2025 12:00:00 AM | 14 | 24.5 | 21.1 | 86
B-19322 VIALE 26 | P29 | Concreto | TORRE 2 PILOTE 40 | 2025-04-30 | 5/14/2025 12:00:00 AM | 14 | 24.5 | 21.8 | 89
B-19322 VIALE 26 | P29 | Concreto | TORRE 2 PILOTE 40 | 2025-04-30 | 5/10/2025 12:00:00 AM | 10 | 24.5 | 21.4 | 88
B-19322 VIALE 26 | P29 | Concreto | TORRE 2 PILOTE 40 | 2025-04-30 | 5/10/2025 12:00:00 AM | 10 | 24.5 | 21.5 | 88
B-19322 VIALE 26 | P29 | Concreto | TORRE 2 PILOTE 40 | 2025-04-30 | 5/10/2025 12:00:00 AM | 10 | 24.5 | 22.5 | 92
B-19322 VIALE 26 | P27 | Concreto | TORRE 2 PILOTE 87 | 2025-04-29 | 6/24/2025 12:00:00 AM | 56 | 24.5 | 24.8 | 101
B-19322 VIALE 26 | P27 | Concreto | TORRE 2 PILOTE 87 | 2025-04-29 | 6/24/2025 12:00:00 AM | 56 | 24.5 | 23.4 | 96
B-19322 VIALE 26 | P27 | Concreto | TORRE 2 PILOTE 87 | 2025-04-29 | 6/24/2025 12:00:00 AM | 56 | 24.5 | 25 | 102
B-19322 VIALE 26 | P27 | Concreto | TORRE 2 PILOTE 87 | 2025-04-29 | 5/27/2025 12:00:00 AM | 28 | 24.5 | 22.8 | 93
B-19322 VIALE 26 | P27 | Concreto | TORRE 2 PILOTE 87 | 2025-04-29 | 5/27/2025 12:00:00 AM | 28 | 24.5 | 25.6 | 104
B-19322 VIALE 26 | P27 | Concreto | TORRE 2 PILOTE 87 | 2025-04-29 | 5/27/2025 12:00:00 AM | 28 | 24.5 | 23.5 | 96
B-19322 VIALE 26 | P27 | Concreto | TORRE 2 PILOTE 87 | 2025-04-29 | 5/13/2025 12:00:00 AM | 14 | 24.5 | 20.4 | 83
B-19322 VIALE 26 | P27 | Concreto | TORRE 2 PILOTE 87 | 2025-04-29 | 5/13/2025 12:00:00 AM | 14 | 24.5 | 22.6 | 92
B-19322 VIALE 26 | P27 | Concreto | TORRE 2 PILOTE 87 | 2025-04-29 | 5/13/2025 12:00:00 AM | 14 | 24.5 | 18 | 73
B-19322 VIALE 26 | P27 | Concreto | TORRE 2 PILOTE 87 | 2025-04-29 | 5/9/2025 12:00:00 AM | 10 | 24.5 | 20.9 | 85
B-19322 VIALE 26 | P27 | Concreto | TORRE 2 PILOTE 87 | 2025-04-29 | 5/9/2025 12:00:00 AM | 10 | 24.5 | 20.6 | 84
B-19322 VIALE 26 | P27 | Concreto | TORRE 2 PILOTE 87 | 2025-04-29 | 5/9/2025 12:00:00 AM | 10 | 24.5 | 19.7 | 80
B-19322 VIALE 26 | P26 | Concreto | TORRE 2 PILOTE 91 | 2025-04-28 | 6/23/2025 12:00:00 AM | 56 | 24.5 | 31.5 | 128
B-19322 VIALE 26 | P26 | Concreto | TORRE 2 PILOTE 91 | 2025-04-28 | 6/23/2025 12:00:00 AM | 56 | 24.5 | 26.4 | 108
B-19322 VIALE 26 | P26 | Concreto | TORRE 2 PILOTE 91 | 2025-04-28 | 6/23/2025 12:00:00 AM | 56 | 24.5 | 32.8 | 134
B-19322 VIALE 26 | P26 | Concreto | TORRE 2 PILOTE 91 | 2025-04-28 | 5/26/2025 12:00:00 AM | 28 | 24.5 | 22.4 | 91
B-19322 VIALE 26 | P26 | Concreto | TORRE 2 PILOTE 91 | 2025-04-28 | 5/26/2025 12:00:00 AM | 28 | 24.5 | 24.8 | 101
B-19322 VIALE 26 | P26 | Concreto | TORRE 2 PILOTE 91 | 2025-04-28 | 5/26/2025 12:00:00 AM | 28 | 24.5 | 24.9 | 102
B-19322 VIALE 26 | P26 | Concreto | TORRE 2 PILOTE 91 | 2025-04-28 | 5/12/2025 12:00:00 AM | 14 | 24.5 | 21.5 | 88
B-19322 VIALE 26 | P26 | Concreto | TORRE 2 PILOTE 91 | 2025-04-28 | 5/12/2025 12:00:00 AM | 14 | 24.5 | 20.2 | 82
B-19322 VIALE 26 | P26 | Concreto | TORRE 2 PILOTE 91 | 2025-04-28 | 5/12/2025 12:00:00 AM | 14 | 24.5 | 21.4 | 87
B-19322 VIALE 26 | P26 | Concreto | TORRE 2 PILOTE 91 | 2025-04-28 | 5/9/2025 12:00:00 AM | 11 | 24.5 | 19.6 | 80
B-19322 VIALE 26 | P26 | Concreto | TORRE 2 PILOTE 91 | 2025-04-28 | 5/9/2025 12:00:00 AM | 11 | 24.5 | 22.8 | 93
B-19322 VIALE 26 | P26 | Concreto | TORRE 2 PILOTE 91 | 2025-04-28 | 5/9/2025 12:00:00 AM | 11 | 24.5 | 19.2 | 78
B-19322 VIALE 26 | P24 | Concreto | TORRE 2 PILOTE 60 | 2025-04-26 | 5/24/2025 12:00:00 AM | 28 | 24.5 | 23.3 | 95
B-19322 VIALE 26 | P24 | Concreto | TORRE 2 PILOTE 60 | 2025-04-26 | 5/24/2025 12:00:00 AM | 28 | 24.5 | 25 | 102
B-19322 VIALE 26 | P24 | Concreto | TORRE 2 PILOTE 60 | 2025-04-26 | 5/24/2025 12:00:00 AM | 28 | 24.5 | 25.4 | 104
B-19322 VIALE 26 | P24 | Concreto | TORRE 2 PILOTE 60 | 2025-04-26 | 5/10/2025 12:00:00 AM | 14 | 24.5 | 23.8 | 97
B-19322 VIALE 26 | P24 | Concreto | TORRE 2 PILOTE 60 | 2025-04-26 | 5/10/2025 12:00:00 AM | 14 | 24.5 | 23 | 94
B-19322 VIALE 26 | P24 | Concreto | TORRE 2 PILOTE 60 | 2025-04-26 | 5/10/2025 12:00:00 AM | 14 | 24.5 | 23.8 | 97
B-19322 VIALE 26 | P24 | Concreto | TORRE 2 PILOTE 60 | 2025-04-26 | 5/3/2025 12:00:00 AM | 7 | 24.5 | 16.5 | 67
B-19322 VIALE 26 | P24 | Concreto | TORRE 2 PILOTE 60 | 2025-04-26 | 5/3/2025 12:00:00 AM | 7 | 24.5 | 17.9 | 73
B-19322 VIALE 26 | P24 | Concreto | TORRE 2 PILOTE 60 | 2025-04-26 | 5/3/2025 12:00:00 AM | 7 | 24.5 | 20.1 | 82
B-19322 VIALE 26 | P25 | Concreto | TORRE 2 PILOTE 62 | 2025-04-26 | 6/21/2025 12:00:00 AM | 56 | 24.5 | 16.3 | 66
B-19322 VIALE 26 | P25 | Concreto | TORRE 2 PILOTE 62 | 2025-04-26 | 6/21/2025 12:00:00 AM | 56 | 24.5 | 18.9 | 77
B-19322 VIALE 26 | P25 | Concreto | TORRE 2 PILOTE 62 | 2025-04-26 | 6/21/2025 12:00:00 AM | 56 | 24.5 | 21.7 | 89
B-19322 VIALE 26 | P25 | Concreto | TORRE 2 PILOTE 62 | 2025-04-26 | 5/24/2025 12:00:00 AM | 28 | 24.5 | 16.3 | 67
B-19322 VIALE 26 | P25 | Concreto | TORRE 2 PILOTE 62 | 2025-04-26 | 5/24/2025 12:00:00 AM | 28 | 24.5 | 20.5 | 84
B-19322 VIALE 26 | P25 | Concreto | TORRE 2 PILOTE 62 | 2025-04-26 | 5/24/2025 12:00:00 AM | 28 | 24.5 | 20.6 | 84
B-19322 VIALE 26 | P25 | Concreto | TORRE 2 PILOTE 62 | 2025-04-26 | 5/10/2025 12:00:00 AM | 14 | 24.5 | 19.3 | 79
B-19322 VIALE 26 | P25 | Concreto | TORRE 2 PILOTE 62 | 2025-04-26 | 5/10/2025 12:00:00 AM | 14 | 24.5 | 17.6 | 72
B-19322 VIALE 26 | P25 | Concreto | TORRE 2 PILOTE 62 | 2025-04-26 | 5/10/2025 12:00:00 AM | 14 | 24.5 | 15.9 | 65
B-19322 VIALE 26 | P25 | Concreto | TORRE 2 PILOTE 62 | 2025-04-26 | 5/3/2025 12:00:00 AM | 7 | 24.5 | 16 | 65
B-19322 VIALE 26 | P25 | Concreto | TORRE 2 PILOTE 62 | 2025-04-26 | 5/3/2025 12:00:00 AM | 7 | 24.5 | 15.8 | 64
B-19322 VIALE 26 | P25 | Concreto | TORRE 2 PILOTE 62 | 2025-04-26 | 5/3/2025 12:00:00 AM | 7 | 24.5 | 16.3 | 67
B-19322 VIALE 26 | P23 | Concreto | TORRE 2 PILOTE 92 | 2025-04-25 | 5/23/2025 12:00:00 AM | 28 | 24.5 | 26.3 | 107
B-19322 VIALE 26 | P23 | Concreto | TORRE 2 PILOTE 92 | 2025-04-25 | 5/23/2025 12:00:00 AM | 28 | 24.5 | 24.4 | 100
B-19322 VIALE 26 | P23 | Concreto | TORRE 2 PILOTE 92 | 2025-04-25 | 5/23/2025 12:00:00 AM | 28 | 24.5 | 28.4 | 116
B-19322 VIALE 26 | P23 | Concreto | TORRE 2 PILOTE 92 | 2025-04-25 | 5/9/2025 12:00:00 AM | 14 | 24.5 | 27 | 110
B-19322 VIALE 26 | P23 | Concreto | TORRE 2 PILOTE 92 | 2025-04-25 | 5/9/2025 12:00:00 AM | 14 | 24.5 | 24.4 | 100
B-19322 VIALE 26 | P23 | Concreto | TORRE 2 PILOTE 92 | 2025-04-25 | 5/9/2025 12:00:00 AM | 14 | 24.5 | 26.2 | 107
B-19322 VIALE 26 | P23 | Concreto | TORRE 2 PILOTE 92 | 2025-04-25 | 5/3/2025 12:00:00 AM | 8 | 24.5 | 22.8 | 93
B-19322 VIALE 26 | P23 | Concreto | TORRE 2 PILOTE 92 | 2025-04-25 | 5/3/2025 12:00:00 AM | 8 | 24.5 | 24.1 | 98
B-19322 VIALE 26 | P23 | Concreto | TORRE 2 PILOTE 92 | 2025-04-25 | 5/3/2025 12:00:00 AM | 8 | 24.5 | 24.3 | 99
B-19322 VIALE 26 | P22 | Concreto | TORRE 2 PILOTE 66 | 2025-04-24 | 6/19/2025 12:00:00 AM | 56 | 24.5 | 24.4 | 100
B-19322 VIALE 26 | P22 | Concreto | TORRE 2 PILOTE 66 | 2025-04-24 | 6/19/2025 12:00:00 AM | 56 | 24.5 | 24.7 | 101
B-19322 VIALE 26 | P22 | Concreto | TORRE 2 PILOTE 66 | 2025-04-24 | 6/19/2025 12:00:00 AM | 56 | 24.5 | 23.5 | 96
B-19322 VIALE 26 | P22 | Concreto | TORRE 2 PILOTE 66 | 2025-04-24 | 5/22/2025 12:00:00 AM | 28 | 24.5 | 21.2 | 87
B-19322 VIALE 26 | P22 | Concreto | TORRE 2 PILOTE 66 | 2025-04-24 | 5/22/2025 12:00:00 AM | 28 | 24.5 | 21.7 | 88
B-19322 VIALE 26 | P22 | Concreto | TORRE 2 PILOTE 66 | 2025-04-24 | 5/22/2025 12:00:00 AM | 28 | 24.5 | 21.3 | 87
B-19322 VIALE 26 | P22 | Concreto | TORRE 2 PILOTE 66 | 2025-04-24 | 5/8/2025 12:00:00 AM | 14 | 24.5 | 19.7 | 80
B-19322 VIALE 26 | P22 | Concreto | TORRE 2 PILOTE 66 | 2025-04-24 | 5/8/2025 12:00:00 AM | 14 | 24.5 | 21 | 86
B-19322 VIALE 26 | P22 | Concreto | TORRE 2 PILOTE 66 | 2025-04-24 | 5/8/2025 12:00:00 AM | 14 | 24.5 | 21.8 | 89
B-19322 VIALE 26 | P22 | Concreto | TORRE 2 PILOTE 66 | 2025-04-24 | 5/3/2025 12:00:00 AM | 9 | 24.5 | 20.3 | 83
B-19322 VIALE 26 | P22 | Concreto | TORRE 2 PILOTE 66 | 2025-04-24 | 5/3/2025 12:00:00 AM | 9 | 24.5 | 18.4 | 75
B-19322 VIALE 26 | P22 | Concreto | TORRE 2 PILOTE 66 | 2025-04-24 | 5/3/2025 12:00:00 AM | 9 | 24.5 | 18.4 | 75
B-19322 VIALE 26 | P21 | Concreto | TORRE 2 PILOTE 62 | 2025-04-23 | 5/21/2025 12:00:00 AM | 28 | 24.5 | 38.8 | 158
B-19322 VIALE 26 | P21 | Concreto | TORRE 2 PILOTE 62 | 2025-04-23 | 5/21/2025 12:00:00 AM | 28 | 24.5 | 37.1 | 151
B-19322 VIALE 26 | P21 | Concreto | TORRE 2 PILOTE 62 | 2025-04-23 | 5/21/2025 12:00:00 AM | 28 | 24.5 | 34.5 | 141
B-19322 VIALE 26 | P21 | Concreto | TORRE 2 PILOTE 62 | 2025-04-23 | 5/7/2025 12:00:00 AM | 14 | 24.5 | 32.5 | 133
B-19322 VIALE 26 | P21 | Concreto | TORRE 2 PILOTE 62 | 2025-04-23 | 5/7/2025 12:00:00 AM | 14 | 24.5 | 31 | 126
B-19322 VIALE 26 | P21 | Concreto | TORRE 2 PILOTE 62 | 2025-04-23 | 5/7/2025 12:00:00 AM | 14 | 24.5 | 28.6 | 117
B-19322 VIALE 26 | P21 | Concreto | TORRE 2 PILOTE 62 | 2025-04-23 | 5/3/2025 12:00:00 AM | 10 | 24.5 | 32.1 | 131
B-19322 VIALE 26 | P21 | Concreto | TORRE 2 PILOTE 62 | 2025-04-23 | 5/3/2025 12:00:00 AM | 10 | 24.5 | 33 | 135
B-19322 VIALE 26 | P21 | Concreto | TORRE 2 PILOTE 62 | 2025-04-23 | 5/3/2025 12:00:00 AM | 10 | 24.5 | 32.5 | 132
B-19322 VIALE 26 | P20 | Concreto | TORRE 2 PILOTE 59-71 | 2025-04-22 | 6/17/2025 12:00:00 AM | 56 | 24.5 | 25.1 | 102
B-19322 VIALE 26 | P20 | Concreto | TORRE 2 PILOTE 59-71 | 2025-04-22 | 6/17/2025 12:00:00 AM | 56 | 24.5 | 25.6 | 104
B-19322 VIALE 26 | P20 | Concreto | TORRE 2 PILOTE 59-71 | 2025-04-22 | 6/17/2025 12:00:00 AM | 56 | 24.5 | 25 | 102
B-19322 VIALE 26 | P20 | Concreto | TORRE 2 PILOTE 59-71 | 2025-04-22 | 5/20/2025 12:00:00 AM | 28 | 24.5 | 23.5 | 96
B-19322 VIALE 26 | P20 | Concreto | TORRE 2 PILOTE 59-71 | 2025-04-22 | 5/20/2025 12:00:00 AM | 28 | 24.5 | 24.2 | 99
B-19322 VIALE 26 | P20 | Concreto | TORRE 2 PILOTE 59-71 | 2025-04-22 | 5/20/2025 12:00:00 AM | 28 | 24.5 | 21.6 | 88
B-19322 VIALE 26 | P20 | Concreto | TORRE 2 PILOTE 59-71 | 2025-04-22 | 5/6/2025 12:00:00 AM | 14 | 24.5 | 20.9 | 85
B-19322 VIALE 26 | P20 | Concreto | TORRE 2 PILOTE 59-71 | 2025-04-22 | 5/6/2025 12:00:00 AM | 14 | 24.5 | 20.7 | 84
B-19322 VIALE 26 | P20 | Concreto | TORRE 2 PILOTE 59-71 | 2025-04-22 | 5/6/2025 12:00:00 AM | 14 | 24.5 | 21.4 | 87
B-19322 VIALE 26 | P20 | Concreto | TORRE 2 PILOTE 59-71 | 2025-04-22 | 5/5/2025 12:00:00 AM | 13 | 24.5 | 19.6 | 80
B-19322 VIALE 26 | P20 | Concreto | TORRE 2 PILOTE 59-71 | 2025-04-22 | 5/5/2025 12:00:00 AM | 13 | 24.5 | 22.8 | 93
B-19322 VIALE 26 | P20 | Concreto | TORRE 2 PILOTE 59-71 | 2025-04-22 | 5/5/2025 12:00:00 AM | 13 | 24.5 | 19.1 | 78
B-19322 VIALE 26 | P19 | Concreto | TORRE 2 PILOTE 70 | 2025-04-16 | 6/11/2025 12:00:00 AM | 56 | 24.5 | 25.7 | 105
B-19322 VIALE 26 | P19 | Concreto | TORRE 2 PILOTE 70 | 2025-04-16 | 6/11/2025 12:00:00 AM | 56 | 24.5 | 25.3 | 103
B-19322 VIALE 26 | P19 | Concreto | TORRE 2 PILOTE 70 | 2025-04-16 | 6/11/2025 12:00:00 AM | 56 | 24.5 | 23.8 | 97
B-19322 VIALE 26 | P19 | Concreto | TORRE 2 PILOTE 70 | 2025-04-16 | 5/14/2025 12:00:00 AM | 28 | 24.5 | 21.6 | 88
B-19322 VIALE 26 | P19 | Concreto | TORRE 2 PILOTE 70 | 2025-04-16 | 5/14/2025 12:00:00 AM | 28 | 24.5 | 22 | 90
B-19322 VIALE 26 | P19 | Concreto | TORRE 2 PILOTE 70 | 2025-04-16 | 5/14/2025 12:00:00 AM | 28 | 24.5 | 21.4 | 87
B-19322 VIALE 26 | P19 | Concreto | TORRE 2 PILOTE 70 | 2025-04-16 | 5/6/2025 12:00:00 AM | 20 | 24.5 | 21.7 | 88
B-19322 VIALE 26 | P19 | Concreto | TORRE 2 PILOTE 70 | 2025-04-16 | 5/6/2025 12:00:00 AM | 20 | 24.5 | 21.5 | 88
B-19322 VIALE 26 | P19 | Concreto | TORRE 2 PILOTE 70 | 2025-04-16 | 5/6/2025 12:00:00 AM | 20 | 24.5 | 20.7 | 85
B-19322 VIALE 26 | P19 | Concreto | TORRE 2 PILOTE 70 | 2025-04-16 | 5/3/2025 12:00:00 AM | 17 | 24.5 | 21.5 | 88
B-19322 VIALE 26 | P19 | Concreto | TORRE 2 PILOTE 70 | 2025-04-16 | 5/3/2025 12:00:00 AM | 17 | 24.5 | 22.5 | 92
B-19322 VIALE 26 | P19 | Concreto | TORRE 2 PILOTE 70 | 2025-04-16 | 5/3/2025 12:00:00 AM | 17 | 24.5 | 19 | 77
B-19322 VIALE 26 | P18 | Concreto | TORRE 2 PILOTE 63-57 | 2025-04-15 | 5/13/2025 12:00:00 AM | 28 | 24.5 | 28.8 | 117
B-19322 VIALE 26 | P18 | Concreto | TORRE 2 PILOTE 63-57 | 2025-04-15 | 5/13/2025 12:00:00 AM | 28 | 24.5 | 28.3 | 116
B-19322 VIALE 26 | P18 | Concreto | TORRE 2 PILOTE 63-57 | 2025-04-15 | 5/13/2025 12:00:00 AM | 28 | 24.5 | 31.3 | 128
B-19322 VIALE 26 | P18 | Concreto | TORRE 2 PILOTE 63-57 | 2025-04-15 | 5/5/2025 12:00:00 AM | 20 | 24.5 | 29.3 | 120
B-19322 VIALE 26 | P18 | Concreto | TORRE 2 PILOTE 63-57 | 2025-04-15 | 5/5/2025 12:00:00 AM | 20 | 24.5 | 29.8 | 121
B-19322 VIALE 26 | P18 | Concreto | TORRE 2 PILOTE 63-57 | 2025-04-15 | 5/5/2025 12:00:00 AM | 20 | 24.5 | 30.7 | 125
B-19322 VIALE 26 | P18 | Concreto | TORRE 2 PILOTE 63-57 | 2025-04-15 | 5/3/2025 12:00:00 AM | 18 | 24.5 | 30.3 | 123
B-19322 VIALE 26 | P18 | Concreto | TORRE 2 PILOTE 63-57 | 2025-04-15 | 5/3/2025 12:00:00 AM | 18 | 24.5 | 29.8 | 122
B-19322 VIALE 26 | P18 | Concreto | TORRE 2 PILOTE 63-57 | 2025-04-15 | 5/3/2025 12:00:00 AM | 18 | 24.5 | 28.1 | 115
B-19322 VIALE 26 | P17 | Concreto | TORRE 2 PILOTE 56 | 2025-04-14 | 5/12/2025 12:00:00 AM | 28 | 24.5 | 29.3 | 120
B-19322 VIALE 26 | P17 | Concreto | TORRE 2 PILOTE 56 | 2025-04-14 | 5/12/2025 12:00:00 AM | 28 | 24.5 | 29.2 | 119
B-19322 VIALE 26 | P17 | Concreto | TORRE 2 PILOTE 56 | 2025-04-14 | 5/12/2025 12:00:00 AM | 28 | 24.5 | 22.8 | 93
B-19322 VIALE 26 | P17 | Concreto | TORRE 2 PILOTE 56 | 2025-04-14 | 4/28/2025 12:00:00 AM | 14 | 24.5 | 26.3 | 107
B-19322 VIALE 26 | P17 | Concreto | TORRE 2 PILOTE 56 | 2025-04-14 | 4/28/2025 12:00:00 AM | 14 | 24.5 | 27.7 | 113
B-19322 VIALE 26 | P17 | Concreto | TORRE 2 PILOTE 56 | 2025-04-14 | 4/28/2025 12:00:00 AM | 14 | 24.5 | 25.3 | 103
B-19322 VIALE 26 | P17 | Concreto | TORRE 2 PILOTE 56 | 2025-04-14 | 4/22/2025 12:00:00 AM | 8 | 24.5 | 23.7 | 96
B-19322 VIALE 26 | P17 | Concreto | TORRE 2 PILOTE 56 | 2025-04-14 | 4/22/2025 12:00:00 AM | 8 | 24.5 | 19.2 | 78
B-19322 VIALE 26 | P17 | Concreto | TORRE 2 PILOTE 56 | 2025-04-14 | 4/22/2025 12:00:00 AM | 8 | 24.5 | 24.7 | 101
B-19322 VIALE 26 | P16 | Concreto | TORRE 2 PILOTE 65 | 2025-04-12 | 5/10/2025 12:00:00 AM | 28 | 24.5 | 28.1 | 115
B-19322 VIALE 26 | P16 | Concreto | TORRE 2 PILOTE 65 | 2025-04-12 | 5/10/2025 12:00:00 AM | 28 | 24.5 | 29.7 | 121
B-19322 VIALE 26 | P16 | Concreto | TORRE 2 PILOTE 65 | 2025-04-12 | 5/10/2025 12:00:00 AM | 28 | 24.5 | 28.7 | 117
B-19322 VIALE 26 | P16 | Concreto | TORRE 2 PILOTE 65 | 2025-04-12 | 4/26/2025 12:00:00 AM | 14 | 24.5 | 28.7 | 117
B-19322 VIALE 26 | P16 | Concreto | TORRE 2 PILOTE 65 | 2025-04-12 | 4/26/2025 12:00:00 AM | 14 | 24.5 | 21.2 | 87
B-19322 VIALE 26 | P16 | Concreto | TORRE 2 PILOTE 65 | 2025-04-12 | 4/26/2025 12:00:00 AM | 14 | 24.5 | 27.1 | 111
B-19322 VIALE 26 | P16 | Concreto | TORRE 2 PILOTE 65 | 2025-04-12 | 4/22/2025 12:00:00 AM | 10 | 24.5 | 24.9 | 101
B-19322 VIALE 26 | P16 | Concreto | TORRE 2 PILOTE 65 | 2025-04-12 | 4/22/2025 12:00:00 AM | 10 | 24.5 | 24.9 | 102
B-19322 VIALE 26 | P16 | Concreto | TORRE 2 PILOTE 65 | 2025-04-12 | 4/22/2025 12:00:00 AM | 10 | 24.5 | 25.8 | 105
B-19322 VIALE 26 | P14 | Concreto | TORRE 2 PILOTE 106 | 2025-04-10 | 5/8/2025 12:00:00 AM | 28 | 24.5 | 33.6 | 137
B-19322 VIALE 26 | P14 | Concreto | TORRE 2 PILOTE 106 | 2025-04-10 | 5/8/2025 12:00:00 AM | 28 | 24.5 | 32.4 | 132
B-19322 VIALE 26 | P14 | Concreto | TORRE 2 PILOTE 106 | 2025-04-10 | 5/8/2025 12:00:00 AM | 28 | 24.5 | 34.1 | 139
B-19322 VIALE 26 | P14 | Concreto | TORRE 2 PILOTE 106 | 2025-04-10 | 4/24/2025 12:00:00 AM | 14 | 24.5 | 29.8 | 122
B-19322 VIALE 26 | P14 | Concreto | TORRE 2 PILOTE 106 | 2025-04-10 | 4/24/2025 12:00:00 AM | 14 | 24.5 | 25.7 | 105
B-19322 VIALE 26 | P14 | Concreto | TORRE 2 PILOTE 106 | 2025-04-10 | 4/24/2025 12:00:00 AM | 14 | 24.5 | 29.6 | 121
B-19322 VIALE 26 | P14 | Concreto | TORRE 2 PILOTE 106 | 2025-04-10 | 4/22/2025 12:00:00 AM | 12 | 24.5 | 27.5 | 112
B-19322 VIALE 26 | P14 | Concreto | TORRE 2 PILOTE 106 | 2025-04-10 | 4/22/2025 12:00:00 AM | 12 | 24.5 | 28.9 | 118
B-19322 VIALE 26 | P14 | Concreto | TORRE 2 PILOTE 106 | 2025-04-10 | 4/22/2025 12:00:00 AM | 12 | 24.5 | 27.8 | 113
B-19322 VIALE 26 | P15 | Concreto | TORRE 2 PILOTE 55 | 2025-04-10 | 5/8/2025 12:00:00 AM | 28 | 24.5 | 25.2 | 103
B-19322 VIALE 26 | P15 | Concreto | TORRE 2 PILOTE 55 | 2025-04-10 | 5/8/2025 12:00:00 AM | 28 | 24.5 | 25.2 | 103
B-19322 VIALE 26 | P15 | Concreto | TORRE 2 PILOTE 55 | 2025-04-10 | 5/8/2025 12:00:00 AM | 28 | 24.5 | 23.6 | 96
B-19322 VIALE 26 | P15 | Concreto | TORRE 2 PILOTE 55 | 2025-04-10 | 4/24/2025 12:00:00 AM | 14 | 24.5 | 22.9 | 94
B-19322 VIALE 26 | P15 | Concreto | TORRE 2 PILOTE 55 | 2025-04-10 | 4/24/2025 12:00:00 AM | 14 | 24.5 | 23.7 | 97
B-19322 VIALE 26 | P15 | Concreto | TORRE 2 PILOTE 55 | 2025-04-10 | 4/24/2025 12:00:00 AM | 14 | 24.5 | 21.8 | 89
B-19322 VIALE 26 | P15 | Concreto | TORRE 2 PILOTE 55 | 2025-04-10 | 4/22/2025 12:00:00 AM | 12 | 24.5 | 17.7 | 72
B-19322 VIALE 26 | P15 | Concreto | TORRE 2 PILOTE 55 | 2025-04-10 | 4/22/2025 12:00:00 AM | 12 | 24.5 | 20.8 | 85
B-19322 VIALE 26 | P15 | Concreto | TORRE 2 PILOTE 55 | 2025-04-10 | 4/22/2025 12:00:00 AM | 12 | 24.5 | 19.4 | 79
B-19322 VIALE 26 | P12 | Concreto | TORRE 2 PILOTE 105 | 2025-04-09 | 5/7/2025 12:00:00 AM | 28 | 24.5 | 28.2 | 115
B-19322 VIALE 26 | P12 | Concreto | TORRE 2 PILOTE 105 | 2025-04-09 | 5/7/2025 12:00:00 AM | 28 | 24.5 | 31.4 | 128
B-19322 VIALE 26 | P12 | Concreto | TORRE 2 PILOTE 105 | 2025-04-09 | 5/7/2025 12:00:00 AM | 28 | 24.5 | 26 | 106
B-19322 VIALE 26 | P12 | Concreto | TORRE 2 PILOTE 105 | 2025-04-09 | 4/23/2025 12:00:00 AM | 14 | 24.5 | 24.9 | 102
B-19322 VIALE 26 | P12 | Concreto | TORRE 2 PILOTE 105 | 2025-04-09 | 4/23/2025 12:00:00 AM | 14 | 24.5 | 27.9 | 114
B-19322 VIALE 26 | P12 | Concreto | TORRE 2 PILOTE 105 | 2025-04-09 | 4/23/2025 12:00:00 AM | 14 | 24.5 | 25.6 | 105
B-19322 VIALE 26 | P12 | Concreto | TORRE 2 PILOTE 105 | 2025-04-09 | 4/22/2025 12:00:00 AM | 13 | 24.5 | 26.2 | 107
B-19322 VIALE 26 | P12 | Concreto | TORRE 2 PILOTE 105 | 2025-04-09 | 4/22/2025 12:00:00 AM | 13 | 24.5 | 24.2 | 99
B-19322 VIALE 26 | P12 | Concreto | TORRE 2 PILOTE 105 | 2025-04-09 | 4/22/2025 12:00:00 AM | 13 | 24.5 | 26.4 | 108
B-19322 VIALE 26 | P13 | Concreto | TORRE 2 PILOTE 108 | 2025-04-09 | 6/4/2025 12:00:00 AM | 56 | 24.5 | 20.1 | 82
B-19322 VIALE 26 | P13 | Concreto | TORRE 2 PILOTE 108 | 2025-04-09 | 6/4/2025 12:00:00 AM | 56 | 24.5 | 24.5 | 100
B-19322 VIALE 26 | P13 | Concreto | TORRE 2 PILOTE 108 | 2025-04-09 | 6/4/2025 12:00:00 AM | 56 | 24.5 | 20.5 | 84
B-19322 VIALE 26 | P13 | Concreto | TORRE 2 PILOTE 108 | 2025-04-09 | 5/7/2025 12:00:00 AM | 28 | 24.5 | 20.7 | 84
B-19322 VIALE 26 | P13 | Concreto | TORRE 2 PILOTE 108 | 2025-04-09 | 5/7/2025 12:00:00 AM | 28 | 24.5 | 24.7 | 101
B-19322 VIALE 26 | P13 | Concreto | TORRE 2 PILOTE 108 | 2025-04-09 | 5/7/2025 12:00:00 AM | 28 | 24.5 | 24.6 | 100
B-19322 VIALE 26 | P13 | Concreto | TORRE 2 PILOTE 108 | 2025-04-09 | 4/23/2025 12:00:00 AM | 14 | 24.5 | 21.8 | 89
B-19322 VIALE 26 | P13 | Concreto | TORRE 2 PILOTE 108 | 2025-04-09 | 4/23/2025 12:00:00 AM | 14 | 24.5 | 18.5 | 75
B-19322 VIALE 26 | P13 | Concreto | TORRE 2 PILOTE 108 | 2025-04-09 | 4/23/2025 12:00:00 AM | 14 | 24.5 | 22.3 | 91
B-19322 VIALE 26 | P13 | Concreto | TORRE 2 PILOTE 108 | 2025-04-09 | 4/22/2025 12:00:00 AM | 13 | 24.5 | 20.7 | 84
B-19322 VIALE 26 | P13 | Concreto | TORRE 2 PILOTE 108 | 2025-04-09 | 4/22/2025 12:00:00 AM | 13 | 24.5 | 19.5 | 80
B-19322 VIALE 26 | P13 | Concreto | TORRE 2 PILOTE 108 | 2025-04-09 | 4/22/2025 12:00:00 AM | 13 | 24.5 | 20.7 | 84
B-19322 VIALE 26 | P10 | Concreto | TORRE 2 PILOTE 104 | 2025-04-08 | 5/6/2025 12:00:00 AM | 28 | 24.5 | 32 | 130
B-19322 VIALE 26 | P10 | Concreto | TORRE 2 PILOTE 104 | 2025-04-08 | 5/6/2025 12:00:00 AM | 28 | 24.5 | 32.8 | 134
B-19322 VIALE 26 | P10 | Concreto | TORRE 2 PILOTE 104 | 2025-04-08 | 5/6/2025 12:00:00 AM | 28 | 24.5 | 31.4 | 128
B-19322 VIALE 26 | P10 | Concreto | TORRE 2 PILOTE 104 | 2025-04-08 | 4/22/2025 12:00:00 AM | 14 | 24.5 | 29.1 | 119
B-19322 VIALE 26 | P10 | Concreto | TORRE 2 PILOTE 104 | 2025-04-08 | 4/22/2025 12:00:00 AM | 14 | 24.5 | 27.9 | 114
B-19322 VIALE 26 | P10 | Concreto | TORRE 2 PILOTE 104 | 2025-04-08 | 4/22/2025 12:00:00 AM | 14 | 24.5 | 30.2 | 123
B-19322 VIALE 26 | P10 | Concreto | TORRE 2 PILOTE 104 | 2025-04-08 | 4/15/2025 12:00:00 AM | 7 | 24.5 | 23.6 | 96
B-19322 VIALE 26 | P10 | Concreto | TORRE 2 PILOTE 104 | 2025-04-08 | 4/15/2025 12:00:00 AM | 7 | 24.5 | 21.7 | 89
B-19322 VIALE 26 | P10 | Concreto | TORRE 2 PILOTE 104 | 2025-04-08 | 4/15/2025 12:00:00 AM | 7 | 24.5 | 21.6 | 88
B-19322 VIALE 26 | P11 | Concreto | TORRE 2 PILOTE 107 | 2025-04-08 | 5/6/2025 12:00:00 AM | 28 | 24.5 | 28.8 | 117
B-19322 VIALE 26 | P11 | Concreto | TORRE 2 PILOTE 107 | 2025-04-08 | 5/6/2025 12:00:00 AM | 28 | 24.5 | 28.2 | 115
B-19322 VIALE 26 | P11 | Concreto | TORRE 2 PILOTE 107 | 2025-04-08 | 5/6/2025 12:00:00 AM | 28 | 24.5 | 54.1 | 221
B-19322 VIALE 26 | P11 | Concreto | TORRE 2 PILOTE 107 | 2025-04-08 | 4/25/2025 12:00:00 AM | 17 | 24.5 | 28.6 | 117
B-19322 VIALE 26 | P11 | Concreto | TORRE 2 PILOTE 107 | 2025-04-08 | 4/25/2025 12:00:00 AM | 17 | 24.5 | 28.7 | 117
B-19322 VIALE 26 | P11 | Concreto | TORRE 2 PILOTE 107 | 2025-04-08 | 4/25/2025 12:00:00 AM | 17 | 24.5 | 24.6 | 100
B-19322 VIALE 26 | P11 | Concreto | TORRE 2 PILOTE 107 | 2025-04-08 | 4/22/2025 12:00:00 AM | 14 | 24.5 | 26.8 | 109
B-19322 VIALE 26 | P11 | Concreto | TORRE 2 PILOTE 107 | 2025-04-08 | 4/22/2025 12:00:00 AM | 14 | 24.5 | 27.1 | 111
B-19322 VIALE 26 | P11 | Concreto | TORRE 2 PILOTE 107 | 2025-04-08 | 4/22/2025 12:00:00 AM | 14 | 24.5 | 26.8 | 109
B-19322 VIALE 26 | P9 | Concreto | TORRE 2 PILOTE 72 | 2025-04-07 | 5/5/2025 12:00:00 AM | 28 | 24.5 | 32.7 | 134
B-19322 VIALE 26 | P9 | Concreto | TORRE 2 PILOTE 72 | 2025-04-07 | 5/5/2025 12:00:00 AM | 28 | 24.5 | 40.3 | 164
B-19322 VIALE 26 | P9 | Concreto | TORRE 2 PILOTE 72 | 2025-04-07 | 5/5/2025 12:00:00 AM | 28 | 24.5 | 33.8 | 138
B-19322 VIALE 26 | P9 | Concreto | TORRE 2 PILOTE 72 | 2025-04-07 | 4/21/2025 12:00:00 AM | 14 | 24.5 | 34.2 | 140
B-19322 VIALE 26 | P9 | Concreto | TORRE 2 PILOTE 72 | 2025-04-07 | 4/21/2025 12:00:00 AM | 14 | 24.5 | 35.7 | 146
B-19322 VIALE 26 | P9 | Concreto | TORRE 2 PILOTE 72 | 2025-04-07 | 4/21/2025 12:00:00 AM | 14 | 24.5 | 35.3 | 144
B-19322 VIALE 26 | P9 | Concreto | TORRE 2 PILOTE 72 | 2025-04-07 | 4/14/2025 12:00:00 AM | 7 | 24.5 | 27 | 110
B-19322 VIALE 26 | P9 | Concreto | TORRE 2 PILOTE 72 | 2025-04-07 | 4/14/2025 12:00:00 AM | 7 | 24.5 | 26.9 | 110
B-19322 VIALE 26 | P9 | Concreto | TORRE 2 PILOTE 72 | 2025-04-07 | 4/14/2025 12:00:00 AM | 7 | 24.5 | 26.5 | 108
B-19322 VIALE 26 | P8 | Concreto | TORRE 2 PILOTE 53 | 2025-04-05 | 5/3/2025 12:00:00 AM | 28 | 24.5 | 32.2 | 131
B-19322 VIALE 26 | P8 | Concreto | TORRE 2 PILOTE 53 | 2025-04-05 | 5/3/2025 12:00:00 AM | 28 | 24.5 | 35.3 | 144
B-19322 VIALE 26 | P8 | Concreto | TORRE 2 PILOTE 53 | 2025-04-05 | 5/3/2025 12:00:00 AM | 28 | 24.5 | 39.1 | 159
B-19322 VIALE 26 | P8 | Concreto | TORRE 2 PILOTE 53 | 2025-04-05 | 4/19/2025 12:00:00 AM | 14 | 24.5 | 37.4 | 152
B-19322 VIALE 26 | P8 | Concreto | TORRE 2 PILOTE 53 | 2025-04-05 | 4/19/2025 12:00:00 AM | 14 | 24.5 | 36.1 | 147
B-19322 VIALE 26 | P8 | Concreto | TORRE 2 PILOTE 53 | 2025-04-05 | 4/19/2025 12:00:00 AM | 14 | 24.5 | 34.3 | 140
B-19322 VIALE 26 | P8 | Concreto | TORRE 2 PILOTE 53 | 2025-04-05 | 4/12/2025 12:00:00 AM | 7 | 24.5 | 28.1 | 114
B-19322 VIALE 26 | P8 | Concreto | TORRE 2 PILOTE 53 | 2025-04-05 | 4/12/2025 12:00:00 AM | 7 | 24.5 | 26.2 | 107
B-19322 VIALE 26 | P8 | Concreto | TORRE 2 PILOTE 53 | 2025-04-05 | 4/12/2025 12:00:00 AM | 7 | 24.5 | 26.2 | 107
B-19322 VIALE 26 | P7. | Concreto | TORRE 2 PILOTE 69 | 2025-04-04 | 5/30/2025 12:00:00 AM | 56 | 24.5 | 35.3 | 144
B-19322 VIALE 26 | P7. | Concreto | TORRE 2 PILOTE 69 | 2025-04-04 | 5/30/2025 12:00:00 AM | 56 | 24.5 | 35 | 143
B-19322 VIALE 26 | P7. | Concreto | TORRE 2 PILOTE 69 | 2025-04-04 | 5/30/2025 12:00:00 AM | 56 | 24.5 | 35.9 | 146
B-19322 VIALE 26 | P7. | Concreto | TORRE 2 PILOTE 69 | 2025-04-04 | 5/2/2025 12:00:00 AM | 28 | 24.5 | 33.9 | 138
B-19322 VIALE 26 | P7. | Concreto | TORRE 2 PILOTE 69 | 2025-04-04 | 5/2/2025 12:00:00 AM | 28 | 24.5 | 35.7 | 146
B-19322 VIALE 26 | P7. | Concreto | TORRE 2 PILOTE 69 | 2025-04-04 | 5/2/2025 12:00:00 AM | 28 | 24.5 | 32.5 | 133
B-19322 VIALE 26 | P7. | Concreto | TORRE 2 PILOTE 69 | 2025-04-04 | 4/22/2025 12:00:00 AM | 18 | 24.5 | 31.5 | 129
B-19322 VIALE 26 | P7. | Concreto | TORRE 2 PILOTE 69 | 2025-04-04 | 4/22/2025 12:00:00 AM | 18 | 24.5 | 30.1 | 123
B-19322 VIALE 26 | P7. | Concreto | TORRE 2 PILOTE 69 | 2025-04-04 | 4/22/2025 12:00:00 AM | 18 | 24.5 | 30.9 | 126
B-19322 VIALE 26 | P6 | Concreto | TORRE 2 PILOTE 67 | 2025-04-03 | 5/1/2025 12:00:00 AM | 28 | 24.5 | 29.2 | 119
B-19322 VIALE 26 | P6 | Concreto | TORRE 2 PILOTE 67 | 2025-04-03 | 5/1/2025 12:00:00 AM | 28 | 24.5 | 27.6 | 113
B-19322 VIALE 26 | P6 | Concreto | TORRE 2 PILOTE 67 | 2025-04-03 | 5/1/2025 12:00:00 AM | 28 | 24.5 | 28.9 | 118
B-19322 VIALE 26 | P6 | Concreto | TORRE 2 PILOTE 67 | 2025-04-03 | 4/17/2025 12:00:00 AM | 14 | 24.5 | 25.1 | 102
B-19322 VIALE 26 | P6 | Concreto | TORRE 2 PILOTE 67 | 2025-04-03 | 4/17/2025 12:00:00 AM | 14 | 24.5 | 26.2 | 107
B-19322 VIALE 26 | P6 | Concreto | TORRE 2 PILOTE 67 | 2025-04-03 | 4/17/2025 12:00:00 AM | 14 | 24.5 | 27.9 | 114
B-19322 VIALE 26 | P6 | Concreto | TORRE 2 PILOTE 67 | 2025-04-03 | 4/12/2025 12:00:00 AM | 9 | 24.5 | 21.2 | 86
B-19322 VIALE 26 | P6 | Concreto | TORRE 2 PILOTE 67 | 2025-04-03 | 4/12/2025 12:00:00 AM | 9 | 24.5 | 23.4 | 96
B-19322 VIALE 26 | P6 | Concreto | TORRE 2 PILOTE 67 | 2025-04-03 | 4/12/2025 12:00:00 AM | 9 | 24.5 | 23.2 | 94
B-19322 VIALE 26 | P3 | Concreto | TORRE 2 PILOTE 58 | 2025-03-31 | 4/28/2025 12:00:00 AM | 28 | 24.5 | 25.8 | 105
B-19322 VIALE 26 | P3 | Concreto | TORRE 2 PILOTE 58 | 2025-03-31 | 4/28/2025 12:00:00 AM | 28 | 24.5 | 28.8 | 118
B-19322 VIALE 26 | P3 | Concreto | TORRE 2 PILOTE 58 | 2025-03-31 | 4/28/2025 12:00:00 AM | 28 | 24.5 | 27.3 | 112
B-19322 VIALE 26 | P3 | Concreto | TORRE 2 PILOTE 58 | 2025-03-31 | 4/14/2025 12:00:00 AM | 14 | 24.5 | 21.1 | 86
B-19322 VIALE 26 | P3 | Concreto | TORRE 2 PILOTE 58 | 2025-03-31 | 4/14/2025 12:00:00 AM | 14 | 24.5 | 20 | 82
B-19322 VIALE 26 | P3 | Concreto | TORRE 2 PILOTE 58 | 2025-03-31 | 4/14/2025 12:00:00 AM | 14 | 24.5 | 24 | 98
B-19322 VIALE 26 | P3 | Concreto | TORRE 2 PILOTE 58 | 2025-03-31 | 4/9/2025 12:00:00 AM | 9 | 24.5 | 20.3 | 83
B-19322 VIALE 26 | P3 | Concreto | TORRE 2 PILOTE 58 | 2025-03-31 | 4/9/2025 12:00:00 AM | 9 | 24.5 | 22.3 | 91
B-19322 VIALE 26 | P3 | Concreto | TORRE 2 PILOTE 58 | 2025-03-31 | 4/9/2025 12:00:00 AM | 9 | 24.5 | 21.9 | 89
B-19322 VIALE 26 | P2 | Concreto | torre 2 pilotes -54-61 | 2025-03-29 | 4/26/2025 12:00:00 AM | 28 | 24.5 | 28.8 | 117
B-19322 VIALE 26 | P2 | Concreto | torre 2 pilotes -54-61 | 2025-03-29 | 4/26/2025 12:00:00 AM | 28 | 24.5 | 30.2 | 123
B-19322 VIALE 26 | P2 | Concreto | torre 2 pilotes -54-61 | 2025-03-29 | 4/26/2025 12:00:00 AM | 28 | 24.5 | 30.8 | 126
B-19322 VIALE 26 | P2 | Concreto | torre 2 pilotes -54-61 | 2025-03-29 | 4/12/2025 12:00:00 AM | 14 | 24.5 | 20.9 | 85
B-19322 VIALE 26 | P2 | Concreto | torre 2 pilotes -54-61 | 2025-03-29 | 4/12/2025 12:00:00 AM | 14 | 24.5 | 26.1 | 106
B-19322 VIALE 26 | P2 | Concreto | torre 2 pilotes -54-61 | 2025-03-29 | 4/12/2025 12:00:00 AM | 14 | 24.5 | 24.8 | 101
B-19322 VIALE 26 | P2 | Concreto | torre 2 pilotes -54-61 | 2025-03-29 | 4/5/2025 12:00:00 AM | 7 | 24.5 | 24.5 | 100
B-19322 VIALE 26 | P2 | Concreto | torre 2 pilotes -54-61 | 2025-03-29 | 4/5/2025 12:00:00 AM | 7 | 24.5 | 21.6 | 88
B-19322 VIALE 26 | P2 | Concreto | torre 2 pilotes -54-61 | 2025-03-29 | 4/5/2025 12:00:00 AM | 7 | 24.5 | 24.3 | 99
B-19322 VIALE 26 | P1 | Concreto | TORRE 2 PILOTE 78 | 2025-03-25 | 4/22/2025 12:00:00 AM | 28 | 24.5 | 32.1 | 131
B-19322 VIALE 26 | P1 | Concreto | TORRE 2 PILOTE 78 | 2025-03-25 | 4/22/2025 12:00:00 AM | 28 | 24.5 | 34 | 139
B-19322 VIALE 26 | P1 | Concreto | TORRE 2 PILOTE 78 | 2025-03-25 | 4/22/2025 12:00:00 AM | 28 | 24.5 | 33.9 | 138
B-19322 VIALE 26 | P1 | Concreto | TORRE 2 PILOTE 78 | 2025-03-25 | 4/8/2025 12:00:00 AM | 14 | 24.5 | 30.4 | 124
B-19322 VIALE 26 | P1 | Concreto | TORRE 2 PILOTE 78 | 2025-03-25 | 4/8/2025 12:00:00 AM | 14 | 24.5 | 28.6 | 117
B-19322 VIALE 26 | P1 | Concreto | TORRE 2 PILOTE 78 | 2025-03-25 | 4/8/2025 12:00:00 AM | 14 | 24.5 | 28.5 | 116
B-19322 VIALE 26 | P1 | Concreto | TORRE 2 PILOTE 78 | 2025-03-25 | 4/2/2025 12:00:00 AM | 8 | 24.5 | 27.5 | 112
B-19322 VIALE 26 | P1 | Concreto | TORRE 2 PILOTE 78 | 2025-03-25 | 4/2/2025 12:00:00 AM | 8 | 24.5 | 28.4 | 116
B-19322 VIALE 26 | P1 | Concreto | TORRE 2 PILOTE 78 | 2025-03-25 | 4/2/2025 12:00:00 AM | 8 | 24.5 | 24.9 | 102
B-19322 VIALE 26 | P5 | Concreto | TORRE 2 PILOTE 67 | 2025-03-02 | 4/26/2025 12:00:00 AM | 55 | 24.5 | 29.2 | 119
B-19322 VIALE 26 | P5 | Concreto | TORRE 2 PILOTE 67 | 2025-03-02 | 4/26/2025 12:00:00 AM | 55 | 24.5 | 32.8 | 134
B-19322 VIALE 26 | P5 | Concreto | TORRE 2 PILOTE 67 | 2025-03-02 | 4/26/2025 12:00:00 AM | 55 | 24.5 | 33.8 | 138
B-19322 VIALE 26 | P5 | Concreto | TORRE 2 PILOTE 67 | 2025-03-02 | 4/16/2025 12:00:00 AM | 45 | 24.5 | 31.3 | 128
B-19322 VIALE 26 | P5 | Concreto | TORRE 2 PILOTE 67 | 2025-03-02 | 4/16/2025 12:00:00 AM | 45 | 24.5 | 31.2 | 127
B-19322 VIALE 26 | P5 | Concreto | TORRE 2 PILOTE 67 | 2025-03-02 | 4/16/2025 12:00:00 AM | 45 | 24.5 | 30.1 | 123
B-19322 VIALE 26 | P5 | Concreto | TORRE 2 PILOTE 67 | 2025-03-02 | 4/9/2025 12:00:00 AM | 38 | 24.5 | 27.3 | 111
B-19322 VIALE 26 | P5 | Concreto | TORRE 2 PILOTE 67 | 2025-03-02 | 4/9/2025 12:00:00 AM | 38 | 24.5 | 24.6 | 100
B-19322 VIALE 26 | P5 | Concreto | TORRE 2 PILOTE 67 | 2025-03-02 | 4/9/2025 12:00:00 AM | 38 | 24.5 | 27.8 | 113
B-19322 VIALE 26 | P4 | Concreto | TORRE 2 PILOTE 63 | 2025-03-01 | 4/26/2025 12:00:00 AM | 56 | 24.5 | 34.1 | 139
B-19322 VIALE 26 | P4 | Concreto | TORRE 2 PILOTE 63 | 2025-03-01 | 4/26/2025 12:00:00 AM | 56 | 24.5 | 33.2 | 136
B-19322 VIALE 26 | P4 | Concreto | TORRE 2 PILOTE 63 | 2025-03-01 | 4/26/2025 12:00:00 AM | 56 | 24.5 | 35.5 | 145
B-19322 VIALE 26 | P4 | Concreto | TORRE 2 PILOTE 63 | 2025-03-01 | 4/15/2025 12:00:00 AM | 45 | 24.5 | 29.8 | 122
B-19322 VIALE 26 | P4 | Concreto | TORRE 2 PILOTE 63 | 2025-03-01 | 4/15/2025 12:00:00 AM | 45 | 24.5 | 30 | 122
B-19322 VIALE 26 | P4 | Concreto | TORRE 2 PILOTE 63 | 2025-03-01 | 4/15/2025 12:00:00 AM | 45 | 24.5 | 28.3 | 115
B-19322 VIALE 26 | P4 | Concreto | TORRE 2 PILOTE 63 | 2025-03-01 | 4/9/2025 12:00:00 AM | 39 | 24.5 | 27.3 | 111
B-19322 VIALE 26 | P4 | Concreto | TORRE 2 PILOTE 63 | 2025-03-01 | 4/9/2025 12:00:00 AM | 39 | 24.5 | 28.9 | 118
B-19322 VIALE 26 | P4 | Concreto | TORRE 2 PILOTE 63 | 2025-03-01 | 4/9/2025 12:00:00 AM | 39 | 24.5 | 12.4 | 50