## Sheet1
Proyecto | Cilindro Nº | Código de mezcla | Localización | Toma | Rotura | Edad (días) | Resistencia nominal (MPa) | Resistencia (MPa) Individual | Resistencia (%) | TIPO | PK | Resistencia Promedio (MPa) | Promedio móvil | Conteo Elementos | Resistencia (%) Individual
B-19322 VIALE 26 | 152.4 | concreto 3000 psi | Placa P6 T1 (ejes 08-10 entre A-J) | 2026-02-27 | 5/5/2026 12:00:00 AM | 67 | 21 | 20.5 | 98 | PLACA | B-19322 VIALE 26_PLACA_21.0_67 | 20.2 |  | 3 | 97.619
B-19322 VIALE 26 | 152.4 | concreto 3000 psi | Placa P6 T1 (ejes 08-10 entre A-J) | 2026-02-27 | 5/5/2026 12:00:00 AM | 67 | 21 | 19.2 | 91 | PLACA | B-19322 VIALE 26_PLACA_21.0_67 | 20.2 |  | 3 | 91.429
B-19322 VIALE 26 | 152.4 | concreto 3000 psi | Placa P6 T1 (ejes 08-10 entre A-J) | 2026-02-27 | 5/5/2026 12:00:00 AM | 67 | 21 | 20.9 | 100 | PLACA | B-19322 VIALE 26_PLACA_21.0_67 | 20.2 |  | 3 | 99.524
B-19322 VIALE 26 | 0 | concreto 3500 psi | TORRE 2 PILOTE 90-43 | 2025-05-07 | 7/11/2025 12:00:00 AM | 65 | 24.5 | 27.3 | 111 |  |  | 25.7 |  | 3 | 111.429
B-19322 VIALE 26 | 0 | concreto 3500 psi | TORRE 2 PILOTE 90-43 | 2025-05-07 | 7/11/2025 12:00:00 AM | 65 | 24.5 | 25 | 102 |  |  | 25.7 |  | 3 | 102.041
B-19322 VIALE 26 | 0 | concreto 3500 psi | TORRE 2 PILOTE 90-43 | 2025-05-07 | 7/11/2025 12:00:00 AM | 65 | 24.5 | 24.8 | 101 |  |  | 25.7 |  | 3 | 101.224
B-19322 VIALE 26 | 0 | concreto 3500 psi | TORRE 2 PILOTE 49 | 2025-05-09 | 7/11/2025 12:00:00 AM | 63 | 24.5 | 26.2 | 107 |  |  | 24.933 |  | 3 | 106.939
B-19322 VIALE 26 | 0 | concreto 3500 psi | TORRE 2 PILOTE 49 | 2025-05-09 | 7/11/2025 12:00:00 AM | 63 | 24.5 | 25 | 102 |  |  | 24.933 |  | 3 | 102.041
B-19322 VIALE 26 | 0 | concreto 3500 psi | TORRE 2 PILOTE 49 | 2025-05-09 | 7/11/2025 12:00:00 AM | 63 | 24.5 | 23.6 | 96 |  |  | 24.933 |  | 3 | 96.327
B-19322 VIALE 26 | 0 | concreto 3500 psi | TORRE 2 PILOTE 85 | 2025-05-12 | 7/11/2025 12:00:00 AM | 60 | 24.5 | 20.6 | 84 |  |  | 23.433 |  | 3 | 84.082
B-19322 VIALE 26 | 0 | concreto 3500 psi | TORRE 2 PILOTE 85 | 2025-05-12 | 7/11/2025 12:00:00 AM | 60 | 24.5 | 25.2 | 103 |  |  | 23.433 |  | 3 | 102.857
B-19322 VIALE 26 | 0 | concreto 3500 psi | TORRE 2 PILOTE 85 | 2025-05-12 | 7/11/2025 12:00:00 AM | 60 | 24.5 | 24.5 | 100 |  |  | 23.433 |  | 3 | 100
B-19322 VIALE 26 | 215.9 | 3000 PSI | MURO T2 P7 EJES 3 AL 4 ENTRE A Y J M=16,27,01 | 2026-02-12 | 4/11/2026 12:00:00 AM | 58 | 21 | 24.3 | 116 | MURO | B-19322 VIALE 26_MURO_21.0_58 | 24.267 |  | 3 | 115.714
B-19322 VIALE 26 | 215.9 | 3000 PSI | MURO T2 P7 EJES 3 AL 4 ENTRE A Y J M=16,27,01 | 2026-02-12 | 4/11/2026 12:00:00 AM | 58 | 21 | 23.4 | 111 | MURO | B-19322 VIALE 26_MURO_21.0_58 | 24.267 |  | 3 | 111.429
B-19322 VIALE 26 | 215.9 | 3000 PSI | MURO T2 P7 EJES 3 AL 4 ENTRE A Y J M=16,27,01 | 2026-02-12 | 4/11/2026 12:00:00 AM | 58 | 21 | 25.1 | 119 | MURO | B-19322 VIALE 26_MURO_21.0_58 | 24.267 |  | 3 | 119.524
B-19322 VIALE 26 | 203.2 | 4000 PSI | MUROS T1 P4 EJES 15 Y 12 ENTRE A YJ M=32,03,04,25,13 | 2026-02-13 | 4/11/2026 12:00:00 AM | 57 | 28 | 31.3 | 112 | MURO | B-19322 VIALE 26_MURO_28.0_57 | 31.633 |  | 3 | 111.786
B-19322 VIALE 26 | 203.2 | 4000 PSI | MUROS T1 P4 EJES 15 Y 12 ENTRE A YJ M=32,03,04,25,13 | 2026-02-13 | 4/11/2026 12:00:00 AM | 57 | 28 | 31.9 | 114 | MURO | B-19322 VIALE 26_MURO_28.0_57 | 31.633 |  | 3 | 113.929
B-19322 VIALE 26 | 203.2 | 4000 PSI | MUROS T1 P4 EJES 15 Y 12 ENTRE A YJ M=32,03,04,25,13 | 2026-02-13 | 4/11/2026 12:00:00 AM | 57 | 28 | 31.7 | 113 | MURO | B-19322 VIALE 26_MURO_28.0_57 | 31.633 |  | 3 | 113.214
B-19322 VIALE 26 | 228.6 | 4000 PSI | MUROS TORRE 2 PISO 3 EJE 01 y 02 ENTRE A y J M=19,24,22,25,07,26 | 2025-12-26 | 2/20/2026 12:00:00 AM | 56 | 28 | 28.9 | 103 | MURO | B-19322 VIALE 26_MURO_28.0_56 | 28.233 |  | 3 | 103.214
B-19322 VIALE 26 | 228.6 | 4000 PSI | MUROS TORRE 2 PISO 3 EJE 01 y 02 ENTRE A y J M=19,24,22,25,07,26 | 2025-12-26 | 2/20/2026 12:00:00 AM | 56 | 28 | 28 | 100 | MURO | B-19322 VIALE 26_MURO_28.0_56 | 28.233 |  | 3 | 100
B-19322 VIALE 26 | 228.6 | 4000 PSI | MUROS TORRE 2 PISO 3 EJE 01 y 02 ENTRE A y J M=19,24,22,25,07,26 | 2025-12-26 | 2/20/2026 12:00:00 AM | 56 | 28 | 27.8 | 99 | MURO | B-19322 VIALE 26_MURO_28.0_56 | 28.233 |  | 3 | 99.286
B-19322 VIALE 26 | 209.55 | 4000 PSI | MUROS P2 EJE 14 AL 15 ENTRE HYJ M=32,31,07,27 | 2026-01-20 | 3/17/2026 12:00:00 AM | 56 | 28 | 31.4 | 112 | MURO | B-19322 VIALE 26_MURO_28.0_56 | 30.1 |  | 3 | 112.143
B-19322 VIALE 26 | 209.55 | 4000 PSI | MUROS P2 EJE 14 AL 15 ENTRE HYJ M=32,31,07,27 | 2026-01-20 | 3/17/2026 12:00:00 AM | 56 | 28 | 29.4 | 105 | MURO | B-19322 VIALE 26_MURO_28.0_56 | 30.1 |  | 3 | 105
B-19322 VIALE 26 | 209.55 | 4000 PSI | MUROS P2 EJE 14 AL 15 ENTRE HYJ M=32,31,07,27 | 2026-01-20 | 3/17/2026 12:00:00 AM | 56 | 28 | 29.5 | 106 | MURO | B-19322 VIALE 26_MURO_28.0_56 | 30.1 |  | 3 | 105.357
B-19322 VIALE 26 | 177.8 | 4000 PSI | MUROS T1 P2 EJE 13Y14 ENTRE AyF M= 12a,25,01 | 2026-01-21 | 3/18/2026 12:00:00 AM | 56 | 28 | 30.8 | 110 | MURO | B-19322 VIALE 26_MURO_28.0_56 | 30.267 |  | 3 | 110
B-19322 VIALE 26 | 177.8 | 4000 PSI | MUROS T1 P2 EJE 13Y14 ENTRE AyF M= 12a,25,01 | 2026-01-21 | 3/18/2026 12:00:00 AM | 56 | 28 | 29.3 | 105 | MURO | B-19322 VIALE 26_MURO_28.0_56 | 30.267 |  | 3 | 104.643
B-19322 VIALE 26 | 177.8 | 4000 PSI | MUROS T1 P2 EJE 13Y14 ENTRE AyF M= 12a,25,01 | 2026-01-21 | 3/18/2026 12:00:00 AM | 56 | 28 | 30.7 | 110 | MURO | B-19322 VIALE 26_MURO_28.0_56 | 30.267 |  | 3 | 109.643
B-19322 VIALE 26 | 215.9 | 4000 PSI | MUROS T2 P5 EJE 1 AL 12 ENTRE AyD M=1,5,20,24,25,26,19 | 2026-01-26 | 3/23/2026 12:00:00 AM | 56 | 28 | 28.3 | 101 | MURO | B-19322 VIALE 26_MURO_28.0_56 | 28.167 |  | 3 | 101.071
B-19322 VIALE 26 | 215.9 | 4000 PSI | MUROS T2 P5 EJE 1 AL 12 ENTRE AyD M=1,5,20,24,25,26,19 | 2026-01-26 | 3/23/2026 12:00:00 AM | 56 | 28 | 28.5 | 102 | MURO | B-19322 VIALE 26_MURO_28.0_56 | 28.167 |  | 3 | 101.786
B-19322 VIALE 26 | 215.9 | 4000 PSI | MUROS T2 P5 EJE 1 AL 12 ENTRE AyD M=1,5,20,24,25,26,19 | 2026-01-26 | 3/23/2026 12:00:00 AM | 56 | 28 | 27.7 | 99 | MURO | B-19322 VIALE 26_MURO_28.0_56 | 28.167 |  | 3 | 98.929
B-19322 VIALE 26 | 228.6 | 4000 PSI | MUROS T1 P4 EJES 5 ENTRE J Y G M=23,24,09,02 | 2026-02-17 | 4/14/2026 12:00:00 AM | 56 | 28 | 32.3 | 115 | MURO | B-19322 VIALE 26_MURO_28.0_56 | 28.533 |  | 3 | 115.357
B-19322 VIALE 26 | 228.6 | 4000 PSI | MUROS T1 P4 EJES 5 ENTRE J Y G M=23,24,09,02 | 2026-02-17 | 4/14/2026 12:00:00 AM | 56 | 28 | 23.4 | 84 | MURO | B-19322 VIALE 26_MURO_28.0_56 | 28.533 |  | 3 | 83.571
B-19322 VIALE 26 | 228.6 | 4000 PSI | MUROS T1 P4 EJES 5 ENTRE J Y G M=23,24,09,02 | 2026-02-17 | 4/14/2026 12:00:00 AM | 56 | 28 | 29.9 | 107 | MURO | B-19322 VIALE 26_MURO_28.0_56 | 28.533 |  | 3 | 106.786
B-19322 VIALE 26 | 228.6 | 4000 PSI | MUROS T1 P4EJE 3 Y 4 ENTRE J Y G 4 Y 5 RNTRE A Y F M=23,21,24,8,13,22 | 2026-02-18 | 4/15/2026 12:00:00 AM | 56 | 28 | 28.1 | 100 | MURO | B-19322 VIALE 26_MURO_28.0_56 | 26.967 |  | 3 | 100.357
B-19322 VIALE 26 | 228.6 | 4000 PSI | MUROS T1 P4EJE 3 Y 4 ENTRE J Y G 4 Y 5 RNTRE A Y F M=23,21,24,8,13,22 | 2026-02-18 | 4/15/2026 12:00:00 AM | 56 | 28 | 25.8 | 92 | MURO | B-19322 VIALE 26_MURO_28.0_56 | 26.967 |  | 3 | 92.143
B-19322 VIALE 26 | 228.6 | 4000 PSI | MUROS T1 P4EJE 3 Y 4 ENTRE J Y G 4 Y 5 RNTRE A Y F M=23,21,24,8,13,22 | 2026-02-18 | 4/15/2026 12:00:00 AM | 56 | 28 | 27 | 96 | MURO | B-19322 VIALE 26_MURO_28.0_56 | 26.967 |  | 3 | 96.429
B-19322 VIALE 26 | 228.6 | 4000 PSI | MUROS T1 P5 EJE 9 ENTRE J Y G M=22,23,9 | 2026-02-25 | 4/22/2026 12:00:00 AM | 56 | 28 | 33.3 | 119 | MURO | B-19322 VIALE 26_MURO_28.0_56 | 33.733 |  | 3 | 118.929
B-19322 VIALE 26 | 228.6 | 4000 PSI | MUROS T1 P5 EJE 9 ENTRE J Y G M=22,23,9 | 2026-02-25 | 4/22/2026 12:00:00 AM | 56 | 28 | 34.8 | 124 | MURO | B-19322 VIALE 26_MURO_28.0_56 | 33.733 |  | 3 | 124.286
B-19322 VIALE 26 | 228.6 | 4000 PSI | MUROS T1 P5 EJE 9 ENTRE J Y G M=22,23,9 | 2026-02-25 | 4/22/2026 12:00:00 AM | 56 | 28 | 33.1 | 118 | MURO | B-19322 VIALE 26_MURO_28.0_56 | 33.733 |  | 3 | 118.214
B-19322 VIALE 26 | 228.6 | 4000 PSI | MURO T1 P5 EJES 10-15 ENTRE J Y G M=23,31,7,27,3,23,25,9 | 2026-02-23 | 4/20/2026 12:00:00 AM | 56 | 28 | 36.5 | 130 | MURO | B-19322 VIALE 26_MURO_28.0_56 | 37.267 |  | 3 | 130.357
B-19322 VIALE 26 | 228.6 | 4000 PSI | MURO T1 P5 EJES 10-15 ENTRE J Y G M=23,31,7,27,3,23,25,9 | 2026-02-23 | 4/20/2026 12:00:00 AM | 56 | 28 | 36.1 | 129 | MURO | B-19322 VIALE 26_MURO_28.0_56 | 37.267 |  | 3 | 128.929
B-19322 VIALE 26 | 228.6 | 4000 PSI | MURO T1 P5 EJES 10-15 ENTRE J Y G M=23,31,7,27,3,23,25,9 | 2026-02-23 | 4/20/2026 12:00:00 AM | 56 | 28 | 39.2 | 140 | MURO | B-19322 VIALE 26_MURO_28.0_56 | 37.267 |  | 3 | 140
B-19322 VIALE 26 | 177 | 3500 PSI | TORRE 2 PILOTE 63 | 2025-03-01 | 4/26/2025 12:00:00 AM | 56 | 24.5 | 35.5 | 145 |  |  | 34.267 |  | 3 | 144.898
B-19322 VIALE 26 | 177 | 3500 PSI | TORRE 2 PILOTE 63 | 2025-03-01 | 4/26/2025 12:00:00 AM | 56 | 24.5 | 33.2 | 136 |  |  | 34.267 |  | 3 | 135.51
B-19322 VIALE 26 | 177 | 3500 PSI | TORRE 2 PILOTE 63 | 2025-03-01 | 4/26/2025 12:00:00 AM | 56 | 24.5 | 34.1 | 139 |  |  | 34.267 |  | 3 | 139.184
B-19322 VIALE 26 | 177 | 3500 PSI | TORRE 2 PILOTE 69 | 2025-04-04 | 5/30/2025 12:00:00 AM | 56 | 24.5 | 35.3 | 144 |  |  | 35.4 |  | 3 | 144.082
B-19322 VIALE 26 | 177 | 3500 PSI | TORRE 2 PILOTE 69 | 2025-04-04 | 5/30/2025 12:00:00 AM | 56 | 24.5 | 35 | 143 |  |  | 35.4 |  | 3 | 142.857
B-19322 VIALE 26 | 177 | 3500 PSI | TORRE 2 PILOTE 69 | 2025-04-04 | 5/30/2025 12:00:00 AM | 56 | 24.5 | 35.9 | 146 |  |  | 35.4 |  | 3 | 146.531
B-19322 VIALE 26 | 203 | 3500 PSI | TORRE 2 PILOTE 108 | 2025-04-09 | 6/4/2025 12:00:00 AM | 56 | 24.5 | 20.1 | 82 |  |  | 21.7 |  | 3 | 82.041
B-19322 VIALE 26 | 203 | 3500 PSI | TORRE 2 PILOTE 108 | 2025-04-09 | 6/4/2025 12:00:00 AM | 56 | 24.5 | 24.5 | 100 |  |  | 21.7 |  | 3 | 100
B-19322 VIALE 26 | 203 | 3500 PSI | TORRE 2 PILOTE 108 | 2025-04-09 | 6/4/2025 12:00:00 AM | 56 | 24.5 | 20.5 | 84 |  |  | 21.7 |  | 3 | 83.673
B-19322 VIALE 26 | 215 | 3500 PSI | TORRE 2 PILOTE 91 | 2025-04-28 | 6/23/2025 12:00:00 AM | 56 | 24.5 | 31.5 | 128 |  |  | 30.233 |  | 3 | 128.571
B-19322 VIALE 26 | 215 | 3500 PSI | TORRE 2 PILOTE 91 | 2025-04-28 | 6/23/2025 12:00:00 AM | 56 | 24.5 | 26.4 | 108 |  |  | 30.233 |  | 3 | 107.755
B-19322 VIALE 26 | 215 | 3500 PSI | TORRE 2 PILOTE 91 | 2025-04-28 | 6/23/2025 12:00:00 AM | 56 | 24.5 | 32.8 | 134 |  |  | 30.233 |  | 3 | 133.878
B-19322 VIALE 26 | 177 | 3500 PSI | TORRE 2 PILOTE 70 | 2025-04-16 | 6/11/2025 12:00:00 AM | 56 | 24.5 | 25.7 | 105 |  |  | 24.933 |  | 3 | 104.898
B-19322 VIALE 26 | 177 | 3500 PSI | TORRE 2 PILOTE 70 | 2025-04-16 | 6/11/2025 12:00:00 AM | 56 | 24.5 | 25.3 | 103 |  |  | 24.933 |  | 3 | 103.265
B-19322 VIALE 26 | 177 | 3500 PSI | TORRE 2 PILOTE 70 | 2025-04-16 | 6/11/2025 12:00:00 AM | 56 | 24.5 | 23.8 | 97 |  |  | 24.933 |  | 3 | 97.143
B-19322 VIALE 26 | 228 | 3500 PSI | TORRE 2 PILOTE 62 | 2025-04-26 | 6/21/2025 12:00:00 AM | 56 | 24.5 | 16.3 | 66 |  |  | 18.967 |  | 3 | 66.531
B-19322 VIALE 26 | 228 | 3500 PSI | TORRE 2 PILOTE 62 | 2025-04-26 | 6/21/2025 12:00:00 AM | 56 | 24.5 | 18.9 | 77 |  |  | 18.967 |  | 3 | 77.143
B-19322 VIALE 26 | 228 | 3500 PSI | TORRE 2 PILOTE 62 | 2025-04-26 | 6/21/2025 12:00:00 AM | 56 | 24.5 | 21.7 | 89 |  |  | 18.967 |  | 3 | 88.571
B-19322 VIALE 26 | 190 | 3500 PSI | TORRE 2 PILOTE 87 | 2025-04-29 | 6/24/2025 12:00:00 AM | 56 | 24.5 | 24.8 | 101 |  |  | 24.4 |  | 3 | 101.224
B-19322 VIALE 26 | 190 | 3500 PSI | TORRE 2 PILOTE 87 | 2025-04-29 | 6/24/2025 12:00:00 AM | 56 | 24.5 | 23.4 | 96 |  |  | 24.4 |  | 3 | 95.51
B-19322 VIALE 26 | 203 | 3500 PSI | TORRE 2 PILOTE 66 | 2025-04-24 | 6/19/2025 12:00:00 AM | 56 | 24.5 | 24.4 | 100 |  |  | 24.2 |  | 3 | 99.592
B-19322 VIALE 26 | 203 | 3500 PSI | TORRE 2 PILOTE 66 | 2025-04-24 | 6/19/2025 12:00:00 AM | 56 | 24.5 | 24.7 | 101 |  |  | 24.2 |  | 3 | 100.816
B-19322 VIALE 26 | 203 | 3500 PSI | TORRE 2 PILOTE 66 | 2025-04-24 | 6/19/2025 12:00:00 AM | 56 | 24.5 | 23.5 | 96 |  |  | 24.2 |  | 3 | 95.918
B-19322 VIALE 26 | 190 | 3500 PSI | TORRE 2 PILOTE 87 | 2025-04-29 | 6/24/2025 12:00:00 AM | 56 | 24.5 | 25 | 102 |  |  | 24.4 |  | 3 | 102.041
B-19322 VIALE 26 | 190 | 3500 PSI | TORRE 2 PILOTE 68-89 | 2025-04-30 | 6/25/2025 12:00:00 AM | 56 | 24.5 | 27.2 | 111 |  |  | 28.4 |  | 3 | 111.02
B-19322 VIALE 26 | 190 | 3500 PSI | TORRE 2 PILOTE 68-89 | 2025-04-30 | 6/25/2025 12:00:00 AM | 56 | 24.5 | 29.5 | 120 |  |  | 28.4 |  | 3 | 120.408
B-19322 VIALE 26 | 190 | 3500 PSI | TORRE 2 PILOTE 68-89 | 2025-04-30 | 6/25/2025 12:00:00 AM | 56 | 24.5 | 28.5 | 116 |  |  | 28.4 |  | 3 | 116.327
B-19322 VIALE 26 | 203 | 3500 PSI | TORRE 2 PILOTE 59-71 | 2025-04-22 | 6/17/2025 12:00:00 AM | 56 | 24.5 | 25.1 | 102 |  |  | 25.233 |  | 3 | 102.449
B-19322 VIALE 26 | 203 | 3500 PSI | TORRE 2 PILOTE 59-71 | 2025-04-22 | 6/17/2025 12:00:00 AM | 56 | 24.5 | 25.6 | 104 |  |  | 25.233 |  | 3 | 104.49
B-19322 VIALE 26 | 203 | 3500 PSI | TORRE 2 PILOTE 59-71 | 2025-04-22 | 6/17/2025 12:00:00 AM | 56 | 24.5 | 25 | 102 |  |  | 25.233 |  | 3 | 102.041
B-19322 VIALE 26 | 228 | 3500 PSI | TORRE 2 PILOTE 93 | 2025-05-16 | 7/11/2025 12:00:00 AM | 56 | 24.5 | 18 | 74 |  |  | 17.7 |  | 3 | 73.469
B-19322 VIALE 26 | 228 | 3500 PSI | TORRE 2 PILOTE 93 | 2025-05-16 | 7/11/2025 12:00:00 AM | 56 | 24.5 | 17.4 | 71 |  |  | 17.7 |  | 3 | 71.02
B-19322 VIALE 26 | 228 | 3500 PSI | TORRE 2 PILOTE 93 | 2025-05-16 | 7/11/2025 12:00:00 AM | 56 | 24.5 | 17.7 | 72 |  |  | 17.7 |  | 3 | 72.245
B-19322 VIALE 26 | 203 | 3500 PSI | TORRE 2 PILOTE 44 | 2025-05-20 | 7/15/2025 12:00:00 AM | 56 | 24.5 | 21.1 | 86 |  |  | 22.467 |  | 3 | 86.122
B-19322 VIALE 26 | 203 | 3500 PSI | TORRE 2 PILOTE 44 | 2025-05-20 | 7/15/2025 12:00:00 AM | 56 | 24.5 | 24.8 | 101 |  |  | 22.467 |  | 3 | 101.224
B-19322 VIALE 26 | 203 | 3500 PSI | TORRE 2 PILOTE 44 | 2025-05-20 | 7/15/2025 12:00:00 AM | 56 | 24.5 | 21.5 | 88 |  |  | 22.467 |  | 3 | 87.755
B-19322 VIALE 26 | 203 | concreto 3500 psi | Torre 2 Pilote85 | 2025-05-21 | 7/16/2025 12:00:00 AM | 56 | 24.5 | 24.8 | 101 |  |  | 24.6 |  | 3 | 101.224
B-19322 VIALE 26 | 203 | concreto 3500 psi | Torre 2 Pilote85 | 2025-05-21 | 7/16/2025 12:00:00 AM | 56 | 24.5 | 25 | 102 |  |  | 24.6 |  | 3 | 102.041
B-19322 VIALE 26 | 203 | concreto 3500 psi | Torre 2 Pilote85 | 2025-05-21 | 7/16/2025 12:00:00 AM | 56 | 24.5 | 24 | 98 |  |  | 24.6 |  | 3 | 97.959
B-19322 VIALE 26 | 177 | concreto 3500 psi | TORRE 1 PILOTE 01 | 2025-05-23 | 7/18/2025 12:00:00 AM | 56 | 24.5 | 32.7 | 133 |  |  | 26.967 |  | 3 | 133.469
B-19322 VIALE 26 | 177 | concreto 3500 psi | TORRE 1 PILOTE 01 | 2025-05-23 | 7/18/2025 12:00:00 AM | 56 | 24.5 | 24.3 | 99 |  |  | 26.967 |  | 3 | 99.184
B-19322 VIALE 26 | 177 | concreto 3500 psi | TORRE 1 PILOTE 01 | 2025-05-23 | 7/18/2025 12:00:00 AM | 56 | 24.5 | 23.9 | 98 |  |  | 26.967 |  | 3 | 97.551
B-19322 VIALE 26 | 228 | concreto 3500 psi | TORRE 2 PILOTE 39 | 2025-05-23 | 7/18/2025 12:00:00 AM | 56 | 24.5 | 24.7 | 101 |  |  | 23.433 |  | 3 | 100.816
B-19322 VIALE 26 | 228 | concreto 3500 psi | TORRE 2 PILOTE 39 | 2025-05-23 | 7/18/2025 12:00:00 AM | 56 | 24.5 | 23.5 | 96 |  |  | 23.433 |  | 3 | 95.918
B-19322 VIALE 26 | 228 | concreto 3500 psi | TORRE 2 PILOTE 39 | 2025-05-23 | 7/18/2025 12:00:00 AM | 56 | 24.5 | 22.1 | 90 |  |  | 23.433 |  | 3 | 90.204
B-19322 VIALE 26 | 203 | concreto 3500 psi | TORRE 1 PILOTE 79 | 2025-05-24 | 7/19/2025 12:00:00 AM | 56 | 24.5 | 22 | 90 |  |  | 23.8 |  | 3 | 89.796
B-19322 VIALE 26 | 203 | concreto 3500 psi | TORRE 1 PILOTE 79 | 2025-05-24 | 7/19/2025 12:00:00 AM | 56 | 24.5 | 25 | 102 |  |  | 23.8 |  | 3 | 102.041
B-19322 VIALE 26 | 203 | concreto 3500 psi | TORRE 1 PILOTE 79 | 2025-05-24 | 7/19/2025 12:00:00 AM | 56 | 24.5 | 24.4 | 100 |  |  | 23.8 |  | 3 | 99.592
B-19322 VIALE 26 | 203 | concreto 3500 psi | TORRE 2 PILOTE 82 | 2025-05-27 | 7/22/2025 12:00:00 AM | 56 | 24.5 | 22.3 | 91 |  |  | 21.7 |  | 3 | 91.02
B-19322 VIALE 26 | 203 | concreto 3500 psi | TORRE 2 PILOTE 82 | 2025-05-27 | 7/22/2025 12:00:00 AM | 56 | 24.5 | 22.1 | 90 |  |  | 21.7 |  | 3 | 90.204
B-19322 VIALE 26 | 203 | concreto 3500 psi | TORRE 2 PILOTE 82 | 2025-05-27 | 7/22/2025 12:00:00 AM | 56 | 24.5 | 20.7 | 84 |  |  | 21.7 |  | 3 | 84.49
B-19322 VIALE 26 | 203 | concreto 3500 psi | TORRE 2 PILOTE 76 | 2025-05-29 | 7/24/2025 12:00:00 AM | 56 | 24.5 | 25.2 | 103 |  |  | 25.533 |  | 3 | 102.857
B-19322 VIALE 26 | 203 | concreto 3500 psi | TORRE 2 PILOTE 76 | 2025-05-29 | 7/24/2025 12:00:00 AM | 56 | 24.5 | 27.4 | 112 |  |  | 25.533 |  | 3 | 111.837
B-19322 VIALE 26 | 203 | concreto 3500 psi | TORRE 2 PILOTE 76 | 2025-05-29 | 7/24/2025 12:00:00 AM | 56 | 24.5 | 24 | 98 |  |  | 25.533 |  | 3 | 97.959
B-19322 VIALE 26 | 177 | concreto 3500 psi | TORRE 2 PILOTE 09-88 | 2025-05-30 | 7/25/2025 12:00:00 AM | 56 | 24.5 | 21 | 86 |  |  | 20.667 |  | 3 | 85.714
B-19322 VIALE 26 | 177 | concreto 3500 psi | TORRE 2 PILOTE 09-88 | 2025-05-30 | 7/25/2025 12:00:00 AM | 56 | 24.5 | 20.4 | 83 |  |  | 20.667 |  | 3 | 83.265
B-19322 VIALE 26 | 177 | concreto 3500 psi | TORRE 2 PILOTE 09-88 | 2025-05-30 | 7/25/2025 12:00:00 AM | 56 | 24.5 | 20.6 | 84 |  |  | 20.667 |  | 3 | 84.082
B-19322 VIALE 26 | 203 | concreto 3500 psi | TORRE 2 PILOTE 75 | 2025-05-31 | 7/26/2025 12:00:00 AM | 56 | 24.5 | 14 | 57 |  |  | 15.4 |  | 3 | 57.143
B-19322 VIALE 26 | 203 | concreto 3500 psi | TORRE 2 PILOTE 75 | 2025-05-31 | 7/26/2025 12:00:00 AM | 56 | 24.5 | 17.5 | 71 |  |  | 15.4 |  | 3 | 71.429
B-19322 VIALE 26 | 203 | concreto 3500 psi | TORRE 2 PILOTE 75 | 2025-05-31 | 7/26/2025 12:00:00 AM | 56 | 24.5 | 14.7 | 60 |  |  | 15.4 |  | 3 | 60
B-19322 VIALE 26 | 228 | concreto 3500 psi | Torre 2 Pilote 78' | 2025-06-03 | 7/29/2025 12:00:00 AM | 56 | 24.5 | 24.7 | 101 |  |  | 24.4 |  | 3 | 100.816
B-19322 VIALE 26 | 228 | concreto 3500 psi | Torre 2 Pilote 78' | 2025-06-03 | 7/29/2025 12:00:00 AM | 56 | 24.5 | 26.5 | 108 |  |  | 24.4 |  | 3 | 108.163
B-19322 VIALE 26 | 228 | concreto 3500 psi | Torre 2 Pilote 78' | 2025-06-03 | 7/29/2025 12:00:00 AM | 56 | 24.5 | 22 | 90 |  |  | 24.4 |  | 3 | 89.796
B-19322 VIALE 26 | 228.6 | concreto 3500 psi | Torre 2 Pilote 92 | 2025-06-18 | 8/13/2025 12:00:00 AM | 56 | 24.5 | 22.7 | 93 |  |  | 25.3 |  | 3 | 92.653
B-19322 VIALE 26 | 228.6 | concreto 3500 psi | Torre 2 Pilote 92 | 2025-06-18 | 8/13/2025 12:00:00 AM | 56 | 24.5 | 24.1 | 98 |  |  | 25.3 |  | 3 | 98.367
B-19322 VIALE 26 | 228.6 | concreto 3500 psi | Torre 2 Pilote 92 | 2025-06-18 | 8/13/2025 12:00:00 AM | 56 | 24.5 | 29.1 | 118 |  |  | 25.3 |  | 3 | 118.776
B-19322 VIALE 26 | 228.6 | concreto 3500 psi | Torre 2 Pilote 95 | 2025-06-27 | 8/22/2025 12:00:00 AM | 56 | 24.5 | 22.7 | 92 |  |  | 22.333 |  | 3 | 92.653
B-19322 VIALE 26 | 228.6 | concreto 3500 psi | Torre 2 Pilote 95 | 2025-06-27 | 8/22/2025 12:00:00 AM | 56 | 24.5 | 24.1 | 98 |  |  | 22.333 |  | 3 | 98.367
B-19322 VIALE 26 | 228.6 | concreto 3500 psi | Torre 2 Pilote 95 | 2025-06-27 | 8/22/2025 12:00:00 AM | 56 | 24.5 | 20.2 | 82 |  |  | 22.333 |  | 3 | 82.449
B-19322 VIALE 26 | 228.6 | concreto 3500 psi | Torre 1 Pilote 48-06 | 2025-07-16 | 9/10/2025 12:00:00 AM | 56 | 24.5 | 25.9 | 106 |  |  | 25.933 |  | 3 | 105.714
B-19322 VIALE 26 | 228.6 | concreto 3500 psi | Torre 1 Pilote 48-06 | 2025-07-16 | 9/10/2025 12:00:00 AM | 56 | 24.5 | 27.1 | 111 |  |  | 25.933 |  | 3 | 110.612
B-19322 VIALE 26 | 228.6 | concreto 3500 psi | Torre 1 Pilote 48-06 | 2025-07-16 | 9/10/2025 12:00:00 AM | 56 | 24.5 | 24.8 | 101 |  |  | 25.933 |  | 3 | 101.224
B-19322 VIALE 26 | 203.2 | concreto 3500 psi | Torre 1 Pilote 51 | 2025-07-24 | 9/18/2025 12:00:00 AM | 56 | 24.5 | 28.4 | 116 |  |  | 27.3 |  | 3 | 115.918
B-19322 VIALE 26 | 203.2 | concreto 3500 psi | Torre 1 Pilote 51 | 2025-07-24 | 9/18/2025 12:00:00 AM | 56 | 24.5 | 24.2 | 99 |  |  | 27.3 |  | 3 | 98.776
B-19322 VIALE 26 | 203.2 | concreto 3500 psi | Torre 1 Pilote 51 | 2025-07-24 | 9/18/2025 12:00:00 AM | 56 | 24.5 | 29.3 | 120 |  |  | 27.3 |  | 3 | 119.592
B-19322 VIALE 26 | 184.15 | concreto 3500 psi | Torre 1 Pilotes 11-20 | 2025-07-24 | 9/18/2025 12:00:00 AM | 56 | 24.5 | 29.4 | 120 |  |  | 29 |  | 3 | 120
B-19322 VIALE 26 | 184.15 | concreto 3500 psi | Torre 1 Pilotes 11-20 | 2025-07-24 | 9/18/2025 12:00:00 AM | 56 | 24.5 | 27.3 | 111 |  |  | 29 |  | 3 | 111.429
B-19322 VIALE 26 | 184.15 | concreto 3500 psi | Torre 1 Pilotes 11-20 | 2025-07-24 | 9/18/2025 12:00:00 AM | 56 | 24.5 | 30.3 | 124 |  |  | 29 |  | 3 | 123.673
B-19322 VIALE 26 | 196.85 | concreto 3500 psi | Torre 1 Pilotes 102-91 | 2025-07-28 | 9/22/2025 12:00:00 AM | 56 | 24.5 | 21.3 | 87 |  |  | 18.4 |  | 3 | 86.939
B-19322 VIALE 26 | 196.85 | concreto 3500 psi | Torre 1 Pilotes 102-91 | 2025-07-28 | 9/22/2025 12:00:00 AM | 56 | 24.5 | 17.6 | 72 |  |  | 18.4 |  | 3 | 71.837
B-19322 VIALE 26 | 196.85 | concreto 3500 psi | Torre 1 Pilotes 102-91 | 2025-07-28 | 9/22/2025 12:00:00 AM | 56 | 24.5 | 16.3 | 66 |  |  | 18.4 |  | 3 | 66.531
B-19322 VIALE 26 | 215.9 | concreto 3500 psi | Torre 1 Pilote 98 | 2025-08-04 | 9/29/2025 12:00:00 AM | 56 | 24.5 | 26.2 | 107 |  |  | 25.933 |  | 3 | 106.939
B-19322 VIALE 26 | 215.9 | concreto 3500 psi | Torre 1 Pilote 98 | 2025-08-04 | 9/29/2025 12:00:00 AM | 56 | 24.5 | 24.4 | 99 |  |  | 25.933 |  | 3 | 99.592
B-19322 VIALE 26 | 215.9 | concreto 3500 psi | Torre 1 Pilote 98 | 2025-08-04 | 9/29/2025 12:00:00 AM | 56 | 24.5 | 27.2 | 111 |  |  | 25.933 |  | 3 | 111.02
B-19322 VIALE 26 | 234.95 | concreto 3500 psi | Torre 1 Pilote 68 | 2025-08-16 | 10/11/2025 12:00:00 AM | 56 | 24.5 | 23.7 | 96 |  |  | 22.1 |  | 3 | 96.735
B-19322 VIALE 26 | 234.95 | concreto 3500 psi | Torre 1 Pilote 68 | 2025-08-16 | 10/11/2025 12:00:00 AM | 56 | 24.5 | 22.6 | 92 |  |  | 22.1 |  | 3 | 92.245
B-19322 VIALE 26 | 234.95 | concreto 3500 psi | Torre 1 Pilote 68 | 2025-08-16 | 10/11/2025 12:00:00 AM | 56 | 24.5 | 20 | 82 |  |  | 22.1 |  | 3 | 81.633
B-19322 VIALE 26 | 222.25 | concreto 3500 psi | Torre 1 Pilote 88 | 2025-08-28 | 10/23/2025 12:00:00 AM | 56 | 24.5 | 20.1 | 82 |  |  | 22.433 |  | 3 | 82.041
B-19322 VIALE 26 | 222.25 | concreto 3500 psi | Torre 1 Pilote 88 | 2025-08-28 | 10/23/2025 12:00:00 AM | 56 | 24.5 | 19.6 | 80 |  |  | 22.433 |  | 3 | 80
B-19322 VIALE 26 | 222.25 | concreto 3500 psi | Torre 1 Pilote 88 | 2025-08-28 | 10/23/2025 12:00:00 AM | 56 | 24.5 | 27.6 | 113 |  |  | 22.433 |  | 3 | 112.653
B-19322 VIALE 26 | 222.25 | concreto 3500 psi | Torre 1 Pilote 34 | 2025-09-02 | 10/28/2025 12:00:00 AM | 56 | 24.5 | 29.3 | 119 |  |  | 28.5 |  | 3 | 119.592
B-19322 VIALE 26 | 222.25 | concreto 3500 psi | Torre 1 Pilote 34 | 2025-09-02 | 10/28/2025 12:00:00 AM | 56 | 24.5 | 28.1 | 115 |  |  | 28.5 |  | 3 | 114.694
B-19322 VIALE 26 | 222.25 | concreto 3500 psi | Torre 1 Pilote 34 | 2025-09-02 | 10/28/2025 12:00:00 AM | 56 | 24.5 | 28.1 | 115 |  |  | 28.5 |  | 3 | 114.694
B-19322 VIALE 26 | 222.25 | concreto 3500 psi | Torre 1 Pilote 40 | 2025-09-03 | 10/29/2025 12:00:00 AM | 56 | 24.5 | 30.6 | 125 |  |  | 29.2 |  | 3 | 124.898
B-19322 VIALE 26 | 222.25 | concreto 3500 psi | Torre 1 Pilote 40 | 2025-09-03 | 10/29/2025 12:00:00 AM | 56 | 24.5 | 29.2 | 119 |  |  | 29.2 |  | 3 | 119.184
B-19322 VIALE 26 | 222.25 | concreto 3500 psi | Torre 1 Pilote 40 | 2025-09-03 | 10/29/2025 12:00:00 AM | 56 | 24.5 | 27.8 | 113 |  |  | 29.2 |  | 3 | 113.469
B-19322 VIALE 26 | 234.95 | concreto 3500 psi | Torre 1 Pilote 32 | 2025-09-04 | 10/30/2025 12:00:00 AM | 56 | 24.5 | 19.4 | 79 |  |  | 20.467 |  | 3 | 79.184
B-19322 VIALE 26 | 234.95 | concreto 3500 psi | Torre 1 Pilote 32 | 2025-09-04 | 10/30/2025 12:00:00 AM | 56 | 24.5 | 21.3 | 87 |  |  | 20.467 |  | 3 | 86.939
B-19322 VIALE 26 | 234.95 | concreto 3500 psi | Torre 1 Pilote 32 | 2025-09-04 | 10/30/2025 12:00:00 AM | 56 | 24.5 | 20.7 | 84 |  |  | 20.467 |  | 3 | 84.49
B-19322 VIALE 26 | 209.55 | concreto 3500 psi | Torre 1 Pilote 85 | 2025-09-04 | 10/30/2025 12:00:00 AM | 56 | 24.5 | 22.5 | 92 |  |  | 23.267 |  | 3 | 91.837
B-19322 VIALE 26 | 209.55 | concreto 3500 psi | Torre 1 Pilote 85 | 2025-09-04 | 10/30/2025 12:00:00 AM | 56 | 24.5 | 24.1 | 98 |  |  | 23.267 |  | 3 | 98.367
B-19322 VIALE 26 | 209.55 | concreto 3500 psi | Torre 1 Pilote 85 | 2025-09-04 | 10/30/2025 12:00:00 AM | 56 | 24.5 | 23.2 | 95 |  |  | 23.267 |  | 3 | 94.694
B-19322 VIALE 26 | 196.85 | concreto 3500 psi | Torre 1 Pilote 87 | 2025-09-05 | 10/31/2025 12:00:00 AM | 56 | 24.5 | 31.2 | 127 |  |  | 30.733 |  | 3 | 127.347
B-19322 VIALE 26 | 196.85 | concreto 3500 psi | Torre 1 Pilote 87 | 2025-09-05 | 10/31/2025 12:00:00 AM | 56 | 24.5 | 31.5 | 128 |  |  | 30.733 |  | 3 | 128.571
B-19322 VIALE 26 | 196.85 | concreto 3500 psi | Torre 1 Pilote 87 | 2025-09-05 | 10/31/2025 12:00:00 AM | 56 | 24.5 | 29.5 | 120 |  |  | 30.733 |  | 3 | 120.408
B-19322 VIALE 26 | 215.9 | concreto 3500 psi | Torre 1 Pilote 15 | 2025-09-08 | 11/3/2025 12:00:00 AM | 56 | 24.5 | 20.5 | 84 |  |  | 20.167 |  | 3 | 83.673
B-19322 VIALE 26 | 215.9 | concreto 3500 psi | Torre 1 Pilote 15 | 2025-09-08 | 11/3/2025 12:00:00 AM | 56 | 24.5 | 18.5 | 76 |  |  | 20.167 |  | 3 | 75.51
B-19322 VIALE 26 | 215.9 | concreto 3500 psi | Torre 1 Pilote 15 | 2025-09-08 | 11/3/2025 12:00:00 AM | 56 | 24.5 | 21.5 | 88 |  |  | 20.167 |  | 3 | 87.755
B-19322 VIALE 26 | 177.8 | 3000 PSI | VO 26 EJE 10 ENTRE H y J | 2025-10-25 | 12/20/2025 12:00:00 AM | 56 | 21 | 22.3 | 106 |  |  | 22.7 |  | 3 | 106.19
B-19322 VIALE 26 | 177.8 | 3000 PSI | VO 26 EJE 10 ENTRE H y J | 2025-10-25 | 12/20/2025 12:00:00 AM | 56 | 21 | 23.2 | 111 |  |  | 22.7 |  | 3 | 110.476
B-19322 VIALE 26 | 177.8 | 3000 PSI | VO 26 EJE 10 ENTRE H y J | 2025-10-25 | 12/20/2025 12:00:00 AM | 56 | 21 | 22.6 | 108 |  |  | 22.7 |  | 3 | 107.619
B-19322 VIALE 26 | 152.4 | 3000 PSI | PLACA PISO 3 EJE 01 y 04 ENTRE A y J | 2025-12-13 | 2/7/2026 12:00:00 AM | 56 | 21 | 23.5 | 112 | PLACA | B-19322 VIALE 26_PLACA_21.0_56 | 23.633 |  | 3 | 111.905
B-19322 VIALE 26 | 152.4 | 3000 PSI | PLACA PISO 3 EJE 01 y 04 ENTRE A y J | 2025-12-13 | 2/7/2026 12:00:00 AM | 56 | 21 | 23.2 | 110 | PLACA | B-19322 VIALE 26_PLACA_21.0_56 | 23.633 |  | 3 | 110.476
B-19322 VIALE 26 | 152.4 | 3000 PSI | PLACA PISO 3 EJE 01 y 04 ENTRE A y J | 2025-12-13 | 2/7/2026 12:00:00 AM | 56 | 21 | 24.2 | 115 | PLACA | B-19322 VIALE 26_PLACA_21.0_56 | 23.633 |  | 3 | 115.238
B-19322 VIALE 26 | 228.6 | 3000 PSI | MUROS T2 P8 EJES 1 AL 3 ENTRE A Y J M=32,9A,29A,19,22,23,24 | 2026-02-23 | 4/20/2026 12:00:00 AM | 56 | 21 | 21.1 | 100 | MURO | B-19322 VIALE 26_MURO_21.0_56 | 22.233 |  | 3 | 100.476
B-19322 VIALE 26 | 177.8 | 3000 PSI | PLACA T2 P9 EJES 4 AL 6 ENTRE A Y D | 2026-02-24 | 4/21/2026 12:00:00 AM | 56 | 21 | 24.4 | 116 | PLACA | B-19322 VIALE 26_PLACA_21.0_56 | 23.4 |  | 3 | 116.19
B-19322 VIALE 26 | 177.8 | 3000 PSI | PLACA T2 P9 EJES 4 AL 6 ENTRE A Y D | 2026-02-24 | 4/21/2026 12:00:00 AM | 56 | 21 | 22.6 | 107 | PLACA | B-19322 VIALE 26_PLACA_21.0_56 | 23.4 |  | 3 | 107.619
B-19322 VIALE 26 | 177.8 | 3000 PSI | PLACA T2 P9 EJES 4 AL 6 ENTRE A Y D | 2026-02-24 | 4/21/2026 12:00:00 AM | 56 | 21 | 23.2 | 110 | PLACA | B-19322 VIALE 26_PLACA_21.0_56 | 23.4 |  | 3 | 110.476
B-19322 VIALE 26 | 228.6 | 3000 PSI | MUROS T2 P8 EJES 1 AL 3 ENTRE A Y J M=32,9A,29A,19,22,23,24 | 2026-02-23 | 4/20/2026 12:00:00 AM | 56 | 21 | 22.9 | 109 | MURO | B-19322 VIALE 26_MURO_21.0_56 | 22.233 |  | 3 | 109.048
B-19322 VIALE 26 | 228.6 | 3000 PSI | MUROS T2 P8 EJES 1 AL 3 ENTRE A Y J M=32,9A,29A,19,22,23,24 | 2026-02-23 | 4/20/2026 12:00:00 AM | 56 | 21 | 22.7 | 108 | MURO | B-19322 VIALE 26_MURO_21.0_56 | 22.233 |  | 3 | 108.095
B-19322 VIALE 26 | 152.4 | 3000 PSI | PLACA T2 PISO 13 EJES 3 AL 6 ENTRE A Y J | 2026-03-31 | 5/26/2026 12:00:00 AM | 56 | 21 | 28.5 | 136 | PLACA | B-19322 VIALE 26_PLACA_21.0_56 | 27.133 |  | 3 | 135.714
B-19322 VIALE 26 | 152.4 | 3000 PSI | PLACA T2 PISO 13 EJES 3 AL 6 ENTRE A Y J | 2026-03-31 | 5/26/2026 12:00:00 AM | 56 | 21 | 27.4 | 130 | PLACA | B-19322 VIALE 26_PLACA_21.0_56 | 27.133 |  | 3 | 130.476
B-19322 VIALE 26 | 152.4 | 3000 PSI | PLACA T2 PISO 13 EJES 3 AL 6 ENTRE A Y J | 2026-03-31 | 5/26/2026 12:00:00 AM | 56 | 21 | 25.5 | 122 | PLACA | B-19322 VIALE 26_PLACA_21.0_56 | 27.133 |  | 3 | 121.429
B-19322 VIALE 26 | 203.2 | 3000 PSI | MUROS P13 T2 EJE 12 AL 15 ENTRE A Y D M=3,4,35,36,37,38,39 | 2026-03-31 | 5/26/2026 12:00:00 AM | 56 | 21 | 28.2 | 134 | MURO | B-19322 VIALE 26_MURO_21.0_56 | 28.533 |  | 3 | 134.286
B-19322 VIALE 26 | 203.2 | 3000 PSI | MUROS P13 T2 EJE 12 AL 15 ENTRE A Y D M=3,4,35,36,37,38,39 | 2026-03-31 | 5/26/2026 12:00:00 AM | 56 | 21 | 31.4 | 149 | MURO | B-19322 VIALE 26_MURO_21.0_56 | 28.533 |  | 3 | 149.524
B-19322 VIALE 26 | 203.2 | 3000 PSI | MUROS P13 T2 EJE 12 AL 15 ENTRE A Y D M=3,4,35,36,37,38,39 | 2026-03-31 | 5/26/2026 12:00:00 AM | 56 | 21 | 26 | 124 | MURO | B-19322 VIALE 26_MURO_21.0_56 | 28.533 |  | 3 | 123.81
B-19322 VIALE 26 | 152.4 | concreto 3000 psi | Muros P12 T1 (ejes 06-07 entre A-J) | 2026-04-17 | 6/12/2026 12:00:00 AM | 56 | 21 | 25.2 | 120 | MURO | B-19322 VIALE 26_MURO_21.0_56 | 24.467 |  | 3 | 120
B-19322 VIALE 26 | 152.4 | concreto 3000 psi | Muros P12 T1 (ejes 06-07 entre A-J) | 2026-04-17 | 6/12/2026 12:00:00 AM | 56 | 21 | 24 | 114 | MURO | B-19322 VIALE 26_MURO_21.0_56 | 24.467 |  | 3 | 114.286
B-19322 VIALE 26 | 152.4 | concreto 3000 psi | Muros P12 T1 (ejes 06-07 entre A-J) | 2026-04-17 | 6/12/2026 12:00:00 AM | 56 | 21 | 24.2 | 115 | MURO | B-19322 VIALE 26_MURO_21.0_56 | 24.467 |  | 3 | 115.238
B-19322 VIALE 26 | 203 | 3500 PSI | TORRE 2 PILOTE 67 | 2025-03-02 | 4/26/2025 12:00:00 AM | 55 | 24.5 | 33.8 | 138 |  |  | 31.933 |  | 3 | 137.959
B-19322 VIALE 26 | 203 | 3500 PSI | TORRE 2 PILOTE 67 | 2025-03-02 | 4/26/2025 12:00:00 AM | 55 | 24.5 | 32.8 | 134 |  |  | 31.933 |  | 3 | 133.878
B-19322 VIALE 26 | 203 | 3500 PSI | TORRE 2 PILOTE 67 | 2025-03-02 | 4/26/2025 12:00:00 AM | 55 | 24.5 | 29.2 | 119 |  |  | 31.933 |  | 3 | 119.184
B-19322 VIALE 26 | 139.7 | 3000 PSI | ESCALERA T1 TRAMO DEL 3 A 4 | 2026-03-05 | 4/20/2026 12:00:00 AM | 46 | 21 | 24.7 | 118 |  |  | 24.8 |  | 3 | 117.619
B-19322 VIALE 26 | 139.7 | 3000 PSI | ESCALERA T1 TRAMO DEL 3 A 4 | 2026-03-05 | 4/20/2026 12:00:00 AM | 46 | 21 | 24.3 | 116 |  |  | 24.8 |  | 3 | 115.714
B-19322 VIALE 26 | 139.7 | 3000 PSI | ESCALERA T1 TRAMO DEL 3 A 4 | 2026-03-05 | 4/20/2026 12:00:00 AM | 46 | 21 | 25.4 | 121 |  |  | 24.8 |  | 3 | 120.952
B-19322 VIALE 26 | 152.4 | 3000 PSI | PLACA T1 P6EJES 08 AL 10 ENTRE A-J | 2026-02-27 | 4/14/2026 12:00:00 AM | 46 | 21 | 18.9 | 90 | PLACA | B-19322 VIALE 26_PLACA_21.0_46 | 19 |  | 3 | 90
B-19322 VIALE 26 | 152.4 | 3000 PSI | PLACA T1 P6EJES 08 AL 10 ENTRE A-J | 2026-02-27 | 4/14/2026 12:00:00 AM | 46 | 21 | 18.3 | 87 | PLACA | B-19322 VIALE 26_PLACA_21.0_46 | 19 |  | 3 | 87.143
B-19322 VIALE 26 | 152.4 | 3000 PSI | PLACA T1 P6EJES 08 AL 10 ENTRE A-J | 2026-02-27 | 4/14/2026 12:00:00 AM | 46 | 21 | 19.8 | 94 | PLACA | B-19322 VIALE 26_PLACA_21.0_46 | 19 |  | 3 | 94.286
B-19322 VIALE 26 | 203 | 3500 PSI | TORRE 2 PILOTE 67 | 2025-03-02 | 4/16/2025 12:00:00 AM | 45 | 24.5 | 30.1 | 123 |  |  | 30.867 |  | 3 | 122.857
B-19322 VIALE 26 | 203 | 3500 PSI | TORRE 2 PILOTE 67 | 2025-03-02 | 4/16/2025 12:00:00 AM | 45 | 24.5 | 31.2 | 127 |  |  | 30.867 |  | 3 | 127.347
B-19322 VIALE 26 | 203 | 3500 PSI | TORRE 2 PILOTE 67 | 2025-03-02 | 4/16/2025 12:00:00 AM | 45 | 24.5 | 31.3 | 128 |  |  | 30.867 |  | 3 | 127.755
B-19322 VIALE 26 | 177 | 3500 PSI | TORRE 2 PILOTE 63 | 2025-03-01 | 4/15/2025 12:00:00 AM | 45 | 24.5 | 28.3 | 115 |  |  | 29.367 |  | 3 | 115.51
B-19322 VIALE 26 | 177 | 3500 PSI | TORRE 2 PILOTE 63 | 2025-03-01 | 4/15/2025 12:00:00 AM | 45 | 24.5 | 30 | 122 |  |  | 29.367 |  | 3 | 122.449
B-19322 VIALE 26 | 177 | 3500 PSI | TORRE 2 PILOTE 63 | 2025-03-01 | 4/15/2025 12:00:00 AM | 45 | 24.5 | 29.8 | 122 |  |  | 29.367 |  | 3 | 121.633
B-19322 VIALE 26 | 177.8 | 3000 PSI | PLACA T2 P10 EJES 5 AL 7 ENTRE A Y J | 2026-03-04 | 4/16/2026 12:00:00 AM | 43 | 21 | 25.9 | 124 | PLACA | B-19322 VIALE 26_PLACA_21.0_43 | 25.567 |  | 3 | 123.333
B-19322 VIALE 26 | 177.8 | 3000 PSI | PLACA T2 P10 EJES 5 AL 7 ENTRE A Y J | 2026-03-04 | 4/16/2026 12:00:00 AM | 43 | 21 | 25.7 | 122 | PLACA | B-19322 VIALE 26_PLACA_21.0_43 | 25.567 |  | 3 | 122.381
B-19322 VIALE 26 | 177.8 | 3000 PSI | PLACA T2 P10 EJES 5 AL 7 ENTRE A Y J | 2026-03-04 | 4/16/2026 12:00:00 AM | 43 | 21 | 25.1 | 119 | PLACA | B-19322 VIALE 26_PLACA_21.0_43 | 25.567 |  | 3 | 119.524
B-19322 VIALE 26 | 215.9 | concreto 3500 psi | Torre 1 Pilotes 07-61 | 2025-07-22 | 9/2/2025 12:00:00 AM | 42 | 24.5 | 25.1 | 102 |  |  | 25.467 |  | 3 | 102.449
B-19322 VIALE 26 | 215.9 | concreto 3500 psi | Torre 1 Pilotes 07-61 | 2025-07-22 | 9/2/2025 12:00:00 AM | 42 | 24.5 | 25.9 | 106 |  |  | 25.467 |  | 3 | 105.714
B-19322 VIALE 26 | 215.9 | concreto 3500 psi | Torre 1 Pilotes 07-61 | 2025-07-22 | 9/2/2025 12:00:00 AM | 42 | 24.5 | 25.4 | 104 |  |  | 25.467 |  | 3 | 103.673
B-19322 VIALE 26 | 228.6 | 3000 PSI | MUROS T2 P10 EJES 12 AL 15 ENTRE A Y J M=34,35,36,38,39,40 | 2026-03-04 | 4/15/2026 12:00:00 AM | 42 | 21 | 25.1 | 119 | MURO | B-19322 VIALE 26_MURO_21.0_42 | 23.933 |  | 3 | 119.524
B-19322 VIALE 26 | 228.6 | 3000 PSI | MUROS T2 P10 EJES 12 AL 15 ENTRE A Y J M=34,35,36,38,39,40 | 2026-03-04 | 4/15/2026 12:00:00 AM | 42 | 21 | 23.1 | 110 | MURO | B-19322 VIALE 26_MURO_21.0_42 | 23.933 |  | 3 | 110
B-19322 VIALE 26 | 228.6 | 3000 PSI | MUROS T2 P10 EJES 12 AL 15 ENTRE A Y J M=34,35,36,38,39,40 | 2026-03-04 | 4/15/2026 12:00:00 AM | 42 | 21 | 23.6 | 112 | MURO | B-19322 VIALE 26_MURO_21.0_42 | 23.933 |  | 3 | 112.381
B-19322 VIALE 26 | 152.4 | 3000 PSI | PLACA T2 P10 EJES 5 AL 3 ENTRE A YJ | 2026-03-05 | 4/16/2026 12:00:00 AM | 42 | 21 | 24.2 | 115 | PLACA | B-19322 VIALE 26_PLACA_21.0_42 | 24.967 |  | 3 | 115.238
B-19322 VIALE 26 | 152.4 | 3000 PSI | PLACA T2 P10 EJES 5 AL 3 ENTRE A YJ | 2026-03-05 | 4/16/2026 12:00:00 AM | 42 | 21 | 24.9 | 119 | PLACA | B-19322 VIALE 26_PLACA_21.0_42 | 24.967 |  | 3 | 118.571
B-19322 VIALE 26 | 152.4 | 3000 PSI | PLACA T2 P10 EJES 5 AL 3 ENTRE A YJ | 2026-03-05 | 4/16/2026 12:00:00 AM | 42 | 21 | 25.8 | 123 | PLACA | B-19322 VIALE 26_PLACA_21.0_42 | 24.967 |  | 3 | 122.857
B-19322 VIALE 26 | 203.2 | 3000 PSI | MUROS T2 P10 EJES 10 Y 11 ENTRE A Y J M=29,932 | 2026-03-05 | 4/15/2026 12:00:00 AM | 41 | 21 | 23 | 110 | MURO | B-19322 VIALE 26_MURO_21.0_41 | 23.1 |  | 3 | 109.524
B-19322 VIALE 26 | 203.2 | 3000 PSI | MUROS T2 P10 EJES 10 Y 11 ENTRE A Y J M=29,932 | 2026-03-05 | 4/15/2026 12:00:00 AM | 41 | 21 | 22.7 | 108 | MURO | B-19322 VIALE 26_MURO_21.0_41 | 23.1 |  | 3 | 108.095
B-19322 VIALE 26 | 203.2 | 3000 PSI | MUROS T2 P10 EJES 10 Y 11 ENTRE A Y J M=29,932 | 2026-03-05 | 4/15/2026 12:00:00 AM | 41 | 21 | 23.6 | 113 | MURO | B-19322 VIALE 26_MURO_21.0_41 | 23.1 |  | 3 | 112.381
B-19322 VIALE 26 | 152.4 | 3000 PSI | PLACA T2 PISO 10 EJES 1 AL 3 ENTRE A Y J | 2026-03-06 | 4/16/2026 12:00:00 AM | 41 | 21 | 33.7 | 160 | PLACA | B-19322 VIALE 26_PLACA_21.0_41 | 33.767 |  | 3 | 160.476
B-19322 VIALE 26 | 152.4 | 3000 PSI | PLACA T2 PISO 10 EJES 1 AL 3 ENTRE A Y J | 2026-03-06 | 4/16/2026 12:00:00 AM | 41 | 21 | 31.7 | 151 | PLACA | B-19322 VIALE 26_PLACA_21.0_41 | 33.767 |  | 3 | 150.952
B-19322 VIALE 26 | 152.4 | 3000 PSI | PLACA T2 PISO 10 EJES 1 AL 3 ENTRE A Y J | 2026-03-06 | 4/16/2026 12:00:00 AM | 41 | 21 | 35.9 | 171 | PLACA | B-19322 VIALE 26_PLACA_21.0_41 | 33.767 |  | 3 | 170.952
B-19322 VIALE 26 | 228.6 | 3000 PSI | MUROS T1 P6 EJE 10-11 ENTRE AYJ M=22,25,9,2 | 2026-03-03 | 4/13/2026 12:00:00 AM | 41 | 21 | 24.5 | 116 | MURO | B-19322 VIALE 26_MURO_21.0_41 | 23.833 |  | 3 | 116.667
B-19322 VIALE 26 | 228.6 | 3000 PSI | MUROS T1 P6 EJE 10-11 ENTRE AYJ M=22,25,9,2 | 2026-03-03 | 4/13/2026 12:00:00 AM | 41 | 21 | 23.7 | 113 | MURO | B-19322 VIALE 26_MURO_21.0_41 | 23.833 |  | 3 | 112.857
B-19322 VIALE 26 | 228.6 | 3000 PSI | MUROS T1 P6 EJE 10-11 ENTRE AYJ M=22,25,9,2 | 2026-03-03 | 4/13/2026 12:00:00 AM | 41 | 21 | 23.3 | 111 | MURO | B-19322 VIALE 26_MURO_21.0_41 | 23.833 |  | 3 | 110.952
B-19322 VIALE 26 | 184.15 | 3000 PSI | MUROS T2 P10 EJES 6 AL 7 ENTRE A Y J M=2,31,14 | 2026-03-06 | 4/15/2026 12:00:00 AM | 40 | 21 | 32.9 | 156 | MURO | B-19322 VIALE 26_MURO_21.0_40 | 33.933 |  | 3 | 156.667
B-19322 VIALE 26 | 184.15 | 3000 PSI | MUROS T2 P10 EJES 6 AL 7 ENTRE A Y J M=2,31,14 | 2026-03-06 | 4/15/2026 12:00:00 AM | 40 | 21 | 34.7 | 165 | MURO | B-19322 VIALE 26_MURO_21.0_40 | 33.933 |  | 3 | 165.238
B-19322 VIALE 26 | 184.15 | 3000 PSI | MUROS T2 P10 EJES 6 AL 7 ENTRE A Y J M=2,31,14 | 2026-03-06 | 4/15/2026 12:00:00 AM | 40 | 21 | 34.2 | 163 | MURO | B-19322 VIALE 26_MURO_21.0_40 | 33.933 |  | 3 | 162.857
B-19322 VIALE 26 | 158.75 | 3000 PSI | PLACA T1 P7 EJES 15 AL 12 ENTREA AYJ | 2026-03-05 | 4/14/2026 12:00:00 AM | 40 | 21 | 23 | 109 | PLACA | B-19322 VIALE 26_PLACA_21.0_40 | 23.467 |  | 3 | 109.524
B-19322 VIALE 26 | 158.75 | 3000 PSI | PLACA T1 P7 EJES 15 AL 12 ENTREA AYJ | 2026-03-05 | 4/14/2026 12:00:00 AM | 40 | 21 | 24.6 | 117 | PLACA | B-19322 VIALE 26_PLACA_21.0_40 | 23.467 |  | 3 | 117.143
B-19322 VIALE 26 | 158.75 | 3000 PSI | PLACA T1 P7 EJES 15 AL 12 ENTREA AYJ | 2026-03-05 | 4/14/2026 12:00:00 AM | 40 | 21 | 22.8 | 109 | PLACA | B-19322 VIALE 26_PLACA_21.0_40 | 23.467 |  | 3 | 108.571
B-19322 VIALE 26 | 228.6 | 3000 PSI | MUROS T1 PISO 6 EJES 9Y8 ENTRE AyJ M=2,24,9,22 | 2026-03-04 | 4/13/2026 12:00:00 AM | 40 | 21 | 25.6 | 122 | MURO | B-19322 VIALE 26_MURO_21.0_40 | 26.033 |  | 3 | 121.905
B-19322 VIALE 26 | 228.6 | 3000 PSI | MUROS T1 PISO 6 EJES 9Y8 ENTRE AyJ M=2,24,9,22 | 2026-03-04 | 4/13/2026 12:00:00 AM | 40 | 21 | 26.6 | 127 | MURO | B-19322 VIALE 26_MURO_21.0_40 | 26.033 |  | 3 | 126.667
B-19322 VIALE 26 | 228.6 | 3000 PSI | MUROS T1 PISO 6 EJES 9Y8 ENTRE AyJ M=2,24,9,22 | 2026-03-04 | 4/13/2026 12:00:00 AM | 40 | 21 | 25.9 | 123 | MURO | B-19322 VIALE 26_MURO_21.0_40 | 26.033 |  | 3 | 123.333
B-19322 VIALE 26 | 177 | 3500 PSI | TORRE 2 PILOTE 63 | 2025-03-01 | 4/9/2025 12:00:00 AM | 39 | 24.5 | 12.4 | 50 |  |  | 22.867 |  | 3 | 50.612
B-19322 VIALE 26 | 177 | 3500 PSI | TORRE 2 PILOTE 63 | 2025-03-01 | 4/9/2025 12:00:00 AM | 39 | 24.5 | 28.9 | 118 |  |  | 22.867 |  | 3 | 117.959
B-19322 VIALE 26 | 177 | 3500 PSI | TORRE 2 PILOTE 63 | 2025-03-01 | 4/9/2025 12:00:00 AM | 39 | 24.5 | 27.3 | 111 |  |  | 22.867 |  | 3 | 111.429
B-19322 VIALE 26 | 203.2 | 3000 PSI | MUROS T2 P10 EJES 4-5 ENTRE A Y J M=2,31,14 | 2026-03-07 | 4/15/2026 12:00:00 AM | 39 | 21 | 34 | 162 | MURO | B-19322 VIALE 26_MURO_21.0_39 | 36.933 |  | 3 | 161.905
B-19322 VIALE 26 | 203.2 | 3000 PSI | MUROS T2 P10 EJES 4-5 ENTRE A Y J M=2,31,14 | 2026-03-07 | 4/15/2026 12:00:00 AM | 39 | 21 | 36.6 | 174 | MURO | B-19322 VIALE 26_MURO_21.0_39 | 36.933 |  | 3 | 174.286
B-19322 VIALE 26 | 203.2 | 3000 PSI | MUROS T2 P10 EJES 4-5 ENTRE A Y J M=2,31,14 | 2026-03-07 | 4/15/2026 12:00:00 AM | 39 | 21 | 40.2 | 191 | MURO | B-19322 VIALE 26_MURO_21.0_39 | 36.933 |  | 3 | 191.429
B-19322 VIALE 26 | 203.2 | 3000 PSI | MUROS T2 P10 EJE 3 A Y J M=32,9A,29A EJE 5 A Y D M=32,29,9 | 2026-03-09 | 4/17/2026 12:00:00 AM | 39 | 21 | 42.3 | 201 | MURO | B-19322 VIALE 26_MURO_21.0_39 | 40.667 |  | 3 | 201.429
B-19322 VIALE 26 | 203.2 | 3000 PSI | MUROS T2 P10 EJE 3 A Y J M=32,9A,29A EJE 5 A Y D M=32,29,9 | 2026-03-09 | 4/17/2026 12:00:00 AM | 39 | 21 | 39.7 | 189 | MURO | B-19322 VIALE 26_MURO_21.0_39 | 40.667 |  | 3 | 189.048
B-19322 VIALE 26 | 203.2 | 3000 PSI | MUROS T2 P10 EJE 3 A Y J M=32,9A,29A EJE 5 A Y D M=32,29,9 | 2026-03-09 | 4/17/2026 12:00:00 AM | 39 | 21 | 40 | 190 | MURO | B-19322 VIALE 26_MURO_21.0_39 | 40.667 |  | 3 | 190.476
B-19322 VIALE 26 | 158.75 | 3000 PSI | PLACA T1 P7 EJES 15 AL 12 ENTREA AYJ | 2026-03-05 | 4/14/2026 12:00:00 AM | 39 | 21 | 36.8 | 175 | PLACA | B-19322 VIALE 26_PLACA_21.0_39 | 37 |  | 3 | 175.238
B-19322 VIALE 26 | 158.75 | 3000 PSI | PLACA T1 P7 EJES 15 AL 12 ENTREA AYJ | 2026-03-05 | 4/14/2026 12:00:00 AM | 39 | 21 | 37.3 | 178 | PLACA | B-19322 VIALE 26_PLACA_21.0_39 | 37 |  | 3 | 177.619
B-19322 VIALE 26 | 158.75 | 3000 PSI | PLACA T1 P7 EJES 15 AL 12 ENTREA AYJ | 2026-03-05 | 4/14/2026 12:00:00 AM | 39 | 21 | 36.9 | 176 | PLACA | B-19322 VIALE 26_PLACA_21.0_39 | 37 |  | 3 | 175.714
B-19322 VIALE 26 | 241.3 | 3000 PSI | MUROS T1 P6 EJES 06 Y 07 ENTRE AYJ M=22,23,24,9,13,2,5 | 2026-03-05 | 4/13/2026 12:00:00 AM | 39 | 21 | 23.2 | 111 | MURO | B-19322 VIALE 26_MURO_21.0_39 | 23.333 |  | 3 | 110.476
B-19322 VIALE 26 | 241.3 | 3000 PSI | MUROS T1 P6 EJES 06 Y 07 ENTRE AYJ M=22,23,24,9,13,2,5 | 2026-03-05 | 4/13/2026 12:00:00 AM | 39 | 21 | 23.3 | 111 | MURO | B-19322 VIALE 26_MURO_21.0_39 | 23.333 |  | 3 | 110.952
B-19322 VIALE 26 | 241.3 | 3000 PSI | MUROS T1 P6 EJES 06 Y 07 ENTRE AYJ M=22,23,24,9,13,2,5 | 2026-03-05 | 4/13/2026 12:00:00 AM | 39 | 21 | 23.5 | 112 | MURO | B-19322 VIALE 26_MURO_21.0_39 | 23.333 |  | 3 | 111.905
B-19322 VIALE 26 | 203 | 3500 PSI | TORRE 2 PILOTE 67 | 2025-03-02 | 4/9/2025 12:00:00 AM | 38 | 24.5 | 27.8 | 113 |  |  | 26.567 |  | 3 | 113.469
B-19322 VIALE 26 | 203 | 3500 PSI | TORRE 2 PILOTE 67 | 2025-03-02 | 4/9/2025 12:00:00 AM | 38 | 24.5 | 24.6 | 100 |  |  | 26.567 |  | 3 | 100.408
B-19322 VIALE 26 | 203 | 3500 PSI | TORRE 2 PILOTE 67 | 2025-03-02 | 4/9/2025 12:00:00 AM | 38 | 24.5 | 27.3 | 111 |  |  | 26.567 |  | 3 | 111.429
B-19322 VIALE 26 | 133.35 | 3000 PSI | PLACA T2 PISO 11 EJES 12 AL 15 ENTRE A Y J ESCALERA 8 AL 9 | 2026-03-09 | 4/16/2026 12:00:00 AM | 38 | 21 | 35.4 | 169 | PLACA | B-19322 VIALE 26_PLACA_21.0_38 | 37.633 |  | 3 | 168.571
B-19322 VIALE 26 | 133.35 | 3000 PSI | PLACA T2 PISO 11 EJES 12 AL 15 ENTRE A Y J ESCALERA 8 AL 9 | 2026-03-09 | 4/16/2026 12:00:00 AM | 38 | 21 | 39.6 | 189 | PLACA | B-19322 VIALE 26_PLACA_21.0_38 | 37.633 |  | 3 | 188.571
B-19322 VIALE 26 | 133.35 | 3000 PSI | PLACA T2 PISO 11 EJES 12 AL 15 ENTRE A Y J ESCALERA 8 AL 9 | 2026-03-09 | 4/16/2026 12:00:00 AM | 38 | 21 | 37.9 | 180 | PLACA | B-19322 VIALE 26_PLACA_21.0_38 | 37.633 |  | 3 | 180.476
B-19322 VIALE 26 | 152.4 | 3000 PSI | PLACA T1 PISO 7 EJES 8-10 ENTRE AyJ | 2026-03-07 | 4/14/2026 12:00:00 AM | 38 | 21 | 42.1 | 201 | PLACA | B-19322 VIALE 26_PLACA_21.0_38 | 39.533 |  | 3 | 200.476
B-19322 VIALE 26 | 152.4 | 3000 PSI | PLACA T1 PISO 7 EJES 8-10 ENTRE AyJ | 2026-03-07 | 4/14/2026 12:00:00 AM | 38 | 21 | 38.2 | 182 | PLACA | B-19322 VIALE 26_PLACA_21.0_38 | 39.533 |  | 3 | 181.905
B-19322 VIALE 26 | 152.4 | 3000 PSI | PLACA T1 PISO 7 EJES 8-10 ENTRE AyJ | 2026-03-07 | 4/14/2026 12:00:00 AM | 38 | 21 | 38.3 | 182 | PLACA | B-19322 VIALE 26_PLACA_21.0_38 | 39.533 |  | 3 | 182.381
B-19322 VIALE 26 | 177.8 | 3000 PSI | MUROS T1 P6 EJES 4-5 ENTRE JYG M=2,23,24,22,13 | 2026-03-06 | 4/13/2026 12:00:00 AM | 38 | 21 | 38.1 | 182 | MURO | B-19322 VIALE 26_MURO_21.0_38 | 37.733 |  | 3 | 181.429
B-19322 VIALE 26 | 177.8 | 3000 PSI | MUROS T1 P6 EJES 4-5 ENTRE JYG M=2,23,24,22,13 | 2026-03-06 | 4/13/2026 12:00:00 AM | 38 | 21 | 35.8 | 171 | MURO | B-19322 VIALE 26_MURO_21.0_38 | 37.733 |  | 3 | 170.476
B-19322 VIALE 26 | 177.8 | 3000 PSI | MUROS T1 P6 EJES 4-5 ENTRE JYG M=2,23,24,22,13 | 2026-03-06 | 4/13/2026 12:00:00 AM | 38 | 21 | 39.3 | 187 | MURO | B-19322 VIALE 26_MURO_21.0_38 | 37.733 |  | 3 | 187.143
B-19322 VIALE 26 | 177.8 | 3000 PSI | PLACA T2 PISO 11 EJES 9 AL 11 ENTRE A Y J | 2026-03-10 | 4/16/2026 12:00:00 AM | 37 | 21 | 34.1 | 162 | PLACA | B-19322 VIALE 26_PLACA_21.0_37 | 33.933 |  | 3 | 162.381
B-19322 VIALE 26 | 177.8 | 3000 PSI | PLACA T2 PISO 11 EJES 9 AL 11 ENTRE A Y J | 2026-03-10 | 4/16/2026 12:00:00 AM | 37 | 21 | 35.5 | 169 | PLACA | B-19322 VIALE 26_PLACA_21.0_37 | 33.933 |  | 3 | 169.048
B-19322 VIALE 26 | 177.8 | 3000 PSI | PLACA T2 PISO 11 EJES 9 AL 11 ENTRE A Y J | 2026-03-10 | 4/16/2026 12:00:00 AM | 37 | 21 | 32.2 | 153 | PLACA | B-19322 VIALE 26_PLACA_21.0_37 | 33.933 |  | 3 | 153.333
B-19322 VIALE 26 | 203.2 | 3000 PSI | MUROS T2 P10 EJES 1 AL 2 ENTRE A Y J M=15,19,22,23,24,25 | 2026-03-10 | 4/15/2026 12:00:00 AM | 36 | 21 | 30.2 | 144 | MURO | B-19322 VIALE 26_MURO_21.0_36 | 30.433 |  | 3 | 143.81
B-19322 VIALE 26 | 203.2 | 3000 PSI | MUROS T2 P10 EJES 1 AL 2 ENTRE A Y J M=15,19,22,23,24,25 | 2026-03-10 | 4/15/2026 12:00:00 AM | 36 | 21 | 30.6 | 146 | MURO | B-19322 VIALE 26_MURO_21.0_36 | 30.433 |  | 3 | 145.714
B-19322 VIALE 26 | 203.2 | 3000 PSI | MUROS T2 P10 EJES 1 AL 2 ENTRE A Y J M=15,19,22,23,24,25 | 2026-03-10 | 4/15/2026 12:00:00 AM | 36 | 21 | 30.5 | 145 | MURO | B-19322 VIALE 26_MURO_21.0_36 | 30.433 |  | 3 | 145.238
B-19322 VIALE 26 | 177.8 | 3000 PSI | PLACA T2 PISO 11 EJES 7 AL 9 ENTRE A Y J | 2026-03-11 | 4/16/2026 12:00:00 AM | 36 | 21 | 30.9 | 147 | PLACA | B-19322 VIALE 26_PLACA_21.0_36 | 31.133 |  | 3 | 147.143
B-19322 VIALE 26 | 177.8 | 3000 PSI | PLACA T2 PISO 11 EJES 7 AL 9 ENTRE A Y J | 2026-03-11 | 4/16/2026 12:00:00 AM | 36 | 21 | 31.1 | 148 | PLACA | B-19322 VIALE 26_PLACA_21.0_36 | 31.133 |  | 3 | 148.095
B-19322 VIALE 26 | 177.8 | 3000 PSI | PLACA T2 PISO 11 EJES 7 AL 9 ENTRE A Y J | 2026-03-11 | 4/16/2026 12:00:00 AM | 36 | 21 | 31.4 | 149 | PLACA | B-19322 VIALE 26_PLACA_21.0_36 | 31.133 |  | 3 | 149.524
B-19322 VIALE 26 | 152.4 | 3000 PSI | PLACA T2 PISO 11 EJES 4 AL 7 ENTRE A Y J | 2026-03-12 | 4/16/2026 12:00:00 AM | 35 | 21 | 28.4 | 135 | PLACA | B-19322 VIALE 26_PLACA_21.0_35 | 29.133 |  | 3 | 135.238
B-19322 VIALE 26 | 152.4 | 3000 PSI | PLACA T2 PISO 11 EJES 4 AL 7 ENTRE A Y J | 2026-03-12 | 4/16/2026 12:00:00 AM | 35 | 21 | 28.2 | 134 | PLACA | B-19322 VIALE 26_PLACA_21.0_35 | 29.133 |  | 3 | 134.286
B-19322 VIALE 26 | 152.4 | 3000 PSI | PLACA T2 PISO 11 EJES 4 AL 7 ENTRE A Y J | 2026-03-12 | 4/16/2026 12:00:00 AM | 35 | 21 | 30.8 | 147 | PLACA | B-19322 VIALE 26_PLACA_21.0_35 | 29.133 |  | 3 | 146.667
B-19322 VIALE 26 | 215.9 | 3000 PSI | MUROS T2 P6 EJE 3 -GyJ M=23,21,8 EJE 1-2 AyJ M=1,18,19 | 2026-03-09 | 4/13/2026 12:00:00 AM | 35 | 21 | 30.6 | 146 | MURO | B-19322 VIALE 26_MURO_21.0_35 | 32.133 |  | 3 | 145.714
B-19322 VIALE 26 | 215.9 | 3000 PSI | MUROS T2 P6 EJE 3 -GyJ M=23,21,8 EJE 1-2 AyJ M=1,18,19 | 2026-03-09 | 4/13/2026 12:00:00 AM | 35 | 21 | 32.6 | 155 | MURO | B-19322 VIALE 26_MURO_21.0_35 | 32.133 |  | 3 | 155.238
B-19322 VIALE 26 | 215.9 | 3000 PSI | MUROS T2 P6 EJE 3 -GyJ M=23,21,8 EJE 1-2 AyJ M=1,18,19 | 2026-03-09 | 4/13/2026 12:00:00 AM | 35 | 21 | 33.2 | 158 | MURO | B-19322 VIALE 26_MURO_21.0_35 | 32.133 |  | 3 | 158.095
B-19322 VIALE 26 | 209.55 | 3000 PSI | MUROS T2 P11 EJE 11 AL 15 ENTRE J Y F M=17,18,28,27,16,1 | 2026-03-12 | 4/15/2026 12:00:00 AM | 34 | 21 | 26 | 124 | MURO | B-19322 VIALE 26_MURO_21.0_34 | 26 |  | 3 | 123.81
B-19322 VIALE 26 | 209.55 | 3000 PSI | MUROS T2 P11 EJE 11 AL 15 ENTRE J Y F M=17,18,28,27,16,1 | 2026-03-12 | 4/15/2026 12:00:00 AM | 34 | 21 | 26.8 | 128 | MURO | B-19322 VIALE 26_MURO_21.0_34 | 26 |  | 3 | 127.619
B-19322 VIALE 26 | 209.55 | 3000 PSI | MUROS T2 P11 EJE 11 AL 15 ENTRE J Y F M=17,18,28,27,16,1 | 2026-03-12 | 4/15/2026 12:00:00 AM | 34 | 21 | 25.2 | 120 | MURO | B-19322 VIALE 26_MURO_21.0_34 | 26 |  | 3 | 120
B-19322 VIALE 26 | 177.8 | 3000 PSI | PLACA T2 PISO 11 EJES 1 AL 4 ENTRE A Y J | 2026-03-13 | 4/16/2026 12:00:00 AM | 34 | 21 | 34.8 | 166 | PLACA | B-19322 VIALE 26_PLACA_21.0_34 | 34.1 |  | 3 | 165.714
B-19322 VIALE 26 | 177.8 | 3000 PSI | PLACA T2 PISO 11 EJES 1 AL 4 ENTRE A Y J | 2026-03-13 | 4/16/2026 12:00:00 AM | 34 | 21 | 33.8 | 161 | PLACA | B-19322 VIALE 26_PLACA_21.0_34 | 34.1 |  | 3 | 160.952
B-19322 VIALE 26 | 177.8 | 3000 PSI | PLACA T2 PISO 11 EJES 1 AL 4 ENTRE A Y J | 2026-03-13 | 4/16/2026 12:00:00 AM | 34 | 21 | 33.7 | 160 | PLACA | B-19322 VIALE 26_PLACA_21.0_34 | 34.1 |  | 3 | 160.476
B-19322 VIALE 26 | 152.4 | 300 PSI | PLACA T1 PISO 7 EJE 4 AL 6 ENTRE A-J | 2026-03-11 | 4/14/2026 12:00:00 AM | 34 | 21 | 39.8 | 190 | PLACA | B-19322 VIALE 26_PLACA_21.0_34 | 40.2 |  | 3 | 189.524
B-19322 VIALE 26 | 152.4 | 300 PSI | PLACA T1 PISO 7 EJE 4 AL 6 ENTRE A-J | 2026-03-11 | 4/14/2026 12:00:00 AM | 34 | 21 | 40.8 | 194 | PLACA | B-19322 VIALE 26_PLACA_21.0_34 | 40.2 |  | 3 | 194.286
B-19322 VIALE 26 | 152.4 | 300 PSI | PLACA T1 PISO 7 EJE 4 AL 6 ENTRE A-J | 2026-03-11 | 4/14/2026 12:00:00 AM | 34 | 21 | 40 | 190 | PLACA | B-19322 VIALE 26_PLACA_21.0_34 | 40.2 |  | 3 | 190.476
B-19322 VIALE 26 | 228.6 | 3000 PSI | MUROS T2 P11 EJE 11 AL 15 ENTRE A Y J M=9,29,32 | 2026-03-13 | 4/15/2026 12:00:00 AM | 33 | 21 | 26.1 | 124 | MURO | B-19322 VIALE 26_MURO_21.0_33 | 26 |  | 3 | 124.286
B-19322 VIALE 26 | 228.6 | 3000 PSI | MUROS T2 P11 EJE 11 AL 15 ENTRE A Y J M=9,29,32 | 2026-03-13 | 4/15/2026 12:00:00 AM | 33 | 21 | 26.1 | 124 | MURO | B-19322 VIALE 26_MURO_21.0_33 | 26 |  | 3 | 124.286
B-19322 VIALE 26 | 228.6 | 3000 PSI | MUROS T2 P11 EJE 11 AL 15 ENTRE A Y J M=9,29,32 | 2026-03-13 | 4/15/2026 12:00:00 AM | 33 | 21 | 25.8 | 123 | MURO | B-19322 VIALE 26_MURO_21.0_33 | 26 |  | 3 | 122.857
B-19322 VIALE 26 | 203.2 | 3000 PSI | MUROS T1 P7 EJES 15 AL 12 ENTRE AyJ M=31,32,2,10,23,25 | 2026-03-11 | 4/13/2026 12:00:00 AM | 33 | 21 | 31.9 | 152 | MURO | B-19322 VIALE 26_MURO_21.0_33 | 31.633 |  | 3 | 151.905
B-19322 VIALE 26 | 203.2 | 3000 PSI | MUROS T1 P7 EJES 15 AL 12 ENTRE AyJ M=31,32,2,10,23,25 | 2026-03-11 | 4/13/2026 12:00:00 AM | 33 | 21 | 31.9 | 152 | MURO | B-19322 VIALE 26_MURO_21.0_33 | 31.633 |  | 3 | 151.905
B-19322 VIALE 26 | 203.2 | 3000 PSI | MUROS T1 P7 EJES 15 AL 12 ENTRE AyJ M=31,32,2,10,23,25 | 2026-03-11 | 4/13/2026 12:00:00 AM | 33 | 21 | 31.1 | 148 | MURO | B-19322 VIALE 26_MURO_21.0_33 | 31.633 |  | 3 | 148.095
B-19322 VIALE 26 | 203.2 | 3000 PSI | MUROS T2 P11 EJE 9 AL 10 | 2026-03-14 | 4/15/2026 12:00:00 AM | 32 | 21 | 28.6 | 136 | MURO | B-19322 VIALE 26_MURO_21.0_32 | 29.267 |  | 3 | 136.19
B-19322 VIALE 26 | 203.2 | 3000 PSI | MUROS T2 P11 EJE 9 AL 10 | 2026-03-14 | 4/15/2026 12:00:00 AM | 32 | 21 | 29.2 | 139 | MURO | B-19322 VIALE 26_MURO_21.0_32 | 29.267 |  | 3 | 139.048
B-19322 VIALE 26 | 203.2 | 3000 PSI | MUROS T2 P11 EJE 9 AL 10 | 2026-03-14 | 4/15/2026 12:00:00 AM | 32 | 21 | 30 | 143 | MURO | B-19322 VIALE 26_MURO_21.0_32 | 29.267 |  | 3 | 142.857
B-19322 VIALE 26 | 228.6 | 3000 PSI | MUROS T1 P7 EJES 10 Y 11 ENTRE ENTRE J Y G M=23,25,2,9,22,10,12 | 2026-03-12 | 4/13/2026 12:00:00 AM | 32 | 21 | 28.1 | 134 | MURO | B-19322 VIALE 26_MURO_21.0_32 | 27.533 |  | 3 | 133.81
B-19322 VIALE 26 | 228.6 | 3000 PSI | MUROS T1 P7 EJES 10 Y 11 ENTRE ENTRE J Y G M=23,25,2,9,22,10,12 | 2026-03-12 | 4/13/2026 12:00:00 AM | 32 | 21 | 27.6 | 132 | MURO | B-19322 VIALE 26_MURO_21.0_32 | 27.533 |  | 3 | 131.429
B-19322 VIALE 26 | 228.6 | 3000 PSI | MUROS T1 P7 EJES 10 Y 11 ENTRE ENTRE J Y G M=23,25,2,9,22,10,12 | 2026-03-12 | 4/13/2026 12:00:00 AM | 32 | 21 | 26.9 | 128 | MURO | B-19322 VIALE 26_MURO_21.0_32 | 27.533 |  | 3 | 128.095
B-19322 VIALE 26 | 139.7 | 3000 PSI | PLACA T1 PISO 7 EJES C1 AL 04 ENTRE AyJ | 2026-03-12 | 4/13/2026 12:00:00 AM | 32 | 21 | 29.8 | 142 | PLACA | B-19322 VIALE 26_PLACA_21.0_32 | 30.033 |  | 3 | 141.905
B-19322 VIALE 26 | 139.7 | 3000 PSI | PLACA T1 PISO 7 EJES C1 AL 04 ENTRE AyJ | 2026-03-12 | 4/13/2026 12:00:00 AM | 32 | 21 | 30.2 | 144 | PLACA | B-19322 VIALE 26_PLACA_21.0_32 | 30.033 |  | 3 | 143.81
B-19322 VIALE 26 | 139.7 | 3000 PSI | PLACA T1 PISO 7 EJES C1 AL 04 ENTRE AyJ | 2026-03-12 | 4/13/2026 12:00:00 AM | 32 | 21 | 30.1 | 143 | PLACA | B-19322 VIALE 26_PLACA_21.0_32 | 30.033 |  | 3 | 143.333
B-19322 VIALE 26 | 0 | 1800 PSI | MORTERO GRAUTING T1 PISO 2 | 2026-03-10 | 4/11/2026 12:00:00 AM | 32 | 12.4 | 14.1 | 113 |  |  | 15.5 |  | 3 | 113.71
B-19322 VIALE 26 | 0 | 1800 PSI | MORTERO GRAUTING T1 PISO 2 | 2026-03-10 | 4/11/2026 12:00:00 AM | 32 | 12.4 | 17.3 | 139 |  |  | 15.5 |  | 3 | 139.516
B-19322 VIALE 26 | 0 | 1800 PSI | MORTERO GRAUTING T1 PISO 2 | 2026-03-10 | 4/11/2026 12:00:00 AM | 32 | 12.4 | 15.1 | 122 |  |  | 15.5 |  | 3 | 121.774
B-19322 VIALE 26 | 177.8 | 3000 PSI | PLACA T2 P12 EJE 12 AL 15 ENTRE AYJ | 2026-03-16 | 4/16/2026 12:00:00 AM | 31 | 21 | 20.6 | 98 | PLACA | B-19322 VIALE 26_PLACA_21.0_31 | 23.9 |  | 3 | 98.095
B-19322 VIALE 26 | 177.8 | 3000 PSI | PLACA T2 P12 EJE 12 AL 15 ENTRE AYJ | 2026-03-16 | 4/16/2026 12:00:00 AM | 31 | 21 | 24.6 | 117 | PLACA | B-19322 VIALE 26_PLACA_21.0_31 | 23.9 |  | 3 | 117.143
B-19322 VIALE 26 | 177.8 | 3000 PSI | PLACA T2 P12 EJE 12 AL 15 ENTRE AYJ | 2026-03-16 | 4/16/2026 12:00:00 AM | 31 | 21 | 26.5 | 126 | PLACA | B-19322 VIALE 26_PLACA_21.0_31 | 23.9 |  | 3 | 126.19
B-19322 VIALE 26 | 228.6 | 3000 PSI | MUROS T1 P7 EJES 8 Y 9 ENTRE A Y J M=2,9,22,24 | 2026-03-13 | 4/13/2026 12:00:00 AM | 31 | 21 | 29.1 | 138 | MURO | B-19322 VIALE 26_MURO_21.0_31 | 29.267 |  | 3 | 138.571
B-19322 VIALE 26 | 228.6 | 3000 PSI | MUROS T1 P7 EJES 8 Y 9 ENTRE A Y J M=2,9,22,24 | 2026-03-13 | 4/13/2026 12:00:00 AM | 31 | 21 | 27.9 | 133 | MURO | B-19322 VIALE 26_MURO_21.0_31 | 29.267 |  | 3 | 132.857
B-19322 VIALE 26 | 228.6 | 3000 PSI | MUROS T1 P7 EJES 8 Y 9 ENTRE A Y J M=2,9,22,24 | 2026-03-13 | 4/13/2026 12:00:00 AM | 31 | 21 | 30.8 | 146 | MURO | B-19322 VIALE 26_MURO_21.0_31 | 29.267 |  | 3 | 146.667
B-19322 VIALE 26 | 177.8 | 3000 PSI | PLACA T2 PISO 12 EJES 10 AL 12 ENTRE AYJ | 2026-03-17 | 4/16/2026 12:00:00 AM | 30 | 21 | 28.6 | 136 | PLACA | B-19322 VIALE 26_PLACA_21.0_30 | 27.7 |  | 3 | 136.19
B-19322 VIALE 26 | 177.8 | 3000 PSI | PLACA T2 PISO 12 EJES 10 AL 12 ENTRE AYJ | 2026-03-17 | 4/16/2026 12:00:00 AM | 30 | 21 | 28.5 | 136 | PLACA | B-19322 VIALE 26_PLACA_21.0_30 | 27.7 |  | 3 | 135.714
B-19322 VIALE 26 | 177.8 | 3000 PSI | PLACA T2 PISO 12 EJES 10 AL 12 ENTRE AYJ | 2026-03-17 | 4/16/2026 12:00:00 AM | 30 | 21 | 26 | 124 | PLACA | B-19322 VIALE 26_PLACA_21.0_30 | 27.7 |  | 3 | 123.81
B-19322 VIALE 26 | 203.2 | 3000 PSI | MUROS T2 P11 EJES 6 AL 7 ENTRE AYJ M=2,31,14 | 2026-03-16 | 4/15/2026 12:00:00 AM | 30 | 21 | 26.2 | 125 | MURO | B-19322 VIALE 26_MURO_21.0_30 | 25.733 |  | 3 | 124.762
B-19322 VIALE 26 | 203.2 | 3000 PSI | MUROS T2 P11 EJES 6 AL 7 ENTRE AYJ M=2,31,14 | 2026-03-16 | 4/15/2026 12:00:00 AM | 30 | 21 | 26.9 | 128 | MURO | B-19322 VIALE 26_MURO_21.0_30 | 25.733 |  | 3 | 128.095
B-19322 VIALE 26 | 203.2 | 3000 PSI | MUROS T2 P11 EJES 6 AL 7 ENTRE AYJ M=2,31,14 | 2026-03-16 | 4/15/2026 12:00:00 AM | 30 | 21 | 24.1 | 115 | MURO | B-19322 VIALE 26_MURO_21.0_30 | 25.733 |  | 3 | 114.762
B-19322 VIALE 26 | 228.6 | 3000 PSI | MUROS T1 P7 EJES 6 Y 7 ENTRE J Y G M=2,9,22,13,23,24,5 | 2026-03-14 | 4/13/2026 12:00:00 AM | 30 | 21 | 16.3 | 78 | MURO | B-19322 VIALE 26_MURO_21.0_30 | 22.9 |  | 3 | 77.619
B-19322 VIALE 26 | 228.6 | 3000 PSI | MUROS T1 P7 EJES 6 Y 7 ENTRE J Y G M=2,9,22,13,23,24,5 | 2026-03-14 | 4/13/2026 12:00:00 AM | 30 | 21 | 26 | 124 | MURO | B-19322 VIALE 26_MURO_21.0_30 | 22.9 |  | 3 | 123.81
B-19322 VIALE 26 | 228.6 | 3000 PSI | MUROS T1 P7 EJES 6 Y 7 ENTRE J Y G M=2,9,22,13,23,24,5 | 2026-03-14 | 4/13/2026 12:00:00 AM | 30 | 21 | 26.4 | 126 | MURO | B-19322 VIALE 26_MURO_21.0_30 | 22.9 |  | 3 | 125.714
B-19322 VIALE 26 | 177.8 | 3000 PSI | TAPA TANQUE RCI | 2026-03-21 | 4/20/2026 12:00:00 AM | 30 | 21 | 23 | 110 |  |  | 22.8 |  | 3 | 109.524
B-19322 VIALE 26 | 177.8 | 3000 PSI | TAPA TANQUE RCI | 2026-03-21 | 4/20/2026 12:00:00 AM | 30 | 21 | 21.8 | 104 |  |  | 22.8 |  | 3 | 103.81
B-19322 VIALE 26 | 177.8 | 3000 PSI | TAPA TANQUE RCI | 2026-03-21 | 4/20/2026 12:00:00 AM | 30 | 21 | 23.6 | 112 |  |  | 22.8 |  | 3 | 112.381
B-19322 VIALE 26 | 139.7 | 3000 PSI | PLACA T1 P8 EJES 12 AL 15 ENTRE AyJ | 2026-03-14 | 4/13/2026 12:00:00 AM | 30 | 21 | 31.6 | 150 | PLACA | B-19322 VIALE 26_PLACA_21.0_30 | 32.2 |  | 3 | 150.476
B-19322 VIALE 26 | 139.7 | 3000 PSI | PLACA T1 P8 EJES 12 AL 15 ENTRE AyJ | 2026-03-14 | 4/13/2026 12:00:00 AM | 30 | 21 | 32.7 | 156 | PLACA | B-19322 VIALE 26_PLACA_21.0_30 | 32.2 |  | 3 | 155.714
B-19322 VIALE 26 | 139.7 | 3000 PSI | PLACA T1 P8 EJES 12 AL 15 ENTRE AyJ | 2026-03-14 | 4/13/2026 12:00:00 AM | 30 | 21 | 32.3 | 154 | PLACA | B-19322 VIALE 26_PLACA_21.0_30 | 32.2 |  | 3 | 153.81
B-19322 VIALE 26 | 209.6 | 4000 PSI | MURO PISO 2 EJE 12 ENTRE A y D M-14-31-02 | 2025-11-27 | 12/26/2025 12:00:00 AM | 29 | 28 | 36.3 | 130 | MURO | B-19322 VIALE 26_MURO_28.0_29 | 33.6 |  | 3 | 129.643
B-19322 VIALE 26 | 209.6 | 4000 PSI | MURO PISO 2 EJE 12 ENTRE A y D M-14-31-02 | 2025-11-27 | 12/26/2025 12:00:00 AM | 29 | 28 | 32.9 | 117 | MURO | B-19322 VIALE 26_MURO_28.0_29 | 33.6 |  | 3 | 117.5
B-19322 VIALE 26 | 209.6 | 4000 PSI | MURO PISO 2 EJE 12 ENTRE A y D M-14-31-02 | 2025-11-27 | 12/26/2025 12:00:00 AM | 29 | 28 | 31.6 | 113 | MURO | B-19322 VIALE 26_MURO_28.0_29 | 33.6 |  | 3 | 112.857
B-19322 VIALE 26 | 203.2 | 3000 PSI | MUROS P11 T2 EJE 1AL5 ENTRE AYJ M=2,31,14 | 2026-03-17 | 4/15/2026 12:00:00 AM | 29 | 21 | 27.8 | 132 | MURO | B-19322 VIALE 26_MURO_21.0_29 | 28.067 |  | 3 | 132.381
B-19322 VIALE 26 | 203.2 | 3000 PSI | MUROS P11 T2 EJE 1AL5 ENTRE AYJ M=2,31,14 | 2026-03-17 | 4/15/2026 12:00:00 AM | 29 | 21 | 27.6 | 132 | MURO | B-19322 VIALE 26_MURO_21.0_29 | 28.067 |  | 3 | 131.429
B-19322 VIALE 26 | 203.2 | 3000 PSI | MUROS P11 T2 EJE 1AL5 ENTRE AYJ M=2,31,14 | 2026-03-17 | 4/15/2026 12:00:00 AM | 29 | 21 | 28.8 | 137 | MURO | B-19322 VIALE 26_MURO_21.0_29 | 28.067 |  | 3 | 137.143
B-19322 VIALE 26 | 228.6 | 3000 PSI | MUROS T1 P8 EJES 1 Y 2 ENTRE A Y J M=1,18,19,12,14,15,17 | 2026-03-29 | 4/27/2026 12:00:00 AM | 29 | 21 | 30.1 | 144 | MURO | B-19322 VIALE 26_MURO_21.0_29 | 29.5 |  | 3 | 143.333
B-19322 VIALE 26 | 228.6 | 3000 PSI | MUROS T1 P8 EJES 1 Y 2 ENTRE A Y J M=1,18,19,12,14,15,17 | 2026-03-29 | 4/27/2026 12:00:00 AM | 29 | 21 | 29.1 | 138 | MURO | B-19322 VIALE 26_MURO_21.0_29 | 29.5 |  | 3 | 138.571
B-19322 VIALE 26 | 228.6 | 3000 PSI | MUROS T1 P8 EJES 1 Y 2 ENTRE A Y J M=1,18,19,12,14,15,17 | 2026-03-29 | 4/27/2026 12:00:00 AM | 29 | 21 | 29.3 | 139 | MURO | B-19322 VIALE 26_MURO_21.0_29 | 29.5 |  | 3 | 139.524
B-19322 VIALE 26 | 0 | 4000 PSI | TANQUE AGUAS LLUVIAS | 2025-05-13 | 6/10/2025 12:00:00 AM | 28 | 28 | 42.5 | 152 |  |  | 44.767 |  | 3 | 151.786
B-19322 VIALE 26 | 0 | 4000 PSI | TANQUE AGUAS LLUVIAS | 2025-05-13 | 6/10/2025 12:00:00 AM | 28 | 28 | 42.6 | 152 |  |  | 44.767 |  | 3 | 152.143
B-19322 VIALE 26 | 0 | 4000 PSI | TANQUE AGUAS LLUVIAS | 2025-05-13 | 6/10/2025 12:00:00 AM | 28 | 28 | 49.2 | 176 |  |  | 44.767 |  | 3 | 175.714
B-19322 VIALE 26 | 177 | 4000 PSI | TANQUE POTABLE-CONCRETO FIBRA POLIPROPILENIO | 2025-06-11 | 7/9/2025 12:00:00 AM | 28 | 28 | 49.3 | 176 |  |  | 48.583 |  | 6 | 176.071
B-19322 VIALE 26 | 177 | 4000 PSI | TANQUE POTABLE-CONCRETO FIBRA POLIPROPILENIO | 2025-06-11 | 7/9/2025 12:00:00 AM | 28 | 28 | 46.1 | 164 |  |  | 48.583 |  | 6 | 164.643
B-19322 VIALE 26 | 177 | 4000 PSI | TANQUE POTABLE-CONCRETO FIBRA POLIPROPILENIO | 2025-06-11 | 7/9/2025 12:00:00 AM | 28 | 28 | 47.5 | 170 |  |  | 48.583 |  | 6 | 169.643
B-19322 VIALE 26 | 177 | 4000 PSI | TANQUE POTABLE- CONCRETO FIBRA POLIPROPILENIO | 2025-06-11 | 7/9/2025 12:00:00 AM | 28 | 28 | 50.8 | 182 |  |  | 52.5 | 48.617 | 3 | 181.429
B-19322 VIALE 26 | 177 | 4000 PSI | TANQUE POTABLE- CONCRETO FIBRA POLIPROPILENIO | 2025-06-11 | 7/9/2025 12:00:00 AM | 28 | 28 | 53.2 | 190 |  |  | 52.5 | 48.617 | 3 | 190
B-19322 VIALE 26 | 177 | 4000 PSI | TANQUE POTABLE- CONCRETO FIBRA POLIPROPILENIO | 2025-06-11 | 7/9/2025 12:00:00 AM | 28 | 28 | 53.5 | 191 |  |  | 52.5 | 48.617 | 3 | 191.071
B-19322 VIALE 26 | 177 | 4000 PSI | TANQUE POTABLE-CONCRETO FIBRA POLIPROPILENIO | 2025-06-11 | 7/9/2025 12:00:00 AM | 28 | 28 | 50.4 | 180 |  |  | 48.583 | 49.889 | 6 | 180
B-19322 VIALE 26 | 177 | 4000 PSI | TANQUE POTABLE-CONCRETO FIBRA POLIPROPILENIO | 2025-06-11 | 7/9/2025 12:00:00 AM | 28 | 28 | 49.7 | 177 |  |  | 48.583 | 49.889 | 6 | 177.5
B-19322 VIALE 26 | 177 | 4000 PSI | TANQUE POTABLE-CONCRETO FIBRA POLIPROPILENIO | 2025-06-11 | 7/9/2025 12:00:00 AM | 28 | 28 | 48.5 | 173 |  |  | 48.583 | 49.889 | 6 | 173.214
B-19322 VIALE 26 | 152 | 4000 PSI | TAPA TANQUE LLUVIAS | 2025-06-19 | 7/17/2025 12:00:00 AM | 28 | 28 | 45.5 | 162 |  |  | 43.967 | 48.35 | 3 | 162.5
B-19322 VIALE 26 | 152 | 4000 PSI | TAPA TANQUE LLUVIAS | 2025-06-19 | 7/17/2025 12:00:00 AM | 28 | 28 | 43.5 | 155 |  |  | 43.967 | 48.35 | 3 | 155.357
B-19322 VIALE 26 | 152 | 4000 PSI | TAPA TANQUE LLUVIAS | 2025-06-19 | 7/17/2025 12:00:00 AM | 28 | 28 | 42.9 | 153 |  |  | 43.967 | 48.35 | 3 | 153.214
B-19322 VIALE 26 | 241.3 | 4000 PSI | TORRE 2 MUROS 32,29,10 DEL EJE 13 | 2025-11-11 | 12/9/2025 12:00:00 AM | 28 | 28 | 37.6 | 134 | MURO | B-19322 VIALE 26_MURO_28.0_28 | 38.133 | 43.561 | 3 | 134.286
B-19322 VIALE 26 | 241.3 | 4000 PSI | TORRE 2 MUROS 32,29,10 DEL EJE 13 | 2025-11-11 | 12/9/2025 12:00:00 AM | 28 | 28 | 39.1 | 140 | MURO | B-19322 VIALE 26_MURO_28.0_28 | 38.133 | 43.561 | 3 | 139.643
B-19322 VIALE 26 | 241.3 | 4000 PSI | TORRE 2 MUROS 32,29,10 DEL EJE 13 | 2025-11-11 | 12/9/2025 12:00:00 AM | 28 | 28 | 37.7 | 135 | MURO | B-19322 VIALE 26_MURO_28.0_28 | 38.133 | 43.561 | 3 | 134.643
B-19322 VIALE 26 | 228.6 | 4000 PSI | MURO 19,22,24,07 DEL EJE 01 CON B | 2025-11-10 | 12/8/2025 12:00:00 AM | 28 | 28 | 45 | 161 | MURO | B-19322 VIALE 26_MURO_28.0_28 | 44.5 | 42.2 | 3 | 160.714
B-19322 VIALE 26 | 228.6 | 4000 PSI | MURO 19,22,24,07 DEL EJE 01 CON B | 2025-11-10 | 12/8/2025 12:00:00 AM | 28 | 28 | 44.6 | 159 | MURO | B-19322 VIALE 26_MURO_28.0_28 | 44.5 | 42.2 | 3 | 159.286
B-19322 VIALE 26 | 228.6 | 4000 PSI | MURO 19,22,24,07 DEL EJE 01 CON B | 2025-11-10 | 12/8/2025 12:00:00 AM | 28 | 28 | 43.9 | 157 | MURO | B-19322 VIALE 26_MURO_28.0_28 | 44.5 | 42.2 | 3 | 156.786
B-19322 VIALE 26 | 234.95 | 4000 PSI | MUROS T2PISO 1 32, 09, 29 EJE 11 | 2025-11-13 | 12/11/2025 12:00:00 AM | 28 | 28 | 38.5 | 138 | MURO | B-19322 VIALE 26_MURO_28.0_28 | 37.967 | 40.2 | 3 | 137.5
B-19322 VIALE 26 | 234.95 | 4000 PSI | MUROS T2PISO 1 32, 09, 29 EJE 11 | 2025-11-13 | 12/11/2025 12:00:00 AM | 28 | 28 | 37.6 | 134 | MURO | B-19322 VIALE 26_MURO_28.0_28 | 37.967 | 40.2 | 3 | 134.286
B-19322 VIALE 26 | 234.95 | 4000 PSI | MUROS T2PISO 1 32, 09, 29 EJE 11 | 2025-11-13 | 12/11/2025 12:00:00 AM | 28 | 28 | 37.8 | 135 | MURO | B-19322 VIALE 26_MURO_28.0_28 | 37.967 | 40.2 | 3 | 135
B-19322 VIALE 26 | 222.25 | 4000 PSI | MUROS T2 PISO 1 02, 31, 14 EJE 12 | 2025-11-13 | 12/11/2025 12:00:00 AM | 28 | 28 | 37.4 | 134 | MURO | B-19322 VIALE 26_MURO_28.0_28 | 36.9 | 39.789 | 3 | 133.571
B-19322 VIALE 26 | 222.25 | 4000 PSI | MUROS T2 PISO 1 02, 31, 14 EJE 12 | 2025-11-13 | 12/11/2025 12:00:00 AM | 28 | 28 | 36.2 | 129 | MURO | B-19322 VIALE 26_MURO_28.0_28 | 36.9 | 39.789 | 3 | 129.286
B-19322 VIALE 26 | 222.25 | 4000 PSI | MUROS T2 PISO 1 02, 31, 14 EJE 12 | 2025-11-13 | 12/11/2025 12:00:00 AM | 28 | 28 | 37.1 | 133 | MURO | B-19322 VIALE 26_MURO_28.0_28 | 36.9 | 39.789 | 3 | 132.5
B-19322 VIALE 26 | 241.3 | 4000 PSI | MUROS PISO 1 32,09,29 EJE 07 ENTRE A Y J | 2025-11-19 | 12/17/2025 12:00:00 AM | 28 | 28 | 35.1 | 125 | MURO | B-19322 VIALE 26_MURO_28.0_28 | 34.233 | 36.367 | 3 | 125.357
B-19322 VIALE 26 | 241.3 | 4000 PSI | MUROS PISO 1 32,09,29 EJE 07 ENTRE A Y J | 2025-11-19 | 12/17/2025 12:00:00 AM | 28 | 28 | 34.9 | 125 | MURO | B-19322 VIALE 26_MURO_28.0_28 | 34.233 | 36.367 | 3 | 124.643
B-19322 VIALE 26 | 241.3 | 4000 PSI | MUROS PISO 1 32,09,29 EJE 07 ENTRE A Y J | 2025-11-19 | 12/17/2025 12:00:00 AM | 28 | 28 | 32.7 | 117 | MURO | B-19322 VIALE 26_MURO_28.0_28 | 34.233 | 36.367 | 3 | 116.786
B-19322 VIALE 26 | 241.3 | 4000 PSI | PISO 1 MUROS 14, 31, 02 EJE 06 | 2025-11-18 | 12/16/2025 12:00:00 AM | 28 | 28 | 35.8 | 128 | MURO | B-19322 VIALE 26_MURO_28.0_28 | 36.833 | 35.989 | 3 | 127.857
B-19322 VIALE 26 | 241.3 | 4000 PSI | PISO 1 MUROS 14, 31, 02 EJE 06 | 2025-11-18 | 12/16/2025 12:00:00 AM | 28 | 28 | 37.9 | 135 | MURO | B-19322 VIALE 26_MURO_28.0_28 | 36.833 | 35.989 | 3 | 135.357
B-19322 VIALE 26 | 241.3 | 4000 PSI | PISO 1 MUROS 14, 31, 02 EJE 06 | 2025-11-18 | 12/16/2025 12:00:00 AM | 28 | 28 | 36.8 | 132 | MURO | B-19322 VIALE 26_MURO_28.0_28 | 36.833 | 35.989 | 3 | 131.429
B-19322 VIALE 26 | 228.6 | 4000 PSI | PISO 1 MUROS 32,09, 29 EJE 09 | 2025-11-18 | 12/16/2025 12:00:00 AM | 28 | 28 | 34.1 | 122 | MURO | B-19322 VIALE 26_MURO_28.0_28 | 35.4 | 35.489 | 3 | 121.786
B-19322 VIALE 26 | 228.6 | 4000 PSI | PISO 1 MUROS 32,09, 29 EJE 09 | 2025-11-18 | 12/16/2025 12:00:00 AM | 28 | 28 | 36.6 | 131 | MURO | B-19322 VIALE 26_MURO_28.0_28 | 35.4 | 35.489 | 3 | 130.714
B-19322 VIALE 26 | 228.6 | 4000 PSI | PISO 1 MUROS 32,09, 29 EJE 09 | 2025-11-18 | 12/16/2025 12:00:00 AM | 28 | 28 | 35.5 | 127 | MURO | B-19322 VIALE 26_MURO_28.0_28 | 35.4 | 35.489 | 3 | 126.786
B-19322 VIALE 26 | 234.95 | 4000 PSI | MUROS 14,31,02 EJE 04 ENTRE J Y F | 2025-11-10 | 12/8/2025 12:00:00 AM | 28 | 28 | 39.5 | 141 | MURO | B-19322 VIALE 26_MURO_28.0_28 | 37.767 | 36.667 | 3 | 141.071
B-19322 VIALE 26 | 234.95 | 4000 PSI | MUROS 14,31,02 EJE 04 ENTRE J Y F | 2025-11-10 | 12/8/2025 12:00:00 AM | 28 | 28 | 35.9 | 128 | MURO | B-19322 VIALE 26_MURO_28.0_28 | 37.767 | 36.667 | 3 | 128.214
B-19322 VIALE 26 | 234.95 | 4000 PSI | MUROS 14,31,02 EJE 04 ENTRE J Y F | 2025-11-10 | 12/8/2025 12:00:00 AM | 28 | 28 | 37.9 | 135 | MURO | B-19322 VIALE 26_MURO_28.0_28 | 37.767 | 36.667 | 3 | 135.357
B-19322 VIALE 26 | 228.6 | 4000 PSI | MUROS PISO 1 T2 EJE 06 M 31, 02, 14 ENTRE A y D | 2025-11-21 | 12/19/2025 12:00:00 AM | 28 | 28 | 29.2 | 104 | MURO | B-19322 VIALE 26_MURO_28.0_28 | 30.433 | 34.533 | 3 | 104.286
B-19322 VIALE 26 | 228.6 | 4000 PSI | MUROS PISO 1 T2 EJE 06 M 31, 02, 14 ENTRE A y D | 2025-11-21 | 12/19/2025 12:00:00 AM | 28 | 28 | 29.5 | 105 | MURO | B-19322 VIALE 26_MURO_28.0_28 | 30.433 | 34.533 | 3 | 105.357
B-19322 VIALE 26 | 228.6 | 4000 PSI | MUROS PISO 1 T2 EJE 06 M 31, 02, 14 ENTRE A y D | 2025-11-21 | 12/19/2025 12:00:00 AM | 28 | 28 | 32.6 | 116 | MURO | B-19322 VIALE 26_MURO_28.0_28 | 30.433 | 34.533 | 3 | 116.429
B-19322 VIALE 26 | 228.6 | 4000 PSI | MURO PISO 2 EJE 15 ENTRE J y D M-16-27-01 | 2025-11-27 | 12/25/2025 12:00:00 AM | 28 | 28 | 37.4 | 134 | MURO | B-19322 VIALE 26_MURO_28.0_28 | 35.7 | 34.633 | 3 | 133.571
B-19322 VIALE 26 | 228.6 | 4000 PSI | MURO PISO 2 EJE 15 ENTRE J y D M-16-27-01 | 2025-11-27 | 12/25/2025 12:00:00 AM | 28 | 28 | 34.7 | 124 | MURO | B-19322 VIALE 26_MURO_28.0_28 | 35.7 | 34.633 | 3 | 123.929
B-19322 VIALE 26 | 228.6 | 4000 PSI | MURO PISO 2 EJE 15 ENTRE J y D M-16-27-01 | 2025-11-27 | 12/25/2025 12:00:00 AM | 28 | 28 | 35 | 125 | MURO | B-19322 VIALE 26_MURO_28.0_28 | 35.7 | 34.633 | 3 | 125
B-19322 VIALE 26 | 228.6 | 4000 PSI | MUROS PISO 2 EJE 11 ENTRE AYJ M=32.09.29 | 2025-11-28 | 12/26/2025 12:00:00 AM | 28 | 28 | 33.8 | 121 | MURO | B-19322 VIALE 26_MURO_28.0_28 | 32.433 | 32.855 | 3 | 120.714
B-19322 VIALE 26 | 228.6 | 4000 PSI | MUROS PISO 2 EJE 11 ENTRE AYJ M=32.09.29 | 2025-11-28 | 12/26/2025 12:00:00 AM | 28 | 28 | 31.5 | 112 | MURO | B-19322 VIALE 26_MURO_28.0_28 | 32.433 | 32.855 | 3 | 112.5
B-19322 VIALE 26 | 228.6 | 4000 PSI | MUROS PISO 2 EJE 11 ENTRE AYJ M=32.09.29 | 2025-11-28 | 12/26/2025 12:00:00 AM | 28 | 28 | 32 | 114 | MURO | B-19322 VIALE 26_MURO_28.0_28 | 32.433 | 32.855 | 3 | 114.286
B-19322 VIALE 26 | 209.55 | 4000 PSI | MUROS PISO 2 EJE 06 y 07 ENTRE A y J M=31-32-14-09-29 | 2025-12-01 | 12/29/2025 12:00:00 AM | 28 | 28 | 33.7 | 120 | MURO | B-19322 VIALE 26_MURO_28.0_28 | 35.133 | 34.422 | 3 | 120.357
B-19322 VIALE 26 | 209.55 | 4000 PSI | MUROS PISO 2 EJE 06 y 07 ENTRE A y J M=31-32-14-09-29 | 2025-12-01 | 12/29/2025 12:00:00 AM | 28 | 28 | 35.4 | 126 | MURO | B-19322 VIALE 26_MURO_28.0_28 | 35.133 | 34.422 | 3 | 126.429
B-19322 VIALE 26 | 209.55 | 4000 PSI | MUROS PISO 2 EJE 06 y 07 ENTRE A y J M=31-32-14-09-29 | 2025-12-01 | 12/29/2025 12:00:00 AM | 28 | 28 | 36.3 | 130 | MURO | B-19322 VIALE 26_MURO_28.0_28 | 35.133 | 34.422 | 3 | 129.643
B-19322 VIALE 26 | 203.2 | 4000 PSI | MUROS PISO 2 EJE 06 y 07 ENTRE A y J M-31-14-02 | 2025-12-02 | 12/30/2025 12:00:00 AM | 28 | 28 | 34.7 | 124 | MURO | B-19322 VIALE 26_MURO_28.0_28 | 34.633 | 34.066 | 3 | 123.929
B-19322 VIALE 26 | 203.2 | 4000 PSI | MUROS PISO 2 EJE 06 y 07 ENTRE A y J M-31-14-02 | 2025-12-02 | 12/30/2025 12:00:00 AM | 28 | 28 | 35.1 | 125 | MURO | B-19322 VIALE 26_MURO_28.0_28 | 34.633 | 34.066 | 3 | 125.357
B-19322 VIALE 26 | 203.2 | 4000 PSI | MUROS PISO 2 EJE 06 y 07 ENTRE A y J M-31-14-02 | 2025-12-02 | 12/30/2025 12:00:00 AM | 28 | 28 | 34.1 | 122 | MURO | B-19322 VIALE 26_MURO_28.0_28 | 34.633 | 34.066 | 3 | 121.786
B-19322 VIALE 26 | 241.3 | 4000 PSI | MUROS PISO 2 EJE 04 y 05 ENTRE A y J M= 32-29-09 | 2025-12-03 | 12/31/2025 12:00:00 AM | 28 | 28 | 34.8 | 124 | MURO | B-19322 VIALE 26_MURO_28.0_28 | 35.267 | 35.011 | 3 | 124.286
B-19322 VIALE 26 | 241.3 | 4000 PSI | MUROS PISO 2 EJE 04 y 05 ENTRE A y J M= 32-29-09 | 2025-12-03 | 12/31/2025 12:00:00 AM | 28 | 28 | 35 | 125 | MURO | B-19322 VIALE 26_MURO_28.0_28 | 35.267 | 35.011 | 3 | 125
B-19322 VIALE 26 | 241.3 | 4000 PSI | MUROS PISO 2 EJE 04 y 05 ENTRE A y J M= 32-29-09 | 2025-12-03 | 12/31/2025 12:00:00 AM | 28 | 28 | 36 | 129 | MURO | B-19322 VIALE 26_MURO_28.0_28 | 35.267 | 35.011 | 3 | 128.571
B-19322 VIALE 26 | 203.2 | 4000 PSI | MUROS PISO 3 EJE 10 Y 11 ENTERE A y J M=14,31,02 | 2025-12-11 | 1/8/2026 12:00:00 AM | 28 | 28 | 34.1 | 122 | MURO | B-19322 VIALE 26_MURO_28.0_28 | 34.433 | 34.778 | 3 | 121.786
B-19322 VIALE 26 | 203.2 | 4000 PSI | MUROS PISO 3 EJE 10 Y 11 ENTERE A y J M=14,31,02 | 2025-12-11 | 1/8/2026 12:00:00 AM | 28 | 28 | 34.9 | 124 | MURO | B-19322 VIALE 26_MURO_28.0_28 | 34.433 | 34.778 | 3 | 124.643
B-19322 VIALE 26 | 203.2 | 4000 PSI | MUROS PISO 3 EJE 10 Y 11 ENTERE A y J M=14,31,02 | 2025-12-11 | 1/8/2026 12:00:00 AM | 28 | 28 | 34.3 | 122 | MURO | B-19322 VIALE 26_MURO_28.0_28 | 34.433 | 34.778 | 3 | 122.5
B-19322 VIALE 26 | 203.2 | 4000 PSI | MUROS T2 PISO 3 EJE 12 ENTRE J y E M= | 2025-12-10 | 1/7/2026 12:00:00 AM | 28 | 28 | 29.1 | 104 | MURO | B-19322 VIALE 26_MURO_28.0_28 | 29.5 | 33.067 | 3 | 103.929
B-19322 VIALE 26 | 203.2 | 4000 PSI | MUROS T2 PISO 3 EJE 12 ENTRE J y E M= | 2025-12-10 | 1/7/2026 12:00:00 AM | 28 | 28 | 30 | 107 | MURO | B-19322 VIALE 26_MURO_28.0_28 | 29.5 | 33.067 | 3 | 107.143
B-19322 VIALE 26 | 203.2 | 4000 PSI | MUROS T2 PISO 3 EJE 12 ENTRE J y E M= | 2025-12-10 | 1/7/2026 12:00:00 AM | 28 | 28 | 29.4 | 105 | MURO | B-19322 VIALE 26_MURO_28.0_28 | 29.5 | 33.067 | 3 | 105
B-19322 VIALE 26 | 266.7 | 4000 PSI | PRUEBA | 2025-12-12 | 1/9/2026 12:00:00 AM | 28 | 28 | 34.3 | 122 |  |  | 35.833 | 33.255 | 3 | 122.5
B-19322 VIALE 26 | 266.7 | 4000 PSI | PRUEBA | 2025-12-12 | 1/9/2026 12:00:00 AM | 28 | 28 | 36.5 | 130 |  |  | 35.833 | 33.255 | 3 | 130.357
B-19322 VIALE 26 | 266.7 | 4000 PSI | PRUEBA | 2025-12-12 | 1/9/2026 12:00:00 AM | 28 | 28 | 36.7 | 131 |  |  | 35.833 | 33.255 | 3 | 131.071
B-19322 VIALE 26 | 209.55 | 4000 PSI | MUROS PISO 3 EJE 08 y 09 ENTRE A y J M= 32-29-09 | 2025-12-12 | 1/9/2026 12:00:00 AM | 28 | 28 | 27.5 | 98 | MURO | B-19322 VIALE 26_MURO_28.0_28 | 28.6 | 31.311 | 3 | 98.214
B-19322 VIALE 26 | 209.55 | 4000 PSI | MUROS PISO 3 EJE 08 y 09 ENTRE A y J M= 32-29-09 | 2025-12-12 | 1/9/2026 12:00:00 AM | 28 | 28 | 28.7 | 103 | MURO | B-19322 VIALE 26_MURO_28.0_28 | 28.6 | 31.311 | 3 | 102.5
B-19322 VIALE 26 | 209.55 | 4000 PSI | MUROS PISO 3 EJE 08 y 09 ENTRE A y J M= 32-29-09 | 2025-12-12 | 1/9/2026 12:00:00 AM | 28 | 28 | 29.6 | 106 | MURO | B-19322 VIALE 26_MURO_28.0_28 | 28.6 | 31.311 | 3 | 105.714
B-19322 VIALE 26 | 203.2 | 4000 PSI | MUROS PISO 1 EJE 10 y 11 ENTRTE A y J M=22-23-09 | 2025-12-12 | 1/9/2026 12:00:00 AM | 28 | 28 | 34.3 | 122 | MURO | B-19322 VIALE 26_MURO_28.0_28 | 34.533 | 32.989 | 3 | 122.5
B-19322 VIALE 26 | 203.2 | 4000 PSI | MUROS PISO 1 EJE 10 y 11 ENTRTE A y J M=22-23-09 | 2025-12-12 | 1/9/2026 12:00:00 AM | 28 | 28 | 35.3 | 126 | MURO | B-19322 VIALE 26_MURO_28.0_28 | 34.533 | 32.989 | 3 | 126.071
B-19322 VIALE 26 | 203.2 | 4000 PSI | MUROS PISO 1 EJE 10 y 11 ENTRTE A y J M=22-23-09 | 2025-12-12 | 1/9/2026 12:00:00 AM | 28 | 28 | 34 | 122 | MURO | B-19322 VIALE 26_MURO_28.0_28 | 34.533 | 32.989 | 3 | 121.429
B-19322 VIALE 26 | 215.9 | 4000 PSI | MUROS PISO 3 EJE 06 y 07 ENTRE A y J M=32-29-09 | 2025-12-15 | 1/12/2026 12:00:00 AM | 28 | 28 | 31.3 | 112 | MURO | B-19322 VIALE 26_MURO_28.0_28 | 31.2 | 31.444 | 3 | 111.786
B-19322 VIALE 26 | 215.9 | 4000 PSI | MUROS PISO 3 EJE 06 y 07 ENTRE A y J M=32-29-09 | 2025-12-15 | 1/12/2026 12:00:00 AM | 28 | 28 | 31.2 | 111 | MURO | B-19322 VIALE 26_MURO_28.0_28 | 31.2 | 31.444 | 3 | 111.429
B-19322 VIALE 26 | 215.9 | 4000 PSI | MUROS PISO 3 EJE 06 y 07 ENTRE A y J M=32-29-09 | 2025-12-15 | 1/12/2026 12:00:00 AM | 28 | 28 | 31.1 | 111 | MURO | B-19322 VIALE 26_MURO_28.0_28 | 31.2 | 31.444 | 3 | 111.071
B-19322 VIALE 26 | 203.2 | 4000 PSI | MUROS TORRE 1 PISO 1 EJE 08 y 09 ENTRE A y J M= 23-22-09 | 2025-12-15 | 1/12/2026 12:00:00 AM | 28 | 28 | 31.3 | 112 | MURO | B-19322 VIALE 26_MURO_28.0_28 | 31.6 | 32.444 | 3 | 111.786
B-19322 VIALE 26 | 203.2 | 4000 PSI | MUROS TORRE 1 PISO 1 EJE 08 y 09 ENTRE A y J M= 23-22-09 | 2025-12-15 | 1/12/2026 12:00:00 AM | 28 | 28 | 31.2 | 112 | MURO | B-19322 VIALE 26_MURO_28.0_28 | 31.6 | 32.444 | 3 | 111.429
B-19322 VIALE 26 | 203.2 | 4000 PSI | MUROS TORRE 1 PISO 1 EJE 08 y 09 ENTRE A y J M= 23-22-09 | 2025-12-15 | 1/12/2026 12:00:00 AM | 28 | 28 | 32.3 | 115 | MURO | B-19322 VIALE 26_MURO_28.0_28 | 31.6 | 32.444 | 3 | 115.357
B-19322 VIALE 26 | 215.9 | 4000 PSI | MUROS TORRE 1 PISO 1 EJE 07 y 06 ENTRTE A y J M= 23,22,09 | 2025-12-17 | 1/14/2026 12:00:00 AM | 28 | 28 | 37 | 132 | MURO | B-19322 VIALE 26_MURO_28.0_28 | 34.4 | 32.4 | 3 | 132.143
B-19322 VIALE 26 | 215.9 | 4000 PSI | MUROS TORRE 1 PISO 1 EJE 07 y 06 ENTRTE A y J M= 23,22,09 | 2025-12-17 | 1/14/2026 12:00:00 AM | 28 | 28 | 33.4 | 119 | MURO | B-19322 VIALE 26_MURO_28.0_28 | 34.4 | 32.4 | 3 | 119.286
B-19322 VIALE 26 | 215.9 | 4000 PSI | MUROS TORRE 1 PISO 1 EJE 07 y 06 ENTRTE A y J M= 23,22,09 | 2025-12-17 | 1/14/2026 12:00:00 AM | 28 | 28 | 32.8 | 117 | MURO | B-19322 VIALE 26_MURO_28.0_28 | 34.4 | 32.4 | 3 | 117.143
B-19322 VIALE 26 | 215.9 | 4000 PSI | MUROS PISO 2 EJE 01 AL 03 ENTRE A y J M= 21-01-20-05-22 | 2025-12-05 | 1/2/2026 12:00:00 AM | 28 | 28 | 32 | 114 | MURO | B-19322 VIALE 26_MURO_28.0_28 | 33.9 | 33.3 | 3 | 114.286
B-19322 VIALE 26 | 215.9 | 4000 PSI | MUROS PISO 2 EJE 01 AL 03 ENTRE A y J M= 21-01-20-05-22 | 2025-12-05 | 1/2/2026 12:00:00 AM | 28 | 28 | 34.8 | 124 | MURO | B-19322 VIALE 26_MURO_28.0_28 | 33.9 | 33.3 | 3 | 124.286
B-19322 VIALE 26 | 215.9 | 4000 PSI | MUROS PISO 2 EJE 01 AL 03 ENTRE A y J M= 21-01-20-05-22 | 2025-12-05 | 1/2/2026 12:00:00 AM | 28 | 28 | 34.9 | 124 | MURO | B-19322 VIALE 26_MURO_28.0_28 | 33.9 | 33.3 | 3 | 124.643
B-19322 VIALE 26 | 215.9 | 4000 PSI | MUROS T2 PISO 3 EJE 11 ENYTE ENTRE E y J M= | 2025-12-10 | 1/7/2026 12:00:00 AM | 28 | 28 | 30.7 | 110 | MURO | B-19322 VIALE 26_MURO_28.0_28 | 31.633 | 33.719 | 3 | 109.643
B-19322 VIALE 26 | 228.6 | 4000 PSI | MUROS TORRE 2 PISO 3 EJE 05 ENTRE A y J M=32-29-09 | 2025-12-18 | 1/15/2026 12:00:00 AM | 28 | 28 | 33.1 | 118 | MURO | B-19322 VIALE 26_MURO_28.0_28 | 33.467 | 33.719 | 3 | 118.214
B-19322 VIALE 26 | 228.6 | 4000 PSI | MUROS TORRE 2 PISO 3 EJE 05 ENTRE A y J M=32-29-09 | 2025-12-18 | 1/15/2026 12:00:00 AM | 28 | 28 | 32.8 | 117 | MURO | B-19322 VIALE 26_MURO_28.0_28 | 33.467 | 33.719 | 3 | 117.143
B-19322 VIALE 26 | 190.5 | 4000 PSI | MUROS PISO 1 EJE 15 Y 14 ENTERE J y H M=32,31-27-28-29-30 | 2025-12-09 | 1/6/2026 12:00:00 AM | 28 | 28 | 30.5 | 109 | MURO | B-19322 VIALE 26_MURO_28.0_28 | 30.633 | 32.778 | 3 | 108.929
B-19322 VIALE 26 | 228.6 | 4000 PSI | MUROS TORRE 2 PISO 3 EJE 05 ENTRE A y J M=32-29-09 | 2025-12-18 | 1/15/2026 12:00:00 AM | 28 | 28 | 34.5 | 123 | MURO | B-19322 VIALE 26_MURO_28.0_28 | 33.467 | 32.778 | 3 | 123.214
B-19322 VIALE 26 | 190.5 | 4000 PSI | MUROS PISO 1 EJE 15 Y 14 ENTERE J y H M=32,31-27-28-29-30 | 2025-12-09 | 1/6/2026 12:00:00 AM | 28 | 28 | 30.9 | 110 | MURO | B-19322 VIALE 26_MURO_28.0_28 | 30.633 | 32.778 | 3 | 110.357
B-19322 VIALE 26 | 190.5 | 4000 PSI | MUROS PISO 1 EJE 15 Y 14 ENTERE J y H M=32,31-27-28-29-30 | 2025-12-09 | 1/6/2026 12:00:00 AM | 28 | 28 | 30.5 | 109 | MURO | B-19322 VIALE 26_MURO_28.0_28 | 30.633 | 30.919 | 3 | 108.929
B-19322 VIALE 26 | 152.4 | 4000 PSI | MUROS PISO 1 EJE 12 ENTERE A y D M=13,25,02 | 2025-12-09 | 1/6/2026 12:00:00 AM | 28 | 28 | 27.7 | 99 | MURO | B-19322 VIALE 26_MURO_28.0_28 | 27.167 | 30.919 | 3 | 98.929
B-19322 VIALE 26 | 152.4 | 4000 PSI | MUROS PISO 1 EJE 12 ENTERE A y D M=13,25,02 | 2025-12-09 | 1/6/2026 12:00:00 AM | 28 | 28 | 27 | 96 | MURO | B-19322 VIALE 26_MURO_28.0_28 | 27.167 | 30.919 | 3 | 96.429
B-19322 VIALE 26 | 152.4 | 4000 PSI | MUROS PISO 1 EJE 12 ENTERE A y D M=13,25,02 | 2025-12-09 | 1/6/2026 12:00:00 AM | 28 | 28 | 26.8 | 96 | MURO | B-19322 VIALE 26_MURO_28.0_28 | 27.167 | 29.57 | 3 | 95.714
B-19322 VIALE 26 | 177.8 | 3000 PSI | PLACA TORRE 2 PISO 3 EJE 08 AL 10 DEL A AL J | 2025-12-09 | 1/6/2026 12:00:00 AM | 28 | 28 | 29.6 | 141 | PLACA | B-19322 VIALE 26_PLACA_28.0_28 | 29.633 | 29.57 | 3 | 105.714
B-19322 VIALE 26 | 177.8 | 3000 PSI | PLACA TORRE 2 PISO 3 EJE 08 AL 10 DEL A AL J | 2025-12-09 | 1/6/2026 12:00:00 AM | 28 | 28 | 28.4 | 135 | PLACA | B-19322 VIALE 26_PLACA_28.0_28 | 29.633 | 29.57 | 3 | 101.429
B-19322 VIALE 26 | 177.8 | 3000 PSI | PLACA TORRE 2 PISO 3 EJE 08 AL 10 DEL A AL J | 2025-12-09 | 1/6/2026 12:00:00 AM | 28 | 28 | 30.9 | 147 | PLACA | B-19322 VIALE 26_PLACA_28.0_28 | 29.633 | 29.574 | 3 | 110.357
B-19322 VIALE 26 | 177.8 | 4000 PSI | MUROS PISO 1 EJE 02 y 04 ENTRE G y J M=23-08-21 | 2025-12-19 | 1/16/2026 12:00:00 AM | 28 | 28 | 30.7 | 110 | MURO | B-19322 VIALE 26_MURO_28.0_28 | 32.567 | 29.574 | 3 | 109.643
B-19322 VIALE 26 | 177.8 | 4000 PSI | MUROS PISO 1 EJE 02 y 04 ENTRE G y J M=23-08-21 | 2025-12-19 | 1/16/2026 12:00:00 AM | 28 | 28 | 33.6 | 120 | MURO | B-19322 VIALE 26_MURO_28.0_28 | 32.567 | 29.574 | 3 | 120
B-19322 VIALE 26 | 177.8 | 4000 PSI | MUROS PISO 1 EJE 02 y 04 ENTRE G y J M=23-08-21 | 2025-12-19 | 1/16/2026 12:00:00 AM | 28 | 28 | 33.4 | 119 | MURO | B-19322 VIALE 26_MURO_28.0_28 | 32.567 | 30.456 | 3 | 119.286
B-19322 VIALE 26 | 203.2 | 4000 PSI | MUROS PISO 3 EJE 03 y 04 ENTRE A y J M=32,29A,09A | 2025-12-19 | 1/16/2026 12:00:00 AM | 28 | 28 | 27.6 | 98 | MURO | B-19322 VIALE 26_MURO_28.0_28 | 30.167 | 30.456 | 3 | 98.571
B-19322 VIALE 26 | 203.2 | 4000 PSI | MUROS PISO 3 EJE 03 y 04 ENTRE A y J M=32,29A,09A | 2025-12-19 | 1/16/2026 12:00:00 AM | 28 | 28 | 30.4 | 109 | MURO | B-19322 VIALE 26_MURO_28.0_28 | 30.167 | 30.456 | 3 | 108.571
B-19322 VIALE 26 | 203.2 | 4000 PSI | MUROS PISO 3 EJE 03 y 04 ENTRE A y J M=32,29A,09A | 2025-12-19 | 1/16/2026 12:00:00 AM | 28 | 28 | 32.5 | 116 | MURO | B-19322 VIALE 26_MURO_28.0_28 | 30.167 | 31.233 | 3 | 116.071
B-19322 VIALE 26 | 215.9 | 4000 PSI | MUROS T2 PISO 3 EJE 11 ENYTE ENTRE E y J M= | 2025-12-10 | 1/7/2026 12:00:00 AM | 28 | 28 | 31.4 | 112 | MURO | B-19322 VIALE 26_MURO_28.0_28 | 31.633 | 31.233 | 3 | 112.143
B-19322 VIALE 26 | 215.9 | 4000 PSI | MUROS T2 PISO 3 EJE 11 ENYTE ENTRE E y J M= | 2025-12-10 | 1/7/2026 12:00:00 AM | 28 | 28 | 32.8 | 117 | MURO | B-19322 VIALE 26_MURO_28.0_28 | 31.633 | 31.233 | 3 | 117.143
B-19322 VIALE 26 | 203.2 | 4000 PSI | MUROS T1 PISO 1 EJES 02 y 03 ENTRE J y H M=01,12,18,20 | 2025-12-23 | 1/20/2026 12:00:00 AM | 28 | 28 | 30 | 107 | MURO | B-19322 VIALE 26_MURO_28.0_28 | 30.133 | 30.748 | 3 | 107.143
B-19322 VIALE 26 | 203.2 | 4000 PSI | MUROS T1 PISO 1 EJES 02 y 03 ENTRE J y H M=01,12,18,20 | 2025-12-23 | 1/20/2026 12:00:00 AM | 28 | 28 | 30.3 | 108 | MURO | B-19322 VIALE 26_MURO_28.0_28 | 30.133 | 30.748 | 3 | 108.214
B-19322 VIALE 26 | 203.2 | 4000 PSI | MUROS T1 PISO 1 EJES 02 y 03 ENTRE J y H M=01,12,18,20 | 2025-12-23 | 1/20/2026 12:00:00 AM | 28 | 28 | 30.1 | 107 | MURO | B-19322 VIALE 26_MURO_28.0_28 | 30.133 | 30.748 | 3 | 107.5
B-19322 VIALE 26 | 228.6 | 4000 PSI | MUROS TORRE 2 PISO 3 EJE 01 y 02 ENTRE A y J M=19,24,22,25,07,26 | 2025-12-26 | 1/23/2026 12:00:00 AM | 28 | 28 | 25.6 | 91 | MURO | B-19322 VIALE 26_MURO_28.0_28 | 26.967 | 29.415 | 3 | 91.429
B-19322 VIALE 26 | 228.6 | 4000 PSI | MUROS TORRE 2 PISO 3 EJE 01 y 02 ENTRE A y J M=19,24,22,25,07,26 | 2025-12-26 | 1/23/2026 12:00:00 AM | 28 | 28 | 28.5 | 102 | MURO | B-19322 VIALE 26_MURO_28.0_28 | 26.967 | 29.415 | 3 | 101.786
B-19322 VIALE 26 | 228.6 | 4000 PSI | MUROS TORRE 2 PISO 3 EJE 01 y 02 ENTRE A y J M=19,24,22,25,07,26 | 2025-12-26 | 1/23/2026 12:00:00 AM | 28 | 28 | 26.8 | 96 | MURO | B-19322 VIALE 26_MURO_28.0_28 | 26.967 | 29.415 | 3 | 95.714
B-19322 VIALE 26 | 215.9 | 4000 PSI | MUROS PISO EJE 01 al 03 ENTRE A y F M=14,17,15 | 2025-12-30 | 1/27/2026 12:00:00 AM | 28 | 28 | 29.1 | 104 | MURO | B-19322 VIALE 26_MURO_28.0_28 | 28.733 | 28.611 | 3 | 103.929
B-19322 VIALE 26 | 215.9 | 4000 PSI | MUROS PISO EJE 01 al 03 ENTRE A y F M=14,17,15 | 2025-12-30 | 1/27/2026 12:00:00 AM | 28 | 28 | 29.1 | 104 | MURO | B-19322 VIALE 26_MURO_28.0_28 | 28.733 | 28.611 | 3 | 103.929
B-19322 VIALE 26 | 215.9 | 4000 PSI | MUROS PISO EJE 01 al 03 ENTRE A y F M=14,17,15 | 2025-12-30 | 1/27/2026 12:00:00 AM | 28 | 28 | 28 | 100 | MURO | B-19322 VIALE 26_MURO_28.0_28 | 28.733 | 28.611 | 3 | 100
B-19322 VIALE 26 | 215 | 4000 PSI | MUROS PISO 4 EJE 13 AL 15 ENTRE AYJ M=03,04,35,36,37,40 | 2026-01-08 | 2/5/2026 12:00:00 AM | 28 | 28 | 30.5 | 109 | MURO | B-19322 VIALE 26_MURO_28.0_28 | 31.5 | 29.067 | 3 | 108.929
B-19322 VIALE 26 | 215 | 4000 PSI | MUROS PISO 4 EJE 13 AL 15 ENTRE AYJ M=03,04,35,36,37,40 | 2026-01-08 | 2/5/2026 12:00:00 AM | 28 | 28 | 31.6 | 113 | MURO | B-19322 VIALE 26_MURO_28.0_28 | 31.5 | 29.067 | 3 | 112.857
B-19322 VIALE 26 | 215 | 4000 PSI | MUROS PISO 4 EJE 13 AL 15 ENTRE AYJ M=03,04,35,36,37,40 | 2026-01-08 | 2/5/2026 12:00:00 AM | 28 | 28 | 32.4 | 116 | MURO | B-19322 VIALE 26_MURO_28.0_28 | 31.5 | 29.067 | 3 | 115.714
B-19322 VIALE 26 | 241.3 | 4000 PSI | MUROS T2 PISO 5 EJE 12 AL 15 ENTRE AYJ M=3,4,35,36,37,38,39 | 2026-01-20 | 2/17/2026 12:00:00 AM | 28 | 28 | 28.6 | 102 | MURO | B-19322 VIALE 26_MURO_28.0_28 | 28.9 | 29.941 | 3 | 102.143
B-19322 VIALE 26 | 241.3 | 4000 PSI | MUROS T2 PISO 5 EJE 12 AL 15 ENTRE AYJ M=3,4,35,36,37,38,39 | 2026-01-20 | 2/17/2026 12:00:00 AM | 28 | 28 | 29.8 | 106 | MURO | B-19322 VIALE 26_MURO_28.0_28 | 28.9 | 29.941 | 3 | 106.429
B-19322 VIALE 26 | 203.2 | 4000 PSI | MUROS T2 PISO 5 EJE 12 AL 15 ENTRE AYJ M=2,31,14 | 2026-01-20 | 2/17/2026 12:00:00 AM | 28 | 28 | 32.2 | 115 | MURO | B-19322 VIALE 26_MURO_28.0_28 | 30.967 | 29.941 | 3 | 115
B-19322 VIALE 26 | 203.2 | 4000 PSI | MUROS T2 PISO 5 EJE 12 AL 15 ENTRE AYJ M=2,31,14 | 2026-01-20 | 2/17/2026 12:00:00 AM | 28 | 28 | 30.7 | 110 | MURO | B-19322 VIALE 26_MURO_28.0_28 | 30.967 | 30.604 | 3 | 109.643
B-19322 VIALE 26 | 203.2 | 4000 PSI | MUROS T2 PISO 5 EJE 12 AL 15 ENTRE AYJ M=2,31,14 | 2026-01-20 | 2/17/2026 12:00:00 AM | 28 | 28 | 30 | 107 | MURO | B-19322 VIALE 26_MURO_28.0_28 | 30.967 | 30.604 | 3 | 107.143
B-19322 VIALE 26 | 228.6 | 4000 PSI | MUROSP T2 PISO 4 EJE 11 AL 12 ENTRE AYJ M= 32.29.09 | 2026-01-10 | 2/7/2026 12:00:00 AM | 28 | 28 | 29.9 | 107 | MURO | B-19322 VIALE 26_MURO_28.0_28 | 30.233 | 30.604 | 3 | 106.786
B-19322 VIALE 26 | 228.6 | 4000 PSI | MUROSP T2 PISO 4 EJE 11 AL 12 ENTRE AYJ M= 32.29.09 | 2026-01-10 | 2/7/2026 12:00:00 AM | 28 | 28 | 28.9 | 103 | MURO | B-19322 VIALE 26_MURO_28.0_28 | 30.233 | 29.863 | 3 | 103.214
B-19322 VIALE 26 | 228.6 | 4000 PSI | MUROSP T2 PISO 4 EJE 11 AL 12 ENTRE AYJ M= 32.29.09 | 2026-01-10 | 2/7/2026 12:00:00 AM | 28 | 28 | 31.9 | 114 | MURO | B-19322 VIALE 26_MURO_28.0_28 | 30.233 | 29.863 | 3 | 113.929
B-19322 VIALE 26 | 228.6 | 4000 PSI | MUROS T2 PISO 4 EJE 10 AL 8 ENTRE AYJ M=14,31,02 | 2026-01-13 | 2/10/2026 12:00:00 AM | 28 | 28 | 27.8 | 99 | MURO | B-19322 VIALE 26_MURO_28.0_28 | 27.367 | 29.863 | 3 | 99.286
B-19322 VIALE 26 | 228.6 | 4000 PSI | MUROS T2 PISO 4 EJE 10 AL 8 ENTRE AYJ M=14,31,02 | 2026-01-13 | 2/10/2026 12:00:00 AM | 28 | 28 | 28 | 100 | MURO | B-19322 VIALE 26_MURO_28.0_28 | 27.367 | 29.141 | 3 | 100
B-19322 VIALE 26 | 228.6 | 4000 PSI | MUROS T2 PISO 4 EJE 10 AL 8 ENTRE AYJ M=14,31,02 | 2026-01-13 | 2/10/2026 12:00:00 AM | 28 | 28 | 26.3 | 94 | MURO | B-19322 VIALE 26_MURO_28.0_28 | 27.367 | 29.141 | 3 | 93.929
B-19322 VIALE 26 | 241.3 | 4000 PSI | MUROS T2 PISO 4 EJE 6 Y 7 ENTRE AYJ M=29,09,32 | 2026-01-14 | 2/11/2026 12:00:00 AM | 28 | 28 | 26.5 | 95 | MURO | B-19322 VIALE 26_MURO_28.0_28 | 27.533 | 29.141 | 3 | 94.643
B-19322 VIALE 26 | 241.3 | 4000 PSI | MUROS T2 PISO 4 EJE 6 Y 7 ENTRE AYJ M=29,09,32 | 2026-01-14 | 2/11/2026 12:00:00 AM | 28 | 28 | 27.7 | 99 | MURO | B-19322 VIALE 26_MURO_28.0_28 | 27.533 | 28.215 | 3 | 98.929
B-19322 VIALE 26 | 241.3 | 4000 PSI | MUROS T2 PISO 4 EJE 6 Y 7 ENTRE AYJ M=29,09,32 | 2026-01-14 | 2/11/2026 12:00:00 AM | 28 | 28 | 28.4 | 101 | MURO | B-19322 VIALE 26_MURO_28.0_28 | 27.533 | 28.215 | 3 | 101.429
B-19322 VIALE 26 | 203.2 | 4000 PSI | MUROS T2 PISO 4 EJE 04Y05 ENTRE AYJ M=14,31,02 | 2026-01-15 | 2/12/2026 12:00:00 AM | 28 | 28 | 28.1 | 100 | MURO | B-19322 VIALE 26_MURO_28.0_28 | 28.767 | 28.215 | 3 | 100.357
B-19322 VIALE 26 | 203.2 | 4000 PSI | MUROS T2 PISO 4 EJE 04Y05 ENTRE AYJ M=14,31,02 | 2026-01-15 | 2/12/2026 12:00:00 AM | 28 | 28 | 28.5 | 102 | MURO | B-19322 VIALE 26_MURO_28.0_28 | 28.767 | 28.152 | 3 | 101.786
B-19322 VIALE 26 | 203.2 | 4000 PSI | MUROS T2 PISO 4 EJE 04Y05 ENTRE AYJ M=14,31,02 | 2026-01-15 | 2/12/2026 12:00:00 AM | 28 | 28 | 29.7 | 106 | MURO | B-19322 VIALE 26_MURO_28.0_28 | 28.767 | 28.152 | 3 | 106.071
B-19322 VIALE 26 | 215.9 | 4000 PSI | MUROS T2 PISO 4 EJE 02 Y 03 ENTRE AyJ -01,27,16,15 | 2026-01-16 | 2/13/2026 12:00:00 AM | 28 | 28 | 28.6 | 102 | MURO | B-19322 VIALE 26_MURO_28.0_28 | 29.733 | 28.152 | 3 | 102.143
B-19322 VIALE 26 | 215.9 | 4000 PSI | MUROS T2 PISO 4 EJE 02 Y 03 ENTRE AyJ -01,27,16,15 | 2026-01-16 | 2/13/2026 12:00:00 AM | 28 | 28 | 30.2 | 108 | MURO | B-19322 VIALE 26_MURO_28.0_28 | 29.733 | 28.618 | 3 | 107.857
B-19322 VIALE 26 | 215.9 | 4000 PSI | MUROS T2 PISO 4 EJE 02 Y 03 ENTRE AyJ -01,27,16,15 | 2026-01-16 | 2/13/2026 12:00:00 AM | 28 | 28 | 30.4 | 108 | MURO | B-19322 VIALE 26_MURO_28.0_28 | 29.733 | 28.618 | 3 | 108.571
B-19322 VIALE 26 | 215.9 | 4000 PSI | MUROS T2 P4 EJE 01 AL 02 ENTRE AYD M=01,21,05,20,26,25,19 | 2026-01-17 | 2/14/2026 12:00:00 AM | 28 | 28 | 27.5 | 98 | MURO | B-19322 VIALE 26_MURO_28.0_28 | 27 | 28.618 | 3 | 98.214
B-19322 VIALE 26 | 215.9 | 4000 PSI | MUROS T2 P4 EJE 01 AL 02 ENTRE AYD M=01,21,05,20,26,25,19 | 2026-01-17 | 2/14/2026 12:00:00 AM | 28 | 28 | 25.7 | 92 | MURO | B-19322 VIALE 26_MURO_28.0_28 | 27 | 28.515 | 3 | 91.786
B-19322 VIALE 26 | 215.9 | 4000 PSI | MUROS T2 P4 EJE 01 AL 02 ENTRE AYD M=01,21,05,20,26,25,19 | 2026-01-17 | 2/14/2026 12:00:00 AM | 28 | 28 | 27.8 | 99 | MURO | B-19322 VIALE 26_MURO_28.0_28 | 27 | 28.515 | 3 | 99.286
B-19322 VIALE 26 | 241.3 | 4000 PSI | MUROS T2 PISO 5 EJE 12 AL 15 ENTRE AYJ M=3,4,35,36,37,38,39 | 2026-01-20 | 2/17/2026 12:00:00 AM | 28 | 28 | 28.3 | 101 | MURO | B-19322 VIALE 26_MURO_28.0_28 | 28.9 | 28.515 | 3 | 101.071
B-19322 VIALE 26 | 234.95 | 4000 PSI | MUROS T1 PISO 2 EJE 11 AL 12 ENTRE AYJ M=29,09,23 | 2026-01-22 | 2/19/2026 12:00:00 AM | 28 | 28 | 34 | 121 | MURO | B-19322 VIALE 26_MURO_28.0_28 | 32.033 | 29.496 | 3 | 121.429
B-19322 VIALE 26 | 234.95 | 4000 PSI | MUROS T1 PISO 2 EJE 11 AL 12 ENTRE AYJ M=29,09,23 | 2026-01-22 | 2/19/2026 12:00:00 AM | 28 | 28 | 31.4 | 112 | MURO | B-19322 VIALE 26_MURO_28.0_28 | 32.033 | 29.496 | 3 | 112.143
B-19322 VIALE 26 | 234.95 | 4000 PSI | MUROS T1 PISO 2 EJE 11 AL 12 ENTRE AYJ M=29,09,23 | 2026-01-22 | 2/19/2026 12:00:00 AM | 28 | 28 | 30.7 | 110 | MURO | B-19322 VIALE 26_MURO_28.0_28 | 32.033 | 29.496 | 3 | 109.643
B-19322 VIALE 26 | 228.6 | 4000 PSI | MUROS T2 PISO 5 EJE 06 AL 07 ENTRE AYJ M=09,29,32 | 2026-01-22 | 2/19/2026 12:00:00 AM | 28 | 28 | 35.7 | 128 | MURO | B-19322 VIALE 26_MURO_28.0_28 | 34.533 | 31.4 | 3 | 127.5
B-19322 VIALE 26 | 228.6 | 4000 PSI | MUROS T2 PISO 5 EJE 06 AL 07 ENTRE AYJ M=09,29,32 | 2026-01-22 | 2/19/2026 12:00:00 AM | 28 | 28 | 34.5 | 123 | MURO | B-19322 VIALE 26_MURO_28.0_28 | 34.533 | 31.4 | 3 | 123.214
B-19322 VIALE 26 | 228.6 | 4000 PSI | MUROS T2 PISO 5 EJE 06 AL 07 ENTRE AYJ M=09,29,32 | 2026-01-22 | 2/19/2026 12:00:00 AM | 28 | 28 | 33.4 | 119 | MURO | B-19322 VIALE 26_MURO_28.0_28 | 34.533 | 31.4 | 3 | 119.286
B-19322 VIALE 26 | 203.2 | 4.000 PSI | MURO T1 PISO 2 RJR 10Y11 ENTRE AyJ M=32,09,29 | 2026-01-23 | 2/20/2026 12:00:00 AM | 28 | 28 | 29.6 | 106 | MURO | B-19322 VIALE 26_MURO_28.0_28 | 30 | 32.189 | 3 | 105.714
B-19322 VIALE 26 | 203.2 | 4.000 PSI | MURO T1 PISO 2 RJR 10Y11 ENTRE AyJ M=32,09,29 | 2026-01-23 | 2/20/2026 12:00:00 AM | 28 | 28 | 28.9 | 103 | MURO | B-19322 VIALE 26_MURO_28.0_28 | 30 | 32.189 | 3 | 103.214
B-19322 VIALE 26 | 203.2 | 4.000 PSI | MURO T1 PISO 2 RJR 10Y11 ENTRE AyJ M=32,09,29 | 2026-01-23 | 2/20/2026 12:00:00 AM | 28 | 28 | 31.5 | 112 | MURO | B-19322 VIALE 26_MURO_28.0_28 | 30 | 32.189 | 3 | 112.5
B-19322 VIALE 26 | 203.2 | 4.000 | MUROS T2 PISO 5 EJE 04Y07 ENTRE AyJ M=32,09,29 | 2026-01-23 | 2/20/2026 12:00:00 AM | 28 | 28 | 28.3 | 101 | MURO | B-19322 VIALE 26_MURO_28.0_28 | 27.4 | 30.644 | 3 | 101.071
B-19322 VIALE 26 | 203.2 | 4.000 | MUROS T2 PISO 5 EJE 04Y07 ENTRE AyJ M=32,09,29 | 2026-01-23 | 2/20/2026 12:00:00 AM | 28 | 28 | 27.2 | 97 | MURO | B-19322 VIALE 26_MURO_28.0_28 | 27.4 | 30.644 | 3 | 97.143
B-19322 VIALE 26 | 203.2 | 4.000 | MUROS T2 PISO 5 EJE 04Y07 ENTRE AyJ M=32,09,29 | 2026-01-23 | 2/20/2026 12:00:00 AM | 28 | 28 | 26.7 | 95 | MURO | B-19322 VIALE 26_MURO_28.0_28 | 27.4 | 30.644 | 3 | 95.357
B-19322 VIALE 26 | 215.9 | 4000 PSI | MUROS T1 PISO 2 EJES 06,07,08 ENTRE JYG M=24,23,02,13,22 | 2026-01-26 | 2/23/2026 12:00:00 AM | 28 | 28 | 31.4 | 112 | MURO | B-19322 VIALE 26_MURO_28.0_28 | 30.3 | 29.233 | 3 | 112.143
B-19322 VIALE 26 | 215.9 | 4000 PSI | MUROS T1 PISO 2 EJES 06,07,08 ENTRE JYG M=24,23,02,13,22 | 2026-01-26 | 2/23/2026 12:00:00 AM | 28 | 28 | 29.1 | 104 | MURO | B-19322 VIALE 26_MURO_28.0_28 | 30.3 | 29.233 | 3 | 103.929
B-19322 VIALE 26 | 215.9 | 4000 PSI | MUROS T1 PISO 2 EJES 06,07,08 ENTRE JYG M=24,23,02,13,22 | 2026-01-26 | 2/23/2026 12:00:00 AM | 28 | 28 | 30.4 | 108 | MURO | B-19322 VIALE 26_MURO_28.0_28 | 30.3 | 29.233 | 3 | 108.571
B-19322 VIALE 26 | 215.9 | 4000 PSI | MUROS T2 P5 EJE 1 AL 12 ENTRE AyD M=1,5,20,24,25,26,19 | 2026-01-26 | 2/23/2026 12:00:00 AM | 28 | 28 | 24.9 | 89 | MURO | B-19322 VIALE 26_MURO_28.0_28 | 25.433 | 27.711 | 3 | 88.929
B-19322 VIALE 26 | 215.9 | 4000 PSI | MUROS T2 P5 EJE 1 AL 12 ENTRE AyD M=1,5,20,24,25,26,19 | 2026-01-26 | 2/23/2026 12:00:00 AM | 28 | 28 | 25.4 | 91 | MURO | B-19322 VIALE 26_MURO_28.0_28 | 25.433 | 27.711 | 3 | 90.714
B-19322 VIALE 26 | 215.9 | 4000 PSI | MUROS T2 P5 EJE 1 AL 12 ENTRE AyD M=1,5,20,24,25,26,19 | 2026-01-26 | 2/23/2026 12:00:00 AM | 28 | 28 | 26 | 93 | MURO | B-19322 VIALE 26_MURO_28.0_28 | 25.433 | 27.711 | 3 | 92.857
B-19322 VIALE 26 | 228.6 | 4000 PSI | MUROS T1 EJE 04 AL 06 ENTRE AYD | 2026-01-29 | 2/26/2026 12:00:00 AM | 28 | 28 | 31.3 | 112 | MURO | B-19322 VIALE 26_MURO_28.0_28 | 30.733 | 28.822 | 3 | 111.786
B-19322 VIALE 26 | 228.6 | 4000 PSI | MUROS T1 EJE 04 AL 06 ENTRE AYD | 2026-01-29 | 2/26/2026 12:00:00 AM | 28 | 28 | 31 | 111 | MURO | B-19322 VIALE 26_MURO_28.0_28 | 30.733 | 28.822 | 3 | 110.714
B-19322 VIALE 26 | 228.6 | 4000 PSI | MUROS T1 EJE 04 AL 06 ENTRE AYD | 2026-01-29 | 2/26/2026 12:00:00 AM | 28 | 28 | 29.9 | 107 | MURO | B-19322 VIALE 26_MURO_28.0_28 | 30.733 | 28.822 | 3 | 106.786
B-19322 VIALE 26 | 228.6 | 4 000 PSI | MUROS T2 PISO 5 EJE 10Y11 ENTRE AyJ M=32,09,29 | 2026-01-21 | 2/18/2026 12:00:00 AM | 28 | 28 | 28.2 | 101 | MURO | B-19322 VIALE 26_MURO_28.0_28 | 28.2 | 28.122 | 3 | 100.714
B-19322 VIALE 26 | 228.6 | 4 000 PSI | MUROS T2 PISO 5 EJE 10Y11 ENTRE AyJ M=32,09,29 | 2026-01-21 | 2/18/2026 12:00:00 AM | 28 | 28 | 29 | 104 | MURO | B-19322 VIALE 26_MURO_28.0_28 | 28.2 | 28.122 | 3 | 103.571
B-19322 VIALE 26 | 228.6 | 4 000 PSI | MUROS T2 PISO 5 EJE 10Y11 ENTRE AyJ M=32,09,29 | 2026-01-21 | 2/18/2026 12:00:00 AM | 28 | 28 | 27.4 | 98 | MURO | B-19322 VIALE 26_MURO_28.0_28 | 28.2 | 28.122 | 3 | 97.857
B-19322 VIALE 26 | 177.8 | 4000 PSI | MUROS T1 P2 EJE 13Y14 ENTRE AyF M= 12a,25,01 | 2026-01-21 | 2/18/2026 12:00:00 AM | 28 | 28 | 29.1 | 104 | MURO | B-19322 VIALE 26_MURO_28.0_28 | 27.333 | 28.755 | 3 | 103.929
B-19322 VIALE 26 | 177.8 | 4000 PSI | MUROS T1 P2 EJE 13Y14 ENTRE AyF M= 12a,25,01 | 2026-01-21 | 2/18/2026 12:00:00 AM | 28 | 28 | 26.9 | 96 | MURO | B-19322 VIALE 26_MURO_28.0_28 | 27.333 | 28.755 | 3 | 96.071
B-19322 VIALE 26 | 177.8 | 4000 PSI | MUROS T1 P2 EJE 13Y14 ENTRE AyF M= 12a,25,01 | 2026-01-21 | 2/18/2026 12:00:00 AM | 28 | 28 | 26 | 93 | MURO | B-19322 VIALE 26_MURO_28.0_28 | 27.333 | 28.755 | 3 | 92.857
B-19322 VIALE 26 | 228.6 | 4000 PSI | MUROS T1 PISO 2 EJE 09 ENTRE AYJ M=23,22,09 | 2026-01-24 | 2/21/2026 12:00:00 AM | 28 | 28 | 27.1 | 97 | MURO | B-19322 VIALE 26_MURO_28.0_28 | 26.3 | 27.278 | 3 | 96.786
B-19322 VIALE 26 | 228.6 | 4000 PSI | MUROS T1 PISO 2 EJE 09 ENTRE AYJ M=23,22,09 | 2026-01-24 | 2/21/2026 12:00:00 AM | 28 | 28 | 26.7 | 96 | MURO | B-19322 VIALE 26_MURO_28.0_28 | 26.3 | 27.278 | 3 | 95.357
B-19322 VIALE 26 | 228.6 | 4000 PSI | MUROS T1 PISO 2 EJE 09 ENTRE AYJ M=23,22,09 | 2026-01-24 | 2/21/2026 12:00:00 AM | 28 | 28 | 25.1 | 90 | MURO | B-19322 VIALE 26_MURO_28.0_28 | 26.3 | 27.278 | 3 | 89.643
B-19322 VIALE 26 | 209.55 | 4000 PSI | MUROS T1 PISO 2 EJE 1 AL 3 ENTRE JYG M=01,18,20,12,05,11,16 | 2026-01-28 | 2/25/2026 12:00:00 AM | 28 | 28 | 27.6 | 99 | MURO | B-19322 VIALE 26_MURO_28.0_28 | 27.4 | 27.011 | 3 | 98.571
B-19322 VIALE 26 | 209.55 | 4000 PSI | MUROS T1 PISO 2 EJE 1 AL 3 ENTRE JYG M=01,18,20,12,05,11,16 | 2026-01-28 | 2/25/2026 12:00:00 AM | 28 | 28 | 27.5 | 98 | MURO | B-19322 VIALE 26_MURO_28.0_28 | 27.4 | 27.011 | 3 | 98.214
B-19322 VIALE 26 | 209.55 | 4000 PSI | MUROS T1 PISO 2 EJE 1 AL 3 ENTRE JYG M=01,18,20,12,05,11,16 | 2026-01-28 | 2/25/2026 12:00:00 AM | 28 | 28 | 27.1 | 97 | MURO | B-19322 VIALE 26_MURO_28.0_28 | 27.4 | 27.011 | 3 | 96.786
B-19322 VIALE 26 | 209.55 | 4000 PSI | MUROS P2 EJE 14 AL 15 ENTRE HYJ M=32,31,07,27 | 2026-01-20 | 2/17/2026 12:00:00 AM | 28 | 28 | 22.7 | 81 | MURO | B-19322 VIALE 26_MURO_28.0_28 | 24.9 | 26.2 | 3 | 81.071
B-19322 VIALE 26 | 209.55 | 4000 PSI | MUROS P2 EJE 14 AL 15 ENTRE HYJ M=32,31,07,27 | 2026-01-20 | 2/17/2026 12:00:00 AM | 28 | 28 | 25.6 | 91 | MURO | B-19322 VIALE 26_MURO_28.0_28 | 24.9 | 26.2 | 3 | 91.429
B-19322 VIALE 26 | 209.55 | 4000 PSI | MUROS P2 EJE 14 AL 15 ENTRE HYJ M=32,31,07,27 | 2026-01-20 | 2/17/2026 12:00:00 AM | 28 | 28 | 26.4 | 94 | MURO | B-19322 VIALE 26_MURO_28.0_28 | 24.9 | 26.2 | 3 | 94.286
B-19322 VIALE 26 | 228.6 | 4000 PSI | MUROS T2 P5 EJE 04 ENTRE AYD EJE 02 ENTRE FYJ M=16,27,01 | 2026-01-24 | 2/21/2026 12:00:00 AM | 28 | 28 | 28.8 | 103 | MURO | B-19322 VIALE 26_MURO_28.0_28 | 28.5 | 26.933 | 3 | 102.857
B-19322 VIALE 26 | 228.6 | 4000 PSI | MUROS T2 P5 EJE 04 ENTRE AYD EJE 02 ENTRE FYJ M=16,27,01 | 2026-01-24 | 2/21/2026 12:00:00 AM | 28 | 28 | 28.3 | 101 | MURO | B-19322 VIALE 26_MURO_28.0_28 | 28.5 | 26.933 | 3 | 101.071
B-19322 VIALE 26 | 228.6 | 4000 PSI | MUROS T2 P5 EJE 04 ENTRE AYD EJE 02 ENTRE FYJ M=16,27,01 | 2026-01-24 | 2/21/2026 12:00:00 AM | 28 | 28 | 28.4 | 101 | MURO | B-19322 VIALE 26_MURO_28.0_28 | 28.5 | 26.933 | 3 | 101.429
B-19322 VIALE 26 | 215.9 | 4000 PSI | MUROS T1 PISO 2 EJE 04 Y 05 ENTRE GYJ M=24,02,13 | 2026-01-27 | 2/24/2026 12:00:00 AM | 28 | 28 | 30.9 | 110 | MURO | B-19322 VIALE 26_MURO_28.0_28 | 30.933 | 28.111 | 3 | 110.357
B-19322 VIALE 26 | 215.9 | 4000 PSI | MUROS T1 PISO 2 EJE 04 Y 05 ENTRE GYJ M=24,02,13 | 2026-01-27 | 2/24/2026 12:00:00 AM | 28 | 28 | 29.7 | 106 | MURO | B-19322 VIALE 26_MURO_28.0_28 | 30.933 | 28.111 | 3 | 106.071
B-19322 VIALE 26 | 215.9 | 4000 PSI | MUROS T1 PISO 2 EJE 04 Y 05 ENTRE GYJ M=24,02,13 | 2026-01-27 | 2/24/2026 12:00:00 AM | 28 | 28 | 32.2 | 115 | MURO | B-19322 VIALE 26_MURO_28.0_28 | 30.933 | 28.111 | 3 | 115
B-19322 VIALE 26 | 228.6 | 4.000 PSI | MUROS T1 P3 EJES 07 Y 08 ENTRE JyG M=22,23,09,24,02 | 2026-02-07 | 3/7/2026 12:00:00 AM | 28 | 28 | 30.6 | 109 | MURO | B-19322 VIALE 26_MURO_28.0_28 | 29.833 | 29.755 | 3 | 109.286
B-19322 VIALE 26 | 228.6 | 4.000 PSI | MUROS T1 P3 EJES 07 Y 08 ENTRE JyG M=22,23,09,24,02 | 2026-02-07 | 3/7/2026 12:00:00 AM | 28 | 28 | 29.4 | 105 | MURO | B-19322 VIALE 26_MURO_28.0_28 | 29.833 | 29.755 | 3 | 105
B-19322 VIALE 26 | 228.6 | 4.000 PSI | MUROS T1 P3 EJES 07 Y 08 ENTRE JyG M=22,23,09,24,02 | 2026-02-07 | 3/7/2026 12:00:00 AM | 28 | 28 | 29.5 | 105 | MURO | B-19322 VIALE 26_MURO_28.0_28 | 29.833 | 29.755 | 3 | 105.357
B-19322 VIALE 26 | 228.6 | 4000 PSI | MUROS T2 PISO 2 EJES 05 AL 03 ENTRE AyJ M=23,25,13,12a,01,02 | 2026-02-04 | 3/4/2026 12:00:00 AM | 28 | 28 | 34.6 | 124 | MURO | B-19322 VIALE 26_MURO_28.0_28 | 34.1 | 31.622 | 3 | 123.571
B-19322 VIALE 26 | 228.6 | 4000 PSI | MUROS T2 PISO 2 EJES 05 AL 03 ENTRE AyJ M=23,25,13,12a,01,02 | 2026-02-04 | 3/4/2026 12:00:00 AM | 28 | 28 | 34.2 | 122 | MURO | B-19322 VIALE 26_MURO_28.0_28 | 34.1 | 31.622 | 3 | 122.143
B-19322 VIALE 26 | 228.6 | 4000 PSI | MUROS T2 PISO 2 EJES 05 AL 03 ENTRE AyJ M=23,25,13,12a,01,02 | 2026-02-04 | 3/4/2026 12:00:00 AM | 28 | 28 | 33.5 | 120 | MURO | B-19322 VIALE 26_MURO_28.0_28 | 34.1 | 31.622 | 3 | 119.643
B-19322 VIALE 26 | 228.6 | 4000 PSI | MUROS T1 PISO EJE 05 ENTRE AYD M=23,09,22 MUROS T1 PISO 2 EJE 01 Y 02 ENTRE JYG M=20,18,01,12 | 2026-01-30 | 2/27/2026 12:00:00 AM | 28 | 28 | 28.9 | 103 | MURO | B-19322 VIALE 26_MURO_28.0_28 | 28.033 | 30.655 | 3 | 103.214
B-19322 VIALE 26 | 228.6 | 4000 PSI | MUROS T1 PISO EJE 05 ENTRE AYD M=23,09,22 MUROS T1 PISO 2 EJE 01 Y 02 ENTRE JYG M=20,18,01,12 | 2026-01-30 | 2/27/2026 12:00:00 AM | 28 | 28 | 27.1 | 97 | MURO | B-19322 VIALE 26_MURO_28.0_28 | 28.033 | 30.655 | 3 | 96.786
B-19322 VIALE 26 | 228.6 | 4000 PSI | MUROS T1 PISO EJE 05 ENTRE AYD M=23,09,22 MUROS T1 PISO 2 EJE 01 Y 02 ENTRE JYG M=20,18,01,12 | 2026-01-30 | 2/27/2026 12:00:00 AM | 28 | 28 | 28.1 | 100 | MURO | B-19322 VIALE 26_MURO_28.0_28 | 28.033 | 30.655 | 3 | 100.357
B-19322 VIALE 26 | 215.9 | 4000 PSI | MUROS T1 PISO 3 EJE 12 AL 15 ENTRE JYG M=32,28,29,30,23,10 | 2026-02-02 | 3/2/2026 12:00:00 AM | 28 | 28 | 27.2 | 97 | MURO | B-19322 VIALE 26_MURO_28.0_28 | 28.067 | 30.067 | 3 | 97.143
B-19322 VIALE 26 | 215.9 | 4000 PSI | MUROS T1 PISO 3 EJE 12 AL 15 ENTRE JYG M=32,28,29,30,23,10 | 2026-02-02 | 3/2/2026 12:00:00 AM | 28 | 28 | 28.6 | 102 | MURO | B-19322 VIALE 26_MURO_28.0_28 | 28.067 | 30.067 | 3 | 102.143
B-19322 VIALE 26 | 215.9 | 4000 PSI | MUROS T1 PISO 3 EJE 12 AL 15 ENTRE JYG M=32,28,29,30,23,10 | 2026-02-02 | 3/2/2026 12:00:00 AM | 28 | 28 | 28.4 | 101 | MURO | B-19322 VIALE 26_MURO_28.0_28 | 28.067 | 30.067 | 3 | 101.429
B-19322 VIALE 26 | 228.6 | 4.000 PSI | MUUROS P3 EJES DEL 09 AL 11 ENTRE GyJ M= 2,25,09,13 MURO EJE 10 ENTRE AyF M= 25,02 | 2026-02-06 | 3/6/2026 12:00:00 AM | 28 | 28 | 24.7 | 88 | MURO | B-19322 VIALE 26_MURO_28.0_28 | 29.5 | 28.533 | 3 | 88.214
B-19322 VIALE 26 | 228.6 | 4.000 PSI | MUUROS P3 EJES DEL 09 AL 11 ENTRE GyJ M= 2,25,09,13 MURO EJE 10 ENTRE AyF M= 25,02 | 2026-02-06 | 3/6/2026 12:00:00 AM | 28 | 28 | 31.3 | 112 | MURO | B-19322 VIALE 26_MURO_28.0_28 | 29.5 | 28.533 | 3 | 111.786
B-19322 VIALE 26 | 228.6 | 4.000 PSI | MUUROS P3 EJES DEL 09 AL 11 ENTRE GyJ M= 2,25,09,13 MURO EJE 10 ENTRE AyF M= 25,02 | 2026-02-06 | 3/6/2026 12:00:00 AM | 28 | 28 | 32.5 | 116 | MURO | B-19322 VIALE 26_MURO_28.0_28 | 29.5 | 28.533 | 3 | 116.071
B-19322 VIALE 26 | 209.95 | 4000 PSI | MUROS T1 PISO 3 EJES 14 AL 11 ENTREA AYF M=25,23,12A,22,9,13 | 2026-02-05 | 3/5/2026 12:00:00 AM | 28 | 28 | 26.6 | 95 | MURO | B-19322 VIALE 26_MURO_28.0_28 | 26.367 | 27.978 | 3 | 95
B-19322 VIALE 26 | 209.95 | 4000 PSI | MUROS T1 PISO 3 EJES 14 AL 11 ENTREA AYF M=25,23,12A,22,9,13 | 2026-02-05 | 3/5/2026 12:00:00 AM | 28 | 28 | 26 | 93 | MURO | B-19322 VIALE 26_MURO_28.0_28 | 26.367 | 27.978 | 3 | 92.857
B-19322 VIALE 26 | 209.95 | 4000 PSI | MUROS T1 PISO 3 EJES 14 AL 11 ENTREA AYF M=25,23,12A,22,9,13 | 2026-02-05 | 3/5/2026 12:00:00 AM | 28 | 28 | 26.5 | 94 | MURO | B-19322 VIALE 26_MURO_28.0_28 | 26.367 | 27.978 | 3 | 94.643
B-19322 VIALE 26 | 228.6 | 4000 PSI | MUROS T1 PISO 2 EJE 06,07,08 ENTRE AYF M=24,23,02,13,09,22 | 2026-02-03 | 3/3/2026 12:00:00 AM | 28 | 28 | 35.3 | 126 | MURO | B-19322 VIALE 26_MURO_28.0_28 | 33.933 | 29.933 | 3 | 126.071
B-19322 VIALE 26 | 228.6 | 4000 PSI | MUROS T1 PISO 2 EJE 06,07,08 ENTRE AYF M=24,23,02,13,09,22 | 2026-02-03 | 3/3/2026 12:00:00 AM | 28 | 28 | 33 | 118 | MURO | B-19322 VIALE 26_MURO_28.0_28 | 33.933 | 29.933 | 3 | 117.857
B-19322 VIALE 26 | 228.6 | 4000 PSI | MUROS T1 PISO 2 EJE 06,07,08 ENTRE AYF M=24,23,02,13,09,22 | 2026-02-03 | 3/3/2026 12:00:00 AM | 28 | 28 | 33.5 | 120 | MURO | B-19322 VIALE 26_MURO_28.0_28 | 33.933 | 29.933 | 3 | 119.643
B-19322 VIALE 26 | 152.4 | 4000 PSI | PLACA TANQUE RCI | 2026-02-12 | 3/12/2026 12:00:00 AM | 28 | 28 | 60.8 | 217 | PLACA | B-19322 VIALE 26_PLACA_28.0_28 | 63.667 | 41.322 | 3 | 217.143
B-19322 VIALE 26 | 152.4 | 4000 PSI | PLACA TANQUE RCI | 2026-02-12 | 3/12/2026 12:00:00 AM | 28 | 28 | 67.6 | 242 | PLACA | B-19322 VIALE 26_PLACA_28.0_28 | 63.667 | 41.322 | 3 | 241.429
B-19322 VIALE 26 | 152.4 | 4000 PSI | PLACA TANQUE RCI | 2026-02-12 | 3/12/2026 12:00:00 AM | 28 | 28 | 62.6 | 223 | PLACA | B-19322 VIALE 26_PLACA_28.0_28 | 63.667 | 41.322 | 3 | 223.571
B-19322 VIALE 26 | 203.2 | 4000 PSI | MUROS TANQUE RCI | 2026-02-12 | 3/12/2026 12:00:00 AM | 28 | 28 | 52.6 | 188 | MURO | B-19322 VIALE 26_MURO_28.0_28 | 52.9 | 48.744 | 3 | 187.857
B-19322 VIALE 26 | 203.2 | 4000 PSI | MUROS TANQUE RCI | 2026-02-12 | 3/12/2026 12:00:00 AM | 28 | 28 | 55.3 | 198 | MURO | B-19322 VIALE 26_MURO_28.0_28 | 52.9 | 48.744 | 3 | 197.5
B-19322 VIALE 26 | 177.8 | 4000 PSI | MUROS T1 PISO 3 EJES 00 Y 01 ENTRA AYJ M=20,18,05,11,16,14,17,15 | 2026-02-11 | 3/11/2026 12:00:00 AM | 28 | 28 | 42.3 | 151 | MURO | B-19322 VIALE 26_MURO_28.0_28 | 40.1 | 48.744 | 3 | 151.071
B-19322 VIALE 26 | 177.8 | 4000 PSI | MUROS T1 PISO 3 EJES 00 Y 01 ENTRA AYJ M=20,18,05,11,16,14,17,15 | 2026-02-11 | 3/11/2026 12:00:00 AM | 28 | 28 | 39.7 | 142 | MURO | B-19322 VIALE 26_MURO_28.0_28 | 40.1 | 50.293 | 3 | 141.786
B-19322 VIALE 26 | 177.8 | 4000 PSI | MUROS T1 PISO 3 EJES 00 Y 01 ENTRA AYJ M=20,18,05,11,16,14,17,15 | 2026-02-11 | 3/11/2026 12:00:00 AM | 28 | 28 | 38.3 | 137 | MURO | B-19322 VIALE 26_MURO_28.0_28 | 40.1 | 50.293 | 3 | 136.786
B-19322 VIALE 26 | 203.2 | 4.000 PSI | MUROS PISO 03 T1 EJE 05Y06 | 2026-02-09 | 3/9/2026 12:00:00 AM | 28 | 28 | 37.7 | 134 | MURO | B-19322 VIALE 26_MURO_28.0_28 | 35.533 | 50.293 | 3 | 134.643
B-19322 VIALE 26 | 203.2 | 4.000 PSI | MUROS PISO 03 T1 EJE 05Y06 | 2026-02-09 | 3/9/2026 12:00:00 AM | 28 | 28 | 35.6 | 127 | MURO | B-19322 VIALE 26_MURO_28.0_28 | 35.533 | 40.826 | 3 | 127.143
B-19322 VIALE 26 | 203.2 | 4.000 PSI | MUROS PISO 03 T1 EJE 05Y06 | 2026-02-09 | 3/9/2026 12:00:00 AM | 28 | 28 | 33.3 | 119 | MURO | B-19322 VIALE 26_MURO_28.0_28 | 35.533 | 40.826 | 3 | 118.929
B-19322 VIALE 26 | 184.15 | 4000 PSI | MURO T1 P3 EJE 04 Y 03 ENTRE JYG M=23,24,21,08 | 2026-02-10 | 3/10/2026 12:00:00 AM | 28 | 28 | 34.3 | 122 | MURO | B-19322 VIALE 26_MURO_28.0_28 | 34.733 | 40.826 | 3 | 122.5
B-19322 VIALE 26 | 184.15 | 4000 PSI | MURO T1 P3 EJE 04 Y 03 ENTRE JYG M=23,24,21,08 | 2026-02-10 | 3/10/2026 12:00:00 AM | 28 | 28 | 34.2 | 122 | MURO | B-19322 VIALE 26_MURO_28.0_28 | 34.733 | 38.211 | 3 | 122.143
B-19322 VIALE 26 | 184.15 | 4000 PSI | MURO T1 P3 EJE 04 Y 03 ENTRE JYG M=23,24,21,08 | 2026-02-10 | 3/10/2026 12:00:00 AM | 28 | 28 | 35.7 | 128 | MURO | B-19322 VIALE 26_MURO_28.0_28 | 34.733 | 38.211 | 3 | 127.5
B-19322 VIALE 26 | 203.2 | 4000 PSI | MUROS TANQUE RCI | 2026-02-12 | 3/12/2026 12:00:00 AM | 28 | 28 | 50.8 | 182 | MURO | B-19322 VIALE 26_MURO_28.0_28 | 52.9 | 38.211 | 3 | 181.429
B-19322 VIALE 26 | 203.2 | 4000 PSI | MUROS T1 P4 EJES 10Y11 ENTRE AyJ M=23,25,13,09,02 | 2026-02-14 | 3/14/2026 12:00:00 AM | 28 | 28 | 31.6 | 113 | MURO | B-19322 VIALE 26_MURO_28.0_28 | 31.533 | 35.863 | 3 | 112.857
B-19322 VIALE 26 | 203.2 | 4000 PSI | MUROS T1 P4 EJES 10Y11 ENTRE AyJ M=23,25,13,09,02 | 2026-02-14 | 3/14/2026 12:00:00 AM | 28 | 28 | 32.1 | 114 | MURO | B-19322 VIALE 26_MURO_28.0_28 | 31.533 | 35.863 | 3 | 114.643
B-19322 VIALE 26 | 203.2 | 4000 PSI | MUROS T1 P4 EJES 10Y11 ENTRE AyJ M=23,25,13,09,02 | 2026-02-14 | 3/14/2026 12:00:00 AM | 28 | 28 | 30.9 | 110 | MURO | B-19322 VIALE 26_MURO_28.0_28 | 31.533 | 35.863 | 3 | 110.357
B-19322 VIALE 26 | 209.55 | 4000 PSI | MUROS T1 P4 EJES 08 Y09 ENTRE AyJ M=23,24,2,9,22 | 2026-02-16 | 3/16/2026 12:00:00 AM | 28 | 28 | 28.8 | 103 | MURO | B-19322 VIALE 26_MURO_28.0_28 | 29.033 | 33.559 | 3 | 102.857
B-19322 VIALE 26 | 209.55 | 4000 PSI | MUROS T1 P4 EJES 08 Y09 ENTRE AyJ M=23,24,2,9,22 | 2026-02-16 | 3/16/2026 12:00:00 AM | 28 | 28 | 28.6 | 102 | MURO | B-19322 VIALE 26_MURO_28.0_28 | 29.033 | 33.559 | 3 | 102.143
B-19322 VIALE 26 | 228.6 | 4000 PSI | MUROS T1 P4 EJES 058 ENTRE JYg M=23,22,24,09,02 | 2026-02-17 | 3/17/2026 12:00:00 AM | 28 | 28 | 28.7 | 102 | MURO | B-19322 VIALE 26_MURO_28.0_28 | 27 | 33.559 | 3 | 102.5
B-19322 VIALE 26 | 228.6 | 4000 PSI | MUROS T1 P4 EJES 058 ENTRE JYg M=23,22,24,09,02 | 2026-02-17 | 3/17/2026 12:00:00 AM | 28 | 28 | 28.7 | 102 | MURO | B-19322 VIALE 26_MURO_28.0_28 | 27 | 29.189 | 3 | 102.5
B-19322 VIALE 26 | 228.6 | 4000 PSI | MUROS T1 P4 EJES 058 ENTRE JYg M=23,22,24,09,02 | 2026-02-17 | 3/17/2026 12:00:00 AM | 28 | 28 | 23.6 | 84 | MURO | B-19322 VIALE 26_MURO_28.0_28 | 27 | 29.189 | 3 | 84.286
B-19322 VIALE 26 | 209.55 | 4000 PSI | MUROS T1 P4 EJES 08 Y09 ENTRE AyJ M=23,24,2,9,22 | 2026-02-16 | 3/16/2026 12:00:00 AM | 28 | 28 | 29.7 | 106 | MURO | B-19322 VIALE 26_MURO_28.0_28 | 29.033 | 29.189 | 3 | 106.071
B-19322 VIALE 26 | 228.6 | 4000 PSI | MUROS T1 P4 EJE 3Y4 ENTRE JyG-4Y5 ENTRE AyF M=23,21,24,8,13,22 | 2026-02-18 | 3/18/2026 12:00:00 AM | 28 | 28 | 26.6 | 95 | MURO | B-19322 VIALE 26_MURO_28.0_28 | 26.667 | 27.567 | 3 | 95
B-19322 VIALE 26 | 228.6 | 4000 PSI | MUROS T1 P4 EJE 3Y4 ENTRE JyG-4Y5 ENTRE AyF M=23,21,24,8,13,22 | 2026-02-18 | 3/18/2026 12:00:00 AM | 28 | 28 | 27.6 | 98 | MURO | B-19322 VIALE 26_MURO_28.0_28 | 26.667 | 27.567 | 3 | 98.571
B-19322 VIALE 26 | 228.6 | 4000 PSI | MUROS T1 P4 EJE 3Y4 ENTRE JyG-4Y5 ENTRE AyF M=23,21,24,8,13,22 | 2026-02-18 | 3/18/2026 12:00:00 AM | 28 | 28 | 25.8 | 92 | MURO | B-19322 VIALE 26_MURO_28.0_28 | 26.667 | 27.567 | 3 | 92.143
B-19322 VIALE 26 | 228.6 | 4000 PSI | MUROS T1 P5 EJES 8AL11 ENTRE A-F EJE 8 ENTRE JyG M=2,24,25,23,9,22 | 2026-02-24 | 3/24/2026 12:00:00 AM | 28 | 28 | 27.2 | 97 | MURO | B-19322 VIALE 26_MURO_28.0_28 | 28.433 | 27.785 | 3 | 97.143
B-19322 VIALE 26 | 228.6 | 4000 PSI | MUROS T1 P5 EJES 8AL11 ENTRE A-F EJE 8 ENTRE JyG M=2,24,25,23,9,22 | 2026-02-24 | 3/24/2026 12:00:00 AM | 28 | 28 | 28.3 | 101 | MURO | B-19322 VIALE 26_MURO_28.0_28 | 28.433 | 27.785 | 3 | 101.071
B-19322 VIALE 26 | 228.6 | 4000 PSI | MUROS T1 O4 EJES 03 ENTRE AyF-1Y2 ENTRE AyJ M=23,21,8,1,18 | 2026-02-19 | 3/19/2026 12:00:00 AM | 28 | 28 | 31 | 111 | MURO | B-19322 VIALE 26_MURO_28.0_28 | 30.167 | 27.785 | 3 | 110.714
B-19322 VIALE 26 | 228.6 | 4000 PSI | MUROS T1 O4 EJES 03 ENTRE AyF-1Y2 ENTRE AyJ M=23,21,8,1,18 | 2026-02-19 | 3/19/2026 12:00:00 AM | 28 | 28 | 30.1 | 107 | MURO | B-19322 VIALE 26_MURO_28.0_28 | 30.167 | 28.396 | 3 | 107.5
B-19322 VIALE 26 | 228.6 | 4000 PSI | MUROS T1 O4 EJES 03 ENTRE AyF-1Y2 ENTRE AyJ M=23,21,8,1,18 | 2026-02-19 | 3/19/2026 12:00:00 AM | 28 | 28 | 29.4 | 105 | MURO | B-19322 VIALE 26_MURO_28.0_28 | 30.167 | 28.396 | 3 | 105
B-19322 VIALE 26 | 215.9 | 4000 PSI | MUROS T1 P5 EJES 12-13-14 ENTRE AyF M=14,12,25,22,23,09 | 2026-02-20 | 3/20/2026 12:00:00 AM | 28 | 28 | 31.4 | 112 | MURO | B-19322 VIALE 26_MURO_28.0_28 | 28.2 | 28.396 | 3 | 112.143
B-19322 VIALE 26 | 215.9 | 4000 PSI | MUROS T1 P5 EJES 12-13-14 ENTRE AyF M=14,12,25,22,23,09 | 2026-02-20 | 3/20/2026 12:00:00 AM | 28 | 28 | 31.4 | 112 | MURO | B-19322 VIALE 26_MURO_28.0_28 | 28.2 | 28.611 | 3 | 112.143
B-19322 VIALE 26 | 215.9 | 4000 PSI | MUROS T1 P5 EJES 12-13-14 ENTRE AyF M=14,12,25,22,23,09 | 2026-02-20 | 3/20/2026 12:00:00 AM | 28 | 28 | 21.8 | 78 | MURO | B-19322 VIALE 26_MURO_28.0_28 | 28.2 | 28.611 | 3 | 77.857
B-19322 VIALE 26 | 228.6 | 4000 PSI | MUROS T1 P5 EJES 10-15 ENTRE AyG M=23,31,7,27,3,23,25,9 | 2026-02-23 | 3/23/2026 12:00:00 AM | 28 | 28 | 26.4 | 94 | MURO | B-19322 VIALE 26_MURO_28.0_28 | 25.533 | 28.611 | 3 | 94.286
B-19322 VIALE 26 | 228.6 | 4000 PSI | MUROS T1 P5 EJES 10-15 ENTRE AyG M=23,31,7,27,3,23,25,9 | 2026-02-23 | 3/23/2026 12:00:00 AM | 28 | 28 | 25.1 | 90 | MURO | B-19322 VIALE 26_MURO_28.0_28 | 25.533 | 27.993 | 3 | 89.643
B-19322 VIALE 26 | 228.6 | 4000 PSI | MUROS T1 P5 EJES 10-15 ENTRE AyG M=23,31,7,27,3,23,25,9 | 2026-02-23 | 3/23/2026 12:00:00 AM | 28 | 28 | 25.1 | 90 | MURO | B-19322 VIALE 26_MURO_28.0_28 | 25.533 | 27.993 | 3 | 89.643
B-19322 VIALE 26 | 228.6 | 4000 PSI | MUROS T1 P5 EJE 3-4 ENTRE JyG M=2,3,8,21,23 | 2026-02-27 | 3/27/2026 12:00:00 AM | 28 | 28 | 29.5 | 105 | MURO | B-19322 VIALE 26_MURO_28.0_28 | 30.4 | 27.993 | 3 | 105.357
B-19322 VIALE 26 | 228.6 | 4000 PSI | MUROS T1 P5 EJES 8AL11 ENTRE A-F EJE 8 ENTRE JyG M=2,24,25,23,9,22 | 2026-02-24 | 3/24/2026 12:00:00 AM | 28 | 28 | 29.8 | 106 | MURO | B-19322 VIALE 26_MURO_28.0_28 | 28.433 | 27.352 | 3 | 106.429
B-19322 VIALE 26 | 228.6 | 4000 PSI | MUROS T1 P5 EJE 9 ENTRE JYG M=22,23,9 | 2026-02-25 | 3/25/2026 12:00:00 AM | 28 | 28 | 27.3 | 97 | MURO | B-19322 VIALE 26_MURO_28.0_28 | 27.167 | 27.352 | 3 | 97.5
B-19322 VIALE 26 | 228.6 | 4000 PSI | MUROS T1 P5 EJE 9 ENTRE JYG M=22,23,9 | 2026-02-25 | 3/25/2026 12:00:00 AM | 28 | 28 | 28.1 | 100 | MURO | B-19322 VIALE 26_MURO_28.0_28 | 27.167 | 27.352 | 3 | 100.357
B-19322 VIALE 26 | 228.6 | 4000 PSI | MUROS T1 P5 EJE 9 ENTRE JYG M=22,23,9 | 2026-02-25 | 3/25/2026 12:00:00 AM | 28 | 28 | 26.1 | 93 | MURO | B-19322 VIALE 26_MURO_28.0_28 | 27.167 | 27.682 | 3 | 93.214
B-19322 VIALE 26 | 228.6 | 4000 PSI | MUROS T1 P5 EJES 5-6 ENTRE JyG M= 2,23,24,22,9,3,45 | 2026-02-26 | 3/26/2026 12:00:00 AM | 28 | 28 | 30.3 | 108 | MURO | B-19322 VIALE 26_MURO_28.0_28 | 28.867 | 27.682 | 3 | 108.214
B-19322 VIALE 26 | 228.6 | 4000 PSI | MUROS T1 P5 EJES 5-6 ENTRE JyG M= 2,23,24,22,9,3,45 | 2026-02-26 | 3/26/2026 12:00:00 AM | 28 | 28 | 28.1 | 100 | MURO | B-19322 VIALE 26_MURO_28.0_28 | 28.867 | 27.682 | 3 | 100.357
B-19322 VIALE 26 | 228.6 | 4000 PSI | MUROS T1 P5 EJES 5-6 ENTRE JyG M= 2,23,24,22,9,3,45 | 2026-02-26 | 3/26/2026 12:00:00 AM | 28 | 28 | 28.2 | 101 | MURO | B-19322 VIALE 26_MURO_28.0_28 | 28.867 | 28.593 | 3 | 100.714
B-19322 VIALE 26 | 228.6 | 4000 PSI | MUROS T1 P5 EJE 3-4 ENTRE JyG M=2,3,8,21,23 | 2026-02-27 | 3/27/2026 12:00:00 AM | 28 | 28 | 31.9 | 114 | MURO | B-19322 VIALE 26_MURO_28.0_28 | 30.4 | 28.593 | 3 | 113.929
B-19322 VIALE 26 | 228.6 | 4000 PSI | MUROS T1 P5 EJE 3-4 ENTRE JyG M=2,3,8,21,23 | 2026-02-27 | 3/27/2026 12:00:00 AM | 28 | 28 | 29.8 | 106 | MURO | B-19322 VIALE 26_MURO_28.0_28 | 30.4 | 28.593 | 3 | 106.429
B-19322 VIALE 26 | 203 | 3500 PSI | TORRE 2 PILOTE 63-57 | 2025-04-15 | 5/13/2025 12:00:00 AM | 28 | 24.5 | 28.3 | 116 |  |  | 29.467 |  | 3 | 115.51
B-19322 VIALE 26 | 203 | 3500 PSI | TORRE 2 PILOTE 63-57 | 2025-04-15 | 5/13/2025 12:00:00 AM | 28 | 24.5 | 31.3 | 128 |  |  | 29.467 |  | 3 | 127.755
B-19322 VIALE 26 | 203 | 3500 PSI | TORRE 2 PILOTE 63-57 | 2025-04-15 | 5/13/2025 12:00:00 AM | 28 | 24.5 | 28.8 | 117 |  |  | 29.467 |  | 3 | 117.551
B-19322 VIALE 26 | 203 | 3500 PSI | TORRE 2 PILOTE 56 | 2025-04-14 | 5/12/2025 12:00:00 AM | 28 | 24.5 | 22.8 | 93 |  |  | 27.1 |  | 3 | 93.061
B-19322 VIALE 26 | 203 | 3500 PSI | TORRE 2 PILOTE 56 | 2025-04-14 | 5/12/2025 12:00:00 AM | 28 | 24.5 | 29.2 | 119 |  |  | 27.1 |  | 3 | 119.184
B-19322 VIALE 26 | 203 | 3500 PSI | TORRE 2 PILOTE 56 | 2025-04-14 | 5/12/2025 12:00:00 AM | 28 | 24.5 | 29.3 | 120 |  |  | 27.1 |  | 3 | 119.592
B-19322 VIALE 26 | 215 | 3500 PSI | TORRE 2 PILOTE 65 | 2025-04-12 | 5/10/2025 12:00:00 AM | 28 | 24.5 | 28.7 | 117 |  |  | 28.833 | 28.467 | 3 | 117.143
B-19322 VIALE 26 | 215 | 3500 PSI | TORRE 2 PILOTE 65 | 2025-04-12 | 5/10/2025 12:00:00 AM | 28 | 24.5 | 29.7 | 121 |  |  | 28.833 | 28.467 | 3 | 121.224
B-19322 VIALE 26 | 215 | 3500 PSI | TORRE 2 PILOTE 65 | 2025-04-12 | 5/10/2025 12:00:00 AM | 28 | 24.5 | 28.1 | 115 |  |  | 28.833 | 28.467 | 3 | 114.694
B-19322 VIALE 26 | 228 | 3500 PSI | TORRE 2 PILOTE 55 | 2025-04-10 | 5/8/2025 12:00:00 AM | 28 | 24.5 | 23.6 | 96 |  |  | 24.667 | 26.867 | 3 | 96.327
B-19322 VIALE 26 | 228 | 3500 PSI | TORRE 2 PILOTE 55 | 2025-04-10 | 5/8/2025 12:00:00 AM | 28 | 24.5 | 25.2 | 103 |  |  | 24.667 | 26.867 | 3 | 102.857
B-19322 VIALE 26 | 228 | 3500 PSI | TORRE 2 PILOTE 55 | 2025-04-10 | 5/8/2025 12:00:00 AM | 28 | 24.5 | 25.2 | 103 |  |  | 24.667 | 26.867 | 3 | 102.857
B-19322 VIALE 26 | 215 | 3500 PSI | TORRE 2 PILOTE 106 | 2025-04-10 | 5/8/2025 12:00:00 AM | 28 | 24.5 | 34.1 | 139 |  |  | 33.367 | 28.956 | 3 | 139.184
B-19322 VIALE 26 | 215 | 3500 PSI | TORRE 2 PILOTE 106 | 2025-04-10 | 5/8/2025 12:00:00 AM | 28 | 24.5 | 32.4 | 132 |  |  | 33.367 | 28.956 | 3 | 132.245
B-19322 VIALE 26 | 215 | 3500 PSI | TORRE 2 PILOTE 106 | 2025-04-10 | 5/8/2025 12:00:00 AM | 28 | 24.5 | 33.6 | 137 |  |  | 33.367 | 28.956 | 3 | 137.143
B-19322 VIALE 26 | 203 | 3500 PSI | TORRE 2 PILOTE 105 | 2025-04-09 | 5/7/2025 12:00:00 AM | 28 | 24.5 | 26 | 106 |  |  | 28.533 | 28.856 | 3 | 106.122
B-19322 VIALE 26 | 203 | 3500 PSI | TORRE 2 PILOTE 105 | 2025-04-09 | 5/7/2025 12:00:00 AM | 28 | 24.5 | 31.4 | 128 |  |  | 28.533 | 28.856 | 3 | 128.163
B-19322 VIALE 26 | 203 | 3500 PSI | TORRE 2 PILOTE 105 | 2025-04-09 | 5/7/2025 12:00:00 AM | 28 | 24.5 | 28.2 | 115 |  |  | 28.533 | 28.856 | 3 | 115.102
B-19322 VIALE 26 | 203 | 3500 PSI | TORRE 2 PILOTE 108 | 2025-04-09 | 5/7/2025 12:00:00 AM | 28 | 24.5 | 24.6 | 100 |  |  | 23.333 | 28.411 | 3 | 100.408
B-19322 VIALE 26 | 203 | 3500 PSI | TORRE 2 PILOTE 108 | 2025-04-09 | 5/7/2025 12:00:00 AM | 28 | 24.5 | 24.7 | 101 |  |  | 23.333 | 28.411 | 3 | 100.816
B-19322 VIALE 26 | 203 | 3500 PSI | TORRE 2 PILOTE 108 | 2025-04-09 | 5/7/2025 12:00:00 AM | 28 | 24.5 | 20.7 | 84 |  |  | 23.333 | 28.411 | 3 | 84.49
B-19322 VIALE 26 | 177 | 3500 PSI | TORRE 2 PILOTE 104 | 2025-04-08 | 5/6/2025 12:00:00 AM | 28 | 24.5 | 31.4 | 128 |  |  | 32.067 | 27.978 | 3 | 128.163
B-19322 VIALE 26 | 177 | 3500 PSI | TORRE 2 PILOTE 104 | 2025-04-08 | 5/6/2025 12:00:00 AM | 28 | 24.5 | 32.8 | 134 |  |  | 32.067 | 27.978 | 3 | 133.878
B-19322 VIALE 26 | 177 | 3500 PSI | TORRE 2 PILOTE 104 | 2025-04-08 | 5/6/2025 12:00:00 AM | 28 | 24.5 | 32 | 130 |  |  | 32.067 | 27.978 | 3 | 130.612
B-19322 VIALE 26 | 203 | 3500 PSI | TORRE 2 PILOTE 107 | 2025-04-08 | 5/6/2025 12:00:00 AM | 28 | 24.5 | 54.1 | 221 |  |  | 37.033 | 30.811 | 3 | 220.816
B-19322 VIALE 26 | 203 | 3500 PSI | TORRE 2 PILOTE 107 | 2025-04-08 | 5/6/2025 12:00:00 AM | 28 | 24.5 | 28.2 | 115 |  |  | 37.033 | 30.811 | 3 | 115.102
B-19322 VIALE 26 | 203 | 3500 PSI | TORRE 2 PILOTE 107 | 2025-04-08 | 5/6/2025 12:00:00 AM | 28 | 24.5 | 28.8 | 117 |  |  | 37.033 | 30.811 | 3 | 117.551
B-19322 VIALE 26 | 177 | 3500 PSI | TORRE 2 PILOTE 72 | 2025-04-07 | 5/5/2025 12:00:00 AM | 28 | 24.5 | 33.8 | 138 |  |  | 35.6 | 34.9 | 3 | 137.959
B-19322 VIALE 26 | 177 | 3500 PSI | TORRE 2 PILOTE 72 | 2025-04-07 | 5/5/2025 12:00:00 AM | 28 | 24.5 | 40.3 | 164 |  |  | 35.6 | 34.9 | 3 | 164.49
B-19322 VIALE 26 | 177 | 3500 PSI | TORRE 2 PILOTE 72 | 2025-04-07 | 5/5/2025 12:00:00 AM | 28 | 24.5 | 32.7 | 134 |  |  | 35.6 | 34.9 | 3 | 133.469
B-19322 VIALE 26 | 203 | 3500 PSI | TORRE 2 PILOTE 53 | 2025-04-05 | 5/3/2025 12:00:00 AM | 28 | 24.5 | 39.1 | 159 |  |  | 35.533 | 36.055 | 3 | 159.592
B-19322 VIALE 26 | 203 | 3500 PSI | TORRE 2 PILOTE 53 | 2025-04-05 | 5/3/2025 12:00:00 AM | 28 | 24.5 | 35.3 | 144 |  |  | 35.533 | 36.055 | 3 | 144.082
B-19322 VIALE 26 | 203 | 3500 PSI | TORRE 2 PILOTE 53 | 2025-04-05 | 5/3/2025 12:00:00 AM | 28 | 24.5 | 32.2 | 131 |  |  | 35.533 | 36.055 | 3 | 131.429
B-19322 VIALE 26 | 177 | 3500 PSI | TORRE 2 PILOTE 69 | 2025-04-04 | 5/2/2025 12:00:00 AM | 28 | 24.5 | 32.5 | 133 |  |  | 34.033 | 35.055 | 3 | 132.653
B-19322 VIALE 26 | 177 | 3500 PSI | TORRE 2 PILOTE 69 | 2025-04-04 | 5/2/2025 12:00:00 AM | 28 | 24.5 | 35.7 | 146 |  |  | 34.033 | 35.055 | 3 | 145.714
B-19322 VIALE 26 | 177 | 3500 PSI | TORRE 2 PILOTE 69 | 2025-04-04 | 5/2/2025 12:00:00 AM | 28 | 24.5 | 33.9 | 138 |  |  | 34.033 | 35.055 | 3 | 138.367
B-19322 VIALE 26 | 203 | 3500 PSI | TORRE 2 PILOTE 67 | 2025-04-03 | 5/1/2025 12:00:00 AM | 28 | 24.5 | 28.9 | 118 |  |  | 28.567 | 32.711 | 3 | 117.959
B-19322 VIALE 26 | 203 | 3500 PSI | TORRE 2 PILOTE 67 | 2025-04-03 | 5/1/2025 12:00:00 AM | 28 | 24.5 | 27.6 | 113 |  |  | 28.567 | 32.711 | 3 | 112.653
B-19322 VIALE 26 | 203 | 3500 PSI | TORRE 2 PILOTE 67 | 2025-04-03 | 5/1/2025 12:00:00 AM | 28 | 24.5 | 29.2 | 119 |  |  | 28.567 | 32.711 | 3 | 119.184
B-19322 VIALE 26 | 177 | 3500 PSI | TORRE 2 PILOTE 58 | 2025-03-31 | 4/28/2025 12:00:00 AM | 28 | 24.5 | 27.3 | 112 |  |  | 27.3 | 29.967 | 3 | 111.429
B-19322 VIALE 26 | 177 | 3500 PSI | TORRE 2 PILOTE 58 | 2025-03-31 | 4/28/2025 12:00:00 AM | 28 | 24.5 | 28.8 | 118 |  |  | 27.3 | 29.967 | 3 | 117.551
B-19322 VIALE 26 | 177 | 3500 PSI | TORRE 2 PILOTE 58 | 2025-03-31 | 4/28/2025 12:00:00 AM | 28 | 24.5 | 25.8 | 105 |  |  | 27.3 | 29.967 | 3 | 105.306
B-19322 VIALE 26 | 228 | 3500 PSI | torre 2 pilotes -54-61 | 2025-03-29 | 4/26/2025 12:00:00 AM | 28 | 24.5 | 30.8 | 126 |  |  | 29.933 | 28.6 | 3 | 125.714
B-19322 VIALE 26 | 228 | 3500 PSI | torre 2 pilotes -54-61 | 2025-03-29 | 4/26/2025 12:00:00 AM | 28 | 24.5 | 30.2 | 123 |  |  | 29.933 | 28.6 | 3 | 123.265
B-19322 VIALE 26 | 228 | 3500 PSI | torre 2 pilotes -54-61 | 2025-03-29 | 4/26/2025 12:00:00 AM | 28 | 24.5 | 28.8 | 117 |  |  | 29.933 | 28.6 | 3 | 117.551
B-19322 VIALE 26 | 203 | 3500 PSI | TORRE 2 PILOTE 78 | 2025-03-25 | 4/22/2025 12:00:00 AM | 28 | 24.5 | 33.9 | 138 |  |  | 30.717 | 29.317 | 6 | 138.367
B-19322 VIALE 26 | 203 | 3500 PSI | TORRE 2 PILOTE 78 | 2025-03-25 | 4/22/2025 12:00:00 AM | 28 | 24.5 | 34 | 139 |  |  | 30.717 | 29.317 | 6 | 138.776
B-19322 VIALE 26 | 203 | 3500 PSI | TORRE 2 PILOTE 78 | 2025-03-25 | 4/22/2025 12:00:00 AM | 28 | 24.5 | 32.1 | 131 |  |  | 30.717 | 29.317 | 6 | 131.02
B-19322 VIALE 26 | 177 | 3500 PSI | TORRE 2 PILOTE 70 | 2025-04-16 | 5/14/2025 12:00:00 AM | 28 | 24.5 | 21.6 | 88 |  |  | 21.667 | 27.439 | 3 | 88.163
B-19322 VIALE 26 | 177 | 3500 PSI | TORRE 2 PILOTE 70 | 2025-04-16 | 5/14/2025 12:00:00 AM | 28 | 24.5 | 22 | 90 |  |  | 21.667 | 27.439 | 3 | 89.796
B-19322 VIALE 26 | 177 | 3500 PSI | TORRE 2 PILOTE 70 | 2025-04-16 | 5/14/2025 12:00:00 AM | 28 | 24.5 | 21.4 | 87 |  |  | 21.667 | 27.439 | 3 | 87.347
B-19322 VIALE 26 | 203 | 3500 PSI | TORRE 2 PILOTE 59-71 | 2025-04-22 | 5/20/2025 12:00:00 AM | 28 | 24.5 | 23.5 | 96 |  |  | 23.1 | 25.161 | 3 | 95.918
B-19322 VIALE 26 | 203 | 3500 PSI | TORRE 2 PILOTE 59-71 | 2025-04-22 | 5/20/2025 12:00:00 AM | 28 | 24.5 | 24.2 | 99 |  |  | 23.1 | 25.161 | 3 | 98.776
B-19322 VIALE 26 | 203 | 3500 PSI | TORRE 2 PILOTE 59-71 | 2025-04-22 | 5/20/2025 12:00:00 AM | 28 | 24.5 | 21.6 | 88 |  |  | 23.1 | 25.161 | 3 | 88.163
B-19322 VIALE 26 | 177 | 3500 PSI | TORRE 2 PILOTE 62 | 2025-04-23 | 5/21/2025 12:00:00 AM | 28 | 24.5 | 38.8 | 158 |  |  | 36.8 | 27.189 | 3 | 158.367
B-19322 VIALE 26 | 177 | 3500 PSI | TORRE 2 PILOTE 62 | 2025-04-23 | 5/21/2025 12:00:00 AM | 28 | 24.5 | 37.1 | 151 |  |  | 36.8 | 27.189 | 3 | 151.429
B-19322 VIALE 26 | 177 | 3500 PSI | TORRE 2 PILOTE 62 | 2025-04-23 | 5/21/2025 12:00:00 AM | 28 | 24.5 | 34.5 | 141 |  |  | 36.8 | 27.189 | 3 | 140.816
B-19322 VIALE 26 | 203 | 3500 PSI | TORRE 2 PILOTE 66 | 2025-04-24 | 5/22/2025 12:00:00 AM | 28 | 24.5 | 21.2 | 87 |  |  | 21.4 | 27.1 | 3 | 86.531
B-19322 VIALE 26 | 203 | 3500 PSI | TORRE 2 PILOTE 66 | 2025-04-24 | 5/22/2025 12:00:00 AM | 28 | 24.5 | 21.7 | 88 |  |  | 21.4 | 27.1 | 3 | 88.571
B-19322 VIALE 26 | 203 | 3500 PSI | TORRE 2 PILOTE 66 | 2025-04-24 | 5/22/2025 12:00:00 AM | 28 | 24.5 | 21.3 | 87 |  |  | 21.4 | 27.1 | 3 | 86.939
B-19322 VIALE 26 | 228 | 3500 PSI | TORRE 2 PILOTE 62 | 2025-04-26 | 5/24/2025 12:00:00 AM | 28 | 24.5 | 16.3 | 67 |  |  | 19.133 | 25.778 | 3 | 66.531
B-19322 VIALE 26 | 228 | 3500 PSI | TORRE 2 PILOTE 62 | 2025-04-26 | 5/24/2025 12:00:00 AM | 28 | 24.5 | 20.5 | 84 |  |  | 19.133 | 25.778 | 3 | 83.673
B-19322 VIALE 26 | 228 | 3500 PSI | TORRE 2 PILOTE 62 | 2025-04-26 | 5/24/2025 12:00:00 AM | 28 | 24.5 | 20.6 | 84 |  |  | 19.133 | 25.778 | 3 | 84.082
B-19322 VIALE 26 | 215 | 3500 PSI | TORRE 2 PILOTE 40 | 2025-04-30 | 5/28/2025 12:00:00 AM | 28 | 24.5 | 23.5 | 96 |  |  | 24.633 | 21.722 | 3 | 95.918
B-19322 VIALE 26 | 215 | 3500 PSI | TORRE 2 PILOTE 40 | 2025-04-30 | 5/28/2025 12:00:00 AM | 28 | 24.5 | 25 | 102 |  |  | 24.633 | 21.722 | 3 | 102.041
B-19322 VIALE 26 | 215 | 3500 PSI | TORRE 2 PILOTE 40 | 2025-04-30 | 5/28/2025 12:00:00 AM | 28 | 24.5 | 25.4 | 104 |  |  | 24.633 | 21.722 | 3 | 103.673
B-19322 VIALE 26 | 203 | 3500 PSI | TORRE 2 PILOTE 60 | 2025-04-26 | 5/24/2025 12:00:00 AM | 28 | 24.5 | 23.3 | 95 |  |  | 24.567 | 22.778 | 3 | 95.102
B-19322 VIALE 26 | 203 | 3500 PSI | TORRE 2 PILOTE 60 | 2025-04-26 | 5/24/2025 12:00:00 AM | 28 | 24.5 | 25 | 102 |  |  | 24.567 | 22.778 | 3 | 102.041
B-19322 VIALE 26 | 203 | 3500 PSI | TORRE 2 PILOTE 60 | 2025-04-26 | 5/24/2025 12:00:00 AM | 28 | 24.5 | 25.4 | 104 |  |  | 24.567 | 22.778 | 3 | 103.673
B-19322 VIALE 26 | 190 | 3500 PSI | TORRE 2 PILOTE 68-89 | 2025-04-30 | 5/28/2025 12:00:00 AM | 28 | 24.5 | 22.3 | 91 |  |  | 23.033 | 24.078 | 3 | 91.02
B-19322 VIALE 26 | 190 | 3500 PSI | TORRE 2 PILOTE 68-89 | 2025-04-30 | 5/28/2025 12:00:00 AM | 28 | 24.5 | 23.5 | 96 |  |  | 23.033 | 24.078 | 3 | 95.918
B-19322 VIALE 26 | 190 | 3500 PSI | TORRE 2 PILOTE 68-89 | 2025-04-30 | 5/28/2025 12:00:00 AM | 28 | 24.5 | 23.3 | 95 |  |  | 23.033 | 24.078 | 3 | 95.102
B-19322 VIALE 26 | 215 | 3500 PSI | TORRE 2 PILOTE 45 | 2025-05-05 | 6/2/2025 12:00:00 AM | 28 | 24.5 | 23.4 | 96 |  |  | 24.5 | 24.033 | 3 | 95.51
B-19322 VIALE 26 | 215 | 3500 PSI | TORRE 2 PILOTE 45 | 2025-05-05 | 6/2/2025 12:00:00 AM | 28 | 24.5 | 23.9 | 98 |  |  | 24.5 | 24.033 | 3 | 97.551
B-19322 VIALE 26 | 215 | 3500 PSI | TORRE 2 PILOTE 45 | 2025-05-05 | 6/2/2025 12:00:00 AM | 28 | 24.5 | 26.2 | 107 |  |  | 24.5 | 24.033 | 3 | 106.939
B-19322 VIALE 26 | 215 | 3500 PSI | TORRE 2 PILOTE 41 | 2025-05-05 | 6/2/2025 12:00:00 AM | 28 | 24.5 | 24.6 | 100 |  |  | 26.5 | 24.678 | 3 | 100.408
B-19322 VIALE 26 | 215 | 3500 PSI | TORRE 2 PILOTE 41 | 2025-05-05 | 6/2/2025 12:00:00 AM | 28 | 24.5 | 27.8 | 113 |  |  | 26.5 | 24.678 | 3 | 113.469
B-19322 VIALE 26 | 215 | 3500 PSI | TORRE 2 PILOTE 41 | 2025-05-05 | 6/2/2025 12:00:00 AM | 28 | 24.5 | 27.1 | 111 |  |  | 26.5 | 24.678 | 3 | 110.612
B-19322 VIALE 26 | 0 | 3500 PSI | TORRE 2 PILOTE 49 | 2025-05-09 | 6/6/2025 12:00:00 AM | 28 | 24.5 | 24.7 | 101 |  |  | 24.333 | 25.741 | 3 | 100.816
B-19322 VIALE 26 | 0 | 3500 PSI | TORRE 2 PILOTE 83 | 2025-05-09 | 6/6/2025 12:00:00 AM | 28 | 24.5 | 26.5 | 108 |  |  | 27.167 | 25.741 | 3 | 108.163
B-19322 VIALE 26 | 0 | 3500 PSI | TORRE 2 PILOTE 83 | 2025-05-09 | 6/6/2025 12:00:00 AM | 28 | 24.5 | 27.8 | 113 |  |  | 27.167 | 25.741 | 3 | 113.469
B-19322 VIALE 26 | 0 | 3500 PSI | TORRE 2 PILOTE 83 | 2025-05-09 | 6/6/2025 12:00:00 AM | 28 | 24.5 | 27.2 | 111 |  |  | 27.167 | 26.452 | 3 | 111.02
B-19322 VIALE 26 | 177 | 3500 PSI | TORRE 2 PILOTE 92 | 2025-04-25 | 5/23/2025 12:00:00 AM | 28 | 24.5 | 26.3 | 107 |  |  | 26.367 | 26.452 | 3 | 107.347
B-19322 VIALE 26 | 177 | 3500 PSI | TORRE 2 PILOTE 92 | 2025-04-25 | 5/23/2025 12:00:00 AM | 28 | 24.5 | 24.4 | 100 |  |  | 26.367 | 26.452 | 3 | 99.592
B-19322 VIALE 26 | 177 | 3500 PSI | TORRE 2 PILOTE 92 | 2025-04-25 | 5/23/2025 12:00:00 AM | 28 | 24.5 | 28.4 | 116 |  |  | 26.367 | 25.874 | 3 | 115.918
B-19322 VIALE 26 | 190 | 3500 PSI | TORRE 2 PILOTE 87 | 2025-04-29 | 5/27/2025 12:00:00 AM | 28 | 24.5 | 22.8 | 93 |  |  | 23.967 | 25.874 | 3 | 93.061
B-19322 VIALE 26 | 190 | 3500 PSI | TORRE 2 PILOTE 87 | 2025-04-29 | 5/27/2025 12:00:00 AM | 28 | 24.5 | 25.6 | 104 |  |  | 23.967 | 25.874 | 3 | 104.49
B-19322 VIALE 26 | 190 | 3500 PSI | TORRE 2 PILOTE 87 | 2025-04-29 | 5/27/2025 12:00:00 AM | 28 | 24.5 | 23.5 | 96 |  |  | 23.967 | 26.345 | 3 | 95.918
B-19322 VIALE 26 | 215 | 3500 PSI | TORRE 2 PILOTE 26 | 2025-05-02 | 5/30/2025 12:00:00 AM | 28 | 24.5 | 23.4 | 95 |  |  | 29.467 | 26.345 | 3 | 95.51
B-19322 VIALE 26 | 215 | 3500 PSI | TORRE 2 PILOTE 26 | 2025-05-02 | 5/30/2025 12:00:00 AM | 28 | 24.5 | 28.9 | 118 |  |  | 29.467 | 26.345 | 3 | 117.959
B-19322 VIALE 26 | 215 | 3500 PSI | TORRE 2 PILOTE 26 | 2025-05-02 | 5/30/2025 12:00:00 AM | 28 | 24.5 | 36.1 | 147 |  |  | 29.467 | 26.623 | 3 | 147.347
B-19322 VIALE 26 | 215 | 3500 PSI | TORRE 2 PILOTE 75 | 2025-05-06 | 6/3/2025 12:00:00 AM | 28 | 24.5 | 26.1 | 107 |  |  | 26.467 | 26.623 | 3 | 106.531
B-19322 VIALE 26 | 215 | 3500 PSI | TORRE 2 PILOTE 75 | 2025-05-06 | 6/3/2025 12:00:00 AM | 28 | 24.5 | 26.6 | 109 |  |  | 26.467 | 26.623 | 3 | 108.571
B-19322 VIALE 26 | 215 | 3500 PSI | TORRE 2 PILOTE 75 | 2025-05-06 | 6/3/2025 12:00:00 AM | 28 | 24.5 | 26.7 | 109 |  |  | 26.467 | 26.648 | 3 | 108.98
B-19322 VIALE 26 | 215 | 3500 PSI | TORRE 2 PILOTE 91 | 2025-04-28 | 5/26/2025 12:00:00 AM | 28 | 24.5 | 22.4 | 91 |  |  | 24.033 | 26.648 | 3 | 91.429
B-19322 VIALE 26 | 215 | 3500 PSI | TORRE 2 PILOTE 91 | 2025-04-28 | 5/26/2025 12:00:00 AM | 28 | 24.5 | 24.8 | 101 |  |  | 24.033 | 26.648 | 3 | 101.224
B-19322 VIALE 26 | 215 | 3500 PSI | TORRE 2 PILOTE 91 | 2025-04-28 | 5/26/2025 12:00:00 AM | 28 | 24.5 | 24.9 | 102 |  |  | 24.033 | 25.137 | 3 | 101.633
B-19322 VIALE 26 | 0 | 3500 PSI | TORRE 2 PILOTE 90-43 | 2025-05-07 | 6/4/2025 12:00:00 AM | 28 | 24.5 | 23.6 | 96 |  |  | 22.633 | 25.137 | 3 | 96.327
B-19322 VIALE 26 | 0 | 3500 PSI | TORRE 2 PILOTE 90-43 | 2025-05-07 | 6/4/2025 12:00:00 AM | 28 | 24.5 | 21.1 | 86 |  |  | 22.633 | 25.137 | 3 | 86.122
B-19322 VIALE 26 | 0 | 3500 PSI | TORRE 2 PILOTE 90-43 | 2025-05-07 | 6/4/2025 12:00:00 AM | 28 | 24.5 | 23.2 | 95 |  |  | 22.633 | 24.029 | 3 | 94.694
B-19322 VIALE 26 | 0 | 3500 PSI | TORRE 2 PILOTE 25-46 | 2025-05-08 | 6/5/2025 12:00:00 AM | 28 | 24.5 | 26.7 | 109 |  |  | 24.9 | 24.029 | 3 | 108.98
B-19322 VIALE 26 | 0 | 3500 PSI | TORRE 2 PILOTE 25-46 | 2025-05-08 | 6/5/2025 12:00:00 AM | 28 | 24.5 | 23.9 | 97 |  |  | 24.9 | 24.029 | 3 | 97.551
B-19322 VIALE 26 | 0 | 3500 PSI | TORRE 2 PILOTE 25-46 | 2025-05-08 | 6/5/2025 12:00:00 AM | 28 | 24.5 | 24.1 | 98 |  |  | 24.9 | 23.922 | 3 | 98.367
B-19322 VIALE 26 | 0 | 3500 PSI | TORRE 2 PILOTE 49 | 2025-05-09 | 6/6/2025 12:00:00 AM | 28 | 24.5 | 23.1 | 94 |  |  | 24.333 | 23.922 | 3 | 94.286
B-19322 VIALE 26 | 0 | 3500 PSI | TORRE 2 PILOTE 49 | 2025-05-09 | 6/6/2025 12:00:00 AM | 28 | 24.5 | 25.2 | 103 |  |  | 24.333 | 23.922 | 3 | 102.857
B-19322 VIALE 26 | 0 | 3500 PSI | TORRE 2 PILOTE 24 | 2025-05-13 | 6/10/2025 12:00:00 AM | 28 | 24.5 | 30.8 | 126 |  |  | 30.367 | 26.344 | 3 | 125.714
B-19322 VIALE 26 | 0 | 3500 PSI | TORRE 2 PILOTE 24 | 2025-05-13 | 6/10/2025 12:00:00 AM | 28 | 24.5 | 27.2 | 111 |  |  | 30.367 | 26.344 | 3 | 111.02
B-19322 VIALE 26 | 0 | 3500 PSI | TORRE 2 PILOTE 24 | 2025-05-13 | 6/10/2025 12:00:00 AM | 28 | 24.5 | 33.1 | 135 |  |  | 30.367 | 26.344 | 3 | 135.102
B-19322 VIALE 26 | 0 | 3500 PSI | TORRE 2 PILOTE 85 | 2025-05-12 | 6/9/2025 12:00:00 AM | 28 | 24.5 | 22.6 | 92 |  |  | 23.167 | 26.019 | 3 | 92.245
B-19322 VIALE 26 | 0 | 3500 PSI | TORRE 2 PILOTE 85 | 2025-05-12 | 6/9/2025 12:00:00 AM | 28 | 24.5 | 23.6 | 96 |  |  | 23.167 | 26.019 | 3 | 96.327
B-19322 VIALE 26 | 0 | 3500 PSI | TORRE 2 PILOTE 85 | 2025-05-12 | 6/9/2025 12:00:00 AM | 28 | 24.5 | 23.3 | 95 |  |  | 23.167 | 26.019 | 3 | 95.102
B-19322 VIALE 26 | 0 | 3500 PSI | TORRE 2 PILOTE 75 | 2025-05-10 | 6/7/2025 12:00:00 AM | 28 | 24.5 | 27.8 | 114 |  |  | 25 | 26.178 | 3 | 113.469
B-19322 VIALE 26 | 0 | 3500 PSI | TORRE 2 PILOTE 75 | 2025-05-10 | 6/7/2025 12:00:00 AM | 28 | 24.5 | 24.3 | 99 |  |  | 25 | 26.178 | 3 | 99.184
B-19322 VIALE 26 | 0 | 3500 PSI | TORRE 2 PILOTE 75 | 2025-05-10 | 6/7/2025 12:00:00 AM | 28 | 24.5 | 22.9 | 93 |  |  | 25 | 26.178 | 3 | 93.469
B-19322 VIALE 26 | 203 | 3500 PSI | TORRE 2 PILOTE 75 | 2025-05-31 | 6/28/2025 12:00:00 AM | 28 | 24.5 | 13.5 | 55 |  |  | 15.333 | 21.167 | 3 | 55.102
B-19322 VIALE 26 | 203 | 3500 PSI | TORRE 2 PILOTE 75 | 2025-05-31 | 6/28/2025 12:00:00 AM | 28 | 24.5 | 16.9 | 69 |  |  | 15.333 | 21.167 | 3 | 68.98
B-19322 VIALE 26 | 203 | 3500 PSI | TORRE 2 PILOTE 75 | 2025-05-31 | 6/28/2025 12:00:00 AM | 28 | 24.5 | 15.6 | 64 |  |  | 15.333 | 21.167 | 3 | 63.673
B-19322 VIALE 26 | 203 | 3500 PSI | TORRE 2 PILOTE 42 | 2025-05-14 | 6/11/2025 12:00:00 AM | 28 | 24.5 | 37.3 | 152 |  |  | 36.067 | 25.467 | 3 | 152.245
B-19322 VIALE 26 | 203 | 3500 PSI | TORRE 2 PILOTE 42 | 2025-05-14 | 6/11/2025 12:00:00 AM | 28 | 24.5 | 35 | 143 |  |  | 36.067 | 25.467 | 3 | 142.857
B-19322 VIALE 26 | 203 | 3500 PSI | TORRE 2 PILOTE 42 | 2025-05-14 | 6/11/2025 12:00:00 AM | 28 | 24.5 | 35.9 | 146 |  |  | 36.067 | 25.467 | 3 | 146.531
B-19322 VIALE 26 | 203 | 3500 PSI | TORRE 2 PILOTE 48 | 2025-05-15 | 6/12/2025 12:00:00 AM | 28 | 24.5 | 28.8 | 118 |  |  | 25.6 | 25.667 | 3 | 117.551
B-19322 VIALE 26 | 203 | 3500 PSI | TORRE 2 PILOTE 48 | 2025-05-15 | 6/12/2025 12:00:00 AM | 28 | 24.5 | 24.3 | 99 |  |  | 25.6 | 25.667 | 3 | 99.184
B-19322 VIALE 26 | 203 | 3500 PSI | TORRE 2 PILOTE 48 | 2025-05-15 | 6/12/2025 12:00:00 AM | 28 | 24.5 | 23.7 | 97 |  |  | 25.6 | 25.667 | 3 | 96.735
B-19322 VIALE 26 | 203 | 3500 PSI | TORRE 2 PILOTE 78 | 2025-05-15 | 6/12/2025 12:00:00 AM | 28 | 24.5 | 28.5 | 116 |  |  | 30.717 | 30.795 | 6 | 116.327
B-19322 VIALE 26 | 203 | 3500 PSI | TORRE 2 PILOTE 78 | 2025-05-15 | 6/12/2025 12:00:00 AM | 28 | 24.5 | 31.7 | 129 |  |  | 30.717 | 30.795 | 6 | 129.388
B-19322 VIALE 26 | 203 | 3500 PSI | TORRE 2 PILOTE 78 | 2025-05-15 | 6/12/2025 12:00:00 AM | 28 | 24.5 | 24.1 | 98 |  |  | 30.717 | 30.795 | 6 | 98.367
B-19322 VIALE 26 | 203 | 3500 PSI | TORRE 2 PILOTE 81 | 2025-05-16 | 6/13/2025 12:00:00 AM | 28 | 24.5 | 25.4 | 104 |  |  | 26.533 | 27.617 | 3 | 103.673
B-19322 VIALE 26 | 203 | 3500 PSI | TORRE 2 PILOTE 81 | 2025-05-16 | 6/13/2025 12:00:00 AM | 28 | 24.5 | 26.2 | 107 |  |  | 26.533 | 27.617 | 3 | 106.939
B-19322 VIALE 26 | 203 | 3500 PSI | TORRE 2 PILOTE 81 | 2025-05-16 | 6/13/2025 12:00:00 AM | 28 | 24.5 | 28 | 114 |  |  | 26.533 | 27.617 | 3 | 114.286
B-19322 VIALE 26 | 228 | 3500 PSI | TORRE 2 PILOTE 39 | 2025-05-23 | 6/20/2025 12:00:00 AM | 28 | 24.5 | 19.9 | 81 |  |  | 20.567 | 25.317 | 3 | 81.224
B-19322 VIALE 26 | 203 | 3500 PSI | TORRE 2 PILOTE 44 | 2025-05-20 | 6/17/2025 12:00:00 AM | 28 | 24.5 | 16.8 | 69 |  |  | 17.767 | 25.317 | 3 | 68.571
B-19322 VIALE 26 | 203 | 3500 PSI | TORRE 2 PILOTE 44 | 2025-05-20 | 6/17/2025 12:00:00 AM | 28 | 24.5 | 17.5 | 71 |  |  | 17.767 | 25.317 | 3 | 71.429
B-19322 VIALE 26 | 203 | 3500 PSI | TORRE 2 PILOTE 44 | 2025-05-20 | 6/17/2025 12:00:00 AM | 28 | 24.5 | 19 | 78 |  |  | 17.767 | 22.556 | 3 | 77.551
B-19322 VIALE 26 | 203 | 3500 PSI | TORRE 2 PILOTE 80 | 2025-05-21 | 6/18/2025 12:00:00 AM | 28 | 24.5 | 22.7 | 92 |  |  | 24.767 | 22.556 | 3 | 92.653
B-19322 VIALE 26 | 203 | 3500 PSI | TORRE 2 PILOTE 80 | 2025-05-21 | 6/18/2025 12:00:00 AM | 28 | 24.5 | 25.3 | 103 |  |  | 24.767 | 22.556 | 3 | 103.265
B-19322 VIALE 26 | 203 | 3500 PSI | TORRE 2 PILOTE 80 | 2025-05-21 | 6/18/2025 12:00:00 AM | 28 | 24.5 | 26.3 | 107 |  |  | 24.767 | 20.997 | 3 | 107.347
B-19322 VIALE 26 | 203 | 3500 PSI | Torre 2 Pilote85 | 2025-05-21 | 6/18/2025 12:00:00 AM | 28 | 24.5 | 23.2 | 95 |  |  | 20.4 | 20.997 | 3 | 94.694
B-19322 VIALE 26 | 203 | 3500 PSI | Torre 2 Pilote85 | 2025-05-21 | 6/18/2025 12:00:00 AM | 28 | 24.5 | 18.6 | 76 |  |  | 20.4 | 20.997 | 3 | 75.918
B-19322 VIALE 26 | 203 | 3500 PSI | Torre 2 Pilote85 | 2025-05-21 | 6/18/2025 12:00:00 AM | 28 | 24.5 | 19.4 | 79 |  |  | 20.4 | 23.548 | 3 | 79.184
B-19322 VIALE 26 | 203 | 3500 PSI | TORRE 2 PILOTE 86 | 2025-05-26 | 6/23/2025 12:00:00 AM | 28 | 24.5 | 28.2 | 115 |  |  | 29.333 | 23.548 | 3 | 115.102
B-19322 VIALE 26 | 203 | 3500 PSI | TORRE 2 PILOTE 86 | 2025-05-26 | 6/23/2025 12:00:00 AM | 28 | 24.5 | 28.8 | 118 |  |  | 29.333 | 23.548 | 3 | 117.551
B-19322 VIALE 26 | 203 | 3500 PSI | TORRE 2 PILOTE 86 | 2025-05-26 | 6/23/2025 12:00:00 AM | 28 | 24.5 | 31 | 127 |  |  | 29.333 | 24.404 | 3 | 126.531
B-19322 VIALE 26 | 203 | 3500 PSI | TORRE 1 PILOTE 79 | 2025-05-24 | 6/21/2025 12:00:00 AM | 28 | 24.5 | 24.6 | 100 |  |  | 22.833 | 24.404 | 3 | 100.408
B-19322 VIALE 26 | 203 | 3500 PSI | TORRE 1 PILOTE 79 | 2025-05-24 | 6/21/2025 12:00:00 AM | 28 | 24.5 | 23 | 94 |  |  | 22.833 | 24.404 | 3 | 93.878
B-19322 VIALE 26 | 203 | 3500 PSI | TORRE 1 PILOTE 79 | 2025-05-24 | 6/21/2025 12:00:00 AM | 28 | 24.5 | 20.9 | 85 |  |  | 22.833 | 24.44 | 3 | 85.306
B-19322 VIALE 26 | 203 | 3500 PSI | TORRE 2 PILOTE 82 | 2025-05-27 | 6/24/2025 12:00:00 AM | 28 | 24.5 | 20.1 | 82 |  |  | 21.533 | 24.44 | 3 | 82.041
B-19322 VIALE 26 | 203 | 3500 PSI | TORRE 2 PILOTE 82 | 2025-05-27 | 6/24/2025 12:00:00 AM | 28 | 24.5 | 24.7 | 101 |  |  | 21.533 | 24.44 | 3 | 100.816
B-19322 VIALE 26 | 203 | 3500 PSI | TORRE 2 PILOTE 82 | 2025-05-27 | 6/24/2025 12:00:00 AM | 28 | 24.5 | 19.8 | 81 |  |  | 21.533 | 24.974 | 3 | 80.816
B-19322 VIALE 26 | 203 | 3500 PSI | TORRE 2 PILOTE 74 | 2025-05-28 | 6/25/2025 12:00:00 AM | 28 | 24.5 | 30.7 | 125 |  |  | 31.167 | 24.974 | 3 | 125.306
B-19322 VIALE 26 | 203 | 3500 PSI | TORRE 2 PILOTE 74 | 2025-05-28 | 6/25/2025 12:00:00 AM | 28 | 24.5 | 32 | 130 |  |  | 31.167 | 24.974 | 3 | 130.612
B-19322 VIALE 26 | 177 | 3500 PSI | TORRE 1 PILOTE 01 | 2025-05-23 | 6/20/2025 12:00:00 AM | 28 | 24.5 | 25.5 | 104 |  |  | 24.133 | 24.555 | 3 | 104.082
B-19322 VIALE 26 | 203 | 3500 PSI | TORRE 2 PILOTE 74 | 2025-05-28 | 6/25/2025 12:00:00 AM | 28 | 24.5 | 30.8 | 126 |  |  | 31.167 | 24.555 | 3 | 125.714
B-19322 VIALE 26 | 228 | 3500 PSI | TORRE 2 PILOTE 93 | 2025-05-16 | 6/13/2025 12:00:00 AM | 28 | 24.5 | 14.5 | 59 |  |  | 15.933 | 24.555 | 3 | 59.184
B-19322 VIALE 26 | 228 | 3500 PSI | TORRE 2 PILOTE 93 | 2025-05-16 | 6/13/2025 12:00:00 AM | 28 | 24.5 | 17.2 | 70 |  |  | 15.933 | 23.459 | 3 | 70.204
B-19322 VIALE 26 | 228 | 3500 PSI | TORRE 2 PILOTE 93 | 2025-05-16 | 6/13/2025 12:00:00 AM | 28 | 24.5 | 16.1 | 66 |  |  | 15.933 | 23.459 | 3 | 65.714
B-19322 VIALE 26 | 203 | 3500 PSI | TORRE 2 PILOTE 76 | 2025-05-29 | 6/26/2025 12:00:00 AM | 28 | 24.5 | 25.3 | 103 |  |  | 24.167 | 23.459 | 3 | 103.265
B-19322 VIALE 26 | 203 | 3500 PSI | TORRE 2 PILOTE 76 | 2025-05-29 | 6/26/2025 12:00:00 AM | 28 | 24.5 | 21.6 | 88 |  |  | 24.167 | 22.193 | 3 | 88.163
B-19322 VIALE 26 | 203 | 3500 PSI | TORRE 2 PILOTE 76 | 2025-05-29 | 6/26/2025 12:00:00 AM | 28 | 24.5 | 25.6 | 105 |  |  | 24.167 | 22.193 | 3 | 104.49
B-19322 VIALE 26 | 177 | 3500 PSI | TORRE 1 PILOTE 01 | 2025-05-23 | 6/20/2025 12:00:00 AM | 28 | 24.5 | 24 | 98 |  |  | 24.133 | 22.193 | 3 | 97.959
B-19322 VIALE 26 | 177 | 3500 PSI | TORRE 1 PILOTE 01 | 2025-05-23 | 6/20/2025 12:00:00 AM | 28 | 24.5 | 22.9 | 94 |  |  | 24.133 | 21.53 | 3 | 93.469
B-19322 VIALE 26 | 228 | 3500 PSI | TORRE 2 PILOTE 39 | 2025-05-23 | 6/20/2025 12:00:00 AM | 28 | 24.5 | 21.9 | 89 |  |  | 20.567 | 21.53 | 3 | 89.388
B-19322 VIALE 26 | 228 | 3500 PSI | TORRE 2 PILOTE 39 | 2025-05-23 | 6/20/2025 12:00:00 AM | 28 | 24.5 | 19.9 | 81 |  |  | 20.567 | 21.53 | 3 | 81.224
B-19322 VIALE 26 | 177 | 3500 PSI | TORRE 2 PILOTE 09-88 | 2025-05-30 | 6/27/2025 12:00:00 AM | 28 | 24.5 | 26 | 106 |  |  | 24 | 23.304 | 3 | 106.122
B-19322 VIALE 26 | 177 | 3500 PSI | TORRE 2 PILOTE 09-88 | 2025-05-30 | 6/27/2025 12:00:00 AM | 28 | 24.5 | 24.6 | 100 |  |  | 24 | 23.304 | 3 | 100.408
B-19322 VIALE 26 | 177 | 3500 PSI | TORRE 2 PILOTE 09-88 | 2025-05-30 | 6/27/2025 12:00:00 AM | 28 | 24.5 | 21.4 | 87 |  |  | 24 | 23.304 | 3 | 87.347
B-19322 VIALE 26 | 203 | 3500 PSI | TORRE 2 PILOTE 84 | 2025-05-29 | 6/26/2025 12:00:00 AM | 28 | 24.5 | 24.9 | 101 |  |  | 24.4 | 23.385 | 3 | 101.633
B-19322 VIALE 26 | 203 | 3500 PSI | TORRE 2 PILOTE 84 | 2025-05-29 | 6/26/2025 12:00:00 AM | 28 | 24.5 | 24.9 | 102 |  |  | 24.4 | 23.385 | 3 | 101.633
B-19322 VIALE 26 | 203 | 3500 PSI | TORRE 2 PILOTE 84 | 2025-05-29 | 6/26/2025 12:00:00 AM | 28 | 24.5 | 23.4 | 96 |  |  | 24.4 | 23.385 | 3 | 95.51
B-19322 VIALE 26 | 228 | 3500 PSI | Torre 2 Pilote 78' | 2025-06-03 | 7/1/2025 12:00:00 AM | 28 | 24.5 | 25 | 102 |  |  | 24.067 | 24.156 | 3 | 102.041
B-19322 VIALE 26 | 228 | 3500 PSI | Torre 2 Pilote 78' | 2025-06-03 | 7/1/2025 12:00:00 AM | 28 | 24.5 | 25.8 | 105 |  |  | 24.067 | 24.156 | 3 | 105.306
B-19322 VIALE 26 | 228 | 3500 PSI | Torre 2 Pilote 78' | 2025-06-03 | 7/1/2025 12:00:00 AM | 28 | 24.5 | 21.4 | 87 |  |  | 24.067 | 24.156 | 3 | 87.347
B-19322 VIALE 26 | 177 | 3500 PSI | TORRE 2 PILOTE 28 | 2025-06-04 | 7/2/2025 12:00:00 AM | 28 | 24.5 | 25.1 | 102 |  |  | 26.1 | 24.856 | 3 | 102.449
B-19322 VIALE 26 | 177 | 3500 PSI | TORRE 2 PILOTE 28 | 2025-06-04 | 7/2/2025 12:00:00 AM | 28 | 24.5 | 28.2 | 115 |  |  | 26.1 | 24.856 | 3 | 115.102
B-19322 VIALE 26 | 177 | 3500 PSI | TORRE 2 PILOTE 28 | 2025-06-04 | 7/2/2025 12:00:00 AM | 28 | 24.5 | 25 | 102 |  |  | 26.1 | 24.856 | 3 | 102.041
B-19322 VIALE 26 | 203 | 3500 PSI | TORRE 2 PILOTE 30 | 2025-06-05 | 7/3/2025 12:00:00 AM | 28 | 24.5 | 32.5 | 133 |  |  | 32.767 | 27.645 | 3 | 132.653
B-19322 VIALE 26 | 203 | 3500 PSI | TORRE 2 PILOTE 30 | 2025-06-05 | 7/3/2025 12:00:00 AM | 28 | 24.5 | 32.1 | 131 |  |  | 32.767 | 27.645 | 3 | 131.02
B-19322 VIALE 26 | 203 | 3500 PSI | TORRE 2 PILOTE 30 | 2025-06-05 | 7/3/2025 12:00:00 AM | 28 | 24.5 | 33.7 | 137 |  |  | 32.767 | 27.645 | 3 | 137.551
B-19322 VIALE 26 | 177 | 3500 PSI | TORRE 2 PILOTE 93 | 2025-06-06 | 7/4/2025 12:00:00 AM | 28 | 24.5 | 31 | 126 |  |  | 30.4 | 29.756 | 3 | 126.531
B-19322 VIALE 26 | 177 | 3500 PSI | TORRE 2 PILOTE 93 | 2025-06-06 | 7/4/2025 12:00:00 AM | 28 | 24.5 | 31.2 | 127 |  |  | 30.4 | 29.756 | 3 | 127.347
B-19322 VIALE 26 | 177 | 3500 PSI | TORRE 2 PILOTE 93 | 2025-06-06 | 7/4/2025 12:00:00 AM | 28 | 24.5 | 29 | 118 |  |  | 30.4 | 29.756 | 3 | 118.367
B-19322 VIALE 26 | 177 | 3500 PSI | TORRE 2 PILOTE 27 | 2025-06-07 | 7/5/2025 12:00:00 AM | 28 | 24.5 | 34.9 | 142 |  |  | 34.3 | 32.489 | 3 | 142.449
B-19322 VIALE 26 | 177 | 3500 PSI | TORRE 2 PILOTE 27 | 2025-06-07 | 7/5/2025 12:00:00 AM | 28 | 24.5 | 32.8 | 134 |  |  | 34.3 | 32.489 | 3 | 133.878
B-19322 VIALE 26 | 177 | 3500 PSI | TORRE 2 PILOTE 27 | 2025-06-07 | 7/5/2025 12:00:00 AM | 28 | 24.5 | 35.2 | 144 |  |  | 34.3 | 32.489 | 3 | 143.673
B-19322 VIALE 26 | 177 | 3500 PSI | TORRE 2 PILOTE 29 | 2025-06-09 | 7/7/2025 12:00:00 AM | 28 | 24.5 | 27.2 | 111 |  |  | 27.1 | 30.6 | 3 | 111.02
B-19322 VIALE 26 | 177 | 3500 PSI | TORRE 2 PILOTE 29 | 2025-06-09 | 7/7/2025 12:00:00 AM | 28 | 24.5 | 26.5 | 108 |  |  | 27.1 | 30.6 | 3 | 108.163
B-19322 VIALE 26 | 177 | 3500 PSI | TORRE 2 PILOTE 29 | 2025-06-09 | 7/7/2025 12:00:00 AM | 28 | 24.5 | 27.6 | 112 |  |  | 27.1 | 30.6 | 3 | 112.653
B-19322 VIALE 26 | 177 | 3500 PSI | TORRE 2 PILOTE 31 | 2025-06-10 | 7/8/2025 12:00:00 AM | 28 | 24.5 | 24 | 98 |  |  | 26.4 | 29.267 | 3 | 97.959
B-19322 VIALE 26 | 177 | 3500 PSI | TORRE 2 PILOTE 31 | 2025-06-10 | 7/8/2025 12:00:00 AM | 28 | 24.5 | 29.6 | 121 |  |  | 26.4 | 29.267 | 3 | 120.816
B-19322 VIALE 26 | 177 | 3500 PSI | TORRE 2 PILOTE 31 | 2025-06-10 | 7/8/2025 12:00:00 AM | 28 | 24.5 | 25.6 | 104 |  |  | 26.4 | 29.267 | 3 | 104.49
B-19322 VIALE 26 | 203 | 3500 PSI | TORRE 2 PILOTE 35-01 | 2025-06-13 | 7/11/2025 12:00:00 AM | 28 | 24.5 | 26.1 | 106 |  |  | 26.9 | 26.8 | 3 | 106.531
B-19322 VIALE 26 | 203 | 3500 PSI | TORRE 2 PILOTE 35-01 | 2025-06-13 | 7/11/2025 12:00:00 AM | 28 | 24.5 | 25.9 | 106 |  |  | 26.9 | 26.8 | 3 | 105.714
B-19322 VIALE 26 | 203 | 3500 PSI | TORRE 2 PILOTE 35-01 | 2025-06-13 | 7/11/2025 12:00:00 AM | 28 | 24.5 | 28.7 | 117 |  |  | 26.9 | 26.8 | 3 | 117.143
B-19322 VIALE 26 | 177 | 3500 PSI | TORRE 2 PILOTE 94-38 | 2025-06-11 | 7/9/2025 12:00:00 AM | 28 | 24.5 | 32.1 | 131 |  |  | 30.9 | 28.067 | 3 | 131.02
B-19322 VIALE 26 | 177 | 3500 PSI | TORRE 2 PILOTE 94-38 | 2025-06-11 | 7/9/2025 12:00:00 AM | 28 | 24.5 | 30.3 | 124 |  |  | 30.9 | 28.067 | 3 | 123.673
B-19322 VIALE 26 | 177 | 3500 PSI | TORRE 2 PILOTE 94-38 | 2025-06-11 | 7/9/2025 12:00:00 AM | 28 | 24.5 | 30.3 | 124 |  |  | 30.9 | 28.067 | 3 | 123.673
B-19322 VIALE 26 | 177 | 3500 PSI | TORRE 2 PILOTE 33-21 | 2025-06-12 | 7/10/2025 12:00:00 AM | 28 | 24.5 | 29.3 | 120 |  |  | 30.167 | 29.322 | 3 | 119.592
B-19322 VIALE 26 | 177 | 3500 PSI | TORRE 2 PILOTE 33-21 | 2025-06-12 | 7/10/2025 12:00:00 AM | 28 | 24.5 | 30.2 | 123 |  |  | 30.167 | 29.322 | 3 | 123.265
B-19322 VIALE 26 | 177 | 3500 PSI | TORRE 2 PILOTE 33-21 | 2025-06-12 | 7/10/2025 12:00:00 AM | 28 | 24.5 | 31 | 127 |  |  | 30.167 | 29.322 | 3 | 126.531
B-19322 VIALE 26 | 177 | 3500 PSI | TORRE 2 PILOTE 10 | 2025-06-14 | 7/12/2025 12:00:00 AM | 28 | 24.5 | 24.8 | 101 |  |  | 25.367 | 28.811 | 3 | 101.224
B-19322 VIALE 26 | 177 | 3500 PSI | TORRE 2 PILOTE 10 | 2025-06-14 | 7/12/2025 12:00:00 AM | 28 | 24.5 | 26 | 106 |  |  | 25.367 | 28.811 | 3 | 106.122
B-19322 VIALE 26 | 177 | 3500 PSI | TORRE 2 PILOTE 10 | 2025-06-14 | 7/12/2025 12:00:00 AM | 28 | 24.5 | 25.3 | 103 |  |  | 25.367 | 28.811 | 3 | 103.265
B-19322 VIALE 26 | 228 | 3500 PSI | TORRE 2 PILOTE 92 | 2025-06-17 | 7/15/2025 12:00:00 AM | 28 | 24.5 | 29.9 | 122 |  |  | 28.267 | 27.934 | 3 | 122.041
B-19322 VIALE 26 | 228 | 3500 PSI | TORRE 2 PILOTE 92 | 2025-06-17 | 7/15/2025 12:00:00 AM | 28 | 24.5 | 27.4 | 112 |  |  | 28.267 | 27.934 | 3 | 111.837
B-19322 VIALE 26 | 228 | 3500 PSI | TORRE 2 PILOTE 92 | 2025-06-17 | 7/15/2025 12:00:00 AM | 28 | 24.5 | 27.5 | 112 |  |  | 28.267 | 27.934 | 3 | 112.245
B-19322 VIALE 26 | 177 | 3500 PSI | TORRE 2 PILOTE 37 | 2025-06-16 | 7/14/2025 12:00:00 AM | 28 | 24.5 | 35.8 | 146 |  |  | 35.767 | 29.8 | 3 | 146.122
B-19322 VIALE 26 | 177 | 3500 PSI | TORRE 2 PILOTE 37 | 2025-06-16 | 7/14/2025 12:00:00 AM | 28 | 24.5 | 35.1 | 143 |  |  | 35.767 | 29.8 | 3 | 143.265
B-19322 VIALE 26 | 177 | 3500 PSI | TORRE 2 PILOTE 37 | 2025-06-16 | 7/14/2025 12:00:00 AM | 28 | 24.5 | 36.4 | 148 |  |  | 35.767 | 29.8 | 3 | 148.571
B-19322 VIALE 26 | 203 | 3500 PSI | TORRE 2 PILOTE 36-77 | 2025-06-19 | 7/17/2025 12:00:00 AM | 28 | 24.5 | 27 | 110 |  |  | 25.7 | 29.911 | 3 | 110.204
B-19322 VIALE 26 | 203 | 3500 PSI | TORRE 2 PILOTE 36-77 | 2025-06-19 | 7/17/2025 12:00:00 AM | 28 | 24.5 | 25.1 | 102 |  |  | 25.7 | 29.911 | 3 | 102.449
B-19322 VIALE 26 | 203 | 3500 PSI | TORRE 2 PILOTE 36-77 | 2025-06-19 | 7/17/2025 12:00:00 AM | 28 | 24.5 | 25 | 102 |  |  | 25.7 | 29.911 | 3 | 102.041
B-19322 VIALE 26 | 203.2 | concreto 3500 psi | Torre 2 Pilote 22 | 2025-06-21 | 7/19/2025 12:00:00 AM | 28 | 24.5 | 30.5 | 124 |  |  | 31.367 | 30.945 | 3 | 124.49
B-19322 VIALE 26 | 203.2 | concreto 3500 psi | Torre 2 Pilote 22 | 2025-06-21 | 7/19/2025 12:00:00 AM | 28 | 24.5 | 32.1 | 131 |  |  | 31.367 | 30.945 | 3 | 131.02
B-19322 VIALE 26 | 203.2 | concreto 3500 psi | Torre 2 Pilote 22 | 2025-06-21 | 7/19/2025 12:00:00 AM | 28 | 24.5 | 31.5 | 129 |  |  | 31.367 | 30.945 | 3 | 128.571
B-19322 VIALE 26 | 203 | 3500 PSI | TORRE 2 PILOTE 23-32 | 2025-06-18 | 7/16/2025 12:00:00 AM | 28 | 24.5 | 21.9 | 89 |  |  | 20.8 | 25.956 | 3 | 89.388
B-19322 VIALE 26 | 203 | 3500 PSI | TORRE 2 PILOTE 23-32 | 2025-06-18 | 7/16/2025 12:00:00 AM | 28 | 24.5 | 19.3 | 79 |  |  | 20.8 | 25.956 | 3 | 78.776
B-19322 VIALE 26 | 203 | 3500 PSI | TORRE 2 PILOTE 23-32 | 2025-06-18 | 7/16/2025 12:00:00 AM | 28 | 24.5 | 21.2 | 87 |  |  | 20.8 | 25.956 | 3 | 86.531
B-19322 VIALE 26 | 190.5 | concreto 3500 psi | Torre 2 Pilote 20-34 | 2025-06-20 | 7/18/2025 12:00:00 AM | 28 | 24.5 | 26.9 | 110 |  |  | 27.467 | 26.545 | 3 | 109.796
B-19322 VIALE 26 | 190.5 | concreto 3500 psi | Torre 2 Pilote 20-34 | 2025-06-20 | 7/18/2025 12:00:00 AM | 28 | 24.5 | 27.1 | 111 |  |  | 27.467 | 26.545 | 3 | 110.612
B-19322 VIALE 26 | 190.5 | concreto 3500 psi | Torre 2 Pilote 20-34 | 2025-06-20 | 7/18/2025 12:00:00 AM | 28 | 24.5 | 28.4 | 116 |  |  | 27.467 | 26.545 | 3 | 115.918
B-19322 VIALE 26 | 203.2 | concreto 3500 psi | Torre 2 Pilote 11-52 | 2025-06-24 | 7/22/2025 12:00:00 AM | 28 | 24.5 | 24.7 | 101 |  |  | 25.933 | 24.733 | 3 | 100.816
B-19322 VIALE 26 | 203.2 | concreto 3500 psi | Torre 2 Pilote 11-52 | 2025-06-24 | 7/22/2025 12:00:00 AM | 28 | 24.5 | 26.5 | 108 |  |  | 25.933 | 24.733 | 3 | 108.163
B-19322 VIALE 26 | 203.2 | concreto 3500 psi | Torre 2 Pilote 11-52 | 2025-06-24 | 7/22/2025 12:00:00 AM | 28 | 24.5 | 26.6 | 108 |  |  | 25.933 | 24.733 | 3 | 108.571
B-19322 VIALE 26 | 177.8 | concreto 3500 psi | Torre 1 Pilote 73 | 2025-07-15 | 8/12/2025 12:00:00 AM | 28 | 24.5 | 23.9 | 98 |  |  | 25.133 | 26.296 | 3 | 97.551
B-19322 VIALE 26 | 203.2 | concreto 3500 psi | Torre 2 Pilote 02-12 | 2025-06-26 | 7/24/2025 12:00:00 AM | 28 | 24.5 | 28.6 | 117 |  |  | 25.667 | 26.296 | 3 | 116.735
B-19322 VIALE 26 | 203.2 | concreto 3500 psi | Torre 2 Pilote 02-12 | 2025-06-26 | 7/24/2025 12:00:00 AM | 28 | 24.5 | 23.3 | 95 |  |  | 25.667 | 26.296 | 3 | 95.102
B-19322 VIALE 26 | 203.2 | concreto 3500 psi | Torre 2 Pilote 02-12 | 2025-06-26 | 7/24/2025 12:00:00 AM | 28 | 24.5 | 25.1 | 102 |  |  | 25.667 | 24.348 | 3 | 102.449
B-19322 VIALE 26 | 228.6 | concreto 3500 psi | Torre 2 Pilote 95 | 2025-06-27 | 7/25/2025 12:00:00 AM | 28 | 24.5 | 18.3 | 74 |  |  | 19.6 | 24.348 | 3 | 74.694
B-19322 VIALE 26 | 228.6 | concreto 3500 psi | Torre 2 Pilote 95 | 2025-06-27 | 7/25/2025 12:00:00 AM | 28 | 24.5 | 19.1 | 78 |  |  | 19.6 | 24.348 | 3 | 77.959
B-19322 VIALE 26 | 228.6 | concreto 3500 psi | Torre 2 Pilote 95 | 2025-06-27 | 7/25/2025 12:00:00 AM | 28 | 24.5 | 21.4 | 87 |  |  | 19.6 | 23.719 | 3 | 87.347
B-19322 VIALE 26 | 228.6 | concreto 3500 psi | Torre 2 Pilote 99 | 2025-06-27 | 7/25/2025 12:00:00 AM | 28 | 24.5 | 26.3 | 107 |  |  | 26.267 | 23.719 | 3 | 107.347
B-19322 VIALE 26 | 228.6 | concreto 3500 psi | Torre 2 Pilote 99 | 2025-06-27 | 7/25/2025 12:00:00 AM | 28 | 24.5 | 26 | 106 |  |  | 26.267 | 23.719 | 3 | 106.122
B-19322 VIALE 26 | 228.6 | concreto 3500 psi | Torre 2 Pilote 99 | 2025-06-27 | 7/25/2025 12:00:00 AM | 28 | 24.5 | 26.5 | 108 |  |  | 26.267 | 23.63 | 3 | 108.163
B-19322 VIALE 26 | 190.5 | concreto 3500 psi | Torre 2 Pilote 19-17 | 2025-06-25 | 7/23/2025 12:00:00 AM | 28 | 24.5 | 27.4 | 112 |  |  | 24.7 | 23.63 | 3 | 111.837
B-19322 VIALE 26 | 190.5 | concreto 3500 psi | Torre 2 Pilote 19-17 | 2025-06-25 | 7/23/2025 12:00:00 AM | 28 | 24.5 | 23.5 | 96 |  |  | 24.7 | 23.63 | 3 | 95.918
B-19322 VIALE 26 | 190.5 | concreto 3500 psi | Torre 2 Pilote 19-17 | 2025-06-25 | 7/23/2025 12:00:00 AM | 28 | 24.5 | 23.2 | 95 |  |  | 24.7 | 25.374 | 3 | 94.694
B-19322 VIALE 26 | 203.2 | concreto 3500 psi | Torre 2 Pilote 16-97 | 2025-06-28 | 7/26/2025 12:00:00 AM | 28 | 24.5 | 27.8 | 113 |  |  | 27.933 | 25.374 | 3 | 113.469
B-19322 VIALE 26 | 203.2 | concreto 3500 psi | Torre 2 Pilote 16-97 | 2025-06-28 | 7/26/2025 12:00:00 AM | 28 | 24.5 | 26.6 | 108 |  |  | 27.933 | 25.374 | 3 | 108.571
B-19322 VIALE 26 | 203.2 | concreto 3500 psi | Torre 2 Pilote 16-97 | 2025-06-28 | 7/26/2025 12:00:00 AM | 28 | 24.5 | 29.4 | 120 |  |  | 27.933 | 27.033 | 3 | 120
B-19322 VIALE 26 | 196.85 | concreto 3500 psi | Torre 2 Pilote 15-79 | 2025-07-04 | 8/1/2025 12:00:00 AM | 28 | 24.5 | 29.7 | 121 |  |  | 29.567 | 27.033 | 3 | 121.224
B-19322 VIALE 26 | 196.85 | concreto 3500 psi | Torre 2 Pilote 15-79 | 2025-07-04 | 8/1/2025 12:00:00 AM | 28 | 24.5 | 28.8 | 117 |  |  | 29.567 | 27.033 | 3 | 117.551
B-19322 VIALE 26 | 196.85 | concreto 3500 psi | Torre 2 Pilote 15-79 | 2025-07-04 | 8/1/2025 12:00:00 AM | 28 | 24.5 | 30.2 | 123 |  |  | 29.567 | 27.652 | 3 | 123.265
B-19322 VIALE 26 | 228.6 | concreto 3500 psi | Torre 2 Pilote 18 -13 | 2025-07-01 | 7/29/2025 12:00:00 AM | 28 | 24.5 | 24.7 | 101 |  |  | 25.833 | 27.652 | 3 | 100.816
B-19322 VIALE 26 | 228.6 | concreto 3500 psi | Torre 2 Pilote 18 -13 | 2025-07-01 | 7/29/2025 12:00:00 AM | 28 | 24.5 | 24.9 | 101 |  |  | 25.833 | 27.652 | 3 | 101.633
B-19322 VIALE 26 | 228.6 | concreto 3500 psi | Torre 2 Pilote 18 -13 | 2025-07-01 | 7/29/2025 12:00:00 AM | 28 | 24.5 | 27.9 | 114 |  |  | 25.833 | 27.785 | 3 | 113.878
B-19322 VIALE 26 | 209.55 | concreto 3500 psi | Torre 2 Pilote 81-03 | 2025-07-02 | 7/30/2025 12:00:00 AM | 28 | 24.5 | 24.6 | 100 |  |  | 27.967 | 27.785 | 3 | 100.408
B-19322 VIALE 26 | 209.55 | concreto 3500 psi | Torre 2 Pilote 81-03 | 2025-07-02 | 7/30/2025 12:00:00 AM | 28 | 24.5 | 33 | 135 |  |  | 27.967 | 27.785 | 3 | 134.694
B-19322 VIALE 26 | 209.55 | concreto 3500 psi | Torre 2 Pilote 81-03 | 2025-07-02 | 7/30/2025 12:00:00 AM | 28 | 24.5 | 26.3 | 108 |  |  | 27.967 | 27.293 | 3 | 107.347
B-19322 VIALE 26 | 228.6 | concreto 3500 psi | Torre 2 Pilote 04-05 | 2025-07-03 | 7/31/2025 12:00:00 AM | 28 | 24.5 | 28.4 | 116 |  |  | 27.333 | 27.293 | 3 | 115.918
B-19322 VIALE 26 | 228.6 | concreto 3500 psi | Torre 2 Pilote 04-05 | 2025-07-03 | 7/31/2025 12:00:00 AM | 28 | 24.5 | 28.3 | 115 |  |  | 27.333 | 27.293 | 3 | 115.51
B-19322 VIALE 26 | 228.6 | concreto 3500 psi | Torre 2 Pilote 04-05 | 2025-07-03 | 7/31/2025 12:00:00 AM | 28 | 24.5 | 25.3 | 103 |  |  | 27.333 | 28.474 | 3 | 103.265
B-19322 VIALE 26 | 177.8 | concreto 3500 psi | Torre 2 Pilote 103 | 2025-07-05 | 8/2/2025 12:00:00 AM | 28 | 24.5 | 29.2 | 119 |  |  | 32.267 | 28.474 | 3 | 119.184
B-19322 VIALE 26 | 177.8 | concreto 3500 psi | Torre 2 Pilote 103 | 2025-07-05 | 8/2/2025 12:00:00 AM | 28 | 24.5 | 33.5 | 137 |  |  | 32.267 | 28.474 | 3 | 136.735
B-19322 VIALE 26 | 177.8 | concreto 3500 psi | Torre 2 Pilote 103 | 2025-07-05 | 8/2/2025 12:00:00 AM | 28 | 24.5 | 34.1 | 139 |  |  | 32.267 | 30.374 | 3 | 139.184
B-19322 VIALE 26 | 177.8 | concreto 3500 psi | Torre 2 Pilote 14-82 | 2025-07-07 | 8/4/2025 12:00:00 AM | 28 | 24.5 | 32.6 | 133 |  |  | 33.3 | 30.374 | 3 | 133.061
B-19322 VIALE 26 | 177.8 | concreto 3500 psi | Torre 2 Pilote 14-82 | 2025-07-07 | 8/4/2025 12:00:00 AM | 28 | 24.5 | 34 | 139 |  |  | 33.3 | 30.374 | 3 | 138.776
B-19322 VIALE 26 | 177.8 | concreto 3500 psi | Torre 2 Pilote 14-82 | 2025-07-07 | 8/4/2025 12:00:00 AM | 28 | 24.5 | 33.3 | 136 |  |  | 33.3 | 31.137 | 3 | 135.918
B-19322 VIALE 26 | 215.9 | concreto 3500 psi | Torre 2 Pilote 100 | 2025-07-08 | 8/5/2025 12:00:00 AM | 28 | 24.5 | 24.5 | 100 |  |  | 28.1 | 31.137 | 3 | 100
B-19322 VIALE 26 | 215.9 | concreto 3500 psi | Torre 2 Pilote 100 | 2025-07-08 | 8/5/2025 12:00:00 AM | 28 | 24.5 | 29.4 | 120 |  |  | 28.1 | 31.137 | 3 | 120
B-19322 VIALE 26 | 215.9 | concreto 3500 psi | Torre 2 Pilote 100 | 2025-07-08 | 8/5/2025 12:00:00 AM | 28 | 24.5 | 30.4 | 124 |  |  | 28.1 | 30.459 | 3 | 124.082
B-19322 VIALE 26 | 203.2 | concreto 3500 psi | Torre 2 Pilote 101 | 2025-07-08 | 8/5/2025 12:00:00 AM | 28 | 24.5 | 27.4 | 112 |  |  | 28.833 | 30.459 | 3 | 111.837
B-19322 VIALE 26 | 203.2 | concreto 3500 psi | Torre 2 Pilote 101 | 2025-07-08 | 8/5/2025 12:00:00 AM | 28 | 24.5 | 30 | 122 |  |  | 28.833 | 30.459 | 3 | 122.449
B-19322 VIALE 26 | 203.2 | concreto 3500 psi | Torre 2 Pilote 101 | 2025-07-08 | 8/5/2025 12:00:00 AM | 28 | 24.5 | 29.1 | 119 |  |  | 28.833 | 28.959 | 3 | 118.776
B-19322 VIALE 26 | 196.85 | concreto 3500 psi | Torre 2 Pilote 102 | 2025-07-09 | 8/6/2025 12:00:00 AM | 28 | 24.5 | 28.1 | 115 |  |  | 28.267 | 28.959 | 3 | 114.694
B-19322 VIALE 26 | 196.85 | concreto 3500 psi | Torre 2 Pilote 102 | 2025-07-09 | 8/6/2025 12:00:00 AM | 28 | 24.5 | 28.6 | 117 |  |  | 28.267 | 28.959 | 3 | 116.735
B-19322 VIALE 26 | 196.85 | concreto 3500 psi | Torre 2 Pilote 102 | 2025-07-09 | 8/6/2025 12:00:00 AM | 28 | 24.5 | 28.1 | 115 |  |  | 28.267 | 28.807 | 3 | 114.694
B-19322 VIALE 26 | 215.9 | concreto 3500 psi | Torre 2 Pilote 80-50 | 2025-07-10 | 8/7/2025 12:00:00 AM | 28 | 24.5 | 29.4 | 120 |  |  | 29.933 | 28.807 | 3 | 120
B-19322 VIALE 26 | 215.9 | concreto 3500 psi | Torre 2 Pilote 80-50 | 2025-07-10 | 8/7/2025 12:00:00 AM | 28 | 24.5 | 28.6 | 117 |  |  | 29.933 | 28.807 | 3 | 116.735
B-19322 VIALE 26 | 215.9 | concreto 3500 psi | Torre 2 Pilote 80-50 | 2025-07-10 | 8/7/2025 12:00:00 AM | 28 | 24.5 | 31.8 | 130 |  |  | 29.933 | 28.455 | 3 | 129.796
B-19322 VIALE 26 | 222.25 | concreto 3000 psi | Torre 1 Pilote 08-70 | 2025-07-15 | 8/12/2025 12:00:00 AM | 28 | 24.5 | 26.7 | 109 |  |  | 26.333 | 28.455 | 3 | 108.98
B-19322 VIALE 26 | 222.25 | concreto 3000 psi | Torre 1 Pilote 08-70 | 2025-07-15 | 8/12/2025 12:00:00 AM | 28 | 24.5 | 27.1 | 111 |  |  | 26.333 | 28.455 | 3 | 110.612
B-19322 VIALE 26 | 222.25 | concreto 3000 psi | Torre 1 Pilote 08-70 | 2025-07-15 | 8/12/2025 12:00:00 AM | 28 | 24.5 | 25.2 | 103 |  |  | 26.333 | 27.481 | 3 | 102.857
B-19322 VIALE 26 | 177.8 | concreto 3500 psi | Torre 1 Pilote 73 | 2025-07-15 | 8/12/2025 12:00:00 AM | 28 | 24.5 | 25.1 | 102 |  |  | 25.133 | 27.481 | 3 | 102.449
B-19322 VIALE 26 | 177.8 | concreto 3500 psi | Torre 1 Pilote 73 | 2025-07-15 | 8/12/2025 12:00:00 AM | 28 | 24.5 | 26.4 | 108 |  |  | 25.133 | 27.481 | 3 | 107.755
B-19322 VIALE 26 | 190.5 | concreto 3500 psi | Torre 1 Pilote 50-22 | 2025-07-14 | 8/11/2025 12:00:00 AM | 28 | 24.5 | 22.6 | 92 |  |  | 24.8 | 26.815 | 3 | 92.245
B-19322 VIALE 26 | 190.5 | concreto 3500 psi | Torre 1 Pilote 09-28 | 2025-07-11 | 8/8/2025 12:00:00 AM | 28 | 24.5 | 29.9 | 122 |  |  | 28.667 | 26.815 | 3 | 122.041
B-19322 VIALE 26 | 190.5 | concreto 3500 psi | Torre 1 Pilote 09-28 | 2025-07-11 | 8/8/2025 12:00:00 AM | 28 | 24.5 | 28.1 | 114 |  |  | 28.667 | 26.815 | 3 | 114.694
B-19322 VIALE 26 | 190.5 | concreto 3500 psi | Torre 1 Pilote 09-28 | 2025-07-11 | 8/8/2025 12:00:00 AM | 28 | 24.5 | 28 | 114 |  |  | 28.667 | 26.993 | 3 | 114.286
B-19322 VIALE 26 | 196.85 | concreto 3500 psi | Torre 2 Pilote 06-07 | 2025-07-12 | 8/9/2025 12:00:00 AM | 28 | 24.5 | 26.9 | 110 |  |  | 27.767 | 26.993 | 3 | 109.796
B-19322 VIALE 26 | 196.85 | concreto 3500 psi | Torre 2 Pilote 06-07 | 2025-07-12 | 8/9/2025 12:00:00 AM | 28 | 24.5 | 31.9 | 130 |  |  | 27.767 | 26.993 | 3 | 130.204
B-19322 VIALE 26 | 196.85 | concreto 3500 psi | Torre 2 Pilote 06-07 | 2025-07-12 | 8/9/2025 12:00:00 AM | 28 | 24.5 | 24.5 | 100 |  |  | 27.767 | 27.078 | 3 | 100
B-19322 VIALE 26 | 190.5 | concreto 3500 psi | Torre 1 Pilote 50-22 | 2025-07-14 | 8/11/2025 12:00:00 AM | 28 | 24.5 | 25 | 102 |  |  | 24.8 | 27.078 | 3 | 102.041
B-19322 VIALE 26 | 190.5 | concreto 3500 psi | Torre 1 Pilote 50-22 | 2025-07-14 | 8/11/2025 12:00:00 AM | 28 | 24.5 | 26.8 | 109 |  |  | 24.8 | 27.078 | 3 | 109.388
B-19322 VIALE 26 | 228.6 | concreto 3500 psi | Torre 1 Pilote 48-06 | 2025-07-16 | 8/13/2025 12:00:00 AM | 28 | 24.5 | 22.5 | 92 |  |  | 21.533 | 25.13 | 3 | 91.837
B-19322 VIALE 26 | 228.6 | concreto 3500 psi | Torre 1 Pilote 48-06 | 2025-07-16 | 8/13/2025 12:00:00 AM | 28 | 24.5 | 21.4 | 87 |  |  | 21.533 | 25.13 | 3 | 87.347
B-19322 VIALE 26 | 228.6 | concreto 3500 psi | Torre 1 Pilote 48-06 | 2025-07-16 | 8/13/2025 12:00:00 AM | 28 | 24.5 | 20.7 | 84 |  |  | 21.533 | 25.13 | 3 | 84.49
B-19322 VIALE 26 | 203.2 | concreto 3500 psi | Torre 1 Pilote 51 | 2025-07-24 | 8/21/2025 12:00:00 AM | 28 | 24.5 | 23.6 | 96 |  |  | 22.867 | 23.396 | 3 | 96.327
B-19322 VIALE 26 | 203.2 | concreto 3500 psi | Torre 1 Pilote 51 | 2025-07-24 | 8/21/2025 12:00:00 AM | 28 | 24.5 | 22.2 | 90 |  |  | 22.867 | 23.396 | 3 | 90.612
B-19322 VIALE 26 | 203.2 | concreto 3500 psi | Torre 1 Pilote 51 | 2025-07-24 | 8/21/2025 12:00:00 AM | 28 | 24.5 | 22.8 | 93 |  |  | 22.867 | 23.396 | 3 | 93.061
B-19322 VIALE 26 | 203.2 | concreto 3500 psi | Torre 1 Pilote 100 | 2025-08-05 | 9/2/2025 12:00:00 AM | 28 | 24.5 | 25.2 | 103 |  |  | 26.167 | 24.122 | 3 | 102.857
B-19322 VIALE 26 | 215.9 | concreto 3500 psi | Torre 1 Pilote 03-52 | 2025-07-17 | 8/14/2025 12:00:00 AM | 28 | 24.5 | 29.3 | 120 |  |  | 28.867 | 24.122 | 3 | 119.592
B-19322 VIALE 26 | 215.9 | concreto 3500 psi | Torre 1 Pilote 03-52 | 2025-07-17 | 8/14/2025 12:00:00 AM | 28 | 24.5 | 28.1 | 115 |  |  | 28.867 | 24.122 | 3 | 114.694
B-19322 VIALE 26 | 215.9 | concreto 3500 psi | Torre 1 Pilote 03-52 | 2025-07-17 | 8/14/2025 12:00:00 AM | 28 | 24.5 | 29.2 | 119 |  |  | 28.867 | 25.545 | 3 | 119.184
B-19322 VIALE 26 | 196.85 | concreto 3000 psi | Torre 1 Pilote 89 | 2025-07-17 | 8/14/2025 12:00:00 AM | 28 | 24.5 | 23.3 | 95 |  |  | 24.267 | 25.545 | 3 | 95.102
B-19322 VIALE 26 | 196.85 | concreto 3000 psi | Torre 1 Pilote 89 | 2025-07-17 | 8/14/2025 12:00:00 AM | 28 | 24.5 | 23.7 | 97 |  |  | 24.267 | 25.545 | 3 | 96.735
B-19322 VIALE 26 | 196.85 | concreto 3000 psi | Torre 1 Pilote 89 | 2025-07-17 | 8/14/2025 12:00:00 AM | 28 | 24.5 | 25.8 | 105 |  |  | 24.267 | 25.974 | 3 | 105.306
B-19322 VIALE 26 | 215.9 | concreto 3500 psi | Torre 1 Pilotes 07-61 | 2025-07-22 | 8/19/2025 12:00:00 AM | 28 | 24.5 | 22.8 | 93 |  |  | 24.1 | 25.974 | 3 | 93.061
B-19322 VIALE 26 | 215.9 | concreto 3500 psi | Torre 1 Pilotes 07-61 | 2025-07-22 | 8/19/2025 12:00:00 AM | 28 | 24.5 | 24.7 | 101 |  |  | 24.1 | 25.974 | 3 | 100.816
B-19322 VIALE 26 | 215.9 | concreto 3500 psi | Torre 1 Pilotes 07-61 | 2025-07-22 | 8/19/2025 12:00:00 AM | 28 | 24.5 | 24.8 | 101 |  |  | 24.1 | 25.093 | 3 | 101.224
B-19322 VIALE 26 | 190.5 | concreto 3500 psi | Torre 1 Pilote 60 | 2025-07-23 | 8/20/2025 12:00:00 AM | 28 | 24.5 | 25.2 | 103 |  |  | 25.933 | 25.093 | 3 | 102.857
B-19322 VIALE 26 | 190.5 | concreto 3500 psi | Torre 1 Pilote 60 | 2025-07-23 | 8/20/2025 12:00:00 AM | 28 | 24.5 | 27.3 | 112 |  |  | 25.933 | 25.093 | 3 | 111.429
B-19322 VIALE 26 | 190.5 | concreto 3500 psi | Torre 1 Pilote 60 | 2025-07-23 | 8/20/2025 12:00:00 AM | 28 | 24.5 | 25.3 | 103 |  |  | 25.933 | 24.878 | 3 | 103.265
B-19322 VIALE 26 | 177.8 | concreto 3500 psi | Torre 1 Pilote 92-54 | 2025-07-23 | 8/20/2025 12:00:00 AM | 28 | 24.5 | 30.7 | 125 |  |  | 24.767 | 24.878 | 3 | 125.306
B-19322 VIALE 26 | 177.8 | concreto 3500 psi | Torre 1 Pilote 92-54 | 2025-07-23 | 8/20/2025 12:00:00 AM | 28 | 24.5 | 22.3 | 91 |  |  | 24.767 | 24.878 | 3 | 91.02
B-19322 VIALE 26 | 177.8 | concreto 3500 psi | Torre 1 Pilote 92-54 | 2025-07-23 | 8/20/2025 12:00:00 AM | 28 | 24.5 | 21.3 | 87 |  |  | 24.767 | 25.541 | 3 | 86.939
B-19322 VIALE 26 | 190.5 | concreto 3500 psi | Torre 1 Pilote 10-21 | 2025-07-21 | 8/18/2025 12:00:00 AM | 28 | 24.5 | 27.9 | 114 |  |  | 26.833 | 25.541 | 3 | 113.878
B-19322 VIALE 26 | 190.5 | concreto 3500 psi | Torre 1 Pilote 10-21 | 2025-07-21 | 8/18/2025 12:00:00 AM | 28 | 24.5 | 26.3 | 107 |  |  | 26.833 | 25.541 | 3 | 107.347
B-19322 VIALE 26 | 190.5 | concreto 3500 psi | Torre 1 Pilote 10-21 | 2025-07-21 | 8/18/2025 12:00:00 AM | 28 | 24.5 | 26.3 | 108 |  |  | 26.833 | 26.778 | 3 | 107.347
B-19322 VIALE 26 | 184.15 | concreto 3500 psi | Torre 1 Pilote 47 | 2025-07-21 | 8/18/2025 12:00:00 AM | 28 | 24.5 | 31.2 | 127 |  |  | 30.133 | 26.778 | 3 | 127.347
B-19322 VIALE 26 | 184.15 | concreto 3500 psi | Torre 1 Pilote 47 | 2025-07-21 | 8/18/2025 12:00:00 AM | 28 | 24.5 | 29.5 | 120 |  |  | 30.133 | 26.778 | 3 | 120.408
B-19322 VIALE 26 | 184.15 | concreto 3500 psi | Torre 1 Pilote 47 | 2025-07-21 | 8/18/2025 12:00:00 AM | 28 | 24.5 | 29.7 | 121 |  |  | 30.133 | 26.978 | 3 | 121.224
B-19322 VIALE 26 | 184.15 | concreto 3500 psi | Torre 1 Pilotes 11-20 | 2025-07-24 | 8/21/2025 12:00:00 AM | 28 | 24.5 | 23.4 | 95 |  |  | 23.567 | 26.978 | 3 | 95.51
B-19322 VIALE 26 | 184.15 | concreto 3500 psi | Torre 1 Pilotes 11-20 | 2025-07-24 | 8/21/2025 12:00:00 AM | 28 | 24.5 | 23.4 | 95 |  |  | 23.567 | 26.978 | 3 | 95.51
B-19322 VIALE 26 | 184.15 | concreto 3500 psi | Torre 1 Pilotes 11-20 | 2025-07-24 | 8/21/2025 12:00:00 AM | 28 | 24.5 | 23.9 | 97 |  |  | 23.567 | 28.859 | 3 | 97.551
B-19322 VIALE 26 | 203.2 | concreto 3500 psi | Torre 1 Pilote 53 | 2025-07-22 | 8/19/2025 12:00:00 AM | 28 | 24.5 | 37 | 151 |  |  | 35.9 | 28.859 | 3 | 151.02
B-19322 VIALE 26 | 203.2 | concreto 3500 psi | Torre 1 Pilote 53 | 2025-07-22 | 8/19/2025 12:00:00 AM | 28 | 24.5 | 34.9 | 142 |  |  | 35.9 | 28.859 | 3 | 142.449
B-19322 VIALE 26 | 203.2 | concreto 3500 psi | Torre 1 Pilote 53 | 2025-07-22 | 8/19/2025 12:00:00 AM | 28 | 24.5 | 35.8 | 146 |  |  | 35.9 | 31.037 | 3 | 146.122
B-19322 VIALE 26 | 215.9 | concreto 3500 psi | Torre 1 Pilote 23-55 | 2025-07-25 | 8/22/2025 12:00:00 AM | 28 | 24.5 | 47.6 | 194 |  |  | 35.4 | 31.037 | 3 | 194.286
B-19322 VIALE 26 | 215.9 | concreto 3500 psi | Torre 1 Pilote 23-55 | 2025-07-25 | 8/22/2025 12:00:00 AM | 28 | 24.5 | 29.9 | 122 |  |  | 35.4 | 31.037 | 3 | 122.041
B-19322 VIALE 26 | 215.9 | concreto 3500 psi | Torre 1 Pilote 23-55 | 2025-07-25 | 8/22/2025 12:00:00 AM | 28 | 24.5 | 28.7 | 117 |  |  | 35.4 | 33.385 | 3 | 117.143
B-19322 VIALE 26 | 228.6 | concreto 3500 psi | Torre 1 Pilote 59-97 | 2025-07-25 | 8/22/2025 12:00:00 AM | 28 | 24.5 | 32.5 | 132 |  |  | 31.5 | 33.385 | 3 | 132.653
B-19322 VIALE 26 | 228.6 | concreto 3500 psi | Torre 1 Pilote 59-97 | 2025-07-25 | 8/22/2025 12:00:00 AM | 28 | 24.5 | 31.7 | 130 |  |  | 31.5 | 33.385 | 3 | 129.388
B-19322 VIALE 26 | 228.6 | concreto 3500 psi | Torre 1 Pilote 59-97 | 2025-07-25 | 8/22/2025 12:00:00 AM | 28 | 24.5 | 30.3 | 123 |  |  | 31.5 | 32.282 | 3 | 123.673
B-19322 VIALE 26 | 228.6 | concreto 3500 psi | Torre 1 Pilote 46-62 | 2025-07-26 | 8/23/2025 12:00:00 AM | 28 | 24.5 | 25.7 | 105 |  |  | 26.967 | 32.282 | 3 | 104.898
B-19322 VIALE 26 | 228.6 | concreto 3500 psi | Torre 1 Pilote 46-62 | 2025-07-26 | 8/23/2025 12:00:00 AM | 28 | 24.5 | 26.6 | 108 |  |  | 26.967 | 32.282 | 3 | 108.571
B-19322 VIALE 26 | 228.6 | concreto 3500 psi | Torre 1 Pilote 46-62 | 2025-07-26 | 8/23/2025 12:00:00 AM | 28 | 24.5 | 28.6 | 117 |  |  | 26.967 | 27.43 | 3 | 116.735
B-19322 VIALE 26 | 196.85 | concreto 3500 psi | Torre 1 Pilotes 102-91 | 2025-07-28 | 8/25/2025 12:00:00 AM | 28 | 24.5 | 16.4 | 67 |  |  | 18.033 | 27.43 | 3 | 66.939
B-19322 VIALE 26 | 196.85 | concreto 3500 psi | Torre 1 Pilotes 102-91 | 2025-07-28 | 8/25/2025 12:00:00 AM | 28 | 24.5 | 20 | 81 |  |  | 18.033 | 27.43 | 3 | 81.633
B-19322 VIALE 26 | 196.85 | concreto 3500 psi | Torre 1 Pilotes 102-91 | 2025-07-28 | 8/25/2025 12:00:00 AM | 28 | 24.5 | 17.7 | 72 |  |  | 18.033 | 25.782 | 3 | 72.245
B-19322 VIALE 26 | 203.2 | concreto 3000 psi | Torre 1 Pilote 96 | 2025-07-29 | 8/26/2025 12:00:00 AM | 28 | 24.5 | 34 | 139 |  |  | 32.767 | 25.782 | 3 | 138.776
B-19322 VIALE 26 | 203.2 | concreto 3000 psi | Torre 1 Pilote 96 | 2025-07-29 | 8/26/2025 12:00:00 AM | 28 | 24.5 | 30.1 | 123 |  |  | 32.767 | 25.782 | 3 | 122.857
B-19322 VIALE 26 | 203.2 | concreto 3000 psi | Torre 1 Pilote 96 | 2025-07-29 | 8/26/2025 12:00:00 AM | 28 | 24.5 | 34.2 | 139 |  |  | 32.767 | 26.085 | 3 | 139.592
B-19322 VIALE 26 | 222.25 | concreto 3500 psi | Torre 1 Pilote 58 | 2025-07-29 | 8/26/2025 12:00:00 AM | 28 | 24.5 | 23.5 | 96 |  |  | 27.7 | 26.085 | 3 | 95.918
B-19322 VIALE 26 | 222.25 | concreto 3500 psi | Torre 1 Pilote 58 | 2025-07-29 | 8/26/2025 12:00:00 AM | 28 | 24.5 | 29 | 118 |  |  | 27.7 | 26.085 | 3 | 118.367
B-19322 VIALE 26 | 222.25 | concreto 3500 psi | Torre 1 Pilote 58 | 2025-07-29 | 8/26/2025 12:00:00 AM | 28 | 24.5 | 30.6 | 125 |  |  | 27.7 | 27.485 | 3 | 124.898
B-19322 VIALE 26 | 196.85 | concreto 3500 psi | Torre 1 Pilote 90 | 2025-07-30 | 8/27/2025 12:00:00 AM | 28 | 24.5 | 24.6 | 100 |  |  | 23.967 | 27.485 | 3 | 100.408
B-19322 VIALE 26 | 196.85 | concreto 3500 psi | Torre 1 Pilote 90 | 2025-07-30 | 8/27/2025 12:00:00 AM | 28 | 24.5 | 26.4 | 108 |  |  | 23.967 | 27.485 | 3 | 107.755
B-19322 VIALE 26 | 196.85 | concreto 3500 psi | Torre 1 Pilote 90 | 2025-07-30 | 8/27/2025 12:00:00 AM | 28 | 24.5 | 20.9 | 85 |  |  | 23.967 | 27.745 | 3 | 85.306
B-19322 VIALE 26 | 222.25 | concreto 3500 psi | Torre 1 Pilote 49 | 2025-07-31 | 8/28/2025 12:00:00 AM | 28 | 24.5 | 29.2 | 119 |  |  | 30.967 | 27.745 | 3 | 119.184
B-19322 VIALE 26 | 222.25 | concreto 3500 psi | Torre 1 Pilote 49 | 2025-07-31 | 8/28/2025 12:00:00 AM | 28 | 24.5 | 31.8 | 130 |  |  | 30.967 | 27.745 | 3 | 129.796
B-19322 VIALE 26 | 222.25 | concreto 3500 psi | Torre 1 Pilote 49 | 2025-07-31 | 8/28/2025 12:00:00 AM | 28 | 24.5 | 31.9 | 130 |  |  | 30.967 | 27.345 | 3 | 130.204
B-19322 VIALE 26 | 203.2 | concreto 3000 psi | Torre 1 Pilote 66 | 2025-07-31 | 8/28/2025 12:00:00 AM | 28 | 24.5 | 25.4 | 104 |  |  | 26.8 | 27.345 | 3 | 103.673
B-19322 VIALE 26 | 203.2 | concreto 3000 psi | Torre 1 Pilote 66 | 2025-07-31 | 8/28/2025 12:00:00 AM | 28 | 24.5 | 26.6 | 109 |  |  | 26.8 | 27.345 | 3 | 108.571
B-19322 VIALE 26 | 203.2 | concreto 3000 psi | Torre 1 Pilote 66 | 2025-07-31 | 8/28/2025 12:00:00 AM | 28 | 24.5 | 28.4 | 116 |  |  | 26.8 | 27.615 | 3 | 115.918
B-19322 VIALE 26 | 203.2 | concreto 3500 psi | Torre 1 Pilote 12 | 2025-08-02 | 8/30/2025 12:00:00 AM | 28 | 24.5 | 26.3 | 108 |  |  | 25.633 | 27.615 | 3 | 107.347
B-19322 VIALE 26 | 203.2 | concreto 3500 psi | Torre 1 Pilote 12 | 2025-08-02 | 8/30/2025 12:00:00 AM | 28 | 24.5 | 25.3 | 103 |  |  | 25.633 | 27.615 | 3 | 103.265
B-19322 VIALE 26 | 203.2 | concreto 3500 psi | Torre 1 Pilote 12 | 2025-08-02 | 8/30/2025 12:00:00 AM | 28 | 24.5 | 25.3 | 103 |  |  | 25.633 | 26.052 | 3 | 103.265
B-19322 VIALE 26 | 215.9 | concreto 3500 psi | Torre 1 Pilote 98 | 2025-08-04 | 9/1/2025 12:00:00 AM | 28 | 24.5 | 26.1 | 106 |  |  | 23.1 | 26.052 | 3 | 106.531
B-19322 VIALE 26 | 215.9 | concreto 3500 psi | Torre 1 Pilote 98 | 2025-08-04 | 9/1/2025 12:00:00 AM | 28 | 24.5 | 19.9 | 81 |  |  | 23.1 | 26.052 | 3 | 81.224
B-19322 VIALE 26 | 215.9 | concreto 3500 psi | Torre 1 Pilote 98 | 2025-08-04 | 9/1/2025 12:00:00 AM | 28 | 24.5 | 23.3 | 95 |  |  | 23.1 | 25.067 | 3 | 95.102
B-19322 VIALE 26 | 234.95 | concreto 3500 psi | Torre 2 Pilote 76 | 2025-08-05 | 9/2/2025 12:00:00 AM | 28 | 24.5 | 22.5 | 92 |  |  | 26.3 | 25.067 | 3 | 91.837
B-19322 VIALE 26 | 234.95 | concreto 3500 psi | Torre 2 Pilote 76 | 2025-08-05 | 9/2/2025 12:00:00 AM | 28 | 24.5 | 26.8 | 109 |  |  | 26.3 | 25.067 | 3 | 109.388
B-19322 VIALE 26 | 234.95 | concreto 3500 psi | Torre 2 Pilote 76 | 2025-08-05 | 9/2/2025 12:00:00 AM | 28 | 24.5 | 29.6 | 121 |  |  | 26.3 | 25.13 | 3 | 120.816
B-19322 VIALE 26 | 203.2 | concreto 3500 psi | Torre 1 Pilote 100 | 2025-08-05 | 9/2/2025 12:00:00 AM | 28 | 24.5 | 25.8 | 105 |  |  | 26.167 | 25.13 | 3 | 105.306
B-19322 VIALE 26 | 203.2 | concreto 3500 psi | Torre 1 Pilote 100 | 2025-08-05 | 9/2/2025 12:00:00 AM | 28 | 24.5 | 27.5 | 112 |  |  | 26.167 | 25.13 | 3 | 112.245
B-19322 VIALE 26 | 190.5 | concreto 3000 psi | Torre 1 Pilote 57 | 2025-08-06 | 9/3/2025 12:00:00 AM | 28 | 24.5 | 23.7 | 96 |  |  | 25.7 | 25.715 | 3 | 96.735
B-19322 VIALE 26 | 190.5 | concreto 3000 psi | Torre 1 Pilote 57 | 2025-08-06 | 9/3/2025 12:00:00 AM | 28 | 24.5 | 25.1 | 102 |  |  | 25.7 | 25.715 | 3 | 102.449
B-19322 VIALE 26 | 190.5 | concreto 3000 psi | Torre 1 Pilote 57 | 2025-08-06 | 9/3/2025 12:00:00 AM | 28 | 24.5 | 28.3 | 116 |  |  | 25.7 | 25.715 | 3 | 115.51
B-19322 VIALE 26 | 209.55 | concreto 3500 psi | Torre 1 Pilote 74 | 2025-08-08 | 9/5/2025 12:00:00 AM | 28 | 24.5 | 32.7 | 134 |  |  | 33.433 | 28.448 | 3 | 133.469
B-19322 VIALE 26 | 209.55 | concreto 3500 psi | Torre 1 Pilote 74 | 2025-08-08 | 9/5/2025 12:00:00 AM | 28 | 24.5 | 34.6 | 141 |  |  | 33.433 | 28.448 | 3 | 141.224
B-19322 VIALE 26 | 209.55 | concreto 3500 psi | Torre 1 Pilote 74 | 2025-08-08 | 9/5/2025 12:00:00 AM | 28 | 24.5 | 33 | 134 |  |  | 33.433 | 28.448 | 3 | 134.694
B-19322 VIALE 26 | 247.65 | concreto 3500 psi | Torre grua Pilote C-3 | 2025-08-09 | 9/6/2025 12:00:00 AM | 28 | 24.5 | 28 | 114 |  |  | 29.9 | 29.678 | 3 | 114.286
B-19322 VIALE 26 | 247.65 | concreto 3500 psi | Torre grua Pilote C-3 | 2025-08-09 | 9/6/2025 12:00:00 AM | 28 | 24.5 | 31.9 | 130 |  |  | 29.9 | 29.678 | 3 | 130.204
B-19322 VIALE 26 | 247.65 | concreto 3500 psi | Torre grua Pilote C-3 | 2025-08-09 | 9/6/2025 12:00:00 AM | 28 | 24.5 | 29.8 | 122 |  |  | 29.9 | 29.678 | 3 | 121.633
B-19322 VIALE 26 | 228.6 | concreto 3500 psi | Torre 1 Pilote 69 | 2025-08-09 | 9/6/2025 12:00:00 AM | 28 | 24.5 | 54.2 | 221 |  |  | 39.167 | 34.167 | 3 | 221.224
B-19322 VIALE 26 | 228.6 | concreto 3500 psi | Torre 1 Pilote 69 | 2025-08-09 | 9/6/2025 12:00:00 AM | 28 | 24.5 | 31.1 | 127 |  |  | 39.167 | 34.167 | 3 | 126.939
B-19322 VIALE 26 | 228.6 | concreto 3500 psi | Torre 1 Pilote 69 | 2025-08-09 | 9/6/2025 12:00:00 AM | 28 | 24.5 | 32.2 | 131 |  |  | 39.167 | 34.167 | 3 | 131.429
B-19322 VIALE 26 | 209.55 | concreto 3500 psi | Torre grua Pilote B-3 | 2025-08-13 | 9/10/2025 12:00:00 AM | 28 | 24.5 | 28.2 | 115 |  |  | 27.767 | 32.278 | 3 | 115.102
B-19322 VIALE 26 | 209.55 | concreto 3500 psi | Torre grua Pilote B-3 | 2025-08-13 | 9/10/2025 12:00:00 AM | 28 | 24.5 | 27.3 | 111 |  |  | 27.767 | 32.278 | 3 | 111.429
B-19322 VIALE 26 | 209.55 | concreto 3500 psi | Torre grua Pilote B-3 | 2025-08-13 | 9/10/2025 12:00:00 AM | 28 | 24.5 | 27.8 | 114 |  |  | 27.767 | 32.278 | 3 | 113.469
B-19322 VIALE 26 | 203.2 | concreto 3000 psi | Torre 1 Pilote 43 | 2025-08-13 | 9/10/2025 12:00:00 AM | 28 | 24.5 | 29.3 | 120 |  |  | 29.367 | 32.1 | 3 | 119.592
B-19322 VIALE 26 | 203.2 | concreto 3000 psi | Torre 1 Pilote 43 | 2025-08-13 | 9/10/2025 12:00:00 AM | 28 | 24.5 | 28.9 | 118 |  |  | 29.367 | 32.1 | 3 | 117.959
B-19322 VIALE 26 | 203.2 | concreto 3000 psi | Torre 1 Pilote 43 | 2025-08-13 | 9/10/2025 12:00:00 AM | 28 | 24.5 | 29.9 | 122 |  |  | 29.367 | 32.1 | 3 | 122.041
B-19322 VIALE 26 | 228.6 | concreto 3500 psi | Torre 1 Pilote 45 | 2025-08-08 | 9/5/2025 12:00:00 AM | 28 | 24.5 | 27.1 | 111 |  |  | 28.433 | 28.522 | 3 | 110.612
B-19322 VIALE 26 | 228.6 | concreto 3500 psi | Torre 1 Pilote 45 | 2025-08-08 | 9/5/2025 12:00:00 AM | 28 | 24.5 | 28.8 | 117 |  |  | 28.433 | 28.522 | 3 | 117.551
B-19322 VIALE 26 | 228.6 | concreto 3500 psi | Torre 1 Pilote 45 | 2025-08-08 | 9/5/2025 12:00:00 AM | 28 | 24.5 | 29.4 | 120 |  |  | 28.433 | 28.522 | 3 | 120
B-19322 VIALE 26 | 177.8 | concreto 3500 psi | Torre 1 Pilote 99 | 2025-08-14 | 9/11/2025 12:00:00 AM | 28 | 24.5 | 33.7 | 138 |  |  | 32.167 | 29.989 | 3 | 137.551
B-19322 VIALE 26 | 177.8 | concreto 3500 psi | Torre 1 Pilote 99 | 2025-08-14 | 9/11/2025 12:00:00 AM | 28 | 24.5 | 34.1 | 139 |  |  | 32.167 | 29.989 | 3 | 139.184
B-19322 VIALE 26 | 177.8 | concreto 3500 psi | Torre 1 Pilote 99 | 2025-08-14 | 9/11/2025 12:00:00 AM | 28 | 24.5 | 28.7 | 117 |  |  | 32.167 | 29.989 | 3 | 117.143
B-19322 VIALE 26 | 203.2 | concreto 3500 psi | Torre 1 Pilote 13 | 2025-08-15 | 9/12/2025 12:00:00 AM | 28 | 24.5 | 26.4 | 108 |  |  | 26.3 | 28.967 | 3 | 107.755
B-19322 VIALE 26 | 203.2 | concreto 3500 psi | Torre 1 Pilote 13 | 2025-08-15 | 9/12/2025 12:00:00 AM | 28 | 24.5 | 24.6 | 100 |  |  | 26.3 | 28.967 | 3 | 100.408
B-19322 VIALE 26 | 203.2 | concreto 3500 psi | Torre 1 Pilote 13 | 2025-08-15 | 9/12/2025 12:00:00 AM | 28 | 24.5 | 27.9 | 114 |  |  | 26.3 | 28.967 | 3 | 113.878
B-19322 VIALE 26 | 196.85 | concreto 3000 psi | Torre 1 Pilote 65 | 2025-08-15 | 9/12/2025 12:00:00 AM | 28 | 24.5 | 31.1 | 127 |  |  | 30.8 | 29.756 | 3 | 126.939
B-19322 VIALE 26 | 196.85 | concreto 3000 psi | Torre 1 Pilote 65 | 2025-08-15 | 9/12/2025 12:00:00 AM | 28 | 24.5 | 30.7 | 125 |  |  | 30.8 | 29.756 | 3 | 125.306
B-19322 VIALE 26 | 196.85 | concreto 3000 psi | Torre 1 Pilote 65 | 2025-08-15 | 9/12/2025 12:00:00 AM | 28 | 24.5 | 30.6 | 125 |  |  | 30.8 | 29.756 | 3 | 124.898
B-19322 VIALE 26 | 215.9 | concreto 3500 psi | Torre 1 Pilote 29 | 2025-08-14 | 9/11/2025 12:00:00 AM | 28 | 24.5 | 24.9 | 101 |  |  | 31.2 | 29.433 | 3 | 101.633
B-19322 VIALE 26 | 215.9 | concreto 3500 psi | Torre 1 Pilote 29 | 2025-08-14 | 9/11/2025 12:00:00 AM | 28 | 24.5 | 41.9 | 171 |  |  | 31.2 | 29.433 | 3 | 171.02
B-19322 VIALE 26 | 215.9 | concreto 3500 psi | Torre 1 Pilote 29 | 2025-08-14 | 9/11/2025 12:00:00 AM | 28 | 24.5 | 26.8 | 109 |  |  | 31.2 | 29.433 | 3 | 109.388
B-19322 VIALE 26 | 203.2 | concreto 3500 psi | Torre 1 Pilote 101 | 2025-08-14 | 9/11/2025 12:00:00 AM | 28 | 24.5 | 21.5 | 88 |  |  | 29.5 | 30.5 | 3 | 87.755
B-19322 VIALE 26 | 203.2 | concreto 3500 psi | Torre 1 Pilote 101 | 2025-08-14 | 9/11/2025 12:00:00 AM | 28 | 24.5 | 33.7 | 138 |  |  | 29.5 | 30.5 | 3 | 137.551
B-19322 VIALE 26 | 203.2 | concreto 3500 psi | Torre 1 Pilote 101 | 2025-08-14 | 9/11/2025 12:00:00 AM | 28 | 24.5 | 33.3 | 136 |  |  | 29.5 | 30.5 | 3 | 135.918
B-19322 VIALE 26 | 234.95 | concreto 3500 psi | Torre 1 Pilote 68 | 2025-08-16 | 9/13/2025 12:00:00 AM | 28 | 24.5 | 23 | 94 |  |  | 22.667 | 27.789 | 3 | 93.878
B-19322 VIALE 26 | 234.95 | concreto 3500 psi | Torre 1 Pilote 68 | 2025-08-16 | 9/13/2025 12:00:00 AM | 28 | 24.5 | 25.1 | 102 |  |  | 22.667 | 27.789 | 3 | 102.449
B-19322 VIALE 26 | 234.95 | concreto 3500 psi | Torre 1 Pilote 68 | 2025-08-16 | 9/13/2025 12:00:00 AM | 28 | 24.5 | 19.9 | 81 |  |  | 22.667 | 27.789 | 3 | 81.224
B-19322 VIALE 26 | 203.2 | concreto 3500 psi | Torre grua Pilote C-2 | 2025-08-16 | 9/13/2025 12:00:00 AM | 28 | 24.5 | 30.5 | 124 |  |  | 28.433 | 26.867 | 3 | 124.49
B-19322 VIALE 26 | 203.2 | concreto 3500 psi | Torre grua Pilote C-2 | 2025-08-16 | 9/13/2025 12:00:00 AM | 28 | 24.5 | 26.1 | 107 |  |  | 28.433 | 26.867 | 3 | 106.531
B-19322 VIALE 26 | 203.2 | concreto 3500 psi | Torre grua Pilote C-2 | 2025-08-16 | 9/13/2025 12:00:00 AM | 28 | 24.5 | 28.7 | 117 |  |  | 28.433 | 26.867 | 3 | 117.143
B-19322 VIALE 26 | 190.5 | concreto 3500 psi | Torre grua Pilote A-3 | 2025-08-19 | 9/16/2025 12:00:00 AM | 28 | 24.5 | 32.7 | 134 |  |  | 30.667 | 27.256 | 3 | 133.469
B-19322 VIALE 26 | 190.5 | concreto 3500 psi | Torre grua Pilote A-3 | 2025-08-19 | 9/16/2025 12:00:00 AM | 28 | 24.5 | 29.8 | 122 |  |  | 30.667 | 27.256 | 3 | 121.633
B-19322 VIALE 26 | 190.5 | concreto 3500 psi | Torre grua Pilote A-3 | 2025-08-19 | 9/16/2025 12:00:00 AM | 28 | 24.5 | 29.5 | 120 |  |  | 30.667 | 27.256 | 3 | 120.408
B-19322 VIALE 26 | 177.8 | concreto 3500 psi | Torre 1 Pilote 30 | 2025-08-19 | 9/16/2025 12:00:00 AM | 28 | 24.5 | 29.5 | 120 |  |  | 30.467 | 29.856 | 3 | 120.408
B-19322 VIALE 26 | 177.8 | concreto 3500 psi | Torre 1 Pilote 30 | 2025-08-19 | 9/16/2025 12:00:00 AM | 28 | 24.5 | 31.4 | 128 |  |  | 30.467 | 29.856 | 3 | 128.163
B-19322 VIALE 26 | 177.8 | concreto 3500 psi | Torre 1 Pilote 30 | 2025-08-19 | 9/16/2025 12:00:00 AM | 28 | 24.5 | 30.5 | 124 |  |  | 30.467 | 29.856 | 3 | 124.49
B-19322 VIALE 26 | 203.2 | concreto 3500 psi | Torre 1 Pilote 44 | 2025-08-20 | 9/17/2025 12:00:00 AM | 28 | 24.5 | 29.3 | 119 |  |  | 31.267 | 30.8 | 3 | 119.592
B-19322 VIALE 26 | 203.2 | concreto 3500 psi | Torre 1 Pilote 44 | 2025-08-20 | 9/17/2025 12:00:00 AM | 28 | 24.5 | 33.3 | 136 |  |  | 31.267 | 30.8 | 3 | 135.918
B-19322 VIALE 26 | 203.2 | concreto 3500 psi | Torre 1 Pilote 44 | 2025-08-20 | 9/17/2025 12:00:00 AM | 28 | 24.5 | 31.2 | 127 |  |  | 31.267 | 30.8 | 3 | 127.347
B-19322 VIALE 26 | 203.2 | concreto 3500 psi | Torre 1 Pilote 67 | 2025-08-20 | 9/17/2025 12:00:00 AM | 28 | 24.5 | 28.7 | 117 |  |  | 28.967 | 30.234 | 3 | 117.143
B-19322 VIALE 26 | 203.2 | concreto 3500 psi | Torre 1 Pilote 67 | 2025-08-20 | 9/17/2025 12:00:00 AM | 28 | 24.5 | 29.9 | 122 |  |  | 28.967 | 30.234 | 3 | 122.041
B-19322 VIALE 26 | 203.2 | concreto 3500 psi | Torre 1 Pilote 67 | 2025-08-20 | 9/17/2025 12:00:00 AM | 28 | 24.5 | 28.3 | 116 |  |  | 28.967 | 30.234 | 3 | 115.51
B-19322 VIALE 26 | 222.25 | concreto 3500 psi | Torre 1 Pilote 34 | 2025-09-02 | 9/30/2025 12:00:00 AM | 28 | 24.5 | 24.3 | 99 |  |  | 21.933 | 29.004 | 3 | 99.184
B-19322 VIALE 26 | 190.5 | concreto 3500 psi | Torre 1 Pilote 63 | 2025-08-21 | 9/18/2025 12:00:00 AM | 28 | 24.5 | 28.8 | 118 |  |  | 29.2 | 29.004 | 3 | 117.551
B-19322 VIALE 26 | 190.5 | concreto 3500 psi | Torre 1 Pilote 63 | 2025-08-21 | 9/18/2025 12:00:00 AM | 28 | 24.5 | 29.2 | 119 |  |  | 29.2 | 29.004 | 3 | 119.184
B-19322 VIALE 26 | 190.5 | concreto 3500 psi | Torre 1 Pilote 63 | 2025-08-21 | 9/18/2025 12:00:00 AM | 28 | 24.5 | 29.6 | 121 |  |  | 29.2 | 29.641 | 3 | 120.816
B-19322 VIALE 26 | 203.2 | concreto 3500 psi | Torre 1 Pilote 14 | 2025-08-21 | 9/18/2025 12:00:00 AM | 28 | 24.5 | 36.5 | 149 |  |  | 35.167 | 29.641 | 3 | 148.98
B-19322 VIALE 26 | 203.2 | concreto 3500 psi | Torre 1 Pilote 14 | 2025-08-21 | 9/18/2025 12:00:00 AM | 28 | 24.5 | 39 | 159 |  |  | 35.167 | 29.641 | 3 | 159.184
B-19322 VIALE 26 | 203.2 | concreto 3500 psi | Torre 1 Pilote 14 | 2025-08-21 | 9/18/2025 12:00:00 AM | 28 | 24.5 | 30 | 123 |  |  | 35.167 | 29.833 | 3 | 122.449
B-19322 VIALE 26 | 228.6 | concreto 3500 psi | Torre 1 Pilote 42 | 2025-08-22 | 9/19/2025 12:00:00 AM | 28 | 24.5 | 25.5 | 104 |  |  | 26.733 | 29.833 | 3 | 104.082
B-19322 VIALE 26 | 228.6 | concreto 3500 psi | Torre 1 Pilote 42 | 2025-08-22 | 9/19/2025 12:00:00 AM | 28 | 24.5 | 26.6 | 109 |  |  | 26.733 | 29.833 | 3 | 108.571
B-19322 VIALE 26 | 228.6 | concreto 3500 psi | Torre 1 Pilote 42 | 2025-08-22 | 9/19/2025 12:00:00 AM | 28 | 24.5 | 28.1 | 115 |  |  | 26.733 | 29.359 | 3 | 114.694
B-19322 VIALE 26 | 215.9 | concreto 3000 psi | Torre 1 Pilote 56 | 2025-08-23 | 9/20/2025 12:00:00 AM | 28 | 24.5 | 25.1 | 102 |  |  | 24.667 | 29.359 | 3 | 102.449
B-19322 VIALE 26 | 215.9 | concreto 3000 psi | Torre 1 Pilote 56 | 2025-08-23 | 9/20/2025 12:00:00 AM | 28 | 24.5 | 22.8 | 93 |  |  | 24.667 | 29.359 | 3 | 93.061
B-19322 VIALE 26 | 215.9 | concreto 3000 psi | Torre 1 Pilote 56 | 2025-08-23 | 9/20/2025 12:00:00 AM | 28 | 24.5 | 26.1 | 106 |  |  | 24.667 | 27.226 | 3 | 106.531
B-19322 VIALE 26 | 190.5 | concreto 3500 psi | Torre 1 Pilote 82 | 2025-08-25 | 9/22/2025 12:00:00 AM | 28 | 24.5 | 27 | 110 |  |  | 27.833 | 27.226 | 3 | 110.204
B-19322 VIALE 26 | 190.5 | concreto 3500 psi | Torre 1 Pilote 82 | 2025-08-25 | 9/22/2025 12:00:00 AM | 28 | 24.5 | 26.4 | 108 |  |  | 27.833 | 27.226 | 3 | 107.755
B-19322 VIALE 26 | 190.5 | concreto 3500 psi | Torre 1 Pilote 82 | 2025-08-25 | 9/22/2025 12:00:00 AM | 28 | 24.5 | 30.1 | 123 |  |  | 27.833 | 27.989 | 3 | 122.857
B-19322 VIALE 26 | 196.85 | concreto 3500 psi | Torre 1 Pilote 41 | 2025-08-25 | 9/22/2025 12:00:00 AM | 28 | 24.5 | 35.2 | 144 |  |  | 33.833 | 27.989 | 3 | 143.673
B-19322 VIALE 26 | 196.85 | concreto 3500 psi | Torre 1 Pilote 41 | 2025-08-25 | 9/22/2025 12:00:00 AM | 28 | 24.5 | 33.4 | 136 |  |  | 33.833 | 27.989 | 3 | 136.327
B-19322 VIALE 26 | 196.85 | concreto 3500 psi | Torre 1 Pilote 41 | 2025-08-25 | 9/22/2025 12:00:00 AM | 28 | 24.5 | 32.9 | 134 |  |  | 33.833 | 29.404 | 3 | 134.286
B-19322 VIALE 26 | 228.6 | concreto 3000 psi | Torre 1 Pilote 39 | 2025-09-01 | 9/29/2025 12:00:00 AM | 28 | 24.5 | 28 | 114 |  |  | 28.267 | 29.404 | 3 | 114.286
B-19322 VIALE 26 | 215.9 | concreto 3500 psi | Torre 1 Pilote 64 | 2025-08-26 | 9/23/2025 12:00:00 AM | 28 | 24.5 | 25.5 | 104 |  |  | 26.7 | 29.404 | 3 | 104.082
B-19322 VIALE 26 | 215.9 | concreto 3500 psi | Torre 1 Pilote 64 | 2025-08-26 | 9/23/2025 12:00:00 AM | 28 | 24.5 | 27.7 | 113 |  |  | 26.7 | 29.685 | 3 | 113.061
B-19322 VIALE 26 | 215.9 | concreto 3500 psi | Torre 1 Pilote 64 | 2025-08-26 | 9/23/2025 12:00:00 AM | 28 | 24.5 | 26.9 | 110 |  |  | 26.7 | 29.685 | 3 | 109.796
B-19322 VIALE 26 | 203.2 | concreto 3500 psi | Torre 1 Pilote 38 | 2025-08-26 | 9/23/2025 12:00:00 AM | 28 | 24.5 | 30.4 | 124 |  |  | 29.467 | 29.685 | 3 | 124.082
B-19322 VIALE 26 | 203.2 | concreto 3500 psi | Torre 1 Pilote 38 | 2025-08-26 | 9/23/2025 12:00:00 AM | 28 | 24.5 | 27.7 | 113 |  |  | 29.467 | 28.678 | 3 | 113.061
B-19322 VIALE 26 | 203.2 | concreto 3500 psi | Torre 1 Pilote 38 | 2025-08-26 | 9/23/2025 12:00:00 AM | 28 | 24.5 | 30.3 | 124 |  |  | 29.467 | 28.678 | 3 | 123.673
B-19322 VIALE 26 | 215.9 | concreto 3500 psi | Torre grua Pilote A-1 | 2025-08-26 | 9/23/2025 12:00:00 AM | 28 | 24.5 | 29.7 | 121 |  |  | 27.5 | 28.678 | 3 | 121.224
B-19322 VIALE 26 | 215.9 | concreto 3500 psi | Torre grua Pilote A-1 | 2025-08-26 | 9/23/2025 12:00:00 AM | 28 | 24.5 | 20.9 | 85 |  |  | 27.5 | 27.596 | 3 | 85.306
B-19322 VIALE 26 | 215.9 | concreto 3500 psi | Torre grua Pilote A-1 | 2025-08-26 | 9/23/2025 12:00:00 AM | 28 | 24.5 | 31.9 | 130 |  |  | 27.5 | 27.596 | 3 | 130.204
B-19322 VIALE 26 | 222.25 | concreto 3500 psi | Torre 1 Pilote 86 | 2025-08-27 | 9/24/2025 12:00:00 AM | 28 | 24.5 | 24.5 | 100 |  |  | 24.067 | 27.596 | 3 | 100
B-19322 VIALE 26 | 222.25 | concreto 3500 psi | Torre 1 Pilote 86 | 2025-08-27 | 9/24/2025 12:00:00 AM | 28 | 24.5 | 22.9 | 93 |  |  | 24.067 | 26.508 | 3 | 93.469
B-19322 VIALE 26 | 222.25 | concreto 3500 psi | Torre 1 Pilote 86 | 2025-08-27 | 9/24/2025 12:00:00 AM | 28 | 24.5 | 24.8 | 101 |  |  | 24.067 | 26.508 | 3 | 101.224
B-19322 VIALE 26 | 215.9 | concreto 3500 psi | Torre 1 Pilote 77 | 2025-08-27 | 9/24/2025 12:00:00 AM | 28 | 24.5 | 23.6 | 96 |  |  | 24.933 | 26.508 | 3 | 96.327
B-19322 VIALE 26 | 215.9 | concreto 3500 psi | Torre 1 Pilote 77 | 2025-08-27 | 9/24/2025 12:00:00 AM | 28 | 24.5 | 24.2 | 99 |  |  | 24.933 | 24.941 | 3 | 98.776
B-19322 VIALE 26 | 215.9 | concreto 3500 psi | Torre 1 Pilote 77 | 2025-08-27 | 9/24/2025 12:00:00 AM | 28 | 24.5 | 27 | 110 |  |  | 24.933 | 24.941 | 3 | 110.204
B-19322 VIALE 26 | 222.25 | concreto 3500 psi | Torre 1 Pilote 88 | 2025-08-28 | 9/25/2025 12:00:00 AM | 28 | 24.5 | 22 | 90 |  |  | 22.467 | 24.941 | 3 | 89.796
B-19322 VIALE 26 | 222.25 | concreto 3500 psi | Torre 1 Pilote 88 | 2025-08-28 | 9/25/2025 12:00:00 AM | 28 | 24.5 | 23.8 | 97 |  |  | 22.467 | 24.315 | 3 | 97.143
B-19322 VIALE 26 | 222.25 | concreto 3500 psi | Torre 1 Pilote 88 | 2025-08-28 | 9/25/2025 12:00:00 AM | 28 | 24.5 | 21.6 | 88 |  |  | 22.467 | 24.315 | 3 | 88.163
B-19322 VIALE 26 | 184.15 | concreto 3500 psi | Torre grua Pilote C-1 | 2025-08-28 | 9/25/2025 12:00:00 AM | 28 | 24.5 | 29.4 | 120 |  |  | 28.5 | 24.315 | 3 | 120
B-19322 VIALE 26 | 184.15 | concreto 3500 psi | Torre grua Pilote C-1 | 2025-08-28 | 9/25/2025 12:00:00 AM | 28 | 24.5 | 28.2 | 115 |  |  | 28.5 | 25.915 | 3 | 115.102
B-19322 VIALE 26 | 184.15 | concreto 3500 psi | Torre grua Pilote C-1 | 2025-08-28 | 9/25/2025 12:00:00 AM | 28 | 24.5 | 27.9 | 114 |  |  | 28.5 | 25.915 | 3 | 113.878
B-19322 VIALE 26 | 228.6 | concreto 3500 psi | Torre 1 Pilote 35 | 2025-08-29 | 9/26/2025 12:00:00 AM | 28 | 24.5 | 33 | 135 |  |  | 30.467 | 25.915 | 3 | 134.694
B-19322 VIALE 26 | 228.6 | concreto 3500 psi | Torre 1 Pilote 35 | 2025-08-29 | 9/26/2025 12:00:00 AM | 28 | 24.5 | 25.8 | 105 |  |  | 30.467 | 27.5 | 3 | 105.306
B-19322 VIALE 26 | 203.2 | concreto 3500 psi | Torre 1 Pilote 34 | 2025-08-29 | 9/26/2025 12:00:00 AM | 28 | 24.5 | 27.4 | 112 |  |  | 28.067 | 27.5 | 3 | 111.837
B-19322 VIALE 26 | 203.2 | concreto 3500 psi | Torre 1 Pilote 34 | 2025-08-29 | 9/26/2025 12:00:00 AM | 28 | 24.5 | 27.8 | 113 |  |  | 28.067 | 27.5 | 3 | 113.469
B-19322 VIALE 26 | 203.2 | concreto 3500 psi | Torre 1 Pilote 34 | 2025-08-29 | 9/26/2025 12:00:00 AM | 28 | 24.5 | 29 | 118 |  |  | 28.067 | 28.508 | 3 | 118.367
B-19322 VIALE 26 | 228.6 | concreto 3500 psi | Torre 1 Pilote 35 | 2025-08-29 | 9/26/2025 12:00:00 AM | 28 | 24.5 | 32.6 | 133 |  |  | 30.467 | 28.508 | 3 | 133.061
B-19322 VIALE 26 | 190.5 | concreto 3500 psi | Torre 1 Pilote 24 | 2025-09-02 | 9/30/2025 12:00:00 AM | 28 | 24.5 | 21.4 | 87 |  |  | 23.967 | 28.508 | 3 | 87.347
B-19322 VIALE 26 | 190.5 | concreto 3500 psi | Torre 1 Pilote 24 | 2025-09-02 | 9/30/2025 12:00:00 AM | 28 | 24.5 | 25.4 | 104 |  |  | 23.967 | 26.552 | 3 | 103.673
B-19322 VIALE 26 | 190.5 | concreto 3500 psi | Torre 1 Pilote 24 | 2025-09-02 | 9/30/2025 12:00:00 AM | 28 | 24.5 | 25.1 | 103 |  |  | 23.967 | 26.552 | 3 | 102.449
B-19322 VIALE 26 | 222.25 | concreto 3500 psi | Torre 1 Pilote 34 | 2025-09-02 | 9/30/2025 12:00:00 AM | 28 | 24.5 | 18.6 | 76 |  |  | 21.933 | 26.552 | 3 | 75.918
B-19322 VIALE 26 | 222.25 | concreto 3500 psi | Torre 1 Pilote 34 | 2025-09-02 | 9/30/2025 12:00:00 AM | 28 | 24.5 | 22.9 | 93 |  |  | 21.933 | 26.885 | 3 | 93.469
B-19322 VIALE 26 | 209.55 | concreto 3500 psi | Torre grua Pilote A-2 | 2025-09-01 | 9/29/2025 12:00:00 AM | 28 | 24.5 | 34.4 | 140 |  |  | 33.833 | 26.885 | 3 | 140.408
B-19322 VIALE 26 | 209.55 | concreto 3500 psi | Torre grua Pilote A-2 | 2025-09-01 | 9/29/2025 12:00:00 AM | 28 | 24.5 | 33.1 | 135 |  |  | 33.833 | 26.885 | 3 | 135.102
B-19322 VIALE 26 | 209.55 | concreto 3500 psi | Torre grua Pilote A-2 | 2025-09-01 | 9/29/2025 12:00:00 AM | 28 | 24.5 | 34 | 138 |  |  | 33.833 | 27.759 | 3 | 138.776
B-19322 VIALE 26 | 228.6 | concreto 3000 psi | Torre 1 Pilote 39 | 2025-09-01 | 9/29/2025 12:00:00 AM | 28 | 24.5 | 28.2 | 115 |  |  | 28.267 | 27.759 | 3 | 115.102
B-19322 VIALE 26 | 228.6 | concreto 3000 psi | Torre 1 Pilote 39 | 2025-09-01 | 9/29/2025 12:00:00 AM | 28 | 24.5 | 28.6 | 117 |  |  | 28.267 | 27.759 | 3 | 116.735
B-19322 VIALE 26 | 177.8 | concreto 3500 psi | Torre 1 Pilote 31 | 2025-08-30 | 9/27/2025 12:00:00 AM | 28 | 24.5 | 34.3 | 140 |  |  | 34 | 31.33 | 3 | 140
B-19322 VIALE 26 | 177.8 | concreto 3500 psi | Torre 1 Pilote 31 | 2025-08-30 | 9/27/2025 12:00:00 AM | 28 | 24.5 | 34.2 | 140 |  |  | 34 | 31.33 | 3 | 139.592
B-19322 VIALE 26 | 177.8 | concreto 3500 psi | Torre 1 Pilote 31 | 2025-08-30 | 9/27/2025 12:00:00 AM | 28 | 24.5 | 33.5 | 137 |  |  | 34 | 31.33 | 3 | 136.735
B-19322 VIALE 26 | 215.9 | concreto 3000 psi | Torre 1 Pilote 19 | 2025-09-16 | 10/14/2025 12:00:00 AM | 28 | 24.5 | 24.3 | 99 |  |  | 24.267 | 29.463 | 3 | 99.184
B-19322 VIALE 26 | 215.9 | concreto 3000 psi | Torre 1 Pilote 19 | 2025-09-16 | 10/14/2025 12:00:00 AM | 28 | 24.5 | 24.1 | 98 |  |  | 24.267 | 29.463 | 3 | 98.367
B-19322 VIALE 26 | 215.9 | concreto 3000 psi | Torre 1 Pilote 19 | 2025-09-16 | 10/14/2025 12:00:00 AM | 28 | 24.5 | 24.4 | 100 |  |  | 24.267 | 29.463 | 3 | 99.592
B-19322 VIALE 26 | 215.9 | concreto 3500 psi | Torre 1 Pilote 27 | 2025-09-16 | 10/14/2025 12:00:00 AM | 28 | 24.5 | 24 | 98 |  |  | 35.8 | 31.356 | 3 | 97.959
B-19322 VIALE 26 | 215.9 | concreto 3500 psi | Torre 1 Pilote 27 | 2025-09-16 | 10/14/2025 12:00:00 AM | 28 | 24.5 | 57.8 | 236 |  |  | 35.8 | 31.356 | 3 | 235.918
B-19322 VIALE 26 | 215.9 | concreto 3500 psi | Torre 1 Pilote 27 | 2025-09-16 | 10/14/2025 12:00:00 AM | 28 | 24.5 | 25.6 | 104 |  |  | 35.8 | 31.356 | 3 | 104.49
B-19322 VIALE 26 | 196.85 | concreto 3500 psi | Torre 1 Pilote 05 | 2025-09-13 | 10/11/2025 12:00:00 AM | 28 | 24.5 | 25.3 | 103 |  |  | 24.6 | 28.222 | 3 | 103.265
B-19322 VIALE 26 | 196.85 | concreto 3500 psi | Torre 1 Pilote 05 | 2025-09-13 | 10/11/2025 12:00:00 AM | 28 | 24.5 | 24 | 98 |  |  | 24.6 | 28.222 | 3 | 97.959
B-19322 VIALE 26 | 196.85 | concreto 3500 psi | Torre 1 Pilote 05 | 2025-09-13 | 10/11/2025 12:00:00 AM | 28 | 24.5 | 24.5 | 100 |  |  | 24.6 | 28.222 | 3 | 100
B-19322 VIALE 26 | 196.85 | concreto 3500 psi | Torre 1 Pilote 16 | 2025-09-15 | 10/13/2025 12:00:00 AM | 28 | 24.5 | 30.5 | 124 |  |  | 28.4 | 29.6 | 3 | 124.49
B-19322 VIALE 26 | 196.85 | concreto 3500 psi | Torre 1 Pilote 16 | 2025-09-15 | 10/13/2025 12:00:00 AM | 28 | 24.5 | 29.7 | 121 |  |  | 28.4 | 29.6 | 3 | 121.224
B-19322 VIALE 26 | 196.85 | concreto 3500 psi | Torre 1 Pilote 16 | 2025-09-15 | 10/13/2025 12:00:00 AM | 28 | 24.5 | 25 | 102 |  |  | 28.4 | 29.6 | 3 | 102.041
B-19322 VIALE 26 | 203 | concreto 3500 psi | Torre 1 Pilote 95 | 2025-09-19 | 10/17/2025 12:00:00 AM | 28 | 24.5 | 26.8 | 109 |  |  | 27.867 | 26.956 | 3 | 109.388
B-19322 VIALE 26 | 203 | concreto 3500 psi | Torre 1 Pilote 95 | 2025-09-19 | 10/17/2025 12:00:00 AM | 28 | 24.5 | 27.8 | 113 |  |  | 27.867 | 26.956 | 3 | 113.469
B-19322 VIALE 26 | 203 | concreto 3500 psi | Torre 1 Pilote 95 | 2025-09-19 | 10/17/2025 12:00:00 AM | 28 | 24.5 | 29 | 118 |  |  | 27.867 | 26.956 | 3 | 118.367
B-19322 VIALE 26 | 215.9 | concreto 3500 psi | Torre 1 Pilote 26 | 2025-09-18 | 10/16/2025 12:00:00 AM | 28 | 24.5 | 30 | 122 |  |  | 28.333 | 28.2 | 3 | 122.449
B-19322 VIALE 26 | 215.9 | concreto 3500 psi | Torre 1 Pilote 26 | 2025-09-18 | 10/16/2025 12:00:00 AM | 28 | 24.5 | 27.5 | 112 |  |  | 28.333 | 28.2 | 3 | 112.245
B-19322 VIALE 26 | 215.9 | concreto 3500 psi | Torre 1 Pilote 26 | 2025-09-18 | 10/16/2025 12:00:00 AM | 28 | 24.5 | 27.5 | 112 |  |  | 28.333 | 28.2 | 3 | 112.245
B-19322 VIALE 26 | 228 | concreto 3500 psi | Torre 1 Pilote 18 | 2025-09-22 | 10/20/2025 12:00:00 AM | 28 | 24.5 | 27.7 | 113 |  |  | 27.533 | 27.911 | 3 | 113.061
B-19322 VIALE 26 | 228 | concreto 3500 psi | Torre 1 Pilote 18 | 2025-09-22 | 10/20/2025 12:00:00 AM | 28 | 24.5 | 29.2 | 119 |  |  | 27.533 | 27.911 | 3 | 119.184
B-19322 VIALE 26 | 228 | concreto 3500 psi | Torre 1 Pilote 18 | 2025-09-22 | 10/20/2025 12:00:00 AM | 28 | 24.5 | 25.7 | 105 |  |  | 27.533 | 27.911 | 3 | 104.898
B-19322 VIALE 26 | 203 | concreto 3500 psi | Torre 1 Pilote 17 | 2025-09-24 | 10/22/2025 12:00:00 AM | 28 | 24.5 | 27.6 | 112 |  |  | 28.3 | 28.055 | 3 | 112.653
B-19322 VIALE 26 | 203 | concreto 3500 psi | Torre 1 Pilote 17 | 2025-09-24 | 10/22/2025 12:00:00 AM | 28 | 24.5 | 30 | 122 |  |  | 28.3 | 28.055 | 3 | 122.449
B-19322 VIALE 26 | 203 | concreto 3500 psi | Torre 1 Pilote 17 | 2025-09-24 | 10/22/2025 12:00:00 AM | 28 | 24.5 | 27.3 | 112 |  |  | 28.3 | 28.055 | 3 | 111.429
B-19322 VIALE 26 | 228 | concreto 3500 psi | Torre 1 Pilote 94 | 2025-09-25 | 10/23/2025 12:00:00 AM | 28 | 24.5 | 24.7 | 101 |  |  | 25.4 | 27.078 | 3 | 100.816
B-19322 VIALE 26 | 228 | concreto 3500 psi | Torre 1 Pilote 94 | 2025-09-25 | 10/23/2025 12:00:00 AM | 28 | 24.5 | 26.2 | 107 |  |  | 25.4 | 27.078 | 3 | 106.939
B-19322 VIALE 26 | 228 | concreto 3500 psi | Torre 1 Pilote 94 | 2025-09-25 | 10/23/2025 12:00:00 AM | 28 | 24.5 | 25.3 | 103 |  |  | 25.4 | 27.078 | 3 | 103.265
B-19322 VIALE 26 | 228.6 | concreto 3500 psi | Torre 1 Pilote 04 | 2025-09-27 | 10/25/2025 12:00:00 AM | 28 | 24.5 | 28.5 | 116 |  |  | 27.933 | 27.211 | 3 | 116.327
B-19322 VIALE 26 | 228.6 | concreto 3500 psi | Torre 1 Pilote 04 | 2025-09-27 | 10/25/2025 12:00:00 AM | 28 | 24.5 | 27.2 | 111 |  |  | 27.933 | 27.211 | 3 | 111.02
B-19322 VIALE 26 | 228.6 | concreto 3500 psi | Torre 1 Pilote 04 | 2025-09-27 | 10/25/2025 12:00:00 AM | 28 | 24.5 | 28.1 | 114 |  |  | 27.933 | 27.211 | 3 | 114.694
B-19322 VIALE 26 | 228.6 | concreto 3500 psi | Torre 2 Pilote 74 (Adicional) | 2025-09-29 | 10/27/2025 12:00:00 AM | 28 | 24.5 | 23.1 | 94 |  |  | 23.433 | 26.378 | 3 | 94.286
B-19322 VIALE 26 | 228.6 | concreto 3500 psi | Torre 2 Pilote 74 (Adicional) | 2025-09-29 | 10/27/2025 12:00:00 AM | 28 | 24.5 | 23.4 | 96 |  |  | 23.433 | 26.378 | 3 | 95.51
B-19322 VIALE 26 | 203.2 | concreto 3500 psi | Torre grua Pilote B-1 | 2025-09-03 | 10/1/2025 12:00:00 AM | 28 | 24.5 | 29.1 | 119 |  |  | 30.533 | 26.378 | 3 | 118.776
B-19322 VIALE 26 | 203.2 | concreto 3500 psi | Torre grua Pilote B-1 | 2025-09-03 | 10/1/2025 12:00:00 AM | 28 | 24.5 | 32.5 | 133 |  |  | 30.533 | 27.3 | 3 | 132.653
B-19322 VIALE 26 | 203.2 | concreto 3500 psi | Torre grua Pilote B-1 | 2025-09-03 | 10/1/2025 12:00:00 AM | 28 | 24.5 | 30 | 122 |  |  | 30.533 | 27.3 | 3 | 122.449
B-19322 VIALE 26 | 228.6 | concreto 3500 psi | Torre 2 Pilote 74 (Adicional) | 2025-09-29 | 10/27/2025 12:00:00 AM | 28 | 24.5 | 23.8 | 97 |  |  | 23.433 | 27.3 | 3 | 97.143
B-19322 VIALE 26 | 215.9 | concreto 3500 psi | Torre 2 Pilote 39 (Adicional) | 2025-10-01 | 10/29/2025 12:00:00 AM | 28 | 24.5 | 24 | 98 |  |  | 24.1 | 26.022 | 3 | 97.959
B-19322 VIALE 26 | 215.9 | concreto 3500 psi | Torre 2 Pilote 39 (Adicional) | 2025-10-01 | 10/29/2025 12:00:00 AM | 28 | 24.5 | 23.6 | 96 |  |  | 24.1 | 26.022 | 3 | 96.327
B-19322 VIALE 26 | 215.9 | concreto 3500 psi | Torre 2 Pilote 39 (Adicional) | 2025-10-01 | 10/29/2025 12:00:00 AM | 28 | 24.5 | 24.7 | 101 |  |  | 24.1 | 26.022 | 3 | 100.816
B-19322 VIALE 26 | 222.25 | concreto 3500 psi | Torre 1 Pilote 40 | 2025-09-03 | 10/1/2025 12:00:00 AM | 28 | 24.5 | 20.8 | 85 |  |  | 22.6 | 24.955 | 3 | 84.898
B-19322 VIALE 26 | 222.25 | concreto 3500 psi | Torre 1 Pilote 40 | 2025-09-03 | 10/1/2025 12:00:00 AM | 28 | 24.5 | 27.3 | 111 |  |  | 22.6 | 24.955 | 3 | 111.429
B-19322 VIALE 26 | 222.25 | concreto 3500 psi | Torre 1 Pilote 40 | 2025-09-03 | 10/1/2025 12:00:00 AM | 28 | 24.5 | 19.7 | 80 |  |  | 22.6 | 24.955 | 3 | 80.408
B-19322 VIALE 26 | 234.95 | concreto 3500 psi | Torre 1 Pilote 32 | 2025-09-04 | 10/2/2025 12:00:00 AM | 28 | 24.5 | 19.8 | 81 |  |  | 17.067 | 21.256 | 3 | 80.816
B-19322 VIALE 26 | 234.95 | concreto 3500 psi | Torre 1 Pilote 32 | 2025-09-04 | 10/2/2025 12:00:00 AM | 28 | 24.5 | 16.6 | 68 |  |  | 17.067 | 21.256 | 3 | 67.755
B-19322 VIALE 26 | 234.95 | concreto 3500 psi | Torre 1 Pilote 32 | 2025-09-04 | 10/2/2025 12:00:00 AM | 28 | 24.5 | 14.8 | 60 |  |  | 17.067 | 21.256 | 3 | 60.408
B-19322 VIALE 26 | 209.55 | concreto 3000 psi | Torre 1 Pilote 85 | 2025-09-04 | 10/2/2025 12:00:00 AM | 28 | 24.5 | 24.2 | 99 |  |  | 23.833 | 21.167 | 3 | 98.776
B-19322 VIALE 26 | 209.55 | concreto 3000 psi | Torre 1 Pilote 85 | 2025-09-04 | 10/2/2025 12:00:00 AM | 28 | 24.5 | 24.7 | 101 |  |  | 23.833 | 21.167 | 3 | 100.816
B-19322 VIALE 26 | 209.55 | concreto 3000 psi | Torre 1 Pilote 85 | 2025-09-04 | 10/2/2025 12:00:00 AM | 28 | 24.5 | 22.6 | 92 |  |  | 23.833 | 21.167 | 3 | 92.245
B-19322 VIALE 26 | 196.85 | concreto 3500 psi | Torre 1 Pilote 87 | 2025-09-05 | 10/3/2025 12:00:00 AM | 28 | 24.5 | 21.4 | 87 |  |  | 21.1 | 20.667 | 3 | 87.347
B-19322 VIALE 26 | 196.85 | concreto 3500 psi | Torre 1 Pilote 87 | 2025-09-05 | 10/3/2025 12:00:00 AM | 28 | 24.5 | 22.6 | 92 |  |  | 21.1 | 20.667 | 3 | 92.245
B-19322 VIALE 26 | 196.85 | concreto 3500 psi | Torre 1 Pilote 87 | 2025-09-05 | 10/3/2025 12:00:00 AM | 28 | 24.5 | 19.3 | 79 |  |  | 21.1 | 20.667 | 3 | 78.776
B-19322 VIALE 26 | 228.6 | concreto 3500 psi | Torre 1 Pilote 84 | 2025-09-06 | 10/4/2025 12:00:00 AM | 28 | 24.5 | 26.1 | 106 |  |  | 25.867 | 23.6 | 3 | 106.531
B-19322 VIALE 26 | 228.6 | concreto 3500 psi | Torre 1 Pilote 84 | 2025-09-06 | 10/4/2025 12:00:00 AM | 28 | 24.5 | 25.4 | 104 |  |  | 25.867 | 23.6 | 3 | 103.673
B-19322 VIALE 26 | 228.6 | concreto 3500 psi | Torre 1 Pilote 84 | 2025-09-06 | 10/4/2025 12:00:00 AM | 28 | 24.5 | 26.1 | 106 |  |  | 25.867 | 23.6 | 3 | 106.531
B-19322 VIALE 26 | 215.9 | concreto 3500 psi | Torre 1 Pilote 15 | 2025-09-08 | 10/6/2025 12:00:00 AM | 28 | 24.5 | 17 | 69 |  |  | 18.367 | 21.778 | 3 | 69.388
B-19322 VIALE 26 | 215.9 | concreto 3500 psi | Torre 1 Pilote 15 | 2025-09-08 | 10/6/2025 12:00:00 AM | 28 | 24.5 | 18.7 | 76 |  |  | 18.367 | 21.778 | 3 | 76.327
B-19322 VIALE 26 | 215.9 | concreto 3500 psi | Torre 1 Pilote 15 | 2025-09-08 | 10/6/2025 12:00:00 AM | 28 | 24.5 | 19.4 | 79 |  |  | 18.367 | 21.778 | 3 | 79.184
B-19322 VIALE 26 | 215.9 | concreto 3500 psi | Torre 1 Pilote 25 | 2025-09-08 | 10/6/2025 12:00:00 AM | 28 | 24.5 | 29.1 | 119 |  |  | 29.767 | 24.667 | 3 | 118.776
B-19322 VIALE 26 | 215.9 | concreto 3500 psi | Torre 1 Pilote 25 | 2025-09-08 | 10/6/2025 12:00:00 AM | 28 | 24.5 | 28.5 | 116 |  |  | 29.767 | 24.667 | 3 | 116.327
B-19322 VIALE 26 | 215.9 | concreto 3500 psi | Torre 1 Pilote 25 | 2025-09-08 | 10/6/2025 12:00:00 AM | 28 | 24.5 | 31.7 | 129 |  |  | 29.767 | 24.667 | 3 | 129.388
B-19322 VIALE 26 | 203.2 | concreto 3500 psi | Torre 1 Pilote 36 | 2025-09-10 | 10/8/2025 12:00:00 AM | 28 | 24.5 | 30 | 122 |  |  | 29.867 | 26 | 3 | 122.449
B-19322 VIALE 26 | 203.2 | concreto 3500 psi | Torre 1 Pilote 36 | 2025-09-10 | 10/8/2025 12:00:00 AM | 28 | 24.5 | 28.4 | 116 |  |  | 29.867 | 26 | 3 | 115.918
B-19322 VIALE 26 | 203.2 | concreto 3500 psi | Torre 1 Pilote 36 | 2025-09-10 | 10/8/2025 12:00:00 AM | 28 | 24.5 | 31.2 | 128 |  |  | 29.867 | 26 | 3 | 127.347
B-19322 VIALE 26 | 215.9 | concreto 3500 psi | Torre 2 Pilote 30 (Adicional) | 2025-09-10 | 10/8/2025 12:00:00 AM | 28 | 24.5 | 26.4 | 108 |  |  | 27.367 | 29 | 3 | 107.755
B-19322 VIALE 26 | 215.9 | concreto 3500 psi | Torre 2 Pilote 30 (Adicional) | 2025-09-10 | 10/8/2025 12:00:00 AM | 28 | 24.5 | 27.5 | 112 |  |  | 27.367 | 29 | 3 | 112.245
B-19322 VIALE 26 | 215.9 | concreto 3500 psi | Torre 2 Pilote 30 (Adicional) | 2025-09-10 | 10/8/2025 12:00:00 AM | 28 | 24.5 | 28.2 | 115 |  |  | 27.367 | 29 | 3 | 115.102
B-19322 VIALE 26 | 215.9 | concreto 3500 psi | Torre 2 Pilote 53 (Adicional) | 2025-09-11 | 10/9/2025 12:00:00 AM | 28 | 24.5 | 26.9 | 110 |  |  | 24.267 | 27.167 | 3 | 109.796
B-19322 VIALE 26 | 215.9 | concreto 3500 psi | Torre 2 Pilote 53 (Adicional) | 2025-09-11 | 10/9/2025 12:00:00 AM | 28 | 24.5 | 24.9 | 102 |  |  | 24.267 | 27.167 | 3 | 101.633
B-19322 VIALE 26 | 215.9 | concreto 3500 psi | Torre 2 Pilote 53 (Adicional) | 2025-09-11 | 10/9/2025 12:00:00 AM | 28 | 24.5 | 21 | 86 |  |  | 24.267 | 27.167 | 3 | 85.714
B-19322 VIALE 26 | 228.6 | concreto 3000 psi | Torre 2 Pilote 60 (Adicional) | 2025-09-11 | 10/9/2025 12:00:00 AM | 28 | 24.5 | 31.1 | 127 |  |  | 29.133 | 26.922 | 3 | 126.939
B-19322 VIALE 26 | 228.6 | concreto 3000 psi | Torre 2 Pilote 60 (Adicional) | 2025-09-11 | 10/9/2025 12:00:00 AM | 28 | 24.5 | 32.3 | 132 |  |  | 29.133 | 26.922 | 3 | 131.837
B-19322 VIALE 26 | 228.6 | concreto 3000 psi | Torre 2 Pilote 60 (Adicional) | 2025-09-11 | 10/9/2025 12:00:00 AM | 28 | 24.5 | 24 | 98 |  |  | 29.133 | 26.922 | 3 | 97.959
B-19322 VIALE 26 | 203.2 | concreto 3500 psi | Torre 1 Pilote 83 | 2025-09-12 | 10/10/2025 12:00:00 AM | 28 | 24.5 | 26.2 | 107 |  |  | 29.667 | 27.689 | 3 | 106.939
B-19322 VIALE 26 | 203.2 | concreto 3500 psi | Torre 1 Pilote 83 | 2025-09-12 | 10/10/2025 12:00:00 AM | 28 | 24.5 | 30.7 | 125 |  |  | 29.667 | 27.689 | 3 | 125.306
B-19322 VIALE 26 | 203.2 | concreto 3500 psi | Torre 1 Pilote 83 | 2025-09-12 | 10/10/2025 12:00:00 AM | 28 | 24.5 | 32.1 | 131 |  |  | 29.667 | 27.689 | 3 | 131.02
B-19322 VIALE 26 | 215.9 | concreto 3500 psi | Torre 1 Pilote 37 | 2025-09-12 | 10/10/2025 12:00:00 AM | 28 | 24.5 | 27.3 | 111 |  |  | 30.533 | 29.778 | 3 | 111.429
B-19322 VIALE 26 | 215.9 | concreto 3500 psi | Torre 1 Pilote 37 | 2025-09-12 | 10/10/2025 12:00:00 AM | 28 | 24.5 | 30.5 | 124 |  |  | 30.533 | 29.778 | 3 | 124.49
B-19322 VIALE 26 | 215.9 | concreto 3500 psi | Torre 1 Pilote 37 | 2025-09-12 | 10/10/2025 12:00:00 AM | 28 | 24.5 | 33.8 | 138 |  |  | 30.533 | 29.778 | 3 | 137.959
B-19322 VIALE 26 | 215.9 | concreto 3500 psi | Torre 1 Pilote 47 (adicinal) | 2025-10-16 | 11/13/2025 12:00:00 AM | 28 | 24.5 | 26.3 | 107 |  |  | 25.667 | 28.622 | 3 | 107.347
B-19322 VIALE 26 | 215.9 | concreto 3500 psi | Torre 1 Pilote 47 (adicinal) | 2025-10-16 | 11/13/2025 12:00:00 AM | 28 | 24.5 | 25.4 | 104 |  |  | 25.667 | 28.622 | 3 | 103.673
B-19322 VIALE 26 | 215.9 | concreto 3500 psi | Torre 1 Pilote 47 (adicinal) | 2025-10-16 | 11/13/2025 12:00:00 AM | 28 | 24.5 | 25.3 | 103 |  |  | 25.667 | 28.622 | 3 | 103.265
B-19322 VIALE 26 | 184 | Concreto tremie 3500 PSI | Torre 1 Pilote 2 (adicinal) | 2025-10-22 | 11/19/2025 12:00:00 AM | 28 | 24.5 | 29.1 | 119 |  |  | 30.933 | 29.044 | 3 | 118.776
B-19322 VIALE 26 | 184 | Concreto tremie 3500 PSI | Torre 1 Pilote 2 (adicinal) | 2025-10-22 | 11/19/2025 12:00:00 AM | 28 | 24.5 | 34.3 | 140 |  |  | 30.933 | 29.044 | 3 | 140
B-19322 VIALE 26 | 184 | Concreto tremie 3500 PSI | Torre 1 Pilote 2 (adicinal) | 2025-10-22 | 11/19/2025 12:00:00 AM | 28 | 24.5 | 29.4 | 120 |  |  | 30.933 | 29.044 | 3 | 120
B-19322 VIALE 26 | 222 | Concreto tremie 3500 PSI | Torre 1 Pilote 3 (adicinal) | 2025-10-23 | 11/20/2025 12:00:00 AM | 28 | 24.5 | 14 | 57 |  |  | 21.967 | 26.189 | 3 | 57.143
B-19322 VIALE 26 | 222 | Concreto tremie 3500 PSI | Torre 1 Pilote 3 (adicinal) | 2025-10-23 | 11/20/2025 12:00:00 AM | 28 | 24.5 | 27.1 | 111 |  |  | 21.967 | 26.189 | 3 | 110.612
B-19322 VIALE 26 | 222 | Concreto tremie 3500 PSI | Torre 1 Pilote 3 (adicinal) | 2025-10-23 | 11/20/2025 12:00:00 AM | 28 | 24.5 | 24.8 | 101 |  |  | 21.967 | 26.189 | 3 | 101.224
B-19322 VIALE 26 | 209.55 | concreto 3500 psi | Torre 1 Pilote 21 (Adiciona) | 2025-10-17 | 11/14/2025 12:00:00 AM | 28 | 24.5 | 29.6 | 121 |  |  | 28.6 | 27.167 | 3 | 120.816
B-19322 VIALE 26 | 209.55 | concreto 3500 psi | Torre 1 Pilote 21 (Adiciona) | 2025-10-17 | 11/14/2025 12:00:00 AM | 28 | 24.5 | 27.7 | 113 |  |  | 28.6 | 27.167 | 3 | 113.061
B-19322 VIALE 26 | 209.55 | concreto 3500 psi | Torre 1 Pilote 21 (Adiciona) | 2025-10-17 | 11/14/2025 12:00:00 AM | 28 | 24.5 | 28.5 | 116 |  |  | 28.6 | 27.167 | 3 | 116.327
B-19322 VIALE 26 | 254 | Concreto tremie 3500 PSI | Torre 1 Pilote 36 (adicinal) | 2025-10-21 | 11/18/2025 12:00:00 AM | 28 | 24.5 | 24.5 | 100 |  |  | 24.133 | 24.9 | 3 | 100
B-19322 VIALE 26 | 254 | Concreto tremie 3500 PSI | Torre 1 Pilote 36 (adicinal) | 2025-10-21 | 11/18/2025 12:00:00 AM | 28 | 24.5 | 24.4 | 100 |  |  | 24.133 | 24.9 | 3 | 99.592
B-19322 VIALE 26 | 254 | Concreto tremie 3500 PSI | Torre 1 Pilote 36 (adicinal) | 2025-10-21 | 11/18/2025 12:00:00 AM | 28 | 24.5 | 23.5 | 96 |  |  | 24.133 | 24.9 | 3 | 95.918
B-19322 VIALE 26 | 203 | Concreto tremie 3500 PSI | Torre 1 Pilote 15 (adicinal) | 2025-10-23 | 11/20/2025 12:00:00 AM | 28 | 24.5 | 33.2 | 135 |  |  | 33.5 | 28.744 | 3 | 135.51
B-19322 VIALE 26 | 203 | Concreto tremie 3500 PSI | Torre 1 Pilote 15 (adicinal) | 2025-10-23 | 11/20/2025 12:00:00 AM | 28 | 24.5 | 34.2 | 140 |  |  | 33.5 | 28.744 | 3 | 139.592
B-19322 VIALE 26 | 203 | Concreto tremie 3500 PSI | Torre 1 Pilote 15 (adicinal) | 2025-10-23 | 11/20/2025 12:00:00 AM | 28 | 24.5 | 33.1 | 135 |  |  | 33.5 | 28.744 | 3 | 135.102
B-19322 VIALE 26 | 165.1 | concreto 3000 psi | Tapa cubierta tanque potable | 2025-07-10 | 8/7/2025 12:00:00 AM | 28 | 21 | 63.2 | 301 |  |  | 60.767 |  | 3 | 300.952
B-19322 VIALE 26 | 165.1 | concreto 3000 psi | Tapa cubierta tanque potable | 2025-07-10 | 8/7/2025 12:00:00 AM | 28 | 21 | 59 | 281 |  |  | 60.767 |  | 3 | 280.952
B-19322 VIALE 26 | 165.1 | concreto 3000 psi | Tapa cubierta tanque potable | 2025-07-10 | 8/7/2025 12:00:00 AM | 28 | 21 | 60.1 | 286 |  |  | 60.767 |  | 3 | 286.19
B-19322 VIALE 26 | 158.75 | concreto 3000 psi | Tapa tanque suministro | 2025-07-24 | 8/21/2025 12:00:00 AM | 28 | 21 | 45.7 | 218 |  |  | 42.9 |  | 3 | 217.619
B-19322 VIALE 26 | 158.75 | concreto 3000 psi | Tapa tanque suministro | 2025-07-24 | 8/21/2025 12:00:00 AM | 28 | 21 | 39 | 186 |  |  | 42.9 |  | 3 | 185.714
B-19322 VIALE 26 | 158.75 | concreto 3000 psi | Tapa tanque suministro | 2025-07-24 | 8/21/2025 12:00:00 AM | 28 | 21 | 44 | 209 |  |  | 42.9 |  | 3 | 209.524
B-19322 VIALE 26 | 190.5 | concreto 3000 psi | VC-20 (A-B), VC-23 (B-D), VC-01 (2-4), VC-24 y VC-26 (F-J), VC-14 (1-2), VC-15 (2-3) | 2025-10-08 | 11/5/2025 12:00:00 AM | 28 | 21 | 21.9 | 104 |  |  | 21.733 | 43.622 | 3 | 104.286
B-19322 VIALE 26 | 127 | concreto 3000 psi | Dado torregrua | 2025-09-29 | 10/27/2025 12:00:00 AM | 28 | 21 | 30.1 | 143 |  |  | 29.933 | 43.622 | 3 | 143.333
B-19322 VIALE 26 | 127 | concreto 3000 psi | Dado torregrua | 2025-09-29 | 10/27/2025 12:00:00 AM | 28 | 21 | 30.4 | 145 |  |  | 29.933 | 43.622 | 3 | 144.762
B-19322 VIALE 26 | 127 | concreto 3000 psi | Dado torregrua | 2025-09-29 | 10/27/2025 12:00:00 AM | 28 | 21 | 29.3 | 140 |  |  | 29.933 | 31.922 | 3 | 139.524
B-19322 VIALE 26 | 177.8 | concreto 3000 psi | VC-21 (F-J), VC-05 (1-3), VC-22 (D-F) | 2025-10-08 | 11/5/2025 12:00:00 AM | 28 | 21 | 24.2 | 115 |  |  | 23.533 | 31.922 | 3 | 115.238
B-19322 VIALE 26 | 177.8 | concreto 3000 psi | VC-21 (F-J), VC-05 (1-3), VC-22 (D-F) | 2025-10-08 | 11/5/2025 12:00:00 AM | 28 | 21 | 23.9 | 114 |  |  | 23.533 | 31.922 | 3 | 113.81
B-19322 VIALE 26 | 177.8 | concreto 3000 psi | VC-21 (F-J), VC-05 (1-3), VC-22 (D-F) | 2025-10-08 | 11/5/2025 12:00:00 AM | 28 | 21 | 22.5 | 107 |  |  | 23.533 | 25.066 | 3 | 107.143
B-19322 VIALE 26 | 190.5 | concreto 3000 psi | VC-20 (A-B), VC-23 (B-D), VC-01 (2-4), VC-24 y VC-26 (F-J), VC-14 (1-2), VC-15 (2-3) | 2025-10-08 | 11/5/2025 12:00:00 AM | 28 | 21 | 22.5 | 107 |  |  | 21.733 | 25.066 | 3 | 107.143
B-19322 VIALE 26 | 190.5 | concreto 3000 psi | VC-20 (A-B), VC-23 (B-D), VC-01 (2-4), VC-24 y VC-26 (F-J), VC-14 (1-2), VC-15 (2-3) | 2025-10-08 | 11/5/2025 12:00:00 AM | 28 | 21 | 20.8 | 99 |  |  | 21.733 | 25.066 | 3 | 99.048
B-19322 VIALE 26 | 184.15 | concreto 3000 psi | VC-24 (eje 7 entre J-H) | 2025-10-16 | 11/13/2025 12:00:00 AM | 28 | 21 | 21.5 | 102 |  |  | 20.633 | 22.877 | 3 | 102.381
B-19322 VIALE 26 | 184.15 | concreto 3000 psi | VC-24 (eje 7 entre J-H) | 2025-10-16 | 11/13/2025 12:00:00 AM | 28 | 21 | 19.7 | 94 |  |  | 20.633 | 22.877 | 3 | 93.81
B-19322 VIALE 26 | 184.15 | concreto 3000 psi | VC-24 (eje 7 entre J-H) | 2025-10-16 | 11/13/2025 12:00:00 AM | 28 | 21 | 20.7 | 98 |  |  | 20.633 | 22.877 | 3 | 98.571
B-19322 VIALE 26 | 165.1 | concreto 3000 psi | VC-26 (A-D) | 2025-10-16 | 11/13/2025 12:00:00 AM | 28 | 21 | 24.5 | 117 |  |  | 24.033 | 22.333 | 3 | 116.667
B-19322 VIALE 26 | 165.1 | concreto 3000 psi | VC-26 (A-D) | 2025-10-16 | 11/13/2025 12:00:00 AM | 28 | 21 | 24.6 | 117 |  |  | 24.033 | 22.333 | 3 | 117.143
B-19322 VIALE 26 | 165.1 | concreto 3000 psi | VC-26 (A-D) | 2025-10-16 | 11/13/2025 12:00:00 AM | 28 | 21 | 23 | 110 |  |  | 24.033 | 22.333 | 3 | 109.524
B-19322 VIALE 26 | 165.1 | concreto 3000 psi | Torre 1 (cim. fosos ascensores) | 2025-10-18 | 11/15/2025 12:00:00 AM | 28 | 21 | 46.6 | 222 |  |  | 45.5 | 30.055 | 3 | 221.905
B-19322 VIALE 26 | 165.1 | concreto 3000 psi | Torre 1 (cim. fosos ascensores) | 2025-10-18 | 11/15/2025 12:00:00 AM | 28 | 21 | 44.8 | 213 |  |  | 45.5 | 30.055 | 3 | 213.333
B-19322 VIALE 26 | 165.1 | concreto 3000 psi | Torre 1 (cim. fosos ascensores) | 2025-10-18 | 11/15/2025 12:00:00 AM | 28 | 21 | 45.1 | 215 |  |  | 45.5 | 30.055 | 3 | 214.762
B-19322 VIALE 26 | 178 | Concreto bombeable 3000 PSI | V.C Torre 2 Eje 10 entrre H y J | 2025-10-23 | 11/20/2025 12:00:00 AM | 28 | 21 | 24.6 | 117 |  |  | 20.133 | 29.889 | 3 | 117.143
B-19322 VIALE 26 | 178 | Concreto bombeable 3000 PSI | V.C Torre 2 Eje 10 entrre H y J | 2025-10-23 | 11/20/2025 12:00:00 AM | 28 | 21 | 22.5 | 107 |  |  | 20.133 | 29.889 | 3 | 107.143
B-19322 VIALE 26 | 178 | Concreto bombeable 3000 PSI | V.C Torre 2 Eje 10 entrre H y J | 2025-10-23 | 11/20/2025 12:00:00 AM | 28 | 21 | 13.3 | 63 |  |  | 20.133 | 29.889 | 3 | 63.333
B-19322 VIALE 26 | 140 | Concreto bombeable 3000 PSI | V.C Torre 2 Eje 12 entrre A y C | 2025-10-23 | 11/20/2025 12:00:00 AM | 28 | 21 | 25.6 | 122 |  |  | 25.6 | 30.411 | 3 | 121.905
B-19322 VIALE 26 | 140 | Concreto bombeable 3000 PSI | V.C Torre 2 Eje 12 entrre A y C | 2025-10-23 | 11/20/2025 12:00:00 AM | 28 | 21 | 23.8 | 114 |  |  | 25.6 | 30.411 | 3 | 113.333
B-19322 VIALE 26 | 140 | Concreto bombeable 3000 PSI | V.C Torre 2 Eje 12 entrre A y C | 2025-10-23 | 11/20/2025 12:00:00 AM | 28 | 21 | 27.4 | 130 |  |  | 25.6 | 30.411 | 3 | 130.476
B-19322 VIALE 26 | 165.1 | concreto 3000 psi | EJE 13 ENTRE C-H, VC-24, VC-10, VC-04 | 2025-10-29 | 11/26/2025 12:00:00 AM | 28 | 21 | 24 | 114 |  |  | 23.833 | 23.189 | 3 | 114.286
B-19322 VIALE 26 | 165.1 | concreto 3000 psi | EJE 13 ENTRE C-H, VC-24, VC-10, VC-04 | 2025-10-29 | 11/26/2025 12:00:00 AM | 28 | 21 | 23.3 | 111 |  |  | 23.833 | 23.189 | 3 | 110.952
B-19322 VIALE 26 | 165.1 | concreto 3000 psi | EJE 13 ENTRE C-H, VC-24, VC-10, VC-04 | 2025-10-29 | 11/26/2025 12:00:00 AM | 28 | 21 | 24.2 | 115 |  |  | 23.833 | 23.189 | 3 | 115.238
B-19322 VIALE 26 | 177.8 | 3000 PSI | PLACA CIMENTACION EJE 11 AL 13 ENTRE A Y D | 2025-11-07 | 12/5/2025 12:00:00 AM | 28 | 21 | 21.7 | 103 | PLACA | B-19322 VIALE 26_PLACA_21.0_28 | 21.833 | 23.755 | 3 | 103.333
B-19322 VIALE 26 | 177.8 | 3000 PSI | PLACA CIMENTACION EJE 11 AL 13 ENTRE A Y D | 2025-11-07 | 12/5/2025 12:00:00 AM | 28 | 21 | 22 | 105 | PLACA | B-19322 VIALE 26_PLACA_21.0_28 | 21.833 | 23.755 | 3 | 104.762
B-19322 VIALE 26 | 177.8 | 3000 PSI | PLACA CIMENTACION EJE 11 AL 13 ENTRE A Y D | 2025-11-07 | 12/5/2025 12:00:00 AM | 28 | 21 | 21.8 | 104 | PLACA | B-19322 VIALE 26_PLACA_21.0_28 | 21.833 | 23.755 | 3 | 103.81
B-19322 VIALE 26 | 171.45 | concreto 3000 psi | PLACA CONTRAPISO EJE 1 A 5 ENTRE A-J | 2025-10-29 | 11/26/2025 12:00:00 AM | 28 | 21 | 25.1 | 120 | PLACA | B-19322 VIALE 26_PLACA_21.0_28 | 25.167 | 23.611 | 3 | 119.524
B-19322 VIALE 26 | 171.45 | concreto 3000 psi | PLACA CONTRAPISO EJE 1 A 5 ENTRE A-J | 2025-10-29 | 11/26/2025 12:00:00 AM | 28 | 21 | 25.3 | 120 | PLACA | B-19322 VIALE 26_PLACA_21.0_28 | 25.167 | 23.611 | 3 | 120.476
B-19322 VIALE 26 | 171.45 | concreto 3000 psi | PLACA CONTRAPISO EJE 1 A 5 ENTRE A-J | 2025-10-29 | 11/26/2025 12:00:00 AM | 28 | 21 | 25.1 | 119 | PLACA | B-19322 VIALE 26_PLACA_21.0_28 | 25.167 | 23.611 | 3 | 119.524
B-19322 VIALE 26 | 190.5 | concreto 3000 psi | PLACA CONTRAPISO EJE 6 A 9 ENTRE A-D | 2025-11-01 | 11/29/2025 12:00:00 AM | 28 | 21 | 24.1 | 115 | PLACA | B-19322 VIALE 26_PLACA_21.0_28 | 26.133 | 24.378 | 3 | 114.762
B-19322 VIALE 26 | 190.5 | concreto 3000 psi | PLACA CONTRAPISO EJE 6 A 9 ENTRE A-D | 2025-11-01 | 11/29/2025 12:00:00 AM | 28 | 21 | 27.2 | 129 | PLACA | B-19322 VIALE 26_PLACA_21.0_28 | 26.133 | 24.378 | 3 | 129.524
B-19322 VIALE 26 | 190.5 | concreto 3000 psi | PLACA CONTRAPISO EJE 6 A 9 ENTRE A-D | 2025-11-01 | 11/29/2025 12:00:00 AM | 28 | 21 | 27.1 | 129 | PLACA | B-19322 VIALE 26_PLACA_21.0_28 | 26.133 | 24.378 | 3 | 129.048
B-19322 VIALE 26 | 177.8 | 3000 PSI | VIGA CIMENTACION T1 EJE 12 ENTRE I Y J VC 17, VC 01 | 2025-11-08 | 12/6/2025 12:00:00 AM | 28 | 21 | 24.9 | 118 |  |  | 24.8 | 25.367 | 3 | 118.571
B-19322 VIALE 26 | 177.8 | 3000 PSI | VIGA CIMENTACION T1 EJE 12 ENTRE I Y J VC 17, VC 01 | 2025-11-08 | 12/6/2025 12:00:00 AM | 28 | 21 | 23.3 | 111 |  |  | 24.8 | 25.367 | 3 | 110.952
B-19322 VIALE 26 | 177.8 | 3000 PSI | VIGA CIMENTACION T1 EJE 12 ENTRE I Y J VC 17, VC 01 | 2025-11-08 | 12/6/2025 12:00:00 AM | 28 | 21 | 26.2 | 124 |  |  | 24.8 | 25.367 | 3 | 124.762
B-19322 VIALE 26 | 203.2 | 3000 PSI | VIGA CIMENTACION T1 EJE 12 ENTRE A Y D VC 17, VC 11 | 2025-11-08 | 12/6/2025 12:00:00 AM | 28 | 21 | 23.6 | 112 |  |  | 23.967 | 24.967 | 3 | 112.381
B-19322 VIALE 26 | 203.2 | 3000 PSI | VIGA CIMENTACION T1 EJE 12 ENTRE A Y D VC 17, VC 11 | 2025-11-08 | 12/6/2025 12:00:00 AM | 28 | 21 | 25 | 119 |  |  | 23.967 | 24.967 | 3 | 119.048
B-19322 VIALE 26 | 203.2 | 3000 PSI | VIGA CIMENTACION T1 EJE 12 ENTRE A Y D VC 17, VC 11 | 2025-11-08 | 12/6/2025 12:00:00 AM | 28 | 21 | 23.3 | 111 |  |  | 23.967 | 24.967 | 3 | 110.952
B-19322 VIALE 26 | 171.45 | 3000 PSI | VIGA CIMENTACION T1 EJE 11 ENTRE A Y F VC 16 | 2025-11-13 | 12/11/2025 12:00:00 AM | 28 | 21 | 23.9 | 114 |  |  | 25.433 | 24.733 | 3 | 113.81
B-19322 VIALE 26 | 171.45 | 3000 PSI | VIGA CIMENTACION T1 EJE 11 ENTRE A Y F VC 16 | 2025-11-13 | 12/11/2025 12:00:00 AM | 28 | 21 | 27 | 128 |  |  | 25.433 | 24.733 | 3 | 128.571
B-19322 VIALE 26 | 171.45 | 3000 PSI | VIGA CIMENTACION T1 EJE 11 ENTRE A Y F VC 16 | 2025-11-13 | 12/11/2025 12:00:00 AM | 28 | 21 | 25.4 | 121 |  |  | 25.433 | 24.733 | 3 | 120.952
B-19322 VIALE 26 | 177.8 | 3000 PSI | PLACA PISO | 2025-11-19 | 12/17/2025 12:00:00 AM | 28 | 21 | 23 | 109 | PLACA | B-19322 VIALE 26_PLACA_21.0_28 | 22.767 | 24.022 | 3 | 109.524
B-19322 VIALE 26 | 177.8 | 3000 PSI | PLACA PISO | 2025-11-19 | 12/17/2025 12:00:00 AM | 28 | 21 | 23.8 | 113 | PLACA | B-19322 VIALE 26_PLACA_21.0_28 | 22.767 | 24.022 | 3 | 113.333
B-19322 VIALE 26 | 190.5 | 3000 PSI | PLCA CIMENTACION T1 EJE 15 AL 12 ENTRE A Y J | 2025-11-19 | 12/17/2025 12:00:00 AM | 28 | 21 | 22.6 | 108 |  |  | 22.467 | 24.022 | 3 | 107.619
B-19322 VIALE 26 | 190.5 | 3000 PSI | PLCA CIMENTACION T1 EJE 15 AL 12 ENTRE A Y J | 2025-11-19 | 12/17/2025 12:00:00 AM | 28 | 21 | 22.4 | 107 |  |  | 22.467 | 23.785 | 3 | 106.667
B-19322 VIALE 26 | 190.5 | 3000 PSI | PLCA CIMENTACION T1 EJE 15 AL 12 ENTRE A Y J | 2025-11-19 | 12/17/2025 12:00:00 AM | 28 | 21 | 22.4 | 106 |  |  | 22.467 | 23.785 | 3 | 106.667
B-19322 VIALE 26 | 165.1 | 3000 PSI | VIGA CIMENTACION T1 EJE 09 ENTRE J Y H VC 16, VC 04 | 2025-11-13 | 12/11/2025 12:00:00 AM | 28 | 21 | 25.6 | 122 |  |  | 24.833 | 23.785 | 3 | 121.905
B-19322 VIALE 26 | 165.1 | 3000 PSI | VIGA CIMENTACION T1 EJE 09 ENTRE J Y H VC 16, VC 04 | 2025-11-13 | 12/11/2025 12:00:00 AM | 28 | 21 | 23.7 | 113 |  |  | 24.833 | 23.356 | 3 | 112.857
B-19322 VIALE 26 | 165.1 | 3000 PSI | VIGA CIMENTACION T1 EJE 09 ENTRE J Y H VC 16, VC 04 | 2025-11-13 | 12/11/2025 12:00:00 AM | 28 | 21 | 25.2 | 120 |  |  | 24.833 | 23.356 | 3 | 120
B-19322 VIALE 26 | 177.8 | 3000 PSI | PLACA PISO | 2025-11-19 | 12/17/2025 12:00:00 AM | 28 | 21 | 21.5 | 102 | PLACA | B-19322 VIALE 26_PLACA_21.0_28 | 22.767 | 23.356 | 3 | 102.381
B-19322 VIALE 26 | 177.8 | 3000 PSI | VIGAS CIMENTACION T1 EJES 07 ENTRE A y E VC 16, VC 04 | 2025-11-20 | 12/18/2025 12:00:00 AM | 28 | 21 | 18.9 | 90 |  |  | 20.5 | 22.633 | 3 | 90
B-19322 VIALE 26 | 177.8 | 3000 PSI | VIGAS CIMENTACION T1 EJES 07 ENTRE A y E VC 16, VC 04 | 2025-11-20 | 12/18/2025 12:00:00 AM | 28 | 21 | 20 | 95 |  |  | 20.5 | 22.633 | 3 | 95.238
B-19322 VIALE 26 | 177.8 | 3000 PSI | VIGAS CIMENTACION T1 EJES 07 ENTRE A y E VC 16, VC 04 | 2025-11-20 | 12/18/2025 12:00:00 AM | 28 | 21 | 22.6 | 107 |  |  | 20.5 | 22.633 | 3 | 107.619
B-19322 VIALE 26 | 152.4 | 3000 PSI | VIGAS CIMENTACION T1 EJE 05 ENTRE J y F V16, VC 04 | 2025-11-20 | 12/18/2025 12:00:00 AM | 28 | 21 | 22.7 | 108 |  |  | 23.533 | 22.726 | 3 | 108.095
B-19322 VIALE 26 | 152.4 | 3000 PSI | VIGAS CIMENTACION T1 EJE 05 ENTRE J y F V16, VC 04 | 2025-11-20 | 12/18/2025 12:00:00 AM | 28 | 21 | 26 | 124 |  |  | 23.533 | 22.726 | 3 | 123.81
B-19322 VIALE 26 | 152.4 | 3000 PSI | VIGAS CIMENTACION T1 EJE 05 ENTRE J y F V16, VC 04 | 2025-11-20 | 12/18/2025 12:00:00 AM | 28 | 21 | 21.9 | 104 |  |  | 23.533 | 22.726 | 3 | 104.286
B-19322 VIALE 26 | 152.4 | 3000 PSI | PLACA PISO 2 EJE 12 y 15 ENTRE A y J | 2025-11-21 | 12/19/2025 12:00:00 AM | 28 | 21 | 26.5 | 126 | PLACA | B-19322 VIALE 26_PLACA_21.0_28 | 27.267 | 23.767 | 3 | 126.19
B-19322 VIALE 26 | 152.4 | 3000 PSI | PLACA PISO 2 EJE 12 y 15 ENTRE A y J | 2025-11-21 | 12/19/2025 12:00:00 AM | 28 | 21 | 27.4 | 130 | PLACA | B-19322 VIALE 26_PLACA_21.0_28 | 27.267 | 23.767 | 3 | 130.476
B-19322 VIALE 26 | 152.4 | 3000 PSI | PLACA PISO 2 EJE 12 y 15 ENTRE A y J | 2025-11-21 | 12/19/2025 12:00:00 AM | 28 | 21 | 27.9 | 133 | PLACA | B-19322 VIALE 26_PLACA_21.0_28 | 27.267 | 23.767 | 3 | 132.857
B-19322 VIALE 26 | 177.8 | 3000 PSI | PLACA CIMENTACION EJE 12 AL 11 ENTRE A y J | 2025-11-24 | 12/22/2025 12:00:00 AM | 28 | 21 | 22.4 | 107 | PLACA | B-19322 VIALE 26_PLACA_21.0_28 | 20.967 | 23.922 | 3 | 106.667
B-19322 VIALE 26 | 177.8 | 3000 PSI | PLACA CIMENTACION EJE 12 AL 11 ENTRE A y J | 2025-11-24 | 12/22/2025 12:00:00 AM | 28 | 21 | 20.5 | 98 | PLACA | B-19322 VIALE 26_PLACA_21.0_28 | 20.967 | 23.922 | 3 | 97.619
B-19322 VIALE 26 | 177.8 | 3000 PSI | PLACA CIMENTACION EJE 12 AL 11 ENTRE A y J | 2025-11-24 | 12/22/2025 12:00:00 AM | 28 | 21 | 20 | 95 | PLACA | B-19322 VIALE 26_PLACA_21.0_28 | 20.967 | 23.922 | 3 | 95.238
B-19322 VIALE 26 | 152.4 | 3000 PSI | PLA PISO 2 EJE 12 AL 10 ENTRE A y J | 2025-11-25 | 12/23/2025 12:00:00 AM | 28 | 21 | 20.4 | 97 |  |  | 21.8 | 23.345 | 3 | 97.143
B-19322 VIALE 26 | 152.4 | 3000 PSI | PLA PISO 2 EJE 12 AL 10 ENTRE A y J | 2025-11-25 | 12/23/2025 12:00:00 AM | 28 | 21 | 22.4 | 106 |  |  | 21.8 | 23.345 | 3 | 106.667
B-19322 VIALE 26 | 152.4 | 3000 PSI | PLA PISO 2 EJE 12 AL 10 ENTRE A y J | 2025-11-25 | 12/23/2025 12:00:00 AM | 28 | 21 | 22.6 | 107 |  |  | 21.8 | 23.345 | 3 | 107.619
B-19322 VIALE 26 | 133.35 | 3000 PSI | PLA PISO 2 EJE 8 AL 10 ENTRE A y J | 2025-11-26 | 12/24/2025 12:00:00 AM | 28 | 21 | 23.7 | 113 |  |  | 23.533 | 22.1 | 3 | 112.857
B-19322 VIALE 26 | 133.35 | 3000 PSI | PLA PISO 2 EJE 8 AL 10 ENTRE A y J | 2025-11-26 | 12/24/2025 12:00:00 AM | 28 | 21 | 24 | 114 |  |  | 23.533 | 22.1 | 3 | 114.286
B-19322 VIALE 26 | 133.35 | 3000 PSI | PLA PISO 2 EJE 8 AL 10 ENTRE A y J | 2025-11-26 | 12/24/2025 12:00:00 AM | 28 | 21 | 22.9 | 109 |  |  | 23.533 | 22.1 | 3 | 109.048
B-19322 VIALE 26 | 177.8 | 3000 PSI | PLACA CIMENTACION T1- EJE 09 AL 06 ENTRE A y J | 2025-11-27 | 12/25/2025 12:00:00 AM | 28 | 21 | 28.5 | 136 | PLACA | B-19322 VIALE 26_PLACA_21.0_28 | 29.3 | 24.878 | 3 | 135.714
B-19322 VIALE 26 | 177.8 | 3000 PSI | PLACA CIMENTACION T1- EJE 09 AL 06 ENTRE A y J | 2025-11-27 | 12/25/2025 12:00:00 AM | 28 | 21 | 29.9 | 142 | PLACA | B-19322 VIALE 26_PLACA_21.0_28 | 29.3 | 24.878 | 3 | 142.381
B-19322 VIALE 26 | 177.8 | 3000 PSI | PLACA CIMENTACION T1- EJE 09 AL 06 ENTRE A y J | 2025-11-27 | 12/25/2025 12:00:00 AM | 28 | 21 | 29.5 | 140 | PLACA | B-19322 VIALE 26_PLACA_21.0_28 | 29.3 | 24.878 | 3 | 140.476
B-19322 VIALE 26 | 165 | 3000 PSI | PLACA PISO 2 EJE 04 AL 06 AYJ | 2025-11-29 | 12/27/2025 12:00:00 AM | 28 | 21 | 22.8 | 108 | PLACA | B-19322 VIALE 26_PLACA_21.0_28 | 25.267 | 26.033 | 3 | 108.571
B-19322 VIALE 26 | 165 | 3000 PSI | PLACA PISO 2 EJE 04 AL 06 AYJ | 2025-11-29 | 12/27/2025 12:00:00 AM | 28 | 21 | 25.2 | 120 | PLACA | B-19322 VIALE 26_PLACA_21.0_28 | 25.267 | 26.033 | 3 | 120
B-19322 VIALE 26 | 165 | 3000 PSI | PLACA PISO 2 EJE 04 AL 06 AYJ | 2025-11-29 | 12/27/2025 12:00:00 AM | 28 | 21 | 27.8 | 132 | PLACA | B-19322 VIALE 26_PLACA_21.0_28 | 25.267 | 26.033 | 3 | 132.381
B-19322 VIALE 26 | 177.8 | 3000 PSI | VIGAS CIMENTACION T1- EJE 03 AL 06 ENTRE A y J VC 16 VC17 | 2025-12-01 | 12/29/2025 12:00:00 AM | 28 | 21 | 26.7 | 127 |  |  | 26.133 | 26.9 | 3 | 127.143
B-19322 VIALE 26 | 177.8 | 3000 PSI | VIGAS CIMENTACION T1- EJE 03 AL 06 ENTRE A y J VC 16 VC17 | 2025-12-01 | 12/29/2025 12:00:00 AM | 28 | 21 | 24.5 | 117 |  |  | 26.133 | 26.9 | 3 | 116.667
B-19322 VIALE 26 | 177.8 | 3000 PSI | VIGAS CIMENTACION T1- EJE 03 AL 06 ENTRE A y J VC 16 VC17 | 2025-12-01 | 12/29/2025 12:00:00 AM | 28 | 21 | 27.2 | 130 |  |  | 26.133 | 26.9 | 3 | 129.524
B-19322 VIALE 26 | 152.4 | 3000 PSI | PLACA PISO 3 EJE 8 AL 6 ENTRE A y J | 2025-12-10 | 1/7/2026 12:00:00 AM | 28 | 21 | 26.3 | 125 | PLACA | B-19322 VIALE 26_PLACA_21.0_28 | 26.6 | 26 | 3 | 125.238
B-19322 VIALE 26 | 152.4 | 3000 PSI | PLACA PISO 3 EJE 8 AL 6 ENTRE A y J | 2025-12-10 | 1/7/2026 12:00:00 AM | 28 | 21 | 27.7 | 132 | PLACA | B-19322 VIALE 26_PLACA_21.0_28 | 26.6 | 26 | 3 | 131.905
B-19322 VIALE 26 | 152.4 | 3000 PSI | PLACA PISO 3 EJE 8 AL 6 ENTRE A y J | 2025-12-10 | 1/7/2026 12:00:00 AM | 28 | 21 | 25.8 | 123 | PLACA | B-19322 VIALE 26_PLACA_21.0_28 | 26.6 | 26 | 3 | 122.857
B-19322 VIALE 26 | 152.4 | 3000 PSI | PLACA PISO 3 EJE 01 y 04 ENTRE A y J | 2025-12-13 | 1/10/2026 12:00:00 AM | 28 | 21 | 20 | 95 | PLACA | B-19322 VIALE 26_PLACA_21.0_28 | 20.5 | 24.411 | 3 | 95.238
B-19322 VIALE 26 | 152.4 | 3000 PSI | PLACA PISO 3 EJE 01 y 04 ENTRE A y J | 2025-12-13 | 1/10/2026 12:00:00 AM | 28 | 21 | 22.1 | 105 | PLACA | B-19322 VIALE 26_PLACA_21.0_28 | 20.5 | 24.411 | 3 | 105.238
B-19322 VIALE 26 | 152.4 | 3000 PSI | PLACA PISO 3 EJE 01 y 04 ENTRE A y J | 2025-12-13 | 1/10/2026 12:00:00 AM | 28 | 21 | 19.4 | 92 | PLACA | B-19322 VIALE 26_PLACA_21.0_28 | 20.5 | 24.411 | 3 | 92.381
B-19322 VIALE 26 | 165.1 | 3000 PSI | PLACA CIMENTACION T1 EJES 2,3,4 ENTRE G y J | 2025-12-16 | 1/13/2026 12:00:00 AM | 28 | 21 | 24.4 | 116 | PLACA | B-19322 VIALE 26_PLACA_21.0_28 | 26.067 | 24.389 | 3 | 116.19
B-19322 VIALE 26 | 165.1 | 3000 PSI | PLACA CIMENTACION T1 EJES 2,3,4 ENTRE G y J | 2025-12-16 | 1/13/2026 12:00:00 AM | 28 | 21 | 26.6 | 127 | PLACA | B-19322 VIALE 26_PLACA_21.0_28 | 26.067 | 24.389 | 3 | 126.667
B-19322 VIALE 26 | 165.1 | 3000 PSI | PLACA CIMENTACION T1 EJES 2,3,4 ENTRE G y J | 2025-12-16 | 1/13/2026 12:00:00 AM | 28 | 21 | 27.2 | 130 | PLACA | B-19322 VIALE 26_PLACA_21.0_28 | 26.067 | 24.389 | 3 | 129.524
B-19322 VIALE 26 | 152.4 | 3000 PSI | PLACA PISO 4 EJE 12 AL 15 ENTRE A y J | 2025-12-16 | 1/13/2026 12:00:00 AM | 28 | 21 | 31.5 | 150 | PLACA | B-19322 VIALE 26_PLACA_21.0_28 | 31.533 | 26.033 | 3 | 150
B-19322 VIALE 26 | 152.4 | 3000 PSI | PLACA PISO 4 EJE 12 AL 15 ENTRE A y J | 2025-12-16 | 1/13/2026 12:00:00 AM | 28 | 21 | 32.1 | 153 | PLACA | B-19322 VIALE 26_PLACA_21.0_28 | 31.533 | 26.033 | 3 | 152.857
B-19322 VIALE 26 | 152.4 | 3000 PSI | PLACA PISO 4 EJE 12 AL 15 ENTRE A y J | 2025-12-16 | 1/13/2026 12:00:00 AM | 28 | 21 | 31 | 147 | PLACA | B-19322 VIALE 26_PLACA_21.0_28 | 31.533 | 26.033 | 3 | 147.619
B-19322 VIALE 26 | 177.8 | 3000 PSI | PLACA TORRE 2 PISO 4 EJE 10 y 11 ENTRE A y J | 2025-12-17 | 1/14/2026 12:00:00 AM | 28 | 21 | 29.2 | 139 | PLACA | B-19322 VIALE 26_PLACA_21.0_28 | 29.033 | 28.878 | 3 | 139.048
B-19322 VIALE 26 | 177.8 | 3000 PSI | PLACA TORRE 2 PISO 4 EJE 10 y 11 ENTRE A y J | 2025-12-17 | 1/14/2026 12:00:00 AM | 28 | 21 | 27.5 | 131 | PLACA | B-19322 VIALE 26_PLACA_21.0_28 | 29.033 | 28.878 | 3 | 130.952
B-19322 VIALE 26 | 177.8 | 3000 PSI | PLACA TORRE 2 PISO 4 EJE 10 y 11 ENTRE A y J | 2025-12-17 | 1/14/2026 12:00:00 AM | 28 | 21 | 30.4 | 145 | PLACA | B-19322 VIALE 26_PLACA_21.0_28 | 29.033 | 28.878 | 3 | 144.762
B-19322 VIALE 26 | 165.1 | 3000 PSI | PLACA T2 PISO 3 EJE 15 AL 10 ENTRE A y J | 2025-12-05 | 1/2/2026 12:00:00 AM | 28 | 21 | 25.6 | 122 | PLACA | B-19322 VIALE 26_PLACA_21.0_28 | 25.9 | 28.711 | 3 | 121.905
B-19322 VIALE 26 | 165.1 | 3000 PSI | PLACA T2 PISO 3 EJE 15 AL 10 ENTRE A y J | 2025-12-05 | 1/2/2026 12:00:00 AM | 28 | 21 | 25.6 | 122 | PLACA | B-19322 VIALE 26_PLACA_21.0_28 | 25.9 | 28.711 | 3 | 121.905
B-19322 VIALE 26 | 152.4 | 3000 PSI | PLACA CIMENTACION EJE 04 al 01 ENTRE I y A | 2025-12-18 | 1/15/2026 12:00:00 AM | 28 | 21 | 24.1 | 115 | PLACA | B-19322 VIALE 26_PLACA_21.0_28 | 24.9 | 28.711 | 3 | 114.762
B-19322 VIALE 26 | 165.1 | 3000 PSI | PLACA T2 PISO 3 EJE 15 AL 10 ENTRE A y J | 2025-12-05 | 1/2/2026 12:00:00 AM | 28 | 21 | 26.5 | 126 | PLACA | B-19322 VIALE 26_PLACA_21.0_28 | 25.9 | 26.241 | 3 | 126.19
B-19322 VIALE 26 | 190.5 | 3000 PSI | VIGAS CIMENTACION T1 EJE 01 y 02 ENTRE A y J VC= 14,03,10,12 | 2025-12-05 | 1/2/2026 12:00:00 AM | 28 | 21 | 24.2 | 115 |  |  | 23.233 | 26.241 | 3 | 115.238
B-19322 VIALE 26 | 190.5 | 3000 PSI | VIGAS CIMENTACION T1 EJE 01 y 02 ENTRE A y J VC= 14,03,10,12 | 2025-12-05 | 1/2/2026 12:00:00 AM | 28 | 21 | 23.8 | 113 |  |  | 23.233 | 26.241 | 3 | 113.333
B-19322 VIALE 26 | 190.5 | 3000 PSI | VIGAS CIMENTACION T1 EJE 01 y 02 ENTRE A y J VC= 14,03,10,12 | 2025-12-05 | 1/2/2026 12:00:00 AM | 28 | 21 | 21.7 | 103 |  |  | 23.233 | 26.47 | 3 | 103.333
B-19322 VIALE 26 | 184.15 | 3000 PSI | PLACA PISO 3 EJE 10 al 08 ENTRE A y J | 2025-12-11 | 1/8/2026 12:00:00 AM | 28 | 21 | 32.4 | 154 | PLACA | B-19322 VIALE 26_PLACA_21.0_28 | 32.967 | 26.47 | 3 | 154.286
B-19322 VIALE 26 | 184.15 | 3000 PSI | PLACA PISO 3 EJE 10 al 08 ENTRE A y J | 2025-12-11 | 1/8/2026 12:00:00 AM | 28 | 21 | 30.4 | 145 | PLACA | B-19322 VIALE 26_PLACA_21.0_28 | 32.967 | 26.47 | 3 | 144.762
B-19322 VIALE 26 | 184.15 | 3000 PSI | PLACA PISO 3 EJE 10 al 08 ENTRE A y J | 2025-12-11 | 1/8/2026 12:00:00 AM | 28 | 21 | 36.1 | 172 | PLACA | B-19322 VIALE 26_PLACA_21.0_28 | 32.967 | 28.633 | 3 | 171.905
B-19322 VIALE 26 | 165.1 | 3000 PSI | PLACA PISO 2 EJE 08 AL 06 ENTRE AYJ | 2025-11-28 | 12/26/2025 12:00:00 AM | 28 | 21 | 32.2 | 153 | PLACA | B-19322 VIALE 26_PLACA_21.0_28 | 31.6 | 28.633 | 3 | 153.333
B-19322 VIALE 26 | 165.1 | 3000 PSI | PLACA PISO 2 EJE 08 AL 06 ENTRE AYJ | 2025-11-28 | 12/26/2025 12:00:00 AM | 28 | 21 | 31 | 148 | PLACA | B-19322 VIALE 26_PLACA_21.0_28 | 31.6 | 28.633 | 3 | 147.619
B-19322 VIALE 26 | 165.1 | 3000 PSI | PLACA PISO 2 EJE 08 AL 06 ENTRE AYJ | 2025-11-28 | 12/26/2025 12:00:00 AM | 28 | 21 | 31.6 | 150 | PLACA | B-19322 VIALE 26_PLACA_21.0_28 | 31.6 | 29.637 | 3 | 150.476
B-19322 VIALE 26 | 152.4 | 3000 PSI | PLACA CIMENTACION EJE 04 al 01 ENTRE I y A | 2025-12-18 | 1/15/2026 12:00:00 AM | 28 | 21 | 25.4 | 121 | PLACA | B-19322 VIALE 26_PLACA_21.0_28 | 24.9 | 29.637 | 3 | 120.952
B-19322 VIALE 26 | 152.4 | 3000 PSI | PLACA CIMENTACION EJE 04 al 01 ENTRE I y A | 2025-12-18 | 1/15/2026 12:00:00 AM | 28 | 21 | 25.2 | 120 | PLACA | B-19322 VIALE 26_PLACA_21.0_28 | 24.9 | 29.637 | 3 | 120
B-19322 VIALE 26 | 177.8 | 3000 PSI | PLACA T2 PISO 4 EJE O8 y 09 ENTRE A y J | 2025-12-18 | 1/15/2026 12:00:00 AM | 28 | 21 | 26.7 | 127 | PLACA | B-19322 VIALE 26_PLACA_21.0_28 | 27.367 | 28.852 | 3 | 127.143
B-19322 VIALE 26 | 177.8 | 3000 PSI | PLACA T2 PISO 4 EJE O8 y 09 ENTRE A y J | 2025-12-18 | 1/15/2026 12:00:00 AM | 28 | 21 | 25.7 | 122 | PLACA | B-19322 VIALE 26_PLACA_21.0_28 | 27.367 | 28.852 | 3 | 122.381
B-19322 VIALE 26 | 177.8 | 3000 PSI | PLACA T2 PISO 4 EJE O8 y 09 ENTRE A y J | 2025-12-18 | 1/15/2026 12:00:00 AM | 28 | 21 | 29.7 | 142 | PLACA | B-19322 VIALE 26_PLACA_21.0_28 | 27.367 | 28.852 | 3 | 141.429
B-19322 VIALE 26 | 177.8 | 3000 PSI | PLACA PISO 4 EJE 07 y 09 ENTRTE A y J | 2025-12-19 | 1/16/2026 12:00:00 AM | 28 | 21 | 26.2 | 125 | PLACA | B-19322 VIALE 26_PLACA_21.0_28 | 26.667 | 27.056 | 3 | 124.762
B-19322 VIALE 26 | 177.8 | 3000 PSI | PLACA PISO 4 EJE 07 y 09 ENTRTE A y J | 2025-12-19 | 1/16/2026 12:00:00 AM | 28 | 21 | 25.9 | 123 | PLACA | B-19322 VIALE 26_PLACA_21.0_28 | 26.667 | 27.056 | 3 | 123.333
B-19322 VIALE 26 | 177.8 | 3000 PSI | PLACA PISO 4 EJE 07 y 09 ENTRTE A y J | 2025-12-19 | 1/16/2026 12:00:00 AM | 28 | 21 | 27.9 | 133 | PLACA | B-19322 VIALE 26_PLACA_21.0_28 | 26.667 | 27.056 | 3 | 132.857
B-19322 VIALE 26 | 152.4 | 3000 PSI | ESCALERA TORRE 2 PISO 1 | 2025-12-27 | 1/24/2026 12:00:00 AM | 28 | 21 | 23.7 | 113 |  |  | 23.833 | 25.956 | 3 | 112.857
B-19322 VIALE 26 | 152.4 | 3000 PSI | ESCALERA TORRE 2 PISO 1 | 2025-12-27 | 1/24/2026 12:00:00 AM | 28 | 21 | 23.9 | 114 |  |  | 23.833 | 25.956 | 3 | 113.81
B-19322 VIALE 26 | 152.4 | 3000 PSI | ESCALERA TORRE 2 PISO 1 | 2025-12-27 | 1/24/2026 12:00:00 AM | 28 | 21 | 23.9 | 114 |  |  | 23.833 | 25.956 | 3 | 113.81
B-19322 VIALE 26 | 190.5 | 3000 PSI | PLACA T2 PISO 4 EJE 064 04 ENTRE AYJ | 2026-01-07 | 2/4/2026 12:00:00 AM | 28 | 21 | 23.5 | 112 | PLACA | B-19322 VIALE 26_PLACA_21.0_28 | 26.8 | 25.767 | 3 | 111.905
B-19322 VIALE 26 | 190.5 | 3000 PSI | PLACA T2 PISO 4 EJE 064 04 ENTRE AYJ | 2026-01-07 | 2/4/2026 12:00:00 AM | 28 | 21 | 28.3 | 135 | PLACA | B-19322 VIALE 26_PLACA_21.0_28 | 26.8 | 25.767 | 3 | 134.762
B-19322 VIALE 26 | 190.5 | 3000 PSI | PLACA T2 PISO 4 EJE 064 04 ENTRE AYJ | 2026-01-07 | 2/4/2026 12:00:00 AM | 28 | 21 | 28.6 | 136 | PLACA | B-19322 VIALE 26_PLACA_21.0_28 | 26.8 | 25.767 | 3 | 136.19
B-19322 VIALE 26 | 177.8 | 3000 PSI | PLACA T1 PISO 2 EJE 15 AL 13 ENTRE AYJ | 2026-01-09 | 2/6/2026 12:00:00 AM | 28 | 21 | 26.8 | 127 | PLACA | B-19322 VIALE 26_PLACA_21.0_28 | 25 | 25.211 | 3 | 127.619
B-19322 VIALE 26 | 177.8 | 3000 PSI | PLACA T1 PISO 2 EJE 15 AL 13 ENTRE AYJ | 2026-01-09 | 2/6/2026 12:00:00 AM | 28 | 21 | 25.8 | 123 | PLACA | B-19322 VIALE 26_PLACA_21.0_28 | 25 | 25.211 | 3 | 122.857
B-19322 VIALE 26 | 177.8 | 3000 PSI | PLACA T1 PISO 2 EJE 15 AL 13 ENTRE AYJ | 2026-01-09 | 2/6/2026 12:00:00 AM | 28 | 21 | 22.4 | 107 | PLACA | B-19322 VIALE 26_PLACA_21.0_28 | 25 | 25.211 | 3 | 106.667
B-19322 VIALE 26 | 203.2 | 3000 PSI | PLACA T2 PISO 04 EJE 01 AL 04 ENTRE A YJ | 2026-01-09 | 2/6/2026 12:00:00 AM | 28 | 21 | 22.8 | 108 | PLACA | B-19322 VIALE 26_PLACA_21.0_28 | 22.667 | 24.822 | 3 | 108.571
B-19322 VIALE 26 | 203.2 | 3000 PSI | PLACA T2 PISO 04 EJE 01 AL 04 ENTRE A YJ | 2026-01-09 | 2/6/2026 12:00:00 AM | 28 | 21 | 22.4 | 107 | PLACA | B-19322 VIALE 26_PLACA_21.0_28 | 22.667 | 24.822 | 3 | 106.667
B-19322 VIALE 26 | 203.2 | 3000 PSI | PLACA T2 PISO 04 EJE 01 AL 04 ENTRE A YJ | 2026-01-09 | 2/6/2026 12:00:00 AM | 28 | 21 | 22.8 | 108 | PLACA | B-19322 VIALE 26_PLACA_21.0_28 | 22.667 | 24.822 | 3 | 108.571
B-19322 VIALE 26 | 177.8 | 3000 PSI | PLACA T1 PISO 2 EJE 12 AL 10 ENTRE AYJ | 2026-01-13 | 2/10/2026 12:00:00 AM | 28 | 21 | 23.1 | 110 | PLACA | B-19322 VIALE 26_PLACA_21.0_28 | 23.6 | 23.756 | 3 | 110
B-19322 VIALE 26 | 177.8 | 3000 PSI | PLACA T1 PISO 2 EJE 12 AL 10 ENTRE AYJ | 2026-01-13 | 2/10/2026 12:00:00 AM | 28 | 21 | 23.7 | 113 | PLACA | B-19322 VIALE 26_PLACA_21.0_28 | 23.6 | 23.756 | 3 | 112.857
B-19322 VIALE 26 | 177.8 | 3000 PSI | PLACA T1 PISO 2 EJE 12 AL 10 ENTRE AYJ | 2026-01-13 | 2/10/2026 12:00:00 AM | 28 | 21 | 24 | 114 | PLACA | B-19322 VIALE 26_PLACA_21.0_28 | 23.6 | 23.756 | 3 | 114.286
B-19322 VIALE 26 | 190.5 | 3000 PSI | PLACA T2 PISO 5 EJE 15 AL 12 ENTRE AYJ | 2026-01-14 | 2/11/2026 12:00:00 AM | 28 | 21 | 26.4 | 126 | PLACA | B-19322 VIALE 26_PLACA_21.0_28 | 26.5 | 24.256 | 3 | 125.714
B-19322 VIALE 26 | 190.5 | 3000 PSI | PLACA T2 PISO 5 EJE 15 AL 12 ENTRE AYJ | 2026-01-14 | 2/11/2026 12:00:00 AM | 28 | 21 | 27 | 128 | PLACA | B-19322 VIALE 26_PLACA_21.0_28 | 26.5 | 24.256 | 3 | 128.571
B-19322 VIALE 26 | 190.5 | 3000 PSI | PLACA T2 PISO 5 EJE 15 AL 12 ENTRE AYJ | 2026-01-14 | 2/11/2026 12:00:00 AM | 28 | 21 | 26.1 | 124 | PLACA | B-19322 VIALE 26_PLACA_21.0_28 | 26.5 | 24.256 | 3 | 124.286
B-19322 VIALE 26 | 177.8 | 3.000 PSI | PLACA T2 PISOS EJE 10 Y 12 ENTRE AYJ | 2026-01-15 | 2/12/2026 12:00:00 AM | 28 | 21 | 24.7 | 117 | PLACA | B-19322 VIALE 26_PLACA_21.0_28 | 24.8 | 24.967 | 3 | 117.619
B-19322 VIALE 26 | 177.8 | 3.000 PSI | PLACA T2 PISOS EJE 10 Y 12 ENTRE AYJ | 2026-01-15 | 2/12/2026 12:00:00 AM | 28 | 21 | 25.2 | 120 | PLACA | B-19322 VIALE 26_PLACA_21.0_28 | 24.8 | 24.967 | 3 | 120
B-19322 VIALE 26 | 177.8 | 3.000 PSI | PLACA T2 PISOS EJE 10 Y 12 ENTRE AYJ | 2026-01-15 | 2/12/2026 12:00:00 AM | 28 | 21 | 24.5 | 116 | PLACA | B-19322 VIALE 26_PLACA_21.0_28 | 24.8 | 24.967 | 3 | 116.667
B-19322 VIALE 26 | 177.8 | 3000 PSI | PLACA T1 PISO 2 EJE 08 Y 10 AYJ | 2026-01-15 | 2/12/2026 12:00:00 AM | 28 | 21 | 27.2 | 130 | PLACA | B-19322 VIALE 26_PLACA_21.0_28 | 26.967 | 26.089 | 3 | 129.524
B-19322 VIALE 26 | 177.8 | 3000 PSI | PLACA T1 PISO 2 EJE 08 Y 10 AYJ | 2026-01-15 | 2/12/2026 12:00:00 AM | 28 | 21 | 27.1 | 129 | PLACA | B-19322 VIALE 26_PLACA_21.0_28 | 26.967 | 26.089 | 3 | 129.048
B-19322 VIALE 26 | 177.8 | 3000 PSI | PLACA T1 PISO 2 EJE 08 Y 10 AYJ | 2026-01-15 | 2/12/2026 12:00:00 AM | 28 | 21 | 26.6 | 127 | PLACA | B-19322 VIALE 26_PLACA_21.0_28 | 26.967 | 26.089 | 3 | 126.667
B-19322 VIALE 26 | 177.8 | 3.000 PSI | PLACA T2 EJE 08 AL 10 DEL AalJ PISO 5 | 2026-01-16 | 2/13/2026 12:00:00 AM | 28 | 21 | 28.2 | 134 | PLACA | B-19322 VIALE 26_PLACA_21.0_28 | 26.733 | 26.167 | 3 | 134.286
B-19322 VIALE 26 | 177.8 | 3.000 PSI | PLACA T2 EJE 08 AL 10 DEL AalJ PISO 5 | 2026-01-16 | 2/13/2026 12:00:00 AM | 28 | 21 | 25.7 | 122 | PLACA | B-19322 VIALE 26_PLACA_21.0_28 | 26.733 | 26.167 | 3 | 122.381
B-19322 VIALE 26 | 177.8 | 3.000 PSI | PLACA T2 EJE 08 AL 10 DEL AalJ PISO 5 | 2026-01-16 | 2/13/2026 12:00:00 AM | 28 | 21 | 26.3 | 125 | PLACA | B-19322 VIALE 26_PLACA_21.0_28 | 26.733 | 26.167 | 3 | 125.238
B-19322 VIALE 26 | 177.8 | 3000 PSI | PLACA T1 PISO 2 EJE 08 AL 04 ENTRE JYG | 2026-01-17 | 2/14/2026 12:00:00 AM | 28 | 21 | 23.9 | 114 | PLACA | B-19322 VIALE 26_PLACA_21.0_28 | 22.733 | 25.478 | 3 | 113.81
B-19322 VIALE 26 | 177.8 | 3000 PSI | PLACA T1 PISO 2 EJE 08 AL 04 ENTRE JYG | 2026-01-17 | 2/14/2026 12:00:00 AM | 28 | 21 | 21.7 | 103 | PLACA | B-19322 VIALE 26_PLACA_21.0_28 | 22.733 | 25.478 | 3 | 103.333
B-19322 VIALE 26 | 177.8 | 3000 PSI | PLACA T1 PISO 2 EJE 08 AL 04 ENTRE JYG | 2026-01-17 | 2/14/2026 12:00:00 AM | 28 | 21 | 22.6 | 108 | PLACA | B-19322 VIALE 26_PLACA_21.0_28 | 22.733 | 25.478 | 3 | 107.619
B-19322 VIALE 26 | 177.8 | 3000 PSI | PLACA T2 PISO 5 EJE 06 AL 08 ENTRE AYJ | 2026-01-17 | 2/14/2026 12:00:00 AM | 28 | 21 | 22 | 104 | PLACA | B-19322 VIALE 26_PLACA_21.0_28 | 21 | 23.489 | 3 | 104.762
B-19322 VIALE 26 | 177.8 | 3000 PSI | PLACA T2 PISO 5 EJE 06 AL 08 ENTRE AYJ | 2026-01-17 | 2/14/2026 12:00:00 AM | 28 | 21 | 21.3 | 101 | PLACA | B-19322 VIALE 26_PLACA_21.0_28 | 21 | 23.489 | 3 | 101.429
B-19322 VIALE 26 | 177.8 | 3000 PSI | PLACA T2 PISO 5 EJE 06 AL 08 ENTRE AYJ | 2026-01-17 | 2/14/2026 12:00:00 AM | 28 | 21 | 19.7 | 94 | PLACA | B-19322 VIALE 26_PLACA_21.0_28 | 21 | 23.489 | 3 | 93.81
B-19322 VIALE 26 | 184.15 | 3000 PSI | PLACA T2 PISO 5 EJE 04 AL 06 ENTRE AyJ | 2026-01-19 | 2/16/2026 12:00:00 AM | 28 | 21 | 25.4 | 121 | PLACA | B-19322 VIALE 26_PLACA_21.0_28 | 26.933 | 23.555 | 3 | 120.952
B-19322 VIALE 26 | 184.15 | 3000 PSI | PLACA T2 PISO 5 EJE 04 AL 06 ENTRE AyJ | 2026-01-19 | 2/16/2026 12:00:00 AM | 28 | 21 | 27.6 | 131 | PLACA | B-19322 VIALE 26_PLACA_21.0_28 | 26.933 | 23.555 | 3 | 131.429
B-19322 VIALE 26 | 184.15 | 3000 PSI | PLACA T2 PISO 5 EJE 04 AL 06 ENTRE AyJ | 2026-01-19 | 2/16/2026 12:00:00 AM | 28 | 21 | 27.8 | 132 | PLACA | B-19322 VIALE 26_PLACA_21.0_28 | 26.933 | 23.555 | 3 | 132.381
B-19322 VIALE 26 | 190.5 | 3.000 PSI | PLACA T2 PISO 6 EJE 15 al 12 ENTRE AyJ | 2026-01-23 | 2/20/2026 12:00:00 AM | 28 | 21 | 25.7 | 122 | PLACA | B-19322 VIALE 26_PLACA_21.0_28 | 26.067 | 24.667 | 3 | 122.381
B-19322 VIALE 26 | 190.5 | 3.000 PSI | PLACA T2 PISO 6 EJE 15 al 12 ENTRE AyJ | 2026-01-23 | 2/20/2026 12:00:00 AM | 28 | 21 | 27.1 | 129 | PLACA | B-19322 VIALE 26_PLACA_21.0_28 | 26.067 | 24.667 | 3 | 129.048
B-19322 VIALE 26 | 190.5 | 3.000 PSI | PLACA T2 PISO 6 EJE 15 al 12 ENTRE AyJ | 2026-01-23 | 2/20/2026 12:00:00 AM | 28 | 21 | 25.4 | 121 | PLACA | B-19322 VIALE 26_PLACA_21.0_28 | 26.067 | 24.667 | 3 | 120.952
B-19322 VIALE 26 | 152.4 | 3000 PSI | ESCALERA T2 TRAMO DEL 2 AL 3 | 2026-01-26 | 2/23/2026 12:00:00 AM | 28 | 21 | 25.8 | 123 |  |  | 24.667 | 25.889 | 3 | 122.857
B-19322 VIALE 26 | 152.4 | 3000 PSI | ESCALERA T2 TRAMO DEL 2 AL 3 | 2026-01-26 | 2/23/2026 12:00:00 AM | 28 | 21 | 23.5 | 112 |  |  | 24.667 | 25.889 | 3 | 111.905
B-19322 VIALE 26 | 152.4 | 3000 PSI | ESCALERA T2 TRAMO DEL 2 AL 3 | 2026-01-26 | 2/23/2026 12:00:00 AM | 28 | 21 | 24.7 | 117 |  |  | 24.667 | 25.889 | 3 | 117.619
B-19322 VIALE 26 | 154.2 | 3000 PSI | PLACA T2 PISO 6 EJE 08 AL 10 ENTRE AYJ | 2026-01-26 | 2/23/2026 12:00:00 AM | 28 | 21 | 22.3 | 106 | PLACA | B-19322 VIALE 26_PLACA_21.0_28 | 22.767 | 24.5 | 3 | 106.19
B-19322 VIALE 26 | 154.2 | 3000 PSI | PLACA T2 PISO 6 EJE 08 AL 10 ENTRE AYJ | 2026-01-26 | 2/23/2026 12:00:00 AM | 28 | 21 | 24.9 | 118 | PLACA | B-19322 VIALE 26_PLACA_21.0_28 | 22.767 | 24.5 | 3 | 118.571
B-19322 VIALE 26 | 154.2 | 3000 PSI | PLACA T2 PISO 6 EJE 08 AL 10 ENTRE AYJ | 2026-01-26 | 2/23/2026 12:00:00 AM | 28 | 21 | 21.1 | 100 | PLACA | B-19322 VIALE 26_PLACA_21.0_28 | 22.767 | 24.5 | 3 | 100.476
B-19322 VIALE 26 | 158.75 | 3000 PSI | DADO CIMENTACION PILOTE 32 | 2026-01-26 | 2/23/2026 12:00:00 AM | 28 | 21 | 21.5 | 102 |  |  | 21.2 | 22.878 | 3 | 102.381
B-19322 VIALE 26 | 158.75 | 3000 PSI | DADO CIMENTACION PILOTE 32 | 2026-01-26 | 2/23/2026 12:00:00 AM | 28 | 21 | 21.2 | 101 |  |  | 21.2 | 22.878 | 3 | 100.952
B-19322 VIALE 26 | 158.75 | 3000 PSI | DADO CIMENTACION PILOTE 32 | 2026-01-26 | 2/23/2026 12:00:00 AM | 28 | 21 | 20.9 | 99 |  |  | 21.2 | 22.878 | 3 | 99.524
B-19322 VIALE 26 | 152.4 | 3000 PSI | PLCA T1 PISO 2 EJE 07 AL 09 ENTRE AYJ | 2026-01-29 | 2/26/2026 12:00:00 AM | 28 | 21 | 26.9 | 128 |  |  | 26.033 | 23.333 | 3 | 128.095
B-19322 VIALE 26 | 152.4 | 3000 PSI | PLCA T1 PISO 2 EJE 07 AL 09 ENTRE AYJ | 2026-01-29 | 2/26/2026 12:00:00 AM | 28 | 21 | 26 | 124 |  |  | 26.033 | 23.333 | 3 | 123.81
B-19322 VIALE 26 | 152.4 | 3000 PSI | PLCA T1 PISO 2 EJE 07 AL 09 ENTRE AYJ | 2026-01-29 | 2/26/2026 12:00:00 AM | 28 | 21 | 25.2 | 120 |  |  | 26.033 | 23.333 | 3 | 120
B-19322 VIALE 26 | 165.1 | 3000 PSI | PLACA T2 PISO 6 EJE 01 AL 04 ENTRE AYJ | 2026-01-29 | 2/26/2026 12:00:00 AM | 28 | 21 | 26.5 | 126 | PLACA | B-19322 VIALE 26_PLACA_21.0_28 | 26.2 | 24.478 | 3 | 126.19
B-19322 VIALE 26 | 165.1 | 3000 PSI | PLACA T2 PISO 6 EJE 01 AL 04 ENTRE AYJ | 2026-01-29 | 2/26/2026 12:00:00 AM | 28 | 21 | 27.1 | 129 | PLACA | B-19322 VIALE 26_PLACA_21.0_28 | 26.2 | 24.478 | 3 | 129.048
B-19322 VIALE 26 | 165.1 | 3000 PSI | PLACA T2 PISO 6 EJE 01 AL 04 ENTRE AYJ | 2026-01-29 | 2/26/2026 12:00:00 AM | 28 | 21 | 25 | 119 | PLACA | B-19322 VIALE 26_PLACA_21.0_28 | 26.2 | 24.478 | 3 | 119.048
B-19322 VIALE 26 | 177.8 | 3000 PSI | PLACA T2 PISO 05 EJE 01 AL 04 ENTRE AyJ | 2026-01-20 | 2/18/2026 12:00:00 AM | 28 | 21 | 26.8 | 128 | PLACA | B-19322 VIALE 26_PLACA_21.0_28 | 27.533 | 26.589 | 3 | 127.619
B-19322 VIALE 26 | 177.8 | 3000 PSI | PLACA T2 PISO 05 EJE 01 AL 04 ENTRE AyJ | 2026-01-20 | 2/18/2026 12:00:00 AM | 28 | 21 | 27.5 | 131 | PLACA | B-19322 VIALE 26_PLACA_21.0_28 | 27.533 | 26.589 | 3 | 130.952
B-19322 VIALE 26 | 177.8 | 3000 PSI | PLACA T2 PISO 05 EJE 01 AL 04 ENTRE AyJ | 2026-01-20 | 2/18/2026 12:00:00 AM | 28 | 21 | 28.3 | 135 | PLACA | B-19322 VIALE 26_PLACA_21.0_28 | 27.533 | 26.589 | 3 | 134.762
B-19322 VIALE 26 | 165.1 | 3000 PSI | PLACA T2 PISO 6 EJE 04 AL 08 ENTRE AYJ | 2026-01-28 | 2/25/2026 12:00:00 AM | 28 | 21 | 27.6 | 132 | PLACA | B-19322 VIALE 26_PLACA_21.0_28 | 26.467 | 26.733 | 3 | 131.429
B-19322 VIALE 26 | 165.1 | 3000 PSI | PLACA T2 PISO 6 EJE 04 AL 08 ENTRE AYJ | 2026-01-28 | 2/25/2026 12:00:00 AM | 28 | 21 | 25.9 | 124 | PLACA | B-19322 VIALE 26_PLACA_21.0_28 | 26.467 | 26.733 | 3 | 123.333
B-19322 VIALE 26 | 165.1 | 3000 PSI | PLACA T2 PISO 6 EJE 04 AL 08 ENTRE AYJ | 2026-01-28 | 2/25/2026 12:00:00 AM | 28 | 21 | 25.9 | 123 | PLACA | B-19322 VIALE 26_PLACA_21.0_28 | 26.467 | 26.733 | 3 | 123.333
B-19322 VIALE 26 | 152.4 | 3000 PSI | PLACA T1 PISO 2 EJE 09 AL 10 ENTRE AYJ | 2026-01-28 | 2/25/2026 12:00:00 AM | 28 | 21 | 27.4 | 130 | PLACA | B-19322 VIALE 26_PLACA_21.0_28 | 25.633 | 26.544 | 3 | 130.476
B-19322 VIALE 26 | 152.4 | 3000 PSI | PLACA T1 PISO 2 EJE 09 AL 10 ENTRE AYJ | 2026-01-28 | 2/25/2026 12:00:00 AM | 28 | 21 | 25.8 | 123 | PLACA | B-19322 VIALE 26_PLACA_21.0_28 | 25.633 | 26.544 | 3 | 122.857
B-19322 VIALE 26 | 152.4 | 3000 PSI | PLACA T1 PISO 2 EJE 09 AL 10 ENTRE AYJ | 2026-01-28 | 2/25/2026 12:00:00 AM | 28 | 21 | 23.7 | 113 | PLACA | B-19322 VIALE 26_PLACA_21.0_28 | 25.633 | 26.544 | 3 | 112.857
B-19322 VIALE 26 | 203.2 | 3000 PSI | MUROS T2 PISO 6 EJE 11 AL 15 ENTRE AYD M=29,10,32 | 2026-01-28 | 2/25/2026 12:00:00 AM | 28 | 21 | 22.5 | 107 | MURO | B-19322 VIALE 26_MURO_21.0_28 | 23.5 | 25.2 | 3 | 107.143
B-19322 VIALE 26 | 203.2 | 3000 PSI | MUROS T2 PISO 6 EJE 11 AL 15 ENTRE AYD M=29,10,32 | 2026-01-28 | 2/25/2026 12:00:00 AM | 28 | 21 | 22.9 | 109 | MURO | B-19322 VIALE 26_MURO_21.0_28 | 23.5 | 25.2 | 3 | 109.048
B-19322 VIALE 26 | 203.2 | 3000 PSI | MUROS T2 PISO 6 EJE 11 AL 15 ENTRE AYD M=29,10,32 | 2026-01-28 | 2/25/2026 12:00:00 AM | 28 | 21 | 25.1 | 120 | MURO | B-19322 VIALE 26_MURO_21.0_28 | 23.5 | 25.2 | 3 | 119.524
B-19322 VIALE 26 | 177.8 | 3000 PSI | PLACA T1 PISO 2 EJE 01 AL 04 ENTRE AYJ | 2026-01-20 | 2/17/2026 12:00:00 AM | 28 | 21 | 22.8 | 108 | PLACA | B-19322 VIALE 26_PLACA_21.0_28 | 21.533 | 23.555 | 3 | 108.571
B-19322 VIALE 26 | 177.8 | 3000 PSI | PLACA T1 PISO 2 EJE 01 AL 04 ENTRE AYJ | 2026-01-20 | 2/17/2026 12:00:00 AM | 28 | 21 | 21.7 | 103 | PLACA | B-19322 VIALE 26_PLACA_21.0_28 | 21.533 | 23.555 | 3 | 103.333
B-19322 VIALE 26 | 177.8 | 3000 PSI | PLACA T1 PISO 2 EJE 01 AL 04 ENTRE AYJ | 2026-01-20 | 2/17/2026 12:00:00 AM | 28 | 21 | 20.1 | 96 | PLACA | B-19322 VIALE 26_PLACA_21.0_28 | 21.533 | 23.555 | 3 | 95.714
B-19322 VIALE 26 | 184.15 | 3000 PSI | PLCA T2 PISO 6 EJE 10 AL 12 ENTRE AYJ | 2026-01-24 | 2/21/2026 12:00:00 AM | 28 | 21 | 22.1 | 105 |  |  | 20.633 | 21.889 | 3 | 105.238
B-19322 VIALE 26 | 184.15 | 3000 PSI | PLCA T2 PISO 6 EJE 10 AL 12 ENTRE AYJ | 2026-01-24 | 2/21/2026 12:00:00 AM | 28 | 21 | 21.4 | 102 |  |  | 20.633 | 21.889 | 3 | 101.905
B-19322 VIALE 26 | 184.15 | 3000 PSI | PLCA T2 PISO 6 EJE 10 AL 12 ENTRE AYJ | 2026-01-24 | 2/21/2026 12:00:00 AM | 28 | 21 | 18.4 | 87 |  |  | 20.633 | 21.889 | 3 | 87.619
B-19322 VIALE 26 | 165.1 | 3000 PSI | PLACA T1 PISO 2 EJE 15 AL 12 ENTRE AYJ | 2026-01-27 | 2/24/2026 12:00:00 AM | 28 | 21 | 25.7 | 122 | PLACA | B-19322 VIALE 26_PLACA_21.0_28 | 24.967 | 22.378 | 3 | 122.381
B-19322 VIALE 26 | 165.1 | 3000 PSI | PLACA T1 PISO 2 EJE 15 AL 12 ENTRE AYJ | 2026-01-27 | 2/24/2026 12:00:00 AM | 28 | 21 | 25 | 119 | PLACA | B-19322 VIALE 26_PLACA_21.0_28 | 24.967 | 22.378 | 3 | 119.048
B-19322 VIALE 26 | 165.1 | 3000 PSI | PLACA T1 PISO 2 EJE 15 AL 12 ENTRE AYJ | 2026-01-27 | 2/24/2026 12:00:00 AM | 28 | 21 | 24.2 | 115 | PLACA | B-19322 VIALE 26_PLACA_21.0_28 | 24.967 | 22.378 | 3 | 115.238
B-19322 VIALE 26 | 228.6 | 3000 PSI | MUROS T2 PISO 6 EJE 12 AL 15 ENTRE JYF M=17,28,18,32,29 | 2026-01-27 | 2/24/2026 12:00:00 AM | 28 | 21 | 21.4 | 102 | MURO | B-19322 VIALE 26_MURO_21.0_28 | 21 | 22.2 | 3 | 101.905
B-19322 VIALE 26 | 228.6 | 3000 PSI | MUROS T2 PISO 6 EJE 12 AL 15 ENTRE JYF M=17,28,18,32,29 | 2026-01-27 | 2/24/2026 12:00:00 AM | 28 | 21 | 21.7 | 103 | MURO | B-19322 VIALE 26_MURO_21.0_28 | 21 | 22.2 | 3 | 103.333
B-19322 VIALE 26 | 228.6 | 3000 PSI | MUROS T2 PISO 6 EJE 12 AL 15 ENTRE JYF M=17,28,18,32,29 | 2026-01-27 | 2/24/2026 12:00:00 AM | 28 | 21 | 19.9 | 95 | MURO | B-19322 VIALE 26_MURO_21.0_28 | 21 | 22.2 | 3 | 94.762
B-19322 VIALE 26 | 209.55 | 3.000 PSI | MUROS T2 PISO 7 EJE 15 AL 12 ENTRE AyD M=38,39,40,41 | 2026-02-07 | 3/7/2026 12:00:00 AM | 28 | 21 | 25.1 | 119 | MURO | B-19322 VIALE 26_MURO_21.0_28 | 26.233 | 24.004 | 3 | 119.524
B-19322 VIALE 26 | 228.6 | 3000 PSI | MUROS T2 PISO 6 EJES 01 AL 02 ENTRE AyJ M=24,25,26,20,21,22,23 | 2026-02-04 | 3/4/2026 12:00:00 AM | 28 | 21 | 27.1 | 129 | MURO | B-19322 VIALE 26_MURO_21.0_28 | 27 | 24.004 | 3 | 129.048
B-19322 VIALE 26 | 158.75 | 3.000 PSI | PLACA PISO 7 EJE 12 AL 15 ENTRE AyJ | 2026-01-31 | 2/28/2026 12:00:00 AM | 28 | 21 | 24.4 | 116 | PLACA | B-19322 VIALE 26_PLACA_21.0_28 | 24.9 | 24.004 | 3 | 116.19
B-19322 VIALE 26 | 158.75 | 3.000 PSI | PLACA PISO 7 EJE 12 AL 15 ENTRE AyJ | 2026-01-31 | 2/28/2026 12:00:00 AM | 28 | 21 | 23.4 | 111 | PLACA | B-19322 VIALE 26_PLACA_21.0_28 | 24.9 | 24.015 | 3 | 111.429
B-19322 VIALE 26 | 158.75 | 3.000 PSI | PLACA PISO 7 EJE 12 AL 15 ENTRE AyJ | 2026-01-31 | 2/28/2026 12:00:00 AM | 28 | 21 | 26.9 | 128 | PLACA | B-19322 VIALE 26_PLACA_21.0_28 | 24.9 | 24.015 | 3 | 128.095
B-19322 VIALE 26 | 203.2 | 3000 PSI | MUROS T2 PISO 6 EJES 12 AL 08 ENTRE AYJ M=32,29,09 | 2026-01-30 | 2/27/2026 12:00:00 AM | 28 | 21 | 26.6 | 126 | MURO | B-19322 VIALE 26_MURO_21.0_28 | 25.2 | 24.015 | 3 | 126.667
B-19322 VIALE 26 | 203.2 | 3000 PSI | MUROS T2 PISO 6 EJES 12 AL 08 ENTRE AYJ M=32,29,09 | 2026-01-30 | 2/27/2026 12:00:00 AM | 28 | 21 | 24.9 | 119 | MURO | B-19322 VIALE 26_MURO_21.0_28 | 25.2 | 25.73 | 3 | 118.571
B-19322 VIALE 26 | 203.2 | 3000 PSI | MUROS T2 PISO 6 EJES 12 AL 08 ENTRE AYJ M=32,29,09 | 2026-01-30 | 2/27/2026 12:00:00 AM | 28 | 21 | 24.1 | 115 | MURO | B-19322 VIALE 26_MURO_21.0_28 | 25.2 | 25.73 | 3 | 114.762
B-19322 VIALE 26 | 165.1 | 3.000 PSI | PLACA PISO 2 EJE 05 AL 07 ENTRE A y D | 2026-01-31 | 2/28/2026 12:00:00 AM | 28 | 21 | 26.9 | 128 | PLACA | B-19322 VIALE 26_PLACA_21.0_28 | 28.033 | 25.73 | 3 | 128.095
B-19322 VIALE 26 | 165.1 | 3.000 PSI | PLACA PISO 2 EJE 05 AL 07 ENTRE A y D | 2026-01-31 | 2/28/2026 12:00:00 AM | 28 | 21 | 30 | 143 | PLACA | B-19322 VIALE 26_PLACA_21.0_28 | 28.033 | 26.052 | 3 | 142.857
B-19322 VIALE 26 | 165.1 | 3.000 PSI | PLACA PISO 2 EJE 05 AL 07 ENTRE A y D | 2026-01-31 | 2/28/2026 12:00:00 AM | 28 | 21 | 27.2 | 129 | PLACA | B-19322 VIALE 26_PLACA_21.0_28 | 28.033 | 26.052 | 3 | 129.524
B-19322 VIALE 26 | 152.4 | 3000 PSI | ESCALERA T2 TRAMO 03 AL 04 | 2026-02-02 | 3/2/2026 12:00:00 AM | 28 | 21 | 24.9 | 119 |  |  | 24.967 | 26.052 | 3 | 118.571
B-19322 VIALE 26 | 152.4 | 3000 PSI | ESCALERA T2 TRAMO 03 AL 04 | 2026-02-02 | 3/2/2026 12:00:00 AM | 28 | 21 | 24.9 | 118 |  |  | 24.967 | 26.407 | 3 | 118.571
B-19322 VIALE 26 | 152.4 | 3000 PSI | ESCALERA T2 TRAMO 03 AL 04 | 2026-02-02 | 3/2/2026 12:00:00 AM | 28 | 21 | 25.1 | 119 |  |  | 24.967 | 26.407 | 3 | 119.524
B-19322 VIALE 26 | 158.75 | 3000 PSI | PLACA TORRE 2 EJES DEL 10 AL 12 ENTRE AYD PISO 7 | 2026-02-02 | 3/2/2026 12:00:00 AM | 28 | 21 | 30 | 143 | PLACA | B-19322 VIALE 26_PLACA_21.0_28 | 28.267 | 26.407 | 3 | 142.857
B-19322 VIALE 26 | 158.75 | 3000 PSI | PLACA TORRE 2 EJES DEL 10 AL 12 ENTRE AYD PISO 7 | 2026-02-02 | 3/2/2026 12:00:00 AM | 28 | 21 | 27 | 129 | PLACA | B-19322 VIALE 26_PLACA_21.0_28 | 28.267 | 27.182 | 3 | 128.571
B-19322 VIALE 26 | 158.75 | 3000 PSI | PLACA TORRE 2 EJES DEL 10 AL 12 ENTRE AYD PISO 7 | 2026-02-02 | 3/2/2026 12:00:00 AM | 28 | 21 | 27.8 | 132 | PLACA | B-19322 VIALE 26_PLACA_21.0_28 | 28.267 | 27.182 | 3 | 132.381
B-19322 VIALE 26 | 165.1 | 3000 PSI | PLACA T1 ´PISO 2 EJES 03 AL 06 ENTRE AYG | 2026-02-02 | 3/2/2026 12:00:00 AM | 28 | 21 | 28.2 | 134 | PLACA | B-19322 VIALE 26_PLACA_21.0_28 | 28.867 | 27.182 | 3 | 134.286
B-19322 VIALE 26 | 165.1 | 3000 PSI | PLACA T1 ´PISO 2 EJES 03 AL 06 ENTRE AYG | 2026-02-02 | 3/2/2026 12:00:00 AM | 28 | 21 | 28.9 | 138 | PLACA | B-19322 VIALE 26_PLACA_21.0_28 | 28.867 | 27.126 | 3 | 137.619
B-19322 VIALE 26 | 165.1 | 3000 PSI | PLACA T1 ´PISO 2 EJES 03 AL 06 ENTRE AYG | 2026-02-02 | 3/2/2026 12:00:00 AM | 28 | 21 | 29.5 | 140 | PLACA | B-19322 VIALE 26_PLACA_21.0_28 | 28.867 | 27.126 | 3 | 140.476
B-19322 VIALE 26 | 228.6 | 3000 PSI | MUROS T2 PISO 6 EJE 07 Y 08 ENTRE AYJ M=32,29,09 | 2026-02-02 | 3/2/2026 12:00:00 AM | 28 | 21 | 23.7 | 113 | MURO | B-19322 VIALE 26_MURO_21.0_28 | 22.8 | 27.126 | 3 | 112.857
B-19322 VIALE 26 | 228.6 | 3000 PSI | MUROS T2 PISO 6 EJE 07 Y 08 ENTRE AYJ M=32,29,09 | 2026-02-02 | 3/2/2026 12:00:00 AM | 28 | 21 | 22.6 | 108 | MURO | B-19322 VIALE 26_MURO_21.0_28 | 22.8 | 26.074 | 3 | 107.619
B-19322 VIALE 26 | 177.8 | 3.000 PSI | MUROS T2 PISO 7 EJE 01 AL 03 ENTRE AyJ | 2026-02-06 | 3/6/2026 12:00:00 AM | 28 | 21 | 23.3 | 111 | MURO | B-19322 VIALE 26_MURO_21.0_28 | 22.967 | 26.074 | 3 | 110.952
B-19322 VIALE 26 | 177.8 | 3.000 PSI | MUROS T2 PISO 7 EJE 01 AL 03 ENTRE AyJ | 2026-02-06 | 3/6/2026 12:00:00 AM | 28 | 21 | 22.9 | 109 | MURO | B-19322 VIALE 26_MURO_21.0_28 | 22.967 | 26.074 | 3 | 109.048
B-19322 VIALE 26 | 177.8 | 3.000 PSI | MUROS T2 PISO 7 EJE 01 AL 03 ENTRE AyJ | 2026-02-06 | 3/6/2026 12:00:00 AM | 28 | 21 | 22.7 | 108 | MURO | B-19322 VIALE 26_MURO_21.0_28 | 22.967 | 24.715 | 3 | 108.095
B-19322 VIALE 26 | 228.6 | 3000 PSI | MUROS T2 PISO 6 EJE 07 Y 08 ENTRE AYJ M=32,29,09 | 2026-02-02 | 3/2/2026 12:00:00 AM | 28 | 21 | 22.1 | 105 | MURO | B-19322 VIALE 26_MURO_21.0_28 | 22.8 | 24.715 | 3 | 105.238
B-19322 VIALE 26 | 203.2 | 3.000 PSI | MUROS T2 PISO 7 EJES 14,15,12 RNTRE JyG M= 01,27,16,2,31,14 | 2026-02-06 | 3/6/2026 12:00:00 AM | 28 | 21 | 28.3 | 134 | MURO | B-19322 VIALE 26_MURO_21.0_28 | 27.4 | 24.715 | 3 | 134.762
B-19322 VIALE 26 | 203.2 | 3.000 PSI | MUROS T2 PISO 7 EJES 14,15,12 RNTRE JyG M= 01,27,16,2,31,14 | 2026-02-06 | 3/6/2026 12:00:00 AM | 28 | 21 | 26.3 | 125 | MURO | B-19322 VIALE 26_MURO_21.0_28 | 27.4 | 24.993 | 3 | 125.238
B-19322 VIALE 26 | 203.2 | 3.000 PSI | MUROS T2 PISO 7 EJES 14,15,12 RNTRE JyG M= 01,27,16,2,31,14 | 2026-02-06 | 3/6/2026 12:00:00 AM | 28 | 21 | 27.6 | 131 | MURO | B-19322 VIALE 26_MURO_21.0_28 | 27.4 | 24.993 | 3 | 131.429
B-19322 VIALE 26 | 152.4 | 3.000 PSI | PLACA T1 PISO 2 EJES DEL 03 AL 06 ENTRE AyG | 2026-02-06 | 3/6/2026 12:00:00 AM | 28 | 21 | 28.6 | 136 | PLACA | B-19322 VIALE 26_PLACA_21.0_28 | 28.233 | 24.993 | 3 | 136.19
B-19322 VIALE 26 | 152.4 | 3.000 PSI | PLACA T1 PISO 2 EJES DEL 03 AL 06 ENTRE AyG | 2026-02-06 | 3/6/2026 12:00:00 AM | 28 | 21 | 27.9 | 133 | PLACA | B-19322 VIALE 26_PLACA_21.0_28 | 28.233 | 26.296 | 3 | 132.857
B-19322 VIALE 26 | 152.4 | 3.000 PSI | PLACA T1 PISO 2 EJES DEL 03 AL 06 ENTRE AyG | 2026-02-06 | 3/6/2026 12:00:00 AM | 28 | 21 | 28.2 | 134 | PLACA | B-19322 VIALE 26_PLACA_21.0_28 | 28.233 | 26.296 | 3 | 134.286
B-19322 VIALE 26 | 152.4 | 3000 PSI | PLACA T1 PISO 2 EJES 06 AL 09 ENTRE GYA | 2026-02-05 | 3/5/2026 12:00:00 AM | 28 | 21 | 22.1 | 105 | PLACA | B-19322 VIALE 26_PLACA_21.0_28 | 24 | 26.296 | 3 | 105.238
B-19322 VIALE 26 | 152.4 | 3000 PSI | PLACA T2 PISO 7 EJE 08 AL 10 ENTRE AYJ | 2026-02-03 | 3/3/2026 12:00:00 AM | 28 | 21 | 23.4 | 112 | PLACA | B-19322 VIALE 26_PLACA_21.0_28 | 23.767 | 26.622 | 3 | 111.429
B-19322 VIALE 26 | 152.4 | 3000 PSI | PLACA T2 PISO 7 EJE 08 AL 10 ENTRE AYJ | 2026-02-03 | 3/3/2026 12:00:00 AM | 28 | 21 | 24.8 | 118 | PLACA | B-19322 VIALE 26_PLACA_21.0_28 | 23.767 | 26.622 | 3 | 118.095
B-19322 VIALE 26 | 152.4 | 3000 PSI | PLACA T1 PISO 3 EJE 09 al 06 ENTRE GyJ | 2026-02-04 | 3/4/2026 12:00:00 AM | 28 | 21 | 29.5 | 140 | PLACA | B-19322 VIALE 26_PLACA_21.0_28 | 28.567 | 26.622 | 3 | 140.476
B-19322 VIALE 26 | 152.4 | 3000 PSI | PLACA T1 PISO 3 EJE 09 al 06 ENTRE GyJ | 2026-02-04 | 3/4/2026 12:00:00 AM | 28 | 21 | 28.1 | 134 | PLACA | B-19322 VIALE 26_PLACA_21.0_28 | 28.567 | 27.019 | 3 | 133.81
B-19322 VIALE 26 | 152.4 | 3000 PSI | PLACA T1 PISO 3 EJE 09 al 06 ENTRE GyJ | 2026-02-04 | 3/4/2026 12:00:00 AM | 28 | 21 | 28.1 | 134 | PLACA | B-19322 VIALE 26_PLACA_21.0_28 | 28.567 | 27.019 | 3 | 133.81
B-19322 VIALE 26 | 158.75 | 3.000 PSI | PLACA T2 PISO 7 EJES 06 AL 08 ENTRE AyJ | 2026-02-04 | 3/4/2026 12:00:00 AM | 28 | 21 | 28.2 | 134 | PLACA | B-19322 VIALE 26_PLACA_21.0_28 | 29.467 | 27.019 | 3 | 134.286
B-19322 VIALE 26 | 158.75 | 3.000 PSI | PLACA T2 PISO 7 EJES 06 AL 08 ENTRE AyJ | 2026-02-04 | 3/4/2026 12:00:00 AM | 28 | 21 | 29.6 | 141 | PLACA | B-19322 VIALE 26_PLACA_21.0_28 | 29.467 | 27.626 | 3 | 140.952
B-19322 VIALE 26 | 158.75 | 3.000 PSI | PLACA T2 PISO 7 EJES 06 AL 08 ENTRE AyJ | 2026-02-04 | 3/4/2026 12:00:00 AM | 28 | 21 | 30.6 | 146 | PLACA | B-19322 VIALE 26_PLACA_21.0_28 | 29.467 | 27.626 | 3 | 145.714
B-19322 VIALE 26 | 228.6 | 3000 PSI | MUROS T2 PISO 6 EJES 01 AL 02 ENTRE AyJ M=24,25,26,20,21,22,23 | 2026-02-04 | 3/4/2026 12:00:00 AM | 28 | 21 | 27.2 | 130 | MURO | B-19322 VIALE 26_MURO_21.0_28 | 27 | 27.626 | 3 | 129.524
B-19322 VIALE 26 | 228.6 | 3000 PSI | MUROS T2 PISO 6 EJES 01 AL 02 ENTRE AyJ M=24,25,26,20,21,22,23 | 2026-02-04 | 3/4/2026 12:00:00 AM | 28 | 21 | 26.7 | 127 | MURO | B-19322 VIALE 26_MURO_21.0_28 | 27 | 27.504 | 3 | 127.143
B-19322 VIALE 26 | 152.4 | 3000 PSI | PLACA T1 PISO 2 EJES 06 AL 09 ENTRE GYA | 2026-02-05 | 3/5/2026 12:00:00 AM | 28 | 21 | 25.8 | 123 | PLACA | B-19322 VIALE 26_PLACA_21.0_28 | 24 | 27.504 | 3 | 122.857
B-19322 VIALE 26 | 152.4 | 3000 PSI | PLACA T1 PISO 2 EJES 06 AL 09 ENTRE GYA | 2026-02-05 | 3/5/2026 12:00:00 AM | 28 | 21 | 24.1 | 115 | PLACA | B-19322 VIALE 26_PLACA_21.0_28 | 24 | 27.504 | 3 | 114.762
B-19322 VIALE 26 | 152.4 | 3000 PSI | PLACA T2 PISO 7 EJE 08 AL 10 ENTRE AYJ | 2026-02-03 | 3/3/2026 12:00:00 AM | 28 | 21 | 23.1 | 110 | PLACA | B-19322 VIALE 26_PLACA_21.0_28 | 23.767 | 26.078 | 3 | 110
B-19322 VIALE 26 | 228.6 | 3000 PSI | MUROS T2 PISO 6 ENTRE AYJ M=31,02,04 | 2026-02-03 | 3/3/2026 12:00:00 AM | 28 | 21 | 24.6 | 117 | MURO | B-19322 VIALE 26_MURO_21.0_28 | 25 | 26.078 | 3 | 117.143
B-19322 VIALE 26 | 228.6 | 3000 PSI | MUROS T2 PISO 6 ENTRE AYJ M=31,02,04 | 2026-02-03 | 3/3/2026 12:00:00 AM | 28 | 21 | 25 | 119 | MURO | B-19322 VIALE 26_MURO_21.0_28 | 25 | 26.078 | 3 | 119.048
B-19322 VIALE 26 | 228.6 | 3000 PSI | MUROS T2 PISO 6 ENTRE AYJ M=31,02,04 | 2026-02-03 | 3/3/2026 12:00:00 AM | 28 | 21 | 25.4 | 121 | MURO | B-19322 VIALE 26_MURO_21.0_28 | 25 | 25.819 | 3 | 120.952
B-19322 VIALE 26 | 158.75 | 3.000 PSI | PLACA T1 P2 EJES 01,03 ENTRE AyF EJES 01 Y 04 ENTRE JyF | 2026-02-07 | 3/7/2026 12:00:00 AM | 28 | 21 | 30.6 | 146 | PLACA | B-19322 VIALE 26_PLACA_21.0_28 | 29.3 | 25.819 | 3 | 145.714
B-19322 VIALE 26 | 158.75 | 3.000 PSI | PLACA T1 P2 EJES 01,03 ENTRE AyF EJES 01 Y 04 ENTRE JyF | 2026-02-07 | 3/7/2026 12:00:00 AM | 28 | 21 | 27.2 | 129 | PLACA | B-19322 VIALE 26_PLACA_21.0_28 | 29.3 | 25.819 | 3 | 129.524
B-19322 VIALE 26 | 158.75 | 3.000 PSI | PLACA T1 P2 EJES 01,03 ENTRE AyF EJES 01 Y 04 ENTRE JyF | 2026-02-07 | 3/7/2026 12:00:00 AM | 28 | 21 | 30.1 | 143 | PLACA | B-19322 VIALE 26_PLACA_21.0_28 | 29.3 | 26.57 | 3 | 143.333
B-19322 VIALE 26 | 209.55 | 3.000 PSI | MUROS T2 PISO 7 EJE 15 AL 12 ENTRE AyD M=38,39,40,41 | 2026-02-07 | 3/7/2026 12:00:00 AM | 28 | 21 | 27.2 | 129 | MURO | B-19322 VIALE 26_MURO_21.0_28 | 26.233 | 26.57 | 3 | 129.524
B-19322 VIALE 26 | 209.55 | 3.000 PSI | MUROS T2 PISO 7 EJE 15 AL 12 ENTRE AyD M=38,39,40,41 | 2026-02-07 | 3/7/2026 12:00:00 AM | 28 | 21 | 26.4 | 126 | MURO | B-19322 VIALE 26_MURO_21.0_28 | 26.233 | 26.57 | 3 | 125.714
B-19322 VIALE 26 | 196.85 | 3.000 PSI | MUROS T2 PISO 7 EJE 10 Y 09 ENTRE A yJ M=32,29,09 | 2026-02-09 | 3/9/2026 12:00:00 AM | 28 | 21 | 25.6 | 122 | MURO | B-19322 VIALE 26_MURO_21.0_28 | 24.833 | 26.652 | 3 | 121.905
B-19322 VIALE 26 | 196.85 | 3.000 PSI | MUROS T2 PISO 7 EJE 10 Y 09 ENTRE A yJ M=32,29,09 | 2026-02-09 | 3/9/2026 12:00:00 AM | 28 | 21 | 24.4 | 116 | MURO | B-19322 VIALE 26_MURO_21.0_28 | 24.833 | 26.652 | 3 | 116.19
B-19322 VIALE 26 | 196.85 | 3.000 PSI | MUROS T2 PISO 7 EJE 10 Y 09 ENTRE A yJ M=32,29,09 | 2026-02-09 | 3/9/2026 12:00:00 AM | 28 | 21 | 24.5 | 116 | MURO | B-19322 VIALE 26_MURO_21.0_28 | 24.833 | 26.652 | 3 | 116.667
B-19322 VIALE 26 | 203.2 | 3000 PSI | MUROS T2 P7 EJE 06 Y 07 ENTRE AYJ M=32,29,09 | 2026-02-10 | 3/10/2026 12:00:00 AM | 28 | 21 | 25 | 119 | MURO | B-19322 VIALE 26_MURO_21.0_28 | 25.367 | 26.27 | 3 | 119.048
B-19322 VIALE 26 | 203.2 | 3000 PSI | MUROS T2 P7 EJE 06 Y 07 ENTRE AYJ M=32,29,09 | 2026-02-10 | 3/10/2026 12:00:00 AM | 28 | 21 | 24.8 | 118 | MURO | B-19322 VIALE 26_MURO_21.0_28 | 25.367 | 26.27 | 3 | 118.095
B-19322 VIALE 26 | 158.75 | 3000 PSI | PLACA T1 PISO 4 EJES 10 AL 12 ENTRE AYJ | 2026-02-11 | 3/11/2026 12:00:00 AM | 28 | 21 | 29.9 | 142 | PLACA | B-19322 VIALE 26_PLACA_21.0_28 | 29.433 | 26.27 | 3 | 142.381
B-19322 VIALE 26 | 158.75 | 3000 PSI | PLACA T1 PISO 4 EJES 10 AL 12 ENTRE AYJ | 2026-02-11 | 3/11/2026 12:00:00 AM | 28 | 21 | 27.9 | 133 | PLACA | B-19322 VIALE 26_PLACA_21.0_28 | 29.433 | 26.6 | 3 | 132.857
B-19322 VIALE 26 | 158.75 | 3000 PSI | PLACA T1 PISO 4 EJES 10 AL 12 ENTRE AYJ | 2026-02-11 | 3/11/2026 12:00:00 AM | 28 | 21 | 30.5 | 145 | PLACA | B-19322 VIALE 26_PLACA_21.0_28 | 29.433 | 26.6 | 3 | 145.238
B-19322 VIALE 26 | 152.4 | 3000 PSI | ESCALERA T2 TRAMO DEL 04 AL 05 | 2026-02-11 | 3/11/2026 12:00:00 AM | 28 | 21 | 26.1 | 124 |  |  | 25.867 | 26.6 | 3 | 124.286
B-19322 VIALE 26 | 152.4 | 3000 PSI | ESCALERA T2 TRAMO DEL 04 AL 05 | 2026-02-11 | 3/11/2026 12:00:00 AM | 28 | 21 | 25.7 | 122 |  |  | 25.867 | 26.522 | 3 | 122.381
B-19322 VIALE 26 | 152.4 | 3000 PSI | ESCALERA T2 TRAMO DEL 04 AL 05 | 2026-02-11 | 3/11/2026 12:00:00 AM | 28 | 21 | 25.8 | 123 |  |  | 25.867 | 26.522 | 3 | 122.857
B-19322 VIALE 26 | 165.1 | 3000 PSI | PLACA T2 PISO 8 EJES 07 AL 09 ENTRE AYJ | 2026-02-11 | 3/11/2026 12:00:00 AM | 28 | 21 | 22.1 | 105 | PLACA | B-19322 VIALE 26_PLACA_21.0_28 | 22.067 | 26.522 | 3 | 105.238
B-19322 VIALE 26 | 165.1 | 3000 PSI | PLACA T2 PISO 8 EJES 07 AL 09 ENTRE AYJ | 2026-02-11 | 3/11/2026 12:00:00 AM | 28 | 21 | 21.1 | 100 | PLACA | B-19322 VIALE 26_PLACA_21.0_28 | 22.067 | 25.078 | 3 | 100.476
B-19322 VIALE 26 | 165.1 | 3000 PSI | PLACA T2 PISO 8 EJES 07 AL 09 ENTRE AYJ | 2026-02-11 | 3/11/2026 12:00:00 AM | 28 | 21 | 23 | 110 | PLACA | B-19322 VIALE 26_PLACA_21.0_28 | 22.067 | 25.078 | 3 | 109.524
B-19322 VIALE 26 | 215.9 | 3000 PSI | MUROS T2 P7 EJE 04 AL 06 ENTRE AYJ M=32,29,09 | 2026-02-11 | 3/11/2026 12:00:00 AM | 28 | 21 | 24.1 | 115 | MURO | B-19322 VIALE 26_MURO_21.0_28 | 23.033 | 25.078 | 3 | 114.762
B-19322 VIALE 26 | 215.9 | 3000 PSI | MUROS T2 P7 EJE 04 AL 06 ENTRE AYJ M=32,29,09 | 2026-02-11 | 3/11/2026 12:00:00 AM | 28 | 21 | 23 | 110 | MURO | B-19322 VIALE 26_MURO_21.0_28 | 23.033 | 23.763 | 3 | 109.524
B-19322 VIALE 26 | 215.9 | 3000 PSI | MUROS T2 P7 EJE 04 AL 06 ENTRE AYJ M=32,29,09 | 2026-02-11 | 3/11/2026 12:00:00 AM | 28 | 21 | 22 | 105 | MURO | B-19322 VIALE 26_MURO_21.0_28 | 23.033 | 23.763 | 3 | 104.762
B-19322 VIALE 26 | 152.4 | 3000 PSI | PLACA T2 P8 EJE 10 AL 12 ENTREA AYJ | 2026-02-10 | 3/10/2026 12:00:00 AM | 28 | 21 | 27.5 | 131 | PLACA | B-19322 VIALE 26_PLACA_21.0_28 | 26.833 | 23.763 | 3 | 130.952
B-19322 VIALE 26 | 152.4 | 3000 PSI | PLACA T2 P8 EJE 10 AL 12 ENTREA AYJ | 2026-02-10 | 3/10/2026 12:00:00 AM | 28 | 21 | 26.4 | 126 | PLACA | B-19322 VIALE 26_PLACA_21.0_28 | 26.833 | 24.822 | 3 | 125.714
B-19322 VIALE 26 | 152.4 | 3000 PSI | PLACA T2 P8 EJE 10 AL 12 ENTREA AYJ | 2026-02-10 | 3/10/2026 12:00:00 AM | 28 | 21 | 26.6 | 127 | PLACA | B-19322 VIALE 26_PLACA_21.0_28 | 26.833 | 24.822 | 3 | 126.667
B-19322 VIALE 26 | 133.35 | 3000 PSI | ESCALERA T1 TRAMO DEL 01 AL 02 | 2026-02-10 | 3/10/2026 12:00:00 AM | 28 | 21 | 30.1 | 143 |  |  | 29.667 | 24.822 | 3 | 143.333
B-19322 VIALE 26 | 133.35 | 3000 PSI | ESCALERA T1 TRAMO DEL 01 AL 02 | 2026-02-10 | 3/10/2026 12:00:00 AM | 28 | 21 | 29 | 138 |  |  | 29.667 | 26.904 | 3 | 138.095
B-19322 VIALE 26 | 133.35 | 3000 PSI | ESCALERA T1 TRAMO DEL 01 AL 02 | 2026-02-10 | 3/10/2026 12:00:00 AM | 28 | 21 | 29.9 | 142 |  |  | 29.667 | 26.904 | 3 | 142.381
B-19322 VIALE 26 | 177.8 | 3000 PSI | PLACA T1 PISO 4 EJE 15 AL 12 ENTREA AYJ | 2026-02-10 | 3/10/2026 12:00:00 AM | 28 | 21 | 26.1 | 124 | PLACA | B-19322 VIALE 26_PLACA_21.0_28 | 26.567 | 26.904 | 3 | 124.286
B-19322 VIALE 26 | 177.8 | 3000 PSI | PLACA T1 PISO 4 EJE 15 AL 12 ENTREA AYJ | 2026-02-10 | 3/10/2026 12:00:00 AM | 28 | 21 | 26 | 124 | PLACA | B-19322 VIALE 26_PLACA_21.0_28 | 26.567 | 27.526 | 3 | 123.81
B-19322 VIALE 26 | 177.8 | 3000 PSI | PLACA T1 PISO 4 EJE 15 AL 12 ENTREA AYJ | 2026-02-10 | 3/10/2026 12:00:00 AM | 28 | 21 | 27.6 | 132 | PLACA | B-19322 VIALE 26_PLACA_21.0_28 | 26.567 | 27.526 | 3 | 131.429
B-19322 VIALE 26 | 203.2 | 3000 PSI | MUROS T2 P7 EJE 06 Y 07 ENTRE AYJ M=32,29,09 | 2026-02-10 | 3/10/2026 12:00:00 AM | 28 | 21 | 26.3 | 125 | MURO | B-19322 VIALE 26_MURO_21.0_28 | 25.367 | 27.526 | 3 | 125.238
B-19322 VIALE 26 | 152.4 | 3000 PSI | PLACA TORRE 2 PISO 8 EJES 07 AL 10 ENTRE AYJ | 2026-02-12 | 3/12/2026 12:00:00 AM | 28 | 21 | 24.9 | 119 | PLACA | B-19322 VIALE 26_PLACA_21.0_28 | 24.7 | 26.5 | 3 | 118.571
B-19322 VIALE 26 | 152.4 | 3000 PSI | PLACA TORRE 2 PISO 8 EJES 07 AL 10 ENTRE AYJ | 2026-02-12 | 3/12/2026 12:00:00 AM | 28 | 21 | 24.9 | 119 | PLACA | B-19322 VIALE 26_PLACA_21.0_28 | 24.7 | 26.5 | 3 | 118.571
B-19322 VIALE 26 | 152.4 | 3000 PSI | PLACA TORRE 2 PISO 8 EJES 07 AL 10 ENTRE AYJ | 2026-02-12 | 3/12/2026 12:00:00 AM | 28 | 21 | 24.3 | 116 | PLACA | B-19322 VIALE 26_PLACA_21.0_28 | 24.7 | 26.5 | 3 | 115.714
B-19322 VIALE 26 | 215.9 | 3000 PSI | MUROS T2 P7 EJES 03 AL 04 ENTRE AYJ M=16,27,01 | 2026-02-12 | 3/12/2026 12:00:00 AM | 28 | 21 | 17.6 | 84 | MURO | B-19322 VIALE 26_MURO_21.0_28 | 17.433 | 22.767 | 3 | 83.81
B-19322 VIALE 26 | 215.9 | 3000 PSI | MUROS T2 P7 EJES 03 AL 04 ENTRE AYJ M=16,27,01 | 2026-02-12 | 3/12/2026 12:00:00 AM | 28 | 21 | 17.4 | 83 | MURO | B-19322 VIALE 26_MURO_21.0_28 | 17.433 | 22.767 | 3 | 82.857
B-19322 VIALE 26 | 215.9 | 3000 PSI | MUROS T2 P7 EJES 03 AL 04 ENTRE AYJ M=16,27,01 | 2026-02-12 | 3/12/2026 12:00:00 AM | 28 | 21 | 17.3 | 82 | MURO | B-19322 VIALE 26_MURO_21.0_28 | 17.433 | 22.767 | 3 | 82.381
B-19322 VIALE 26 | 139.7 | 3000 PSI | PLACA T1 P4 EJES 08 AL 10 ENTRE AYJ | 2026-02-12 | 3/12/2026 12:00:00 AM | 28 | 21 | 22.9 | 109 | PLACA | B-19322 VIALE 26_PLACA_21.0_28 | 23.8 | 21.978 | 3 | 109.048
B-19322 VIALE 26 | 139.7 | 3000 PSI | PLACA T1 P4 EJES 08 AL 10 ENTRE AYJ | 2026-02-12 | 3/12/2026 12:00:00 AM | 28 | 21 | 24.7 | 118 | PLACA | B-19322 VIALE 26_PLACA_21.0_28 | 23.8 | 21.978 | 3 | 117.619
B-19322 VIALE 26 | 139.7 | 3000 PSI | PLACA T1 P4 EJES 08 AL 10 ENTRE AYJ | 2026-02-12 | 3/12/2026 12:00:00 AM | 28 | 21 | 23.8 | 113 | PLACA | B-19322 VIALE 26_PLACA_21.0_28 | 23.8 | 21.978 | 3 | 113.333
B-19322 VIALE 26 | 152.4 | 3000 PSI | PLACA T2 PISO 8 EJES 05 AL 07 ENTRE AyJ | 2026-02-13 | 3/13/2026 12:00:00 AM | 28 | 21 | 20.4 | 97 | PLACA | B-19322 VIALE 26_PLACA_21.0_28 | 21.167 | 20.8 | 3 | 97.143
B-19322 VIALE 26 | 152.4 | 3000 PSI | PLACA T2 PISO 8 EJES 05 AL 07 ENTRE AyJ | 2026-02-13 | 3/13/2026 12:00:00 AM | 28 | 21 | 21.9 | 104 | PLACA | B-19322 VIALE 26_PLACA_21.0_28 | 21.167 | 20.8 | 3 | 104.286
B-19322 VIALE 26 | 152.4 | 3000 PSI | PLACA T2 PISO 8 EJES 05 AL 07 ENTRE AyJ | 2026-02-13 | 3/13/2026 12:00:00 AM | 28 | 21 | 21.2 | 101 | PLACA | B-19322 VIALE 26_PLACA_21.0_28 | 21.167 | 20.8 | 3 | 100.952
B-19322 VIALE 26 | 152.4 | 3000 PSI | PLACA T1 PISO 4 EJES 06 AL 08 ENTRE AyJ | 2026-02-13 | 3/13/2026 12:00:00 AM | 28 | 21 | 22.2 | 106 | PLACA | B-19322 VIALE 26_PLACA_21.0_28 | 22.033 | 22.333 | 3 | 105.714
B-19322 VIALE 26 | 152.4 | 3000 PSI | PLACA T1 PISO 4 EJES 06 AL 08 ENTRE AyJ | 2026-02-13 | 3/13/2026 12:00:00 AM | 28 | 21 | 23 | 109 | PLACA | B-19322 VIALE 26_PLACA_21.0_28 | 22.033 | 22.333 | 3 | 109.524
B-19322 VIALE 26 | 152.4 | 3000 PSI | PLACA T1 PISO 4 EJES 06 AL 08 ENTRE AyJ | 2026-02-13 | 3/13/2026 12:00:00 AM | 28 | 21 | 20.9 | 99 | PLACA | B-19322 VIALE 26_PLACA_21.0_28 | 22.033 | 22.333 | 3 | 99.524
B-19322 VIALE 26 | 203.2 | 3000 PSI | MUROS T2 P7 EJES 01 AL 02 ENTRE AyD M=24,25,22,23,26 | 2026-02-13 | 3/13/2026 12:00:00 AM | 28 | 21 | 19.8 | 94 | MURO | B-19322 VIALE 26_MURO_21.0_28 | 22.967 | 22.056 | 3 | 94.286
B-19322 VIALE 26 | 203.2 | 3000 PSI | MUROS T2 P7 EJES 01 AL 02 ENTRE AyD M=24,25,22,23,26 | 2026-02-13 | 3/13/2026 12:00:00 AM | 28 | 21 | 25.1 | 119 | MURO | B-19322 VIALE 26_MURO_21.0_28 | 22.967 | 22.056 | 3 | 119.524
B-19322 VIALE 26 | 203.2 | 3000 PSI | MUROS T2 P7 EJES 01 AL 02 ENTRE AyD M=24,25,22,23,26 | 2026-02-13 | 3/13/2026 12:00:00 AM | 28 | 21 | 24 | 114 | MURO | B-19322 VIALE 26_MURO_21.0_28 | 22.967 | 22.056 | 3 | 114.286
B-19322 VIALE 26 | 203.2 | 4000 PSI | MUROS T1 P4 EJES 15 Y 12 ENTRE aYJ M=32,03,04,30,25,13 | 2026-02-13 | 3/13/2026 12:00:00 AM | 28 | 21 | 25.1 | 120 | MURO | B-19322 VIALE 26_MURO_21.0_28 | 25.533 | 23.511 | 3 | 119.524
B-19322 VIALE 26 | 203.2 | 4000 PSI | MUROS T1 P4 EJES 15 Y 12 ENTRE aYJ M=32,03,04,30,25,13 | 2026-02-13 | 3/13/2026 12:00:00 AM | 28 | 21 | 26 | 124 | MURO | B-19322 VIALE 26_MURO_21.0_28 | 25.533 | 23.511 | 3 | 123.81
B-19322 VIALE 26 | 203.2 | 4000 PSI | MUROS T1 P4 EJES 15 Y 12 ENTRE aYJ M=32,03,04,30,25,13 | 2026-02-13 | 3/13/2026 12:00:00 AM | 28 | 21 | 25.5 | 121 | MURO | B-19322 VIALE 26_MURO_21.0_28 | 25.533 | 23.511 | 3 | 121.429
B-19322 VIALE 26 | 152.4 | 3000 PSI | ESCALERA T2 TRAMA DEL 5 AL 6 | 2026-02-14 | 3/14/2026 12:00:00 AM | 28 | 21 | 23.2 | 110 |  |  | 23.433 | 23.978 | 3 | 110.476
B-19322 VIALE 26 | 152.4 | 3000 PSI | ESCALERA T2 TRAMA DEL 5 AL 6 | 2026-02-14 | 3/14/2026 12:00:00 AM | 28 | 21 | 23.4 | 111 |  |  | 23.433 | 23.978 | 3 | 111.429
B-19322 VIALE 26 | 152.4 | 3000 PSI | ESCALERA T2 TRAMA DEL 5 AL 6 | 2026-02-14 | 3/14/2026 12:00:00 AM | 28 | 21 | 23.7 | 113 |  |  | 23.433 | 23.978 | 3 | 112.857
B-19322 VIALE 26 | 165.1 | 3000 PSI | PLACA T2 P8 EJE 03 AL 05 ENTRE AyJ | 2026-02-14 | 3/14/2026 12:00:00 AM | 28 | 21 | 22.2 | 106 | PLACA | B-19322 VIALE 26_PLACA_21.0_28 | 22.3 | 23.755 | 3 | 105.714
B-19322 VIALE 26 | 165.1 | 3000 PSI | PLACA T2 P8 EJE 03 AL 05 ENTRE AyJ | 2026-02-14 | 3/14/2026 12:00:00 AM | 28 | 21 | 23.3 | 111 | PLACA | B-19322 VIALE 26_PLACA_21.0_28 | 22.3 | 23.755 | 3 | 110.952
B-19322 VIALE 26 | 165.1 | 3000 PSI | PLACA T2 P8 EJE 03 AL 05 ENTRE AyJ | 2026-02-14 | 3/14/2026 12:00:00 AM | 28 | 21 | 21.4 | 102 | PLACA | B-19322 VIALE 26_PLACA_21.0_28 | 22.3 | 23.755 | 3 | 101.905
B-19322 VIALE 26 | 165.1 | 3000 PSI | PLACA T1 P4 EJES 04 Y 06 ENTRE AyJ | 2026-02-14 | 3/14/2026 12:00:00 AM | 28 | 21 | 21.1 | 100 | PLACA | B-19322 VIALE 26_PLACA_21.0_28 | 22.067 | 22.6 | 3 | 100.476
B-19322 VIALE 26 | 165.1 | 3000 PSI | PLACA T1 P4 EJES 04 Y 06 ENTRE AyJ | 2026-02-14 | 3/14/2026 12:00:00 AM | 28 | 21 | 21.9 | 104 | PLACA | B-19322 VIALE 26_PLACA_21.0_28 | 22.067 | 22.6 | 3 | 104.286
B-19322 VIALE 26 | 165.1 | 3000 PSI | PLACA T1 P4 EJES 04 Y 06 ENTRE AyJ | 2026-02-14 | 3/14/2026 12:00:00 AM | 28 | 21 | 23.2 | 110 | PLACA | B-19322 VIALE 26_PLACA_21.0_28 | 22.067 | 22.6 | 3 | 110.476
B-19322 VIALE 26 | 152.4 | 3000 PSI | PLACA T2 P8 EJE 01AL08 ENTRE AyJ | 2026-02-17 | 3/17/2026 12:00:00 AM | 28 | 21 | 24.5 | 117 | PLACA | B-19322 VIALE 26_PLACA_21.0_28 | 24.1 | 22.822 | 3 | 116.667
B-19322 VIALE 26 | 152.4 | 3000 PSI | PLACA T2 P8 EJE 01AL08 ENTRE AyJ | 2026-02-17 | 3/17/2026 12:00:00 AM | 28 | 21 | 24 | 114 | PLACA | B-19322 VIALE 26_PLACA_21.0_28 | 24.1 | 22.822 | 3 | 114.286
B-19322 VIALE 26 | 152.4 | 3000 PSI | PLACA T2 P8 EJE 01AL08 ENTRE AyJ | 2026-02-17 | 3/17/2026 12:00:00 AM | 28 | 21 | 23.8 | 113 | PLACA | B-19322 VIALE 26_PLACA_21.0_28 | 24.1 | 22.822 | 3 | 113.333
B-19322 VIALE 26 | 165.1 | 3000 PSI | PLACA T1 PS EJE 15AL12 ENTRE AyJ | 2026-02-17 | 3/17/2026 12:00:00 AM | 28 | 21 | 22 | 105 | PLACA | B-19322 VIALE 26_PLACA_21.0_28 | 21.233 | 22.467 | 3 | 104.762
B-19322 VIALE 26 | 165.1 | 3000 PSI | PLACA T1 PS EJE 15AL12 ENTRE AyJ | 2026-02-17 | 3/17/2026 12:00:00 AM | 28 | 21 | 20.9 | 99 | PLACA | B-19322 VIALE 26_PLACA_21.0_28 | 21.233 | 22.467 | 3 | 99.524
B-19322 VIALE 26 | 165.1 | 3000 PSI | PLACA T1 PS EJE 15AL12 ENTRE AyJ | 2026-02-17 | 3/17/2026 12:00:00 AM | 28 | 21 | 20.8 | 99 | PLACA | B-19322 VIALE 26_PLACA_21.0_28 | 21.233 | 22.467 | 3 | 99.048
B-19322 VIALE 26 | 215.9 | 3000 PSI | MUROS T2 P8 EJE 11AL15 ENTRE AyD M= 35,36,37,38,39,40 | 2026-02-17 | 3/17/2026 12:00:00 AM | 28 | 21 | 23 | 109 | MURO | B-19322 VIALE 26_MURO_21.0_28 | 22.667 | 22.807 | 3 | 109.524
B-19322 VIALE 26 | 215.9 | 3000 PSI | MUROS T2 P8 EJE 11AL15 ENTRE AyD M= 35,36,37,38,39,40 | 2026-02-17 | 3/17/2026 12:00:00 AM | 28 | 21 | 22.2 | 106 | MURO | B-19322 VIALE 26_MURO_21.0_28 | 22.667 | 22.807 | 3 | 105.714
B-19322 VIALE 26 | 152.4 | 3000 PSI | PLACA T1 P4 EJES 01Y04 ENTRE AyJ | 2026-02-16 | 3/16/2026 12:00:00 AM | 28 | 21 | 22.3 | 106 | PLACA | B-19322 VIALE 26_PLACA_21.0_28 | 23.933 | 22.807 | 3 | 106.19
B-19322 VIALE 26 | 152.4 | 3000 PSI | PLACA T1 P4 EJES 01Y04 ENTRE AyJ | 2026-02-16 | 3/16/2026 12:00:00 AM | 28 | 21 | 25.4 | 121 | PLACA | B-19322 VIALE 26_PLACA_21.0_28 | 23.933 | 22.663 | 3 | 120.952
B-19322 VIALE 26 | 152.4 | 3000 PSI | PLACA T1 P4 EJES 01Y04 ENTRE AyJ | 2026-02-16 | 3/16/2026 12:00:00 AM | 28 | 21 | 24.1 | 115 | PLACA | B-19322 VIALE 26_PLACA_21.0_28 | 23.933 | 22.663 | 3 | 114.762
B-19322 VIALE 26 | 203.2 | 3000 PSI | MUROS T2 P8 EJE 11 AL 15 ENTRE JyF M=14,31,02,17,18,28 | 2026-02-16 | 3/16/2026 12:00:00 AM | 28 | 21 | 23.6 | 112 | MURO | B-19322 VIALE 26_MURO_21.0_28 | 23.133 | 22.663 | 3 | 112.381
B-19322 VIALE 26 | 203.2 | 3000 PSI | MUROS T2 P8 EJE 11 AL 15 ENTRE JyF M=14,31,02,17,18,28 | 2026-02-16 | 3/16/2026 12:00:00 AM | 28 | 21 | 21.6 | 103 | MURO | B-19322 VIALE 26_MURO_21.0_28 | 23.133 | 23.244 | 3 | 102.857
B-19322 VIALE 26 | 203.2 | 3000 PSI | MUROS T2 P8 EJE 11 AL 15 ENTRE JyF M=14,31,02,17,18,28 | 2026-02-16 | 3/16/2026 12:00:00 AM | 28 | 21 | 24.2 | 115 | MURO | B-19322 VIALE 26_MURO_21.0_28 | 23.133 | 23.244 | 3 | 115.238
B-19322 VIALE 26 | 215.9 | 3000 PSI | MUROS T2 P8 EJE 11AL15 ENTRE AyD M= 35,36,37,38,39,40 | 2026-02-17 | 3/17/2026 12:00:00 AM | 28 | 21 | 22.8 | 109 | MURO | B-19322 VIALE 26_MURO_21.0_28 | 22.667 | 23.244 | 3 | 108.571
B-19322 VIALE 26 | 203.2 | 3000 PSI | MUROS 12P8 EJES 08,09,10 ENTRE AyJ M=29,09,32,31,02,14 | 2026-02-18 | 3/18/2026 12:00:00 AM | 28 | 21 | 21.6 | 103 | MURO | B-19322 VIALE 26_MURO_21.0_28 | 21.733 | 22.792 | 3 | 102.857
B-19322 VIALE 26 | 203.2 | 3000 PSI | MUROS 12P8 EJES 08,09,10 ENTRE AyJ M=29,09,32,31,02,14 | 2026-02-18 | 3/18/2026 12:00:00 AM | 28 | 21 | 21.9 | 104 | MURO | B-19322 VIALE 26_MURO_21.0_28 | 21.733 | 22.792 | 3 | 104.286
B-19322 VIALE 26 | 203.2 | 3000 PSI | MUROS 12P8 EJES 08,09,10 ENTRE AyJ M=29,09,32,31,02,14 | 2026-02-18 | 3/18/2026 12:00:00 AM | 28 | 21 | 21.7 | 103 | MURO | B-19322 VIALE 26_MURO_21.0_28 | 21.733 | 22.792 | 3 | 103.333
B-19322 VIALE 26 | 158.75 | 3000 PSI | PLACA T2 P9 EJES 15AL12 ENTRE AYJ | 2026-02-18 | 3/18/2026 12:00:00 AM | 28 | 21 | 21.6 | 103 | PLACA | B-19322 VIALE 26_PLACA_21.0_28 | 21.8 | 22.17 | 3 | 102.857
B-19322 VIALE 26 | 158.75 | 3000 PSI | PLACA T2 P9 EJES 15AL12 ENTRE AYJ | 2026-02-18 | 3/18/2026 12:00:00 AM | 28 | 21 | 21.5 | 102 | PLACA | B-19322 VIALE 26_PLACA_21.0_28 | 21.8 | 22.17 | 3 | 102.381
B-19322 VIALE 26 | 158.75 | 3000 PSI | PLACA T2 P9 EJES 15AL12 ENTRE AYJ | 2026-02-18 | 3/18/2026 12:00:00 AM | 28 | 21 | 22.3 | 106 | PLACA | B-19322 VIALE 26_PLACA_21.0_28 | 21.8 | 22.17 | 3 | 106.19
B-19322 VIALE 26 | 165.1 | 3000 PSI | PLACA T1 P5 EJES 10Y12 ENTRE AyJ | 2026-02-18 | 3/18/2026 12:00:00 AM | 28 | 21 | 20.4 | 97 | PLACA | B-19322 VIALE 26_PLACA_21.0_28 | 20.767 | 21.433 | 3 | 97.143
B-19322 VIALE 26 | 165.1 | 3000 PSI | PLACA T1 P5 EJES 10Y12 ENTRE AyJ | 2026-02-18 | 3/18/2026 12:00:00 AM | 28 | 21 | 21.1 | 100 | PLACA | B-19322 VIALE 26_PLACA_21.0_28 | 20.767 | 21.433 | 3 | 100.476
B-19322 VIALE 26 | 165.1 | 3000 PSI | PLACA T1 P5 EJES 10Y12 ENTRE AyJ | 2026-02-18 | 3/18/2026 12:00:00 AM | 28 | 21 | 20.8 | 99 | PLACA | B-19322 VIALE 26_PLACA_21.0_28 | 20.767 | 21.433 | 3 | 99.048
B-19322 VIALE 26 | 177.8 | 3000 PSI | PLACA T2 P9 EJES 4AL6 ENTRE AyJ | 2026-02-24 | 3/24/2026 12:00:00 AM | 28 | 21 | 19.7 | 94 | PLACA | B-19322 VIALE 26_PLACA_21.0_28 | 19.633 | 21.289 | 3 | 93.81
B-19322 VIALE 26 | 215.9 | 3000 PSI | MUROS T2 P9 EJE 11AL15 ENTRE JyE M=9,29,32 | 2026-02-24 | 3/24/2026 12:00:00 AM | 28 | 21 | 22.9 | 109 | MURO | B-19322 VIALE 26_MURO_21.0_28 | 22.133 | 21.289 | 3 | 109.048
B-19322 VIALE 26 | 215.9 | 3000 PSI | MUROS T2 P9 EJE 11AL15 ENTRE JyE M=9,29,32 | 2026-02-24 | 3/24/2026 12:00:00 AM | 28 | 21 | 21.5 | 102 | MURO | B-19322 VIALE 26_MURO_21.0_28 | 22.133 | 21.289 | 3 | 102.381
B-19322 VIALE 26 | 215.9 | 3000 PSI | MUROS T2 P9 EJE 11AL15 ENTRE JyE M=9,29,32 | 2026-02-24 | 3/24/2026 12:00:00 AM | 28 | 21 | 22 | 105 | MURO | B-19322 VIALE 26_MURO_21.0_28 | 22.133 | 21.044 | 3 | 104.762
B-19322 VIALE 26 | 177.8 | 3000 PSI | PLACA T1 P5 EJE 8 AL 10 | 2026-02-19 | 3/19/2026 12:00:00 AM | 28 | 21 | 22 | 105 | PLACA | B-19322 VIALE 26_PLACA_21.0_28 | 20.533 | 21.044 | 3 | 104.762
B-19322 VIALE 26 | 177.8 | 3000 PSI | PLACA T1 P5 EJE 8 AL 10 | 2026-02-19 | 3/19/2026 12:00:00 AM | 28 | 21 | 19 | 90 | PLACA | B-19322 VIALE 26_PLACA_21.0_28 | 20.533 | 21.044 | 3 | 90.476
B-19322 VIALE 26 | 177.8 | 3000 PSI | PLACA T1 P5 EJE 8 AL 10 | 2026-02-19 | 3/19/2026 12:00:00 AM | 28 | 21 | 20.6 | 98 | PLACA | B-19322 VIALE 26_PLACA_21.0_28 | 20.533 | 21.915 | 3 | 98.095
B-19322 VIALE 26 | 165.1 | 3000 PSI | PLACA T2 P9 EJES 10Y12 ENTRE AyJ | 2026-02-19 | 3/19/2026 12:00:00 AM | 28 | 21 | 24.7 | 118 | PLACA | B-19322 VIALE 26_PLACA_21.0_28 | 24.8 | 21.915 | 3 | 117.619
B-19322 VIALE 26 | 165.1 | 3000 PSI | PLACA T2 P9 EJES 10Y12 ENTRE AyJ | 2026-02-19 | 3/19/2026 12:00:00 AM | 28 | 21 | 24.8 | 118 | PLACA | B-19322 VIALE 26_PLACA_21.0_28 | 24.8 | 21.915 | 3 | 118.095
B-19322 VIALE 26 | 165.1 | 3000 PSI | PLACA T2 P9 EJES 10Y12 ENTRE AyJ | 2026-02-19 | 3/19/2026 12:00:00 AM | 28 | 21 | 24.9 | 119 | PLACA | B-19322 VIALE 26_PLACA_21.0_28 | 24.8 | 22.63 | 3 | 118.571
B-19322 VIALE 26 | 228.6 | 3000 PSI | MUROS T2 P8 EJES 7,6,5 ENTRE AyJ M=9,29,32 | 2026-02-19 | 3/19/2026 12:00:00 AM | 28 | 21 | 23.8 | 114 | MURO | B-19322 VIALE 26_MURO_21.0_28 | 22.767 | 22.63 | 3 | 113.333
B-19322 VIALE 26 | 228.6 | 3000 PSI | MUROS T2 P8 EJES 7,6,5 ENTRE AyJ M=9,29,32 | 2026-02-19 | 3/19/2026 12:00:00 AM | 28 | 21 | 22.2 | 106 | MURO | B-19322 VIALE 26_MURO_21.0_28 | 22.767 | 22.63 | 3 | 105.714
B-19322 VIALE 26 | 228.6 | 3000 PSI | MUROS T2 P8 EJES 7,6,5 ENTRE AyJ M=9,29,32 | 2026-02-19 | 3/19/2026 12:00:00 AM | 28 | 21 | 22.3 | 106 | MURO | B-19322 VIALE 26_MURO_21.0_28 | 22.767 | 23.078 | 3 | 106.19
B-19322 VIALE 26 | 152.4 | 3000 PSI | PLACA T1 P5 EJES 6-8 ENTRE AyJ | 2026-02-20 | 3/20/2026 12:00:00 AM | 28 | 21 | 22.8 | 108 | PLACA | B-19322 VIALE 26_PLACA_21.0_28 | 22.233 | 23.078 | 3 | 108.571
B-19322 VIALE 26 | 152.4 | 3000 PSI | PLACA T1 P5 EJES 6-8 ENTRE AyJ | 2026-02-20 | 3/20/2026 12:00:00 AM | 28 | 21 | 22.3 | 106 | PLACA | B-19322 VIALE 26_PLACA_21.0_28 | 22.233 | 23.078 | 3 | 106.19
B-19322 VIALE 26 | 152.4 | 3000 PSI | PLACA T1 P5 EJES 6-8 ENTRE AyJ | 2026-02-20 | 3/20/2026 12:00:00 AM | 28 | 21 | 21.6 | 103 | PLACA | B-19322 VIALE 26_PLACA_21.0_28 | 22.233 | 22.459 | 3 | 102.857
B-19322 VIALE 26 | 158.75 | 3000 PSI | PLACA T2 P9 EJES 8 AL 10 ENTRE AyJ | 2026-02-20 | 3/20/2026 12:00:00 AM | 28 | 21 | 21.2 | 101 | PLACA | B-19322 VIALE 26_PLACA_21.0_28 | 21.167 | 22.459 | 3 | 100.952
B-19322 VIALE 26 | 158.75 | 3000 PSI | PLACA T2 P9 EJES 8 AL 10 ENTRE AyJ | 2026-02-20 | 3/20/2026 12:00:00 AM | 28 | 21 | 20.9 | 100 | PLACA | B-19322 VIALE 26_PLACA_21.0_28 | 21.167 | 22.459 | 3 | 99.524
B-19322 VIALE 26 | 158.75 | 3000 PSI | PLACA T2 P9 EJES 8 AL 10 ENTRE AyJ | 2026-02-20 | 3/20/2026 12:00:00 AM | 28 | 21 | 21.4 | 102 | PLACA | B-19322 VIALE 26_PLACA_21.0_28 | 21.167 | 23.256 | 3 | 101.905
B-19322 VIALE 26 | 228.6 | 3000 PSI | MUROS T2 P8 EJE 3Y4 ENTRE AyJ M=02,14,31 | 2026-02-20 | 3/20/2026 12:00:00 AM | 28 | 21 | 22.5 | 107 | MURO | B-19322 VIALE 26_MURO_21.0_28 | 28.167 | 23.256 | 3 | 107.143
B-19322 VIALE 26 | 228.6 | 3000 PSI | MUROS T2 P8 EJE 3Y4 ENTRE AyJ M=02,14,31 | 2026-02-20 | 3/20/2026 12:00:00 AM | 28 | 21 | 31.6 | 150 | MURO | B-19322 VIALE 26_MURO_21.0_28 | 28.167 | 23.256 | 3 | 150.476
B-19322 VIALE 26 | 228.6 | 3000 PSI | MUROS T2 P8 EJE 3Y4 ENTRE AyJ M=02,14,31 | 2026-02-20 | 3/20/2026 12:00:00 AM | 28 | 21 | 30.4 | 145 | MURO | B-19322 VIALE 26_MURO_21.0_28 | 28.167 | 24.819 | 3 | 144.762
B-19322 VIALE 26 | 152.4 | 3000 PSI | PLACA T1 P5 EJES 4-6 ENTRE AyJ | 2026-02-21 | 3/21/2026 12:00:00 AM | 28 | 21 | 26.5 | 126 | PLACA | B-19322 VIALE 26_PLACA_21.0_28 | 26.567 | 24.819 | 3 | 126.19
B-19322 VIALE 26 | 152.4 | 3000 PSI | PLACA T1 P5 EJES 4-6 ENTRE AyJ | 2026-02-21 | 3/21/2026 12:00:00 AM | 28 | 21 | 27 | 129 | PLACA | B-19322 VIALE 26_PLACA_21.0_28 | 26.567 | 24.819 | 3 | 128.571
B-19322 VIALE 26 | 152.4 | 3000 PSI | PLACA T1 P5 EJES 4-6 ENTRE AyJ | 2026-02-21 | 3/21/2026 12:00:00 AM | 28 | 21 | 26.2 | 125 | PLACA | B-19322 VIALE 26_PLACA_21.0_28 | 26.567 | 25.411 | 3 | 124.762
B-19322 VIALE 26 | 152.4 | 3000 PSI | ESCALERAS T1 P2 AL P3 ESCALERA T2 P6 AL P7 | 2026-02-23 | 3/23/2026 12:00:00 AM | 28 | 21 | 22.5 | 107 |  |  | 21.667 | 25.411 | 3 | 107.143
B-19322 VIALE 26 | 152.4 | 3000 PSI | ESCALERAS T1 P2 AL P3 ESCALERA T2 P6 AL P7 | 2026-02-23 | 3/23/2026 12:00:00 AM | 28 | 21 | 21.4 | 102 |  |  | 21.667 | 25.411 | 3 | 101.905
B-19322 VIALE 26 | 152.4 | 3000 PSI | ESCALERAS T1 P2 AL P3 ESCALERA T2 P6 AL P7 | 2026-02-23 | 3/23/2026 12:00:00 AM | 28 | 21 | 21.1 | 100 |  |  | 21.667 | 25.608 | 3 | 100.476
B-19322 VIALE 26 | 177.8 | 3000 PSI | PLACA T2 PISO 9 EJES 06 AL 08 ENTRE AyJ | 2026-02-23 | 3/23/2026 12:00:00 AM | 28 | 21 | 28.6 | 136 | PLACA | B-19322 VIALE 26_PLACA_21.0_28 | 28.8 | 25.608 | 3 | 136.19
B-19322 VIALE 26 | 177.8 | 3000 PSI | PLACA T2 PISO 9 EJES 06 AL 08 ENTRE AyJ | 2026-02-23 | 3/23/2026 12:00:00 AM | 28 | 21 | 28.6 | 136 | PLACA | B-19322 VIALE 26_PLACA_21.0_28 | 28.8 | 25.608 | 3 | 136.19
B-19322 VIALE 26 | 177.8 | 3000 PSI | PLACA T2 PISO 9 EJES 06 AL 08 ENTRE AyJ | 2026-02-23 | 3/23/2026 12:00:00 AM | 28 | 21 | 29.2 | 139 | PLACA | B-19322 VIALE 26_PLACA_21.0_28 | 28.8 | 23.841 | 3 | 139.048
B-19322 VIALE 26 | 228.6 | 3000 PSI | MUROS T2 P8 EJES 1 AL 3 ENTRE AyJ M=32,9A 29A,19,22,23,24 | 2026-02-23 | 3/23/2026 12:00:00 AM | 28 | 21 | 19.1 | 91 | MURO | B-19322 VIALE 26_MURO_21.0_28 | 18.3 | 23.841 | 3 | 90.952
B-19322 VIALE 26 | 228.6 | 3000 PSI | MUROS T2 P8 EJES 1 AL 3 ENTRE AyJ M=32,9A 29A,19,22,23,24 | 2026-02-23 | 3/23/2026 12:00:00 AM | 28 | 21 | 18.1 | 86 | MURO | B-19322 VIALE 26_MURO_21.0_28 | 18.3 | 23.841 | 3 | 86.19
B-19322 VIALE 26 | 228.6 | 3000 PSI | MUROS T2 P8 EJES 1 AL 3 ENTRE AyJ M=32,9A 29A,19,22,23,24 | 2026-02-23 | 3/23/2026 12:00:00 AM | 28 | 21 | 17.7 | 84 | MURO | B-19322 VIALE 26_MURO_21.0_28 | 18.3 | 23.33 | 3 | 84.286
B-19322 VIALE 26 | 177.8 | 3000 psi | placa T1 P5 EJES01 AL 04 ENTRE AyJ | 2026-02-23 | 3/23/2026 12:00:00 AM | 28 | 21 | 23 | 109 | PLACA | B-19322 VIALE 26_PLACA_21.0_28 | 23.5 | 23.33 | 3 | 109.524
B-19322 VIALE 26 | 177.8 | 3000 psi | placa T1 P5 EJES01 AL 04 ENTRE AyJ | 2026-02-23 | 3/23/2026 12:00:00 AM | 28 | 21 | 23 | 109 | PLACA | B-19322 VIALE 26_PLACA_21.0_28 | 23.5 | 23.33 | 3 | 109.524
B-19322 VIALE 26 | 177.8 | 3000 psi | placa T1 P5 EJES01 AL 04 ENTRE AyJ | 2026-02-23 | 3/23/2026 12:00:00 AM | 28 | 21 | 24.5 | 117 | PLACA | B-19322 VIALE 26_PLACA_21.0_28 | 23.5 | 21.496 | 3 | 116.667
B-19322 VIALE 26 | 177.8 | 3000 PSI | PLACA T2 P9 EJES 4AL6 ENTRE AyJ | 2026-02-24 | 3/24/2026 12:00:00 AM | 28 | 21 | 19.9 | 95 | PLACA | B-19322 VIALE 26_PLACA_21.0_28 | 19.633 | 21.496 | 3 | 94.762
B-19322 VIALE 26 | 177.8 | 3000 PSI | PLACA T2 P9 EJES 4AL6 ENTRE AyJ | 2026-02-24 | 3/24/2026 12:00:00 AM | 28 | 21 | 19.3 | 92 | PLACA | B-19322 VIALE 26_PLACA_21.0_28 | 19.633 | 21.496 | 3 | 91.905
B-19322 VIALE 26 | 152.4 | 300 PSI | MUROS T2 P9 EJES 12AL 15 ENTRE AyD | 2026-02-25 | 3/25/2026 12:00:00 AM | 28 | 21 | 22 | 105 | MURO | B-19322 VIALE 26_MURO_21.0_28 | 21.033 | 21.241 | 3 | 104.762
B-19322 VIALE 26 | 152.4 | 300 PSI | MUROS T2 P9 EJES 12AL 15 ENTRE AyD | 2026-02-25 | 3/25/2026 12:00:00 AM | 28 | 21 | 20.3 | 97 | MURO | B-19322 VIALE 26_MURO_21.0_28 | 21.033 | 21.241 | 3 | 96.667
B-19322 VIALE 26 | 152.4 | 300 PSI | MUROS T2 P9 EJES 12AL 15 ENTRE AyD | 2026-02-25 | 3/25/2026 12:00:00 AM | 28 | 21 | 20.8 | 99 | MURO | B-19322 VIALE 26_MURO_21.0_28 | 21.033 | 21.241 | 3 | 99.048
B-19322 VIALE 26 | 228.6 | 3000 PSI | PLACA T1 PISO 6 EJES 12 AL 15 ENTRE AyJ | 2026-02-25 | 3/25/2026 12:00:00 AM | 28 | 21 | 24.6 | 117 | PLACA | B-19322 VIALE 26_PLACA_21.0_28 | 24.433 | 22.129 | 3 | 117.143
B-19322 VIALE 26 | 228.6 | 3000 PSI | PLACA T1 PISO 6 EJES 12 AL 15 ENTRE AyJ | 2026-02-25 | 3/25/2026 12:00:00 AM | 28 | 21 | 24.5 | 117 | PLACA | B-19322 VIALE 26_PLACA_21.0_28 | 24.433 | 22.129 | 3 | 116.667
B-19322 VIALE 26 | 228.6 | 3000 PSI | PLACA T1 PISO 6 EJES 12 AL 15 ENTRE AyJ | 2026-02-25 | 3/25/2026 12:00:00 AM | 28 | 21 | 24.2 | 115 | PLACA | B-19322 VIALE 26_PLACA_21.0_28 | 24.433 | 22.129 | 3 | 115.238
B-19322 VIALE 26 | 152.4 | 3000 PSI | PLACA T2 P9 EJE 1 AL 3 ENTRE AyJ | 2026-02-26 | 3/26/2026 12:00:00 AM | 28 | 21 | 21.8 | 104 | PLACA | B-19322 VIALE 26_PLACA_21.0_28 | 20.767 | 22.078 | 3 | 103.81
B-19322 VIALE 26 | 152.4 | 3000 PSI | PLACA T2 P9 EJE 1 AL 3 ENTRE AyJ | 2026-02-26 | 3/26/2026 12:00:00 AM | 28 | 21 | 20.1 | 96 | PLACA | B-19322 VIALE 26_PLACA_21.0_28 | 20.767 | 22.078 | 3 | 95.714
B-19322 VIALE 26 | 152.4 | 3000 PSI | PLACA T2 P9 EJE 1 AL 3 ENTRE AyJ | 2026-02-26 | 3/26/2026 12:00:00 AM | 28 | 21 | 20.4 | 97 | PLACA | B-19322 VIALE 26_PLACA_21.0_28 | 20.767 | 22.078 | 3 | 97.143
B-19322 VIALE 26 | 203.2 | 3000 PSI | MUROS T2 P9 EJES 10-11 ENTRE AyJ M=2,44,31 | 2026-02-26 | 3/26/2026 12:00:00 AM | 28 | 21 | 18.2 | 87 | MURO | B-19322 VIALE 26_MURO_21.0_28 | 18.233 | 21.144 | 3 | 86.667
B-19322 VIALE 26 | 203.2 | 3000 PSI | MUROS T2 P9 EJES 10-11 ENTRE AyJ M=2,44,31 | 2026-02-26 | 3/26/2026 12:00:00 AM | 28 | 21 | 17.9 | 85 | MURO | B-19322 VIALE 26_MURO_21.0_28 | 18.233 | 21.144 | 3 | 85.238
B-19322 VIALE 26 | 203.2 | 3000 PSI | MUROS T2 P9 EJES 10-11 ENTRE AyJ M=2,44,31 | 2026-02-26 | 3/26/2026 12:00:00 AM | 28 | 21 | 18.6 | 89 | MURO | B-19322 VIALE 26_MURO_21.0_28 | 18.233 | 21.144 | 3 | 88.571
B-19322 VIALE 26 | 165.1 | 3000 PSI | PLACA T1 P6 EJES 10-12 ENTRE AyJ | 2026-02-26 | 3/26/2026 12:00:00 AM | 28 | 21 | 25.1 | 119 | PLACA | B-19322 VIALE 26_PLACA_21.0_28 | 22.667 | 20.556 | 3 | 119.524
B-19322 VIALE 26 | 165.1 | 3000 PSI | PLACA T1 P6 EJES 10-12 ENTRE AyJ | 2026-02-26 | 3/26/2026 12:00:00 AM | 28 | 21 | 21.2 | 101 | PLACA | B-19322 VIALE 26_PLACA_21.0_28 | 22.667 | 20.556 | 3 | 100.952
B-19322 VIALE 26 | 165.1 | 3000 PSI | PLACA T1 P6 EJES 10-12 ENTRE AyJ | 2026-02-26 | 3/26/2026 12:00:00 AM | 28 | 21 | 21.7 | 103 | PLACA | B-19322 VIALE 26_PLACA_21.0_28 | 22.667 | 20.556 | 3 | 103.333
B-19322 VIALE 26 | 152.4 | 3000 PSI | ESCALERA T2 TRAMO DEL 07 AL 08 | 2026-02-27 | 2/27/2026 12:00:00 AM | 28 | 21 | 26.1 | 124 |  |  | 24.567 | 21.822 | 3 | 124.286
B-19322 VIALE 26 | 152.4 | 3000 PSI | ESCALERA T2 TRAMO DEL 07 AL 08 | 2026-02-27 | 3/27/2026 12:00:00 AM | 28 | 21 | 25.4 | 121 |  |  | 24.567 | 21.822 | 3 | 120.952
B-19322 VIALE 26 | 152.4 | 3000 PSI | ESCALERA T2 TRAMO DEL 07 AL 08 | 2026-02-27 | 3/27/2026 12:00:00 AM | 28 | 21 | 22.2 | 106 |  |  | 24.567 | 21.822 | 3 | 105.714
B-19322 VIALE 26 | 228.6 | 3000 PSI | MUROS T2 P9 EJES 06 AL 08 ENTRE Ayj M= 14,31,02 | 2026-02-27 | 3/27/2026 12:00:00 AM | 28 | 21 | 20.2 | 96 | MURO | B-19322 VIALE 26_MURO_21.0_28 | 19.867 | 22.367 | 3 | 96.19
B-19322 VIALE 26 | 228.6 | 3000 PSI | MUROS T2 P9 EJES 06 AL 08 ENTRE Ayj M= 14,31,02 | 2026-02-27 | 3/27/2026 12:00:00 AM | 28 | 21 | 21 | 100 | MURO | B-19322 VIALE 26_MURO_21.0_28 | 19.867 | 22.367 | 3 | 100
B-19322 VIALE 26 | 228.6 | 3000 PSI | MUROS T2 P9 EJES 06 AL 08 ENTRE Ayj M= 14,31,02 | 2026-02-27 | 3/27/2026 12:00:00 AM | 28 | 21 | 18.4 | 87 | MURO | B-19322 VIALE 26_MURO_21.0_28 | 19.867 | 22.367 | 3 | 87.619
B-19322 VIALE 26 | 152.4 | 3000 PSI | PLACA T2 P10 EJE 11 AL 15 ENTRE A-J | 2026-02-28 | 3/28/2026 12:00:00 AM | 28 | 21 | 22 | 105 | PLACA | B-19322 VIALE 26_PLACA_21.0_28 | 20.8 | 21.745 | 3 | 104.762
B-19322 VIALE 26 | 152.4 | 3000 PSI | PLACA T2 P10 EJE 11 AL 15 ENTRE A-J | 2026-02-28 | 3/28/2026 12:00:00 AM | 28 | 21 | 21 | 100 | PLACA | B-19322 VIALE 26_PLACA_21.0_28 | 20.8 | 21.745 | 3 | 100
B-19322 VIALE 26 | 152.4 | 3000 PSI | PLACA T2 P10 EJE 11 AL 15 ENTRE A-J | 2026-02-28 | 3/28/2026 12:00:00 AM | 28 | 21 | 19.4 | 92 | PLACA | B-19322 VIALE 26_PLACA_21.0_28 | 20.8 | 21.745 | 3 | 92.381
B-19322 VIALE 26 | 228.6 | 3000 PSI | MUROS T2 P9 EJE 4-5 ENTRE AyJ M= 8,30,27 | 2026-02-28 | 3/28/2026 12:00:00 AM | 28 | 21 | 26.7 | 127 | MURO | B-19322 VIALE 26_MURO_21.0_28 | 26 | 22.222 | 3 | 127.143
B-19322 VIALE 26 | 228.6 | 3000 PSI | MUROS T2 P9 EJE 4-5 ENTRE AyJ M= 8,30,27 | 2026-02-28 | 3/28/2026 12:00:00 AM | 28 | 21 | 26.3 | 125 | MURO | B-19322 VIALE 26_MURO_21.0_28 | 26 | 22.222 | 3 | 125.238
B-19322 VIALE 26 | 228.6 | 3000 PSI | MUROS T2 P9 EJE 4-5 ENTRE AyJ M= 8,30,27 | 2026-02-28 | 3/28/2026 12:00:00 AM | 28 | 21 | 25 | 119 | MURO | B-19322 VIALE 26_MURO_21.0_28 | 26 | 22.222 | 3 | 119.048
B-19322 VIALE 26 | 152.4 | 3000 PSI | PLACA T1 P6 EJES 6Y8 ENTRE AyJ | 2026-02-28 | 3/28/2026 12:00:00 AM | 28 | 21 | 21.9 | 104 | PLACA | B-19322 VIALE 26_PLACA_21.0_28 | 20.9 | 22.567 | 3 | 104.286
B-19322 VIALE 26 | 152.4 | 3000 PSI | PLACA T1 P6 EJES 6Y8 ENTRE AyJ | 2026-02-28 | 3/28/2026 12:00:00 AM | 28 | 21 | 20.5 | 97 | PLACA | B-19322 VIALE 26_PLACA_21.0_28 | 20.9 | 22.567 | 3 | 97.619
B-19322 VIALE 26 | 152.4 | 3000 PSI | PLACA T1 P6 EJES 6Y8 ENTRE AyJ | 2026-02-28 | 3/28/2026 12:00:00 AM | 28 | 21 | 20.3 | 97 | PLACA | B-19322 VIALE 26_PLACA_21.0_28 | 20.9 | 22.567 | 3 | 96.667
B-19322 VIALE 26 | 177.8 | 3000 PSI | PLACA T1 P6 EJES 4-6 ENTRE AyJ | 2026-03-02 | 3/30/2026 12:00:00 AM | 28 | 21 | 23.7 | 113 | PLACA | B-19322 VIALE 26_PLACA_21.0_28 | 24.4 | 23.767 | 3 | 112.857
B-19322 VIALE 26 | 177.8 | 3000 PSI | PLACA T1 P6 EJES 4-6 ENTRE AyJ | 2026-03-02 | 3/30/2026 12:00:00 AM | 28 | 21 | 25.1 | 120 | PLACA | B-19322 VIALE 26_PLACA_21.0_28 | 24.4 | 23.767 | 3 | 119.524
B-19322 VIALE 26 | 177.8 | 3000 PSI | PLACA T1 P6 EJES 4-6 ENTRE AyJ | 2026-03-02 | 3/30/2026 12:00:00 AM | 28 | 21 | 24.4 | 116 | PLACA | B-19322 VIALE 26_PLACA_21.0_28 | 24.4 | 23.767 | 3 | 116.19
B-19322 VIALE 26 | 203.2 | 3000 PSI | MUROS T1 P6 EJES 12-15 ENTRE JyG M=31,32,30,3,23,14,8 | 2026-03-02 | 3/30/2026 12:00:00 AM | 28 | 21 | 25.2 | 120 | MURO | B-19322 VIALE 26_MURO_21.0_28 | 25.3 | 23.533 | 3 | 120
B-19322 VIALE 26 | 203.2 | 3000 PSI | MUROS T1 P6 EJES 12-15 ENTRE JyG M=31,32,30,3,23,14,8 | 2026-03-02 | 3/30/2026 12:00:00 AM | 28 | 21 | 25.6 | 122 | MURO | B-19322 VIALE 26_MURO_21.0_28 | 25.3 | 23.533 | 3 | 121.905
B-19322 VIALE 26 | 203.2 | 3000 PSI | MUROS T1 P6 EJES 12-15 ENTRE JyG M=31,32,30,3,23,14,8 | 2026-03-02 | 3/30/2026 12:00:00 AM | 28 | 21 | 25.1 | 119 | MURO | B-19322 VIALE 26_MURO_21.0_28 | 25.3 | 23.533 | 3 | 119.524
B-19322 VIALE 26 | 165.1 | 3000 PSI | PLACA T2 PISO 10 EJE 7 AL 9 ENTRE A-J | 2026-03-02 | 3/30/2026 12:00:00 AM | 28 | 21 | 26.3 | 125 | PLACA | B-19322 VIALE 26_PLACA_21.0_28 | 24.867 | 24.856 | 3 | 125.238
B-19322 VIALE 26 | 165.1 | 3000 PSI | PLACA T2 PISO 10 EJE 7 AL 9 ENTRE A-J | 2026-03-02 | 3/30/2026 12:00:00 AM | 28 | 21 | 23.8 | 114 | PLACA | B-19322 VIALE 26_PLACA_21.0_28 | 24.867 | 24.856 | 3 | 113.333
B-19322 VIALE 26 | 165.1 | 3000 PSI | PLACA T2 PISO 10 EJE 7 AL 9 ENTRE A-J | 2026-03-02 | 3/30/2026 12:00:00 AM | 28 | 21 | 24.5 | 116 | PLACA | B-19322 VIALE 26_PLACA_21.0_28 | 24.867 | 24.856 | 3 | 116.667
B-19322 VIALE 26 | 228.6 | 3000 PSI | MUROS T2 P9 EJE 1AL3 ENTRE JyF SIN MUROS EJE 3 M=19 AL 26 | 2026-03-02 | 3/30/2026 12:00:00 AM | 28 | 21 | 23.5 | 112 | MURO | B-19322 VIALE 26_MURO_21.0_28 | 22.733 | 24.3 | 3 | 111.905
B-19322 VIALE 26 | 228.6 | 3000 PSI | MUROS T2 P9 EJE 1AL3 ENTRE JyF SIN MUROS EJE 3 M=19 AL 26 | 2026-03-02 | 3/30/2026 12:00:00 AM | 28 | 21 | 22.3 | 106 | MURO | B-19322 VIALE 26_MURO_21.0_28 | 22.733 | 24.3 | 3 | 106.19
B-19322 VIALE 26 | 228.6 | 3000 PSI | MUROS T2 P9 EJE 1AL3 ENTRE JyF SIN MUROS EJE 3 M=19 AL 26 | 2026-03-02 | 3/30/2026 12:00:00 AM | 28 | 21 | 22.4 | 107 | MURO | B-19322 VIALE 26_MURO_21.0_28 | 22.733 | 24.3 | 3 | 106.667
B-19322 VIALE 26 | 177.8 | 3000 PSI | PLACA T1 PISO 6 EJES 1 al4 ENTRE AyJ | 2026-03-03 | 3/31/2026 12:00:00 AM | 28 | 21 | 20.8 | 99 | PLACA | B-19322 VIALE 26_PLACA_21.0_28 | 20.3 | 22.633 | 3 | 99.048
B-19322 VIALE 26 | 177.8 | 3000 PSI | PLACA T1 PISO 6 EJES 1 al4 ENTRE AyJ | 2026-03-03 | 3/31/2026 12:00:00 AM | 28 | 21 | 20 | 95 | PLACA | B-19322 VIALE 26_PLACA_21.0_28 | 20.3 | 22.633 | 3 | 95.238
B-19322 VIALE 26 | 177.8 | 3000 PSI | PLACA T1 PISO 6 EJES 1 al4 ENTRE AyJ | 2026-03-03 | 3/31/2026 12:00:00 AM | 28 | 21 | 20.1 | 96 | PLACA | B-19322 VIALE 26_PLACA_21.0_28 | 20.3 | 22.633 | 3 | 95.714
B-19322 VIALE 26 | 184.15 | 3000 PSI | PLACA T2 PISO 10 EJES 07 AL 09 ENTRE AyJ | 2026-03-03 | 3/31/2026 12:00:00 AM | 28 | 21 | 20.7 | 99 | PLACA | B-19322 VIALE 26_PLACA_21.0_28 | 20.233 | 21.089 | 3 | 98.571
B-19322 VIALE 26 | 184.15 | 3000 PSI | PLACA T2 PISO 10 EJES 07 AL 09 ENTRE AyJ | 2026-03-03 | 3/31/2026 12:00:00 AM | 28 | 21 | 20.4 | 97 | PLACA | B-19322 VIALE 26_PLACA_21.0_28 | 20.233 | 21.089 | 3 | 97.143
B-19322 VIALE 26 | 184.15 | 3000 PSI | PLACA T2 PISO 10 EJES 07 AL 09 ENTRE AyJ | 2026-03-03 | 3/31/2026 12:00:00 AM | 28 | 21 | 19.6 | 93 | PLACA | B-19322 VIALE 26_PLACA_21.0_28 | 20.233 | 21.089 | 3 | 93.333
B-19322 VIALE 26 | 209.55 | 3000 PSI | MUROS T2 P10 EJE 12 AL 15 J-F-M=29,9,32,17,18,28 EJE 3 J-F M=9a-29a-32 | 2026-03-03 | 3/31/2026 12:00:00 AM | 28 | 21 | 24.5 | 116 | MURO | B-19322 VIALE 26_MURO_21.0_28 | 23.7 | 21.411 | 3 | 116.667
B-19322 VIALE 26 | 209.55 | 3000 PSI | MUROS T2 P10 EJE 12 AL 15 J-F-M=29,9,32,17,18,28 EJE 3 J-F M=9a-29a-32 | 2026-03-03 | 3/31/2026 12:00:00 AM | 28 | 21 | 23.8 | 113 | MURO | B-19322 VIALE 26_MURO_21.0_28 | 23.7 | 21.411 | 3 | 113.333
B-19322 VIALE 26 | 209.55 | 3000 PSI | MUROS T2 P10 EJE 12 AL 15 J-F-M=29,9,32,17,18,28 EJE 3 J-F M=9a-29a-32 | 2026-03-03 | 3/31/2026 12:00:00 AM | 28 | 21 | 22.8 | 108 | MURO | B-19322 VIALE 26_MURO_21.0_28 | 23.7 | 21.411 | 3 | 108.571
B-19322 VIALE 26 | 203.2 | 3000 PSI | MUROS T1 P7 EJES 4 y 5 ENTRE J Y G M=2,9,13,22,23,24 | 2026-03-16 | 4/13/2026 12:00:00 AM | 28 | 21 | 27.6 | 131 | MURO | B-19322 VIALE 26_MURO_21.0_28 | 28 | 23.978 | 3 | 131.429
B-19322 VIALE 26 | 203.2 | 3000 PSI | MUROS T1 P7 EJES 4 y 5 ENTRE J Y G M=2,9,13,22,23,24 | 2026-03-16 | 4/13/2026 12:00:00 AM | 28 | 21 | 29.3 | 140 | MURO | B-19322 VIALE 26_MURO_21.0_28 | 28 | 23.978 | 3 | 139.524
B-19322 VIALE 26 | 203.2 | 3000 PSI | MUROS T1 P7 EJES 4 y 5 ENTRE J Y G M=2,9,13,22,23,24 | 2026-03-16 | 4/13/2026 12:00:00 AM | 28 | 21 | 27.1 | 129 | MURO | B-19322 VIALE 26_MURO_21.0_28 | 28 | 23.978 | 3 | 129.048
B-19322 VIALE 26 | 203.2 | 3000 PSI | MUROS T2 P11 EJES 1 AL 3 ENTRE A Y J M=19,20,21,22,23,24,25 | 2026-03-18 | 4/15/2026 12:00:00 AM | 28 | 21 | 25.8 | 123 | MURO | B-19322 VIALE 26_MURO_21.0_28 | 28.167 | 26.622 | 3 | 122.857
B-19322 VIALE 26 | 203.2 | 3000 PSI | MUROS T2 P11 EJES 1 AL 3 ENTRE A Y J M=19,20,21,22,23,24,25 | 2026-03-18 | 4/15/2026 12:00:00 AM | 28 | 21 | 29.3 | 140 | MURO | B-19322 VIALE 26_MURO_21.0_28 | 28.167 | 26.622 | 3 | 139.524
B-19322 VIALE 26 | 203.2 | 3000 PSI | MUROS T2 P11 EJES 1 AL 3 ENTRE A Y J M=19,20,21,22,23,24,25 | 2026-03-18 | 4/15/2026 12:00:00 AM | 28 | 21 | 29.4 | 140 | MURO | B-19322 VIALE 26_MURO_21.0_28 | 28.167 | 26.622 | 3 | 140
B-19322 VIALE 26 | 228.6 | 3000 PSI | MUROS T2 P12 EJE 12 AL 15 ENTRE J Y F M=29,9,32 | 2026-03-19 | 4/16/2026 12:00:00 AM | 28 | 21 | 32.8 | 156 | MURO | B-19322 VIALE 26_MURO_21.0_28 | 31.4 | 29.189 | 3 | 156.19
B-19322 VIALE 26 | 228.6 | 3000 PSI | MUROS T2 P12 EJE 12 AL 15 ENTRE J Y F M=29,9,32 | 2026-03-19 | 4/16/2026 12:00:00 AM | 28 | 21 | 30.7 | 146 | MURO | B-19322 VIALE 26_MURO_21.0_28 | 31.4 | 29.189 | 3 | 146.19
B-19322 VIALE 26 | 228.6 | 3000 PSI | MUROS T2 P12 EJE 12 AL 15 ENTRE J Y F M=29,9,32 | 2026-03-19 | 4/16/2026 12:00:00 AM | 28 | 21 | 30.7 | 146 | MURO | B-19322 VIALE 26_MURO_21.0_28 | 31.4 | 29.189 | 3 | 146.19
B-19322 VIALE 26 | 228.6 | 3000 PSI | MUROS T1 P8 EJES 12 AL 15 ENTRE A Y F M=2,4,24,29,33,23,25 | 2026-03-18 | 4/15/2026 12:00:00 AM | 28 | 21 | 25.1 | 120 | MURO | B-19322 VIALE 26_MURO_21.0_28 | 24.233 | 27.933 | 3 | 119.524
B-19322 VIALE 26 | 228.6 | 3000 PSI | MUROS T1 P8 EJES 12 AL 15 ENTRE A Y F M=2,4,24,29,33,23,25 | 2026-03-18 | 4/15/2026 12:00:00 AM | 28 | 21 | 22.8 | 109 | MURO | B-19322 VIALE 26_MURO_21.0_28 | 24.233 | 27.933 | 3 | 108.571
B-19322 VIALE 26 | 228.6 | 3000 PSI | MUROS T1 P8 EJES 12 AL 15 ENTRE A Y F M=2,4,24,29,33,23,25 | 2026-03-18 | 4/15/2026 12:00:00 AM | 28 | 21 | 24.8 | 118 | MURO | B-19322 VIALE 26_MURO_21.0_28 | 24.233 | 27.933 | 3 | 118.095
B-19322 VIALE 26 | 158.75 | 3000 PSI | PLACA T2 PISO 12 EJES 8 AL 10 ENTRE A Y J | 2026-03-18 | 4/15/2026 12:00:00 AM | 28 | 21 | 27.9 | 133 | PLACA | B-19322 VIALE 26_PLACA_21.0_28 | 28.1 | 27.911 | 3 | 132.857
B-19322 VIALE 26 | 158.75 | 3000 PSI | PLACA T2 PISO 12 EJES 8 AL 10 ENTRE A Y J | 2026-03-18 | 4/15/2026 12:00:00 AM | 28 | 21 | 26.9 | 128 | PLACA | B-19322 VIALE 26_PLACA_21.0_28 | 28.1 | 27.911 | 3 | 128.095
B-19322 VIALE 26 | 158.75 | 3000 PSI | PLACA T2 PISO 12 EJES 8 AL 10 ENTRE A Y J | 2026-03-18 | 4/15/2026 12:00:00 AM | 28 | 21 | 29.5 | 140 | PLACA | B-19322 VIALE 26_PLACA_21.0_28 | 28.1 | 27.911 | 3 | 140.476
B-19322 VIALE 26 | 152.4 | 3000 PSI | PLACA T2 PISO 12 EJES 6 AL 8 ENTRE A Y J | 2026-03-19 | 4/16/2026 12:00:00 AM | 28 | 21 | 28 | 134 | PLACA | B-19322 VIALE 26_PLACA_21.0_28 | 27.867 | 26.733 | 3 | 133.333
B-19322 VIALE 26 | 152.4 | 3000 PSI | PLACA T2 PISO 12 EJES 6 AL 8 ENTRE A Y J | 2026-03-19 | 4/16/2026 12:00:00 AM | 28 | 21 | 29.8 | 142 | PLACA | B-19322 VIALE 26_PLACA_21.0_28 | 27.867 | 26.733 | 3 | 141.905
B-19322 VIALE 26 | 152.4 | 3000 PSI | PLACA T2 PISO 12 EJES 6 AL 8 ENTRE A Y J | 2026-03-19 | 4/16/2026 12:00:00 AM | 28 | 21 | 25.8 | 123 | PLACA | B-19322 VIALE 26_PLACA_21.0_28 | 27.867 | 26.733 | 3 | 122.857
B-19322 VIALE 26 | 184.15 | 3000 PSI | PLACA T2 PISO 12 EJES 1 AL 4 ENTRE A Y J | 2026-03-24 | 4/21/2026 12:00:00 AM | 28 | 21 | 27.3 | 130 | PLACA | B-19322 VIALE 26_PLACA_21.0_28 | 25.8 | 26.915 | 3 | 130
B-19322 VIALE 26 | 203.2 | 3000 PSI | MUROS T1 P7 EJE 1 Y 3 ENTRE J Y G M=23,1,18,11,15,12 | 2026-03-17 | 4/14/2026 12:00:00 AM | 28 | 21 | 23.2 | 110 | MURO | B-19322 VIALE 26_MURO_21.0_28 | 24.267 | 26.915 | 3 | 110.476
B-19322 VIALE 26 | 203.2 | 3000 PSI | MUROS T1 P7 EJE 1 Y 3 ENTRE J Y G M=23,1,18,11,15,12 | 2026-03-17 | 4/14/2026 12:00:00 AM | 28 | 21 | 25.4 | 121 | MURO | B-19322 VIALE 26_MURO_21.0_28 | 24.267 | 26.915 | 3 | 120.952
B-19322 VIALE 26 | 203.2 | 3000 PSI | MUROS T1 P7 EJE 1 Y 3 ENTRE J Y G M=23,1,18,11,15,12 | 2026-03-17 | 4/14/2026 12:00:00 AM | 28 | 21 | 24.2 | 115 | MURO | B-19322 VIALE 26_MURO_21.0_28 | 24.267 | 25.808 | 3 | 115.238
B-19322 VIALE 26 | 177.8 | 3000 PSI | PLACA T2 PISO 12 EJES 4 AL 6 ENTRE A Y J | 2026-03-20 | 4/17/2026 12:00:00 AM | 28 | 21 | 25.5 | 122 | PLACA | B-19322 VIALE 26_PLACA_21.0_28 | 25.033 | 25.808 | 3 | 121.429
B-19322 VIALE 26 | 177.8 | 3000 PSI | PLACA T2 PISO 12 EJES 4 AL 6 ENTRE A Y J | 2026-03-20 | 4/17/2026 12:00:00 AM | 28 | 21 | 25.8 | 123 | PLACA | B-19322 VIALE 26_PLACA_21.0_28 | 25.033 | 25.808 | 3 | 122.857
B-19322 VIALE 26 | 177.8 | 3000 PSI | PLACA T2 PISO 12 EJES 4 AL 6 ENTRE A Y J | 2026-03-20 | 4/17/2026 12:00:00 AM | 28 | 21 | 23.8 | 113 | PLACA | B-19322 VIALE 26_PLACA_21.0_28 | 25.033 | 24.7 | 3 | 113.333
B-19322 VIALE 26 | 228.6 | 3000 PSI | MUROS T2 P12 EJE 5 J AL F EJE 4 J LA F EJE 3 DEL J AL AM=32,9A,29A | 2026-03-24 | 4/21/2026 12:00:00 AM | 28 | 21 | 23.6 | 112 | MURO | B-19322 VIALE 26_MURO_21.0_28 | 24.3 | 24.7 | 3 | 112.381
B-19322 VIALE 26 | 228.6 | 3000 PSI | MUROS T2 P12 EJE 5 J AL F EJE 4 J LA F EJE 3 DEL J AL AM=32,9A,29A | 2026-03-24 | 4/21/2026 12:00:00 AM | 28 | 21 | 25.3 | 120 | MURO | B-19322 VIALE 26_MURO_21.0_28 | 24.3 | 24.7 | 3 | 120.476
B-19322 VIALE 26 | 228.6 | 3000 PSI | MUROS T2 P12 EJE 5 J AL F EJE 4 J LA F EJE 3 DEL J AL AM=32,9A,29A | 2026-03-24 | 4/21/2026 12:00:00 AM | 28 | 21 | 24 | 114 | MURO | B-19322 VIALE 26_MURO_21.0_28 | 24.3 | 24.874 | 3 | 114.286
B-19322 VIALE 26 | 184.15 | 3000 PSI | PLACA T2 PISO 12 EJES 1 AL 4 ENTRE A Y J | 2026-03-24 | 4/21/2026 12:00:00 AM | 28 | 21 | 26.3 | 125 | PLACA | B-19322 VIALE 26_PLACA_21.0_28 | 25.8 | 24.874 | 3 | 125.238
B-19322 VIALE 26 | 184.15 | 3000 PSI | PLACA T2 PISO 12 EJES 1 AL 4 ENTRE A Y J | 2026-03-24 | 4/21/2026 12:00:00 AM | 28 | 21 | 23.8 | 114 | PLACA | B-19322 VIALE 26_PLACA_21.0_28 | 25.8 | 24.874 | 3 | 113.333
B-19322 VIALE 26 | 228.6 | 3000 PSI | MUROS T1 P8 EJES 7,8,9 ETRE I Y G M=2,22,23,24 | 2026-03-24 | 4/21/2026 12:00:00 AM | 28 | 21 | 25 | 119 | MURO | B-19322 VIALE 26_MURO_21.0_28 | 24.4 | 24.748 | 3 | 119.048
B-19322 VIALE 26 | 228.6 | 3000 PSI | MUROS T1 P8 EJES 7,8,9 ETRE I Y G M=2,22,23,24 | 2026-03-24 | 4/21/2026 12:00:00 AM | 28 | 21 | 23.7 | 113 | MURO | B-19322 VIALE 26_MURO_21.0_28 | 24.4 | 24.748 | 3 | 112.857
B-19322 VIALE 26 | 228.6 | 3000 PSI | MUROS T1 P8 EJES 7,8,9 ETRE I Y G M=2,22,23,24 | 2026-03-24 | 4/21/2026 12:00:00 AM | 28 | 21 | 24.5 | 116 | MURO | B-19322 VIALE 26_MURO_21.0_28 | 24.4 | 24.748 | 3 | 116.667
B-19322 VIALE 26 | 203.2 | 3000 PSI | MUROS T1 P8 EJES 10 Y 11 ENTRE J Y G M=2,25,23,9,228,9 | 2026-03-20 | 4/17/2026 12:00:00 AM | 28 | 21 | 31.6 | 150 | MURO | B-19322 VIALE 26_MURO_21.0_28 | 30.833 | 26.844 | 6 | 150.476
B-19322 VIALE 26 | 203.2 | 3000 PSI | MUROS T1 P8 EJES 10 Y 11 ENTRE J Y G M=2,25,23,9,228,9 | 2026-03-20 | 4/17/2026 12:00:00 AM | 28 | 21 | 30.8 | 147 | MURO | B-19322 VIALE 26_MURO_21.0_28 | 30.833 | 26.844 | 6 | 146.667
B-19322 VIALE 26 | 203.2 | 3000 PSI | MUROS T1 P8 EJES 10 Y 11 ENTRE J Y G M=2,25,23,9,228,9 | 2026-03-20 | 4/17/2026 12:00:00 AM | 28 | 21 | 30 | 143 | MURO | B-19322 VIALE 26_MURO_21.0_28 | 30.833 | 26.844 | 6 | 142.857
B-19322 VIALE 26 | 203.2 | 3000 PSI | MUROS T2 P12 EJES 7 J-F M=323,9,29, EJE 6 A Y J M=14,3,2 EJE 4 Y 5 A Y D M=32,9,29 | 2026-03-25 | 4/22/2026 12:00:00 AM | 28 | 21 | 26.5 | 126 | MURO | B-19322 VIALE 26_MURO_21.0_28 | 26.9 | 27.378 | 3 | 126.19
B-19322 VIALE 26 | 203.2 | 3000 PSI | MUROS T2 P12 EJES 7 J-F M=323,9,29, EJE 6 A Y J M=14,3,2 EJE 4 Y 5 A Y D M=32,9,29 | 2026-03-25 | 4/22/2026 12:00:00 AM | 28 | 21 | 27.5 | 131 | MURO | B-19322 VIALE 26_MURO_21.0_28 | 26.9 | 27.378 | 3 | 130.952
B-19322 VIALE 26 | 203.2 | 3000 PSI | MUROS T2 P12 EJES 7 J-F M=323,9,29, EJE 6 A Y J M=14,3,2 EJE 4 Y 5 A Y D M=32,9,29 | 2026-03-25 | 4/22/2026 12:00:00 AM | 28 | 21 | 26.7 | 127 | MURO | B-19322 VIALE 26_MURO_21.0_28 | 26.9 | 27.378 | 3 | 127.143
B-19322 VIALE 26 | 152.4 | 3000 PSI | PLACA T2 PISO 13 EJES 12 AL 15 ENTRE A Y J | 2026-03-25 | 4/22/2026 12:00:00 AM | 28 | 21 | 26.1 | 124 | PLACA | B-19322 VIALE 26_PLACA_21.0_28 | 27.467 | 28.4 | 3 | 124.286
B-19322 VIALE 26 | 152.4 | 3000 PSI | PLACA T2 PISO 13 EJES 12 AL 15 ENTRE A Y J | 2026-03-25 | 4/22/2026 12:00:00 AM | 28 | 21 | 28.9 | 138 | PLACA | B-19322 VIALE 26_PLACA_21.0_28 | 27.467 | 28.4 | 3 | 137.619
B-19322 VIALE 26 | 152.4 | 3000 PSI | PLACA T2 PISO 13 EJES 12 AL 15 ENTRE A Y J | 2026-03-25 | 4/22/2026 12:00:00 AM | 28 | 21 | 27.4 | 130 | PLACA | B-19322 VIALE 26_PLACA_21.0_28 | 27.467 | 28.4 | 3 | 130.476
B-19322 VIALE 26 | 139.7 | 3000 PSI | PLACA T2 PISO 13 EJES 10 AL 12 ENTRE A Y J | 2026-03-26 | 4/23/2026 12:00:00 AM | 28 | 21 | 27.7 | 132 | PLACA | B-19322 VIALE 26_PLACA_21.0_28 | 27.667 | 27.345 | 3 | 131.905
B-19322 VIALE 26 | 139.7 | 3000 PSI | PLACA T2 PISO 13 EJES 10 AL 12 ENTRE A Y J | 2026-03-26 | 4/23/2026 12:00:00 AM | 28 | 21 | 27.5 | 131 | PLACA | B-19322 VIALE 26_PLACA_21.0_28 | 27.667 | 27.345 | 3 | 130.952
B-19322 VIALE 26 | 139.7 | 3000 PSI | PLACA T2 PISO 13 EJES 10 AL 12 ENTRE A Y J | 2026-03-26 | 4/23/2026 12:00:00 AM | 28 | 21 | 27.8 | 132 | PLACA | B-19322 VIALE 26_PLACA_21.0_28 | 27.667 | 27.345 | 3 | 132.381
B-19322 VIALE 26 | 228.6 | 3000 PSI | MURO T1 P8 EJES 4Y5 ENTRE AF M= 2,13,9,22,23,24 | 2026-03-25 | 4/22/2026 12:00:00 AM | 28 | 21 | 33.1 | 158 | MURO | B-19322 VIALE 26_MURO_21.0_28 | 32.067 | 29.067 | 3 | 157.619
B-19322 VIALE 26 | 228.6 | 3000 PSI | MURO T1 P8 EJES 4Y5 ENTRE AF M= 2,13,9,22,23,24 | 2026-03-25 | 4/22/2026 12:00:00 AM | 28 | 21 | 32 | 152 | MURO | B-19322 VIALE 26_MURO_21.0_28 | 32.067 | 29.067 | 3 | 152.381
B-19322 VIALE 26 | 228.6 | 3000 PSI | MURO T1 P8 EJES 4Y5 ENTRE AF M= 2,13,9,22,23,24 | 2026-03-25 | 4/22/2026 12:00:00 AM | 28 | 21 | 31.1 | 148 | MURO | B-19322 VIALE 26_MURO_21.0_28 | 32.067 | 29.067 | 3 | 148.095
B-19322 VIALE 26 | 228.6 | 3000 PSI | MUROS T2 P12 EJE 12 AL 15 ENTRE A Y E M=35,36,37,38,39,41 | 2026-03-20 | 4/17/2026 12:00:00 AM | 28 | 21 | 22.5 | 107 | MURO | B-19322 VIALE 26_MURO_21.0_28 | 22.533 | 27.422 | 3 | 107.143
B-19322 VIALE 26 | 228.6 | 3000 PSI | MUROS T2 P12 EJE 12 AL 15 ENTRE A Y E M=35,36,37,38,39,41 | 2026-03-20 | 4/17/2026 12:00:00 AM | 28 | 21 | 21.4 | 102 | MURO | B-19322 VIALE 26_MURO_21.0_28 | 22.533 | 27.422 | 3 | 101.905
B-19322 VIALE 26 | 228.6 | 3000 PSI | MUROS T2 P12 EJE 12 AL 15 ENTRE A Y E M=35,36,37,38,39,41 | 2026-03-20 | 4/17/2026 12:00:00 AM | 28 | 21 | 23.7 | 113 | MURO | B-19322 VIALE 26_MURO_21.0_28 | 22.533 | 27.422 | 3 | 112.857
B-19322 VIALE 26 | 203.2 | 3000 PSI | MUROS T2 P12 EJE 10 Y 11 ENTRE A Y J M=32,9,29 | 2026-03-21 | 4/18/2026 12:00:00 AM | 28 | 21 | 26.5 | 126 | MURO | B-19322 VIALE 26_MURO_21.0_28 | 27.433 | 27.344 | 3 | 126.19
B-19322 VIALE 26 | 203.2 | 3000 PSI | MUROS T2 P12 EJE 10 Y 11 ENTRE A Y J M=32,9,29 | 2026-03-21 | 4/18/2026 12:00:00 AM | 28 | 21 | 27.2 | 130 | MURO | B-19322 VIALE 26_MURO_21.0_28 | 27.433 | 27.344 | 3 | 129.524
B-19322 VIALE 26 | 203.2 | 3000 PSI | MUROS T2 P12 EJE 10 Y 11 ENTRE A Y J M=32,9,29 | 2026-03-21 | 4/18/2026 12:00:00 AM | 28 | 21 | 28.6 | 136 | MURO | B-19322 VIALE 26_MURO_21.0_28 | 27.433 | 27.344 | 3 | 136.19
B-19322 VIALE 26 | 203.2 | 3000 PSI | MUROS T2 P12 EJE 7 A Y D M=9,29,32 EJE 8 A Y D M=2,31,14 | 2026-03-21 | 4/18/2026 12:00:00 AM | 28 | 21 | 26.5 | 126 | MURO | B-19322 VIALE 26_MURO_21.0_28 | 28.3 | 26.089 | 3 | 126.19
B-19322 VIALE 26 | 203.2 | 3000 PSI | MUROS T2 P12 EJE 7 A Y D M=9,29,32 EJE 8 A Y D M=2,31,14 | 2026-03-21 | 4/18/2026 12:00:00 AM | 28 | 21 | 29.7 | 141 | MURO | B-19322 VIALE 26_MURO_21.0_28 | 28.3 | 26.089 | 3 | 141.429
B-19322 VIALE 26 | 203.2 | 3000 PSI | MUROS T2 P12 EJE 7 A Y D M=9,29,32 EJE 8 A Y D M=2,31,14 | 2026-03-21 | 4/18/2026 12:00:00 AM | 28 | 21 | 28.7 | 137 | MURO | B-19322 VIALE 26_MURO_21.0_28 | 28.3 | 26.089 | 3 | 136.667
B-19322 VIALE 26 | 203.2 | 3000 PSI | MUROS T1 P8 EJE 3 Y 4 ENTRE J Y G 28,13,23,24 | 2026-03-26 | 4/23/2026 12:00:00 AM | 28 | 21 | 31.3 | 149 | MURO | B-19322 VIALE 26_MURO_21.0_28 | 28.4 | 28.044 | 3 | 149.048
B-19322 VIALE 26 | 203.2 | 3000 PSI | MUROS T1 P8 EJE 3 Y 4 ENTRE J Y G 28,13,23,24 | 2026-03-26 | 4/23/2026 12:00:00 AM | 28 | 21 | 25.5 | 122 | MURO | B-19322 VIALE 26_MURO_21.0_28 | 28.4 | 28.044 | 3 | 121.429
B-19322 VIALE 26 | 203.2 | 3000 PSI | MUROS T1 P8 EJE 3 Y 4 ENTRE J Y G 28,13,23,24 | 2026-03-26 | 4/23/2026 12:00:00 AM | 28 | 21 | 28.4 | 135 | MURO | B-19322 VIALE 26_MURO_21.0_28 | 28.4 | 28.044 | 3 | 135.238
B-19322 VIALE 26 | 215.9 | 3000 PSI | MUROS T2 PISO 12 EJES 2 AL 1 ENTRE A Y J M=1,5,20,19,22,23,24 | 2026-03-27 | 4/24/2026 12:00:00 AM | 28 | 21 | 24.1 | 115 | MURO | B-19322 VIALE 26_MURO_21.0_28 | 25.1 | 27.267 | 3 | 114.762
B-19322 VIALE 26 | 215.9 | 3000 PSI | MUROS T2 PISO 12 EJES 2 AL 1 ENTRE A Y J M=1,5,20,19,22,23,24 | 2026-03-27 | 4/24/2026 12:00:00 AM | 28 | 21 | 24.5 | 116 | MURO | B-19322 VIALE 26_MURO_21.0_28 | 25.1 | 27.267 | 3 | 116.667
B-19322 VIALE 26 | 215.9 | 3000 PSI | MUROS T2 PISO 12 EJES 2 AL 1 ENTRE A Y J M=1,5,20,19,22,23,24 | 2026-03-27 | 4/24/2026 12:00:00 AM | 28 | 21 | 26.7 | 127 | MURO | B-19322 VIALE 26_MURO_21.0_28 | 25.1 | 27.267 | 3 | 127.143
B-19322 VIALE 26 | 228.6 | 3000 PSI | MUROS T1 P8 EJES 14-10 ENTRE A Y F M=2A,25,1,2,3,22,9,13 | 2026-03-19 | 4/16/2026 12:00:00 AM | 28 | 21 | 34.2 | 163 | MURO | B-19322 VIALE 26_MURO_21.0_28 | 31.167 | 28.222 | 3 | 162.857
B-19322 VIALE 26 | 228.6 | 3000 PSI | MUROS T1 P8 EJES 14-10 ENTRE A Y F M=2A,25,1,2,3,22,9,13 | 2026-03-19 | 4/16/2026 12:00:00 AM | 28 | 21 | 29.7 | 141 | MURO | B-19322 VIALE 26_MURO_21.0_28 | 31.167 | 28.222 | 3 | 141.429
B-19322 VIALE 26 | 228.6 | 3000 PSI | MUROS T1 P8 EJES 14-10 ENTRE A Y F M=2A,25,1,2,3,22,9,13 | 2026-03-19 | 4/16/2026 12:00:00 AM | 28 | 21 | 29.6 | 141 | MURO | B-19322 VIALE 26_MURO_21.0_28 | 31.167 | 28.222 | 3 | 140.952
B-19322 VIALE 26 | 177.8 | 3000 PSI | PLACA T2 PISO 13 EJE 7 AL 10 ENTRE AYJ | 2026-03-28 | 4/25/2026 12:00:00 AM | 28 | 21 | 30 | 143 | PLACA | B-19322 VIALE 26_PLACA_21.0_28 | 32.6 | 29.622 | 6 | 142.857
B-19322 VIALE 26 | 177.8 | 3000 PSI | PLACA T2 PISO 13 EJE 7 AL 10 ENTRE AYJ | 2026-03-28 | 4/25/2026 12:00:00 AM | 28 | 21 | 28.9 | 138 | PLACA | B-19322 VIALE 26_PLACA_21.0_28 | 32.6 | 29.622 | 6 | 137.619
B-19322 VIALE 26 | 177.8 | 3000 PSI | PLACA T2 PISO 13 EJE 7 AL 10 ENTRE AYJ | 2026-03-28 | 4/25/2026 12:00:00 AM | 28 | 21 | 29.4 | 140 | PLACA | B-19322 VIALE 26_PLACA_21.0_28 | 32.6 | 29.622 | 6 | 140
B-19322 VIALE 26 | 177.8 | 3000 PSI | PLACA T2 PISO 13 EJE 7 AL 10 ENTRE AYJ | 2026-03-28 | 4/25/2026 12:00:00 AM | 28 | 21 | 35.3 | 168 | PLACA | B-19322 VIALE 26_PLACA_21.0_28 | 32.6 | 32.122 | 6 | 168.095
B-19322 VIALE 26 | 177.8 | 3000 PSI | PLACA T2 PISO 13 EJE 7 AL 10 ENTRE AYJ | 2026-03-28 | 4/25/2026 12:00:00 AM | 28 | 21 | 35.3 | 168 | PLACA | B-19322 VIALE 26_PLACA_21.0_28 | 32.6 | 32.122 | 6 | 168.095
B-19322 VIALE 26 | 177.8 | 3000 PSI | PLACA T2 PISO 13 EJE 7 AL 10 ENTRE AYJ | 2026-03-28 | 4/25/2026 12:00:00 AM | 28 | 21 | 36.7 | 174 | PLACA | B-19322 VIALE 26_PLACA_21.0_28 | 32.6 | 32.122 | 6 | 174.762
B-19322 VIALE 26 | 152.4 | 3000 PSI | PLACA T2 PISO 13 EJES 3 AL 6 ENTRE A Y J | 2026-03-31 | 4/28/2026 12:00:00 AM | 28 | 21 | 27.6 | 131 | PLACA | B-19322 VIALE 26_PLACA_21.0_28 | 26.9 | 30.515 | 3 | 131.429
B-19322 VIALE 26 | 203.2 | 3000 PSI | MUROS P13 T2 EJE 12 AL 15 ENTRE A Y D M=3,4,35,36,37,38,39 | 2026-03-31 | 4/28/2026 12:00:00 AM | 28 | 21 | 26 | 124 | MURO | B-19322 VIALE 26_MURO_21.0_28 | 26.067 | 30.515 | 3 | 123.81
B-19322 VIALE 26 | 203.2 | 3000 PSI | MUROS P13 T2 EJE 12 AL 15 ENTRE A Y D M=3,4,35,36,37,38,39 | 2026-03-31 | 4/28/2026 12:00:00 AM | 28 | 21 | 24.8 | 118 | MURO | B-19322 VIALE 26_MURO_21.0_28 | 26.067 | 30.515 | 3 | 118.095
B-19322 VIALE 26 | 203.2 | 3000 PSI | MUROS P13 T2 EJE 12 AL 15 ENTRE A Y D M=3,4,35,36,37,38,39 | 2026-03-31 | 4/28/2026 12:00:00 AM | 28 | 21 | 27.4 | 130 | MURO | B-19322 VIALE 26_MURO_21.0_28 | 26.067 | 29.648 | 3 | 130.476
B-19322 VIALE 26 | 177.8 | 3000 PSI | PLACA T1 PISO 9 EJES 8 AL 10 ENTRE A Y D | 2026-03-27 | 4/24/2026 12:00:00 AM | 28 | 21 | 33.5 | 160 | PLACA | B-19322 VIALE 26_PLACA_21.0_28 | 31.967 | 29.648 | 3 | 159.524
B-19322 VIALE 26 | 177.8 | 3000 PSI | PLACA T1 PISO 9 EJES 8 AL 10 ENTRE A Y D | 2026-03-27 | 4/24/2026 12:00:00 AM | 28 | 21 | 29 | 138 | PLACA | B-19322 VIALE 26_PLACA_21.0_28 | 31.967 | 29.648 | 3 | 138.095
B-19322 VIALE 26 | 177.8 | 3000 PSI | PLACA T1 PISO 9 EJES 8 AL 10 ENTRE A Y D | 2026-03-27 | 4/24/2026 12:00:00 AM | 28 | 21 | 33.4 | 159 | PLACA | B-19322 VIALE 26_PLACA_21.0_28 | 31.967 | 27.43 | 3 | 159.048
B-19322 VIALE 26 | 177.8 | 3000 PSI | MUROS T2 PISO 13 EJE 11 AL 15 JYF #29,9,32 | 2026-03-30 | 4/27/2026 12:00:00 AM | 28 | 21 | 22 | 104 | MURO | B-19322 VIALE 26_MURO_21.0_28 | 22.933 | 27.43 | 3 | 104.762
B-19322 VIALE 26 | 177.8 | 3000 PSI | MUROS T2 PISO 13 EJE 11 AL 15 JYF #29,9,32 | 2026-03-30 | 4/27/2026 12:00:00 AM | 28 | 21 | 23.5 | 112 | MURO | B-19322 VIALE 26_MURO_21.0_28 | 22.933 | 27.43 | 3 | 111.905
B-19322 VIALE 26 | 177.8 | 3000 PSI | MUROS T2 PISO 13 EJE 11 AL 15 JYF #29,9,32 | 2026-03-30 | 4/27/2026 12:00:00 AM | 28 | 21 | 23.3 | 111 | MURO | B-19322 VIALE 26_MURO_21.0_28 | 22.933 | 28.093 | 3 | 110.952
B-19322 VIALE 26 | 177.8 | 3000 PSI | PLACA PISO 9 T1 EJES 10 AL 12 ENYRES A Y J | 2026-03-26 | 4/23/2026 12:00:00 AM | 28 | 21 | 30.4 | 145 | PLACA | B-19322 VIALE 26_PLACA_21.0_28 | 31.033 | 28.093 | 3 | 144.762
B-19322 VIALE 26 | 177.8 | 3000 PSI | PLACA PISO 9 T1 EJES 10 AL 12 ENYRES A Y J | 2026-03-26 | 4/23/2026 12:00:00 AM | 28 | 21 | 32 | 152 | PLACA | B-19322 VIALE 26_PLACA_21.0_28 | 31.033 | 28.093 | 3 | 152.381
B-19322 VIALE 26 | 177.8 | 3000 PSI | PLACA PISO 9 T1 EJES 10 AL 12 ENYRES A Y J | 2026-03-26 | 4/23/2026 12:00:00 AM | 28 | 21 | 30.7 | 146 | PLACA | B-19322 VIALE 26_PLACA_21.0_28 | 31.033 | 28.237 | 3 | 146.19
B-19322 VIALE 26 | 177.8 | 3000 PSI | PLACA T1 PISO 8 EJES 1 Y 4 ENTRE A Y J | 2026-03-20 | 4/17/2026 12:00:00 AM | 28 | 21 | 30.9 | 147 | PLACA | B-19322 VIALE 26_PLACA_21.0_28 | 30.133 | 28.237 | 3 | 147.143
B-19322 VIALE 26 | 177.8 | 3000 PSI | PLACA T1 PISO 8 EJES 1 Y 4 ENTRE A Y J | 2026-03-20 | 4/17/2026 12:00:00 AM | 28 | 21 | 30 | 143 | PLACA | B-19322 VIALE 26_PLACA_21.0_28 | 30.133 | 28.237 | 3 | 142.857
B-19322 VIALE 26 | 177.8 | 3000 PSI | PLACA T1 PISO 8 EJES 1 Y 4 ENTRE A Y J | 2026-03-20 | 4/17/2026 12:00:00 AM | 28 | 21 | 29.5 | 140 | PLACA | B-19322 VIALE 26_PLACA_21.0_28 | 30.133 | 28.915 | 3 | 140.476
B-19322 VIALE 26 | 152.4 | 3000 PSI | PLACA T2 PISO 13 EJES 3 AL 6 ENTRE A Y J | 2026-03-31 | 4/28/2026 12:00:00 AM | 28 | 21 | 27.2 | 129 | PLACA | B-19322 VIALE 26_PLACA_21.0_28 | 26.9 | 28.915 | 3 | 129.524
B-19322 VIALE 26 | 152.4 | 3000 PSI | PLACA T2 PISO 13 EJES 3 AL 6 ENTRE A Y J | 2026-03-31 | 4/28/2026 12:00:00 AM | 28 | 21 | 25.9 | 124 | PLACA | B-19322 VIALE 26_PLACA_21.0_28 | 26.9 | 28.915 | 3 | 123.333
B-19322 VIALE 26 | 127 | 3000 PSI | PLACA T1 PISO 8 EJES 10 AL 12 ENTRE A Y J | 2026-03-17 | 4/14/2026 12:00:00 AM | 28 | 21 | 27.8 | 132 | PLACA | B-19322 VIALE 26_PLACA_21.0_28 | 28.633 | 29.015 | 3 | 132.381
B-19322 VIALE 26 | 127 | 3000 PSI | PLACA T1 PISO 8 EJES 10 AL 12 ENTRE A Y J | 2026-03-17 | 4/14/2026 12:00:00 AM | 28 | 21 | 28.7 | 137 | PLACA | B-19322 VIALE 26_PLACA_21.0_28 | 28.633 | 29.015 | 3 | 136.667
B-19322 VIALE 26 | 127 | 3000 PSI | PLACA T1 PISO 8 EJES 10 AL 12 ENTRE A Y J | 2026-03-17 | 4/14/2026 12:00:00 AM | 28 | 21 | 29.4 | 140 | PLACA | B-19322 VIALE 26_PLACA_21.0_28 | 28.633 | 29.015 | 3 | 140
B-19322 VIALE 26 | 152.4 | 3000 PSI | PLACA T1 PISO 8 EJES 4 Y 6 ENTRE A Y J | 2026-03-19 | 4/16/2026 12:00:00 AM | 28 | 21 | 32.8 | 156 | PLACA | B-19322 VIALE 26_PLACA_21.0_28 | 30.767 | 29.126 | 3 | 156.19
B-19322 VIALE 26 | 152.4 | 3000 PSI | PLACA T1 PISO 8 EJES 4 Y 6 ENTRE A Y J | 2026-03-19 | 4/16/2026 12:00:00 AM | 28 | 21 | 31.3 | 149 | PLACA | B-19322 VIALE 26_PLACA_21.0_28 | 30.767 | 29.126 | 3 | 149.048
B-19322 VIALE 26 | 152.4 | 3000 PSI | PLACA T1 PISO 8 EJES 4 Y 6 ENTRE A Y J | 2026-03-19 | 4/16/2026 12:00:00 AM | 28 | 21 | 28.2 | 134 | PLACA | B-19322 VIALE 26_PLACA_21.0_28 | 30.767 | 29.126 | 3 | 134.286
B-19322 VIALE 26 | 177.8 | 3000 PSI | PLACA T1 PISO 8 EJES 6 Y 8 ENTRE A Y J | 2026-03-18 | 4/15/2026 12:00:00 AM | 28 | 21 | 32.9 | 156 | PLACA | B-19322 VIALE 26_PLACA_21.0_28 | 32.967 | 30.789 | 3 | 156.667
B-19322 VIALE 26 | 177.8 | 3000 PSI | PLACA T1 PISO 8 EJES 6 Y 8 ENTRE A Y J | 2026-03-18 | 4/15/2026 12:00:00 AM | 28 | 21 | 32.7 | 155 | PLACA | B-19322 VIALE 26_PLACA_21.0_28 | 32.967 | 30.789 | 3 | 155.714
B-19322 VIALE 26 | 177.8 | 3000 PSI | PLACA T1 PISO 8 EJES 6 Y 8 ENTRE A Y J | 2026-03-18 | 4/15/2026 12:00:00 AM | 28 | 21 | 33.3 | 159 | PLACA | B-19322 VIALE 26_PLACA_21.0_28 | 32.967 | 30.789 | 3 | 158.571
B-19322 VIALE 26 | 177.8 | 3000 PSI | PLACA T1 PISO 8 EJES 15 AL 12 ENTRE A Y J | 2026-03-25 | 4/22/2026 12:00:00 AM | 28 | 21 | 33.2 | 158 | PLACA | B-19322 VIALE 26_PLACA_21.0_28 | 33.533 | 32.422 | 3 | 158.095
B-19322 VIALE 26 | 177.8 | 3000 PSI | PLACA T1 PISO 8 EJES 15 AL 12 ENTRE A Y J | 2026-03-25 | 4/22/2026 12:00:00 AM | 28 | 21 | 32.5 | 154 | PLACA | B-19322 VIALE 26_PLACA_21.0_28 | 33.533 | 32.422 | 3 | 154.762
B-19322 VIALE 26 | 177.8 | 3000 PSI | PLACA T1 PISO 8 EJES 15 AL 12 ENTRE A Y J | 2026-03-25 | 4/22/2026 12:00:00 AM | 28 | 21 | 34.9 | 166 | PLACA | B-19322 VIALE 26_PLACA_21.0_28 | 33.533 | 32.422 | 3 | 166.19
B-19322 VIALE 26 | 165.1 | 3000 PSI | PLACA T1 PISO 8 EJES 8 AL 10 ENTRE A Y J | 2026-03-17 | 4/14/2026 12:00:00 AM | 28 | 21 | 31.7 | 151 | PLACA | B-19322 VIALE 26_PLACA_21.0_28 | 32.2 | 32.9 | 3 | 150.952
B-19322 VIALE 26 | 165.1 | 3000 PSI | PLACA T1 PISO 8 EJES 8 AL 10 ENTRE A Y J | 2026-03-17 | 4/14/2026 12:00:00 AM | 28 | 21 | 32.6 | 155 | PLACA | B-19322 VIALE 26_PLACA_21.0_28 | 32.2 | 32.9 | 3 | 155.238
B-19322 VIALE 26 | 165.1 | 3000 PSI | PLACA T1 PISO 8 EJES 8 AL 10 ENTRE A Y J | 2026-03-17 | 4/14/2026 12:00:00 AM | 28 | 21 | 32.3 | 154 | PLACA | B-19322 VIALE 26_PLACA_21.0_28 | 32.2 | 32.9 | 3 | 153.81
B-19322 VIALE 26 | 203.2 | 3000 PSI | MUROS T1 P8 EJES 10 Y 11 ENTRE J Y G M=2,25,23,9,228,9 | 2026-03-20 | 4/17/2026 12:00:00 AM | 28 | 21 | 31.7 | 151 | MURO | B-19322 VIALE 26_MURO_21.0_28 | 30.833 | 32.189 | 6 | 150.952
B-19322 VIALE 26 | 203.2 | 3000 PSI | MUROS T1 P8 EJES 10 Y 11 ENTRE J Y G M=2,25,23,9,228,9 | 2026-03-20 | 4/17/2026 12:00:00 AM | 28 | 21 | 29.7 | 142 | MURO | B-19322 VIALE 26_MURO_21.0_28 | 30.833 | 32.189 | 6 | 141.429
B-19322 VIALE 26 | 203.2 | 3000 PSI | MUROS T1 P8 EJES 10 Y 11 ENTRE J Y G M=2,25,23,9,228,9 | 2026-03-20 | 4/17/2026 12:00:00 AM | 28 | 21 | 31.2 | 149 | MURO | B-19322 VIALE 26_MURO_21.0_28 | 30.833 | 32.189 | 6 | 148.571
B-19322 VIALE 26 | 203.2 | 3000 PSI | MUROS T1 P9 EJES 15-11 ENTRE J Y G M=31,32,3,4,28,2,25 | 2026-04-06 | 5/4/2026 12:00:00 AM | 28 | 21 | 28.8 | 137 | MURO | B-19322 VIALE 26_MURO_21.0_28 | 26.7 | 29.911 | 3 | 137.143
B-19322 VIALE 26 | 203.2 | 3000 PSI | MUROS T1 P9 EJES 15-11 ENTRE J Y G M=31,32,3,4,28,2,25 | 2026-04-06 | 5/4/2026 12:00:00 AM | 28 | 21 | 24 | 114 | MURO | B-19322 VIALE 26_MURO_21.0_28 | 26.7 | 29.911 | 3 | 114.286
B-19322 VIALE 26 | 203.2 | 3000 PSI | MUROS T1 P9 EJES 15-11 ENTRE J Y G M=31,32,3,4,28,2,25 | 2026-04-06 | 5/4/2026 12:00:00 AM | 28 | 21 | 27.3 | 130 | MURO | B-19322 VIALE 26_MURO_21.0_28 | 26.7 | 29.911 | 3 | 130
B-19322 VIALE 26 | 228.6 | 3000 PSI | MUROS T2 P13 EJE 10 ENTRE A Y J EJE 8 Y 9 ENTRE J Y D M=2,31,14 | 2026-04-06 | 5/4/2026 12:00:00 AM | 28 | 21 | 30 | 143 | MURO | B-19322 VIALE 26_MURO_21.0_28 | 30.167 | 29.233 | 3 | 142.857
B-19322 VIALE 26 | 228.6 | 3000 PSI | MUROS T2 P13 EJE 10 ENTRE A Y J EJE 8 Y 9 ENTRE J Y D M=2,31,14 | 2026-04-06 | 5/4/2026 12:00:00 AM | 28 | 21 | 28.7 | 137 | MURO | B-19322 VIALE 26_MURO_21.0_28 | 30.167 | 29.233 | 3 | 136.667
B-19322 VIALE 26 | 228.6 | 3000 PSI | MUROS T2 P13 EJE 10 ENTRE A Y J EJE 8 Y 9 ENTRE J Y D M=2,31,14 | 2026-04-06 | 5/4/2026 12:00:00 AM | 28 | 21 | 31.8 | 151 | MURO | B-19322 VIALE 26_MURO_21.0_28 | 30.167 | 29.233 | 3 | 151.429
B-19322 VIALE 26 | 203.2 | 3000 PSI | MUROS T1 P9 EJES 14 Y 113 ENTRE A Y F M=1,23,25,9,2,22,13 | 2026-04-07 | 5/5/2026 12:00:00 AM | 28 | 21 | 24.6 | 117 | MURO | B-19322 VIALE 26_MURO_21.0_28 | 28.6 | 28.489 | 3 | 117.143
B-19322 VIALE 26 | 203.2 | 3000 PSI | MUROS T1 P9 EJES 14 Y 113 ENTRE A Y F M=1,23,25,9,2,22,13 | 2026-04-07 | 5/5/2026 12:00:00 AM | 28 | 21 | 30.9 | 147 | MURO | B-19322 VIALE 26_MURO_21.0_28 | 28.6 | 28.489 | 3 | 147.143
B-19322 VIALE 26 | 203.2 | 3000 PSI | MUROS T1 P9 EJES 14 Y 113 ENTRE A Y F M=1,23,25,9,2,22,13 | 2026-04-07 | 5/5/2026 12:00:00 AM | 28 | 21 | 30.3 | 144 | MURO | B-19322 VIALE 26_MURO_21.0_28 | 28.6 | 28.489 | 3 | 144.286
B-19322 VIALE 26 | 228.6 | 3000 PSI | MUROS T2 P13 EJE 6 ENTRE A Y J M=2,31,14 EJE 7,8 Y 9 - A Y D # 29,9,32 | 2026-04-07 | 5/5/2026 12:00:00 AM | 28 | 21 | 26.1 | 124 | MURO | B-19322 VIALE 26_MURO_21.0_28 | 26.733 | 28.5 | 3 | 124.286
B-19322 VIALE 26 | 228.6 | 3000 PSI | MUROS T2 P13 EJE 6 ENTRE A Y J M=2,31,14 EJE 7,8 Y 9 - A Y D # 29,9,32 | 2026-04-07 | 5/5/2026 12:00:00 AM | 28 | 21 | 27.8 | 132 | MURO | B-19322 VIALE 26_MURO_21.0_28 | 26.733 | 28.5 | 3 | 132.381
B-19322 VIALE 26 | 228.6 | 3000 PSI | MUROS T2 P13 EJE 6 ENTRE A Y J M=2,31,14 EJE 7,8 Y 9 - A Y D # 29,9,32 | 2026-04-07 | 5/5/2026 12:00:00 AM | 28 | 21 | 26.3 | 125 | MURO | B-19322 VIALE 26_MURO_21.0_28 | 26.733 | 28.5 | 3 | 125.238
B-19322 VIALE 26 | 177.8 | 3000 PSI | MUROS T2 P13 EJE 7 - J E M=9,29,32 EJE 4 J-E EJE 3,4,5 A-D M=2,31,14 | 2026-04-08 | 5/6/2026 12:00:00 AM | 28 | 21 | 26.8 | 128 | MURO | B-19322 VIALE 26_MURO_21.0_28 | 26.333 | 27.222 | 3 | 127.619
B-19322 VIALE 26 | 177.8 | 3000 PSI | MUROS T2 P13 EJE 7 - J E M=9,29,32 EJE 4 J-E EJE 3,4,5 A-D M=2,31,14 | 2026-04-08 | 5/6/2026 12:00:00 AM | 28 | 21 | 24.5 | 117 | MURO | B-19322 VIALE 26_MURO_21.0_28 | 26.333 | 27.222 | 3 | 116.667
B-19322 VIALE 26 | 177.8 | 3000 PSI | MUROS T2 P13 EJE 7 - J E M=9,29,32 EJE 4 J-E EJE 3,4,5 A-D M=2,31,14 | 2026-04-08 | 5/6/2026 12:00:00 AM | 28 | 21 | 27.7 | 132 | MURO | B-19322 VIALE 26_MURO_21.0_28 | 26.333 | 27.222 | 3 | 131.905
B-19322 VIALE 26 | 184.15 | 3000 PSI | MUROS T1 P9 EJES 9-10 ENTRE A Y J M=2,9,22,13,23,25 | 2026-04-08 | 5/6/2026 12:00:00 AM | 28 | 21 | 24 | 114 | MURO | B-19322 VIALE 26_MURO_21.0_28 | 26.433 | 26.5 | 3 | 114.286
B-19322 VIALE 26 | 184.15 | 3000 PSI | MUROS T1 P9 EJES 9-10 ENTRE A Y J M=2,9,22,13,23,25 | 2026-04-08 | 5/6/2026 12:00:00 AM | 28 | 21 | 27.6 | 131 | MURO | B-19322 VIALE 26_MURO_21.0_28 | 26.433 | 26.5 | 3 | 131.429
B-19322 VIALE 26 | 184.15 | 3000 PSI | MUROS T1 P9 EJES 9-10 ENTRE A Y J M=2,9,22,13,23,25 | 2026-04-08 | 5/6/2026 12:00:00 AM | 28 | 21 | 27.7 | 132 | MURO | B-19322 VIALE 26_MURO_21.0_28 | 26.433 | 26.5 | 3 | 131.905
B-19322 VIALE 26 | 165.1 | 3000 PSI | PLACA T1 PISO 9 EJES 6-8 ENTRE A Y J | 2026-04-07 | 5/5/2026 12:00:00 AM | 28 | 21 | 30.7 | 146 | PLACA | B-19322 VIALE 26_PLACA_21.0_28 | 29.367 | 27.378 | 3 | 146.19
B-19322 VIALE 26 | 165.1 | 3000 PSI | PLACA T1 PISO 9 EJES 6-8 ENTRE A Y J | 2026-04-07 | 5/5/2026 12:00:00 AM | 28 | 21 | 25.8 | 123 | PLACA | B-19322 VIALE 26_PLACA_21.0_28 | 29.367 | 27.378 | 3 | 122.857
B-19322 VIALE 26 | 165.1 | 3000 PSI | PLACA T1 PISO 9 EJES 6-8 ENTRE A Y J | 2026-04-07 | 5/5/2026 12:00:00 AM | 28 | 21 | 31.6 | 150 | PLACA | B-19322 VIALE 26_PLACA_21.0_28 | 29.367 | 27.378 | 3 | 150.476
B-19322 VIALE 26 | 177.8 | 3000 PSI | PLACA T1 PISO 9 EJE 4 Y 6 ENTRE A Y J | 2026-04-08 | 5/6/2026 12:00:00 AM | 28 | 21 | 32 | 152 | PLACA | B-19322 VIALE 26_PLACA_21.0_28 | 31.1 | 28.967 | 3 | 152.381
B-19322 VIALE 26 | 177.8 | 3000 PSI | PLACA T1 PISO 9 EJE 4 Y 6 ENTRE A Y J | 2026-04-08 | 5/6/2026 12:00:00 AM | 28 | 21 | 32.8 | 156 | PLACA | B-19322 VIALE 26_PLACA_21.0_28 | 31.1 | 28.967 | 3 | 156.19
B-19322 VIALE 26 | 177.8 | 3000 PSI | PLACA T1 PISO 9 EJE 4 Y 6 ENTRE A Y J | 2026-04-08 | 5/6/2026 12:00:00 AM | 28 | 21 | 28.5 | 136 | PLACA | B-19322 VIALE 26_PLACA_21.0_28 | 31.1 | 28.967 | 3 | 135.714
B-19322 VIALE 26 | 203.2 | 3000 PSI | MUROS T2 913 EJE 2 AL 1 ENTRE A YD M=19,20,21,22,23,24 | 2026-04-10 | 5/8/2026 12:00:00 AM | 28 | 21 | 27.7 | 132 | MURO | B-19322 VIALE 26_MURO_21.0_28 | 27.933 | 29.467 | 3 | 131.905
B-19322 VIALE 26 | 203.2 | 3000 PSI | MUROS T2 913 EJE 2 AL 1 ENTRE A YD M=19,20,21,22,23,24 | 2026-04-10 | 5/8/2026 12:00:00 AM | 28 | 21 | 25.7 | 122 | MURO | B-19322 VIALE 26_MURO_21.0_28 | 27.933 | 29.467 | 3 | 122.381
B-19322 VIALE 26 | 203.2 | 3000 PSI | MUROS T2 913 EJE 2 AL 1 ENTRE A YD M=19,20,21,22,23,24 | 2026-04-10 | 5/8/2026 12:00:00 AM | 28 | 21 | 30.4 | 145 | MURO | B-19322 VIALE 26_MURO_21.0_28 | 27.933 | 29.467 | 3 | 144.762
B-19322 VIALE 26 | 152.4 | 3000 PSI | PLACA T1 PISO 9 EJES 1 Y 4 ENTRE A Y J | 2026-04-09 | 5/7/2026 12:00:00 AM | 28 | 21 | 0 | 144 | PLACA | B-19322 VIALE 26_PLACA_21.0_28 | 18.183 | 25.739 | 6 | 0
B-19322 VIALE 26 | 152.4 | 3000 PSI | PLACA T1 PISO 9 EJES 1 Y 4 ENTRE A Y J | 2026-04-09 | 5/7/2026 12:00:00 AM | 28 | 21 | 0 | 144 | PLACA | B-19322 VIALE 26_PLACA_21.0_28 | 18.183 | 25.739 | 6 | 0
B-19322 VIALE 26 | 152.4 | 3000 PSI | PLACA T1 PISO 9 EJES 1 Y 4 ENTRE A Y J | 2026-04-09 | 5/7/2026 12:00:00 AM | 28 | 21 | 0 | 136 | PLACA | B-19322 VIALE 26_PLACA_21.0_28 | 18.183 | 25.739 | 6 | 0
B-19322 VIALE 26 | 203.2 | 3000 PSI | MUROS T2 P13 EJE 5 DEL J-F EJE 2,3 J-F # 29A,9A-32 MURO 15 EJE F | 2026-04-09 | 5/7/2026 12:00:00 AM | 28 | 21 | 36.6 | 174 | MURO | B-19322 VIALE 26_MURO_21.0_28 | 36.133 | 27.416 | 3 | 174.286
B-19322 VIALE 26 | 203.2 | 3000 PSI | MUROS T2 P13 EJE 5 DEL J-F EJE 2,3 J-F # 29A,9A-32 MURO 15 EJE F | 2026-04-09 | 5/7/2026 12:00:00 AM | 28 | 21 | 35.8 | 170 | MURO | B-19322 VIALE 26_MURO_21.0_28 | 36.133 | 27.416 | 3 | 170.476
B-19322 VIALE 26 | 203.2 | 3000 PSI | MUROS T2 P13 EJE 5 DEL J-F EJE 2,3 J-F # 29A,9A-32 MURO 15 EJE F | 2026-04-09 | 5/7/2026 12:00:00 AM | 28 | 21 | 36 | 171 | MURO | B-19322 VIALE 26_MURO_21.0_28 | 36.133 | 27.416 | 3 | 171.429
B-19322 VIALE 26 | 203.2 | 3000 PSI | MUROS T1 P9 EJES 7 Y 8 ENTRE A Y J M=2,13,9,22,24,23 | 2026-04-09 | 5/7/2026 12:00:00 AM | 28 | 21 | 34.5 | 164 | MURO | B-19322 VIALE 26_MURO_21.0_28 | 35.667 | 29.994 | 3 | 164.286
B-19322 VIALE 26 | 203.2 | 3000 PSI | MUROS T1 P9 EJES 7 Y 8 ENTRE A Y J M=2,13,9,22,24,23 | 2026-04-09 | 5/7/2026 12:00:00 AM | 28 | 21 | 35.9 | 171 | MURO | B-19322 VIALE 26_MURO_21.0_28 | 35.667 | 29.994 | 3 | 170.952
B-19322 VIALE 26 | 203.2 | 3000 PSI | MUROS T1 P9 EJES 7 Y 8 ENTRE A Y J M=2,13,9,22,24,23 | 2026-04-09 | 5/7/2026 12:00:00 AM | 28 | 21 | 36.6 | 174 | MURO | B-19322 VIALE 26_MURO_21.0_28 | 35.667 | 29.994 | 3 | 174.286
B-19322 VIALE 26 | 152.4 | 3000 PSI | PLACA T1 PISO 9 EJES 1 Y 4 ENTRE A Y J | 2026-04-09 | 5/7/2026 12:00:00 AM | 28 | 21 | 37.1 | 177 | PLACA | B-19322 VIALE 26_PLACA_21.0_28 | 18.183 | 29.994 | 6 | 176.667
B-19322 VIALE 26 | 152.4 | 3000 PSI | PLACA T1 PISO 9 EJES 1 Y 4 ENTRE A Y J | 2026-04-09 | 5/7/2026 12:00:00 AM | 28 | 21 | 37 | 176 | PLACA | B-19322 VIALE 26_PLACA_21.0_28 | 18.183 | 29.994 | 6 | 176.19
B-19322 VIALE 26 | 152.4 | 3000 PSI | PLACA T1 PISO 9 EJES 1 Y 4 ENTRE A Y J | 2026-04-09 | 5/7/2026 12:00:00 AM | 28 | 21 | 35 | 166 | PLACA | B-19322 VIALE 26_PLACA_21.0_28 | 18.183 | 29.994 | 6 | 166.667
B-19322 VIALE 26 | 177.8 | 3000 PSI | PLACA T2 PISO 14 EJES 15 AL 11 ENTRE A Y J | 2026-04-09 | 5/7/2026 12:00:00 AM | 28 | 21 | 40.6 | 193 | PLACA | B-19322 VIALE 26_PLACA_21.0_28 | 38.5 | 30.783 | 3 | 193.333
B-19322 VIALE 26 | 177.8 | 3000 PSI | PLACA T2 PISO 14 EJES 15 AL 11 ENTRE A Y J | 2026-04-09 | 5/7/2026 12:00:00 AM | 28 | 21 | 38.4 | 183 | PLACA | B-19322 VIALE 26_PLACA_21.0_28 | 38.5 | 30.783 | 3 | 182.857
B-19322 VIALE 26 | 177.8 | 3000 PSI | PLACA T2 PISO 14 EJES 15 AL 11 ENTRE A Y J | 2026-04-09 | 5/7/2026 12:00:00 AM | 28 | 21 | 36.5 | 174 | PLACA | B-19322 VIALE 26_PLACA_21.0_28 | 38.5 | 30.783 | 3 | 173.81
B-19322 VIALE 26 | 228.6 | 3000 PSI | MUROS T1 P9 EJES 5-6 ENTTE A Y J M=2,9,13,22,23,24 | 2026-04-10 | 5/8/2026 12:00:00 AM | 28 | 21 | 31.4 | 150 | MURO | B-19322 VIALE 26_MURO_21.0_28 | 30.233 | 28.972 | 3 | 149.524
B-19322 VIALE 26 | 228.6 | 3000 PSI | MUROS T1 P9 EJES 5-6 ENTTE A Y J M=2,9,13,22,23,24 | 2026-04-10 | 5/8/2026 12:00:00 AM | 28 | 21 | 29.6 | 141 | MURO | B-19322 VIALE 26_MURO_21.0_28 | 30.233 | 28.972 | 3 | 140.952
B-19322 VIALE 26 | 228.6 | 3000 PSI | MUROS T1 P9 EJES 5-6 ENTTE A Y J M=2,9,13,22,23,24 | 2026-04-10 | 5/8/2026 12:00:00 AM | 28 | 21 | 29.7 | 141 | MURO | B-19322 VIALE 26_MURO_21.0_28 | 30.233 | 28.972 | 3 | 141.429
B-19322 VIALE 26 | 152.4 | 3000 PSI | PLACA T2 P14 EJE 8 AL 10 ENTRE A Y J | 2026-04-11 | 5/9/2026 12:00:00 AM | 28 | 21 | 33.6 | 160 | PLACA | B-19322 VIALE 26_PLACA_21.0_28 | 34.6 | 34.444 | 3 | 160
B-19322 VIALE 26 | 152.4 | 3000 PSI | PLACA T2 P14 EJE 8 AL 10 ENTRE A Y J | 2026-04-11 | 5/9/2026 12:00:00 AM | 28 | 21 | 33.1 | 157 | PLACA | B-19322 VIALE 26_PLACA_21.0_28 | 34.6 | 34.444 | 3 | 157.619
B-19322 VIALE 26 | 152.4 | 3000 PSI | PLACA T2 P14 EJE 8 AL 10 ENTRE A Y J | 2026-04-11 | 5/9/2026 12:00:00 AM | 28 | 21 | 37.1 | 177 | PLACA | B-19322 VIALE 26_PLACA_21.0_28 | 34.6 | 34.444 | 3 | 176.667
B-19322 VIALE 26 | 177.8 | 3000 PSI | PLACA T1 PISO 10 EJES 15 Y 12 ENTRE A Y J | 2026-04-11 | 5/9/2026 12:00:00 AM | 28 | 21 | 28.6 | 136 | PLACA | B-19322 VIALE 26_PLACA_21.0_28 | 28.667 | 31.167 | 3 | 136.19
B-19322 VIALE 26 | 177.8 | 3000 PSI | PLACA T1 PISO 10 EJES 15 Y 12 ENTRE A Y J | 2026-04-11 | 5/9/2026 12:00:00 AM | 28 | 21 | 30.5 | 145 | PLACA | B-19322 VIALE 26_PLACA_21.0_28 | 28.667 | 31.167 | 3 | 145.238
B-19322 VIALE 26 | 177.8 | 3000 PSI | PLACA T1 PISO 10 EJES 15 Y 12 ENTRE A Y J | 2026-04-11 | 5/9/2026 12:00:00 AM | 28 | 21 | 26.9 | 128 | PLACA | B-19322 VIALE 26_PLACA_21.0_28 | 28.667 | 31.167 | 3 | 128.095
B-19322 VIALE 26 | 152.4 | 3000 PSI | PLACA T1 PISO 10 EJES 10-12 ENTRE A Y J | 2026-04-13 | 5/11/2026 12:00:00 AM | 28 | 21 | 36.1 | 172 | PLACA | B-19322 VIALE 26_PLACA_21.0_28 | 36.467 | 33.245 | 3 | 171.905
B-19322 VIALE 26 | 152.4 | 3000 PSI | PLACA T1 PISO 10 EJES 10-12 ENTRE A Y J | 2026-04-13 | 5/11/2026 12:00:00 AM | 28 | 21 | 36.4 | 173 | PLACA | B-19322 VIALE 26_PLACA_21.0_28 | 36.467 | 33.245 | 3 | 173.333
B-19322 VIALE 26 | 152.4 | 3000 PSI | PLACA T1 PISO 10 EJES 10-12 ENTRE A Y J | 2026-04-13 | 5/11/2026 12:00:00 AM | 28 | 21 | 36.9 | 176 | PLACA | B-19322 VIALE 26_PLACA_21.0_28 | 36.467 | 33.245 | 3 | 175.714
B-19322 VIALE 26 | 152.4 | 3000 PSI | PLACA T2 PISO 14 EJES 5 AL 8 ENTRE A Y J | 2026-04-13 | 5/11/2026 12:00:00 AM | 28 | 21 | 33.1 | 157 | PLACA | B-19322 VIALE 26_PLACA_21.0_28 | 32.3 | 32.478 | 3 | 157.619
B-19322 VIALE 26 | 152.4 | 3000 PSI | PLACA T2 PISO 14 EJES 5 AL 8 ENTRE A Y J | 2026-04-13 | 5/11/2026 12:00:00 AM | 28 | 21 | 31.5 | 150 | PLACA | B-19322 VIALE 26_PLACA_21.0_28 | 32.3 | 32.478 | 3 | 150
B-19322 VIALE 26 | 152.4 | 3000 PSI | PLACA T2 PISO 14 EJES 5 AL 8 ENTRE A Y J | 2026-04-13 | 5/11/2026 12:00:00 AM | 28 | 21 | 32.3 | 154 | PLACA | B-19322 VIALE 26_PLACA_21.0_28 | 32.3 | 32.478 | 3 | 153.81
B-19322 VIALE 26 | 203.2 | 3000 PSI | MUROS T1 P10 EJE 3 Y 4 ENTRE A Y J M=2,13,8,21,23,24 | 2026-04-13 | 5/11/2026 12:00:00 AM | 28 | 21 | 27.6 | 131 | MURO | B-19322 VIALE 26_MURO_21.0_28 | 27.2 | 31.989 | 3 | 131.429
B-19322 VIALE 26 | 203.2 | 3000 PSI | MUROS T1 P10 EJE 3 Y 4 ENTRE A Y J M=2,13,8,21,23,24 | 2026-04-13 | 5/11/2026 12:00:00 AM | 28 | 21 | 28.2 | 134 | MURO | B-19322 VIALE 26_MURO_21.0_28 | 27.2 | 31.989 | 3 | 134.286
B-19322 VIALE 26 | 203.2 | 3000 PSI | MUROS T1 P10 EJE 3 Y 4 ENTRE A Y J M=2,13,8,21,23,24 | 2026-04-13 | 5/11/2026 12:00:00 AM | 28 | 21 | 25.8 | 123 | MURO | B-19322 VIALE 26_MURO_21.0_28 | 27.2 | 31.989 | 3 | 122.857
B-19322 VIALE 26 | 228.9 | 3000 PSI | MUROS T2 P14 EJE 15 A AL 11 ENTRE A Y D M=29,10,32 | 2026-04-20 | 5/18/2026 12:00:00 AM | 28 | 21 | 21.9 | 104 | MURO | B-19322 VIALE 26_MURO_21.0_28 | 22.067 | 28.419 | 3 | 104.286
B-19322 VIALE 26 | 152.4 | 3000 PSI | PLACA T1 PISO 10 EJES 8 Y 10 ENTRE A Y J | 2026-04-14 | 5/12/2026 12:00:00 AM | 28 | 21 | 33.6 | 160 | PLACA | B-19322 VIALE 26_PLACA_21.0_28 | 27.6 | 28.419 | 3 | 160
B-19322 VIALE 26 | 152.4 | 3000 PSI | PLACA T1 PISO 10 EJES 8 Y 10 ENTRE A Y J | 2026-04-14 | 5/12/2026 12:00:00 AM | 28 | 21 | 23.5 | 112 | PLACA | B-19322 VIALE 26_PLACA_21.0_28 | 27.6 | 28.419 | 3 | 111.905
B-19322 VIALE 26 | 152.4 | 3000 PSI | PLACA T1 PISO 10 EJES 8 Y 10 ENTRE A Y J | 2026-04-14 | 5/12/2026 12:00:00 AM | 28 | 21 | 25.7 | 122 | PLACA | B-19322 VIALE 26_PLACA_21.0_28 | 27.6 | 27.2 | 3 | 122.381
B-19322 VIALE 26 | 228.6 | 3000 PSI | MUROS T2 P9 EJE 1 Y 2 ENTRE A Y J M=1,18,11,12,17 | 2026-04-14 | 5/12/2026 12:00:00 AM | 28 | 21 | 30 | 143 | MURO | B-19322 VIALE 26_MURO_21.0_28 | 29.167 | 27.2 | 3 | 142.857
B-19322 VIALE 26 | 228.6 | 3000 PSI | MUROS T2 P9 EJE 1 Y 2 ENTRE A Y J M=1,18,11,12,17 | 2026-04-14 | 5/12/2026 12:00:00 AM | 28 | 21 | 27.7 | 132 | MURO | B-19322 VIALE 26_MURO_21.0_28 | 29.167 | 27.2 | 3 | 131.905
B-19322 VIALE 26 | 228.6 | 3000 PSI | MUROS T2 P9 EJE 1 Y 2 ENTRE A Y J M=1,18,11,12,17 | 2026-04-14 | 5/12/2026 12:00:00 AM | 28 | 21 | 29.8 | 142 | MURO | B-19322 VIALE 26_MURO_21.0_28 | 29.167 | 27.485 | 3 | 141.905
B-19322 VIALE 26 | 228.6 | 3000 PSI | MUROS T1 P10 EJES 15-11 ENTRE J Y G M=3,7,31,32,4,13 | 2026-04-15 | 5/13/2026 12:00:00 AM | 28 | 21 | 27.8 | 132 | MURO | B-19322 VIALE 26_MURO_21.0_28 | 27.5 | 27.485 | 3 | 132.381
B-19322 VIALE 26 | 228.6 | 3000 PSI | MUROS T1 P10 EJES 15-11 ENTRE J Y G M=3,7,31,32,4,13 | 2026-04-15 | 5/13/2026 12:00:00 AM | 28 | 21 | 27.2 | 130 | MURO | B-19322 VIALE 26_MURO_21.0_28 | 27.5 | 27.485 | 3 | 129.524
B-19322 VIALE 26 | 228.6 | 3000 PSI | MUROS T1 P10 EJES 15-11 ENTRE J Y G M=3,7,31,32,4,13 | 2026-04-15 | 5/13/2026 12:00:00 AM | 28 | 21 | 27.5 | 131 | MURO | B-19322 VIALE 26_MURO_21.0_28 | 27.5 | 28.504 | 3 | 130.952
B-19322 VIALE 26 | 177.8 | 3000 PSI | PLACA T1 P10 EJES 6 AL 8 ENTRE A Y J | 2026-04-15 | 5/13/2026 12:00:00 AM | 28 | 21 | 30.1 | 144 | PLACA | B-19322 VIALE 26_PLACA_21.0_28 | 29.467 | 28.504 | 3 | 143.333
B-19322 VIALE 26 | 177.8 | 3000 PSI | PLACA T1 P10 EJES 6 AL 8 ENTRE A Y J | 2026-04-15 | 5/13/2026 12:00:00 AM | 28 | 21 | 31.1 | 148 | PLACA | B-19322 VIALE 26_PLACA_21.0_28 | 29.467 | 28.504 | 3 | 148.095
B-19322 VIALE 26 | 177.8 | 3000 PSI | PLACA T1 P10 EJES 6 AL 8 ENTRE A Y J | 2026-04-15 | 5/13/2026 12:00:00 AM | 28 | 21 | 27.2 | 129 | PLACA | B-19322 VIALE 26_PLACA_21.0_28 | 29.467 | 28.674 | 3 | 129.524
B-19322 VIALE 26 | 203.2 | 3000 PSI | MUROS T2 P14 EJES 11 AL 15 ENTRE J Y F M=9,29,52 | 2026-04-16 | 5/14/2026 12:00:00 AM | 28 | 21 | 29.7 | 141 | MURO | B-19322 VIALE 26_MURO_21.0_28 | 29 | 28.674 | 3 | 141.429
B-19322 VIALE 26 | 203.2 | 3000 PSI | MUROS T2 P14 EJES 11 AL 15 ENTRE J Y F M=9,29,52 | 2026-04-16 | 5/14/2026 12:00:00 AM | 28 | 21 | 28.8 | 137 | MURO | B-19322 VIALE 26_MURO_21.0_28 | 29 | 28.674 | 3 | 137.143
B-19322 VIALE 26 | 203.2 | 3000 PSI | MUROS T2 P14 EJES 11 AL 15 ENTRE J Y F M=9,29,52 | 2026-04-16 | 5/14/2026 12:00:00 AM | 28 | 21 | 28.5 | 136 | MURO | B-19322 VIALE 26_MURO_21.0_28 | 29 | 29.345 | 3 | 135.714
B-19322 VIALE 26 | 177.8 | 3000 PSI | PLACA T1 PISO 10 EJES 4-6 ENTRE A Y J | 2026-04-16 | 5/14/2026 12:00:00 AM | 28 | 21 | 30.5 | 145 | PLACA | B-19322 VIALE 26_PLACA_21.0_28 | 30.6 | 29.345 | 3 | 145.238
B-19322 VIALE 26 | 177.8 | 3000 PSI | PLACA T1 PISO 10 EJES 4-6 ENTRE A Y J | 2026-04-16 | 5/14/2026 12:00:00 AM | 28 | 21 | 30.2 | 144 | PLACA | B-19322 VIALE 26_PLACA_21.0_28 | 30.6 | 29.345 | 3 | 143.81
B-19322 VIALE 26 | 177.8 | 3000 PSI | PLACA T1 PISO 10 EJES 4-6 ENTRE A Y J | 2026-04-16 | 5/14/2026 12:00:00 AM | 28 | 21 | 31.1 | 148 | PLACA | B-19322 VIALE 26_PLACA_21.0_28 | 30.6 | 28.859 | 3 | 148.095
B-19322 VIALE 26 | 215.6 | 3000 PSI | MUROS T1 P10 EJE 11-14 ENTRE A YF M=9,22,1,25,2,23 | 2026-04-16 | 5/14/2026 12:00:00 AM | 28 | 21 | 24.3 | 116 | MURO | B-19322 VIALE 26_MURO_21.0_28 | 25.733 | 28.859 | 3 | 115.714
B-19322 VIALE 26 | 215.6 | 3000 PSI | MUROS T1 P10 EJE 11-14 ENTRE A YF M=9,22,1,25,2,23 | 2026-04-16 | 5/14/2026 12:00:00 AM | 28 | 21 | 26.7 | 127 | MURO | B-19322 VIALE 26_MURO_21.0_28 | 25.733 | 28.859 | 3 | 127.143
B-19322 VIALE 26 | 215.6 | 3000 PSI | MUROS T1 P10 EJE 11-14 ENTRE A YF M=9,22,1,25,2,23 | 2026-04-16 | 5/14/2026 12:00:00 AM | 28 | 21 | 26.2 | 125 | MURO | B-19322 VIALE 26_MURO_21.0_28 | 25.733 | 28.526 | 3 | 124.762
B-19322 VIALE 26 | 177.8 | 3000 PSI | PLACA T2 PISO 14 EJE 1 AL 15 ENTRE A Y J | 2026-04-17 | 5/15/2026 12:00:00 AM | 28 | 21 | 29.8 | 142 | PLACA | B-19322 VIALE 26_PLACA_21.0_28 | 29.367 | 28.526 | 3 | 141.905
B-19322 VIALE 26 | 177.8 | 3000 PSI | PLACA T2 PISO 14 EJE 1 AL 15 ENTRE A Y J | 2026-04-17 | 5/15/2026 12:00:00 AM | 28 | 21 | 28.1 | 134 | PLACA | B-19322 VIALE 26_PLACA_21.0_28 | 29.367 | 28.526 | 3 | 133.81
B-19322 VIALE 26 | 177.8 | 3000 PSI | PLACA T2 PISO 14 EJE 1 AL 15 ENTRE A Y J | 2026-04-17 | 5/15/2026 12:00:00 AM | 28 | 21 | 30.2 | 144 | PLACA | B-19322 VIALE 26_PLACA_21.0_28 | 29.367 | 29.004 | 3 | 143.81
B-19322 VIALE 26 | 203.2 | 3000 PSI | MUROS T1 P10 EJE 9-10 ENTRE A-J M=2,9,23,9,25 | 2026-04-17 | 5/15/2026 12:00:00 AM | 28 | 21 | 28.2 | 134 | MURO | B-19322 VIALE 26_MURO_21.0_28 | 32.567 | 29.004 | 3 | 134.286
B-19322 VIALE 26 | 203.2 | 3000 PSI | MUROS T1 P10 EJE 9-10 ENTRE A-J M=2,9,23,9,25 | 2026-04-17 | 5/15/2026 12:00:00 AM | 28 | 21 | 39.6 | 188 | MURO | B-19322 VIALE 26_MURO_21.0_28 | 32.567 | 29.004 | 3 | 188.571
B-19322 VIALE 26 | 203.2 | 3000 PSI | MUROS T1 P10 EJE 9-10 ENTRE A-J M=2,9,23,9,25 | 2026-04-17 | 5/15/2026 12:00:00 AM | 28 | 21 | 29.9 | 142 | MURO | B-19322 VIALE 26_MURO_21.0_28 | 32.567 | 27.845 | 3 | 142.381
B-19322 VIALE 26 | 152.4 | 3000 PSI | PLACA T1 PISO 10 EJES 1-4 ENTRE A-J | 2026-04-17 | 5/15/2026 12:00:00 AM | 28 | 21 | 21.1 | 101 | PLACA | B-19322 VIALE 26_PLACA_21.0_28 | 19.533 | 27.845 | 3 | 100.476
B-19322 VIALE 26 | 152.4 | 3000 PSI | PLACA T1 PISO 10 EJES 1-4 ENTRE A-J | 2026-04-17 | 5/15/2026 12:00:00 AM | 28 | 21 | 19.5 | 93 | PLACA | B-19322 VIALE 26_PLACA_21.0_28 | 19.533 | 27.845 | 3 | 92.857
B-19322 VIALE 26 | 152.4 | 3000 PSI | PLACA T1 PISO 10 EJES 1-4 ENTRE A-J | 2026-04-17 | 5/15/2026 12:00:00 AM | 28 | 21 | 18 | 86 | PLACA | B-19322 VIALE 26_PLACA_21.0_28 | 19.533 | 25.533 | 3 | 85.714
B-19322 VIALE 26 | 228.9 | 3000 PSI | MUROS T2 P14 EJE 15 A AL 11 ENTRE A Y D M=29,10,32 | 2026-04-20 | 5/18/2026 12:00:00 AM | 28 | 21 | 21.3 | 101 | MURO | B-19322 VIALE 26_MURO_21.0_28 | 22.067 | 25.533 | 3 | 101.429
B-19322 VIALE 26 | 228.9 | 3000 PSI | MUROS T2 P14 EJE 15 A AL 11 ENTRE A Y D M=29,10,32 | 2026-04-20 | 5/18/2026 12:00:00 AM | 28 | 21 | 23 | 109 | MURO | B-19322 VIALE 26_MURO_21.0_28 | 22.067 | 25.533 | 3 | 109.524
B-19322 VIALE 26 | 177.8 | 3000 PSI | PLACA T1 PISO 11 EJES 12 Y 15 ENTRE A Y J | 2026-04-22 | 5/20/2026 12:00:00 AM | 28 | 21 | 25.8 | 123 | PLACA | B-19322 VIALE 26_PLACA_21.0_28 | 25.633 | 23.578 | 3 | 122.857
B-19322 VIALE 26 | 177.8 | 3000 PSI | PLACA T1 PISO 11 EJES 12 Y 15 ENTRE A Y J | 2026-04-22 | 5/20/2026 12:00:00 AM | 28 | 21 | 23.8 | 113 | PLACA | B-19322 VIALE 26_PLACA_21.0_28 | 25.633 | 23.578 | 3 | 113.333
B-19322 VIALE 26 | 177.8 | 3000 PSI | PLACA T1 PISO 11 EJES 12 Y 15 ENTRE A Y J | 2026-04-22 | 5/20/2026 12:00:00 AM | 28 | 21 | 27.3 | 130 | PLACA | B-19322 VIALE 26_PLACA_21.0_28 | 25.633 | 23.578 | 3 | 130
B-19322 VIALE 26 | 203.2 | 3000 PSI | MUROS T1 P10 EJES 5-6 ENTRE A Y J M=2,13,23,24,9 | 2026-04-22 | 5/20/2026 12:00:00 AM | 28 | 21 | 27.6 | 131 | MURO | B-19322 VIALE 26_MURO_21.0_28 | 27.2 | 24.685 | 3 | 131.429
B-19322 VIALE 26 | 203.2 | 3000 PSI | MUROS T1 P10 EJES 5-6 ENTRE A Y J M=2,13,23,24,9 | 2026-04-22 | 5/20/2026 12:00:00 AM | 28 | 21 | 27.5 | 131 | MURO | B-19322 VIALE 26_MURO_21.0_28 | 27.2 | 24.685 | 3 | 130.952
B-19322 VIALE 26 | 203.2 | 3000 PSI | MUROS T1 P10 EJES 5-6 ENTRE A Y J M=2,13,23,24,9 | 2026-04-22 | 5/20/2026 12:00:00 AM | 28 | 21 | 26.5 | 126 | MURO | B-19322 VIALE 26_MURO_21.0_28 | 27.2 | 24.685 | 3 | 126.19
B-19322 VIALE 26 | 228.6 | concreto 3000 psi | Muros P10 T1 (EJES 3-4 ENTRE A-J) M=2,13,8,21,23 | 2026-04-23 | 5/21/2026 12:00:00 AM | 28 | 21 | 26.2 | 124 | MURO | B-19322 VIALE 26_MURO_21.0_28 | 26.333 | 26.389 | 3 | 124.762
B-19322 VIALE 26 | 228.6 | concreto 3000 psi | Muros P10 T1 (EJES 3-4 ENTRE A-J) M=2,13,8,21,23 | 2026-04-23 | 5/21/2026 12:00:00 AM | 28 | 21 | 26 | 124 | MURO | B-19322 VIALE 26_MURO_21.0_28 | 26.333 | 26.389 | 3 | 123.81
B-19322 VIALE 26 | 228.6 | concreto 3000 psi | Muros P10 T1 (EJES 3-4 ENTRE A-J) M=2,13,8,21,23 | 2026-04-23 | 5/21/2026 12:00:00 AM | 28 | 21 | 26.8 | 128 | MURO | B-19322 VIALE 26_MURO_21.0_28 | 26.333 | 26.389 | 3 | 127.619
B-19322 VIALE 26 | 177.8 | concreto 3000 psi | Placa P11 T1 (ejes 10-12 entre A-J) | 2026-04-23 | 5/21/2026 12:00:00 AM | 28 | 21 | 26 | 124 | PLACA | B-19322 VIALE 26_PLACA_21.0_28 | 27.033 | 26.855 | 3 | 123.81
B-19322 VIALE 26 | 177.8 | concreto 3000 psi | Placa P11 T1 (ejes 10-12 entre A-J) | 2026-04-23 | 5/21/2026 12:00:00 AM | 28 | 21 | 27.1 | 129 | PLACA | B-19322 VIALE 26_PLACA_21.0_28 | 27.033 | 26.855 | 3 | 129.048
B-19322 VIALE 26 | 177.8 | concreto 3000 psi | Placa P11 T1 (ejes 10-12 entre A-J) | 2026-04-23 | 5/21/2026 12:00:00 AM | 28 | 21 | 28 | 133 | PLACA | B-19322 VIALE 26_PLACA_21.0_28 | 27.033 | 26.855 | 3 | 133.333
B-19322 VIALE 26 | 203.2 | concreto 3000 psi | Muros P14 T2 (EJES 7 Y 8 (E/J), EJES 8 Y 9 (A/D) M=2,31,14 | 2026-04-23 | 5/21/2026 12:00:00 AM | 28 | 21 | 29.7 | 142 | MURO | B-19322 VIALE 26_MURO_21.0_28 | 28.167 | 27.178 | 3 | 141.429
B-19322 VIALE 26 | 203.2 | concreto 3000 psi | Muros P14 T2 (EJES 7 Y 8 (E/J), EJES 8 Y 9 (A/D) M=2,31,14 | 2026-04-23 | 5/21/2026 12:00:00 AM | 28 | 21 | 28.8 | 137 | MURO | B-19322 VIALE 26_MURO_21.0_28 | 28.167 | 27.178 | 3 | 137.143
B-19322 VIALE 26 | 203.2 | concreto 3000 psi | Muros P14 T2 (EJES 7 Y 8 (E/J), EJES 8 Y 9 (A/D) M=2,31,14 | 2026-04-23 | 5/21/2026 12:00:00 AM | 28 | 21 | 26 | 124 | MURO | B-19322 VIALE 26_MURO_21.0_28 | 28.167 | 27.178 | 3 | 123.81
B-19322 VIALE 26 | 146.05 | concreto 3000 psi | Placa P11 T1 (ejes 08-10 entre A-J) | 2026-04-24 | 5/22/2026 12:00:00 AM | 28 | 21 | 31.3 | 149 | PLACA | B-19322 VIALE 26_PLACA_21.0_28 | 30.133 | 28.444 | 3 | 149.048
B-19322 VIALE 26 | 146.05 | concreto 3000 psi | Placa P11 T1 (ejes 08-10 entre A-J) | 2026-04-24 | 5/22/2026 12:00:00 AM | 28 | 21 | 30.2 | 144 | PLACA | B-19322 VIALE 26_PLACA_21.0_28 | 30.133 | 28.444 | 3 | 143.81
B-19322 VIALE 26 | 146.05 | concreto 3000 psi | Placa P11 T1 (ejes 08-10 entre A-J) | 2026-04-24 | 5/22/2026 12:00:00 AM | 28 | 21 | 28.9 | 138 | PLACA | B-19322 VIALE 26_PLACA_21.0_28 | 30.133 | 28.444 | 3 | 137.619
B-19322 VIALE 26 | 203.2 | concreto 3000 psi | Muros P10 T1 (EJES 1-2 ENTRE A-J) M=1,12,11,15,17,14,20 | 2026-04-24 | 5/22/2026 12:00:00 AM | 28 | 21 | 24.8 | 118 | MURO | B-19322 VIALE 26_MURO_21.0_28 | 25 | 27.767 | 3 | 118.095
B-19322 VIALE 26 | 203.2 | concreto 3000 psi | Muros P10 T1 (EJES 1-2 ENTRE A-J) M=1,12,11,15,17,14,20 | 2026-04-24 | 5/22/2026 12:00:00 AM | 28 | 21 | 26 | 124 | MURO | B-19322 VIALE 26_MURO_21.0_28 | 25 | 27.767 | 3 | 123.81
B-19322 VIALE 26 | 203.2 | concreto 3000 psi | Muros P10 T1 (EJES 1-2 ENTRE A-J) M=1,12,11,15,17,14,20 | 2026-04-24 | 5/22/2026 12:00:00 AM | 28 | 21 | 24.2 | 115 | MURO | B-19322 VIALE 26_MURO_21.0_28 | 25 | 27.767 | 3 | 115.238
B-19322 VIALE 26 | 203.2 | concreto 3000 psi | Muros P14 T2 EJES 5 Y 6 (E/J), EJES 6 Y 7 (A/D) | 2026-04-25 | 5/23/2026 12:00:00 AM | 28 | 21 | 28.8 | 137 | MURO | B-19322 VIALE 26_MURO_21.0_28 | 28.067 | 27.733 | 3 | 137.143
B-19322 VIALE 26 | 203.2 | concreto 3000 psi | Muros P14 T2 EJES 5 Y 6 (E/J), EJES 6 Y 7 (A/D) | 2026-04-25 | 5/23/2026 12:00:00 AM | 28 | 21 | 28.3 | 134 | MURO | B-19322 VIALE 26_MURO_21.0_28 | 28.067 | 27.733 | 3 | 134.762
B-19322 VIALE 26 | 203.2 | concreto 3000 psi | Muros P14 T2 EJES 5 Y 6 (E/J), EJES 6 Y 7 (A/D) | 2026-04-25 | 5/23/2026 12:00:00 AM | 28 | 21 | 27.1 | 129 | MURO | B-19322 VIALE 26_MURO_21.0_28 | 28.067 | 27.733 | 3 | 129.048
B-19322 VIALE 26 | 152.4 | concreto 3000 psi | Placa P11 T1 (ejes 06-08 entre A-J) | 2026-04-25 | 5/23/2026 12:00:00 AM | 28 | 21 | 26.9 | 128 | PLACA | B-19322 VIALE 26_PLACA_21.0_28 | 27.3 | 26.789 | 3 | 128.095
B-19322 VIALE 26 | 152.4 | concreto 3000 psi | Placa P11 T1 (ejes 06-08 entre A-J) | 2026-04-25 | 5/23/2026 12:00:00 AM | 28 | 21 | 28.8 | 137 | PLACA | B-19322 VIALE 26_PLACA_21.0_28 | 27.3 | 26.789 | 3 | 137.143
B-19322 VIALE 26 | 152.4 | concreto 3000 psi | Placa P11 T1 (ejes 06-08 entre A-J) | 2026-04-25 | 5/23/2026 12:00:00 AM | 28 | 21 | 26.2 | 124 | PLACA | B-19322 VIALE 26_PLACA_21.0_28 | 27.3 | 26.789 | 3 | 124.762
B-19322 VIALE 26 | 152.4 | concreto 3000 psi | Placa Cubierta T2 (ejes 11-15 entre A-J) | 2026-04-28 | 5/26/2026 12:00:00 AM | 28 | 21 | 25.6 | 122 | PLACA | B-19322 VIALE 26_PLACA_21.0_28 | 27.667 | 27.678 | 3 | 121.905
B-19322 VIALE 26 | 152.4 | concreto 3000 psi | Placa Cubierta T2 (ejes 11-15 entre A-J) | 2026-04-28 | 5/26/2026 12:00:00 AM | 28 | 21 | 29.3 | 139 | PLACA | B-19322 VIALE 26_PLACA_21.0_28 | 27.667 | 27.678 | 3 | 139.524
B-19322 VIALE 26 | 152.4 | concreto 3000 psi | Placa Cubierta T2 (ejes 11-15 entre A-J) | 2026-04-28 | 5/26/2026 12:00:00 AM | 28 | 21 | 28.1 | 134 | PLACA | B-19322 VIALE 26_PLACA_21.0_28 | 27.667 | 27.678 | 3 | 133.81
B-19322 VIALE 26 | 165.1 | concreto 3000 psi | Placa P11 T1 (ejes 04-06 entre A-J) y escalera T1 P7 a P8 | 2026-04-28 | 5/26/2026 12:00:00 AM | 28 | 21 | 22.4 | 106 | PLACA | B-19322 VIALE 26_PLACA_21.0_28 | 22.067 | 25.678 | 3 | 106.667
B-19322 VIALE 26 | 165.1 | concreto 3000 psi | Placa P11 T1 (ejes 04-06 entre A-J) y escalera T1 P7 a P8 | 2026-04-28 | 5/26/2026 12:00:00 AM | 28 | 21 | 22.2 | 106 | PLACA | B-19322 VIALE 26_PLACA_21.0_28 | 22.067 | 25.678 | 3 | 105.714
B-19322 VIALE 26 | 165.1 | concreto 3000 psi | Placa P11 T1 (ejes 04-06 entre A-J) y escalera T1 P7 a P8 | 2026-04-28 | 5/26/2026 12:00:00 AM | 28 | 21 | 21.6 | 103 | PLACA | B-19322 VIALE 26_PLACA_21.0_28 | 22.067 | 25.678 | 3 | 102.857
B-19322 VIALE 26 | 228.6 | concreto 3000 psi | Muros P11 T1 (EJES 11-15 ENTRE J-G) M=31,32,07,04,28,29 | 2026-04-28 | 5/26/2026 12:00:00 AM | 28 | 21 | 25.4 | 121 | MURO | B-19322 VIALE 26_MURO_21.0_28 | 24.267 | 24.667 | 3 | 120.952
B-19322 VIALE 26 | 228.6 | concreto 3000 psi | Muros P11 T1 (EJES 11-15 ENTRE J-G) M=31,32,07,04,28,29 | 2026-04-28 | 5/26/2026 12:00:00 AM | 28 | 21 | 23.1 | 110 | MURO | B-19322 VIALE 26_MURO_21.0_28 | 24.267 | 24.667 | 3 | 110
B-19322 VIALE 26 | 228.6 | concreto 3000 psi | Muros P11 T1 (EJES 11-15 ENTRE J-G) M=31,32,07,04,28,29 | 2026-04-28 | 5/26/2026 12:00:00 AM | 28 | 21 | 24.3 | 116 | MURO | B-19322 VIALE 26_MURO_21.0_28 | 24.267 | 24.667 | 3 | 115.714
B-19322 VIALE 26 | 228.6 | concreto 3000 psi | Muros P11 T1 (EJES 12-14 ENTRE A-F) M=01,02,23,25,09 | 2026-04-29 | 5/27/2026 12:00:00 AM | 28 | 21 | 28.6 | 136 | MURO | B-19322 VIALE 26_MURO_21.0_28 | 28.767 | 25.034 | 3 | 136.19
B-19322 VIALE 26 | 228.6 | concreto 3000 psi | Muros P11 T1 (EJES 12-14 ENTRE A-F) M=01,02,23,25,09 | 2026-04-29 | 5/27/2026 12:00:00 AM | 28 | 21 | 28.6 | 136 | MURO | B-19322 VIALE 26_MURO_21.0_28 | 28.767 | 25.034 | 3 | 136.19
B-19322 VIALE 26 | 228.6 | concreto 3000 psi | Muros P11 T1 (EJES 12-14 ENTRE A-F) M=01,02,23,25,09 | 2026-04-29 | 5/27/2026 12:00:00 AM | 28 | 21 | 29.1 | 139 | MURO | B-19322 VIALE 26_MURO_21.0_28 | 28.767 | 25.034 | 3 | 138.571
B-19322 VIALE 26 | 196.85 | concreto 3000 psi | Muros P14 T2 (EJES 3 Y 4 (E/J), EJES 4 Y 5 (A/D) | 2026-04-28 | 5/26/2026 12:00:00 AM | 28 | 21 | 32.2 | 153 | MURO | B-19322 VIALE 26_MURO_21.0_28 | 32.167 | 28.4 | 3 | 153.333
B-19322 VIALE 26 | 196.85 | concreto 3000 psi | Muros P14 T2 (EJES 3 Y 4 (E/J), EJES 4 Y 5 (A/D) | 2026-04-28 | 5/26/2026 12:00:00 AM | 28 | 21 | 32.5 | 155 | MURO | B-19322 VIALE 26_MURO_21.0_28 | 32.167 | 28.4 | 3 | 154.762
B-19322 VIALE 26 | 196.85 | concreto 3000 psi | Muros P14 T2 (EJES 3 Y 4 (E/J), EJES 4 Y 5 (A/D) | 2026-04-28 | 5/26/2026 12:00:00 AM | 28 | 21 | 31.8 | 151 | MURO | B-19322 VIALE 26_MURO_21.0_28 | 32.167 | 28.4 | 3 | 151.429
B-19322 VIALE 26 | 190.5 | concreto 3000 psi | Placa P11 T1 (ejes 01-04 entre A-J) | 2026-04-29 | 5/27/2026 12:00:00 AM | 28 | 21 | 19.4 | 92 | PLACA | B-19322 VIALE 26_PLACA_21.0_28 | 19.1 | 26.678 | 3 | 92.381
B-19322 VIALE 26 | 190.5 | concreto 3000 psi | Placa P11 T1 (ejes 01-04 entre A-J) | 2026-04-29 | 5/27/2026 12:00:00 AM | 28 | 21 | 19.1 | 91 | PLACA | B-19322 VIALE 26_PLACA_21.0_28 | 19.1 | 26.678 | 3 | 90.952
B-19322 VIALE 26 | 190.5 | concreto 3000 psi | Placa P11 T1 (ejes 01-04 entre A-J) | 2026-04-29 | 5/27/2026 12:00:00 AM | 28 | 21 | 18.8 | 90 | PLACA | B-19322 VIALE 26_PLACA_21.0_28 | 19.1 | 26.678 | 3 | 89.524
B-19322 VIALE 26 | 1 | concreto 3000 psi | Placa P12 T1 (ejes 10-12 entre A-J) | 2026-05-05 | 6/2/2026 12:00:00 AM | 28 | 21 | 35.3 | 168 | PLACA | B-19322 VIALE 26_PLACA_21.0_28 | 34.767 | 27.189 | 3 | 168.095
B-19322 VIALE 26 | 177.8 | concreto 3000 psi | Escalera P-13 a P4 T2 | 2026-05-05 | 6/2/2026 12:00:00 AM | 28 | 21 | 27.9 | 133 |  |  | 28.067 | 27.189 | 3 | 132.857
B-19322 VIALE 26 | 177.8 | concreto 3000 psi | Escalera P-13 a P4 T2 | 2026-05-05 | 6/2/2026 12:00:00 AM | 28 | 21 | 27.9 | 133 |  |  | 28.067 | 27.189 | 3 | 132.857
B-19322 VIALE 26 | 177.8 | concreto 3000 psi | Escalera P-13 a P4 T2 | 2026-05-05 | 6/2/2026 12:00:00 AM | 28 | 21 | 28.4 | 135 |  |  | 28.067 | 24.43 | 3 | 135.238
B-19322 VIALE 26 | 203.2 | concreto 3000 psi | Muros P12 T1 (EJES 08-10 ENTRE J-G) M=02,13,09,22,23,24,25 | 2026-05-02 | 5/30/2026 12:00:00 AM | 28 | 21 | 22.3 | 106 | MURO | B-19322 VIALE 26_MURO_21.0_28 | 21.8 | 24.43 | 3 | 106.19
B-19322 VIALE 26 | 203.2 | concreto 3000 psi | Muros P12 T1 (EJES 08-10 ENTRE J-G) M=02,13,09,22,23,24,25 | 2026-05-02 | 5/30/2026 12:00:00 AM | 28 | 21 | 20 | 95 | MURO | B-19322 VIALE 26_MURO_21.0_28 | 21.8 | 24.43 | 3 | 95.238
B-19322 VIALE 26 | 203.2 | concreto 3000 psi | Muros P12 T1 (EJES 08-10 ENTRE J-G) M=02,13,09,22,23,24,25 | 2026-05-02 | 5/30/2026 12:00:00 AM | 28 | 21 | 23.1 | 110 | MURO | B-19322 VIALE 26_MURO_21.0_28 | 21.8 | 29.263 | 3 | 110
B-19322 VIALE 26 | 1 | concreto 3000 psi | Muros P11 T1 (EJES 04-05 ENTRE A-J) M=02,03,09,22,24,25 | 2026-05-05 | 6/2/2026 12:00:00 AM | 28 | 21 | 39.8 | 190 | MURO | B-19322 VIALE 26_MURO_21.0_28 | 39.5 | 29.263 | 3 | 189.524
B-19322 VIALE 26 | 1 | concreto 3000 psi | Muros P11 T1 (EJES 04-05 ENTRE A-J) M=02,03,09,22,24,25 | 2026-05-05 | 6/2/2026 12:00:00 AM | 28 | 21 | 40.7 | 194 | MURO | B-19322 VIALE 26_MURO_21.0_28 | 39.5 | 29.263 | 3 | 193.81
B-19322 VIALE 26 | 1 | concreto 3000 psi | Muros P11 T1 (EJES 04-05 ENTRE A-J) M=02,03,09,22,24,25 | 2026-05-05 | 6/2/2026 12:00:00 AM | 28 | 21 | 38 | 181 | MURO | B-19322 VIALE 26_MURO_21.0_28 | 39.5 | 31.278 | 3 | 180.952
B-19322 VIALE 26 | 1 | concreto 3000 psi | Placa P12 T1 (ejes 10-12 entre A-J) | 2026-05-05 | 6/2/2026 12:00:00 AM | 28 | 21 | 34.8 | 166 | PLACA | B-19322 VIALE 26_PLACA_21.0_28 | 34.767 | 31.278 | 3 | 165.714
B-19322 VIALE 26 | 1 | concreto 3000 psi | Placa P12 T1 (ejes 10-12 entre A-J) | 2026-05-05 | 6/2/2026 12:00:00 AM | 28 | 21 | 34.2 | 163 | PLACA | B-19322 VIALE 26_PLACA_21.0_28 | 34.767 | 31.278 | 3 | 162.857
B-19322 VIALE 26 | 228.6 | concreto 3000 psi | Placa P12 T1 (ejes 08-10 entre A-J) | 2026-05-06 | 6/3/2026 12:00:00 AM | 28 | 21 | 41.6 | 198 | PLACA | B-19322 VIALE 26_PLACA_21.0_28 | 42.167 | 37.371 | 3 | 198.095
B-19322 VIALE 26 | 228.6 | concreto 3000 psi | Placa P12 T1 (ejes 08-10 entre A-J) | 2026-05-06 | 6/3/2026 12:00:00 AM | 28 | 21 | 41.2 | 196 | PLACA | B-19322 VIALE 26_PLACA_21.0_28 | 42.167 | 37.371 | 3 | 196.19
B-19322 VIALE 26 | 228.6 | concreto 3000 psi | Placa P12 T1 (ejes 08-10 entre A-J) | 2026-05-06 | 6/3/2026 12:00:00 AM | 28 | 21 | 43.7 | 208 | PLACA | B-19322 VIALE 26_PLACA_21.0_28 | 42.167 | 37.371 | 3 | 208.095
B-19322 VIALE 26 | 228.6 | concreto 3000 psi | Muros P11 T1 (EJES 02-03 ENTRE A-J) M=02,09,13,23,24 | 2026-05-06 | 6/3/2026 12:00:00 AM | 28 | 21 | 36.9 | 176 | MURO | B-19322 VIALE 26_MURO_21.0_28 | 33.433 | 37.315 | 3 | 175.714
B-19322 VIALE 26 | 228.6 | concreto 3000 psi | Muros P11 T1 (EJES 02-03 ENTRE A-J) M=02,09,13,23,24 | 2026-05-06 | 6/3/2026 12:00:00 AM | 28 | 21 | 29.6 | 141 | MURO | B-19322 VIALE 26_MURO_21.0_28 | 33.433 | 37.315 | 3 | 140.952
B-19322 VIALE 26 | 228.6 | concreto 3000 psi | Muros P11 T1 (EJES 02-03 ENTRE A-J) M=02,09,13,23,24 | 2026-05-06 | 6/3/2026 12:00:00 AM | 28 | 21 | 33.8 | 161 | MURO | B-19322 VIALE 26_MURO_21.0_28 | 33.433 | 37.315 | 3 | 160.952
B-19322 VIALE 26 | 203.2 | 3000 PSI | MUROS T1 P14 EJE 10 DEL A-J EJE 9 ENTRE J Y F M=2,31,14 | 2026-04-21 | 5/19/2026 12:00:00 AM | 28 | 21 | 24.6 | 117 | MURO | B-19322 VIALE 26_MURO_21.0_28 | 24.167 | 33.256 | 3 | 117.143
B-19322 VIALE 26 | 203.2 | 3000 PSI | MUROS T1 P14 EJE 10 DEL A-J EJE 9 ENTRE J Y F M=2,31,14 | 2026-04-21 | 5/19/2026 12:00:00 AM | 28 | 21 | 23.1 | 110 | MURO | B-19322 VIALE 26_MURO_21.0_28 | 24.167 | 33.256 | 3 | 110
B-19322 VIALE 26 | 203.2 | 3000 PSI | MUROS T1 P14 EJE 10 DEL A-J EJE 9 ENTRE J Y F M=2,31,14 | 2026-04-21 | 5/19/2026 12:00:00 AM | 28 | 21 | 24.8 | 118 | MURO | B-19322 VIALE 26_MURO_21.0_28 | 24.167 | 33.256 | 3 | 118.095
B-19322 VIALE 26 | 228.6 | 3000 PSI | MUROS T1 P10 EJES 7-8 ENTRE A Y J M=2,13,9,22,23,24 | 2026-04-21 | 5/19/2026 12:00:00 AM | 28 | 21 | 25.8 | 123 | MURO | B-19322 VIALE 26_MURO_21.0_28 | 25.133 | 27.578 | 3 | 122.857
B-19322 VIALE 26 | 228.6 | 3000 PSI | MUROS T1 P10 EJES 7-8 ENTRE A Y J M=2,13,9,22,23,24 | 2026-04-21 | 5/19/2026 12:00:00 AM | 28 | 21 | 24.2 | 115 | MURO | B-19322 VIALE 26_MURO_21.0_28 | 25.133 | 27.578 | 3 | 115.238
B-19322 VIALE 26 | 228.6 | 3000 PSI | MUROS T1 P10 EJES 7-8 ENTRE A Y J M=2,13,9,22,23,24 | 2026-04-21 | 5/19/2026 12:00:00 AM | 28 | 21 | 25.4 | 121 | MURO | B-19322 VIALE 26_MURO_21.0_28 | 25.133 | 27.578 | 3 | 120.952
B-19322 VIALE 26 | 203.2 | concreto 3000 psi | Muros P11 T1 (EJES 08-11 ENTRE A-F) M=09,22,13,23,25 | 2026-04-30 | 5/28/2026 12:00:00 AM | 28 | 21 | 26.7 | 127 | MURO | B-19322 VIALE 26_MURO_21.0_28 | 26.767 | 25.356 | 3 | 127.143
B-19322 VIALE 26 | 203.2 | concreto 3000 psi | Muros P11 T1 (EJES 08-11 ENTRE A-F) M=09,22,13,23,25 | 2026-04-30 | 5/28/2026 12:00:00 AM | 28 | 21 | 26.5 | 126 | MURO | B-19322 VIALE 26_MURO_21.0_28 | 26.767 | 25.356 | 3 | 126.19
B-19322 VIALE 26 | 203.2 | concreto 3000 psi | Muros P11 T1 (EJES 08-11 ENTRE A-F) M=09,22,13,23,25 | 2026-04-30 | 5/28/2026 12:00:00 AM | 28 | 21 | 27.1 | 129 | MURO | B-19322 VIALE 26_MURO_21.0_28 | 26.767 | 25.356 | 3 | 129.048
B-19322 VIALE 26 | 146.05 | concreto 3000 psi | Placa P12 T1 (ejes 12-15 entre A-J) | 2026-05-04 | 6/1/2026 12:00:00 AM | 28 | 21 | 27.9 | 133 | PLACA | B-19322 VIALE 26_PLACA_21.0_28 | 27.833 | 26.578 | 3 | 132.857
B-19322 VIALE 26 | 146.05 | concreto 3000 psi | Placa P12 T1 (ejes 12-15 entre A-J) | 2026-05-04 | 6/1/2026 12:00:00 AM | 28 | 21 | 28 | 133 | PLACA | B-19322 VIALE 26_PLACA_21.0_28 | 27.833 | 26.578 | 3 | 133.333
B-19322 VIALE 26 | 146.05 | concreto 3000 psi | Placa P12 T1 (ejes 12-15 entre A-J) | 2026-05-04 | 6/1/2026 12:00:00 AM | 28 | 21 | 27.6 | 132 | PLACA | B-19322 VIALE 26_PLACA_21.0_28 | 27.833 | 26.578 | 3 | 131.429
B-19322 VIALE 26 | 18.15 | concreto 3000 psi | Muros P11 T1 (EJES 6-07 ENTRE A-J) M=02,03,13,22,23,24 | 2026-05-04 | 6/1/2026 12:00:00 AM | 28 | 21 | 33.8 | 161 | MURO | B-19322 VIALE 26_MURO_21.0_28 | 32.067 | 28.889 | 3 | 160.952
B-19322 VIALE 26 | 18.15 | concreto 3000 psi | Muros P11 T1 (EJES 6-07 ENTRE A-J) M=02,03,13,22,23,24 | 2026-05-04 | 6/1/2026 12:00:00 AM | 28 | 21 | 31.1 | 148 | MURO | B-19322 VIALE 26_MURO_21.0_28 | 32.067 | 28.889 | 3 | 148.095
B-19322 VIALE 26 | 18.15 | concreto 3000 psi | Muros P11 T1 (EJES 6-07 ENTRE A-J) M=02,03,13,22,23,24 | 2026-05-04 | 6/1/2026 12:00:00 AM | 28 | 21 | 31.3 | 149 | MURO | B-19322 VIALE 26_MURO_21.0_28 | 32.067 | 28.889 | 3 | 149.048
B-19322 VIALE 26 | 228.6 | concreto 3000 psi | Placa Cubierta T2 (ejes 08-11 entre A-J) | 2026-05-06 | 6/3/2026 12:00:00 AM | 28 | 21 | 24.9 | 118 | PLACA | B-19322 VIALE 26_PLACA_21.0_28 | 27.367 | 29.089 | 3 | 118.571
B-19322 VIALE 26 | 228.6 | concreto 3000 psi | Placa Cubierta T2 (ejes 08-11 entre A-J) | 2026-05-06 | 6/3/2026 12:00:00 AM | 28 | 21 | 31.8 | 151 | PLACA | B-19322 VIALE 26_PLACA_21.0_28 | 27.367 | 29.089 | 3 | 151.429
B-19322 VIALE 26 | 228.6 | concreto 3000 psi | Placa Cubierta T2 (ejes 08-11 entre A-J) | 2026-05-06 | 6/3/2026 12:00:00 AM | 28 | 21 | 25.4 | 121 | PLACA | B-19322 VIALE 26_PLACA_21.0_28 | 27.367 | 29.089 | 3 | 120.952
B-19322 VIALE 26 | 1 | concreto 3000 psi | Placa P12 T1 (ejes 06-08 entre A-J) | 2026-05-07 | 6/4/2026 12:00:00 AM | 28 | 21 | 39.4 | 187 | PLACA | B-19322 VIALE 26_PLACA_21.0_28 | 39.233 | 32.889 | 3 | 187.619
B-19322 VIALE 26 | 1 | concreto 3000 psi | Placa P12 T1 (ejes 06-08 entre A-J) | 2026-05-07 | 6/4/2026 12:00:00 AM | 28 | 21 | 38.9 | 185 | PLACA | B-19322 VIALE 26_PLACA_21.0_28 | 39.233 | 32.889 | 3 | 185.238
B-19322 VIALE 26 | 1 | concreto 3000 psi | Placa P12 T1 (ejes 06-08 entre A-J) | 2026-05-07 | 6/4/2026 12:00:00 AM | 28 | 21 | 39.4 | 188 | PLACA | B-19322 VIALE 26_PLACA_21.0_28 | 39.233 | 32.889 | 3 | 187.619
B-19322 VIALE 26 | 203.2 | concreto 3000 psi | Muros Cubierta T2 (ejes 14-15 / E-J escalera) | 2026-05-07 | 6/4/2026 12:00:00 AM | 28 | 21 | 13 | 62 | MURO | B-19322 VIALE 26_MURO_21.0_28 | 13.533 | 26.711 | 3 | 61.905
B-19322 VIALE 26 | 203.2 | concreto 3000 psi | Muros Cubierta T2 (ejes 14-15 / E-J escalera) | 2026-05-07 | 6/4/2026 12:00:00 AM | 28 | 21 | 14 | 67 | MURO | B-19322 VIALE 26_MURO_21.0_28 | 13.533 | 26.711 | 3 | 66.667
B-19322 VIALE 26 | 203.2 | concreto 3000 psi | Muros Cubierta T2 (ejes 14-15 / E-J escalera) | 2026-05-07 | 6/4/2026 12:00:00 AM | 28 | 21 | 13.6 | 65 | MURO | B-19322 VIALE 26_MURO_21.0_28 | 13.533 | 26.711 | 3 | 64.762
B-19322 VIALE 26 | 1 | concreto 3000 psi | Muros P11 T1 (EJES 01-02 ENTRE A-J) M=14,15,12,16,11 | 2026-05-07 | 6/4/2026 12:00:00 AM | 28 | 21 | 40.7 | 194 | MURO | B-19322 VIALE 26_MURO_21.0_28 | 40.667 | 31.144 | 3 | 193.81
B-19322 VIALE 26 | 1 | concreto 3000 psi | Muros P11 T1 (EJES 01-02 ENTRE A-J) M=14,15,12,16,11 | 2026-05-07 | 6/4/2026 12:00:00 AM | 28 | 21 | 40.7 | 194 | MURO | B-19322 VIALE 26_MURO_21.0_28 | 40.667 | 31.144 | 3 | 193.81
B-19322 VIALE 26 | 1 | concreto 3000 psi | Muros P11 T1 (EJES 01-02 ENTRE A-J) M=14,15,12,16,11 | 2026-05-07 | 6/4/2026 12:00:00 AM | 28 | 21 | 40.6 | 193 | MURO | B-19322 VIALE 26_MURO_21.0_28 | 40.667 | 31.144 | 3 | 193.333
B-19322 VIALE 26 | 203.2 | concreto 3000 psi | Muros P12 T1 (EJES 12-15 ENTRE J-G) M=07,31,32,03,04,30,29 | 2026-05-08 | 6/5/2026 12:00:00 AM | 28 | 21 | 28.1 | 134 | MURO | B-19322 VIALE 26_MURO_21.0_28 | 27.433 | 27.211 | 3 | 133.81
B-19322 VIALE 26 | 203.2 | concreto 3000 psi | Muros P12 T1 (EJES 12-15 ENTRE J-G) M=07,31,32,03,04,30,29 | 2026-05-08 | 6/5/2026 12:00:00 AM | 28 | 21 | 26.9 | 128 | MURO | B-19322 VIALE 26_MURO_21.0_28 | 27.433 | 27.211 | 3 | 128.095
B-19322 VIALE 26 | 203.2 | concreto 3000 psi | Muros P12 T1 (EJES 12-15 ENTRE J-G) M=07,31,32,03,04,30,29 | 2026-05-08 | 6/5/2026 12:00:00 AM | 28 | 21 | 27.3 | 130 | MURO | B-19322 VIALE 26_MURO_21.0_28 | 27.433 | 27.211 | 3 | 130
B-19322 VIALE 26 | 165.1 | concreto 3000 psi | Placa P12 T1 (ejes 04-06 entre A-J) | 2026-05-08 | 6/5/2026 12:00:00 AM | 28 | 21 | 24.8 | 118 | PLACA | B-19322 VIALE 26_PLACA_21.0_28 | 25.533 | 31.211 | 3 | 118.095
B-19322 VIALE 26 | 165.1 | concreto 3000 psi | Placa P12 T1 (ejes 04-06 entre A-J) | 2026-05-08 | 6/5/2026 12:00:00 AM | 28 | 21 | 26.6 | 127 | PLACA | B-19322 VIALE 26_PLACA_21.0_28 | 25.533 | 31.211 | 3 | 126.667
B-19322 VIALE 26 | 165.1 | concreto 3000 psi | Placa P12 T1 (ejes 04-06 entre A-J) | 2026-05-08 | 6/5/2026 12:00:00 AM | 28 | 21 | 25.2 | 120 | PLACA | B-19322 VIALE 26_PLACA_21.0_28 | 25.533 | 31.211 | 3 | 120
B-19322 VIALE 26 | 165.1 | concreto 3000 psi | Placa Cubierta T2 (ejes 05-08 / A-J) | 2026-05-11 | 6/8/2026 12:00:00 AM | 28 | 21 | 18.6 | 88 | PLACA | B-19322 VIALE 26_PLACA_21.0_28 | 19.733 | 24.233 | 3 | 88.571
B-19322 VIALE 26 | 165.1 | concreto 3000 psi | Placa Cubierta T2 (ejes 05-08 / A-J) | 2026-05-11 | 6/8/2026 12:00:00 AM | 28 | 21 | 20 | 95 | PLACA | B-19322 VIALE 26_PLACA_21.0_28 | 19.733 | 24.233 | 3 | 95.238
B-19322 VIALE 26 | 165.1 | concreto 3000 psi | Placa Cubierta T2 (ejes 05-08 / A-J) | 2026-05-11 | 6/8/2026 12:00:00 AM | 28 | 21 | 20.6 | 98 | PLACA | B-19322 VIALE 26_PLACA_21.0_28 | 19.733 | 24.233 | 3 | 98.095
B-19322 VIALE 26 | 165.1 | concreto 3000 psi | Placa P12 T1 (ejes 01-04 entre A-J) | 2026-05-11 | 6/8/2026 12:00:00 AM | 28 | 21 | 38.6 | 184 | PLACA | B-19322 VIALE 26_PLACA_21.0_28 | 38.267 | 27.844 | 3 | 183.81
B-19322 VIALE 26 | 165.1 | concreto 3000 psi | Placa P12 T1 (ejes 01-04 entre A-J) | 2026-05-11 | 6/8/2026 12:00:00 AM | 28 | 21 | 39.6 | 188 | PLACA | B-19322 VIALE 26_PLACA_21.0_28 | 38.267 | 27.844 | 3 | 188.571
B-19322 VIALE 26 | 165.1 | concreto 3000 psi | Placa P12 T1 (ejes 01-04 entre A-J) | 2026-05-11 | 6/8/2026 12:00:00 AM | 28 | 21 | 36.6 | 174 | PLACA | B-19322 VIALE 26_PLACA_21.0_28 | 38.267 | 27.844 | 3 | 174.286
B-19322 VIALE 26 | 228.6 | concreto 3000 psi | Muros P12 T1 (ejes 12-14 entre A-F) M=01,02,09,13,22,23,25 | 2026-05-11 | 6/8/2026 12:00:00 AM | 28 | 21 | 44.4 | 211 | MURO | B-19322 VIALE 26_MURO_21.0_28 | 45.633 | 34.544 | 3 | 211.429
B-19322 VIALE 26 | 228.6 | concreto 3000 psi | Muros P12 T1 (ejes 12-14 entre A-F) M=01,02,09,13,22,23,25 | 2026-05-11 | 6/8/2026 12:00:00 AM | 28 | 21 | 46.8 | 223 | MURO | B-19322 VIALE 26_MURO_21.0_28 | 45.633 | 34.544 | 3 | 222.857
B-19322 VIALE 26 | 228.6 | concreto 3000 psi | Muros P12 T1 (ejes 12-14 entre A-F) M=01,02,09,13,22,23,25 | 2026-05-11 | 6/8/2026 12:00:00 AM | 28 | 21 | 45.7 | 218 | MURO | B-19322 VIALE 26_MURO_21.0_28 | 45.633 | 34.544 | 3 | 217.619
B-19322 VIALE 26 | 215.9 | concreto 3000 psi | Muros P12 T1 (ejes 09-10 entre J-G) M=02,09,13,22,23,25 | 2026-05-12 | 6/9/2026 12:00:00 AM | 28 | 21 | 41.3 | 197 | MURO | B-19322 VIALE 26_MURO_21.0_28 | 42.3 | 42.067 | 3 | 196.667
B-19322 VIALE 26 | 215.9 | concreto 3000 psi | Muros P12 T1 (ejes 09-10 entre J-G) M=02,09,13,22,23,25 | 2026-05-12 | 6/9/2026 12:00:00 AM | 28 | 21 | 43.1 | 205 | MURO | B-19322 VIALE 26_MURO_21.0_28 | 42.3 | 42.067 | 3 | 205.238
B-19322 VIALE 26 | 215.9 | concreto 3000 psi | Muros P12 T1 (ejes 09-10 entre J-G) M=02,09,13,22,23,25 | 2026-05-12 | 6/9/2026 12:00:00 AM | 28 | 21 | 42.5 | 202 | MURO | B-19322 VIALE 26_MURO_21.0_28 | 42.3 | 42.067 | 3 | 202.381
B-19322 VIALE 26 | 228.6 | concreto 3000 psi | Muros P12 T1 (ejes 08-10 entre A-F, eje 8 entre J-G) M=02,13,25,23,24,09,21 | 2026-05-13 | 6/10/2026 12:00:00 AM | 28 | 21 | 35.9 | 171 | MURO | B-19322 VIALE 26_MURO_21.0_28 | 35.467 | 41.133 | 3 | 170.952
B-19322 VIALE 26 | 228.6 | concreto 3000 psi | Muros P12 T1 (ejes 08-10 entre A-F, eje 8 entre J-G) M=02,13,25,23,24,09,21 | 2026-05-13 | 6/10/2026 12:00:00 AM | 28 | 21 | 35.3 | 168 | MURO | B-19322 VIALE 26_MURO_21.0_28 | 35.467 | 41.133 | 3 | 168.095
B-19322 VIALE 26 | 228.6 | concreto 3000 psi | Muros P12 T1 (ejes 08-10 entre A-F, eje 8 entre J-G) M=02,13,25,23,24,09,21 | 2026-05-13 | 6/10/2026 12:00:00 AM | 28 | 21 | 35.2 | 167 | MURO | B-19322 VIALE 26_MURO_21.0_28 | 35.467 | 41.133 | 3 | 167.619
B-19322 VIALE 26 | 190.5 | concreto 3000 psi | Placa P13 T1 (ejes 12-15 entre A-J) | 2026-05-13 | 6/10/2026 12:00:00 AM | 28 | 21 | 43.8 | 208 | PLACA | B-19322 VIALE 26_PLACA_21.0_28 | 41.033 | 39.6 | 3 | 208.571
B-19322 VIALE 26 | 190.5 | concreto 3000 psi | Placa P13 T1 (ejes 12-15 entre A-J) | 2026-05-13 | 6/10/2026 12:00:00 AM | 28 | 21 | 38.2 | 182 | PLACA | B-19322 VIALE 26_PLACA_21.0_28 | 41.033 | 39.6 | 3 | 181.905
B-19322 VIALE 26 | 190.5 | concreto 3000 psi | Placa P13 T1 (ejes 12-15 entre A-J) | 2026-05-13 | 6/10/2026 12:00:00 AM | 28 | 21 | 41.1 | 196 | PLACA | B-19322 VIALE 26_PLACA_21.0_28 | 41.033 | 39.6 | 3 | 195.714
B-19322 VIALE 26 | 228.6 | concreto 3000 psi | Muros P12 T1 (ejes 06-07 entre A-J) | 2026-05-14 | 6/11/2026 12:00:00 AM | 28 | 21 | 43 | 205 | MURO | B-19322 VIALE 26_MURO_21.0_28 | 42.433 | 39.644 | 3 | 204.762
B-19322 VIALE 26 | 228.6 | concreto 3000 psi | Muros P12 T1 (ejes 06-07 entre A-J) | 2026-05-14 | 6/11/2026 12:00:00 AM | 28 | 21 | 42 | 200 | MURO | B-19322 VIALE 26_MURO_21.0_28 | 42.433 | 39.644 | 3 | 200
B-19322 VIALE 26 | 228.6 | concreto 3000 psi | Muros P12 T1 (ejes 06-07 entre A-J) | 2026-05-14 | 6/11/2026 12:00:00 AM | 28 | 21 | 42.3 | 202 | MURO | B-19322 VIALE 26_MURO_21.0_28 | 42.433 | 39.644 | 3 | 201.429
B-19322 VIALE 26 | 190.5 | concreto 3000 psi | Placa P13 T1 (ejes 10-12 entre A-J) | 2026-05-14 | 6/11/2026 12:00:00 AM | 28 | 21 | 48.5 | 231 | PLACA | B-19322 VIALE 26_PLACA_21.0_28 | 48.667 | 44.044 | 3 | 230.952
B-19322 VIALE 26 | 190.5 | concreto 3000 psi | Placa P13 T1 (ejes 10-12 entre A-J) | 2026-05-14 | 6/11/2026 12:00:00 AM | 28 | 21 | 48.5 | 231 | PLACA | B-19322 VIALE 26_PLACA_21.0_28 | 48.667 | 44.044 | 3 | 230.952
B-19322 VIALE 26 | 190.5 | concreto 3000 psi | Placa P13 T1 (ejes 10-12 entre A-J) | 2026-05-14 | 6/11/2026 12:00:00 AM | 28 | 21 | 49 | 234 | PLACA | B-19322 VIALE 26_PLACA_21.0_28 | 48.667 | 44.044 | 3 | 233.333
B-19322 VIALE 26 | 228.6 | concreto 3000 psi | Muros P12 T1 (ejes 04-05 entre A-J) | 2026-05-15 | 6/12/2026 12:00:00 AM | 28 | 21 | 37.6 | 179 | MURO | B-19322 VIALE 26_MURO_21.0_28 | 37.567 | 42.889 | 3 | 179.048
B-19322 VIALE 26 | 228.6 | concreto 3000 psi | Muros P12 T1 (ejes 04-05 entre A-J) | 2026-05-15 | 6/12/2026 12:00:00 AM | 28 | 21 | 37 | 176 | MURO | B-19322 VIALE 26_MURO_21.0_28 | 37.567 | 42.889 | 3 | 176.19
B-19322 VIALE 26 | 228.6 | concreto 3000 psi | Muros P12 T1 (ejes 04-05 entre A-J) | 2026-05-15 | 6/12/2026 12:00:00 AM | 28 | 21 | 38.1 | 181 | MURO | B-19322 VIALE 26_MURO_21.0_28 | 37.567 | 42.889 | 3 | 181.429
B-19322 VIALE 26 | 165.1 | concreto 3000 psi | Placa P13 T1 (ejes 08-10 entre A-J) y escalera P9 a P10 T1 | 2026-05-15 | 6/12/2026 12:00:00 AM | 28 | 21 | 44.8 | 213 | PLACA | B-19322 VIALE 26_PLACA_21.0_28 | 45.2 | 43.811 | 3 | 213.333
B-19322 VIALE 26 | 165.1 | concreto 3000 psi | Placa P13 T1 (ejes 08-10 entre A-J) y escalera P9 a P10 T1 | 2026-05-15 | 6/12/2026 12:00:00 AM | 28 | 21 | 44.4 | 211 | PLACA | B-19322 VIALE 26_PLACA_21.0_28 | 45.2 | 43.811 | 3 | 211.429
B-19322 VIALE 26 | 165.1 | concreto 3000 psi | Placa P13 T1 (ejes 08-10 entre A-J) y escalera P9 a P10 T1 | 2026-05-15 | 6/12/2026 12:00:00 AM | 28 | 21 | 46.4 | 221 | PLACA | B-19322 VIALE 26_PLACA_21.0_28 | 45.2 | 43.811 | 3 | 220.952
B-19322 VIALE 26 | 165.1 | concreto 3000 psi | Placa cubierta T2 (ejes 01-05-10 entre A-J) | 2026-05-16 | 6/13/2026 12:00:00 AM | 28 | 21 | 27.8 | 132 | PLACA | B-19322 VIALE 26_PLACA_21.0_28 | 27.667 | 36.811 | 3 | 132.381
B-19322 VIALE 26 | 165.1 | concreto 3000 psi | Placa cubierta T2 (ejes 01-05-10 entre A-J) | 2026-05-16 | 6/13/2026 12:00:00 AM | 28 | 21 | 27.5 | 131 | PLACA | B-19322 VIALE 26_PLACA_21.0_28 | 27.667 | 36.811 | 3 | 130.952
B-19322 VIALE 26 | 165.1 | concreto 3000 psi | Placa cubierta T2 (ejes 01-05-10 entre A-J) | 2026-05-16 | 6/13/2026 12:00:00 AM | 28 | 21 | 27.7 | 132 | PLACA | B-19322 VIALE 26_PLACA_21.0_28 | 27.667 | 36.811 | 3 | 131.905
B-19322 VIALE 26 | 228.6 | concreto 3000 psi | Muros P12 T1 (eje 03 entre A-J)M=08,21,23 | 2026-05-16 | 6/13/2026 12:00:00 AM | 28 | 21 | 39.5 | 188 | MURO | B-19322 VIALE 26_MURO_21.0_28 | 38.933 | 37.267 | 3 | 188.095
B-19322 VIALE 26 | 228.6 | concreto 3000 psi | Muros P12 T1 (eje 03 entre A-J)M=08,21,23 | 2026-05-16 | 6/13/2026 12:00:00 AM | 28 | 21 | 37.2 | 177 | MURO | B-19322 VIALE 26_MURO_21.0_28 | 38.933 | 37.267 | 3 | 177.143
B-19322 VIALE 26 | 228.6 | concreto 3000 psi | Muros P12 T1 (eje 03 entre A-J)M=08,21,23 | 2026-05-16 | 6/13/2026 12:00:00 AM | 28 | 21 | 40.1 | 191 | MURO | B-19322 VIALE 26_MURO_21.0_28 | 38.933 | 37.267 | 3 | 190.952
B-19322 VIALE 26 | 228.6 | concreto 3000 psi | Muros P12 T1 (ejes 01-02 entre B-I)M=08,21,2305,11,12,15,14 | 2026-05-19 | 6/16/2026 12:00:00 AM | 28 | 21 | 53.7 | 256 | MURO | B-19322 VIALE 26_MURO_21.0_28 | 50.633 | 39.078 | 3 | 255.714
B-19322 VIALE 26 | 228.6 | concreto 3000 psi | Muros P12 T1 (ejes 01-02 entre B-I)M=08,21,2305,11,12,15,14 | 2026-05-19 | 6/16/2026 12:00:00 AM | 28 | 21 | 46.5 | 222 | MURO | B-19322 VIALE 26_MURO_21.0_28 | 50.633 | 39.078 | 3 | 221.429
B-19322 VIALE 26 | 228.6 | concreto 3000 psi | Muros P12 T1 (ejes 01-02 entre B-I)M=08,21,2305,11,12,15,14 | 2026-05-19 | 6/16/2026 12:00:00 AM | 28 | 21 | 51.7 | 246 | MURO | B-19322 VIALE 26_MURO_21.0_28 | 50.633 | 39.078 | 3 | 246.19
B-19322 VIALE 26 | 228.6 | concreto 3000 psi | Muros P13 T1 (ejes 12-15 entre J-G) M=07,03,04,31,32,30,29 | 2026-05-20 | 6/17/2026 12:00:00 AM | 28 | 21 | 41.6 | 198 | MURO | B-19322 VIALE 26_MURO_21.0_28 | 42.067 | 43.878 | 3 | 198.095
B-19322 VIALE 26 | 228.6 | concreto 3000 psi | Muros P13 T1 (ejes 12-15 entre J-G) M=07,03,04,31,32,30,29 | 2026-05-20 | 6/17/2026 12:00:00 AM | 28 | 21 | 44.3 | 211 | MURO | B-19322 VIALE 26_MURO_21.0_28 | 42.067 | 43.878 | 3 | 210.952
B-19322 VIALE 26 | 228.6 | concreto 3000 psi | Muros P13 T1 (ejes 12-15 entre J-G) M=07,03,04,31,32,30,29 | 2026-05-20 | 6/17/2026 12:00:00 AM | 28 | 21 | 40.3 | 192 | MURO | B-19322 VIALE 26_MURO_21.0_28 | 42.067 | 43.878 | 3 | 191.905
B-19322 VIALE 26 | 165.1 | concreto 3000 psi | Placa P13 T1 (ejes 04-06 entre A-J) | 2026-05-20 | 6/17/2026 12:00:00 AM | 28 | 21 | 29.6 | 141 | PLACA | B-19322 VIALE 26_PLACA_21.0_28 | 29.067 | 40.589 | 3 | 140.952
B-19322 VIALE 26 | 165.1 | concreto 3000 psi | Placa P13 T1 (ejes 04-06 entre A-J) | 2026-05-20 | 6/17/2026 12:00:00 AM | 28 | 21 | 28.6 | 136 | PLACA | B-19322 VIALE 26_PLACA_21.0_28 | 29.067 | 40.589 | 3 | 136.19
B-19322 VIALE 26 | 165.1 | concreto 3000 psi | Placa P13 T1 (ejes 04-06 entre A-J) | 2026-05-20 | 6/17/2026 12:00:00 AM | 28 | 21 | 29 | 138 | PLACA | B-19322 VIALE 26_PLACA_21.0_28 | 29.067 | 40.589 | 3 | 138.095
B-19322 VIALE 26 | 184.15 | concreto 3000 psi | Placa P13 T1 (ejes 06-08 entre A-J) | 2026-05-19 | 6/16/2026 12:00:00 AM | 28 | 21 | 43.7 | 208 | PLACA | B-19322 VIALE 26_PLACA_21.0_28 | 43.967 | 38.367 | 3 | 208.095
B-19322 VIALE 26 | 184.15 | concreto 3000 psi | Placa P13 T1 (ejes 06-08 entre A-J) | 2026-05-19 | 6/16/2026 12:00:00 AM | 28 | 21 | 44.2 | 211 | PLACA | B-19322 VIALE 26_PLACA_21.0_28 | 43.967 | 38.367 | 3 | 210.476
B-19322 VIALE 26 | 184.15 | concreto 3000 psi | Placa P13 T1 (ejes 06-08 entre A-J) | 2026-05-19 | 6/16/2026 12:00:00 AM | 28 | 21 | 44 | 210 | PLACA | B-19322 VIALE 26_PLACA_21.0_28 | 43.967 | 38.367 | 3 | 209.524
B-19322 VIALE 26 | 156 | RELLENO FLUIDO 10KG/CM2 | TORRE LLENO MORTERO | 2025-05-17 | 6/14/2025 12:00:00 AM | 28 | 10 | 2 | 20 |  |  | 2.7 |  | 2 | 20
B-19322 VIALE 26 | 156 | RELLENO FLUIDO 10KG/CM2 | TORRE LLENO MORTERO | 2025-05-17 | 6/14/2025 12:00:00 AM | 28 | 10 | 3.4 | 34 |  |  | 2.7 |  | 2 | 34
B-19322 VIALE 26 | 228.6 | 3000 PSI | MUROS T2 P12 EJE 5 J AL F EJE 4 J LA F EJE 3 DEL J AL AM=32,9A,29A | 2026-03-24 | 4/15/2026 12:00:00 AM | 22 | 21 | 22 | 105 | MURO | B-19322 VIALE 26_MURO_21.0_22 | 22.067 |  | 3 | 104.762
B-19322 VIALE 26 | 228.6 | 3000 PSI | MUROS T2 P12 EJE 5 J AL F EJE 4 J LA F EJE 3 DEL J AL AM=32,9A,29A | 2026-03-24 | 4/15/2026 12:00:00 AM | 22 | 21 | 22.3 | 106 | MURO | B-19322 VIALE 26_MURO_21.0_22 | 22.067 |  | 3 | 106.19
B-19322 VIALE 26 | 228.6 | 3000 PSI | MUROS T2 P12 EJE 5 J AL F EJE 4 J LA F EJE 3 DEL J AL AM=32,9A,29A | 2026-03-24 | 4/15/2026 12:00:00 AM | 22 | 21 | 21.9 | 104 | MURO | B-19322 VIALE 26_MURO_21.0_22 | 22.067 |  | 3 | 104.286
B-19322 VIALE 26 | 203.2 | 3000 PSI | MUROS T2 P12 EJES 7 J-F M=323,9,29, EJE 6 A Y J M=14,3,2 EJE 4 Y 5 A Y D M=32,9,29 | 2026-03-25 | 4/15/2026 12:00:00 AM | 21 | 21 | 25.3 | 120 | MURO | B-19322 VIALE 26_MURO_21.0_21 | 24.933 |  | 3 | 120.476
B-19322 VIALE 26 | 203.2 | 3000 PSI | MUROS T2 P12 EJES 7 J-F M=323,9,29, EJE 6 A Y J M=14,3,2 EJE 4 Y 5 A Y D M=32,9,29 | 2026-03-25 | 4/15/2026 12:00:00 AM | 21 | 21 | 24.7 | 118 | MURO | B-19322 VIALE 26_MURO_21.0_21 | 24.933 |  | 3 | 117.619
B-19322 VIALE 26 | 203.2 | 3000 PSI | MUROS T2 P12 EJES 7 J-F M=323,9,29, EJE 6 A Y J M=14,3,2 EJE 4 Y 5 A Y D M=32,9,29 | 2026-03-25 | 4/15/2026 12:00:00 AM | 21 | 21 | 24.8 | 118 | MURO | B-19322 VIALE 26_MURO_21.0_21 | 24.933 |  | 3 | 118.095
B-19322 VIALE 26 | 152.4 | 3000 PSI | PLACA T2 PISO 13 EJES 12 AL 15 ENTRE A Y J | 2026-03-25 | 4/15/2026 12:00:00 AM | 21 | 21 | 25.5 | 122 | PLACA | B-19322 VIALE 26_PLACA_21.0_21 | 26.533 |  | 3 | 121.429
B-19322 VIALE 26 | 152.4 | 3000 PSI | PLACA T2 PISO 13 EJES 12 AL 15 ENTRE A Y J | 2026-03-25 | 4/15/2026 12:00:00 AM | 21 | 21 | 28.1 | 134 | PLACA | B-19322 VIALE 26_PLACA_21.0_21 | 26.533 |  | 3 | 133.81
B-19322 VIALE 26 | 152.4 | 3000 PSI | PLACA T2 PISO 13 EJES 12 AL 15 ENTRE A Y J | 2026-03-25 | 4/15/2026 12:00:00 AM | 21 | 21 | 26 | 124 | PLACA | B-19322 VIALE 26_PLACA_21.0_21 | 26.533 |  | 3 | 123.81
B-19322 VIALE 26 | 203 | 3500 PSI | TORRE 2 PILOTE 63-57 | 2025-04-15 | 5/5/2025 12:00:00 AM | 20 | 24.5 | 30.7 | 125 |  |  | 29.933 |  | 3 | 125.306
B-19322 VIALE 26 | 203 | 3500 PSI | TORRE 2 PILOTE 63-57 | 2025-04-15 | 5/5/2025 12:00:00 AM | 20 | 24.5 | 29.8 | 121 |  |  | 29.933 |  | 3 | 121.633
B-19322 VIALE 26 | 203 | 3500 PSI | TORRE 2 PILOTE 63-57 | 2025-04-15 | 5/5/2025 12:00:00 AM | 20 | 24.5 | 29.3 | 120 |  |  | 29.933 |  | 3 | 119.592
B-19322 VIALE 26 | 177 | 3500 PSI | TORRE 2 PILOTE 70 | 2025-04-16 | 5/6/2025 12:00:00 AM | 20 | 24.5 | 20.7 | 85 |  |  | 21.3 |  | 3 | 84.49
B-19322 VIALE 26 | 177 | 3500 PSI | TORRE 2 PILOTE 70 | 2025-04-16 | 5/6/2025 12:00:00 AM | 20 | 24.5 | 21.5 | 88 |  |  | 21.3 |  | 3 | 87.755
B-19322 VIALE 26 | 177 | 3500 PSI | TORRE 2 PILOTE 70 | 2025-04-16 | 5/6/2025 12:00:00 AM | 20 | 24.5 | 21.7 | 88 |  |  | 21.3 |  | 3 | 88.571
B-19322 VIALE 26 | 139.7 | 3000 PSI | PLACA T2 PISO 13 EJES 10 AL 12 ENTRE A Y J | 2026-03-26 | 4/15/2026 12:00:00 AM | 20 | 21 | 24.8 | 118 | PLACA | B-19322 VIALE 26_PLACA_21.0_20 | 26.2 |  | 3 | 118.095
B-19322 VIALE 26 | 139.7 | 3000 PSI | PLACA T2 PISO 13 EJES 10 AL 12 ENTRE A Y J | 2026-03-26 | 4/15/2026 12:00:00 AM | 20 | 21 | 24 | 114 | PLACA | B-19322 VIALE 26_PLACA_21.0_20 | 26.2 |  | 3 | 114.286
B-19322 VIALE 26 | 139.7 | 3000 PSI | PLACA T2 PISO 13 EJES 10 AL 12 ENTRE A Y J | 2026-03-26 | 4/15/2026 12:00:00 AM | 20 | 21 | 29.8 | 142 | PLACA | B-19322 VIALE 26_PLACA_21.0_20 | 26.2 |  | 3 | 141.905
B-19322 VIALE 26 | 215.9 | 3000 PSI | MUROS T2 PISO 12 EJES 2 AL 1 ENTRE A Y J M=1,5,20,19,22,23,24 | 2026-03-27 | 4/15/2026 12:00:00 AM | 19 | 21 | 23 | 109 | MURO | B-19322 VIALE 26_MURO_21.0_19 | 23.267 |  | 3 | 109.524
B-19322 VIALE 26 | 215.9 | 3000 PSI | MUROS T2 PISO 12 EJES 2 AL 1 ENTRE A Y J M=1,5,20,19,22,23,24 | 2026-03-27 | 4/15/2026 12:00:00 AM | 19 | 21 | 22.3 | 106 | MURO | B-19322 VIALE 26_MURO_21.0_19 | 23.267 |  | 3 | 106.19
B-19322 VIALE 26 | 215.9 | 3000 PSI | MUROS T2 PISO 12 EJES 2 AL 1 ENTRE A Y J M=1,5,20,19,22,23,24 | 2026-03-27 | 4/15/2026 12:00:00 AM | 19 | 21 | 24.5 | 117 | MURO | B-19322 VIALE 26_MURO_21.0_19 | 23.267 |  | 3 | 116.667
B-19322 VIALE 26 | 177.8 | 3000 PSI | PLACA T1 PISO 8 EJES 15 AL 12 ENTRE A Y J | 2026-03-25 | 4/13/2026 12:00:00 AM | 19 | 21 | 29.8 | 142 | PLACA | B-19322 VIALE 26_PLACA_21.0_19 | 29.767 |  | 3 | 141.905
B-19322 VIALE 26 | 177.8 | 3000 PSI | PLACA T1 PISO 8 EJES 15 AL 12 ENTRE A Y J | 2026-03-25 | 4/13/2026 12:00:00 AM | 19 | 21 | 29.1 | 139 | PLACA | B-19322 VIALE 26_PLACA_21.0_19 | 29.767 |  | 3 | 138.571
B-19322 VIALE 26 | 177.8 | 3000 PSI | PLACA T1 PISO 8 EJES 15 AL 12 ENTRE A Y J | 2026-03-25 | 4/13/2026 12:00:00 AM | 19 | 21 | 30.4 | 145 | PLACA | B-19322 VIALE 26_PLACA_21.0_19 | 29.767 |  | 3 | 144.762
B-19322 VIALE 26 | 203 | 3500 PSI | TORRE 2 PILOTE 63-57 | 2025-04-15 | 5/3/2025 12:00:00 AM | 18 | 24.5 | 28.1 | 115 |  |  | 29.4 |  | 3 | 114.694
B-19322 VIALE 26 | 203 | 3500 PSI | TORRE 2 PILOTE 63-57 | 2025-04-15 | 5/3/2025 12:00:00 AM | 18 | 24.5 | 29.8 | 122 |  |  | 29.4 |  | 3 | 121.633
B-19322 VIALE 26 | 203 | 3500 PSI | TORRE 2 PILOTE 63-57 | 2025-04-15 | 5/3/2025 12:00:00 AM | 18 | 24.5 | 30.3 | 123 |  |  | 29.4 |  | 3 | 123.673
B-19322 VIALE 26 | 177 | 3500 PSI | TORRE 2 PILOTE 69 | 2025-04-04 | 4/22/2025 12:00:00 AM | 18 | 24.5 | 30.9 | 126 |  |  | 30.833 |  | 3 | 126.122
B-19322 VIALE 26 | 177 | 3500 PSI | TORRE 2 PILOTE 69 | 2025-04-04 | 4/22/2025 12:00:00 AM | 18 | 24.5 | 30.1 | 123 |  |  | 30.833 |  | 3 | 122.857
B-19322 VIALE 26 | 177 | 3500 PSI | TORRE 2 PILOTE 69 | 2025-04-04 | 4/22/2025 12:00:00 AM | 18 | 24.5 | 31.5 | 129 |  |  | 30.833 |  | 3 | 128.571
B-19322 VIALE 26 | 177 | 3500 PSI | TORRE 2 PILOTE 70 | 2025-04-16 | 5/3/2025 12:00:00 AM | 17 | 24.5 | 19 | 77 |  |  | 21 |  | 3 | 77.551
B-19322 VIALE 26 | 177 | 3500 PSI | TORRE 2 PILOTE 70 | 2025-04-16 | 5/3/2025 12:00:00 AM | 17 | 24.5 | 22.5 | 92 |  |  | 21 |  | 3 | 91.837
B-19322 VIALE 26 | 177 | 3500 PSI | TORRE 2 PILOTE 70 | 2025-04-16 | 5/3/2025 12:00:00 AM | 17 | 24.5 | 21.5 | 88 |  |  | 21 |  | 3 | 87.755
B-19322 VIALE 26 | 203 | 3500 PSI | TORRE 2 PILOTE 107 | 2025-04-08 | 4/25/2025 12:00:00 AM | 17 | 24.5 | 24.6 | 100 |  |  | 27.3 |  | 3 | 100.408
B-19322 VIALE 26 | 203 | 3500 PSI | TORRE 2 PILOTE 107 | 2025-04-08 | 4/25/2025 12:00:00 AM | 17 | 24.5 | 28.7 | 117 |  |  | 27.3 |  | 3 | 117.143
B-19322 VIALE 26 | 203 | 3500 PSI | TORRE 2 PILOTE 107 | 2025-04-08 | 4/25/2025 12:00:00 AM | 17 | 24.5 | 28.6 | 117 |  |  | 27.3 |  | 3 | 116.735
B-19322 VIALE 26 | 228.6 | 3000 PSI | MURO T1 P8 EJES 4Y5 ENTRE AF M= 2,13,9,22,23,24 | 2026-03-25 | 4/11/2026 12:00:00 AM | 17 | 21 | 29 | 138 | MURO | B-19322 VIALE 26_MURO_21.0_17 | 29.667 |  | 3 | 138.095
B-19322 VIALE 26 | 228.6 | 3000 PSI | MURO T1 P8 EJES 4Y5 ENTRE AF M= 2,13,9,22,23,24 | 2026-03-25 | 4/11/2026 12:00:00 AM | 17 | 21 | 31.4 | 149 | MURO | B-19322 VIALE 26_MURO_21.0_17 | 29.667 |  | 3 | 149.524
B-19322 VIALE 26 | 228.6 | 3000 PSI | MURO T1 P8 EJES 4Y5 ENTRE AF M= 2,13,9,22,23,24 | 2026-03-25 | 4/11/2026 12:00:00 AM | 17 | 21 | 28.6 | 136 | MURO | B-19322 VIALE 26_MURO_21.0_17 | 29.667 |  | 3 | 136.19
B-19322 VIALE 26 | 177.8 | 3000 PSI | PLACA T1 PISO 9 EJES 8 AL 10 ENTRE A Y D | 2026-03-27 | 4/13/2026 12:00:00 AM | 17 | 21 | 27.5 | 131 | PLACA | B-19322 VIALE 26_PLACA_21.0_17 | 27.733 |  | 3 | 130.952
B-19322 VIALE 26 | 177.8 | 3000 PSI | PLACA T1 PISO 9 EJES 8 AL 10 ENTRE A Y D | 2026-03-27 | 4/13/2026 12:00:00 AM | 17 | 21 | 28.1 | 134 | PLACA | B-19322 VIALE 26_PLACA_21.0_17 | 27.733 |  | 3 | 133.81
B-19322 VIALE 26 | 177.8 | 3000 PSI | PLACA T1 PISO 9 EJES 8 AL 10 ENTRE A Y D | 2026-03-27 | 4/13/2026 12:00:00 AM | 17 | 21 | 27.6 | 132 | PLACA | B-19322 VIALE 26_PLACA_21.0_17 | 27.733 |  | 3 | 131.429
B-19322 VIALE 26 | 203.2 | 3000 PSI | MUROS T1 P8 EJE 3 Y 4 ENTRE J Y G 28,13,23,24 | 2026-03-26 | 4/11/2026 12:00:00 AM | 16 | 21 | 23.7 | 113 | MURO | B-19322 VIALE 26_MURO_21.0_16 | 25.433 |  | 3 | 112.857
B-19322 VIALE 26 | 203.2 | 3000 PSI | MUROS T1 P8 EJE 3 Y 4 ENTRE J Y G 28,13,23,24 | 2026-03-26 | 4/11/2026 12:00:00 AM | 16 | 21 | 23 | 110 | MURO | B-19322 VIALE 26_MURO_21.0_16 | 25.433 |  | 3 | 109.524
B-19322 VIALE 26 | 203.2 | 3000 PSI | MUROS T1 P8 EJE 3 Y 4 ENTRE J Y G 28,13,23,24 | 2026-03-26 | 4/11/2026 12:00:00 AM | 16 | 21 | 29.6 | 141 | MURO | B-19322 VIALE 26_MURO_21.0_16 | 25.433 |  | 3 | 140.952
B-19322 VIALE 26 | 228.6 | 4000 PSI | MUROS TORRE 2 PISO 3 EJE 05 ENTRE A y J M=32-29-09 | 2025-12-18 | 1/2/2026 12:00:00 AM | 15 | 28 | 28 | 100 | MURO | B-19322 VIALE 26_MURO_28.0_15 | 28.333 |  | 3 | 100
B-19322 VIALE 26 | 203.2 | 4000 PSI | MUROS PISO 3 EJE 10 Y 11 ENTERE A y J M=14,31,02 | 2025-12-11 | 12/26/2025 12:00:00 AM | 15 | 28 | 44.1 | 158 | MURO | B-19322 VIALE 26_MURO_28.0_15 | 34.467 |  | 3 | 157.5
B-19322 VIALE 26 | 203.2 | 4000 PSI | MUROS PISO 3 EJE 10 Y 11 ENTERE A y J M=14,31,02 | 2025-12-11 | 12/26/2025 12:00:00 AM | 15 | 28 | 30.1 | 108 | MURO | B-19322 VIALE 26_MURO_28.0_15 | 34.467 |  | 3 | 107.5
B-19322 VIALE 26 | 203.2 | 4000 PSI | MUROS PISO 3 EJE 10 Y 11 ENTERE A y J M=14,31,02 | 2025-12-11 | 12/26/2025 12:00:00 AM | 15 | 28 | 29.2 | 104 | MURO | B-19322 VIALE 26_MURO_28.0_15 | 34.467 |  | 3 | 104.286
B-19322 VIALE 26 | 228.6 | 4000 PSI | MUROS TORRE 2 PISO 3 EJE 05 ENTRE A y J M=32-29-09 | 2025-12-18 | 1/2/2026 12:00:00 AM | 15 | 28 | 28.9 | 103 | MURO | B-19322 VIALE 26_MURO_28.0_15 | 28.333 |  | 3 | 103.214
B-19322 VIALE 26 | 228.6 | 4000 PSI | MUROS TORRE 2 PISO 3 EJE 05 ENTRE A y J M=32-29-09 | 2025-12-18 | 1/2/2026 12:00:00 AM | 15 | 28 | 28.1 | 100 | MURO | B-19322 VIALE 26_MURO_28.0_15 | 28.333 |  | 3 | 100.357
B-19322 VIALE 26 | 184.15 | 3000 PSI | PLACA PISO 3 EJE 10 al 08 ENTRE A y J | 2025-12-11 | 12/26/2025 12:00:00 AM | 15 | 21 | 32.1 | 153 | PLACA | B-19322 VIALE 26_PLACA_21.0_15 | 29.8 |  | 3 | 152.857
B-19322 VIALE 26 | 184.15 | 3000 PSI | PLACA PISO 3 EJE 10 al 08 ENTRE A y J | 2025-12-11 | 12/26/2025 12:00:00 AM | 15 | 21 | 27 | 128 | PLACA | B-19322 VIALE 26_PLACA_21.0_15 | 29.8 |  | 3 | 128.571
B-19322 VIALE 26 | 184.15 | 3000 PSI | PLACA PISO 3 EJE 10 al 08 ENTRE A y J | 2025-12-11 | 12/26/2025 12:00:00 AM | 15 | 21 | 30.3 | 144 | PLACA | B-19322 VIALE 26_PLACA_21.0_15 | 29.8 |  | 3 | 144.286
B-19322 VIALE 26 | 152.4 | 3000 PSI | PLACA CIMENTACION EJE 04 al 01 ENTRE I y A | 2025-12-18 | 1/2/2026 12:00:00 AM | 15 | 21 | 21.2 | 101 | PLACA | B-19322 VIALE 26_PLACA_21.0_15 | 21.8 |  | 3 | 100.952
B-19322 VIALE 26 | 152.4 | 3000 PSI | PLACA CIMENTACION EJE 04 al 01 ENTRE I y A | 2025-12-18 | 1/2/2026 12:00:00 AM | 15 | 21 | 21.9 | 104 | PLACA | B-19322 VIALE 26_PLACA_21.0_15 | 21.8 |  | 3 | 104.286
B-19322 VIALE 26 | 152.4 | 3000 PSI | PLACA CIMENTACION EJE 04 al 01 ENTRE I y A | 2025-12-18 | 1/2/2026 12:00:00 AM | 15 | 21 | 22.3 | 106 | PLACA | B-19322 VIALE 26_PLACA_21.0_15 | 21.8 |  | 3 | 106.19
B-19322 VIALE 26 | 177.8 | 3000 PSI | PLACA T2 PISO 4 EJE O8 y 09 ENTRE A y J | 2025-12-18 | 1/2/2026 12:00:00 AM | 15 | 21 | 25.4 | 121 | PLACA | B-19322 VIALE 26_PLACA_21.0_15 | 25.833 |  | 3 | 120.952
B-19322 VIALE 26 | 177.8 | 3000 PSI | PLACA T2 PISO 4 EJE O8 y 09 ENTRE A y J | 2025-12-18 | 1/2/2026 12:00:00 AM | 15 | 21 | 25.4 | 121 | PLACA | B-19322 VIALE 26_PLACA_21.0_15 | 25.833 |  | 3 | 120.952
B-19322 VIALE 26 | 177.8 | 3000 PSI | PLACA T2 PISO 4 EJE O8 y 09 ENTRE A y J | 2025-12-18 | 1/2/2026 12:00:00 AM | 15 | 21 | 26.7 | 127 | PLACA | B-19322 VIALE 26_PLACA_21.0_15 | 25.833 |  | 3 | 127.143
B-19322 VIALE 26 | 0 | 4000 PSI | TANQUE AGUAS LLUVIAS | 2025-05-13 | 5/27/2025 12:00:00 AM | 14 | 28 | 43.7 | 156 |  |  | 42.567 |  | 3 | 156.071
B-19322 VIALE 26 | 0 | 4000 PSI | TANQUE AGUAS LLUVIAS | 2025-05-13 | 5/27/2025 12:00:00 AM | 14 | 28 | 41.6 | 148 |  |  | 42.567 |  | 3 | 148.571
B-19322 VIALE 26 | 0 | 4000 PSI | TANQUE AGUAS LLUVIAS | 2025-05-13 | 5/27/2025 12:00:00 AM | 14 | 28 | 42.4 | 151 |  |  | 42.567 |  | 3 | 151.429
B-19322 VIALE 26 | 177 | 4000 PSI | TANQUE POTABLE-CONCRETO FIBRA POLIPROPILENIO | 2025-06-11 | 6/25/2025 12:00:00 AM | 14 | 28 | 44.4 | 158 |  |  | 43.417 |  | 6 | 158.571
B-19322 VIALE 26 | 177 | 4000 PSI | TANQUE POTABLE-CONCRETO FIBRA POLIPROPILENIO | 2025-06-11 | 6/25/2025 12:00:00 AM | 14 | 28 | 42.7 | 152 |  |  | 43.417 |  | 6 | 152.5
B-19322 VIALE 26 | 177 | 4000 PSI | TANQUE POTABLE-CONCRETO FIBRA POLIPROPILENIO | 2025-06-11 | 6/25/2025 12:00:00 AM | 14 | 28 | 44.2 | 158 |  |  | 43.417 |  | 6 | 157.857
B-19322 VIALE 26 | 177 | 4000 PSI | TANQUE POTABLE-CONCRETO FIBRA POLIPROPILENIO | 2025-06-11 | 6/25/2025 12:00:00 AM | 14 | 28 | 41.4 | 148 |  |  | 43.417 |  | 6 | 147.857
B-19322 VIALE 26 | 177 | 4000 PSI | TANQUE POTABLE- CONCRETO FIBRA POLIPROPILENIO | 2025-06-11 | 6/25/2025 12:00:00 AM | 14 | 28 | 46 | 164 |  |  | 45.7 |  | 3 | 164.286
B-19322 VIALE 26 | 177 | 4000 PSI | TANQUE POTABLE- CONCRETO FIBRA POLIPROPILENIO | 2025-06-11 | 6/25/2025 12:00:00 AM | 14 | 28 | 47.1 | 168 |  |  | 45.7 |  | 3 | 168.214
B-19322 VIALE 26 | 177 | 4000 PSI | TANQUE POTABLE- CONCRETO FIBRA POLIPROPILENIO | 2025-06-11 | 6/25/2025 12:00:00 AM | 14 | 28 | 44 | 157 |  |  | 45.7 |  | 3 | 157.143
B-19322 VIALE 26 | 177 | 4000 PSI | TANQUE POTABLE-CONCRETO FIBRA POLIPROPILENIO | 2025-06-11 | 6/25/2025 12:00:00 AM | 14 | 28 | 42.5 | 152 |  |  | 43.417 |  | 6 | 151.786
B-19322 VIALE 26 | 177 | 4000 PSI | TANQUE POTABLE-CONCRETO FIBRA POLIPROPILENIO | 2025-06-11 | 6/25/2025 12:00:00 AM | 14 | 28 | 45.3 | 162 |  |  | 43.417 |  | 6 | 161.786
B-19322 VIALE 26 | 152 | 4000 PSI | TAPA TANQUE LLUVIAS | 2025-06-19 | 7/3/2025 12:00:00 AM | 14 | 28 | 37.5 | 134 |  |  | 39.233 |  | 3 | 133.929
B-19322 VIALE 26 | 152 | 4000 PSI | TAPA TANQUE LLUVIAS | 2025-06-19 | 7/3/2025 12:00:00 AM | 14 | 28 | 40.5 | 145 |  |  | 39.233 |  | 3 | 144.643
B-19322 VIALE 26 | 152 | 4000 PSI | TAPA TANQUE LLUVIAS | 2025-06-19 | 7/3/2025 12:00:00 AM | 14 | 28 | 39.7 | 142 |  |  | 39.233 |  | 3 | 141.786
B-19322 VIALE 26 | 228.6 | 4000 PSI | MURO 19,22,24,07 DEL EJE 01 CON B | 2025-11-10 | 11/24/2025 12:00:00 AM | 14 | 28 | 38.2 | 136 | MURO | B-19322 VIALE 26_MURO_28.0_14 | 37.633 |  | 3 | 136.429
B-19322 VIALE 26 | 228.6 | 4000 PSI | MURO 19,22,24,07 DEL EJE 01 CON B | 2025-11-10 | 11/24/2025 12:00:00 AM | 14 | 28 | 37.9 | 135 | MURO | B-19322 VIALE 26_MURO_28.0_14 | 37.633 |  | 3 | 135.357
B-19322 VIALE 26 | 228.6 | 4000 PSI | MURO 19,22,24,07 DEL EJE 01 CON B | 2025-11-10 | 11/24/2025 12:00:00 AM | 14 | 28 | 36.8 | 131 | MURO | B-19322 VIALE 26_MURO_28.0_14 | 37.633 |  | 3 | 131.429
B-19322 VIALE 26 | 222.25 | 4000 PSI | MUROS T2 PISO 1 02, 31, 14 EJE 12 | 2025-11-13 | 11/27/2025 12:00:00 AM | 14 | 28 | 29.9 | 107 | MURO | B-19322 VIALE 26_MURO_28.0_14 | 32.167 |  | 3 | 106.786
B-19322 VIALE 26 | 234.95 | 4000 PSI | MUROS 14,31,02 EJE 04 ENTRE J Y F | 2025-11-10 | 11/24/2025 12:00:00 AM | 14 | 28 | 33.3 | 119 | MURO | B-19322 VIALE 26_MURO_28.0_14 | 33.967 |  | 3 | 118.929
B-19322 VIALE 26 | 234.95 | 4000 PSI | MUROS 14,31,02 EJE 04 ENTRE J Y F | 2025-11-10 | 11/24/2025 12:00:00 AM | 14 | 28 | 33 | 118 | MURO | B-19322 VIALE 26_MURO_28.0_14 | 33.967 |  | 3 | 117.857
B-19322 VIALE 26 | 234.95 | 4000 PSI | MUROS 14,31,02 EJE 04 ENTRE J Y F | 2025-11-10 | 11/24/2025 12:00:00 AM | 14 | 28 | 35.6 | 127 | MURO | B-19322 VIALE 26_MURO_28.0_14 | 33.967 |  | 3 | 127.143
B-19322 VIALE 26 | 222.25 | 4000 PSI | MUROS T2 PISO 1 02, 31, 14 EJE 12 | 2025-11-13 | 11/27/2025 12:00:00 AM | 14 | 28 | 32.1 | 114 | MURO | B-19322 VIALE 26_MURO_28.0_14 | 32.167 |  | 3 | 114.643
B-19322 VIALE 26 | 222.25 | 4000 PSI | MUROS T2 PISO 1 02, 31, 14 EJE 12 | 2025-11-13 | 11/27/2025 12:00:00 AM | 14 | 28 | 34.5 | 123 | MURO | B-19322 VIALE 26_MURO_28.0_14 | 32.167 |  | 3 | 123.214
B-19322 VIALE 26 | 228.6 | 4000 PSI | MUROS PISO 1 T2 EJE 06 M 31, 02, 14 ENTRE A y D | 2025-11-21 | 12/5/2025 12:00:00 AM | 14 | 28 | 28.8 | 103 | MURO | B-19322 VIALE 26_MURO_28.0_14 | 27.6 |  | 3 | 102.857
B-19322 VIALE 26 | 228.6 | 4000 PSI | MUROS PISO 1 T2 EJE 06 M 31, 02, 14 ENTRE A y D | 2025-11-21 | 12/5/2025 12:00:00 AM | 14 | 28 | 27.9 | 100 | MURO | B-19322 VIALE 26_MURO_28.0_14 | 27.6 |  | 3 | 99.643
B-19322 VIALE 26 | 228.6 | 4000 PSI | MUROS PISO 1 T2 EJE 06 M 31, 02, 14 ENTRE A y D | 2025-11-21 | 12/5/2025 12:00:00 AM | 14 | 28 | 26.1 | 93 | MURO | B-19322 VIALE 26_MURO_28.0_14 | 27.6 |  | 3 | 93.214
B-19322 VIALE 26 | 228.6 | 4000 PSI | PISO 1 MUROS 32,09, 29 EJE 09 | 2025-11-18 | 12/2/2025 12:00:00 AM | 14 | 28 | 31.6 | 113 | MURO | B-19322 VIALE 26_MURO_28.0_14 | 33.567 |  | 3 | 112.857
B-19322 VIALE 26 | 228.6 | 4000 PSI | PISO 1 MUROS 32,09, 29 EJE 09 | 2025-11-18 | 12/2/2025 12:00:00 AM | 14 | 28 | 34.4 | 123 | MURO | B-19322 VIALE 26_MURO_28.0_14 | 33.567 |  | 3 | 122.857
B-19322 VIALE 26 | 228.6 | 4000 PSI | PISO 1 MUROS 32,09, 29 EJE 09 | 2025-11-18 | 12/2/2025 12:00:00 AM | 14 | 28 | 34.7 | 124 | MURO | B-19322 VIALE 26_MURO_28.0_14 | 33.567 |  | 3 | 123.929
B-19322 VIALE 26 | 241.3 | 4000 PSI | PISO 1 MUROS 14, 31, 02 EJE 06 | 2025-11-18 | 12/2/2025 12:00:00 AM | 14 | 28 | 32 | 114 | MURO | B-19322 VIALE 26_MURO_28.0_14 | 33.5 |  | 3 | 114.286
B-19322 VIALE 26 | 241.3 | 4000 PSI | PISO 1 MUROS 14, 31, 02 EJE 06 | 2025-11-18 | 12/2/2025 12:00:00 AM | 14 | 28 | 33.4 | 119 | MURO | B-19322 VIALE 26_MURO_28.0_14 | 33.5 |  | 3 | 119.286
B-19322 VIALE 26 | 241.3 | 4000 PSI | PISO 1 MUROS 14, 31, 02 EJE 06 | 2025-11-18 | 12/2/2025 12:00:00 AM | 14 | 28 | 35.1 | 125 | MURO | B-19322 VIALE 26_MURO_28.0_14 | 33.5 |  | 3 | 125.357
B-19322 VIALE 26 | 241.3 | 4000 PSI | MUROS PISO 1 32,09,29 EJE 07 ENTRE A Y J | 2025-11-19 | 12/3/2025 12:00:00 AM | 14 | 28 | 30.6 | 109 | MURO | B-19322 VIALE 26_MURO_28.0_14 | 30.767 |  | 3 | 109.286
B-19322 VIALE 26 | 241.3 | 4000 PSI | MUROS PISO 1 32,09,29 EJE 07 ENTRE A Y J | 2025-11-19 | 12/3/2025 12:00:00 AM | 14 | 28 | 31 | 111 | MURO | B-19322 VIALE 26_MURO_28.0_14 | 30.767 |  | 3 | 110.714
B-19322 VIALE 26 | 241.3 | 4000 PSI | MUROS PISO 1 32,09,29 EJE 07 ENTRE A Y J | 2025-11-19 | 12/3/2025 12:00:00 AM | 14 | 28 | 30.7 | 110 | MURO | B-19322 VIALE 26_MURO_28.0_14 | 30.767 |  | 3 | 109.643
B-19322 VIALE 26 | 241.3 | 4000 PSI | TORRE 2 MUROS 32,29,10 DEL EJE 13 | 2025-11-11 | 11/25/2025 12:00:00 AM | 14 | 28 | 37.4 | 133 | MURO | B-19322 VIALE 26_MURO_28.0_14 | 36.967 |  | 3 | 133.571
B-19322 VIALE 26 | 241.3 | 4000 PSI | TORRE 2 MUROS 32,29,10 DEL EJE 13 | 2025-11-11 | 11/25/2025 12:00:00 AM | 14 | 28 | 36.4 | 130 | MURO | B-19322 VIALE 26_MURO_28.0_14 | 36.967 |  | 3 | 130
B-19322 VIALE 26 | 241.3 | 4000 PSI | TORRE 2 MUROS 32,29,10 DEL EJE 13 | 2025-11-11 | 11/25/2025 12:00:00 AM | 14 | 28 | 37.1 | 132 | MURO | B-19322 VIALE 26_MURO_28.0_14 | 36.967 |  | 3 | 132.5
B-19322 VIALE 26 | 234.95 | 4000 PSI | MUROS T2PISO 1 32, 09, 29 EJE 11 | 2025-11-13 | 11/27/2025 12:00:00 AM | 14 | 28 | 31.2 | 111 | MURO | B-19322 VIALE 26_MURO_28.0_14 | 33.433 |  | 3 | 111.429
B-19322 VIALE 26 | 234.95 | 4000 PSI | MUROS T2PISO 1 32, 09, 29 EJE 11 | 2025-11-13 | 11/27/2025 12:00:00 AM | 14 | 28 | 34 | 121 | MURO | B-19322 VIALE 26_MURO_28.0_14 | 33.433 |  | 3 | 121.429
B-19322 VIALE 26 | 234.95 | 4000 PSI | MUROS T2PISO 1 32, 09, 29 EJE 11 | 2025-11-13 | 11/27/2025 12:00:00 AM | 14 | 28 | 35.1 | 125 | MURO | B-19322 VIALE 26_MURO_28.0_14 | 33.433 |  | 3 | 125.357
B-19322 VIALE 26 | 228.6 | 4000 PSI | MUROS PISO 2 EJE 11 ENTRE AYJ M=32.09.29 | 2025-11-28 | 12/12/2025 12:00:00 AM | 14 | 28 | 31.1 | 111 | MURO | B-19322 VIALE 26_MURO_28.0_14 | 29.6 |  | 3 | 111.071
B-19322 VIALE 26 | 228.6 | 4000 PSI | MURO PISO 2 EJE 15 ENTRE J y D M-16-27-01 | 2025-11-27 | 12/11/2025 12:00:00 AM | 14 | 28 | 30.9 | 110 | MURO | B-19322 VIALE 26_MURO_28.0_14 | 29.867 |  | 3 | 110.357
B-19322 VIALE 26 | 228.6 | 4000 PSI | MURO PISO 2 EJE 15 ENTRE J y D M-16-27-01 | 2025-11-27 | 12/11/2025 12:00:00 AM | 14 | 28 | 28.7 | 102 | MURO | B-19322 VIALE 26_MURO_28.0_14 | 29.867 |  | 3 | 102.5
B-19322 VIALE 26 | 228.6 | 4000 PSI | MURO PISO 2 EJE 15 ENTRE J y D M-16-27-01 | 2025-11-27 | 12/11/2025 12:00:00 AM | 14 | 28 | 30 | 107 | MURO | B-19322 VIALE 26_MURO_28.0_14 | 29.867 |  | 3 | 107.143
B-19322 VIALE 26 | 209.6 | 4000 PSI | MURO PISO 2 EJE 12 ENTRE A y D M-14-31-02 | 2025-11-27 | 12/11/2025 12:00:00 AM | 14 | 28 | 30.8 | 110 | MURO | B-19322 VIALE 26_MURO_28.0_14 | 30.467 |  | 3 | 110
B-19322 VIALE 26 | 209.6 | 4000 PSI | MURO PISO 2 EJE 12 ENTRE A y D M-14-31-02 | 2025-11-27 | 12/11/2025 12:00:00 AM | 14 | 28 | 30.2 | 108 | MURO | B-19322 VIALE 26_MURO_28.0_14 | 30.467 |  | 3 | 107.857
B-19322 VIALE 26 | 209.6 | 4000 PSI | MURO PISO 2 EJE 12 ENTRE A y D M-14-31-02 | 2025-11-27 | 12/11/2025 12:00:00 AM | 14 | 28 | 30.4 | 109 | MURO | B-19322 VIALE 26_MURO_28.0_14 | 30.467 |  | 3 | 108.571
B-19322 VIALE 26 | 228.6 | 4000 PSI | MUROS PISO 2 EJE 11 ENTRE AYJ M=32.09.29 | 2025-11-28 | 12/12/2025 12:00:00 AM | 14 | 28 | 29.9 | 107 | MURO | B-19322 VIALE 26_MURO_28.0_14 | 29.6 |  | 3 | 106.786
B-19322 VIALE 26 | 228.6 | 4000 PSI | MUROS PISO 2 EJE 11 ENTRE AYJ M=32.09.29 | 2025-11-28 | 12/12/2025 12:00:00 AM | 14 | 28 | 27.8 | 99 | MURO | B-19322 VIALE 26_MURO_28.0_14 | 29.6 |  | 3 | 99.286
B-19322 VIALE 26 | 209.55 | 4000 PSI | MUROS PISO 2 EJE 06 y 07 ENTRE A y J M=31-32-14-09-29 | 2025-12-01 | 12/15/2025 12:00:00 AM | 14 | 28 | 30.1 | 107 | MURO | B-19322 VIALE 26_MURO_28.0_14 | 31.167 |  | 3 | 107.5
B-19322 VIALE 26 | 209.55 | 4000 PSI | MUROS PISO 2 EJE 06 y 07 ENTRE A y J M=31-32-14-09-29 | 2025-12-01 | 12/15/2025 12:00:00 AM | 14 | 28 | 31 | 110 | MURO | B-19322 VIALE 26_MURO_28.0_14 | 31.167 |  | 3 | 110.714
B-19322 VIALE 26 | 209.55 | 4000 PSI | MUROS PISO 2 EJE 06 y 07 ENTRE A y J M=31-32-14-09-29 | 2025-12-01 | 12/15/2025 12:00:00 AM | 14 | 28 | 32.4 | 116 | MURO | B-19322 VIALE 26_MURO_28.0_14 | 31.167 |  | 3 | 115.714
B-19322 VIALE 26 | 241.3 | 4000 PSI | MUROS PISO 2 EJE 04 y 05 ENTRE A y J M= 32-29-09 | 2025-12-03 | 12/17/2025 12:00:00 AM | 14 | 28 | 28.3 | 101 | MURO | B-19322 VIALE 26_MURO_28.0_14 | 28.367 |  | 3 | 101.071
B-19322 VIALE 26 | 203.2 | 4000 PSI | MUROS PISO 2 EJE 06 y 07 ENTRE A y J M-31-14-02 | 2025-12-02 | 12/16/2025 12:00:00 AM | 14 | 28 | 31.1 | 111 | MURO | B-19322 VIALE 26_MURO_28.0_14 | 34.733 |  | 3 | 111.071
B-19322 VIALE 26 | 203.2 | 4000 PSI | MUROS PISO 2 EJE 06 y 07 ENTRE A y J M-31-14-02 | 2025-12-02 | 12/16/2025 12:00:00 AM | 14 | 28 | 42.9 | 153 | MURO | B-19322 VIALE 26_MURO_28.0_14 | 34.733 |  | 3 | 153.214
B-19322 VIALE 26 | 203.2 | 4000 PSI | MUROS PISO 2 EJE 06 y 07 ENTRE A y J M-31-14-02 | 2025-12-02 | 12/16/2025 12:00:00 AM | 14 | 28 | 30.2 | 108 | MURO | B-19322 VIALE 26_MURO_28.0_14 | 34.733 |  | 3 | 107.857
B-19322 VIALE 26 | 241.3 | 4000 PSI | MUROS PISO 2 EJE 04 y 05 ENTRE A y J M= 32-29-09 | 2025-12-03 | 12/17/2025 12:00:00 AM | 14 | 28 | 28.5 | 102 | MURO | B-19322 VIALE 26_MURO_28.0_14 | 28.367 |  | 3 | 101.786
B-19322 VIALE 26 | 241.3 | 4000 PSI | MUROS PISO 2 EJE 04 y 05 ENTRE A y J M= 32-29-09 | 2025-12-03 | 12/17/2025 12:00:00 AM | 14 | 28 | 28.3 | 101 | MURO | B-19322 VIALE 26_MURO_28.0_14 | 28.367 |  | 3 | 101.071
B-19322 VIALE 26 | 215.9 | 4000 PSI | MUROS PISO 2 EJE 01 AL 03 ENTRE A y J M= 21-01-20-05-22 | 2025-12-05 | 12/19/2025 12:00:00 AM | 14 | 28 | 29.3 | 104 | MURO | B-19322 VIALE 26_MURO_28.0_14 | 28.867 |  | 3 | 104.643
B-19322 VIALE 26 | 215.9 | 4000 PSI | MUROS PISO 2 EJE 01 AL 03 ENTRE A y J M= 21-01-20-05-22 | 2025-12-05 | 12/19/2025 12:00:00 AM | 14 | 28 | 28.7 | 102 | MURO | B-19322 VIALE 26_MURO_28.0_14 | 28.867 |  | 3 | 102.5
B-19322 VIALE 26 | 215.9 | 4000 PSI | MUROS PISO 2 EJE 01 AL 03 ENTRE A y J M= 21-01-20-05-22 | 2025-12-05 | 12/19/2025 12:00:00 AM | 14 | 28 | 28.6 | 102 | MURO | B-19322 VIALE 26_MURO_28.0_14 | 28.867 |  | 3 | 102.143
B-19322 VIALE 26 | 152.4 | 4000 PSI | MUROS PISO 1 EJE 12 ENTERE A y D M=13,25,02 | 2025-12-09 | 12/23/2025 12:00:00 AM | 14 | 28 | 22.9 | 82 | MURO | B-19322 VIALE 26_MURO_28.0_14 | 24.6 |  | 3 | 81.786
B-19322 VIALE 26 | 152.4 | 4000 PSI | MUROS PISO 1 EJE 12 ENTERE A y D M=13,25,02 | 2025-12-09 | 12/23/2025 12:00:00 AM | 14 | 28 | 26.5 | 95 | MURO | B-19322 VIALE 26_MURO_28.0_14 | 24.6 |  | 3 | 94.643
B-19322 VIALE 26 | 152.4 | 4000 PSI | MUROS PISO 1 EJE 12 ENTERE A y D M=13,25,02 | 2025-12-09 | 12/23/2025 12:00:00 AM | 14 | 28 | 24.4 | 87 | MURO | B-19322 VIALE 26_MURO_28.0_14 | 24.6 |  | 3 | 87.143
B-19322 VIALE 26 | 190.5 | 4000 PSI | MUROS PISO 1 EJE 15 Y 14 ENTERE J y H M=32,31-27-28-29-30 | 2025-12-09 | 12/23/2025 12:00:00 AM | 14 | 28 | 28.4 | 102 | MURO | B-19322 VIALE 26_MURO_28.0_14 | 29.033 |  | 3 | 101.429
B-19322 VIALE 26 | 190.5 | 4000 PSI | MUROS PISO 1 EJE 15 Y 14 ENTERE J y H M=32,31-27-28-29-30 | 2025-12-09 | 12/23/2025 12:00:00 AM | 14 | 28 | 30.3 | 108 | MURO | B-19322 VIALE 26_MURO_28.0_14 | 29.033 |  | 3 | 108.214
B-19322 VIALE 26 | 190.5 | 4000 PSI | MUROS PISO 1 EJE 15 Y 14 ENTERE J y H M=32,31-27-28-29-30 | 2025-12-09 | 12/23/2025 12:00:00 AM | 14 | 28 | 28.4 | 101 | MURO | B-19322 VIALE 26_MURO_28.0_14 | 29.033 |  | 3 | 101.429
B-19322 VIALE 26 | 177.8 | 3000 PSI | PLACA TORRE 2 PISO 3 EJE 08 AL 10 DEL A AL J | 2025-12-09 | 12/23/2025 12:00:00 AM | 14 | 28 | 27.9 | 133 | PLACA | B-19322 VIALE 26_PLACA_28.0_14 | 27.867 |  | 3 | 99.643
B-19322 VIALE 26 | 177.8 | 3000 PSI | PLACA TORRE 2 PISO 3 EJE 08 AL 10 DEL A AL J | 2025-12-09 | 12/23/2025 12:00:00 AM | 14 | 28 | 28.2 | 134 | PLACA | B-19322 VIALE 26_PLACA_28.0_14 | 27.867 |  | 3 | 100.714
B-19322 VIALE 26 | 177.8 | 3000 PSI | PLACA TORRE 2 PISO 3 EJE 08 AL 10 DEL A AL J | 2025-12-09 | 12/23/2025 12:00:00 AM | 14 | 28 | 27.5 | 131 | PLACA | B-19322 VIALE 26_PLACA_28.0_14 | 27.867 |  | 3 | 98.214
B-19322 VIALE 26 | 203.2 | 4000 PSI | MUROS T2 PISO 3 EJE 12 ENTRE J y E M= | 2025-12-10 | 12/24/2025 12:00:00 AM | 14 | 28 | 28.7 | 102 | MURO | B-19322 VIALE 26_MURO_28.0_14 | 28.333 |  | 3 | 102.5
B-19322 VIALE 26 | 203.2 | 4000 PSI | MUROS T2 PISO 3 EJE 12 ENTRE J y E M= | 2025-12-10 | 12/24/2025 12:00:00 AM | 14 | 28 | 27.5 | 98 | MURO | B-19322 VIALE 26_MURO_28.0_14 | 28.333 |  | 3 | 98.214
B-19322 VIALE 26 | 203.2 | 4000 PSI | MUROS T2 PISO 3 EJE 12 ENTRE J y E M= | 2025-12-10 | 12/24/2025 12:00:00 AM | 14 | 28 | 28.8 | 103 | MURO | B-19322 VIALE 26_MURO_28.0_14 | 28.333 |  | 3 | 102.857
B-19322 VIALE 26 | 215.9 | 4000 PSI | MUROS T2 PISO 3 EJE 11 ENYTE ENTRE E y J M= | 2025-12-10 | 12/24/2025 12:00:00 AM | 14 | 28 | 30.2 | 108 | MURO | B-19322 VIALE 26_MURO_28.0_14 | 29.933 |  | 3 | 107.857
B-19322 VIALE 26 | 215.9 | 4000 PSI | MUROS T2 PISO 3 EJE 11 ENYTE ENTRE E y J M= | 2025-12-10 | 12/24/2025 12:00:00 AM | 14 | 28 | 30.4 | 108 | MURO | B-19322 VIALE 26_MURO_28.0_14 | 29.933 |  | 3 | 108.571
B-19322 VIALE 26 | 215.9 | 4000 PSI | MUROS T2 PISO 3 EJE 11 ENYTE ENTRE E y J M= | 2025-12-10 | 12/24/2025 12:00:00 AM | 14 | 28 | 29.2 | 104 | MURO | B-19322 VIALE 26_MURO_28.0_14 | 29.933 |  | 3 | 104.286
B-19322 VIALE 26 | 266.7 | 4000 PSI | PRUEBA | 2025-12-12 | 12/26/2025 12:00:00 AM | 14 | 28 | 30.9 | 110 |  |  | 30.267 |  | 3 | 110.357
B-19322 VIALE 26 | 266.7 | 4000 PSI | PRUEBA | 2025-12-12 | 12/26/2025 12:00:00 AM | 14 | 28 | 28.7 | 102 |  |  | 30.267 |  | 3 | 102.5
B-19322 VIALE 26 | 266.7 | 4000 PSI | PRUEBA | 2025-12-12 | 12/26/2025 12:00:00 AM | 14 | 28 | 31.2 | 112 |  |  | 30.267 |  | 3 | 111.429
B-19322 VIALE 26 | 209.55 | 4000 PSI | MUROS PISO 3 EJE 08 y 09 ENTRE A y J M= 32-29-09 | 2025-12-12 | 12/26/2025 12:00:00 AM | 14 | 28 | 28.7 | 102 | MURO | B-19322 VIALE 26_MURO_28.0_14 | 29.433 |  | 3 | 102.5
B-19322 VIALE 26 | 209.55 | 4000 PSI | MUROS PISO 3 EJE 08 y 09 ENTRE A y J M= 32-29-09 | 2025-12-12 | 12/26/2025 12:00:00 AM | 14 | 28 | 30 | 107 | MURO | B-19322 VIALE 26_MURO_28.0_14 | 29.433 |  | 3 | 107.143
B-19322 VIALE 26 | 209.55 | 4000 PSI | MUROS PISO 3 EJE 08 y 09 ENTRE A y J M= 32-29-09 | 2025-12-12 | 12/26/2025 12:00:00 AM | 14 | 28 | 29.6 | 106 | MURO | B-19322 VIALE 26_MURO_28.0_14 | 29.433 |  | 3 | 105.714
B-19322 VIALE 26 | 215.9 | 4000 PSI | MUROS PISO 3 EJE 06 y 07 ENTRE A y J M=32-29-09 | 2025-12-15 | 12/29/2025 12:00:00 AM | 14 | 28 | 28.2 | 100 | MURO | B-19322 VIALE 26_MURO_28.0_14 | 28.933 |  | 3 | 100.714
B-19322 VIALE 26 | 215.9 | 4000 PSI | MUROS PISO 3 EJE 06 y 07 ENTRE A y J M=32-29-09 | 2025-12-15 | 12/29/2025 12:00:00 AM | 14 | 28 | 31.3 | 112 | MURO | B-19322 VIALE 26_MURO_28.0_14 | 28.933 |  | 3 | 111.786
B-19322 VIALE 26 | 215.9 | 4000 PSI | MUROS PISO 3 EJE 06 y 07 ENTRE A y J M=32-29-09 | 2025-12-15 | 12/29/2025 12:00:00 AM | 14 | 28 | 27.3 | 97 | MURO | B-19322 VIALE 26_MURO_28.0_14 | 28.933 |  | 3 | 97.5
B-19322 VIALE 26 | 203.2 | 4000 PSI | MUROS TORRE 1 PISO 1 EJE 08 y 09 ENTRE A y J M= 23-22-09 | 2025-12-15 | 12/29/2025 12:00:00 AM | 14 | 28 | 29.7 | 106 | MURO | B-19322 VIALE 26_MURO_28.0_14 | 30.333 |  | 3 | 106.071
B-19322 VIALE 26 | 203.2 | 4000 PSI | MUROS TORRE 1 PISO 1 EJE 08 y 09 ENTRE A y J M= 23-22-09 | 2025-12-15 | 12/29/2025 12:00:00 AM | 14 | 28 | 30.9 | 110 | MURO | B-19322 VIALE 26_MURO_28.0_14 | 30.333 |  | 3 | 110.357
B-19322 VIALE 26 | 203.2 | 4000 PSI | MUROS TORRE 1 PISO 1 EJE 08 y 09 ENTRE A y J M= 23-22-09 | 2025-12-15 | 12/29/2025 12:00:00 AM | 14 | 28 | 30.4 | 108 | MURO | B-19322 VIALE 26_MURO_28.0_14 | 30.333 |  | 3 | 108.571
B-19322 VIALE 26 | 215.9 | 4000 PSI | MUROS TORRE 1 PISO 1 EJE 07 y 06 ENTRTE A y J M= 23,22,09 | 2025-12-17 | 12/31/2025 12:00:00 AM | 14 | 28 | 29.9 | 107 | MURO | B-19322 VIALE 26_MURO_28.0_14 | 28.8 |  | 3 | 106.786
B-19322 VIALE 26 | 215.9 | 4000 PSI | MUROS TORRE 1 PISO 1 EJE 07 y 06 ENTRTE A y J M= 23,22,09 | 2025-12-17 | 12/31/2025 12:00:00 AM | 14 | 28 | 28 | 100 | MURO | B-19322 VIALE 26_MURO_28.0_14 | 28.8 |  | 3 | 100
B-19322 VIALE 26 | 215.9 | 4000 PSI | MUROS TORRE 1 PISO 1 EJE 07 y 06 ENTRTE A y J M= 23,22,09 | 2025-12-17 | 12/31/2025 12:00:00 AM | 14 | 28 | 28.5 | 102 | MURO | B-19322 VIALE 26_MURO_28.0_14 | 28.8 |  | 3 | 101.786
B-19322 VIALE 26 | 177.8 | 4000 PSI | MUROS PISO 1 EJE 02 y 04 ENTRE G y J M=23-08-21 | 2025-12-19 | 1/2/2026 12:00:00 AM | 14 | 28 | 26.9 | 96 | MURO | B-19322 VIALE 26_MURO_28.0_14 | 26.6 |  | 3 | 96.071
B-19322 VIALE 26 | 177.8 | 4000 PSI | MUROS PISO 1 EJE 02 y 04 ENTRE G y J M=23-08-21 | 2025-12-19 | 1/2/2026 12:00:00 AM | 14 | 28 | 25.1 | 90 | MURO | B-19322 VIALE 26_MURO_28.0_14 | 26.6 |  | 3 | 89.643
B-19322 VIALE 26 | 177.8 | 4000 PSI | MUROS PISO 1 EJE 02 y 04 ENTRE G y J M=23-08-21 | 2025-12-19 | 1/2/2026 12:00:00 AM | 14 | 28 | 27.8 | 99 | MURO | B-19322 VIALE 26_MURO_28.0_14 | 26.6 |  | 3 | 99.286
B-19322 VIALE 26 | 203.2 | 4000 PSI | MUROS PISO 3 EJE 03 y 04 ENTRE A y J M=32,29A,09A | 2025-12-19 | 1/2/2026 12:00:00 AM | 14 | 28 | 25.6 | 91 | MURO | B-19322 VIALE 26_MURO_28.0_14 | 25.033 |  | 3 | 91.429
B-19322 VIALE 26 | 203.2 | 4000 PSI | MUROS PISO 3 EJE 03 y 04 ENTRE A y J M=32,29A,09A | 2025-12-19 | 1/2/2026 12:00:00 AM | 14 | 28 | 25.2 | 90 | MURO | B-19322 VIALE 26_MURO_28.0_14 | 25.033 |  | 3 | 90
B-19322 VIALE 26 | 203.2 | 4000 PSI | MUROS PISO 3 EJE 03 y 04 ENTRE A y J M=32,29A,09A | 2025-12-19 | 1/2/2026 12:00:00 AM | 14 | 28 | 24.3 | 87 | MURO | B-19322 VIALE 26_MURO_28.0_14 | 25.033 |  | 3 | 86.786
B-19322 VIALE 26 | 203.2 | 4000 PSI | MUROS PISO 1 EJE 10 y 11 ENTRTE A y J M=22-23-09 | 2025-12-12 | 12/26/2025 12:00:00 AM | 14 | 28 | 28 | 100 | MURO | B-19322 VIALE 26_MURO_28.0_14 | 27.4 |  | 3 | 100
B-19322 VIALE 26 | 203.2 | 4000 PSI | MUROS PISO 1 EJE 10 y 11 ENTRTE A y J M=22-23-09 | 2025-12-12 | 12/26/2025 12:00:00 AM | 14 | 28 | 25.3 | 90 | MURO | B-19322 VIALE 26_MURO_28.0_14 | 27.4 |  | 3 | 90.357
B-19322 VIALE 26 | 203.2 | 4000 PSI | MUROS PISO 1 EJE 10 y 11 ENTRTE A y J M=22-23-09 | 2025-12-12 | 12/26/2025 12:00:00 AM | 14 | 28 | 28.9 | 103 | MURO | B-19322 VIALE 26_MURO_28.0_14 | 27.4 |  | 3 | 103.214
B-19322 VIALE 26 | 203.2 | 4000 PSI | MUROS T1 PISO 1 EJES 02 y 03 ENTRE J y H M=01,12,18,20 | 2025-12-23 | 1/6/2026 12:00:00 AM | 14 | 28 | 24.6 | 88 | MURO | B-19322 VIALE 26_MURO_28.0_14 | 25.4 |  | 3 | 87.857
B-19322 VIALE 26 | 203.2 | 4000 PSI | MUROS T1 PISO 1 EJES 02 y 03 ENTRE J y H M=01,12,18,20 | 2025-12-23 | 1/6/2026 12:00:00 AM | 14 | 28 | 26.3 | 94 | MURO | B-19322 VIALE 26_MURO_28.0_14 | 25.4 |  | 3 | 93.929
B-19322 VIALE 26 | 203.2 | 4000 PSI | MUROS T1 PISO 1 EJES 02 y 03 ENTRE J y H M=01,12,18,20 | 2025-12-23 | 1/6/2026 12:00:00 AM | 14 | 28 | 25.3 | 90 | MURO | B-19322 VIALE 26_MURO_28.0_14 | 25.4 |  | 3 | 90.357
B-19322 VIALE 26 | 228.6 | 4000 PSI | MUROS TORRE 2 PISO 3 EJE 01 y 02 ENTRE A y J M=19,24,22,25,07,26 | 2025-12-26 | 1/9/2026 12:00:00 AM | 14 | 28 | 28.3 | 101 | MURO | B-19322 VIALE 26_MURO_28.0_14 | 26 |  | 3 | 101.071
B-19322 VIALE 26 | 228.6 | 4000 PSI | MUROS TORRE 2 PISO 3 EJE 01 y 02 ENTRE A y J M=19,24,22,25,07,26 | 2025-12-26 | 1/9/2026 12:00:00 AM | 14 | 28 | 24.8 | 89 | MURO | B-19322 VIALE 26_MURO_28.0_14 | 26 |  | 3 | 88.571
B-19322 VIALE 26 | 228.6 | 4000 PSI | MUROS TORRE 2 PISO 3 EJE 01 y 02 ENTRE A y J M=19,24,22,25,07,26 | 2025-12-26 | 1/9/2026 12:00:00 AM | 14 | 28 | 24.9 | 89 | MURO | B-19322 VIALE 26_MURO_28.0_14 | 26 |  | 3 | 88.929
B-19322 VIALE 26 | 215.9 | 4000 PSI | MUROS PISO EJE 01 al 03 ENTRE A y F M=14,17,15 | 2025-12-30 | 1/13/2026 12:00:00 AM | 14 | 28 | 22.7 | 81 | MURO | B-19322 VIALE 26_MURO_28.0_14 | 23.367 |  | 3 | 81.071
B-19322 VIALE 26 | 215.9 | 4000 PSI | MUROS PISO EJE 01 al 03 ENTRE A y F M=14,17,15 | 2025-12-30 | 1/13/2026 12:00:00 AM | 14 | 28 | 24.6 | 88 | MURO | B-19322 VIALE 26_MURO_28.0_14 | 23.367 |  | 3 | 87.857
B-19322 VIALE 26 | 215.9 | 4000 PSI | MUROS PISO EJE 01 al 03 ENTRE A y F M=14,17,15 | 2025-12-30 | 1/13/2026 12:00:00 AM | 14 | 28 | 22.8 | 81 | MURO | B-19322 VIALE 26_MURO_28.0_14 | 23.367 |  | 3 | 81.429
B-19322 VIALE 26 | 215 | 4000 PSI | MUROS PISO 4 EJE 13 AL 15 ENTRE AYJ M=03,04,35,36,37,40 | 2026-01-08 | 1/22/2026 12:00:00 AM | 14 | 28 | 29 | 104 | MURO | B-19322 VIALE 26_MURO_28.0_14 | 28.8 |  | 3 | 103.571
B-19322 VIALE 26 | 215 | 4000 PSI | MUROS PISO 4 EJE 13 AL 15 ENTRE AYJ M=03,04,35,36,37,40 | 2026-01-08 | 1/22/2026 12:00:00 AM | 14 | 28 | 29.1 | 104 | MURO | B-19322 VIALE 26_MURO_28.0_14 | 28.8 |  | 3 | 103.929
B-19322 VIALE 26 | 215 | 4000 PSI | MUROS PISO 4 EJE 13 AL 15 ENTRE AYJ M=03,04,35,36,37,40 | 2026-01-08 | 1/22/2026 12:00:00 AM | 14 | 28 | 28.3 | 101 | MURO | B-19322 VIALE 26_MURO_28.0_14 | 28.8 |  | 3 | 101.071
B-19322 VIALE 26 | 228.6 | 4000 PSI | MUROSP T2 PISO 4 EJE 11 AL 12 ENTRE AYJ M= 32.29.09 | 2026-01-10 | 1/24/2026 12:00:00 AM | 14 | 28 | 27.8 | 99 | MURO | B-19322 VIALE 26_MURO_28.0_14 | 26.967 |  | 3 | 99.286
B-19322 VIALE 26 | 228.6 | 4000 PSI | MUROSP T2 PISO 4 EJE 11 AL 12 ENTRE AYJ M= 32.29.09 | 2026-01-10 | 1/24/2026 12:00:00 AM | 14 | 28 | 26.6 | 95 | MURO | B-19322 VIALE 26_MURO_28.0_14 | 26.967 |  | 3 | 95
B-19322 VIALE 26 | 228.6 | 4000 PSI | MUROSP T2 PISO 4 EJE 11 AL 12 ENTRE AYJ M= 32.29.09 | 2026-01-10 | 1/24/2026 12:00:00 AM | 14 | 28 | 26.5 | 94 | MURO | B-19322 VIALE 26_MURO_28.0_14 | 26.967 |  | 3 | 94.643
B-19322 VIALE 26 | 228.6 | 4000 PSI | MUROS T2 PISO 4 EJE 10 AL 8 ENTRE AYJ M=14,31,02 | 2026-01-13 | 1/27/2026 12:00:00 AM | 14 | 28 | 25.2 | 90 | MURO | B-19322 VIALE 26_MURO_28.0_14 | 25.933 |  | 3 | 90
B-19322 VIALE 26 | 228.6 | 4000 PSI | MUROS T2 PISO 4 EJE 10 AL 8 ENTRE AYJ M=14,31,02 | 2026-01-13 | 1/27/2026 12:00:00 AM | 14 | 28 | 27.6 | 99 | MURO | B-19322 VIALE 26_MURO_28.0_14 | 25.933 |  | 3 | 98.571
B-19322 VIALE 26 | 228.6 | 4000 PSI | MUROS T2 PISO 4 EJE 10 AL 8 ENTRE AYJ M=14,31,02 | 2026-01-13 | 1/27/2026 12:00:00 AM | 14 | 28 | 25 | 89 | MURO | B-19322 VIALE 26_MURO_28.0_14 | 25.933 |  | 3 | 89.286
B-19322 VIALE 26 | 241.3 | 4000 PSI | MUROS T2 PISO 4 EJE 6 Y 7 ENTRE AYJ M=29,09,32 | 2026-01-14 | 1/28/2026 12:00:00 AM | 14 | 28 | 26.2 | 94 | MURO | B-19322 VIALE 26_MURO_28.0_14 | 26.567 |  | 3 | 93.571
B-19322 VIALE 26 | 241.3 | 4000 PSI | MUROS T2 PISO 4 EJE 6 Y 7 ENTRE AYJ M=29,09,32 | 2026-01-14 | 1/28/2026 12:00:00 AM | 14 | 28 | 28 | 100 | MURO | B-19322 VIALE 26_MURO_28.0_14 | 26.567 |  | 3 | 100
B-19322 VIALE 26 | 241.3 | 4000 PSI | MUROS T2 PISO 4 EJE 6 Y 7 ENTRE AYJ M=29,09,32 | 2026-01-14 | 1/28/2026 12:00:00 AM | 14 | 28 | 25.5 | 91 | MURO | B-19322 VIALE 26_MURO_28.0_14 | 26.567 |  | 3 | 91.071
B-19322 VIALE 26 | 203.2 | 4000 PSI | MUROS T2 PISO 4 EJE 04Y05 ENTRE AYJ M=14,31,02 | 2026-01-15 | 1/29/2026 12:00:00 AM | 14 | 28 | 27.8 | 99 | MURO | B-19322 VIALE 26_MURO_28.0_14 | 28.3 |  | 3 | 99.286
B-19322 VIALE 26 | 203.2 | 4000 PSI | MUROS T2 PISO 4 EJE 04Y05 ENTRE AYJ M=14,31,02 | 2026-01-15 | 1/29/2026 12:00:00 AM | 14 | 28 | 32.4 | 116 | MURO | B-19322 VIALE 26_MURO_28.0_14 | 28.3 |  | 3 | 115.714
B-19322 VIALE 26 | 203.2 | 4000 PSI | MUROS T2 PISO 4 EJE 04Y05 ENTRE AYJ M=14,31,02 | 2026-01-15 | 1/29/2026 12:00:00 AM | 14 | 28 | 24.7 | 88 | MURO | B-19322 VIALE 26_MURO_28.0_14 | 28.3 |  | 3 | 88.214
B-19322 VIALE 26 | 215.9 | 4000 PSI | MUROS T2 PISO 4 EJE 02 Y 03 ENTRE AyJ -01,27,16,15 | 2026-01-16 | 1/30/2026 12:00:00 AM | 14 | 28 | 27.6 | 98 | MURO | B-19322 VIALE 26_MURO_28.0_14 | 26.867 |  | 3 | 98.571
B-19322 VIALE 26 | 215.9 | 4000 PSI | MUROS T2 PISO 4 EJE 02 Y 03 ENTRE AyJ -01,27,16,15 | 2026-01-16 | 1/30/2026 12:00:00 AM | 14 | 28 | 27.2 | 97 | MURO | B-19322 VIALE 26_MURO_28.0_14 | 26.867 |  | 3 | 97.143
B-19322 VIALE 26 | 215.9 | 4000 PSI | MUROS T2 PISO 4 EJE 02 Y 03 ENTRE AyJ -01,27,16,15 | 2026-01-16 | 1/30/2026 12:00:00 AM | 14 | 28 | 25.8 | 92 | MURO | B-19322 VIALE 26_MURO_28.0_14 | 26.867 |  | 3 | 92.143
B-19322 VIALE 26 | 215.9 | 4000 PSI | MUROS T2 P4 EJE 01 AL 02 ENTRE AYD M=01,21,05,20,26,25,19 | 2026-01-17 | 1/31/2026 12:00:00 AM | 14 | 28 | 26.8 | 96 | MURO | B-19322 VIALE 26_MURO_28.0_14 | 25.567 |  | 3 | 95.714
B-19322 VIALE 26 | 215.9 | 4000 PSI | MUROS T2 P4 EJE 01 AL 02 ENTRE AYD M=01,21,05,20,26,25,19 | 2026-01-17 | 1/31/2026 12:00:00 AM | 14 | 28 | 24.6 | 88 | MURO | B-19322 VIALE 26_MURO_28.0_14 | 25.567 |  | 3 | 87.857
B-19322 VIALE 26 | 215.9 | 4000 PSI | MUROS T2 P4 EJE 01 AL 02 ENTRE AYD M=01,21,05,20,26,25,19 | 2026-01-17 | 1/31/2026 12:00:00 AM | 14 | 28 | 25.3 | 90 | MURO | B-19322 VIALE 26_MURO_28.0_14 | 25.567 |  | 3 | 90.357
B-19322 VIALE 26 | 209.55 | 4000 PSI | MUROS P2 EJE 14 AL 15 ENTRE HYJ M=32,31,07,27 | 2026-01-20 | 2/3/2026 12:00:00 AM | 14 | 28 | 25.3 | 90 | MURO | B-19322 VIALE 26_MURO_28.0_14 | 24.667 |  | 3 | 90.357
B-19322 VIALE 26 | 209.55 | 4000 PSI | MUROS P2 EJE 14 AL 15 ENTRE HYJ M=32,31,07,27 | 2026-01-20 | 2/3/2026 12:00:00 AM | 14 | 28 | 24.6 | 88 | MURO | B-19322 VIALE 26_MURO_28.0_14 | 24.667 |  | 3 | 87.857
B-19322 VIALE 26 | 209.55 | 4000 PSI | MUROS P2 EJE 14 AL 15 ENTRE HYJ M=32,31,07,27 | 2026-01-20 | 2/3/2026 12:00:00 AM | 14 | 28 | 24.1 | 86 | MURO | B-19322 VIALE 26_MURO_28.0_14 | 24.667 |  | 3 | 86.071
B-19322 VIALE 26 | 241.3 | 4000 PSI | MUROS T2 PISO 5 EJE 12 AL 15 ENTRE AYJ M=3,4,35,36,37,38,39 | 2026-01-20 | 2/3/2026 12:00:00 AM | 14 | 28 | 23.4 | 83 | MURO | B-19322 VIALE 26_MURO_28.0_14 | 24 |  | 3 | 83.571
B-19322 VIALE 26 | 241.3 | 4000 PSI | MUROS T2 PISO 5 EJE 12 AL 15 ENTRE AYJ M=3,4,35,36,37,38,39 | 2026-01-20 | 2/3/2026 12:00:00 AM | 14 | 28 | 24.2 | 86 | MURO | B-19322 VIALE 26_MURO_28.0_14 | 24 |  | 3 | 86.429
B-19322 VIALE 26 | 241.3 | 4000 PSI | MUROS T2 PISO 5 EJE 12 AL 15 ENTRE AYJ M=3,4,35,36,37,38,39 | 2026-01-20 | 2/3/2026 12:00:00 AM | 14 | 28 | 24.4 | 87 | MURO | B-19322 VIALE 26_MURO_28.0_14 | 24 |  | 3 | 87.143
B-19322 VIALE 26 | 203.2 | 4000 PSI | MUROS T2 PISO 5 EJE 12 AL 15 ENTRE AYJ M=2,31,14 | 2026-01-20 | 2/3/2026 12:00:00 AM | 14 | 28 | 30.3 | 108 | MURO | B-19322 VIALE 26_MURO_28.0_14 | 29.2 |  | 3 | 108.214
B-19322 VIALE 26 | 203.2 | 4000 PSI | MUROS T2 PISO 5 EJE 12 AL 15 ENTRE AYJ M=2,31,14 | 2026-01-20 | 2/3/2026 12:00:00 AM | 14 | 28 | 26.9 | 96 | MURO | B-19322 VIALE 26_MURO_28.0_14 | 29.2 |  | 3 | 96.071
B-19322 VIALE 26 | 203.2 | 4000 PSI | MUROS T2 PISO 5 EJE 12 AL 15 ENTRE AYJ M=2,31,14 | 2026-01-20 | 2/3/2026 12:00:00 AM | 14 | 28 | 30.4 | 109 | MURO | B-19322 VIALE 26_MURO_28.0_14 | 29.2 |  | 3 | 108.571
B-19322 VIALE 26 | 228.6 | 4 000 PSI | MUROS T2 PISO 5 EJE 10Y11 ENTRE AyJ M=32,09,29 | 2026-01-21 | 2/4/2026 12:00:00 AM | 14 | 28 | 24.7 | 88 | MURO | B-19322 VIALE 26_MURO_28.0_14 | 26.033 |  | 3 | 88.214
B-19322 VIALE 26 | 228.6 | 4 000 PSI | MUROS T2 PISO 5 EJE 10Y11 ENTRE AyJ M=32,09,29 | 2026-01-21 | 2/4/2026 12:00:00 AM | 14 | 28 | 27.6 | 99 | MURO | B-19322 VIALE 26_MURO_28.0_14 | 26.033 |  | 3 | 98.571
B-19322 VIALE 26 | 228.6 | 4 000 PSI | MUROS T2 PISO 5 EJE 10Y11 ENTRE AyJ M=32,09,29 | 2026-01-21 | 2/4/2026 12:00:00 AM | 14 | 28 | 25.8 | 92 | MURO | B-19322 VIALE 26_MURO_28.0_14 | 26.033 |  | 3 | 92.143
B-19322 VIALE 26 | 177.8 | 4000 PSI | MUROS T1 P2 EJE 13Y14 ENTRE AyF M= 12a,25,01 | 2026-01-21 | 2/4/2026 12:00:00 AM | 14 | 28 | 28.8 | 103 | MURO | B-19322 VIALE 26_MURO_28.0_14 | 27.333 |  | 3 | 102.857
B-19322 VIALE 26 | 177.8 | 4000 PSI | MUROS T1 P2 EJE 13Y14 ENTRE AyF M= 12a,25,01 | 2026-01-21 | 2/4/2026 12:00:00 AM | 14 | 28 | 27.9 | 100 | MURO | B-19322 VIALE 26_MURO_28.0_14 | 27.333 |  | 3 | 99.643
B-19322 VIALE 26 | 177.8 | 4000 PSI | MUROS T1 P2 EJE 13Y14 ENTRE AyF M= 12a,25,01 | 2026-01-21 | 2/4/2026 12:00:00 AM | 14 | 28 | 25.3 | 90 | MURO | B-19322 VIALE 26_MURO_28.0_14 | 27.333 |  | 3 | 90.357
B-19322 VIALE 26 | 234.95 | 4000 PSI | MUROS T1 PISO 2 EJE 11 AL 12 ENTRE AYJ M=29,09,23 | 2026-01-22 | 2/5/2026 12:00:00 AM | 14 | 28 | 28.8 | 103 | MURO | B-19322 VIALE 26_MURO_28.0_14 | 28.933 |  | 3 | 102.857
B-19322 VIALE 26 | 234.95 | 4000 PSI | MUROS T1 PISO 2 EJE 11 AL 12 ENTRE AYJ M=29,09,23 | 2026-01-22 | 2/5/2026 12:00:00 AM | 14 | 28 | 29.7 | 106 | MURO | B-19322 VIALE 26_MURO_28.0_14 | 28.933 |  | 3 | 106.071
B-19322 VIALE 26 | 234.95 | 4000 PSI | MUROS T1 PISO 2 EJE 11 AL 12 ENTRE AYJ M=29,09,23 | 2026-01-22 | 2/5/2026 12:00:00 AM | 14 | 28 | 28.3 | 101 | MURO | B-19322 VIALE 26_MURO_28.0_14 | 28.933 |  | 3 | 101.071
B-19322 VIALE 26 | 228.6 | 4000 PSI | MUROS T2 PISO 5 EJE 06 AL 07 ENTRE AYJ M=09,29,32 | 2026-01-22 | 2/5/2026 12:00:00 AM | 14 | 28 | 28 | 100 | MURO | B-19322 VIALE 26_MURO_28.0_14 | 28.467 |  | 3 | 100
B-19322 VIALE 26 | 228.6 | 4000 PSI | MUROS T2 PISO 5 EJE 06 AL 07 ENTRE AYJ M=09,29,32 | 2026-01-22 | 2/5/2026 12:00:00 AM | 14 | 28 | 28 | 100 | MURO | B-19322 VIALE 26_MURO_28.0_14 | 28.467 |  | 3 | 100
B-19322 VIALE 26 | 228.6 | 4000 PSI | MUROS T2 PISO 5 EJE 06 AL 07 ENTRE AYJ M=09,29,32 | 2026-01-22 | 2/5/2026 12:00:00 AM | 14 | 28 | 29.4 | 105 | MURO | B-19322 VIALE 26_MURO_28.0_14 | 28.467 |  | 3 | 105
B-19322 VIALE 26 | 203.2 | 4.000 PSI | MURO T1 PISO 2 RJR 10Y11 ENTRE AyJ M=32,09,29 | 2026-01-23 | 2/6/2026 12:00:00 AM | 14 | 28 | 26.3 | 94 | MURO | B-19322 VIALE 26_MURO_28.0_14 | 26.9 |  | 3 | 93.929
B-19322 VIALE 26 | 203.2 | 4.000 PSI | MURO T1 PISO 2 RJR 10Y11 ENTRE AyJ M=32,09,29 | 2026-01-23 | 2/6/2026 12:00:00 AM | 14 | 28 | 26.7 | 96 | MURO | B-19322 VIALE 26_MURO_28.0_14 | 26.9 |  | 3 | 95.357
B-19322 VIALE 26 | 203.2 | 4.000 PSI | MURO T1 PISO 2 RJR 10Y11 ENTRE AyJ M=32,09,29 | 2026-01-23 | 2/6/2026 12:00:00 AM | 14 | 28 | 27.7 | 99 | MURO | B-19322 VIALE 26_MURO_28.0_14 | 26.9 |  | 3 | 98.929
B-19322 VIALE 26 | 203.2 | 4.000 | MUROS T2 PISO 5 EJE 04Y07 ENTRE AyJ M=32,09,29 | 2026-01-23 | 2/6/2026 12:00:00 AM | 14 | 28 | 27 | 96 | MURO | B-19322 VIALE 26_MURO_28.0_14 | 26.267 |  | 3 | 96.429
B-19322 VIALE 26 | 203.2 | 4.000 | MUROS T2 PISO 5 EJE 04Y07 ENTRE AyJ M=32,09,29 | 2026-01-23 | 2/6/2026 12:00:00 AM | 14 | 28 | 26.7 | 95 | MURO | B-19322 VIALE 26_MURO_28.0_14 | 26.267 |  | 3 | 95.357
B-19322 VIALE 26 | 203.2 | 4.000 | MUROS T2 PISO 5 EJE 04Y07 ENTRE AyJ M=32,09,29 | 2026-01-23 | 2/6/2026 12:00:00 AM | 14 | 28 | 25.1 | 90 | MURO | B-19322 VIALE 26_MURO_28.0_14 | 26.267 |  | 3 | 89.643
B-19322 VIALE 26 | 152.4 | 4000 PSI | PLACA TANQUE RCI | 2026-02-12 | 2/26/2026 12:00:00 AM | 14 | 28 | 59.6 | 213 | PLACA | B-19322 VIALE 26_PLACA_28.0_14 | 59.867 |  | 3 | 212.857
B-19322 VIALE 26 | 203.2 | 4000 PSI | MUROS TANQUE RCI | 2026-02-12 | 2/26/2026 12:00:00 AM | 14 | 28 | 47.2 | 168 | MURO | B-19322 VIALE 26_MURO_28.0_14 | 46.167 |  | 3 | 168.571
B-19322 VIALE 26 | 203.2 | 4000 PSI | MUROS TANQUE RCI | 2026-02-12 | 2/26/2026 12:00:00 AM | 14 | 28 | 44.6 | 159 | MURO | B-19322 VIALE 26_MURO_28.0_14 | 46.167 |  | 3 | 159.286
B-19322 VIALE 26 | 203.2 | 4000 PSI | MUROS TANQUE RCI | 2026-02-12 | 2/26/2026 12:00:00 AM | 14 | 28 | 46.7 | 167 | MURO | B-19322 VIALE 26_MURO_28.0_14 | 46.167 |  | 3 | 166.786
B-19322 VIALE 26 | 152.4 | 4000 PSI | PLACA TANQUE RCI | 2026-02-12 | 2/26/2026 12:00:00 AM | 14 | 28 | 60.4 | 216 | PLACA | B-19322 VIALE 26_PLACA_28.0_14 | 59.867 |  | 3 | 215.714
B-19322 VIALE 26 | 152.4 | 4000 PSI | PLACA TANQUE RCI | 2026-02-12 | 2/26/2026 12:00:00 AM | 14 | 28 | 59.6 | 213 | PLACA | B-19322 VIALE 26_PLACA_28.0_14 | 59.867 |  | 3 | 212.857
B-19322 VIALE 26 | 190 | 3500 PSI | TORRE 2 PILOTE 87 | 2025-04-29 | 5/13/2025 12:00:00 AM | 14 | 24.5 | 18 | 73 |  |  | 20.333 |  | 3 | 73.469
B-19322 VIALE 26 | 190 | 3500 PSI | TORRE 2 PILOTE 87 | 2025-04-29 | 5/13/2025 12:00:00 AM | 14 | 24.5 | 22.6 | 92 |  |  | 20.333 |  | 3 | 92.245
B-19322 VIALE 26 | 190 | 3500 PSI | TORRE 2 PILOTE 87 | 2025-04-29 | 5/13/2025 12:00:00 AM | 14 | 24.5 | 20.4 | 83 |  |  | 20.333 |  | 3 | 83.265
B-19322 VIALE 26 | 215 | 3500 PSI | TORRE 2 PILOTE 91 | 2025-04-28 | 5/12/2025 12:00:00 AM | 14 | 24.5 | 21.4 | 87 |  |  | 21.033 |  | 3 | 87.347
B-19322 VIALE 26 | 215 | 3500 PSI | TORRE 2 PILOTE 91 | 2025-04-28 | 5/12/2025 12:00:00 AM | 14 | 24.5 | 20.2 | 82 |  |  | 21.033 |  | 3 | 82.449
B-19322 VIALE 26 | 215 | 3500 PSI | TORRE 2 PILOTE 91 | 2025-04-28 | 5/12/2025 12:00:00 AM | 14 | 24.5 | 21.5 | 88 |  |  | 21.033 |  | 3 | 87.755
B-19322 VIALE 26 | 203 | 3500 PSI | TORRE 2 PILOTE 60 | 2025-04-26 | 5/10/2025 12:00:00 AM | 14 | 24.5 | 23.8 | 97 |  |  | 23.533 |  | 3 | 97.143
B-19322 VIALE 26 | 203 | 3500 PSI | TORRE 2 PILOTE 60 | 2025-04-26 | 5/10/2025 12:00:00 AM | 14 | 24.5 | 23 | 94 |  |  | 23.533 |  | 3 | 93.878
B-19322 VIALE 26 | 203 | 3500 PSI | TORRE 2 PILOTE 60 | 2025-04-26 | 5/10/2025 12:00:00 AM | 14 | 24.5 | 23.8 | 97 |  |  | 23.533 |  | 3 | 97.143
B-19322 VIALE 26 | 228 | 3500 PSI | TORRE 2 PILOTE 62 | 2025-04-26 | 5/10/2025 12:00:00 AM | 14 | 24.5 | 15.9 | 65 |  |  | 17.6 |  | 3 | 64.898
B-19322 VIALE 26 | 228 | 3500 PSI | TORRE 2 PILOTE 62 | 2025-04-26 | 5/10/2025 12:00:00 AM | 14 | 24.5 | 17.6 | 72 |  |  | 17.6 |  | 3 | 71.837
B-19322 VIALE 26 | 228 | 3500 PSI | TORRE 2 PILOTE 62 | 2025-04-26 | 5/10/2025 12:00:00 AM | 14 | 24.5 | 19.3 | 79 |  |  | 17.6 |  | 3 | 78.776
B-19322 VIALE 26 | 203 | 3500 PSI | TORRE 2 PILOTE 66 | 2025-04-24 | 5/8/2025 12:00:00 AM | 14 | 24.5 | 21.8 | 89 |  |  | 20.833 |  | 3 | 88.98
B-19322 VIALE 26 | 203 | 3500 PSI | TORRE 2 PILOTE 66 | 2025-04-24 | 5/8/2025 12:00:00 AM | 14 | 24.5 | 21 | 86 |  |  | 20.833 |  | 3 | 85.714
B-19322 VIALE 26 | 203 | 3500 PSI | TORRE 2 PILOTE 66 | 2025-04-24 | 5/8/2025 12:00:00 AM | 14 | 24.5 | 19.7 | 80 |  |  | 20.833 |  | 3 | 80.408
B-19322 VIALE 26 | 177 | 3500 PSI | TORRE 2 PILOTE 62 | 2025-04-23 | 5/7/2025 12:00:00 AM | 14 | 24.5 | 28.6 | 117 |  |  | 30.7 |  | 3 | 116.735
B-19322 VIALE 26 | 177 | 3500 PSI | TORRE 2 PILOTE 62 | 2025-04-23 | 5/7/2025 12:00:00 AM | 14 | 24.5 | 31 | 126 |  |  | 30.7 |  | 3 | 126.531
B-19322 VIALE 26 | 177 | 3500 PSI | TORRE 2 PILOTE 62 | 2025-04-23 | 5/7/2025 12:00:00 AM | 14 | 24.5 | 32.5 | 133 |  |  | 30.7 |  | 3 | 132.653
B-19322 VIALE 26 | 203 | 3500 PSI | TORRE 2 PILOTE 59-71 | 2025-04-22 | 5/6/2025 12:00:00 AM | 14 | 24.5 | 21.4 | 87 |  |  | 21 |  | 3 | 87.347
B-19322 VIALE 26 | 203 | 3500 PSI | TORRE 2 PILOTE 59-71 | 2025-04-22 | 5/6/2025 12:00:00 AM | 14 | 24.5 | 20.7 | 84 |  |  | 21 |  | 3 | 84.49
B-19322 VIALE 26 | 203 | 3500 PSI | TORRE 2 PILOTE 59-71 | 2025-04-22 | 5/6/2025 12:00:00 AM | 14 | 24.5 | 20.9 | 85 |  |  | 21 |  | 3 | 85.306
B-19322 VIALE 26 | 203 | 3500 PSI | TORRE 2 PILOTE 56 | 2025-04-14 | 4/28/2025 12:00:00 AM | 14 | 24.5 | 25.3 | 103 |  |  | 26.433 |  | 3 | 103.265
B-19322 VIALE 26 | 203 | 3500 PSI | TORRE 2 PILOTE 56 | 2025-04-14 | 4/28/2025 12:00:00 AM | 14 | 24.5 | 27.7 | 113 |  |  | 26.433 |  | 3 | 113.061
B-19322 VIALE 26 | 203 | 3500 PSI | TORRE 2 PILOTE 56 | 2025-04-14 | 4/28/2025 12:00:00 AM | 14 | 24.5 | 26.3 | 107 |  |  | 26.433 |  | 3 | 107.347
B-19322 VIALE 26 | 177 | 3500 PSI | TORRE 2 PILOTE 104 | 2025-04-08 | 4/22/2025 12:00:00 AM | 14 | 24.5 | 30.2 | 123 |  |  | 29.067 |  | 3 | 123.265
B-19322 VIALE 26 | 177 | 3500 PSI | TORRE 2 PILOTE 104 | 2025-04-08 | 4/22/2025 12:00:00 AM | 14 | 24.5 | 27.9 | 114 |  |  | 29.067 |  | 3 | 113.878
B-19322 VIALE 26 | 177 | 3500 PSI | TORRE 2 PILOTE 104 | 2025-04-08 | 4/22/2025 12:00:00 AM | 14 | 24.5 | 29.1 | 119 |  |  | 29.067 |  | 3 | 118.776
B-19322 VIALE 26 | 215 | 3500 PSI | TORRE 2 PILOTE 65 | 2025-04-12 | 4/26/2025 12:00:00 AM | 14 | 24.5 | 27.1 | 111 |  |  | 25.667 |  | 3 | 110.612
B-19322 VIALE 26 | 215 | 3500 PSI | TORRE 2 PILOTE 65 | 2025-04-12 | 4/26/2025 12:00:00 AM | 14 | 24.5 | 21.2 | 87 |  |  | 25.667 |  | 3 | 86.531
B-19322 VIALE 26 | 215 | 3500 PSI | TORRE 2 PILOTE 65 | 2025-04-12 | 4/26/2025 12:00:00 AM | 14 | 24.5 | 28.7 | 117 |  |  | 25.667 |  | 3 | 117.143
B-19322 VIALE 26 | 228 | 3500 PSI | TORRE 2 PILOTE 55 | 2025-04-10 | 4/24/2025 12:00:00 AM | 14 | 24.5 | 21.8 | 89 |  |  | 22.8 |  | 3 | 88.98
B-19322 VIALE 26 | 228 | 3500 PSI | TORRE 2 PILOTE 55 | 2025-04-10 | 4/24/2025 12:00:00 AM | 14 | 24.5 | 23.7 | 97 |  |  | 22.8 |  | 3 | 96.735
B-19322 VIALE 26 | 228 | 3500 PSI | TORRE 2 PILOTE 55 | 2025-04-10 | 4/24/2025 12:00:00 AM | 14 | 24.5 | 22.9 | 94 |  |  | 22.8 |  | 3 | 93.469
B-19322 VIALE 26 | 215 | 3500 PSI | TORRE 2 PILOTE 106 | 2025-04-10 | 4/24/2025 12:00:00 AM | 14 | 24.5 | 29.6 | 121 |  |  | 28.367 |  | 3 | 120.816
B-19322 VIALE 26 | 215 | 3500 PSI | TORRE 2 PILOTE 106 | 2025-04-10 | 4/24/2025 12:00:00 AM | 14 | 24.5 | 25.7 | 105 |  |  | 28.367 |  | 3 | 104.898
B-19322 VIALE 26 | 215 | 3500 PSI | TORRE 2 PILOTE 106 | 2025-04-10 | 4/24/2025 12:00:00 AM | 14 | 24.5 | 29.8 | 122 |  |  | 28.367 |  | 3 | 121.633
B-19322 VIALE 26 | 203 | 3500 PSI | TORRE 2 PILOTE 108 | 2025-04-09 | 4/23/2025 12:00:00 AM | 14 | 24.5 | 22.3 | 91 |  |  | 20.867 |  | 3 | 91.02
B-19322 VIALE 26 | 203 | 3500 PSI | TORRE 2 PILOTE 108 | 2025-04-09 | 4/23/2025 12:00:00 AM | 14 | 24.5 | 18.5 | 75 |  |  | 20.867 |  | 3 | 75.51
B-19322 VIALE 26 | 203 | 3500 PSI | TORRE 2 PILOTE 108 | 2025-04-09 | 4/23/2025 12:00:00 AM | 14 | 24.5 | 21.8 | 89 |  |  | 20.867 |  | 3 | 88.98
B-19322 VIALE 26 | 203 | 3500 PSI | TORRE 2 PILOTE 105 | 2025-04-09 | 4/23/2025 12:00:00 AM | 14 | 24.5 | 25.6 | 105 |  |  | 26.133 |  | 3 | 104.49
B-19322 VIALE 26 | 203 | 3500 PSI | TORRE 2 PILOTE 105 | 2025-04-09 | 4/23/2025 12:00:00 AM | 14 | 24.5 | 27.9 | 114 |  |  | 26.133 |  | 3 | 113.878
B-19322 VIALE 26 | 203 | 3500 PSI | TORRE 2 PILOTE 105 | 2025-04-09 | 4/23/2025 12:00:00 AM | 14 | 24.5 | 24.9 | 102 |  |  | 26.133 |  | 3 | 101.633
B-19322 VIALE 26 | 203 | 3500 PSI | TORRE 2 PILOTE 107 | 2025-04-08 | 4/22/2025 12:00:00 AM | 14 | 24.5 | 26.8 | 109 |  |  | 26.9 |  | 3 | 109.388
B-19322 VIALE 26 | 203 | 3500 PSI | TORRE 2 PILOTE 107 | 2025-04-08 | 4/22/2025 12:00:00 AM | 14 | 24.5 | 27.1 | 111 |  |  | 26.9 |  | 3 | 110.612
B-19322 VIALE 26 | 203 | 3500 PSI | TORRE 2 PILOTE 107 | 2025-04-08 | 4/22/2025 12:00:00 AM | 14 | 24.5 | 26.8 | 109 |  |  | 26.9 |  | 3 | 109.388
B-19322 VIALE 26 | 177 | 3500 PSI | TORRE 2 PILOTE 72 | 2025-04-07 | 4/21/2025 12:00:00 AM | 14 | 24.5 | 35.3 | 144 |  |  | 35.067 |  | 3 | 144.082
B-19322 VIALE 26 | 177 | 3500 PSI | TORRE 2 PILOTE 72 | 2025-04-07 | 4/21/2025 12:00:00 AM | 14 | 24.5 | 35.7 | 146 |  |  | 35.067 |  | 3 | 145.714
B-19322 VIALE 26 | 177 | 3500 PSI | TORRE 2 PILOTE 72 | 2025-04-07 | 4/21/2025 12:00:00 AM | 14 | 24.5 | 34.2 | 140 |  |  | 35.067 |  | 3 | 139.592
B-19322 VIALE 26 | 203 | 3500 PSI | TORRE 2 PILOTE 53 | 2025-04-05 | 4/19/2025 12:00:00 AM | 14 | 24.5 | 34.3 | 140 |  |  | 35.933 |  | 3 | 140
B-19322 VIALE 26 | 203 | 3500 PSI | TORRE 2 PILOTE 53 | 2025-04-05 | 4/19/2025 12:00:00 AM | 14 | 24.5 | 36.1 | 147 |  |  | 35.933 |  | 3 | 147.347
B-19322 VIALE 26 | 203 | 3500 PSI | TORRE 2 PILOTE 53 | 2025-04-05 | 4/19/2025 12:00:00 AM | 14 | 24.5 | 37.4 | 152 |  |  | 35.933 |  | 3 | 152.653
B-19322 VIALE 26 | 203 | 3500 PSI | TORRE 2 PILOTE 67 | 2025-04-03 | 4/17/2025 12:00:00 AM | 14 | 24.5 | 27.9 | 114 |  |  | 26.4 |  | 3 | 113.878
B-19322 VIALE 26 | 203 | 3500 PSI | TORRE 2 PILOTE 67 | 2025-04-03 | 4/17/2025 12:00:00 AM | 14 | 24.5 | 26.2 | 107 |  |  | 26.4 |  | 3 | 106.939
B-19322 VIALE 26 | 203 | 3500 PSI | TORRE 2 PILOTE 67 | 2025-04-03 | 4/17/2025 12:00:00 AM | 14 | 24.5 | 25.1 | 102 |  |  | 26.4 |  | 3 | 102.449
B-19322 VIALE 26 | 177 | 3500 PSI | TORRE 2 PILOTE 58 | 2025-03-31 | 4/14/2025 12:00:00 AM | 14 | 24.5 | 24 | 98 |  |  | 21.7 |  | 3 | 97.959
B-19322 VIALE 26 | 177 | 3500 PSI | TORRE 2 PILOTE 58 | 2025-03-31 | 4/14/2025 12:00:00 AM | 14 | 24.5 | 20 | 82 |  |  | 21.7 |  | 3 | 81.633
B-19322 VIALE 26 | 177 | 3500 PSI | TORRE 2 PILOTE 58 | 2025-03-31 | 4/14/2025 12:00:00 AM | 14 | 24.5 | 21.1 | 86 |  |  | 21.7 |  | 3 | 86.122
B-19322 VIALE 26 | 228 | 3500 PSI | torre 2 pilotes -54-61 | 2025-03-29 | 4/12/2025 12:00:00 AM | 14 | 24.5 | 24.8 | 101 |  |  | 23.933 |  | 3 | 101.224
B-19322 VIALE 26 | 228 | 3500 PSI | torre 2 pilotes -54-61 | 2025-03-29 | 4/12/2025 12:00:00 AM | 14 | 24.5 | 26.1 | 106 |  |  | 23.933 |  | 3 | 106.531
B-19322 VIALE 26 | 228 | 3500 PSI | torre 2 pilotes -54-61 | 2025-03-29 | 4/12/2025 12:00:00 AM | 14 | 24.5 | 20.9 | 85 |  |  | 23.933 |  | 3 | 85.306
B-19322 VIALE 26 | 203 | 3500 PSI | TORRE 2 PILOTE 78 | 2025-03-25 | 4/8/2025 12:00:00 AM | 14 | 24.5 | 28.5 | 116 |  |  | 27.133 |  | 6 | 116.327
B-19322 VIALE 26 | 203 | 3500 PSI | TORRE 2 PILOTE 78 | 2025-03-25 | 4/8/2025 12:00:00 AM | 14 | 24.5 | 28.6 | 117 |  |  | 27.133 |  | 6 | 116.735
B-19322 VIALE 26 | 203 | 3500 PSI | TORRE 2 PILOTE 78 | 2025-03-25 | 4/8/2025 12:00:00 AM | 14 | 24.5 | 30.4 | 124 |  |  | 27.133 |  | 6 | 124.082
B-19322 VIALE 26 | 215 | 3500 PSI | TORRE 2 PILOTE 40 | 2025-04-30 | 5/14/2025 12:00:00 AM | 14 | 24.5 | 23.2 | 95 |  |  | 22.033 |  | 3 | 94.694
B-19322 VIALE 26 | 215 | 3500 PSI | TORRE 2 PILOTE 40 | 2025-04-30 | 5/14/2025 12:00:00 AM | 14 | 24.5 | 21.1 | 86 |  |  | 22.033 |  | 3 | 86.122
B-19322 VIALE 26 | 215 | 3500 PSI | TORRE 2 PILOTE 40 | 2025-04-30 | 5/14/2025 12:00:00 AM | 14 | 24.5 | 21.8 | 89 |  |  | 22.033 |  | 3 | 88.98
B-19322 VIALE 26 | 215 | 3500 PSI | TORRE 2 PILOTE 26 | 2025-05-02 | 5/16/2025 12:00:00 AM | 14 | 24.5 | 23.7 | 97 |  |  | 23.467 |  | 3 | 96.735
B-19322 VIALE 26 | 215 | 3500 PSI | TORRE 2 PILOTE 26 | 2025-05-02 | 5/16/2025 12:00:00 AM | 14 | 24.5 | 22.5 | 92 |  |  | 23.467 |  | 3 | 91.837
B-19322 VIALE 26 | 215 | 3500 PSI | TORRE 2 PILOTE 26 | 2025-05-02 | 5/16/2025 12:00:00 AM | 14 | 24.5 | 24.2 | 98 |  |  | 23.467 |  | 3 | 98.776
B-19322 VIALE 26 | 215 | 3500 PSI | TORRE 2 PILOTE 41 | 2025-05-05 | 5/19/2025 12:00:00 AM | 14 | 24.5 | 25 | 102 |  |  | 25.267 |  | 3 | 102.041
B-19322 VIALE 26 | 215 | 3500 PSI | TORRE 2 PILOTE 41 | 2025-05-05 | 5/19/2025 12:00:00 AM | 14 | 24.5 | 23.7 | 97 |  |  | 25.267 |  | 3 | 96.735
B-19322 VIALE 26 | 215 | 3500 PSI | TORRE 2 PILOTE 41 | 2025-05-05 | 5/19/2025 12:00:00 AM | 14 | 24.5 | 27.1 | 110 |  |  | 25.267 |  | 3 | 110.612
B-19322 VIALE 26 | 215 | 3500 PSI | TORRE 2 PILOTE 45 | 2025-05-05 | 5/19/2025 12:00:00 AM | 14 | 24.5 | 24.4 | 100 |  |  | 22.967 |  | 3 | 99.592
B-19322 VIALE 26 | 215 | 3500 PSI | TORRE 2 PILOTE 45 | 2025-05-05 | 5/19/2025 12:00:00 AM | 14 | 24.5 | 22 | 90 |  |  | 22.967 |  | 3 | 89.796
B-19322 VIALE 26 | 215 | 3500 PSI | TORRE 2 PILOTE 45 | 2025-05-05 | 5/19/2025 12:00:00 AM | 14 | 24.5 | 22.5 | 92 |  |  | 22.967 |  | 3 | 91.837
B-19322 VIALE 26 | 215 | 3500 PSI | TORRE 2 PILOTE 75 | 2025-05-06 | 5/20/2025 12:00:00 AM | 14 | 24.5 | 22.4 | 91 |  |  | 22.6 |  | 3 | 91.429
B-19322 VIALE 26 | 215 | 3500 PSI | TORRE 2 PILOTE 75 | 2025-05-06 | 5/20/2025 12:00:00 AM | 14 | 24.5 | 21.9 | 90 |  |  | 22.6 |  | 3 | 89.388
B-19322 VIALE 26 | 215 | 3500 PSI | TORRE 2 PILOTE 75 | 2025-05-06 | 5/20/2025 12:00:00 AM | 14 | 24.5 | 23.5 | 96 |  |  | 22.6 |  | 3 | 95.918
B-19322 VIALE 26 | 0 | 3500 PSI | TORRE 2 PILOTE 90-43 | 2025-05-07 | 5/21/2025 12:00:00 AM | 14 | 24.5 | 23.1 | 94 |  |  | 21.767 |  | 3 | 94.286
B-19322 VIALE 26 | 0 | 3500 PSI | TORRE 2 PILOTE 90-43 | 2025-05-07 | 5/21/2025 12:00:00 AM | 14 | 24.5 | 20.1 | 82 |  |  | 21.767 |  | 3 | 82.041
B-19322 VIALE 26 | 0 | 3500 PSI | TORRE 2 PILOTE 90-43 | 2025-05-07 | 5/21/2025 12:00:00 AM | 14 | 24.5 | 22.1 | 90 |  |  | 21.767 |  | 3 | 90.204
B-19322 VIALE 26 | 0 | 3500 PSI | TORRE 2 PILOTE 83 | 2025-05-09 | 5/23/2025 12:00:00 AM | 14 | 24.5 | 22.9 | 93 |  |  | 25.333 |  | 3 | 93.469
B-19322 VIALE 26 | 0 | 3500 PSI | TORRE 2 PILOTE 83 | 2025-05-09 | 5/23/2025 12:00:00 AM | 14 | 24.5 | 22.1 | 90 |  |  | 25.333 |  | 3 | 90.204
B-19322 VIALE 26 | 0 | 3500 PSI | TORRE 2 PILOTE 83 | 2025-05-09 | 5/23/2025 12:00:00 AM | 14 | 24.5 | 31 | 126 |  |  | 25.333 |  | 3 | 126.531
B-19322 VIALE 26 | 0 | 3500 PSI | TORRE 2 PILOTE 85 | 2025-05-12 | 5/26/2025 12:00:00 AM | 14 | 24.5 | 21 | 86 |  |  | 20.7 |  | 3 | 85.714
B-19322 VIALE 26 | 0 | 3500 PSI | TORRE 2 PILOTE 85 | 2025-05-12 | 5/26/2025 12:00:00 AM | 14 | 24.5 | 20 | 82 |  |  | 20.7 |  | 3 | 81.633
B-19322 VIALE 26 | 0 | 3500 PSI | TORRE 2 PILOTE 85 | 2025-05-12 | 5/26/2025 12:00:00 AM | 14 | 24.5 | 21.1 | 86 |  |  | 20.7 |  | 3 | 86.122
B-19322 VIALE 26 | 0 | 3500 PSI | TORRE 2 PILOTE 24 | 2025-05-13 | 5/27/2025 12:00:00 AM | 14 | 24.5 | 29.9 | 122 |  |  | 27.267 |  | 3 | 122.041
B-19322 VIALE 26 | 0 | 3500 PSI | TORRE 2 PILOTE 24 | 2025-05-13 | 5/27/2025 12:00:00 AM | 14 | 24.5 | 23.4 | 95 |  |  | 27.267 |  | 3 | 95.51
B-19322 VIALE 26 | 0 | 3500 PSI | TORRE 2 PILOTE 24 | 2025-05-13 | 5/27/2025 12:00:00 AM | 14 | 24.5 | 28.5 | 116 |  |  | 27.267 |  | 3 | 116.327
B-19322 VIALE 26 | 203 | 3500 PSI | TORRE 2 PILOTE 42 | 2025-05-14 | 5/28/2025 12:00:00 AM | 14 | 24.5 | 31.7 | 129 |  |  | 33.267 |  | 3 | 129.388
B-19322 VIALE 26 | 203 | 3500 PSI | TORRE 2 PILOTE 42 | 2025-05-14 | 5/28/2025 12:00:00 AM | 14 | 24.5 | 33.7 | 138 |  |  | 33.267 |  | 3 | 137.551
B-19322 VIALE 26 | 203 | 3500 PSI | TORRE 2 PILOTE 42 | 2025-05-14 | 5/28/2025 12:00:00 AM | 14 | 24.5 | 34.4 | 140 |  |  | 33.267 |  | 3 | 140.408
B-19322 VIALE 26 | 177 | 3500 PSI | TORRE 2 PILOTE 92 | 2025-04-25 | 5/9/2025 12:00:00 AM | 14 | 24.5 | 27 | 110 |  |  | 25.867 |  | 3 | 110.204
B-19322 VIALE 26 | 177 | 3500 PSI | TORRE 2 PILOTE 92 | 2025-04-25 | 5/9/2025 12:00:00 AM | 14 | 24.5 | 24.4 | 100 |  |  | 25.867 |  | 3 | 99.592
B-19322 VIALE 26 | 177 | 3500 PSI | TORRE 2 PILOTE 92 | 2025-04-25 | 5/9/2025 12:00:00 AM | 14 | 24.5 | 26.2 | 107 |  |  | 25.867 |  | 3 | 106.939
B-19322 VIALE 26 | 203 | 3500 PSI | TORRE 2 PILOTE 48 | 2025-05-15 | 5/29/2025 12:00:00 AM | 14 | 24.5 | 23.4 | 96 |  |  | 23.033 |  | 3 | 95.51
B-19322 VIALE 26 | 203 | 3500 PSI | TORRE 2 PILOTE 48 | 2025-05-15 | 5/29/2025 12:00:00 AM | 14 | 24.5 | 24.6 | 100 |  |  | 23.033 |  | 3 | 100.408
B-19322 VIALE 26 | 203 | 3500 PSI | TORRE 2 PILOTE 48 | 2025-05-15 | 5/29/2025 12:00:00 AM | 14 | 24.5 | 21.1 | 86 |  |  | 23.033 |  | 3 | 86.122
B-19322 VIALE 26 | 203 | 3500 PSI | TORRE 2 PILOTE 78 | 2025-05-15 | 5/29/2025 12:00:00 AM | 14 | 24.5 | 25.7 | 105 |  |  | 27.133 |  | 6 | 104.898
B-19322 VIALE 26 | 203 | 3500 PSI | TORRE 2 PILOTE 78 | 2025-05-15 | 5/29/2025 12:00:00 AM | 14 | 24.5 | 24.7 | 101 |  |  | 27.133 |  | 6 | 100.816
B-19322 VIALE 26 | 203 | 3500 PSI | TORRE 2 PILOTE 78 | 2025-05-15 | 5/29/2025 12:00:00 AM | 14 | 24.5 | 24.9 | 101 |  |  | 27.133 |  | 6 | 101.633
B-19322 VIALE 26 | 228 | 3500 PSI | TORRE 2 PILOTE 93 | 2025-05-16 | 5/30/2025 12:00:00 AM | 14 | 24.5 | 13.2 | 54 |  |  | 13.833 |  | 3 | 53.878
B-19322 VIALE 26 | 228 | 3500 PSI | TORRE 2 PILOTE 93 | 2025-05-16 | 5/30/2025 12:00:00 AM | 14 | 24.5 | 13.4 | 55 |  |  | 13.833 |  | 3 | 54.694
B-19322 VIALE 26 | 228 | 3500 PSI | TORRE 2 PILOTE 93 | 2025-05-16 | 5/30/2025 12:00:00 AM | 14 | 24.5 | 14.9 | 61 |  |  | 13.833 |  | 3 | 60.816
B-19322 VIALE 26 | 203 | 3500 PSI | TORRE 2 PILOTE 81 | 2025-05-16 | 5/30/2025 12:00:00 AM | 14 | 24.5 | 20.7 | 84 |  |  | 21.833 |  | 3 | 84.49
B-19322 VIALE 26 | 203 | 3500 PSI | TORRE 2 PILOTE 81 | 2025-05-16 | 5/30/2025 12:00:00 AM | 14 | 24.5 | 22.3 | 91 |  |  | 21.833 |  | 3 | 91.02
B-19322 VIALE 26 | 203 | 3500 PSI | TORRE 2 PILOTE 81 | 2025-05-16 | 5/30/2025 12:00:00 AM | 14 | 24.5 | 22.5 | 92 |  |  | 21.833 |  | 3 | 91.837
B-19322 VIALE 26 | 203 | 3500 PSI | TORRE 2 PILOTE 44 | 2025-05-20 | 6/3/2025 12:00:00 AM | 14 | 24.5 | 17.1 | 70 |  |  | 16.533 |  | 3 | 69.796
B-19322 VIALE 26 | 203 | 3500 PSI | TORRE 2 PILOTE 44 | 2025-05-20 | 6/3/2025 12:00:00 AM | 14 | 24.5 | 14.6 | 60 |  |  | 16.533 |  | 3 | 59.592
B-19322 VIALE 26 | 203 | 3500 PSI | TORRE 2 PILOTE 44 | 2025-05-20 | 6/3/2025 12:00:00 AM | 14 | 24.5 | 17.9 | 73 |  |  | 16.533 |  | 3 | 73.061
B-19322 VIALE 26 | 190 | 3500 PSI | TORRE 2 PILOTE 68-89 | 2025-04-30 | 5/14/2025 12:00:00 AM | 14 | 24.5 | 23.3 | 95 |  |  | 23.433 |  | 3 | 95.102
B-19322 VIALE 26 | 190 | 3500 PSI | TORRE 2 PILOTE 68-89 | 2025-04-30 | 5/14/2025 12:00:00 AM | 14 | 24.5 | 22.8 | 93 |  |  | 23.433 |  | 3 | 93.061
B-19322 VIALE 26 | 0 | 3500 PSI | TORRE 2 PILOTE 75 | 2025-05-10 | 5/24/2025 12:00:00 AM | 14 | 24.5 | 23.5 | 96 |  |  | 23.1 |  | 3 | 95.918
B-19322 VIALE 26 | 0 | 3500 PSI | TORRE 2 PILOTE 75 | 2025-05-10 | 5/24/2025 12:00:00 AM | 14 | 24.5 | 21.7 | 88 |  |  | 23.1 |  | 3 | 88.571
B-19322 VIALE 26 | 0 | 3500 PSI | TORRE 2 PILOTE 75 | 2025-05-10 | 5/24/2025 12:00:00 AM | 14 | 24.5 | 24.1 | 98 |  |  | 23.1 |  | 3 | 98.367
B-19322 VIALE 26 | 190 | 3500 PSI | TORRE 2 PILOTE 68-89 | 2025-04-30 | 5/14/2025 12:00:00 AM | 14 | 24.5 | 24.2 | 99 |  |  | 23.433 |  | 3 | 98.776
B-19322 VIALE 26 | 203 | 3500 PSI | TORRE 2 PILOTE 80 | 2025-05-21 | 6/4/2025 12:00:00 AM | 14 | 24.5 | 21 | 86 |  |  | 21.267 |  | 3 | 85.714
B-19322 VIALE 26 | 203 | 3500 PSI | TORRE 2 PILOTE 80 | 2025-05-21 | 6/4/2025 12:00:00 AM | 14 | 24.5 | 20.1 | 82 |  |  | 21.267 |  | 3 | 82.041
B-19322 VIALE 26 | 203 | 3500 PSI | TORRE 2 PILOTE 80 | 2025-05-21 | 6/4/2025 12:00:00 AM | 14 | 24.5 | 22.7 | 93 |  |  | 21.267 |  | 3 | 92.653
B-19322 VIALE 26 | 177 | 3500 PSI | TORRE 1 PILOTE 01 | 2025-05-23 | 6/6/2025 12:00:00 AM | 14 | 24.5 | 18.6 | 76 |  |  | 21.567 |  | 3 | 75.918
B-19322 VIALE 26 | 177 | 3500 PSI | TORRE 1 PILOTE 01 | 2025-05-23 | 6/6/2025 12:00:00 AM | 14 | 24.5 | 21.5 | 88 |  |  | 21.567 |  | 3 | 87.755
B-19322 VIALE 26 | 177 | 3500 PSI | TORRE 1 PILOTE 01 | 2025-05-23 | 6/6/2025 12:00:00 AM | 14 | 24.5 | 24.6 | 100 |  |  | 21.567 |  | 3 | 100.408
B-19322 VIALE 26 | 228 | 3500 PSI | TORRE 2 PILOTE 39 | 2025-05-23 | 6/6/2025 12:00:00 AM | 14 | 24.5 | 17 | 69 |  |  | 19.367 |  | 3 | 69.388
B-19322 VIALE 26 | 228 | 3500 PSI | TORRE 2 PILOTE 39 | 2025-05-23 | 6/6/2025 12:00:00 AM | 14 | 24.5 | 18.7 | 76 |  |  | 19.367 |  | 3 | 76.327
B-19322 VIALE 26 | 228 | 3500 PSI | TORRE 2 PILOTE 39 | 2025-05-23 | 6/6/2025 12:00:00 AM | 14 | 24.5 | 22.4 | 91 |  |  | 19.367 |  | 3 | 91.429
B-19322 VIALE 26 | 203 | 3500 PSI | TORRE 1 PILOTE 79 | 2025-05-24 | 6/7/2025 12:00:00 AM | 14 | 24.5 | 21.4 | 87 |  |  | 20.467 |  | 3 | 87.347
B-19322 VIALE 26 | 203 | 3500 PSI | TORRE 1 PILOTE 79 | 2025-05-24 | 6/7/2025 12:00:00 AM | 14 | 24.5 | 20.8 | 85 |  |  | 20.467 |  | 3 | 84.898
B-19322 VIALE 26 | 203 | 3500 PSI | TORRE 1 PILOTE 79 | 2025-05-24 | 6/7/2025 12:00:00 AM | 14 | 24.5 | 19.2 | 78 |  |  | 20.467 |  | 3 | 78.367
B-19322 VIALE 26 | 203 | 3500 PSI | TORRE 2 PILOTE 86 | 2025-05-26 | 6/9/2025 12:00:00 AM | 14 | 24.5 | 26.7 | 109 |  |  | 27.2 |  | 3 | 108.98
B-19322 VIALE 26 | 203 | 3500 PSI | TORRE 2 PILOTE 86 | 2025-05-26 | 6/9/2025 12:00:00 AM | 14 | 24.5 | 25.6 | 104 |  |  | 27.2 |  | 3 | 104.49
B-19322 VIALE 26 | 203 | 3500 PSI | TORRE 2 PILOTE 86 | 2025-05-26 | 6/9/2025 12:00:00 AM | 14 | 24.5 | 29.3 | 120 |  |  | 27.2 |  | 3 | 119.592
B-19322 VIALE 26 | 203 | 3500 PSI | TORRE 2 PILOTE 82 | 2025-05-27 | 6/10/2025 12:00:00 AM | 14 | 24.5 | 18.1 | 74 |  |  | 17.767 |  | 3 | 73.878
B-19322 VIALE 26 | 203 | 3500 PSI | TORRE 2 PILOTE 82 | 2025-05-27 | 6/10/2025 12:00:00 AM | 14 | 24.5 | 18.3 | 74 |  |  | 17.767 |  | 3 | 74.694
B-19322 VIALE 26 | 203 | 3500 PSI | TORRE 2 PILOTE 82 | 2025-05-27 | 6/10/2025 12:00:00 AM | 14 | 24.5 | 16.9 | 69 |  |  | 17.767 |  | 3 | 68.98
B-19322 VIALE 26 | 0 | 3500 PSI | TORRE 2 PILOTE 25-46 | 2025-05-08 | 5/22/2025 12:00:00 AM | 14 | 24.5 | 24.6 | 100 |  |  | 23.933 |  | 3 | 100.408
B-19322 VIALE 26 | 0 | 3500 PSI | TORRE 2 PILOTE 25-46 | 2025-05-08 | 5/22/2025 12:00:00 AM | 14 | 24.5 | 24 | 98 |  |  | 23.933 |  | 3 | 97.959
B-19322 VIALE 26 | 0 | 3500 PSI | TORRE 2 PILOTE 25-46 | 2025-05-08 | 5/22/2025 12:00:00 AM | 14 | 24.5 | 23.2 | 95 |  |  | 23.933 |  | 3 | 94.694
B-19322 VIALE 26 | 0 | 3500 PSI | TORRE 2 PILOTE 49 | 2025-05-09 | 5/23/2025 12:00:00 AM | 14 | 24.5 | 22.3 | 91 |  |  | 21.4 |  | 3 | 91.02
B-19322 VIALE 26 | 0 | 3500 PSI | TORRE 2 PILOTE 49 | 2025-05-09 | 5/23/2025 12:00:00 AM | 14 | 24.5 | 21.7 | 88 |  |  | 21.4 |  | 3 | 88.571
B-19322 VIALE 26 | 0 | 3500 PSI | TORRE 2 PILOTE 49 | 2025-05-09 | 5/23/2025 12:00:00 AM | 14 | 24.5 | 20.2 | 82 |  |  | 21.4 |  | 3 | 82.449
B-19322 VIALE 26 | 203 | 3500 PSI | TORRE 2 PILOTE 74 | 2025-05-28 | 6/11/2025 12:00:00 AM | 14 | 24.5 | 25.2 | 103 |  |  | 26.867 |  | 3 | 102.857
B-19322 VIALE 26 | 203 | 3500 PSI | TORRE 2 PILOTE 74 | 2025-05-28 | 6/11/2025 12:00:00 AM | 14 | 24.5 | 26 | 106 |  |  | 26.867 |  | 3 | 106.122
B-19322 VIALE 26 | 203 | 3500 PSI | TORRE 2 PILOTE 74 | 2025-05-28 | 6/11/2025 12:00:00 AM | 14 | 24.5 | 29.4 | 120 |  |  | 26.867 |  | 3 | 120
B-19322 VIALE 26 | 203 | 3500 PSI | TORRE 2 PILOTE 84 | 2025-05-29 | 6/12/2025 12:00:00 AM | 14 | 24.5 | 22.6 | 92 |  |  | 22.367 |  | 3 | 92.245
B-19322 VIALE 26 | 203 | 3500 PSI | TORRE 2 PILOTE 84 | 2025-05-29 | 6/12/2025 12:00:00 AM | 14 | 24.5 | 21.5 | 88 |  |  | 22.367 |  | 3 | 87.755
B-19322 VIALE 26 | 203 | 3500 PSI | TORRE 2 PILOTE 84 | 2025-05-29 | 6/12/2025 12:00:00 AM | 14 | 24.5 | 23 | 94 |  |  | 22.367 |  | 3 | 93.878
B-19322 VIALE 26 | 203 | 3500 PSI | TORRE 2 PILOTE 76 | 2025-05-29 | 6/12/2025 12:00:00 AM | 14 | 24.5 | 23.5 | 96 |  |  | 22.4 |  | 3 | 95.918
B-19322 VIALE 26 | 203 | 3500 PSI | TORRE 2 PILOTE 76 | 2025-05-29 | 6/12/2025 12:00:00 AM | 14 | 24.5 | 20.2 | 82 |  |  | 22.4 |  | 3 | 82.449
B-19322 VIALE 26 | 203 | 3500 PSI | TORRE 2 PILOTE 76 | 2025-05-29 | 6/12/2025 12:00:00 AM | 14 | 24.5 | 23.5 | 96 |  |  | 22.4 |  | 3 | 95.918
B-19322 VIALE 26 | 177 | 3500 PSI | TORRE 2 PILOTE 09-88 | 2025-05-30 | 6/13/2025 12:00:00 AM | 14 | 24.5 | 19.1 | 78 |  |  | 18.967 |  | 3 | 77.959
B-19322 VIALE 26 | 177 | 3500 PSI | TORRE 2 PILOTE 09-88 | 2025-05-30 | 6/13/2025 12:00:00 AM | 14 | 24.5 | 18.7 | 76 |  |  | 18.967 |  | 3 | 76.327
B-19322 VIALE 26 | 177 | 3500 PSI | TORRE 2 PILOTE 09-88 | 2025-05-30 | 6/13/2025 12:00:00 AM | 14 | 24.5 | 19.1 | 78 |  |  | 18.967 |  | 3 | 77.959
B-19322 VIALE 26 | 203 | 3500 PSI | TORRE 2 PILOTE 75 | 2025-05-31 | 6/14/2025 12:00:00 AM | 14 | 24.5 | 12.2 | 50 |  |  | 14.167 |  | 3 | 49.796
B-19322 VIALE 26 | 203 | 3500 PSI | TORRE 2 PILOTE 75 | 2025-05-31 | 6/14/2025 12:00:00 AM | 14 | 24.5 | 15.1 | 62 |  |  | 14.167 |  | 3 | 61.633
B-19322 VIALE 26 | 203 | 3500 PSI | TORRE 2 PILOTE 75 | 2025-05-31 | 6/14/2025 12:00:00 AM | 14 | 24.5 | 15.2 | 62 |  |  | 14.167 |  | 3 | 62.041
B-19322 VIALE 26 | 177 | 3500 PSI | TORRE 2 PILOTE 27 | 2025-06-07 | 6/21/2025 12:00:00 AM | 14 | 24.5 | 25.6 | 104 |  |  | 28.833 |  | 3 | 104.49
B-19322 VIALE 26 | 177 | 3500 PSI | TORRE 2 PILOTE 27 | 2025-06-07 | 6/21/2025 12:00:00 AM | 14 | 24.5 | 31.3 | 128 |  |  | 28.833 |  | 3 | 127.755
B-19322 VIALE 26 | 228 | 3500 PSI | Torre 2 Pilote 78' | 2025-06-03 | 6/17/2025 12:00:00 AM | 14 | 24.5 | 22.4 | 91 |  |  | 22.867 |  | 3 | 91.429
B-19322 VIALE 26 | 228 | 3500 PSI | Torre 2 Pilote 78' | 2025-06-03 | 6/17/2025 12:00:00 AM | 14 | 24.5 | 23.2 | 95 |  |  | 22.867 |  | 3 | 94.694
B-19322 VIALE 26 | 228 | 3500 PSI | Torre 2 Pilote 78' | 2025-06-03 | 6/17/2025 12:00:00 AM | 14 | 24.5 | 23 | 94 |  |  | 22.867 |  | 3 | 93.878
B-19322 VIALE 26 | 177 | 3500 PSI | TORRE 2 PILOTE 94-38 | 2025-06-11 | 6/25/2025 12:00:00 AM | 14 | 24.5 | 25.7 | 105 |  |  | 27.967 |  | 3 | 104.898
B-19322 VIALE 26 | 177 | 3500 PSI | TORRE 2 PILOTE 94-38 | 2025-06-11 | 6/25/2025 12:00:00 AM | 14 | 24.5 | 26.2 | 107 |  |  | 27.967 |  | 3 | 106.939
B-19322 VIALE 26 | 177 | 3500 PSI | TORRE 2 PILOTE 27 | 2025-06-07 | 6/21/2025 12:00:00 AM | 14 | 24.5 | 29.6 | 121 |  |  | 28.833 |  | 3 | 120.816
B-19322 VIALE 26 | 177 | 3500 PSI | TORRE 2 PILOTE 28 | 2025-06-04 | 6/18/2025 12:00:00 AM | 14 | 24.5 | 24.5 | 100 |  |  | 24.633 |  | 3 | 100
B-19322 VIALE 26 | 177 | 3500 PSI | TORRE 2 PILOTE 28 | 2025-06-04 | 6/18/2025 12:00:00 AM | 14 | 24.5 | 25.8 | 105 |  |  | 24.633 |  | 3 | 105.306
B-19322 VIALE 26 | 177 | 3500 PSI | TORRE 2 PILOTE 28 | 2025-06-04 | 6/18/2025 12:00:00 AM | 14 | 24.5 | 23.6 | 96 |  |  | 24.633 |  | 3 | 96.327
B-19322 VIALE 26 | 177 | 3500 PSI | TORRE 2 PILOTE 29 | 2025-06-09 | 6/23/2025 12:00:00 AM | 14 | 24.5 | 28.6 | 117 |  |  | 25.867 |  | 3 | 116.735
B-19322 VIALE 26 | 177 | 3500 PSI | TORRE 2 PILOTE 29 | 2025-06-09 | 6/23/2025 12:00:00 AM | 14 | 24.5 | 22.4 | 91 |  |  | 25.867 |  | 3 | 91.429
B-19322 VIALE 26 | 177 | 3500 PSI | TORRE 2 PILOTE 29 | 2025-06-09 | 6/23/2025 12:00:00 AM | 14 | 24.5 | 26.6 | 108 |  |  | 25.867 |  | 3 | 108.571
B-19322 VIALE 26 | 177 | 3500 PSI | TORRE 2 PILOTE 94-38 | 2025-06-11 | 6/25/2025 12:00:00 AM | 14 | 24.5 | 32 | 131 |  |  | 27.967 |  | 3 | 130.612
B-19322 VIALE 26 | 177 | 3500 PSI | TORRE 2 PILOTE 31 | 2025-06-10 | 6/24/2025 12:00:00 AM | 14 | 24.5 | 20.3 | 83 |  |  | 21.7 |  | 3 | 82.857
B-19322 VIALE 26 | 177 | 3500 PSI | TORRE 2 PILOTE 31 | 2025-06-10 | 6/24/2025 12:00:00 AM | 14 | 24.5 | 21.5 | 88 |  |  | 21.7 |  | 3 | 87.755
B-19322 VIALE 26 | 177 | 3500 PSI | TORRE 2 PILOTE 31 | 2025-06-10 | 6/24/2025 12:00:00 AM | 14 | 24.5 | 23.3 | 95 |  |  | 21.7 |  | 3 | 95.102
B-19322 VIALE 26 | 203 | 3500 PSI | TORRE 2 PILOTE 30 | 2025-06-05 | 6/19/2025 12:00:00 AM | 14 | 24.5 | 32.8 | 134 |  |  | 32.067 |  | 3 | 133.878
B-19322 VIALE 26 | 203 | 3500 PSI | TORRE 2 PILOTE 30 | 2025-06-05 | 6/19/2025 12:00:00 AM | 14 | 24.5 | 33.4 | 136 |  |  | 32.067 |  | 3 | 136.327
B-19322 VIALE 26 | 203 | 3500 PSI | TORRE 2 PILOTE 30 | 2025-06-05 | 6/19/2025 12:00:00 AM | 14 | 24.5 | 30 | 122 |  |  | 32.067 |  | 3 | 122.449
B-19322 VIALE 26 | 203 | 3500 PSI | Torre 2 Pilote85 | 2025-05-21 | 6/4/2025 12:00:00 AM | 14 | 24.5 | 18.3 | 75 |  |  | 18.867 |  | 3 | 74.694
B-19322 VIALE 26 | 203 | 3500 PSI | Torre 2 Pilote85 | 2025-05-21 | 6/4/2025 12:00:00 AM | 14 | 24.5 | 19.6 | 80 |  |  | 18.867 |  | 3 | 80
B-19322 VIALE 26 | 203 | 3500 PSI | Torre 2 Pilote85 | 2025-05-21 | 6/4/2025 12:00:00 AM | 14 | 24.5 | 18.7 | 76 |  |  | 18.867 |  | 3 | 76.327
B-19322 VIALE 26 | 203 | 3500 PSI | TORRE 2 PILOTE 35-01 | 2025-06-13 | 6/27/2025 12:00:00 AM | 14 | 24.5 | 18 | 73 |  |  | 22.2 |  | 3 | 73.469
B-19322 VIALE 26 | 203 | 3500 PSI | TORRE 2 PILOTE 35-01 | 2025-06-13 | 6/27/2025 12:00:00 AM | 14 | 24.5 | 25.1 | 102 |  |  | 22.2 |  | 3 | 102.449
B-19322 VIALE 26 | 203 | 3500 PSI | TORRE 2 PILOTE 35-01 | 2025-06-13 | 6/27/2025 12:00:00 AM | 14 | 24.5 | 23.5 | 96 |  |  | 22.2 |  | 3 | 95.918
B-19322 VIALE 26 | 177 | 3500 PSI | TORRE 2 PILOTE 10 | 2025-06-14 | 6/28/2025 12:00:00 AM | 14 | 24.5 | 21.6 | 88 |  |  | 21.833 |  | 3 | 88.163
B-19322 VIALE 26 | 177 | 3500 PSI | TORRE 2 PILOTE 10 | 2025-06-14 | 6/28/2025 12:00:00 AM | 14 | 24.5 | 20.3 | 83 |  |  | 21.833 |  | 3 | 82.857
B-19322 VIALE 26 | 177 | 3500 PSI | TORRE 2 PILOTE 10 | 2025-06-14 | 6/28/2025 12:00:00 AM | 14 | 24.5 | 23.6 | 96 |  |  | 21.833 |  | 3 | 96.327
B-19322 VIALE 26 | 177 | 3500 PSI | TORRE 2 PILOTE 37 | 2025-06-16 | 6/30/2025 12:00:00 AM | 14 | 24.5 | 21.3 | 87 |  |  | 26.133 |  | 3 | 86.939
B-19322 VIALE 26 | 177 | 3500 PSI | TORRE 2 PILOTE 37 | 2025-06-16 | 6/30/2025 12:00:00 AM | 14 | 24.5 | 32.6 | 133 |  |  | 26.133 |  | 3 | 133.061
B-19322 VIALE 26 | 177 | 3500 PSI | TORRE 2 PILOTE 37 | 2025-06-16 | 6/30/2025 12:00:00 AM | 14 | 24.5 | 24.5 | 100 |  |  | 26.133 |  | 3 | 100
B-19322 VIALE 26 | 228 | 3500 PSI | TORRE 2 PILOTE 92 | 2025-06-17 | 7/1/2025 12:00:00 AM | 14 | 24.5 | 25.7 | 105 |  |  | 25.033 |  | 3 | 104.898
B-19322 VIALE 26 | 228 | 3500 PSI | TORRE 2 PILOTE 92 | 2025-06-17 | 7/1/2025 12:00:00 AM | 14 | 24.5 | 24.7 | 101 |  |  | 25.033 |  | 3 | 100.816
B-19322 VIALE 26 | 228 | 3500 PSI | TORRE 2 PILOTE 92 | 2025-06-17 | 7/1/2025 12:00:00 AM | 14 | 24.5 | 24.7 | 101 |  |  | 25.033 |  | 3 | 100.816
B-19322 VIALE 26 | 177 | 3500 PSI | TORRE 2 PILOTE 33-21 | 2025-06-12 | 6/26/2025 12:00:00 AM | 14 | 24.5 | 27.6 | 112 |  |  | 27.6 |  | 3 | 112.653
B-19322 VIALE 26 | 177 | 3500 PSI | TORRE 2 PILOTE 33-21 | 2025-06-12 | 6/26/2025 12:00:00 AM | 14 | 24.5 | 27.3 | 112 |  |  | 27.6 |  | 3 | 111.429
B-19322 VIALE 26 | 177 | 3500 PSI | TORRE 2 PILOTE 33-21 | 2025-06-12 | 6/26/2025 12:00:00 AM | 14 | 24.5 | 27.9 | 114 |  |  | 27.6 |  | 3 | 113.878
B-19322 VIALE 26 | 177 | 3500 PSI | TORRE 2 PILOTE 93 | 2025-06-06 | 6/20/2025 12:00:00 AM | 14 | 24.5 | 23.3 | 95 |  |  | 25.733 |  | 3 | 95.102
B-19322 VIALE 26 | 177 | 3500 PSI | TORRE 2 PILOTE 93 | 2025-06-06 | 6/20/2025 12:00:00 AM | 14 | 24.5 | 28.5 | 116 |  |  | 25.733 |  | 3 | 116.327
B-19322 VIALE 26 | 177 | 3500 PSI | TORRE 2 PILOTE 93 | 2025-06-06 | 6/20/2025 12:00:00 AM | 14 | 24.5 | 25.4 | 104 |  |  | 25.733 |  | 3 | 103.673
B-19322 VIALE 26 | 203 | 3500 PSI | TORRE 2 PILOTE 23-32 | 2025-06-18 | 7/2/2025 12:00:00 AM | 14 | 24.5 | 18.7 | 76 |  |  | 18.833 |  | 3 | 76.327
B-19322 VIALE 26 | 203 | 3500 PSI | TORRE 2 PILOTE 23-32 | 2025-06-18 | 7/2/2025 12:00:00 AM | 14 | 24.5 | 17.1 | 70 |  |  | 18.833 |  | 3 | 69.796
B-19322 VIALE 26 | 203 | 3500 PSI | TORRE 2 PILOTE 23-32 | 2025-06-18 | 7/2/2025 12:00:00 AM | 14 | 24.5 | 20.7 | 84 |  |  | 18.833 |  | 3 | 84.49
B-19322 VIALE 26 | 203 | 3500 PSI | TORRE 2 PILOTE 36-77 | 2025-06-19 | 7/3/2025 12:00:00 AM | 14 | 24.5 | 21.5 | 88 |  |  | 22.733 |  | 3 | 87.755
B-19322 VIALE 26 | 203 | 3500 PSI | TORRE 2 PILOTE 36-77 | 2025-06-19 | 7/3/2025 12:00:00 AM | 14 | 24.5 | 23.6 | 96 |  |  | 22.733 |  | 3 | 96.327
B-19322 VIALE 26 | 203 | 3500 PSI | TORRE 2 PILOTE 36-77 | 2025-06-19 | 7/3/2025 12:00:00 AM | 14 | 24.5 | 23.1 | 94 |  |  | 22.733 |  | 3 | 94.286
B-19322 VIALE 26 | 203.2 | concreto 3500 psi | Torre 2 Pilote 22 | 2025-06-21 | 7/5/2025 12:00:00 AM | 14 | 24.5 | 28.5 | 116 |  |  | 28.8 |  | 3 | 116.327
B-19322 VIALE 26 | 203.2 | concreto 3500 psi | Torre 2 Pilote 22 | 2025-06-21 | 7/5/2025 12:00:00 AM | 14 | 24.5 | 28.9 | 118 |  |  | 28.8 |  | 3 | 117.959
B-19322 VIALE 26 | 203.2 | concreto 3500 psi | Torre 2 Pilote 22 | 2025-06-21 | 7/5/2025 12:00:00 AM | 14 | 24.5 | 29 | 118 |  |  | 28.8 |  | 3 | 118.367
B-19322 VIALE 26 | 203.2 | concreto 3500 psi | Torre 2 Pilote 11-52 | 2025-06-24 | 7/8/2025 12:00:00 AM | 14 | 24.5 | 26.4 | 108 |  |  | 24.633 |  | 3 | 107.755
B-19322 VIALE 26 | 203.2 | concreto 3500 psi | Torre 2 Pilote 11-52 | 2025-06-24 | 7/8/2025 12:00:00 AM | 14 | 24.5 | 23.9 | 98 |  |  | 24.633 |  | 3 | 97.551
B-19322 VIALE 26 | 203.2 | concreto 3500 psi | Torre 2 Pilote 11-52 | 2025-06-24 | 7/8/2025 12:00:00 AM | 14 | 24.5 | 23.6 | 96 |  |  | 24.633 |  | 3 | 96.327
B-19322 VIALE 26 | 190.5 | concreto 3500 psi | Torre 2 Pilote 19-17 | 2025-06-25 | 7/9/2025 12:00:00 AM | 14 | 24.5 | 24.3 | 99 |  |  | 24.033 |  | 3 | 99.184
B-19322 VIALE 26 | 190.5 | concreto 3500 psi | Torre 2 Pilote 19-17 | 2025-06-25 | 7/9/2025 12:00:00 AM | 14 | 24.5 | 23.9 | 98 |  |  | 24.033 |  | 3 | 97.551
B-19322 VIALE 26 | 190.5 | concreto 3500 psi | Torre 2 Pilote 19-17 | 2025-06-25 | 7/9/2025 12:00:00 AM | 14 | 24.5 | 23.9 | 97 |  |  | 24.033 |  | 3 | 97.551
B-19322 VIALE 26 | 203.2 | concreto 3500 psi | Torre 2 Pilote 02-12 | 2025-06-26 | 7/10/2025 12:00:00 AM | 14 | 24.5 | 23.7 | 97 |  |  | 24.333 |  | 3 | 96.735
B-19322 VIALE 26 | 203.2 | concreto 3500 psi | Torre 2 Pilote 02-12 | 2025-06-26 | 7/10/2025 12:00:00 AM | 14 | 24.5 | 24.4 | 100 |  |  | 24.333 |  | 3 | 99.592
B-19322 VIALE 26 | 203.2 | concreto 3500 psi | Torre 2 Pilote 02-12 | 2025-06-26 | 7/10/2025 12:00:00 AM | 14 | 24.5 | 24.9 | 102 |  |  | 24.333 |  | 3 | 101.633
B-19322 VIALE 26 | 228.6 | concreto 3500 psi | Torre 2 Pilote 95 | 2025-06-27 | 7/11/2025 12:00:00 AM | 14 | 24.5 | 19.3 | 79 |  |  | 19.1 |  | 3 | 78.776
B-19322 VIALE 26 | 228.6 | concreto 3500 psi | Torre 2 Pilote 95 | 2025-06-27 | 7/11/2025 12:00:00 AM | 14 | 24.5 | 18.3 | 75 |  |  | 19.1 |  | 3 | 74.694
B-19322 VIALE 26 | 228.6 | concreto 3500 psi | Torre 2 Pilote 95 | 2025-06-27 | 7/11/2025 12:00:00 AM | 14 | 24.5 | 19.7 | 80 |  |  | 19.1 |  | 3 | 80.408
B-19322 VIALE 26 | 228.6 | concreto 3500 psi | Torre 2 Pilote 99 | 2025-06-27 | 7/11/2025 12:00:00 AM | 14 | 24.5 | 24.8 | 101 |  |  | 24.5 |  | 3 | 101.224
B-19322 VIALE 26 | 228.6 | concreto 3500 psi | Torre 2 Pilote 99 | 2025-06-27 | 7/11/2025 12:00:00 AM | 14 | 24.5 | 25.1 | 102 |  |  | 24.5 |  | 3 | 102.449
B-19322 VIALE 26 | 228.6 | concreto 3500 psi | Torre 2 Pilote 99 | 2025-06-27 | 7/11/2025 12:00:00 AM | 14 | 24.5 | 23.6 | 96 |  |  | 24.5 |  | 3 | 96.327
B-19322 VIALE 26 | 203.2 | concreto 3500 psi | Torre 2 Pilote 16-97 | 2025-06-28 | 7/12/2025 12:00:00 AM | 14 | 24.5 | 26.5 | 108 |  |  | 26.667 |  | 3 | 108.163
B-19322 VIALE 26 | 203.2 | concreto 3500 psi | Torre 2 Pilote 16-97 | 2025-06-28 | 7/12/2025 12:00:00 AM | 14 | 24.5 | 25.5 | 104 |  |  | 26.667 |  | 3 | 104.082
B-19322 VIALE 26 | 203.2 | concreto 3500 psi | Torre 2 Pilote 16-97 | 2025-06-28 | 7/12/2025 12:00:00 AM | 14 | 24.5 | 28 | 114 |  |  | 26.667 |  | 3 | 114.286
B-19322 VIALE 26 | 203.2 | concreto 3500 psi | Torre 2 Pilote 101 | 2025-07-08 | 7/22/2025 12:00:00 AM | 14 | 24.5 | 28.8 | 118 |  |  | 27.133 |  | 3 | 117.551
B-19322 VIALE 26 | 190.5 | concreto 3500 psi | Torre 2 Pilote 20-34 | 2025-06-20 | 7/4/2025 12:00:00 AM | 14 | 24.5 | 23.8 | 97 |  |  | 24.667 |  | 3 | 97.143
B-19322 VIALE 26 | 190.5 | concreto 3500 psi | Torre 2 Pilote 20-34 | 2025-06-20 | 7/4/2025 12:00:00 AM | 14 | 24.5 | 25 | 102 |  |  | 24.667 |  | 3 | 102.041
B-19322 VIALE 26 | 190.5 | concreto 3500 psi | Torre 2 Pilote 20-34 | 2025-06-20 | 7/4/2025 12:00:00 AM | 14 | 24.5 | 25.2 | 103 |  |  | 24.667 |  | 3 | 102.857
B-19322 VIALE 26 | 228.6 | concreto 3500 psi | Torre 2 Pilote 18 -13 | 2025-07-01 | 7/15/2025 12:00:00 AM | 14 | 24.5 | 19.2 | 78 |  |  | 21.167 |  | 3 | 78.367
B-19322 VIALE 26 | 228.6 | concreto 3500 psi | Torre 2 Pilote 18 -13 | 2025-07-01 | 7/15/2025 12:00:00 AM | 14 | 24.5 | 19.6 | 80 |  |  | 21.167 |  | 3 | 80
B-19322 VIALE 26 | 228.6 | concreto 3500 psi | Torre 2 Pilote 18 -13 | 2025-07-01 | 7/15/2025 12:00:00 AM | 14 | 24.5 | 24.7 | 101 |  |  | 21.167 |  | 3 | 100.816
B-19322 VIALE 26 | 209.55 | concreto 3500 psi | Torre 2 Pilote 81-03 | 2025-07-02 | 7/16/2025 12:00:00 AM | 14 | 24.5 | 24.3 | 99 |  |  | 24.733 |  | 3 | 99.184
B-19322 VIALE 26 | 209.55 | concreto 3500 psi | Torre 2 Pilote 81-03 | 2025-07-02 | 7/16/2025 12:00:00 AM | 14 | 24.5 | 24.5 | 100 |  |  | 24.733 |  | 3 | 100
B-19322 VIALE 26 | 209.55 | concreto 3500 psi | Torre 2 Pilote 81-03 | 2025-07-02 | 7/16/2025 12:00:00 AM | 14 | 24.5 | 25.4 | 104 |  |  | 24.733 |  | 3 | 103.673
B-19322 VIALE 26 | 228.6 | concreto 3500 psi | Torre 2 Pilote 04-05 | 2025-07-03 | 7/17/2025 12:00:00 AM | 14 | 24.5 | 21.8 | 89 |  |  | 21.533 |  | 3 | 88.98
B-19322 VIALE 26 | 228.6 | concreto 3500 psi | Torre 2 Pilote 04-05 | 2025-07-03 | 7/17/2025 12:00:00 AM | 14 | 24.5 | 20.3 | 83 |  |  | 21.533 |  | 3 | 82.857
B-19322 VIALE 26 | 228.6 | concreto 3500 psi | Torre 2 Pilote 04-05 | 2025-07-03 | 7/17/2025 12:00:00 AM | 14 | 24.5 | 22.5 | 92 |  |  | 21.533 |  | 3 | 91.837
B-19322 VIALE 26 | 177.8 | concreto 3500 psi | Torre 2 Pilote 103 | 2025-07-05 | 7/19/2025 12:00:00 AM | 14 | 24.5 | 26.4 | 108 |  |  | 27.3 |  | 3 | 107.755
B-19322 VIALE 26 | 177.8 | concreto 3500 psi | Torre 2 Pilote 103 | 2025-07-05 | 7/19/2025 12:00:00 AM | 14 | 24.5 | 29.7 | 121 |  |  | 27.3 |  | 3 | 121.224
B-19322 VIALE 26 | 177.8 | concreto 3500 psi | Torre 2 Pilote 103 | 2025-07-05 | 7/19/2025 12:00:00 AM | 14 | 24.5 | 25.8 | 105 |  |  | 27.3 |  | 3 | 105.306
B-19322 VIALE 26 | 203.2 | concreto 3500 psi | Torre 2 Pilote 101 | 2025-07-08 | 7/22/2025 12:00:00 AM | 14 | 24.5 | 26 | 106 |  |  | 27.133 |  | 3 | 106.122
B-19322 VIALE 26 | 203.2 | concreto 3500 psi | Torre 2 Pilote 101 | 2025-07-08 | 7/22/2025 12:00:00 AM | 14 | 24.5 | 26.6 | 108 |  |  | 27.133 |  | 3 | 108.571
B-19322 VIALE 26 | 196.85 | concreto 3500 psi | Torre 2 Pilote 15-79 | 2025-07-04 | 7/18/2025 12:00:00 AM | 14 | 24.5 | 29.3 | 120 |  |  | 26.567 |  | 3 | 119.592
B-19322 VIALE 26 | 196.85 | concreto 3500 psi | Torre 2 Pilote 15-79 | 2025-07-04 | 7/18/2025 12:00:00 AM | 14 | 24.5 | 23.8 | 97 |  |  | 26.567 |  | 3 | 97.143
B-19322 VIALE 26 | 196.85 | concreto 3500 psi | Torre 2 Pilote 15-79 | 2025-07-04 | 7/18/2025 12:00:00 AM | 14 | 24.5 | 26.6 | 108 |  |  | 26.567 |  | 3 | 108.571
B-19322 VIALE 26 | 215.9 | concreto 3500 psi | Torre 2 Pilote 100 | 2025-07-08 | 7/22/2025 12:00:00 AM | 14 | 24.5 | 23.8 | 97 |  |  | 23.833 |  | 3 | 97.143
B-19322 VIALE 26 | 215.9 | concreto 3500 psi | Torre 2 Pilote 100 | 2025-07-08 | 7/22/2025 12:00:00 AM | 14 | 24.5 | 23.6 | 96 |  |  | 23.833 |  | 3 | 96.327
B-19322 VIALE 26 | 215.9 | concreto 3500 psi | Torre 2 Pilote 100 | 2025-07-08 | 7/22/2025 12:00:00 AM | 14 | 24.5 | 24.1 | 98 |  |  | 23.833 |  | 3 | 98.367
B-19322 VIALE 26 | 177.8 | concreto 3500 psi | Torre 2 Pilote 14-82 | 2025-07-07 | 7/21/2025 12:00:00 AM | 14 | 24.5 | 26.2 | 107 |  |  | 26.967 |  | 3 | 106.939
B-19322 VIALE 26 | 177.8 | concreto 3500 psi | Torre 2 Pilote 14-82 | 2025-07-07 | 7/21/2025 12:00:00 AM | 14 | 24.5 | 29.1 | 119 |  |  | 26.967 |  | 3 | 118.776
B-19322 VIALE 26 | 177.8 | concreto 3500 psi | Torre 2 Pilote 14-82 | 2025-07-07 | 7/21/2025 12:00:00 AM | 14 | 24.5 | 25.6 | 104 |  |  | 26.967 |  | 3 | 104.49
B-19322 VIALE 26 | 196.85 | concreto 3500 psi | Torre 2 Pilote 102 | 2025-07-09 | 7/23/2025 12:00:00 AM | 14 | 24.5 | 24.5 | 100 |  |  | 24.333 |  | 3 | 100
B-19322 VIALE 26 | 196.85 | concreto 3500 psi | Torre 2 Pilote 102 | 2025-07-09 | 7/23/2025 12:00:00 AM | 14 | 24.5 | 23.6 | 96 |  |  | 24.333 |  | 3 | 96.327
B-19322 VIALE 26 | 196.85 | concreto 3500 psi | Torre 2 Pilote 102 | 2025-07-09 | 7/23/2025 12:00:00 AM | 14 | 24.5 | 24.9 | 102 |  |  | 24.333 |  | 3 | 101.633
B-19322 VIALE 26 | 215.9 | concreto 3500 psi | Torre 2 Pilote 80-50 | 2025-07-10 | 7/24/2025 12:00:00 AM | 14 | 24.5 | 23.6 | 96 |  |  | 24.2 |  | 3 | 96.327
B-19322 VIALE 26 | 215.9 | concreto 3500 psi | Torre 2 Pilote 80-50 | 2025-07-10 | 7/24/2025 12:00:00 AM | 14 | 24.5 | 25.4 | 104 |  |  | 24.2 |  | 3 | 103.673
B-19322 VIALE 26 | 215.9 | concreto 3500 psi | Torre 2 Pilote 80-50 | 2025-07-10 | 7/24/2025 12:00:00 AM | 14 | 24.5 | 23.6 | 96 |  |  | 24.2 |  | 3 | 96.327
B-19322 VIALE 26 | 190.5 | concreto 3500 psi | Torre 1 Pilote 09-28 | 2025-07-11 | 7/25/2025 12:00:00 AM | 14 | 24.5 | 21.5 | 88 |  |  | 22.2 |  | 3 | 87.755
B-19322 VIALE 26 | 190.5 | concreto 3500 psi | Torre 1 Pilote 09-28 | 2025-07-11 | 7/25/2025 12:00:00 AM | 14 | 24.5 | 22.5 | 92 |  |  | 22.2 |  | 3 | 91.837
B-19322 VIALE 26 | 190.5 | concreto 3500 psi | Torre 1 Pilote 09-28 | 2025-07-11 | 7/25/2025 12:00:00 AM | 14 | 24.5 | 22.6 | 92 |  |  | 22.2 |  | 3 | 92.245
B-19322 VIALE 26 | 196.85 | concreto 3500 psi | Torre 2 Pilote 06-07 | 2025-07-12 | 7/26/2025 12:00:00 AM | 14 | 24.5 | 28.1 | 114 |  |  | 26.6 |  | 3 | 114.694
B-19322 VIALE 26 | 196.85 | concreto 3500 psi | Torre 2 Pilote 06-07 | 2025-07-12 | 7/26/2025 12:00:00 AM | 14 | 24.5 | 22.4 | 92 |  |  | 26.6 |  | 3 | 91.429
B-19322 VIALE 26 | 196.85 | concreto 3500 psi | Torre 2 Pilote 06-07 | 2025-07-12 | 7/26/2025 12:00:00 AM | 14 | 24.5 | 29.3 | 120 |  |  | 26.6 |  | 3 | 119.592
B-19322 VIALE 26 | 190.5 | concreto 3500 psi | Torre 1 Pilote 50-22 | 2025-07-14 | 7/28/2025 12:00:00 AM | 14 | 24.5 | 22.2 | 90 |  |  | 21.967 |  | 3 | 90.612
B-19322 VIALE 26 | 190.5 | concreto 3500 psi | Torre 1 Pilote 50-22 | 2025-07-14 | 7/28/2025 12:00:00 AM | 14 | 24.5 | 22.2 | 90 |  |  | 21.967 |  | 3 | 90.612
B-19322 VIALE 26 | 190.5 | concreto 3500 psi | Torre 1 Pilote 50-22 | 2025-07-14 | 7/28/2025 12:00:00 AM | 14 | 24.5 | 21.5 | 88 |  |  | 21.967 |  | 3 | 87.755
B-19322 VIALE 26 | 177.8 | concreto 3500 psi | Torre 1 Pilote 73 | 2025-07-15 | 7/29/2025 12:00:00 AM | 14 | 24.5 | 19.6 | 80 |  |  | 23.9 |  | 3 | 80
B-19322 VIALE 26 | 177.8 | concreto 3500 psi | Torre 1 Pilote 73 | 2025-07-15 | 7/29/2025 12:00:00 AM | 14 | 24.5 | 30.9 | 126 |  |  | 23.9 |  | 3 | 126.122
B-19322 VIALE 26 | 177.8 | concreto 3500 psi | Torre 1 Pilote 73 | 2025-07-15 | 7/29/2025 12:00:00 AM | 14 | 24.5 | 21.2 | 87 |  |  | 23.9 |  | 3 | 86.531
B-19322 VIALE 26 | 222.25 | concreto 3000 psi | Torre 1 Pilote 08-70 | 2025-07-15 | 7/29/2025 12:00:00 AM | 14 | 24.5 | 23.9 | 97 |  |  | 23.333 |  | 3 | 97.551
B-19322 VIALE 26 | 222.25 | concreto 3000 psi | Torre 1 Pilote 08-70 | 2025-07-15 | 7/29/2025 12:00:00 AM | 14 | 24.5 | 21.7 | 88 |  |  | 23.333 |  | 3 | 88.571
B-19322 VIALE 26 | 222.25 | concreto 3000 psi | Torre 1 Pilote 08-70 | 2025-07-15 | 7/29/2025 12:00:00 AM | 14 | 24.5 | 24.4 | 100 |  |  | 23.333 |  | 3 | 99.592
B-19322 VIALE 26 | 228.6 | concreto 3500 psi | Torre 1 Pilote 48-06 | 2025-07-16 | 7/30/2025 12:00:00 AM | 14 | 24.5 | 19.7 | 80 |  |  | 18.467 |  | 3 | 80.408
B-19322 VIALE 26 | 228.6 | concreto 3500 psi | Torre 1 Pilote 48-06 | 2025-07-16 | 7/30/2025 12:00:00 AM | 14 | 24.5 | 16.4 | 67 |  |  | 18.467 |  | 3 | 66.939
B-19322 VIALE 26 | 215.9 | concreto 3500 psi | Torre 1 Pilote 23-55 | 2025-07-25 | 8/8/2025 12:00:00 AM | 14 | 24.5 | 23.4 | 96 |  |  | 20.9 |  | 3 | 95.51
B-19322 VIALE 26 | 228.6 | concreto 3500 psi | Torre 1 Pilote 59-97 | 2025-07-25 | 8/8/2025 12:00:00 AM | 14 | 24.5 | 25.6 | 104 |  |  | 23.533 |  | 3 | 104.49
B-19322 VIALE 26 | 228.6 | concreto 3500 psi | Torre 1 Pilote 59-97 | 2025-07-25 | 8/8/2025 12:00:00 AM | 14 | 24.5 | 23.5 | 96 |  |  | 23.533 |  | 3 | 95.918
B-19322 VIALE 26 | 228.6 | concreto 3500 psi | Torre 1 Pilote 59-97 | 2025-07-25 | 8/8/2025 12:00:00 AM | 14 | 24.5 | 21.5 | 88 |  |  | 23.533 |  | 3 | 87.755
B-19322 VIALE 26 | 228.6 | concreto 3500 psi | Torre 1 Pilote 48-06 | 2025-07-16 | 7/30/2025 12:00:00 AM | 14 | 24.5 | 19.3 | 79 |  |  | 18.467 |  | 3 | 78.776
B-19322 VIALE 26 | 184.15 | concreto 3500 psi | Torre 1 Pilote 47 | 2025-07-21 | 8/4/2025 12:00:00 AM | 14 | 24.5 | 27 | 110 |  |  | 27.533 |  | 3 | 110.204
B-19322 VIALE 26 | 184.15 | concreto 3500 psi | Torre 1 Pilote 47 | 2025-07-21 | 8/4/2025 12:00:00 AM | 14 | 24.5 | 28 | 114 |  |  | 27.533 |  | 3 | 114.286
B-19322 VIALE 26 | 184.15 | concreto 3500 psi | Torre 1 Pilote 47 | 2025-07-21 | 8/4/2025 12:00:00 AM | 14 | 24.5 | 27.6 | 113 |  |  | 27.533 |  | 3 | 112.653
B-19322 VIALE 26 | 190.5 | concreto 3500 psi | Torre 1 Pilote 10-21 | 2025-07-21 | 8/4/2025 12:00:00 AM | 14 | 24.5 | 23.9 | 97 |  |  | 23.9 |  | 3 | 97.551
B-19322 VIALE 26 | 190.5 | concreto 3500 psi | Torre 1 Pilote 10-21 | 2025-07-21 | 8/4/2025 12:00:00 AM | 14 | 24.5 | 24.7 | 101 |  |  | 23.9 |  | 3 | 100.816
B-19322 VIALE 26 | 190.5 | concreto 3500 psi | Torre 1 Pilote 10-21 | 2025-07-21 | 8/4/2025 12:00:00 AM | 14 | 24.5 | 23.1 | 94 |  |  | 23.9 |  | 3 | 94.286
B-19322 VIALE 26 | 215.9 | concreto 3500 psi | Torre 1 Pilotes 07-61 | 2025-07-22 | 8/5/2025 12:00:00 AM | 14 | 24.5 | 20.3 | 83 |  |  | 19.067 |  | 3 | 82.857
B-19322 VIALE 26 | 215.9 | concreto 3500 psi | Torre 1 Pilotes 07-61 | 2025-07-22 | 8/5/2025 12:00:00 AM | 14 | 24.5 | 18.1 | 74 |  |  | 19.067 |  | 3 | 73.878
B-19322 VIALE 26 | 215.9 | concreto 3500 psi | Torre 1 Pilotes 07-61 | 2025-07-22 | 8/5/2025 12:00:00 AM | 14 | 24.5 | 18.8 | 77 |  |  | 19.067 |  | 3 | 76.735
B-19322 VIALE 26 | 203.2 | concreto 3500 psi | Torre 1 Pilote 53 | 2025-07-22 | 8/5/2025 12:00:00 AM | 14 | 24.5 | 28.3 | 115 |  |  | 28.333 |  | 3 | 115.51
B-19322 VIALE 26 | 203.2 | concreto 3500 psi | Torre 1 Pilote 53 | 2025-07-22 | 8/5/2025 12:00:00 AM | 14 | 24.5 | 27.7 | 113 |  |  | 28.333 |  | 3 | 113.061
B-19322 VIALE 26 | 203.2 | concreto 3500 psi | Torre 1 Pilote 53 | 2025-07-22 | 8/5/2025 12:00:00 AM | 14 | 24.5 | 29 | 118 |  |  | 28.333 |  | 3 | 118.367
B-19322 VIALE 26 | 177.8 | concreto 3500 psi | Torre 1 Pilote 92-54 | 2025-07-23 | 8/6/2025 12:00:00 AM | 14 | 24.5 | 23.2 | 94 |  |  | 23.633 |  | 3 | 94.694
B-19322 VIALE 26 | 177.8 | concreto 3500 psi | Torre 1 Pilote 92-54 | 2025-07-23 | 8/6/2025 12:00:00 AM | 14 | 24.5 | 21.9 | 90 |  |  | 23.633 |  | 3 | 89.388
B-19322 VIALE 26 | 177.8 | concreto 3500 psi | Torre 1 Pilote 92-54 | 2025-07-23 | 8/6/2025 12:00:00 AM | 14 | 24.5 | 25.8 | 105 |  |  | 23.633 |  | 3 | 105.306
B-19322 VIALE 26 | 184.15 | concreto 3500 psi | Torre 1 Pilotes 11-20 | 2025-07-24 | 8/7/2025 12:00:00 AM | 14 | 24.5 | 20.9 | 85 |  |  | 21.367 |  | 3 | 85.306
B-19322 VIALE 26 | 184.15 | concreto 3500 psi | Torre 1 Pilotes 11-20 | 2025-07-24 | 8/7/2025 12:00:00 AM | 14 | 24.5 | 21.8 | 89 |  |  | 21.367 |  | 3 | 88.98
B-19322 VIALE 26 | 184.15 | concreto 3500 psi | Torre 1 Pilotes 11-20 | 2025-07-24 | 8/7/2025 12:00:00 AM | 14 | 24.5 | 21.4 | 87 |  |  | 21.367 |  | 3 | 87.347
B-19322 VIALE 26 | 203.2 | concreto 3500 psi | Torre 1 Pilote 51 | 2025-07-24 | 8/7/2025 12:00:00 AM | 14 | 24.5 | 24.2 | 99 |  |  | 21.833 |  | 3 | 98.776
B-19322 VIALE 26 | 203.2 | concreto 3500 psi | Torre 1 Pilote 51 | 2025-07-24 | 8/7/2025 12:00:00 AM | 14 | 24.5 | 19.2 | 78 |  |  | 21.833 |  | 3 | 78.367
B-19322 VIALE 26 | 203.2 | concreto 3500 psi | Torre 1 Pilote 51 | 2025-07-24 | 8/7/2025 12:00:00 AM | 14 | 24.5 | 22.1 | 90 |  |  | 21.833 |  | 3 | 90.204
B-19322 VIALE 26 | 215.9 | concreto 3500 psi | Torre 1 Pilote 23-55 | 2025-07-25 | 8/8/2025 12:00:00 AM | 14 | 24.5 | 21.2 | 86 |  |  | 20.9 |  | 3 | 86.531
B-19322 VIALE 26 | 215.9 | concreto 3500 psi | Torre 1 Pilote 23-55 | 2025-07-25 | 8/8/2025 12:00:00 AM | 14 | 24.5 | 18.1 | 74 |  |  | 20.9 |  | 3 | 73.878
B-19322 VIALE 26 | 215.9 | concreto 3500 psi | Torre 1 Pilote 03-52 | 2025-07-17 | 7/31/2025 12:00:00 AM | 14 | 24.5 | 30.9 | 126 |  |  | 29.367 |  | 3 | 126.122
B-19322 VIALE 26 | 215.9 | concreto 3500 psi | Torre 1 Pilote 03-52 | 2025-07-17 | 7/31/2025 12:00:00 AM | 14 | 24.5 | 27.2 | 111 |  |  | 29.367 |  | 3 | 111.02
B-19322 VIALE 26 | 215.9 | concreto 3500 psi | Torre 1 Pilote 03-52 | 2025-07-17 | 7/31/2025 12:00:00 AM | 14 | 24.5 | 30 | 122 |  |  | 29.367 |  | 3 | 122.449
B-19322 VIALE 26 | 196.85 | concreto 3000 psi | Torre 1 Pilote 89 | 2025-07-17 | 7/31/2025 12:00:00 AM | 14 | 24.5 | 20.3 | 83 |  |  | 21.867 |  | 3 | 82.857
B-19322 VIALE 26 | 196.85 | concreto 3000 psi | Torre 1 Pilote 89 | 2025-07-17 | 7/31/2025 12:00:00 AM | 14 | 24.5 | 22.7 | 92 |  |  | 21.867 |  | 3 | 92.653
B-19322 VIALE 26 | 196.85 | concreto 3000 psi | Torre 1 Pilote 89 | 2025-07-17 | 7/31/2025 12:00:00 AM | 14 | 24.5 | 22.6 | 92 |  |  | 21.867 |  | 3 | 92.245
B-19322 VIALE 26 | 190.5 | concreto 3500 psi | Torre 1 Pilote 60 | 2025-07-23 | 8/6/2025 12:00:00 AM | 14 | 24.5 | 20.2 | 82 |  |  | 17.2 |  | 3 | 82.449
B-19322 VIALE 26 | 190.5 | concreto 3500 psi | Torre 1 Pilote 60 | 2025-07-23 | 8/6/2025 12:00:00 AM | 14 | 24.5 | 16.2 | 66 |  |  | 17.2 |  | 3 | 66.122
B-19322 VIALE 26 | 190.5 | concreto 3500 psi | Torre 1 Pilote 60 | 2025-07-23 | 8/6/2025 12:00:00 AM | 14 | 24.5 | 15.2 | 62 |  |  | 17.2 |  | 3 | 62.041
B-19322 VIALE 26 | 196.85 | concreto 3500 psi | Torre 1 Pilotes 102-91 | 2025-07-28 | 8/11/2025 12:00:00 AM | 14 | 24.5 | 15.6 | 64 |  |  | 14.967 |  | 3 | 63.673
B-19322 VIALE 26 | 196.85 | concreto 3500 psi | Torre 1 Pilotes 102-91 | 2025-07-28 | 8/11/2025 12:00:00 AM | 14 | 24.5 | 13 | 53 |  |  | 14.967 |  | 3 | 53.061
B-19322 VIALE 26 | 196.85 | concreto 3500 psi | Torre 1 Pilotes 102-91 | 2025-07-28 | 8/11/2025 12:00:00 AM | 14 | 24.5 | 16.3 | 66 |  |  | 14.967 |  | 3 | 66.531
B-19322 VIALE 26 | 228.6 | concreto 3500 psi | Torre 1 Pilote 46-62 | 2025-07-26 | 8/9/2025 12:00:00 AM | 14 | 24.5 | 19.4 | 79 |  |  | 19.267 |  | 3 | 79.184
B-19322 VIALE 26 | 228.6 | concreto 3500 psi | Torre 1 Pilote 46-62 | 2025-07-26 | 8/9/2025 12:00:00 AM | 14 | 24.5 | 18.7 | 76 |  |  | 19.267 |  | 3 | 76.327
B-19322 VIALE 26 | 228.6 | concreto 3500 psi | Torre 1 Pilote 46-62 | 2025-07-26 | 8/9/2025 12:00:00 AM | 14 | 24.5 | 19.7 | 80 |  |  | 19.267 |  | 3 | 80.408
B-19322 VIALE 26 | 222.25 | concreto 3500 psi | Torre 1 Pilote 58 | 2025-07-29 | 8/12/2025 12:00:00 AM | 14 | 24.5 | 17.9 | 73 |  |  | 18.867 |  | 3 | 73.061
B-19322 VIALE 26 | 222.25 | concreto 3500 psi | Torre 1 Pilote 58 | 2025-07-29 | 8/12/2025 12:00:00 AM | 14 | 24.5 | 18 | 73 |  |  | 18.867 |  | 3 | 73.469
B-19322 VIALE 26 | 222.25 | concreto 3500 psi | Torre 1 Pilote 58 | 2025-07-29 | 8/12/2025 12:00:00 AM | 14 | 24.5 | 20.7 | 84 |  |  | 18.867 |  | 3 | 84.49
B-19322 VIALE 26 | 203.2 | concreto 3000 psi | Torre 1 Pilote 96 | 2025-07-29 | 8/12/2025 12:00:00 AM | 14 | 24.5 | 29.3 | 119 |  |  | 26.8 |  | 3 | 119.592
B-19322 VIALE 26 | 203.2 | concreto 3000 psi | Torre 1 Pilote 96 | 2025-07-29 | 8/12/2025 12:00:00 AM | 14 | 24.5 | 23.5 | 96 |  |  | 26.8 |  | 3 | 95.918
B-19322 VIALE 26 | 203.2 | concreto 3000 psi | Torre 1 Pilote 96 | 2025-07-29 | 8/12/2025 12:00:00 AM | 14 | 24.5 | 27.6 | 113 |  |  | 26.8 |  | 3 | 112.653
B-19322 VIALE 26 | 222.25 | concreto 3500 psi | Torre 1 Pilote 49 | 2025-07-31 | 8/14/2025 12:00:00 AM | 14 | 24.5 | 22.7 | 92 |  |  | 22.633 |  | 3 | 92.653
B-19322 VIALE 26 | 222.25 | concreto 3500 psi | Torre 1 Pilote 49 | 2025-07-31 | 8/14/2025 12:00:00 AM | 14 | 24.5 | 22.4 | 91 |  |  | 22.633 |  | 3 | 91.429
B-19322 VIALE 26 | 222.25 | concreto 3500 psi | Torre 1 Pilote 49 | 2025-07-31 | 8/14/2025 12:00:00 AM | 14 | 24.5 | 22.8 | 93 |  |  | 22.633 |  | 3 | 93.061
B-19322 VIALE 26 | 203.2 | concreto 3000 psi | Torre 1 Pilote 66 | 2025-07-31 | 8/14/2025 12:00:00 AM | 14 | 24.5 | 20.6 | 84 |  |  | 20.5 |  | 3 | 84.082
B-19322 VIALE 26 | 203.2 | concreto 3000 psi | Torre 1 Pilote 66 | 2025-07-31 | 8/14/2025 12:00:00 AM | 14 | 24.5 | 21 | 86 |  |  | 20.5 |  | 3 | 85.714
B-19322 VIALE 26 | 203.2 | concreto 3000 psi | Torre 1 Pilote 66 | 2025-07-31 | 8/14/2025 12:00:00 AM | 14 | 24.5 | 19.9 | 81 |  |  | 20.5 |  | 3 | 81.224
B-19322 VIALE 26 | 203.2 | concreto 3500 psi | Torre 1 Pilote 12 | 2025-08-02 | 8/16/2025 12:00:00 AM | 14 | 24.5 | 11.1 | 45 |  |  | 14.967 |  | 3 | 45.306
B-19322 VIALE 26 | 203.2 | concreto 3500 psi | Torre 1 Pilote 12 | 2025-08-02 | 8/16/2025 12:00:00 AM | 14 | 24.5 | 12.4 | 51 |  |  | 14.967 |  | 3 | 50.612
B-19322 VIALE 26 | 203.2 | concreto 3500 psi | Torre 1 Pilote 12 | 2025-08-02 | 8/16/2025 12:00:00 AM | 14 | 24.5 | 21.4 | 87 |  |  | 14.967 |  | 3 | 87.347
B-19322 VIALE 26 | 203.2 | concreto 3500 psi | Torre 1 Pilote 100 | 2025-08-05 | 8/19/2025 12:00:00 AM | 14 | 24.5 | 22.8 | 93 |  |  | 23.367 |  | 3 | 93.061
B-19322 VIALE 26 | 203.2 | concreto 3500 psi | Torre 1 Pilote 100 | 2025-08-05 | 8/19/2025 12:00:00 AM | 14 | 24.5 | 22.6 | 92 |  |  | 23.367 |  | 3 | 92.245
B-19322 VIALE 26 | 203.2 | concreto 3500 psi | Torre 1 Pilote 100 | 2025-08-05 | 8/19/2025 12:00:00 AM | 14 | 24.5 | 24.7 | 101 |  |  | 23.367 |  | 3 | 100.816
B-19322 VIALE 26 | 196.85 | concreto 3500 psi | Torre 1 Pilote 90 | 2025-07-30 | 8/13/2025 12:00:00 AM | 14 | 24.5 | 21 | 86 |  |  | 20.3 |  | 3 | 85.714
B-19322 VIALE 26 | 196.85 | concreto 3500 psi | Torre 1 Pilote 90 | 2025-07-30 | 8/13/2025 12:00:00 AM | 14 | 24.5 | 21.4 | 87 |  |  | 20.3 |  | 3 | 87.347
B-19322 VIALE 26 | 196.85 | concreto 3500 psi | Torre 1 Pilote 90 | 2025-07-30 | 8/13/2025 12:00:00 AM | 14 | 24.5 | 18.5 | 75 |  |  | 20.3 |  | 3 | 75.51
B-19322 VIALE 26 | 234.95 | concreto 3500 psi | Torre 2 Pilote 76 | 2025-08-05 | 8/19/2025 12:00:00 AM | 14 | 24.5 | 21.2 | 86 |  |  | 22.8 |  | 3 | 86.531
B-19322 VIALE 26 | 234.95 | concreto 3500 psi | Torre 2 Pilote 76 | 2025-08-05 | 8/19/2025 12:00:00 AM | 14 | 24.5 | 23.2 | 94 |  |  | 22.8 |  | 3 | 94.694
B-19322 VIALE 26 | 234.95 | concreto 3500 psi | Torre 2 Pilote 76 | 2025-08-05 | 8/19/2025 12:00:00 AM | 14 | 24.5 | 24 | 98 |  |  | 22.8 |  | 3 | 97.959
B-19322 VIALE 26 | 190.5 | concreto 3000 psi | Torre 1 Pilote 57 | 2025-08-06 | 8/20/2025 12:00:00 AM | 14 | 24.5 | 23.7 | 97 |  |  | 24.067 |  | 3 | 96.735
B-19322 VIALE 26 | 190.5 | concreto 3000 psi | Torre 1 Pilote 57 | 2025-08-06 | 8/20/2025 12:00:00 AM | 14 | 24.5 | 23.2 | 95 |  |  | 24.067 |  | 3 | 94.694
B-19322 VIALE 26 | 190.5 | concreto 3000 psi | Torre 1 Pilote 57 | 2025-08-06 | 8/20/2025 12:00:00 AM | 14 | 24.5 | 25.3 | 103 |  |  | 24.067 |  | 3 | 103.265
B-19322 VIALE 26 | 215.9 | concreto 3500 psi | Torre 1 Pilote 98 | 2025-08-04 | 8/18/2025 12:00:00 AM | 14 | 24.5 | 19.7 | 80 |  |  | 17.133 |  | 3 | 80.408
B-19322 VIALE 26 | 215.9 | concreto 3500 psi | Torre 1 Pilote 98 | 2025-08-04 | 8/18/2025 12:00:00 AM | 14 | 24.5 | 14.9 | 61 |  |  | 17.133 |  | 3 | 60.816
B-19322 VIALE 26 | 215.9 | concreto 3500 psi | Torre 1 Pilote 98 | 2025-08-04 | 8/18/2025 12:00:00 AM | 14 | 24.5 | 16.8 | 68 |  |  | 17.133 |  | 3 | 68.571
B-19322 VIALE 26 | 203.2 | concreto 3500 psi | Torre 1 Pilote 13 | 2025-08-15 | 8/29/2025 12:00:00 AM | 14 | 24.5 | 20.1 | 82 |  |  | 20.667 |  | 3 | 82.041
B-19322 VIALE 26 | 203.2 | concreto 3500 psi | Torre 1 Pilote 13 | 2025-08-15 | 8/29/2025 12:00:00 AM | 14 | 24.5 | 21.2 | 86 |  |  | 20.667 |  | 3 | 86.531
B-19322 VIALE 26 | 228.6 | concreto 3500 psi | Torre 1 Pilote 45 | 2025-08-08 | 8/22/2025 12:00:00 AM | 14 | 24.5 | 27 | 110 |  |  | 26.833 |  | 3 | 110.204
B-19322 VIALE 26 | 228.6 | concreto 3500 psi | Torre 1 Pilote 45 | 2025-08-08 | 8/22/2025 12:00:00 AM | 14 | 24.5 | 27.5 | 112 |  |  | 26.833 |  | 3 | 112.245
B-19322 VIALE 26 | 228.6 | concreto 3500 psi | Torre 1 Pilote 45 | 2025-08-08 | 8/22/2025 12:00:00 AM | 14 | 24.5 | 26 | 106 |  |  | 26.833 |  | 3 | 106.122
B-19322 VIALE 26 | 209.55 | concreto 3500 psi | Torre 1 Pilote 74 | 2025-08-08 | 8/22/2025 12:00:00 AM | 14 | 24.5 | 32.1 | 131 |  |  | 31.2 |  | 3 | 131.02
B-19322 VIALE 26 | 209.55 | concreto 3500 psi | Torre 1 Pilote 74 | 2025-08-08 | 8/22/2025 12:00:00 AM | 14 | 24.5 | 32 | 131 |  |  | 31.2 |  | 3 | 130.612
B-19322 VIALE 26 | 209.55 | concreto 3500 psi | Torre 1 Pilote 74 | 2025-08-08 | 8/22/2025 12:00:00 AM | 14 | 24.5 | 29.5 | 120 |  |  | 31.2 |  | 3 | 120.408
B-19322 VIALE 26 | 203.2 | concreto 3500 psi | Torre 1 Pilote 13 | 2025-08-15 | 8/29/2025 12:00:00 AM | 14 | 24.5 | 20.7 | 84 |  |  | 20.667 |  | 3 | 84.49
B-19322 VIALE 26 | 228.6 | concreto 3500 psi | Torre 1 Pilote 69 | 2025-08-09 | 8/23/2025 12:00:00 AM | 14 | 24.5 | 29.4 | 120 |  |  | 29.767 |  | 3 | 120
B-19322 VIALE 26 | 228.6 | concreto 3500 psi | Torre 1 Pilote 69 | 2025-08-09 | 8/23/2025 12:00:00 AM | 14 | 24.5 | 30.6 | 125 |  |  | 29.767 |  | 3 | 124.898
B-19322 VIALE 26 | 228.6 | concreto 3500 psi | Torre 1 Pilote 69 | 2025-08-09 | 8/23/2025 12:00:00 AM | 14 | 24.5 | 29.3 | 120 |  |  | 29.767 |  | 3 | 119.592
B-19322 VIALE 26 | 247.65 | concreto 3500 psi | Torre grua Pilote C-3 | 2025-08-09 | 8/23/2025 12:00:00 AM | 14 | 24.5 | 25.3 | 103 |  |  | 25.6 |  | 3 | 103.265
B-19322 VIALE 26 | 247.65 | concreto 3500 psi | Torre grua Pilote C-3 | 2025-08-09 | 8/23/2025 12:00:00 AM | 14 | 24.5 | 26.1 | 107 |  |  | 25.6 |  | 3 | 106.531
B-19322 VIALE 26 | 247.65 | concreto 3500 psi | Torre grua Pilote C-3 | 2025-08-09 | 8/23/2025 12:00:00 AM | 14 | 24.5 | 25.4 | 104 |  |  | 25.6 |  | 3 | 103.673
B-19322 VIALE 26 | 209.55 | concreto 3500 psi | Torre grua Pilote B-3 | 2025-08-13 | 8/27/2025 12:00:00 AM | 14 | 24.5 | 23.9 | 98 |  |  | 23.867 |  | 3 | 97.551
B-19322 VIALE 26 | 209.55 | concreto 3500 psi | Torre grua Pilote B-3 | 2025-08-13 | 8/27/2025 12:00:00 AM | 14 | 24.5 | 23 | 94 |  |  | 23.867 |  | 3 | 93.878
B-19322 VIALE 26 | 209.55 | concreto 3500 psi | Torre grua Pilote B-3 | 2025-08-13 | 8/27/2025 12:00:00 AM | 14 | 24.5 | 24.7 | 101 |  |  | 23.867 |  | 3 | 100.816
B-19322 VIALE 26 | 203.2 | concreto 3000 psi | Torre 1 Pilote 43 | 2025-08-13 | 8/27/2025 12:00:00 AM | 14 | 24.5 | 24.6 | 100 |  |  | 24.933 |  | 3 | 100.408
B-19322 VIALE 26 | 203.2 | concreto 3000 psi | Torre 1 Pilote 43 | 2025-08-13 | 8/27/2025 12:00:00 AM | 14 | 24.5 | 24 | 98 |  |  | 24.933 |  | 3 | 97.959
B-19322 VIALE 26 | 203.2 | concreto 3000 psi | Torre 1 Pilote 43 | 2025-08-13 | 8/27/2025 12:00:00 AM | 14 | 24.5 | 26.2 | 107 |  |  | 24.933 |  | 3 | 106.939
B-19322 VIALE 26 | 215.9 | concreto 3500 psi | Torre 1 Pilote 29 | 2025-08-14 | 8/28/2025 12:00:00 AM | 14 | 24.5 | 23.5 | 96 |  |  | 21.533 |  | 3 | 95.918
B-19322 VIALE 26 | 215.9 | concreto 3500 psi | Torre 1 Pilote 29 | 2025-08-14 | 8/28/2025 12:00:00 AM | 14 | 24.5 | 22.9 | 93 |  |  | 21.533 |  | 3 | 93.469
B-19322 VIALE 26 | 215.9 | concreto 3500 psi | Torre 1 Pilote 29 | 2025-08-14 | 8/28/2025 12:00:00 AM | 14 | 24.5 | 18.2 | 74 |  |  | 21.533 |  | 3 | 74.286
B-19322 VIALE 26 | 203.2 | concreto 3500 psi | Torre 1 Pilote 101 | 2025-08-14 | 8/28/2025 12:00:00 AM | 14 | 24.5 | 30.2 | 123 |  |  | 28.967 |  | 3 | 123.265
B-19322 VIALE 26 | 203.2 | concreto 3500 psi | Torre 1 Pilote 101 | 2025-08-14 | 8/28/2025 12:00:00 AM | 14 | 24.5 | 28.3 | 115 |  |  | 28.967 |  | 3 | 115.51
B-19322 VIALE 26 | 203.2 | concreto 3500 psi | Torre 1 Pilote 101 | 2025-08-14 | 8/28/2025 12:00:00 AM | 14 | 24.5 | 28.4 | 116 |  |  | 28.967 |  | 3 | 115.918
B-19322 VIALE 26 | 196.85 | concreto 3000 psi | Torre 1 Pilote 65 | 2025-08-15 | 8/29/2025 12:00:00 AM | 14 | 24.5 | 24.4 | 100 |  |  | 24.1 |  | 3 | 99.592
B-19322 VIALE 26 | 196.85 | concreto 3000 psi | Torre 1 Pilote 65 | 2025-08-15 | 8/29/2025 12:00:00 AM | 14 | 24.5 | 22.6 | 92 |  |  | 24.1 |  | 3 | 92.245
B-19322 VIALE 26 | 196.85 | concreto 3000 psi | Torre 1 Pilote 65 | 2025-08-15 | 8/29/2025 12:00:00 AM | 14 | 24.5 | 25.3 | 103 |  |  | 24.1 |  | 3 | 103.265
B-19322 VIALE 26 | 177.8 | concreto 3500 psi | Torre 1 Pilote 99 | 2025-08-14 | 8/28/2025 12:00:00 AM | 14 | 24.5 | 28 | 114 |  |  | 27.8 |  | 3 | 114.286
B-19322 VIALE 26 | 177.8 | concreto 3500 psi | Torre 1 Pilote 99 | 2025-08-14 | 8/28/2025 12:00:00 AM | 14 | 24.5 | 28.4 | 116 |  |  | 27.8 |  | 3 | 115.918
B-19322 VIALE 26 | 177.8 | concreto 3500 psi | Torre 1 Pilote 99 | 2025-08-14 | 8/28/2025 12:00:00 AM | 14 | 24.5 | 27 | 110 |  |  | 27.8 |  | 3 | 110.204
B-19322 VIALE 26 | 190.5 | concreto 3500 psi | Torre grua Pilote A-3 | 2025-08-19 | 9/2/2025 12:00:00 AM | 14 | 24.5 | 27.3 | 112 |  |  | 27.533 |  | 3 | 111.429
B-19322 VIALE 26 | 190.5 | concreto 3500 psi | Torre grua Pilote A-3 | 2025-08-19 | 9/2/2025 12:00:00 AM | 14 | 24.5 | 27.7 | 113 |  |  | 27.533 |  | 3 | 113.061
B-19322 VIALE 26 | 190.5 | concreto 3500 psi | Torre grua Pilote A-3 | 2025-08-19 | 9/2/2025 12:00:00 AM | 14 | 24.5 | 27.6 | 112 |  |  | 27.533 |  | 3 | 112.653
B-19322 VIALE 26 | 177.8 | concreto 3500 psi | Torre 1 Pilote 30 | 2025-08-19 | 9/2/2025 12:00:00 AM | 14 | 24.5 | 25.9 | 106 |  |  | 27.233 |  | 3 | 105.714
B-19322 VIALE 26 | 177.8 | concreto 3500 psi | Torre 1 Pilote 30 | 2025-08-19 | 9/2/2025 12:00:00 AM | 14 | 24.5 | 28.2 | 115 |  |  | 27.233 |  | 3 | 115.102
B-19322 VIALE 26 | 177.8 | concreto 3500 psi | Torre 1 Pilote 30 | 2025-08-19 | 9/2/2025 12:00:00 AM | 14 | 24.5 | 27.6 | 112 |  |  | 27.233 |  | 3 | 112.653
B-19322 VIALE 26 | 203.2 | concreto 3500 psi | Torre grua Pilote C-2 | 2025-08-16 | 8/30/2025 12:00:00 AM | 14 | 24.5 | 26.6 | 109 |  |  | 24.167 |  | 3 | 108.571
B-19322 VIALE 26 | 203.2 | concreto 3500 psi | Torre grua Pilote C-2 | 2025-08-16 | 8/30/2025 12:00:00 AM | 14 | 24.5 | 22.9 | 94 |  |  | 24.167 |  | 3 | 93.469
B-19322 VIALE 26 | 203.2 | concreto 3500 psi | Torre grua Pilote C-2 | 2025-08-16 | 8/30/2025 12:00:00 AM | 14 | 24.5 | 23 | 94 |  |  | 24.167 |  | 3 | 93.878
B-19322 VIALE 26 | 234.95 | concreto 3500 psi | Torre 1 Pilote 68 | 2025-08-16 | 8/30/2025 12:00:00 AM | 14 | 24.5 | 22.8 | 93 |  |  | 21.867 |  | 3 | 93.061
B-19322 VIALE 26 | 234.95 | concreto 3500 psi | Torre 1 Pilote 68 | 2025-08-16 | 8/30/2025 12:00:00 AM | 14 | 24.5 | 23.8 | 97 |  |  | 21.867 |  | 3 | 97.143
B-19322 VIALE 26 | 234.95 | concreto 3500 psi | Torre 1 Pilote 68 | 2025-08-16 | 8/30/2025 12:00:00 AM | 14 | 24.5 | 19 | 78 |  |  | 21.867 |  | 3 | 77.551
B-19322 VIALE 26 | 203.2 | concreto 3500 psi | Torre 1 Pilote 44 | 2025-08-20 | 9/3/2025 12:00:00 AM | 14 | 24.5 | 24.1 | 98 |  |  | 24.9 |  | 3 | 98.367
B-19322 VIALE 26 | 203.2 | concreto 3500 psi | Torre 1 Pilote 44 | 2025-08-20 | 9/3/2025 12:00:00 AM | 14 | 24.5 | 25.1 | 102 |  |  | 24.9 |  | 3 | 102.449
B-19322 VIALE 26 | 203.2 | concreto 3500 psi | Torre 1 Pilote 44 | 2025-08-20 | 9/3/2025 12:00:00 AM | 14 | 24.5 | 25.5 | 104 |  |  | 24.9 |  | 3 | 104.082
B-19322 VIALE 26 | 203.2 | concreto 3500 psi | Torre 1 Pilote 67 | 2025-08-20 | 9/3/2025 12:00:00 AM | 14 | 24.5 | 24.8 | 101 |  |  | 23.467 |  | 3 | 101.224
B-19322 VIALE 26 | 203.2 | concreto 3500 psi | Torre 1 Pilote 67 | 2025-08-20 | 9/3/2025 12:00:00 AM | 14 | 24.5 | 22 | 90 |  |  | 23.467 |  | 3 | 89.796
B-19322 VIALE 26 | 203.2 | concreto 3500 psi | Torre 1 Pilote 67 | 2025-08-20 | 9/3/2025 12:00:00 AM | 14 | 24.5 | 23.6 | 96 |  |  | 23.467 |  | 3 | 96.327
B-19322 VIALE 26 | 203.2 | concreto 3500 psi | Torre 1 Pilote 14 | 2025-08-21 | 9/4/2025 12:00:00 AM | 14 | 24.5 | 30.6 | 125 |  |  | 30.333 |  | 3 | 124.898
B-19322 VIALE 26 | 203.2 | concreto 3500 psi | Torre 1 Pilote 14 | 2025-08-21 | 9/4/2025 12:00:00 AM | 14 | 24.5 | 30.9 | 126 |  |  | 30.333 |  | 3 | 126.122
B-19322 VIALE 26 | 203.2 | concreto 3500 psi | Torre 1 Pilote 14 | 2025-08-21 | 9/4/2025 12:00:00 AM | 14 | 24.5 | 29.5 | 120 |  |  | 30.333 |  | 3 | 120.408
B-19322 VIALE 26 | 190.5 | concreto 3500 psi | Torre 1 Pilote 63 | 2025-08-21 | 9/4/2025 12:00:00 AM | 14 | 24.5 | 27.9 | 114 |  |  | 22.167 |  | 3 | 113.878
B-19322 VIALE 26 | 190.5 | concreto 3500 psi | Torre 1 Pilote 63 | 2025-08-21 | 9/4/2025 12:00:00 AM | 14 | 24.5 | 16.5 | 67 |  |  | 22.167 |  | 3 | 67.347
B-19322 VIALE 26 | 190.5 | concreto 3500 psi | Torre 1 Pilote 63 | 2025-08-21 | 9/4/2025 12:00:00 AM | 14 | 24.5 | 22.1 | 90 |  |  | 22.167 |  | 3 | 90.204
B-19322 VIALE 26 | 228.6 | concreto 3500 psi | Torre 1 Pilote 42 | 2025-08-22 | 9/5/2025 12:00:00 AM | 14 | 24.5 | 23.1 | 94 |  |  | 22.233 |  | 3 | 94.286
B-19322 VIALE 26 | 228.6 | concreto 3500 psi | Torre 1 Pilote 42 | 2025-08-22 | 9/5/2025 12:00:00 AM | 14 | 24.5 | 22.5 | 92 |  |  | 22.233 |  | 3 | 91.837
B-19322 VIALE 26 | 228.6 | concreto 3500 psi | Torre 1 Pilote 42 | 2025-08-22 | 9/5/2025 12:00:00 AM | 14 | 24.5 | 21.1 | 86 |  |  | 22.233 |  | 3 | 86.122
B-19322 VIALE 26 | 215.9 | concreto 3500 psi | Torre 1 Pilote 64 | 2025-08-26 | 9/9/2025 12:00:00 AM | 14 | 24.5 | 17.4 | 71 |  |  | 20.067 |  | 3 | 71.02
B-19322 VIALE 26 | 215.9 | concreto 3500 psi | Torre 1 Pilote 64 | 2025-08-26 | 9/9/2025 12:00:00 AM | 14 | 24.5 | 21.6 | 88 |  |  | 20.067 |  | 3 | 88.163
B-19322 VIALE 26 | 215.9 | concreto 3500 psi | Torre 1 Pilote 64 | 2025-08-26 | 9/9/2025 12:00:00 AM | 14 | 24.5 | 21.2 | 87 |  |  | 20.067 |  | 3 | 86.531
B-19322 VIALE 26 | 203.2 | concreto 3500 psi | Torre 1 Pilote 38 | 2025-08-26 | 9/9/2025 12:00:00 AM | 14 | 24.5 | 20.7 | 84 |  |  | 22.567 |  | 3 | 84.49
B-19322 VIALE 26 | 203.2 | concreto 3500 psi | Torre 1 Pilote 38 | 2025-08-26 | 9/9/2025 12:00:00 AM | 14 | 24.5 | 24.6 | 100 |  |  | 22.567 |  | 3 | 100.408
B-19322 VIALE 26 | 203.2 | concreto 3500 psi | Torre 1 Pilote 38 | 2025-08-26 | 9/9/2025 12:00:00 AM | 14 | 24.5 | 22.4 | 92 |  |  | 22.567 |  | 3 | 91.429
B-19322 VIALE 26 | 215.9 | concreto 3500 psi | Torre grua Pilote A-1 | 2025-08-26 | 9/9/2025 12:00:00 AM | 14 | 24.5 | 24.1 | 98 |  |  | 22.367 |  | 3 | 98.367
B-19322 VIALE 26 | 215.9 | concreto 3500 psi | Torre grua Pilote A-1 | 2025-08-26 | 9/9/2025 12:00:00 AM | 14 | 24.5 | 22.8 | 93 |  |  | 22.367 |  | 3 | 93.061
B-19322 VIALE 26 | 215.9 | concreto 3500 psi | Torre grua Pilote A-1 | 2025-08-26 | 9/9/2025 12:00:00 AM | 14 | 24.5 | 20.2 | 83 |  |  | 22.367 |  | 3 | 82.449
B-19322 VIALE 26 | 215.9 | concreto 3500 psi | Torre 1 Pilote 77 | 2025-08-27 | 9/10/2025 12:00:00 AM | 14 | 24.5 | 19.7 | 80 |  |  | 19.933 |  | 3 | 80.408
B-19322 VIALE 26 | 215.9 | concreto 3500 psi | Torre 1 Pilote 77 | 2025-08-27 | 9/10/2025 12:00:00 AM | 14 | 24.5 | 18.8 | 77 |  |  | 19.933 |  | 3 | 76.735
B-19322 VIALE 26 | 215.9 | concreto 3500 psi | Torre 1 Pilote 77 | 2025-08-27 | 9/10/2025 12:00:00 AM | 14 | 24.5 | 21.3 | 87 |  |  | 19.933 |  | 3 | 86.939
B-19322 VIALE 26 | 222.25 | concreto 3500 psi | Torre 1 Pilote 86 | 2025-08-27 | 9/10/2025 12:00:00 AM | 14 | 24.5 | 21.6 | 88 |  |  | 22.533 |  | 3 | 88.163
B-19322 VIALE 26 | 222.25 | concreto 3500 psi | Torre 1 Pilote 86 | 2025-08-27 | 9/10/2025 12:00:00 AM | 14 | 24.5 | 22.5 | 92 |  |  | 22.533 |  | 3 | 91.837
B-19322 VIALE 26 | 222.25 | concreto 3500 psi | Torre 1 Pilote 86 | 2025-08-27 | 9/10/2025 12:00:00 AM | 14 | 24.5 | 23.5 | 96 |  |  | 22.533 |  | 3 | 95.918
B-19322 VIALE 26 | 203.2 | concreto 3500 psi | Torre 1 Pilote 34 | 2025-08-29 | 9/12/2025 12:00:00 AM | 14 | 24.5 | 21.8 | 89 |  |  | 23 |  | 3 | 88.98
B-19322 VIALE 26 | 203.2 | concreto 3500 psi | Torre 1 Pilote 34 | 2025-08-29 | 9/12/2025 12:00:00 AM | 14 | 24.5 | 22.7 | 93 |  |  | 23 |  | 3 | 92.653
B-19322 VIALE 26 | 203.2 | concreto 3500 psi | Torre 1 Pilote 34 | 2025-08-29 | 9/12/2025 12:00:00 AM | 14 | 24.5 | 24.5 | 100 |  |  | 23 |  | 3 | 100
B-19322 VIALE 26 | 228.6 | concreto 3500 psi | Torre 1 Pilote 35 | 2025-08-29 | 9/12/2025 12:00:00 AM | 14 | 24.5 | 24.7 | 101 |  |  | 25.1 |  | 3 | 100.816
B-19322 VIALE 26 | 228.6 | concreto 3500 psi | Torre 1 Pilote 35 | 2025-08-29 | 9/12/2025 12:00:00 AM | 14 | 24.5 | 26.6 | 108 |  |  | 25.1 |  | 3 | 108.571
B-19322 VIALE 26 | 228.6 | concreto 3500 psi | Torre 1 Pilote 35 | 2025-08-29 | 9/12/2025 12:00:00 AM | 14 | 24.5 | 24 | 98 |  |  | 25.1 |  | 3 | 97.959
B-19322 VIALE 26 | 222.25 | concreto 3500 psi | Torre 1 Pilote 88 | 2025-08-28 | 9/11/2025 12:00:00 AM | 14 | 24.5 | 20.3 | 83 |  |  | 20.7 |  | 3 | 82.857
B-19322 VIALE 26 | 222.25 | concreto 3500 psi | Torre 1 Pilote 88 | 2025-08-28 | 9/11/2025 12:00:00 AM | 14 | 24.5 | 21.4 | 87 |  |  | 20.7 |  | 3 | 87.347
B-19322 VIALE 26 | 222.25 | concreto 3500 psi | Torre 1 Pilote 88 | 2025-08-28 | 9/11/2025 12:00:00 AM | 14 | 24.5 | 20.4 | 83 |  |  | 20.7 |  | 3 | 83.265
B-19322 VIALE 26 | 184.15 | concreto 3500 psi | Torre grua Pilote C-1 | 2025-08-28 | 9/11/2025 12:00:00 AM | 14 | 24.5 | 28 | 114 |  |  | 27.067 |  | 3 | 114.286
B-19322 VIALE 26 | 184.15 | concreto 3500 psi | Torre grua Pilote C-1 | 2025-08-28 | 9/11/2025 12:00:00 AM | 14 | 24.5 | 26.5 | 108 |  |  | 27.067 |  | 3 | 108.163
B-19322 VIALE 26 | 184.15 | concreto 3500 psi | Torre grua Pilote C-1 | 2025-08-28 | 9/11/2025 12:00:00 AM | 14 | 24.5 | 26.7 | 109 |  |  | 27.067 |  | 3 | 108.98
B-19322 VIALE 26 | 215.9 | concreto 3000 psi | Torre 1 Pilote 56 | 2025-08-23 | 9/6/2025 12:00:00 AM | 14 | 24.5 | 20.2 | 82 |  |  | 20.133 |  | 3 | 82.449
B-19322 VIALE 26 | 215.9 | concreto 3000 psi | Torre 1 Pilote 56 | 2025-08-23 | 9/6/2025 12:00:00 AM | 14 | 24.5 | 20.1 | 82 |  |  | 20.133 |  | 3 | 82.041
B-19322 VIALE 26 | 215.9 | concreto 3000 psi | Torre 1 Pilote 56 | 2025-08-23 | 9/6/2025 12:00:00 AM | 14 | 24.5 | 20.1 | 82 |  |  | 20.133 |  | 3 | 82.041
B-19322 VIALE 26 | 209.55 | concreto 3000 psi | Torre 1 Pilote 85 | 2025-09-04 | 9/18/2025 12:00:00 AM | 14 | 24.5 | 17.4 | 71 |  |  | 17.733 |  | 3 | 71.02
B-19322 VIALE 26 | 190.5 | concreto 3500 psi | Torre 1 Pilote 82 | 2025-08-25 | 9/8/2025 12:00:00 AM | 14 | 24.5 | 22.1 | 90 |  |  | 22.067 |  | 3 | 90.204
B-19322 VIALE 26 | 190.5 | concreto 3500 psi | Torre 1 Pilote 82 | 2025-08-25 | 9/8/2025 12:00:00 AM | 14 | 24.5 | 22 | 90 |  |  | 22.067 |  | 3 | 89.796
B-19322 VIALE 26 | 190.5 | concreto 3500 psi | Torre 1 Pilote 82 | 2025-08-25 | 9/8/2025 12:00:00 AM | 14 | 24.5 | 22.1 | 90 |  |  | 22.067 |  | 3 | 90.204
B-19322 VIALE 26 | 196.85 | concreto 3500 psi | Torre 1 Pilote 41 | 2025-08-25 | 9/8/2025 12:00:00 AM | 14 | 24.5 | 30.1 | 123 |  |  | 29.967 |  | 3 | 122.857
B-19322 VIALE 26 | 196.85 | concreto 3500 psi | Torre 1 Pilote 41 | 2025-08-25 | 9/8/2025 12:00:00 AM | 14 | 24.5 | 28.7 | 117 |  |  | 29.967 |  | 3 | 117.143
B-19322 VIALE 26 | 196.85 | concreto 3500 psi | Torre 1 Pilote 41 | 2025-08-25 | 9/8/2025 12:00:00 AM | 14 | 24.5 | 31.1 | 127 |  |  | 29.967 |  | 3 | 126.939
B-19322 VIALE 26 | 222.25 | concreto 3500 psi | Torre 1 Pilote 40 | 2025-09-03 | 9/17/2025 12:00:00 AM | 14 | 24.5 | 19.2 | 78 |  |  | 20.167 |  | 3 | 78.367
B-19322 VIALE 26 | 222.25 | concreto 3500 psi | Torre 1 Pilote 40 | 2025-09-03 | 9/17/2025 12:00:00 AM | 14 | 24.5 | 19.3 | 79 |  |  | 20.167 |  | 3 | 78.776
B-19322 VIALE 26 | 234.95 | concreto 3500 psi | Torre 1 Pilote 32 | 2025-09-04 | 9/18/2025 12:00:00 AM | 14 | 24.5 | 15.3 | 62 |  |  | 14.567 |  | 3 | 62.449
B-19322 VIALE 26 | 234.95 | concreto 3500 psi | Torre 1 Pilote 32 | 2025-09-04 | 9/18/2025 12:00:00 AM | 14 | 24.5 | 13.3 | 54 |  |  | 14.567 |  | 3 | 54.286
B-19322 VIALE 26 | 234.95 | concreto 3500 psi | Torre 1 Pilote 32 | 2025-09-04 | 9/18/2025 12:00:00 AM | 14 | 24.5 | 15.1 | 62 |  |  | 14.567 |  | 3 | 61.633
B-19322 VIALE 26 | 209.55 | concreto 3000 psi | Torre 1 Pilote 85 | 2025-09-04 | 9/18/2025 12:00:00 AM | 14 | 24.5 | 18 | 73 |  |  | 17.733 |  | 3 | 73.469
B-19322 VIALE 26 | 177.8 | concreto 3500 psi | Torre 1 Pilote 31 | 2025-08-30 | 9/13/2025 12:00:00 AM | 14 | 24.5 | 25.1 | 102 |  |  | 31.9 |  | 3 | 102.449
B-19322 VIALE 26 | 177.8 | concreto 3500 psi | Torre 1 Pilote 31 | 2025-08-30 | 9/13/2025 12:00:00 AM | 14 | 24.5 | 30.6 | 125 |  |  | 31.9 |  | 3 | 124.898
B-19322 VIALE 26 | 177.8 | concreto 3500 psi | Torre 1 Pilote 31 | 2025-08-30 | 9/13/2025 12:00:00 AM | 14 | 24.5 | 40 | 163 |  |  | 31.9 |  | 3 | 163.265
B-19322 VIALE 26 | 209.55 | concreto 3000 psi | Torre 1 Pilote 85 | 2025-09-04 | 9/18/2025 12:00:00 AM | 14 | 24.5 | 17.8 | 73 |  |  | 17.733 |  | 3 | 72.653
B-19322 VIALE 26 | 209.55 | concreto 3500 psi | Torre grua Pilote A-2 | 2025-09-01 | 9/15/2025 12:00:00 AM | 14 | 24.5 | 30.1 | 123 |  |  | 30.033 |  | 3 | 122.857
B-19322 VIALE 26 | 209.55 | concreto 3500 psi | Torre grua Pilote A-2 | 2025-09-01 | 9/15/2025 12:00:00 AM | 14 | 24.5 | 29.6 | 121 |  |  | 30.033 |  | 3 | 120.816
B-19322 VIALE 26 | 209.55 | concreto 3500 psi | Torre grua Pilote A-2 | 2025-09-01 | 9/15/2025 12:00:00 AM | 14 | 24.5 | 30.4 | 124 |  |  | 30.033 |  | 3 | 124.082
B-19322 VIALE 26 | 228.6 | concreto 3000 psi | Torre 1 Pilote 39 | 2025-09-01 | 9/15/2025 12:00:00 AM | 14 | 24.5 | 21.8 | 89 |  |  | 22.233 |  | 3 | 88.98
B-19322 VIALE 26 | 228.6 | concreto 3000 psi | Torre 1 Pilote 39 | 2025-09-01 | 9/15/2025 12:00:00 AM | 14 | 24.5 | 21.8 | 89 |  |  | 22.233 |  | 3 | 88.98
B-19322 VIALE 26 | 228.6 | concreto 3000 psi | Torre 1 Pilote 39 | 2025-09-01 | 9/15/2025 12:00:00 AM | 14 | 24.5 | 23.1 | 94 |  |  | 22.233 |  | 3 | 94.286
B-19322 VIALE 26 | 190.5 | concreto 3500 psi | Torre 1 Pilote 24 | 2025-09-02 | 9/16/2025 12:00:00 AM | 14 | 24.5 | 18 | 74 |  |  | 19.367 |  | 3 | 73.469
B-19322 VIALE 26 | 190.5 | concreto 3500 psi | Torre 1 Pilote 24 | 2025-09-02 | 9/16/2025 12:00:00 AM | 14 | 24.5 | 18.7 | 76 |  |  | 19.367 |  | 3 | 76.327
B-19322 VIALE 26 | 190.5 | concreto 3500 psi | Torre 1 Pilote 24 | 2025-09-02 | 9/16/2025 12:00:00 AM | 14 | 24.5 | 21.4 | 87 |  |  | 19.367 |  | 3 | 87.347
B-19322 VIALE 26 | 222.25 | concreto 3500 psi | Torre 1 Pilote 34 | 2025-09-02 | 9/16/2025 12:00:00 AM | 14 | 24.5 | 17.3 | 71 |  |  | 18.833 |  | 3 | 70.612
B-19322 VIALE 26 | 222.25 | concreto 3500 psi | Torre 1 Pilote 34 | 2025-09-02 | 9/16/2025 12:00:00 AM | 14 | 24.5 | 17.6 | 72 |  |  | 18.833 |  | 3 | 71.837
B-19322 VIALE 26 | 222.25 | concreto 3500 psi | Torre 1 Pilote 34 | 2025-09-02 | 9/16/2025 12:00:00 AM | 14 | 24.5 | 21.6 | 88 |  |  | 18.833 |  | 3 | 88.163
B-19322 VIALE 26 | 203.2 | concreto 3500 psi | Torre grua Pilote B-1 | 2025-09-03 | 9/17/2025 12:00:00 AM | 14 | 24.5 | 24 | 98 |  |  | 24.233 |  | 3 | 97.959
B-19322 VIALE 26 | 203.2 | concreto 3500 psi | Torre grua Pilote B-1 | 2025-09-03 | 9/17/2025 12:00:00 AM | 14 | 24.5 | 23 | 94 |  |  | 24.233 |  | 3 | 93.878
B-19322 VIALE 26 | 203.2 | concreto 3500 psi | Torre grua Pilote B-1 | 2025-09-03 | 9/17/2025 12:00:00 AM | 14 | 24.5 | 25.7 | 105 |  |  | 24.233 |  | 3 | 104.898
B-19322 VIALE 26 | 222.25 | concreto 3500 psi | Torre 1 Pilote 40 | 2025-09-03 | 9/17/2025 12:00:00 AM | 14 | 24.5 | 22 | 90 |  |  | 20.167 |  | 3 | 89.796
B-19322 VIALE 26 | 196.85 | concreto 3500 psi | Torre 1 Pilote 87 | 2025-09-05 | 9/19/2025 12:00:00 AM | 14 | 24.5 | 20.5 | 84 |  |  | 20.5 |  | 3 | 83.673
B-19322 VIALE 26 | 196.85 | concreto 3500 psi | Torre 1 Pilote 87 | 2025-09-05 | 9/19/2025 12:00:00 AM | 14 | 24.5 | 19.9 | 81 |  |  | 20.5 |  | 3 | 81.224
B-19322 VIALE 26 | 196.85 | concreto 3500 psi | Torre 1 Pilote 87 | 2025-09-05 | 9/19/2025 12:00:00 AM | 14 | 24.5 | 21.1 | 86 |  |  | 20.5 |  | 3 | 86.122
B-19322 VIALE 26 | 228.6 | concreto 3500 psi | Torre 1 Pilote 84 | 2025-09-06 | 9/20/2025 12:00:00 AM | 14 | 24.5 | 21.4 | 87 |  |  | 21.7 |  | 3 | 87.347
B-19322 VIALE 26 | 228.6 | concreto 3500 psi | Torre 1 Pilote 84 | 2025-09-06 | 9/20/2025 12:00:00 AM | 14 | 24.5 | 21.3 | 87 |  |  | 21.7 |  | 3 | 86.939
B-19322 VIALE 26 | 228.6 | concreto 3500 psi | Torre 1 Pilote 84 | 2025-09-06 | 9/20/2025 12:00:00 AM | 14 | 24.5 | 22.4 | 91 |  |  | 21.7 |  | 3 | 91.429
B-19322 VIALE 26 | 215.9 | concreto 3500 psi | Torre 1 Pilote 15 | 2025-09-08 | 9/22/2025 12:00:00 AM | 14 | 24.5 | 15.6 | 64 |  |  | 15.6 |  | 3 | 63.673
B-19322 VIALE 26 | 215.9 | concreto 3500 psi | Torre 1 Pilote 15 | 2025-09-08 | 9/22/2025 12:00:00 AM | 14 | 24.5 | 16 | 65 |  |  | 15.6 |  | 3 | 65.306
B-19322 VIALE 26 | 215.9 | concreto 3500 psi | Torre 1 Pilote 15 | 2025-09-08 | 9/22/2025 12:00:00 AM | 14 | 24.5 | 15.2 | 62 |  |  | 15.6 |  | 3 | 62.041
B-19322 VIALE 26 | 215.9 | concreto 3500 psi | Torre 1 Pilote 25 | 2025-09-08 | 9/22/2025 12:00:00 AM | 14 | 24.5 | 26.2 | 107 |  |  | 25.467 |  | 3 | 106.939
B-19322 VIALE 26 | 215.9 | concreto 3500 psi | Torre 1 Pilote 25 | 2025-09-08 | 9/22/2025 12:00:00 AM | 14 | 24.5 | 26.9 | 110 |  |  | 25.467 |  | 3 | 109.796
B-19322 VIALE 26 | 215.9 | concreto 3500 psi | Torre 1 Pilote 25 | 2025-09-08 | 9/22/2025 12:00:00 AM | 14 | 24.5 | 23.3 | 95 |  |  | 25.467 |  | 3 | 95.102
B-19322 VIALE 26 | 215.9 | concreto 3000 psi | Torre 1 Pilote 19 | 2025-09-16 | 9/30/2025 12:00:00 AM | 14 | 24.5 | 23 | 94 |  |  | 21.867 |  | 3 | 93.878
B-19322 VIALE 26 | 215.9 | concreto 3000 psi | Torre 1 Pilote 19 | 2025-09-16 | 9/30/2025 12:00:00 AM | 14 | 24.5 | 21.7 | 88 |  |  | 21.867 |  | 3 | 88.571
B-19322 VIALE 26 | 215.9 | concreto 3500 psi | Torre 2 Pilote 53 (Adicional) | 2025-09-11 | 9/25/2025 12:00:00 AM | 14 | 24.5 | 25.3 | 103 |  |  | 24.6 |  | 3 | 103.265
B-19322 VIALE 26 | 215.9 | concreto 3500 psi | Torre 2 Pilote 53 (Adicional) | 2025-09-11 | 9/25/2025 12:00:00 AM | 14 | 24.5 | 24.1 | 98 |  |  | 24.6 |  | 3 | 98.367
B-19322 VIALE 26 | 215.9 | concreto 3500 psi | Torre 2 Pilote 53 (Adicional) | 2025-09-11 | 9/25/2025 12:00:00 AM | 14 | 24.5 | 24.4 | 99 |  |  | 24.6 |  | 3 | 99.592
B-19322 VIALE 26 | 228.6 | concreto 3000 psi | Torre 2 Pilote 60 (Adicional) | 2025-09-11 | 9/25/2025 12:00:00 AM | 14 | 24.5 | 24.4 | 100 |  |  | 24.3 |  | 3 | 99.592
B-19322 VIALE 26 | 228.6 | concreto 3000 psi | Torre 2 Pilote 60 (Adicional) | 2025-09-11 | 9/25/2025 12:00:00 AM | 14 | 24.5 | 23.8 | 97 |  |  | 24.3 |  | 3 | 97.143
B-19322 VIALE 26 | 228.6 | concreto 3000 psi | Torre 2 Pilote 60 (Adicional) | 2025-09-11 | 9/25/2025 12:00:00 AM | 14 | 24.5 | 24.7 | 101 |  |  | 24.3 |  | 3 | 100.816
B-19322 VIALE 26 | 215.9 | concreto 3500 psi | Torre 1 Pilote 37 | 2025-09-12 | 9/26/2025 12:00:00 AM | 14 | 24.5 | 28 | 114 |  |  | 27.7 |  | 3 | 114.286
B-19322 VIALE 26 | 215.9 | concreto 3500 psi | Torre 1 Pilote 37 | 2025-09-12 | 9/26/2025 12:00:00 AM | 14 | 24.5 | 23.9 | 97 |  |  | 27.7 |  | 3 | 97.551
B-19322 VIALE 26 | 215.9 | concreto 3500 psi | Torre 1 Pilote 37 | 2025-09-12 | 9/26/2025 12:00:00 AM | 14 | 24.5 | 31.2 | 127 |  |  | 27.7 |  | 3 | 127.347
B-19322 VIALE 26 | 203.2 | concreto 3500 psi | Torre 1 Pilote 83 | 2025-09-12 | 9/26/2025 12:00:00 AM | 14 | 24.5 | 28.6 | 117 |  |  | 37.367 |  | 3 | 116.735
B-19322 VIALE 26 | 203.2 | concreto 3500 psi | Torre 1 Pilote 83 | 2025-09-12 | 9/26/2025 12:00:00 AM | 14 | 24.5 | 31.4 | 128 |  |  | 37.367 |  | 3 | 128.163
B-19322 VIALE 26 | 203.2 | concreto 3500 psi | Torre 1 Pilote 83 | 2025-09-12 | 9/26/2025 12:00:00 AM | 14 | 24.5 | 52.1 | 213 |  |  | 37.367 |  | 3 | 212.653
B-19322 VIALE 26 | 215.9 | concreto 3000 psi | Torre 1 Pilote 19 | 2025-09-16 | 9/30/2025 12:00:00 AM | 14 | 24.5 | 20.9 | 85 |  |  | 21.867 |  | 3 | 85.306
B-19322 VIALE 26 | 215.9 | concreto 3500 psi | Torre 1 Pilote 27 | 2025-09-16 | 9/30/2025 12:00:00 AM | 14 | 24.5 | 25 | 102 |  |  | 24.6 |  | 3 | 102.041
B-19322 VIALE 26 | 215.9 | concreto 3500 psi | Torre 1 Pilote 27 | 2025-09-16 | 9/30/2025 12:00:00 AM | 14 | 24.5 | 24.9 | 102 |  |  | 24.6 |  | 3 | 101.633
B-19322 VIALE 26 | 215.9 | concreto 3500 psi | Torre 1 Pilote 27 | 2025-09-16 | 9/30/2025 12:00:00 AM | 14 | 24.5 | 23.9 | 98 |  |  | 24.6 |  | 3 | 97.551
B-19322 VIALE 26 | 196.85 | concreto 3500 psi | Torre 1 Pilote 05 | 2025-09-13 | 9/27/2025 12:00:00 AM | 14 | 24.5 | 20.9 | 85 |  |  | 20.533 |  | 3 | 85.306
B-19322 VIALE 26 | 196.85 | concreto 3500 psi | Torre 1 Pilote 05 | 2025-09-13 | 9/27/2025 12:00:00 AM | 14 | 24.5 | 18.8 | 77 |  |  | 20.533 |  | 3 | 76.735
B-19322 VIALE 26 | 196.85 | concreto 3500 psi | Torre 1 Pilote 05 | 2025-09-13 | 9/27/2025 12:00:00 AM | 14 | 24.5 | 21.9 | 89 |  |  | 20.533 |  | 3 | 89.388
B-19322 VIALE 26 | 215.9 | concreto 3500 psi | Torre 2 Pilote 30 (Adicional) | 2025-09-10 | 9/24/2025 12:00:00 AM | 14 | 24.5 | 19 | 77 |  |  | 19.3 |  | 3 | 77.551
B-19322 VIALE 26 | 215.9 | concreto 3500 psi | Torre 2 Pilote 30 (Adicional) | 2025-09-10 | 9/24/2025 12:00:00 AM | 14 | 24.5 | 18.4 | 75 |  |  | 19.3 |  | 3 | 75.102
B-19322 VIALE 26 | 215.9 | concreto 3500 psi | Torre 2 Pilote 30 (Adicional) | 2025-09-10 | 9/24/2025 12:00:00 AM | 14 | 24.5 | 20.5 | 84 |  |  | 19.3 |  | 3 | 83.673
B-19322 VIALE 26 | 196.85 | concreto 3500 psi | Torre 1 Pilote 16 | 2025-09-15 | 9/29/2025 12:00:00 AM | 14 | 24.5 | 30.9 | 126 |  |  | 27.767 |  | 3 | 126.122
B-19322 VIALE 26 | 196.85 | concreto 3500 psi | Torre 1 Pilote 16 | 2025-09-15 | 9/29/2025 12:00:00 AM | 14 | 24.5 | 26.2 | 107 |  |  | 27.767 |  | 3 | 106.939
B-19322 VIALE 26 | 196.85 | concreto 3500 psi | Torre 1 Pilote 16 | 2025-09-15 | 9/29/2025 12:00:00 AM | 14 | 24.5 | 26.2 | 107 |  |  | 27.767 |  | 3 | 106.939
B-19322 VIALE 26 | 203.2 | concreto 3500 psi | Torre 1 Pilote 36 | 2025-09-10 | 9/24/2025 12:00:00 AM | 14 | 24.5 | 23.2 | 95 |  |  | 24.233 |  | 3 | 94.694
B-19322 VIALE 26 | 203.2 | concreto 3500 psi | Torre 1 Pilote 36 | 2025-09-10 | 9/24/2025 12:00:00 AM | 14 | 24.5 | 26.2 | 107 |  |  | 24.233 |  | 3 | 106.939
B-19322 VIALE 26 | 203.2 | concreto 3500 psi | Torre 1 Pilote 36 | 2025-09-10 | 9/24/2025 12:00:00 AM | 14 | 24.5 | 23.3 | 95 |  |  | 24.233 |  | 3 | 95.102
B-19322 VIALE 26 | 228.6 | concreto 3500 psi | Torre 1 Pilote 04 | 2025-09-27 | 10/11/2025 12:00:00 AM | 14 | 24.5 | 24.3 | 99 |  |  | 23.8 |  | 3 | 99.184
B-19322 VIALE 26 | 228.6 | concreto 3500 psi | Torre 1 Pilote 04 | 2025-09-27 | 10/11/2025 12:00:00 AM | 14 | 24.5 | 23.8 | 97 |  |  | 23.8 |  | 3 | 97.143
B-19322 VIALE 26 | 228.6 | concreto 3500 psi | Torre 1 Pilote 04 | 2025-09-27 | 10/11/2025 12:00:00 AM | 14 | 24.5 | 23.3 | 95 |  |  | 23.8 |  | 3 | 95.102
B-19322 VIALE 26 | 228.6 | concreto 3500 psi | Torre 2 Pilote 74 (Adicional) | 2025-09-29 | 10/13/2025 12:00:00 AM | 14 | 24.5 | 16.2 | 66 |  |  | 16.2 |  | 3 | 66.122
B-19322 VIALE 26 | 228.6 | concreto 3500 psi | Torre 2 Pilote 74 (Adicional) | 2025-09-29 | 10/13/2025 12:00:00 AM | 14 | 24.5 | 15.9 | 65 |  |  | 16.2 |  | 3 | 64.898
B-19322 VIALE 26 | 228.6 | concreto 3500 psi | Torre 2 Pilote 74 (Adicional) | 2025-09-29 | 10/13/2025 12:00:00 AM | 14 | 24.5 | 16.5 | 67 |  |  | 16.2 |  | 3 | 67.347
B-19322 VIALE 26 | 215.9 | concreto 3500 psi | Torre 2 Pilote 39 (Adicional) | 2025-10-01 | 10/15/2025 12:00:00 AM | 14 | 24.5 | 17.5 | 71 |  |  | 17.9 |  | 3 | 71.429
B-19322 VIALE 26 | 215.9 | concreto 3500 psi | Torre 2 Pilote 39 (Adicional) | 2025-10-01 | 10/15/2025 12:00:00 AM | 14 | 24.5 | 16.6 | 68 |  |  | 17.9 |  | 3 | 67.755
B-19322 VIALE 26 | 215.9 | concreto 3500 psi | Torre 2 Pilote 39 (Adicional) | 2025-10-01 | 10/15/2025 12:00:00 AM | 14 | 24.5 | 19.6 | 80 |  |  | 17.9 |  | 3 | 80
B-19322 VIALE 26 | 254 | Concreto tremie 3500 PSI | Torre 1 Pilote 36 (adicinal) | 2025-10-21 | 11/4/2025 12:00:00 AM | 14 | 24.5 | 22.5 | 92 |  |  | 23.233 |  | 3 | 91.837
B-19322 VIALE 26 | 184 | Concreto tremie 3500 PSI | Torre 1 Pilote 2 (adicinal) | 2025-10-22 | 11/5/2025 12:00:00 AM | 14 | 24.5 | 25.3 | 103 |  |  | 24.833 |  | 3 | 103.265
B-19322 VIALE 26 | 184 | Concreto tremie 3500 PSI | Torre 1 Pilote 2 (adicinal) | 2025-10-22 | 11/5/2025 12:00:00 AM | 14 | 24.5 | 22.6 | 92 |  |  | 24.833 |  | 3 | 92.245
B-19322 VIALE 26 | 215.9 | concreto 3500 psi | Torre 1 Pilote 47 (adicinal) | 2025-10-16 | 10/30/2025 12:00:00 AM | 14 | 24.5 | 24.6 | 100 |  |  | 23.933 |  | 3 | 100.408
B-19322 VIALE 26 | 215.9 | concreto 3500 psi | Torre 1 Pilote 47 (adicinal) | 2025-10-16 | 10/30/2025 12:00:00 AM | 14 | 24.5 | 23.6 | 96 |  |  | 23.933 |  | 3 | 96.327
B-19322 VIALE 26 | 215.9 | concreto 3500 psi | Torre 1 Pilote 47 (adicinal) | 2025-10-16 | 10/30/2025 12:00:00 AM | 14 | 24.5 | 23.6 | 96 |  |  | 23.933 |  | 3 | 96.327
B-19322 VIALE 26 | 209.55 | concreto 3500 psi | Torre 1 Pilote 21 (Adiciona) | 2025-10-17 | 10/31/2025 12:00:00 AM | 14 | 24.5 | 22.8 | 93 |  |  | 25.5 |  | 3 | 93.061
B-19322 VIALE 26 | 209.55 | concreto 3500 psi | Torre 1 Pilote 21 (Adiciona) | 2025-10-17 | 10/31/2025 12:00:00 AM | 14 | 24.5 | 24.4 | 100 |  |  | 25.5 |  | 3 | 99.592
B-19322 VIALE 26 | 209.55 | concreto 3500 psi | Torre 1 Pilote 21 (Adiciona) | 2025-10-17 | 10/31/2025 12:00:00 AM | 14 | 24.5 | 29.3 | 120 |  |  | 25.5 |  | 3 | 119.592
B-19322 VIALE 26 | 184 | Concreto tremie 3500 PSI | Torre 1 Pilote 2 (adicinal) | 2025-10-22 | 11/5/2025 12:00:00 AM | 14 | 24.5 | 26.6 | 109 |  |  | 24.833 |  | 3 | 108.571
B-19322 VIALE 26 | 254 | Concreto tremie 3500 PSI | Torre 1 Pilote 36 (adicinal) | 2025-10-21 | 11/4/2025 12:00:00 AM | 14 | 24.5 | 22.6 | 92 |  |  | 23.233 |  | 3 | 92.245
B-19322 VIALE 26 | 254 | Concreto tremie 3500 PSI | Torre 1 Pilote 36 (adicinal) | 2025-10-21 | 11/4/2025 12:00:00 AM | 14 | 24.5 | 24.6 | 100 |  |  | 23.233 |  | 3 | 100.408
B-19322 VIALE 26 | 215.9 | concreto 3500 psi | Torre 1 Pilote 26 | 2025-09-18 | 10/2/2025 12:00:00 AM | 14 | 24.5 | 13.8 | 56 |  |  | 14.767 |  | 3 | 56.327
B-19322 VIALE 26 | 215.9 | concreto 3500 psi | Torre 1 Pilote 26 | 2025-09-18 | 10/2/2025 12:00:00 AM | 14 | 24.5 | 14.7 | 60 |  |  | 14.767 |  | 3 | 60
B-19322 VIALE 26 | 215.9 | concreto 3500 psi | Torre 1 Pilote 26 | 2025-09-18 | 10/2/2025 12:00:00 AM | 14 | 24.5 | 15.8 | 64 |  |  | 14.767 |  | 3 | 64.49
B-19322 VIALE 26 | 203 | concreto 3500 psi | Torre 1 Pilote 95 | 2025-09-19 | 10/3/2025 12:00:00 AM | 14 | 24.5 | 27.1 | 111 |  |  | 26.1 |  | 3 | 110.612
B-19322 VIALE 26 | 203 | concreto 3500 psi | Torre 1 Pilote 95 | 2025-09-19 | 10/3/2025 12:00:00 AM | 14 | 24.5 | 27 | 110 |  |  | 26.1 |  | 3 | 110.204
B-19322 VIALE 26 | 203 | concreto 3500 psi | Torre 1 Pilote 95 | 2025-09-19 | 10/3/2025 12:00:00 AM | 14 | 24.5 | 24.2 | 99 |  |  | 26.1 |  | 3 | 98.776
B-19322 VIALE 26 | 228 | concreto 3500 psi | Torre 1 Pilote 18 | 2025-09-22 | 10/6/2025 12:00:00 AM | 14 | 24.5 | 18.1 | 74 |  |  | 21.567 |  | 3 | 73.878
B-19322 VIALE 26 | 228 | concreto 3500 psi | Torre 1 Pilote 18 | 2025-09-22 | 10/6/2025 12:00:00 AM | 14 | 24.5 | 24.5 | 100 |  |  | 21.567 |  | 3 | 100
B-19322 VIALE 26 | 228 | concreto 3500 psi | Torre 1 Pilote 18 | 2025-09-22 | 10/6/2025 12:00:00 AM | 14 | 24.5 | 22.1 | 90 |  |  | 21.567 |  | 3 | 90.204
B-19322 VIALE 26 | 203 | concreto 3500 psi | Torre 1 Pilote 17 | 2025-09-24 | 10/8/2025 12:00:00 AM | 14 | 24.5 | 26.6 | 109 |  |  | 23.533 |  | 3 | 108.571
B-19322 VIALE 26 | 203 | concreto 3500 psi | Torre 1 Pilote 17 | 2025-09-24 | 10/8/2025 12:00:00 AM | 14 | 24.5 | 24.2 | 99 |  |  | 23.533 |  | 3 | 98.776
B-19322 VIALE 26 | 203 | concreto 3500 psi | Torre 1 Pilote 17 | 2025-09-24 | 10/8/2025 12:00:00 AM | 14 | 24.5 | 19.8 | 81 |  |  | 23.533 |  | 3 | 80.816
B-19322 VIALE 26 | 228 | concreto 3500 psi | Torre 1 Pilote 94 | 2025-09-25 | 10/9/2025 12:00:00 AM | 14 | 24.5 | 22.4 | 91 |  |  | 22.133 |  | 3 | 91.429
B-19322 VIALE 26 | 228 | concreto 3500 psi | Torre 1 Pilote 94 | 2025-09-25 | 10/9/2025 12:00:00 AM | 14 | 24.5 | 21.4 | 87 |  |  | 22.133 |  | 3 | 87.347
B-19322 VIALE 26 | 228 | concreto 3500 psi | Torre 1 Pilote 94 | 2025-09-25 | 10/9/2025 12:00:00 AM | 14 | 24.5 | 22.6 | 92 |  |  | 22.133 |  | 3 | 92.245
B-19322 VIALE 26 | 222 | Concreto tremie 3500 PSI | Torre 1 Pilote 3 (adicinal) | 2025-10-23 | 11/6/2025 12:00:00 AM | 14 | 24.5 | 19.2 | 78 |  |  | 19.967 |  | 3 | 78.367
B-19322 VIALE 26 | 222 | Concreto tremie 3500 PSI | Torre 1 Pilote 3 (adicinal) | 2025-10-23 | 11/6/2025 12:00:00 AM | 14 | 24.5 | 21.4 | 87 |  |  | 19.967 |  | 3 | 87.347
B-19322 VIALE 26 | 222 | Concreto tremie 3500 PSI | Torre 1 Pilote 3 (adicinal) | 2025-10-23 | 11/6/2025 12:00:00 AM | 14 | 24.5 | 19.3 | 79 |  |  | 19.967 |  | 3 | 78.776
B-19322 VIALE 26 | 203 | Concreto tremie 3500 PSI | Torre 1 Pilote 15 (adicinal) | 2025-10-23 | 11/6/2025 12:00:00 AM | 14 | 24.5 | 30.4 | 124 |  |  | 30.367 |  | 3 | 124.082
B-19322 VIALE 26 | 203 | Concreto tremie 3500 PSI | Torre 1 Pilote 15 (adicinal) | 2025-10-23 | 11/6/2025 12:00:00 AM | 14 | 24.5 | 30.5 | 124 |  |  | 30.367 |  | 3 | 124.49
B-19322 VIALE 26 | 203 | Concreto tremie 3500 PSI | Torre 1 Pilote 15 (adicinal) | 2025-10-23 | 11/6/2025 12:00:00 AM | 14 | 24.5 | 30.2 | 123 |  |  | 30.367 |  | 3 | 123.265
B-19322 VIALE 26 | 165.1 | concreto 3000 psi | Tapa cubierta tanque potable | 2025-07-10 | 7/24/2025 12:00:00 AM | 14 | 21 | 44.1 | 210 |  |  | 47.167 |  | 3 | 210
B-19322 VIALE 26 | 165.1 | concreto 3000 psi | Tapa cubierta tanque potable | 2025-07-10 | 7/24/2025 12:00:00 AM | 14 | 21 | 46.4 | 221 |  |  | 47.167 |  | 3 | 220.952
B-19322 VIALE 26 | 165.1 | concreto 3000 psi | Tapa cubierta tanque potable | 2025-07-10 | 7/24/2025 12:00:00 AM | 14 | 21 | 51 | 243 |  |  | 47.167 |  | 3 | 242.857
B-19322 VIALE 26 | 158.75 | concreto 3000 psi | Tapa tanque suministro | 2025-07-24 | 8/7/2025 12:00:00 AM | 14 | 21 | 35.7 | 170 |  |  | 39.1 |  | 3 | 170
B-19322 VIALE 26 | 158.75 | concreto 3000 psi | Tapa tanque suministro | 2025-07-24 | 8/7/2025 12:00:00 AM | 14 | 21 | 41.5 | 197 |  |  | 39.1 |  | 3 | 197.619
B-19322 VIALE 26 | 158.75 | concreto 3000 psi | Tapa tanque suministro | 2025-07-24 | 8/7/2025 12:00:00 AM | 14 | 21 | 40.1 | 191 |  |  | 39.1 |  | 3 | 190.952
B-19322 VIALE 26 | 127 | concreto 3000 psi | Dado torregrua | 2025-09-29 | 10/13/2025 12:00:00 AM | 14 | 21 | 24.9 | 119 |  |  | 23.367 |  | 3 | 118.571
B-19322 VIALE 26 | 177.8 | concreto 3000 psi | VC-21 (F-J), VC-05 (1-3), VC-22 (D-F) | 2025-10-08 | 10/22/2025 12:00:00 AM | 14 | 21 | 18.9 | 90 |  |  | 16.6 |  | 3 | 90
B-19322 VIALE 26 | 177.8 | concreto 3000 psi | VC-21 (F-J), VC-05 (1-3), VC-22 (D-F) | 2025-10-08 | 10/22/2025 12:00:00 AM | 14 | 21 | 18 | 86 |  |  | 16.6 |  | 3 | 85.714
B-19322 VIALE 26 | 177.8 | concreto 3000 psi | VC-21 (F-J), VC-05 (1-3), VC-22 (D-F) | 2025-10-08 | 10/22/2025 12:00:00 AM | 14 | 21 | 12.9 | 61 |  |  | 16.6 |  | 3 | 61.429
B-19322 VIALE 26 | 190.5 | concreto 3000 psi | VC-20 (A-B), VC-23 (B-D), VC-01 (2-4), VC-24 y VC-26 (F-J), VC-14 (1-2), VC-15 (2-3) | 2025-10-08 | 10/22/2025 12:00:00 AM | 14 | 21 | 12.7 | 60 |  |  | 13.967 |  | 3 | 60.476
B-19322 VIALE 26 | 190.5 | concreto 3000 psi | VC-20 (A-B), VC-23 (B-D), VC-01 (2-4), VC-24 y VC-26 (F-J), VC-14 (1-2), VC-15 (2-3) | 2025-10-08 | 10/22/2025 12:00:00 AM | 14 | 21 | 12.2 | 58 |  |  | 13.967 |  | 3 | 58.095
B-19322 VIALE 26 | 190.5 | concreto 3000 psi | VC-20 (A-B), VC-23 (B-D), VC-01 (2-4), VC-24 y VC-26 (F-J), VC-14 (1-2), VC-15 (2-3) | 2025-10-08 | 10/22/2025 12:00:00 AM | 14 | 21 | 17 | 81 |  |  | 13.967 |  | 3 | 80.952
B-19322 VIALE 26 | 184.15 | concreto 3000 psi | VC-24 (eje 7 entre J-H) | 2025-10-16 | 10/30/2025 12:00:00 AM | 14 | 21 | 16.5 | 78 |  |  | 16.267 |  | 3 | 78.571
B-19322 VIALE 26 | 184.15 | concreto 3000 psi | VC-24 (eje 7 entre J-H) | 2025-10-16 | 10/30/2025 12:00:00 AM | 14 | 21 | 16 | 76 |  |  | 16.267 |  | 3 | 76.19
B-19322 VIALE 26 | 184.15 | concreto 3000 psi | VC-24 (eje 7 entre J-H) | 2025-10-16 | 10/30/2025 12:00:00 AM | 14 | 21 | 16.3 | 78 |  |  | 16.267 |  | 3 | 77.619
B-19322 VIALE 26 | 165.1 | concreto 3000 psi | VC-26 (A-D) | 2025-10-16 | 10/30/2025 12:00:00 AM | 14 | 21 | 19.3 | 92 |  |  | 18.567 |  | 3 | 91.905
B-19322 VIALE 26 | 165.1 | concreto 3000 psi | VC-26 (A-D) | 2025-10-16 | 10/30/2025 12:00:00 AM | 14 | 21 | 18.2 | 87 |  |  | 18.567 |  | 3 | 86.667
B-19322 VIALE 26 | 165.1 | concreto 3000 psi | VC-26 (A-D) | 2025-10-16 | 10/30/2025 12:00:00 AM | 14 | 21 | 18.2 | 87 |  |  | 18.567 |  | 3 | 86.667
B-19322 VIALE 26 | 165.1 | concreto 3000 psi | Torre 1 (cim. fosos ascensores) | 2025-10-18 | 11/1/2025 12:00:00 AM | 14 | 21 | 35.5 | 169 |  |  | 34.367 |  | 3 | 169.048
B-19322 VIALE 26 | 165.1 | concreto 3000 psi | Torre 1 (cim. fosos ascensores) | 2025-10-18 | 11/1/2025 12:00:00 AM | 14 | 21 | 35.5 | 169 |  |  | 34.367 |  | 3 | 169.048
B-19322 VIALE 26 | 165.1 | concreto 3000 psi | Torre 1 (cim. fosos ascensores) | 2025-10-18 | 11/1/2025 12:00:00 AM | 14 | 21 | 32.1 | 153 |  |  | 34.367 |  | 3 | 152.857
B-19322 VIALE 26 | 127 | concreto 3000 psi | Dado torregrua | 2025-09-29 | 10/13/2025 12:00:00 AM | 14 | 21 | 20.8 | 99 |  |  | 23.367 |  | 3 | 99.048
B-19322 VIALE 26 | 127 | concreto 3000 psi | Dado torregrua | 2025-09-29 | 10/13/2025 12:00:00 AM | 14 | 21 | 24.4 | 116 |  |  | 23.367 |  | 3 | 116.19
B-19322 VIALE 26 | 140 | Concreto bombeable 3000 PSI | V.C Torre 2 Eje 12 entrre A y C | 2025-10-23 | 11/6/2025 12:00:00 AM | 14 | 21 | 23.3 | 111 |  |  | 22.433 |  | 3 | 110.952
B-19322 VIALE 26 | 140 | Concreto bombeable 3000 PSI | V.C Torre 2 Eje 12 entrre A y C | 2025-10-23 | 11/6/2025 12:00:00 AM | 14 | 21 | 21.6 | 103 |  |  | 22.433 |  | 3 | 102.857
B-19322 VIALE 26 | 140 | Concreto bombeable 3000 PSI | V.C Torre 2 Eje 12 entrre A y C | 2025-10-23 | 11/6/2025 12:00:00 AM | 14 | 21 | 22.4 | 106 |  |  | 22.433 |  | 3 | 106.667
B-19322 VIALE 26 | 165.1 | concreto 3000 psi | EJE 13 ENTRE C-H, VC-24, VC-10, VC-04 | 2025-10-29 | 11/12/2025 12:00:00 AM | 14 | 21 | 11.8 | 56 |  |  | 16.133 |  | 3 | 56.19
B-19322 VIALE 26 | 165.1 | concreto 3000 psi | EJE 13 ENTRE C-H, VC-24, VC-10, VC-04 | 2025-10-29 | 11/12/2025 12:00:00 AM | 14 | 21 | 18.7 | 89 |  |  | 16.133 |  | 3 | 89.048
B-19322 VIALE 26 | 165.1 | concreto 3000 psi | EJE 13 ENTRE C-H, VC-24, VC-10, VC-04 | 2025-10-29 | 11/12/2025 12:00:00 AM | 14 | 21 | 17.9 | 85 |  |  | 16.133 |  | 3 | 85.238
B-19322 VIALE 26 | 171.45 | concreto 3000 psi | PLACA CONTRAPISO EJE 1 A 5 ENTRE A-J | 2025-10-29 | 11/12/2025 12:00:00 AM | 14 | 21 | 19.8 | 94 | PLACA | B-19322 VIALE 26_PLACA_21.0_14 | 20.1 |  | 3 | 94.286
B-19322 VIALE 26 | 171.45 | concreto 3000 psi | PLACA CONTRAPISO EJE 1 A 5 ENTRE A-J | 2025-10-29 | 11/12/2025 12:00:00 AM | 14 | 21 | 20.1 | 96 | PLACA | B-19322 VIALE 26_PLACA_21.0_14 | 20.1 |  | 3 | 95.714
B-19322 VIALE 26 | 171.45 | concreto 3000 psi | PLACA CONTRAPISO EJE 1 A 5 ENTRE A-J | 2025-10-29 | 11/12/2025 12:00:00 AM | 14 | 21 | 20.4 | 97 | PLACA | B-19322 VIALE 26_PLACA_21.0_14 | 20.1 |  | 3 | 97.143
B-19322 VIALE 26 | 177.8 | 3000 PSI | PLACA CIMENTACION EJE 11 AL 13 ENTRE A Y D | 2025-11-07 | 11/21/2025 12:00:00 AM | 14 | 21 | 19 | 91 | PLACA | B-19322 VIALE 26_PLACA_21.0_14 | 22.333 |  | 3 | 90.476
B-19322 VIALE 26 | 177.8 | 3000 PSI | PLACA CIMENTACION EJE 11 AL 13 ENTRE A Y D | 2025-11-07 | 11/21/2025 12:00:00 AM | 14 | 21 | 24.4 | 116 | PLACA | B-19322 VIALE 26_PLACA_21.0_14 | 22.333 |  | 3 | 116.19
B-19322 VIALE 26 | 177.8 | 3000 PSI | PLACA CIMENTACION EJE 11 AL 13 ENTRE A Y D | 2025-11-07 | 11/21/2025 12:00:00 AM | 14 | 21 | 23.6 | 112 | PLACA | B-19322 VIALE 26_PLACA_21.0_14 | 22.333 |  | 3 | 112.381
B-19322 VIALE 26 | 178 | Concreto bombeable 3000 PSI | V.C Torre 2 Eje 10 entrre H y J | 2025-10-23 | 11/6/2025 12:00:00 AM | 14 | 21 | 19 | 91 |  |  | 18.8 |  | 3 | 90.476
B-19322 VIALE 26 | 178 | Concreto bombeable 3000 PSI | V.C Torre 2 Eje 10 entrre H y J | 2025-10-23 | 11/6/2025 12:00:00 AM | 14 | 21 | 18.6 | 88 |  |  | 18.8 |  | 3 | 88.571
B-19322 VIALE 26 | 178 | Concreto bombeable 3000 PSI | V.C Torre 2 Eje 10 entrre H y J | 2025-10-23 | 11/6/2025 12:00:00 AM | 14 | 21 | 18.8 | 89 |  |  | 18.8 |  | 3 | 89.524
B-19322 VIALE 26 | 190.5 | concreto 3000 psi | PLACA CONTRAPISO EJE 6 A 9 ENTRE A-D | 2025-11-01 | 11/15/2025 12:00:00 AM | 14 | 21 | 15 | 72 | PLACA | B-19322 VIALE 26_PLACA_21.0_14 | 21.3 |  | 3 | 71.429
B-19322 VIALE 26 | 190.5 | concreto 3000 psi | PLACA CONTRAPISO EJE 6 A 9 ENTRE A-D | 2025-11-01 | 11/15/2025 12:00:00 AM | 14 | 21 | 25.1 | 120 | PLACA | B-19322 VIALE 26_PLACA_21.0_14 | 21.3 |  | 3 | 119.524
B-19322 VIALE 26 | 190.5 | concreto 3000 psi | PLACA CONTRAPISO EJE 6 A 9 ENTRE A-D | 2025-11-01 | 11/15/2025 12:00:00 AM | 14 | 21 | 23.8 | 113 | PLACA | B-19322 VIALE 26_PLACA_21.0_14 | 21.3 |  | 3 | 113.333
B-19322 VIALE 26 | 203.2 | 3000 PSI | VIGA CIMENTACION T1 EJE 12 ENTRE A Y D VC 17, VC 11 | 2025-11-08 | 11/22/2025 12:00:00 AM | 14 | 21 | 19.9 | 95 |  |  | 20 |  | 3 | 94.762
B-19322 VIALE 26 | 203.2 | 3000 PSI | VIGA CIMENTACION T1 EJE 12 ENTRE A Y D VC 17, VC 11 | 2025-11-08 | 11/22/2025 12:00:00 AM | 14 | 21 | 20.1 | 96 |  |  | 20 |  | 3 | 95.714
B-19322 VIALE 26 | 203.2 | 3000 PSI | VIGA CIMENTACION T1 EJE 12 ENTRE A Y D VC 17, VC 11 | 2025-11-08 | 11/22/2025 12:00:00 AM | 14 | 21 | 20 | 95 |  |  | 20 |  | 3 | 95.238
B-19322 VIALE 26 | 177.8 | 3000 PSI | VIGA CIMENTACION T1 EJE 12 ENTRE I Y J VC 17, VC 01 | 2025-11-08 | 11/22/2025 12:00:00 AM | 14 | 21 | 21.5 | 102 |  |  | 21.8 |  | 3 | 102.381
B-19322 VIALE 26 | 177.8 | 3000 PSI | VIGA CIMENTACION T1 EJE 12 ENTRE I Y J VC 17, VC 01 | 2025-11-08 | 11/22/2025 12:00:00 AM | 14 | 21 | 21.5 | 102 |  |  | 21.8 |  | 3 | 102.381
B-19322 VIALE 26 | 177.8 | 3000 PSI | VIGA CIMENTACION T1 EJE 12 ENTRE I Y J VC 17, VC 01 | 2025-11-08 | 11/22/2025 12:00:00 AM | 14 | 21 | 22.4 | 107 |  |  | 21.8 |  | 3 | 106.667
B-19322 VIALE 26 | 171.45 | 3000 PSI | VIGA CIMENTACION T1 EJE 11 ENTRE A Y F VC 16 | 2025-11-13 | 11/27/2025 12:00:00 AM | 14 | 21 | 24.2 | 115 |  |  | 23.833 |  | 3 | 115.238
B-19322 VIALE 26 | 171.45 | 3000 PSI | VIGA CIMENTACION T1 EJE 11 ENTRE A Y F VC 16 | 2025-11-13 | 11/27/2025 12:00:00 AM | 14 | 21 | 24.5 | 116 |  |  | 23.833 |  | 3 | 116.667
B-19322 VIALE 26 | 171.45 | 3000 PSI | VIGA CIMENTACION T1 EJE 11 ENTRE A Y F VC 16 | 2025-11-13 | 11/27/2025 12:00:00 AM | 14 | 21 | 22.8 | 108 |  |  | 23.833 |  | 3 | 108.571
B-19322 VIALE 26 | 165.1 | 3000 PSI | VIGA CIMENTACION T1 EJE 09 ENTRE J Y H VC 16, VC 04 | 2025-11-13 | 11/27/2025 12:00:00 AM | 14 | 21 | 24.6 | 117 |  |  | 23.867 |  | 3 | 117.143
B-19322 VIALE 26 | 165.1 | 3000 PSI | VIGA CIMENTACION T1 EJE 09 ENTRE J Y H VC 16, VC 04 | 2025-11-13 | 11/27/2025 12:00:00 AM | 14 | 21 | 23.7 | 113 |  |  | 23.867 |  | 3 | 112.857
B-19322 VIALE 26 | 165.1 | 3000 PSI | VIGA CIMENTACION T1 EJE 09 ENTRE J Y H VC 16, VC 04 | 2025-11-13 | 11/27/2025 12:00:00 AM | 14 | 21 | 23.3 | 111 |  |  | 23.867 |  | 3 | 110.952
B-19322 VIALE 26 | 152.4 | 3000 PSI | PLA PISO 2 EJE 12 AL 10 ENTRE A y J | 2025-11-25 | 12/9/2025 12:00:00 AM | 14 | 21 | 22.4 | 107 |  |  | 20.667 |  | 3 | 106.667
B-19322 VIALE 26 | 152.4 | 3000 PSI | PLA PISO 2 EJE 12 AL 10 ENTRE A y J | 2025-11-25 | 12/9/2025 12:00:00 AM | 14 | 21 | 19.7 | 94 |  |  | 20.667 |  | 3 | 93.81
B-19322 VIALE 26 | 152.4 | 3000 PSI | PLA PISO 2 EJE 12 AL 10 ENTRE A y J | 2025-11-25 | 12/9/2025 12:00:00 AM | 14 | 21 | 19.9 | 95 |  |  | 20.667 |  | 3 | 94.762
B-19322 VIALE 26 | 152.4 | 3000 PSI | PLACA PISO 2 EJE 12 y 15 ENTRE A y J | 2025-11-21 | 12/5/2025 12:00:00 AM | 14 | 21 | 25.6 | 122 | PLACA | B-19322 VIALE 26_PLACA_21.0_14 | 29 |  | 3 | 121.905
B-19322 VIALE 26 | 152.4 | 3000 PSI | PLACA PISO 2 EJE 12 y 15 ENTRE A y J | 2025-11-21 | 12/5/2025 12:00:00 AM | 14 | 21 | 38 | 181 | PLACA | B-19322 VIALE 26_PLACA_21.0_14 | 29 |  | 3 | 180.952
B-19322 VIALE 26 | 152.4 | 3000 PSI | PLACA PISO 2 EJE 12 y 15 ENTRE A y J | 2025-11-21 | 12/5/2025 12:00:00 AM | 14 | 21 | 23.4 | 111 | PLACA | B-19322 VIALE 26_PLACA_21.0_14 | 29 |  | 3 | 111.429
B-19322 VIALE 26 | 190.5 | 3000 PSI | PLCA CIMENTACION T1 EJE 15 AL 12 ENTRE A Y J | 2025-11-19 | 12/3/2025 12:00:00 AM | 14 | 21 | 18.9 | 90 |  |  | 18.433 |  | 3 | 90
B-19322 VIALE 26 | 190.5 | 3000 PSI | PLCA CIMENTACION T1 EJE 15 AL 12 ENTRE A Y J | 2025-11-19 | 12/3/2025 12:00:00 AM | 14 | 21 | 18.1 | 86 |  |  | 18.433 |  | 3 | 86.19
B-19322 VIALE 26 | 190.5 | 3000 PSI | PLCA CIMENTACION T1 EJE 15 AL 12 ENTRE A Y J | 2025-11-19 | 12/3/2025 12:00:00 AM | 14 | 21 | 18.3 | 87 |  |  | 18.433 |  | 3 | 87.143
B-19322 VIALE 26 | 177.8 | 3000 PSI | VIGAS CIMENTACION T1 EJES 07 ENTRE A y E VC 16, VC 04 | 2025-11-20 | 12/4/2025 12:00:00 AM | 14 | 21 | 20.4 | 97 |  |  | 18.7 |  | 3 | 97.143
B-19322 VIALE 26 | 177.8 | 3000 PSI | VIGAS CIMENTACION T1 EJES 07 ENTRE A y E VC 16, VC 04 | 2025-11-20 | 12/4/2025 12:00:00 AM | 14 | 21 | 18.8 | 90 |  |  | 18.7 |  | 3 | 89.524
B-19322 VIALE 26 | 177.8 | 3000 PSI | VIGAS CIMENTACION T1 EJES 07 ENTRE A y E VC 16, VC 04 | 2025-11-20 | 12/4/2025 12:00:00 AM | 14 | 21 | 16.9 | 80 |  |  | 18.7 |  | 3 | 80.476
B-19322 VIALE 26 | 152.4 | 3000 PSI | VIGAS CIMENTACION T1 EJE 05 ENTRE J y F V16, VC 04 | 2025-11-20 | 12/4/2025 12:00:00 AM | 14 | 21 | 22.7 | 108 |  |  | 21.667 |  | 3 | 108.095
B-19322 VIALE 26 | 152.4 | 3000 PSI | VIGAS CIMENTACION T1 EJE 05 ENTRE J y F V16, VC 04 | 2025-11-20 | 12/4/2025 12:00:00 AM | 14 | 21 | 19.4 | 92 |  |  | 21.667 |  | 3 | 92.381
B-19322 VIALE 26 | 152.4 | 3000 PSI | VIGAS CIMENTACION T1 EJE 05 ENTRE J y F V16, VC 04 | 2025-11-20 | 12/4/2025 12:00:00 AM | 14 | 21 | 22.9 | 109 |  |  | 21.667 |  | 3 | 109.048
B-19322 VIALE 26 | 177.8 | 3000 PSI | PLACA PISO | 2025-11-19 | 12/3/2025 12:00:00 AM | 14 | 21 | 19.4 | 93 | PLACA | B-19322 VIALE 26_PLACA_21.0_14 | 23.167 |  | 3 | 92.381
B-19322 VIALE 26 | 177.8 | 3000 PSI | PLACA PISO | 2025-11-19 | 12/3/2025 12:00:00 AM | 14 | 21 | 28.9 | 138 | PLACA | B-19322 VIALE 26_PLACA_21.0_14 | 23.167 |  | 3 | 137.619
B-19322 VIALE 26 | 177.8 | 3000 PSI | PLACA CIMENTACION EJE 12 AL 11 ENTRE A y J | 2025-11-24 | 12/8/2025 12:00:00 AM | 14 | 21 | 19.7 | 94 | PLACA | B-19322 VIALE 26_PLACA_21.0_14 | 18.733 |  | 3 | 93.81
B-19322 VIALE 26 | 177.8 | 3000 PSI | PLACA PISO | 2025-11-19 | 12/3/2025 12:00:00 AM | 14 | 21 | 21.2 | 101 | PLACA | B-19322 VIALE 26_PLACA_21.0_14 | 23.167 |  | 3 | 100.952
B-19322 VIALE 26 | 177.8 | 3000 PSI | PLACA CIMENTACION EJE 12 AL 11 ENTRE A y J | 2025-11-24 | 12/8/2025 12:00:00 AM | 14 | 21 | 18.7 | 89 | PLACA | B-19322 VIALE 26_PLACA_21.0_14 | 18.733 |  | 3 | 89.048
B-19322 VIALE 26 | 177.8 | 3000 PSI | PLACA CIMENTACION EJE 12 AL 11 ENTRE A y J | 2025-11-24 | 12/8/2025 12:00:00 AM | 14 | 21 | 17.8 | 85 | PLACA | B-19322 VIALE 26_PLACA_21.0_14 | 18.733 |  | 3 | 84.762
B-19322 VIALE 26 | 133.35 | 3000 PSI | PLA PISO 2 EJE 8 AL 10 ENTRE A y J | 2025-11-26 | 12/10/2025 12:00:00 AM | 14 | 21 | 21.8 | 104 |  |  | 22.567 |  | 3 | 103.81
B-19322 VIALE 26 | 133.35 | 3000 PSI | PLA PISO 2 EJE 8 AL 10 ENTRE A y J | 2025-11-26 | 12/10/2025 12:00:00 AM | 14 | 21 | 23.6 | 112 |  |  | 22.567 |  | 3 | 112.381
B-19322 VIALE 26 | 133.35 | 3000 PSI | PLA PISO 2 EJE 8 AL 10 ENTRE A y J | 2025-11-26 | 12/10/2025 12:00:00 AM | 14 | 21 | 22.3 | 106 |  |  | 22.567 |  | 3 | 106.19
B-19322 VIALE 26 | 177.8 | 3000 PSI | PLACA CIMENTACION T1- EJE 09 AL 06 ENTRE A y J | 2025-11-27 | 12/11/2025 12:00:00 AM | 14 | 21 | 22.5 | 107 | PLACA | B-19322 VIALE 26_PLACA_21.0_14 | 23.267 |  | 3 | 107.143
B-19322 VIALE 26 | 177.8 | 3000 PSI | PLACA CIMENTACION T1- EJE 09 AL 06 ENTRE A y J | 2025-11-27 | 12/11/2025 12:00:00 AM | 14 | 21 | 23.6 | 112 | PLACA | B-19322 VIALE 26_PLACA_21.0_14 | 23.267 |  | 3 | 112.381
B-19322 VIALE 26 | 177.8 | 3000 PSI | PLACA CIMENTACION T1- EJE 09 AL 06 ENTRE A y J | 2025-11-27 | 12/11/2025 12:00:00 AM | 14 | 21 | 23.7 | 113 | PLACA | B-19322 VIALE 26_PLACA_21.0_14 | 23.267 |  | 3 | 112.857
B-19322 VIALE 26 | 165.1 | 3000 PSI | PLACA PISO 2 EJE 08 AL 06 ENTRE AYJ | 2025-11-28 | 12/12/2025 12:00:00 AM | 14 | 21 | 26.2 | 125 | PLACA | B-19322 VIALE 26_PLACA_21.0_14 | 26.6 |  | 3 | 124.762
B-19322 VIALE 26 | 165.1 | 3000 PSI | PLACA PISO 2 EJE 08 AL 06 ENTRE AYJ | 2025-11-28 | 12/12/2025 12:00:00 AM | 14 | 21 | 27.1 | 129 | PLACA | B-19322 VIALE 26_PLACA_21.0_14 | 26.6 |  | 3 | 129.048
B-19322 VIALE 26 | 165.1 | 3000 PSI | PLACA PISO 2 EJE 08 AL 06 ENTRE AYJ | 2025-11-28 | 12/12/2025 12:00:00 AM | 14 | 21 | 26.5 | 126 | PLACA | B-19322 VIALE 26_PLACA_21.0_14 | 26.6 |  | 3 | 126.19
B-19322 VIALE 26 | 165 | 3000 PSI | PLACA PISO 2 EJE 04 AL 06 AYJ | 2025-11-29 | 12/13/2025 12:00:00 AM | 14 | 21 | 26.1 | 124 | PLACA | B-19322 VIALE 26_PLACA_21.0_14 | 23.167 |  | 3 | 124.286
B-19322 VIALE 26 | 165 | 3000 PSI | PLACA PISO 2 EJE 04 AL 06 AYJ | 2025-11-29 | 12/13/2025 12:00:00 AM | 14 | 21 | 22.1 | 105 | PLACA | B-19322 VIALE 26_PLACA_21.0_14 | 23.167 |  | 3 | 105.238
B-19322 VIALE 26 | 165 | 3000 PSI | PLACA PISO 2 EJE 04 AL 06 AYJ | 2025-11-29 | 12/13/2025 12:00:00 AM | 14 | 21 | 21.3 | 101 | PLACA | B-19322 VIALE 26_PLACA_21.0_14 | 23.167 |  | 3 | 101.429
B-19322 VIALE 26 | 177.8 | 3000 PSI | VIGAS CIMENTACION T1- EJE 03 AL 06 ENTRE A y J VC 16 VC17 | 2025-12-01 | 12/15/2025 12:00:00 AM | 14 | 21 | 23.7 | 113 |  |  | 22.833 |  | 3 | 112.857
B-19322 VIALE 26 | 177.8 | 3000 PSI | VIGAS CIMENTACION T1- EJE 03 AL 06 ENTRE A y J VC 16 VC17 | 2025-12-01 | 12/15/2025 12:00:00 AM | 14 | 21 | 21.8 | 104 |  |  | 22.833 |  | 3 | 103.81
B-19322 VIALE 26 | 177.8 | 3000 PSI | VIGAS CIMENTACION T1- EJE 03 AL 06 ENTRE A y J VC 16 VC17 | 2025-12-01 | 12/15/2025 12:00:00 AM | 14 | 21 | 23 | 110 |  |  | 22.833 |  | 3 | 109.524
B-19322 VIALE 26 | 165.1 | 3000 PSI | PLACA T2 PISO 3 EJE 15 AL 10 ENTRE A y J | 2025-12-05 | 12/19/2025 12:00:00 AM | 14 | 21 | 22.3 | 106 | PLACA | B-19322 VIALE 26_PLACA_21.0_14 | 21.067 |  | 3 | 106.19
B-19322 VIALE 26 | 165.1 | 3000 PSI | PLACA T2 PISO 3 EJE 15 AL 10 ENTRE A y J | 2025-12-05 | 12/19/2025 12:00:00 AM | 14 | 21 | 19.3 | 92 | PLACA | B-19322 VIALE 26_PLACA_21.0_14 | 21.067 |  | 3 | 91.905
B-19322 VIALE 26 | 165.1 | 3000 PSI | PLACA T2 PISO 3 EJE 15 AL 10 ENTRE A y J | 2025-12-05 | 12/19/2025 12:00:00 AM | 14 | 21 | 21.6 | 103 | PLACA | B-19322 VIALE 26_PLACA_21.0_14 | 21.067 |  | 3 | 102.857
B-19322 VIALE 26 | 190.5 | 3000 PSI | VIGAS CIMENTACION T1 EJE 01 y 02 ENTRE A y J VC= 14,03,10,12 | 2025-12-05 | 12/19/2025 12:00:00 AM | 14 | 21 | 20.8 | 99 |  |  | 21.133 |  | 3 | 99.048
B-19322 VIALE 26 | 190.5 | 3000 PSI | VIGAS CIMENTACION T1 EJE 01 y 02 ENTRE A y J VC= 14,03,10,12 | 2025-12-05 | 12/19/2025 12:00:00 AM | 14 | 21 | 21 | 100 |  |  | 21.133 |  | 3 | 100
B-19322 VIALE 26 | 190.5 | 3000 PSI | VIGAS CIMENTACION T1 EJE 01 y 02 ENTRE A y J VC= 14,03,10,12 | 2025-12-05 | 12/19/2025 12:00:00 AM | 14 | 21 | 21.6 | 103 |  |  | 21.133 |  | 3 | 102.857
B-19322 VIALE 26 | 152.4 | 3000 PSI | PLACA PISO 3 EJE 8 AL 6 ENTRE A y J | 2025-12-10 | 12/24/2025 12:00:00 AM | 14 | 21 | 23.6 | 112 | PLACA | B-19322 VIALE 26_PLACA_21.0_14 | 26.367 |  | 3 | 112.381
B-19322 VIALE 26 | 152.4 | 3000 PSI | PLACA PISO 3 EJE 8 AL 6 ENTRE A y J | 2025-12-10 | 12/24/2025 12:00:00 AM | 14 | 21 | 27.1 | 129 | PLACA | B-19322 VIALE 26_PLACA_21.0_14 | 26.367 |  | 3 | 129.048
B-19322 VIALE 26 | 152.4 | 3000 PSI | PLACA PISO 3 EJE 8 AL 6 ENTRE A y J | 2025-12-10 | 12/24/2025 12:00:00 AM | 14 | 21 | 28.4 | 135 | PLACA | B-19322 VIALE 26_PLACA_21.0_14 | 26.367 |  | 3 | 135.238
B-19322 VIALE 26 | 152.4 | 3000 PSI | PLACA PISO 3 EJE 01 y 04 ENTRE A y J | 2025-12-13 | 12/27/2025 12:00:00 AM | 14 | 21 | 17.7 | 84 | PLACA | B-19322 VIALE 26_PLACA_21.0_14 | 18.033 |  | 3 | 84.286
B-19322 VIALE 26 | 152.4 | 3000 PSI | PLACA PISO 3 EJE 01 y 04 ENTRE A y J | 2025-12-13 | 12/27/2025 12:00:00 AM | 14 | 21 | 18.2 | 87 | PLACA | B-19322 VIALE 26_PLACA_21.0_14 | 18.033 |  | 3 | 86.667
B-19322 VIALE 26 | 152.4 | 3000 PSI | PLACA PISO 3 EJE 01 y 04 ENTRE A y J | 2025-12-13 | 12/27/2025 12:00:00 AM | 14 | 21 | 18.2 | 87 | PLACA | B-19322 VIALE 26_PLACA_21.0_14 | 18.033 |  | 3 | 86.667
B-19322 VIALE 26 | 165.1 | 3000 PSI | PLACA CIMENTACION T1 EJES 2,3,4 ENTRE G y J | 2025-12-16 | 12/30/2025 12:00:00 AM | 14 | 21 | 22.4 | 106 | PLACA | B-19322 VIALE 26_PLACA_21.0_14 | 22.967 |  | 3 | 106.667
B-19322 VIALE 26 | 165.1 | 3000 PSI | PLACA CIMENTACION T1 EJES 2,3,4 ENTRE G y J | 2025-12-16 | 12/30/2025 12:00:00 AM | 14 | 21 | 23.8 | 114 | PLACA | B-19322 VIALE 26_PLACA_21.0_14 | 22.967 |  | 3 | 113.333
B-19322 VIALE 26 | 165.1 | 3000 PSI | PLACA CIMENTACION T1 EJES 2,3,4 ENTRE G y J | 2025-12-16 | 12/30/2025 12:00:00 AM | 14 | 21 | 22.7 | 108 | PLACA | B-19322 VIALE 26_PLACA_21.0_14 | 22.967 |  | 3 | 108.095
B-19322 VIALE 26 | 152.4 | 3000 PSI | PLACA PISO 4 EJE 12 AL 15 ENTRE A y J | 2025-12-16 | 12/30/2025 12:00:00 AM | 14 | 21 | 30.6 | 146 | PLACA | B-19322 VIALE 26_PLACA_21.0_14 | 30.033 |  | 3 | 145.714
B-19322 VIALE 26 | 152.4 | 3000 PSI | PLACA PISO 4 EJE 12 AL 15 ENTRE A y J | 2025-12-16 | 12/30/2025 12:00:00 AM | 14 | 21 | 30.2 | 144 | PLACA | B-19322 VIALE 26_PLACA_21.0_14 | 30.033 |  | 3 | 143.81
B-19322 VIALE 26 | 152.4 | 3000 PSI | PLACA PISO 4 EJE 12 AL 15 ENTRE A y J | 2025-12-16 | 12/30/2025 12:00:00 AM | 14 | 21 | 29.3 | 139 | PLACA | B-19322 VIALE 26_PLACA_21.0_14 | 30.033 |  | 3 | 139.524
B-19322 VIALE 26 | 177.8 | 3000 PSI | PLACA TORRE 2 PISO 4 EJE 10 y 11 ENTRE A y J | 2025-12-17 | 12/31/2025 12:00:00 AM | 14 | 21 | 25.6 | 122 | PLACA | B-19322 VIALE 26_PLACA_21.0_14 | 24.067 |  | 3 | 121.905
B-19322 VIALE 26 | 177.8 | 3000 PSI | PLACA TORRE 2 PISO 4 EJE 10 y 11 ENTRE A y J | 2025-12-17 | 12/31/2025 12:00:00 AM | 14 | 21 | 23.3 | 111 | PLACA | B-19322 VIALE 26_PLACA_21.0_14 | 24.067 |  | 3 | 110.952
B-19322 VIALE 26 | 177.8 | 3000 PSI | PLACA TORRE 2 PISO 4 EJE 10 y 11 ENTRE A y J | 2025-12-17 | 12/31/2025 12:00:00 AM | 14 | 21 | 23.3 | 111 | PLACA | B-19322 VIALE 26_PLACA_21.0_14 | 24.067 |  | 3 | 110.952
B-19322 VIALE 26 | 177.8 | 3000 PSI | PLACA PISO 4 EJE 07 y 09 ENTRTE A y J | 2025-12-19 | 1/2/2026 12:00:00 AM | 14 | 21 | 25.6 | 122 | PLACA | B-19322 VIALE 26_PLACA_21.0_14 | 24.633 |  | 3 | 121.905
B-19322 VIALE 26 | 177.8 | 3000 PSI | PLACA PISO 4 EJE 07 y 09 ENTRTE A y J | 2025-12-19 | 1/2/2026 12:00:00 AM | 14 | 21 | 22.5 | 107 | PLACA | B-19322 VIALE 26_PLACA_21.0_14 | 24.633 |  | 3 | 107.143
B-19322 VIALE 26 | 177.8 | 3000 PSI | PLACA PISO 4 EJE 07 y 09 ENTRTE A y J | 2025-12-19 | 1/2/2026 12:00:00 AM | 14 | 21 | 25.8 | 123 | PLACA | B-19322 VIALE 26_PLACA_21.0_14 | 24.633 |  | 3 | 122.857
B-19322 VIALE 26 | 152.4 | 3000 PSI | ESCALERA TORRE 2 PISO 1 | 2025-12-27 | 1/10/2026 12:00:00 AM | 14 | 21 | 19.5 | 93 |  |  | 20.233 |  | 3 | 92.857
B-19322 VIALE 26 | 152.4 | 3000 PSI | ESCALERA TORRE 2 PISO 1 | 2025-12-27 | 1/10/2026 12:00:00 AM | 14 | 21 | 21.9 | 104 |  |  | 20.233 |  | 3 | 104.286
B-19322 VIALE 26 | 152.4 | 3000 PSI | ESCALERA TORRE 2 PISO 1 | 2025-12-27 | 1/10/2026 12:00:00 AM | 14 | 21 | 19.3 | 92 |  |  | 20.233 |  | 3 | 91.905
B-19322 VIALE 26 | 190.5 | 3000 PSI | PLACA T2 PISO 4 EJE 064 04 ENTRE AYJ | 2026-01-07 | 1/21/2026 12:00:00 AM | 14 | 21 | 25.8 | 123 | PLACA | B-19322 VIALE 26_PLACA_21.0_14 | 25.667 |  | 3 | 122.857
B-19322 VIALE 26 | 190.5 | 3000 PSI | PLACA T2 PISO 4 EJE 064 04 ENTRE AYJ | 2026-01-07 | 1/21/2026 12:00:00 AM | 14 | 21 | 24.7 | 117 | PLACA | B-19322 VIALE 26_PLACA_21.0_14 | 25.667 |  | 3 | 117.619
B-19322 VIALE 26 | 190.5 | 3000 PSI | PLACA T2 PISO 4 EJE 064 04 ENTRE AYJ | 2026-01-07 | 1/21/2026 12:00:00 AM | 14 | 21 | 26.5 | 126 | PLACA | B-19322 VIALE 26_PLACA_21.0_14 | 25.667 |  | 3 | 126.19
B-19322 VIALE 26 | 177.8 | 3000 PSI | PLACA T1 PISO 2 EJE 15 AL 13 ENTRE AYJ | 2026-01-09 | 1/23/2026 12:00:00 AM | 14 | 21 | 21.1 | 100 | PLACA | B-19322 VIALE 26_PLACA_21.0_14 | 21.7 |  | 3 | 100.476
B-19322 VIALE 26 | 177.8 | 3000 PSI | PLACA T1 PISO 2 EJE 15 AL 13 ENTRE AYJ | 2026-01-09 | 1/23/2026 12:00:00 AM | 14 | 21 | 20.7 | 99 | PLACA | B-19322 VIALE 26_PLACA_21.0_14 | 21.7 |  | 3 | 98.571
B-19322 VIALE 26 | 177.8 | 3000 PSI | PLACA T1 PISO 2 EJE 15 AL 13 ENTRE AYJ | 2026-01-09 | 1/23/2026 12:00:00 AM | 14 | 21 | 23.3 | 111 | PLACA | B-19322 VIALE 26_PLACA_21.0_14 | 21.7 |  | 3 | 110.952
B-19322 VIALE 26 | 203.2 | 3000 PSI | PLACA T2 PISO 04 EJE 01 AL 04 ENTRE A YJ | 2026-01-09 | 1/23/2026 12:00:00 AM | 14 | 21 | 21.6 | 103 | PLACA | B-19322 VIALE 26_PLACA_21.0_14 | 19.833 |  | 3 | 102.857
B-19322 VIALE 26 | 203.2 | 3000 PSI | PLACA T2 PISO 04 EJE 01 AL 04 ENTRE A YJ | 2026-01-09 | 1/23/2026 12:00:00 AM | 14 | 21 | 20 | 95 | PLACA | B-19322 VIALE 26_PLACA_21.0_14 | 19.833 |  | 3 | 95.238
B-19322 VIALE 26 | 203.2 | 3000 PSI | PLACA T2 PISO 04 EJE 01 AL 04 ENTRE A YJ | 2026-01-09 | 1/23/2026 12:00:00 AM | 14 | 21 | 17.9 | 85 | PLACA | B-19322 VIALE 26_PLACA_21.0_14 | 19.833 |  | 3 | 85.238
B-19322 VIALE 26 | 177.8 | 3000 PSI | PLACA T1 PISO 2 EJE 12 AL 10 ENTRE AYJ | 2026-01-13 | 1/27/2026 12:00:00 AM | 14 | 21 | 22.2 | 106 | PLACA | B-19322 VIALE 26_PLACA_21.0_14 | 21.633 |  | 3 | 105.714
B-19322 VIALE 26 | 177.8 | 3000 PSI | PLACA T1 PISO 2 EJE 12 AL 10 ENTRE AYJ | 2026-01-13 | 1/27/2026 12:00:00 AM | 14 | 21 | 22.7 | 108 | PLACA | B-19322 VIALE 26_PLACA_21.0_14 | 21.633 |  | 3 | 108.095
B-19322 VIALE 26 | 177.8 | 3000 PSI | PLACA T1 PISO 2 EJE 12 AL 10 ENTRE AYJ | 2026-01-13 | 1/27/2026 12:00:00 AM | 14 | 21 | 20 | 95 | PLACA | B-19322 VIALE 26_PLACA_21.0_14 | 21.633 |  | 3 | 95.238
B-19322 VIALE 26 | 190.5 | 3000 PSI | PLACA T2 PISO 5 EJE 15 AL 12 ENTRE AYJ | 2026-01-14 | 1/28/2026 12:00:00 AM | 14 | 21 | 24.8 | 118 | PLACA | B-19322 VIALE 26_PLACA_21.0_14 | 22.767 |  | 3 | 118.095
B-19322 VIALE 26 | 190.5 | 3000 PSI | PLACA T2 PISO 5 EJE 15 AL 12 ENTRE AYJ | 2026-01-14 | 1/28/2026 12:00:00 AM | 14 | 21 | 20.8 | 99 | PLACA | B-19322 VIALE 26_PLACA_21.0_14 | 22.767 |  | 3 | 99.048
B-19322 VIALE 26 | 190.5 | 3000 PSI | PLACA T2 PISO 5 EJE 15 AL 12 ENTRE AYJ | 2026-01-14 | 1/28/2026 12:00:00 AM | 14 | 21 | 22.7 | 108 | PLACA | B-19322 VIALE 26_PLACA_21.0_14 | 22.767 |  | 3 | 108.095
B-19322 VIALE 26 | 177.8 | 3.000 PSI | PLACA T2 PISOS EJE 10 Y 12 ENTRE AYJ | 2026-01-15 | 1/29/2026 12:00:00 AM | 14 | 21 | 24.2 | 115 | PLACA | B-19322 VIALE 26_PLACA_21.0_14 | 24.2 |  | 3 | 115.238
B-19322 VIALE 26 | 177.8 | 3.000 PSI | PLACA T2 PISOS EJE 10 Y 12 ENTRE AYJ | 2026-01-15 | 1/29/2026 12:00:00 AM | 14 | 21 | 23.6 | 112 | PLACA | B-19322 VIALE 26_PLACA_21.0_14 | 24.2 |  | 3 | 112.381
B-19322 VIALE 26 | 177.8 | 3.000 PSI | PLACA T2 PISOS EJE 10 Y 12 ENTRE AYJ | 2026-01-15 | 1/29/2026 12:00:00 AM | 14 | 21 | 24.8 | 118 | PLACA | B-19322 VIALE 26_PLACA_21.0_14 | 24.2 |  | 3 | 118.095
B-19322 VIALE 26 | 177.8 | 3000 PSI | PLACA T1 PISO 2 EJE 08 Y 10 AYJ | 2026-01-15 | 1/29/2026 12:00:00 AM | 14 | 21 | 24.7 | 118 | PLACA | B-19322 VIALE 26_PLACA_21.0_14 | 25.4 |  | 3 | 117.619
B-19322 VIALE 26 | 177.8 | 3000 PSI | PLACA T1 PISO 2 EJE 08 Y 10 AYJ | 2026-01-15 | 1/29/2026 12:00:00 AM | 14 | 21 | 24.7 | 118 | PLACA | B-19322 VIALE 26_PLACA_21.0_14 | 25.4 |  | 3 | 117.619
B-19322 VIALE 26 | 177.8 | 3000 PSI | PLACA T1 PISO 2 EJE 08 Y 10 AYJ | 2026-01-15 | 1/29/2026 12:00:00 AM | 14 | 21 | 26.8 | 128 | PLACA | B-19322 VIALE 26_PLACA_21.0_14 | 25.4 |  | 3 | 127.619
B-19322 VIALE 26 | 177.8 | 3.000 PSI | PLACA T2 EJE 08 AL 10 DEL AalJ PISO 5 | 2026-01-16 | 1/30/2026 12:00:00 AM | 14 | 21 | 24 | 114 | PLACA | B-19322 VIALE 26_PLACA_21.0_14 | 22.633 |  | 3 | 114.286
B-19322 VIALE 26 | 177.8 | 3.000 PSI | PLACA T2 EJE 08 AL 10 DEL AalJ PISO 5 | 2026-01-16 | 1/30/2026 12:00:00 AM | 14 | 21 | 21.2 | 101 | PLACA | B-19322 VIALE 26_PLACA_21.0_14 | 22.633 |  | 3 | 100.952
B-19322 VIALE 26 | 177.8 | 3.000 PSI | PLACA T2 EJE 08 AL 10 DEL AalJ PISO 5 | 2026-01-16 | 1/30/2026 12:00:00 AM | 14 | 21 | 22.7 | 108 | PLACA | B-19322 VIALE 26_PLACA_21.0_14 | 22.633 |  | 3 | 108.095
B-19322 VIALE 26 | 177.8 | 3000 PSI | PLACA T1 PISO 2 EJE 08 AL 04 ENTRE JYG | 2026-01-17 | 1/31/2026 12:00:00 AM | 14 | 21 | 19.2 | 91 | PLACA | B-19322 VIALE 26_PLACA_21.0_14 | 20.2 |  | 3 | 91.429
B-19322 VIALE 26 | 177.8 | 3000 PSI | PLACA T1 PISO 2 EJE 08 AL 04 ENTRE JYG | 2026-01-17 | 1/31/2026 12:00:00 AM | 14 | 21 | 22.1 | 105 | PLACA | B-19322 VIALE 26_PLACA_21.0_14 | 20.2 |  | 3 | 105.238
B-19322 VIALE 26 | 177.8 | 3000 PSI | PLACA T1 PISO 2 EJE 08 AL 04 ENTRE JYG | 2026-01-17 | 1/31/2026 12:00:00 AM | 14 | 21 | 19.3 | 92 | PLACA | B-19322 VIALE 26_PLACA_21.0_14 | 20.2 |  | 3 | 91.905
B-19322 VIALE 26 | 177.8 | 3000 PSI | PLACA T2 PISO 5 EJE 06 AL 08 ENTRE AYJ | 2026-01-17 | 1/31/2026 12:00:00 AM | 14 | 21 | 22.6 | 108 | PLACA | B-19322 VIALE 26_PLACA_21.0_14 | 22.2 |  | 3 | 107.619
B-19322 VIALE 26 | 177.8 | 3000 PSI | PLACA T2 PISO 5 EJE 06 AL 08 ENTRE AYJ | 2026-01-17 | 1/31/2026 12:00:00 AM | 14 | 21 | 21.4 | 102 | PLACA | B-19322 VIALE 26_PLACA_21.0_14 | 22.2 |  | 3 | 101.905
B-19322 VIALE 26 | 177.8 | 3000 PSI | PLACA T2 PISO 5 EJE 06 AL 08 ENTRE AYJ | 2026-01-17 | 1/31/2026 12:00:00 AM | 14 | 21 | 22.6 | 108 | PLACA | B-19322 VIALE 26_PLACA_21.0_14 | 22.2 |  | 3 | 107.619
B-19322 VIALE 26 | 184.15 | 3000 PSI | PLACA T2 PISO 5 EJE 04 AL 06 ENTRE AyJ | 2026-01-19 | 2/2/2026 12:00:00 AM | 14 | 21 | 22.4 | 106 | PLACA | B-19322 VIALE 26_PLACA_21.0_14 | 22.4 |  | 3 | 106.667
B-19322 VIALE 26 | 184.15 | 3000 PSI | PLACA T2 PISO 5 EJE 04 AL 06 ENTRE AyJ | 2026-01-19 | 2/2/2026 12:00:00 AM | 14 | 21 | 22.1 | 105 | PLACA | B-19322 VIALE 26_PLACA_21.0_14 | 22.4 |  | 3 | 105.238
B-19322 VIALE 26 | 184.15 | 3000 PSI | PLACA T2 PISO 5 EJE 04 AL 06 ENTRE AyJ | 2026-01-19 | 2/2/2026 12:00:00 AM | 14 | 21 | 22.7 | 108 | PLACA | B-19322 VIALE 26_PLACA_21.0_14 | 22.4 |  | 3 | 108.095
B-19322 VIALE 26 | 177.8 | 3000 PSI | PLACA T1 PISO 2 EJE 01 AL 04 ENTRE AYJ | 2026-01-20 | 2/3/2026 12:00:00 AM | 14 | 21 | 20.6 | 98 | PLACA | B-19322 VIALE 26_PLACA_21.0_14 | 20.033 |  | 3 | 98.095
B-19322 VIALE 26 | 177.8 | 3000 PSI | PLACA T1 PISO 2 EJE 01 AL 04 ENTRE AYJ | 2026-01-20 | 2/3/2026 12:00:00 AM | 14 | 21 | 21 | 100 | PLACA | B-19322 VIALE 26_PLACA_21.0_14 | 20.033 |  | 3 | 100
B-19322 VIALE 26 | 177.8 | 3000 PSI | PLACA T1 PISO 2 EJE 01 AL 04 ENTRE AYJ | 2026-01-20 | 2/3/2026 12:00:00 AM | 14 | 21 | 18.5 | 88 | PLACA | B-19322 VIALE 26_PLACA_21.0_14 | 20.033 |  | 3 | 88.095
B-19322 VIALE 26 | 177.8 | 3000 PSI | PLACA T2 PISO 05 EJE 01 AL 04 ENTRE AyJ | 2026-01-20 | 2/4/2026 12:00:00 AM | 14 | 21 | 25 | 119 | PLACA | B-19322 VIALE 26_PLACA_21.0_14 | 25.567 |  | 3 | 119.048
B-19322 VIALE 26 | 177.8 | 3000 PSI | PLACA T2 PISO 05 EJE 01 AL 04 ENTRE AyJ | 2026-01-20 | 2/4/2026 12:00:00 AM | 14 | 21 | 25 | 119 | PLACA | B-19322 VIALE 26_PLACA_21.0_14 | 25.567 |  | 3 | 119.048
B-19322 VIALE 26 | 177.8 | 3000 PSI | PLACA T2 PISO 05 EJE 01 AL 04 ENTRE AyJ | 2026-01-20 | 2/4/2026 12:00:00 AM | 14 | 21 | 26.7 | 127 | PLACA | B-19322 VIALE 26_PLACA_21.0_14 | 25.567 |  | 3 | 127.143
B-19322 VIALE 26 | 190.5 | 3.000 PSI | PLACA T2 PISO 6 EJE 15 al 12 ENTRE AyJ | 2026-01-23 | 2/6/2026 12:00:00 AM | 14 | 21 | 23.7 | 113 | PLACA | B-19322 VIALE 26_PLACA_21.0_14 | 24 |  | 3 | 112.857
B-19322 VIALE 26 | 190.5 | 3.000 PSI | PLACA T2 PISO 6 EJE 15 al 12 ENTRE AyJ | 2026-01-23 | 2/6/2026 12:00:00 AM | 14 | 21 | 24.4 | 116 | PLACA | B-19322 VIALE 26_PLACA_21.0_14 | 24 |  | 3 | 116.19
B-19322 VIALE 26 | 190.5 | 3.000 PSI | PLACA T2 PISO 6 EJE 15 al 12 ENTRE AyJ | 2026-01-23 | 2/6/2026 12:00:00 AM | 14 | 21 | 23.9 | 114 | PLACA | B-19322 VIALE 26_PLACA_21.0_14 | 24 |  | 3 | 113.81
B-19322 VIALE 26 | 158.75 | 3000 PSI | DADO CIMENTACION PILOTE 32 | 2026-01-26 | 2/9/2026 12:00:00 AM | 14 | 21 | 19.8 | 94 |  |  | 19.967 |  | 3 | 94.286
B-19322 VIALE 26 | 158.75 | 3000 PSI | DADO CIMENTACION PILOTE 32 | 2026-01-26 | 2/9/2026 12:00:00 AM | 14 | 21 | 20.8 | 99 |  |  | 19.967 |  | 3 | 99.048
B-19322 VIALE 26 | 158.75 | 3000 PSI | DADO CIMENTACION PILOTE 32 | 2026-01-26 | 2/9/2026 12:00:00 AM | 14 | 21 | 19.3 | 92 |  |  | 19.967 |  | 3 | 91.905
B-19322 VIALE 26 | 152.4 | 3000 PSI | ESCALERA T2 TRAMO 03 AL 04 | 2026-02-02 | 2/16/2026 12:00:00 AM | 14 | 21 | 23.1 | 110 |  |  | 22.333 |  | 3 | 110
B-19322 VIALE 26 | 152.4 | 3000 PSI | ESCALERA T2 TRAMO 03 AL 04 | 2026-02-02 | 2/16/2026 12:00:00 AM | 14 | 21 | 22 | 105 |  |  | 22.333 |  | 3 | 104.762
B-19322 VIALE 26 | 152.4 | 3000 PSI | ESCALERA T2 TRAMO 03 AL 04 | 2026-02-02 | 2/16/2026 12:00:00 AM | 14 | 21 | 21.9 | 104 |  |  | 22.333 |  | 3 | 104.286
B-19322 VIALE 26 | 152.4 | 3000 PSI | ESCALERA T2 TRAMO DEL 07 AL 08 | 2026-02-27 | 3/13/2026 12:00:00 AM | 14 | 21 | 22.7 | 108 |  |  | 22.267 |  | 3 | 108.095
B-19322 VIALE 26 | 152.4 | 3000 PSI | ESCALERA T2 TRAMO DEL 07 AL 08 | 2026-02-27 | 3/13/2026 12:00:00 AM | 14 | 21 | 21.8 | 104 |  |  | 22.267 |  | 3 | 103.81
B-19322 VIALE 26 | 152.4 | 3000 PSI | ESCALERA T2 TRAMO DEL 07 AL 08 | 2026-02-27 | 3/13/2026 12:00:00 AM | 14 | 21 | 22.3 | 106 |  |  | 22.267 |  | 3 | 106.19
B-19322 VIALE 26 | 139.7 | 3000 PSI | ESCALERA T1 TRAMO DEL 3 A 4 | 2026-03-05 | 3/19/2026 12:00:00 AM | 14 | 21 | 23.8 | 113 |  |  | 23.233 |  | 3 | 113.333
B-19322 VIALE 26 | 139.7 | 3000 PSI | ESCALERA T1 TRAMO DEL 3 A 4 | 2026-03-05 | 3/19/2026 12:00:00 AM | 14 | 21 | 23.9 | 114 |  |  | 23.233 |  | 3 | 113.81
B-19322 VIALE 26 | 139.7 | 3000 PSI | ESCALERA T1 TRAMO DEL 3 A 4 | 2026-03-05 | 3/19/2026 12:00:00 AM | 14 | 21 | 22 | 105 |  |  | 23.233 |  | 3 | 104.762
B-19322 VIALE 26 | 177.8 | 3000 PSI | PLACA T2 PISO 13 EJE 7 AL 10 ENTRE AYJ | 2026-03-28 | 4/11/2026 12:00:00 AM | 14 | 21 | 27.7 | 132 | PLACA | B-19322 VIALE 26_PLACA_21.0_14 | 25.9 |  | 3 | 131.905
B-19322 VIALE 26 | 177.8 | 3000 PSI | PLACA T2 PISO 13 EJE 7 AL 10 ENTRE AYJ | 2026-03-28 | 4/11/2026 12:00:00 AM | 14 | 21 | 26.3 | 125 | PLACA | B-19322 VIALE 26_PLACA_21.0_14 | 25.9 |  | 3 | 125.238
B-19322 VIALE 26 | 177.8 | 3000 PSI | PLACA T2 PISO 13 EJE 7 AL 10 ENTRE AYJ | 2026-03-28 | 4/11/2026 12:00:00 AM | 14 | 21 | 23.7 | 113 | PLACA | B-19322 VIALE 26_PLACA_21.0_14 | 25.9 |  | 3 | 112.857
B-19322 VIALE 26 | 152.4 | 3000 PSI | PLACA T1 PISO 9 EJES 1 Y 4 ENTRE A Y J | 2026-04-09 | 4/23/2026 12:00:00 AM | 14 | 21 | 33.8 | 161 | PLACA | B-19322 VIALE 26_PLACA_21.0_14 | 32.7 |  | 3 | 160.952
B-19322 VIALE 26 | 152.4 | 3000 PSI | PLACA T1 PISO 9 EJES 1 Y 4 ENTRE A Y J | 2026-04-09 | 4/23/2026 12:00:00 AM | 14 | 21 | 34.9 | 166 | PLACA | B-19322 VIALE 26_PLACA_21.0_14 | 32.7 |  | 3 | 166.19
B-19322 VIALE 26 | 177.8 | 3000 PSI | MUROS T2 P13 EJE 7 - J E M=9,29,32 EJE 4 J-E EJE 3,4,5 A-D M=2,31,14 | 2026-04-08 | 4/22/2026 12:00:00 AM | 14 | 21 | 23.7 | 113 | MURO | B-19322 VIALE 26_MURO_21.0_14 | 23.4 |  | 3 | 112.857
B-19322 VIALE 26 | 177.8 | 3000 PSI | MUROS T2 P13 EJE 7 - J E M=9,29,32 EJE 4 J-E EJE 3,4,5 A-D M=2,31,14 | 2026-04-08 | 4/22/2026 12:00:00 AM | 14 | 21 | 22.6 | 108 | MURO | B-19322 VIALE 26_MURO_21.0_14 | 23.4 |  | 3 | 107.619
B-19322 VIALE 26 | 177.8 | 3000 PSI | MUROS T2 P13 EJE 7 - J E M=9,29,32 EJE 4 J-E EJE 3,4,5 A-D M=2,31,14 | 2026-04-08 | 4/22/2026 12:00:00 AM | 14 | 21 | 23.9 | 114 | MURO | B-19322 VIALE 26_MURO_21.0_14 | 23.4 |  | 3 | 113.81
B-19322 VIALE 26 | 184.15 | 3000 PSI | MUROS T1 P9 EJES 9-10 ENTRE A Y J M=2,9,22,13,23,25 | 2026-04-08 | 4/22/2026 12:00:00 AM | 14 | 21 | 23.8 | 113 | MURO | B-19322 VIALE 26_MURO_21.0_14 | 24.067 |  | 3 | 113.333
B-19322 VIALE 26 | 184.15 | 3000 PSI | MUROS T1 P9 EJES 9-10 ENTRE A Y J M=2,9,22,13,23,25 | 2026-04-08 | 4/22/2026 12:00:00 AM | 14 | 21 | 25.2 | 120 | MURO | B-19322 VIALE 26_MURO_21.0_14 | 24.067 |  | 3 | 120
B-19322 VIALE 26 | 184.15 | 3000 PSI | MUROS T1 P9 EJES 9-10 ENTRE A Y J M=2,9,22,13,23,25 | 2026-04-08 | 4/22/2026 12:00:00 AM | 14 | 21 | 23.2 | 110 | MURO | B-19322 VIALE 26_MURO_21.0_14 | 24.067 |  | 3 | 110.476
B-19322 VIALE 26 | 177.8 | 3000 PSI | PLACA T1 PISO 9 EJE 4 Y 6 ENTRE A Y J | 2026-04-08 | 4/22/2026 12:00:00 AM | 14 | 21 | 27.6 | 132 | PLACA | B-19322 VIALE 26_PLACA_21.0_14 | 24.767 |  | 3 | 131.429
B-19322 VIALE 26 | 177.8 | 3000 PSI | PLACA T1 PISO 9 EJE 4 Y 6 ENTRE A Y J | 2026-04-08 | 4/22/2026 12:00:00 AM | 14 | 21 | 22.6 | 108 | PLACA | B-19322 VIALE 26_PLACA_21.0_14 | 24.767 |  | 3 | 107.619
B-19322 VIALE 26 | 177.8 | 3000 PSI | PLACA T1 PISO 9 EJE 4 Y 6 ENTRE A Y J | 2026-04-08 | 4/22/2026 12:00:00 AM | 14 | 21 | 24.1 | 115 | PLACA | B-19322 VIALE 26_PLACA_21.0_14 | 24.767 |  | 3 | 114.762
B-19322 VIALE 26 | 203.2 | 3000 PSI | MUROS T2 P13 EJE 5 DEL J-F EJE 2,3 J-F # 29A,9A-32 MURO 15 EJE F | 2026-04-09 | 4/23/2026 12:00:00 AM | 14 | 21 | 32.8 | 156 | MURO | B-19322 VIALE 26_MURO_21.0_14 | 32.9 |  | 3 | 156.19
B-19322 VIALE 26 | 203.2 | 3000 PSI | MUROS T2 P13 EJE 5 DEL J-F EJE 2,3 J-F # 29A,9A-32 MURO 15 EJE F | 2026-04-09 | 4/23/2026 12:00:00 AM | 14 | 21 | 32.7 | 156 | MURO | B-19322 VIALE 26_MURO_21.0_14 | 32.9 |  | 3 | 155.714
B-19322 VIALE 26 | 177.8 | 3000 PSI | PLACA T2 PISO 14 EJES 15 AL 11 ENTRE A Y J | 2026-04-09 | 4/23/2026 12:00:00 AM | 14 | 21 | 29.5 | 140 | PLACA | B-19322 VIALE 26_PLACA_21.0_14 | 31.667 |  | 3 | 140.476
B-19322 VIALE 26 | 177.8 | 3000 PSI | PLACA T2 PISO 14 EJES 15 AL 11 ENTRE A Y J | 2026-04-09 | 4/23/2026 12:00:00 AM | 14 | 21 | 34.6 | 165 | PLACA | B-19322 VIALE 26_PLACA_21.0_14 | 31.667 |  | 3 | 164.762
B-19322 VIALE 26 | 177.8 | 3000 PSI | PLACA T2 PISO 14 EJES 15 AL 11 ENTRE A Y J | 2026-04-09 | 4/23/2026 12:00:00 AM | 14 | 21 | 30.9 | 147 | PLACA | B-19322 VIALE 26_PLACA_21.0_14 | 31.667 |  | 3 | 147.143
B-19322 VIALE 26 | 203.2 | 3000 PSI | MUROS T1 P9 EJES 7 Y 8 ENTRE A Y J M=2,13,9,22,24,23 | 2026-04-09 | 4/23/2026 12:00:00 AM | 14 | 21 | 30 | 143 | MURO | B-19322 VIALE 26_MURO_21.0_14 | 30.4 |  | 3 | 142.857
B-19322 VIALE 26 | 203.2 | 3000 PSI | MUROS T1 P9 EJES 7 Y 8 ENTRE A Y J M=2,13,9,22,24,23 | 2026-04-09 | 4/23/2026 12:00:00 AM | 14 | 21 | 30.3 | 144 | MURO | B-19322 VIALE 26_MURO_21.0_14 | 30.4 |  | 3 | 144.286
B-19322 VIALE 26 | 203.2 | 3000 PSI | MUROS T1 P9 EJES 7 Y 8 ENTRE A Y J M=2,13,9,22,24,23 | 2026-04-09 | 4/23/2026 12:00:00 AM | 14 | 21 | 30.9 | 147 | MURO | B-19322 VIALE 26_MURO_21.0_14 | 30.4 |  | 3 | 147.143
B-19322 VIALE 26 | 152.4 | 3000 PSI | PLACA T1 PISO 9 EJES 1 Y 4 ENTRE A Y J | 2026-04-09 | 4/23/2026 12:00:00 AM | 14 | 21 | 29.4 | 140 | PLACA | B-19322 VIALE 26_PLACA_21.0_14 | 32.7 |  | 3 | 140
B-19322 VIALE 26 | 203.2 | 3000 PSI | MUROS T2 P13 EJE 5 DEL J-F EJE 2,3 J-F # 29A,9A-32 MURO 15 EJE F | 2026-04-09 | 4/23/2026 12:00:00 AM | 14 | 21 | 33.2 | 158 | MURO | B-19322 VIALE 26_MURO_21.0_14 | 32.9 |  | 3 | 158.095
B-19322 VIALE 26 | 152.4 | 3000 PSI | PLACA T2 P14 EJE 8 AL 10 ENTRE A Y J | 2026-04-11 | 4/25/2026 12:00:00 AM | 14 | 21 | 33.5 | 160 | PLACA | B-19322 VIALE 26_PLACA_21.0_14 | 32.733 |  | 3 | 159.524
B-19322 VIALE 26 | 152.4 | 3000 PSI | PLACA T2 P14 EJE 8 AL 10 ENTRE A Y J | 2026-04-11 | 4/25/2026 12:00:00 AM | 14 | 21 | 34.1 | 163 | PLACA | B-19322 VIALE 26_PLACA_21.0_14 | 32.733 |  | 3 | 162.381
B-19322 VIALE 26 | 152.4 | 3000 PSI | PLACA T2 P14 EJE 8 AL 10 ENTRE A Y J | 2026-04-11 | 4/25/2026 12:00:00 AM | 14 | 21 | 30.6 | 146 | PLACA | B-19322 VIALE 26_PLACA_21.0_14 | 32.733 |  | 3 | 145.714
B-19322 VIALE 26 | 177.8 | 3000 PSI | PLACA T1 PISO 10 EJES 15 Y 12 ENTRE A Y J | 2026-04-11 | 4/25/2026 12:00:00 AM | 14 | 21 | 25.5 | 121 | PLACA | B-19322 VIALE 26_PLACA_21.0_14 | 25.5 |  | 3 | 121.429
B-19322 VIALE 26 | 177.8 | 3000 PSI | PLACA T1 PISO 10 EJES 15 Y 12 ENTRE A Y J | 2026-04-11 | 4/25/2026 12:00:00 AM | 14 | 21 | 24.4 | 116 | PLACA | B-19322 VIALE 26_PLACA_21.0_14 | 25.5 |  | 3 | 116.19
B-19322 VIALE 26 | 177.8 | 3000 PSI | PLACA T1 PISO 10 EJES 15 Y 12 ENTRE A Y J | 2026-04-11 | 4/25/2026 12:00:00 AM | 14 | 21 | 26.6 | 127 | PLACA | B-19322 VIALE 26_PLACA_21.0_14 | 25.5 |  | 3 | 126.667
B-19322 VIALE 26 | 203.2 | 3000 PSI | MUROS T1 P10 EJE 3 Y 4 ENTRE A Y J M=2,13,8,21,23,24 | 2026-04-13 | 4/27/2026 12:00:00 AM | 14 | 21 | 24.4 | 116 | MURO | B-19322 VIALE 26_MURO_21.0_14 | 23.933 |  | 3 | 116.19
B-19322 VIALE 26 | 203.2 | 3000 PSI | MUROS T1 P10 EJE 3 Y 4 ENTRE A Y J M=2,13,8,21,23,24 | 2026-04-13 | 4/27/2026 12:00:00 AM | 14 | 21 | 25.7 | 122 | MURO | B-19322 VIALE 26_MURO_21.0_14 | 23.933 |  | 3 | 122.381
B-19322 VIALE 26 | 203.2 | 3000 PSI | MUROS T1 P10 EJE 3 Y 4 ENTRE A Y J M=2,13,8,21,23,24 | 2026-04-13 | 4/27/2026 12:00:00 AM | 14 | 21 | 21.7 | 104 | MURO | B-19322 VIALE 26_MURO_21.0_14 | 23.933 |  | 3 | 103.333
B-19322 VIALE 26 | 152.4 | 3000 PSI | PLACA T1 PISO 10 EJES 10-12 ENTRE A Y J | 2026-04-13 | 4/27/2026 12:00:00 AM | 14 | 21 | 31.2 | 149 | PLACA | B-19322 VIALE 26_PLACA_21.0_14 | 31.767 |  | 3 | 148.571
B-19322 VIALE 26 | 152.4 | 3000 PSI | PLACA T1 PISO 10 EJES 10-12 ENTRE A Y J | 2026-04-13 | 4/27/2026 12:00:00 AM | 14 | 21 | 31.5 | 150 | PLACA | B-19322 VIALE 26_PLACA_21.0_14 | 31.767 |  | 3 | 150
B-19322 VIALE 26 | 152.4 | 3000 PSI | PLACA T1 PISO 10 EJES 10-12 ENTRE A Y J | 2026-04-13 | 4/27/2026 12:00:00 AM | 14 | 21 | 32.6 | 155 | PLACA | B-19322 VIALE 26_PLACA_21.0_14 | 31.767 |  | 3 | 155.238
B-19322 VIALE 26 | 152.4 | 3000 PSI | PLACA T2 PISO 14 EJES 5 AL 8 ENTRE A Y J | 2026-04-13 | 4/27/2026 12:00:00 AM | 14 | 21 | 29 | 138 | PLACA | B-19322 VIALE 26_PLACA_21.0_14 | 28.033 |  | 3 | 138.095
B-19322 VIALE 26 | 152.4 | 3000 PSI | PLACA T2 PISO 14 EJES 5 AL 8 ENTRE A Y J | 2026-04-13 | 4/27/2026 12:00:00 AM | 14 | 21 | 27.5 | 131 | PLACA | B-19322 VIALE 26_PLACA_21.0_14 | 28.033 |  | 3 | 130.952
B-19322 VIALE 26 | 152.4 | 3000 PSI | PLACA T2 PISO 14 EJES 5 AL 8 ENTRE A Y J | 2026-04-13 | 4/27/2026 12:00:00 AM | 14 | 21 | 27.6 | 131 | PLACA | B-19322 VIALE 26_PLACA_21.0_14 | 28.033 |  | 3 | 131.429
B-19322 VIALE 26 | 203.2 | 3000 PSI | MUROS P13 T2 EJE 12 AL 15 ENTRE A Y D M=3,4,35,36,37,38,39 | 2026-03-31 | 4/14/2026 12:00:00 AM | 14 | 21 | 24.8 | 118 | MURO | B-19322 VIALE 26_MURO_21.0_14 | 24.133 |  | 3 | 118.095
B-19322 VIALE 26 | 203.2 | 3000 PSI | MUROS P13 T2 EJE 12 AL 15 ENTRE A Y D M=3,4,35,36,37,38,39 | 2026-03-31 | 4/14/2026 12:00:00 AM | 14 | 21 | 23.5 | 112 | MURO | B-19322 VIALE 26_MURO_21.0_14 | 24.133 |  | 3 | 111.905
B-19322 VIALE 26 | 203.2 | 3000 PSI | MUROS P13 T2 EJE 12 AL 15 ENTRE A Y D M=3,4,35,36,37,38,39 | 2026-03-31 | 4/14/2026 12:00:00 AM | 14 | 21 | 24.1 | 115 | MURO | B-19322 VIALE 26_MURO_21.0_14 | 24.133 |  | 3 | 114.762
B-19322 VIALE 26 | 152.4 | 3000 PSI | PLACA T2 PISO 13 EJES 3 AL 6 ENTRE A Y J | 2026-03-31 | 4/14/2026 12:00:00 AM | 14 | 21 | 26 | 124 | PLACA | B-19322 VIALE 26_PLACA_21.0_14 | 26.133 |  | 3 | 123.81
B-19322 VIALE 26 | 152.4 | 3000 PSI | PLACA T2 PISO 13 EJES 3 AL 6 ENTRE A Y J | 2026-03-31 | 4/14/2026 12:00:00 AM | 14 | 21 | 25.7 | 122 | PLACA | B-19322 VIALE 26_PLACA_21.0_14 | 26.133 |  | 3 | 122.381
B-19322 VIALE 26 | 152.4 | 3000 PSI | PLACA T2 PISO 13 EJES 3 AL 6 ENTRE A Y J | 2026-03-31 | 4/14/2026 12:00:00 AM | 14 | 21 | 26.7 | 127 | PLACA | B-19322 VIALE 26_PLACA_21.0_14 | 26.133 |  | 3 | 127.143
B-19322 VIALE 26 | 228.6 | concreto 3000 psi | Muros P12 T1 (ejes 08-10 entre A-F, eje 8 entre J-G) M=02,13,25,23,24,09,21 | 2026-05-13 | 5/27/2026 12:00:00 AM | 14 | 21 | 30.9 | 147 | MURO | B-19322 VIALE 26_MURO_21.0_14 | 31.633 |  | 3 | 147.143
B-19322 VIALE 26 | 228.6 | concreto 3000 psi | Muros P12 T1 (ejes 08-10 entre A-F, eje 8 entre J-G) M=02,13,25,23,24,09,21 | 2026-05-13 | 5/27/2026 12:00:00 AM | 14 | 21 | 31.1 | 148 | MURO | B-19322 VIALE 26_MURO_21.0_14 | 31.633 |  | 3 | 148.095
B-19322 VIALE 26 | 228.6 | concreto 3000 psi | Muros P12 T1 (ejes 08-10 entre A-F, eje 8 entre J-G) M=02,13,25,23,24,09,21 | 2026-05-13 | 5/27/2026 12:00:00 AM | 14 | 21 | 32.9 | 157 | MURO | B-19322 VIALE 26_MURO_21.0_14 | 31.633 |  | 3 | 156.667
B-19322 VIALE 26 | 190.5 | concreto 3000 psi | Placa P13 T1 (ejes 12-15 entre A-J) | 2026-05-13 | 5/27/2026 12:00:00 AM | 14 | 21 | 34.7 | 165 | PLACA | B-19322 VIALE 26_PLACA_21.0_14 | 36.567 |  | 3 | 165.238
B-19322 VIALE 26 | 190.5 | concreto 3000 psi | Placa P13 T1 (ejes 12-15 entre A-J) | 2026-05-13 | 5/27/2026 12:00:00 AM | 14 | 21 | 39.4 | 187 | PLACA | B-19322 VIALE 26_PLACA_21.0_14 | 36.567 |  | 3 | 187.619
B-19322 VIALE 26 | 190.5 | concreto 3000 psi | Placa P13 T1 (ejes 12-15 entre A-J) | 2026-05-13 | 5/27/2026 12:00:00 AM | 14 | 21 | 35.6 | 170 | PLACA | B-19322 VIALE 26_PLACA_21.0_14 | 36.567 |  | 3 | 169.524
B-19322 VIALE 26 | 0 | 1800 PSI | MORTERO GRAUTING T1 PISO 2 | 2026-03-10 | 3/24/2026 12:00:00 AM | 14 | 12.3 | 10.2 | 83 |  |  | 10.767 |  | 3 | 82.927
B-19322 VIALE 26 | 0 | 1800 PSI | MORTERO GRAUTING T1 PISO 2 | 2026-03-10 | 3/24/2026 12:00:00 AM | 14 | 12.3 | 11.2 | 92 |  |  | 10.767 |  | 3 | 91.057
B-19322 VIALE 26 | 0 | 1800 PSI | MORTERO GRAUTING T1 PISO 2 | 2026-03-10 | 3/24/2026 12:00:00 AM | 14 | 12.3 | 10.9 | 89 |  |  | 10.767 |  | 3 | 88.618
B-19322 VIALE 26 | 156 | RELLENO FLUIDO 10KG/CM2 | TORRE LLENO MORTERO | 2025-05-17 | 5/31/2025 12:00:00 AM | 14 | 10 | 0.9 | 9 |  |  | 1.4 |  | 2 | 9
B-19322 VIALE 26 | 156 | RELLENO FLUIDO 10KG/CM2 | TORRE LLENO MORTERO | 2025-05-17 | 5/31/2025 12:00:00 AM | 14 | 10 | 1.9 | 19 |  |  | 1.4 |  | 2 | 19
B-19322 VIALE 26 | 203 | 3500 PSI | TORRE 2 PILOTE 59-71 | 2025-04-22 | 5/5/2025 12:00:00 AM | 13 | 24.5 | 19.1 | 78 |  |  | 20.5 |  | 3 | 77.959
B-19322 VIALE 26 | 203 | 3500 PSI | TORRE 2 PILOTE 59-71 | 2025-04-22 | 5/5/2025 12:00:00 AM | 13 | 24.5 | 22.8 | 93 |  |  | 20.5 |  | 3 | 93.061
B-19322 VIALE 26 | 203 | 3500 PSI | TORRE 2 PILOTE 59-71 | 2025-04-22 | 5/5/2025 12:00:00 AM | 13 | 24.5 | 19.6 | 80 |  |  | 20.5 |  | 3 | 80
B-19322 VIALE 26 | 203 | 3500 PSI | TORRE 2 PILOTE 108 | 2025-04-09 | 4/22/2025 12:00:00 AM | 13 | 24.5 | 20.7 | 84 |  |  | 20.3 |  | 3 | 84.49
B-19322 VIALE 26 | 203 | 3500 PSI | TORRE 2 PILOTE 108 | 2025-04-09 | 4/22/2025 12:00:00 AM | 13 | 24.5 | 19.5 | 80 |  |  | 20.3 |  | 3 | 79.592
B-19322 VIALE 26 | 203 | 3500 PSI | TORRE 2 PILOTE 108 | 2025-04-09 | 4/22/2025 12:00:00 AM | 13 | 24.5 | 20.7 | 84 |  |  | 20.3 |  | 3 | 84.49
B-19322 VIALE 26 | 203 | 3500 PSI | TORRE 2 PILOTE 105 | 2025-04-09 | 4/22/2025 12:00:00 AM | 13 | 24.5 | 26.4 | 108 |  |  | 25.6 |  | 3 | 107.755
B-19322 VIALE 26 | 203 | 3500 PSI | TORRE 2 PILOTE 105 | 2025-04-09 | 4/22/2025 12:00:00 AM | 13 | 24.5 | 24.2 | 99 |  |  | 25.6 |  | 3 | 98.776
B-19322 VIALE 26 | 203 | 3500 PSI | TORRE 2 PILOTE 105 | 2025-04-09 | 4/22/2025 12:00:00 AM | 13 | 24.5 | 26.2 | 107 |  |  | 25.6 |  | 3 | 106.939
B-19322 VIALE 26 | 203 | 3500 PSI | Torre 2 Pilote85 | 2025-05-21 | 6/3/2025 12:00:00 AM | 13 | 24.5 | 19.7 | 80 |  |  | 19.833 |  | 3 | 80.408
B-19322 VIALE 26 | 203 | 3500 PSI | Torre 2 Pilote85 | 2025-05-21 | 6/3/2025 12:00:00 AM | 13 | 24.5 | 19.8 | 81 |  |  | 19.833 |  | 3 | 80.816
B-19322 VIALE 26 | 203 | 3500 PSI | Torre 2 Pilote85 | 2025-05-21 | 6/3/2025 12:00:00 AM | 13 | 24.5 | 20 | 81 |  |  | 19.833 |  | 3 | 81.633
B-19322 VIALE 26 | 203 | 3500 PSI | TORRE 2 PILOTE 84 | 2025-05-29 | 6/11/2025 12:00:00 AM | 13 | 24.5 | 21 | 86 |  |  | 21.533 |  | 3 | 85.714
B-19322 VIALE 26 | 203 | 3500 PSI | TORRE 2 PILOTE 84 | 2025-05-29 | 6/11/2025 12:00:00 AM | 13 | 24.5 | 21.8 | 89 |  |  | 21.533 |  | 3 | 88.98
B-19322 VIALE 26 | 203 | 3500 PSI | TORRE 2 PILOTE 84 | 2025-05-29 | 6/11/2025 12:00:00 AM | 13 | 24.5 | 21.8 | 89 |  |  | 21.533 |  | 3 | 88.98
B-19322 VIALE 26 | 203.2 | concreto 3500 psi | Torre 2 Pilote 02-12 | 2025-06-26 | 7/9/2025 12:00:00 AM | 13 | 24.5 | 23.2 | 95 |  |  | 24.233 |  | 3 | 94.694
B-19322 VIALE 26 | 203.2 | concreto 3500 psi | Torre 2 Pilote 02-12 | 2025-06-26 | 7/9/2025 12:00:00 AM | 13 | 24.5 | 23.9 | 97 |  |  | 24.233 |  | 3 | 97.551
B-19322 VIALE 26 | 203.2 | concreto 3500 psi | Torre 2 Pilote 02-12 | 2025-06-26 | 7/9/2025 12:00:00 AM | 13 | 24.5 | 25.6 | 104 |  |  | 24.233 |  | 3 | 104.49
B-19322 VIALE 26 | 203.2 | concreto 3500 psi | Torre 1 Pilote 13 | 2025-08-15 | 8/28/2025 12:00:00 AM | 13 | 24.5 | 22.1 | 90 |  |  | 22.633 |  | 3 | 90.204
B-19322 VIALE 26 | 203.2 | concreto 3500 psi | Torre 1 Pilote 13 | 2025-08-15 | 8/28/2025 12:00:00 AM | 13 | 24.5 | 21.9 | 89 |  |  | 22.633 |  | 3 | 89.388
B-19322 VIALE 26 | 196.85 | concreto 3000 psi | Torre 1 Pilote 65 | 2025-08-15 | 8/28/2025 12:00:00 AM | 13 | 24.5 | 25.7 | 105 |  |  | 25.067 |  | 3 | 104.898
B-19322 VIALE 26 | 196.85 | concreto 3000 psi | Torre 1 Pilote 65 | 2025-08-15 | 8/28/2025 12:00:00 AM | 13 | 24.5 | 24.9 | 101 |  |  | 25.067 |  | 3 | 101.633
B-19322 VIALE 26 | 196.85 | concreto 3000 psi | Torre 1 Pilote 65 | 2025-08-15 | 8/28/2025 12:00:00 AM | 13 | 24.5 | 24.6 | 100 |  |  | 25.067 |  | 3 | 100.408
B-19322 VIALE 26 | 203.2 | concreto 3500 psi | Torre 1 Pilote 13 | 2025-08-15 | 8/28/2025 12:00:00 AM | 13 | 24.5 | 23.9 | 97 |  |  | 22.633 |  | 3 | 97.551
B-19322 VIALE 26 | 228.6 | 3000 PSI | MUROS T1 P8 EJES 1 Y 2 ENTRE A Y J M=1,18,19,12,14,15,17 | 2026-03-29 | 4/11/2026 12:00:00 AM | 13 | 21 | 27.9 | 133 | MURO | B-19322 VIALE 26_MURO_21.0_13 | 28.167 |  | 3 | 132.857
B-19322 VIALE 26 | 228.6 | 3000 PSI | MUROS T1 P8 EJES 1 Y 2 ENTRE A Y J M=1,18,19,12,14,15,17 | 2026-03-29 | 4/11/2026 12:00:00 AM | 13 | 21 | 28.8 | 137 | MURO | B-19322 VIALE 26_MURO_21.0_13 | 28.167 |  | 3 | 137.143
B-19322 VIALE 26 | 228.6 | 3000 PSI | MUROS T1 P8 EJES 1 Y 2 ENTRE A Y J M=1,18,19,12,14,15,17 | 2026-03-29 | 4/11/2026 12:00:00 AM | 13 | 21 | 27.8 | 132 | MURO | B-19322 VIALE 26_MURO_21.0_13 | 28.167 |  | 3 | 132.381
B-19322 VIALE 26 | 228 | 3500 PSI | TORRE 2 PILOTE 55 | 2025-04-10 | 4/22/2025 12:00:00 AM | 12 | 24.5 | 19.4 | 79 |  |  | 19.3 |  | 3 | 79.184
B-19322 VIALE 26 | 228 | 3500 PSI | TORRE 2 PILOTE 55 | 2025-04-10 | 4/22/2025 12:00:00 AM | 12 | 24.5 | 20.8 | 85 |  |  | 19.3 |  | 3 | 84.898
B-19322 VIALE 26 | 228 | 3500 PSI | TORRE 2 PILOTE 55 | 2025-04-10 | 4/22/2025 12:00:00 AM | 12 | 24.5 | 17.7 | 72 |  |  | 19.3 |  | 3 | 72.245
B-19322 VIALE 26 | 215 | 3500 PSI | TORRE 2 PILOTE 106 | 2025-04-10 | 4/22/2025 12:00:00 AM | 12 | 24.5 | 27.8 | 113 |  |  | 28.067 |  | 3 | 113.469
B-19322 VIALE 26 | 215 | 3500 PSI | TORRE 2 PILOTE 106 | 2025-04-10 | 4/22/2025 12:00:00 AM | 12 | 24.5 | 28.9 | 118 |  |  | 28.067 |  | 3 | 117.959
B-19322 VIALE 26 | 215 | 3500 PSI | TORRE 2 PILOTE 106 | 2025-04-10 | 4/22/2025 12:00:00 AM | 12 | 24.5 | 27.5 | 112 |  |  | 28.067 |  | 3 | 112.245
B-19322 VIALE 26 | 177 | 3500 PSI | TORRE 1 PILOTE 01 | 2025-05-23 | 6/4/2025 12:00:00 AM | 12 | 24.5 | 19.8 | 81 |  |  | 20.433 |  | 3 | 80.816
B-19322 VIALE 26 | 177 | 3500 PSI | TORRE 1 PILOTE 01 | 2025-05-23 | 6/4/2025 12:00:00 AM | 12 | 24.5 | 20.4 | 83 |  |  | 20.433 |  | 3 | 83.265
B-19322 VIALE 26 | 177 | 3500 PSI | TORRE 1 PILOTE 01 | 2025-05-23 | 6/4/2025 12:00:00 AM | 12 | 24.5 | 21.1 | 86 |  |  | 20.433 |  | 3 | 86.122
B-19322 VIALE 26 | 177 | 3500 PSI | TORRE 2 PILOTE 09-88 | 2025-05-30 | 6/11/2025 12:00:00 AM | 12 | 24.5 | 19.4 | 79 |  |  | 17.933 |  | 3 | 79.184
B-19322 VIALE 26 | 177 | 3500 PSI | TORRE 2 PILOTE 09-88 | 2025-05-30 | 6/11/2025 12:00:00 AM | 12 | 24.5 | 16.5 | 67 |  |  | 17.933 |  | 3 | 67.347
B-19322 VIALE 26 | 177 | 3500 PSI | TORRE 2 PILOTE 09-88 | 2025-05-30 | 6/11/2025 12:00:00 AM | 12 | 24.5 | 17.9 | 73 |  |  | 17.933 |  | 3 | 73.061
B-19322 VIALE 26 | 190.5 | concreto 3500 psi | Torre 2 Pilote 20-34 | 2025-06-20 | 7/2/2025 12:00:00 AM | 12 | 24.5 | 22.6 | 92 |  |  | 23.967 |  | 3 | 92.245
B-19322 VIALE 26 | 190.5 | concreto 3500 psi | Torre 2 Pilote 20-34 | 2025-06-20 | 7/2/2025 12:00:00 AM | 12 | 24.5 | 25.9 | 106 |  |  | 23.967 |  | 3 | 105.714
B-19322 VIALE 26 | 190.5 | concreto 3500 psi | Torre 2 Pilote 20-34 | 2025-06-20 | 7/2/2025 12:00:00 AM | 12 | 24.5 | 23.4 | 96 |  |  | 23.967 |  | 3 | 95.51
B-19322 VIALE 26 | 228.6 | concreto 3500 psi | Torre 2 Pilote 99 | 2025-06-27 | 7/9/2025 12:00:00 AM | 12 | 24.5 | 21.2 | 86 |  |  | 23.433 |  | 3 | 86.531
B-19322 VIALE 26 | 228.6 | concreto 3500 psi | Torre 2 Pilote 99 | 2025-06-27 | 7/9/2025 12:00:00 AM | 12 | 24.5 | 24.4 | 100 |  |  | 23.433 |  | 3 | 99.592
B-19322 VIALE 26 | 228.6 | concreto 3500 psi | Torre 2 Pilote 99 | 2025-06-27 | 7/9/2025 12:00:00 AM | 12 | 24.5 | 24.7 | 101 |  |  | 23.433 |  | 3 | 100.816
B-19322 VIALE 26 | 228.6 | concreto 3500 psi | Torre 2 Pilote 95 | 2025-06-27 | 7/9/2025 12:00:00 AM | 12 | 24.5 | 19 | 77 |  |  | 18.8 |  | 3 | 77.551
B-19322 VIALE 26 | 228.6 | concreto 3500 psi | Torre 2 Pilote 95 | 2025-06-27 | 7/9/2025 12:00:00 AM | 12 | 24.5 | 18.9 | 77 |  |  | 18.8 |  | 3 | 77.143
B-19322 VIALE 26 | 228.6 | concreto 3500 psi | Torre 2 Pilote 95 | 2025-06-27 | 7/9/2025 12:00:00 AM | 12 | 24.5 | 18.5 | 75 |  |  | 18.8 |  | 3 | 75.51
B-19322 VIALE 26 | 215.9 | concreto 3500 psi | Torre 1 Pilote 03-52 | 2025-07-17 | 7/29/2025 12:00:00 AM | 12 | 24.5 | 25.9 | 106 |  |  | 23.567 |  | 3 | 105.714
B-19322 VIALE 26 | 215.9 | concreto 3500 psi | Torre 1 Pilote 03-52 | 2025-07-17 | 7/29/2025 12:00:00 AM | 12 | 24.5 | 21.9 | 89 |  |  | 23.567 |  | 3 | 89.388
B-19322 VIALE 26 | 215.9 | concreto 3500 psi | Torre 1 Pilote 03-52 | 2025-07-17 | 7/29/2025 12:00:00 AM | 12 | 24.5 | 22.9 | 93 |  |  | 23.567 |  | 3 | 93.469
B-19322 VIALE 26 | 196.85 | concreto 3000 psi | Torre 1 Pilote 89 | 2025-07-17 | 7/29/2025 12:00:00 AM | 12 | 24.5 | 20.4 | 83 |  |  | 18.767 |  | 3 | 83.265
B-19322 VIALE 26 | 196.85 | concreto 3000 psi | Torre 1 Pilote 89 | 2025-07-17 | 7/29/2025 12:00:00 AM | 12 | 24.5 | 18.6 | 76 |  |  | 18.767 |  | 3 | 75.918
B-19322 VIALE 26 | 196.85 | concreto 3000 psi | Torre 1 Pilote 89 | 2025-07-17 | 7/29/2025 12:00:00 AM | 12 | 24.5 | 17.3 | 70 |  |  | 18.767 |  | 3 | 70.612
B-19322 VIALE 26 | 234.95 | concreto 3500 psi | Torre 1 Pilote 68 | 2025-08-16 | 8/28/2025 12:00:00 AM | 12 | 24.5 | 20.7 | 84 |  |  | 21.867 |  | 3 | 84.49
B-19322 VIALE 26 | 234.95 | concreto 3500 psi | Torre 1 Pilote 68 | 2025-08-16 | 8/28/2025 12:00:00 AM | 12 | 24.5 | 22.4 | 91 |  |  | 21.867 |  | 3 | 91.429
B-19322 VIALE 26 | 234.95 | concreto 3500 psi | Torre 1 Pilote 68 | 2025-08-16 | 8/28/2025 12:00:00 AM | 12 | 24.5 | 22.5 | 92 |  |  | 21.867 |  | 3 | 91.837
B-19322 VIALE 26 | 203.2 | concreto 3500 psi | Torre grua Pilote C-2 | 2025-08-16 | 8/28/2025 12:00:00 AM | 12 | 24.5 | 24.5 | 100 |  |  | 23.667 |  | 3 | 100
B-19322 VIALE 26 | 203.2 | concreto 3500 psi | Torre grua Pilote C-2 | 2025-08-16 | 8/28/2025 12:00:00 AM | 12 | 24.5 | 23.9 | 97 |  |  | 23.667 |  | 3 | 97.551
B-19322 VIALE 26 | 203.2 | concreto 3500 psi | Torre grua Pilote C-2 | 2025-08-16 | 8/28/2025 12:00:00 AM | 12 | 24.5 | 22.6 | 92 |  |  | 23.667 |  | 3 | 92.245
B-19322 VIALE 26 | 177.8 | 3000 PSI | MUROS T2 PISO 13 EJE 11 AL 15 JYF #29,9,32 | 2026-03-30 | 4/11/2026 12:00:00 AM | 12 | 21 | 21.2 | 101 | MURO | B-19322 VIALE 26_MURO_21.0_12 | 21.133 |  | 3 | 100.952
B-19322 VIALE 26 | 177.8 | 3000 PSI | MUROS T2 PISO 13 EJE 11 AL 15 JYF #29,9,32 | 2026-03-30 | 4/11/2026 12:00:00 AM | 12 | 21 | 20.8 | 99 | MURO | B-19322 VIALE 26_MURO_21.0_12 | 21.133 |  | 3 | 99.048
B-19322 VIALE 26 | 177.8 | 3000 PSI | MUROS T2 PISO 13 EJE 11 AL 15 JYF #29,9,32 | 2026-03-30 | 4/11/2026 12:00:00 AM | 12 | 21 | 21.4 | 102 | MURO | B-19322 VIALE 26_MURO_21.0_12 | 21.133 |  | 3 | 101.905
B-19322 VIALE 26 | 215 | 3500 PSI | TORRE 2 PILOTE 91 | 2025-04-28 | 5/9/2025 12:00:00 AM | 11 | 24.5 | 19.2 | 78 |  |  | 20.533 |  | 3 | 78.367
B-19322 VIALE 26 | 215 | 3500 PSI | TORRE 2 PILOTE 91 | 2025-04-28 | 5/9/2025 12:00:00 AM | 11 | 24.5 | 22.8 | 93 |  |  | 20.533 |  | 3 | 93.061
B-19322 VIALE 26 | 215 | 3500 PSI | TORRE 2 PILOTE 91 | 2025-04-28 | 5/9/2025 12:00:00 AM | 11 | 24.5 | 19.6 | 80 |  |  | 20.533 |  | 3 | 80
B-19322 VIALE 26 | 228 | 3500 PSI | TORRE 2 PILOTE 39 | 2025-05-23 | 6/3/2025 12:00:00 AM | 11 | 24.5 | 19.6 | 80 |  |  | 19.967 |  | 3 | 80
B-19322 VIALE 26 | 228 | 3500 PSI | TORRE 2 PILOTE 39 | 2025-05-23 | 6/3/2025 12:00:00 AM | 11 | 24.5 | 19.5 | 79 |  |  | 19.967 |  | 3 | 79.592
B-19322 VIALE 26 | 228 | 3500 PSI | TORRE 2 PILOTE 39 | 2025-05-23 | 6/3/2025 12:00:00 AM | 11 | 24.5 | 20.8 | 85 |  |  | 19.967 |  | 3 | 84.898
B-19322 VIALE 26 | 203 | 3500 PSI | TORRE 2 PILOTE 75 | 2025-05-31 | 6/11/2025 12:00:00 AM | 11 | 24.5 | 14.3 | 58 |  |  | 14.433 |  | 3 | 58.367
B-19322 VIALE 26 | 203 | 3500 PSI | TORRE 2 PILOTE 75 | 2025-05-31 | 6/11/2025 12:00:00 AM | 11 | 24.5 | 14.6 | 60 |  |  | 14.433 |  | 3 | 59.592
B-19322 VIALE 26 | 203 | 3500 PSI | TORRE 2 PILOTE 75 | 2025-05-31 | 6/11/2025 12:00:00 AM | 11 | 24.5 | 14.4 | 59 |  |  | 14.433 |  | 3 | 58.776
B-19322 VIALE 26 | 203 | 3500 PSI | TORRE 2 PILOTE 35-01 | 2025-06-13 | 6/24/2025 12:00:00 AM | 11 | 24.5 | 22.8 | 93 |  |  | 22.7 |  | 3 | 93.061
B-19322 VIALE 26 | 203 | 3500 PSI | TORRE 2 PILOTE 35-01 | 2025-06-13 | 6/24/2025 12:00:00 AM | 11 | 24.5 | 22.7 | 93 |  |  | 22.7 |  | 3 | 92.653
B-19322 VIALE 26 | 203 | 3500 PSI | TORRE 2 PILOTE 35-01 | 2025-06-13 | 6/24/2025 12:00:00 AM | 11 | 24.5 | 22.6 | 92 |  |  | 22.7 |  | 3 | 92.245
B-19322 VIALE 26 | 203.2 | concreto 3500 psi | Torre 2 Pilote 22 | 2025-06-21 | 7/2/2025 12:00:00 AM | 11 | 24.5 | 26.1 | 106 |  |  | 27.867 |  | 3 | 106.531
B-19322 VIALE 26 | 203.2 | concreto 3500 psi | Torre 2 Pilote 22 | 2025-06-21 | 7/2/2025 12:00:00 AM | 11 | 24.5 | 29.3 | 119 |  |  | 27.867 |  | 3 | 119.592
B-19322 VIALE 26 | 203.2 | concreto 3500 psi | Torre 2 Pilote 22 | 2025-06-21 | 7/2/2025 12:00:00 AM | 11 | 24.5 | 28.2 | 115 |  |  | 27.867 |  | 3 | 115.102
B-19322 VIALE 26 | 203.2 | concreto 3500 psi | Torre 2 Pilote 16-97 | 2025-06-28 | 7/9/2025 12:00:00 AM | 11 | 24.5 | 24 | 98 |  |  | 23.6 |  | 3 | 97.959
B-19322 VIALE 26 | 203.2 | concreto 3500 psi | Torre 2 Pilote 16-97 | 2025-06-28 | 7/9/2025 12:00:00 AM | 11 | 24.5 | 25.1 | 102 |  |  | 23.6 |  | 3 | 102.449
B-19322 VIALE 26 | 203.2 | concreto 3500 psi | Torre 2 Pilote 16-97 | 2025-06-28 | 7/9/2025 12:00:00 AM | 11 | 24.5 | 21.7 | 89 |  |  | 23.6 |  | 3 | 88.571
B-19322 VIALE 26 | 228.6 | concreto 3500 psi | Torre 1 Pilote 42 | 2025-08-22 | 9/2/2025 12:00:00 AM | 11 | 24.5 | 22 | 90 |  |  | 22.567 |  | 3 | 89.796
B-19322 VIALE 26 | 228.6 | concreto 3500 psi | Torre 1 Pilote 42 | 2025-08-22 | 9/2/2025 12:00:00 AM | 11 | 24.5 | 22.6 | 92 |  |  | 22.567 |  | 3 | 92.245
B-19322 VIALE 26 | 228.6 | concreto 3500 psi | Torre 1 Pilote 42 | 2025-08-22 | 9/2/2025 12:00:00 AM | 11 | 24.5 | 23.1 | 94 |  |  | 22.567 |  | 3 | 94.286
B-19322 VIALE 26 | 190 | 3500 PSI | TORRE 2 PILOTE 87 | 2025-04-29 | 5/9/2025 12:00:00 AM | 10 | 24.5 | 19.7 | 80 |  |  | 20.4 |  | 3 | 80.408
B-19322 VIALE 26 | 190 | 3500 PSI | TORRE 2 PILOTE 87 | 2025-04-29 | 5/9/2025 12:00:00 AM | 10 | 24.5 | 20.6 | 84 |  |  | 20.4 |  | 3 | 84.082
B-19322 VIALE 26 | 190 | 3500 PSI | TORRE 2 PILOTE 87 | 2025-04-29 | 5/9/2025 12:00:00 AM | 10 | 24.5 | 20.9 | 85 |  |  | 20.4 |  | 3 | 85.306
B-19322 VIALE 26 | 215 | 3500 PSI | TORRE 2 PILOTE 40 | 2025-04-30 | 5/10/2025 12:00:00 AM | 10 | 24.5 | 22.5 | 92 |  |  | 21.8 |  | 3 | 91.837
B-19322 VIALE 26 | 215 | 3500 PSI | TORRE 2 PILOTE 40 | 2025-04-30 | 5/10/2025 12:00:00 AM | 10 | 24.5 | 21.5 | 88 |  |  | 21.8 |  | 3 | 87.755
B-19322 VIALE 26 | 215 | 3500 PSI | TORRE 2 PILOTE 40 | 2025-04-30 | 5/10/2025 12:00:00 AM | 10 | 24.5 | 21.4 | 88 |  |  | 21.8 |  | 3 | 87.347
B-19322 VIALE 26 | 177 | 3500 PSI | TORRE 2 PILOTE 62 | 2025-04-23 | 5/3/2025 12:00:00 AM | 10 | 24.5 | 32.5 | 132 |  |  | 32.533 |  | 3 | 132.653
B-19322 VIALE 26 | 177 | 3500 PSI | TORRE 2 PILOTE 62 | 2025-04-23 | 5/3/2025 12:00:00 AM | 10 | 24.5 | 33 | 135 |  |  | 32.533 |  | 3 | 134.694
B-19322 VIALE 26 | 177 | 3500 PSI | TORRE 2 PILOTE 62 | 2025-04-23 | 5/3/2025 12:00:00 AM | 10 | 24.5 | 32.1 | 131 |  |  | 32.533 |  | 3 | 131.02
B-19322 VIALE 26 | 215 | 3500 PSI | TORRE 2 PILOTE 65 | 2025-04-12 | 4/22/2025 12:00:00 AM | 10 | 24.5 | 25.8 | 105 |  |  | 25.2 |  | 3 | 105.306
B-19322 VIALE 26 | 215 | 3500 PSI | TORRE 2 PILOTE 65 | 2025-04-12 | 4/22/2025 12:00:00 AM | 10 | 24.5 | 24.9 | 102 |  |  | 25.2 |  | 3 | 101.633
B-19322 VIALE 26 | 215 | 3500 PSI | TORRE 2 PILOTE 65 | 2025-04-12 | 4/22/2025 12:00:00 AM | 10 | 24.5 | 24.9 | 101 |  |  | 25.2 |  | 3 | 101.633
B-19322 VIALE 26 | 0 | 3500 PSI | TORRE 2 PILOTE 90-43 | 2025-05-07 | 5/17/2025 12:00:00 AM | 10 | 24.5 | 19.5 | 80 |  |  | 19.6 |  | 3 | 79.592
B-19322 VIALE 26 | 0 | 3500 PSI | TORRE 2 PILOTE 90-43 | 2025-05-07 | 5/17/2025 12:00:00 AM | 10 | 24.5 | 17.8 | 73 |  |  | 19.6 |  | 3 | 72.653
B-19322 VIALE 26 | 0 | 3500 PSI | TORRE 2 PILOTE 90-43 | 2025-05-07 | 5/17/2025 12:00:00 AM | 10 | 24.5 | 21.5 | 88 |  |  | 19.6 |  | 3 | 87.755
B-19322 VIALE 26 | 203 | 3500 PSI | TORRE 2 PILOTE 42 | 2025-05-14 | 5/24/2025 12:00:00 AM | 10 | 24.5 | 33.4 | 136 |  |  | 32.233 |  | 3 | 136.327
B-19322 VIALE 26 | 203 | 3500 PSI | TORRE 2 PILOTE 42 | 2025-05-14 | 5/24/2025 12:00:00 AM | 10 | 24.5 | 31.3 | 128 |  |  | 32.233 |  | 3 | 127.755
B-19322 VIALE 26 | 203 | 3500 PSI | TORRE 2 PILOTE 42 | 2025-05-14 | 5/24/2025 12:00:00 AM | 10 | 24.5 | 32 | 130 |  |  | 32.233 |  | 3 | 130.612
B-19322 VIALE 26 | 203 | 3500 PSI | TORRE 1 PILOTE 79 | 2025-05-24 | 6/3/2025 12:00:00 AM | 10 | 24.5 | 20.4 | 83 |  |  | 20.233 |  | 3 | 83.265
B-19322 VIALE 26 | 203 | 3500 PSI | TORRE 1 PILOTE 79 | 2025-05-24 | 6/3/2025 12:00:00 AM | 10 | 24.5 | 20.3 | 83 |  |  | 20.233 |  | 3 | 82.857
B-19322 VIALE 26 | 203 | 3500 PSI | TORRE 1 PILOTE 79 | 2025-05-24 | 6/3/2025 12:00:00 AM | 10 | 24.5 | 20 | 81 |  |  | 20.233 |  | 3 | 81.633
B-19322 VIALE 26 | 177 | 3500 PSI | TORRE 2 PILOTE 27 | 2025-06-07 | 6/17/2025 12:00:00 AM | 10 | 24.5 | 28.1 | 114 |  |  | 29.333 |  | 3 | 114.694
B-19322 VIALE 26 | 177 | 3500 PSI | TORRE 2 PILOTE 27 | 2025-06-07 | 6/17/2025 12:00:00 AM | 10 | 24.5 | 30.3 | 124 |  |  | 29.333 |  | 3 | 123.673
B-19322 VIALE 26 | 177 | 3500 PSI | TORRE 2 PILOTE 27 | 2025-06-07 | 6/17/2025 12:00:00 AM | 10 | 24.5 | 29.6 | 121 |  |  | 29.333 |  | 3 | 120.816
B-19322 VIALE 26 | 177 | 3500 PSI | TORRE 2 PILOTE 10 | 2025-06-14 | 6/24/2025 12:00:00 AM | 10 | 24.5 | 20.4 | 83 |  |  | 21.2 |  | 3 | 83.265
B-19322 VIALE 26 | 177 | 3500 PSI | TORRE 2 PILOTE 10 | 2025-06-14 | 6/24/2025 12:00:00 AM | 10 | 24.5 | 21.7 | 88 |  |  | 21.2 |  | 3 | 88.571
B-19322 VIALE 26 | 177 | 3500 PSI | TORRE 2 PILOTE 10 | 2025-06-14 | 6/24/2025 12:00:00 AM | 10 | 24.5 | 21.5 | 88 |  |  | 21.2 |  | 3 | 87.755
B-19322 VIALE 26 | 215.9 | concreto 3000 psi | Torre 1 Pilote 56 | 2025-08-23 | 9/2/2025 12:00:00 AM | 10 | 24.5 | 21.3 | 87 |  |  | 21.1 |  | 3 | 86.939
B-19322 VIALE 26 | 215.9 | concreto 3000 psi | Torre 1 Pilote 56 | 2025-08-23 | 9/2/2025 12:00:00 AM | 10 | 24.5 | 21.5 | 88 |  |  | 21.1 |  | 3 | 87.755
B-19322 VIALE 26 | 215.9 | concreto 3000 psi | Torre 1 Pilote 56 | 2025-08-23 | 9/2/2025 12:00:00 AM | 10 | 24.5 | 20.5 | 84 |  |  | 21.1 |  | 3 | 83.673
B-19322 VIALE 26 | 203 | 3500 PSI | TORRE 2 PILOTE 66 | 2025-04-24 | 5/3/2025 12:00:00 AM | 9 | 24.5 | 18.4 | 75 |  |  | 19.033 |  | 3 | 75.102
B-19322 VIALE 26 | 203 | 3500 PSI | TORRE 2 PILOTE 66 | 2025-04-24 | 5/3/2025 12:00:00 AM | 9 | 24.5 | 18.4 | 75 |  |  | 19.033 |  | 3 | 75.102
B-19322 VIALE 26 | 203 | 3500 PSI | TORRE 2 PILOTE 66 | 2025-04-24 | 5/3/2025 12:00:00 AM | 9 | 24.5 | 20.3 | 83 |  |  | 19.033 |  | 3 | 82.857
B-19322 VIALE 26 | 203 | 3500 PSI | TORRE 2 PILOTE 67 | 2025-04-03 | 4/12/2025 12:00:00 AM | 9 | 24.5 | 23.2 | 94 |  |  | 22.6 |  | 3 | 94.694
B-19322 VIALE 26 | 203 | 3500 PSI | TORRE 2 PILOTE 67 | 2025-04-03 | 4/12/2025 12:00:00 AM | 9 | 24.5 | 23.4 | 96 |  |  | 22.6 |  | 3 | 95.51
B-19322 VIALE 26 | 203 | 3500 PSI | TORRE 2 PILOTE 67 | 2025-04-03 | 4/12/2025 12:00:00 AM | 9 | 24.5 | 21.2 | 86 |  |  | 22.6 |  | 3 | 86.531
B-19322 VIALE 26 | 177 | 3500 PSI | TORRE 2 PILOTE 58 | 2025-03-31 | 4/9/2025 12:00:00 AM | 9 | 24.5 | 21.9 | 89 |  |  | 21.5 |  | 3 | 89.388
B-19322 VIALE 26 | 177 | 3500 PSI | TORRE 2 PILOTE 58 | 2025-03-31 | 4/9/2025 12:00:00 AM | 9 | 24.5 | 22.3 | 91 |  |  | 21.5 |  | 3 | 91.02
B-19322 VIALE 26 | 177 | 3500 PSI | TORRE 2 PILOTE 58 | 2025-03-31 | 4/9/2025 12:00:00 AM | 9 | 24.5 | 20.3 | 83 |  |  | 21.5 |  | 3 | 82.857
B-19322 VIALE 26 | 0 | 3500 PSI | TORRE 2 PILOTE 25-46 | 2025-05-08 | 5/17/2025 12:00:00 AM | 9 | 24.5 | 24.3 | 99 |  |  | 23.2 |  | 3 | 99.184
B-19322 VIALE 26 | 0 | 3500 PSI | TORRE 2 PILOTE 25-46 | 2025-05-08 | 5/17/2025 12:00:00 AM | 9 | 24.5 | 24.7 | 101 |  |  | 23.2 |  | 3 | 100.816
B-19322 VIALE 26 | 0 | 3500 PSI | TORRE 2 PILOTE 25-46 | 2025-05-08 | 5/17/2025 12:00:00 AM | 9 | 24.5 | 20.6 | 84 |  |  | 23.2 |  | 3 | 84.082
B-19322 VIALE 26 | 203 | 3500 PSI | TORRE 2 PILOTE 48 | 2025-05-15 | 5/24/2025 12:00:00 AM | 9 | 24.5 | 21.2 | 86 |  |  | 21.267 |  | 3 | 86.531
B-19322 VIALE 26 | 203 | 3500 PSI | TORRE 2 PILOTE 48 | 2025-05-15 | 5/24/2025 12:00:00 AM | 9 | 24.5 | 23.1 | 94 |  |  | 21.267 |  | 3 | 94.286
B-19322 VIALE 26 | 203 | 3500 PSI | TORRE 2 PILOTE 48 | 2025-05-15 | 5/24/2025 12:00:00 AM | 9 | 24.5 | 19.5 | 79 |  |  | 21.267 |  | 3 | 79.592
B-19322 VIALE 26 | 203 | 3500 PSI | TORRE 2 PILOTE 78 | 2025-05-15 | 5/24/2025 12:00:00 AM | 9 | 24.5 | 25.4 | 104 |  |  | 24.7 |  | 3 | 103.673
B-19322 VIALE 26 | 203 | 3500 PSI | TORRE 2 PILOTE 78 | 2025-05-15 | 5/24/2025 12:00:00 AM | 9 | 24.5 | 23.7 | 96 |  |  | 24.7 |  | 3 | 96.735
B-19322 VIALE 26 | 203 | 3500 PSI | TORRE 2 PILOTE 78 | 2025-05-15 | 5/24/2025 12:00:00 AM | 9 | 24.5 | 25 | 102 |  |  | 24.7 |  | 3 | 102.041
B-19322 VIALE 26 | 190 | 3500 PSI | TORRE 2 PILOTE 68-89 | 2025-04-30 | 5/9/2025 12:00:00 AM | 9 | 24.5 | 19.9 | 81 |  |  | 20.767 |  | 3 | 81.224
B-19322 VIALE 26 | 190 | 3500 PSI | TORRE 2 PILOTE 68-89 | 2025-04-30 | 5/9/2025 12:00:00 AM | 9 | 24.5 | 21.5 | 88 |  |  | 20.767 |  | 3 | 87.755
B-19322 VIALE 26 | 190 | 3500 PSI | TORRE 2 PILOTE 68-89 | 2025-04-30 | 5/9/2025 12:00:00 AM | 9 | 24.5 | 20.9 | 85 |  |  | 20.767 |  | 3 | 85.306
B-19322 VIALE 26 | 177.8 | concreto 3500 psi | Torre 1 Pilote 30 | 2025-08-19 | 8/28/2025 12:00:00 AM | 9 | 24.5 | 24 | 98 |  |  | 23.267 |  | 3 | 97.959
B-19322 VIALE 26 | 177.8 | concreto 3500 psi | Torre 1 Pilote 30 | 2025-08-19 | 8/28/2025 12:00:00 AM | 9 | 24.5 | 22.8 | 93 |  |  | 23.267 |  | 3 | 93.061
B-19322 VIALE 26 | 177.8 | concreto 3500 psi | Torre 1 Pilote 30 | 2025-08-19 | 8/28/2025 12:00:00 AM | 9 | 24.5 | 23 | 94 |  |  | 23.267 |  | 3 | 93.878
B-19322 VIALE 26 | 190.5 | concreto 3500 psi | Torre grua Pilote A-3 | 2025-08-19 | 8/28/2025 12:00:00 AM | 9 | 24.5 | 22.6 | 92 |  |  | 23.067 |  | 3 | 92.245
B-19322 VIALE 26 | 190.5 | concreto 3500 psi | Torre grua Pilote A-3 | 2025-08-19 | 8/28/2025 12:00:00 AM | 9 | 24.5 | 23.8 | 97 |  |  | 23.067 |  | 3 | 97.143
B-19322 VIALE 26 | 190.5 | concreto 3500 psi | Torre grua Pilote A-3 | 2025-08-19 | 8/28/2025 12:00:00 AM | 9 | 24.5 | 22.8 | 93 |  |  | 23.067 |  | 3 | 93.061
B-19322 VIALE 26 | 234.95 | concreto 3500 psi | Torre 1 Pilote 32 | 2025-09-04 | 9/13/2025 12:00:00 AM | 9 | 24.5 | 15.3 | 63 |  |  | 14.833 |  | 3 | 62.449
B-19322 VIALE 26 | 234.95 | concreto 3500 psi | Torre 1 Pilote 32 | 2025-09-04 | 9/13/2025 12:00:00 AM | 9 | 24.5 | 14.1 | 58 |  |  | 14.833 |  | 3 | 57.551
B-19322 VIALE 26 | 234.95 | concreto 3500 psi | Torre 1 Pilote 32 | 2025-09-04 | 9/13/2025 12:00:00 AM | 9 | 24.5 | 15.1 | 62 |  |  | 14.833 |  | 3 | 61.633
B-19322 VIALE 26 | 209.55 | concreto 3000 psi | Torre 1 Pilote 85 | 2025-09-04 | 9/13/2025 12:00:00 AM | 9 | 24.5 | 16.5 | 67 |  |  | 16.967 |  | 3 | 67.347
B-19322 VIALE 26 | 209.55 | concreto 3000 psi | Torre 1 Pilote 85 | 2025-09-04 | 9/13/2025 12:00:00 AM | 9 | 24.5 | 17 | 69 |  |  | 16.967 |  | 3 | 69.388
B-19322 VIALE 26 | 209.55 | concreto 3000 psi | Torre 1 Pilote 85 | 2025-09-04 | 9/13/2025 12:00:00 AM | 9 | 24.5 | 17.4 | 71 |  |  | 16.967 |  | 3 | 71.02
B-19322 VIALE 26 | 152.4 | 3000 PSI | PLACA T2 P14 EJE 8 AL 10 ENTRE A Y J | 2026-04-11 | 4/20/2026 12:00:00 AM | 9 | 21 | 29.5 | 140 | PLACA | B-19322 VIALE 26_PLACA_21.0_9 | 28.6 |  | 3 | 140.476
B-19322 VIALE 26 | 152.4 | 3000 PSI | PLACA T2 P14 EJE 8 AL 10 ENTRE A Y J | 2026-04-11 | 4/20/2026 12:00:00 AM | 9 | 21 | 28.6 | 136 | PLACA | B-19322 VIALE 26_PLACA_21.0_9 | 28.6 |  | 3 | 136.19
B-19322 VIALE 26 | 152.4 | 3000 PSI | PLACA T2 P14 EJE 8 AL 10 ENTRE A Y J | 2026-04-11 | 4/20/2026 12:00:00 AM | 9 | 21 | 27.7 | 132 | PLACA | B-19322 VIALE 26_PLACA_21.0_9 | 28.6 |  | 3 | 131.905
B-19322 VIALE 26 | 177.8 | 3000 PSI | PLACA T1 PISO 10 EJES 15 Y 12 ENTRE A Y J | 2026-04-11 | 4/20/2026 12:00:00 AM | 9 | 21 | 21.5 | 102 | PLACA | B-19322 VIALE 26_PLACA_21.0_9 | 22 |  | 3 | 102.381
B-19322 VIALE 26 | 177.8 | 3000 PSI | PLACA T1 PISO 10 EJES 15 Y 12 ENTRE A Y J | 2026-04-11 | 4/20/2026 12:00:00 AM | 9 | 21 | 23 | 110 | PLACA | B-19322 VIALE 26_PLACA_21.0_9 | 22 |  | 3 | 109.524
B-19322 VIALE 26 | 177.8 | 3000 PSI | PLACA T1 PISO 10 EJES 15 Y 12 ENTRE A Y J | 2026-04-11 | 4/20/2026 12:00:00 AM | 9 | 21 | 21.5 | 102 | PLACA | B-19322 VIALE 26_PLACA_21.0_9 | 22 |  | 3 | 102.381
B-19322 VIALE 26 | 228.6 | 4000 PSI | MUROS TORRE 2 PISO 3 EJE 05 ENTRE A y J M=32-29-09 | 2025-12-18 | 12/26/2025 12:00:00 AM | 8 | 28 | 27 | 96 | MURO | B-19322 VIALE 26_MURO_28.0_8 | 27.3 |  | 3 | 96.429
B-19322 VIALE 26 | 228.6 | 4000 PSI | MUROS TORRE 2 PISO 3 EJE 05 ENTRE A y J M=32-29-09 | 2025-12-18 | 12/26/2025 12:00:00 AM | 8 | 28 | 28 | 100 | MURO | B-19322 VIALE 26_MURO_28.0_8 | 27.3 |  | 3 | 100
B-19322 VIALE 26 | 228.6 | 4000 PSI | MUROS TORRE 2 PISO 3 EJE 05 ENTRE A y J M=32-29-09 | 2025-12-18 | 12/26/2025 12:00:00 AM | 8 | 28 | 26.9 | 96 | MURO | B-19322 VIALE 26_MURO_28.0_8 | 27.3 |  | 3 | 96.071
B-19322 VIALE 26 | 177 | 3500 PSI | TORRE 2 PILOTE 92 | 2025-04-25 | 5/3/2025 12:00:00 AM | 8 | 24.5 | 24.3 | 99 |  |  | 23.733 |  | 3 | 99.184
B-19322 VIALE 26 | 177 | 3500 PSI | TORRE 2 PILOTE 92 | 2025-04-25 | 5/3/2025 12:00:00 AM | 8 | 24.5 | 24.1 | 98 |  |  | 23.733 |  | 3 | 98.367
B-19322 VIALE 26 | 177 | 3500 PSI | TORRE 2 PILOTE 92 | 2025-04-25 | 5/3/2025 12:00:00 AM | 8 | 24.5 | 22.8 | 93 |  |  | 23.733 |  | 3 | 93.061
B-19322 VIALE 26 | 203 | 3500 PSI | TORRE 2 PILOTE 56 | 2025-04-14 | 4/22/2025 12:00:00 AM | 8 | 24.5 | 24.7 | 101 |  |  | 22.533 |  | 3 | 100.816
B-19322 VIALE 26 | 203 | 3500 PSI | TORRE 2 PILOTE 56 | 2025-04-14 | 4/22/2025 12:00:00 AM | 8 | 24.5 | 19.2 | 78 |  |  | 22.533 |  | 3 | 78.367
B-19322 VIALE 26 | 203 | 3500 PSI | TORRE 2 PILOTE 56 | 2025-04-14 | 4/22/2025 12:00:00 AM | 8 | 24.5 | 23.7 | 96 |  |  | 22.533 |  | 3 | 96.735
B-19322 VIALE 26 | 203 | 3500 PSI | TORRE 2 PILOTE 78 | 2025-03-25 | 4/2/2025 12:00:00 AM | 8 | 24.5 | 24.9 | 102 |  |  | 26.933 |  | 3 | 101.633
B-19322 VIALE 26 | 203 | 3500 PSI | TORRE 2 PILOTE 78 | 2025-03-25 | 4/2/2025 12:00:00 AM | 8 | 24.5 | 28.4 | 116 |  |  | 26.933 |  | 3 | 115.918
B-19322 VIALE 26 | 203 | 3500 PSI | TORRE 2 PILOTE 78 | 2025-03-25 | 4/2/2025 12:00:00 AM | 8 | 24.5 | 27.5 | 112 |  |  | 26.933 |  | 3 | 112.245
B-19322 VIALE 26 | 0 | 3500 PSI | TORRE 2 PILOTE 83 | 2025-05-09 | 5/17/2025 12:00:00 AM | 8 | 24.5 | 23.5 | 96 |  |  | 22.833 |  | 3 | 95.918
B-19322 VIALE 26 | 0 | 3500 PSI | TORRE 2 PILOTE 83 | 2025-05-09 | 5/17/2025 12:00:00 AM | 8 | 24.5 | 21.5 | 88 |  |  | 22.833 |  | 3 | 87.755
B-19322 VIALE 26 | 0 | 3500 PSI | TORRE 2 PILOTE 83 | 2025-05-09 | 5/17/2025 12:00:00 AM | 8 | 24.5 | 23.5 | 96 |  |  | 22.833 |  | 3 | 95.918
B-19322 VIALE 26 | 0 | 3500 PSI | TORRE 2 PILOTE 49 | 2025-05-09 | 5/17/2025 12:00:00 AM | 8 | 24.5 | 20.4 | 83 |  |  | 20.8 |  | 3 | 83.265
B-19322 VIALE 26 | 0 | 3500 PSI | TORRE 2 PILOTE 49 | 2025-05-09 | 5/17/2025 12:00:00 AM | 8 | 24.5 | 22.3 | 91 |  |  | 20.8 |  | 3 | 91.02
B-19322 VIALE 26 | 0 | 3500 PSI | TORRE 2 PILOTE 49 | 2025-05-09 | 5/17/2025 12:00:00 AM | 8 | 24.5 | 19.7 | 80 |  |  | 20.8 |  | 3 | 80.408
B-19322 VIALE 26 | 228 | 3500 PSI | TORRE 2 PILOTE 93 | 2025-05-16 | 5/24/2025 12:00:00 AM | 8 | 24.5 | 12.1 | 50 |  |  | 11.633 |  | 3 | 49.388
B-19322 VIALE 26 | 228 | 3500 PSI | TORRE 2 PILOTE 93 | 2025-05-16 | 5/24/2025 12:00:00 AM | 8 | 24.5 | 13 | 53 |  |  | 11.633 |  | 3 | 53.061
B-19322 VIALE 26 | 228 | 3500 PSI | TORRE 2 PILOTE 93 | 2025-05-16 | 5/24/2025 12:00:00 AM | 8 | 24.5 | 9.8 | 40 |  |  | 11.633 |  | 3 | 40
B-19322 VIALE 26 | 203 | 3500 PSI | TORRE 2 PILOTE 81 | 2025-05-16 | 5/24/2025 12:00:00 AM | 8 | 24.5 | 18.6 | 76 |  |  | 19.333 |  | 3 | 75.918
B-19322 VIALE 26 | 203 | 3500 PSI | TORRE 2 PILOTE 81 | 2025-05-16 | 5/24/2025 12:00:00 AM | 8 | 24.5 | 19.4 | 79 |  |  | 19.333 |  | 3 | 79.184
B-19322 VIALE 26 | 203 | 3500 PSI | TORRE 2 PILOTE 81 | 2025-05-16 | 5/24/2025 12:00:00 AM | 8 | 24.5 | 20 | 81 |  |  | 19.333 |  | 3 | 81.633
B-19322 VIALE 26 | 203 | 3500 PSI | TORRE 2 PILOTE 86 | 2025-05-26 | 6/3/2025 12:00:00 AM | 8 | 24.5 | 22.4 | 92 |  |  | 24.133 |  | 3 | 91.429
B-19322 VIALE 26 | 203 | 3500 PSI | TORRE 2 PILOTE 86 | 2025-05-26 | 6/3/2025 12:00:00 AM | 8 | 24.5 | 24.5 | 100 |  |  | 24.133 |  | 3 | 100
B-19322 VIALE 26 | 203 | 3500 PSI | TORRE 2 PILOTE 86 | 2025-05-26 | 6/3/2025 12:00:00 AM | 8 | 24.5 | 25.5 | 104 |  |  | 24.133 |  | 3 | 104.082
B-19322 VIALE 26 | 228 | 3500 PSI | Torre 2 Pilote 78' | 2025-06-03 | 6/11/2025 12:00:00 AM | 8 | 24.5 | 19.5 | 80 |  |  | 20.567 |  | 3 | 79.592
B-19322 VIALE 26 | 228 | 3500 PSI | Torre 2 Pilote 78' | 2025-06-03 | 6/11/2025 12:00:00 AM | 8 | 24.5 | 23.2 | 95 |  |  | 20.567 |  | 3 | 94.694
B-19322 VIALE 26 | 228 | 3500 PSI | Torre 2 Pilote 78' | 2025-06-03 | 6/11/2025 12:00:00 AM | 8 | 24.5 | 19 | 78 |  |  | 20.567 |  | 3 | 77.551
B-19322 VIALE 26 | 177 | 3500 PSI | TORRE 2 PILOTE 29 | 2025-06-09 | 6/17/2025 12:00:00 AM | 8 | 24.5 | 24.2 | 99 |  |  | 23.3 |  | 3 | 98.776
B-19322 VIALE 26 | 177 | 3500 PSI | TORRE 2 PILOTE 29 | 2025-06-09 | 6/17/2025 12:00:00 AM | 8 | 24.5 | 23.9 | 97 |  |  | 23.3 |  | 3 | 97.551
B-19322 VIALE 26 | 177 | 3500 PSI | TORRE 2 PILOTE 29 | 2025-06-09 | 6/17/2025 12:00:00 AM | 8 | 24.5 | 21.8 | 89 |  |  | 23.3 |  | 3 | 88.98
B-19322 VIALE 26 | 177 | 3500 PSI | TORRE 2 PILOTE 37 | 2025-06-16 | 6/24/2025 12:00:00 AM | 8 | 24.5 | 19.6 | 80 |  |  | 22.033 |  | 3 | 80
B-19322 VIALE 26 | 177 | 3500 PSI | TORRE 2 PILOTE 37 | 2025-06-16 | 6/24/2025 12:00:00 AM | 8 | 24.5 | 23 | 94 |  |  | 22.033 |  | 3 | 93.878
B-19322 VIALE 26 | 177 | 3500 PSI | TORRE 2 PILOTE 37 | 2025-06-16 | 6/24/2025 12:00:00 AM | 8 | 24.5 | 23.5 | 96 |  |  | 22.033 |  | 3 | 95.918
B-19322 VIALE 26 | 203.2 | concreto 3500 psi | Torre 2 Pilote 11-52 | 2025-06-24 | 7/2/2025 12:00:00 AM | 8 | 24.5 | 21.9 | 89 |  |  | 21.467 |  | 3 | 89.388
B-19322 VIALE 26 | 203.2 | concreto 3500 psi | Torre 2 Pilote 11-52 | 2025-06-24 | 7/2/2025 12:00:00 AM | 8 | 24.5 | 21.1 | 86 |  |  | 21.467 |  | 3 | 86.122
B-19322 VIALE 26 | 203.2 | concreto 3500 psi | Torre 2 Pilote 11-52 | 2025-06-24 | 7/2/2025 12:00:00 AM | 8 | 24.5 | 21.4 | 87 |  |  | 21.467 |  | 3 | 87.347
B-19322 VIALE 26 | 228.6 | concreto 3500 psi | Torre 2 Pilote 18 -13 | 2025-07-01 | 7/9/2025 12:00:00 AM | 8 | 24.5 | 20.5 | 84 |  |  | 20.167 |  | 3 | 83.673
B-19322 VIALE 26 | 228.6 | concreto 3500 psi | Torre 2 Pilote 18 -13 | 2025-07-01 | 7/9/2025 12:00:00 AM | 8 | 24.5 | 19.2 | 78 |  |  | 20.167 |  | 3 | 78.367
B-19322 VIALE 26 | 228.6 | concreto 3500 psi | Torre 2 Pilote 18 -13 | 2025-07-01 | 7/9/2025 12:00:00 AM | 8 | 24.5 | 20.8 | 85 |  |  | 20.167 |  | 3 | 84.898
B-19322 VIALE 26 | 190.5 | concreto 3500 psi | Torre 1 Pilote 10-21 | 2025-07-21 | 7/29/2025 12:00:00 AM | 8 | 24.5 | 14.8 | 60 |  |  | 16.367 |  | 3 | 60.408
B-19322 VIALE 26 | 190.5 | concreto 3500 psi | Torre 1 Pilote 10-21 | 2025-07-21 | 7/29/2025 12:00:00 AM | 8 | 24.5 | 18.8 | 77 |  |  | 16.367 |  | 3 | 76.735
B-19322 VIALE 26 | 190.5 | concreto 3500 psi | Torre 1 Pilote 10-21 | 2025-07-21 | 7/29/2025 12:00:00 AM | 8 | 24.5 | 15.5 | 63 |  |  | 16.367 |  | 3 | 63.265
B-19322 VIALE 26 | 184.15 | concreto 3500 psi | Torre 1 Pilote 47 | 2025-07-21 | 7/29/2025 12:00:00 AM | 8 | 24.5 | 22 | 90 |  |  | 21.733 |  | 3 | 89.796
B-19322 VIALE 26 | 184.15 | concreto 3500 psi | Torre 1 Pilote 47 | 2025-07-21 | 7/29/2025 12:00:00 AM | 8 | 24.5 | 21 | 86 |  |  | 21.733 |  | 3 | 85.714
B-19322 VIALE 26 | 184.15 | concreto 3500 psi | Torre 1 Pilote 47 | 2025-07-21 | 7/29/2025 12:00:00 AM | 8 | 24.5 | 22.2 | 90 |  |  | 21.733 |  | 3 | 90.612
B-19322 VIALE 26 | 222.25 | concreto 3500 psi | Torre 1 Pilote 49 | 2025-07-31 | 8/8/2025 12:00:00 AM | 8 | 24.5 | 17.7 | 72 |  |  | 19.867 |  | 3 | 72.245
B-19322 VIALE 26 | 222.25 | concreto 3500 psi | Torre 1 Pilote 49 | 2025-07-31 | 8/8/2025 12:00:00 AM | 8 | 24.5 | 21.4 | 87 |  |  | 19.867 |  | 3 | 87.347
B-19322 VIALE 26 | 222.25 | concreto 3500 psi | Torre 1 Pilote 49 | 2025-07-31 | 8/8/2025 12:00:00 AM | 8 | 24.5 | 20.5 | 84 |  |  | 19.867 |  | 3 | 83.673
B-19322 VIALE 26 | 203.2 | concreto 3000 psi | Torre 1 Pilote 66 | 2025-07-31 | 8/8/2025 12:00:00 AM | 8 | 24.5 | 16.9 | 69 |  |  | 16.533 |  | 3 | 68.98
B-19322 VIALE 26 | 203.2 | concreto 3000 psi | Torre 1 Pilote 66 | 2025-07-31 | 8/8/2025 12:00:00 AM | 8 | 24.5 | 17.3 | 71 |  |  | 16.533 |  | 3 | 70.612
B-19322 VIALE 26 | 203.2 | concreto 3000 psi | Torre 1 Pilote 66 | 2025-07-31 | 8/8/2025 12:00:00 AM | 8 | 24.5 | 15.4 | 63 |  |  | 16.533 |  | 3 | 62.857
B-19322 VIALE 26 | 203.2 | concreto 3500 psi | Torre 1 Pilote 44 | 2025-08-20 | 8/28/2025 12:00:00 AM | 8 | 24.5 | 22.2 | 91 |  |  | 24.6 |  | 3 | 90.612
B-19322 VIALE 26 | 203.2 | concreto 3500 psi | Torre 1 Pilote 44 | 2025-08-20 | 8/28/2025 12:00:00 AM | 8 | 24.5 | 24.3 | 99 |  |  | 24.6 |  | 3 | 99.184
B-19322 VIALE 26 | 203.2 | concreto 3500 psi | Torre 1 Pilote 44 | 2025-08-20 | 8/28/2025 12:00:00 AM | 8 | 24.5 | 27.3 | 112 |  |  | 24.6 |  | 3 | 111.429
B-19322 VIALE 26 | 203.2 | concreto 3500 psi | Torre 1 Pilote 67 | 2025-08-20 | 8/28/2025 12:00:00 AM | 8 | 24.5 | 21.2 | 86 |  |  | 21.267 |  | 3 | 86.531
B-19322 VIALE 26 | 203.2 | concreto 3500 psi | Torre 1 Pilote 67 | 2025-08-20 | 8/28/2025 12:00:00 AM | 8 | 24.5 | 20.6 | 84 |  |  | 21.267 |  | 3 | 84.082
B-19322 VIALE 26 | 203.2 | concreto 3500 psi | Torre 1 Pilote 67 | 2025-08-20 | 8/28/2025 12:00:00 AM | 8 | 24.5 | 22 | 90 |  |  | 21.267 |  | 3 | 89.796
B-19322 VIALE 26 | 196.85 | concreto 3500 psi | Torre 1 Pilote 41 | 2025-08-25 | 9/2/2025 12:00:00 AM | 8 | 24.5 | 26 | 106 |  |  | 25.633 |  | 3 | 106.122
B-19322 VIALE 26 | 190.5 | concreto 3500 psi | Torre 1 Pilote 82 | 2025-08-25 | 9/2/2025 12:00:00 AM | 8 | 24.5 | 20.3 | 83 |  |  | 20.033 |  | 3 | 82.857
B-19322 VIALE 26 | 190.5 | concreto 3500 psi | Torre 1 Pilote 82 | 2025-08-25 | 9/2/2025 12:00:00 AM | 8 | 24.5 | 18.7 | 76 |  |  | 20.033 |  | 3 | 76.327
B-19322 VIALE 26 | 190.5 | concreto 3500 psi | Torre 1 Pilote 82 | 2025-08-25 | 9/2/2025 12:00:00 AM | 8 | 24.5 | 21.1 | 86 |  |  | 20.033 |  | 3 | 86.122
B-19322 VIALE 26 | 196.85 | concreto 3500 psi | Torre 1 Pilote 41 | 2025-08-25 | 9/2/2025 12:00:00 AM | 8 | 24.5 | 25.3 | 103 |  |  | 25.633 |  | 3 | 103.265
B-19322 VIALE 26 | 196.85 | concreto 3500 psi | Torre 1 Pilote 41 | 2025-08-25 | 9/2/2025 12:00:00 AM | 8 | 24.5 | 25.6 | 105 |  |  | 25.633 |  | 3 | 104.49
B-19322 VIALE 26 | 196.85 | concreto 3500 psi | Torre 1 Pilote 87 | 2025-09-05 | 9/13/2025 12:00:00 AM | 8 | 24.5 | 21.6 | 88 |  |  | 20.533 |  | 3 | 88.163
B-19322 VIALE 26 | 196.85 | concreto 3500 psi | Torre 1 Pilote 87 | 2025-09-05 | 9/13/2025 12:00:00 AM | 8 | 24.5 | 19.9 | 81 |  |  | 20.533 |  | 3 | 81.224
B-19322 VIALE 26 | 196.85 | concreto 3500 psi | Torre 1 Pilote 87 | 2025-09-05 | 9/13/2025 12:00:00 AM | 8 | 24.5 | 20.1 | 82 |  |  | 20.533 |  | 3 | 82.041
B-19322 VIALE 26 | 203 | concreto 3500 psi | Torre 1 Pilote 95 | 2025-09-19 | 9/27/2025 12:00:00 AM | 8 | 24.5 | 24.5 | 100 |  |  | 22.9 |  | 3 | 100
B-19322 VIALE 26 | 203 | concreto 3500 psi | Torre 1 Pilote 95 | 2025-09-19 | 9/27/2025 12:00:00 AM | 8 | 24.5 | 21.1 | 86 |  |  | 22.9 |  | 3 | 86.122
B-19322 VIALE 26 | 203 | concreto 3500 psi | Torre 1 Pilote 95 | 2025-09-19 | 9/27/2025 12:00:00 AM | 8 | 24.5 | 23.1 | 94 |  |  | 22.9 |  | 3 | 94.286
B-19322 VIALE 26 | 171.45 | concreto 3000 psi | PLACA CONTRAPISO EJE 1 A 5 ENTRE A-J | 2025-10-29 | 11/6/2025 12:00:00 AM | 8 | 21 | 17 | 81 | PLACA | B-19322 VIALE 26_PLACA_21.0_8 | 13.367 |  | 3 | 80.952
B-19322 VIALE 26 | 171.45 | concreto 3000 psi | PLACA CONTRAPISO EJE 1 A 5 ENTRE A-J | 2025-10-29 | 11/6/2025 12:00:00 AM | 8 | 21 | 11.8 | 56 | PLACA | B-19322 VIALE 26_PLACA_21.0_8 | 13.367 |  | 3 | 56.19
B-19322 VIALE 26 | 171.45 | concreto 3000 psi | PLACA CONTRAPISO EJE 1 A 5 ENTRE A-J | 2025-10-29 | 11/6/2025 12:00:00 AM | 8 | 21 | 11.3 | 54 | PLACA | B-19322 VIALE 26_PLACA_21.0_8 | 13.367 |  | 3 | 53.81
B-19322 VIALE 26 | 165.1 | concreto 3000 psi | EJE 13 ENTRE C-H, VC-24, VC-10, VC-04 | 2025-10-29 | 11/6/2025 12:00:00 AM | 8 | 21 | 13.8 | 66 |  |  | 15.7 |  | 3 | 65.714
B-19322 VIALE 26 | 165.1 | concreto 3000 psi | EJE 13 ENTRE C-H, VC-24, VC-10, VC-04 | 2025-10-29 | 11/6/2025 12:00:00 AM | 8 | 21 | 17.2 | 82 |  |  | 15.7 |  | 3 | 81.905
B-19322 VIALE 26 | 165.1 | concreto 3000 psi | EJE 13 ENTRE C-H, VC-24, VC-10, VC-04 | 2025-10-29 | 11/6/2025 12:00:00 AM | 8 | 21 | 16.1 | 76 |  |  | 15.7 |  | 3 | 76.667
B-19322 VIALE 26 | 177.8 | 3000 PSI | PLACA T2 PISO 4 EJE O8 y 09 ENTRE A y J | 2025-12-18 | 12/26/2025 12:00:00 AM | 8 | 21 | 23.6 | 112 | PLACA | B-19322 VIALE 26_PLACA_21.0_8 | 23.833 |  | 3 | 112.381
B-19322 VIALE 26 | 177.8 | 3000 PSI | PLACA T2 PISO 4 EJE O8 y 09 ENTRE A y J | 2025-12-18 | 12/26/2025 12:00:00 AM | 8 | 21 | 23.8 | 113 | PLACA | B-19322 VIALE 26_PLACA_21.0_8 | 23.833 |  | 3 | 113.333
B-19322 VIALE 26 | 177.8 | 3000 PSI | PLACA T2 PISO 4 EJE O8 y 09 ENTRE A y J | 2025-12-18 | 12/26/2025 12:00:00 AM | 8 | 21 | 24.1 | 115 | PLACA | B-19322 VIALE 26_PLACA_21.0_8 | 23.833 |  | 3 | 114.762
B-19322 VIALE 26 | 152.4 | 3000 PSI | PLACA CIMENTACION EJE 04 al 01 ENTRE I y A | 2025-12-18 | 12/26/2025 12:00:00 AM | 8 | 21 | 19.1 | 91 | PLACA | B-19322 VIALE 26_PLACA_21.0_8 | 19 |  | 3 | 90.952
B-19322 VIALE 26 | 152.4 | 3000 PSI | PLACA CIMENTACION EJE 04 al 01 ENTRE I y A | 2025-12-18 | 12/26/2025 12:00:00 AM | 8 | 21 | 18.6 | 89 | PLACA | B-19322 VIALE 26_PLACA_21.0_8 | 19 |  | 3 | 88.571
B-19322 VIALE 26 | 152.4 | 3000 PSI | PLACA CIMENTACION EJE 04 al 01 ENTRE I y A | 2025-12-18 | 12/26/2025 12:00:00 AM | 8 | 21 | 19.3 | 92 | PLACA | B-19322 VIALE 26_PLACA_21.0_8 | 19 |  | 3 | 91.905
B-19322 VIALE 26 | 177.8 | 3000 PSI | MUROS T2 P13 EJE 7 - J E M=9,29,32 EJE 4 J-E EJE 3,4,5 A-D M=2,31,14 | 2026-04-08 | 4/16/2026 12:00:00 AM | 8 | 21 | 15.9 | 76 | MURO | B-19322 VIALE 26_MURO_21.0_8 | 19 |  | 3 | 75.714
B-19322 VIALE 26 | 177.8 | 3000 PSI | MUROS T2 P13 EJE 7 - J E M=9,29,32 EJE 4 J-E EJE 3,4,5 A-D M=2,31,14 | 2026-04-08 | 4/16/2026 12:00:00 AM | 8 | 21 | 19.4 | 92 | MURO | B-19322 VIALE 26_MURO_21.0_8 | 19 |  | 3 | 92.381
B-19322 VIALE 26 | 177.8 | 3000 PSI | MUROS T2 P13 EJE 7 - J E M=9,29,32 EJE 4 J-E EJE 3,4,5 A-D M=2,31,14 | 2026-04-08 | 4/16/2026 12:00:00 AM | 8 | 21 | 21.7 | 103 | MURO | B-19322 VIALE 26_MURO_21.0_8 | 19 |  | 3 | 103.333
B-19322 VIALE 26 | 184.15 | 3000 PSI | MUROS T1 P9 EJES 9-10 ENTRE A Y J M=2,9,22,13,23,25 | 2026-04-08 | 4/16/2026 12:00:00 AM | 8 | 21 | 21.5 | 102 | MURO | B-19322 VIALE 26_MURO_21.0_8 | 20.5 |  | 3 | 102.381
B-19322 VIALE 26 | 184.15 | 3000 PSI | MUROS T1 P9 EJES 9-10 ENTRE A Y J M=2,9,22,13,23,25 | 2026-04-08 | 4/16/2026 12:00:00 AM | 8 | 21 | 19.4 | 92 | MURO | B-19322 VIALE 26_MURO_21.0_8 | 20.5 |  | 3 | 92.381
B-19322 VIALE 26 | 184.15 | 3000 PSI | MUROS T1 P9 EJES 9-10 ENTRE A Y J M=2,9,22,13,23,25 | 2026-04-08 | 4/16/2026 12:00:00 AM | 8 | 21 | 20.6 | 98 | MURO | B-19322 VIALE 26_MURO_21.0_8 | 20.5 |  | 3 | 98.095
B-19322 VIALE 26 | 177.8 | 3000 PSI | PLACA T1 PISO 9 EJE 4 Y 6 ENTRE A Y J | 2026-04-08 | 4/16/2026 12:00:00 AM | 8 | 21 | 24 | 114 | PLACA | B-19322 VIALE 26_PLACA_21.0_8 | 24.067 |  | 3 | 114.286
B-19322 VIALE 26 | 177.8 | 3000 PSI | PLACA T1 PISO 9 EJE 4 Y 6 ENTRE A Y J | 2026-04-08 | 4/16/2026 12:00:00 AM | 8 | 21 | 24 | 114 | PLACA | B-19322 VIALE 26_PLACA_21.0_8 | 24.067 |  | 3 | 114.286
B-19322 VIALE 26 | 177.8 | 3000 PSI | PLACA T1 PISO 9 EJE 4 Y 6 ENTRE A Y J | 2026-04-08 | 4/16/2026 12:00:00 AM | 8 | 21 | 24.2 | 115 | PLACA | B-19322 VIALE 26_PLACA_21.0_8 | 24.067 |  | 3 | 115.238
B-19322 VIALE 26 | 0 | 4000 PSI | TANQUE AGUAS LLUVIAS | 2025-05-13 | 5/20/2025 12:00:00 AM | 7 | 28 | 35.3 | 126 |  |  | 36 |  | 3 | 126.071
B-19322 VIALE 26 | 0 | 4000 PSI | TANQUE AGUAS LLUVIAS | 2025-05-13 | 5/20/2025 12:00:00 AM | 7 | 28 | 35 | 125 |  |  | 36 |  | 3 | 125
B-19322 VIALE 26 | 0 | 4000 PSI | TANQUE AGUAS LLUVIAS | 2025-05-13 | 5/20/2025 12:00:00 AM | 7 | 28 | 37.7 | 135 |  |  | 36 |  | 3 | 134.643
B-19322 VIALE 26 | 177 | 4000 PSI | TANQUE POTABLE-CONCRETO FIBRA POLIPROPILENIO | 2025-06-11 | 6/18/2025 12:00:00 AM | 7 | 28 | 32.7 | 117 |  |  | 33.183 |  | 12 | 116.786
B-19322 VIALE 26 | 177 | 4000 PSI | TANQUE POTABLE-CONCRETO FIBRA POLIPROPILENIO | 2025-06-11 | 6/18/2025 12:00:00 AM | 7 | 28 | 32.7 | 117 |  |  | 33.183 |  | 12 | 116.786
B-19322 VIALE 26 | 177 | 4000 PSI | TANQUE POTABLE-CONCRETO FIBRA POLIPROPILENIO | 2025-06-11 | 6/18/2025 12:00:00 AM | 7 | 28 | 35.6 | 127 |  |  | 33.183 |  | 12 | 127.143
B-19322 VIALE 26 | 177 | 4000 PSI | TANQUE POTABLE-CONCRETO FIBRA POLIPROPILENIO | 2025-06-11 | 6/18/2025 12:00:00 AM | 7 | 28 | 35.6 | 127 |  |  | 33.183 |  | 12 | 127.143
B-19322 VIALE 26 | 177 | 4000 PSI | TANQUE POTABLE-CONCRETO FIBRA POLIPROPILENIO | 2025-06-11 | 6/18/2025 12:00:00 AM | 7 | 28 | 30.7 | 110 |  |  | 33.183 |  | 12 | 109.643
B-19322 VIALE 26 | 177 | 4000 PSI | TANQUE POTABLE-CONCRETO FIBRA POLIPROPILENIO | 2025-06-11 | 6/18/2025 12:00:00 AM | 7 | 28 | 30.7 | 110 |  |  | 33.183 |  | 12 | 109.643
B-19322 VIALE 26 | 177 | 4000 PSI | TANQUE POTABLE-CONCRETO FIBRA POLIPROPILENIO | 2025-06-11 | 6/18/2025 12:00:00 AM | 7 | 28 | 34.3 | 122 |  |  | 33.183 |  | 12 | 122.5
B-19322 VIALE 26 | 177 | 4000 PSI | TANQUE POTABLE-CONCRETO FIBRA POLIPROPILENIO | 2025-06-11 | 6/18/2025 12:00:00 AM | 7 | 28 | 34.3 | 122 |  |  | 33.183 |  | 12 | 122.5
B-19322 VIALE 26 | 177 | 4000 PSI | TANQUE POTABLE-CONCRETO FIBRA POLIPROPILENIO | 2025-06-11 | 6/18/2025 12:00:00 AM | 7 | 28 | 35.5 | 127 |  |  | 33.183 |  | 12 | 126.786
B-19322 VIALE 26 | 177 | 4000 PSI | TANQUE POTABLE-CONCRETO FIBRA POLIPROPILENIO | 2025-06-11 | 6/18/2025 12:00:00 AM | 7 | 28 | 35.5 | 127 |  |  | 33.183 |  | 12 | 126.786
B-19322 VIALE 26 | 177 | 4000 PSI | TANQUE POTABLE-CONCRETO FIBRA POLIPROPILENIO | 2025-06-11 | 6/18/2025 12:00:00 AM | 7 | 28 | 30.3 | 108 |  |  | 33.183 |  | 12 | 108.214
B-19322 VIALE 26 | 177 | 4000 PSI | TANQUE POTABLE-CONCRETO FIBRA POLIPROPILENIO | 2025-06-11 | 6/18/2025 12:00:00 AM | 7 | 28 | 30.3 | 108 |  |  | 33.183 |  | 12 | 108.214
B-19322 VIALE 26 | 177 | 4000 PSI | TANQUE POTABLE- CONCRETO FIBRA POLIPROPILENIO | 2025-06-11 | 6/18/2025 12:00:00 AM | 7 | 28 | 37.1 | 132 |  |  | 37.133 |  | 6 | 132.5
B-19322 VIALE 26 | 177 | 4000 PSI | TANQUE POTABLE- CONCRETO FIBRA POLIPROPILENIO | 2025-06-11 | 6/18/2025 12:00:00 AM | 7 | 28 | 37.1 | 132 |  |  | 37.133 |  | 6 | 132.5
B-19322 VIALE 26 | 177 | 4000 PSI | TANQUE POTABLE- CONCRETO FIBRA POLIPROPILENIO | 2025-06-11 | 6/18/2025 12:00:00 AM | 7 | 28 | 34 | 122 |  |  | 37.133 |  | 6 | 121.429
B-19322 VIALE 26 | 177 | 4000 PSI | TANQUE POTABLE- CONCRETO FIBRA POLIPROPILENIO | 2025-06-11 | 6/18/2025 12:00:00 AM | 7 | 28 | 34 | 122 |  |  | 37.133 |  | 6 | 121.429
B-19322 VIALE 26 | 177 | 4000 PSI | TANQUE POTABLE- CONCRETO FIBRA POLIPROPILENIO | 2025-06-11 | 6/18/2025 12:00:00 AM | 7 | 28 | 40.3 | 144 |  |  | 37.133 |  | 6 | 143.929
B-19322 VIALE 26 | 177 | 4000 PSI | TANQUE POTABLE- CONCRETO FIBRA POLIPROPILENIO | 2025-06-11 | 6/18/2025 12:00:00 AM | 7 | 28 | 40.3 | 144 |  |  | 37.133 |  | 6 | 143.929
B-19322 VIALE 26 | 152 | 4000 PSI | TAPA TANQUE LLUVIAS | 2025-06-19 | 6/26/2025 12:00:00 AM | 7 | 28 | 37.6 | 134 |  |  | 37.767 |  | 3 | 134.286
B-19322 VIALE 26 | 152 | 4000 PSI | TAPA TANQUE LLUVIAS | 2025-06-19 | 6/26/2025 12:00:00 AM | 7 | 28 | 36.6 | 130 |  |  | 37.767 |  | 3 | 130.714
B-19322 VIALE 26 | 152 | 4000 PSI | TAPA TANQUE LLUVIAS | 2025-06-19 | 6/26/2025 12:00:00 AM | 7 | 28 | 39.1 | 140 |  |  | 37.767 |  | 3 | 139.643
B-19322 VIALE 26 | 234.95 | 4000 PSI | MUROS T2PISO 1 32, 09, 29 EJE 11 | 2025-11-13 | 11/20/2025 12:00:00 AM | 7 | 28 | 32.7 | 117 | MURO | B-19322 VIALE 26_MURO_28.0_7 | 32.7 |  | 3 | 116.786
B-19322 VIALE 26 | 234.95 | 4000 PSI | MUROS T2PISO 1 32, 09, 29 EJE 11 | 2025-11-13 | 11/20/2025 12:00:00 AM | 7 | 28 | 32.6 | 116 | MURO | B-19322 VIALE 26_MURO_28.0_7 | 32.7 |  | 3 | 116.429
B-19322 VIALE 26 | 234.95 | 4000 PSI | MUROS T2PISO 1 32, 09, 29 EJE 11 | 2025-11-13 | 11/20/2025 12:00:00 AM | 7 | 28 | 32.8 | 117 | MURO | B-19322 VIALE 26_MURO_28.0_7 | 32.7 |  | 3 | 117.143
B-19322 VIALE 26 | 222.25 | 4000 PSI | MUROS T2 PISO 1 02, 31, 14 EJE 12 | 2025-11-13 | 11/20/2025 12:00:00 AM | 7 | 28 | 30.5 | 109 | MURO | B-19322 VIALE 26_MURO_28.0_7 | 30.5 |  | 3 | 108.929
B-19322 VIALE 26 | 222.25 | 4000 PSI | MUROS T2 PISO 1 02, 31, 14 EJE 12 | 2025-11-13 | 11/20/2025 12:00:00 AM | 7 | 28 | 29.9 | 107 | MURO | B-19322 VIALE 26_MURO_28.0_7 | 30.5 |  | 3 | 106.786
B-19322 VIALE 26 | 222.25 | 4000 PSI | MUROS T2 PISO 1 02, 31, 14 EJE 12 | 2025-11-13 | 11/20/2025 12:00:00 AM | 7 | 28 | 31.1 | 111 | MURO | B-19322 VIALE 26_MURO_28.0_7 | 30.5 |  | 3 | 111.071
B-19322 VIALE 26 | 241.3 | 4000 PSI | PISO 1 MUROS 14, 31, 02 EJE 06 | 2025-11-18 | 11/25/2025 12:00:00 AM | 7 | 28 | 34.8 | 124 | MURO | B-19322 VIALE 26_MURO_28.0_7 | 34.367 |  | 3 | 124.286
B-19322 VIALE 26 | 241.3 | 4000 PSI | PISO 1 MUROS 14, 31, 02 EJE 06 | 2025-11-18 | 11/25/2025 12:00:00 AM | 7 | 28 | 34.9 | 125 | MURO | B-19322 VIALE 26_MURO_28.0_7 | 34.367 |  | 3 | 124.643
B-19322 VIALE 26 | 241.3 | 4000 PSI | PISO 1 MUROS 14, 31, 02 EJE 06 | 2025-11-18 | 11/25/2025 12:00:00 AM | 7 | 28 | 33.4 | 119 | MURO | B-19322 VIALE 26_MURO_28.0_7 | 34.367 |  | 3 | 119.286
B-19322 VIALE 26 | 234.95 | 4000 PSI | MUROS 14,31,02 EJE 04 ENTRE J Y F | 2025-11-10 | 11/17/2025 12:00:00 AM | 7 | 28 | 30 | 107 | MURO | B-19322 VIALE 26_MURO_28.0_7 | 31.2 |  | 3 | 107.143
B-19322 VIALE 26 | 234.95 | 4000 PSI | MUROS 14,31,02 EJE 04 ENTRE J Y F | 2025-11-10 | 11/17/2025 12:00:00 AM | 7 | 28 | 35.6 | 127 | MURO | B-19322 VIALE 26_MURO_28.0_7 | 31.2 |  | 3 | 127.143
B-19322 VIALE 26 | 234.95 | 4000 PSI | MUROS 14,31,02 EJE 04 ENTRE J Y F | 2025-11-10 | 11/17/2025 12:00:00 AM | 7 | 28 | 28 | 100 | MURO | B-19322 VIALE 26_MURO_28.0_7 | 31.2 |  | 3 | 100
B-19322 VIALE 26 | 241.3 | 4000 PSI | TORRE 2 MUROS 32,29,10 DEL EJE 13 | 2025-11-11 | 11/18/2025 12:00:00 AM | 7 | 28 | 30.5 | 109 | MURO | B-19322 VIALE 26_MURO_28.0_7 | 31.133 |  | 3 | 108.929
B-19322 VIALE 26 | 241.3 | 4000 PSI | TORRE 2 MUROS 32,29,10 DEL EJE 13 | 2025-11-11 | 11/18/2025 12:00:00 AM | 7 | 28 | 31.3 | 112 | MURO | B-19322 VIALE 26_MURO_28.0_7 | 31.133 |  | 3 | 111.786
B-19322 VIALE 26 | 241.3 | 4000 PSI | TORRE 2 MUROS 32,29,10 DEL EJE 13 | 2025-11-11 | 11/18/2025 12:00:00 AM | 7 | 28 | 31.6 | 113 | MURO | B-19322 VIALE 26_MURO_28.0_7 | 31.133 |  | 3 | 112.857
B-19322 VIALE 26 | 228.6 | 4000 PSI | PISO 1 MUROS 32,09, 29 EJE 09 | 2025-11-18 | 11/25/2025 12:00:00 AM | 7 | 28 | 30.9 | 110 | MURO | B-19322 VIALE 26_MURO_28.0_7 | 30.9 |  | 3 | 110.357
B-19322 VIALE 26 | 228.6 | 4000 PSI | PISO 1 MUROS 32,09, 29 EJE 09 | 2025-11-18 | 11/25/2025 12:00:00 AM | 7 | 28 | 30.7 | 110 | MURO | B-19322 VIALE 26_MURO_28.0_7 | 30.9 |  | 3 | 109.643
B-19322 VIALE 26 | 228.6 | 4000 PSI | PISO 1 MUROS 32,09, 29 EJE 09 | 2025-11-18 | 11/25/2025 12:00:00 AM | 7 | 28 | 31.1 | 111 | MURO | B-19322 VIALE 26_MURO_28.0_7 | 30.9 |  | 3 | 111.071
B-19322 VIALE 26 | 241.3 | 4000 PSI | MUROS PISO 1 32,09,29 EJE 07 ENTRE A Y J | 2025-11-19 | 11/26/2025 12:00:00 AM | 7 | 28 | 26.4 | 94 | MURO | B-19322 VIALE 26_MURO_28.0_7 | 27.033 |  | 3 | 94.286
B-19322 VIALE 26 | 241.3 | 4000 PSI | MUROS PISO 1 32,09,29 EJE 07 ENTRE A Y J | 2025-11-19 | 11/26/2025 12:00:00 AM | 7 | 28 | 27.9 | 100 | MURO | B-19322 VIALE 26_MURO_28.0_7 | 27.033 |  | 3 | 99.643
B-19322 VIALE 26 | 241.3 | 4000 PSI | MUROS PISO 1 32,09,29 EJE 07 ENTRE A Y J | 2025-11-19 | 11/26/2025 12:00:00 AM | 7 | 28 | 26.8 | 96 | MURO | B-19322 VIALE 26_MURO_28.0_7 | 27.033 |  | 3 | 95.714
B-19322 VIALE 26 | 228.6 | 4000 PSI | MUROS PISO 2 EJE 11 ENTRE AYJ M=32.09.29 | 2025-11-28 | 12/5/2025 12:00:00 AM | 7 | 28 | 26.3 | 94 | MURO | B-19322 VIALE 26_MURO_28.0_7 | 26.4 |  | 3 | 93.929
B-19322 VIALE 26 | 228.6 | 4000 PSI | MUROS PISO 2 EJE 11 ENTRE AYJ M=32.09.29 | 2025-11-28 | 12/5/2025 12:00:00 AM | 7 | 28 | 27.7 | 99 | MURO | B-19322 VIALE 26_MURO_28.0_7 | 26.4 |  | 3 | 98.929
B-19322 VIALE 26 | 228.6 | 4000 PSI | MUROS PISO 1 T2 EJE 06 M 31, 02, 14 ENTRE A y D | 2025-11-21 | 11/28/2025 12:00:00 AM | 7 | 28 | 24.3 | 87 | MURO | B-19322 VIALE 26_MURO_28.0_7 | 25.533 |  | 3 | 86.786
B-19322 VIALE 26 | 228.6 | 4000 PSI | MUROS PISO 1 T2 EJE 06 M 31, 02, 14 ENTRE A y D | 2025-11-21 | 11/28/2025 12:00:00 AM | 7 | 28 | 27 | 96 | MURO | B-19322 VIALE 26_MURO_28.0_7 | 25.533 |  | 3 | 96.429
B-19322 VIALE 26 | 228.6 | 4000 PSI | MUROS PISO 1 T2 EJE 06 M 31, 02, 14 ENTRE A y D | 2025-11-21 | 11/28/2025 12:00:00 AM | 7 | 28 | 25.3 | 90 | MURO | B-19322 VIALE 26_MURO_28.0_7 | 25.533 |  | 3 | 90.357
B-19322 VIALE 26 | 228.6 | 4000 PSI | MURO PISO 2 EJE 15 ENTRE J y D M-16-27-01 | 2025-11-27 | 12/4/2025 12:00:00 AM | 7 | 28 | 26.9 | 96 | MURO | B-19322 VIALE 26_MURO_28.0_7 | 24.7 |  | 3 | 96.071
B-19322 VIALE 26 | 228.6 | 4000 PSI | MURO PISO 2 EJE 15 ENTRE J y D M-16-27-01 | 2025-11-27 | 12/4/2025 12:00:00 AM | 7 | 28 | 24.5 | 88 | MURO | B-19322 VIALE 26_MURO_28.0_7 | 24.7 |  | 3 | 87.5
B-19322 VIALE 26 | 228.6 | 4000 PSI | MURO PISO 2 EJE 15 ENTRE J y D M-16-27-01 | 2025-11-27 | 12/4/2025 12:00:00 AM | 7 | 28 | 22.7 | 81 | MURO | B-19322 VIALE 26_MURO_28.0_7 | 24.7 |  | 3 | 81.071
B-19322 VIALE 26 | 228.6 | 4000 PSI | MUROS PISO 2 EJE 11 ENTRE AYJ M=32.09.29 | 2025-11-28 | 12/5/2025 12:00:00 AM | 7 | 28 | 25.2 | 90 | MURO | B-19322 VIALE 26_MURO_28.0_7 | 26.4 |  | 3 | 90
B-19322 VIALE 26 | 209.55 | 4000 PSI | MUROS PISO 2 EJE 06 y 07 ENTRE A y J M=31-32-14-09-29 | 2025-12-01 | 12/8/2025 12:00:00 AM | 7 | 28 | 29.7 | 106 | MURO | B-19322 VIALE 26_MURO_28.0_7 | 28.867 |  | 3 | 106.071
B-19322 VIALE 26 | 209.55 | 4000 PSI | MUROS PISO 2 EJE 06 y 07 ENTRE A y J M=31-32-14-09-29 | 2025-12-01 | 12/8/2025 12:00:00 AM | 7 | 28 | 27.5 | 98 | MURO | B-19322 VIALE 26_MURO_28.0_7 | 28.867 |  | 3 | 98.214
B-19322 VIALE 26 | 209.55 | 4000 PSI | MUROS PISO 2 EJE 06 y 07 ENTRE A y J M=31-32-14-09-29 | 2025-12-01 | 12/8/2025 12:00:00 AM | 7 | 28 | 29.4 | 105 | MURO | B-19322 VIALE 26_MURO_28.0_7 | 28.867 |  | 3 | 105
B-19322 VIALE 26 | 203.2 | 4000 PSI | MUROS PISO 2 EJE 06 y 07 ENTRE A y J M-31-14-02 | 2025-12-02 | 12/9/2025 12:00:00 AM | 7 | 28 | 27 | 96 | MURO | B-19322 VIALE 26_MURO_28.0_7 | 25.867 |  | 3 | 96.429
B-19322 VIALE 26 | 203.2 | 4000 PSI | MUROS PISO 2 EJE 06 y 07 ENTRE A y J M-31-14-02 | 2025-12-02 | 12/9/2025 12:00:00 AM | 7 | 28 | 25.9 | 92 | MURO | B-19322 VIALE 26_MURO_28.0_7 | 25.867 |  | 3 | 92.5
B-19322 VIALE 26 | 203.2 | 4000 PSI | MUROS PISO 2 EJE 06 y 07 ENTRE A y J M-31-14-02 | 2025-12-02 | 12/9/2025 12:00:00 AM | 7 | 28 | 24.7 | 88 | MURO | B-19322 VIALE 26_MURO_28.0_7 | 25.867 |  | 3 | 88.214
B-19322 VIALE 26 | 241.3 | 4000 PSI | MUROS PISO 2 EJE 04 y 05 ENTRE A y J M= 32-29-09 | 2025-12-03 | 12/10/2025 12:00:00 AM | 7 | 28 | 24.2 | 86 | MURO | B-19322 VIALE 26_MURO_28.0_7 | 24.6 |  | 3 | 86.429
B-19322 VIALE 26 | 241.3 | 4000 PSI | MUROS PISO 2 EJE 04 y 05 ENTRE A y J M= 32-29-09 | 2025-12-03 | 12/10/2025 12:00:00 AM | 7 | 28 | 24 | 86 | MURO | B-19322 VIALE 26_MURO_28.0_7 | 24.6 |  | 3 | 85.714
B-19322 VIALE 26 | 241.3 | 4000 PSI | MUROS PISO 2 EJE 04 y 05 ENTRE A y J M= 32-29-09 | 2025-12-03 | 12/10/2025 12:00:00 AM | 7 | 28 | 25.6 | 91 | MURO | B-19322 VIALE 26_MURO_28.0_7 | 24.6 |  | 3 | 91.429
B-19322 VIALE 26 | 209.6 | 4000 PSI | MURO PISO 2 EJE 12 ENTRE A y D M-14-31-02 | 2025-11-27 | 12/4/2025 12:00:00 AM | 7 | 28 | 25.3 | 90 | MURO | B-19322 VIALE 26_MURO_28.0_7 | 26.2 |  | 3 | 90.357
B-19322 VIALE 26 | 209.6 | 4000 PSI | MURO PISO 2 EJE 12 ENTRE A y D M-14-31-02 | 2025-11-27 | 12/4/2025 12:00:00 AM | 7 | 28 | 26.5 | 95 | MURO | B-19322 VIALE 26_MURO_28.0_7 | 26.2 |  | 3 | 94.643
B-19322 VIALE 26 | 209.6 | 4000 PSI | MURO PISO 2 EJE 12 ENTRE A y D M-14-31-02 | 2025-11-27 | 12/4/2025 12:00:00 AM | 7 | 28 | 26.8 | 96 | MURO | B-19322 VIALE 26_MURO_28.0_7 | 26.2 |  | 3 | 95.714
B-19322 VIALE 26 | 215.9 | 4000 PSI | MUROS PISO 2 EJE 01 AL 03 ENTRE A y J M= 21-01-20-05-22 | 2025-12-05 | 12/12/2025 12:00:00 AM | 7 | 28 | 24.9 | 89 | MURO | B-19322 VIALE 26_MURO_28.0_7 | 24.7 |  | 3 | 88.929
B-19322 VIALE 26 | 215.9 | 4000 PSI | MUROS PISO 2 EJE 01 AL 03 ENTRE A y J M= 21-01-20-05-22 | 2025-12-05 | 12/12/2025 12:00:00 AM | 7 | 28 | 24 | 86 | MURO | B-19322 VIALE 26_MURO_28.0_7 | 24.7 |  | 3 | 85.714
B-19322 VIALE 26 | 215.9 | 4000 PSI | MUROS PISO 2 EJE 01 AL 03 ENTRE A y J M= 21-01-20-05-22 | 2025-12-05 | 12/12/2025 12:00:00 AM | 7 | 28 | 25.2 | 90 | MURO | B-19322 VIALE 26_MURO_28.0_7 | 24.7 |  | 3 | 90
B-19322 VIALE 26 | 190.5 | 4000 PSI | MUROS PISO 1 EJE 15 Y 14 ENTERE J y H M=32,31-27-28-29-30 | 2025-12-09 | 12/16/2025 12:00:00 AM | 7 | 28 | 26.5 | 94 | MURO | B-19322 VIALE 26_MURO_28.0_7 | 26.667 |  | 3 | 94.643
B-19322 VIALE 26 | 190.5 | 4000 PSI | MUROS PISO 1 EJE 15 Y 14 ENTERE J y H M=32,31-27-28-29-30 | 2025-12-09 | 12/16/2025 12:00:00 AM | 7 | 28 | 27.4 | 98 | MURO | B-19322 VIALE 26_MURO_28.0_7 | 26.667 |  | 3 | 97.857
B-19322 VIALE 26 | 190.5 | 4000 PSI | MUROS PISO 1 EJE 15 Y 14 ENTERE J y H M=32,31-27-28-29-30 | 2025-12-09 | 12/16/2025 12:00:00 AM | 7 | 28 | 26.1 | 93 | MURO | B-19322 VIALE 26_MURO_28.0_7 | 26.667 |  | 3 | 93.214
B-19322 VIALE 26 | 152.4 | 4000 PSI | MUROS PISO 1 EJE 12 ENTERE A y D M=13,25,02 | 2025-12-09 | 12/16/2025 12:00:00 AM | 7 | 28 | 22.1 | 79 | MURO | B-19322 VIALE 26_MURO_28.0_7 | 21.967 |  | 3 | 78.929
B-19322 VIALE 26 | 152.4 | 4000 PSI | MUROS PISO 1 EJE 12 ENTERE A y D M=13,25,02 | 2025-12-09 | 12/16/2025 12:00:00 AM | 7 | 28 | 21.3 | 76 | MURO | B-19322 VIALE 26_MURO_28.0_7 | 21.967 |  | 3 | 76.071
B-19322 VIALE 26 | 152.4 | 4000 PSI | MUROS PISO 1 EJE 12 ENTERE A y D M=13,25,02 | 2025-12-09 | 12/16/2025 12:00:00 AM | 7 | 28 | 22.5 | 80 | MURO | B-19322 VIALE 26_MURO_28.0_7 | 21.967 |  | 3 | 80.357
B-19322 VIALE 26 | 177.8 | 3000 PSI | PLACA TORRE 2 PISO 3 EJE 08 AL 10 DEL A AL J | 2025-12-09 | 12/16/2025 12:00:00 AM | 7 | 28 | 25.4 | 121 | PLACA | B-19322 VIALE 26_PLACA_28.0_7 | 23.7 |  | 3 | 90.714
B-19322 VIALE 26 | 177.8 | 3000 PSI | PLACA TORRE 2 PISO 3 EJE 08 AL 10 DEL A AL J | 2025-12-09 | 12/16/2025 12:00:00 AM | 7 | 28 | 21.6 | 103 | PLACA | B-19322 VIALE 26_PLACA_28.0_7 | 23.7 |  | 3 | 77.143
B-19322 VIALE 26 | 177.8 | 3000 PSI | PLACA TORRE 2 PISO 3 EJE 08 AL 10 DEL A AL J | 2025-12-09 | 12/16/2025 12:00:00 AM | 7 | 28 | 24.1 | 114 | PLACA | B-19322 VIALE 26_PLACA_28.0_7 | 23.7 |  | 3 | 86.071
B-19322 VIALE 26 | 203.2 | 4000 PSI | MUROS T2 PISO 3 EJE 12 ENTRE J y E M= | 2025-12-10 | 12/17/2025 12:00:00 AM | 7 | 28 | 23.5 | 84 | MURO | B-19322 VIALE 26_MURO_28.0_7 | 22.367 |  | 3 | 83.929
B-19322 VIALE 26 | 203.2 | 4000 PSI | MUROS T2 PISO 3 EJE 12 ENTRE J y E M= | 2025-12-10 | 12/17/2025 12:00:00 AM | 7 | 28 | 24 | 86 | MURO | B-19322 VIALE 26_MURO_28.0_7 | 22.367 |  | 3 | 85.714
B-19322 VIALE 26 | 203.2 | 4000 PSI | MUROS T2 PISO 3 EJE 12 ENTRE J y E M= | 2025-12-10 | 12/17/2025 12:00:00 AM | 7 | 28 | 19.6 | 70 | MURO | B-19322 VIALE 26_MURO_28.0_7 | 22.367 |  | 3 | 70
B-19322 VIALE 26 | 215.9 | 4000 PSI | MUROS T2 PISO 3 EJE 11 ENYTE ENTRE E y J M= | 2025-12-10 | 12/17/2025 12:00:00 AM | 7 | 28 | 25 | 89 | MURO | B-19322 VIALE 26_MURO_28.0_7 | 25.433 |  | 3 | 89.286
B-19322 VIALE 26 | 215.9 | 4000 PSI | MUROS T2 PISO 3 EJE 11 ENYTE ENTRE E y J M= | 2025-12-10 | 12/17/2025 12:00:00 AM | 7 | 28 | 25.6 | 91 | MURO | B-19322 VIALE 26_MURO_28.0_7 | 25.433 |  | 3 | 91.429
B-19322 VIALE 26 | 215.9 | 4000 PSI | MUROS T2 PISO 3 EJE 11 ENYTE ENTRE E y J M= | 2025-12-10 | 12/17/2025 12:00:00 AM | 7 | 28 | 25.7 | 92 | MURO | B-19322 VIALE 26_MURO_28.0_7 | 25.433 |  | 3 | 91.786
B-19322 VIALE 26 | 203.2 | 4000 PSI | MUROS TORRE 1 PISO 1 EJE 08 y 09 ENTRE A y J M= 23-22-09 | 2025-12-15 | 12/22/2025 12:00:00 AM | 7 | 28 | 27.4 | 98 | MURO | B-19322 VIALE 26_MURO_28.0_7 | 27.533 |  | 3 | 97.857
B-19322 VIALE 26 | 266.7 | 4000 PSI | PRUEBA | 2025-12-12 | 12/19/2025 12:00:00 AM | 7 | 28 | 26.7 | 95 |  |  | 27.4 |  | 3 | 95.357
B-19322 VIALE 26 | 266.7 | 4000 PSI | PRUEBA | 2025-12-12 | 12/19/2025 12:00:00 AM | 7 | 28 | 29.6 | 106 |  |  | 27.4 |  | 3 | 105.714
B-19322 VIALE 26 | 266.7 | 4000 PSI | PRUEBA | 2025-12-12 | 12/19/2025 12:00:00 AM | 7 | 28 | 25.9 | 92 |  |  | 27.4 |  | 3 | 92.5
B-19322 VIALE 26 | 209.55 | 4000 PSI | MUROS PISO 3 EJE 08 y 09 ENTRE A y J M= 32-29-09 | 2025-12-12 | 12/19/2025 12:00:00 AM | 7 | 28 | 23 | 82 | MURO | B-19322 VIALE 26_MURO_28.0_7 | 23.433 |  | 3 | 82.143
B-19322 VIALE 26 | 209.55 | 4000 PSI | MUROS PISO 3 EJE 08 y 09 ENTRE A y J M= 32-29-09 | 2025-12-12 | 12/19/2025 12:00:00 AM | 7 | 28 | 24.9 | 89 | MURO | B-19322 VIALE 26_MURO_28.0_7 | 23.433 |  | 3 | 88.929
B-19322 VIALE 26 | 209.55 | 4000 PSI | MUROS PISO 3 EJE 08 y 09 ENTRE A y J M= 32-29-09 | 2025-12-12 | 12/19/2025 12:00:00 AM | 7 | 28 | 22.4 | 80 | MURO | B-19322 VIALE 26_MURO_28.0_7 | 23.433 |  | 3 | 80
B-19322 VIALE 26 | 203.2 | 4000 PSI | MUROS PISO 1 EJE 10 y 11 ENTRTE A y J M=22-23-09 | 2025-12-12 | 12/19/2025 12:00:00 AM | 7 | 28 | 25.1 | 90 | MURO | B-19322 VIALE 26_MURO_28.0_7 | 22.533 |  | 3 | 89.643
B-19322 VIALE 26 | 203.2 | 4000 PSI | MUROS PISO 1 EJE 10 y 11 ENTRTE A y J M=22-23-09 | 2025-12-12 | 12/19/2025 12:00:00 AM | 7 | 28 | 20.5 | 73 | MURO | B-19322 VIALE 26_MURO_28.0_7 | 22.533 |  | 3 | 73.214
B-19322 VIALE 26 | 203.2 | 4000 PSI | MUROS PISO 1 EJE 10 y 11 ENTRTE A y J M=22-23-09 | 2025-12-12 | 12/19/2025 12:00:00 AM | 7 | 28 | 22 | 79 | MURO | B-19322 VIALE 26_MURO_28.0_7 | 22.533 |  | 3 | 78.571
B-19322 VIALE 26 | 215.9 | 4000 PSI | MUROS PISO 3 EJE 06 y 07 ENTRE A y J M=32-29-09 | 2025-12-15 | 12/22/2025 12:00:00 AM | 7 | 28 | 25.1 | 90 | MURO | B-19322 VIALE 26_MURO_28.0_7 | 26.7 |  | 3 | 89.643
B-19322 VIALE 26 | 215.9 | 4000 PSI | MUROS PISO 3 EJE 06 y 07 ENTRE A y J M=32-29-09 | 2025-12-15 | 12/22/2025 12:00:00 AM | 7 | 28 | 26.4 | 94 | MURO | B-19322 VIALE 26_MURO_28.0_7 | 26.7 |  | 3 | 94.286
B-19322 VIALE 26 | 215.9 | 4000 PSI | MUROS PISO 3 EJE 06 y 07 ENTRE A y J M=32-29-09 | 2025-12-15 | 12/22/2025 12:00:00 AM | 7 | 28 | 28.6 | 102 | MURO | B-19322 VIALE 26_MURO_28.0_7 | 26.7 |  | 3 | 102.143
B-19322 VIALE 26 | 203.2 | 4000 PSI | MUROS TORRE 1 PISO 1 EJE 08 y 09 ENTRE A y J M= 23-22-09 | 2025-12-15 | 12/22/2025 12:00:00 AM | 7 | 28 | 28.7 | 102 | MURO | B-19322 VIALE 26_MURO_28.0_7 | 27.533 |  | 3 | 102.5
B-19322 VIALE 26 | 203.2 | 4000 PSI | MUROS TORRE 1 PISO 1 EJE 08 y 09 ENTRE A y J M= 23-22-09 | 2025-12-15 | 12/22/2025 12:00:00 AM | 7 | 28 | 26.5 | 95 | MURO | B-19322 VIALE 26_MURO_28.0_7 | 27.533 |  | 3 | 94.643
B-19322 VIALE 26 | 215.9 | 4000 PSI | MUROS TORRE 1 PISO 1 EJE 07 y 06 ENTRTE A y J M= 23,22,09 | 2025-12-17 | 12/24/2025 12:00:00 AM | 7 | 28 | 23.1 | 82 | MURO | B-19322 VIALE 26_MURO_28.0_7 | 24.5 |  | 3 | 82.5
B-19322 VIALE 26 | 215.9 | 4000 PSI | MUROS TORRE 1 PISO 1 EJE 07 y 06 ENTRTE A y J M= 23,22,09 | 2025-12-17 | 12/24/2025 12:00:00 AM | 7 | 28 | 25.8 | 92 | MURO | B-19322 VIALE 26_MURO_28.0_7 | 24.5 |  | 3 | 92.143
B-19322 VIALE 26 | 215.9 | 4000 PSI | MUROS TORRE 1 PISO 1 EJE 07 y 06 ENTRTE A y J M= 23,22,09 | 2025-12-17 | 12/24/2025 12:00:00 AM | 7 | 28 | 24.6 | 88 | MURO | B-19322 VIALE 26_MURO_28.0_7 | 24.5 |  | 3 | 87.857
B-19322 VIALE 26 | 177.8 | 4000 PSI | MUROS PISO 1 EJE 02 y 04 ENTRE G y J M=23-08-21 | 2025-12-19 | 12/26/2025 12:00:00 AM | 7 | 28 | 24.2 | 86 | MURO | B-19322 VIALE 26_MURO_28.0_7 | 24.1 |  | 3 | 86.429
B-19322 VIALE 26 | 177.8 | 4000 PSI | MUROS PISO 1 EJE 02 y 04 ENTRE G y J M=23-08-21 | 2025-12-19 | 12/26/2025 12:00:00 AM | 7 | 28 | 24.4 | 87 | MURO | B-19322 VIALE 26_MURO_28.0_7 | 24.1 |  | 3 | 87.143
B-19322 VIALE 26 | 203.2 | 4000 PSI | MUROS PISO 3 EJE 10 Y 11 ENTERE A y J M=14,31,02 | 2025-12-11 | 12/18/2025 12:00:00 AM | 7 | 28 | 28.2 | 101 | MURO | B-19322 VIALE 26_MURO_28.0_7 | 25.8 |  | 3 | 100.714
B-19322 VIALE 26 | 203.2 | 4000 PSI | MUROS PISO 3 EJE 10 Y 11 ENTERE A y J M=14,31,02 | 2025-12-11 | 12/18/2025 12:00:00 AM | 7 | 28 | 24 | 86 | MURO | B-19322 VIALE 26_MURO_28.0_7 | 25.8 |  | 3 | 85.714
B-19322 VIALE 26 | 203.2 | 4000 PSI | MUROS PISO 3 EJE 10 Y 11 ENTERE A y J M=14,31,02 | 2025-12-11 | 12/18/2025 12:00:00 AM | 7 | 28 | 25.2 | 90 | MURO | B-19322 VIALE 26_MURO_28.0_7 | 25.8 |  | 3 | 90
B-19322 VIALE 26 | 177.8 | 4000 PSI | MUROS PISO 1 EJE 02 y 04 ENTRE G y J M=23-08-21 | 2025-12-19 | 12/26/2025 12:00:00 AM | 7 | 28 | 23.7 | 85 | MURO | B-19322 VIALE 26_MURO_28.0_7 | 24.1 |  | 3 | 84.643
B-19322 VIALE 26 | 203.2 | 4000 PSI | MUROS PISO 3 EJE 03 y 04 ENTRE A y J M=32,29A,09A | 2025-12-19 | 12/26/2025 12:00:00 AM | 7 | 28 | 21.1 | 75 | MURO | B-19322 VIALE 26_MURO_28.0_7 | 21.433 |  | 3 | 75.357
B-19322 VIALE 26 | 203.2 | 4000 PSI | MUROS PISO 3 EJE 03 y 04 ENTRE A y J M=32,29A,09A | 2025-12-19 | 12/26/2025 12:00:00 AM | 7 | 28 | 22.8 | 81 | MURO | B-19322 VIALE 26_MURO_28.0_7 | 21.433 |  | 3 | 81.429
B-19322 VIALE 26 | 203.2 | 4000 PSI | MUROS PISO 3 EJE 03 y 04 ENTRE A y J M=32,29A,09A | 2025-12-19 | 12/26/2025 12:00:00 AM | 7 | 28 | 20.4 | 73 | MURO | B-19322 VIALE 26_MURO_28.0_7 | 21.433 |  | 3 | 72.857
B-19322 VIALE 26 | 203.2 | 4000 PSI | MUROS T1 PISO 1 EJES 02 y 03 ENTRE J y H M=01,12,18,20 | 2025-12-23 | 12/30/2025 12:00:00 AM | 7 | 28 | 22.3 | 80 | MURO | B-19322 VIALE 26_MURO_28.0_7 | 21.967 |  | 3 | 79.643
B-19322 VIALE 26 | 203.2 | 4000 PSI | MUROS T1 PISO 1 EJES 02 y 03 ENTRE J y H M=01,12,18,20 | 2025-12-23 | 12/30/2025 12:00:00 AM | 7 | 28 | 22.9 | 82 | MURO | B-19322 VIALE 26_MURO_28.0_7 | 21.967 |  | 3 | 81.786
B-19322 VIALE 26 | 203.2 | 4000 PSI | MUROS T1 PISO 1 EJES 02 y 03 ENTRE J y H M=01,12,18,20 | 2025-12-23 | 12/30/2025 12:00:00 AM | 7 | 28 | 20.7 | 74 | MURO | B-19322 VIALE 26_MURO_28.0_7 | 21.967 |  | 3 | 73.929
B-19322 VIALE 26 | 228.6 | 4000 PSI | MUROS TORRE 2 PISO 3 EJE 01 y 02 ENTRE A y J M=19,24,22,25,07,26 | 2025-12-26 | 1/2/2026 12:00:00 AM | 7 | 28 | 22.1 | 79 | MURO | B-19322 VIALE 26_MURO_28.0_7 | 22.167 |  | 3 | 78.929
B-19322 VIALE 26 | 228.6 | 4000 PSI | MUROS TORRE 2 PISO 3 EJE 01 y 02 ENTRE A y J M=19,24,22,25,07,26 | 2025-12-26 | 1/2/2026 12:00:00 AM | 7 | 28 | 22.1 | 79 | MURO | B-19322 VIALE 26_MURO_28.0_7 | 22.167 |  | 3 | 78.929
B-19322 VIALE 26 | 228.6 | 4000 PSI | MUROS TORRE 2 PISO 3 EJE 01 y 02 ENTRE A y J M=19,24,22,25,07,26 | 2025-12-26 | 1/2/2026 12:00:00 AM | 7 | 28 | 22.3 | 80 | MURO | B-19322 VIALE 26_MURO_28.0_7 | 22.167 |  | 3 | 79.643
B-19322 VIALE 26 | 228.6 | 4000 PSI | MUROS T2 PISO 4 EJE 10 AL 8 ENTRE AYJ M=14,31,02 | 2026-01-13 | 1/20/2026 12:00:00 AM | 7 | 28 | 22 | 78 | MURO | B-19322 VIALE 26_MURO_28.0_7 | 19.867 |  | 3 | 78.571
B-19322 VIALE 26 | 215 | 4000 PSI | MUROS PISO 4 EJE 13 AL 15 ENTRE AYJ M=03,04,35,36,37,40 | 2026-01-08 | 1/15/2026 12:00:00 AM | 7 | 28 | 26.7 | 95 | MURO | B-19322 VIALE 26_MURO_28.0_7 | 27 |  | 3 | 95.357
B-19322 VIALE 26 | 215 | 4000 PSI | MUROS PISO 4 EJE 13 AL 15 ENTRE AYJ M=03,04,35,36,37,40 | 2026-01-08 | 1/15/2026 12:00:00 AM | 7 | 28 | 27 | 96 | MURO | B-19322 VIALE 26_MURO_28.0_7 | 27 |  | 3 | 96.429
B-19322 VIALE 26 | 215 | 4000 PSI | MUROS PISO 4 EJE 13 AL 15 ENTRE AYJ M=03,04,35,36,37,40 | 2026-01-08 | 1/15/2026 12:00:00 AM | 7 | 28 | 27.3 | 97 | MURO | B-19322 VIALE 26_MURO_28.0_7 | 27 |  | 3 | 97.5
B-19322 VIALE 26 | 215.9 | 4000 PSI | MUROS PISO EJE 01 al 03 ENTRE A y F M=14,17,15 | 2025-12-30 | 1/6/2026 12:00:00 AM | 7 | 28 | 24.2 | 86 | MURO | B-19322 VIALE 26_MURO_28.0_7 | 22.133 |  | 3 | 86.429
B-19322 VIALE 26 | 215.9 | 4000 PSI | MUROS PISO EJE 01 al 03 ENTRE A y F M=14,17,15 | 2025-12-30 | 1/6/2026 12:00:00 AM | 7 | 28 | 21.6 | 77 | MURO | B-19322 VIALE 26_MURO_28.0_7 | 22.133 |  | 3 | 77.143
B-19322 VIALE 26 | 215.9 | 4000 PSI | MUROS PISO EJE 01 al 03 ENTRE A y F M=14,17,15 | 2025-12-30 | 1/6/2026 12:00:00 AM | 7 | 28 | 20.6 | 73 | MURO | B-19322 VIALE 26_MURO_28.0_7 | 22.133 |  | 3 | 73.571
B-19322 VIALE 26 | 228.6 | 4000 PSI | MUROSP T2 PISO 4 EJE 11 AL 12 ENTRE AYJ M= 32.29.09 | 2026-01-10 | 1/17/2026 12:00:00 AM | 7 | 28 | 22.9 | 82 | MURO | B-19322 VIALE 26_MURO_28.0_7 | 23.4 |  | 3 | 81.786
B-19322 VIALE 26 | 228.6 | 4000 PSI | MUROSP T2 PISO 4 EJE 11 AL 12 ENTRE AYJ M= 32.29.09 | 2026-01-10 | 1/17/2026 12:00:00 AM | 7 | 28 | 23.5 | 84 | MURO | B-19322 VIALE 26_MURO_28.0_7 | 23.4 |  | 3 | 83.929
B-19322 VIALE 26 | 228.6 | 4000 PSI | MUROSP T2 PISO 4 EJE 11 AL 12 ENTRE AYJ M= 32.29.09 | 2026-01-10 | 1/17/2026 12:00:00 AM | 7 | 28 | 23.8 | 85 | MURO | B-19322 VIALE 26_MURO_28.0_7 | 23.4 |  | 3 | 85
B-19322 VIALE 26 | 228.6 | 4000 PSI | MUROS T2 PISO 4 EJE 10 AL 8 ENTRE AYJ M=14,31,02 | 2026-01-13 | 1/20/2026 12:00:00 AM | 7 | 28 | 18.4 | 66 | MURO | B-19322 VIALE 26_MURO_28.0_7 | 19.867 |  | 3 | 65.714
B-19322 VIALE 26 | 228.6 | 4000 PSI | MUROS T2 PISO 4 EJE 10 AL 8 ENTRE AYJ M=14,31,02 | 2026-01-13 | 1/20/2026 12:00:00 AM | 7 | 28 | 19.2 | 68 | MURO | B-19322 VIALE 26_MURO_28.0_7 | 19.867 |  | 3 | 68.571
B-19322 VIALE 26 | 241.3 | 4000 PSI | MUROS T2 PISO 4 EJE 6 Y 7 ENTRE AYJ M=29,09,32 | 2026-01-14 | 1/21/2026 12:00:00 AM | 7 | 28 | 24.5 | 88 | MURO | B-19322 VIALE 26_MURO_28.0_7 | 25 |  | 3 | 87.5
B-19322 VIALE 26 | 241.3 | 4000 PSI | MUROS T2 PISO 4 EJE 6 Y 7 ENTRE AYJ M=29,09,32 | 2026-01-14 | 1/21/2026 12:00:00 AM | 7 | 28 | 24.1 | 86 | MURO | B-19322 VIALE 26_MURO_28.0_7 | 25 |  | 3 | 86.071
B-19322 VIALE 26 | 241.3 | 4000 PSI | MUROS T2 PISO 4 EJE 6 Y 7 ENTRE AYJ M=29,09,32 | 2026-01-14 | 1/21/2026 12:00:00 AM | 7 | 28 | 26.4 | 94 | MURO | B-19322 VIALE 26_MURO_28.0_7 | 25 |  | 3 | 94.286
B-19322 VIALE 26 | 203.2 | 4000 PSI | MUROS T2 PISO 4 EJE 04Y05 ENTRE AYJ M=14,31,02 | 2026-01-15 | 1/22/2026 12:00:00 AM | 7 | 28 | 23.6 | 84 | MURO | B-19322 VIALE 26_MURO_28.0_7 | 23.9 |  | 3 | 84.286
B-19322 VIALE 26 | 203.2 | 4000 PSI | MUROS T2 PISO 4 EJE 04Y05 ENTRE AYJ M=14,31,02 | 2026-01-15 | 1/22/2026 12:00:00 AM | 7 | 28 | 24.3 | 87 | MURO | B-19322 VIALE 26_MURO_28.0_7 | 23.9 |  | 3 | 86.786
B-19322 VIALE 26 | 203.2 | 4000 PSI | MUROS T2 PISO 4 EJE 04Y05 ENTRE AYJ M=14,31,02 | 2026-01-15 | 1/22/2026 12:00:00 AM | 7 | 28 | 23.8 | 85 | MURO | B-19322 VIALE 26_MURO_28.0_7 | 23.9 |  | 3 | 85
B-19322 VIALE 26 | 215.9 | 4000 PSI | MUROS T2 PISO 4 EJE 02 Y 03 ENTRE AyJ -01,27,16,15 | 2026-01-16 | 1/23/2026 12:00:00 AM | 7 | 28 | 24.6 | 88 | MURO | B-19322 VIALE 26_MURO_28.0_7 | 24.467 |  | 3 | 87.857
B-19322 VIALE 26 | 215.9 | 4000 PSI | MUROS T2 PISO 4 EJE 02 Y 03 ENTRE AyJ -01,27,16,15 | 2026-01-16 | 1/23/2026 12:00:00 AM | 7 | 28 | 24.3 | 87 | MURO | B-19322 VIALE 26_MURO_28.0_7 | 24.467 |  | 3 | 86.786
B-19322 VIALE 26 | 215.9 | 4000 PSI | MUROS T2 PISO 4 EJE 02 Y 03 ENTRE AyJ -01,27,16,15 | 2026-01-16 | 1/23/2026 12:00:00 AM | 7 | 28 | 24.5 | 88 | MURO | B-19322 VIALE 26_MURO_28.0_7 | 24.467 |  | 3 | 87.5
B-19322 VIALE 26 | 215.9 | 4000 PSI | MUROS T2 P4 EJE 01 AL 02 ENTRE AYD M=01,21,05,20,26,25,19 | 2026-01-17 | 1/24/2026 12:00:00 AM | 7 | 28 | 21.6 | 77 | MURO | B-19322 VIALE 26_MURO_28.0_7 | 21.9 |  | 3 | 77.143
B-19322 VIALE 26 | 215.9 | 4000 PSI | MUROS T2 P4 EJE 01 AL 02 ENTRE AYD M=01,21,05,20,26,25,19 | 2026-01-17 | 1/24/2026 12:00:00 AM | 7 | 28 | 21 | 75 | MURO | B-19322 VIALE 26_MURO_28.0_7 | 21.9 |  | 3 | 75
B-19322 VIALE 26 | 215.9 | 4000 PSI | MUROS T2 P4 EJE 01 AL 02 ENTRE AYD M=01,21,05,20,26,25,19 | 2026-01-17 | 1/24/2026 12:00:00 AM | 7 | 28 | 23.1 | 82 | MURO | B-19322 VIALE 26_MURO_28.0_7 | 21.9 |  | 3 | 82.5
B-19322 VIALE 26 | 209.55 | 4000 PSI | MUROS P2 EJE 14 AL 15 ENTRE HYJ M=32,31,07,27 | 2026-01-20 | 1/27/2026 12:00:00 AM | 7 | 28 | 23.3 | 83 | MURO | B-19322 VIALE 26_MURO_28.0_7 | 22.067 |  | 3 | 83.214
B-19322 VIALE 26 | 209.55 | 4000 PSI | MUROS P2 EJE 14 AL 15 ENTRE HYJ M=32,31,07,27 | 2026-01-20 | 1/27/2026 12:00:00 AM | 7 | 28 | 21.5 | 77 | MURO | B-19322 VIALE 26_MURO_28.0_7 | 22.067 |  | 3 | 76.786
B-19322 VIALE 26 | 209.55 | 4000 PSI | MUROS P2 EJE 14 AL 15 ENTRE HYJ M=32,31,07,27 | 2026-01-20 | 1/27/2026 12:00:00 AM | 7 | 28 | 21.4 | 77 | MURO | B-19322 VIALE 26_MURO_28.0_7 | 22.067 |  | 3 | 76.429
B-19322 VIALE 26 | 241.3 | 4000 PSI | MUROS T2 PISO 5 EJE 12 AL 15 ENTRE AYJ M=3,4,35,36,37,38,39 | 2026-01-20 | 1/27/2026 12:00:00 AM | 7 | 28 | 23.4 | 84 | MURO | B-19322 VIALE 26_MURO_28.0_7 | 23.4 |  | 3 | 83.571
B-19322 VIALE 26 | 241.3 | 4000 PSI | MUROS T2 PISO 5 EJE 12 AL 15 ENTRE AYJ M=3,4,35,36,37,38,39 | 2026-01-20 | 1/27/2026 12:00:00 AM | 7 | 28 | 23.9 | 85 | MURO | B-19322 VIALE 26_MURO_28.0_7 | 23.4 |  | 3 | 85.357
B-19322 VIALE 26 | 241.3 | 4000 PSI | MUROS T2 PISO 5 EJE 12 AL 15 ENTRE AYJ M=3,4,35,36,37,38,39 | 2026-01-20 | 1/27/2026 12:00:00 AM | 7 | 28 | 22.9 | 82 | MURO | B-19322 VIALE 26_MURO_28.0_7 | 23.4 |  | 3 | 81.786
B-19322 VIALE 26 | 203.2 | 4000 PSI | MUROS T2 PISO 5 EJE 12 AL 15 ENTRE AYJ M=2,31,14 | 2026-01-20 | 1/27/2026 12:00:00 AM | 7 | 28 | 26.3 | 94 | MURO | B-19322 VIALE 26_MURO_28.0_7 | 25.567 |  | 3 | 93.929
B-19322 VIALE 26 | 203.2 | 4000 PSI | MUROS T2 PISO 5 EJE 12 AL 15 ENTRE AYJ M=2,31,14 | 2026-01-20 | 1/27/2026 12:00:00 AM | 7 | 28 | 25.7 | 92 | MURO | B-19322 VIALE 26_MURO_28.0_7 | 25.567 |  | 3 | 91.786
B-19322 VIALE 26 | 203.2 | 4000 PSI | MUROS T2 PISO 5 EJE 12 AL 15 ENTRE AYJ M=2,31,14 | 2026-01-20 | 1/27/2026 12:00:00 AM | 7 | 28 | 24.7 | 88 | MURO | B-19322 VIALE 26_MURO_28.0_7 | 25.567 |  | 3 | 88.214
B-19322 VIALE 26 | 228.6 | 4 000 PSI | MUROS T2 PISO 5 EJE 10Y11 ENTRE AyJ M=32,09,29 | 2026-01-21 | 1/28/2026 12:00:00 AM | 7 | 28 | 26.1 | 93 | MURO | B-19322 VIALE 26_MURO_28.0_7 | 24.967 |  | 3 | 93.214
B-19322 VIALE 26 | 228.6 | 4 000 PSI | MUROS T2 PISO 5 EJE 10Y11 ENTRE AyJ M=32,09,29 | 2026-01-21 | 1/28/2026 12:00:00 AM | 7 | 28 | 24.8 | 89 | MURO | B-19322 VIALE 26_MURO_28.0_7 | 24.967 |  | 3 | 88.571
B-19322 VIALE 26 | 228.6 | 4 000 PSI | MUROS T2 PISO 5 EJE 10Y11 ENTRE AyJ M=32,09,29 | 2026-01-21 | 1/28/2026 12:00:00 AM | 7 | 28 | 24 | 86 | MURO | B-19322 VIALE 26_MURO_28.0_7 | 24.967 |  | 3 | 85.714
B-19322 VIALE 26 | 177.8 | 4000 PSI | MUROS T1 P2 EJE 13Y14 ENTRE AyF M= 12a,25,01 | 2026-01-21 | 1/28/2026 12:00:00 AM | 7 | 28 | 23.7 | 85 | MURO | B-19322 VIALE 26_MURO_28.0_7 | 23.167 |  | 3 | 84.643
B-19322 VIALE 26 | 177.8 | 4000 PSI | MUROS T1 P2 EJE 13Y14 ENTRE AyF M= 12a,25,01 | 2026-01-21 | 1/28/2026 12:00:00 AM | 7 | 28 | 22.9 | 82 | MURO | B-19322 VIALE 26_MURO_28.0_7 | 23.167 |  | 3 | 81.786
B-19322 VIALE 26 | 177.8 | 4000 PSI | MUROS T1 P2 EJE 13Y14 ENTRE AyF M= 12a,25,01 | 2026-01-21 | 1/28/2026 12:00:00 AM | 7 | 28 | 22.9 | 82 | MURO | B-19322 VIALE 26_MURO_28.0_7 | 23.167 |  | 3 | 81.786
B-19322 VIALE 26 | 234.95 | 4000 PSI | MUROS T1 PISO 2 EJE 11 AL 12 ENTRE AYJ M=29,09,23 | 2026-01-22 | 1/29/2026 12:00:00 AM | 7 | 28 | 25.2 | 90 | MURO | B-19322 VIALE 26_MURO_28.0_7 | 24.5 |  | 3 | 90
B-19322 VIALE 26 | 234.95 | 4000 PSI | MUROS T1 PISO 2 EJE 11 AL 12 ENTRE AYJ M=29,09,23 | 2026-01-22 | 1/29/2026 12:00:00 AM | 7 | 28 | 24.4 | 87 | MURO | B-19322 VIALE 26_MURO_28.0_7 | 24.5 |  | 3 | 87.143
B-19322 VIALE 26 | 234.95 | 4000 PSI | MUROS T1 PISO 2 EJE 11 AL 12 ENTRE AYJ M=29,09,23 | 2026-01-22 | 1/29/2026 12:00:00 AM | 7 | 28 | 23.9 | 85 | MURO | B-19322 VIALE 26_MURO_28.0_7 | 24.5 |  | 3 | 85.357
B-19322 VIALE 26 | 228.6 | 4000 PSI | MUROS T2 PISO 5 EJE 06 AL 07 ENTRE AYJ M=09,29,32 | 2026-01-22 | 1/29/2026 12:00:00 AM | 7 | 28 | 28.7 | 102 | MURO | B-19322 VIALE 26_MURO_28.0_7 | 28.333 |  | 3 | 102.5
B-19322 VIALE 26 | 228.6 | 4000 PSI | MUROS T2 PISO 5 EJE 06 AL 07 ENTRE AYJ M=09,29,32 | 2026-01-22 | 1/29/2026 12:00:00 AM | 7 | 28 | 28.4 | 101 | MURO | B-19322 VIALE 26_MURO_28.0_7 | 28.333 |  | 3 | 101.429
B-19322 VIALE 26 | 228.6 | 4000 PSI | MUROS T2 PISO 5 EJE 06 AL 07 ENTRE AYJ M=09,29,32 | 2026-01-22 | 1/29/2026 12:00:00 AM | 7 | 28 | 27.9 | 100 | MURO | B-19322 VIALE 26_MURO_28.0_7 | 28.333 |  | 3 | 99.643
B-19322 VIALE 26 | 203.2 | 4.000 PSI | MURO T1 PISO 2 RJR 10Y11 ENTRE AyJ M=32,09,29 | 2026-01-23 | 1/30/2026 12:00:00 AM | 7 | 28 | 23.7 | 85 | MURO | B-19322 VIALE 26_MURO_28.0_7 | 24.567 |  | 3 | 84.643
B-19322 VIALE 26 | 203.2 | 4.000 PSI | MURO T1 PISO 2 RJR 10Y11 ENTRE AyJ M=32,09,29 | 2026-01-23 | 1/30/2026 12:00:00 AM | 7 | 28 | 26 | 93 | MURO | B-19322 VIALE 26_MURO_28.0_7 | 24.567 |  | 3 | 92.857
B-19322 VIALE 26 | 203.2 | 4.000 PSI | MURO T1 PISO 2 RJR 10Y11 ENTRE AyJ M=32,09,29 | 2026-01-23 | 1/30/2026 12:00:00 AM | 7 | 28 | 24 | 86 | MURO | B-19322 VIALE 26_MURO_28.0_7 | 24.567 |  | 3 | 85.714
B-19322 VIALE 26 | 203.2 | 4.000 | MUROS T2 PISO 5 EJE 04Y07 ENTRE AyJ M=32,09,29 | 2026-01-23 | 1/30/2026 12:00:00 AM | 7 | 28 | 23.8 | 85 | MURO | B-19322 VIALE 26_MURO_28.0_7 | 24.633 |  | 3 | 85
B-19322 VIALE 26 | 203.2 | 4.000 | MUROS T2 PISO 5 EJE 04Y07 ENTRE AyJ M=32,09,29 | 2026-01-23 | 1/30/2026 12:00:00 AM | 7 | 28 | 25.2 | 90 | MURO | B-19322 VIALE 26_MURO_28.0_7 | 24.633 |  | 3 | 90
B-19322 VIALE 26 | 203.2 | 4.000 | MUROS T2 PISO 5 EJE 04Y07 ENTRE AyJ M=32,09,29 | 2026-01-23 | 1/30/2026 12:00:00 AM | 7 | 28 | 24.9 | 89 | MURO | B-19322 VIALE 26_MURO_28.0_7 | 24.633 |  | 3 | 88.929
B-19322 VIALE 26 | 228.6 | 4000 PSI | MUROS T1 PISO 2 EJE 09 ENTRE AYJ M=23,22,09 | 2026-01-24 | 1/31/2026 12:00:00 AM | 7 | 28 | 21.3 | 76 | MURO | B-19322 VIALE 26_MURO_28.0_7 | 20.533 |  | 3 | 76.071
B-19322 VIALE 26 | 228.6 | 4000 PSI | MUROS T1 PISO 2 EJE 09 ENTRE AYJ M=23,22,09 | 2026-01-24 | 1/31/2026 12:00:00 AM | 7 | 28 | 20.7 | 74 | MURO | B-19322 VIALE 26_MURO_28.0_7 | 20.533 |  | 3 | 73.929
B-19322 VIALE 26 | 228.6 | 4000 PSI | MUROS T1 PISO 2 EJE 09 ENTRE AYJ M=23,22,09 | 2026-01-24 | 1/31/2026 12:00:00 AM | 7 | 28 | 19.6 | 70 | MURO | B-19322 VIALE 26_MURO_28.0_7 | 20.533 |  | 3 | 70
B-19322 VIALE 26 | 228.6 | 4000 PSI | MUROS T2 P5 EJE 04 ENTRE AYD EJE 02 ENTRE FYJ M=16,27,01 | 2026-01-24 | 1/31/2026 12:00:00 AM | 7 | 28 | 24.4 | 87 | MURO | B-19322 VIALE 26_MURO_28.0_7 | 23.667 |  | 3 | 87.143
B-19322 VIALE 26 | 228.6 | 4000 PSI | MUROS T2 P5 EJE 04 ENTRE AYD EJE 02 ENTRE FYJ M=16,27,01 | 2026-01-24 | 1/31/2026 12:00:00 AM | 7 | 28 | 22.7 | 81 | MURO | B-19322 VIALE 26_MURO_28.0_7 | 23.667 |  | 3 | 81.071
B-19322 VIALE 26 | 228.6 | 4000 PSI | MUROS T2 P5 EJE 04 ENTRE AYD EJE 02 ENTRE FYJ M=16,27,01 | 2026-01-24 | 1/31/2026 12:00:00 AM | 7 | 28 | 23.9 | 85 | MURO | B-19322 VIALE 26_MURO_28.0_7 | 23.667 |  | 3 | 85.357
B-19322 VIALE 26 | 203.2 | 4000 PSI | MUROS TANQUE RCI | 2026-02-12 | 2/19/2026 12:00:00 AM | 7 | 28 | 43.2 | 154 | MURO | B-19322 VIALE 26_MURO_28.0_7 | 42.633 |  | 3 | 154.286
B-19322 VIALE 26 | 203.2 | 4000 PSI | MUROS TANQUE RCI | 2026-02-12 | 2/19/2026 12:00:00 AM | 7 | 28 | 43 | 153 | MURO | B-19322 VIALE 26_MURO_28.0_7 | 42.633 |  | 3 | 153.571
B-19322 VIALE 26 | 203.2 | 4000 PSI | MUROS TANQUE RCI | 2026-02-12 | 2/19/2026 12:00:00 AM | 7 | 28 | 41.7 | 149 | MURO | B-19322 VIALE 26_MURO_28.0_7 | 42.633 |  | 3 | 148.929
B-19322 VIALE 26 | 228.6 | 4000 PSI | MUROS T1 P4 EJES 058 ENTRE JYg M=23,22,24,09,02 | 2026-02-17 | 2/24/2026 12:00:00 AM | 7 | 28 | 25.2 | 90 | MURO | B-19322 VIALE 26_MURO_28.0_7 | 24.5 |  | 3 | 90
B-19322 VIALE 26 | 228.6 | 4000 PSI | MUROS T1 P4 EJES 058 ENTRE JYg M=23,22,24,09,02 | 2026-02-17 | 2/24/2026 12:00:00 AM | 7 | 28 | 24.1 | 86 | MURO | B-19322 VIALE 26_MURO_28.0_7 | 24.5 |  | 3 | 86.071
B-19322 VIALE 26 | 228.6 | 4000 PSI | MUROS T1 P4 EJES 058 ENTRE JYg M=23,22,24,09,02 | 2026-02-17 | 2/24/2026 12:00:00 AM | 7 | 28 | 24.2 | 86 | MURO | B-19322 VIALE 26_MURO_28.0_7 | 24.5 |  | 3 | 86.429
B-19322 VIALE 26 | 228.6 | 4000 PSI | MUROS T1 P4 EJE 3Y4 ENTRE JyG-4Y5 ENTRE AyF M=23,21,24,8,13,22 | 2026-02-18 | 2/25/2026 12:00:00 AM | 7 | 28 | 25.2 | 90 | MURO | B-19322 VIALE 26_MURO_28.0_7 | 24 |  | 3 | 90
B-19322 VIALE 26 | 228.6 | 4000 PSI | MUROS T1 P4 EJE 3Y4 ENTRE JyG-4Y5 ENTRE AyF M=23,21,24,8,13,22 | 2026-02-18 | 2/25/2026 12:00:00 AM | 7 | 28 | 22.4 | 80 | MURO | B-19322 VIALE 26_MURO_28.0_7 | 24 |  | 3 | 80
B-19322 VIALE 26 | 228.6 | 4000 PSI | MUROS T1 P4 EJE 3Y4 ENTRE JyG-4Y5 ENTRE AyF M=23,21,24,8,13,22 | 2026-02-18 | 2/25/2026 12:00:00 AM | 7 | 28 | 24.4 | 87 | MURO | B-19322 VIALE 26_MURO_28.0_7 | 24 |  | 3 | 87.143
B-19322 VIALE 26 | 152.4 | 4000 PSI | PLACA TANQUE RCI | 2026-02-12 | 2/19/2026 12:00:00 AM | 7 | 28 | 54.4 | 194 | PLACA | B-19322 VIALE 26_PLACA_28.0_7 | 54.3 |  | 3 | 194.286
B-19322 VIALE 26 | 152.4 | 4000 PSI | PLACA TANQUE RCI | 2026-02-12 | 2/19/2026 12:00:00 AM | 7 | 28 | 54.4 | 194 | PLACA | B-19322 VIALE 26_PLACA_28.0_7 | 54.3 |  | 3 | 194.286
B-19322 VIALE 26 | 152.4 | 4000 PSI | PLACA TANQUE RCI | 2026-02-12 | 2/19/2026 12:00:00 AM | 7 | 28 | 54.1 | 193 | PLACA | B-19322 VIALE 26_PLACA_28.0_7 | 54.3 |  | 3 | 193.214
B-19322 VIALE 26 | 228.6 | 4000 PSI | MUROS T1 O4 EJES 03 ENTRE AyF-1Y2 ENTRE AyJ M=23,21,8,1,18 | 2026-02-19 | 2/26/2026 12:00:00 AM | 7 | 28 | 25.6 | 91 | MURO | B-19322 VIALE 26_MURO_28.0_7 | 25.067 |  | 3 | 91.429
B-19322 VIALE 26 | 228.6 | 4000 PSI | MUROS T1 O4 EJES 03 ENTRE AyF-1Y2 ENTRE AyJ M=23,21,8,1,18 | 2026-02-19 | 2/26/2026 12:00:00 AM | 7 | 28 | 24.8 | 89 | MURO | B-19322 VIALE 26_MURO_28.0_7 | 25.067 |  | 3 | 88.571
B-19322 VIALE 26 | 228.6 | 4000 PSI | MUROS T1 O4 EJES 03 ENTRE AyF-1Y2 ENTRE AyJ M=23,21,8,1,18 | 2026-02-19 | 2/26/2026 12:00:00 AM | 7 | 28 | 24.8 | 89 | MURO | B-19322 VIALE 26_MURO_28.0_7 | 25.067 |  | 3 | 88.571
B-19322 VIALE 26 | 228.6 | 4000 PSI | MUROS T1 P5 EJES 5-6 ENTRE JyG M= 2,23,24,22,9,3,45 | 2026-02-26 | 3/5/2026 12:00:00 AM | 7 | 28 | 26 | 93 | MURO | B-19322 VIALE 26_MURO_28.0_7 | 26.067 |  | 3 | 92.857
B-19322 VIALE 26 | 228.6 | 4000 PSI | MUROS T1 P5 EJES 5-6 ENTRE JyG M= 2,23,24,22,9,3,45 | 2026-02-26 | 3/5/2026 12:00:00 AM | 7 | 28 | 26.8 | 96 | MURO | B-19322 VIALE 26_MURO_28.0_7 | 26.067 |  | 3 | 95.714
B-19322 VIALE 26 | 228.6 | 4000 PSI | MUROS T1 P5 EJES 5-6 ENTRE JyG M= 2,23,24,22,9,3,45 | 2026-02-26 | 3/5/2026 12:00:00 AM | 7 | 28 | 25.4 | 91 | MURO | B-19322 VIALE 26_MURO_28.0_7 | 26.067 |  | 3 | 90.714
B-19322 VIALE 26 | 215.9 | 4000 PSI | MUROS T1 P5 EJES 12-13-14 ENTRE AyF M=14,12,25,22,23,09 | 2026-02-20 | 2/27/2026 12:00:00 AM | 7 | 28 | 28.5 | 102 | MURO | B-19322 VIALE 26_MURO_28.0_7 | 28.033 |  | 3 | 101.786
B-19322 VIALE 26 | 215.9 | 4000 PSI | MUROS T1 P5 EJES 12-13-14 ENTRE AyF M=14,12,25,22,23,09 | 2026-02-20 | 2/27/2026 12:00:00 AM | 7 | 28 | 27.9 | 100 | MURO | B-19322 VIALE 26_MURO_28.0_7 | 28.033 |  | 3 | 99.643
B-19322 VIALE 26 | 215.9 | 4000 PSI | MUROS T1 P5 EJES 12-13-14 ENTRE AyF M=14,12,25,22,23,09 | 2026-02-20 | 2/27/2026 12:00:00 AM | 7 | 28 | 27.7 | 99 | MURO | B-19322 VIALE 26_MURO_28.0_7 | 28.033 |  | 3 | 98.929
B-19322 VIALE 26 | 228.6 | 4000 PSI | MUROS T1 P5 EJES 10-15 ENTRE AyG M=23,31,7,27,3,23,25,9 | 2026-02-23 | 3/2/2026 12:00:00 AM | 7 | 28 | 22.7 | 81 | MURO | B-19322 VIALE 26_MURO_28.0_7 | 21.933 |  | 3 | 81.071
B-19322 VIALE 26 | 228.6 | 4000 PSI | MUROS T1 P5 EJES 10-15 ENTRE AyG M=23,31,7,27,3,23,25,9 | 2026-02-23 | 3/2/2026 12:00:00 AM | 7 | 28 | 20.5 | 73 | MURO | B-19322 VIALE 26_MURO_28.0_7 | 21.933 |  | 3 | 73.214
B-19322 VIALE 26 | 228.6 | 4000 PSI | MUROS T1 P5 EJES 10-15 ENTRE AyG M=23,31,7,27,3,23,25,9 | 2026-02-23 | 3/2/2026 12:00:00 AM | 7 | 28 | 22.6 | 81 | MURO | B-19322 VIALE 26_MURO_28.0_7 | 21.933 |  | 3 | 80.714
B-19322 VIALE 26 | 228.6 | 4000 PSI | MUROS T1 P5 EJE 3-4 ENTRE JyG M=2,3,8,21,23 | 2026-02-27 | 3/6/2026 12:00:00 AM | 7 | 28 | 27.3 | 98 | MURO | B-19322 VIALE 26_MURO_28.0_7 | 25.767 |  | 3 | 97.5
B-19322 VIALE 26 | 228.6 | 4000 PSI | MUROS T1 P5 EJE 3-4 ENTRE JyG M=2,3,8,21,23 | 2026-02-27 | 3/6/2026 12:00:00 AM | 7 | 28 | 25 | 89 | MURO | B-19322 VIALE 26_MURO_28.0_7 | 25.767 |  | 3 | 89.286
B-19322 VIALE 26 | 228.6 | 4000 PSI | MUROS T1 P5 EJE 3-4 ENTRE JyG M=2,3,8,21,23 | 2026-02-27 | 3/6/2026 12:00:00 AM | 7 | 28 | 25 | 89 | MURO | B-19322 VIALE 26_MURO_28.0_7 | 25.767 |  | 3 | 89.286
B-19322 VIALE 26 | 228.6 | 4000 PSI | MUROS T1 P5 EJE 9 ENTRE JYG M=22,23,9 | 2026-02-25 | 3/4/2026 12:00:00 AM | 7 | 28 | 23.9 | 85 | MURO | B-19322 VIALE 26_MURO_28.0_7 | 24.167 |  | 3 | 85.357
B-19322 VIALE 26 | 228.6 | 4000 PSI | MUROS T1 P5 EJE 9 ENTRE JYG M=22,23,9 | 2026-02-25 | 3/4/2026 12:00:00 AM | 7 | 28 | 23.2 | 83 | MURO | B-19322 VIALE 26_MURO_28.0_7 | 24.167 |  | 3 | 82.857
B-19322 VIALE 26 | 228.6 | 4000 PSI | MUROS T1 P5 EJE 9 ENTRE JYG M=22,23,9 | 2026-02-25 | 3/4/2026 12:00:00 AM | 7 | 28 | 25.4 | 91 | MURO | B-19322 VIALE 26_MURO_28.0_7 | 24.167 |  | 3 | 90.714
B-19322 VIALE 26 | 228.6 | 4000 PSI | MUROS T1 P5 EJES 8AL11 ENTRE A-F EJE 8 ENTRE JyG M=2,24,25,23,9,22 | 2026-02-24 | 3/3/2026 12:00:00 AM | 7 | 28 | 24.4 | 87 | MURO | B-19322 VIALE 26_MURO_28.0_7 | 24 |  | 3 | 87.143
B-19322 VIALE 26 | 228.6 | 4000 PSI | MUROS T1 P5 EJES 8AL11 ENTRE A-F EJE 8 ENTRE JyG M=2,24,25,23,9,22 | 2026-02-24 | 3/3/2026 12:00:00 AM | 7 | 28 | 22.4 | 80 | MURO | B-19322 VIALE 26_MURO_28.0_7 | 24 |  | 3 | 80
B-19322 VIALE 26 | 228.6 | 4000 PSI | MUROS T1 P5 EJES 8AL11 ENTRE A-F EJE 8 ENTRE JyG M=2,24,25,23,9,22 | 2026-02-24 | 3/3/2026 12:00:00 AM | 7 | 28 | 25.2 | 90 | MURO | B-19322 VIALE 26_MURO_28.0_7 | 24 |  | 3 | 90
B-19322 VIALE 26 | 215 | 3500 PSI | TORRE 2 PILOTE 41 | 2025-05-05 | 5/12/2025 12:00:00 AM | 7 | 24.5 | 21.7 | 89 |  |  | 20.033 |  | 3 | 88.571
B-19322 VIALE 26 | 215 | 3500 PSI | TORRE 2 PILOTE 41 | 2025-05-05 | 5/12/2025 12:00:00 AM | 7 | 24.5 | 17.4 | 71 |  |  | 20.033 |  | 3 | 71.02
B-19322 VIALE 26 | 215 | 3500 PSI | TORRE 2 PILOTE 41 | 2025-05-05 | 5/12/2025 12:00:00 AM | 7 | 24.5 | 21 | 86 |  |  | 20.033 |  | 3 | 85.714
B-19322 VIALE 26 | 215 | 3500 PSI | TORRE 2 PILOTE 45 | 2025-05-05 | 5/12/2025 12:00:00 AM | 7 | 24.5 | 22.1 | 90 |  |  | 18.167 |  | 3 | 90.204
B-19322 VIALE 26 | 215 | 3500 PSI | TORRE 2 PILOTE 45 | 2025-05-05 | 5/12/2025 12:00:00 AM | 7 | 24.5 | 17.3 | 71 |  |  | 18.167 |  | 3 | 70.612
B-19322 VIALE 26 | 215 | 3500 PSI | TORRE 2 PILOTE 45 | 2025-05-05 | 5/12/2025 12:00:00 AM | 7 | 24.5 | 15.1 | 61 |  |  | 18.167 |  | 3 | 61.633
B-19322 VIALE 26 | 215 | 3500 PSI | TORRE 2 PILOTE 26 | 2025-05-02 | 5/9/2025 12:00:00 AM | 7 | 24.5 | 23.1 | 94 |  |  | 22.3 |  | 3 | 94.286
B-19322 VIALE 26 | 215 | 3500 PSI | TORRE 2 PILOTE 26 | 2025-05-02 | 5/9/2025 12:00:00 AM | 7 | 24.5 | 23.3 | 95 |  |  | 22.3 |  | 3 | 95.102
B-19322 VIALE 26 | 215 | 3500 PSI | TORRE 2 PILOTE 26 | 2025-05-02 | 5/9/2025 12:00:00 AM | 7 | 24.5 | 20.5 | 84 |  |  | 22.3 |  | 3 | 83.673
B-19322 VIALE 26 | 203 | 3500 PSI | TORRE 2 PILOTE 60 | 2025-04-26 | 5/3/2025 12:00:00 AM | 7 | 24.5 | 20.1 | 82 |  |  | 18.167 |  | 3 | 82.041
B-19322 VIALE 26 | 203 | 3500 PSI | TORRE 2 PILOTE 60 | 2025-04-26 | 5/3/2025 12:00:00 AM | 7 | 24.5 | 17.9 | 73 |  |  | 18.167 |  | 3 | 73.061
B-19322 VIALE 26 | 203 | 3500 PSI | TORRE 2 PILOTE 60 | 2025-04-26 | 5/3/2025 12:00:00 AM | 7 | 24.5 | 16.5 | 67 |  |  | 18.167 |  | 3 | 67.347
B-19322 VIALE 26 | 228 | 3500 PSI | TORRE 2 PILOTE 62 | 2025-04-26 | 5/3/2025 12:00:00 AM | 7 | 24.5 | 16.3 | 67 |  |  | 16.033 |  | 3 | 66.531
B-19322 VIALE 26 | 228 | 3500 PSI | TORRE 2 PILOTE 62 | 2025-04-26 | 5/3/2025 12:00:00 AM | 7 | 24.5 | 15.8 | 64 |  |  | 16.033 |  | 3 | 64.49
B-19322 VIALE 26 | 228 | 3500 PSI | TORRE 2 PILOTE 62 | 2025-04-26 | 5/3/2025 12:00:00 AM | 7 | 24.5 | 16 | 65 |  |  | 16.033 |  | 3 | 65.306
B-19322 VIALE 26 | 177 | 3500 PSI | TORRE 2 PILOTE 104 | 2025-04-08 | 4/15/2025 12:00:00 AM | 7 | 24.5 | 21.6 | 88 |  |  | 22.3 |  | 3 | 88.163
B-19322 VIALE 26 | 177 | 3500 PSI | TORRE 2 PILOTE 104 | 2025-04-08 | 4/15/2025 12:00:00 AM | 7 | 24.5 | 21.7 | 89 |  |  | 22.3 |  | 3 | 88.571
B-19322 VIALE 26 | 177 | 3500 PSI | TORRE 2 PILOTE 104 | 2025-04-08 | 4/15/2025 12:00:00 AM | 7 | 24.5 | 23.6 | 96 |  |  | 22.3 |  | 3 | 96.327
B-19322 VIALE 26 | 177 | 3500 PSI | TORRE 2 PILOTE 72 | 2025-04-07 | 4/14/2025 12:00:00 AM | 7 | 24.5 | 26.5 | 108 |  |  | 26.8 |  | 3 | 108.163
B-19322 VIALE 26 | 177 | 3500 PSI | TORRE 2 PILOTE 72 | 2025-04-07 | 4/14/2025 12:00:00 AM | 7 | 24.5 | 26.9 | 110 |  |  | 26.8 |  | 3 | 109.796
B-19322 VIALE 26 | 177 | 3500 PSI | TORRE 2 PILOTE 72 | 2025-04-07 | 4/14/2025 12:00:00 AM | 7 | 24.5 | 27 | 110 |  |  | 26.8 |  | 3 | 110.204
B-19322 VIALE 26 | 203 | 3500 PSI | TORRE 2 PILOTE 53 | 2025-04-05 | 4/12/2025 12:00:00 AM | 7 | 24.5 | 26.2 | 107 |  |  | 26.833 |  | 3 | 106.939
B-19322 VIALE 26 | 203 | 3500 PSI | TORRE 2 PILOTE 53 | 2025-04-05 | 4/12/2025 12:00:00 AM | 7 | 24.5 | 26.2 | 107 |  |  | 26.833 |  | 3 | 106.939
B-19322 VIALE 26 | 203 | 3500 PSI | TORRE 2 PILOTE 53 | 2025-04-05 | 4/12/2025 12:00:00 AM | 7 | 24.5 | 28.1 | 114 |  |  | 26.833 |  | 3 | 114.694
B-19322 VIALE 26 | 228 | 3500 PSI | torre 2 pilotes -54-61 | 2025-03-29 | 4/5/2025 12:00:00 AM | 7 | 24.5 | 24.3 | 99 |  |  | 23.467 |  | 3 | 99.184
B-19322 VIALE 26 | 228 | 3500 PSI | torre 2 pilotes -54-61 | 2025-03-29 | 4/5/2025 12:00:00 AM | 7 | 24.5 | 21.6 | 88 |  |  | 23.467 |  | 3 | 88.163
B-19322 VIALE 26 | 228 | 3500 PSI | torre 2 pilotes -54-61 | 2025-03-29 | 4/5/2025 12:00:00 AM | 7 | 24.5 | 24.5 | 100 |  |  | 23.467 |  | 3 | 100
B-19322 VIALE 26 | 215 | 3500 PSI | TORRE 2 PILOTE 75 | 2025-05-06 | 5/13/2025 12:00:00 AM | 7 | 24.5 | 20.2 | 82 |  |  | 20.967 |  | 3 | 82.449
B-19322 VIALE 26 | 215 | 3500 PSI | TORRE 2 PILOTE 75 | 2025-05-06 | 5/13/2025 12:00:00 AM | 7 | 24.5 | 20.3 | 83 |  |  | 20.967 |  | 3 | 82.857
B-19322 VIALE 26 | 215 | 3500 PSI | TORRE 2 PILOTE 75 | 2025-05-06 | 5/13/2025 12:00:00 AM | 7 | 24.5 | 22.4 | 91 |  |  | 20.967 |  | 3 | 91.429
B-19322 VIALE 26 | 0 | 3500 PSI | TORRE 2 PILOTE 75 | 2025-05-10 | 5/17/2025 12:00:00 AM | 7 | 24.5 | 21.9 | 89 |  |  | 22.767 |  | 3 | 89.388
B-19322 VIALE 26 | 0 | 3500 PSI | TORRE 2 PILOTE 75 | 2025-05-10 | 5/17/2025 12:00:00 AM | 7 | 24.5 | 24.5 | 100 |  |  | 22.767 |  | 3 | 100
B-19322 VIALE 26 | 0 | 3500 PSI | TORRE 2 PILOTE 75 | 2025-05-10 | 5/17/2025 12:00:00 AM | 7 | 24.5 | 21.9 | 89 |  |  | 22.767 |  | 3 | 89.388
B-19322 VIALE 26 | 0 | 3500 PSI | TORRE 2 PILOTE 85 | 2025-05-12 | 5/19/2025 12:00:00 AM | 7 | 24.5 | 19.4 | 79 |  |  | 18.733 |  | 3 | 79.184
B-19322 VIALE 26 | 0 | 3500 PSI | TORRE 2 PILOTE 85 | 2025-05-12 | 5/19/2025 12:00:00 AM | 7 | 24.5 | 17 | 69 |  |  | 18.733 |  | 3 | 69.388
B-19322 VIALE 26 | 0 | 3500 PSI | TORRE 2 PILOTE 85 | 2025-05-12 | 5/19/2025 12:00:00 AM | 7 | 24.5 | 19.8 | 81 |  |  | 18.733 |  | 3 | 80.816
B-19322 VIALE 26 | 0 | 3500 PSI | TORRE 2 PILOTE 24 | 2025-05-13 | 5/20/2025 12:00:00 AM | 7 | 24.5 | 24 | 98 |  |  | 22.333 |  | 3 | 97.959
B-19322 VIALE 26 | 0 | 3500 PSI | TORRE 2 PILOTE 24 | 2025-05-13 | 5/20/2025 12:00:00 AM | 7 | 24.5 | 21.9 | 89 |  |  | 22.333 |  | 3 | 89.388
B-19322 VIALE 26 | 0 | 3500 PSI | TORRE 2 PILOTE 24 | 2025-05-13 | 5/20/2025 12:00:00 AM | 7 | 24.5 | 21.1 | 86 |  |  | 22.333 |  | 3 | 86.122
B-19322 VIALE 26 | 203 | 3500 PSI | TORRE 2 PILOTE 80 | 2025-05-21 | 5/28/2025 12:00:00 AM | 7 | 24.5 | 18.5 | 76 |  |  | 18.867 |  | 3 | 75.51
B-19322 VIALE 26 | 203 | 3500 PSI | TORRE 2 PILOTE 80 | 2025-05-21 | 5/28/2025 12:00:00 AM | 7 | 24.5 | 21.3 | 87 |  |  | 18.867 |  | 3 | 86.939
B-19322 VIALE 26 | 203 | 3500 PSI | TORRE 2 PILOTE 80 | 2025-05-21 | 5/28/2025 12:00:00 AM | 7 | 24.5 | 16.8 | 68 |  |  | 18.867 |  | 3 | 68.571
B-19322 VIALE 26 | 203 | 3500 PSI | TORRE 2 PILOTE 82 | 2025-05-27 | 6/3/2025 12:00:00 AM | 7 | 24.5 | 16.2 | 66 |  |  | 16.433 |  | 3 | 66.122
B-19322 VIALE 26 | 203 | 3500 PSI | TORRE 2 PILOTE 82 | 2025-05-27 | 6/3/2025 12:00:00 AM | 7 | 24.5 | 16.8 | 68 |  |  | 16.433 |  | 3 | 68.571
B-19322 VIALE 26 | 203 | 3500 PSI | TORRE 2 PILOTE 82 | 2025-05-27 | 6/3/2025 12:00:00 AM | 7 | 24.5 | 16.3 | 67 |  |  | 16.433 |  | 3 | 66.531
B-19322 VIALE 26 | 203 | 3500 PSI | TORRE 2 PILOTE 44 | 2025-05-20 | 5/27/2025 12:00:00 AM | 7 | 24.5 | 14.6 | 60 |  |  | 14.367 |  | 3 | 59.592
B-19322 VIALE 26 | 203 | 3500 PSI | TORRE 2 PILOTE 44 | 2025-05-20 | 5/27/2025 12:00:00 AM | 7 | 24.5 | 13.9 | 57 |  |  | 14.367 |  | 3 | 56.735
B-19322 VIALE 26 | 203 | 3500 PSI | TORRE 2 PILOTE 44 | 2025-05-20 | 5/27/2025 12:00:00 AM | 7 | 24.5 | 14.6 | 60 |  |  | 14.367 |  | 3 | 59.592
B-19322 VIALE 26 | 203 | 3500 PSI | TORRE 2 PILOTE 74 | 2025-05-28 | 6/4/2025 12:00:00 AM | 7 | 24.5 | 22.9 | 94 |  |  | 20.5 |  | 3 | 93.469
B-19322 VIALE 26 | 203 | 3500 PSI | TORRE 2 PILOTE 74 | 2025-05-28 | 6/4/2025 12:00:00 AM | 7 | 24.5 | 23.4 | 96 |  |  | 20.5 |  | 3 | 95.51
B-19322 VIALE 26 | 203 | 3500 PSI | TORRE 2 PILOTE 74 | 2025-05-28 | 6/4/2025 12:00:00 AM | 7 | 24.5 | 15.2 | 62 |  |  | 20.5 |  | 3 | 62.041
B-19322 VIALE 26 | 203 | 3500 PSI | TORRE 2 PILOTE 76 | 2025-05-29 | 6/5/2025 12:00:00 AM | 7 | 24.5 | 20.5 | 84 |  |  | 18.567 |  | 3 | 83.673
B-19322 VIALE 26 | 203 | 3500 PSI | TORRE 2 PILOTE 76 | 2025-05-29 | 6/5/2025 12:00:00 AM | 7 | 24.5 | 16.4 | 67 |  |  | 18.567 |  | 3 | 66.939
B-19322 VIALE 26 | 203 | 3500 PSI | TORRE 2 PILOTE 76 | 2025-05-29 | 6/5/2025 12:00:00 AM | 7 | 24.5 | 18.8 | 77 |  |  | 18.567 |  | 3 | 76.735
B-19322 VIALE 26 | 177 | 3500 PSI | TORRE 2 PILOTE 28 | 2025-06-04 | 6/11/2025 12:00:00 AM | 7 | 24.5 | 24.2 | 99 |  |  | 24.5 |  | 3 | 98.776
B-19322 VIALE 26 | 177 | 3500 PSI | TORRE 2 PILOTE 28 | 2025-06-04 | 6/11/2025 12:00:00 AM | 7 | 24.5 | 24.6 | 100 |  |  | 24.5 |  | 3 | 100.408
B-19322 VIALE 26 | 177 | 3500 PSI | TORRE 2 PILOTE 28 | 2025-06-04 | 6/11/2025 12:00:00 AM | 7 | 24.5 | 24.7 | 101 |  |  | 24.5 |  | 3 | 100.816
B-19322 VIALE 26 | 203 | 3500 PSI | TORRE 2 PILOTE 30 | 2025-06-05 | 6/12/2025 12:00:00 AM | 7 | 24.5 | 26.6 | 108 |  |  | 28.767 |  | 3 | 108.571
B-19322 VIALE 26 | 203 | 3500 PSI | TORRE 2 PILOTE 30 | 2025-06-05 | 6/12/2025 12:00:00 AM | 7 | 24.5 | 29.7 | 121 |  |  | 28.767 |  | 3 | 121.224
B-19322 VIALE 26 | 203 | 3500 PSI | TORRE 2 PILOTE 30 | 2025-06-05 | 6/12/2025 12:00:00 AM | 7 | 24.5 | 30 | 122 |  |  | 28.767 |  | 3 | 122.449
B-19322 VIALE 26 | 177 | 3500 PSI | TORRE 2 PILOTE 93 | 2025-06-06 | 6/13/2025 12:00:00 AM | 7 | 24.5 | 21.8 | 89 |  |  | 21.967 |  | 3 | 88.98
B-19322 VIALE 26 | 177 | 3500 PSI | TORRE 2 PILOTE 93 | 2025-06-06 | 6/13/2025 12:00:00 AM | 7 | 24.5 | 24 | 98 |  |  | 21.967 |  | 3 | 97.959
B-19322 VIALE 26 | 177 | 3500 PSI | TORRE 2 PILOTE 93 | 2025-06-06 | 6/13/2025 12:00:00 AM | 7 | 24.5 | 20.1 | 82 |  |  | 21.967 |  | 3 | 82.041
B-19322 VIALE 26 | 177 | 3500 PSI | TORRE 2 PILOTE 31 | 2025-06-10 | 6/17/2025 12:00:00 AM | 7 | 24.5 | 20.7 | 84 |  |  | 21.333 |  | 3 | 84.49
B-19322 VIALE 26 | 177 | 3500 PSI | TORRE 2 PILOTE 31 | 2025-06-10 | 6/17/2025 12:00:00 AM | 7 | 24.5 | 22.9 | 94 |  |  | 21.333 |  | 3 | 93.469
B-19322 VIALE 26 | 177 | 3500 PSI | TORRE 2 PILOTE 31 | 2025-06-10 | 6/17/2025 12:00:00 AM | 7 | 24.5 | 20.4 | 83 |  |  | 21.333 |  | 3 | 83.265
B-19322 VIALE 26 | 177 | 3500 PSI | TORRE 2 PILOTE 94-38 | 2025-06-11 | 6/18/2025 12:00:00 AM | 7 | 24.5 | 22.6 | 92 |  |  | 22.9 |  | 3 | 92.245
B-19322 VIALE 26 | 177 | 3500 PSI | TORRE 2 PILOTE 94-38 | 2025-06-11 | 6/18/2025 12:00:00 AM | 7 | 24.5 | 22.5 | 92 |  |  | 22.9 |  | 3 | 91.837
B-19322 VIALE 26 | 177 | 3500 PSI | TORRE 2 PILOTE 94-38 | 2025-06-11 | 6/18/2025 12:00:00 AM | 7 | 24.5 | 23.6 | 96 |  |  | 22.9 |  | 3 | 96.327
B-19322 VIALE 26 | 228 | 3500 PSI | TORRE 2 PILOTE 92 | 2025-06-17 | 6/24/2025 12:00:00 AM | 7 | 24.5 | 19.1 | 78 |  |  | 20.767 |  | 3 | 77.959
B-19322 VIALE 26 | 228 | 3500 PSI | TORRE 2 PILOTE 92 | 2025-06-17 | 6/24/2025 12:00:00 AM | 7 | 24.5 | 21.8 | 89 |  |  | 20.767 |  | 3 | 88.98
B-19322 VIALE 26 | 228 | 3500 PSI | TORRE 2 PILOTE 92 | 2025-06-17 | 6/24/2025 12:00:00 AM | 7 | 24.5 | 21.4 | 87 |  |  | 20.767 |  | 3 | 87.347
B-19322 VIALE 26 | 203 | 3500 PSI | TORRE 2 PILOTE 23-32 | 2025-06-18 | 6/25/2025 12:00:00 AM | 7 | 24.5 | 14.1 | 57 |  |  | 15.167 |  | 3 | 57.551
B-19322 VIALE 26 | 177 | 3500 PSI | TORRE 2 PILOTE 33-21 | 2025-06-12 | 6/19/2025 12:00:00 AM | 7 | 24.5 | 25.4 | 104 |  |  | 25.467 |  | 3 | 103.673
B-19322 VIALE 26 | 177 | 3500 PSI | TORRE 2 PILOTE 33-21 | 2025-06-12 | 6/19/2025 12:00:00 AM | 7 | 24.5 | 26.2 | 107 |  |  | 25.467 |  | 3 | 106.939
B-19322 VIALE 26 | 177 | 3500 PSI | TORRE 2 PILOTE 33-21 | 2025-06-12 | 6/19/2025 12:00:00 AM | 7 | 24.5 | 24.8 | 101 |  |  | 25.467 |  | 3 | 101.224
B-19322 VIALE 26 | 203 | 3500 PSI | TORRE 2 PILOTE 23-32 | 2025-06-18 | 6/25/2025 12:00:00 AM | 7 | 24.5 | 15.1 | 62 |  |  | 15.167 |  | 3 | 61.633
B-19322 VIALE 26 | 203 | 3500 PSI | TORRE 2 PILOTE 23-32 | 2025-06-18 | 6/25/2025 12:00:00 AM | 7 | 24.5 | 16.3 | 67 |  |  | 15.167 |  | 3 | 66.531
B-19322 VIALE 26 | 203 | 3500 PSI | TORRE 2 PILOTE 36-77 | 2025-06-19 | 6/26/2025 12:00:00 AM | 7 | 24.5 | 20.7 | 84 |  |  | 20.4 |  | 3 | 84.49
B-19322 VIALE 26 | 203 | 3500 PSI | TORRE 2 PILOTE 36-77 | 2025-06-19 | 6/26/2025 12:00:00 AM | 7 | 24.5 | 20.2 | 82 |  |  | 20.4 |  | 3 | 82.449
B-19322 VIALE 26 | 203 | 3500 PSI | TORRE 2 PILOTE 36-77 | 2025-06-19 | 6/26/2025 12:00:00 AM | 7 | 24.5 | 20.3 | 83 |  |  | 20.4 |  | 3 | 82.857
B-19322 VIALE 26 | 190.5 | concreto 3500 psi | Torre 2 Pilote 19-17 | 2025-06-25 | 7/2/2025 12:00:00 AM | 7 | 24.5 | 21.4 | 87 |  |  | 21.133 |  | 3 | 87.347
B-19322 VIALE 26 | 190.5 | concreto 3500 psi | Torre 2 Pilote 19-17 | 2025-06-25 | 7/2/2025 12:00:00 AM | 7 | 24.5 | 19.6 | 80 |  |  | 21.133 |  | 3 | 80
B-19322 VIALE 26 | 190.5 | concreto 3500 psi | Torre 2 Pilote 19-17 | 2025-06-25 | 7/2/2025 12:00:00 AM | 7 | 24.5 | 22.4 | 92 |  |  | 21.133 |  | 3 | 91.429
B-19322 VIALE 26 | 228.6 | concreto 3500 psi | Torre 2 Pilote 04-05 | 2025-07-03 | 7/10/2025 12:00:00 AM | 7 | 24.5 | 21.8 | 89 |  |  | 20.7 |  | 3 | 88.98
B-19322 VIALE 26 | 228.6 | concreto 3500 psi | Torre 2 Pilote 04-05 | 2025-07-03 | 7/10/2025 12:00:00 AM | 7 | 24.5 | 19.9 | 81 |  |  | 20.7 |  | 3 | 81.224
B-19322 VIALE 26 | 228.6 | concreto 3500 psi | Torre 2 Pilote 04-05 | 2025-07-03 | 7/10/2025 12:00:00 AM | 7 | 24.5 | 20.4 | 83 |  |  | 20.7 |  | 3 | 83.265
B-19322 VIALE 26 | 209.55 | concreto 3500 psi | Torre 2 Pilote 81-03 | 2025-07-02 | 7/9/2025 12:00:00 AM | 7 | 24.5 | 20.4 | 83 |  |  | 19.567 |  | 3 | 83.265
B-19322 VIALE 26 | 209.55 | concreto 3500 psi | Torre 2 Pilote 81-03 | 2025-07-02 | 7/9/2025 12:00:00 AM | 7 | 24.5 | 20.7 | 84 |  |  | 19.567 |  | 3 | 84.49
B-19322 VIALE 26 | 209.55 | concreto 3500 psi | Torre 2 Pilote 81-03 | 2025-07-02 | 7/9/2025 12:00:00 AM | 7 | 24.5 | 17.6 | 72 |  |  | 19.567 |  | 3 | 71.837
B-19322 VIALE 26 | 196.85 | concreto 3500 psi | Torre 2 Pilote 15-79 | 2025-07-04 | 7/11/2025 12:00:00 AM | 7 | 24.5 | 25.9 | 106 |  |  | 26.6 |  | 3 | 105.714
B-19322 VIALE 26 | 196.85 | concreto 3500 psi | Torre 2 Pilote 15-79 | 2025-07-04 | 7/11/2025 12:00:00 AM | 7 | 24.5 | 27.7 | 113 |  |  | 26.6 |  | 3 | 113.061
B-19322 VIALE 26 | 196.85 | concreto 3500 psi | Torre 2 Pilote 15-79 | 2025-07-04 | 7/11/2025 12:00:00 AM | 7 | 24.5 | 26.2 | 107 |  |  | 26.6 |  | 3 | 106.939
B-19322 VIALE 26 | 177.8 | concreto 3500 psi | Torre 2 Pilote 103 | 2025-07-05 | 7/12/2025 12:00:00 AM | 7 | 24.5 | 23 | 94 |  |  | 24.267 |  | 3 | 93.878
B-19322 VIALE 26 | 177.8 | concreto 3500 psi | Torre 2 Pilote 103 | 2025-07-05 | 7/12/2025 12:00:00 AM | 7 | 24.5 | 24.7 | 101 |  |  | 24.267 |  | 3 | 100.816
B-19322 VIALE 26 | 177.8 | concreto 3500 psi | Torre 2 Pilote 103 | 2025-07-05 | 7/12/2025 12:00:00 AM | 7 | 24.5 | 25.1 | 102 |  |  | 24.267 |  | 3 | 102.449
B-19322 VIALE 26 | 177.8 | concreto 3500 psi | Torre 2 Pilote 14-82 | 2025-07-07 | 7/14/2025 12:00:00 AM | 7 | 24.5 | 25.2 | 103 |  |  | 24.367 |  | 3 | 102.857
B-19322 VIALE 26 | 177.8 | concreto 3500 psi | Torre 2 Pilote 14-82 | 2025-07-07 | 7/14/2025 12:00:00 AM | 7 | 24.5 | 25.3 | 103 |  |  | 24.367 |  | 3 | 103.265
B-19322 VIALE 26 | 177.8 | concreto 3500 psi | Torre 2 Pilote 14-82 | 2025-07-07 | 7/14/2025 12:00:00 AM | 7 | 24.5 | 22.6 | 92 |  |  | 24.367 |  | 3 | 92.245
B-19322 VIALE 26 | 215.9 | concreto 3500 psi | Torre 2 Pilote 100 | 2025-07-08 | 7/15/2025 12:00:00 AM | 7 | 24.5 | 21.6 | 88 |  |  | 22.1 |  | 3 | 88.163
B-19322 VIALE 26 | 215.9 | concreto 3500 psi | Torre 2 Pilote 100 | 2025-07-08 | 7/15/2025 12:00:00 AM | 7 | 24.5 | 23.1 | 94 |  |  | 22.1 |  | 3 | 94.286
B-19322 VIALE 26 | 215.9 | concreto 3500 psi | Torre 2 Pilote 100 | 2025-07-08 | 7/15/2025 12:00:00 AM | 7 | 24.5 | 21.6 | 88 |  |  | 22.1 |  | 3 | 88.163
B-19322 VIALE 26 | 203.2 | concreto 3500 psi | Torre 2 Pilote 101 | 2025-07-08 | 7/15/2025 12:00:00 AM | 7 | 24.5 | 23.5 | 96 |  |  | 24.067 |  | 3 | 95.918
B-19322 VIALE 26 | 203.2 | concreto 3500 psi | Torre 2 Pilote 101 | 2025-07-08 | 7/15/2025 12:00:00 AM | 7 | 24.5 | 24.8 | 101 |  |  | 24.067 |  | 3 | 101.224
B-19322 VIALE 26 | 203.2 | concreto 3500 psi | Torre 2 Pilote 101 | 2025-07-08 | 7/15/2025 12:00:00 AM | 7 | 24.5 | 23.9 | 97 |  |  | 24.067 |  | 3 | 97.551
B-19322 VIALE 26 | 196.85 | concreto 3500 psi | Torre 2 Pilote 102 | 2025-07-09 | 7/16/2025 12:00:00 AM | 7 | 24.5 | 20.9 | 85 |  |  | 20.633 |  | 3 | 85.306
B-19322 VIALE 26 | 196.85 | concreto 3500 psi | Torre 2 Pilote 102 | 2025-07-09 | 7/16/2025 12:00:00 AM | 7 | 24.5 | 20.8 | 85 |  |  | 20.633 |  | 3 | 84.898
B-19322 VIALE 26 | 196.85 | concreto 3500 psi | Torre 2 Pilote 102 | 2025-07-09 | 7/16/2025 12:00:00 AM | 7 | 24.5 | 20.2 | 82 |  |  | 20.633 |  | 3 | 82.449
B-19322 VIALE 26 | 215.9 | concreto 3500 psi | Torre 2 Pilote 80-50 | 2025-07-10 | 7/17/2025 12:00:00 AM | 7 | 24.5 | 24.7 | 101 |  |  | 23.633 |  | 3 | 100.816
B-19322 VIALE 26 | 215.9 | concreto 3500 psi | Torre 2 Pilote 80-50 | 2025-07-10 | 7/17/2025 12:00:00 AM | 7 | 24.5 | 23.6 | 96 |  |  | 23.633 |  | 3 | 96.327
B-19322 VIALE 26 | 215.9 | concreto 3500 psi | Torre 2 Pilote 80-50 | 2025-07-10 | 7/17/2025 12:00:00 AM | 7 | 24.5 | 22.6 | 92 |  |  | 23.633 |  | 3 | 92.245
B-19322 VIALE 26 | 177.8 | concreto 3500 psi | Torre 1 Pilote 73 | 2025-07-15 | 7/22/2025 12:00:00 AM | 7 | 24.5 | 13.8 | 56 |  |  | 15.033 |  | 3 | 56.327
B-19322 VIALE 26 | 177.8 | concreto 3500 psi | Torre 1 Pilote 73 | 2025-07-15 | 7/22/2025 12:00:00 AM | 7 | 24.5 | 15.2 | 62 |  |  | 15.033 |  | 3 | 62.041
B-19322 VIALE 26 | 177.8 | concreto 3500 psi | Torre 1 Pilote 73 | 2025-07-15 | 7/22/2025 12:00:00 AM | 7 | 24.5 | 16.1 | 66 |  |  | 15.033 |  | 3 | 65.714
B-19322 VIALE 26 | 190.5 | concreto 3500 psi | Torre 1 Pilote 09-28 | 2025-07-11 | 7/18/2025 12:00:00 AM | 7 | 24.5 | 16.8 | 69 |  |  | 18.133 |  | 3 | 68.571
B-19322 VIALE 26 | 190.5 | concreto 3500 psi | Torre 1 Pilote 09-28 | 2025-07-11 | 7/18/2025 12:00:00 AM | 7 | 24.5 | 18.6 | 76 |  |  | 18.133 |  | 3 | 75.918
B-19322 VIALE 26 | 190.5 | concreto 3500 psi | Torre 1 Pilote 09-28 | 2025-07-11 | 7/18/2025 12:00:00 AM | 7 | 24.5 | 19 | 77 |  |  | 18.133 |  | 3 | 77.551
B-19322 VIALE 26 | 222.25 | concreto 3000 psi | Torre 1 Pilote 08-70 | 2025-07-15 | 7/22/2025 12:00:00 AM | 7 | 24.5 | 17.4 | 71 |  |  | 15.533 |  | 3 | 71.02
B-19322 VIALE 26 | 222.25 | concreto 3000 psi | Torre 1 Pilote 08-70 | 2025-07-15 | 7/22/2025 12:00:00 AM | 7 | 24.5 | 17 | 69 |  |  | 15.533 |  | 3 | 69.388
B-19322 VIALE 26 | 222.25 | concreto 3000 psi | Torre 1 Pilote 08-70 | 2025-07-15 | 7/22/2025 12:00:00 AM | 7 | 24.5 | 12.2 | 50 |  |  | 15.533 |  | 3 | 49.796
B-19322 VIALE 26 | 190.5 | concreto 3500 psi | Torre 1 Pilote 50-22 | 2025-07-14 | 7/21/2025 12:00:00 AM | 7 | 24.5 | 17.7 | 72 |  |  | 17.567 |  | 3 | 72.245
B-19322 VIALE 26 | 190.5 | concreto 3500 psi | Torre 1 Pilote 50-22 | 2025-07-14 | 7/21/2025 12:00:00 AM | 7 | 24.5 | 17.5 | 71 |  |  | 17.567 |  | 3 | 71.429
B-19322 VIALE 26 | 190.5 | concreto 3500 psi | Torre 1 Pilote 50-22 | 2025-07-14 | 7/21/2025 12:00:00 AM | 7 | 24.5 | 17.5 | 71 |  |  | 17.567 |  | 3 | 71.429
B-19322 VIALE 26 | 228.6 | concreto 3500 psi | Torre 1 Pilote 59-97 | 2025-07-25 | 8/1/2025 12:00:00 AM | 7 | 24.5 | 19.4 | 79 |  |  | 20.367 |  | 3 | 79.184
B-19322 VIALE 26 | 196.85 | concreto 3500 psi | Torre 2 Pilote 06-07 | 2025-07-12 | 7/19/2025 12:00:00 AM | 7 | 24.5 | 25.9 | 106 |  |  | 23.867 |  | 3 | 105.714
B-19322 VIALE 26 | 196.85 | concreto 3500 psi | Torre 2 Pilote 06-07 | 2025-07-12 | 7/19/2025 12:00:00 AM | 7 | 24.5 | 22.2 | 90 |  |  | 23.867 |  | 3 | 90.612
B-19322 VIALE 26 | 196.85 | concreto 3500 psi | Torre 2 Pilote 06-07 | 2025-07-12 | 7/19/2025 12:00:00 AM | 7 | 24.5 | 23.5 | 96 |  |  | 23.867 |  | 3 | 95.918
B-19322 VIALE 26 | 228.6 | concreto 3500 psi | Torre 1 Pilote 48-06 | 2025-07-16 | 7/23/2025 12:00:00 AM | 7 | 24.5 | 13.2 | 54 |  |  | 13.467 |  | 3 | 53.878
B-19322 VIALE 26 | 228.6 | concreto 3500 psi | Torre 1 Pilote 48-06 | 2025-07-16 | 7/23/2025 12:00:00 AM | 7 | 24.5 | 12.5 | 51 |  |  | 13.467 |  | 3 | 51.02
B-19322 VIALE 26 | 228.6 | concreto 3500 psi | Torre 1 Pilote 48-06 | 2025-07-16 | 7/23/2025 12:00:00 AM | 7 | 24.5 | 14.7 | 60 |  |  | 13.467 |  | 3 | 60
B-19322 VIALE 26 | 228.6 | concreto 3500 psi | Torre 1 Pilote 59-97 | 2025-07-25 | 8/1/2025 12:00:00 AM | 7 | 24.5 | 20.3 | 83 |  |  | 20.367 |  | 3 | 82.857
B-19322 VIALE 26 | 228.6 | concreto 3500 psi | Torre 1 Pilote 59-97 | 2025-07-25 | 8/1/2025 12:00:00 AM | 7 | 24.5 | 21.4 | 87 |  |  | 20.367 |  | 3 | 87.347
B-19322 VIALE 26 | 184.15 | concreto 3500 psi | Torre 1 Pilotes 11-20 | 2025-07-24 | 7/31/2025 12:00:00 AM | 7 | 24.5 | 16.8 | 68 |  |  | 16.333 |  | 3 | 68.571
B-19322 VIALE 26 | 184.15 | concreto 3500 psi | Torre 1 Pilotes 11-20 | 2025-07-24 | 7/31/2025 12:00:00 AM | 7 | 24.5 | 14.7 | 60 |  |  | 16.333 |  | 3 | 60
B-19322 VIALE 26 | 184.15 | concreto 3500 psi | Torre 1 Pilotes 11-20 | 2025-07-24 | 7/31/2025 12:00:00 AM | 7 | 24.5 | 17.5 | 71 |  |  | 16.333 |  | 3 | 71.429
B-19322 VIALE 26 | 215.9 | concreto 3500 psi | Torre 1 Pilotes 07-61 | 2025-07-22 | 7/29/2025 12:00:00 AM | 7 | 24.5 | 13 | 53 |  |  | 13.4 |  | 3 | 53.061
B-19322 VIALE 26 | 215.9 | concreto 3500 psi | Torre 1 Pilotes 07-61 | 2025-07-22 | 7/29/2025 12:00:00 AM | 7 | 24.5 | 13.4 | 54 |  |  | 13.4 |  | 3 | 54.694
B-19322 VIALE 26 | 215.9 | concreto 3500 psi | Torre 1 Pilotes 07-61 | 2025-07-22 | 7/29/2025 12:00:00 AM | 7 | 24.5 | 13.8 | 56 |  |  | 13.4 |  | 3 | 56.327
B-19322 VIALE 26 | 203.2 | concreto 3500 psi | Torre 1 Pilote 53 | 2025-07-22 | 7/29/2025 12:00:00 AM | 7 | 24.5 | 18.9 | 77 |  |  | 18.933 |  | 3 | 77.143
B-19322 VIALE 26 | 203.2 | concreto 3500 psi | Torre 1 Pilote 53 | 2025-07-22 | 7/29/2025 12:00:00 AM | 7 | 24.5 | 20 | 82 |  |  | 18.933 |  | 3 | 81.633
B-19322 VIALE 26 | 215.9 | concreto 3500 psi | Torre 1 Pilote 23-55 | 2025-07-25 | 8/1/2025 12:00:00 AM | 7 | 24.5 | 21.1 | 86 |  |  | 20.933 |  | 3 | 86.122
B-19322 VIALE 26 | 203.2 | concreto 3500 psi | Torre 1 Pilote 53 | 2025-07-22 | 7/29/2025 12:00:00 AM | 7 | 24.5 | 17.9 | 73 |  |  | 18.933 |  | 3 | 73.061
B-19322 VIALE 26 | 177.8 | concreto 3500 psi | Torre 1 Pilote 92-54 | 2025-07-23 | 7/30/2025 12:00:00 AM | 7 | 24.5 | 20.1 | 82 |  |  | 20.033 |  | 3 | 82.041
B-19322 VIALE 26 | 177.8 | concreto 3500 psi | Torre 1 Pilote 92-54 | 2025-07-23 | 7/30/2025 12:00:00 AM | 7 | 24.5 | 21.1 | 86 |  |  | 20.033 |  | 3 | 86.122
B-19322 VIALE 26 | 177.8 | concreto 3500 psi | Torre 1 Pilote 92-54 | 2025-07-23 | 7/30/2025 12:00:00 AM | 7 | 24.5 | 18.9 | 77 |  |  | 20.033 |  | 3 | 77.143
B-19322 VIALE 26 | 190.5 | concreto 3500 psi | Torre 1 Pilote 60 | 2025-07-23 | 7/30/2025 12:00:00 AM | 7 | 24.5 | 13.2 | 54 |  |  | 13.367 |  | 3 | 53.878
B-19322 VIALE 26 | 190.5 | concreto 3500 psi | Torre 1 Pilote 60 | 2025-07-23 | 7/30/2025 12:00:00 AM | 7 | 24.5 | 13 | 53 |  |  | 13.367 |  | 3 | 53.061
B-19322 VIALE 26 | 190.5 | concreto 3500 psi | Torre 1 Pilote 60 | 2025-07-23 | 7/30/2025 12:00:00 AM | 7 | 24.5 | 13.9 | 57 |  |  | 13.367 |  | 3 | 56.735
B-19322 VIALE 26 | 203.2 | concreto 3500 psi | Torre 1 Pilote 51 | 2025-07-24 | 7/31/2025 12:00:00 AM | 7 | 24.5 | 17 | 70 |  |  | 15.5 |  | 3 | 69.388
B-19322 VIALE 26 | 203.2 | concreto 3500 psi | Torre 1 Pilote 51 | 2025-07-24 | 7/31/2025 12:00:00 AM | 7 | 24.5 | 14.8 | 60 |  |  | 15.5 |  | 3 | 60.408
B-19322 VIALE 26 | 215.9 | concreto 3500 psi | Torre 1 Pilote 23-55 | 2025-07-25 | 8/1/2025 12:00:00 AM | 7 | 24.5 | 20.8 | 85 |  |  | 20.933 |  | 3 | 84.898
B-19322 VIALE 26 | 215.9 | concreto 3500 psi | Torre 1 Pilote 23-55 | 2025-07-25 | 8/1/2025 12:00:00 AM | 7 | 24.5 | 20.9 | 85 |  |  | 20.933 |  | 3 | 85.306
B-19322 VIALE 26 | 203.2 | concreto 3500 psi | Torre 1 Pilote 51 | 2025-07-24 | 7/31/2025 12:00:00 AM | 7 | 24.5 | 14.7 | 60 |  |  | 15.5 |  | 3 | 60
B-19322 VIALE 26 | 228.6 | concreto 3500 psi | Torre 1 Pilote 46-62 | 2025-07-26 | 8/2/2025 12:00:00 AM | 7 | 24.5 | 18.2 | 74 |  |  | 17.267 |  | 3 | 74.286
B-19322 VIALE 26 | 228.6 | concreto 3500 psi | Torre 1 Pilote 46-62 | 2025-07-26 | 8/2/2025 12:00:00 AM | 7 | 24.5 | 16.5 | 67 |  |  | 17.267 |  | 3 | 67.347
B-19322 VIALE 26 | 228.6 | concreto 3500 psi | Torre 1 Pilote 46-62 | 2025-07-26 | 8/2/2025 12:00:00 AM | 7 | 24.5 | 17.1 | 70 |  |  | 17.267 |  | 3 | 69.796
B-19322 VIALE 26 | 203.2 | concreto 3000 psi | Torre 1 Pilote 96 | 2025-07-29 | 8/5/2025 12:00:00 AM | 7 | 24.5 | 23.7 | 97 |  |  | 22.667 |  | 3 | 96.735
B-19322 VIALE 26 | 203.2 | concreto 3000 psi | Torre 1 Pilote 96 | 2025-07-29 | 8/5/2025 12:00:00 AM | 7 | 24.5 | 21.4 | 87 |  |  | 22.667 |  | 3 | 87.347
B-19322 VIALE 26 | 203.2 | concreto 3000 psi | Torre 1 Pilote 96 | 2025-07-29 | 8/5/2025 12:00:00 AM | 7 | 24.5 | 22.9 | 93 |  |  | 22.667 |  | 3 | 93.469
B-19322 VIALE 26 | 196.85 | concreto 3500 psi | Torre 1 Pilote 90 | 2025-07-30 | 8/6/2025 12:00:00 AM | 7 | 24.5 | 15 | 61 |  |  | 14.5 |  | 3 | 61.224
B-19322 VIALE 26 | 196.85 | concreto 3500 psi | Torre 1 Pilote 90 | 2025-07-30 | 8/6/2025 12:00:00 AM | 7 | 24.5 | 14.2 | 58 |  |  | 14.5 |  | 3 | 57.959
B-19322 VIALE 26 | 196.85 | concreto 3500 psi | Torre 1 Pilote 90 | 2025-07-30 | 8/6/2025 12:00:00 AM | 7 | 24.5 | 14.3 | 58 |  |  | 14.5 |  | 3 | 58.367
B-19322 VIALE 26 | 222.25 | concreto 3500 psi | Torre 1 Pilote 58 | 2025-07-29 | 8/5/2025 12:00:00 AM | 7 | 24.5 | 17.3 | 71 |  |  | 17.167 |  | 3 | 70.612
B-19322 VIALE 26 | 222.25 | concreto 3500 psi | Torre 1 Pilote 58 | 2025-07-29 | 8/5/2025 12:00:00 AM | 7 | 24.5 | 16.9 | 69 |  |  | 17.167 |  | 3 | 68.98
B-19322 VIALE 26 | 222.25 | concreto 3500 psi | Torre 1 Pilote 58 | 2025-07-29 | 8/5/2025 12:00:00 AM | 7 | 24.5 | 17.3 | 70 |  |  | 17.167 |  | 3 | 70.612
B-19322 VIALE 26 | 203.2 | concreto 3500 psi | Torre 1 Pilote 12 | 2025-08-02 | 8/9/2025 12:00:00 AM | 7 | 24.5 | 10.1 | 41 |  |  | 13.067 |  | 3 | 41.224
B-19322 VIALE 26 | 203.2 | concreto 3500 psi | Torre 1 Pilote 12 | 2025-08-02 | 8/9/2025 12:00:00 AM | 7 | 24.5 | 12.7 | 52 |  |  | 13.067 |  | 3 | 51.837
B-19322 VIALE 26 | 234.95 | concreto 3500 psi | Torre 2 Pilote 76 | 2025-08-05 | 8/12/2025 12:00:00 AM | 7 | 24.5 | 19.6 | 80 |  |  | 17.6 |  | 3 | 80
B-19322 VIALE 26 | 234.95 | concreto 3500 psi | Torre 2 Pilote 76 | 2025-08-05 | 8/12/2025 12:00:00 AM | 7 | 24.5 | 16.9 | 69 |  |  | 17.6 |  | 3 | 68.98
B-19322 VIALE 26 | 234.95 | concreto 3500 psi | Torre 2 Pilote 76 | 2025-08-05 | 8/12/2025 12:00:00 AM | 7 | 24.5 | 16.3 | 67 |  |  | 17.6 |  | 3 | 66.531
B-19322 VIALE 26 | 203.2 | concreto 3500 psi | Torre 1 Pilote 12 | 2025-08-02 | 8/9/2025 12:00:00 AM | 7 | 24.5 | 16.4 | 67 |  |  | 13.067 |  | 3 | 66.939
B-19322 VIALE 26 | 196.85 | concreto 3500 psi | Torre 1 Pilotes 102-91 | 2025-07-28 | 8/4/2025 12:00:00 AM | 7 | 24.5 | 10.7 | 44 |  |  | 10.7 |  | 3 | 43.673
B-19322 VIALE 26 | 196.85 | concreto 3500 psi | Torre 1 Pilotes 102-91 | 2025-07-28 | 8/4/2025 12:00:00 AM | 7 | 24.5 | 10.3 | 42 |  |  | 10.7 |  | 3 | 42.041
B-19322 VIALE 26 | 196.85 | concreto 3500 psi | Torre 1 Pilotes 102-91 | 2025-07-28 | 8/4/2025 12:00:00 AM | 7 | 24.5 | 11.1 | 45 |  |  | 10.7 |  | 3 | 45.306
B-19322 VIALE 26 | 215.9 | concreto 3500 psi | Torre 1 Pilote 98 | 2025-08-04 | 8/11/2025 12:00:00 AM | 7 | 24.5 | 12.8 | 52 |  |  | 14.933 |  | 3 | 52.245
B-19322 VIALE 26 | 215.9 | concreto 3500 psi | Torre 1 Pilote 98 | 2025-08-04 | 8/11/2025 12:00:00 AM | 7 | 24.5 | 13.4 | 55 |  |  | 14.933 |  | 3 | 54.694
B-19322 VIALE 26 | 215.9 | concreto 3500 psi | Torre 1 Pilote 98 | 2025-08-04 | 8/11/2025 12:00:00 AM | 7 | 24.5 | 18.6 | 76 |  |  | 14.933 |  | 3 | 75.918
B-19322 VIALE 26 | 203.2 | concreto 3500 psi | Torre 1 Pilote 100 | 2025-08-05 | 8/12/2025 12:00:00 AM | 7 | 24.5 | 17.8 | 73 |  |  | 16.933 |  | 3 | 72.653
B-19322 VIALE 26 | 203.2 | concreto 3500 psi | Torre 1 Pilote 100 | 2025-08-05 | 8/12/2025 12:00:00 AM | 7 | 24.5 | 15.7 | 64 |  |  | 16.933 |  | 3 | 64.082
B-19322 VIALE 26 | 203.2 | concreto 3500 psi | Torre 1 Pilote 100 | 2025-08-05 | 8/12/2025 12:00:00 AM | 7 | 24.5 | 17.3 | 70 |  |  | 16.933 |  | 3 | 70.612
B-19322 VIALE 26 | 190.5 | concreto 3000 psi | Torre 1 Pilote 57 | 2025-08-06 | 8/13/2025 12:00:00 AM | 7 | 24.5 | 19 | 78 |  |  | 22.333 |  | 3 | 77.551
B-19322 VIALE 26 | 190.5 | concreto 3000 psi | Torre 1 Pilote 57 | 2025-08-06 | 8/13/2025 12:00:00 AM | 7 | 24.5 | 19.8 | 81 |  |  | 22.333 |  | 3 | 80.816
B-19322 VIALE 26 | 190.5 | concreto 3000 psi | Torre 1 Pilote 57 | 2025-08-06 | 8/13/2025 12:00:00 AM | 7 | 24.5 | 28.2 | 115 |  |  | 22.333 |  | 3 | 115.102
B-19322 VIALE 26 | 228.6 | concreto 3500 psi | Torre 1 Pilote 45 | 2025-08-08 | 8/15/2025 12:00:00 AM | 7 | 24.5 | 21.9 | 89 |  |  | 23.1 |  | 3 | 89.388
B-19322 VIALE 26 | 228.6 | concreto 3500 psi | Torre 1 Pilote 45 | 2025-08-08 | 8/15/2025 12:00:00 AM | 7 | 24.5 | 23.7 | 97 |  |  | 23.1 |  | 3 | 96.735
B-19322 VIALE 26 | 228.6 | concreto 3500 psi | Torre 1 Pilote 45 | 2025-08-08 | 8/15/2025 12:00:00 AM | 7 | 24.5 | 23.7 | 96 |  |  | 23.1 |  | 3 | 96.735
B-19322 VIALE 26 | 209.55 | concreto 3500 psi | Torre 1 Pilote 74 | 2025-08-08 | 8/15/2025 12:00:00 AM | 7 | 24.5 | 25.3 | 103 |  |  | 25.633 |  | 3 | 103.265
B-19322 VIALE 26 | 209.55 | concreto 3500 psi | Torre 1 Pilote 74 | 2025-08-08 | 8/15/2025 12:00:00 AM | 7 | 24.5 | 25.3 | 103 |  |  | 25.633 |  | 3 | 103.265
B-19322 VIALE 26 | 209.55 | concreto 3500 psi | Torre 1 Pilote 74 | 2025-08-08 | 8/15/2025 12:00:00 AM | 7 | 24.5 | 26.3 | 107 |  |  | 25.633 |  | 3 | 107.347
B-19322 VIALE 26 | 247.65 | concreto 3500 psi | Torre grua Pilote C-3 | 2025-08-09 | 8/16/2025 12:00:00 AM | 7 | 24.5 | 22 | 90 |  |  | 19.633 |  | 3 | 89.796
B-19322 VIALE 26 | 247.65 | concreto 3500 psi | Torre grua Pilote C-3 | 2025-08-09 | 8/16/2025 12:00:00 AM | 7 | 24.5 | 14.5 | 59 |  |  | 19.633 |  | 3 | 59.184
B-19322 VIALE 26 | 247.65 | concreto 3500 psi | Torre grua Pilote C-3 | 2025-08-09 | 8/16/2025 12:00:00 AM | 7 | 24.5 | 22.4 | 91 |  |  | 19.633 |  | 3 | 91.429
B-19322 VIALE 26 | 228.6 | concreto 3500 psi | Torre 1 Pilote 69 | 2025-08-09 | 8/16/2025 12:00:00 AM | 7 | 24.5 | 37 | 151 |  |  | 27.267 |  | 3 | 151.02
B-19322 VIALE 26 | 228.6 | concreto 3500 psi | Torre 1 Pilote 69 | 2025-08-09 | 8/16/2025 12:00:00 AM | 7 | 24.5 | 23.3 | 95 |  |  | 27.267 |  | 3 | 95.102
B-19322 VIALE 26 | 228.6 | concreto 3500 psi | Torre 1 Pilote 69 | 2025-08-09 | 8/16/2025 12:00:00 AM | 7 | 24.5 | 21.5 | 88 |  |  | 27.267 |  | 3 | 87.755
B-19322 VIALE 26 | 203.2 | concreto 3500 psi | Torre 1 Pilote 14 | 2025-08-21 | 8/28/2025 12:00:00 AM | 7 | 24.5 | 25.7 | 105 |  |  | 25.333 |  | 3 | 104.898
B-19322 VIALE 26 | 209.55 | concreto 3500 psi | Torre grua Pilote B-3 | 2025-08-13 | 8/20/2025 12:00:00 AM | 7 | 24.5 | 13.1 | 53 |  |  | 14.667 |  | 3 | 53.469
B-19322 VIALE 26 | 209.55 | concreto 3500 psi | Torre grua Pilote B-3 | 2025-08-13 | 8/20/2025 12:00:00 AM | 7 | 24.5 | 18.5 | 75 |  |  | 14.667 |  | 3 | 75.51
B-19322 VIALE 26 | 209.55 | concreto 3500 psi | Torre grua Pilote B-3 | 2025-08-13 | 8/20/2025 12:00:00 AM | 7 | 24.5 | 12.4 | 50 |  |  | 14.667 |  | 3 | 50.612
B-19322 VIALE 26 | 203.2 | concreto 3000 psi | Torre 1 Pilote 43 | 2025-08-13 | 8/20/2025 12:00:00 AM | 7 | 24.5 | 12.2 | 50 |  |  | 14.8 |  | 3 | 49.796
B-19322 VIALE 26 | 203.2 | concreto 3000 psi | Torre 1 Pilote 43 | 2025-08-13 | 8/20/2025 12:00:00 AM | 7 | 24.5 | 12.2 | 50 |  |  | 14.8 |  | 3 | 49.796
B-19322 VIALE 26 | 203.2 | concreto 3000 psi | Torre 1 Pilote 43 | 2025-08-13 | 8/20/2025 12:00:00 AM | 7 | 24.5 | 20 | 81 |  |  | 14.8 |  | 3 | 81.633
B-19322 VIALE 26 | 215.9 | concreto 3500 psi | Torre 1 Pilote 29 | 2025-08-14 | 8/21/2025 12:00:00 AM | 7 | 24.5 | 20.7 | 85 |  |  | 20.3 |  | 3 | 84.49
B-19322 VIALE 26 | 215.9 | concreto 3500 psi | Torre 1 Pilote 29 | 2025-08-14 | 8/21/2025 12:00:00 AM | 7 | 24.5 | 19.9 | 81 |  |  | 20.3 |  | 3 | 81.224
B-19322 VIALE 26 | 215.9 | concreto 3500 psi | Torre 1 Pilote 29 | 2025-08-14 | 8/21/2025 12:00:00 AM | 7 | 24.5 | 20.3 | 83 |  |  | 20.3 |  | 3 | 82.857
B-19322 VIALE 26 | 203.2 | concreto 3500 psi | Torre 1 Pilote 101 | 2025-08-14 | 8/21/2025 12:00:00 AM | 7 | 24.5 | 25.6 | 104 |  |  | 25.033 |  | 3 | 104.49
B-19322 VIALE 26 | 203.2 | concreto 3500 psi | Torre 1 Pilote 101 | 2025-08-14 | 8/21/2025 12:00:00 AM | 7 | 24.5 | 25.1 | 103 |  |  | 25.033 |  | 3 | 102.449
B-19322 VIALE 26 | 203.2 | concreto 3500 psi | Torre 1 Pilote 101 | 2025-08-14 | 8/21/2025 12:00:00 AM | 7 | 24.5 | 24.4 | 100 |  |  | 25.033 |  | 3 | 99.592
B-19322 VIALE 26 | 177.8 | concreto 3500 psi | Torre 1 Pilote 99 | 2025-08-14 | 8/21/2025 12:00:00 AM | 7 | 24.5 | 20.8 | 85 |  |  | 22 |  | 3 | 84.898
B-19322 VIALE 26 | 177.8 | concreto 3500 psi | Torre 1 Pilote 99 | 2025-08-14 | 8/21/2025 12:00:00 AM | 7 | 24.5 | 23.3 | 95 |  |  | 22 |  | 3 | 95.102
B-19322 VIALE 26 | 177.8 | concreto 3500 psi | Torre 1 Pilote 99 | 2025-08-14 | 8/21/2025 12:00:00 AM | 7 | 24.5 | 21.9 | 89 |  |  | 22 |  | 3 | 89.388
B-19322 VIALE 26 | 190.5 | concreto 3500 psi | Torre 1 Pilote 63 | 2025-08-21 | 8/28/2025 12:00:00 AM | 7 | 24.5 | 22.5 | 92 |  |  | 21.767 |  | 3 | 91.837
B-19322 VIALE 26 | 190.5 | concreto 3500 psi | Torre 1 Pilote 63 | 2025-08-21 | 8/28/2025 12:00:00 AM | 7 | 24.5 | 21.6 | 88 |  |  | 21.767 |  | 3 | 88.163
B-19322 VIALE 26 | 190.5 | concreto 3500 psi | Torre 1 Pilote 63 | 2025-08-21 | 8/28/2025 12:00:00 AM | 7 | 24.5 | 21.2 | 87 |  |  | 21.767 |  | 3 | 86.531
B-19322 VIALE 26 | 203.2 | concreto 3500 psi | Torre 1 Pilote 14 | 2025-08-21 | 8/28/2025 12:00:00 AM | 7 | 24.5 | 25.6 | 105 |  |  | 25.333 |  | 3 | 104.49
B-19322 VIALE 26 | 203.2 | concreto 3500 psi | Torre 1 Pilote 14 | 2025-08-21 | 8/28/2025 12:00:00 AM | 7 | 24.5 | 24.7 | 101 |  |  | 25.333 |  | 3 | 100.816
B-19322 VIALE 26 | 222.25 | concreto 3500 psi | Torre 1 Pilote 86 | 2025-08-27 | 9/3/2025 12:00:00 AM | 7 | 24.5 | 31.5 | 128 |  |  | 22.467 |  | 3 | 128.571
B-19322 VIALE 26 | 222.25 | concreto 3500 psi | Torre 1 Pilote 86 | 2025-08-27 | 9/3/2025 12:00:00 AM | 7 | 24.5 | 16.6 | 68 |  |  | 22.467 |  | 3 | 67.755
B-19322 VIALE 26 | 222.25 | concreto 3500 psi | Torre 1 Pilote 86 | 2025-08-27 | 9/3/2025 12:00:00 AM | 7 | 24.5 | 19.3 | 79 |  |  | 22.467 |  | 3 | 78.776
B-19322 VIALE 26 | 215.9 | concreto 3500 psi | Torre 1 Pilote 64 | 2025-08-26 | 9/2/2025 12:00:00 AM | 7 | 24.5 | 18.6 | 76 |  |  | 18.633 |  | 3 | 75.918
B-19322 VIALE 26 | 215.9 | concreto 3500 psi | Torre 1 Pilote 64 | 2025-08-26 | 9/2/2025 12:00:00 AM | 7 | 24.5 | 18 | 74 |  |  | 18.633 |  | 3 | 73.469
B-19322 VIALE 26 | 215.9 | concreto 3500 psi | Torre 1 Pilote 77 | 2025-08-27 | 9/3/2025 12:00:00 AM | 7 | 24.5 | 18.2 | 74 |  |  | 18.233 |  | 3 | 74.286
B-19322 VIALE 26 | 215.9 | concreto 3500 psi | Torre 1 Pilote 77 | 2025-08-27 | 9/3/2025 12:00:00 AM | 7 | 24.5 | 18 | 73 |  |  | 18.233 |  | 3 | 73.469
B-19322 VIALE 26 | 215.9 | concreto 3500 psi | Torre 1 Pilote 77 | 2025-08-27 | 9/3/2025 12:00:00 AM | 7 | 24.5 | 18.5 | 75 |  |  | 18.233 |  | 3 | 75.51
B-19322 VIALE 26 | 222.25 | concreto 3500 psi | Torre 1 Pilote 88 | 2025-08-28 | 9/4/2025 12:00:00 AM | 7 | 24.5 | 18.2 | 74 |  |  | 17.633 |  | 3 | 74.286
B-19322 VIALE 26 | 222.25 | concreto 3500 psi | Torre 1 Pilote 88 | 2025-08-28 | 9/4/2025 12:00:00 AM | 7 | 24.5 | 17.6 | 72 |  |  | 17.633 |  | 3 | 71.837
B-19322 VIALE 26 | 222.25 | concreto 3500 psi | Torre 1 Pilote 88 | 2025-08-28 | 9/4/2025 12:00:00 AM | 7 | 24.5 | 17.1 | 70 |  |  | 17.633 |  | 3 | 69.796
B-19322 VIALE 26 | 215.9 | concreto 3500 psi | Torre 1 Pilote 64 | 2025-08-26 | 9/2/2025 12:00:00 AM | 7 | 24.5 | 19.3 | 79 |  |  | 18.633 |  | 3 | 78.776
B-19322 VIALE 26 | 203.2 | concreto 3500 psi | Torre 1 Pilote 38 | 2025-08-26 | 9/2/2025 12:00:00 AM | 7 | 24.5 | 21.1 | 86 |  |  | 22.033 |  | 3 | 86.122
B-19322 VIALE 26 | 203.2 | concreto 3500 psi | Torre 1 Pilote 38 | 2025-08-26 | 9/2/2025 12:00:00 AM | 7 | 24.5 | 23.3 | 95 |  |  | 22.033 |  | 3 | 95.102
B-19322 VIALE 26 | 203.2 | concreto 3500 psi | Torre 1 Pilote 38 | 2025-08-26 | 9/2/2025 12:00:00 AM | 7 | 24.5 | 21.7 | 88 |  |  | 22.033 |  | 3 | 88.571
B-19322 VIALE 26 | 215.9 | concreto 3500 psi | Torre grua Pilote A-1 | 2025-08-26 | 9/2/2025 12:00:00 AM | 7 | 24.5 | 19.7 | 80 |  |  | 21.533 |  | 3 | 80.408
B-19322 VIALE 26 | 215.9 | concreto 3500 psi | Torre grua Pilote A-1 | 2025-08-26 | 9/2/2025 12:00:00 AM | 7 | 24.5 | 23.9 | 98 |  |  | 21.533 |  | 3 | 97.551
B-19322 VIALE 26 | 215.9 | concreto 3500 psi | Torre grua Pilote A-1 | 2025-08-26 | 9/2/2025 12:00:00 AM | 7 | 24.5 | 21 | 86 |  |  | 21.533 |  | 3 | 85.714
B-19322 VIALE 26 | 184.15 | concreto 3500 psi | Torre grua Pilote C-1 | 2025-08-28 | 9/4/2025 12:00:00 AM | 7 | 24.5 | 23.6 | 96 |  |  | 24.267 |  | 3 | 96.327
B-19322 VIALE 26 | 184.15 | concreto 3500 psi | Torre grua Pilote C-1 | 2025-08-28 | 9/4/2025 12:00:00 AM | 7 | 24.5 | 23.7 | 97 |  |  | 24.267 |  | 3 | 96.735
B-19322 VIALE 26 | 184.15 | concreto 3500 psi | Torre grua Pilote C-1 | 2025-08-28 | 9/4/2025 12:00:00 AM | 7 | 24.5 | 25.5 | 104 |  |  | 24.267 |  | 3 | 104.082
B-19322 VIALE 26 | 203.2 | concreto 3500 psi | Torre 1 Pilote 34 | 2025-08-29 | 9/5/2025 12:00:00 AM | 7 | 24.5 | 17.8 | 72 |  |  | 17.1 |  | 3 | 72.653
B-19322 VIALE 26 | 203.2 | concreto 3500 psi | Torre 1 Pilote 34 | 2025-08-29 | 9/5/2025 12:00:00 AM | 7 | 24.5 | 16.5 | 67 |  |  | 17.1 |  | 3 | 67.347
B-19322 VIALE 26 | 203.2 | concreto 3500 psi | Torre 1 Pilote 34 | 2025-08-29 | 9/5/2025 12:00:00 AM | 7 | 24.5 | 17 | 69 |  |  | 17.1 |  | 3 | 69.388
B-19322 VIALE 26 | 228.6 | concreto 3500 psi | Torre 1 Pilote 35 | 2025-08-29 | 9/5/2025 12:00:00 AM | 7 | 24.5 | 20.6 | 84 |  |  | 20.067 |  | 3 | 84.082
B-19322 VIALE 26 | 228.6 | concreto 3500 psi | Torre 1 Pilote 35 | 2025-08-29 | 9/5/2025 12:00:00 AM | 7 | 24.5 | 20 | 82 |  |  | 20.067 |  | 3 | 81.633
B-19322 VIALE 26 | 228.6 | concreto 3500 psi | Torre 1 Pilote 35 | 2025-08-29 | 9/5/2025 12:00:00 AM | 7 | 24.5 | 19.6 | 80 |  |  | 20.067 |  | 3 | 80
B-19322 VIALE 26 | 177.8 | concreto 3500 psi | Torre 1 Pilote 31 | 2025-08-30 | 9/6/2025 12:00:00 AM | 7 | 24.5 | 23.3 | 95 |  |  | 23.1 |  | 3 | 95.102
B-19322 VIALE 26 | 177.8 | concreto 3500 psi | Torre 1 Pilote 31 | 2025-08-30 | 9/6/2025 12:00:00 AM | 7 | 24.5 | 23.4 | 95 |  |  | 23.1 |  | 3 | 95.51
B-19322 VIALE 26 | 177.8 | concreto 3500 psi | Torre 1 Pilote 31 | 2025-08-30 | 9/6/2025 12:00:00 AM | 7 | 24.5 | 22.6 | 92 |  |  | 23.1 |  | 3 | 92.245
B-19322 VIALE 26 | 209.55 | concreto 3500 psi | Torre grua Pilote A-2 | 2025-09-01 | 9/8/2025 12:00:00 AM | 7 | 24.5 | 22.3 | 91 |  |  | 23.5 |  | 3 | 91.02
B-19322 VIALE 26 | 209.55 | concreto 3500 psi | Torre grua Pilote A-2 | 2025-09-01 | 9/8/2025 12:00:00 AM | 7 | 24.5 | 24.1 | 98 |  |  | 23.5 |  | 3 | 98.367
B-19322 VIALE 26 | 209.55 | concreto 3500 psi | Torre grua Pilote A-2 | 2025-09-01 | 9/8/2025 12:00:00 AM | 7 | 24.5 | 24.1 | 98 |  |  | 23.5 |  | 3 | 98.367
B-19322 VIALE 26 | 228.6 | concreto 3000 psi | Torre 1 Pilote 39 | 2025-09-01 | 9/8/2025 12:00:00 AM | 7 | 24.5 | 18 | 74 |  |  | 18.9 |  | 3 | 73.469
B-19322 VIALE 26 | 228.6 | concreto 3000 psi | Torre 1 Pilote 39 | 2025-09-01 | 9/8/2025 12:00:00 AM | 7 | 24.5 | 19 | 78 |  |  | 18.9 |  | 3 | 77.551
B-19322 VIALE 26 | 228.6 | concreto 3000 psi | Torre 1 Pilote 39 | 2025-09-01 | 9/8/2025 12:00:00 AM | 7 | 24.5 | 19.7 | 80 |  |  | 18.9 |  | 3 | 80.408
B-19322 VIALE 26 | 222.25 | concreto 3500 psi | Torre 1 Pilote 34 | 2025-09-02 | 9/9/2025 12:00:00 AM | 7 | 24.5 | 16 | 65 |  |  | 16.567 |  | 3 | 65.306
B-19322 VIALE 26 | 222.25 | concreto 3500 psi | Torre 1 Pilote 34 | 2025-09-02 | 9/9/2025 12:00:00 AM | 7 | 24.5 | 16.4 | 67 |  |  | 16.567 |  | 3 | 66.939
B-19322 VIALE 26 | 222.25 | concreto 3500 psi | Torre 1 Pilote 34 | 2025-09-02 | 9/9/2025 12:00:00 AM | 7 | 24.5 | 17.3 | 71 |  |  | 16.567 |  | 3 | 70.612
B-19322 VIALE 26 | 190.5 | concreto 3500 psi | Torre 1 Pilote 24 | 2025-09-02 | 9/9/2025 12:00:00 AM | 7 | 24.5 | 15.1 | 62 |  |  | 16.967 |  | 3 | 61.633
B-19322 VIALE 26 | 190.5 | concreto 3500 psi | Torre 1 Pilote 24 | 2025-09-02 | 9/9/2025 12:00:00 AM | 7 | 24.5 | 17.1 | 70 |  |  | 16.967 |  | 3 | 69.796
B-19322 VIALE 26 | 190.5 | concreto 3500 psi | Torre 1 Pilote 24 | 2025-09-02 | 9/9/2025 12:00:00 AM | 7 | 24.5 | 18.7 | 76 |  |  | 16.967 |  | 3 | 76.327
B-19322 VIALE 26 | 203.2 | concreto 3500 psi | Torre grua Pilote B-1 | 2025-09-03 | 9/10/2025 12:00:00 AM | 7 | 24.5 | 23.7 | 96 |  |  | 23.4 |  | 3 | 96.735
B-19322 VIALE 26 | 203.2 | concreto 3500 psi | Torre grua Pilote B-1 | 2025-09-03 | 9/10/2025 12:00:00 AM | 7 | 24.5 | 24.6 | 100 |  |  | 23.4 |  | 3 | 100.408
B-19322 VIALE 26 | 203.2 | concreto 3500 psi | Torre grua Pilote B-1 | 2025-09-03 | 9/10/2025 12:00:00 AM | 7 | 24.5 | 21.9 | 89 |  |  | 23.4 |  | 3 | 89.388
B-19322 VIALE 26 | 222.25 | concreto 3500 psi | Torre 1 Pilote 40 | 2025-09-03 | 9/10/2025 12:00:00 AM | 7 | 24.5 | 18.3 | 75 |  |  | 18.7 |  | 3 | 74.694
B-19322 VIALE 26 | 222.25 | concreto 3500 psi | Torre 1 Pilote 40 | 2025-09-03 | 9/10/2025 12:00:00 AM | 7 | 24.5 | 19.5 | 80 |  |  | 18.7 |  | 3 | 79.592
B-19322 VIALE 26 | 222.25 | concreto 3500 psi | Torre 1 Pilote 40 | 2025-09-03 | 9/10/2025 12:00:00 AM | 7 | 24.5 | 18.3 | 75 |  |  | 18.7 |  | 3 | 74.694
B-19322 VIALE 26 | 228.6 | concreto 3500 psi | Torre 1 Pilote 84 | 2025-09-06 | 9/13/2025 12:00:00 AM | 7 | 24.5 | 15.5 | 63 |  |  | 17.5 |  | 3 | 63.265
B-19322 VIALE 26 | 228.6 | concreto 3500 psi | Torre 1 Pilote 84 | 2025-09-06 | 9/13/2025 12:00:00 AM | 7 | 24.5 | 19 | 78 |  |  | 17.5 |  | 3 | 77.551
B-19322 VIALE 26 | 228.6 | concreto 3500 psi | Torre 1 Pilote 84 | 2025-09-06 | 9/13/2025 12:00:00 AM | 7 | 24.5 | 18 | 74 |  |  | 17.5 |  | 3 | 73.469
B-19322 VIALE 26 | 215.9 | concreto 3500 psi | Torre 1 Pilote 15 | 2025-09-08 | 9/15/2025 12:00:00 AM | 7 | 24.5 | 11.9 | 49 |  |  | 11.833 |  | 3 | 48.571
B-19322 VIALE 26 | 215.9 | concreto 3500 psi | Torre 1 Pilote 15 | 2025-09-08 | 9/15/2025 12:00:00 AM | 7 | 24.5 | 13.1 | 54 |  |  | 11.833 |  | 3 | 53.469
B-19322 VIALE 26 | 215.9 | concreto 3500 psi | Torre 1 Pilote 15 | 2025-09-08 | 9/15/2025 12:00:00 AM | 7 | 24.5 | 10.5 | 43 |  |  | 11.833 |  | 3 | 42.857
B-19322 VIALE 26 | 215.9 | concreto 3500 psi | Torre 1 Pilote 25 | 2025-09-08 | 9/15/2025 12:00:00 AM | 7 | 24.5 | 19.2 | 78 |  |  | 19.167 |  | 3 | 78.367
B-19322 VIALE 26 | 215.9 | concreto 3500 psi | Torre 1 Pilote 25 | 2025-09-08 | 9/15/2025 12:00:00 AM | 7 | 24.5 | 19.6 | 80 |  |  | 19.167 |  | 3 | 80
B-19322 VIALE 26 | 215.9 | concreto 3500 psi | Torre 1 Pilote 25 | 2025-09-08 | 9/15/2025 12:00:00 AM | 7 | 24.5 | 18.7 | 76 |  |  | 19.167 |  | 3 | 76.327
B-19322 VIALE 26 | 215.9 | concreto 3500 psi | Torre 2 Pilote 30 (Adicional) | 2025-09-10 | 9/17/2025 12:00:00 AM | 7 | 24.5 | 12.7 | 52 |  |  | 11.633 |  | 3 | 51.837
B-19322 VIALE 26 | 215.9 | concreto 3500 psi | Torre 2 Pilote 30 (Adicional) | 2025-09-10 | 9/17/2025 12:00:00 AM | 7 | 24.5 | 10.9 | 44 |  |  | 11.633 |  | 3 | 44.49
B-19322 VIALE 26 | 215.9 | concreto 3500 psi | Torre 2 Pilote 30 (Adicional) | 2025-09-10 | 9/17/2025 12:00:00 AM | 7 | 24.5 | 11.3 | 46 |  |  | 11.633 |  | 3 | 46.122
B-19322 VIALE 26 | 203.2 | concreto 3500 psi | Torre 1 Pilote 36 | 2025-09-10 | 9/17/2025 12:00:00 AM | 7 | 24.5 | 19.9 | 81 |  |  | 19.267 |  | 3 | 81.224
B-19322 VIALE 26 | 203.2 | concreto 3500 psi | Torre 1 Pilote 36 | 2025-09-10 | 9/17/2025 12:00:00 AM | 7 | 24.5 | 19.5 | 80 |  |  | 19.267 |  | 3 | 79.592
B-19322 VIALE 26 | 203.2 | concreto 3500 psi | Torre 1 Pilote 36 | 2025-09-10 | 9/17/2025 12:00:00 AM | 7 | 24.5 | 18.4 | 75 |  |  | 19.267 |  | 3 | 75.102
B-19322 VIALE 26 | 228.6 | concreto 3000 psi | Torre 2 Pilote 60 (Adicional) | 2025-09-11 | 9/18/2025 12:00:00 AM | 7 | 24.5 | 19.9 | 81 |  |  | 19.633 |  | 3 | 81.224
B-19322 VIALE 26 | 228.6 | concreto 3000 psi | Torre 2 Pilote 60 (Adicional) | 2025-09-11 | 9/18/2025 12:00:00 AM | 7 | 24.5 | 18.8 | 77 |  |  | 19.633 |  | 3 | 76.735
B-19322 VIALE 26 | 228.6 | concreto 3000 psi | Torre 2 Pilote 60 (Adicional) | 2025-09-11 | 9/18/2025 12:00:00 AM | 7 | 24.5 | 20.2 | 82 |  |  | 19.633 |  | 3 | 82.449
B-19322 VIALE 26 | 215.9 | concreto 3500 psi | Torre 2 Pilote 53 (Adicional) | 2025-09-11 | 9/18/2025 12:00:00 AM | 7 | 24.5 | 20.4 | 83 |  |  | 20.033 |  | 3 | 83.265
B-19322 VIALE 26 | 215.9 | concreto 3500 psi | Torre 2 Pilote 53 (Adicional) | 2025-09-11 | 9/18/2025 12:00:00 AM | 7 | 24.5 | 20 | 82 |  |  | 20.033 |  | 3 | 81.633
B-19322 VIALE 26 | 215.9 | concreto 3500 psi | Torre 2 Pilote 53 (Adicional) | 2025-09-11 | 9/18/2025 12:00:00 AM | 7 | 24.5 | 19.7 | 80 |  |  | 20.033 |  | 3 | 80.408
B-19322 VIALE 26 | 215.9 | concreto 3500 psi | Torre 1 Pilote 37 | 2025-09-12 | 9/19/2025 12:00:00 AM | 7 | 24.5 | 24.5 | 100 |  |  | 25.933 |  | 3 | 100
B-19322 VIALE 26 | 215.9 | concreto 3500 psi | Torre 1 Pilote 37 | 2025-09-12 | 9/19/2025 12:00:00 AM | 7 | 24.5 | 25.7 | 105 |  |  | 25.933 |  | 3 | 104.898
B-19322 VIALE 26 | 215.9 | concreto 3500 psi | Torre 1 Pilote 37 | 2025-09-12 | 9/19/2025 12:00:00 AM | 7 | 24.5 | 27.6 | 112 |  |  | 25.933 |  | 3 | 112.653
B-19322 VIALE 26 | 203.2 | concreto 3500 psi | Torre 1 Pilote 83 | 2025-09-12 | 9/19/2025 12:00:00 AM | 7 | 24.5 | 27 | 110 |  |  | 25.067 |  | 3 | 110.204
B-19322 VIALE 26 | 203.2 | concreto 3500 psi | Torre 1 Pilote 83 | 2025-09-12 | 9/19/2025 12:00:00 AM | 7 | 24.5 | 24.6 | 100 |  |  | 25.067 |  | 3 | 100.408
B-19322 VIALE 26 | 203.2 | concreto 3500 psi | Torre 1 Pilote 83 | 2025-09-12 | 9/19/2025 12:00:00 AM | 7 | 24.5 | 23.6 | 96 |  |  | 25.067 |  | 3 | 96.327
B-19322 VIALE 26 | 196.85 | concreto 3500 psi | Torre 1 Pilote 05 | 2025-09-13 | 9/20/2025 12:00:00 AM | 7 | 24.5 | 18.4 | 75 |  |  | 17.967 |  | 3 | 75.102
B-19322 VIALE 26 | 196.85 | concreto 3500 psi | Torre 1 Pilote 05 | 2025-09-13 | 9/20/2025 12:00:00 AM | 7 | 24.5 | 16.8 | 68 |  |  | 17.967 |  | 3 | 68.571
B-19322 VIALE 26 | 196.85 | concreto 3500 psi | Torre 1 Pilote 05 | 2025-09-13 | 9/20/2025 12:00:00 AM | 7 | 24.5 | 18.7 | 76 |  |  | 17.967 |  | 3 | 76.327
B-19322 VIALE 26 | 196.85 | concreto 3500 psi | Torre 1 Pilote 16 | 2025-09-15 | 9/22/2025 12:00:00 AM | 7 | 24.5 | 23.1 | 94 |  |  | 23.3 |  | 3 | 94.286
B-19322 VIALE 26 | 196.85 | concreto 3500 psi | Torre 1 Pilote 16 | 2025-09-15 | 9/22/2025 12:00:00 AM | 7 | 24.5 | 23.5 | 96 |  |  | 23.3 |  | 3 | 95.918
B-19322 VIALE 26 | 196.85 | concreto 3500 psi | Torre 1 Pilote 16 | 2025-09-15 | 9/22/2025 12:00:00 AM | 7 | 24.5 | 23.3 | 95 |  |  | 23.3 |  | 3 | 95.102
B-19322 VIALE 26 | 215.9 | concreto 3000 psi | Torre 1 Pilote 19 | 2025-09-16 | 9/23/2025 12:00:00 AM | 7 | 24.5 | 22.1 | 90 |  |  | 22.067 |  | 3 | 90.204
B-19322 VIALE 26 | 215.9 | concreto 3000 psi | Torre 1 Pilote 19 | 2025-09-16 | 9/23/2025 12:00:00 AM | 7 | 24.5 | 22.8 | 93 |  |  | 22.067 |  | 3 | 93.061
B-19322 VIALE 26 | 215.9 | concreto 3000 psi | Torre 1 Pilote 19 | 2025-09-16 | 9/23/2025 12:00:00 AM | 7 | 24.5 | 21.3 | 87 |  |  | 22.067 |  | 3 | 86.939
B-19322 VIALE 26 | 215.9 | concreto 3500 psi | Torre 1 Pilote 27 | 2025-09-16 | 9/23/2025 12:00:00 AM | 7 | 24.5 | 22.9 | 94 |  |  | 20.233 |  | 3 | 93.469
B-19322 VIALE 26 | 215.9 | concreto 3500 psi | Torre 1 Pilote 27 | 2025-09-16 | 9/23/2025 12:00:00 AM | 7 | 24.5 | 20.9 | 85 |  |  | 20.233 |  | 3 | 85.306
B-19322 VIALE 26 | 215.9 | concreto 3500 psi | Torre 1 Pilote 27 | 2025-09-16 | 9/23/2025 12:00:00 AM | 7 | 24.5 | 16.9 | 69 |  |  | 20.233 |  | 3 | 68.98
B-19322 VIALE 26 | 215.9 | concreto 3500 psi | Torre 1 Pilote 26 | 2025-09-18 | 9/25/2025 12:00:00 AM | 7 | 24.5 | 14.9 | 61 |  |  | 14.933 |  | 3 | 60.816
B-19322 VIALE 26 | 215.9 | concreto 3500 psi | Torre 1 Pilote 26 | 2025-09-18 | 9/25/2025 12:00:00 AM | 7 | 24.5 | 14.9 | 61 |  |  | 14.933 |  | 3 | 60.816
B-19322 VIALE 26 | 215.9 | concreto 3500 psi | Torre 1 Pilote 26 | 2025-09-18 | 9/25/2025 12:00:00 AM | 7 | 24.5 | 15 | 61 |  |  | 14.933 |  | 3 | 61.224
B-19322 VIALE 26 | 228 | concreto 3500 psi | Torre 1 Pilote 18 | 2025-09-22 | 9/29/2025 12:00:00 AM | 7 | 24.5 | 20 | 82 |  |  | 17.2 |  | 3 | 81.633
B-19322 VIALE 26 | 228 | concreto 3500 psi | Torre 1 Pilote 18 | 2025-09-22 | 9/29/2025 12:00:00 AM | 7 | 24.5 | 12.4 | 51 |  |  | 17.2 |  | 3 | 50.612
B-19322 VIALE 26 | 228 | concreto 3500 psi | Torre 1 Pilote 18 | 2025-09-22 | 9/29/2025 12:00:00 AM | 7 | 24.5 | 19.2 | 78 |  |  | 17.2 |  | 3 | 78.367
B-19322 VIALE 26 | 215.9 | concreto 3500 psi | Torre 2 Pilote 39 (Adicional) | 2025-10-01 | 10/8/2025 12:00:00 AM | 7 | 24.5 | 17 | 69 |  |  | 17.567 |  | 3 | 69.388
B-19322 VIALE 26 | 215.9 | concreto 3500 psi | Torre 2 Pilote 39 (Adicional) | 2025-10-01 | 10/8/2025 12:00:00 AM | 7 | 24.5 | 17.4 | 71 |  |  | 17.567 |  | 3 | 71.02
B-19322 VIALE 26 | 215.9 | concreto 3500 psi | Torre 2 Pilote 39 (Adicional) | 2025-10-01 | 10/8/2025 12:00:00 AM | 7 | 24.5 | 18.3 | 75 |  |  | 17.567 |  | 3 | 74.694
B-19322 VIALE 26 | 215.9 | concreto 3500 psi | Torre 1 Pilote 47 (adicinal) | 2025-10-16 | 10/23/2025 12:00:00 AM | 7 | 24.5 | 11.9 | 49 |  |  | 15.667 |  | 3 | 48.571
B-19322 VIALE 26 | 215.9 | concreto 3500 psi | Torre 1 Pilote 47 (adicinal) | 2025-10-16 | 10/23/2025 12:00:00 AM | 7 | 24.5 | 19.2 | 78 |  |  | 15.667 |  | 3 | 78.367
B-19322 VIALE 26 | 215.9 | concreto 3500 psi | Torre 1 Pilote 47 (adicinal) | 2025-10-16 | 10/23/2025 12:00:00 AM | 7 | 24.5 | 15.9 | 65 |  |  | 15.667 |  | 3 | 64.898
B-19322 VIALE 26 | 209.55 | concreto 3500 psi | Torre 1 Pilote 21 (Adiciona) | 2025-10-17 | 10/24/2025 12:00:00 AM | 7 | 24.5 | 21.9 | 90 |  |  | 22.9 |  | 3 | 89.388
B-19322 VIALE 26 | 209.55 | concreto 3500 psi | Torre 1 Pilote 21 (Adiciona) | 2025-10-17 | 10/24/2025 12:00:00 AM | 7 | 24.5 | 23.8 | 97 |  |  | 22.9 |  | 3 | 97.143
B-19322 VIALE 26 | 209.55 | concreto 3500 psi | Torre 1 Pilote 21 (Adiciona) | 2025-10-17 | 10/24/2025 12:00:00 AM | 7 | 24.5 | 23 | 94 |  |  | 22.9 |  | 3 | 93.878
B-19322 VIALE 26 | 203 | concreto 3500 psi | Torre 1 Pilote 17 | 2025-09-24 | 10/1/2025 12:00:00 AM | 7 | 24.5 | 19.8 | 81 |  |  | 21.467 |  | 3 | 80.816
B-19322 VIALE 26 | 203 | concreto 3500 psi | Torre 1 Pilote 17 | 2025-09-24 | 10/1/2025 12:00:00 AM | 7 | 24.5 | 22.9 | 94 |  |  | 21.467 |  | 3 | 93.469
B-19322 VIALE 26 | 203 | concreto 3500 psi | Torre 1 Pilote 17 | 2025-09-24 | 10/1/2025 12:00:00 AM | 7 | 24.5 | 21.7 | 89 |  |  | 21.467 |  | 3 | 88.571
B-19322 VIALE 26 | 254 | Concreto tremie 3500 PSI | Torre 1 Pilote 36 (adicinal) | 2025-10-21 | 10/28/2025 12:00:00 AM | 7 | 24.5 | 18.9 | 77 |  |  | 18.667 |  | 3 | 77.143
B-19322 VIALE 26 | 254 | Concreto tremie 3500 PSI | Torre 1 Pilote 36 (adicinal) | 2025-10-21 | 10/28/2025 12:00:00 AM | 7 | 24.5 | 18.7 | 76 |  |  | 18.667 |  | 3 | 76.327
B-19322 VIALE 26 | 254 | Concreto tremie 3500 PSI | Torre 1 Pilote 36 (adicinal) | 2025-10-21 | 10/28/2025 12:00:00 AM | 7 | 24.5 | 18.4 | 75 |  |  | 18.667 |  | 3 | 75.102
B-19322 VIALE 26 | 184 | Concreto tremie 3500 PSI | Torre 1 Pilote 2 (adicinal) | 2025-10-22 | 10/29/2025 12:00:00 AM | 7 | 24.5 | 24.6 | 100 |  |  | 24.7 |  | 3 | 100.408
B-19322 VIALE 26 | 184 | Concreto tremie 3500 PSI | Torre 1 Pilote 2 (adicinal) | 2025-10-22 | 10/29/2025 12:00:00 AM | 7 | 24.5 | 23.9 | 98 |  |  | 24.7 |  | 3 | 97.551
B-19322 VIALE 26 | 184 | Concreto tremie 3500 PSI | Torre 1 Pilote 2 (adicinal) | 2025-10-22 | 10/29/2025 12:00:00 AM | 7 | 24.5 | 25.6 | 104 |  |  | 24.7 |  | 3 | 104.49
B-19322 VIALE 26 | 203 | Concreto tremie 3500 PSI | Torre 1 Pilote 15 (adicinal) | 2025-10-23 | 10/30/2025 12:00:00 AM | 7 | 24.5 | 24 | 98 |  |  | 25.633 |  | 3 | 97.959
B-19322 VIALE 26 | 203 | Concreto tremie 3500 PSI | Torre 1 Pilote 15 (adicinal) | 2025-10-23 | 10/30/2025 12:00:00 AM | 7 | 24.5 | 24.8 | 101 |  |  | 25.633 |  | 3 | 101.224
B-19322 VIALE 26 | 203 | Concreto tremie 3500 PSI | Torre 1 Pilote 15 (adicinal) | 2025-10-23 | 10/30/2025 12:00:00 AM | 7 | 24.5 | 28.1 | 114 |  |  | 25.633 |  | 3 | 114.694
B-19322 VIALE 26 | 222 | Concreto tremie 3500 PSI | Torre 1 Pilote 3 (adicinal) | 2025-10-23 | 10/30/2025 12:00:00 AM | 7 | 24.5 | 14.4 | 59 |  |  | 15.6 |  | 3 | 58.776
B-19322 VIALE 26 | 222 | Concreto tremie 3500 PSI | Torre 1 Pilote 3 (adicinal) | 2025-10-23 | 10/30/2025 12:00:00 AM | 7 | 24.5 | 16.6 | 68 |  |  | 15.6 |  | 3 | 67.755
B-19322 VIALE 26 | 222 | Concreto tremie 3500 PSI | Torre 1 Pilote 3 (adicinal) | 2025-10-23 | 10/30/2025 12:00:00 AM | 7 | 24.5 | 15.8 | 64 |  |  | 15.6 |  | 3 | 64.49
B-19322 VIALE 26 | 228 | concreto 3500 psi | Torre 1 Pilote 94 | 2025-09-25 | 10/2/2025 12:00:00 AM | 7 | 24.5 | 20.4 | 83 |  |  | 19 |  | 3 | 83.265
B-19322 VIALE 26 | 228 | concreto 3500 psi | Torre 1 Pilote 94 | 2025-09-25 | 10/2/2025 12:00:00 AM | 7 | 24.5 | 19.5 | 79 |  |  | 19 |  | 3 | 79.592
B-19322 VIALE 26 | 228 | concreto 3500 psi | Torre 1 Pilote 94 | 2025-09-25 | 10/2/2025 12:00:00 AM | 7 | 24.5 | 17.1 | 70 |  |  | 19 |  | 3 | 69.796
B-19322 VIALE 26 | 228.6 | concreto 3500 psi | Torre 1 Pilote 04 | 2025-09-27 | 10/4/2025 12:00:00 AM | 7 | 24.5 | 19.8 | 81 |  |  | 19.567 |  | 3 | 80.816
B-19322 VIALE 26 | 228.6 | concreto 3500 psi | Torre 1 Pilote 04 | 2025-09-27 | 10/4/2025 12:00:00 AM | 7 | 24.5 | 19.4 | 79 |  |  | 19.567 |  | 3 | 79.184
B-19322 VIALE 26 | 228.6 | concreto 3500 psi | Torre 1 Pilote 04 | 2025-09-27 | 10/4/2025 12:00:00 AM | 7 | 24.5 | 19.5 | 80 |  |  | 19.567 |  | 3 | 79.592
B-19322 VIALE 26 | 228.6 | concreto 3500 psi | Torre 2 Pilote 74 (Adicional) | 2025-09-29 | 10/6/2025 12:00:00 AM | 7 | 24.5 | 15.6 | 64 |  |  | 14.033 |  | 3 | 63.673
B-19322 VIALE 26 | 228.6 | concreto 3500 psi | Torre 2 Pilote 74 (Adicional) | 2025-09-29 | 10/6/2025 12:00:00 AM | 7 | 24.5 | 16.5 | 67 |  |  | 14.033 |  | 3 | 67.347
B-19322 VIALE 26 | 228.6 | concreto 3500 psi | Torre 2 Pilote 74 (Adicional) | 2025-09-29 | 10/6/2025 12:00:00 AM | 7 | 24.5 | 10 | 41 |  |  | 14.033 |  | 3 | 40.816
B-19322 VIALE 26 | 165.1 | concreto 3000 psi | Tapa cubierta tanque potable | 2025-07-10 | 7/17/2025 12:00:00 AM | 7 | 21 | 44.8 | 213 |  |  | 45 |  | 3 | 213.333
B-19322 VIALE 26 | 165.1 | concreto 3000 psi | Tapa cubierta tanque potable | 2025-07-10 | 7/17/2025 12:00:00 AM | 7 | 21 | 45.6 | 217 |  |  | 45 |  | 3 | 217.143
B-19322 VIALE 26 | 165.1 | concreto 3000 psi | Tapa cubierta tanque potable | 2025-07-10 | 7/17/2025 12:00:00 AM | 7 | 21 | 44.6 | 212 |  |  | 45 |  | 3 | 212.381
B-19322 VIALE 26 | 158.75 | concreto 3000 psi | Tapa tanque suministro | 2025-07-24 | 7/31/2025 12:00:00 AM | 7 | 21 | 34.3 | 164 |  |  | 35.9 |  | 3 | 163.333
B-19322 VIALE 26 | 158.75 | concreto 3000 psi | Tapa tanque suministro | 2025-07-24 | 7/31/2025 12:00:00 AM | 7 | 21 | 35.3 | 168 |  |  | 35.9 |  | 3 | 168.095
B-19322 VIALE 26 | 158.75 | concreto 3000 psi | Tapa tanque suministro | 2025-07-24 | 7/31/2025 12:00:00 AM | 7 | 21 | 38.1 | 181 |  |  | 35.9 |  | 3 | 181.429
B-19322 VIALE 26 | 177.8 | concreto 3000 psi | VC-21 (F-J), VC-05 (1-3), VC-22 (D-F) | 2025-10-08 | 10/15/2025 12:00:00 AM | 7 | 21 | 10.3 | 49 |  |  | 12.767 |  | 3 | 49.048
B-19322 VIALE 26 | 177.8 | concreto 3000 psi | VC-21 (F-J), VC-05 (1-3), VC-22 (D-F) | 2025-10-08 | 10/15/2025 12:00:00 AM | 7 | 21 | 15.8 | 75 |  |  | 12.767 |  | 3 | 75.238
B-19322 VIALE 26 | 177.8 | concreto 3000 psi | VC-21 (F-J), VC-05 (1-3), VC-22 (D-F) | 2025-10-08 | 10/15/2025 12:00:00 AM | 7 | 21 | 12.2 | 58 |  |  | 12.767 |  | 3 | 58.095
B-19322 VIALE 26 | 190.5 | concreto 3000 psi | VC-20 (A-B), VC-23 (B-D), VC-01 (2-4), VC-24 y VC-26 (F-J), VC-14 (1-2), VC-15 (2-3) | 2025-10-08 | 10/15/2025 12:00:00 AM | 7 | 21 | 10.5 | 50 |  |  | 11.367 |  | 3 | 50
B-19322 VIALE 26 | 190.5 | concreto 3000 psi | VC-20 (A-B), VC-23 (B-D), VC-01 (2-4), VC-24 y VC-26 (F-J), VC-14 (1-2), VC-15 (2-3) | 2025-10-08 | 10/15/2025 12:00:00 AM | 7 | 21 | 14.3 | 68 |  |  | 11.367 |  | 3 | 68.095
B-19322 VIALE 26 | 190.5 | concreto 3000 psi | VC-20 (A-B), VC-23 (B-D), VC-01 (2-4), VC-24 y VC-26 (F-J), VC-14 (1-2), VC-15 (2-3) | 2025-10-08 | 10/15/2025 12:00:00 AM | 7 | 21 | 9.3 | 44 |  |  | 11.367 |  | 3 | 44.286
B-19322 VIALE 26 | 184.15 | concreto 3000 psi | VC-24 (eje 7 entre J-H) | 2025-10-16 | 10/23/2025 12:00:00 AM | 7 | 21 | 7.3 | 35 |  |  | 9.333 |  | 3 | 34.762
B-19322 VIALE 26 | 184.15 | concreto 3000 psi | VC-24 (eje 7 entre J-H) | 2025-10-16 | 10/23/2025 12:00:00 AM | 7 | 21 | 8.3 | 39 |  |  | 9.333 |  | 3 | 39.524
B-19322 VIALE 26 | 184.15 | concreto 3000 psi | VC-24 (eje 7 entre J-H) | 2025-10-16 | 10/23/2025 12:00:00 AM | 7 | 21 | 12.4 | 59 |  |  | 9.333 |  | 3 | 59.048
B-19322 VIALE 26 | 165.1 | concreto 3000 psi | VC-26 (A-D) | 2025-10-16 | 10/23/2025 12:00:00 AM | 7 | 21 | 14 | 66 |  |  | 12.867 |  | 3 | 66.667
B-19322 VIALE 26 | 165.1 | concreto 3000 psi | VC-26 (A-D) | 2025-10-16 | 10/23/2025 12:00:00 AM | 7 | 21 | 13.4 | 64 |  |  | 12.867 |  | 3 | 63.81
B-19322 VIALE 26 | 165.1 | concreto 3000 psi | VC-26 (A-D) | 2025-10-16 | 10/23/2025 12:00:00 AM | 7 | 21 | 11.2 | 53 |  |  | 12.867 |  | 3 | 53.333
B-19322 VIALE 26 | 165.1 | concreto 3000 psi | Torre 1 (cim. fosos ascensores) | 2025-10-18 | 10/25/2025 12:00:00 AM | 7 | 21 | 19.7 | 94 |  |  | 22.333 |  | 3 | 93.81
B-19322 VIALE 26 | 165.1 | concreto 3000 psi | Torre 1 (cim. fosos ascensores) | 2025-10-18 | 10/25/2025 12:00:00 AM | 7 | 21 | 20.8 | 99 |  |  | 22.333 |  | 3 | 99.048
B-19322 VIALE 26 | 165.1 | concreto 3000 psi | Torre 1 (cim. fosos ascensores) | 2025-10-18 | 10/25/2025 12:00:00 AM | 7 | 21 | 26.5 | 126 |  |  | 22.333 |  | 3 | 126.19
B-19322 VIALE 26 | 178 | Concreto bombeable 3000 PSI | V.C Torre 2 Eje 10 entrre H y J | 2025-10-23 | 10/30/2025 12:00:00 AM | 7 | 21 | 16.5 | 78 |  |  | 16.567 |  | 3 | 78.571
B-19322 VIALE 26 | 178 | Concreto bombeable 3000 PSI | V.C Torre 2 Eje 10 entrre H y J | 2025-10-23 | 10/30/2025 12:00:00 AM | 7 | 21 | 16.7 | 79 |  |  | 16.567 |  | 3 | 79.524
B-19322 VIALE 26 | 178 | Concreto bombeable 3000 PSI | V.C Torre 2 Eje 10 entrre H y J | 2025-10-23 | 10/30/2025 12:00:00 AM | 7 | 21 | 16.5 | 78 |  |  | 16.567 |  | 3 | 78.571
B-19322 VIALE 26 | 140 | Concreto bombeable 3000 PSI | V.C Torre 2 Eje 12 entrre A y C | 2025-10-23 | 10/30/2025 12:00:00 AM | 7 | 21 | 18.2 | 86 |  |  | 17.667 |  | 3 | 86.667
B-19322 VIALE 26 | 140 | Concreto bombeable 3000 PSI | V.C Torre 2 Eje 12 entrre A y C | 2025-10-23 | 10/30/2025 12:00:00 AM | 7 | 21 | 17.7 | 84 |  |  | 17.667 |  | 3 | 84.286
B-19322 VIALE 26 | 140 | Concreto bombeable 3000 PSI | V.C Torre 2 Eje 12 entrre A y C | 2025-10-23 | 10/30/2025 12:00:00 AM | 7 | 21 | 17.1 | 82 |  |  | 17.667 |  | 3 | 81.429
B-19322 VIALE 26 | 127 | concreto 3000 psi | Dado torregrua | 2025-09-29 | 10/6/2025 12:00:00 AM | 7 | 21 | 20 | 95 |  |  | 19.633 |  | 3 | 95.238
B-19322 VIALE 26 | 127 | concreto 3000 psi | Dado torregrua | 2025-09-29 | 10/6/2025 12:00:00 AM | 7 | 21 | 19.9 | 95 |  |  | 19.633 |  | 3 | 94.762
B-19322 VIALE 26 | 127 | concreto 3000 psi | Dado torregrua | 2025-09-29 | 10/6/2025 12:00:00 AM | 7 | 21 | 19 | 91 |  |  | 19.633 |  | 3 | 90.476
B-19322 VIALE 26 | 165.1 | 3000 PSI | VIGA CIMENTACION T1 EJE 09 ENTRE J Y H VC 16, VC 04 | 2025-11-13 | 11/20/2025 12:00:00 AM | 7 | 21 | 20.3 | 97 |  |  | 18.5 |  | 3 | 96.667
B-19322 VIALE 26 | 165.1 | 3000 PSI | VIGA CIMENTACION T1 EJE 09 ENTRE J Y H VC 16, VC 04 | 2025-11-13 | 11/20/2025 12:00:00 AM | 7 | 21 | 17.4 | 83 |  |  | 18.5 |  | 3 | 82.857
B-19322 VIALE 26 | 165.1 | 3000 PSI | VIGA CIMENTACION T1 EJE 09 ENTRE J Y H VC 16, VC 04 | 2025-11-13 | 11/20/2025 12:00:00 AM | 7 | 21 | 17.8 | 85 |  |  | 18.5 |  | 3 | 84.762
B-19322 VIALE 26 | 190.5 | concreto 3000 psi | PLACA CONTRAPISO EJE 6 A 9 ENTRE A-D | 2025-11-01 | 11/8/2025 12:00:00 AM | 7 | 21 | 21.3 | 101 | PLACA | B-19322 VIALE 26_PLACA_21.0_7 | 21.633 |  | 3 | 101.429
B-19322 VIALE 26 | 190.5 | concreto 3000 psi | PLACA CONTRAPISO EJE 6 A 9 ENTRE A-D | 2025-11-01 | 11/8/2025 12:00:00 AM | 7 | 21 | 22.2 | 106 | PLACA | B-19322 VIALE 26_PLACA_21.0_7 | 21.633 |  | 3 | 105.714
B-19322 VIALE 26 | 190.5 | concreto 3000 psi | PLACA CONTRAPISO EJE 6 A 9 ENTRE A-D | 2025-11-01 | 11/8/2025 12:00:00 AM | 7 | 21 | 21.4 | 102 | PLACA | B-19322 VIALE 26_PLACA_21.0_7 | 21.633 |  | 3 | 101.905
B-19322 VIALE 26 | 203.2 | 3000 PSI | VIGA CIMENTACION T1 EJE 12 ENTRE A Y D VC 17, VC 11 | 2025-11-08 | 11/15/2025 12:00:00 AM | 7 | 21 | 19.1 | 91 |  |  | 16.367 |  | 3 | 90.952
B-19322 VIALE 26 | 203.2 | 3000 PSI | VIGA CIMENTACION T1 EJE 12 ENTRE A Y D VC 17, VC 11 | 2025-11-08 | 11/15/2025 12:00:00 AM | 7 | 21 | 11.1 | 53 |  |  | 16.367 |  | 3 | 52.857
B-19322 VIALE 26 | 203.2 | 3000 PSI | VIGA CIMENTACION T1 EJE 12 ENTRE A Y D VC 17, VC 11 | 2025-11-08 | 11/15/2025 12:00:00 AM | 7 | 21 | 18.9 | 90 |  |  | 16.367 |  | 3 | 90
B-19322 VIALE 26 | 177.8 | 3000 PSI | VIGA CIMENTACION T1 EJE 12 ENTRE I Y J VC 17, VC 01 | 2025-11-08 | 11/15/2025 12:00:00 AM | 7 | 21 | 16.7 | 80 |  |  | 18.767 |  | 3 | 79.524
B-19322 VIALE 26 | 177.8 | 3000 PSI | VIGA CIMENTACION T1 EJE 12 ENTRE I Y J VC 17, VC 01 | 2025-11-08 | 11/15/2025 12:00:00 AM | 7 | 21 | 19.9 | 95 |  |  | 18.767 |  | 3 | 94.762
B-19322 VIALE 26 | 177.8 | 3000 PSI | VIGA CIMENTACION T1 EJE 12 ENTRE I Y J VC 17, VC 01 | 2025-11-08 | 11/15/2025 12:00:00 AM | 7 | 21 | 19.7 | 94 |  |  | 18.767 |  | 3 | 93.81
B-19322 VIALE 26 | 177.8 | 3000 PSI | PLACA PISO | 2025-11-19 | 11/26/2025 12:00:00 AM | 7 | 21 | 17.3 | 83 | PLACA | B-19322 VIALE 26_PLACA_21.0_7 | 16.867 |  | 3 | 82.381
B-19322 VIALE 26 | 177.8 | 3000 PSI | PLACA PISO | 2025-11-19 | 11/26/2025 12:00:00 AM | 7 | 21 | 14.7 | 70 | PLACA | B-19322 VIALE 26_PLACA_21.0_7 | 16.867 |  | 3 | 70
B-19322 VIALE 26 | 177.8 | 3000 PSI | PLACA PISO | 2025-11-19 | 11/26/2025 12:00:00 AM | 7 | 21 | 18.6 | 88 | PLACA | B-19322 VIALE 26_PLACA_21.0_7 | 16.867 |  | 3 | 88.571
B-19322 VIALE 26 | 171.45 | 3000 PSI | VIGA CIMENTACION T1 EJE 11 ENTRE A Y F VC 16 | 2025-11-13 | 11/20/2025 12:00:00 AM | 7 | 21 | 18.2 | 87 |  |  | 17.533 |  | 3 | 86.667
B-19322 VIALE 26 | 171.45 | 3000 PSI | VIGA CIMENTACION T1 EJE 11 ENTRE A Y F VC 16 | 2025-11-13 | 11/20/2025 12:00:00 AM | 7 | 21 | 17.3 | 82 |  |  | 17.533 |  | 3 | 82.381
B-19322 VIALE 26 | 171.45 | 3000 PSI | VIGA CIMENTACION T1 EJE 11 ENTRE A Y F VC 16 | 2025-11-13 | 11/20/2025 12:00:00 AM | 7 | 21 | 17.1 | 81 |  |  | 17.533 |  | 3 | 81.429
B-19322 VIALE 26 | 152.4 | 3000 PSI | PLACA PISO 2 EJE 12 y 15 ENTRE A y J | 2025-11-21 | 11/28/2025 12:00:00 AM | 7 | 21 | 21.4 | 102 | PLACA | B-19322 VIALE 26_PLACA_21.0_7 | 20.567 |  | 3 | 101.905
B-19322 VIALE 26 | 152.4 | 3000 PSI | PLACA PISO 2 EJE 12 y 15 ENTRE A y J | 2025-11-21 | 11/28/2025 12:00:00 AM | 7 | 21 | 21.1 | 100 | PLACA | B-19322 VIALE 26_PLACA_21.0_7 | 20.567 |  | 3 | 100.476
B-19322 VIALE 26 | 152.4 | 3000 PSI | PLACA PISO 2 EJE 12 y 15 ENTRE A y J | 2025-11-21 | 11/28/2025 12:00:00 AM | 7 | 21 | 19.2 | 91 | PLACA | B-19322 VIALE 26_PLACA_21.0_7 | 20.567 |  | 3 | 91.429
B-19322 VIALE 26 | 177.8 | 3000 PSI | PLACA CIMENTACION EJE 12 AL 11 ENTRE A y J | 2025-11-24 | 12/1/2025 12:00:00 AM | 7 | 21 | 17.1 | 82 | PLACA | B-19322 VIALE 26_PLACA_21.0_7 | 17.167 |  | 3 | 81.429
B-19322 VIALE 26 | 177.8 | 3000 PSI | PLACA CIMENTACION EJE 12 AL 11 ENTRE A y J | 2025-11-24 | 12/1/2025 12:00:00 AM | 7 | 21 | 17.1 | 81 | PLACA | B-19322 VIALE 26_PLACA_21.0_7 | 17.167 |  | 3 | 81.429
B-19322 VIALE 26 | 177.8 | 3000 PSI | PLACA CIMENTACION EJE 12 AL 11 ENTRE A y J | 2025-11-24 | 12/1/2025 12:00:00 AM | 7 | 21 | 17.3 | 82 | PLACA | B-19322 VIALE 26_PLACA_21.0_7 | 17.167 |  | 3 | 82.381
B-19322 VIALE 26 | 152.4 | 3000 PSI | PLA PISO 2 EJE 12 AL 10 ENTRE A y J | 2025-11-25 | 12/2/2025 12:00:00 AM | 7 | 21 | 15.5 | 74 |  |  | 18.333 |  | 3 | 73.81
B-19322 VIALE 26 | 152.4 | 3000 PSI | PLA PISO 2 EJE 12 AL 10 ENTRE A y J | 2025-11-25 | 12/2/2025 12:00:00 AM | 7 | 21 | 16.9 | 80 |  |  | 18.333 |  | 3 | 80.476
B-19322 VIALE 26 | 152.4 | 3000 PSI | PLA PISO 2 EJE 12 AL 10 ENTRE A y J | 2025-11-25 | 12/2/2025 12:00:00 AM | 7 | 21 | 22.6 | 107 |  |  | 18.333 |  | 3 | 107.619
B-19322 VIALE 26 | 133.35 | 3000 PSI | PLA PISO 2 EJE 8 AL 10 ENTRE A y J | 2025-11-26 | 12/3/2025 12:00:00 AM | 7 | 21 | 21.6 | 103 |  |  | 20.567 |  | 3 | 102.857
B-19322 VIALE 26 | 133.35 | 3000 PSI | PLA PISO 2 EJE 8 AL 10 ENTRE A y J | 2025-11-26 | 12/3/2025 12:00:00 AM | 7 | 21 | 20.2 | 96 |  |  | 20.567 |  | 3 | 96.19
B-19322 VIALE 26 | 133.35 | 3000 PSI | PLA PISO 2 EJE 8 AL 10 ENTRE A y J | 2025-11-26 | 12/3/2025 12:00:00 AM | 7 | 21 | 19.9 | 95 |  |  | 20.567 |  | 3 | 94.762
B-19322 VIALE 26 | 165.1 | 3000 PSI | PLACA PISO 2 EJE 08 AL 06 ENTRE AYJ | 2025-11-28 | 12/5/2025 12:00:00 AM | 7 | 21 | 25.3 | 120 | PLACA | B-19322 VIALE 26_PLACA_21.0_7 | 23.933 |  | 3 | 120.476
B-19322 VIALE 26 | 165.1 | 3000 PSI | PLACA PISO 2 EJE 08 AL 06 ENTRE AYJ | 2025-11-28 | 12/5/2025 12:00:00 AM | 7 | 21 | 23.3 | 111 | PLACA | B-19322 VIALE 26_PLACA_21.0_7 | 23.933 |  | 3 | 110.952
B-19322 VIALE 26 | 165.1 | 3000 PSI | PLACA PISO 2 EJE 08 AL 06 ENTRE AYJ | 2025-11-28 | 12/5/2025 12:00:00 AM | 7 | 21 | 23.2 | 110 | PLACA | B-19322 VIALE 26_PLACA_21.0_7 | 23.933 |  | 3 | 110.476
B-19322 VIALE 26 | 190.5 | 3000 PSI | PLCA CIMENTACION T1 EJE 15 AL 12 ENTRE A Y J | 2025-11-19 | 11/26/2025 12:00:00 AM | 7 | 21 | 16.5 | 79 |  |  | 14 |  | 3 | 78.571
B-19322 VIALE 26 | 190.5 | 3000 PSI | PLCA CIMENTACION T1 EJE 15 AL 12 ENTRE A Y J | 2025-11-19 | 11/26/2025 12:00:00 AM | 7 | 21 | 12.7 | 60 |  |  | 14 |  | 3 | 60.476
B-19322 VIALE 26 | 190.5 | 3000 PSI | PLCA CIMENTACION T1 EJE 15 AL 12 ENTRE A Y J | 2025-11-19 | 11/26/2025 12:00:00 AM | 7 | 21 | 12.8 | 61 |  |  | 14 |  | 3 | 60.952
B-19322 VIALE 26 | 177.8 | 3000 PSI | VIGAS CIMENTACION T1 EJES 07 ENTRE A y E VC 16, VC 04 | 2025-11-20 | 11/27/2025 12:00:00 AM | 7 | 21 | 16 | 76 |  |  | 15.833 |  | 3 | 76.19
B-19322 VIALE 26 | 177.8 | 3000 PSI | VIGAS CIMENTACION T1 EJES 07 ENTRE A y E VC 16, VC 04 | 2025-11-20 | 11/27/2025 12:00:00 AM | 7 | 21 | 15.1 | 72 |  |  | 15.833 |  | 3 | 71.905
B-19322 VIALE 26 | 177.8 | 3000 PSI | VIGAS CIMENTACION T1 EJES 07 ENTRE A y E VC 16, VC 04 | 2025-11-20 | 11/27/2025 12:00:00 AM | 7 | 21 | 16.4 | 78 |  |  | 15.833 |  | 3 | 78.095
B-19322 VIALE 26 | 152.4 | 3000 PSI | VIGAS CIMENTACION T1 EJE 05 ENTRE J y F V16, VC 04 | 2025-11-20 | 11/27/2025 12:00:00 AM | 7 | 21 | 21 | 100 |  |  | 19.9 |  | 3 | 100
B-19322 VIALE 26 | 152.4 | 3000 PSI | VIGAS CIMENTACION T1 EJE 05 ENTRE J y F V16, VC 04 | 2025-11-20 | 11/27/2025 12:00:00 AM | 7 | 21 | 19.3 | 92 |  |  | 19.9 |  | 3 | 91.905
B-19322 VIALE 26 | 152.4 | 3000 PSI | VIGAS CIMENTACION T1 EJE 05 ENTRE J y F V16, VC 04 | 2025-11-20 | 11/27/2025 12:00:00 AM | 7 | 21 | 19.4 | 92 |  |  | 19.9 |  | 3 | 92.381
B-19322 VIALE 26 | 165 | 3000 PSI | PLACA PISO 2 EJE 04 AL 06 AYJ | 2025-11-29 | 12/6/2025 12:00:00 AM | 7 | 21 | 20 | 95 | PLACA | B-19322 VIALE 26_PLACA_21.0_7 | 14.767 |  | 3 | 95.238
B-19322 VIALE 26 | 165 | 3000 PSI | PLACA PISO 2 EJE 04 AL 06 AYJ | 2025-11-29 | 12/6/2025 12:00:00 AM | 7 | 21 | 11.7 | 56 | PLACA | B-19322 VIALE 26_PLACA_21.0_7 | 14.767 |  | 3 | 55.714
B-19322 VIALE 26 | 177.8 | 3000 PSI | VIGAS CIMENTACION T1- EJE 03 AL 06 ENTRE A y J VC 16 VC17 | 2025-12-01 | 12/8/2025 12:00:00 AM | 7 | 21 | 20.6 | 98 |  |  | 21.233 |  | 3 | 98.095
B-19322 VIALE 26 | 177.8 | 3000 PSI | VIGAS CIMENTACION T1- EJE 03 AL 06 ENTRE A y J VC 16 VC17 | 2025-12-01 | 12/8/2025 12:00:00 AM | 7 | 21 | 21.3 | 101 |  |  | 21.233 |  | 3 | 101.429
B-19322 VIALE 26 | 177.8 | 3000 PSI | VIGAS CIMENTACION T1- EJE 03 AL 06 ENTRE A y J VC 16 VC17 | 2025-12-01 | 12/8/2025 12:00:00 AM | 7 | 21 | 21.8 | 104 |  |  | 21.233 |  | 3 | 103.81
B-19322 VIALE 26 | 165 | 3000 PSI | PLACA PISO 2 EJE 04 AL 06 AYJ | 2025-11-29 | 12/6/2025 12:00:00 AM | 7 | 21 | 12.6 | 60 | PLACA | B-19322 VIALE 26_PLACA_21.0_7 | 14.767 |  | 3 | 60
B-19322 VIALE 26 | 177.8 | 3000 PSI | PLACA CIMENTACION T1- EJE 09 AL 06 ENTRE A y J | 2025-11-27 | 12/4/2025 12:00:00 AM | 7 | 21 | 20.4 | 97 | PLACA | B-19322 VIALE 26_PLACA_21.0_7 | 20.267 |  | 3 | 97.143
B-19322 VIALE 26 | 177.8 | 3000 PSI | PLACA CIMENTACION T1- EJE 09 AL 06 ENTRE A y J | 2025-11-27 | 12/4/2025 12:00:00 AM | 7 | 21 | 19.4 | 92 | PLACA | B-19322 VIALE 26_PLACA_21.0_7 | 20.267 |  | 3 | 92.381
B-19322 VIALE 26 | 177.8 | 3000 PSI | PLACA CIMENTACION T1- EJE 09 AL 06 ENTRE A y J | 2025-11-27 | 12/4/2025 12:00:00 AM | 7 | 21 | 21 | 100 | PLACA | B-19322 VIALE 26_PLACA_21.0_7 | 20.267 |  | 3 | 100
B-19322 VIALE 26 | 165.1 | 3000 PSI | PLACA T2 PISO 3 EJE 15 AL 10 ENTRE A y J | 2025-12-05 | 12/12/2025 12:00:00 AM | 7 | 21 | 19.9 | 94 | PLACA | B-19322 VIALE 26_PLACA_21.0_7 | 19.5 |  | 3 | 94.762
B-19322 VIALE 26 | 165.1 | 3000 PSI | PLACA T2 PISO 3 EJE 15 AL 10 ENTRE A y J | 2025-12-05 | 12/12/2025 12:00:00 AM | 7 | 21 | 18.9 | 90 | PLACA | B-19322 VIALE 26_PLACA_21.0_7 | 19.5 |  | 3 | 90
B-19322 VIALE 26 | 165.1 | 3000 PSI | PLACA T2 PISO 3 EJE 15 AL 10 ENTRE A y J | 2025-12-05 | 12/12/2025 12:00:00 AM | 7 | 21 | 19.7 | 94 | PLACA | B-19322 VIALE 26_PLACA_21.0_7 | 19.5 |  | 3 | 93.81
B-19322 VIALE 26 | 190.5 | 3000 PSI | VIGAS CIMENTACION T1 EJE 01 y 02 ENTRE A y J VC= 14,03,10,12 | 2025-12-05 | 12/12/2025 12:00:00 AM | 7 | 21 | 17.5 | 83 |  |  | 17.667 |  | 3 | 83.333
B-19322 VIALE 26 | 190.5 | 3000 PSI | VIGAS CIMENTACION T1 EJE 01 y 02 ENTRE A y J VC= 14,03,10,12 | 2025-12-05 | 12/12/2025 12:00:00 AM | 7 | 21 | 17.6 | 84 |  |  | 17.667 |  | 3 | 83.81
B-19322 VIALE 26 | 190.5 | 3000 PSI | VIGAS CIMENTACION T1 EJE 01 y 02 ENTRE A y J VC= 14,03,10,12 | 2025-12-05 | 12/12/2025 12:00:00 AM | 7 | 21 | 17.9 | 85 |  |  | 17.667 |  | 3 | 85.238
B-19322 VIALE 26 | 184.15 | 3000 PSI | PLACA PISO 3 EJE 10 al 08 ENTRE A y J | 2025-12-11 | 12/18/2025 12:00:00 AM | 7 | 21 | 24.3 | 116 | PLACA | B-19322 VIALE 26_PLACA_21.0_7 | 25.567 |  | 3 | 115.714
B-19322 VIALE 26 | 184.15 | 3000 PSI | PLACA PISO 3 EJE 10 al 08 ENTRE A y J | 2025-12-11 | 12/18/2025 12:00:00 AM | 7 | 21 | 27.9 | 133 | PLACA | B-19322 VIALE 26_PLACA_21.0_7 | 25.567 |  | 3 | 132.857
B-19322 VIALE 26 | 152.4 | 3000 PSI | PLACA PISO 3 EJE 8 AL 6 ENTRE A y J | 2025-12-10 | 12/17/2025 12:00:00 AM | 7 | 21 | 22.1 | 105 | PLACA | B-19322 VIALE 26_PLACA_21.0_7 | 22.467 |  | 3 | 105.238
B-19322 VIALE 26 | 152.4 | 3000 PSI | PLACA PISO 3 EJE 8 AL 6 ENTRE A y J | 2025-12-10 | 12/17/2025 12:00:00 AM | 7 | 21 | 22.4 | 107 | PLACA | B-19322 VIALE 26_PLACA_21.0_7 | 22.467 |  | 3 | 106.667
B-19322 VIALE 26 | 152.4 | 3000 PSI | PLACA PISO 3 EJE 8 AL 6 ENTRE A y J | 2025-12-10 | 12/17/2025 12:00:00 AM | 7 | 21 | 22.9 | 109 | PLACA | B-19322 VIALE 26_PLACA_21.0_7 | 22.467 |  | 3 | 109.048
B-19322 VIALE 26 | 184.15 | 3000 PSI | PLACA PISO 3 EJE 10 al 08 ENTRE A y J | 2025-12-11 | 12/18/2025 12:00:00 AM | 7 | 21 | 24.5 | 117 | PLACA | B-19322 VIALE 26_PLACA_21.0_7 | 25.567 |  | 3 | 116.667
B-19322 VIALE 26 | 152.4 | 3000 PSI | PLACA PISO 3 EJE 01 y 04 ENTRE A y J | 2025-12-13 | 12/20/2025 12:00:00 AM | 7 | 21 | 16.7 | 79 | PLACA | B-19322 VIALE 26_PLACA_21.0_7 | 17.2 |  | 3 | 79.524
B-19322 VIALE 26 | 152.4 | 3000 PSI | PLACA PISO 3 EJE 01 y 04 ENTRE A y J | 2025-12-13 | 12/20/2025 12:00:00 AM | 7 | 21 | 16.9 | 80 | PLACA | B-19322 VIALE 26_PLACA_21.0_7 | 17.2 |  | 3 | 80.476
B-19322 VIALE 26 | 152.4 | 3000 PSI | PLACA PISO 3 EJE 01 y 04 ENTRE A y J | 2025-12-13 | 12/20/2025 12:00:00 AM | 7 | 21 | 18 | 86 | PLACA | B-19322 VIALE 26_PLACA_21.0_7 | 17.2 |  | 3 | 85.714
B-19322 VIALE 26 | 152.4 | 3000 PSI | PLACA PISO 4 EJE 12 AL 15 ENTRE A y J | 2025-12-16 | 12/23/2025 12:00:00 AM | 7 | 21 | 23.7 | 113 | PLACA | B-19322 VIALE 26_PLACA_21.0_7 | 24.067 |  | 3 | 112.857
B-19322 VIALE 26 | 152.4 | 3000 PSI | PLACA PISO 4 EJE 12 AL 15 ENTRE A y J | 2025-12-16 | 12/23/2025 12:00:00 AM | 7 | 21 | 25.4 | 121 | PLACA | B-19322 VIALE 26_PLACA_21.0_7 | 24.067 |  | 3 | 120.952
B-19322 VIALE 26 | 152.4 | 3000 PSI | PLACA PISO 4 EJE 12 AL 15 ENTRE A y J | 2025-12-16 | 12/23/2025 12:00:00 AM | 7 | 21 | 23.1 | 110 | PLACA | B-19322 VIALE 26_PLACA_21.0_7 | 24.067 |  | 3 | 110
B-19322 VIALE 26 | 165.1 | 3000 PSI | PLACA CIMENTACION T1 EJES 2,3,4 ENTRE G y J | 2025-12-16 | 12/23/2025 12:00:00 AM | 7 | 21 | 21.3 | 101 | PLACA | B-19322 VIALE 26_PLACA_21.0_7 | 21.3 |  | 3 | 101.429
B-19322 VIALE 26 | 165.1 | 3000 PSI | PLACA CIMENTACION T1 EJES 2,3,4 ENTRE G y J | 2025-12-16 | 12/23/2025 12:00:00 AM | 7 | 21 | 20.6 | 98 | PLACA | B-19322 VIALE 26_PLACA_21.0_7 | 21.3 |  | 3 | 98.095
B-19322 VIALE 26 | 165.1 | 3000 PSI | PLACA CIMENTACION T1 EJES 2,3,4 ENTRE G y J | 2025-12-16 | 12/23/2025 12:00:00 AM | 7 | 21 | 22 | 105 | PLACA | B-19322 VIALE 26_PLACA_21.0_7 | 21.3 |  | 3 | 104.762
B-19322 VIALE 26 | 177.8 | 3000 PSI | PLACA TORRE 2 PISO 4 EJE 10 y 11 ENTRE A y J | 2025-12-17 | 12/24/2025 12:00:00 AM | 7 | 21 | 21.2 | 101 | PLACA | B-19322 VIALE 26_PLACA_21.0_7 | 20.767 |  | 3 | 100.952
B-19322 VIALE 26 | 177.8 | 3000 PSI | PLACA TORRE 2 PISO 4 EJE 10 y 11 ENTRE A y J | 2025-12-17 | 12/24/2025 12:00:00 AM | 7 | 21 | 19 | 90 | PLACA | B-19322 VIALE 26_PLACA_21.0_7 | 20.767 |  | 3 | 90.476
B-19322 VIALE 26 | 177.8 | 3000 PSI | PLACA TORRE 2 PISO 4 EJE 10 y 11 ENTRE A y J | 2025-12-17 | 12/24/2025 12:00:00 AM | 7 | 21 | 22.1 | 105 | PLACA | B-19322 VIALE 26_PLACA_21.0_7 | 20.767 |  | 3 | 105.238
B-19322 VIALE 26 | 177.8 | 3000 PSI | PLACA PISO 4 EJE 07 y 09 ENTRTE A y J | 2025-12-19 | 12/26/2025 12:00:00 AM | 7 | 21 | 24.3 | 116 | PLACA | B-19322 VIALE 26_PLACA_21.0_7 | 23.7 |  | 3 | 115.714
B-19322 VIALE 26 | 177.8 | 3000 PSI | PLACA PISO 4 EJE 07 y 09 ENTRTE A y J | 2025-12-19 | 12/26/2025 12:00:00 AM | 7 | 21 | 23.4 | 112 | PLACA | B-19322 VIALE 26_PLACA_21.0_7 | 23.7 |  | 3 | 111.429
B-19322 VIALE 26 | 177.8 | 3000 PSI | PLACA PISO 4 EJE 07 y 09 ENTRTE A y J | 2025-12-19 | 12/26/2025 12:00:00 AM | 7 | 21 | 23.4 | 111 | PLACA | B-19322 VIALE 26_PLACA_21.0_7 | 23.7 |  | 3 | 111.429
B-19322 VIALE 26 | 152.4 | 3000 PSI | ESCALERA TORRE 2 PISO 1 | 2025-12-27 | 1/3/2026 12:00:00 AM | 7 | 21 | 21.4 | 102 |  |  | 19.833 |  | 3 | 101.905
B-19322 VIALE 26 | 152.4 | 3000 PSI | ESCALERA TORRE 2 PISO 1 | 2025-12-27 | 1/3/2026 12:00:00 AM | 7 | 21 | 19.3 | 92 |  |  | 19.833 |  | 3 | 91.905
B-19322 VIALE 26 | 152.4 | 3000 PSI | ESCALERA TORRE 2 PISO 1 | 2025-12-27 | 1/3/2026 12:00:00 AM | 7 | 21 | 18.8 | 90 |  |  | 19.833 |  | 3 | 89.524
B-19322 VIALE 26 | 190.5 | 3000 PSI | PLACA T2 PISO 4 EJE 064 04 ENTRE AYJ | 2026-01-07 | 1/14/2026 12:00:00 AM | 7 | 21 | 24.3 | 116 | PLACA | B-19322 VIALE 26_PLACA_21.0_7 | 25.267 |  | 3 | 115.714
B-19322 VIALE 26 | 190.5 | 3000 PSI | PLACA T2 PISO 4 EJE 064 04 ENTRE AYJ | 2026-01-07 | 1/14/2026 12:00:00 AM | 7 | 21 | 27 | 128 | PLACA | B-19322 VIALE 26_PLACA_21.0_7 | 25.267 |  | 3 | 128.571
B-19322 VIALE 26 | 190.5 | 3000 PSI | PLACA T2 PISO 4 EJE 064 04 ENTRE AYJ | 2026-01-07 | 1/14/2026 12:00:00 AM | 7 | 21 | 24.5 | 116 | PLACA | B-19322 VIALE 26_PLACA_21.0_7 | 25.267 |  | 3 | 116.667
B-19322 VIALE 26 | 203.2 | 3000 PSI | PLACA T2 PISO 04 EJE 01 AL 04 ENTRE A YJ | 2026-01-09 | 1/16/2026 12:00:00 AM | 7 | 21 | 19.3 | 92 | PLACA | B-19322 VIALE 26_PLACA_21.0_7 | 19.067 |  | 3 | 91.905
B-19322 VIALE 26 | 203.2 | 3000 PSI | PLACA T2 PISO 04 EJE 01 AL 04 ENTRE A YJ | 2026-01-09 | 1/16/2026 12:00:00 AM | 7 | 21 | 18.1 | 86 | PLACA | B-19322 VIALE 26_PLACA_21.0_7 | 19.067 |  | 3 | 86.19
B-19322 VIALE 26 | 203.2 | 3000 PSI | PLACA T2 PISO 04 EJE 01 AL 04 ENTRE A YJ | 2026-01-09 | 1/16/2026 12:00:00 AM | 7 | 21 | 19.8 | 94 | PLACA | B-19322 VIALE 26_PLACA_21.0_7 | 19.067 |  | 3 | 94.286
B-19322 VIALE 26 | 177.8 | 3000 PSI | PLACA T1 PISO 2 EJE 15 AL 13 ENTRE AYJ | 2026-01-09 | 1/16/2026 12:00:00 AM | 7 | 21 | 23.3 | 111 | PLACA | B-19322 VIALE 26_PLACA_21.0_7 | 22.067 |  | 3 | 110.952
B-19322 VIALE 26 | 177.8 | 3000 PSI | PLACA T1 PISO 2 EJE 15 AL 13 ENTRE AYJ | 2026-01-09 | 1/16/2026 12:00:00 AM | 7 | 21 | 22 | 105 | PLACA | B-19322 VIALE 26_PLACA_21.0_7 | 22.067 |  | 3 | 104.762
B-19322 VIALE 26 | 177.8 | 3000 PSI | PLACA T1 PISO 2 EJE 15 AL 13 ENTRE AYJ | 2026-01-09 | 1/16/2026 12:00:00 AM | 7 | 21 | 20.9 | 100 | PLACA | B-19322 VIALE 26_PLACA_21.0_7 | 22.067 |  | 3 | 99.524
B-19322 VIALE 26 | 177.8 | 3000 PSI | PLACA T1 PISO 2 EJE 12 AL 10 ENTRE AYJ | 2026-01-13 | 1/20/2026 12:00:00 AM | 7 | 21 | 21.3 | 102 | PLACA | B-19322 VIALE 26_PLACA_21.0_7 | 18 |  | 3 | 101.429
B-19322 VIALE 26 | 177.8 | 3000 PSI | PLACA T1 PISO 2 EJE 12 AL 10 ENTRE AYJ | 2026-01-13 | 1/20/2026 12:00:00 AM | 7 | 21 | 15.5 | 74 | PLACA | B-19322 VIALE 26_PLACA_21.0_7 | 18 |  | 3 | 73.81
B-19322 VIALE 26 | 177.8 | 3000 PSI | PLACA T1 PISO 2 EJE 12 AL 10 ENTRE AYJ | 2026-01-13 | 1/20/2026 12:00:00 AM | 7 | 21 | 17.2 | 82 | PLACA | B-19322 VIALE 26_PLACA_21.0_7 | 18 |  | 3 | 81.905
B-19322 VIALE 26 | 190.5 | 3000 PSI | PLACA T2 PISO 5 EJE 15 AL 12 ENTRE AYJ | 2026-01-14 | 1/21/2026 12:00:00 AM | 7 | 21 | 22.6 | 108 | PLACA | B-19322 VIALE 26_PLACA_21.0_7 | 21.2 |  | 3 | 107.619
B-19322 VIALE 26 | 190.5 | 3000 PSI | PLACA T2 PISO 5 EJE 15 AL 12 ENTRE AYJ | 2026-01-14 | 1/21/2026 12:00:00 AM | 7 | 21 | 20.4 | 97 | PLACA | B-19322 VIALE 26_PLACA_21.0_7 | 21.2 |  | 3 | 97.143
B-19322 VIALE 26 | 190.5 | 3000 PSI | PLACA T2 PISO 5 EJE 15 AL 12 ENTRE AYJ | 2026-01-14 | 1/21/2026 12:00:00 AM | 7 | 21 | 20.6 | 98 | PLACA | B-19322 VIALE 26_PLACA_21.0_7 | 21.2 |  | 3 | 98.095
B-19322 VIALE 26 | 177.8 | 3.000 PSI | PLACA T2 PISOS EJE 10 Y 12 ENTRE AYJ | 2026-01-15 | 1/22/2026 12:00:00 AM | 7 | 21 | 22.6 | 107 | PLACA | B-19322 VIALE 26_PLACA_21.0_7 | 20.433 |  | 3 | 107.619
B-19322 VIALE 26 | 177.8 | 3.000 PSI | PLACA T2 PISOS EJE 10 Y 12 ENTRE AYJ | 2026-01-15 | 1/22/2026 12:00:00 AM | 7 | 21 | 20.3 | 97 | PLACA | B-19322 VIALE 26_PLACA_21.0_7 | 20.433 |  | 3 | 96.667
B-19322 VIALE 26 | 177.8 | 3.000 PSI | PLACA T2 PISOS EJE 10 Y 12 ENTRE AYJ | 2026-01-15 | 1/22/2026 12:00:00 AM | 7 | 21 | 18.4 | 88 | PLACA | B-19322 VIALE 26_PLACA_21.0_7 | 20.433 |  | 3 | 87.619
B-19322 VIALE 26 | 177.8 | 3000 PSI | PLACA T1 PISO 2 EJE 08 Y 10 AYJ | 2026-01-15 | 1/22/2026 12:00:00 AM | 7 | 21 | 22.4 | 106 | PLACA | B-19322 VIALE 26_PLACA_21.0_7 | 22.033 |  | 3 | 106.667
B-19322 VIALE 26 | 177.8 | 3000 PSI | PLACA T1 PISO 2 EJE 08 Y 10 AYJ | 2026-01-15 | 1/22/2026 12:00:00 AM | 7 | 21 | 21.3 | 101 | PLACA | B-19322 VIALE 26_PLACA_21.0_7 | 22.033 |  | 3 | 101.429
B-19322 VIALE 26 | 177.8 | 3000 PSI | PLACA T1 PISO 2 EJE 08 Y 10 AYJ | 2026-01-15 | 1/22/2026 12:00:00 AM | 7 | 21 | 22.4 | 107 | PLACA | B-19322 VIALE 26_PLACA_21.0_7 | 22.033 |  | 3 | 106.667
B-19322 VIALE 26 | 177.8 | 3.000 PSI | PLACA T2 EJE 08 AL 10 DEL AalJ PISO 5 | 2026-01-16 | 1/23/2026 12:00:00 AM | 7 | 21 | 20.6 | 98 | PLACA | B-19322 VIALE 26_PLACA_21.0_7 | 20.733 |  | 3 | 98.095
B-19322 VIALE 26 | 177.8 | 3.000 PSI | PLACA T2 EJE 08 AL 10 DEL AalJ PISO 5 | 2026-01-16 | 1/23/2026 12:00:00 AM | 7 | 21 | 20.9 | 100 | PLACA | B-19322 VIALE 26_PLACA_21.0_7 | 20.733 |  | 3 | 99.524
B-19322 VIALE 26 | 177.8 | 3.000 PSI | PLACA T2 EJE 08 AL 10 DEL AalJ PISO 5 | 2026-01-16 | 1/23/2026 12:00:00 AM | 7 | 21 | 20.7 | 99 | PLACA | B-19322 VIALE 26_PLACA_21.0_7 | 20.733 |  | 3 | 98.571
B-19322 VIALE 26 | 184.15 | 3000 PSI | PLACA T2 PISO 5 EJE 04 AL 06 ENTRE AyJ | 2026-01-19 | 1/26/2026 12:00:00 AM | 7 | 21 | 19.3 | 92 | PLACA | B-19322 VIALE 26_PLACA_21.0_7 | 19.3 |  | 3 | 91.905
B-19322 VIALE 26 | 184.15 | 3000 PSI | PLACA T2 PISO 5 EJE 04 AL 06 ENTRE AyJ | 2026-01-19 | 1/26/2026 12:00:00 AM | 7 | 21 | 19.7 | 94 | PLACA | B-19322 VIALE 26_PLACA_21.0_7 | 19.3 |  | 3 | 93.81
B-19322 VIALE 26 | 184.15 | 3000 PSI | PLACA T2 PISO 5 EJE 04 AL 06 ENTRE AyJ | 2026-01-19 | 1/26/2026 12:00:00 AM | 7 | 21 | 18.9 | 90 | PLACA | B-19322 VIALE 26_PLACA_21.0_7 | 19.3 |  | 3 | 90
B-19322 VIALE 26 | 177.8 | 3000 PSI | PLACA T1 PISO 2 EJE 08 AL 04 ENTRE JYG | 2026-01-17 | 1/24/2026 12:00:00 AM | 7 | 21 | 17.7 | 84 | PLACA | B-19322 VIALE 26_PLACA_21.0_7 | 16.8 |  | 3 | 84.286
B-19322 VIALE 26 | 177.8 | 3000 PSI | PLACA T1 PISO 2 EJE 08 AL 04 ENTRE JYG | 2026-01-17 | 1/24/2026 12:00:00 AM | 7 | 21 | 17.5 | 84 | PLACA | B-19322 VIALE 26_PLACA_21.0_7 | 16.8 |  | 3 | 83.333
B-19322 VIALE 26 | 177.8 | 3000 PSI | PLACA T1 PISO 2 EJE 08 AL 04 ENTRE JYG | 2026-01-17 | 1/24/2026 12:00:00 AM | 7 | 21 | 15.2 | 72 | PLACA | B-19322 VIALE 26_PLACA_21.0_7 | 16.8 |  | 3 | 72.381
B-19322 VIALE 26 | 177.8 | 3000 PSI | PLACA T2 PISO 5 EJE 06 AL 08 ENTRE AYJ | 2026-01-17 | 1/24/2026 12:00:00 AM | 7 | 21 | 19.2 | 92 | PLACA | B-19322 VIALE 26_PLACA_21.0_7 | 17.167 |  | 3 | 91.429
B-19322 VIALE 26 | 177.8 | 3000 PSI | PLACA T2 PISO 5 EJE 06 AL 08 ENTRE AYJ | 2026-01-17 | 1/24/2026 12:00:00 AM | 7 | 21 | 17.5 | 83 | PLACA | B-19322 VIALE 26_PLACA_21.0_7 | 17.167 |  | 3 | 83.333
B-19322 VIALE 26 | 177.8 | 3000 PSI | PLACA T2 PISO 5 EJE 06 AL 08 ENTRE AYJ | 2026-01-17 | 1/24/2026 12:00:00 AM | 7 | 21 | 14.8 | 70 | PLACA | B-19322 VIALE 26_PLACA_21.0_7 | 17.167 |  | 3 | 70.476
B-19322 VIALE 26 | 177.8 | 3000 PSI | PLACA T1 PISO 2 EJE 01 AL 04 ENTRE AYJ | 2026-01-20 | 1/27/2026 12:00:00 AM | 7 | 21 | 16.8 | 80 | PLACA | B-19322 VIALE 26_PLACA_21.0_7 | 17.4 |  | 3 | 80
B-19322 VIALE 26 | 177.8 | 3000 PSI | PLACA T1 PISO 2 EJE 01 AL 04 ENTRE AYJ | 2026-01-20 | 1/27/2026 12:00:00 AM | 7 | 21 | 17.7 | 84 | PLACA | B-19322 VIALE 26_PLACA_21.0_7 | 17.4 |  | 3 | 84.286
B-19322 VIALE 26 | 177.8 | 3000 PSI | PLACA T1 PISO 2 EJE 01 AL 04 ENTRE AYJ | 2026-01-20 | 1/27/2026 12:00:00 AM | 7 | 21 | 17.7 | 84 | PLACA | B-19322 VIALE 26_PLACA_21.0_7 | 17.4 |  | 3 | 84.286
B-19322 VIALE 26 | 177.8 | 3000 PSI | PLACA T2 PISO 05 EJE 01 AL 04 ENTRE AyJ | 2026-01-20 | 1/28/2026 12:00:00 AM | 7 | 21 | 20 | 95 | PLACA | B-19322 VIALE 26_PLACA_21.0_7 | 23.1 |  | 3 | 95.238
B-19322 VIALE 26 | 177.8 | 3000 PSI | PLACA T2 PISO 05 EJE 01 AL 04 ENTRE AyJ | 2026-01-20 | 1/28/2026 12:00:00 AM | 7 | 21 | 24.8 | 118 | PLACA | B-19322 VIALE 26_PLACA_21.0_7 | 23.1 |  | 3 | 118.095
B-19322 VIALE 26 | 177.8 | 3000 PSI | PLACA T2 PISO 05 EJE 01 AL 04 ENTRE AyJ | 2026-01-20 | 1/28/2026 12:00:00 AM | 7 | 21 | 24.5 | 117 | PLACA | B-19322 VIALE 26_PLACA_21.0_7 | 23.1 |  | 3 | 116.667
B-19322 VIALE 26 | 190.5 | 3.000 PSI | PLACA T2 PISO 6 EJE 15 al 12 ENTRE AyJ | 2026-01-23 | 1/30/2026 12:00:00 AM | 7 | 21 | 22.2 | 106 | PLACA | B-19322 VIALE 26_PLACA_21.0_7 | 21.2 |  | 3 | 105.714
B-19322 VIALE 26 | 190.5 | 3.000 PSI | PLACA T2 PISO 6 EJE 15 al 12 ENTRE AyJ | 2026-01-23 | 1/30/2026 12:00:00 AM | 7 | 21 | 20.7 | 98 | PLACA | B-19322 VIALE 26_PLACA_21.0_7 | 21.2 |  | 3 | 98.571
B-19322 VIALE 26 | 190.5 | 3.000 PSI | PLACA T2 PISO 6 EJE 15 al 12 ENTRE AyJ | 2026-01-23 | 1/30/2026 12:00:00 AM | 7 | 21 | 20.7 | 99 | PLACA | B-19322 VIALE 26_PLACA_21.0_7 | 21.2 |  | 3 | 98.571
B-19322 VIALE 26 | 184.15 | 3000 PSI | PLCA T2 PISO 6 EJE 10 AL 12 ENTRE AYJ | 2026-01-24 | 1/31/2026 12:00:00 AM | 7 | 21 | 16.7 | 80 |  |  | 16.967 |  | 3 | 79.524
B-19322 VIALE 26 | 184.15 | 3000 PSI | PLCA T2 PISO 6 EJE 10 AL 12 ENTRE AYJ | 2026-01-24 | 1/31/2026 12:00:00 AM | 7 | 21 | 17.4 | 83 |  |  | 16.967 |  | 3 | 82.857
B-19322 VIALE 26 | 184.15 | 3000 PSI | PLCA T2 PISO 6 EJE 10 AL 12 ENTRE AYJ | 2026-01-24 | 1/31/2026 12:00:00 AM | 7 | 21 | 16.8 | 80 |  |  | 16.967 |  | 3 | 80
B-19322 VIALE 26 | 158.75 | 3000 PSI | DADO CIMENTACION PILOTE 32 | 2026-01-26 | 2/2/2026 12:00:00 AM | 7 | 21 | 16.7 | 79 |  |  | 17.133 |  | 3 | 79.524
B-19322 VIALE 26 | 158.75 | 3000 PSI | DADO CIMENTACION PILOTE 32 | 2026-01-26 | 2/2/2026 12:00:00 AM | 7 | 21 | 17.2 | 82 |  |  | 17.133 |  | 3 | 81.905
B-19322 VIALE 26 | 158.75 | 3000 PSI | DADO CIMENTACION PILOTE 32 | 2026-01-26 | 2/2/2026 12:00:00 AM | 7 | 21 | 17.5 | 83 |  |  | 17.133 |  | 3 | 83.333
B-19322 VIALE 26 | 152.4 | 3000 PSI | ESCALERA T2 TRAMO 03 AL 04 | 2026-02-02 | 2/9/2026 12:00:00 AM | 7 | 21 | 20.2 | 96 |  |  | 19.067 |  | 3 | 96.19
B-19322 VIALE 26 | 152.4 | 3000 PSI | ESCALERA T2 TRAMO 03 AL 04 | 2026-02-02 | 2/9/2026 12:00:00 AM | 7 | 21 | 18.1 | 86 |  |  | 19.067 |  | 3 | 86.19
B-19322 VIALE 26 | 152.4 | 3000 PSI | ESCALERA T2 TRAMO 03 AL 04 | 2026-02-02 | 2/9/2026 12:00:00 AM | 7 | 21 | 18.9 | 90 |  |  | 19.067 |  | 3 | 90
B-19322 VIALE 26 | 133.35 | 3000 PSI | ESCALERA T1 TRAMO DEL 01 AL 02 | 2026-02-10 | 2/17/2026 12:00:00 AM | 7 | 21 | 21.3 | 102 |  |  | 22.2 |  | 3 | 101.429
B-19322 VIALE 26 | 133.35 | 3000 PSI | ESCALERA T1 TRAMO DEL 01 AL 02 | 2026-02-10 | 2/17/2026 12:00:00 AM | 7 | 21 | 21.9 | 104 |  |  | 22.2 |  | 3 | 104.286
B-19322 VIALE 26 | 133.35 | 3000 PSI | ESCALERA T1 TRAMO DEL 01 AL 02 | 2026-02-10 | 2/17/2026 12:00:00 AM | 7 | 21 | 23.4 | 111 |  |  | 22.2 |  | 3 | 111.429
B-19322 VIALE 26 | 152.4 | 3000 PSI | PLACA T2 P8 EJE 01AL08 ENTRE AyJ | 2026-02-17 | 2/24/2026 12:00:00 AM | 7 | 21 | 18.9 | 90 | PLACA | B-19322 VIALE 26_PLACA_21.0_7 | 18.667 |  | 3 | 90
B-19322 VIALE 26 | 152.4 | 3000 PSI | PLACA T2 P8 EJE 01AL08 ENTRE AyJ | 2026-02-17 | 2/24/2026 12:00:00 AM | 7 | 21 | 18.3 | 87 | PLACA | B-19322 VIALE 26_PLACA_21.0_7 | 18.667 |  | 3 | 87.143
B-19322 VIALE 26 | 152.4 | 3000 PSI | PLACA T2 P8 EJE 01AL08 ENTRE AyJ | 2026-02-17 | 2/24/2026 12:00:00 AM | 7 | 21 | 18.8 | 90 | PLACA | B-19322 VIALE 26_PLACA_21.0_7 | 18.667 |  | 3 | 89.524
B-19322 VIALE 26 | 158.75 | 3000 PSI | PLACA T2 P9 EJES 15AL12 ENTRE AYJ | 2026-02-18 | 2/25/2026 12:00:00 AM | 7 | 21 | 18.8 | 89 | PLACA | B-19322 VIALE 26_PLACA_21.0_7 | 18.967 |  | 3 | 89.524
B-19322 VIALE 26 | 158.75 | 3000 PSI | PLACA T2 P9 EJES 15AL12 ENTRE AYJ | 2026-02-18 | 2/25/2026 12:00:00 AM | 7 | 21 | 18.8 | 90 | PLACA | B-19322 VIALE 26_PLACA_21.0_7 | 18.967 |  | 3 | 89.524
B-19322 VIALE 26 | 158.75 | 3000 PSI | PLACA T2 P9 EJES 15AL12 ENTRE AYJ | 2026-02-18 | 2/25/2026 12:00:00 AM | 7 | 21 | 19.3 | 92 | PLACA | B-19322 VIALE 26_PLACA_21.0_7 | 18.967 |  | 3 | 91.905
B-19322 VIALE 26 | 177.8 | 3000 PSI | PLACA T1 P5 EJE 8 AL 10 | 2026-02-19 | 2/26/2026 12:00:00 AM | 7 | 21 | 17.7 | 84 | PLACA | B-19322 VIALE 26_PLACA_21.0_7 | 17.033 |  | 3 | 84.286
B-19322 VIALE 26 | 177.8 | 3000 PSI | PLACA T1 P5 EJE 8 AL 10 | 2026-02-19 | 2/26/2026 12:00:00 AM | 7 | 21 | 16.4 | 78 | PLACA | B-19322 VIALE 26_PLACA_21.0_7 | 17.033 |  | 3 | 78.095
B-19322 VIALE 26 | 177.8 | 3000 PSI | PLACA T1 P5 EJE 8 AL 10 | 2026-02-19 | 2/26/2026 12:00:00 AM | 7 | 21 | 17 | 81 | PLACA | B-19322 VIALE 26_PLACA_21.0_7 | 17.033 |  | 3 | 80.952
B-19322 VIALE 26 | 203.2 | 3000 PSI | MUROS 12P8 EJES 08,09,10 ENTRE AyJ M=29,09,32,31,02,14 | 2026-02-18 | 2/25/2026 12:00:00 AM | 7 | 21 | 17.8 | 85 | MURO | B-19322 VIALE 26_MURO_21.0_7 | 17.633 |  | 3 | 84.762
B-19322 VIALE 26 | 203.2 | 3000 PSI | MUROS 12P8 EJES 08,09,10 ENTRE AyJ M=29,09,32,31,02,14 | 2026-02-18 | 2/25/2026 12:00:00 AM | 7 | 21 | 17.1 | 81 | MURO | B-19322 VIALE 26_MURO_21.0_7 | 17.633 |  | 3 | 81.429
B-19322 VIALE 26 | 203.2 | 3000 PSI | MUROS 12P8 EJES 08,09,10 ENTRE AyJ M=29,09,32,31,02,14 | 2026-02-18 | 2/25/2026 12:00:00 AM | 7 | 21 | 18 | 86 | MURO | B-19322 VIALE 26_MURO_21.0_7 | 17.633 |  | 3 | 85.714
B-19322 VIALE 26 | 165.1 | 3000 PSI | PLACA T2 P9 EJES 10Y12 ENTRE AyJ | 2026-02-19 | 2/26/2026 12:00:00 AM | 7 | 21 | 21.1 | 101 | PLACA | B-19322 VIALE 26_PLACA_21.0_7 | 21.167 |  | 3 | 100.476
B-19322 VIALE 26 | 228.6 | 3000 PSI | MUROS T2 P8 EJES 7,6,5 ENTRE AyJ M=9,29,32 | 2026-02-19 | 2/26/2026 12:00:00 AM | 7 | 21 | 18.7 | 89 | MURO | B-19322 VIALE 26_MURO_21.0_7 | 18.8 |  | 3 | 89.048
B-19322 VIALE 26 | 228.6 | 3000 PSI | MUROS T2 P8 EJES 7,6,5 ENTRE AyJ M=9,29,32 | 2026-02-19 | 2/26/2026 12:00:00 AM | 7 | 21 | 19.6 | 93 | MURO | B-19322 VIALE 26_MURO_21.0_7 | 18.8 |  | 3 | 93.333
B-19322 VIALE 26 | 228.6 | 3000 PSI | MUROS T2 P8 EJES 7,6,5 ENTRE AyJ M=9,29,32 | 2026-02-19 | 2/26/2026 12:00:00 AM | 7 | 21 | 18.1 | 86 | MURO | B-19322 VIALE 26_MURO_21.0_7 | 18.8 |  | 3 | 86.19
B-19322 VIALE 26 | 215.9 | 3000 PSI | MUROS T2 P8 EJE 11AL15 ENTRE AyD M= 35,36,37,38,39,40 | 2026-02-17 | 2/24/2026 12:00:00 AM | 7 | 21 | 18.2 | 87 | MURO | B-19322 VIALE 26_MURO_21.0_7 | 18.133 |  | 3 | 86.667
B-19322 VIALE 26 | 215.9 | 3000 PSI | MUROS T2 P8 EJE 11AL15 ENTRE AyD M= 35,36,37,38,39,40 | 2026-02-17 | 2/24/2026 12:00:00 AM | 7 | 21 | 18.1 | 86 | MURO | B-19322 VIALE 26_MURO_21.0_7 | 18.133 |  | 3 | 86.19
B-19322 VIALE 26 | 215.9 | 3000 PSI | MUROS T2 P8 EJE 11AL15 ENTRE AyD M= 35,36,37,38,39,40 | 2026-02-17 | 2/24/2026 12:00:00 AM | 7 | 21 | 18.1 | 86 | MURO | B-19322 VIALE 26_MURO_21.0_7 | 18.133 |  | 3 | 86.19
B-19322 VIALE 26 | 165.1 | 3000 PSI | PLACA T1 PS EJE 15AL12 ENTRE AyJ | 2026-02-17 | 2/24/2026 12:00:00 AM | 7 | 21 | 17.8 | 84 | PLACA | B-19322 VIALE 26_PLACA_21.0_7 | 17.133 |  | 3 | 84.762
B-19322 VIALE 26 | 165.1 | 3000 PSI | PLACA T1 PS EJE 15AL12 ENTRE AyJ | 2026-02-17 | 2/24/2026 12:00:00 AM | 7 | 21 | 16.8 | 80 | PLACA | B-19322 VIALE 26_PLACA_21.0_7 | 17.133 |  | 3 | 80
B-19322 VIALE 26 | 165.1 | 3000 PSI | PLACA T1 PS EJE 15AL12 ENTRE AyJ | 2026-02-17 | 2/24/2026 12:00:00 AM | 7 | 21 | 16.8 | 80 | PLACA | B-19322 VIALE 26_PLACA_21.0_7 | 17.133 |  | 3 | 80
B-19322 VIALE 26 | 165.1 | 3000 PSI | PLACA T1 P5 EJES 10Y12 ENTRE AyJ | 2026-02-18 | 2/25/2026 12:00:00 AM | 7 | 21 | 18.8 | 89 | PLACA | B-19322 VIALE 26_PLACA_21.0_7 | 18.733 |  | 3 | 89.524
B-19322 VIALE 26 | 165.1 | 3000 PSI | PLACA T1 P5 EJES 10Y12 ENTRE AyJ | 2026-02-18 | 2/25/2026 12:00:00 AM | 7 | 21 | 19 | 90 | PLACA | B-19322 VIALE 26_PLACA_21.0_7 | 18.733 |  | 3 | 90.476
B-19322 VIALE 26 | 165.1 | 3000 PSI | PLACA T1 P5 EJES 10Y12 ENTRE AyJ | 2026-02-18 | 2/25/2026 12:00:00 AM | 7 | 21 | 18.4 | 88 | PLACA | B-19322 VIALE 26_PLACA_21.0_7 | 18.733 |  | 3 | 87.619
B-19322 VIALE 26 | 165.1 | 3000 PSI | PLACA T2 P9 EJES 10Y12 ENTRE AyJ | 2026-02-19 | 2/26/2026 12:00:00 AM | 7 | 21 | 21.8 | 104 | PLACA | B-19322 VIALE 26_PLACA_21.0_7 | 21.167 |  | 3 | 103.81
B-19322 VIALE 26 | 165.1 | 3000 PSI | PLACA T2 P9 EJES 10Y12 ENTRE AyJ | 2026-02-19 | 2/26/2026 12:00:00 AM | 7 | 21 | 20.6 | 98 | PLACA | B-19322 VIALE 26_PLACA_21.0_7 | 21.167 |  | 3 | 98.095
B-19322 VIALE 26 | 152.4 | 3000 PSI | PLACA T2 P9 EJE 1 AL 3 ENTRE AyJ | 2026-02-26 | 3/5/2026 12:00:00 AM | 7 | 21 | 19.5 | 93 | PLACA | B-19322 VIALE 26_PLACA_21.0_7 | 18.467 |  | 3 | 92.857
B-19322 VIALE 26 | 152.4 | 3000 PSI | PLACA T2 P9 EJE 1 AL 3 ENTRE AyJ | 2026-02-26 | 3/5/2026 12:00:00 AM | 7 | 21 | 18 | 86 | PLACA | B-19322 VIALE 26_PLACA_21.0_7 | 18.467 |  | 3 | 85.714
B-19322 VIALE 26 | 152.4 | 3000 PSI | PLACA T2 P9 EJE 1 AL 3 ENTRE AyJ | 2026-02-26 | 3/5/2026 12:00:00 AM | 7 | 21 | 17.9 | 85 | PLACA | B-19322 VIALE 26_PLACA_21.0_7 | 18.467 |  | 3 | 85.238
B-19322 VIALE 26 | 203.2 | 3000 PSI | MUROS T2 P9 EJES 10-11 ENTRE AyJ M=2,44,31 | 2026-02-26 | 3/5/2026 12:00:00 AM | 7 | 21 | 17.1 | 81 | MURO | B-19322 VIALE 26_MURO_21.0_7 | 16.1 |  | 3 | 81.429
B-19322 VIALE 26 | 203.2 | 3000 PSI | MUROS T2 P9 EJES 10-11 ENTRE AyJ M=2,44,31 | 2026-02-26 | 3/5/2026 12:00:00 AM | 7 | 21 | 16.1 | 76 | MURO | B-19322 VIALE 26_MURO_21.0_7 | 16.1 |  | 3 | 76.667
B-19322 VIALE 26 | 203.2 | 3000 PSI | MUROS T2 P9 EJES 10-11 ENTRE AyJ M=2,44,31 | 2026-02-26 | 3/5/2026 12:00:00 AM | 7 | 21 | 15.1 | 72 | MURO | B-19322 VIALE 26_MURO_21.0_7 | 16.1 |  | 3 | 71.905
B-19322 VIALE 26 | 165.1 | 3000 PSI | PLACA T1 P6 EJES 10-12 ENTRE AyJ | 2026-02-26 | 3/5/2026 12:00:00 AM | 7 | 21 | 21.6 | 103 | PLACA | B-19322 VIALE 26_PLACA_21.0_7 | 21.233 |  | 3 | 102.857
B-19322 VIALE 26 | 165.1 | 3000 PSI | PLACA T1 P6 EJES 10-12 ENTRE AyJ | 2026-02-26 | 3/5/2026 12:00:00 AM | 7 | 21 | 21.6 | 103 | PLACA | B-19322 VIALE 26_PLACA_21.0_7 | 21.233 |  | 3 | 102.857
B-19322 VIALE 26 | 165.1 | 3000 PSI | PLACA T1 P6 EJES 10-12 ENTRE AyJ | 2026-02-26 | 3/5/2026 12:00:00 AM | 7 | 21 | 20.5 | 98 | PLACA | B-19322 VIALE 26_PLACA_21.0_7 | 21.233 |  | 3 | 97.619
B-19322 VIALE 26 | 152.4 | 3000 PSI | PLACA T1 P5 EJES 4-6 ENTRE AyJ | 2026-02-21 | 2/28/2026 12:00:00 AM | 7 | 21 | 23.1 | 110 | PLACA | B-19322 VIALE 26_PLACA_21.0_7 | 23.2 |  | 3 | 110
B-19322 VIALE 26 | 152.4 | 3000 PSI | PLACA T1 P5 EJES 4-6 ENTRE AyJ | 2026-02-21 | 2/28/2026 12:00:00 AM | 7 | 21 | 22.9 | 109 | PLACA | B-19322 VIALE 26_PLACA_21.0_7 | 23.2 |  | 3 | 109.048
B-19322 VIALE 26 | 152.4 | 3000 PSI | PLACA T1 P5 EJES 4-6 ENTRE AyJ | 2026-02-21 | 2/28/2026 12:00:00 AM | 7 | 21 | 23.6 | 112 | PLACA | B-19322 VIALE 26_PLACA_21.0_7 | 23.2 |  | 3 | 112.381
B-19322 VIALE 26 | 177.8 | 3000 PSI | PLACA T2 PISO 9 EJES 06 AL 08 ENTRE AyJ | 2026-02-23 | 3/2/2026 12:00:00 AM | 7 | 21 | 26.4 | 126 | PLACA | B-19322 VIALE 26_PLACA_21.0_7 | 25.767 |  | 3 | 125.714
B-19322 VIALE 26 | 177.8 | 3000 PSI | PLACA T2 PISO 9 EJES 06 AL 08 ENTRE AyJ | 2026-02-23 | 3/2/2026 12:00:00 AM | 7 | 21 | 25.7 | 122 | PLACA | B-19322 VIALE 26_PLACA_21.0_7 | 25.767 |  | 3 | 122.381
B-19322 VIALE 26 | 177.8 | 3000 PSI | PLACA T2 PISO 9 EJES 06 AL 08 ENTRE AyJ | 2026-02-23 | 3/2/2026 12:00:00 AM | 7 | 21 | 25.2 | 120 | PLACA | B-19322 VIALE 26_PLACA_21.0_7 | 25.767 |  | 3 | 120
B-19322 VIALE 26 | 228.6 | 3000 PSI | MUROS T2 P9 EJES 06 AL 08 ENTRE Ayj M= 14,31,02 | 2026-02-27 | 3/6/2026 12:00:00 AM | 7 | 21 | 17.7 | 84 | MURO | B-19322 VIALE 26_MURO_21.0_7 | 17.233 |  | 3 | 84.286
B-19322 VIALE 26 | 228.6 | 3000 PSI | MUROS T2 P9 EJES 06 AL 08 ENTRE Ayj M= 14,31,02 | 2026-02-27 | 3/6/2026 12:00:00 AM | 7 | 21 | 16.1 | 76 | MURO | B-19322 VIALE 26_MURO_21.0_7 | 17.233 |  | 3 | 76.667
B-19322 VIALE 26 | 228.6 | 3000 PSI | MUROS T2 P9 EJES 06 AL 08 ENTRE Ayj M= 14,31,02 | 2026-02-27 | 3/6/2026 12:00:00 AM | 7 | 21 | 17.9 | 85 | MURO | B-19322 VIALE 26_MURO_21.0_7 | 17.233 |  | 3 | 85.238
B-19322 VIALE 26 | 152.4 | 3000 PSI | PLACA T1 P6EJES 08 AL 10 ENTRE A-J | 2026-02-28 | 3/6/2026 12:00:00 AM | 7 | 21 | 15.2 | 72 | PLACA | B-19322 VIALE 26_PLACA_21.0_7 | 15.133 |  | 3 | 72.381
B-19322 VIALE 26 | 152.4 | 3000 PSI | PLACA T1 P6EJES 08 AL 10 ENTRE A-J | 2026-02-28 | 3/6/2026 12:00:00 AM | 7 | 21 | 15.3 | 73 | PLACA | B-19322 VIALE 26_PLACA_21.0_7 | 15.133 |  | 3 | 72.857
B-19322 VIALE 26 | 152.4 | 3000 PSI | PLACA T1 P6EJES 08 AL 10 ENTRE A-J | 2026-02-28 | 3/6/2026 12:00:00 AM | 7 | 21 | 14.9 | 71 | PLACA | B-19322 VIALE 26_PLACA_21.0_7 | 15.133 |  | 3 | 70.952
B-19322 VIALE 26 | 152.4 | 3000 PSI | PLACA T1 P5 EJES 6-8 ENTRE AyJ | 2026-02-20 | 2/27/2026 12:00:00 AM | 7 | 21 | 18 | 86 | PLACA | B-19322 VIALE 26_PLACA_21.0_7 | 18.6 |  | 3 | 85.714
B-19322 VIALE 26 | 152.4 | 3000 PSI | PLACA T1 P5 EJES 6-8 ENTRE AyJ | 2026-02-20 | 2/27/2026 12:00:00 AM | 7 | 21 | 18.3 | 87 | PLACA | B-19322 VIALE 26_PLACA_21.0_7 | 18.6 |  | 3 | 87.143
B-19322 VIALE 26 | 152.4 | 3000 PSI | PLACA T1 P5 EJES 6-8 ENTRE AyJ | 2026-02-20 | 2/27/2026 12:00:00 AM | 7 | 21 | 19.5 | 93 | PLACA | B-19322 VIALE 26_PLACA_21.0_7 | 18.6 |  | 3 | 92.857
B-19322 VIALE 26 | 158.75 | 3000 PSI | PLACA T2 P9 EJES 8 AL 10 ENTRE AyJ | 2026-02-20 | 2/27/2026 12:00:00 AM | 7 | 21 | 18.5 | 88 | PLACA | B-19322 VIALE 26_PLACA_21.0_7 | 19.433 |  | 3 | 88.095
B-19322 VIALE 26 | 158.75 | 3000 PSI | PLACA T2 P9 EJES 8 AL 10 ENTRE AyJ | 2026-02-20 | 2/27/2026 12:00:00 AM | 7 | 21 | 19.6 | 93 | PLACA | B-19322 VIALE 26_PLACA_21.0_7 | 19.433 |  | 3 | 93.333
B-19322 VIALE 26 | 158.75 | 3000 PSI | PLACA T2 P9 EJES 8 AL 10 ENTRE AyJ | 2026-02-20 | 2/27/2026 12:00:00 AM | 7 | 21 | 20.2 | 96 | PLACA | B-19322 VIALE 26_PLACA_21.0_7 | 19.433 |  | 3 | 96.19
B-19322 VIALE 26 | 228.6 | 3000 PSI | MUROS T2 P8 EJE 3Y4 ENTRE AyJ M=02,14,31 | 2026-02-20 | 2/27/2026 12:00:00 AM | 7 | 21 | 19.2 | 91 | MURO | B-19322 VIALE 26_MURO_21.0_7 | 18.533 |  | 3 | 91.429
B-19322 VIALE 26 | 228.6 | 3000 PSI | MUROS T2 P8 EJE 3Y4 ENTRE AyJ M=02,14,31 | 2026-02-20 | 2/27/2026 12:00:00 AM | 7 | 21 | 18 | 86 | MURO | B-19322 VIALE 26_MURO_21.0_7 | 18.533 |  | 3 | 85.714
B-19322 VIALE 26 | 228.6 | 3000 PSI | MUROS T2 P8 EJE 3Y4 ENTRE AyJ M=02,14,31 | 2026-02-20 | 2/27/2026 12:00:00 AM | 7 | 21 | 18.4 | 87 | MURO | B-19322 VIALE 26_MURO_21.0_7 | 18.533 |  | 3 | 87.619
B-19322 VIALE 26 | 228.6 | 3000 PSI | MUROS T2 P8 EJES 1 AL 3 ENTRE AyJ M=32,9A 29A,19,22,23,24 | 2026-02-23 | 3/2/2026 12:00:00 AM | 7 | 21 | 15.5 | 74 | MURO | B-19322 VIALE 26_MURO_21.0_7 | 15.133 |  | 3 | 73.81
B-19322 VIALE 26 | 228.6 | 3000 PSI | MUROS T2 P8 EJES 1 AL 3 ENTRE AyJ M=32,9A 29A,19,22,23,24 | 2026-02-23 | 3/2/2026 12:00:00 AM | 7 | 21 | 14 | 67 | MURO | B-19322 VIALE 26_MURO_21.0_7 | 15.133 |  | 3 | 66.667
B-19322 VIALE 26 | 228.6 | 3000 PSI | MUROS T2 P8 EJES 1 AL 3 ENTRE AyJ M=32,9A 29A,19,22,23,24 | 2026-02-23 | 3/2/2026 12:00:00 AM | 7 | 21 | 15.9 | 76 | MURO | B-19322 VIALE 26_MURO_21.0_7 | 15.133 |  | 3 | 75.714
B-19322 VIALE 26 | 177.8 | 3000 psi | placa T1 P5 EJES01 AL 04 ENTRE AyJ | 2026-02-23 | 3/2/2026 12:00:00 AM | 7 | 21 | 19.5 | 93 | PLACA | B-19322 VIALE 26_PLACA_21.0_7 | 19.267 |  | 3 | 92.857
B-19322 VIALE 26 | 177.8 | 3000 psi | placa T1 P5 EJES01 AL 04 ENTRE AyJ | 2026-02-23 | 3/2/2026 12:00:00 AM | 7 | 21 | 19 | 90 | PLACA | B-19322 VIALE 26_PLACA_21.0_7 | 19.267 |  | 3 | 90.476
B-19322 VIALE 26 | 177.8 | 3000 psi | placa T1 P5 EJES01 AL 04 ENTRE AyJ | 2026-02-23 | 3/2/2026 12:00:00 AM | 7 | 21 | 19.3 | 92 | PLACA | B-19322 VIALE 26_PLACA_21.0_7 | 19.267 |  | 3 | 91.905
B-19322 VIALE 26 | 228.6 | 3000 PSI | PLACA T1 PISO 6 EJES 12 AL 15 ENTRE AyJ | 2026-02-25 | 3/4/2026 12:00:00 AM | 7 | 21 | 21.5 | 102 | PLACA | B-19322 VIALE 26_PLACA_21.0_7 | 21.133 |  | 3 | 102.381
B-19322 VIALE 26 | 228.6 | 3000 PSI | PLACA T1 PISO 6 EJES 12 AL 15 ENTRE AyJ | 2026-02-25 | 3/4/2026 12:00:00 AM | 7 | 21 | 20.2 | 96 | PLACA | B-19322 VIALE 26_PLACA_21.0_7 | 21.133 |  | 3 | 96.19
B-19322 VIALE 26 | 228.6 | 3000 PSI | PLACA T1 PISO 6 EJES 12 AL 15 ENTRE AyJ | 2026-02-25 | 3/4/2026 12:00:00 AM | 7 | 21 | 21.7 | 103 | PLACA | B-19322 VIALE 26_PLACA_21.0_7 | 21.133 |  | 3 | 103.333
B-19322 VIALE 26 | 152.4 | 300 PSI | MUROS T2 P9 EJES 12AL 15 ENTRE AyD | 2026-02-25 | 3/4/2026 12:00:00 AM | 7 | 21 | 17.6 | 84 | MURO | B-19322 VIALE 26_MURO_21.0_7 | 17.833 |  | 3 | 83.81
B-19322 VIALE 26 | 152.4 | 300 PSI | MUROS T2 P9 EJES 12AL 15 ENTRE AyD | 2026-02-25 | 3/4/2026 12:00:00 AM | 7 | 21 | 17.6 | 84 | MURO | B-19322 VIALE 26_MURO_21.0_7 | 17.833 |  | 3 | 83.81
B-19322 VIALE 26 | 152.4 | 300 PSI | MUROS T2 P9 EJES 12AL 15 ENTRE AyD | 2026-02-25 | 3/4/2026 12:00:00 AM | 7 | 21 | 18.3 | 87 | MURO | B-19322 VIALE 26_MURO_21.0_7 | 17.833 |  | 3 | 87.143
B-19322 VIALE 26 | 177.8 | 3000 PSI | PLACA T2 P9 EJES 4AL6 ENTRE AyJ | 2026-02-24 | 3/3/2026 12:00:00 AM | 7 | 21 | 17 | 81 | PLACA | B-19322 VIALE 26_PLACA_21.0_7 | 16.567 |  | 3 | 80.952
B-19322 VIALE 26 | 177.8 | 3000 PSI | PLACA T2 P9 EJES 4AL6 ENTRE AyJ | 2026-02-24 | 3/3/2026 12:00:00 AM | 7 | 21 | 16.5 | 78 | PLACA | B-19322 VIALE 26_PLACA_21.0_7 | 16.567 |  | 3 | 78.571
B-19322 VIALE 26 | 177.8 | 3000 PSI | PLACA T2 P9 EJES 4AL6 ENTRE AyJ | 2026-02-24 | 3/3/2026 12:00:00 AM | 7 | 21 | 16.2 | 77 | PLACA | B-19322 VIALE 26_PLACA_21.0_7 | 16.567 |  | 3 | 77.143
B-19322 VIALE 26 | 215.9 | 3000 PSI | MUROS T2 P9 EJE 11AL15 ENTRE JyE M=9,29,32 | 2026-02-24 | 3/3/2026 12:00:00 AM | 7 | 21 | 18.9 | 90 | MURO | B-19322 VIALE 26_MURO_21.0_7 | 18.3 |  | 3 | 90
B-19322 VIALE 26 | 215.9 | 3000 PSI | MUROS T2 P9 EJE 11AL15 ENTRE JyE M=9,29,32 | 2026-02-24 | 3/3/2026 12:00:00 AM | 7 | 21 | 17.9 | 85 | MURO | B-19322 VIALE 26_MURO_21.0_7 | 18.3 |  | 3 | 85.238
B-19322 VIALE 26 | 215.9 | 3000 PSI | MUROS T2 P9 EJE 11AL15 ENTRE JyE M=9,29,32 | 2026-02-24 | 3/3/2026 12:00:00 AM | 7 | 21 | 18.1 | 86 | MURO | B-19322 VIALE 26_MURO_21.0_7 | 18.3 |  | 3 | 86.19
B-19322 VIALE 26 | 152.4 | 3000 PSI | PLACA T2 P10 EJE 11 AL 15 ENTRE A-J | 2026-02-28 | 3/7/2026 12:00:00 AM | 7 | 21 | 17.1 | 82 | PLACA | B-19322 VIALE 26_PLACA_21.0_7 | 17.433 |  | 3 | 81.429
B-19322 VIALE 26 | 152.4 | 3000 PSI | PLACA T2 P10 EJE 11 AL 15 ENTRE A-J | 2026-02-28 | 3/7/2026 12:00:00 AM | 7 | 21 | 17.3 | 82 | PLACA | B-19322 VIALE 26_PLACA_21.0_7 | 17.433 |  | 3 | 82.381
B-19322 VIALE 26 | 152.4 | 3000 PSI | PLACA T2 P10 EJE 11 AL 15 ENTRE A-J | 2026-02-28 | 3/7/2026 12:00:00 AM | 7 | 21 | 17.9 | 85 | PLACA | B-19322 VIALE 26_PLACA_21.0_7 | 17.433 |  | 3 | 85.238
B-19322 VIALE 26 | 228.6 | 3000 PSI | MUROS T2 P9 EJE 4-5 ENTRE AyJ M= 8,30,27 | 2026-02-28 | 3/7/2026 12:00:00 AM | 7 | 21 | 21.7 | 103 | MURO | B-19322 VIALE 26_MURO_21.0_7 | 20.7 |  | 3 | 103.333
B-19322 VIALE 26 | 228.6 | 3000 PSI | MUROS T2 P9 EJE 4-5 ENTRE AyJ M= 8,30,27 | 2026-02-28 | 3/7/2026 12:00:00 AM | 7 | 21 | 20.3 | 97 | MURO | B-19322 VIALE 26_MURO_21.0_7 | 20.7 |  | 3 | 96.667
B-19322 VIALE 26 | 228.6 | 3000 PSI | MUROS T2 P9 EJE 4-5 ENTRE AyJ M= 8,30,27 | 2026-02-28 | 3/7/2026 12:00:00 AM | 7 | 21 | 20.1 | 96 | MURO | B-19322 VIALE 26_MURO_21.0_7 | 20.7 |  | 3 | 95.714
B-19322 VIALE 26 | 152.4 | 3000 PSI | PLACA T1 P6 EJES 6Y8 ENTRE AyJ | 2026-02-28 | 3/7/2026 12:00:00 AM | 7 | 21 | 16.2 | 77 | PLACA | B-19322 VIALE 26_PLACA_21.0_7 | 16.467 |  | 3 | 77.143
B-19322 VIALE 26 | 152.4 | 3000 PSI | PLACA T1 P6 EJES 6Y8 ENTRE AyJ | 2026-02-28 | 3/7/2026 12:00:00 AM | 7 | 21 | 16.6 | 79 | PLACA | B-19322 VIALE 26_PLACA_21.0_7 | 16.467 |  | 3 | 79.048
B-19322 VIALE 26 | 152.4 | 3000 PSI | PLACA T1 P6 EJES 6Y8 ENTRE AyJ | 2026-02-28 | 3/7/2026 12:00:00 AM | 7 | 21 | 16.6 | 79 | PLACA | B-19322 VIALE 26_PLACA_21.0_7 | 16.467 |  | 3 | 79.048
B-19322 VIALE 26 | 158.75 | 3000 PSI | PLACA T1 P7 EJES 15 AL 12 ENTREA AYJ | 2026-03-05 | 3/12/2026 12:00:00 AM | 7 | 21 | 18.4 | 88 | PLACA | B-19322 VIALE 26_PLACA_21.0_7 | 18.933 |  | 3 | 87.619
B-19322 VIALE 26 | 158.75 | 3000 PSI | PLACA T1 P7 EJES 15 AL 12 ENTREA AYJ | 2026-03-05 | 3/12/2026 12:00:00 AM | 7 | 21 | 18.6 | 89 | PLACA | B-19322 VIALE 26_PLACA_21.0_7 | 18.933 |  | 3 | 88.571
B-19322 VIALE 26 | 158.75 | 3000 PSI | PLACA T1 P7 EJES 15 AL 12 ENTREA AYJ | 2026-03-05 | 3/12/2026 12:00:00 AM | 7 | 21 | 19.8 | 94 | PLACA | B-19322 VIALE 26_PLACA_21.0_7 | 18.933 |  | 3 | 94.286
B-19322 VIALE 26 | 177.8 | 3000 PSI | PLACA T1 P6 EJES 4-6 ENTRE AyJ | 2026-03-02 | 3/9/2026 12:00:00 AM | 7 | 21 | 19.7 | 94 | PLACA | B-19322 VIALE 26_PLACA_21.0_7 | 19.733 |  | 3 | 93.81
B-19322 VIALE 26 | 177.8 | 3000 PSI | PLACA T1 P6 EJES 4-6 ENTRE AyJ | 2026-03-02 | 3/9/2026 12:00:00 AM | 7 | 21 | 19.1 | 91 | PLACA | B-19322 VIALE 26_PLACA_21.0_7 | 19.733 |  | 3 | 90.952
B-19322 VIALE 26 | 177.8 | 3000 PSI | PLACA T1 P6 EJES 4-6 ENTRE AyJ | 2026-03-02 | 3/9/2026 12:00:00 AM | 7 | 21 | 20.4 | 97 | PLACA | B-19322 VIALE 26_PLACA_21.0_7 | 19.733 |  | 3 | 97.143
B-19322 VIALE 26 | 203.2 | 3000 PSI | MUROS T1 P6 EJES 12-15 ENTRE JyG M=31,32,30,3,23,14,8 | 2026-03-02 | 3/9/2026 12:00:00 AM | 7 | 21 | 19.7 | 94 | MURO | B-19322 VIALE 26_MURO_21.0_7 | 20.933 |  | 3 | 93.81
B-19322 VIALE 26 | 203.2 | 3000 PSI | MUROS T1 P6 EJES 12-15 ENTRE JyG M=31,32,30,3,23,14,8 | 2026-03-02 | 3/9/2026 12:00:00 AM | 7 | 21 | 21.5 | 102 | MURO | B-19322 VIALE 26_MURO_21.0_7 | 20.933 |  | 3 | 102.381
B-19322 VIALE 26 | 203.2 | 3000 PSI | MUROS T1 P6 EJES 12-15 ENTRE JyG M=31,32,30,3,23,14,8 | 2026-03-02 | 3/9/2026 12:00:00 AM | 7 | 21 | 21.6 | 103 | MURO | B-19322 VIALE 26_MURO_21.0_7 | 20.933 |  | 3 | 102.857
B-19322 VIALE 26 | 165.1 | 3000 PSI | PLACA T2 PISO 10 EJE 7 AL 9 ENTRE A-J | 2026-03-02 | 3/9/2026 12:00:00 AM | 7 | 21 | 21.2 | 101 | PLACA | B-19322 VIALE 26_PLACA_21.0_7 | 20.033 |  | 3 | 100.952
B-19322 VIALE 26 | 165.1 | 3000 PSI | PLACA T2 PISO 10 EJE 7 AL 9 ENTRE A-J | 2026-03-02 | 3/9/2026 12:00:00 AM | 7 | 21 | 19.2 | 92 | PLACA | B-19322 VIALE 26_PLACA_21.0_7 | 20.033 |  | 3 | 91.429
B-19322 VIALE 26 | 165.1 | 3000 PSI | PLACA T2 PISO 10 EJE 7 AL 9 ENTRE A-J | 2026-03-02 | 3/9/2026 12:00:00 AM | 7 | 21 | 19.7 | 94 | PLACA | B-19322 VIALE 26_PLACA_21.0_7 | 20.033 |  | 3 | 93.81
B-19322 VIALE 26 | 228.6 | 3000 PSI | MUROS T2 P9 EJE 1AL3 ENTRE JyF SIN MUROS EJE 3 M=19 AL 26 | 2026-03-02 | 3/9/2026 12:00:00 AM | 7 | 21 | 19.6 | 93 | MURO | B-19322 VIALE 26_MURO_21.0_7 | 18.833 |  | 3 | 93.333
B-19322 VIALE 26 | 228.6 | 3000 PSI | MUROS T2 P9 EJE 1AL3 ENTRE JyF SIN MUROS EJE 3 M=19 AL 26 | 2026-03-02 | 3/9/2026 12:00:00 AM | 7 | 21 | 18 | 86 | MURO | B-19322 VIALE 26_MURO_21.0_7 | 18.833 |  | 3 | 85.714
B-19322 VIALE 26 | 228.6 | 3000 PSI | MUROS T2 P9 EJE 1AL3 ENTRE JyF SIN MUROS EJE 3 M=19 AL 26 | 2026-03-02 | 3/9/2026 12:00:00 AM | 7 | 21 | 18.9 | 90 | MURO | B-19322 VIALE 26_MURO_21.0_7 | 18.833 |  | 3 | 90
B-19322 VIALE 26 | 177.8 | 3000 PSI | PLACA T1 PISO 6 EJES 1 al4 ENTRE AyJ | 2026-03-03 | 3/10/2026 12:00:00 AM | 7 | 21 | 17.6 | 84 | PLACA | B-19322 VIALE 26_PLACA_21.0_7 | 17.367 |  | 3 | 83.81
B-19322 VIALE 26 | 177.8 | 3000 PSI | PLACA T1 PISO 6 EJES 1 al4 ENTRE AyJ | 2026-03-03 | 3/10/2026 12:00:00 AM | 7 | 21 | 16.8 | 80 | PLACA | B-19322 VIALE 26_PLACA_21.0_7 | 17.367 |  | 3 | 80
B-19322 VIALE 26 | 177.8 | 3000 PSI | PLACA T1 PISO 6 EJES 1 al4 ENTRE AyJ | 2026-03-03 | 3/10/2026 12:00:00 AM | 7 | 21 | 17.7 | 84 | PLACA | B-19322 VIALE 26_PLACA_21.0_7 | 17.367 |  | 3 | 84.286
B-19322 VIALE 26 | 184.15 | 3000 PSI | PLACA T2 PISO 10 EJES 07 AL 09 ENTRE AyJ | 2026-03-03 | 3/10/2026 12:00:00 AM | 7 | 21 | 16.7 | 79 | PLACA | B-19322 VIALE 26_PLACA_21.0_7 | 17.433 |  | 3 | 79.524
B-19322 VIALE 26 | 184.15 | 3000 PSI | PLACA T2 PISO 10 EJES 07 AL 09 ENTRE AyJ | 2026-03-03 | 3/10/2026 12:00:00 AM | 7 | 21 | 18 | 86 | PLACA | B-19322 VIALE 26_PLACA_21.0_7 | 17.433 |  | 3 | 85.714
B-19322 VIALE 26 | 184.15 | 3000 PSI | PLACA T2 PISO 10 EJES 07 AL 09 ENTRE AyJ | 2026-03-03 | 3/10/2026 12:00:00 AM | 7 | 21 | 17.6 | 84 | PLACA | B-19322 VIALE 26_PLACA_21.0_7 | 17.433 |  | 3 | 83.81
B-19322 VIALE 26 | 209.55 | 3000 PSI | MUROS T2 P10 EJE 12 AL 15 J-F-M=29,9,32,17,18,28 EJE 3 J-F M=9a-29a-32 | 2026-03-03 | 3/10/2026 12:00:00 AM | 7 | 21 | 19.1 | 91 | MURO | B-19322 VIALE 26_MURO_21.0_7 | 19.733 |  | 3 | 90.952
B-19322 VIALE 26 | 209.55 | 3000 PSI | MUROS T2 P10 EJE 12 AL 15 J-F-M=29,9,32,17,18,28 EJE 3 J-F M=9a-29a-32 | 2026-03-03 | 3/10/2026 12:00:00 AM | 7 | 21 | 19.7 | 94 | MURO | B-19322 VIALE 26_MURO_21.0_7 | 19.733 |  | 3 | 93.81
B-19322 VIALE 26 | 209.55 | 3000 PSI | MUROS T2 P10 EJE 12 AL 15 J-F-M=29,9,32,17,18,28 EJE 3 J-F M=9a-29a-32 | 2026-03-03 | 3/10/2026 12:00:00 AM | 7 | 21 | 20.4 | 97 | MURO | B-19322 VIALE 26_MURO_21.0_7 | 19.733 |  | 3 | 97.143
B-19322 VIALE 26 | 177.8 | 3000 PSI | PLACA T2 P10 EJES 5 AL 7 ENTRE A Y J | 2026-03-04 | 3/11/2026 12:00:00 AM | 7 | 21 | 20.8 | 99 | PLACA | B-19322 VIALE 26_PLACA_21.0_7 | 21.5 |  | 3 | 99.048
B-19322 VIALE 26 | 177.8 | 3000 PSI | PLACA T2 P10 EJES 5 AL 7 ENTRE A Y J | 2026-03-04 | 3/11/2026 12:00:00 AM | 7 | 21 | 21.3 | 101 | PLACA | B-19322 VIALE 26_PLACA_21.0_7 | 21.5 |  | 3 | 101.429
B-19322 VIALE 26 | 177.8 | 3000 PSI | PLACA T2 P10 EJES 5 AL 7 ENTRE A Y J | 2026-03-04 | 3/11/2026 12:00:00 AM | 7 | 21 | 22.4 | 107 | PLACA | B-19322 VIALE 26_PLACA_21.0_7 | 21.5 |  | 3 | 106.667
B-19322 VIALE 26 | 228.6 | 3000 PSI | MUROS T1 PISO 6 EJES 9Y8 ENTRE AyJ M=2,24,9,22 | 2026-03-04 | 3/11/2026 12:00:00 AM | 7 | 21 | 20.2 | 96 | MURO | B-19322 VIALE 26_MURO_21.0_7 | 19.833 |  | 3 | 96.19
B-19322 VIALE 26 | 228.6 | 3000 PSI | MUROS T1 PISO 6 EJES 9Y8 ENTRE AyJ M=2,24,9,22 | 2026-03-04 | 3/11/2026 12:00:00 AM | 7 | 21 | 19.7 | 94 | MURO | B-19322 VIALE 26_MURO_21.0_7 | 19.833 |  | 3 | 93.81
B-19322 VIALE 26 | 228.6 | 3000 PSI | MUROS T1 PISO 6 EJES 9Y8 ENTRE AyJ M=2,24,9,22 | 2026-03-04 | 3/11/2026 12:00:00 AM | 7 | 21 | 19.6 | 94 | MURO | B-19322 VIALE 26_MURO_21.0_7 | 19.833 |  | 3 | 93.333
B-19322 VIALE 26 | 241.3 | 3000 PSI | MUROS T1 P6 EJES 06 Y 07 ENTRE AYJ M=22,23,24,9,13,2,5 | 2026-03-05 | 3/12/2026 12:00:00 AM | 7 | 21 | 18.6 | 88 | MURO | B-19322 VIALE 26_MURO_21.0_7 | 18.1 |  | 3 | 88.571
B-19322 VIALE 26 | 241.3 | 3000 PSI | MUROS T1 P6 EJES 06 Y 07 ENTRE AYJ M=22,23,24,9,13,2,5 | 2026-03-05 | 3/12/2026 12:00:00 AM | 7 | 21 | 18.2 | 87 | MURO | B-19322 VIALE 26_MURO_21.0_7 | 18.1 |  | 3 | 86.667
B-19322 VIALE 26 | 241.3 | 3000 PSI | MUROS T1 P6 EJES 06 Y 07 ENTRE AYJ M=22,23,24,9,13,2,5 | 2026-03-05 | 3/12/2026 12:00:00 AM | 7 | 21 | 17.5 | 83 | MURO | B-19322 VIALE 26_MURO_21.0_7 | 18.1 |  | 3 | 83.333
B-19322 VIALE 26 | 152.4 | 3000 PSI | PLACA T2 P10 EJES 5 AL 3 ENTRE A YJ | 2026-03-05 | 3/12/2026 12:00:00 AM | 7 | 21 | 22.4 | 106 | PLACA | B-19322 VIALE 26_PLACA_21.0_7 | 21.833 |  | 3 | 106.667
B-19322 VIALE 26 | 152.4 | 3000 PSI | PLACA T2 P10 EJES 5 AL 3 ENTRE A YJ | 2026-03-05 | 3/12/2026 12:00:00 AM | 7 | 21 | 22.3 | 106 | PLACA | B-19322 VIALE 26_PLACA_21.0_7 | 21.833 |  | 3 | 106.19
B-19322 VIALE 26 | 152.4 | 3000 PSI | PLACA T2 P10 EJES 5 AL 3 ENTRE A YJ | 2026-03-05 | 3/12/2026 12:00:00 AM | 7 | 21 | 20.8 | 99 | PLACA | B-19322 VIALE 26_PLACA_21.0_7 | 21.833 |  | 3 | 99.048
B-19322 VIALE 26 | 228.6 | 3000 PSI | MUROS T2 P10 EJES 12 AL 15 ENTRE A Y J M=34,35,36,38,39,40 | 2026-03-04 | 3/11/2026 12:00:00 AM | 7 | 21 | 20.9 | 100 | MURO | B-19322 VIALE 26_MURO_21.0_7 | 20.367 |  | 3 | 99.524
B-19322 VIALE 26 | 228.6 | 3000 PSI | MUROS T2 P10 EJES 12 AL 15 ENTRE A Y J M=34,35,36,38,39,40 | 2026-03-04 | 3/11/2026 12:00:00 AM | 7 | 21 | 20.1 | 95 | MURO | B-19322 VIALE 26_MURO_21.0_7 | 20.367 |  | 3 | 95.714
B-19322 VIALE 26 | 228.6 | 3000 PSI | MUROS T2 P10 EJES 12 AL 15 ENTRE A Y J M=34,35,36,38,39,40 | 2026-03-04 | 3/11/2026 12:00:00 AM | 7 | 21 | 20.1 | 96 | MURO | B-19322 VIALE 26_MURO_21.0_7 | 20.367 |  | 3 | 95.714
B-19322 VIALE 26 | 203.2 | 3000 PSI | MUROS T2 P10 EJES 10 Y 11 ENTRE A Y J M=29,932 | 2026-03-05 | 3/12/2026 12:00:00 AM | 7 | 21 | 20.3 | 97 | MURO | B-19322 VIALE 26_MURO_21.0_7 | 20.033 |  | 3 | 96.667
B-19322 VIALE 26 | 203.2 | 3000 PSI | MUROS T2 P10 EJES 10 Y 11 ENTRE A Y J M=29,932 | 2026-03-05 | 3/12/2026 12:00:00 AM | 7 | 21 | 19.5 | 93 | MURO | B-19322 VIALE 26_MURO_21.0_7 | 20.033 |  | 3 | 92.857
B-19322 VIALE 26 | 203.2 | 3000 PSI | MUROS T2 P10 EJES 10 Y 11 ENTRE A Y J M=29,932 | 2026-03-05 | 3/12/2026 12:00:00 AM | 7 | 21 | 20.3 | 97 | MURO | B-19322 VIALE 26_MURO_21.0_7 | 20.033 |  | 3 | 96.667
B-19322 VIALE 26 | 152.4 | 3000 PSI | PLACA T1 PISO 7 EJES 8-10 ENTRE AyJ | 2026-03-07 | 3/14/2026 12:00:00 AM | 7 | 21 | 29.9 | 142 | PLACA | B-19322 VIALE 26_PLACA_21.0_7 | 30.233 |  | 3 | 142.381
B-19322 VIALE 26 | 152.4 | 3000 PSI | PLACA T1 PISO 7 EJES 8-10 ENTRE AyJ | 2026-03-07 | 3/14/2026 12:00:00 AM | 7 | 21 | 30.6 | 146 | PLACA | B-19322 VIALE 26_PLACA_21.0_7 | 30.233 |  | 3 | 145.714
B-19322 VIALE 26 | 152.4 | 3000 PSI | PLACA T1 PISO 7 EJES 8-10 ENTRE AyJ | 2026-03-07 | 3/14/2026 12:00:00 AM | 7 | 21 | 30.2 | 144 | PLACA | B-19322 VIALE 26_PLACA_21.0_7 | 30.233 |  | 3 | 143.81
B-19322 VIALE 26 | 203.2 | 3000 PSI | MUROS T2 P10 EJES 4-5 ENTRE A Y J M=2,31,14 | 2026-03-07 | 3/14/2026 12:00:00 AM | 7 | 21 | 30.6 | 146 | MURO | B-19322 VIALE 26_MURO_21.0_7 | 29.933 |  | 3 | 145.714
B-19322 VIALE 26 | 203.2 | 3000 PSI | MUROS T2 P10 EJES 4-5 ENTRE A Y J M=2,31,14 | 2026-03-07 | 3/14/2026 12:00:00 AM | 7 | 21 | 29.8 | 142 | MURO | B-19322 VIALE 26_MURO_21.0_7 | 29.933 |  | 3 | 141.905
B-19322 VIALE 26 | 203.2 | 3000 PSI | MUROS T2 P10 EJES 4-5 ENTRE A Y J M=2,31,14 | 2026-03-07 | 3/14/2026 12:00:00 AM | 7 | 21 | 29.4 | 140 | MURO | B-19322 VIALE 26_MURO_21.0_7 | 29.933 |  | 3 | 140
B-19322 VIALE 26 | 152.4 | 3000 PSI | PLACA T1 PISO 7 EJES 10 AL 12 ENTRE AYJ | 2026-03-06 | 3/13/2026 12:00:00 AM | 7 | 21 | 27.3 | 130 | PLACA | B-19322 VIALE 26_PLACA_21.0_7 | 25.633 |  | 3 | 130
B-19322 VIALE 26 | 152.4 | 3000 PSI | PLACA T1 PISO 7 EJES 10 AL 12 ENTRE AYJ | 2026-03-06 | 3/13/2026 12:00:00 AM | 7 | 21 | 28.3 | 135 | PLACA | B-19322 VIALE 26_PLACA_21.0_7 | 25.633 |  | 3 | 134.762
B-19322 VIALE 26 | 152.4 | 3000 PSI | PLACA T1 PISO 7 EJES 10 AL 12 ENTRE AYJ | 2026-03-06 | 3/13/2026 12:00:00 AM | 7 | 21 | 21.3 | 102 | PLACA | B-19322 VIALE 26_PLACA_21.0_7 | 25.633 |  | 3 | 101.429
B-19322 VIALE 26 | 177.8 | 3000 PSI | MUROS T1 P6 EJES 4-5 ENTRE JYG M=2,23,24,22,13 | 2026-03-06 | 3/13/2026 12:00:00 AM | 7 | 21 | 30 | 143 | MURO | B-19322 VIALE 26_MURO_21.0_7 | 29.833 |  | 3 | 142.857
B-19322 VIALE 26 | 177.8 | 3000 PSI | MUROS T1 P6 EJES 4-5 ENTRE JYG M=2,23,24,22,13 | 2026-03-06 | 3/13/2026 12:00:00 AM | 7 | 21 | 30.6 | 146 | MURO | B-19322 VIALE 26_MURO_21.0_7 | 29.833 |  | 3 | 145.714
B-19322 VIALE 26 | 177.8 | 3000 PSI | MUROS T1 P6 EJES 4-5 ENTRE JYG M=2,23,24,22,13 | 2026-03-06 | 3/13/2026 12:00:00 AM | 7 | 21 | 28.9 | 137 | MURO | B-19322 VIALE 26_MURO_21.0_7 | 29.833 |  | 3 | 137.619
B-19322 VIALE 26 | 184.15 | 3000 PSI | MUROS T2 P10 EJES 6 AL 7 ENTRE A Y J M=2,31,14 | 2026-03-06 | 3/13/2026 12:00:00 AM | 7 | 21 | 28.8 | 137 | MURO | B-19322 VIALE 26_MURO_21.0_7 | 28.067 |  | 3 | 137.143
B-19322 VIALE 26 | 184.15 | 3000 PSI | MUROS T2 P10 EJES 6 AL 7 ENTRE A Y J M=2,31,14 | 2026-03-06 | 3/13/2026 12:00:00 AM | 7 | 21 | 27.4 | 131 | MURO | B-19322 VIALE 26_MURO_21.0_7 | 28.067 |  | 3 | 130.476
B-19322 VIALE 26 | 184.15 | 3000 PSI | MUROS T2 P10 EJES 6 AL 7 ENTRE A Y J M=2,31,14 | 2026-03-06 | 3/13/2026 12:00:00 AM | 7 | 21 | 28 | 133 | MURO | B-19322 VIALE 26_MURO_21.0_7 | 28.067 |  | 3 | 133.333
B-19322 VIALE 26 | 152.4 | 3000 PSI | PLACA T2 PISO 10 EJES 1 AL 3 ENTRE A Y J | 2026-03-06 | 3/13/2026 12:00:00 AM | 7 | 21 | 20.3 | 96 | PLACA | B-19322 VIALE 26_PLACA_21.0_7 | 19.533 |  | 3 | 96.667
B-19322 VIALE 26 | 152.4 | 3000 PSI | PLACA T2 PISO 10 EJES 1 AL 3 ENTRE A Y J | 2026-03-06 | 3/13/2026 12:00:00 AM | 7 | 21 | 18.8 | 90 | PLACA | B-19322 VIALE 26_PLACA_21.0_7 | 19.533 |  | 3 | 89.524
B-19322 VIALE 26 | 152.4 | 3000 PSI | PLACA T2 PISO 10 EJES 1 AL 3 ENTRE A Y J | 2026-03-06 | 3/13/2026 12:00:00 AM | 7 | 21 | 19.5 | 93 | PLACA | B-19322 VIALE 26_PLACA_21.0_7 | 19.533 |  | 3 | 92.857
B-19322 VIALE 26 | 133.35 | 3000 PSI | PLACA T2 PISO 11 EJES 12 AL 15 ENTRE A Y J ESCALERA 8 AL 9 | 2026-03-09 | 3/16/2026 12:00:00 AM | 7 | 21 | 31.5 | 150 | PLACA | B-19322 VIALE 26_PLACA_21.0_7 | 28.933 |  | 3 | 150
B-19322 VIALE 26 | 133.35 | 3000 PSI | PLACA T2 PISO 11 EJES 12 AL 15 ENTRE A Y J ESCALERA 8 AL 9 | 2026-03-09 | 3/16/2026 12:00:00 AM | 7 | 21 | 23.7 | 113 | PLACA | B-19322 VIALE 26_PLACA_21.0_7 | 28.933 |  | 3 | 112.857
B-19322 VIALE 26 | 133.35 | 3000 PSI | PLACA T2 PISO 11 EJES 12 AL 15 ENTRE A Y J ESCALERA 8 AL 9 | 2026-03-09 | 3/16/2026 12:00:00 AM | 7 | 21 | 31.6 | 150 | PLACA | B-19322 VIALE 26_PLACA_21.0_7 | 28.933 |  | 3 | 150.476
B-19322 VIALE 26 | 203.2 | 300 PSI | MUROS T2 P10 EJE 3 A Y J M=32,9A,29A EJE 5 A Y D M=32,29,9 | 2026-03-09 | 3/16/2026 12:00:00 AM | 7 | 21 | 32.3 | 154 | MURO | B-19322 VIALE 26_MURO_21.0_7 | 33.2 |  | 3 | 153.81
B-19322 VIALE 26 | 203.2 | 300 PSI | MUROS T2 P10 EJE 3 A Y J M=32,9A,29A EJE 5 A Y D M=32,29,9 | 2026-03-09 | 3/16/2026 12:00:00 AM | 7 | 21 | 34.2 | 163 | MURO | B-19322 VIALE 26_MURO_21.0_7 | 33.2 |  | 3 | 162.857
B-19322 VIALE 26 | 203.2 | 300 PSI | MUROS T2 P10 EJE 3 A Y J M=32,9A,29A EJE 5 A Y D M=32,29,9 | 2026-03-09 | 3/16/2026 12:00:00 AM | 7 | 21 | 33.1 | 158 | MURO | B-19322 VIALE 26_MURO_21.0_7 | 33.2 |  | 3 | 157.619
B-19322 VIALE 26 | 133.35 | 3000 PSI | PLACA P7 T1 EJES 06 Y 08 ENTRE A-J | 2026-03-09 | 3/16/2026 12:00:00 AM | 7 | 21 | 30.2 | 144 | PLACA | B-19322 VIALE 26_PLACA_21.0_7 | 24.6 |  | 3 | 143.81
B-19322 VIALE 26 | 133.35 | 3000 PSI | PLACA P7 T1 EJES 06 Y 08 ENTRE A-J | 2026-03-09 | 3/16/2026 12:00:00 AM | 7 | 21 | 27.2 | 130 | PLACA | B-19322 VIALE 26_PLACA_21.0_7 | 24.6 |  | 3 | 129.524
B-19322 VIALE 26 | 203.2 | 3000 PSI | MUROS T2 P10 EJES 1 AL 2 ENTRE A Y J M=15,19,22,23,24,25 | 2026-03-10 | 3/17/2026 12:00:00 AM | 7 | 21 | 24.6 | 117 | MURO | B-19322 VIALE 26_MURO_21.0_7 | 24.533 |  | 3 | 117.143
B-19322 VIALE 26 | 203.2 | 3000 PSI | MUROS T2 P10 EJES 1 AL 2 ENTRE A Y J M=15,19,22,23,24,25 | 2026-03-10 | 3/17/2026 12:00:00 AM | 7 | 21 | 25.4 | 121 | MURO | B-19322 VIALE 26_MURO_21.0_7 | 24.533 |  | 3 | 120.952
B-19322 VIALE 26 | 203.2 | 3000 PSI | MUROS T2 P10 EJES 1 AL 2 ENTRE A Y J M=15,19,22,23,24,25 | 2026-03-10 | 3/17/2026 12:00:00 AM | 7 | 21 | 23.6 | 112 | MURO | B-19322 VIALE 26_MURO_21.0_7 | 24.533 |  | 3 | 112.381
B-19322 VIALE 26 | 177.8 | 3000 PSI | PLACA T2 PISO 11 EJES 9 AL 11 ENTRE A Y J | 2026-03-10 | 3/17/2026 12:00:00 AM | 7 | 21 | 29.8 | 142 | PLACA | B-19322 VIALE 26_PLACA_21.0_7 | 28.667 |  | 3 | 141.905
B-19322 VIALE 26 | 177.8 | 3000 PSI | PLACA T2 PISO 11 EJES 9 AL 11 ENTRE A Y J | 2026-03-10 | 3/17/2026 12:00:00 AM | 7 | 21 | 27.4 | 130 | PLACA | B-19322 VIALE 26_PLACA_21.0_7 | 28.667 |  | 3 | 130.476
B-19322 VIALE 26 | 177.8 | 3000 PSI | PLACA T2 PISO 11 EJES 9 AL 11 ENTRE A Y J | 2026-03-10 | 3/17/2026 12:00:00 AM | 7 | 21 | 28.8 | 137 | PLACA | B-19322 VIALE 26_PLACA_21.0_7 | 28.667 |  | 3 | 137.143
B-19322 VIALE 26 | 133.35 | 3000 PSI | PLACA P7 T1 EJES 06 Y 08 ENTRE A-J | 2026-03-09 | 3/16/2026 12:00:00 AM | 7 | 21 | 16.4 | 78 | PLACA | B-19322 VIALE 26_PLACA_21.0_7 | 24.6 |  | 3 | 78.095
B-19322 VIALE 26 | 215.9 | 3000 PSI | MUROS T2 P6 EJE 3 -GyJ M=23,21,8 EJE 1-2 AyJ M=1,18,19 | 2026-03-09 | 3/16/2026 12:00:00 AM | 7 | 21 | 21 | 100 | MURO | B-19322 VIALE 26_MURO_21.0_7 | 23.133 |  | 3 | 100
B-19322 VIALE 26 | 215.9 | 3000 PSI | MUROS T2 P6 EJE 3 -GyJ M=23,21,8 EJE 1-2 AyJ M=1,18,19 | 2026-03-09 | 3/16/2026 12:00:00 AM | 7 | 21 | 22.4 | 107 | MURO | B-19322 VIALE 26_MURO_21.0_7 | 23.133 |  | 3 | 106.667
B-19322 VIALE 26 | 215.9 | 3000 PSI | MUROS T2 P6 EJE 3 -GyJ M=23,21,8 EJE 1-2 AyJ M=1,18,19 | 2026-03-09 | 3/16/2026 12:00:00 AM | 7 | 21 | 26 | 124 | MURO | B-19322 VIALE 26_MURO_21.0_7 | 23.133 |  | 3 | 123.81
B-19322 VIALE 26 | 152.4 | 300 PSI | PLACA T1 PISO 7 EJE 4 AL 6 ENTRE A-J | 2026-03-11 | 3/18/2026 12:00:00 AM | 7 | 21 | 30.6 | 146 | PLACA | B-19322 VIALE 26_PLACA_21.0_7 | 30.033 |  | 3 | 145.714
B-19322 VIALE 26 | 152.4 | 300 PSI | PLACA T1 PISO 7 EJE 4 AL 6 ENTRE A-J | 2026-03-11 | 3/18/2026 12:00:00 AM | 7 | 21 | 28.6 | 136 | PLACA | B-19322 VIALE 26_PLACA_21.0_7 | 30.033 |  | 3 | 136.19
B-19322 VIALE 26 | 152.4 | 300 PSI | PLACA T1 PISO 7 EJE 4 AL 6 ENTRE A-J | 2026-03-11 | 3/18/2026 12:00:00 AM | 7 | 21 | 30.9 | 147 | PLACA | B-19322 VIALE 26_PLACA_21.0_7 | 30.033 |  | 3 | 147.143
B-19322 VIALE 26 | 203.2 | 3000 PSI | MUROS T1 P7 EJES 15 AL 12 ENTRE AyJ M=31,32,2,10,23,25 | 2026-03-11 | 3/18/2026 12:00:00 AM | 7 | 21 | 23.6 | 112 | MURO | B-19322 VIALE 26_MURO_21.0_7 | 23.2 |  | 3 | 112.381
B-19322 VIALE 26 | 203.2 | 3000 PSI | MUROS T1 P7 EJES 15 AL 12 ENTRE AyJ M=31,32,2,10,23,25 | 2026-03-11 | 3/18/2026 12:00:00 AM | 7 | 21 | 23.3 | 111 | MURO | B-19322 VIALE 26_MURO_21.0_7 | 23.2 |  | 3 | 110.952
B-19322 VIALE 26 | 203.2 | 3000 PSI | MUROS T1 P7 EJES 15 AL 12 ENTRE AyJ M=31,32,2,10,23,25 | 2026-03-11 | 3/18/2026 12:00:00 AM | 7 | 21 | 22.7 | 108 | MURO | B-19322 VIALE 26_MURO_21.0_7 | 23.2 |  | 3 | 108.095
B-19322 VIALE 26 | 177.8 | 3000 PSI | PLACA T2 PISO 11 EJES 7 AL 9 ENTRE A Y J | 2026-03-11 | 3/18/2026 12:00:00 AM | 7 | 21 | 23.2 | 110 | PLACA | B-19322 VIALE 26_PLACA_21.0_7 | 22.967 |  | 3 | 110.476
B-19322 VIALE 26 | 177.8 | 3000 PSI | PLACA T2 PISO 11 EJES 7 AL 9 ENTRE A Y J | 2026-03-11 | 3/18/2026 12:00:00 AM | 7 | 21 | 23.3 | 111 | PLACA | B-19322 VIALE 26_PLACA_21.0_7 | 22.967 |  | 3 | 110.952
B-19322 VIALE 26 | 177.8 | 3000 PSI | PLACA T2 PISO 11 EJES 7 AL 9 ENTRE A Y J | 2026-03-11 | 3/18/2026 12:00:00 AM | 7 | 21 | 22.4 | 107 | PLACA | B-19322 VIALE 26_PLACA_21.0_7 | 22.967 |  | 3 | 106.667
B-19322 VIALE 26 | 152.4 | 3000 PSI | PLACA T2 PISO 11 EJES 4 AL 7 ENTRE A Y J | 2026-03-12 | 3/19/2026 12:00:00 AM | 7 | 21 | 24.6 | 117 | PLACA | B-19322 VIALE 26_PLACA_21.0_7 | 23.533 |  | 3 | 117.143
B-19322 VIALE 26 | 152.4 | 3000 PSI | PLACA T2 PISO 11 EJES 4 AL 7 ENTRE A Y J | 2026-03-12 | 3/19/2026 12:00:00 AM | 7 | 21 | 22.4 | 107 | PLACA | B-19322 VIALE 26_PLACA_21.0_7 | 23.533 |  | 3 | 106.667
B-19322 VIALE 26 | 152.4 | 3000 PSI | PLACA T2 PISO 11 EJES 4 AL 7 ENTRE A Y J | 2026-03-12 | 3/19/2026 12:00:00 AM | 7 | 21 | 23.6 | 112 | PLACA | B-19322 VIALE 26_PLACA_21.0_7 | 23.533 |  | 3 | 112.381
B-19322 VIALE 26 | 139.7 | 3000 PSI | PLACA T1 PISO 7 EJES C1 AL 04 ENTRE AyJ | 2026-03-12 | 3/19/2026 12:00:00 AM | 7 | 21 | 30.6 | 146 | PLACA | B-19322 VIALE 26_PLACA_21.0_7 | 27.533 |  | 3 | 145.714
B-19322 VIALE 26 | 139.7 | 3000 PSI | PLACA T1 PISO 7 EJES C1 AL 04 ENTRE AyJ | 2026-03-12 | 3/19/2026 12:00:00 AM | 7 | 21 | 28.7 | 137 | PLACA | B-19322 VIALE 26_PLACA_21.0_7 | 27.533 |  | 3 | 136.667
B-19322 VIALE 26 | 139.7 | 3000 PSI | PLACA T1 PISO 7 EJES C1 AL 04 ENTRE AyJ | 2026-03-12 | 3/19/2026 12:00:00 AM | 7 | 21 | 23.3 | 111 | PLACA | B-19322 VIALE 26_PLACA_21.0_7 | 27.533 |  | 3 | 110.952
B-19322 VIALE 26 | 228.6 | 3000 PSI | MUROS T1 P7 EJES 10 Y 11 ENTRE JyG | 2026-03-12 | 3/19/2026 12:00:00 AM | 7 | 21 | 22.8 | 109 | MURO | B-19322 VIALE 26_MURO_21.0_7 | 22.333 |  | 3 | 108.571
B-19322 VIALE 26 | 228.6 | 3000 PSI | MUROS T1 P7 EJES 10 Y 11 ENTRE JyG | 2026-03-12 | 3/19/2026 12:00:00 AM | 7 | 21 | 21.9 | 104 | MURO | B-19322 VIALE 26_MURO_21.0_7 | 22.333 |  | 3 | 104.286
B-19322 VIALE 26 | 228.6 | 3000 PSI | MUROS T1 P7 EJES 10 Y 11 ENTRE JyG | 2026-03-12 | 3/19/2026 12:00:00 AM | 7 | 21 | 22.3 | 106 | MURO | B-19322 VIALE 26_MURO_21.0_7 | 22.333 |  | 3 | 106.19
B-19322 VIALE 26 | 209.55 | 3000 PSI | MUROS T2 P11 EJE 11 AL 15 ENTRE J Y F M=17,18,28,27,16,1 | 2026-03-12 | 3/19/2026 12:00:00 AM | 7 | 21 | 20.5 | 97 | MURO | B-19322 VIALE 26_MURO_21.0_7 | 20.233 |  | 3 | 97.619
B-19322 VIALE 26 | 209.55 | 3000 PSI | MUROS T2 P11 EJE 11 AL 15 ENTRE J Y F M=17,18,28,27,16,1 | 2026-03-12 | 3/19/2026 12:00:00 AM | 7 | 21 | 19.9 | 95 | MURO | B-19322 VIALE 26_MURO_21.0_7 | 20.233 |  | 3 | 94.762
B-19322 VIALE 26 | 209.55 | 3000 PSI | MUROS T2 P11 EJE 11 AL 15 ENTRE J Y F M=17,18,28,27,16,1 | 2026-03-12 | 3/19/2026 12:00:00 AM | 7 | 21 | 20.3 | 97 | MURO | B-19322 VIALE 26_MURO_21.0_7 | 20.233 |  | 3 | 96.667
B-19322 VIALE 26 | 177.8 | 3000 PSI | PLACA T2 PISO 11 EJES 1 AL 4 ENTRE A Y J | 2026-03-13 | 3/20/2026 12:00:00 AM | 7 | 21 | 29 | 138 | PLACA | B-19322 VIALE 26_PLACA_21.0_7 | 28.467 |  | 3 | 138.095
B-19322 VIALE 26 | 177.8 | 3000 PSI | PLACA T2 PISO 11 EJES 1 AL 4 ENTRE A Y J | 2026-03-13 | 3/20/2026 12:00:00 AM | 7 | 21 | 28.9 | 138 | PLACA | B-19322 VIALE 26_PLACA_21.0_7 | 28.467 |  | 3 | 137.619
B-19322 VIALE 26 | 177.8 | 3000 PSI | PLACA T2 PISO 11 EJES 1 AL 4 ENTRE A Y J | 2026-03-13 | 3/20/2026 12:00:00 AM | 7 | 21 | 27.5 | 131 | PLACA | B-19322 VIALE 26_PLACA_21.0_7 | 28.467 |  | 3 | 130.952
B-19322 VIALE 26 | 228.6 | 3000 PSI | MUROS T2 P11 EJE 11 AL 15 ENTRE A Y J M=9,29,32 | 2026-03-13 | 3/20/2026 12:00:00 AM | 7 | 21 | 22.9 | 109 | MURO | B-19322 VIALE 26_MURO_21.0_7 | 21.5 |  | 3 | 109.048
B-19322 VIALE 26 | 228.6 | 3000 PSI | MUROS T2 P11 EJE 11 AL 15 ENTRE A Y J M=9,29,32 | 2026-03-13 | 3/20/2026 12:00:00 AM | 7 | 21 | 21.1 | 100 | MURO | B-19322 VIALE 26_MURO_21.0_7 | 21.5 |  | 3 | 100.476
B-19322 VIALE 26 | 228.6 | 3000 PSI | MUROS T2 P11 EJE 11 AL 15 ENTRE A Y J M=9,29,32 | 2026-03-13 | 3/20/2026 12:00:00 AM | 7 | 21 | 20.5 | 98 | MURO | B-19322 VIALE 26_MURO_21.0_7 | 21.5 |  | 3 | 97.619
B-19322 VIALE 26 | 228.6 | 3000 PSI | MUROS T1 P7 EJES 8 Y 9 ENTRE AyJ M=2,9,22,24 | 2026-03-13 | 3/20/2026 12:00:00 AM | 7 | 21 | 24.1 | 115 | MURO | B-19322 VIALE 26_MURO_21.0_7 | 24.133 |  | 3 | 114.762
B-19322 VIALE 26 | 228.6 | 3000 PSI | MUROS T1 P7 EJES 8 Y 9 ENTRE AyJ M=2,9,22,24 | 2026-03-13 | 3/20/2026 12:00:00 AM | 7 | 21 | 24.2 | 115 | MURO | B-19322 VIALE 26_MURO_21.0_7 | 24.133 |  | 3 | 115.238
B-19322 VIALE 26 | 228.6 | 3000 PSI | MUROS T1 P7 EJES 8 Y 9 ENTRE AyJ M=2,9,22,24 | 2026-03-13 | 3/20/2026 12:00:00 AM | 7 | 21 | 24.1 | 115 | MURO | B-19322 VIALE 26_MURO_21.0_7 | 24.133 |  | 3 | 114.762
B-19322 VIALE 26 | 139.7 | 3000 PSI | PLACA T1 P8 EJES 12 AL 15 ENTRE AyJ | 2026-03-14 | 3/21/2026 12:00:00 AM | 7 | 21 | 24.5 | 117 | PLACA | B-19322 VIALE 26_PLACA_21.0_7 | 24.733 |  | 3 | 116.667
B-19322 VIALE 26 | 139.7 | 3000 PSI | PLACA T1 P8 EJES 12 AL 15 ENTRE AyJ | 2026-03-14 | 3/21/2026 12:00:00 AM | 7 | 21 | 24.8 | 118 | PLACA | B-19322 VIALE 26_PLACA_21.0_7 | 24.733 |  | 3 | 118.095
B-19322 VIALE 26 | 139.7 | 3000 PSI | PLACA T1 P8 EJES 12 AL 15 ENTRE AyJ | 2026-03-14 | 3/21/2026 12:00:00 AM | 7 | 21 | 24.9 | 119 | PLACA | B-19322 VIALE 26_PLACA_21.0_7 | 24.733 |  | 3 | 118.571
B-19322 VIALE 26 | 203.2 | 3000 PSI | MUROS T2 P11 EJE 9 AL 10 | 2026-03-14 | 3/21/2026 12:00:00 AM | 7 | 21 | 19.6 | 94 | MURO | B-19322 VIALE 26_MURO_21.0_7 | 19.633 |  | 3 | 93.333
B-19322 VIALE 26 | 203.2 | 3000 PSI | MUROS T2 P11 EJE 9 AL 10 | 2026-03-14 | 3/21/2026 12:00:00 AM | 7 | 21 | 19.3 | 92 | MURO | B-19322 VIALE 26_MURO_21.0_7 | 19.633 |  | 3 | 91.905
B-19322 VIALE 26 | 203.2 | 3000 PSI | MUROS T2 P11 EJE 9 AL 10 | 2026-03-14 | 3/21/2026 12:00:00 AM | 7 | 21 | 20 | 95 | MURO | B-19322 VIALE 26_MURO_21.0_7 | 19.633 |  | 3 | 95.238
B-19322 VIALE 26 | 228.6 | 3000 PSI | MUROS T1 P7 EJES 6-7 ENTRE JyG M=2,9,22,13,24,5 | 2026-03-14 | 3/21/2026 12:00:00 AM | 7 | 21 | 21.9 | 104 | MURO | B-19322 VIALE 26_MURO_21.0_7 | 22.633 |  | 3 | 104.286
B-19322 VIALE 26 | 228.6 | 3000 PSI | MUROS T1 P7 EJES 6-7 ENTRE JyG M=2,9,22,13,24,5 | 2026-03-14 | 3/21/2026 12:00:00 AM | 7 | 21 | 23.8 | 114 | MURO | B-19322 VIALE 26_MURO_21.0_7 | 22.633 |  | 3 | 113.333
B-19322 VIALE 26 | 228.6 | 3000 PSI | MUROS T1 P7 EJES 6-7 ENTRE JyG M=2,9,22,13,24,5 | 2026-03-14 | 3/21/2026 12:00:00 AM | 7 | 21 | 22.2 | 106 | MURO | B-19322 VIALE 26_MURO_21.0_7 | 22.633 |  | 3 | 105.714
B-19322 VIALE 26 | 127 | 3000 PSI | PLACA T1 PISO8 EJES 10 AL 12 ENTRE AYJ | 2026-03-16 | 3/23/2026 12:00:00 AM | 7 | 21 | 23.3 | 111 | PLACA | B-19322 VIALE 26_PLACA_21.0_7 | 22.033 |  | 3 | 110.952
B-19322 VIALE 26 | 127 | 3000 PSI | PLACA T1 PISO8 EJES 10 AL 12 ENTRE AYJ | 2026-03-16 | 3/23/2026 12:00:00 AM | 7 | 21 | 21.3 | 101 | PLACA | B-19322 VIALE 26_PLACA_21.0_7 | 22.033 |  | 3 | 101.429
B-19322 VIALE 26 | 127 | 3000 PSI | PLACA T1 PISO8 EJES 10 AL 12 ENTRE AYJ | 2026-03-16 | 3/23/2026 12:00:00 AM | 7 | 21 | 21.5 | 102 | PLACA | B-19322 VIALE 26_PLACA_21.0_7 | 22.033 |  | 3 | 102.381
B-19322 VIALE 26 | 203.2 | 3000 PSI | MURO T1 P7 EJE 4Y5 ENTRE JYG M=2,9,13,22,23,24 | 2026-03-16 | 3/23/2026 12:00:00 AM | 7 | 21 | 23.8 | 113 | MURO | B-19322 VIALE 26_MURO_21.0_7 | 23.033 |  | 3 | 113.333
B-19322 VIALE 26 | 203.2 | 3000 PSI | MURO T1 P7 EJE 4Y5 ENTRE JYG M=2,9,13,22,23,24 | 2026-03-16 | 3/23/2026 12:00:00 AM | 7 | 21 | 22.9 | 109 | MURO | B-19322 VIALE 26_MURO_21.0_7 | 23.033 |  | 3 | 109.048
B-19322 VIALE 26 | 203.2 | 3000 PSI | MURO T1 P7 EJE 4Y5 ENTRE JYG M=2,9,13,22,23,24 | 2026-03-16 | 3/23/2026 12:00:00 AM | 7 | 21 | 22.4 | 107 | MURO | B-19322 VIALE 26_MURO_21.0_7 | 23.033 |  | 3 | 106.667
B-19322 VIALE 26 | 177.8 | 3000 PSI | PLACA T2 P12 EJE 12 AL 15 ENTRE AYJ | 2026-03-16 | 3/23/2026 12:00:00 AM | 7 | 21 | 21.6 | 103 | PLACA | B-19322 VIALE 26_PLACA_21.0_7 | 20.733 |  | 3 | 102.857
B-19322 VIALE 26 | 177.8 | 3000 PSI | PLACA T2 P12 EJE 12 AL 15 ENTRE AYJ | 2026-03-16 | 3/23/2026 12:00:00 AM | 7 | 21 | 21 | 100 | PLACA | B-19322 VIALE 26_PLACA_21.0_7 | 20.733 |  | 3 | 100
B-19322 VIALE 26 | 177.8 | 3000 PSI | PLACA T2 P12 EJE 12 AL 15 ENTRE AYJ | 2026-03-16 | 3/23/2026 12:00:00 AM | 7 | 21 | 19.6 | 93 | PLACA | B-19322 VIALE 26_PLACA_21.0_7 | 20.733 |  | 3 | 93.333
B-19322 VIALE 26 | 203.2 | 3000 PSI | MUROS T2 P11 EJES 6 AL 7 ENTRE AYJ M=2,31,14 | 2026-03-16 | 3/23/2026 12:00:00 AM | 7 | 21 | 21 | 100 | MURO | B-19322 VIALE 26_MURO_21.0_7 | 20.867 |  | 3 | 100
B-19322 VIALE 26 | 203.2 | 3000 PSI | MUROS T2 P11 EJES 6 AL 7 ENTRE AYJ M=2,31,14 | 2026-03-16 | 3/23/2026 12:00:00 AM | 7 | 21 | 20 | 95 | MURO | B-19322 VIALE 26_MURO_21.0_7 | 20.867 |  | 3 | 95.238
B-19322 VIALE 26 | 203.2 | 3000 PSI | MUROS T2 P11 EJES 6 AL 7 ENTRE AYJ M=2,31,14 | 2026-03-16 | 3/23/2026 12:00:00 AM | 7 | 21 | 21.6 | 103 | MURO | B-19322 VIALE 26_MURO_21.0_7 | 20.867 |  | 3 | 102.857
B-19322 VIALE 26 | 165.1 | 3000 PSI | PLACA T1 PISO 8 EJES 8 AL 10 ENTRE AYJ | 2026-03-17 | 3/24/2026 12:00:00 AM | 7 | 21 | 21.6 | 103 | PLACA | B-19322 VIALE 26_PLACA_21.0_7 | 22.433 |  | 3 | 102.857
B-19322 VIALE 26 | 165.1 | 3000 PSI | PLACA T1 PISO 8 EJES 8 AL 10 ENTRE AYJ | 2026-03-17 | 3/24/2026 12:00:00 AM | 7 | 21 | 23.7 | 113 | PLACA | B-19322 VIALE 26_PLACA_21.0_7 | 22.433 |  | 3 | 112.857
B-19322 VIALE 26 | 165.1 | 3000 PSI | PLACA T1 PISO 8 EJES 8 AL 10 ENTRE AYJ | 2026-03-17 | 3/24/2026 12:00:00 AM | 7 | 21 | 22 | 105 | PLACA | B-19322 VIALE 26_PLACA_21.0_7 | 22.433 |  | 3 | 104.762
B-19322 VIALE 26 | 203.2 | 3000 PSI | MUROS T1 P7 EJES 1-3 ENTRE JYG M= 23,1,18,11,15,1,2 | 2026-03-17 | 3/24/2026 12:00:00 AM | 7 | 21 | 20.2 | 96 | MURO | B-19322 VIALE 26_MURO_21.0_7 | 19.567 |  | 3 | 96.19
B-19322 VIALE 26 | 203.2 | 3000 PSI | MUROS T1 P7 EJES 1-3 ENTRE JYG M= 23,1,18,11,15,1,2 | 2026-03-17 | 3/24/2026 12:00:00 AM | 7 | 21 | 19.1 | 91 | MURO | B-19322 VIALE 26_MURO_21.0_7 | 19.567 |  | 3 | 90.952
B-19322 VIALE 26 | 203.2 | 3000 PSI | MUROS T1 P7 EJES 1-3 ENTRE JYG M= 23,1,18,11,15,1,2 | 2026-03-17 | 3/24/2026 12:00:00 AM | 7 | 21 | 19.4 | 92 | MURO | B-19322 VIALE 26_MURO_21.0_7 | 19.567 |  | 3 | 92.381
B-19322 VIALE 26 | 177.8 | 3000 PSI | PLACA T2 PISO 12 EJES 10 AL 12 ENTRE AYJ | 2026-03-17 | 3/24/2026 12:00:00 AM | 7 | 21 | 20.8 | 99 | PLACA | B-19322 VIALE 26_PLACA_21.0_7 | 20.967 |  | 3 | 99.048
B-19322 VIALE 26 | 177.8 | 3000 PSI | PLACA T2 PISO 12 EJES 10 AL 12 ENTRE AYJ | 2026-03-17 | 3/24/2026 12:00:00 AM | 7 | 21 | 21 | 100 | PLACA | B-19322 VIALE 26_PLACA_21.0_7 | 20.967 |  | 3 | 100
B-19322 VIALE 26 | 177.8 | 3000 PSI | PLACA T2 PISO 12 EJES 10 AL 12 ENTRE AYJ | 2026-03-17 | 3/24/2026 12:00:00 AM | 7 | 21 | 21.1 | 100 | PLACA | B-19322 VIALE 26_PLACA_21.0_7 | 20.967 |  | 3 | 100.476
B-19322 VIALE 26 | 203.2 | 3000 PSI | MUROS P11 T2 EJE 1AL5 ENTRE AYJ M=2,31,14 | 2026-03-17 | 3/24/2026 12:00:00 AM | 7 | 21 | 23 | 109 | MURO | B-19322 VIALE 26_MURO_21.0_7 | 22.567 |  | 3 | 109.524
B-19322 VIALE 26 | 203.2 | 3000 PSI | MUROS P11 T2 EJE 1AL5 ENTRE AYJ M=2,31,14 | 2026-03-17 | 3/24/2026 12:00:00 AM | 7 | 21 | 22.7 | 108 | MURO | B-19322 VIALE 26_MURO_21.0_7 | 22.567 |  | 3 | 108.095
B-19322 VIALE 26 | 203.2 | 3000 PSI | MUROS P11 T2 EJE 1AL5 ENTRE AYJ M=2,31,14 | 2026-03-17 | 3/24/2026 12:00:00 AM | 7 | 21 | 22 | 105 | MURO | B-19322 VIALE 26_MURO_21.0_7 | 22.567 |  | 3 | 104.762
B-19322 VIALE 26 | 177.8 | 3000 PSI | PLACA T1 PISO 8 EJES 6 Y 8 ENTRE AYJ | 2026-03-18 | 3/25/2026 12:00:00 AM | 7 | 21 | 22.8 | 109 | PLACA | B-19322 VIALE 26_PLACA_21.0_7 | 22.3 |  | 3 | 108.571
B-19322 VIALE 26 | 177.8 | 3000 PSI | PLACA T1 PISO 8 EJES 6 Y 8 ENTRE AYJ | 2026-03-18 | 3/25/2026 12:00:00 AM | 7 | 21 | 21.9 | 104 | PLACA | B-19322 VIALE 26_PLACA_21.0_7 | 22.3 |  | 3 | 104.286
B-19322 VIALE 26 | 177.8 | 3000 PSI | PLACA T1 PISO 8 EJES 6 Y 8 ENTRE AYJ | 2026-03-18 | 3/25/2026 12:00:00 AM | 7 | 21 | 22.2 | 106 | PLACA | B-19322 VIALE 26_PLACA_21.0_7 | 22.3 |  | 3 | 105.714
B-19322 VIALE 26 | 228.6 | 3000 PSI | MUROS T1 P8 EJES 12 AL 15 ENTRE JYG M=2,4,24,29,33,23,25 | 2026-03-18 | 3/25/2026 12:00:00 AM | 7 | 21 | 19.7 | 94 | MURO | B-19322 VIALE 26_MURO_21.0_7 | 20.1 |  | 3 | 93.81
B-19322 VIALE 26 | 228.6 | 3000 PSI | MUROS T1 P8 EJES 12 AL 15 ENTRE JYG M=2,4,24,29,33,23,25 | 2026-03-18 | 3/25/2026 12:00:00 AM | 7 | 21 | 20.5 | 98 | MURO | B-19322 VIALE 26_MURO_21.0_7 | 20.1 |  | 3 | 97.619
B-19322 VIALE 26 | 228.6 | 3000 PSI | MUROS T1 P8 EJES 12 AL 15 ENTRE JYG M=2,4,24,29,33,23,25 | 2026-03-18 | 3/25/2026 12:00:00 AM | 7 | 21 | 20.1 | 96 | MURO | B-19322 VIALE 26_MURO_21.0_7 | 20.1 |  | 3 | 95.714
B-19322 VIALE 26 | 158.75 | 3000 PSI | PLACA T2 PISO12 EJE 8 AL 10 ENTRE AYJ | 2026-03-18 | 3/25/2026 12:00:00 AM | 7 | 21 | 23.6 | 112 | PLACA | B-19322 VIALE 26_PLACA_21.0_7 | 22.6 |  | 3 | 112.381
B-19322 VIALE 26 | 158.75 | 3000 PSI | PLACA T2 PISO12 EJE 8 AL 10 ENTRE AYJ | 2026-03-18 | 3/25/2026 12:00:00 AM | 7 | 21 | 22.3 | 106 | PLACA | B-19322 VIALE 26_PLACA_21.0_7 | 22.6 |  | 3 | 106.19
B-19322 VIALE 26 | 158.75 | 3000 PSI | PLACA T2 PISO12 EJE 8 AL 10 ENTRE AYJ | 2026-03-18 | 3/25/2026 12:00:00 AM | 7 | 21 | 21.9 | 104 | PLACA | B-19322 VIALE 26_PLACA_21.0_7 | 22.6 |  | 3 | 104.286
B-19322 VIALE 26 | 203.2 | 3000 PSI | MUROS T1 P4 EJE 1 AL 3ENTRE AYJ M=19,20,21,22,23,24,25 | 2026-03-18 | 3/25/2026 12:00:00 AM | 7 | 21 | 24.2 | 115 | MURO | B-19322 VIALE 26_MURO_21.0_7 | 22.1 |  | 3 | 115.238
B-19322 VIALE 26 | 203.2 | 3000 PSI | MUROS T1 P4 EJE 1 AL 3ENTRE AYJ M=19,20,21,22,23,24,25 | 2026-03-18 | 3/25/2026 12:00:00 AM | 7 | 21 | 19.9 | 95 | MURO | B-19322 VIALE 26_MURO_21.0_7 | 22.1 |  | 3 | 94.762
B-19322 VIALE 26 | 203.2 | 3000 PSI | MUROS T1 P4 EJE 1 AL 3ENTRE AYJ M=19,20,21,22,23,24,25 | 2026-03-18 | 3/25/2026 12:00:00 AM | 7 | 21 | 22.2 | 106 | MURO | B-19322 VIALE 26_MURO_21.0_7 | 22.1 |  | 3 | 105.714
B-19322 VIALE 26 | 152.4 | 3000 PSI | PLACA T1 PISO 8 EJES 4 A 6 ENTRE AYJ | 2026-03-19 | 3/26/2026 12:00:00 AM | 7 | 21 | 22.7 | 108 | PLACA | B-19322 VIALE 26_PLACA_21.0_7 | 22.2 |  | 3 | 108.095
B-19322 VIALE 26 | 152.4 | 3000 PSI | PLACA T1 PISO 8 EJES 4 A 6 ENTRE AYJ | 2026-03-19 | 3/26/2026 12:00:00 AM | 7 | 21 | 21.9 | 104 | PLACA | B-19322 VIALE 26_PLACA_21.0_7 | 22.2 |  | 3 | 104.286
B-19322 VIALE 26 | 152.4 | 3000 PSI | PLACA T1 PISO 8 EJES 4 A 6 ENTRE AYJ | 2026-03-19 | 3/26/2026 12:00:00 AM | 7 | 21 | 22 | 105 | PLACA | B-19322 VIALE 26_PLACA_21.0_7 | 22.2 |  | 3 | 104.762
B-19322 VIALE 26 | 228.6 | 3000 PSI | MUROS T1 P8 EJES 14-10 ENTRE | 2026-03-19 | 3/26/2026 12:00:00 AM | 7 | 21 | 22.8 | 108 | MURO | B-19322 VIALE 26_MURO_21.0_7 | 22.5 |  | 3 | 108.571
B-19322 VIALE 26 | 228.6 | 3000 PSI | MUROS T1 P8 EJES 14-10 ENTRE | 2026-03-19 | 3/26/2026 12:00:00 AM | 7 | 21 | 22.6 | 108 | MURO | B-19322 VIALE 26_MURO_21.0_7 | 22.5 |  | 3 | 107.619
B-19322 VIALE 26 | 228.6 | 3000 PSI | MUROS T1 P8 EJES 14-10 ENTRE | 2026-03-19 | 3/26/2026 12:00:00 AM | 7 | 21 | 22.1 | 105 | MURO | B-19322 VIALE 26_MURO_21.0_7 | 22.5 |  | 3 | 105.238
B-19322 VIALE 26 | 228.6 | 3000 PSI | MUROS T2 P12 EJES 12 AL 15 ENTRE JYF M=29,9,32 | 2026-03-19 | 3/26/2026 12:00:00 AM | 7 | 21 | 22.8 | 108 | MURO | B-19322 VIALE 26_MURO_21.0_7 | 22.667 |  | 3 | 108.571
B-19322 VIALE 26 | 228.6 | 3000 PSI | MUROS T2 P12 EJES 12 AL 15 ENTRE JYF M=29,9,32 | 2026-03-19 | 3/26/2026 12:00:00 AM | 7 | 21 | 22.1 | 105 | MURO | B-19322 VIALE 26_MURO_21.0_7 | 22.667 |  | 3 | 105.238
B-19322 VIALE 26 | 228.6 | 3000 PSI | MUROS T2 P12 EJES 12 AL 15 ENTRE JYF M=29,9,32 | 2026-03-19 | 3/26/2026 12:00:00 AM | 7 | 21 | 23.1 | 110 | MURO | B-19322 VIALE 26_MURO_21.0_7 | 22.667 |  | 3 | 110
B-19322 VIALE 26 | 152.4 | 3000 PSI | PLACA T2 PISO 12 EJES 8 AL 10 ENTRE AYJ | 2026-03-20 | 3/27/2026 12:00:00 AM | 7 | 21 | 22.2 | 106 | PLACA | B-19322 VIALE 26_PLACA_21.0_7 | 21.7 |  | 3 | 105.714
B-19322 VIALE 26 | 152.4 | 3000 PSI | PLACA T2 PISO 12 EJES 8 AL 10 ENTRE AYJ | 2026-03-20 | 3/27/2026 12:00:00 AM | 7 | 21 | 21.5 | 102 | PLACA | B-19322 VIALE 26_PLACA_21.0_7 | 21.7 |  | 3 | 102.381
B-19322 VIALE 26 | 152.4 | 3000 PSI | PLACA T2 PISO 12 EJES 8 AL 10 ENTRE AYJ | 2026-03-20 | 3/27/2026 12:00:00 AM | 7 | 21 | 21.4 | 102 | PLACA | B-19322 VIALE 26_PLACA_21.0_7 | 21.7 |  | 3 | 101.905
B-19322 VIALE 26 | 177.8 | 3000 PSI | PLACA T2 P12 EJES A AL 6 ENTRE AYJ | 2026-03-20 | 3/27/2026 12:00:00 AM | 7 | 21 | 20 | 95 | PLACA | B-19322 VIALE 26_PLACA_21.0_7 | 19.6 |  | 3 | 95.238
B-19322 VIALE 26 | 177.8 | 3000 PSI | PLACA T2 P12 EJES A AL 6 ENTRE AYJ | 2026-03-20 | 3/27/2026 12:00:00 AM | 7 | 21 | 19.1 | 91 | PLACA | B-19322 VIALE 26_PLACA_21.0_7 | 19.6 |  | 3 | 90.952
B-19322 VIALE 26 | 177.8 | 3000 PSI | PLACA T2 P12 EJES A AL 6 ENTRE AYJ | 2026-03-20 | 3/27/2026 12:00:00 AM | 7 | 21 | 19.7 | 94 | PLACA | B-19322 VIALE 26_PLACA_21.0_7 | 19.6 |  | 3 | 93.81
B-19322 VIALE 26 | 203.2 | 3000 PSI | MUROS T1 P8 EJES 1O Y11 ENTRE JYG M=2,25,23,9,22,8,9 | 2026-03-20 | 3/27/2026 12:00:00 AM | 7 | 21 | 21.4 | 102 | MURO | B-19322 VIALE 26_MURO_21.0_7 | 21.5 |  | 3 | 101.905
B-19322 VIALE 26 | 203.2 | 3000 PSI | MUROS T1 P8 EJES 1O Y11 ENTRE JYG M=2,25,23,9,22,8,9 | 2026-03-20 | 3/27/2026 12:00:00 AM | 7 | 21 | 21.5 | 102 | MURO | B-19322 VIALE 26_MURO_21.0_7 | 21.5 |  | 3 | 102.381
B-19322 VIALE 26 | 203.2 | 3000 PSI | MUROS T1 P8 EJES 1O Y11 ENTRE JYG M=2,25,23,9,22,8,9 | 2026-03-20 | 3/27/2026 12:00:00 AM | 7 | 21 | 21.6 | 103 | MURO | B-19322 VIALE 26_MURO_21.0_7 | 21.5 |  | 3 | 102.857
B-19322 VIALE 26 | 177.8 | 3000 PSI | PLACA T1 PISO 8 EJES 1Y4 ENTRE AYJ | 2026-03-20 | 3/27/2026 12:00:00 AM | 7 | 21 | 21.9 | 104 | PLACA | B-19322 VIALE 26_PLACA_21.0_7 | 21.033 |  | 3 | 104.286
B-19322 VIALE 26 | 177.8 | 3000 PSI | PLACA T1 PISO 8 EJES 1Y4 ENTRE AYJ | 2026-03-20 | 3/27/2026 12:00:00 AM | 7 | 21 | 20.7 | 99 | PLACA | B-19322 VIALE 26_PLACA_21.0_7 | 21.033 |  | 3 | 98.571
B-19322 VIALE 26 | 177.8 | 3000 PSI | PLACA T1 PISO 8 EJES 1Y4 ENTRE AYJ | 2026-03-20 | 3/27/2026 12:00:00 AM | 7 | 21 | 20.5 | 98 | PLACA | B-19322 VIALE 26_PLACA_21.0_7 | 21.033 |  | 3 | 97.619
B-19322 VIALE 26 | 177.8 | 3000 PSI | TAPA TANQUE RCI | 2026-03-21 | 3/28/2026 12:00:00 AM | 7 | 21 | 17.7 | 84 |  |  | 17.1 |  | 3 | 84.286
B-19322 VIALE 26 | 177.8 | 3000 PSI | TAPA TANQUE RCI | 2026-03-21 | 3/28/2026 12:00:00 AM | 7 | 21 | 17 | 81 |  |  | 17.1 |  | 3 | 80.952
B-19322 VIALE 26 | 177.8 | 3000 PSI | TAPA TANQUE RCI | 2026-03-21 | 3/28/2026 12:00:00 AM | 7 | 21 | 16.6 | 79 |  |  | 17.1 |  | 3 | 79.048
B-19322 VIALE 26 | 152.4 | 3000 PSI | CICLOPEDO DE ZAPATAS | 2026-03-21 | 3/28/2026 12:00:00 AM | 7 | 21 | 14.3 | 68 |  |  | 14.333 |  | 3 | 68.095
B-19322 VIALE 26 | 152.4 | 3000 PSI | CICLOPEDO DE ZAPATAS | 2026-03-21 | 3/28/2026 12:00:00 AM | 7 | 21 | 14.7 | 70 |  |  | 14.333 |  | 3 | 70
B-19322 VIALE 26 | 152.4 | 3000 PSI | CICLOPEDO DE ZAPATAS | 2026-03-21 | 3/28/2026 12:00:00 AM | 7 | 21 | 14 | 67 |  |  | 14.333 |  | 3 | 66.667
B-19322 VIALE 26 | 203.2 | 3000 PSI | MUROS T2 P12 EJES 10 Y 11 ENTRE AYJ | 2026-03-21 | 3/28/2026 12:00:00 AM | 7 | 21 | 21.8 | 104 | MURO | B-19322 VIALE 26_MURO_21.0_7 | 21.633 |  | 3 | 103.81
B-19322 VIALE 26 | 203.2 | 3000 PSI | MUROS T2 P12 EJES 10 Y 11 ENTRE AYJ | 2026-03-21 | 3/28/2026 12:00:00 AM | 7 | 21 | 22 | 105 | MURO | B-19322 VIALE 26_MURO_21.0_7 | 21.633 |  | 3 | 104.762
B-19322 VIALE 26 | 203.2 | 3000 PSI | MUROS T2 P12 EJES 10 Y 11 ENTRE AYJ | 2026-03-21 | 3/28/2026 12:00:00 AM | 7 | 21 | 21.1 | 100 | MURO | B-19322 VIALE 26_MURO_21.0_7 | 21.633 |  | 3 | 100.476
B-19322 VIALE 26 | 228.6 | 3000 PSI | MUROS T1 P8 EJES 7,8,9 ENTRE IYG M=2,9,22,23,24 | 2026-03-24 | 3/31/2026 12:00:00 AM | 7 | 21 | 21.8 | 104 | MURO | B-19322 VIALE 26_MURO_21.0_7 | 20.633 |  | 3 | 103.81
B-19322 VIALE 26 | 228.6 | 3000 PSI | MUROS T1 P8 EJES 7,8,9 ENTRE IYG M=2,9,22,23,24 | 2026-03-24 | 3/31/2026 12:00:00 AM | 7 | 21 | 19.6 | 94 | MURO | B-19322 VIALE 26_MURO_21.0_7 | 20.633 |  | 3 | 93.333
B-19322 VIALE 26 | 228.6 | 3000 PSI | MUROS T1 P8 EJES 7,8,9 ENTRE IYG M=2,9,22,23,24 | 2026-03-24 | 3/31/2026 12:00:00 AM | 7 | 21 | 20.5 | 98 | MURO | B-19322 VIALE 26_MURO_21.0_7 | 20.633 |  | 3 | 97.619
B-19322 VIALE 26 | 203.2 | 3000 PSI | MUROS T2 P12 EJE 7 ENTRE AYD M=9,29,32 EJE 8 ENTRE AYD M=2,31,14 | 2026-03-24 | 3/31/2026 12:00:00 AM | 7 | 21 | 23.8 | 113 | MURO | B-19322 VIALE 26_MURO_21.0_7 | 22.933 |  | 3 | 113.333
B-19322 VIALE 26 | 203.2 | 3000 PSI | MUROS T2 P12 EJE 7 ENTRE AYD M=9,29,32 EJE 8 ENTRE AYD M=2,31,14 | 2026-03-24 | 3/31/2026 12:00:00 AM | 7 | 21 | 23 | 109 | MURO | B-19322 VIALE 26_MURO_21.0_7 | 22.933 |  | 3 | 109.524
B-19322 VIALE 26 | 203.2 | 3000 PSI | MUROS T2 P12 EJE 7 ENTRE AYD M=9,29,32 EJE 8 ENTRE AYD M=2,31,14 | 2026-03-24 | 3/31/2026 12:00:00 AM | 7 | 21 | 22 | 105 | MURO | B-19322 VIALE 26_MURO_21.0_7 | 22.933 |  | 3 | 104.762
B-19322 VIALE 26 | 184.15 | 3000 PSI | PLACA T2 PISO 12 EJES 1 AL 4 ENTRE AYJ | 2026-03-24 | 3/31/2026 12:00:00 AM | 7 | 21 | 21.3 | 102 | PLACA | B-19322 VIALE 26_PLACA_21.0_7 | 21.367 |  | 3 | 101.429
B-19322 VIALE 26 | 184.15 | 3000 PSI | PLACA T2 PISO 12 EJES 1 AL 4 ENTRE AYJ | 2026-03-24 | 3/31/2026 12:00:00 AM | 7 | 21 | 22.2 | 106 | PLACA | B-19322 VIALE 26_PLACA_21.0_7 | 21.367 |  | 3 | 105.714
B-19322 VIALE 26 | 184.15 | 3000 PSI | PLACA T2 PISO 12 EJES 1 AL 4 ENTRE AYJ | 2026-03-24 | 3/31/2026 12:00:00 AM | 7 | 21 | 20.6 | 98 | PLACA | B-19322 VIALE 26_PLACA_21.0_7 | 21.367 |  | 3 | 98.095
B-19322 VIALE 26 | 228.6 | 3000 PSI | MUROS T2 P12 EJES 12 AL 15 ENTRE AYE M=35,36,37,38,40,41 | 2026-03-20 | 3/27/2026 12:00:00 AM | 7 | 21 | 19 | 90 | MURO | B-19322 VIALE 26_MURO_21.0_7 | 18.7 |  | 3 | 90.476
B-19322 VIALE 26 | 228.6 | 3000 PSI | MUROS T2 P12 EJES 12 AL 15 ENTRE AYE M=35,36,37,38,40,41 | 2026-03-20 | 3/27/2026 12:00:00 AM | 7 | 21 | 18 | 86 | MURO | B-19322 VIALE 26_MURO_21.0_7 | 18.7 |  | 3 | 85.714
B-19322 VIALE 26 | 228.6 | 3000 PSI | MUROS T2 P12 EJES 12 AL 15 ENTRE AYE M=35,36,37,38,40,41 | 2026-03-20 | 3/27/2026 12:00:00 AM | 7 | 21 | 19.1 | 91 | MURO | B-19322 VIALE 26_MURO_21.0_7 | 18.7 |  | 3 | 90.952
B-19322 VIALE 26 | 203.2 | 3000 PSI | MUROS T1 P9 EJES 15-11 ENTRE J Y G M=31,32,3,4,28,2,25 | 2026-04-06 | 4/13/2026 12:00:00 AM | 7 | 21 | 17.3 | 82 | MURO | B-19322 VIALE 26_MURO_21.0_7 | 18.2 |  | 3 | 82.381
B-19322 VIALE 26 | 203.2 | 3000 PSI | MUROS T1 P9 EJES 15-11 ENTRE J Y G M=31,32,3,4,28,2,25 | 2026-04-06 | 4/13/2026 12:00:00 AM | 7 | 21 | 19.7 | 94 | MURO | B-19322 VIALE 26_MURO_21.0_7 | 18.2 |  | 3 | 93.81
B-19322 VIALE 26 | 228.6 | 3000 PSI | MUROS T2 P13 EJE 10 ENTRE A Y J EJE 8 Y 9 ENTRE J Y D M=2,31,14 | 2026-04-06 | 4/13/2026 12:00:00 AM | 7 | 21 | 21.8 | 104 | MURO | B-19322 VIALE 26_MURO_21.0_7 | 21.233 |  | 3 | 103.81
B-19322 VIALE 26 | 228.6 | 3000 PSI | MUROS T2 P13 EJE 10 ENTRE A Y J EJE 8 Y 9 ENTRE J Y D M=2,31,14 | 2026-04-06 | 4/13/2026 12:00:00 AM | 7 | 21 | 20.3 | 96 | MURO | B-19322 VIALE 26_MURO_21.0_7 | 21.233 |  | 3 | 96.667
B-19322 VIALE 26 | 228.6 | 3000 PSI | MUROS T2 P13 EJE 10 ENTRE A Y J EJE 8 Y 9 ENTRE J Y D M=2,31,14 | 2026-04-06 | 4/13/2026 12:00:00 AM | 7 | 21 | 21.6 | 103 | MURO | B-19322 VIALE 26_MURO_21.0_7 | 21.233 |  | 3 | 102.857
B-19322 VIALE 26 | 203.2 | 3000 PSI | MUROS T1 P9 EJES 15-11 ENTRE J Y G M=31,32,3,4,28,2,25 | 2026-04-06 | 4/13/2026 12:00:00 AM | 7 | 21 | 17.6 | 84 | MURO | B-19322 VIALE 26_MURO_21.0_7 | 18.2 |  | 3 | 83.81
B-19322 VIALE 26 | 228.6 | 3000 PSI | MUROS T2 P9 EJE 1 Y 2 ENTRE A Y J M=1,18,11,12,17 | 2026-04-14 | 4/21/2026 12:00:00 AM | 7 | 21 | 20.4 | 97 | MURO | B-19322 VIALE 26_MURO_21.0_7 | 19.733 |  | 3 | 97.143
B-19322 VIALE 26 | 228.6 | 3000 PSI | MUROS T2 P9 EJE 1 Y 2 ENTRE A Y J M=1,18,11,12,17 | 2026-04-14 | 4/21/2026 12:00:00 AM | 7 | 21 | 18.7 | 89 | MURO | B-19322 VIALE 26_MURO_21.0_7 | 19.733 |  | 3 | 89.048
B-19322 VIALE 26 | 228.6 | 3000 PSI | MUROS T2 P9 EJE 1 Y 2 ENTRE A Y J M=1,18,11,12,17 | 2026-04-14 | 4/21/2026 12:00:00 AM | 7 | 21 | 20.1 | 96 | MURO | B-19322 VIALE 26_MURO_21.0_7 | 19.733 |  | 3 | 95.714
B-19322 VIALE 26 | 152.4 | 3000 PSI | PLACA T1 PISO 10 EJES 8 Y 10 ENTRE A Y J | 2026-04-14 | 4/21/2026 12:00:00 AM | 7 | 21 | 17.9 | 85 | PLACA | B-19322 VIALE 26_PLACA_21.0_7 | 17.967 |  | 3 | 85.238
B-19322 VIALE 26 | 152.4 | 3000 PSI | PLACA T1 PISO 10 EJES 8 Y 10 ENTRE A Y J | 2026-04-14 | 4/21/2026 12:00:00 AM | 7 | 21 | 18.3 | 87 | PLACA | B-19322 VIALE 26_PLACA_21.0_7 | 17.967 |  | 3 | 87.143
B-19322 VIALE 26 | 152.4 | 3000 PSI | PLACA T1 PISO 10 EJES 8 Y 10 ENTRE A Y J | 2026-04-14 | 4/21/2026 12:00:00 AM | 7 | 21 | 17.7 | 84 | PLACA | B-19322 VIALE 26_PLACA_21.0_7 | 17.967 |  | 3 | 84.286
B-19322 VIALE 26 | 203.2 | 3000 PSI | MUROS T1 P9 EJES 14 Y 113 ENTRE A Y F M=1,23,25,9,2,22,13 | 2026-04-07 | 4/14/2026 12:00:00 AM | 7 | 21 | 18.9 | 90 | MURO | B-19322 VIALE 26_MURO_21.0_7 | 18.967 |  | 3 | 90
B-19322 VIALE 26 | 203.2 | 3000 PSI | MUROS T1 P9 EJES 14 Y 113 ENTRE A Y F M=1,23,25,9,2,22,13 | 2026-04-07 | 4/14/2026 12:00:00 AM | 7 | 21 | 19 | 90 | MURO | B-19322 VIALE 26_MURO_21.0_7 | 18.967 |  | 3 | 90.476
B-19322 VIALE 26 | 203.2 | 3000 PSI | MUROS T1 P9 EJES 14 Y 113 ENTRE A Y F M=1,23,25,9,2,22,13 | 2026-04-07 | 4/14/2026 12:00:00 AM | 7 | 21 | 19 | 90 | MURO | B-19322 VIALE 26_MURO_21.0_7 | 18.967 |  | 3 | 90.476
B-19322 VIALE 26 | 228.6 | 3000 PSI | MUROS T2 P13 EJE 6 ENTRE A Y J M=2,31,14 EJE 7,8 Y 9 - A Y D # 29,9,32 | 2026-04-07 | 4/14/2026 12:00:00 AM | 7 | 21 | 19.5 | 93 | MURO | B-19322 VIALE 26_MURO_21.0_7 | 18.8 |  | 3 | 92.857
B-19322 VIALE 26 | 228.6 | 3000 PSI | MUROS T2 P13 EJE 6 ENTRE A Y J M=2,31,14 EJE 7,8 Y 9 - A Y D # 29,9,32 | 2026-04-07 | 4/14/2026 12:00:00 AM | 7 | 21 | 18.7 | 89 | MURO | B-19322 VIALE 26_MURO_21.0_7 | 18.8 |  | 3 | 89.048
B-19322 VIALE 26 | 228.6 | 3000 PSI | MUROS T2 P13 EJE 6 ENTRE A Y J M=2,31,14 EJE 7,8 Y 9 - A Y D # 29,9,32 | 2026-04-07 | 4/14/2026 12:00:00 AM | 7 | 21 | 18.2 | 87 | MURO | B-19322 VIALE 26_MURO_21.0_7 | 18.8 |  | 3 | 86.667
B-19322 VIALE 26 | 165.1 | 3000 PSI | PLACA T1 PISO 9 EJES 6-8 ENTRE A Y J | 2026-04-07 | 4/14/2026 12:00:00 AM | 7 | 21 | 20.9 | 99 | PLACA | B-19322 VIALE 26_PLACA_21.0_7 | 19.533 |  | 3 | 99.524
B-19322 VIALE 26 | 165.1 | 3000 PSI | PLACA T1 PISO 9 EJES 6-8 ENTRE A Y J | 2026-04-07 | 4/14/2026 12:00:00 AM | 7 | 21 | 16.3 | 78 | PLACA | B-19322 VIALE 26_PLACA_21.0_7 | 19.533 |  | 3 | 77.619
B-19322 VIALE 26 | 165.1 | 3000 PSI | PLACA T1 PISO 9 EJES 6-8 ENTRE A Y J | 2026-04-07 | 4/14/2026 12:00:00 AM | 7 | 21 | 21.4 | 102 | PLACA | B-19322 VIALE 26_PLACA_21.0_7 | 19.533 |  | 3 | 101.905
B-19322 VIALE 26 | 177.8 | 3000 PSI | PLACA T2 PISO 14 EJES 15 AL 11 ENTRE A Y J | 2026-04-09 | 4/16/2026 12:00:00 AM | 7 | 21 | 22.9 | 109 | PLACA | B-19322 VIALE 26_PLACA_21.0_7 | 23.967 |  | 3 | 109.048
B-19322 VIALE 26 | 177.8 | 3000 PSI | PLACA T2 PISO 14 EJES 15 AL 11 ENTRE A Y J | 2026-04-09 | 4/16/2026 12:00:00 AM | 7 | 21 | 24.3 | 116 | PLACA | B-19322 VIALE 26_PLACA_21.0_7 | 23.967 |  | 3 | 115.714
B-19322 VIALE 26 | 203.2 | 3000 PSI | MUROS T2 P13 EJE 5 DEL J-F EJE 2,3 J-F # 29A,9A-32 MURO 15 EJE F | 2026-04-09 | 4/16/2026 12:00:00 AM | 7 | 21 | 22.1 | 105 | MURO | B-19322 VIALE 26_MURO_21.0_7 | 21.9 |  | 3 | 105.238
B-19322 VIALE 26 | 203.2 | 3000 PSI | MUROS T2 P13 EJE 5 DEL J-F EJE 2,3 J-F # 29A,9A-32 MURO 15 EJE F | 2026-04-09 | 4/16/2026 12:00:00 AM | 7 | 21 | 21.8 | 104 | MURO | B-19322 VIALE 26_MURO_21.0_7 | 21.9 |  | 3 | 103.81
B-19322 VIALE 26 | 203.2 | 3000 PSI | MUROS T2 P13 EJE 5 DEL J-F EJE 2,3 J-F # 29A,9A-32 MURO 15 EJE F | 2026-04-09 | 4/16/2026 12:00:00 AM | 7 | 21 | 21.8 | 104 | MURO | B-19322 VIALE 26_MURO_21.0_7 | 21.9 |  | 3 | 103.81
B-19322 VIALE 26 | 152.4 | 3000 PSI | PLACA T1 PISO 10 EJES 10-12 ENTRE A Y J | 2026-04-13 | 4/20/2026 12:00:00 AM | 7 | 21 | 26.8 | 128 | PLACA | B-19322 VIALE 26_PLACA_21.0_7 | 27.433 |  | 3 | 127.619
B-19322 VIALE 26 | 152.4 | 3000 PSI | PLACA T1 PISO 10 EJES 10-12 ENTRE A Y J | 2026-04-13 | 4/20/2026 12:00:00 AM | 7 | 21 | 27.8 | 132 | PLACA | B-19322 VIALE 26_PLACA_21.0_7 | 27.433 |  | 3 | 132.381
B-19322 VIALE 26 | 152.4 | 3000 PSI | PLACA T1 PISO 10 EJES 10-12 ENTRE A Y J | 2026-04-13 | 4/20/2026 12:00:00 AM | 7 | 21 | 27.7 | 132 | PLACA | B-19322 VIALE 26_PLACA_21.0_7 | 27.433 |  | 3 | 131.905
B-19322 VIALE 26 | 152.4 | 3000 PSI | PLACA T2 PISO 14 EJES 5 AL 8 ENTRE A Y J | 2026-04-13 | 4/20/2026 12:00:00 AM | 7 | 21 | 21.5 | 102 | PLACA | B-19322 VIALE 26_PLACA_21.0_7 | 23 |  | 3 | 102.381
B-19322 VIALE 26 | 152.4 | 3000 PSI | PLACA T2 PISO 14 EJES 5 AL 8 ENTRE A Y J | 2026-04-13 | 4/20/2026 12:00:00 AM | 7 | 21 | 24.2 | 115 | PLACA | B-19322 VIALE 26_PLACA_21.0_7 | 23 |  | 3 | 115.238
B-19322 VIALE 26 | 152.4 | 3000 PSI | PLACA T2 PISO 14 EJES 5 AL 8 ENTRE A Y J | 2026-04-13 | 4/20/2026 12:00:00 AM | 7 | 21 | 23.3 | 111 | PLACA | B-19322 VIALE 26_PLACA_21.0_7 | 23 |  | 3 | 110.952
B-19322 VIALE 26 | 203.2 | 3000 PSI | MUROS T1 P10 EJE 3 Y 4 ENTRE A Y J M=2,13,8,21,23,24 | 2026-04-13 | 4/20/2026 12:00:00 AM | 7 | 21 | 20.9 | 99 | MURO | B-19322 VIALE 26_MURO_21.0_7 | 19.767 |  | 3 | 99.524
B-19322 VIALE 26 | 152.4 | 3000 PSI | PLACA T1 PISO 9 EJES 1 Y 4 ENTRE A Y J | 2026-04-09 | 4/16/2026 12:00:00 AM | 7 | 21 | 24.4 | 116 | PLACA | B-19322 VIALE 26_PLACA_21.0_7 | 25.1 |  | 3 | 116.19
B-19322 VIALE 26 | 152.4 | 3000 PSI | PLACA T1 PISO 9 EJES 1 Y 4 ENTRE A Y J | 2026-04-09 | 4/16/2026 12:00:00 AM | 7 | 21 | 26.2 | 125 | PLACA | B-19322 VIALE 26_PLACA_21.0_7 | 25.1 |  | 3 | 124.762
B-19322 VIALE 26 | 152.4 | 3000 PSI | PLACA T1 PISO 9 EJES 1 Y 4 ENTRE A Y J | 2026-04-09 | 4/16/2026 12:00:00 AM | 7 | 21 | 24.7 | 118 | PLACA | B-19322 VIALE 26_PLACA_21.0_7 | 25.1 |  | 3 | 117.619
B-19322 VIALE 26 | 203.2 | 3000 PSI | MUROS T1 P9 EJES 7 Y 8 ENTRE A Y J M=2,13,9,22,24,23 | 2026-04-09 | 4/16/2026 12:00:00 AM | 7 | 21 | 21.7 | 103 | MURO | B-19322 VIALE 26_MURO_21.0_7 | 22.367 |  | 3 | 103.333
B-19322 VIALE 26 | 203.2 | 3000 PSI | MUROS T1 P9 EJES 7 Y 8 ENTRE A Y J M=2,13,9,22,24,23 | 2026-04-09 | 4/16/2026 12:00:00 AM | 7 | 21 | 21.6 | 103 | MURO | B-19322 VIALE 26_MURO_21.0_7 | 22.367 |  | 3 | 102.857
B-19322 VIALE 26 | 203.2 | 3000 PSI | MUROS T1 P9 EJES 7 Y 8 ENTRE A Y J M=2,13,9,22,24,23 | 2026-04-09 | 4/16/2026 12:00:00 AM | 7 | 21 | 23.8 | 113 | MURO | B-19322 VIALE 26_MURO_21.0_7 | 22.367 |  | 3 | 113.333
B-19322 VIALE 26 | 177.8 | 3000 PSI | PLACA T2 PISO 14 EJES 15 AL 11 ENTRE A Y J | 2026-04-09 | 4/16/2026 12:00:00 AM | 7 | 21 | 24.7 | 118 | PLACA | B-19322 VIALE 26_PLACA_21.0_7 | 23.967 |  | 3 | 117.619
B-19322 VIALE 26 | 203.2 | 3000 PSI | MUROS T2 913 EJE 2 AL 1 ENTRE A YD M=19,20,21,22,23,24 | 2026-04-10 | 4/17/2026 12:00:00 AM | 7 | 21 | 23.7 | 113 | MURO | B-19322 VIALE 26_MURO_21.0_7 | 22.8 |  | 3 | 112.857
B-19322 VIALE 26 | 203.2 | 3000 PSI | MUROS T2 913 EJE 2 AL 1 ENTRE A YD M=19,20,21,22,23,24 | 2026-04-10 | 4/17/2026 12:00:00 AM | 7 | 21 | 22.2 | 106 | MURO | B-19322 VIALE 26_MURO_21.0_7 | 22.8 |  | 3 | 105.714
B-19322 VIALE 26 | 228.6 | 3000 PSI | MUROS T1 P9 EJES 5-6 ENTTE A Y J M=2,9,13,22,23,24 | 2026-04-10 | 4/17/2026 12:00:00 AM | 7 | 21 | 23.6 | 112 | MURO | B-19322 VIALE 26_MURO_21.0_7 | 23.133 |  | 3 | 112.381
B-19322 VIALE 26 | 228.6 | 3000 PSI | MUROS T1 P9 EJES 5-6 ENTTE A Y J M=2,9,13,22,23,24 | 2026-04-10 | 4/17/2026 12:00:00 AM | 7 | 21 | 23 | 110 | MURO | B-19322 VIALE 26_MURO_21.0_7 | 23.133 |  | 3 | 109.524
B-19322 VIALE 26 | 228.6 | 3000 PSI | MUROS T1 P9 EJES 5-6 ENTTE A Y J M=2,9,13,22,23,24 | 2026-04-10 | 4/17/2026 12:00:00 AM | 7 | 21 | 22.8 | 108 | MURO | B-19322 VIALE 26_MURO_21.0_7 | 23.133 |  | 3 | 108.571
B-19322 VIALE 26 | 203.2 | 3000 PSI | MUROS T2 P14 EJES 11 AL 15 ENTRE J Y F M=9,29,52 | 2026-04-16 | 4/23/2026 12:00:00 AM | 7 | 21 | 19.4 | 92 | MURO | B-19322 VIALE 26_MURO_21.0_7 | 18.833 |  | 3 | 92.381
B-19322 VIALE 26 | 203.2 | 3000 PSI | MUROS T2 P14 EJES 11 AL 15 ENTRE J Y F M=9,29,52 | 2026-04-16 | 4/23/2026 12:00:00 AM | 7 | 21 | 17.4 | 83 | MURO | B-19322 VIALE 26_MURO_21.0_7 | 18.833 |  | 3 | 82.857
B-19322 VIALE 26 | 203.2 | 3000 PSI | MUROS T2 P14 EJES 11 AL 15 ENTRE J Y F M=9,29,52 | 2026-04-16 | 4/23/2026 12:00:00 AM | 7 | 21 | 19.7 | 94 | MURO | B-19322 VIALE 26_MURO_21.0_7 | 18.833 |  | 3 | 93.81
B-19322 VIALE 26 | 177.8 | 3000 PSI | PLACA T1 PISO 10 EJES 4-6 ENTRE A Y J | 2026-04-16 | 4/23/2026 12:00:00 AM | 7 | 21 | 20.8 | 99 | PLACA | B-19322 VIALE 26_PLACA_21.0_7 | 20.767 |  | 3 | 99.048
B-19322 VIALE 26 | 177.8 | 3000 PSI | PLACA T1 PISO 10 EJES 4-6 ENTRE A Y J | 2026-04-16 | 4/23/2026 12:00:00 AM | 7 | 21 | 21.1 | 100 | PLACA | B-19322 VIALE 26_PLACA_21.0_7 | 20.767 |  | 3 | 100.476
B-19322 VIALE 26 | 177.8 | 3000 PSI | PLACA T1 PISO 10 EJES 4-6 ENTRE A Y J | 2026-04-16 | 4/23/2026 12:00:00 AM | 7 | 21 | 20.4 | 97 | PLACA | B-19322 VIALE 26_PLACA_21.0_7 | 20.767 |  | 3 | 97.143
B-19322 VIALE 26 | 215.6 | 3000 PSI | MUROS T1 P10 EJE 11-14 ENTRE A YF M=9,22,1,25,2,23 | 2026-04-16 | 4/23/2026 12:00:00 AM | 7 | 21 | 18.5 | 88 | MURO | B-19322 VIALE 26_MURO_21.0_7 | 18.533 |  | 3 | 88.095
B-19322 VIALE 26 | 215.6 | 3000 PSI | MUROS T1 P10 EJE 11-14 ENTRE A YF M=9,22,1,25,2,23 | 2026-04-16 | 4/23/2026 12:00:00 AM | 7 | 21 | 17.6 | 84 | MURO | B-19322 VIALE 26_MURO_21.0_7 | 18.533 |  | 3 | 83.81
B-19322 VIALE 26 | 215.6 | 3000 PSI | MUROS T1 P10 EJE 11-14 ENTRE A YF M=9,22,1,25,2,23 | 2026-04-16 | 4/23/2026 12:00:00 AM | 7 | 21 | 19.5 | 93 | MURO | B-19322 VIALE 26_MURO_21.0_7 | 18.533 |  | 3 | 92.857
B-19322 VIALE 26 | 228.6 | 3000 PSI | MUROS T1 P10 EJES 15-11 ENTRE J Y G M=3,7,31,32,4,13 | 2026-04-15 | 4/22/2026 12:00:00 AM | 7 | 21 | 19.3 | 92 | MURO | B-19322 VIALE 26_MURO_21.0_7 | 19.6 |  | 3 | 91.905
B-19322 VIALE 26 | 228.6 | 3000 PSI | MUROS T1 P10 EJES 15-11 ENTRE J Y G M=3,7,31,32,4,13 | 2026-04-15 | 4/22/2026 12:00:00 AM | 7 | 21 | 19.7 | 94 | MURO | B-19322 VIALE 26_MURO_21.0_7 | 19.6 |  | 3 | 93.81
B-19322 VIALE 26 | 228.6 | 3000 PSI | MUROS T1 P10 EJES 15-11 ENTRE J Y G M=3,7,31,32,4,13 | 2026-04-15 | 4/22/2026 12:00:00 AM | 7 | 21 | 19.8 | 94 | MURO | B-19322 VIALE 26_MURO_21.0_7 | 19.6 |  | 3 | 94.286
B-19322 VIALE 26 | 177.8 | 3000 PSI | PLACA T1 P10 EJES 6 AL 8 ENTRE A Y J | 2026-04-15 | 4/22/2026 12:00:00 AM | 7 | 21 | 20.4 | 97 | PLACA | B-19322 VIALE 26_PLACA_21.0_7 | 20.667 |  | 3 | 97.143
B-19322 VIALE 26 | 177.8 | 3000 PSI | PLACA T1 P10 EJES 6 AL 8 ENTRE A Y J | 2026-04-15 | 4/22/2026 12:00:00 AM | 7 | 21 | 19.7 | 94 | PLACA | B-19322 VIALE 26_PLACA_21.0_7 | 20.667 |  | 3 | 93.81
B-19322 VIALE 26 | 177.8 | 3000 PSI | PLACA T1 P10 EJES 6 AL 8 ENTRE A Y J | 2026-04-15 | 4/22/2026 12:00:00 AM | 7 | 21 | 21.9 | 104 | PLACA | B-19322 VIALE 26_PLACA_21.0_7 | 20.667 |  | 3 | 104.286
B-19322 VIALE 26 | 203.2 | 3000 PSI | MUROS T2 913 EJE 2 AL 1 ENTRE A YD M=19,20,21,22,23,24 | 2026-04-10 | 4/17/2026 12:00:00 AM | 7 | 21 | 22.5 | 107 | MURO | B-19322 VIALE 26_MURO_21.0_7 | 22.8 |  | 3 | 107.143
B-19322 VIALE 26 | 203.2 | 3000 PSI | MUROS T1 P10 EJE 3 Y 4 ENTRE A Y J M=2,13,8,21,23,24 | 2026-04-13 | 4/20/2026 12:00:00 AM | 7 | 21 | 18.1 | 86 | MURO | B-19322 VIALE 26_MURO_21.0_7 | 19.767 |  | 3 | 86.19
B-19322 VIALE 26 | 203.2 | 3000 PSI | MUROS T1 P10 EJE 3 Y 4 ENTRE A Y J M=2,13,8,21,23,24 | 2026-04-13 | 4/20/2026 12:00:00 AM | 7 | 21 | 20.3 | 97 | MURO | B-19322 VIALE 26_MURO_21.0_7 | 19.767 |  | 3 | 96.667
B-19322 VIALE 26 | 203.2 | 3000 PSI | MUROS T1 P10 EJE 9-10 ENTRE A-J M=2,9,23,9,25 | 2026-04-17 | 4/24/2026 12:00:00 AM | 7 | 21 | 20.6 | 98 | MURO | B-19322 VIALE 26_MURO_21.0_7 | 20.2 |  | 3 | 98.095
B-19322 VIALE 26 | 203.2 | 3000 PSI | MUROS T1 P10 EJE 9-10 ENTRE A-J M=2,9,23,9,25 | 2026-04-17 | 4/24/2026 12:00:00 AM | 7 | 21 | 19.8 | 94 | MURO | B-19322 VIALE 26_MURO_21.0_7 | 20.2 |  | 3 | 94.286
B-19322 VIALE 26 | 203.2 | 3000 PSI | MUROS T1 P10 EJE 9-10 ENTRE A-J M=2,9,23,9,25 | 2026-04-17 | 4/24/2026 12:00:00 AM | 7 | 21 | 20.2 | 96 | MURO | B-19322 VIALE 26_MURO_21.0_7 | 20.2 |  | 3 | 96.19
B-19322 VIALE 26 | 152.4 | 3000 PSI | PLACA T1 PISO 10 EJES 1-4 ENTRE A-J | 2026-04-17 | 4/24/2026 12:00:00 AM | 7 | 21 | 13.9 | 66 | PLACA | B-19322 VIALE 26_PLACA_21.0_7 | 14.4 |  | 3 | 66.19
B-19322 VIALE 26 | 152.4 | 3000 PSI | PLACA T1 PISO 10 EJES 1-4 ENTRE A-J | 2026-04-17 | 4/24/2026 12:00:00 AM | 7 | 21 | 14.6 | 70 | PLACA | B-19322 VIALE 26_PLACA_21.0_7 | 14.4 |  | 3 | 69.524
B-19322 VIALE 26 | 152.4 | 3000 PSI | PLACA T1 PISO 10 EJES 1-4 ENTRE A-J | 2026-04-17 | 4/24/2026 12:00:00 AM | 7 | 21 | 14.7 | 70 | PLACA | B-19322 VIALE 26_PLACA_21.0_7 | 14.4 |  | 3 | 70
B-19322 VIALE 26 | 177.8 | 3000 PSI | PLACA T2 PISO 14 EJE 1 AL 15 ENTRE A Y J | 2026-04-17 | 4/24/2026 12:00:00 AM | 7 | 21 | 19.9 | 95 | PLACA | B-19322 VIALE 26_PLACA_21.0_7 | 19.933 |  | 3 | 94.762
B-19322 VIALE 26 | 177.8 | 3000 PSI | PLACA T2 PISO 14 EJE 1 AL 15 ENTRE A Y J | 2026-04-17 | 4/24/2026 12:00:00 AM | 7 | 21 | 20.2 | 96 | PLACA | B-19322 VIALE 26_PLACA_21.0_7 | 19.933 |  | 3 | 96.19
B-19322 VIALE 26 | 177.8 | 3000 PSI | PLACA T2 PISO 14 EJE 1 AL 15 ENTRE A Y J | 2026-04-17 | 4/24/2026 12:00:00 AM | 7 | 21 | 19.7 | 94 | PLACA | B-19322 VIALE 26_PLACA_21.0_7 | 19.933 |  | 3 | 93.81
B-19322 VIALE 26 | 228.9 | 3000 PSI | MUROS T2 P14 EJE 15 A AL 11 ENTRE A Y D M=29,10,32 | 2026-04-20 | 4/27/2026 12:00:00 AM | 7 | 21 | 17.1 | 81 | MURO | B-19322 VIALE 26_MURO_21.0_7 | 17.233 |  | 3 | 81.429
B-19322 VIALE 26 | 228.9 | 3000 PSI | MUROS T2 P14 EJE 15 A AL 11 ENTRE A Y D M=29,10,32 | 2026-04-20 | 4/27/2026 12:00:00 AM | 7 | 21 | 17.5 | 83 | MURO | B-19322 VIALE 26_MURO_21.0_7 | 17.233 |  | 3 | 83.333
B-19322 VIALE 26 | 228.9 | 3000 PSI | MUROS T2 P14 EJE 15 A AL 11 ENTRE A Y D M=29,10,32 | 2026-04-20 | 4/27/2026 12:00:00 AM | 7 | 21 | 17.1 | 81 | MURO | B-19322 VIALE 26_MURO_21.0_7 | 17.233 |  | 3 | 81.429
B-19322 VIALE 26 | 228.6 | 3000 PSI | MUROS T1 P10 EJES 7-8 ENTRE A Y J M=2,13,9,22,23,24 | 2026-04-21 | 4/28/2026 12:00:00 AM | 7 | 21 | 20.1 | 96 | MURO | B-19322 VIALE 26_MURO_21.0_7 | 19.267 |  | 3 | 95.714
B-19322 VIALE 26 | 228.6 | 3000 PSI | MUROS T1 P10 EJES 7-8 ENTRE A Y J M=2,13,9,22,23,24 | 2026-04-21 | 4/28/2026 12:00:00 AM | 7 | 21 | 18.1 | 86 | MURO | B-19322 VIALE 26_MURO_21.0_7 | 19.267 |  | 3 | 86.19
B-19322 VIALE 26 | 228.6 | 3000 PSI | MUROS T1 P10 EJES 7-8 ENTRE A Y J M=2,13,9,22,23,24 | 2026-04-21 | 4/28/2026 12:00:00 AM | 7 | 21 | 19.6 | 93 | MURO | B-19322 VIALE 26_MURO_21.0_7 | 19.267 |  | 3 | 93.333
B-19322 VIALE 26 | 203.2 | 3000 PSI | MUROS T1 P14 EJE 10 DEL A-J EJE 9 ENTRE J Y F M=2,31,14 | 2026-04-21 | 4/28/2026 12:00:00 AM | 7 | 21 | 18.1 | 86 | MURO | B-19322 VIALE 26_MURO_21.0_7 | 18.3 |  | 3 | 86.19
B-19322 VIALE 26 | 203.2 | 3000 PSI | MUROS T1 P14 EJE 10 DEL A-J EJE 9 ENTRE J Y F M=2,31,14 | 2026-04-21 | 4/28/2026 12:00:00 AM | 7 | 21 | 17.6 | 84 | MURO | B-19322 VIALE 26_MURO_21.0_7 | 18.3 |  | 3 | 83.81
B-19322 VIALE 26 | 203.2 | 3000 PSI | MUROS T1 P14 EJE 10 DEL A-J EJE 9 ENTRE J Y F M=2,31,14 | 2026-04-21 | 4/28/2026 12:00:00 AM | 7 | 21 | 19.2 | 91 | MURO | B-19322 VIALE 26_MURO_21.0_7 | 18.3 |  | 3 | 91.429
B-19322 VIALE 26 | 196.85 | concreto 3000 psi | Muros P14 T2 (EJES 3 Y 4 (E/J), EJES 4 Y 5 (A/D) | 2026-04-28 | 5/5/2026 12:00:00 AM | 7 | 21 | 26.9 | 128 | MURO | B-19322 VIALE 26_MURO_21.0_7 | 25.033 |  | 3 | 128.095
B-19322 VIALE 26 | 177.8 | 3000 PSI | PLACA T1 PISO 11 EJES 12 Y 15 ENTRE A Y J | 2026-04-22 | 4/29/2026 12:00:00 AM | 7 | 21 | 15.9 | 76 | PLACA | B-19322 VIALE 26_PLACA_21.0_7 | 18.7 |  | 3 | 75.714
B-19322 VIALE 26 | 177.8 | 3000 PSI | PLACA T1 PISO 11 EJES 12 Y 15 ENTRE A Y J | 2026-04-22 | 4/29/2026 12:00:00 AM | 7 | 21 | 18.9 | 90 | PLACA | B-19322 VIALE 26_PLACA_21.0_7 | 18.7 |  | 3 | 90
B-19322 VIALE 26 | 177.8 | 3000 PSI | PLACA T1 PISO 11 EJES 12 Y 15 ENTRE A Y J | 2026-04-22 | 4/29/2026 12:00:00 AM | 7 | 21 | 21.3 | 101 | PLACA | B-19322 VIALE 26_PLACA_21.0_7 | 18.7 |  | 3 | 101.429
B-19322 VIALE 26 | 203.2 | 3000 PSI | MUROS T1 P10 EJES 5-6 ENTRE A Y J M=2,13,23,24,9 | 2026-04-22 | 4/29/2026 12:00:00 AM | 7 | 21 | 19.2 | 92 | MURO | B-19322 VIALE 26_MURO_21.0_7 | 19.2 |  | 3 | 91.429
B-19322 VIALE 26 | 203.2 | 3000 PSI | MUROS T1 P10 EJES 5-6 ENTRE A Y J M=2,13,23,24,9 | 2026-04-22 | 4/29/2026 12:00:00 AM | 7 | 21 | 18.8 | 90 | MURO | B-19322 VIALE 26_MURO_21.0_7 | 19.2 |  | 3 | 89.524
B-19322 VIALE 26 | 203.2 | 3000 PSI | MUROS T1 P10 EJES 5-6 ENTRE A Y J M=2,13,23,24,9 | 2026-04-22 | 4/29/2026 12:00:00 AM | 7 | 21 | 19.6 | 94 | MURO | B-19322 VIALE 26_MURO_21.0_7 | 19.2 |  | 3 | 93.333
B-19322 VIALE 26 | 177.8 | concreto 3000 psi | Placa P11 T1 (ejes 10-12 entre A-J) | 2026-04-23 | 4/30/2026 12:00:00 AM | 7 | 21 | 19.5 | 93 | PLACA | B-19322 VIALE 26_PLACA_21.0_7 | 19 |  | 3 | 92.857
B-19322 VIALE 26 | 177.8 | concreto 3000 psi | Placa P11 T1 (ejes 10-12 entre A-J) | 2026-04-23 | 4/30/2026 12:00:00 AM | 7 | 21 | 19 | 90 | PLACA | B-19322 VIALE 26_PLACA_21.0_7 | 19 |  | 3 | 90.476
B-19322 VIALE 26 | 177.8 | concreto 3000 psi | Placa P11 T1 (ejes 10-12 entre A-J) | 2026-04-23 | 4/30/2026 12:00:00 AM | 7 | 21 | 18.5 | 88 | PLACA | B-19322 VIALE 26_PLACA_21.0_7 | 19 |  | 3 | 88.095
B-19322 VIALE 26 | 228.6 | concreto 3000 psi | Muros P10 T1 (EJES 3-4 ENTRE A-J) M=2,13,8,21,23 | 2026-04-23 | 4/30/2026 12:00:00 AM | 7 | 21 | 19.6 | 93 | MURO | B-19322 VIALE 26_MURO_21.0_7 | 19.1 |  | 3 | 93.333
B-19322 VIALE 26 | 228.6 | concreto 3000 psi | Muros P10 T1 (EJES 3-4 ENTRE A-J) M=2,13,8,21,23 | 2026-04-23 | 4/30/2026 12:00:00 AM | 7 | 21 | 19.6 | 93 | MURO | B-19322 VIALE 26_MURO_21.0_7 | 19.1 |  | 3 | 93.333
B-19322 VIALE 26 | 228.6 | concreto 3000 psi | Muros P10 T1 (EJES 3-4 ENTRE A-J) M=2,13,8,21,23 | 2026-04-23 | 4/30/2026 12:00:00 AM | 7 | 21 | 18.1 | 86 | MURO | B-19322 VIALE 26_MURO_21.0_7 | 19.1 |  | 3 | 86.19
B-19322 VIALE 26 | 146.05 | concreto 3000 psi | Placa P11 T1 (ejes 08-10 entre A-J) | 2026-04-24 | 5/1/2026 12:00:00 AM | 7 | 21 | 21.8 | 104 | PLACA | B-19322 VIALE 26_PLACA_21.0_7 | 22.467 |  | 3 | 103.81
B-19322 VIALE 26 | 146.05 | concreto 3000 psi | Placa P11 T1 (ejes 08-10 entre A-J) | 2026-04-24 | 5/1/2026 12:00:00 AM | 7 | 21 | 22.8 | 108 | PLACA | B-19322 VIALE 26_PLACA_21.0_7 | 22.467 |  | 3 | 108.571
B-19322 VIALE 26 | 146.05 | concreto 3000 psi | Placa P11 T1 (ejes 08-10 entre A-J) | 2026-04-24 | 5/1/2026 12:00:00 AM | 7 | 21 | 22.8 | 109 | PLACA | B-19322 VIALE 26_PLACA_21.0_7 | 22.467 |  | 3 | 108.571
B-19322 VIALE 26 | 203.2 | concreto 3000 psi | Muros P10 T1 (EJES 1-2 ENTRE A-J) M=1,12,11,15,17,14,20 | 2026-04-24 | 5/1/2026 12:00:00 AM | 7 | 21 | 23.2 | 111 | MURO | B-19322 VIALE 26_MURO_21.0_7 | 22.967 |  | 3 | 110.476
B-19322 VIALE 26 | 203.2 | concreto 3000 psi | Muros P10 T1 (EJES 1-2 ENTRE A-J) M=1,12,11,15,17,14,20 | 2026-04-24 | 5/1/2026 12:00:00 AM | 7 | 21 | 22.9 | 109 | MURO | B-19322 VIALE 26_MURO_21.0_7 | 22.967 |  | 3 | 109.048
B-19322 VIALE 26 | 203.2 | concreto 3000 psi | Muros P10 T1 (EJES 1-2 ENTRE A-J) M=1,12,11,15,17,14,20 | 2026-04-24 | 5/1/2026 12:00:00 AM | 7 | 21 | 22.8 | 108 | MURO | B-19322 VIALE 26_MURO_21.0_7 | 22.967 |  | 3 | 108.571
B-19322 VIALE 26 | 203.2 | concreto 3000 psi | Muros P14 T2 EJES 5 Y 6 (E/J), EJES 6 Y 7 (A/D) | 2026-04-25 | 5/2/2026 12:00:00 AM | 7 | 21 | 22.3 | 106 | MURO | B-19322 VIALE 26_MURO_21.0_7 | 22.633 |  | 3 | 106.19
B-19322 VIALE 26 | 203.2 | concreto 3000 psi | Muros P14 T2 EJES 5 Y 6 (E/J), EJES 6 Y 7 (A/D) | 2026-04-25 | 5/2/2026 12:00:00 AM | 7 | 21 | 22.7 | 108 | MURO | B-19322 VIALE 26_MURO_21.0_7 | 22.633 |  | 3 | 108.095
B-19322 VIALE 26 | 203.2 | concreto 3000 psi | Muros P14 T2 EJES 5 Y 6 (E/J), EJES 6 Y 7 (A/D) | 2026-04-25 | 5/2/2026 12:00:00 AM | 7 | 21 | 22.9 | 109 | MURO | B-19322 VIALE 26_MURO_21.0_7 | 22.633 |  | 3 | 109.048
B-19322 VIALE 26 | 152.4 | concreto 3000 psi | Placa P11 T1 (ejes 06-08 entre A-J) | 2026-04-25 | 5/2/2026 12:00:00 AM | 7 | 21 | 22.9 | 109 | PLACA | B-19322 VIALE 26_PLACA_21.0_7 | 22.967 |  | 3 | 109.048
B-19322 VIALE 26 | 152.4 | concreto 3000 psi | Placa P11 T1 (ejes 06-08 entre A-J) | 2026-04-25 | 5/2/2026 12:00:00 AM | 7 | 21 | 22.5 | 107 | PLACA | B-19322 VIALE 26_PLACA_21.0_7 | 22.967 |  | 3 | 107.143
B-19322 VIALE 26 | 152.4 | concreto 3000 psi | Placa P11 T1 (ejes 06-08 entre A-J) | 2026-04-25 | 5/2/2026 12:00:00 AM | 7 | 21 | 23.5 | 112 | PLACA | B-19322 VIALE 26_PLACA_21.0_7 | 22.967 |  | 3 | 111.905
B-19322 VIALE 26 | 196.85 | concreto 3000 psi | Muros P14 T2 (EJES 3 Y 4 (E/J), EJES 4 Y 5 (A/D) | 2026-04-28 | 5/5/2026 12:00:00 AM | 7 | 21 | 23.2 | 111 | MURO | B-19322 VIALE 26_MURO_21.0_7 | 25.033 |  | 3 | 110.476
B-19322 VIALE 26 | 196.85 | concreto 3000 psi | Muros P14 T2 (EJES 3 Y 4 (E/J), EJES 4 Y 5 (A/D) | 2026-04-28 | 5/5/2026 12:00:00 AM | 7 | 21 | 25 | 119 | MURO | B-19322 VIALE 26_MURO_21.0_7 | 25.033 |  | 3 | 119.048
B-19322 VIALE 26 | 18.15 | concreto 3000 psi | Muros P11 T1 (EJES 6-07 ENTRE A-J) M=02,03,13,22,23,24 | 2026-05-04 | 5/11/2026 12:00:00 AM | 7 | 21 | 20.3 | 96 | MURO | B-19322 VIALE 26_MURO_21.0_7 | 23.267 |  | 3 | 96.667
B-19322 VIALE 26 | 228.6 | concreto 3000 psi | Muros P11 T1 (EJES 11-15 ENTRE J-G) M=31,32,07,04,28,29 | 2026-04-28 | 5/5/2026 12:00:00 AM | 7 | 21 | 20.1 | 96 | MURO | B-19322 VIALE 26_MURO_21.0_7 | 19.5 |  | 3 | 95.714
B-19322 VIALE 26 | 228.6 | concreto 3000 psi | Muros P11 T1 (EJES 11-15 ENTRE J-G) M=31,32,07,04,28,29 | 2026-04-28 | 5/5/2026 12:00:00 AM | 7 | 21 | 19.3 | 92 | MURO | B-19322 VIALE 26_MURO_21.0_7 | 19.5 |  | 3 | 91.905
B-19322 VIALE 26 | 228.6 | concreto 3000 psi | Muros P11 T1 (EJES 11-15 ENTRE J-G) M=31,32,07,04,28,29 | 2026-04-28 | 5/5/2026 12:00:00 AM | 7 | 21 | 19.1 | 91 | MURO | B-19322 VIALE 26_MURO_21.0_7 | 19.5 |  | 3 | 90.952
B-19322 VIALE 26 | 165.1 | concreto 3000 psi | Placa P11 T1 (ejes 04-06 entre A-J) y escalera T1 P7 a P8 | 2026-04-28 | 5/5/2026 12:00:00 AM | 7 | 21 | 17.6 | 84 | PLACA | B-19322 VIALE 26_PLACA_21.0_7 | 17.667 |  | 3 | 83.81
B-19322 VIALE 26 | 165.1 | concreto 3000 psi | Placa P11 T1 (ejes 04-06 entre A-J) y escalera T1 P7 a P8 | 2026-04-28 | 5/5/2026 12:00:00 AM | 7 | 21 | 16.4 | 78 | PLACA | B-19322 VIALE 26_PLACA_21.0_7 | 17.667 |  | 3 | 78.095
B-19322 VIALE 26 | 165.1 | concreto 3000 psi | Placa P11 T1 (ejes 04-06 entre A-J) y escalera T1 P7 a P8 | 2026-04-28 | 5/5/2026 12:00:00 AM | 7 | 21 | 19 | 91 | PLACA | B-19322 VIALE 26_PLACA_21.0_7 | 17.667 |  | 3 | 90.476
B-19322 VIALE 26 | 152.4 | concreto 3000 psi | Placa Cubierta T2 (ejes 11-15 entre A-J) | 2026-04-28 | 5/5/2026 12:00:00 AM | 7 | 21 | 20.7 | 98 | PLACA | B-19322 VIALE 26_PLACA_21.0_7 | 21.6 |  | 3 | 98.571
B-19322 VIALE 26 | 152.4 | concreto 3000 psi | Placa Cubierta T2 (ejes 11-15 entre A-J) | 2026-04-28 | 5/5/2026 12:00:00 AM | 7 | 21 | 23.3 | 111 | PLACA | B-19322 VIALE 26_PLACA_21.0_7 | 21.6 |  | 3 | 110.952
B-19322 VIALE 26 | 152.4 | concreto 3000 psi | Placa Cubierta T2 (ejes 11-15 entre A-J) | 2026-04-28 | 5/5/2026 12:00:00 AM | 7 | 21 | 20.8 | 99 | PLACA | B-19322 VIALE 26_PLACA_21.0_7 | 21.6 |  | 3 | 99.048
B-19322 VIALE 26 | 228.6 | concreto 3000 psi | Muros P11 T1 (EJES 12-14 ENTRE A-F) M=01,02,23,25,09 | 2026-04-29 | 5/6/2026 12:00:00 AM | 7 | 21 | 18.1 | 86 | MURO | B-19322 VIALE 26_MURO_21.0_7 | 20.9 |  | 3 | 86.19
B-19322 VIALE 26 | 228.6 | concreto 3000 psi | Muros P11 T1 (EJES 12-14 ENTRE A-F) M=01,02,23,25,09 | 2026-04-29 | 5/6/2026 12:00:00 AM | 7 | 21 | 21.6 | 103 | MURO | B-19322 VIALE 26_MURO_21.0_7 | 20.9 |  | 3 | 102.857
B-19322 VIALE 26 | 228.6 | concreto 3000 psi | Muros P11 T1 (EJES 12-14 ENTRE A-F) M=01,02,23,25,09 | 2026-04-29 | 5/6/2026 12:00:00 AM | 7 | 21 | 23 | 109 | MURO | B-19322 VIALE 26_MURO_21.0_7 | 20.9 |  | 3 | 109.524
B-19322 VIALE 26 | 190.5 | concreto 3000 psi | Placa P11 T1 (ejes 01-04 entre A-J) | 2026-04-29 | 5/6/2026 12:00:00 AM | 7 | 21 | 15.4 | 73 | PLACA | B-19322 VIALE 26_PLACA_21.0_7 | 13.733 |  | 3 | 73.333
B-19322 VIALE 26 | 190.5 | concreto 3000 psi | Placa P11 T1 (ejes 01-04 entre A-J) | 2026-04-29 | 5/6/2026 12:00:00 AM | 7 | 21 | 11.9 | 57 | PLACA | B-19322 VIALE 26_PLACA_21.0_7 | 13.733 |  | 3 | 56.667
B-19322 VIALE 26 | 190.5 | concreto 3000 psi | Placa P11 T1 (ejes 01-04 entre A-J) | 2026-04-29 | 5/6/2026 12:00:00 AM | 7 | 21 | 13.9 | 66 | PLACA | B-19322 VIALE 26_PLACA_21.0_7 | 13.733 |  | 3 | 66.19
B-19322 VIALE 26 | 203.2 | concreto 3000 psi | Muros P11 T1 (EJES 08-11 ENTRE A-F) M=09,22,13,23,25 | 2026-04-30 | 5/7/2026 12:00:00 AM | 7 | 21 | 18.4 | 88 | MURO | B-19322 VIALE 26_MURO_21.0_7 | 18.267 |  | 3 | 87.619
B-19322 VIALE 26 | 203.2 | concreto 3000 psi | Muros P11 T1 (EJES 08-11 ENTRE A-F) M=09,22,13,23,25 | 2026-04-30 | 5/7/2026 12:00:00 AM | 7 | 21 | 17.6 | 84 | MURO | B-19322 VIALE 26_MURO_21.0_7 | 18.267 |  | 3 | 83.81
B-19322 VIALE 26 | 203.2 | concreto 3000 psi | Muros P11 T1 (EJES 08-11 ENTRE A-F) M=09,22,13,23,25 | 2026-04-30 | 5/7/2026 12:00:00 AM | 7 | 21 | 18.8 | 89 | MURO | B-19322 VIALE 26_MURO_21.0_7 | 18.267 |  | 3 | 89.524
B-19322 VIALE 26 | 203.2 | concreto 3000 psi | Muros P14 T2 (EJES 1 Y 2 (E/J), EJES 1-3 (A/D) | 2026-04-30 | 5/7/2026 12:00:00 AM | 7 | 21 | 25 | 119 | MURO | B-19322 VIALE 26_MURO_21.0_7 | 22.733 |  | 3 | 119.048
B-19322 VIALE 26 | 203.2 | concreto 3000 psi | Muros P14 T2 (EJES 1 Y 2 (E/J), EJES 1-3 (A/D) | 2026-04-30 | 5/7/2026 12:00:00 AM | 7 | 21 | 21.8 | 104 | MURO | B-19322 VIALE 26_MURO_21.0_7 | 22.733 |  | 3 | 103.81
B-19322 VIALE 26 | 203.2 | concreto 3000 psi | Muros P14 T2 (EJES 1 Y 2 (E/J), EJES 1-3 (A/D) | 2026-04-30 | 5/7/2026 12:00:00 AM | 7 | 21 | 21.4 | 102 | MURO | B-19322 VIALE 26_MURO_21.0_7 | 22.733 |  | 3 | 101.905
B-19322 VIALE 26 | 203.2 | concreto 3000 psi | Muros P12 T1 (EJES 08-10 ENTRE J-G) M=02,13,09,22,23,24,25 | 2026-05-02 | 5/9/2026 12:00:00 AM | 7 | 21 | 16.3 | 78 | MURO | B-19322 VIALE 26_MURO_21.0_7 | 16.867 |  | 3 | 77.619
B-19322 VIALE 26 | 203.2 | concreto 3000 psi | Muros P12 T1 (EJES 08-10 ENTRE J-G) M=02,13,09,22,23,24,25 | 2026-05-02 | 5/9/2026 12:00:00 AM | 7 | 21 | 16.5 | 78 | MURO | B-19322 VIALE 26_MURO_21.0_7 | 16.867 |  | 3 | 78.571
B-19322 VIALE 26 | 203.2 | concreto 3000 psi | Muros P12 T1 (EJES 08-10 ENTRE J-G) M=02,13,09,22,23,24,25 | 2026-05-02 | 5/9/2026 12:00:00 AM | 7 | 21 | 17.8 | 85 | MURO | B-19322 VIALE 26_MURO_21.0_7 | 16.867 |  | 3 | 84.762
B-19322 VIALE 26 | 146.05 | concreto 3000 psi | Placa P12 T1 (ejes 12-15 entre A-J) | 2026-05-04 | 5/11/2026 12:00:00 AM | 7 | 21 | 20.2 | 96 | PLACA | B-19322 VIALE 26_PLACA_21.0_7 | 20.967 |  | 3 | 96.19
B-19322 VIALE 26 | 146.05 | concreto 3000 psi | Placa P12 T1 (ejes 12-15 entre A-J) | 2026-05-04 | 5/11/2026 12:00:00 AM | 7 | 21 | 22.5 | 107 | PLACA | B-19322 VIALE 26_PLACA_21.0_7 | 20.967 |  | 3 | 107.143
B-19322 VIALE 26 | 146.05 | concreto 3000 psi | Placa P12 T1 (ejes 12-15 entre A-J) | 2026-05-04 | 5/11/2026 12:00:00 AM | 7 | 21 | 20.2 | 96 | PLACA | B-19322 VIALE 26_PLACA_21.0_7 | 20.967 |  | 3 | 96.19
B-19322 VIALE 26 | 18.15 | concreto 3000 psi | Muros P11 T1 (EJES 6-07 ENTRE A-J) M=02,03,13,22,23,24 | 2026-05-04 | 5/11/2026 12:00:00 AM | 7 | 21 | 23.5 | 112 | MURO | B-19322 VIALE 26_MURO_21.0_7 | 23.267 |  | 3 | 111.905
B-19322 VIALE 26 | 18.15 | concreto 3000 psi | Muros P11 T1 (EJES 6-07 ENTRE A-J) M=02,03,13,22,23,24 | 2026-05-04 | 5/11/2026 12:00:00 AM | 7 | 21 | 26 | 124 | MURO | B-19322 VIALE 26_MURO_21.0_7 | 23.267 |  | 3 | 123.81
B-19322 VIALE 26 | 177.8 | concreto 3000 psi | Escalera P-13 a P4 T2 | 2026-05-05 | 5/12/2026 12:00:00 AM | 7 | 21 | 23.4 | 112 |  |  | 22.567 |  | 3 | 111.429
B-19322 VIALE 26 | 177.8 | concreto 3000 psi | Escalera P-13 a P4 T2 | 2026-05-05 | 5/12/2026 12:00:00 AM | 7 | 21 | 21.2 | 101 |  |  | 22.567 |  | 3 | 100.952
B-19322 VIALE 26 | 177.8 | concreto 3000 psi | Escalera P-13 a P4 T2 | 2026-05-05 | 5/12/2026 12:00:00 AM | 7 | 21 | 23.1 | 110 |  |  | 22.567 |  | 3 | 110
B-19322 VIALE 26 | 1 | concreto 3000 psi | Placa P12 T1 (ejes 10-12 entre A-J) | 2026-05-05 | 5/12/2026 12:00:00 AM | 7 | 21 | 26.9 | 128 | PLACA | B-19322 VIALE 26_PLACA_21.0_7 | 27.367 |  | 3 | 128.095
B-19322 VIALE 26 | 1 | concreto 3000 psi | Placa P12 T1 (ejes 10-12 entre A-J) | 2026-05-05 | 5/12/2026 12:00:00 AM | 7 | 21 | 27.6 | 131 | PLACA | B-19322 VIALE 26_PLACA_21.0_7 | 27.367 |  | 3 | 131.429
B-19322 VIALE 26 | 1 | concreto 3000 psi | Placa P12 T1 (ejes 10-12 entre A-J) | 2026-05-05 | 5/12/2026 12:00:00 AM | 7 | 21 | 27.6 | 132 | PLACA | B-19322 VIALE 26_PLACA_21.0_7 | 27.367 |  | 3 | 131.429
B-19322 VIALE 26 | 1 | concreto 3000 psi | Muros P11 T1 (EJES 04-05 ENTRE A-J) M=02,03,09,22,24,25 | 2026-05-05 | 5/12/2026 12:00:00 AM | 7 | 21 | 31.2 | 148 | MURO | B-19322 VIALE 26_MURO_21.0_7 | 31.2 |  | 3 | 148.571
B-19322 VIALE 26 | 1 | concreto 3000 psi | Muros P11 T1 (EJES 04-05 ENTRE A-J) M=02,03,09,22,24,25 | 2026-05-05 | 5/12/2026 12:00:00 AM | 7 | 21 | 32.6 | 155 | MURO | B-19322 VIALE 26_MURO_21.0_7 | 31.2 |  | 3 | 155.238
B-19322 VIALE 26 | 1 | concreto 3000 psi | Muros P11 T1 (EJES 04-05 ENTRE A-J) M=02,03,09,22,24,25 | 2026-05-05 | 5/12/2026 12:00:00 AM | 7 | 21 | 29.8 | 142 | MURO | B-19322 VIALE 26_MURO_21.0_7 | 31.2 |  | 3 | 141.905
B-19322 VIALE 26 | 228.6 | concreto 3000 psi | Placa P12 T1 (ejes 08-10 entre A-J) | 2026-05-06 | 5/13/2026 12:00:00 AM | 7 | 21 | 34 | 162 | PLACA | B-19322 VIALE 26_PLACA_21.0_7 | 34.5 |  | 3 | 161.905
B-19322 VIALE 26 | 228.6 | concreto 3000 psi | Placa P12 T1 (ejes 08-10 entre A-J) | 2026-05-06 | 5/13/2026 12:00:00 AM | 7 | 21 | 34.8 | 166 | PLACA | B-19322 VIALE 26_PLACA_21.0_7 | 34.5 |  | 3 | 165.714
B-19322 VIALE 26 | 228.6 | concreto 3000 psi | Placa P12 T1 (ejes 08-10 entre A-J) | 2026-05-06 | 5/13/2026 12:00:00 AM | 7 | 21 | 34.7 | 165 | PLACA | B-19322 VIALE 26_PLACA_21.0_7 | 34.5 |  | 3 | 165.238
B-19322 VIALE 26 | 228.6 | concreto 3000 psi | Muros P11 T1 (EJES 02-03 ENTRE A-J) M=02,09,13,23,24 | 2026-05-06 | 5/13/2026 12:00:00 AM | 7 | 21 | 26.9 | 128 | MURO | B-19322 VIALE 26_MURO_21.0_7 | 27.9 |  | 3 | 128.095
B-19322 VIALE 26 | 228.6 | concreto 3000 psi | Muros P11 T1 (EJES 02-03 ENTRE A-J) M=02,09,13,23,24 | 2026-05-06 | 5/13/2026 12:00:00 AM | 7 | 21 | 28.9 | 138 | MURO | B-19322 VIALE 26_MURO_21.0_7 | 27.9 |  | 3 | 137.619
B-19322 VIALE 26 | 228.6 | concreto 3000 psi | Muros P11 T1 (EJES 02-03 ENTRE A-J) M=02,09,13,23,24 | 2026-05-06 | 5/13/2026 12:00:00 AM | 7 | 21 | 27.9 | 133 | MURO | B-19322 VIALE 26_MURO_21.0_7 | 27.9 |  | 3 | 132.857
B-19322 VIALE 26 | 228.6 | concreto 3000 psi | Placa Cubierta T2 (ejes 08-11 entre A-J) | 2026-05-06 | 5/13/2026 12:00:00 AM | 7 | 21 | 21.7 | 103 | PLACA | B-19322 VIALE 26_PLACA_21.0_7 | 21.033 |  | 3 | 103.333
B-19322 VIALE 26 | 228.6 | concreto 3000 psi | Placa Cubierta T2 (ejes 08-11 entre A-J) | 2026-05-06 | 5/13/2026 12:00:00 AM | 7 | 21 | 21.7 | 103 | PLACA | B-19322 VIALE 26_PLACA_21.0_7 | 21.033 |  | 3 | 103.333
B-19322 VIALE 26 | 228.6 | concreto 3000 psi | Placa Cubierta T2 (ejes 08-11 entre A-J) | 2026-05-06 | 5/13/2026 12:00:00 AM | 7 | 21 | 19.7 | 94 | PLACA | B-19322 VIALE 26_PLACA_21.0_7 | 21.033 |  | 3 | 93.81
B-19322 VIALE 26 | 203.2 | concreto 3000 psi | Muros Cubierta T2 (ejes 14-15 / E-J escalera) | 2026-05-07 | 5/14/2026 12:00:00 AM | 7 | 21 | 8 | 38 | MURO | B-19322 VIALE 26_MURO_21.0_7 | 8.1 |  | 3 | 38.095
B-19322 VIALE 26 | 203.2 | concreto 3000 psi | Muros Cubierta T2 (ejes 14-15 / E-J escalera) | 2026-05-07 | 5/14/2026 12:00:00 AM | 7 | 21 | 7.7 | 37 | MURO | B-19322 VIALE 26_MURO_21.0_7 | 8.1 |  | 3 | 36.667
B-19322 VIALE 26 | 203.2 | concreto 3000 psi | Muros Cubierta T2 (ejes 14-15 / E-J escalera) | 2026-05-07 | 5/14/2026 12:00:00 AM | 7 | 21 | 8.6 | 41 | MURO | B-19322 VIALE 26_MURO_21.0_7 | 8.1 |  | 3 | 40.952
B-19322 VIALE 26 | 203.2 | concreto 3000 psi | Muros P12 T1 (EJES 12-15 ENTRE J-G) M=07,31,32,03,04,30,29 | 2026-05-08 | 5/15/2026 12:00:00 AM | 7 | 21 | 17.9 | 85 | MURO | B-19322 VIALE 26_MURO_21.0_7 | 18.067 |  | 3 | 85.238
B-19322 VIALE 26 | 203.2 | concreto 3000 psi | Muros P12 T1 (EJES 12-15 ENTRE J-G) M=07,31,32,03,04,30,29 | 2026-05-08 | 5/15/2026 12:00:00 AM | 7 | 21 | 17.1 | 81 | MURO | B-19322 VIALE 26_MURO_21.0_7 | 18.067 |  | 3 | 81.429
B-19322 VIALE 26 | 203.2 | concreto 3000 psi | Muros P12 T1 (EJES 12-15 ENTRE J-G) M=07,31,32,03,04,30,29 | 2026-05-08 | 5/15/2026 12:00:00 AM | 7 | 21 | 19.2 | 91 | MURO | B-19322 VIALE 26_MURO_21.0_7 | 18.067 |  | 3 | 91.429
B-19322 VIALE 26 | 165.1 | concreto 3000 psi | Placa P12 T1 (ejes 04-06 entre A-J) | 2026-05-08 | 5/15/2026 12:00:00 AM | 7 | 21 | 16.5 | 78 | PLACA | B-19322 VIALE 26_PLACA_21.0_7 | 16.667 |  | 3 | 78.571
B-19322 VIALE 26 | 165.1 | concreto 3000 psi | Placa P12 T1 (ejes 04-06 entre A-J) | 2026-05-08 | 5/15/2026 12:00:00 AM | 7 | 21 | 17.2 | 82 | PLACA | B-19322 VIALE 26_PLACA_21.0_7 | 16.667 |  | 3 | 81.905
B-19322 VIALE 26 | 165.1 | concreto 3000 psi | Placa P12 T1 (ejes 04-06 entre A-J) | 2026-05-08 | 5/15/2026 12:00:00 AM | 7 | 21 | 16.3 | 78 | PLACA | B-19322 VIALE 26_PLACA_21.0_7 | 16.667 |  | 3 | 77.619
B-19322 VIALE 26 | 1 | concreto 3000 psi | Muros P11 T1 (EJES 01-02 ENTRE A-J) M=14,15,12,16,11 | 2026-05-07 | 5/14/2026 12:00:00 AM | 7 | 21 | 29.1 | 138 | MURO | B-19322 VIALE 26_MURO_21.0_7 | 28.333 |  | 3 | 138.571
B-19322 VIALE 26 | 1 | concreto 3000 psi | Muros P11 T1 (EJES 01-02 ENTRE A-J) M=14,15,12,16,11 | 2026-05-07 | 5/14/2026 12:00:00 AM | 7 | 21 | 27.2 | 129 | MURO | B-19322 VIALE 26_MURO_21.0_7 | 28.333 |  | 3 | 129.524
B-19322 VIALE 26 | 1 | concreto 3000 psi | Muros P11 T1 (EJES 01-02 ENTRE A-J) M=14,15,12,16,11 | 2026-05-07 | 5/14/2026 12:00:00 AM | 7 | 21 | 28.7 | 137 | MURO | B-19322 VIALE 26_MURO_21.0_7 | 28.333 |  | 3 | 136.667
B-19322 VIALE 26 | 1 | concreto 3000 psi | Placa P12 T1 (ejes 06-08 entre A-J) | 2026-05-07 | 5/14/2026 12:00:00 AM | 7 | 21 | 26.1 | 124 | PLACA | B-19322 VIALE 26_PLACA_21.0_7 | 27.333 |  | 3 | 124.286
B-19322 VIALE 26 | 1 | concreto 3000 psi | Placa P12 T1 (ejes 06-08 entre A-J) | 2026-05-07 | 5/14/2026 12:00:00 AM | 7 | 21 | 28.5 | 136 | PLACA | B-19322 VIALE 26_PLACA_21.0_7 | 27.333 |  | 3 | 135.714
B-19322 VIALE 26 | 1 | concreto 3000 psi | Placa P12 T1 (ejes 06-08 entre A-J) | 2026-05-07 | 5/14/2026 12:00:00 AM | 7 | 21 | 27.4 | 130 | PLACA | B-19322 VIALE 26_PLACA_21.0_7 | 27.333 |  | 3 | 130.476
B-19322 VIALE 26 | 165.1 | concreto 3000 psi | Placa Cubierta T2 (ejes 05-08 / A-J) | 2026-05-11 | 5/18/2026 12:00:00 AM | 7 | 21 | 14.3 | 68 | PLACA | B-19322 VIALE 26_PLACA_21.0_7 | 13.833 |  | 3 | 68.095
B-19322 VIALE 26 | 165.1 | concreto 3000 psi | Placa Cubierta T2 (ejes 05-08 / A-J) | 2026-05-11 | 5/18/2026 12:00:00 AM | 7 | 21 | 14.6 | 70 | PLACA | B-19322 VIALE 26_PLACA_21.0_7 | 13.833 |  | 3 | 69.524
B-19322 VIALE 26 | 165.1 | concreto 3000 psi | Placa Cubierta T2 (ejes 05-08 / A-J) | 2026-05-11 | 5/18/2026 12:00:00 AM | 7 | 21 | 12.6 | 60 | PLACA | B-19322 VIALE 26_PLACA_21.0_7 | 13.833 |  | 3 | 60
B-19322 VIALE 26 | 165.1 | concreto 3000 psi | Placa P12 T1 (ejes 01-04 entre A-J) | 2026-05-11 | 5/18/2026 12:00:00 AM | 7 | 21 | 25.8 | 123 | PLACA | B-19322 VIALE 26_PLACA_21.0_7 | 27.267 |  | 3 | 122.857
B-19322 VIALE 26 | 165.1 | concreto 3000 psi | Placa P12 T1 (ejes 01-04 entre A-J) | 2026-05-11 | 5/18/2026 12:00:00 AM | 7 | 21 | 27.8 | 132 | PLACA | B-19322 VIALE 26_PLACA_21.0_7 | 27.267 |  | 3 | 132.381
B-19322 VIALE 26 | 165.1 | concreto 3000 psi | Placa P12 T1 (ejes 01-04 entre A-J) | 2026-05-11 | 5/18/2026 12:00:00 AM | 7 | 21 | 28.2 | 134 | PLACA | B-19322 VIALE 26_PLACA_21.0_7 | 27.267 |  | 3 | 134.286
B-19322 VIALE 26 | 228.6 | concreto 3000 psi | Muros P12 T1 (ejes 12-14 entre A-F) M=01,02,09,13,22,23,25 | 2026-05-11 | 5/18/2026 12:00:00 AM | 7 | 21 | 33.3 | 158 | MURO | B-19322 VIALE 26_MURO_21.0_7 | 33.033 |  | 3 | 158.571
B-19322 VIALE 26 | 228.6 | concreto 3000 psi | Muros P12 T1 (ejes 12-14 entre A-F) M=01,02,09,13,22,23,25 | 2026-05-11 | 5/18/2026 12:00:00 AM | 7 | 21 | 33.6 | 160 | MURO | B-19322 VIALE 26_MURO_21.0_7 | 33.033 |  | 3 | 160
B-19322 VIALE 26 | 228.6 | concreto 3000 psi | Muros P12 T1 (ejes 12-14 entre A-F) M=01,02,09,13,22,23,25 | 2026-05-11 | 5/18/2026 12:00:00 AM | 7 | 21 | 32.2 | 153 | MURO | B-19322 VIALE 26_MURO_21.0_7 | 33.033 |  | 3 | 153.333
B-19322 VIALE 26 | 215.9 | concreto 3000 psi | Muros P12 T1 (ejes 09-10 entre J-G) M=02,09,13,22,23,25 | 2026-05-12 | 5/19/2026 12:00:00 AM | 7 | 21 | 33.4 | 159 | MURO | B-19322 VIALE 26_MURO_21.0_7 | 33.767 |  | 3 | 159.048
B-19322 VIALE 26 | 215.9 | concreto 3000 psi | Muros P12 T1 (ejes 09-10 entre J-G) M=02,09,13,22,23,25 | 2026-05-12 | 5/19/2026 12:00:00 AM | 7 | 21 | 33.1 | 157 | MURO | B-19322 VIALE 26_MURO_21.0_7 | 33.767 |  | 3 | 157.619
B-19322 VIALE 26 | 215.9 | concreto 3000 psi | Muros P12 T1 (ejes 09-10 entre J-G) M=02,09,13,22,23,25 | 2026-05-12 | 5/19/2026 12:00:00 AM | 7 | 21 | 34.8 | 166 | MURO | B-19322 VIALE 26_MURO_21.0_7 | 33.767 |  | 3 | 165.714
B-19322 VIALE 26 | 190.5 | concreto 3000 psi | Placa P13 T1 (ejes 12-15 entre A-J) | 2026-05-13 | 5/20/2026 12:00:00 AM | 7 | 21 | 30.9 | 147 | PLACA | B-19322 VIALE 26_PLACA_21.0_7 | 31.3 |  | 3 | 147.143
B-19322 VIALE 26 | 190.5 | concreto 3000 psi | Placa P13 T1 (ejes 12-15 entre A-J) | 2026-05-13 | 5/20/2026 12:00:00 AM | 7 | 21 | 31.3 | 149 | PLACA | B-19322 VIALE 26_PLACA_21.0_7 | 31.3 |  | 3 | 149.048
B-19322 VIALE 26 | 190.5 | concreto 3000 psi | Placa P13 T1 (ejes 12-15 entre A-J) | 2026-05-13 | 5/20/2026 12:00:00 AM | 7 | 21 | 31.7 | 151 | PLACA | B-19322 VIALE 26_PLACA_21.0_7 | 31.3 |  | 3 | 150.952
B-19322 VIALE 26 | 228.6 | concreto 3000 psi | Muros P12 T1 (ejes 08-10 entre A-F, eje 8 entre J-G) M=02,13,25,23,24,09,21 | 2026-05-13 | 5/20/2026 12:00:00 AM | 7 | 21 | 28.9 | 137 | MURO | B-19322 VIALE 26_MURO_21.0_7 | 27.233 |  | 3 | 137.619
B-19322 VIALE 26 | 228.6 | concreto 3000 psi | Muros P12 T1 (ejes 08-10 entre A-F, eje 8 entre J-G) M=02,13,25,23,24,09,21 | 2026-05-13 | 5/20/2026 12:00:00 AM | 7 | 21 | 26.7 | 127 | MURO | B-19322 VIALE 26_MURO_21.0_7 | 27.233 |  | 3 | 127.143
B-19322 VIALE 26 | 228.6 | concreto 3000 psi | Muros P12 T1 (ejes 08-10 entre A-F, eje 8 entre J-G) M=02,13,25,23,24,09,21 | 2026-05-13 | 5/20/2026 12:00:00 AM | 7 | 21 | 26.1 | 124 | MURO | B-19322 VIALE 26_MURO_21.0_7 | 27.233 |  | 3 | 124.286
B-19322 VIALE 26 | 228.6 | concreto 3000 psi | Muros P12 T1 (ejes 06-07 entre A-J) | 2026-05-14 | 5/21/2026 12:00:00 AM | 7 | 21 | 31.5 | 150 | MURO | B-19322 VIALE 26_MURO_21.0_7 | 31.767 |  | 3 | 150
B-19322 VIALE 26 | 228.6 | concreto 3000 psi | Muros P12 T1 (ejes 06-07 entre A-J) | 2026-05-14 | 5/21/2026 12:00:00 AM | 7 | 21 | 31.2 | 149 | MURO | B-19322 VIALE 26_MURO_21.0_7 | 31.767 |  | 3 | 148.571
B-19322 VIALE 26 | 228.6 | concreto 3000 psi | Muros P12 T1 (ejes 06-07 entre A-J) | 2026-05-14 | 5/21/2026 12:00:00 AM | 7 | 21 | 32.6 | 155 | MURO | B-19322 VIALE 26_MURO_21.0_7 | 31.767 |  | 3 | 155.238
B-19322 VIALE 26 | 190.5 | concreto 3000 psi | Placa P13 T1 (ejes 10-12 entre A-J) | 2026-05-14 | 5/21/2026 12:00:00 AM | 7 | 21 | 36.8 | 175 | PLACA | B-19322 VIALE 26_PLACA_21.0_7 | 38.1 |  | 3 | 175.238
B-19322 VIALE 26 | 190.5 | concreto 3000 psi | Placa P13 T1 (ejes 10-12 entre A-J) | 2026-05-14 | 5/21/2026 12:00:00 AM | 7 | 21 | 39.2 | 187 | PLACA | B-19322 VIALE 26_PLACA_21.0_7 | 38.1 |  | 3 | 186.667
B-19322 VIALE 26 | 190.5 | concreto 3000 psi | Placa P13 T1 (ejes 10-12 entre A-J) | 2026-05-14 | 5/21/2026 12:00:00 AM | 7 | 21 | 38.3 | 182 | PLACA | B-19322 VIALE 26_PLACA_21.0_7 | 38.1 |  | 3 | 182.381
B-19322 VIALE 26 | 228.6 | concreto 3000 psi | Muros P12 T1 (ejes 04-05 entre A-J) | 2026-05-15 | 5/22/2026 12:00:00 AM | 7 | 21 | 26.3 | 125 | MURO | B-19322 VIALE 26_MURO_21.0_7 | 26.4 |  | 3 | 125.238
B-19322 VIALE 26 | 228.6 | concreto 3000 psi | Muros P12 T1 (ejes 04-05 entre A-J) | 2026-05-15 | 5/22/2026 12:00:00 AM | 7 | 21 | 26 | 124 | MURO | B-19322 VIALE 26_MURO_21.0_7 | 26.4 |  | 3 | 123.81
B-19322 VIALE 26 | 228.6 | concreto 3000 psi | Muros P12 T1 (ejes 04-05 entre A-J) | 2026-05-15 | 5/22/2026 12:00:00 AM | 7 | 21 | 26.9 | 128 | MURO | B-19322 VIALE 26_MURO_21.0_7 | 26.4 |  | 3 | 128.095
B-19322 VIALE 26 | 165.1 | concreto 3000 psi | Placa P13 T1 (ejes 08-10 entre A-J) y escalera P9 a P10 T1 | 2026-05-15 | 5/22/2026 12:00:00 AM | 7 | 21 | 36 | 172 | PLACA | B-19322 VIALE 26_PLACA_21.0_7 | 36.133 |  | 3 | 171.429
B-19322 VIALE 26 | 165.1 | concreto 3000 psi | Placa P13 T1 (ejes 08-10 entre A-J) y escalera P9 a P10 T1 | 2026-05-15 | 5/22/2026 12:00:00 AM | 7 | 21 | 35.5 | 169 | PLACA | B-19322 VIALE 26_PLACA_21.0_7 | 36.133 |  | 3 | 169.048
B-19322 VIALE 26 | 165.1 | concreto 3000 psi | Placa P13 T1 (ejes 08-10 entre A-J) y escalera P9 a P10 T1 | 2026-05-15 | 5/22/2026 12:00:00 AM | 7 | 21 | 36.9 | 176 | PLACA | B-19322 VIALE 26_PLACA_21.0_7 | 36.133 |  | 3 | 175.714
B-19322 VIALE 26 | 165.1 | concreto 3000 psi | Placa cubierta T2 (ejes 01-05-10 entre A-J) | 2026-05-16 | 5/23/2026 12:00:00 AM | 7 | 21 | 21 | 100 | PLACA | B-19322 VIALE 26_PLACA_21.0_7 | 21.167 |  | 3 | 100
B-19322 VIALE 26 | 165.1 | concreto 3000 psi | Placa cubierta T2 (ejes 01-05-10 entre A-J) | 2026-05-16 | 5/23/2026 12:00:00 AM | 7 | 21 | 21.3 | 102 | PLACA | B-19322 VIALE 26_PLACA_21.0_7 | 21.167 |  | 3 | 101.429
B-19322 VIALE 26 | 165.1 | concreto 3000 psi | Placa cubierta T2 (ejes 01-05-10 entre A-J) | 2026-05-16 | 5/23/2026 12:00:00 AM | 7 | 21 | 21.2 | 101 | PLACA | B-19322 VIALE 26_PLACA_21.0_7 | 21.167 |  | 3 | 100.952
B-19322 VIALE 26 | 228.6 | concreto 3000 psi | Muros P12 T1 (eje 03 entre A-J)M=08,21,23 | 2026-05-16 | 5/23/2026 12:00:00 AM | 7 | 21 | 34.2 | 163 | MURO | B-19322 VIALE 26_MURO_21.0_7 | 33.9 |  | 3 | 162.857
B-19322 VIALE 26 | 228.6 | concreto 3000 psi | Muros P12 T1 (eje 03 entre A-J)M=08,21,23 | 2026-05-16 | 5/23/2026 12:00:00 AM | 7 | 21 | 33.8 | 161 | MURO | B-19322 VIALE 26_MURO_21.0_7 | 33.9 |  | 3 | 160.952
B-19322 VIALE 26 | 228.6 | concreto 3000 psi | Muros P12 T1 (eje 03 entre A-J)M=08,21,23 | 2026-05-16 | 5/23/2026 12:00:00 AM | 7 | 21 | 33.7 | 160 | MURO | B-19322 VIALE 26_MURO_21.0_7 | 33.9 |  | 3 | 160.476
B-19322 VIALE 26 | 228.6 | concreto 3000 psi | Muros P12 T1 (ejes 01-02 entre B-I)M=08,21,2305,11,12,15,14 | 2026-05-19 | 5/26/2026 12:00:00 AM | 7 | 21 | 41 | 195 | MURO | B-19322 VIALE 26_MURO_21.0_7 | 40.5 |  | 3 | 195.238
B-19322 VIALE 26 | 228.6 | concreto 3000 psi | Muros P12 T1 (ejes 01-02 entre B-I)M=08,21,2305,11,12,15,14 | 2026-05-19 | 5/26/2026 12:00:00 AM | 7 | 21 | 40.3 | 192 | MURO | B-19322 VIALE 26_MURO_21.0_7 | 40.5 |  | 3 | 191.905
B-19322 VIALE 26 | 228.6 | concreto 3000 psi | Muros P12 T1 (ejes 01-02 entre B-I)M=08,21,2305,11,12,15,14 | 2026-05-19 | 5/26/2026 12:00:00 AM | 7 | 21 | 40.2 | 192 | MURO | B-19322 VIALE 26_MURO_21.0_7 | 40.5 |  | 3 | 191.429
B-19322 VIALE 26 | 184.15 | concreto 3000 psi | Placa P13 T1 (ejes 06-08 entre A-J) | 2026-05-19 | 5/26/2026 12:00:00 AM | 7 | 21 | 35.5 | 169 | PLACA | B-19322 VIALE 26_PLACA_21.0_7 | 36.133 |  | 3 | 169.048
B-19322 VIALE 26 | 184.15 | concreto 3000 psi | Placa P13 T1 (ejes 06-08 entre A-J) | 2026-05-19 | 5/26/2026 12:00:00 AM | 7 | 21 | 35.3 | 168 | PLACA | B-19322 VIALE 26_PLACA_21.0_7 | 36.133 |  | 3 | 168.095
B-19322 VIALE 26 | 184.15 | concreto 3000 psi | Placa P13 T1 (ejes 06-08 entre A-J) | 2026-05-19 | 5/26/2026 12:00:00 AM | 7 | 21 | 37.6 | 179 | PLACA | B-19322 VIALE 26_PLACA_21.0_7 | 36.133 |  | 3 | 179.048
B-19322 VIALE 26 | 165.1 | concreto 3000 psi | Placa P13 T1 (ejes 04-06 entre A-J) | 2026-05-20 | 5/27/2026 12:00:00 AM | 7 | 21 | 20.2 | 96 | PLACA | B-19322 VIALE 26_PLACA_21.0_7 | 19.933 |  | 3 | 96.19
B-19322 VIALE 26 | 165.1 | concreto 3000 psi | Placa P13 T1 (ejes 04-06 entre A-J) | 2026-05-20 | 5/27/2026 12:00:00 AM | 7 | 21 | 20.3 | 96 | PLACA | B-19322 VIALE 26_PLACA_21.0_7 | 19.933 |  | 3 | 96.667
B-19322 VIALE 26 | 165.1 | concreto 3000 psi | Placa P13 T1 (ejes 04-06 entre A-J) | 2026-05-20 | 5/27/2026 12:00:00 AM | 7 | 21 | 19.3 | 92 | PLACA | B-19322 VIALE 26_PLACA_21.0_7 | 19.933 |  | 3 | 91.905
B-19322 VIALE 26 | 228.6 | concreto 3000 psi | Muros P13 T1 (ejes 12-15 entre J-G) M=07,03,04,31,32,30,29 | 2026-05-20 | 5/27/2026 12:00:00 AM | 7 | 21 | 32.2 | 153 | MURO | B-19322 VIALE 26_MURO_21.0_7 | 31.067 |  | 3 | 153.333
B-19322 VIALE 26 | 228.6 | concreto 3000 psi | Muros P13 T1 (ejes 12-15 entre J-G) M=07,03,04,31,32,30,29 | 2026-05-20 | 5/27/2026 12:00:00 AM | 7 | 21 | 30 | 143 | MURO | B-19322 VIALE 26_MURO_21.0_7 | 31.067 |  | 3 | 142.857
B-19322 VIALE 26 | 228.6 | concreto 3000 psi | Muros P13 T1 (ejes 12-15 entre J-G) M=07,03,04,31,32,30,29 | 2026-05-20 | 5/27/2026 12:00:00 AM | 7 | 21 | 31 | 148 | MURO | B-19322 VIALE 26_MURO_21.0_7 | 31.067 |  | 3 | 147.619
B-19322 VIALE 26 | 215.9 | concreto 3000 psi | Muros P13 T1 (ejes 03-04 entre A-J) M=02,08,21,13,23,24 | 2026-05-27 | 6/3/2026 12:00:00 AM | 7 | 21 | 27.6 | 131 | MURO | B-19322 VIALE 26_MURO_21.0_7 | 28.833 |  | 3 | 131.429
B-19322 VIALE 26 | 215.9 | concreto 3000 psi | Muros P13 T1 (ejes 03-04 entre A-J) M=02,08,21,13,23,24 | 2026-05-27 | 6/3/2026 12:00:00 AM | 7 | 21 | 28 | 134 | MURO | B-19322 VIALE 26_MURO_21.0_7 | 28.833 |  | 3 | 133.333
B-19322 VIALE 26 | 215.9 | concreto 3000 psi | Muros P13 T1 (ejes 03-04 entre A-J) M=02,08,21,13,23,24 | 2026-05-27 | 6/3/2026 12:00:00 AM | 7 | 21 | 30.9 | 147 | MURO | B-19322 VIALE 26_MURO_21.0_7 | 28.833 |  | 3 | 147.143
B-19322 VIALE 26 | 184.15 | concreto 3000 psi | Placa P14 T1 (ejes 10-12 entre A-J) | 2026-05-27 | 6/3/2026 12:00:00 AM | 7 | 21 | 38 | 181 | PLACA | B-19322 VIALE 26_PLACA_21.0_7 | 35.933 |  | 3 | 180.952
B-19322 VIALE 26 | 184.15 | concreto 3000 psi | Placa P14 T1 (ejes 10-12 entre A-J) | 2026-05-27 | 6/3/2026 12:00:00 AM | 7 | 21 | 36.4 | 174 | PLACA | B-19322 VIALE 26_PLACA_21.0_7 | 35.933 |  | 3 | 173.333
B-19322 VIALE 26 | 184.15 | concreto 3000 psi | Placa P14 T1 (ejes 10-12 entre A-J) | 2026-05-27 | 6/3/2026 12:00:00 AM | 7 | 21 | 33.4 | 159 | PLACA | B-19322 VIALE 26_PLACA_21.0_7 | 35.933 |  | 3 | 159.048
B-19322 VIALE 26 | 152.4 | concreto 3000 psi | Escalera T2 (Piso 14 a Cubierta) | 2026-05-21 | 5/28/2026 12:00:00 AM | 7 | 21 | 16.5 | 78 |  |  | 16.367 |  | 3 | 78.571
B-19322 VIALE 26 | 152.4 | concreto 3000 psi | Escalera T2 (Piso 14 a Cubierta) | 2026-05-21 | 5/28/2026 12:00:00 AM | 7 | 21 | 16.3 | 77 |  |  | 16.367 |  | 3 | 77.619
B-19322 VIALE 26 | 152.4 | concreto 3000 psi | Escalera T2 (Piso 14 a Cubierta) | 2026-05-21 | 5/28/2026 12:00:00 AM | 7 | 21 | 16.3 | 78 |  |  | 16.367 |  | 3 | 77.619
B-19322 VIALE 26 | 215.9 | concreto 3000 psi | Muros P13 T1 (ejes 12-14 entre A-F) M=01,25,22,09,23,02,13 | 2026-05-21 | 5/28/2026 12:00:00 AM | 7 | 21 | 36.8 | 175 | MURO | B-19322 VIALE 26_MURO_21.0_7 | 34.933 |  | 3 | 175.238
B-19322 VIALE 26 | 215.9 | concreto 3000 psi | Muros P13 T1 (ejes 12-14 entre A-F) M=01,25,22,09,23,02,13 | 2026-05-21 | 5/28/2026 12:00:00 AM | 7 | 21 | 33 | 157 | MURO | B-19322 VIALE 26_MURO_21.0_7 | 34.933 |  | 3 | 157.143
B-19322 VIALE 26 | 215.9 | concreto 3000 psi | Muros P13 T1 (ejes 12-14 entre A-F) M=01,25,22,09,23,02,13 | 2026-05-21 | 5/28/2026 12:00:00 AM | 7 | 21 | 35 | 166 | MURO | B-19322 VIALE 26_MURO_21.0_7 | 34.933 |  | 3 | 166.667
B-19322 VIALE 26 | 165.1 | concreto 3000 psi | Placa P13 T1 (ejes 01-04 entre A-J) | 2026-05-21 | 5/28/2026 12:00:00 AM | 7 | 21 | 47.2 | 225 | PLACA | B-19322 VIALE 26_PLACA_21.0_7 | 45.1 |  | 3 | 224.762
B-19322 VIALE 26 | 165.1 | concreto 3000 psi | Placa P13 T1 (ejes 01-04 entre A-J) | 2026-05-21 | 5/28/2026 12:00:00 AM | 7 | 21 | 43.9 | 209 | PLACA | B-19322 VIALE 26_PLACA_21.0_7 | 45.1 |  | 3 | 209.048
B-19322 VIALE 26 | 165.1 | concreto 3000 psi | Placa P13 T1 (ejes 01-04 entre A-J) | 2026-05-21 | 5/28/2026 12:00:00 AM | 7 | 21 | 44.2 | 211 | PLACA | B-19322 VIALE 26_PLACA_21.0_7 | 45.1 |  | 3 | 210.476
B-19322 VIALE 26 | 196.85 | concreto 3000 psi | Muros P13 T1 (ejes 10-11 entre A-J) M=02,09,22,13,25,23 | 2026-05-21 | 5/28/2026 12:00:00 AM | 7 | 21 | 30.3 | 144 | MURO | B-19322 VIALE 26_MURO_21.0_7 | 29.367 |  | 3 | 144.286
B-19322 VIALE 26 | 196.85 | concreto 3000 psi | Muros P13 T1 (ejes 10-11 entre A-J) M=02,09,22,13,25,23 | 2026-05-21 | 5/28/2026 12:00:00 AM | 7 | 21 | 29.2 | 139 | MURO | B-19322 VIALE 26_MURO_21.0_7 | 29.367 |  | 3 | 139.048
B-19322 VIALE 26 | 196.85 | concreto 3000 psi | Muros P13 T1 (ejes 10-11 entre A-J) M=02,09,22,13,25,23 | 2026-05-21 | 5/28/2026 12:00:00 AM | 7 | 21 | 28.6 | 136 | MURO | B-19322 VIALE 26_MURO_21.0_7 | 29.367 |  | 3 | 136.19
B-19322 VIALE 26 | 152.4 | concreto 3000 psi | Muros Cubierta T2 (ejes 1-3 ascensores y ductos) | 2026-05-23 | 5/30/2026 12:00:00 AM | 7 | 21 | 11.9 | 56 | MURO | B-19322 VIALE 26_MURO_21.0_7 | 13.267 |  | 3 | 56.667
B-19322 VIALE 26 | 152.4 | concreto 3000 psi | Muros Cubierta T2 (ejes 1-3 ascensores y ductos) | 2026-05-23 | 5/30/2026 12:00:00 AM | 7 | 21 | 13.8 | 65 | MURO | B-19322 VIALE 26_MURO_21.0_7 | 13.267 |  | 3 | 65.714
B-19322 VIALE 26 | 152.4 | concreto 3000 psi | Muros Cubierta T2 (ejes 1-3 ascensores y ductos) | 2026-05-23 | 5/30/2026 12:00:00 AM | 7 | 21 | 14.1 | 67 | MURO | B-19322 VIALE 26_MURO_21.0_7 | 13.267 |  | 3 | 67.143
B-19322 VIALE 26 | 184.15 | concreto 3000 psi | Muros P13 T1 (ejes 08-09 entre J-G) M=02,13,09,22,23,24 | 2026-05-23 | 5/30/2026 12:00:00 AM | 7 | 21 | 32.8 | 156 | MURO | B-19322 VIALE 26_MURO_21.0_7 | 33.967 |  | 3 | 156.19
B-19322 VIALE 26 | 184.15 | concreto 3000 psi | Muros P13 T1 (ejes 08-09 entre J-G) M=02,13,09,22,23,24 | 2026-05-23 | 5/30/2026 12:00:00 AM | 7 | 21 | 35.7 | 170 | MURO | B-19322 VIALE 26_MURO_21.0_7 | 33.967 |  | 3 | 170
B-19322 VIALE 26 | 184.15 | concreto 3000 psi | Muros P13 T1 (ejes 08-09 entre J-G) M=02,13,09,22,23,24 | 2026-05-23 | 5/30/2026 12:00:00 AM | 7 | 21 | 33.4 | 159 | MURO | B-19322 VIALE 26_MURO_21.0_7 | 33.967 |  | 3 | 159.048
B-19322 VIALE 26 | 203.2 | concreto 3000 psi | Muros P13 T1 (ejes 07-08 entre A-F) M=02,13,09,22,23,24 | 2026-05-25 | 6/1/2026 12:00:00 AM | 7 | 21 | 25.7 | 122 | MURO | B-19322 VIALE 26_MURO_21.0_7 | 28.133 |  | 3 | 122.381
B-19322 VIALE 26 | 203.2 | concreto 3000 psi | Muros P13 T1 (ejes 07-08 entre A-F) M=02,13,09,22,23,24 | 2026-05-25 | 6/1/2026 12:00:00 AM | 7 | 21 | 31.2 | 149 | MURO | B-19322 VIALE 26_MURO_21.0_7 | 28.133 |  | 3 | 148.571
B-19322 VIALE 26 | 203.2 | concreto 3000 psi | Muros P13 T1 (ejes 07-08 entre A-F) M=02,13,09,22,23,24 | 2026-05-25 | 6/1/2026 12:00:00 AM | 7 | 21 | 27.5 | 131 | MURO | B-19322 VIALE 26_MURO_21.0_7 | 28.133 |  | 3 | 130.952
B-19322 VIALE 26 | 190.5 | concreto 3000 psi | Placa T1 P14 (ejes 12-15 entre A-J) | 2026-05-25 | 6/1/2026 12:00:00 AM | 7 | 21 | 45.7 | 218 | PLACA | B-19322 VIALE 26_PLACA_21.0_7 | 42.9 |  | 3 | 217.619
B-19322 VIALE 26 | 190.5 | concreto 3000 psi | Placa T1 P14 (ejes 12-15 entre A-J) | 2026-05-25 | 6/1/2026 12:00:00 AM | 7 | 21 | 45.1 | 214 | PLACA | B-19322 VIALE 26_PLACA_21.0_7 | 42.9 |  | 3 | 214.762
B-19322 VIALE 26 | 190.5 | concreto 3000 psi | Placa T1 P14 (ejes 12-15 entre A-J) | 2026-05-25 | 6/1/2026 12:00:00 AM | 7 | 21 | 37.9 | 180 | PLACA | B-19322 VIALE 26_PLACA_21.0_7 | 42.9 |  | 3 | 180.476
B-19322 VIALE 26 | 190.5 | concreto 3000 psi | Muros P13 T1 (ejes 05-06 entre A-J) M=02,13,09,22,23,24 | 2026-05-26 | 6/2/2026 12:00:00 AM | 7 | 21 | 34.6 | 165 | MURO | B-19322 VIALE 26_MURO_21.0_7 | 36.833 |  | 3 | 164.762
B-19322 VIALE 26 | 190.5 | concreto 3000 psi | Muros P13 T1 (ejes 05-06 entre A-J) M=02,13,09,22,23,24 | 2026-05-26 | 6/2/2026 12:00:00 AM | 7 | 21 | 35.7 | 170 | MURO | B-19322 VIALE 26_MURO_21.0_7 | 36.833 |  | 3 | 170
B-19322 VIALE 26 | 190.5 | concreto 3000 psi | Muros P13 T1 (ejes 05-06 entre A-J) M=02,13,09,22,23,24 | 2026-05-26 | 6/2/2026 12:00:00 AM | 7 | 21 | 40.2 | 192 | MURO | B-19322 VIALE 26_MURO_21.0_7 | 36.833 |  | 3 | 191.429
B-19322 VIALE 26 | 234.95 | concreto 3000 psi | Muros P13 T1 (ejes 01-02 entre A-J) M=01,18,20,17,05,16,11,14 | 2026-05-28 | 6/4/2026 12:00:00 AM | 7 | 21 | 38.3 | 182 | MURO | B-19322 VIALE 26_MURO_21.0_7 | 39.2 |  | 3 | 182.381
B-19322 VIALE 26 | 234.95 | concreto 3000 psi | Muros P13 T1 (ejes 01-02 entre A-J) M=01,18,20,17,05,16,11,14 | 2026-05-28 | 6/4/2026 12:00:00 AM | 7 | 21 | 38.1 | 181 | MURO | B-19322 VIALE 26_MURO_21.0_7 | 39.2 |  | 3 | 181.429
B-19322 VIALE 26 | 234.95 | concreto 3000 psi | Muros P13 T1 (ejes 01-02 entre A-J) M=01,18,20,17,05,16,11,14 | 2026-05-28 | 6/4/2026 12:00:00 AM | 7 | 21 | 41.2 | 196 | MURO | B-19322 VIALE 26_MURO_21.0_7 | 39.2 |  | 3 | 196.19
B-19322 VIALE 26 | 177.8 | concreto 3000 psi | Placa P14 T1 (ejes 08-10 entre A-J) | 2026-05-28 | 6/4/2026 12:00:00 AM | 7 | 21 | 43.3 | 206 | PLACA | B-19322 VIALE 26_PLACA_21.0_7 | 42.167 |  | 3 | 206.19
B-19322 VIALE 26 | 177.8 | concreto 3000 psi | Placa P14 T1 (ejes 08-10 entre A-J) | 2026-05-28 | 6/4/2026 12:00:00 AM | 7 | 21 | 41.2 | 196 | PLACA | B-19322 VIALE 26_PLACA_21.0_7 | 42.167 |  | 3 | 196.19
B-19322 VIALE 26 | 177.8 | concreto 3000 psi | Placa P14 T1 (ejes 08-10 entre A-J) | 2026-05-28 | 6/4/2026 12:00:00 AM | 7 | 21 | 42 | 200 | PLACA | B-19322 VIALE 26_PLACA_21.0_7 | 42.167 |  | 3 | 200
B-19322 VIALE 26 | 203.2 | concreto 3000 psi | Placa P14 T1 (ejes 06-08 entre A-J) | 2026-05-29 | 6/5/2026 12:00:00 AM | 7 | 21 | 38.4 | 183 | PLACA | B-19322 VIALE 26_PLACA_21.0_7 | 39.6 |  | 3 | 182.857
B-19322 VIALE 26 | 203.2 | concreto 3000 psi | Placa P14 T1 (ejes 06-08 entre A-J) | 2026-05-29 | 6/5/2026 12:00:00 AM | 7 | 21 | 40.2 | 191 | PLACA | B-19322 VIALE 26_PLACA_21.0_7 | 39.6 |  | 3 | 191.429
B-19322 VIALE 26 | 203.2 | concreto 3000 psi | Placa P14 T1 (ejes 06-08 entre A-J) | 2026-05-29 | 6/5/2026 12:00:00 AM | 7 | 21 | 40.2 | 192 | PLACA | B-19322 VIALE 26_PLACA_21.0_7 | 39.6 |  | 3 | 191.429
B-19322 VIALE 26 | 1 | concreto 3000 psi | Muros Cubierta T2 (ejes 1-3 ascensores y ductos tramo superior / pórtico costado norte hasta viga intermedia) | 2026-06-02 | 6/9/2026 12:00:00 AM | 7 | 21 | 24.3 | 116 | MURO | B-19322 VIALE 26_MURO_21.0_7 | 23.3 |  | 3 | 115.714
B-19322 VIALE 26 | 1 | concreto 3000 psi | Muros Cubierta T2 (ejes 1-3 ascensores y ductos tramo superior / pórtico costado norte hasta viga intermedia) | 2026-06-02 | 6/9/2026 12:00:00 AM | 7 | 21 | 23.2 | 110 | MURO | B-19322 VIALE 26_MURO_21.0_7 | 23.3 |  | 3 | 110.476
B-19322 VIALE 26 | 1 | concreto 3000 psi | Muros Cubierta T2 (ejes 1-3 ascensores y ductos tramo superior / pórtico costado norte hasta viga intermedia) | 2026-06-02 | 6/9/2026 12:00:00 AM | 7 | 21 | 22.4 | 106 | MURO | B-19322 VIALE 26_MURO_21.0_7 | 23.3 |  | 3 | 106.667
B-19322 VIALE 26 | 1 | concreto 3000 psi | Placa P14 T1 (ejes 04-06 entre A-J) y escalera P11 a P12 | 2026-06-03 | 6/10/2026 12:00:00 AM | 7 | 21 | 38.8 | 185 | PLACA | B-19322 VIALE 26_PLACA_21.0_7 | 39.133 |  | 3 | 184.762
B-19322 VIALE 26 | 1 | concreto 3000 psi | Placa P14 T1 (ejes 04-06 entre A-J) y escalera P11 a P12 | 2026-06-03 | 6/10/2026 12:00:00 AM | 7 | 21 | 38.4 | 183 | PLACA | B-19322 VIALE 26_PLACA_21.0_7 | 39.133 |  | 3 | 182.857
B-19322 VIALE 26 | 1 | concreto 3000 psi | Placa P14 T1 (ejes 04-06 entre A-J) y escalera P11 a P12 | 2026-06-03 | 6/10/2026 12:00:00 AM | 7 | 21 | 40.2 | 192 | PLACA | B-19322 VIALE 26_PLACA_21.0_7 | 39.133 |  | 3 | 191.429
B-19322 VIALE 26 | 158.75 | concreto 3000 psi | Placa P14 T1 (ejes 01-04 entre A-J) | 2026-06-04 | 6/11/2026 12:00:00 AM | 7 | 21 | 34.1 | 162 | PLACA | B-19322 VIALE 26_PLACA_21.0_7 | 34.467 |  | 3 | 162.381
B-19322 VIALE 26 | 158.75 | concreto 3000 psi | Placa P14 T1 (ejes 01-04 entre A-J) | 2026-06-04 | 6/11/2026 12:00:00 AM | 7 | 21 | 34.3 | 164 | PLACA | B-19322 VIALE 26_PLACA_21.0_7 | 34.467 |  | 3 | 163.333
B-19322 VIALE 26 | 158.75 | concreto 3000 psi | Placa P14 T1 (ejes 01-04 entre A-J) | 2026-06-04 | 6/11/2026 12:00:00 AM | 7 | 21 | 35 | 167 | PLACA | B-19322 VIALE 26_PLACA_21.0_7 | 34.467 |  | 3 | 166.667
B-19322 VIALE 26 | 203.2 | concreto 3000 psi | Muros P14 T1 (ejes 12-15 entre J-G) M=07,04,28,29,31,23,02,13 | 2026-06-04 | 6/11/2026 12:00:00 AM | 7 | 21 | 31.8 | 151 | MURO | B-19322 VIALE 26_MURO_21.0_7 | 31.9 |  | 3 | 151.429
B-19322 VIALE 26 | 203.2 | concreto 3000 psi | Muros P14 T1 (ejes 12-15 entre J-G) M=07,04,28,29,31,23,02,13 | 2026-06-04 | 6/11/2026 12:00:00 AM | 7 | 21 | 32.7 | 156 | MURO | B-19322 VIALE 26_MURO_21.0_7 | 31.9 |  | 3 | 155.714
B-19322 VIALE 26 | 203.2 | concreto 3000 psi | Muros P14 T1 (ejes 12-15 entre J-G) M=07,04,28,29,31,23,02,13 | 2026-06-04 | 6/11/2026 12:00:00 AM | 7 | 21 | 31.2 | 149 | MURO | B-19322 VIALE 26_MURO_21.0_7 | 31.9 |  | 3 | 148.571
B-19322 VIALE 26 | 203.2 | concreto 3000 psi | Muros P14 T1 (ejes 12-14 entre A-F) M=0,,02,13,09,22,23,25 | 2026-06-06 | 6/13/2026 12:00:00 AM | 7 | 21 | 25.3 | 120 | MURO | B-19322 VIALE 26_MURO_21.0_7 | 26.067 |  | 3 | 120.476
B-19322 VIALE 26 | 203.2 | concreto 3000 psi | Muros P14 T1 (ejes 12-14 entre A-F) M=0,,02,13,09,22,23,25 | 2026-06-06 | 6/13/2026 12:00:00 AM | 7 | 21 | 27.2 | 130 | MURO | B-19322 VIALE 26_MURO_21.0_7 | 26.067 |  | 3 | 129.524
B-19322 VIALE 26 | 203.2 | concreto 3000 psi | Muros P14 T1 (ejes 12-14 entre A-F) M=0,,02,13,09,22,23,25 | 2026-06-06 | 6/13/2026 12:00:00 AM | 7 | 21 | 25.7 | 122 | MURO | B-19322 VIALE 26_MURO_21.0_7 | 26.067 |  | 3 | 122.381
B-19322 VIALE 26 | 152.4 | concreto 3000 psi | Placa Cubierta escalera T2 | 2026-06-09 | 6/16/2026 12:00:00 AM | 7 | 21 | 24.5 | 116 | PLACA | B-19322 VIALE 26_PLACA_21.0_7 | 24.267 |  | 3 | 116.667
B-19322 VIALE 26 | 152.4 | concreto 3000 psi | Placa Cubierta escalera T2 | 2026-06-09 | 6/16/2026 12:00:00 AM | 7 | 21 | 24.8 | 118 | PLACA | B-19322 VIALE 26_PLACA_21.0_7 | 24.267 |  | 3 | 118.095
B-19322 VIALE 26 | 152.4 | concreto 3000 psi | Placa Cubierta escalera T2 | 2026-06-09 | 6/16/2026 12:00:00 AM | 7 | 21 | 23.5 | 112 | PLACA | B-19322 VIALE 26_PLACA_21.0_7 | 24.267 |  | 3 | 111.905
B-19322 VIALE 26 | 203.2 | 3000 PSI | MUROS T2 913 EJE 2 AL 1 ENTRE A YD M=19,20,21,22,23,24 | 2026-04-10 | 4/16/2026 12:00:00 AM | 6 | 21 | 19.1 | 91 | MURO | B-19322 VIALE 26_MURO_21.0_6 | 21.1 |  | 3 | 90.952
B-19322 VIALE 26 | 203.2 | 3000 PSI | MUROS T2 913 EJE 2 AL 1 ENTRE A YD M=19,20,21,22,23,24 | 2026-04-10 | 4/16/2026 12:00:00 AM | 6 | 21 | 22 | 105 | MURO | B-19322 VIALE 26_MURO_21.0_6 | 21.1 |  | 3 | 104.762
B-19322 VIALE 26 | 203.2 | 3000 PSI | MUROS T2 913 EJE 2 AL 1 ENTRE A YD M=19,20,21,22,23,24 | 2026-04-10 | 4/16/2026 12:00:00 AM | 6 | 21 | 22.2 | 106 | MURO | B-19322 VIALE 26_MURO_21.0_6 | 21.1 |  | 3 | 105.714
B-19322 VIALE 26 | 152.4 | 3000 PSI | PLACA T1 PISO 10 EJES 8 Y 10 ENTRE A Y J | 2026-04-14 | 4/20/2026 12:00:00 AM | 6 | 21 | 18.1 | 86 | PLACA | B-19322 VIALE 26_PLACA_21.0_6 | 18.1 |  | 3 | 86.19
B-19322 VIALE 26 | 152.4 | 3000 PSI | PLACA T1 PISO 10 EJES 8 Y 10 ENTRE A Y J | 2026-04-14 | 4/20/2026 12:00:00 AM | 6 | 21 | 18.1 | 86 | PLACA | B-19322 VIALE 26_PLACA_21.0_6 | 18.1 |  | 3 | 86.19
B-19322 VIALE 26 | 152.4 | 3000 PSI | PLACA T1 PISO 10 EJES 8 Y 10 ENTRE A Y J | 2026-04-14 | 4/20/2026 12:00:00 AM | 6 | 21 | 18.1 | 86 | PLACA | B-19322 VIALE 26_PLACA_21.0_6 | 18.1 |  | 3 | 86.19
B-19322 VIALE 26 | 228.6 | 3000 PSI | MUROS T2 P9 EJE 1 Y 2 ENTRE A Y J M=1,18,11,12,17 | 2026-04-14 | 4/20/2026 12:00:00 AM | 6 | 21 | 19.9 | 94 | MURO | B-19322 VIALE 26_MURO_21.0_6 | 19.3 |  | 3 | 94.762
B-19322 VIALE 26 | 228.6 | 3000 PSI | MUROS T2 P9 EJE 1 Y 2 ENTRE A Y J M=1,18,11,12,17 | 2026-04-14 | 4/20/2026 12:00:00 AM | 6 | 21 | 18.7 | 89 | MURO | B-19322 VIALE 26_MURO_21.0_6 | 19.3 |  | 3 | 89.048
B-19322 VIALE 26 | 228.6 | 3000 PSI | MUROS T2 P9 EJE 1 Y 2 ENTRE A Y J M=1,18,11,12,17 | 2026-04-14 | 4/20/2026 12:00:00 AM | 6 | 21 | 19.3 | 92 | MURO | B-19322 VIALE 26_MURO_21.0_6 | 19.3 |  | 3 | 91.905
B-19322 VIALE 26 | 228.6 | 3000 PSI | MUROS T1 P9 EJES 5-6 ENTTE A Y J M=2,9,13,22,23,24 | 2026-04-10 | 4/16/2026 12:00:00 AM | 6 | 21 | 20.7 | 98 | MURO | B-19322 VIALE 26_MURO_21.0_6 | 20.8 |  | 3 | 98.571
B-19322 VIALE 26 | 228.6 | 3000 PSI | MUROS T1 P9 EJES 5-6 ENTTE A Y J M=2,9,13,22,23,24 | 2026-04-10 | 4/16/2026 12:00:00 AM | 6 | 21 | 20.8 | 99 | MURO | B-19322 VIALE 26_MURO_21.0_6 | 20.8 |  | 3 | 99.048
B-19322 VIALE 26 | 228.6 | 3000 PSI | MUROS T1 P9 EJES 5-6 ENTTE A Y J M=2,9,13,22,23,24 | 2026-04-10 | 4/16/2026 12:00:00 AM | 6 | 21 | 20.9 | 100 | MURO | B-19322 VIALE 26_MURO_21.0_6 | 20.8 |  | 3 | 99.524
B-19322 VIALE 26 | 203.2 | 3000 PSI | MUROS T2 P14 EJES 11 AL 15 ENTRE J Y F M=9,29,52 | 2026-04-16 | 4/22/2026 12:00:00 AM | 6 | 21 | 19.8 | 94 | MURO | B-19322 VIALE 26_MURO_21.0_6 | 18.2 |  | 3 | 94.286
B-19322 VIALE 26 | 203.2 | 3000 PSI | MUROS T2 P14 EJES 11 AL 15 ENTRE J Y F M=9,29,52 | 2026-04-16 | 4/22/2026 12:00:00 AM | 6 | 21 | 18.3 | 87 | MURO | B-19322 VIALE 26_MURO_21.0_6 | 18.2 |  | 3 | 87.143
B-19322 VIALE 26 | 203.2 | 3000 PSI | MUROS T2 P14 EJES 11 AL 15 ENTRE J Y F M=9,29,52 | 2026-04-16 | 4/22/2026 12:00:00 AM | 6 | 21 | 16.5 | 78 | MURO | B-19322 VIALE 26_MURO_21.0_6 | 18.2 |  | 3 | 78.571
B-19322 VIALE 26 | 177.8 | 3000 PSI | PLACA T1 PISO 10 EJES 4-6 ENTRE A Y J | 2026-04-16 | 4/22/2026 12:00:00 AM | 6 | 21 | 18.7 | 89 | PLACA | B-19322 VIALE 26_PLACA_21.0_6 | 19.767 |  | 3 | 89.048
B-19322 VIALE 26 | 177.8 | 3000 PSI | PLACA T1 PISO 10 EJES 4-6 ENTRE A Y J | 2026-04-16 | 4/22/2026 12:00:00 AM | 6 | 21 | 20 | 95 | PLACA | B-19322 VIALE 26_PLACA_21.0_6 | 19.767 |  | 3 | 95.238
B-19322 VIALE 26 | 177.8 | 3000 PSI | PLACA T1 PISO 10 EJES 4-6 ENTRE A Y J | 2026-04-16 | 4/22/2026 12:00:00 AM | 6 | 21 | 20.6 | 98 | PLACA | B-19322 VIALE 26_PLACA_21.0_6 | 19.767 |  | 3 | 98.095
B-19322 VIALE 26 | 215.6 | 3000 PSI | MUROS T1 P10 EJE 11-14 ENTRE A YF M=9,22,1,25,2,23 | 2026-04-16 | 4/22/2026 12:00:00 AM | 6 | 21 | 17 | 81 | MURO | B-19322 VIALE 26_MURO_21.0_6 | 17.167 |  | 3 | 80.952
B-19322 VIALE 26 | 215.6 | 3000 PSI | MUROS T1 P10 EJE 11-14 ENTRE A YF M=9,22,1,25,2,23 | 2026-04-16 | 4/22/2026 12:00:00 AM | 6 | 21 | 16.8 | 80 | MURO | B-19322 VIALE 26_MURO_21.0_6 | 17.167 |  | 3 | 80
B-19322 VIALE 26 | 215.6 | 3000 PSI | MUROS T1 P10 EJE 11-14 ENTRE A YF M=9,22,1,25,2,23 | 2026-04-16 | 4/22/2026 12:00:00 AM | 6 | 21 | 17.7 | 84 | MURO | B-19322 VIALE 26_MURO_21.0_6 | 17.167 |  | 3 | 84.286
B-19322 VIALE 26 | 228.6 | concreto 3000 psi | Muros P12 T1 (ejes 06-07 entre A-J) | 2026-05-14 | 5/20/2026 12:00:00 AM | 6 | 21 | 32 | 152 | MURO | B-19322 VIALE 26_MURO_21.0_6 | 31.4 |  | 3 | 152.381
B-19322 VIALE 26 | 228.6 | concreto 3000 psi | Muros P12 T1 (ejes 06-07 entre A-J) | 2026-05-14 | 5/20/2026 12:00:00 AM | 6 | 21 | 30.8 | 146 | MURO | B-19322 VIALE 26_MURO_21.0_6 | 31.4 |  | 3 | 146.667
B-19322 VIALE 26 | 228.6 | concreto 3000 psi | Muros P12 T1 (ejes 06-07 entre A-J) | 2026-05-14 | 5/20/2026 12:00:00 AM | 6 | 21 | 31.4 | 150 | MURO | B-19322 VIALE 26_MURO_21.0_6 | 31.4 |  | 3 | 149.524
B-19322 VIALE 26 | 190.5 | concreto 3000 psi | Placa P13 T1 (ejes 10-12 entre A-J) | 2026-05-14 | 5/20/2026 12:00:00 AM | 6 | 21 | 37.7 | 179 | PLACA | B-19322 VIALE 26_PLACA_21.0_6 | 38.667 |  | 3 | 179.524
B-19322 VIALE 26 | 190.5 | concreto 3000 psi | Placa P13 T1 (ejes 10-12 entre A-J) | 2026-05-14 | 5/20/2026 12:00:00 AM | 6 | 21 | 40.4 | 192 | PLACA | B-19322 VIALE 26_PLACA_21.0_6 | 38.667 |  | 3 | 192.381
B-19322 VIALE 26 | 190.5 | concreto 3000 psi | Placa P13 T1 (ejes 10-12 entre A-J) | 2026-05-14 | 5/20/2026 12:00:00 AM | 6 | 21 | 37.9 | 180 | PLACA | B-19322 VIALE 26_PLACA_21.0_6 | 38.667 |  | 3 | 180.476
B-19322 VIALE 26 | 203.2 | concreto 3000 psi | Muros P14 T1 (ejes 12-14 entre A-F) M=0,,02,13,09,22,23,25 | 2026-06-06 | 6/12/2026 12:00:00 AM | 6 | 21 | 23.4 | 111 | MURO | B-19322 VIALE 26_MURO_21.0_6 | 23.3 |  | 3 | 111.429
B-19322 VIALE 26 | 203.2 | concreto 3000 psi | Muros P14 T1 (ejes 12-14 entre A-F) M=0,,02,13,09,22,23,25 | 2026-06-06 | 6/12/2026 12:00:00 AM | 6 | 21 | 22 | 105 | MURO | B-19322 VIALE 26_MURO_21.0_6 | 23.3 |  | 3 | 104.762
B-19322 VIALE 26 | 203.2 | concreto 3000 psi | Muros P14 T1 (ejes 12-14 entre A-F) M=0,,02,13,09,22,23,25 | 2026-06-06 | 6/12/2026 12:00:00 AM | 6 | 21 | 24.5 | 117 | MURO | B-19322 VIALE 26_MURO_21.0_6 | 23.3 |  | 3 | 116.667
B-19322 VIALE 26 | 228.6 | 3000 PSI | MUROS T2 P13 EJE 10 ENTRE A Y J EJE 8 Y 9 ENTRE J Y D M=2,31,14 | 2026-04-06 | 4/11/2026 12:00:00 AM | 5 | 21 | 22.1 | 105 | MURO | B-19322 VIALE 26_MURO_21.0_5 | 22.767 |  | 3 | 105.238
B-19322 VIALE 26 | 228.6 | 3000 PSI | MUROS T2 P13 EJE 10 ENTRE A Y J EJE 8 Y 9 ENTRE J Y D M=2,31,14 | 2026-04-06 | 4/11/2026 12:00:00 AM | 5 | 21 | 24.6 | 117 | MURO | B-19322 VIALE 26_MURO_21.0_5 | 22.767 |  | 3 | 117.143
B-19322 VIALE 26 | 228.6 | 3000 PSI | MUROS T2 P13 EJE 10 ENTRE A Y J EJE 8 Y 9 ENTRE J Y D M=2,31,14 | 2026-04-06 | 4/11/2026 12:00:00 AM | 5 | 21 | 21.6 | 103 | MURO | B-19322 VIALE 26_MURO_21.0_5 | 22.767 |  | 3 | 102.857
B-19322 VIALE 26 | 203.2 | 3000 PSI | MUROS T1 P9 EJES 15-11 ENTRE J Y G M=31,32,3,4,28,2,25 | 2026-04-06 | 4/11/2026 12:00:00 AM | 5 | 21 | 20.8 | 99 | MURO | B-19322 VIALE 26_MURO_21.0_5 | 19.967 |  | 3 | 99.048
B-19322 VIALE 26 | 203.2 | 3000 PSI | MUROS T1 P9 EJES 15-11 ENTRE J Y G M=31,32,3,4,28,2,25 | 2026-04-06 | 4/11/2026 12:00:00 AM | 5 | 21 | 19.8 | 94 | MURO | B-19322 VIALE 26_MURO_21.0_5 | 19.967 |  | 3 | 94.286
B-19322 VIALE 26 | 203.2 | 3000 PSI | MUROS T1 P9 EJES 15-11 ENTRE J Y G M=31,32,3,4,28,2,25 | 2026-04-06 | 4/11/2026 12:00:00 AM | 5 | 21 | 19.3 | 92 | MURO | B-19322 VIALE 26_MURO_21.0_5 | 19.967 |  | 3 | 91.905
B-19322 VIALE 26 | 228.6 | 3000 PSI | MUROS T1 P10 EJES 15-11 ENTRE J Y G M=3,7,31,32,4,13 | 2026-04-15 | 4/20/2026 12:00:00 AM | 5 | 21 | 17.7 | 84 | MURO | B-19322 VIALE 26_MURO_21.0_5 | 18.267 |  | 3 | 84.286
B-19322 VIALE 26 | 228.6 | 3000 PSI | MUROS T1 P10 EJES 15-11 ENTRE J Y G M=3,7,31,32,4,13 | 2026-04-15 | 4/20/2026 12:00:00 AM | 5 | 21 | 19.2 | 92 | MURO | B-19322 VIALE 26_MURO_21.0_5 | 18.267 |  | 3 | 91.429
B-19322 VIALE 26 | 228.6 | 3000 PSI | MUROS T1 P10 EJES 15-11 ENTRE J Y G M=3,7,31,32,4,13 | 2026-04-15 | 4/20/2026 12:00:00 AM | 5 | 21 | 17.9 | 85 | MURO | B-19322 VIALE 26_MURO_21.0_5 | 18.267 |  | 3 | 85.238
B-19322 VIALE 26 | 177.8 | 3000 PSI | PLACA T1 P10 EJES 6 AL 8 ENTRE A Y J | 2026-04-15 | 4/20/2026 12:00:00 AM | 5 | 21 | 20.4 | 97 | PLACA | B-19322 VIALE 26_PLACA_21.0_5 | 19.8 |  | 3 | 97.143
B-19322 VIALE 26 | 177.8 | 3000 PSI | PLACA T1 P10 EJES 6 AL 8 ENTRE A Y J | 2026-04-15 | 4/20/2026 12:00:00 AM | 5 | 21 | 19.7 | 94 | PLACA | B-19322 VIALE 26_PLACA_21.0_5 | 19.8 |  | 3 | 93.81
B-19322 VIALE 26 | 177.8 | 3000 PSI | PLACA T1 P10 EJES 6 AL 8 ENTRE A Y J | 2026-04-15 | 4/20/2026 12:00:00 AM | 5 | 21 | 19.3 | 92 | PLACA | B-19322 VIALE 26_PLACA_21.0_5 | 19.8 |  | 3 | 91.905
B-19322 VIALE 26 | 177.8 | 3000 PSI | PLACA T2 PISO 14 EJE 1 AL 15 ENTRE A Y J | 2026-04-17 | 4/22/2026 12:00:00 AM | 5 | 21 | 17.6 | 84 | PLACA | B-19322 VIALE 26_PLACA_21.0_5 | 18.1 |  | 3 | 83.81
B-19322 VIALE 26 | 177.8 | 3000 PSI | PLACA T2 PISO 14 EJE 1 AL 15 ENTRE A Y J | 2026-04-17 | 4/22/2026 12:00:00 AM | 5 | 21 | 18.3 | 87 | PLACA | B-19322 VIALE 26_PLACA_21.0_5 | 18.1 |  | 3 | 87.143
B-19322 VIALE 26 | 177.8 | 3000 PSI | PLACA T2 PISO 14 EJE 1 AL 15 ENTRE A Y J | 2026-04-17 | 4/22/2026 12:00:00 AM | 5 | 21 | 18.4 | 88 | PLACA | B-19322 VIALE 26_PLACA_21.0_5 | 18.1 |  | 3 | 87.619
B-19322 VIALE 26 | 203.2 | 3000 PSI | MUROS T1 P10 EJE 9-10 ENTRE A-J M=2,9,23,9,25 | 2026-04-17 | 4/22/2026 12:00:00 AM | 5 | 21 | 16.7 | 80 | MURO | B-19322 VIALE 26_MURO_21.0_5 | 17.8 |  | 3 | 79.524
B-19322 VIALE 26 | 203.2 | 3000 PSI | MUROS T1 P10 EJE 9-10 ENTRE A-J M=2,9,23,9,25 | 2026-04-17 | 4/22/2026 12:00:00 AM | 5 | 21 | 18.8 | 90 | MURO | B-19322 VIALE 26_MURO_21.0_5 | 17.8 |  | 3 | 89.524
B-19322 VIALE 26 | 203.2 | 3000 PSI | MUROS T1 P10 EJE 9-10 ENTRE A-J M=2,9,23,9,25 | 2026-04-17 | 4/22/2026 12:00:00 AM | 5 | 21 | 17.9 | 85 | MURO | B-19322 VIALE 26_MURO_21.0_5 | 17.8 |  | 3 | 85.238
B-19322 VIALE 26 | 152.4 | 3000 PSI | PLACA T1 PISO 10 EJES 1-4 ENTRE A-J | 2026-04-17 | 4/22/2026 12:00:00 AM | 5 | 21 | 13.9 | 66 | PLACA | B-19322 VIALE 26_PLACA_21.0_5 | 13.533 |  | 3 | 66.19
B-19322 VIALE 26 | 152.4 | 3000 PSI | PLACA T1 PISO 10 EJES 1-4 ENTRE A-J | 2026-04-17 | 4/22/2026 12:00:00 AM | 5 | 21 | 12.3 | 58 | PLACA | B-19322 VIALE 26_PLACA_21.0_5 | 13.533 |  | 3 | 58.571
B-19322 VIALE 26 | 152.4 | 3000 PSI | PLACA T1 PISO 10 EJES 1-4 ENTRE A-J | 2026-04-17 | 4/22/2026 12:00:00 AM | 5 | 21 | 14.4 | 69 | PLACA | B-19322 VIALE 26_PLACA_21.0_5 | 13.533 |  | 3 | 68.571
B-19322 VIALE 26 | 203.2 | concreto 3000 psi | Muros P14 T2 (EJES 7 Y 8 (E/J), EJES 8 Y 9 (A/D) M=2,31,14 | 2026-04-23 | 4/28/2026 12:00:00 AM | 5 | 21 | 21.5 | 102 | MURO | B-19322 VIALE 26_MURO_21.0_5 | 20.267 |  | 3 | 102.381
B-19322 VIALE 26 | 203.2 | concreto 3000 psi | Muros P14 T2 (EJES 7 Y 8 (E/J), EJES 8 Y 9 (A/D) M=2,31,14 | 2026-04-23 | 4/28/2026 12:00:00 AM | 5 | 21 | 20.1 | 96 | MURO | B-19322 VIALE 26_MURO_21.0_5 | 20.267 |  | 3 | 95.714
B-19322 VIALE 26 | 203.2 | concreto 3000 psi | Muros P14 T2 (EJES 7 Y 8 (E/J), EJES 8 Y 9 (A/D) M=2,31,14 | 2026-04-23 | 4/28/2026 12:00:00 AM | 5 | 21 | 19.2 | 91 | MURO | B-19322 VIALE 26_MURO_21.0_5 | 20.267 |  | 3 | 91.429
B-19322 VIALE 26 | 177.8 | concreto 3000 psi | Placa P11 T1 (ejes 10-12 entre A-J) | 2026-04-23 | 4/28/2026 12:00:00 AM | 5 | 21 | 17.7 | 84 | PLACA | B-19322 VIALE 26_PLACA_21.0_5 | 18.733 |  | 3 | 84.286
B-19322 VIALE 26 | 177.8 | concreto 3000 psi | Placa P11 T1 (ejes 10-12 entre A-J) | 2026-04-23 | 4/28/2026 12:00:00 AM | 5 | 21 | 19.8 | 94 | PLACA | B-19322 VIALE 26_PLACA_21.0_5 | 18.733 |  | 3 | 94.286
B-19322 VIALE 26 | 177.8 | concreto 3000 psi | Placa P11 T1 (ejes 10-12 entre A-J) | 2026-04-23 | 4/28/2026 12:00:00 AM | 5 | 21 | 18.7 | 89 | PLACA | B-19322 VIALE 26_PLACA_21.0_5 | 18.733 |  | 3 | 89.048
B-19322 VIALE 26 | 228.6 | concreto 3000 psi | Muros P10 T1 (EJES 3-4 ENTRE A-J) M=2,13,8,21,23 | 2026-04-23 | 4/28/2026 12:00:00 AM | 5 | 21 | 18.9 | 90 | MURO | B-19322 VIALE 26_MURO_21.0_5 | 18.567 |  | 3 | 90
B-19322 VIALE 26 | 228.6 | concreto 3000 psi | Muros P10 T1 (EJES 3-4 ENTRE A-J) M=2,13,8,21,23 | 2026-04-23 | 4/28/2026 12:00:00 AM | 5 | 21 | 17.8 | 85 | MURO | B-19322 VIALE 26_MURO_21.0_5 | 18.567 |  | 3 | 84.762
B-19322 VIALE 26 | 228.6 | concreto 3000 psi | Muros P10 T1 (EJES 3-4 ENTRE A-J) M=2,13,8,21,23 | 2026-04-23 | 4/28/2026 12:00:00 AM | 5 | 21 | 19 | 91 | MURO | B-19322 VIALE 26_MURO_21.0_5 | 18.567 |  | 3 | 90.476
B-19322 VIALE 26 | 152.4 | concreto 3000 psi | Placa P11 T1 (ejes 06-08 entre A-J) | 2026-04-25 | 4/30/2026 12:00:00 AM | 5 | 21 | 20.9 | 99 | PLACA | B-19322 VIALE 26_PLACA_21.0_5 | 21.533 |  | 3 | 99.524
B-19322 VIALE 26 | 152.4 | concreto 3000 psi | Placa P11 T1 (ejes 06-08 entre A-J) | 2026-04-25 | 4/30/2026 12:00:00 AM | 5 | 21 | 21.5 | 102 | PLACA | B-19322 VIALE 26_PLACA_21.0_5 | 21.533 |  | 3 | 102.381
B-19322 VIALE 26 | 152.4 | concreto 3000 psi | Placa P11 T1 (ejes 06-08 entre A-J) | 2026-04-25 | 4/30/2026 12:00:00 AM | 5 | 21 | 22.2 | 106 | PLACA | B-19322 VIALE 26_PLACA_21.0_5 | 21.533 |  | 3 | 105.714
B-19322 VIALE 26 | 203.2 | concreto 3000 psi | Muros P14 T2 EJES 5 Y 6 (E/J), EJES 6 Y 7 (A/D) | 2026-04-25 | 4/30/2026 12:00:00 AM | 5 | 21 | 19.1 | 91 | MURO | B-19322 VIALE 26_MURO_21.0_5 | 20 |  | 3 | 90.952
B-19322 VIALE 26 | 203.2 | concreto 3000 psi | Muros P14 T2 EJES 5 Y 6 (E/J), EJES 6 Y 7 (A/D) | 2026-04-25 | 4/30/2026 12:00:00 AM | 5 | 21 | 20.2 | 96 | MURO | B-19322 VIALE 26_MURO_21.0_5 | 20 |  | 3 | 96.19
B-19322 VIALE 26 | 203.2 | concreto 3000 psi | Muros P14 T2 EJES 5 Y 6 (E/J), EJES 6 Y 7 (A/D) | 2026-04-25 | 4/30/2026 12:00:00 AM | 5 | 21 | 20.7 | 99 | MURO | B-19322 VIALE 26_MURO_21.0_5 | 20 |  | 3 | 98.571
B-19322 VIALE 26 | 203.2 | concreto 3000 psi | Muros P11 T1 (EJES 08-11 ENTRE A-F) M=09,22,13,23,25 | 2026-04-30 | 5/5/2026 12:00:00 AM | 5 | 21 | 17.4 | 83 | MURO | B-19322 VIALE 26_MURO_21.0_5 | 18 |  | 3 | 82.857
B-19322 VIALE 26 | 203.2 | concreto 3000 psi | Muros P11 T1 (EJES 08-11 ENTRE A-F) M=09,22,13,23,25 | 2026-04-30 | 5/5/2026 12:00:00 AM | 5 | 21 | 18.4 | 87 | MURO | B-19322 VIALE 26_MURO_21.0_5 | 18 |  | 3 | 87.619
B-19322 VIALE 26 | 203.2 | concreto 3000 psi | Muros P11 T1 (EJES 08-11 ENTRE A-F) M=09,22,13,23,25 | 2026-04-30 | 5/5/2026 12:00:00 AM | 5 | 21 | 18.2 | 86 | MURO | B-19322 VIALE 26_MURO_21.0_5 | 18 |  | 3 | 86.667
B-19322 VIALE 26 | 203.2 | concreto 3000 psi | Muros P14 T2 (EJES 1 Y 2 (E/J), EJES 1-3 (A/D) | 2026-04-30 | 5/5/2026 12:00:00 AM | 5 | 21 | 22.3 | 106 | MURO | B-19322 VIALE 26_MURO_21.0_5 | 21.067 |  | 3 | 106.19
B-19322 VIALE 26 | 203.2 | concreto 3000 psi | Muros P14 T2 (EJES 1 Y 2 (E/J), EJES 1-3 (A/D) | 2026-04-30 | 5/5/2026 12:00:00 AM | 5 | 21 | 19.2 | 91 | MURO | B-19322 VIALE 26_MURO_21.0_5 | 21.067 |  | 3 | 91.429
B-19322 VIALE 26 | 203.2 | concreto 3000 psi | Muros P14 T2 (EJES 1 Y 2 (E/J), EJES 1-3 (A/D) | 2026-04-30 | 5/5/2026 12:00:00 AM | 5 | 21 | 21.7 | 103 | MURO | B-19322 VIALE 26_MURO_21.0_5 | 21.067 |  | 3 | 103.333
B-19322 VIALE 26 | 203.2 | concreto 3000 psi | Muros Cubierta T2 (ejes 14-15 / E-J escalera) | 2026-05-07 | 5/12/2026 12:00:00 AM | 5 | 21 | 7.6 | 36 | MURO | B-19322 VIALE 26_MURO_21.0_5 | 7.867 |  | 3 | 36.19
B-19322 VIALE 26 | 203.2 | concreto 3000 psi | Muros Cubierta T2 (ejes 14-15 / E-J escalera) | 2026-05-07 | 5/12/2026 12:00:00 AM | 5 | 21 | 8 | 38 | MURO | B-19322 VIALE 26_MURO_21.0_5 | 7.867 |  | 3 | 38.095
B-19322 VIALE 26 | 203.2 | concreto 3000 psi | Muros Cubierta T2 (ejes 14-15 / E-J escalera) | 2026-05-07 | 5/12/2026 12:00:00 AM | 5 | 21 | 8 | 38 | MURO | B-19322 VIALE 26_MURO_21.0_5 | 7.867 |  | 3 | 38.095
B-19322 VIALE 26 | 203.2 | concreto 3000 psi | Muros P12 T1 (EJES 12-15 ENTRE J-G) M=07,31,32,03,04,30,29 | 2026-05-08 | 5/13/2026 12:00:00 AM | 5 | 21 | 16.1 | 77 | MURO | B-19322 VIALE 26_MURO_21.0_5 | 15.533 |  | 3 | 76.667
B-19322 VIALE 26 | 203.2 | concreto 3000 psi | Muros P12 T1 (EJES 12-15 ENTRE J-G) M=07,31,32,03,04,30,29 | 2026-05-08 | 5/13/2026 12:00:00 AM | 5 | 21 | 16.3 | 78 | MURO | B-19322 VIALE 26_MURO_21.0_5 | 15.533 |  | 3 | 77.619
B-19322 VIALE 26 | 203.2 | concreto 3000 psi | Muros P12 T1 (EJES 12-15 ENTRE J-G) M=07,31,32,03,04,30,29 | 2026-05-08 | 5/13/2026 12:00:00 AM | 5 | 21 | 14.2 | 68 | MURO | B-19322 VIALE 26_MURO_21.0_5 | 15.533 |  | 3 | 67.619
B-19322 VIALE 26 | 215.9 | concreto 3000 psi | Muros P13 T1 (ejes 12-14 entre A-F) M=01,25,22,09,23,02,13 | 2026-05-21 | 5/26/2026 12:00:00 AM | 5 | 21 | 32.8 | 156 | MURO | B-19322 VIALE 26_MURO_21.0_5 | 30.967 |  | 3 | 156.19
B-19322 VIALE 26 | 165.1 | concreto 3000 psi | Placa P13 T1 (ejes 01-04 entre A-J) | 2026-05-21 | 5/26/2026 12:00:00 AM | 5 | 21 | 40.3 | 192 | PLACA | B-19322 VIALE 26_PLACA_21.0_5 | 39.7 |  | 3 | 191.905
B-19322 VIALE 26 | 165.1 | concreto 3000 psi | Placa P13 T1 (ejes 01-04 entre A-J) | 2026-05-21 | 5/26/2026 12:00:00 AM | 5 | 21 | 41.8 | 199 | PLACA | B-19322 VIALE 26_PLACA_21.0_5 | 39.7 |  | 3 | 199.048
B-19322 VIALE 26 | 165.1 | concreto 3000 psi | Placa P13 T1 (ejes 01-04 entre A-J) | 2026-05-21 | 5/26/2026 12:00:00 AM | 5 | 21 | 37 | 176 | PLACA | B-19322 VIALE 26_PLACA_21.0_5 | 39.7 |  | 3 | 176.19
B-19322 VIALE 26 | 196.85 | concreto 3000 psi | Muros P13 T1 (ejes 10-11 entre A-J) M=02,09,22,13,25,23 | 2026-05-21 | 5/26/2026 12:00:00 AM | 5 | 21 | 25.6 | 122 | MURO | B-19322 VIALE 26_MURO_21.0_5 | 25.267 |  | 3 | 121.905
B-19322 VIALE 26 | 196.85 | concreto 3000 psi | Muros P13 T1 (ejes 10-11 entre A-J) M=02,09,22,13,25,23 | 2026-05-21 | 5/26/2026 12:00:00 AM | 5 | 21 | 23.9 | 114 | MURO | B-19322 VIALE 26_MURO_21.0_5 | 25.267 |  | 3 | 113.81
B-19322 VIALE 26 | 196.85 | concreto 3000 psi | Muros P13 T1 (ejes 10-11 entre A-J) M=02,09,22,13,25,23 | 2026-05-21 | 5/26/2026 12:00:00 AM | 5 | 21 | 26.3 | 125 | MURO | B-19322 VIALE 26_MURO_21.0_5 | 25.267 |  | 3 | 125.238
B-19322 VIALE 26 | 228.6 | concreto 3000 psi | Muros P12 T1 (ejes 04-05 entre A-J) | 2026-05-15 | 5/20/2026 12:00:00 AM | 5 | 21 | 25 | 119 | MURO | B-19322 VIALE 26_MURO_21.0_5 | 24.967 |  | 3 | 119.048
B-19322 VIALE 26 | 228.6 | concreto 3000 psi | Muros P12 T1 (ejes 04-05 entre A-J) | 2026-05-15 | 5/20/2026 12:00:00 AM | 5 | 21 | 25.2 | 120 | MURO | B-19322 VIALE 26_MURO_21.0_5 | 24.967 |  | 3 | 120
B-19322 VIALE 26 | 228.6 | concreto 3000 psi | Muros P12 T1 (ejes 04-05 entre A-J) | 2026-05-15 | 5/20/2026 12:00:00 AM | 5 | 21 | 24.7 | 118 | MURO | B-19322 VIALE 26_MURO_21.0_5 | 24.967 |  | 3 | 117.619
B-19322 VIALE 26 | 165.1 | concreto 3000 psi | Placa P13 T1 (ejes 08-10 entre A-J) y escalera P9 a P10 T1 | 2026-05-15 | 5/20/2026 12:00:00 AM | 5 | 21 | 36.1 | 172 | PLACA | B-19322 VIALE 26_PLACA_21.0_5 | 34.933 |  | 3 | 171.905
B-19322 VIALE 26 | 165.1 | concreto 3000 psi | Placa P13 T1 (ejes 08-10 entre A-J) y escalera P9 a P10 T1 | 2026-05-15 | 5/20/2026 12:00:00 AM | 5 | 21 | 34.5 | 164 | PLACA | B-19322 VIALE 26_PLACA_21.0_5 | 34.933 |  | 3 | 164.286
B-19322 VIALE 26 | 165.1 | concreto 3000 psi | Placa P13 T1 (ejes 08-10 entre A-J) y escalera P9 a P10 T1 | 2026-05-15 | 5/20/2026 12:00:00 AM | 5 | 21 | 34.2 | 163 | PLACA | B-19322 VIALE 26_PLACA_21.0_5 | 34.933 |  | 3 | 162.857
B-19322 VIALE 26 | 228.6 | concreto 3000 psi | Muros P12 T1 (eje 03 entre A-J)M=08,21,23 | 2026-05-16 | 5/21/2026 12:00:00 AM | 5 | 21 | 22.7 | 108 | MURO | B-19322 VIALE 26_MURO_21.0_5 | 27.967 |  | 3 | 108.095
B-19322 VIALE 26 | 228.6 | concreto 3000 psi | Muros P12 T1 (eje 03 entre A-J)M=08,21,23 | 2026-05-16 | 5/21/2026 12:00:00 AM | 5 | 21 | 30.1 | 143 | MURO | B-19322 VIALE 26_MURO_21.0_5 | 27.967 |  | 3 | 143.333
B-19322 VIALE 26 | 228.6 | concreto 3000 psi | Muros P12 T1 (eje 03 entre A-J)M=08,21,23 | 2026-05-16 | 5/21/2026 12:00:00 AM | 5 | 21 | 31.1 | 148 | MURO | B-19322 VIALE 26_MURO_21.0_5 | 27.967 |  | 3 | 148.095
B-19322 VIALE 26 | 165.1 | concreto 3000 psi | Placa cubierta T2 (ejes 01-05-10 entre A-J) | 2026-05-16 | 5/21/2026 12:00:00 AM | 5 | 21 | 16 | 76 | PLACA | B-19322 VIALE 26_PLACA_21.0_5 | 17.4 |  | 3 | 76.19
B-19322 VIALE 26 | 165.1 | concreto 3000 psi | Placa cubierta T2 (ejes 01-05-10 entre A-J) | 2026-05-16 | 5/21/2026 12:00:00 AM | 5 | 21 | 18.8 | 89 | PLACA | B-19322 VIALE 26_PLACA_21.0_5 | 17.4 |  | 3 | 89.524
B-19322 VIALE 26 | 165.1 | concreto 3000 psi | Placa cubierta T2 (ejes 01-05-10 entre A-J) | 2026-05-16 | 5/21/2026 12:00:00 AM | 5 | 21 | 17.4 | 83 | PLACA | B-19322 VIALE 26_PLACA_21.0_5 | 17.4 |  | 3 | 82.857
B-19322 VIALE 26 | 152.4 | concreto 3000 psi | Escalera T2 (Piso 14 a Cubierta) | 2026-05-21 | 5/26/2026 12:00:00 AM | 5 | 21 | 14.4 | 68 |  |  | 14.567 |  | 3 | 68.571
B-19322 VIALE 26 | 152.4 | concreto 3000 psi | Escalera T2 (Piso 14 a Cubierta) | 2026-05-21 | 5/26/2026 12:00:00 AM | 5 | 21 | 14.6 | 70 |  |  | 14.567 |  | 3 | 69.524
B-19322 VIALE 26 | 152.4 | concreto 3000 psi | Escalera T2 (Piso 14 a Cubierta) | 2026-05-21 | 5/26/2026 12:00:00 AM | 5 | 21 | 14.7 | 70 |  |  | 14.567 |  | 3 | 70
B-19322 VIALE 26 | 215.9 | concreto 3000 psi | Muros P13 T1 (ejes 12-14 entre A-F) M=01,25,22,09,23,02,13 | 2026-05-21 | 5/26/2026 12:00:00 AM | 5 | 21 | 32.4 | 154 | MURO | B-19322 VIALE 26_MURO_21.0_5 | 30.967 |  | 3 | 154.286
B-19322 VIALE 26 | 215.9 | concreto 3000 psi | Muros P13 T1 (ejes 12-14 entre A-F) M=01,25,22,09,23,02,13 | 2026-05-21 | 5/26/2026 12:00:00 AM | 5 | 21 | 27.7 | 132 | MURO | B-19322 VIALE 26_MURO_21.0_5 | 30.967 |  | 3 | 131.905
B-19322 VIALE 26 | 234.95 | concreto 3000 psi | Muros P13 T1 (ejes 01-02 entre A-J) M=01,18,20,17,05,16,11,14 | 2026-05-28 | 6/2/2026 12:00:00 AM | 5 | 21 | 40.6 | 193 | MURO | B-19322 VIALE 26_MURO_21.0_5 | 38.2 |  | 3 | 193.333
B-19322 VIALE 26 | 234.95 | concreto 3000 psi | Muros P13 T1 (ejes 01-02 entre A-J) M=01,18,20,17,05,16,11,14 | 2026-05-28 | 6/2/2026 12:00:00 AM | 5 | 21 | 36.8 | 175 | MURO | B-19322 VIALE 26_MURO_21.0_5 | 38.2 |  | 3 | 175.238
B-19322 VIALE 26 | 234.95 | concreto 3000 psi | Muros P13 T1 (ejes 01-02 entre A-J) M=01,18,20,17,05,16,11,14 | 2026-05-28 | 6/2/2026 12:00:00 AM | 5 | 21 | 37.2 | 177 | MURO | B-19322 VIALE 26_MURO_21.0_5 | 38.2 |  | 3 | 177.143
B-19322 VIALE 26 | 177.8 | concreto 3000 psi | Placa P14 T1 (ejes 08-10 entre A-J) | 2026-05-28 | 6/2/2026 12:00:00 AM | 5 | 21 | 39 | 186 | PLACA | B-19322 VIALE 26_PLACA_21.0_5 | 37.8 |  | 3 | 185.714
B-19322 VIALE 26 | 177.8 | concreto 3000 psi | Placa P14 T1 (ejes 08-10 entre A-J) | 2026-05-28 | 6/2/2026 12:00:00 AM | 5 | 21 | 37.5 | 179 | PLACA | B-19322 VIALE 26_PLACA_21.0_5 | 37.8 |  | 3 | 178.571
B-19322 VIALE 26 | 177.8 | concreto 3000 psi | Placa P14 T1 (ejes 08-10 entre A-J) | 2026-05-28 | 6/2/2026 12:00:00 AM | 5 | 21 | 36.9 | 176 | PLACA | B-19322 VIALE 26_PLACA_21.0_5 | 37.8 |  | 3 | 175.714
B-19322 VIALE 26 | 234.95 | 4000 PSI | MUROS T2PISO 1 32, 09, 29 EJE 11 | 2025-11-13 | 11/17/2025 12:00:00 AM | 4 | 28 | 30.6 | 109 | MURO | B-19322 VIALE 26_MURO_28.0_4 | 30.033 |  | 3 | 109.286
B-19322 VIALE 26 | 234.95 | 4000 PSI | MUROS T2PISO 1 32, 09, 29 EJE 11 | 2025-11-13 | 11/17/2025 12:00:00 AM | 4 | 28 | 30 | 107 | MURO | B-19322 VIALE 26_MURO_28.0_4 | 30.033 |  | 3 | 107.143
B-19322 VIALE 26 | 234.95 | 4000 PSI | MUROS T2PISO 1 32, 09, 29 EJE 11 | 2025-11-13 | 11/17/2025 12:00:00 AM | 4 | 28 | 29.5 | 106 | MURO | B-19322 VIALE 26_MURO_28.0_4 | 30.033 |  | 3 | 105.357
B-19322 VIALE 26 | 222.25 | 4000 PSI | MUROS T2 PISO 1 02, 31, 14 EJE 12 | 2025-11-13 | 11/17/2025 12:00:00 AM | 4 | 28 | 28 | 100 | MURO | B-19322 VIALE 26_MURO_28.0_4 | 26.7 |  | 3 | 100
B-19322 VIALE 26 | 222.25 | 4000 PSI | MUROS T2 PISO 1 02, 31, 14 EJE 12 | 2025-11-13 | 11/17/2025 12:00:00 AM | 4 | 28 | 26.2 | 94 | MURO | B-19322 VIALE 26_MURO_28.0_4 | 26.7 |  | 3 | 93.571
B-19322 VIALE 26 | 222.25 | 4000 PSI | MUROS T2 PISO 1 02, 31, 14 EJE 12 | 2025-11-13 | 11/17/2025 12:00:00 AM | 4 | 28 | 25.9 | 92 | MURO | B-19322 VIALE 26_MURO_28.0_4 | 26.7 |  | 3 | 92.5
B-19322 VIALE 26 | 209.6 | 4000 PSI | MURO PISO 2 EJE 12 ENTRE A y D M-14-31-02 | 2025-11-27 | 12/1/2025 12:00:00 AM | 4 | 28 | 18.4 | 66 | MURO | B-19322 VIALE 26_MURO_28.0_4 | 19.3 |  | 3 | 65.714
B-19322 VIALE 26 | 209.6 | 4000 PSI | MURO PISO 2 EJE 12 ENTRE A y D M-14-31-02 | 2025-11-27 | 12/1/2025 12:00:00 AM | 4 | 28 | 20.5 | 73 | MURO | B-19322 VIALE 26_MURO_28.0_4 | 19.3 |  | 3 | 73.214
B-19322 VIALE 26 | 209.6 | 4000 PSI | MURO PISO 2 EJE 12 ENTRE A y D M-14-31-02 | 2025-11-27 | 12/1/2025 12:00:00 AM | 4 | 28 | 19 | 68 | MURO | B-19322 VIALE 26_MURO_28.0_4 | 19.3 |  | 3 | 67.857
B-19322 VIALE 26 | 215.9 | 4000 PSI | MUROS PISO 2 EJE 01 AL 03 ENTRE A y J M= 21-01-20-05-22 | 2025-12-05 | 12/9/2025 12:00:00 AM | 4 | 28 | 20.2 | 72 | MURO | B-19322 VIALE 26_MURO_28.0_4 | 21.667 |  | 3 | 72.143
B-19322 VIALE 26 | 215.9 | 4000 PSI | MUROS PISO 2 EJE 01 AL 03 ENTRE A y J M= 21-01-20-05-22 | 2025-12-05 | 12/9/2025 12:00:00 AM | 4 | 28 | 20.7 | 74 | MURO | B-19322 VIALE 26_MURO_28.0_4 | 21.667 |  | 3 | 73.929
B-19322 VIALE 26 | 215.9 | 4000 PSI | MUROS PISO 2 EJE 01 AL 03 ENTRE A y J M= 21-01-20-05-22 | 2025-12-05 | 12/9/2025 12:00:00 AM | 4 | 28 | 24.1 | 86 | MURO | B-19322 VIALE 26_MURO_28.0_4 | 21.667 |  | 3 | 86.071
B-19322 VIALE 26 | 203.2 | 4000 PSI | MUROS PISO 3 EJE 10 Y 11 ENTERE A y J M=14,31,02 | 2025-12-11 | 12/15/2025 12:00:00 AM | 4 | 28 | 22.8 | 81 | MURO | B-19322 VIALE 26_MURO_28.0_4 | 23.7 |  | 3 | 81.429
B-19322 VIALE 26 | 203.2 | 4000 PSI | MUROS PISO 3 EJE 10 Y 11 ENTERE A y J M=14,31,02 | 2025-12-11 | 12/15/2025 12:00:00 AM | 4 | 28 | 25.4 | 91 | MURO | B-19322 VIALE 26_MURO_28.0_4 | 23.7 |  | 3 | 90.714
B-19322 VIALE 26 | 203.2 | 4000 PSI | MUROS PISO 3 EJE 10 Y 11 ENTERE A y J M=14,31,02 | 2025-12-11 | 12/15/2025 12:00:00 AM | 4 | 28 | 22.9 | 82 | MURO | B-19322 VIALE 26_MURO_28.0_4 | 23.7 |  | 3 | 81.786
B-19322 VIALE 26 | 203.2 | 4000 PSI | MUROS PISO 1 EJE 10 y 11 ENTRTE A y J M=22-23-09 | 2025-12-12 | 12/16/2025 12:00:00 AM | 4 | 28 | 19.1 | 68 | MURO | B-19322 VIALE 26_MURO_28.0_4 | 18.833 |  | 3 | 68.214
B-19322 VIALE 26 | 203.2 | 4000 PSI | MUROS PISO 1 EJE 10 y 11 ENTRTE A y J M=22-23-09 | 2025-12-12 | 12/16/2025 12:00:00 AM | 4 | 28 | 18.3 | 65 | MURO | B-19322 VIALE 26_MURO_28.0_4 | 18.833 |  | 3 | 65.357
B-19322 VIALE 26 | 203.2 | 4000 PSI | MUROS PISO 1 EJE 10 y 11 ENTRTE A y J M=22-23-09 | 2025-12-12 | 12/16/2025 12:00:00 AM | 4 | 28 | 19.1 | 68 | MURO | B-19322 VIALE 26_MURO_28.0_4 | 18.833 |  | 3 | 68.214
B-19322 VIALE 26 | 266.7 | 4000 PSI | PRUEBA | 2025-12-12 | 12/16/2025 12:00:00 AM | 4 | 28 | 22 | 79 |  |  | 19.733 |  | 3 | 78.571
B-19322 VIALE 26 | 266.7 | 4000 PSI | PRUEBA | 2025-12-12 | 12/16/2025 12:00:00 AM | 4 | 28 | 16.8 | 60 |  |  | 19.733 |  | 3 | 60
B-19322 VIALE 26 | 266.7 | 4000 PSI | PRUEBA | 2025-12-12 | 12/16/2025 12:00:00 AM | 4 | 28 | 20.4 | 73 |  |  | 19.733 |  | 3 | 72.857
B-19322 VIALE 26 | 209.55 | 4000 PSI | MUROS PISO 3 EJE 08 y 09 ENTRE A y J M= 32-29-09 | 2025-12-12 | 12/16/2025 12:00:00 AM | 4 | 28 | 20 | 72 | MURO | B-19322 VIALE 26_MURO_28.0_4 | 18.767 |  | 3 | 71.429
B-19322 VIALE 26 | 209.55 | 4000 PSI | MUROS PISO 3 EJE 08 y 09 ENTRE A y J M= 32-29-09 | 2025-12-12 | 12/16/2025 12:00:00 AM | 4 | 28 | 20.6 | 74 | MURO | B-19322 VIALE 26_MURO_28.0_4 | 18.767 |  | 3 | 73.571
B-19322 VIALE 26 | 209.55 | 4000 PSI | MUROS PISO 3 EJE 08 y 09 ENTRE A y J M= 32-29-09 | 2025-12-12 | 12/16/2025 12:00:00 AM | 4 | 28 | 15.7 | 56 | MURO | B-19322 VIALE 26_MURO_28.0_4 | 18.767 |  | 3 | 56.071
B-19322 VIALE 26 | 228.6 | 4000 PSI | MUROS TORRE 2 PISO 3 EJE 05 ENTRE A y J M=32-29-09 | 2025-12-18 | 12/22/2025 12:00:00 AM | 4 | 28 | 21.5 | 77 | MURO | B-19322 VIALE 26_MURO_28.0_4 | 20.767 |  | 3 | 76.786
B-19322 VIALE 26 | 228.6 | 4000 PSI | MUROS TORRE 2 PISO 3 EJE 05 ENTRE A y J M=32-29-09 | 2025-12-18 | 12/22/2025 12:00:00 AM | 4 | 28 | 20.3 | 72 | MURO | B-19322 VIALE 26_MURO_28.0_4 | 20.767 |  | 3 | 72.5
B-19322 VIALE 26 | 228.6 | 4000 PSI | MUROS TORRE 2 PISO 3 EJE 05 ENTRE A y J M=32-29-09 | 2025-12-18 | 12/22/2025 12:00:00 AM | 4 | 28 | 20.5 | 73 | MURO | B-19322 VIALE 26_MURO_28.0_4 | 20.767 |  | 3 | 73.214
B-19322 VIALE 26 | 215 | 4000 PSI | MUROS PISO 4 EJE 13 AL 15 ENTRE AYJ M=03,04,35,36,37,40 | 2026-01-08 | 1/12/2026 12:00:00 AM | 4 | 28 | 24.6 | 88 | MURO | B-19322 VIALE 26_MURO_28.0_4 | 24.5 |  | 3 | 87.857
B-19322 VIALE 26 | 215 | 4000 PSI | MUROS PISO 4 EJE 13 AL 15 ENTRE AYJ M=03,04,35,36,37,40 | 2026-01-08 | 1/12/2026 12:00:00 AM | 4 | 28 | 25 | 89 | MURO | B-19322 VIALE 26_MURO_28.0_4 | 24.5 |  | 3 | 89.286
B-19322 VIALE 26 | 215 | 4000 PSI | MUROS PISO 4 EJE 13 AL 15 ENTRE AYJ M=03,04,35,36,37,40 | 2026-01-08 | 1/12/2026 12:00:00 AM | 4 | 28 | 23.9 | 85 | MURO | B-19322 VIALE 26_MURO_28.0_4 | 24.5 |  | 3 | 85.357
B-19322 VIALE 26 | 215.9 | 4000 PSI | MUROSP4 EJ 13 AL 15 ENTRE A4 Y M03.04.35.36.37.40 | 2026-01-08 | 1/12/2026 12:00:00 AM | 4 | 28 | 25.9 | 92 | MURO | B-19322 VIALE 26_MURO_28.0_4 | 25.767 |  | 3 | 92.5
B-19322 VIALE 26 | 215.9 | 4000 PSI | MUROSP4 EJ 13 AL 15 ENTRE A4 Y M03.04.35.36.37.40 | 2026-01-08 | 1/12/2026 12:00:00 AM | 4 | 28 | 25.1 | 90 | MURO | B-19322 VIALE 26_MURO_28.0_4 | 25.767 |  | 3 | 89.643
B-19322 VIALE 26 | 215.9 | 4000 PSI | MUROSP4 EJ 13 AL 15 ENTRE A4 Y M03.04.35.36.37.40 | 2026-01-08 | 1/12/2026 12:00:00 AM | 4 | 28 | 26.3 | 94 | MURO | B-19322 VIALE 26_MURO_28.0_4 | 25.767 |  | 3 | 93.929
B-19322 VIALE 26 | 203.2 | 4000 PSI | MUROS T2 PISO 4 EJE 04Y05 ENTRE AYJ M=14,31,02 | 2026-01-15 | 1/19/2026 12:00:00 AM | 4 | 28 | 21 | 75 | MURO | B-19322 VIALE 26_MURO_28.0_4 | 20.133 |  | 3 | 75
B-19322 VIALE 26 | 203.2 | 4000 PSI | MUROS T2 PISO 4 EJE 04Y05 ENTRE AYJ M=14,31,02 | 2026-01-15 | 1/19/2026 12:00:00 AM | 4 | 28 | 18.8 | 67 | MURO | B-19322 VIALE 26_MURO_28.0_4 | 20.133 |  | 3 | 67.143
B-19322 VIALE 26 | 203.2 | 4000 PSI | MUROS T2 PISO 4 EJE 04Y05 ENTRE AYJ M=14,31,02 | 2026-01-15 | 1/19/2026 12:00:00 AM | 4 | 28 | 20.6 | 74 | MURO | B-19322 VIALE 26_MURO_28.0_4 | 20.133 |  | 3 | 73.571
B-19322 VIALE 26 | 234.95 | 4000 PSI | MUROS T1 PISO 2 EJE 11 AL 12 ENTRE AYJ M=29,09,23 | 2026-01-22 | 1/26/2026 12:00:00 AM | 4 | 28 | 22.9 | 82 | MURO | B-19322 VIALE 26_MURO_28.0_4 | 22.167 |  | 3 | 81.786
B-19322 VIALE 26 | 234.95 | 4000 PSI | MUROS T1 PISO 2 EJE 11 AL 12 ENTRE AYJ M=29,09,23 | 2026-01-22 | 1/26/2026 12:00:00 AM | 4 | 28 | 22 | 78 | MURO | B-19322 VIALE 26_MURO_28.0_4 | 22.167 |  | 3 | 78.571
B-19322 VIALE 26 | 234.95 | 4000 PSI | MUROS T1 PISO 2 EJE 11 AL 12 ENTRE AYJ M=29,09,23 | 2026-01-22 | 1/26/2026 12:00:00 AM | 4 | 28 | 21.6 | 77 | MURO | B-19322 VIALE 26_MURO_28.0_4 | 22.167 |  | 3 | 77.143
B-19322 VIALE 26 | 228.6 | 4000 PSI | MUROS T2 PISO 5 EJE 06 AL 07 ENTRE AYJ M=09,29,32 | 2026-01-22 | 1/26/2026 12:00:00 AM | 4 | 28 | 21.4 | 76 | MURO | B-19322 VIALE 26_MURO_28.0_4 | 22.2 |  | 3 | 76.429
B-19322 VIALE 26 | 228.6 | 4000 PSI | MUROS T2 PISO 5 EJE 06 AL 07 ENTRE AYJ M=09,29,32 | 2026-01-22 | 1/26/2026 12:00:00 AM | 4 | 28 | 22.8 | 81 | MURO | B-19322 VIALE 26_MURO_28.0_4 | 22.2 |  | 3 | 81.429
B-19322 VIALE 26 | 228.6 | 4000 PSI | MUROS T2 PISO 5 EJE 06 AL 07 ENTRE AYJ M=09,29,32 | 2026-01-22 | 1/26/2026 12:00:00 AM | 4 | 28 | 22.4 | 80 | MURO | B-19322 VIALE 26_MURO_28.0_4 | 22.2 |  | 3 | 80
B-19322 VIALE 26 | 228.6 | 4000 PSI | MUROS T1 EJE 04 AL 06 ENTRE AYD | 2026-01-29 | 2/2/2026 12:00:00 AM | 4 | 28 | 21.4 | 76 | MURO | B-19322 VIALE 26_MURO_28.0_4 | 21.9 |  | 3 | 76.429
B-19322 VIALE 26 | 228.6 | 4000 PSI | MUROS T1 EJE 04 AL 06 ENTRE AYD | 2026-01-29 | 2/2/2026 12:00:00 AM | 4 | 28 | 21.8 | 78 | MURO | B-19322 VIALE 26_MURO_28.0_4 | 21.9 |  | 3 | 77.857
B-19322 VIALE 26 | 228.6 | 4000 PSI | MUROS T1 EJE 04 AL 06 ENTRE AYD | 2026-01-29 | 2/2/2026 12:00:00 AM | 4 | 28 | 22.5 | 80 | MURO | B-19322 VIALE 26_MURO_28.0_4 | 21.9 |  | 3 | 80.357
B-19322 VIALE 26 | 177.8 | 3000 PSI | PLACA CIMENTACION EJE 11 AL 13 ENTRE A Y D | 2025-11-07 | 11/11/2025 12:00:00 AM | 4 | 21 | 13.6 | 65 | PLACA | B-19322 VIALE 26_PLACA_21.0_4 | 12.733 |  | 3 | 64.762
B-19322 VIALE 26 | 177.8 | 3000 PSI | PLACA CIMENTACION EJE 11 AL 13 ENTRE A Y D | 2025-11-07 | 11/11/2025 12:00:00 AM | 4 | 21 | 14.7 | 70 | PLACA | B-19322 VIALE 26_PLACA_21.0_4 | 12.733 |  | 3 | 70
B-19322 VIALE 26 | 177.8 | 3000 PSI | PLACA CIMENTACION EJE 11 AL 13 ENTRE A Y D | 2025-11-07 | 11/11/2025 12:00:00 AM | 4 | 21 | 9.9 | 47 | PLACA | B-19322 VIALE 26_PLACA_21.0_4 | 12.733 |  | 3 | 47.143
B-19322 VIALE 26 | 165.1 | 3000 PSI | PLACA T2 PISO 3 EJE 15 AL 10 ENTRE A y J | 2025-12-05 | 12/9/2025 12:00:00 AM | 4 | 21 | 14.9 | 71 | PLACA | B-19322 VIALE 26_PLACA_21.0_4 | 14.3 |  | 3 | 70.952
B-19322 VIALE 26 | 165.1 | 3000 PSI | PLACA T2 PISO 3 EJE 15 AL 10 ENTRE A y J | 2025-12-05 | 12/9/2025 12:00:00 AM | 4 | 21 | 15 | 71 | PLACA | B-19322 VIALE 26_PLACA_21.0_4 | 14.3 |  | 3 | 71.429
B-19322 VIALE 26 | 165.1 | 3000 PSI | PLACA T2 PISO 3 EJE 15 AL 10 ENTRE A y J | 2025-12-05 | 12/9/2025 12:00:00 AM | 4 | 21 | 13 | 62 | PLACA | B-19322 VIALE 26_PLACA_21.0_4 | 14.3 |  | 3 | 61.905
B-19322 VIALE 26 | 184.15 | 3000 PSI | PLACA PISO 3 EJE 10 al 08 ENTRE A y J | 2025-12-11 | 12/15/2025 12:00:00 AM | 4 | 21 | 24.6 | 117 | PLACA | B-19322 VIALE 26_PLACA_21.0_4 | 24.2 |  | 3 | 117.143
B-19322 VIALE 26 | 184.15 | 3000 PSI | PLACA PISO 3 EJE 10 al 08 ENTRE A y J | 2025-12-11 | 12/15/2025 12:00:00 AM | 4 | 21 | 24.9 | 118 | PLACA | B-19322 VIALE 26_PLACA_21.0_4 | 24.2 |  | 3 | 118.571
B-19322 VIALE 26 | 184.15 | 3000 PSI | PLACA PISO 3 EJE 10 al 08 ENTRE A y J | 2025-12-11 | 12/15/2025 12:00:00 AM | 4 | 21 | 23.1 | 110 | PLACA | B-19322 VIALE 26_PLACA_21.0_4 | 24.2 |  | 3 | 110
B-19322 VIALE 26 | 177.8 | 3000 PSI | PLACA T2 PISO 4 EJE O8 y 09 ENTRE A y J | 2025-12-18 | 12/22/2025 12:00:00 AM | 4 | 21 | 17.7 | 84 | PLACA | B-19322 VIALE 26_PLACA_21.0_4 | 16.767 |  | 3 | 84.286
B-19322 VIALE 26 | 177.8 | 3000 PSI | PLACA T2 PISO 4 EJE O8 y 09 ENTRE A y J | 2025-12-18 | 12/22/2025 12:00:00 AM | 4 | 21 | 14.9 | 71 | PLACA | B-19322 VIALE 26_PLACA_21.0_4 | 16.767 |  | 3 | 70.952
B-19322 VIALE 26 | 177.8 | 3000 PSI | PLACA T2 PISO 4 EJE O8 y 09 ENTRE A y J | 2025-12-18 | 12/22/2025 12:00:00 AM | 4 | 21 | 17.7 | 84 | PLACA | B-19322 VIALE 26_PLACA_21.0_4 | 16.767 |  | 3 | 84.286
B-19322 VIALE 26 | 177.8 | 3000 PSI | PLACA T1 PISO 2 EJE 15 AL 13 ENTRE AYJ | 2026-01-09 | 1/13/2026 12:00:00 AM | 4 | 21 | 17.8 | 85 | PLACA | B-19322 VIALE 26_PLACA_21.0_4 | 17.3 |  | 3 | 84.762
B-19322 VIALE 26 | 177.8 | 3000 PSI | PLACA T1 PISO 2 EJE 15 AL 13 ENTRE AYJ | 2026-01-09 | 1/13/2026 12:00:00 AM | 4 | 21 | 17.1 | 82 | PLACA | B-19322 VIALE 26_PLACA_21.0_4 | 17.3 |  | 3 | 81.429
B-19322 VIALE 26 | 177.8 | 3000 PSI | PLACA T1 PISO 2 EJE 15 AL 13 ENTRE AYJ | 2026-01-09 | 1/13/2026 12:00:00 AM | 4 | 21 | 17 | 81 | PLACA | B-19322 VIALE 26_PLACA_21.0_4 | 17.3 |  | 3 | 80.952
B-19322 VIALE 26 | 203.2 | 3000 PSI | PLACA T2 PISO 04 EJE 01 AL 04 ENTRE A YJ | 2026-01-09 | 1/13/2026 12:00:00 AM | 4 | 21 | 14.5 | 69 | PLACA | B-19322 VIALE 26_PLACA_21.0_4 | 14 |  | 3 | 69.048
B-19322 VIALE 26 | 203.2 | 3000 PSI | PLACA T2 PISO 04 EJE 01 AL 04 ENTRE A YJ | 2026-01-09 | 1/13/2026 12:00:00 AM | 4 | 21 | 12.6 | 60 | PLACA | B-19322 VIALE 26_PLACA_21.0_4 | 14 |  | 3 | 60
B-19322 VIALE 26 | 203.2 | 3000 PSI | PLACA T2 PISO 04 EJE 01 AL 04 ENTRE A YJ | 2026-01-09 | 1/13/2026 12:00:00 AM | 4 | 21 | 14.9 | 71 | PLACA | B-19322 VIALE 26_PLACA_21.0_4 | 14 |  | 3 | 70.952
B-19322 VIALE 26 | 177.8 | 3.000 PSI | PLACA T2 PISOS EJE 10 Y 12 ENTRE AYJ | 2026-01-15 | 1/19/2026 12:00:00 AM | 4 | 21 | 19.7 | 94 | PLACA | B-19322 VIALE 26_PLACA_21.0_4 | 18.867 |  | 3 | 93.81
B-19322 VIALE 26 | 177.8 | 3.000 PSI | PLACA T2 PISOS EJE 10 Y 12 ENTRE AYJ | 2026-01-15 | 1/19/2026 12:00:00 AM | 4 | 21 | 20.1 | 96 | PLACA | B-19322 VIALE 26_PLACA_21.0_4 | 18.867 |  | 3 | 95.714
B-19322 VIALE 26 | 177.8 | 3.000 PSI | PLACA T2 PISOS EJE 10 Y 12 ENTRE AYJ | 2026-01-15 | 1/19/2026 12:00:00 AM | 4 | 21 | 16.8 | 80 | PLACA | B-19322 VIALE 26_PLACA_21.0_4 | 18.867 |  | 3 | 80
B-19322 VIALE 26 | 177.8 | 3000 PSI | PLACA T1 PISO 2 EJE 08 Y 10 AYJ | 2026-01-15 | 1/19/2026 12:00:00 AM | 4 | 21 | 16.7 | 80 | PLACA | B-19322 VIALE 26_PLACA_21.0_4 | 18.1 |  | 3 | 79.524
B-19322 VIALE 26 | 177.8 | 3000 PSI | PLACA T1 PISO 2 EJE 08 Y 10 AYJ | 2026-01-15 | 1/19/2026 12:00:00 AM | 4 | 21 | 18.9 | 90 | PLACA | B-19322 VIALE 26_PLACA_21.0_4 | 18.1 |  | 3 | 90
B-19322 VIALE 26 | 177.8 | 3000 PSI | PLACA T1 PISO 2 EJE 08 Y 10 AYJ | 2026-01-15 | 1/19/2026 12:00:00 AM | 4 | 21 | 18.7 | 89 | PLACA | B-19322 VIALE 26_PLACA_21.0_4 | 18.1 |  | 3 | 89.048
B-19322 VIALE 26 | 152.4 | 3000 PSI | PLCA T1 PISO 2 EJE 07 AL 09 ENTRE AYJ | 2026-01-29 | 2/2/2026 12:00:00 AM | 4 | 21 | 17.5 | 83 |  |  | 18.333 |  | 3 | 83.333
B-19322 VIALE 26 | 152.4 | 3000 PSI | PLCA T1 PISO 2 EJE 07 AL 09 ENTRE AYJ | 2026-01-29 | 2/2/2026 12:00:00 AM | 4 | 21 | 19.6 | 93 |  |  | 18.333 |  | 3 | 93.333
B-19322 VIALE 26 | 152.4 | 3000 PSI | PLCA T1 PISO 2 EJE 07 AL 09 ENTRE AYJ | 2026-01-29 | 2/2/2026 12:00:00 AM | 4 | 21 | 17.9 | 85 |  |  | 18.333 |  | 3 | 85.238
B-19322 VIALE 26 | 165.1 | 3000 PSI | PLACA T2 PISO 6 EJE 01 AL 04 ENTRE AYJ | 2026-01-29 | 2/2/2026 12:00:00 AM | 4 | 21 | 18.6 | 88 | PLACA | B-19322 VIALE 26_PLACA_21.0_4 | 17.767 |  | 3 | 88.571
B-19322 VIALE 26 | 165.1 | 3000 PSI | PLACA T2 PISO 6 EJE 01 AL 04 ENTRE AYJ | 2026-01-29 | 2/2/2026 12:00:00 AM | 4 | 21 | 17 | 81 | PLACA | B-19322 VIALE 26_PLACA_21.0_4 | 17.767 |  | 3 | 80.952
B-19322 VIALE 26 | 165.1 | 3000 PSI | PLACA T2 PISO 6 EJE 01 AL 04 ENTRE AYJ | 2026-01-29 | 2/2/2026 12:00:00 AM | 4 | 21 | 17.7 | 84 | PLACA | B-19322 VIALE 26_PLACA_21.0_4 | 17.767 |  | 3 | 84.286
B-19322 VIALE 26 | 139.7 | 3000 PSI | PLACA T1 P4 EJES 08 AL 10 ENTRE AYJ | 2026-02-12 | 2/16/2026 12:00:00 AM | 4 | 21 | 16.2 | 77 | PLACA | B-19322 VIALE 26_PLACA_21.0_4 | 17.067 |  | 3 | 77.143
B-19322 VIALE 26 | 139.7 | 3000 PSI | PLACA T1 P4 EJES 08 AL 10 ENTRE AYJ | 2026-02-12 | 2/16/2026 12:00:00 AM | 4 | 21 | 17.8 | 85 | PLACA | B-19322 VIALE 26_PLACA_21.0_4 | 17.067 |  | 3 | 84.762
B-19322 VIALE 26 | 139.7 | 3000 PSI | PLACA T1 P4 EJES 08 AL 10 ENTRE AYJ | 2026-02-12 | 2/16/2026 12:00:00 AM | 4 | 21 | 17.2 | 82 | PLACA | B-19322 VIALE 26_PLACA_21.0_4 | 17.067 |  | 3 | 81.905
B-19322 VIALE 26 | 152.4 | 3000 PSI | PLACA TORRE 2 PISO 8 EJES 07 AL 10 ENTRE AYJ | 2026-02-12 | 2/16/2026 12:00:00 AM | 4 | 21 | 17.9 | 85 | PLACA | B-19322 VIALE 26_PLACA_21.0_4 | 17.233 |  | 3 | 85.238
B-19322 VIALE 26 | 152.4 | 3000 PSI | PLACA TORRE 2 PISO 8 EJES 07 AL 10 ENTRE AYJ | 2026-02-12 | 2/16/2026 12:00:00 AM | 4 | 21 | 16.8 | 80 | PLACA | B-19322 VIALE 26_PLACA_21.0_4 | 17.233 |  | 3 | 80
B-19322 VIALE 26 | 152.4 | 3000 PSI | PLACA TORRE 2 PISO 8 EJES 07 AL 10 ENTRE AYJ | 2026-02-12 | 2/16/2026 12:00:00 AM | 4 | 21 | 17 | 81 | PLACA | B-19322 VIALE 26_PLACA_21.0_4 | 17.233 |  | 3 | 80.952
B-19322 VIALE 26 | 215.9 | 3000 PSI | MUROS T2 P7 EJES 03 AL 04 ENTRE AYJ M=16,27,01 | 2026-02-12 | 2/16/2026 12:00:00 AM | 4 | 21 | 17.7 | 84 | MURO | B-19322 VIALE 26_MURO_21.0_4 | 18.7 |  | 3 | 84.286
B-19322 VIALE 26 | 215.9 | 3000 PSI | MUROS T2 P7 EJES 03 AL 04 ENTRE AYJ M=16,27,01 | 2026-02-12 | 2/16/2026 12:00:00 AM | 4 | 21 | 20.2 | 96 | MURO | B-19322 VIALE 26_MURO_21.0_4 | 18.7 |  | 3 | 96.19
B-19322 VIALE 26 | 215.9 | 3000 PSI | MUROS T2 P7 EJES 03 AL 04 ENTRE AYJ M=16,27,01 | 2026-02-12 | 2/16/2026 12:00:00 AM | 4 | 21 | 18.2 | 86 | MURO | B-19322 VIALE 26_MURO_21.0_4 | 18.7 |  | 3 | 86.667
B-19322 VIALE 26 | 139.7 | 3000 PSI | ESCALERA T1 TRAMO DEL 3 A 4 | 2026-03-05 | 3/9/2026 12:00:00 AM | 4 | 21 | 18.5 | 88 |  |  | 17.467 |  | 3 | 88.095
B-19322 VIALE 26 | 139.7 | 3000 PSI | ESCALERA T1 TRAMO DEL 3 A 4 | 2026-03-05 | 3/9/2026 12:00:00 AM | 4 | 21 | 17.3 | 82 |  |  | 17.467 |  | 3 | 82.381
B-19322 VIALE 26 | 139.7 | 3000 PSI | ESCALERA T1 TRAMO DEL 3 A 4 | 2026-03-05 | 3/9/2026 12:00:00 AM | 4 | 21 | 16.6 | 79 |  |  | 17.467 |  | 3 | 79.048
B-19322 VIALE 26 | 177.8 | 3000 PSI | PLACA PISO 9 T2 EJES 10 AL 12 ENTRE AYJ | 2026-03-26 | 3/30/2026 12:00:00 AM | 4 | 21 | 18.8 | 89 | PLACA | B-19322 VIALE 26_PLACA_21.0_4 | 18.967 |  | 3 | 89.524
B-19322 VIALE 26 | 177.8 | 3000 PSI | PLACA PISO 9 T2 EJES 10 AL 12 ENTRE AYJ | 2026-03-26 | 3/30/2026 12:00:00 AM | 4 | 21 | 20.2 | 96 | PLACA | B-19322 VIALE 26_PLACA_21.0_4 | 18.967 |  | 3 | 96.19
B-19322 VIALE 26 | 177.8 | 3000 PSI | PLACA PISO 9 T2 EJES 10 AL 12 ENTRE AYJ | 2026-03-26 | 3/30/2026 12:00:00 AM | 4 | 21 | 17.9 | 85 | PLACA | B-19322 VIALE 26_PLACA_21.0_4 | 18.967 |  | 3 | 85.238
B-19322 VIALE 26 | 228.6 | 3000 PSI | MUROS T2 P13 EJE 6 ENTRE A Y J M=2,31,14 EJE 7,8 Y 9 - A Y D # 29,9,32 | 2026-04-07 | 4/11/2026 12:00:00 AM | 4 | 21 | 20.4 | 97 | MURO | B-19322 VIALE 26_MURO_21.0_4 | 17.367 |  | 3 | 97.143
B-19322 VIALE 26 | 228.6 | 3000 PSI | MUROS T2 P13 EJE 6 ENTRE A Y J M=2,31,14 EJE 7,8 Y 9 - A Y D # 29,9,32 | 2026-04-07 | 4/11/2026 12:00:00 AM | 4 | 21 | 20.2 | 96 | MURO | B-19322 VIALE 26_MURO_21.0_4 | 17.367 |  | 3 | 96.19
B-19322 VIALE 26 | 203.2 | 3000 PSI | MUROS T1 P9 EJES 14 Y 113 ENTRE A Y F M=1,23,25,9,2,22,13 | 2026-04-07 | 4/11/2026 12:00:00 AM | 4 | 21 | 21.8 | 104 | MURO | B-19322 VIALE 26_MURO_21.0_4 | 18.467 |  | 3 | 103.81
B-19322 VIALE 26 | 203.2 | 3000 PSI | MUROS T1 P9 EJES 14 Y 113 ENTRE A Y F M=1,23,25,9,2,22,13 | 2026-04-07 | 4/11/2026 12:00:00 AM | 4 | 21 | 19.1 | 91 | MURO | B-19322 VIALE 26_MURO_21.0_4 | 18.467 |  | 3 | 90.952
B-19322 VIALE 26 | 203.2 | 3000 PSI | MUROS T1 P9 EJES 14 Y 113 ENTRE A Y F M=1,23,25,9,2,22,13 | 2026-04-07 | 4/11/2026 12:00:00 AM | 4 | 21 | 14.5 | 69 | MURO | B-19322 VIALE 26_MURO_21.0_4 | 18.467 |  | 3 | 69.048
B-19322 VIALE 26 | 228.6 | 3000 PSI | MUROS T2 P13 EJE 6 ENTRE A Y J M=2,31,14 EJE 7,8 Y 9 - A Y D # 29,9,32 | 2026-04-07 | 4/11/2026 12:00:00 AM | 4 | 21 | 11.5 | 55 | MURO | B-19322 VIALE 26_MURO_21.0_4 | 17.367 |  | 3 | 54.762
B-19322 VIALE 26 | 165.1 | 3000 PSI | PLACA T1 PISO 9 EJES 6-8 ENTRE A Y J | 2026-04-07 | 4/11/2026 12:00:00 AM | 4 | 21 | 19.4 | 92 | PLACA | B-19322 VIALE 26_PLACA_21.0_4 | 16.533 |  | 3 | 92.381
B-19322 VIALE 26 | 165.1 | 3000 PSI | PLACA T1 PISO 9 EJES 6-8 ENTRE A Y J | 2026-04-07 | 4/11/2026 12:00:00 AM | 4 | 21 | 16.6 | 79 | PLACA | B-19322 VIALE 26_PLACA_21.0_4 | 16.533 |  | 3 | 79.048
B-19322 VIALE 26 | 165.1 | 3000 PSI | PLACA T1 PISO 9 EJES 6-8 ENTRE A Y J | 2026-04-07 | 4/11/2026 12:00:00 AM | 4 | 21 | 13.6 | 65 | PLACA | B-19322 VIALE 26_PLACA_21.0_4 | 16.533 |  | 3 | 64.762
B-19322 VIALE 26 | 146.05 | concreto 3000 psi | Placa P11 T1 (ejes 08-10 entre A-J) | 2026-04-24 | 4/28/2026 12:00:00 AM | 4 | 21 | 20 | 95 | PLACA | B-19322 VIALE 26_PLACA_21.0_4 | 20.133 |  | 3 | 95.238
B-19322 VIALE 26 | 146.05 | concreto 3000 psi | Placa P11 T1 (ejes 08-10 entre A-J) | 2026-04-24 | 4/28/2026 12:00:00 AM | 4 | 21 | 19.2 | 92 | PLACA | B-19322 VIALE 26_PLACA_21.0_4 | 20.133 |  | 3 | 91.429
B-19322 VIALE 26 | 146.05 | concreto 3000 psi | Placa P11 T1 (ejes 08-10 entre A-J) | 2026-04-24 | 4/28/2026 12:00:00 AM | 4 | 21 | 21.2 | 101 | PLACA | B-19322 VIALE 26_PLACA_21.0_4 | 20.133 |  | 3 | 100.952
B-19322 VIALE 26 | 203.2 | concreto 3000 psi | Muros P10 T1 (EJES 1-2 ENTRE A-J) M=1,12,11,15,17,14,20 | 2026-04-24 | 4/28/2026 12:00:00 AM | 4 | 21 | 21.6 | 103 | MURO | B-19322 VIALE 26_MURO_21.0_4 | 21.3 |  | 3 | 102.857
B-19322 VIALE 26 | 203.2 | concreto 3000 psi | Muros P10 T1 (EJES 1-2 ENTRE A-J) M=1,12,11,15,17,14,20 | 2026-04-24 | 4/28/2026 12:00:00 AM | 4 | 21 | 21.6 | 103 | MURO | B-19322 VIALE 26_MURO_21.0_4 | 21.3 |  | 3 | 102.857
B-19322 VIALE 26 | 203.2 | concreto 3000 psi | Muros P10 T1 (EJES 1-2 ENTRE A-J) M=1,12,11,15,17,14,20 | 2026-04-24 | 4/28/2026 12:00:00 AM | 4 | 21 | 20.7 | 98 | MURO | B-19322 VIALE 26_MURO_21.0_4 | 21.3 |  | 3 | 98.571
B-19322 VIALE 26 | 196.85 | concreto 3000 psi | Muros P14 T2 (EJES 3 Y 4 (E/J), EJES 4 Y 5 (A/D) | 2026-04-28 | 5/2/2026 12:00:00 AM | 4 | 21 | 23.8 | 113 | MURO | B-19322 VIALE 26_MURO_21.0_4 | 23.267 |  | 3 | 113.333
B-19322 VIALE 26 | 196.85 | concreto 3000 psi | Muros P14 T2 (EJES 3 Y 4 (E/J), EJES 4 Y 5 (A/D) | 2026-04-28 | 5/2/2026 12:00:00 AM | 4 | 21 | 23.3 | 111 | MURO | B-19322 VIALE 26_MURO_21.0_4 | 23.267 |  | 3 | 110.952
B-19322 VIALE 26 | 196.85 | concreto 3000 psi | Muros P14 T2 (EJES 3 Y 4 (E/J), EJES 4 Y 5 (A/D) | 2026-04-28 | 5/2/2026 12:00:00 AM | 4 | 21 | 22.7 | 108 | MURO | B-19322 VIALE 26_MURO_21.0_4 | 23.267 |  | 3 | 108.095
B-19322 VIALE 26 | 165.1 | concreto 3000 psi | Placa P11 T1 (ejes 04-06 entre A-J) y escalera T1 P7 a P8 | 2026-04-28 | 5/2/2026 12:00:00 AM | 4 | 21 | 17.2 | 82 | PLACA | B-19322 VIALE 26_PLACA_21.0_4 | 17.867 |  | 3 | 81.905
B-19322 VIALE 26 | 165.1 | concreto 3000 psi | Placa P11 T1 (ejes 04-06 entre A-J) y escalera T1 P7 a P8 | 2026-04-28 | 5/2/2026 12:00:00 AM | 4 | 21 | 18.9 | 90 | PLACA | B-19322 VIALE 26_PLACA_21.0_4 | 17.867 |  | 3 | 90
B-19322 VIALE 26 | 165.1 | concreto 3000 psi | Placa P11 T1 (ejes 04-06 entre A-J) y escalera T1 P7 a P8 | 2026-04-28 | 5/2/2026 12:00:00 AM | 4 | 21 | 17.5 | 83 | PLACA | B-19322 VIALE 26_PLACA_21.0_4 | 17.867 |  | 3 | 83.333
B-19322 VIALE 26 | 228.6 | concreto 3000 psi | Muros P11 T1 (EJES 11-15 ENTRE J-G) M=31,32,07,04,28,29 | 2026-04-28 | 5/2/2026 12:00:00 AM | 4 | 21 | 20 | 95 | MURO | B-19322 VIALE 26_MURO_21.0_4 | 18.967 |  | 3 | 95.238
B-19322 VIALE 26 | 228.6 | concreto 3000 psi | Muros P11 T1 (EJES 11-15 ENTRE J-G) M=31,32,07,04,28,29 | 2026-04-28 | 5/2/2026 12:00:00 AM | 4 | 21 | 17.4 | 83 | MURO | B-19322 VIALE 26_MURO_21.0_4 | 18.967 |  | 3 | 82.857
B-19322 VIALE 26 | 228.6 | concreto 3000 psi | Muros P11 T1 (EJES 11-15 ENTRE J-G) M=31,32,07,04,28,29 | 2026-04-28 | 5/2/2026 12:00:00 AM | 4 | 21 | 19.5 | 93 | MURO | B-19322 VIALE 26_MURO_21.0_4 | 18.967 |  | 3 | 92.857
B-19322 VIALE 26 | 165.1 | concreto 3000 psi | Placa P12 T1 (ejes 04-06 entre A-J) | 2026-05-08 | 5/12/2026 12:00:00 AM | 4 | 21 | 11.2 | 53 | PLACA | B-19322 VIALE 26_PLACA_21.0_4 | 12.133 |  | 3 | 53.333
B-19322 VIALE 26 | 165.1 | concreto 3000 psi | Placa P12 T1 (ejes 04-06 entre A-J) | 2026-05-08 | 5/12/2026 12:00:00 AM | 4 | 21 | 12.5 | 59 | PLACA | B-19322 VIALE 26_PLACA_21.0_4 | 12.133 |  | 3 | 59.524
B-19322 VIALE 26 | 165.1 | concreto 3000 psi | Placa P12 T1 (ejes 04-06 entre A-J) | 2026-05-08 | 5/12/2026 12:00:00 AM | 4 | 21 | 12.7 | 60 | PLACA | B-19322 VIALE 26_PLACA_21.0_4 | 12.133 |  | 3 | 60.476
B-19322 VIALE 26 | 184.15 | concreto 3000 psi | Placa P13 T1 (ejes 06-08 entre A-J) | 2026-05-19 | 5/23/2026 12:00:00 AM | 4 | 21 | 33.1 | 158 | PLACA | B-19322 VIALE 26_PLACA_21.0_4 | 33.767 |  | 3 | 157.619
B-19322 VIALE 26 | 184.15 | concreto 3000 psi | Placa P13 T1 (ejes 06-08 entre A-J) | 2026-05-19 | 5/23/2026 12:00:00 AM | 4 | 21 | 33.7 | 160 | PLACA | B-19322 VIALE 26_PLACA_21.0_4 | 33.767 |  | 3 | 160.476
B-19322 VIALE 26 | 184.15 | concreto 3000 psi | Placa P13 T1 (ejes 06-08 entre A-J) | 2026-05-19 | 5/23/2026 12:00:00 AM | 4 | 21 | 34.5 | 164 | PLACA | B-19322 VIALE 26_PLACA_21.0_4 | 33.767 |  | 3 | 164.286
B-19322 VIALE 26 | 228.6 | concreto 3000 psi | Muros P12 T1 (ejes 01-02 entre B-I)M=08,21,2305,11,12,15,14 | 2026-05-19 | 5/23/2026 12:00:00 AM | 4 | 21 | 38.5 | 184 | MURO | B-19322 VIALE 26_MURO_21.0_4 | 38.233 |  | 3 | 183.333
B-19322 VIALE 26 | 228.6 | concreto 3000 psi | Muros P12 T1 (ejes 01-02 entre B-I)M=08,21,2305,11,12,15,14 | 2026-05-19 | 5/23/2026 12:00:00 AM | 4 | 21 | 39.8 | 189 | MURO | B-19322 VIALE 26_MURO_21.0_4 | 38.233 |  | 3 | 189.524
B-19322 VIALE 26 | 228.6 | concreto 3000 psi | Muros P12 T1 (ejes 01-02 entre B-I)M=08,21,2305,11,12,15,14 | 2026-05-19 | 5/23/2026 12:00:00 AM | 4 | 21 | 36.4 | 173 | MURO | B-19322 VIALE 26_MURO_21.0_4 | 38.233 |  | 3 | 173.333
B-19322 VIALE 26 | 184.15 | concreto 3000 psi | Muros P13 T1 (ejes 08-09 entre J-G) M=02,13,09,22,23,24 | 2026-05-23 | 5/27/2026 12:00:00 AM | 4 | 21 | 32.2 | 153 | MURO | B-19322 VIALE 26_MURO_21.0_4 | 30.533 |  | 3 | 153.333
B-19322 VIALE 26 | 184.15 | concreto 3000 psi | Muros P13 T1 (ejes 08-09 entre J-G) M=02,13,09,22,23,24 | 2026-05-23 | 5/27/2026 12:00:00 AM | 4 | 21 | 29.1 | 138 | MURO | B-19322 VIALE 26_MURO_21.0_4 | 30.533 |  | 3 | 138.571
B-19322 VIALE 26 | 184.15 | concreto 3000 psi | Muros P13 T1 (ejes 08-09 entre J-G) M=02,13,09,22,23,24 | 2026-05-23 | 5/27/2026 12:00:00 AM | 4 | 21 | 30.3 | 144 | MURO | B-19322 VIALE 26_MURO_21.0_4 | 30.533 |  | 3 | 144.286
B-19322 VIALE 26 | 152.4 | concreto 3000 psi | Muros Cubierta T2 (ejes 1-3 ascensores y ductos) | 2026-05-23 | 5/27/2026 12:00:00 AM | 4 | 21 | 11.3 | 54 | MURO | B-19322 VIALE 26_MURO_21.0_4 | 11.833 |  | 3 | 53.81
B-19322 VIALE 26 | 152.4 | concreto 3000 psi | Muros Cubierta T2 (ejes 1-3 ascensores y ductos) | 2026-05-23 | 5/27/2026 12:00:00 AM | 4 | 21 | 11.5 | 55 | MURO | B-19322 VIALE 26_MURO_21.0_4 | 11.833 |  | 3 | 54.762
B-19322 VIALE 26 | 152.4 | concreto 3000 psi | Muros Cubierta T2 (ejes 1-3 ascensores y ductos) | 2026-05-23 | 5/27/2026 12:00:00 AM | 4 | 21 | 12.7 | 60 | MURO | B-19322 VIALE 26_MURO_21.0_4 | 11.833 |  | 3 | 60.476
B-19322 VIALE 26 | 203.2 | concreto 3000 psi | Placa P14 T1 (ejes 06-08 entre A-J) | 2026-05-29 | 6/2/2026 12:00:00 AM | 4 | 21 | 33.4 | 159 | PLACA | B-19322 VIALE 26_PLACA_21.0_4 | 32.867 |  | 3 | 159.048
B-19322 VIALE 26 | 203.2 | concreto 3000 psi | Placa P14 T1 (ejes 06-08 entre A-J) | 2026-05-29 | 6/2/2026 12:00:00 AM | 4 | 21 | 33.7 | 160 | PLACA | B-19322 VIALE 26_PLACA_21.0_4 | 32.867 |  | 3 | 160.476
B-19322 VIALE 26 | 203.2 | concreto 3000 psi | Placa P14 T1 (ejes 06-08 entre A-J) | 2026-05-29 | 6/2/2026 12:00:00 AM | 4 | 21 | 31.5 | 150 | PLACA | B-19322 VIALE 26_PLACA_21.0_4 | 32.867 |  | 3 | 150
B-19322 VIALE 26 | 1 | concreto 3000 psi | Muros Cubierta T2 (ejes 1-3 ascensores y ductos tramo superior / pórtico costado norte hasta viga intermedia) | 2026-06-02 | 6/6/2026 12:00:00 AM | 4 | 21 | 21 | 100 | MURO | B-19322 VIALE 26_MURO_21.0_4 | 20.967 |  | 3 | 100
B-19322 VIALE 26 | 1 | concreto 3000 psi | Muros Cubierta T2 (ejes 1-3 ascensores y ductos tramo superior / pórtico costado norte hasta viga intermedia) | 2026-06-02 | 6/6/2026 12:00:00 AM | 4 | 21 | 20.5 | 98 | MURO | B-19322 VIALE 26_MURO_21.0_4 | 20.967 |  | 3 | 97.619
B-19322 VIALE 26 | 1 | concreto 3000 psi | Muros Cubierta T2 (ejes 1-3 ascensores y ductos tramo superior / pórtico costado norte hasta viga intermedia) | 2026-06-02 | 6/6/2026 12:00:00 AM | 4 | 21 | 21.4 | 102 | MURO | B-19322 VIALE 26_MURO_21.0_4 | 20.967 |  | 3 | 101.905
B-19322 VIALE 26 | 234.95 | 4000 PSI | MUROS 14,31,02 EJE 04 ENTRE J Y F | 2025-11-10 | 11/13/2025 12:00:00 AM | 3 | 28 | 25.3 | 90 | MURO | B-19322 VIALE 26_MURO_28.0_3 | 20.9 |  | 3 | 90.357
B-19322 VIALE 26 | 234.95 | 4000 PSI | MUROS 14,31,02 EJE 04 ENTRE J Y F | 2025-11-10 | 11/13/2025 12:00:00 AM | 3 | 28 | 18.3 | 66 | MURO | B-19322 VIALE 26_MURO_28.0_3 | 20.9 |  | 3 | 65.357
B-19322 VIALE 26 | 234.95 | 4000 PSI | MUROS 14,31,02 EJE 04 ENTRE J Y F | 2025-11-10 | 11/13/2025 12:00:00 AM | 3 | 28 | 19.1 | 68 | MURO | B-19322 VIALE 26_MURO_28.0_3 | 20.9 |  | 3 | 68.214
B-19322 VIALE 26 | 241.3 | 4000 PSI | TORRE 2 MUROS 32,29,10 DEL EJE 13 | 2025-11-11 | 11/14/2025 12:00:00 AM | 3 | 28 | 22.8 | 82 | MURO | B-19322 VIALE 26_MURO_28.0_3 | 23.2 |  | 3 | 81.429
B-19322 VIALE 26 | 241.3 | 4000 PSI | TORRE 2 MUROS 32,29,10 DEL EJE 13 | 2025-11-11 | 11/14/2025 12:00:00 AM | 3 | 28 | 22.8 | 81 | MURO | B-19322 VIALE 26_MURO_28.0_3 | 23.2 |  | 3 | 81.429
B-19322 VIALE 26 | 241.3 | 4000 PSI | TORRE 2 MUROS 32,29,10 DEL EJE 13 | 2025-11-11 | 11/14/2025 12:00:00 AM | 3 | 28 | 24 | 86 | MURO | B-19322 VIALE 26_MURO_28.0_3 | 23.2 |  | 3 | 85.714
B-19322 VIALE 26 | 228.6 | 4000 PSI | PISO 1 MUROS 32,09, 29 EJE 09 | 2025-11-18 | 11/21/2025 12:00:00 AM | 3 | 28 | 23.6 | 84 | MURO | B-19322 VIALE 26_MURO_28.0_3 | 25.6 |  | 3 | 84.286
B-19322 VIALE 26 | 228.6 | 4000 PSI | PISO 1 MUROS 32,09, 29 EJE 09 | 2025-11-18 | 11/21/2025 12:00:00 AM | 3 | 28 | 26.8 | 96 | MURO | B-19322 VIALE 26_MURO_28.0_3 | 25.6 |  | 3 | 95.714
B-19322 VIALE 26 | 228.6 | 4000 PSI | PISO 1 MUROS 32,09, 29 EJE 09 | 2025-11-18 | 11/21/2025 12:00:00 AM | 3 | 28 | 26.4 | 94 | MURO | B-19322 VIALE 26_MURO_28.0_3 | 25.6 |  | 3 | 94.286
B-19322 VIALE 26 | 228.6 | 4000 PSI | MUROS PISO 1 T2 EJE 06 M 31, 02, 14 ENTRE A y D | 2025-11-21 | 11/24/2025 12:00:00 AM | 3 | 28 | 17.3 | 62 | MURO | B-19322 VIALE 26_MURO_28.0_3 | 17.2 |  | 3 | 61.786
B-19322 VIALE 26 | 228.6 | 4000 PSI | MUROS PISO 1 T2 EJE 06 M 31, 02, 14 ENTRE A y D | 2025-11-21 | 11/24/2025 12:00:00 AM | 3 | 28 | 17.4 | 62 | MURO | B-19322 VIALE 26_MURO_28.0_3 | 17.2 |  | 3 | 62.143
B-19322 VIALE 26 | 228.6 | 4000 PSI | MUROS PISO 1 T2 EJE 06 M 31, 02, 14 ENTRE A y D | 2025-11-21 | 11/24/2025 12:00:00 AM | 3 | 28 | 16.9 | 60 | MURO | B-19322 VIALE 26_MURO_28.0_3 | 17.2 |  | 3 | 60.357
B-19322 VIALE 26 | 241.3 | 4000 PSI | MUROS PISO 1 32,09,29 EJE 07 ENTRE A Y J | 2025-11-19 | 11/22/2025 12:00:00 AM | 3 | 28 | 26.7 | 95 | MURO | B-19322 VIALE 26_MURO_28.0_3 | 25.833 |  | 3 | 95.357
B-19322 VIALE 26 | 241.3 | 4000 PSI | MUROS PISO 1 32,09,29 EJE 07 ENTRE A Y J | 2025-11-19 | 11/22/2025 12:00:00 AM | 3 | 28 | 24.8 | 89 | MURO | B-19322 VIALE 26_MURO_28.0_3 | 25.833 |  | 3 | 88.571
B-19322 VIALE 26 | 241.3 | 4000 PSI | MUROS PISO 1 32,09,29 EJE 07 ENTRE A Y J | 2025-11-19 | 11/22/2025 12:00:00 AM | 3 | 28 | 26 | 93 | MURO | B-19322 VIALE 26_MURO_28.0_3 | 25.833 |  | 3 | 92.857
B-19322 VIALE 26 | 241.3 | 4000 PSI | PISO 1 MUROS 14, 31, 02 EJE 06 | 2025-11-18 | 11/21/2025 12:00:00 AM | 3 | 28 | 23.9 | 85 | MURO | B-19322 VIALE 26_MURO_28.0_3 | 23.8 |  | 3 | 85.357
B-19322 VIALE 26 | 241.3 | 4000 PSI | PISO 1 MUROS 14, 31, 02 EJE 06 | 2025-11-18 | 11/21/2025 12:00:00 AM | 3 | 28 | 24.3 | 87 | MURO | B-19322 VIALE 26_MURO_28.0_3 | 23.8 |  | 3 | 86.786
B-19322 VIALE 26 | 241.3 | 4000 PSI | PISO 1 MUROS 14, 31, 02 EJE 06 | 2025-11-18 | 11/21/2025 12:00:00 AM | 3 | 28 | 23.2 | 83 | MURO | B-19322 VIALE 26_MURO_28.0_3 | 23.8 |  | 3 | 82.857
B-19322 VIALE 26 | 228.6 | 4000 PSI | MURO PISO 2 EJE 15 ENTRE J y D M-16-27-01 | 2025-11-27 | 11/30/2025 12:00:00 AM | 3 | 28 | 25.4 | 91 | MURO | B-19322 VIALE 26_MURO_28.0_3 | 26.033 |  | 3 | 90.714
B-19322 VIALE 26 | 228.6 | 4000 PSI | MURO PISO 2 EJE 15 ENTRE J y D M-16-27-01 | 2025-11-27 | 11/30/2025 12:00:00 AM | 3 | 28 | 26.6 | 95 | MURO | B-19322 VIALE 26_MURO_28.0_3 | 26.033 |  | 3 | 95
B-19322 VIALE 26 | 228.6 | 4000 PSI | MURO PISO 2 EJE 15 ENTRE J y D M-16-27-01 | 2025-11-27 | 11/30/2025 12:00:00 AM | 3 | 28 | 26.1 | 93 | MURO | B-19322 VIALE 26_MURO_28.0_3 | 26.033 |  | 3 | 93.214
B-19322 VIALE 26 | 203.2 | 4000 PSI | MUROS PISO 2 EJE 06 y 07 ENTRE A y J M-31-14-02 | 2025-12-02 | 12/5/2025 12:00:00 AM | 3 | 28 | 18.9 | 68 | MURO | B-19322 VIALE 26_MURO_28.0_3 | 18.967 |  | 3 | 67.5
B-19322 VIALE 26 | 203.2 | 4000 PSI | MUROS PISO 2 EJE 06 y 07 ENTRE A y J M-31-14-02 | 2025-12-02 | 12/5/2025 12:00:00 AM | 3 | 28 | 18.4 | 66 | MURO | B-19322 VIALE 26_MURO_28.0_3 | 18.967 |  | 3 | 65.714
B-19322 VIALE 26 | 203.2 | 4000 PSI | MUROS PISO 2 EJE 06 y 07 ENTRE A y J M-31-14-02 | 2025-12-02 | 12/5/2025 12:00:00 AM | 3 | 28 | 19.6 | 70 | MURO | B-19322 VIALE 26_MURO_28.0_3 | 18.967 |  | 3 | 70
B-19322 VIALE 26 | 241.3 | 4000 PSI | MUROS PISO 2 EJE 04 y 05 ENTRE A y J M= 32-29-09 | 2025-12-03 | 12/6/2025 12:00:00 AM | 3 | 28 | 10.4 | 37 | MURO | B-19322 VIALE 26_MURO_28.0_3 | 15.667 |  | 3 | 37.143
B-19322 VIALE 26 | 209.55 | 4000 PSI | MUROS PISO 2 EJE 06 y 07 ENTRE A y J M=31-32-14-09-29 | 2025-12-01 | 12/4/2025 12:00:00 AM | 3 | 28 | 15.8 | 56 | MURO | B-19322 VIALE 26_MURO_28.0_3 | 16.933 |  | 3 | 56.429
B-19322 VIALE 26 | 209.55 | 4000 PSI | MUROS PISO 2 EJE 06 y 07 ENTRE A y J M=31-32-14-09-29 | 2025-12-01 | 12/4/2025 12:00:00 AM | 3 | 28 | 15.5 | 55 | MURO | B-19322 VIALE 26_MURO_28.0_3 | 16.933 |  | 3 | 55.357
B-19322 VIALE 26 | 209.55 | 4000 PSI | MUROS PISO 2 EJE 06 y 07 ENTRE A y J M=31-32-14-09-29 | 2025-12-01 | 12/4/2025 12:00:00 AM | 3 | 28 | 19.5 | 70 | MURO | B-19322 VIALE 26_MURO_28.0_3 | 16.933 |  | 3 | 69.643
B-19322 VIALE 26 | 241.3 | 4000 PSI | MUROS PISO 2 EJE 04 y 05 ENTRE A y J M= 32-29-09 | 2025-12-03 | 12/6/2025 12:00:00 AM | 3 | 28 | 15.1 | 54 | MURO | B-19322 VIALE 26_MURO_28.0_3 | 15.667 |  | 3 | 53.929
B-19322 VIALE 26 | 241.3 | 4000 PSI | MUROS PISO 2 EJE 04 y 05 ENTRE A y J M= 32-29-09 | 2025-12-03 | 12/6/2025 12:00:00 AM | 3 | 28 | 21.5 | 77 | MURO | B-19322 VIALE 26_MURO_28.0_3 | 15.667 |  | 3 | 76.786
B-19322 VIALE 26 | 215.9 | 4000 PSI | MUROS PISO 3 EJE 06 y 07 ENTRE A y J M=32-29-09 | 2025-12-15 | 12/18/2025 12:00:00 AM | 3 | 28 | 17.4 | 62 | MURO | B-19322 VIALE 26_MURO_28.0_3 | 18.167 |  | 3 | 62.143
B-19322 VIALE 26 | 190.5 | 4000 PSI | MUROS PISO 1 EJE 15 Y 14 ENTERE J y H M=32,31-27-28-29-30 | 2025-12-09 | 12/12/2025 12:00:00 AM | 3 | 28 | 16.6 | 59 | MURO | B-19322 VIALE 26_MURO_28.0_3 | 18 |  | 3 | 59.286
B-19322 VIALE 26 | 190.5 | 4000 PSI | MUROS PISO 1 EJE 15 Y 14 ENTERE J y H M=32,31-27-28-29-30 | 2025-12-09 | 12/12/2025 12:00:00 AM | 3 | 28 | 17.2 | 61 | MURO | B-19322 VIALE 26_MURO_28.0_3 | 18 |  | 3 | 61.429
B-19322 VIALE 26 | 190.5 | 4000 PSI | MUROS PISO 1 EJE 15 Y 14 ENTERE J y H M=32,31-27-28-29-30 | 2025-12-09 | 12/12/2025 12:00:00 AM | 3 | 28 | 20.2 | 72 | MURO | B-19322 VIALE 26_MURO_28.0_3 | 18 |  | 3 | 72.143
B-19322 VIALE 26 | 152.4 | 4000 PSI | MUROS PISO 1 EJE 12 ENTERE A y D M=13,25,02 | 2025-12-09 | 12/12/2025 12:00:00 AM | 3 | 28 | 17.1 | 61 | MURO | B-19322 VIALE 26_MURO_28.0_3 | 16.833 |  | 3 | 61.071
B-19322 VIALE 26 | 152.4 | 4000 PSI | MUROS PISO 1 EJE 12 ENTERE A y D M=13,25,02 | 2025-12-09 | 12/12/2025 12:00:00 AM | 3 | 28 | 16.7 | 60 | MURO | B-19322 VIALE 26_MURO_28.0_3 | 16.833 |  | 3 | 59.643
B-19322 VIALE 26 | 152.4 | 4000 PSI | MUROS PISO 1 EJE 12 ENTERE A y D M=13,25,02 | 2025-12-09 | 12/12/2025 12:00:00 AM | 3 | 28 | 16.7 | 60 | MURO | B-19322 VIALE 26_MURO_28.0_3 | 16.833 |  | 3 | 59.643
B-19322 VIALE 26 | 177.8 | 3000 PSI | PLACA TORRE 2 PISO 3 EJE 08 AL 10 DEL A AL J | 2025-12-09 | 12/12/2025 12:00:00 AM | 3 | 28 | 18.1 | 86 | PLACA | B-19322 VIALE 26_PLACA_28.0_3 | 18.167 |  | 3 | 64.643
B-19322 VIALE 26 | 177.8 | 3000 PSI | PLACA TORRE 2 PISO 3 EJE 08 AL 10 DEL A AL J | 2025-12-09 | 12/12/2025 12:00:00 AM | 3 | 28 | 18.7 | 89 | PLACA | B-19322 VIALE 26_PLACA_28.0_3 | 18.167 |  | 3 | 66.786
B-19322 VIALE 26 | 177.8 | 3000 PSI | PLACA TORRE 2 PISO 3 EJE 08 AL 10 DEL A AL J | 2025-12-09 | 12/12/2025 12:00:00 AM | 3 | 28 | 17.7 | 84 | PLACA | B-19322 VIALE 26_PLACA_28.0_3 | 18.167 |  | 3 | 63.214
B-19322 VIALE 26 | 203.2 | 4000 PSI | MUROS T2 PISO 3 EJE 12 ENTRE J y E M= | 2025-12-10 | 12/13/2025 12:00:00 AM | 3 | 28 | 20.6 | 74 | MURO | B-19322 VIALE 26_MURO_28.0_3 | 20.967 |  | 3 | 73.571
B-19322 VIALE 26 | 203.2 | 4000 PSI | MUROS T2 PISO 3 EJE 12 ENTRE J y E M= | 2025-12-10 | 12/13/2025 12:00:00 AM | 3 | 28 | 20.5 | 73 | MURO | B-19322 VIALE 26_MURO_28.0_3 | 20.967 |  | 3 | 73.214
B-19322 VIALE 26 | 203.2 | 4000 PSI | MUROS T2 PISO 3 EJE 12 ENTRE J y E M= | 2025-12-10 | 12/13/2025 12:00:00 AM | 3 | 28 | 21.8 | 78 | MURO | B-19322 VIALE 26_MURO_28.0_3 | 20.967 |  | 3 | 77.857
B-19322 VIALE 26 | 215.9 | 4000 PSI | MUROS T2 PISO 3 EJE 11 ENYTE ENTRE E y J M= | 2025-12-10 | 12/13/2025 12:00:00 AM | 3 | 28 | 22 | 78 | MURO | B-19322 VIALE 26_MURO_28.0_3 | 22.5 |  | 3 | 78.571
B-19322 VIALE 26 | 215.9 | 4000 PSI | MUROS T2 PISO 3 EJE 11 ENYTE ENTRE E y J M= | 2025-12-10 | 12/13/2025 12:00:00 AM | 3 | 28 | 20.8 | 74 | MURO | B-19322 VIALE 26_MURO_28.0_3 | 22.5 |  | 3 | 74.286
B-19322 VIALE 26 | 215.9 | 4000 PSI | MUROS T2 PISO 3 EJE 11 ENYTE ENTRE E y J M= | 2025-12-10 | 12/13/2025 12:00:00 AM | 3 | 28 | 24.7 | 88 | MURO | B-19322 VIALE 26_MURO_28.0_3 | 22.5 |  | 3 | 88.214
B-19322 VIALE 26 | 203.2 | 4000 PSI | MUROS TORRE 1 PISO 1 EJE 08 y 09 ENTRE A y J M= 23-22-09 | 2025-12-15 | 12/18/2025 12:00:00 AM | 3 | 28 | 20.4 | 73 | MURO | B-19322 VIALE 26_MURO_28.0_3 | 20.267 |  | 3 | 72.857
B-19322 VIALE 26 | 203.2 | 4000 PSI | MUROS TORRE 1 PISO 1 EJE 08 y 09 ENTRE A y J M= 23-22-09 | 2025-12-15 | 12/18/2025 12:00:00 AM | 3 | 28 | 21.4 | 76 | MURO | B-19322 VIALE 26_MURO_28.0_3 | 20.267 |  | 3 | 76.429
B-19322 VIALE 26 | 203.2 | 4000 PSI | MUROS TORRE 1 PISO 1 EJE 08 y 09 ENTRE A y J M= 23-22-09 | 2025-12-15 | 12/18/2025 12:00:00 AM | 3 | 28 | 19 | 68 | MURO | B-19322 VIALE 26_MURO_28.0_3 | 20.267 |  | 3 | 67.857
B-19322 VIALE 26 | 215.9 | 4000 PSI | MUROS PISO 3 EJE 06 y 07 ENTRE A y J M=32-29-09 | 2025-12-15 | 12/18/2025 12:00:00 AM | 3 | 28 | 20.4 | 73 | MURO | B-19322 VIALE 26_MURO_28.0_3 | 18.167 |  | 3 | 72.857
B-19322 VIALE 26 | 215.9 | 4000 PSI | MUROS PISO 3 EJE 06 y 07 ENTRE A y J M=32-29-09 | 2025-12-15 | 12/18/2025 12:00:00 AM | 3 | 28 | 16.7 | 60 | MURO | B-19322 VIALE 26_MURO_28.0_3 | 18.167 |  | 3 | 59.643
B-19322 VIALE 26 | 215.9 | 4000 PSI | MUROS TORRE 1 PISO 1 EJE 07 y 06 ENTRTE A y J M= 23,22,09 | 2025-12-17 | 12/20/2025 12:00:00 AM | 3 | 28 | 23.6 | 84 | MURO | B-19322 VIALE 26_MURO_28.0_3 | 24.267 |  | 3 | 84.286
B-19322 VIALE 26 | 215.9 | 4000 PSI | MUROS TORRE 1 PISO 1 EJE 07 y 06 ENTRTE A y J M= 23,22,09 | 2025-12-17 | 12/20/2025 12:00:00 AM | 3 | 28 | 25.2 | 90 | MURO | B-19322 VIALE 26_MURO_28.0_3 | 24.267 |  | 3 | 90
B-19322 VIALE 26 | 215.9 | 4000 PSI | MUROS TORRE 1 PISO 1 EJE 07 y 06 ENTRTE A y J M= 23,22,09 | 2025-12-17 | 12/20/2025 12:00:00 AM | 3 | 28 | 24 | 86 | MURO | B-19322 VIALE 26_MURO_28.0_3 | 24.267 |  | 3 | 85.714
B-19322 VIALE 26 | 203.2 | 4000 PSI | MUROS T1 PISO 1 EJES 02 y 03 ENTRE J y H M=01,12,18,20 | 2025-12-23 | 12/26/2025 12:00:00 AM | 3 | 28 | 17.5 | 62 | MURO | B-19322 VIALE 26_MURO_28.0_3 | 16.2 |  | 3 | 62.5
B-19322 VIALE 26 | 203.2 | 4000 PSI | MUROS T1 PISO 1 EJES 02 y 03 ENTRE J y H M=01,12,18,20 | 2025-12-23 | 12/26/2025 12:00:00 AM | 3 | 28 | 14.3 | 51 | MURO | B-19322 VIALE 26_MURO_28.0_3 | 16.2 |  | 3 | 51.071
B-19322 VIALE 26 | 203.2 | 4000 PSI | MUROS T1 PISO 1 EJES 02 y 03 ENTRE J y H M=01,12,18,20 | 2025-12-23 | 12/26/2025 12:00:00 AM | 3 | 28 | 16.8 | 60 | MURO | B-19322 VIALE 26_MURO_28.0_3 | 16.2 |  | 3 | 60
B-19322 VIALE 26 | 228.6 | 4000 PSI | MUROS TORRE 2 PISO 3 EJE 01 y 02 ENTRE A y J M=19,24,22,25,07,26 | 2025-12-26 | 12/29/2025 12:00:00 AM | 3 | 28 | 16.6 | 59 | MURO | B-19322 VIALE 26_MURO_28.0_3 | 17.9 |  | 3 | 59.286
B-19322 VIALE 26 | 228.6 | 4000 PSI | MUROS TORRE 2 PISO 3 EJE 01 y 02 ENTRE A y J M=19,24,22,25,07,26 | 2025-12-26 | 12/29/2025 12:00:00 AM | 3 | 28 | 18.9 | 67 | MURO | B-19322 VIALE 26_MURO_28.0_3 | 17.9 |  | 3 | 67.5
B-19322 VIALE 26 | 228.6 | 4000 PSI | MUROS TORRE 2 PISO 3 EJE 01 y 02 ENTRE A y J M=19,24,22,25,07,26 | 2025-12-26 | 12/29/2025 12:00:00 AM | 3 | 28 | 18.2 | 65 | MURO | B-19322 VIALE 26_MURO_28.0_3 | 17.9 |  | 3 | 65
B-19322 VIALE 26 | 177.8 | 4000 PSI | MUROS PISO 1 EJE 02 y 04 ENTRE G y J M=23-08-21 | 2025-12-19 | 12/22/2025 12:00:00 AM | 3 | 28 | 16.7 | 60 | MURO | B-19322 VIALE 26_MURO_28.0_3 | 16.7 |  | 3 | 59.643
B-19322 VIALE 26 | 177.8 | 4000 PSI | MUROS PISO 1 EJE 02 y 04 ENTRE G y J M=23-08-21 | 2025-12-19 | 12/22/2025 12:00:00 AM | 3 | 28 | 17.6 | 63 | MURO | B-19322 VIALE 26_MURO_28.0_3 | 16.7 |  | 3 | 62.857
B-19322 VIALE 26 | 177.8 | 4000 PSI | MUROS PISO 1 EJE 02 y 04 ENTRE G y J M=23-08-21 | 2025-12-19 | 12/22/2025 12:00:00 AM | 3 | 28 | 15.8 | 56 | MURO | B-19322 VIALE 26_MURO_28.0_3 | 16.7 |  | 3 | 56.429
B-19322 VIALE 26 | 203.2 | 4000 PSI | MUROS PISO 3 EJE 03 y 04 ENTRE A y J M=32,29A,09A | 2025-12-19 | 12/22/2025 12:00:00 AM | 3 | 28 | 13.8 | 49 | MURO | B-19322 VIALE 26_MURO_28.0_3 | 14.7 |  | 3 | 49.286
B-19322 VIALE 26 | 203.2 | 4000 PSI | MUROS PISO 3 EJE 03 y 04 ENTRE A y J M=32,29A,09A | 2025-12-19 | 12/22/2025 12:00:00 AM | 3 | 28 | 15.9 | 57 | MURO | B-19322 VIALE 26_MURO_28.0_3 | 14.7 |  | 3 | 56.786
B-19322 VIALE 26 | 203.2 | 4000 PSI | MUROS PISO 3 EJE 03 y 04 ENTRE A y J M=32,29A,09A | 2025-12-19 | 12/22/2025 12:00:00 AM | 3 | 28 | 14.4 | 51 | MURO | B-19322 VIALE 26_MURO_28.0_3 | 14.7 |  | 3 | 51.429
B-19322 VIALE 26 | 228.6 | 4000 PSI | MUROSP T2 PISO 4 EJE 11 AL 12 ENTRE AYJ M= 32.29.09 | 2026-01-10 | 1/13/2026 12:00:00 AM | 3 | 28 | 16.3 | 58 | MURO | B-19322 VIALE 26_MURO_28.0_3 | 15.133 |  | 3 | 58.214
B-19322 VIALE 26 | 228.6 | 4000 PSI | MUROSP T2 PISO 4 EJE 11 AL 12 ENTRE AYJ M= 32.29.09 | 2026-01-10 | 1/13/2026 12:00:00 AM | 3 | 28 | 14.7 | 52 | MURO | B-19322 VIALE 26_MURO_28.0_3 | 15.133 |  | 3 | 52.5
B-19322 VIALE 26 | 228.6 | 4000 PSI | MUROSP T2 PISO 4 EJE 11 AL 12 ENTRE AYJ M= 32.29.09 | 2026-01-10 | 1/13/2026 12:00:00 AM | 3 | 28 | 14.4 | 51 | MURO | B-19322 VIALE 26_MURO_28.0_3 | 15.133 |  | 3 | 51.429
B-19322 VIALE 26 | 215.9 | 4000 PSI | MUROS T2 PISO 4 EJE 02 Y 03 ENTRE AyJ -01,27,16,15 | 2026-01-16 | 1/19/2026 12:00:00 AM | 3 | 28 | 13.2 | 47 | MURO | B-19322 VIALE 26_MURO_28.0_3 | 16.533 |  | 6 | 47.143
B-19322 VIALE 26 | 215.9 | 4000 PSI | MUROS T2 PISO 4 EJE 02 Y 03 ENTRE AyJ -01,27,16,15 | 2026-01-16 | 1/19/2026 12:00:00 AM | 3 | 28 | 13.2 | 47 | MURO | B-19322 VIALE 26_MURO_28.0_3 | 16.533 |  | 6 | 47.143
B-19322 VIALE 26 | 215.9 | 4000 PSI | MUROS T2 PISO 4 EJE 02 Y 03 ENTRE AyJ -01,27,16,15 | 2026-01-16 | 1/19/2026 12:00:00 AM | 3 | 28 | 19.2 | 69 | MURO | B-19322 VIALE 26_MURO_28.0_3 | 16.533 |  | 6 | 68.571
B-19322 VIALE 26 | 215.9 | 4000 PSI | MUROS T2 PISO 4 EJE 02 Y 03 ENTRE AyJ -01,27,16,15 | 2026-01-16 | 1/19/2026 12:00:00 AM | 3 | 28 | 19.2 | 69 | MURO | B-19322 VIALE 26_MURO_28.0_3 | 16.533 |  | 6 | 68.571
B-19322 VIALE 26 | 215.9 | 4000 PSI | MUROS T2 PISO 4 EJE 02 Y 03 ENTRE AyJ -01,27,16,15 | 2026-01-16 | 1/19/2026 12:00:00 AM | 3 | 28 | 17.2 | 61 | MURO | B-19322 VIALE 26_MURO_28.0_3 | 16.533 |  | 6 | 61.429
B-19322 VIALE 26 | 215.9 | 4000 PSI | MUROS T2 PISO 4 EJE 02 Y 03 ENTRE AyJ -01,27,16,15 | 2026-01-16 | 1/19/2026 12:00:00 AM | 3 | 28 | 17.2 | 61 | MURO | B-19322 VIALE 26_MURO_28.0_3 | 16.533 |  | 6 | 61.429
B-19322 VIALE 26 | 228.6 | 4000 PSI | MUROS T2 PISO 4 EJE 10 AL 8 ENTRE AYJ M=14,31,02 | 2026-01-13 | 1/16/2026 12:00:00 AM | 3 | 28 | 11.8 | 42 | MURO | B-19322 VIALE 26_MURO_28.0_3 | 14.467 |  | 3 | 42.143
B-19322 VIALE 26 | 228.6 | 4000 PSI | MUROS T2 PISO 4 EJE 10 AL 8 ENTRE AYJ M=14,31,02 | 2026-01-13 | 1/16/2026 12:00:00 AM | 3 | 28 | 15.1 | 54 | MURO | B-19322 VIALE 26_MURO_28.0_3 | 14.467 |  | 3 | 53.929
B-19322 VIALE 26 | 228.6 | 4000 PSI | MUROS T2 PISO 4 EJE 10 AL 8 ENTRE AYJ M=14,31,02 | 2026-01-13 | 1/16/2026 12:00:00 AM | 3 | 28 | 16.5 | 59 | MURO | B-19322 VIALE 26_MURO_28.0_3 | 14.467 |  | 3 | 58.929
B-19322 VIALE 26 | 241.3 | 4000 PSI | MUROS T2 PISO 4 EJE 6 Y 7 ENTRE AYJ M=29,09,32 | 2026-01-14 | 1/17/2026 12:00:00 AM | 3 | 28 | 16.2 | 58 | MURO | B-19322 VIALE 26_MURO_28.0_3 | 16.067 |  | 3 | 57.857
B-19322 VIALE 26 | 241.3 | 4000 PSI | MUROS T2 PISO 4 EJE 6 Y 7 ENTRE AYJ M=29,09,32 | 2026-01-14 | 1/17/2026 12:00:00 AM | 3 | 28 | 15.3 | 55 | MURO | B-19322 VIALE 26_MURO_28.0_3 | 16.067 |  | 3 | 54.643
B-19322 VIALE 26 | 241.3 | 4000 PSI | MUROS T2 PISO 4 EJE 6 Y 7 ENTRE AYJ M=29,09,32 | 2026-01-14 | 1/17/2026 12:00:00 AM | 3 | 28 | 16.7 | 60 | MURO | B-19322 VIALE 26_MURO_28.0_3 | 16.067 |  | 3 | 59.643
B-19322 VIALE 26 | 215.9 | 4000 PSI | MUROS T2 P4 EJE 01 AL 02 ENTRE AYD M=01,21,05,20,26,25,19 | 2026-01-17 | 1/20/2026 12:00:00 AM | 3 | 28 | 17.7 | 63 | MURO | B-19322 VIALE 26_MURO_28.0_3 | 16.767 |  | 3 | 63.214
B-19322 VIALE 26 | 215.9 | 4000 PSI | MUROS T2 P4 EJE 01 AL 02 ENTRE AYD M=01,21,05,20,26,25,19 | 2026-01-17 | 1/20/2026 12:00:00 AM | 3 | 28 | 17.5 | 62 | MURO | B-19322 VIALE 26_MURO_28.0_3 | 16.767 |  | 3 | 62.5
B-19322 VIALE 26 | 215.9 | 4000 PSI | MUROS T2 P4 EJE 01 AL 02 ENTRE AYD M=01,21,05,20,26,25,19 | 2026-01-17 | 1/20/2026 12:00:00 AM | 3 | 28 | 15.1 | 54 | MURO | B-19322 VIALE 26_MURO_28.0_3 | 16.767 |  | 3 | 53.929
B-19322 VIALE 26 | 209.55 | 4000 PSI | MUROS P2 EJE 14 AL 15 ENTRE HYJ M=32,31,07,27 | 2026-01-20 | 1/23/2026 12:00:00 AM | 3 | 28 | 17.5 | 62 | MURO | B-19322 VIALE 26_MURO_28.0_3 | 17.233 |  | 3 | 62.5
B-19322 VIALE 26 | 209.55 | 4000 PSI | MUROS P2 EJE 14 AL 15 ENTRE HYJ M=32,31,07,27 | 2026-01-20 | 1/23/2026 12:00:00 AM | 3 | 28 | 17.5 | 62 | MURO | B-19322 VIALE 26_MURO_28.0_3 | 17.233 |  | 3 | 62.5
B-19322 VIALE 26 | 209.55 | 4000 PSI | MUROS P2 EJE 14 AL 15 ENTRE HYJ M=32,31,07,27 | 2026-01-20 | 1/23/2026 12:00:00 AM | 3 | 28 | 16.7 | 60 | MURO | B-19322 VIALE 26_MURO_28.0_3 | 17.233 |  | 3 | 59.643
B-19322 VIALE 26 | 241.3 | 4000 PSI | MUROS T2 PISO 5 EJE 12 AL 15 ENTRE AYJ M=3,4,35,36,37,38,39 | 2026-01-20 | 1/23/2026 12:00:00 AM | 3 | 28 | 17.5 | 62 | MURO | B-19322 VIALE 26_MURO_28.0_3 | 16.7 |  | 3 | 62.5
B-19322 VIALE 26 | 241.3 | 4000 PSI | MUROS T2 PISO 5 EJE 12 AL 15 ENTRE AYJ M=3,4,35,36,37,38,39 | 2026-01-20 | 1/23/2026 12:00:00 AM | 3 | 28 | 16 | 57 | MURO | B-19322 VIALE 26_MURO_28.0_3 | 16.7 |  | 3 | 57.143
B-19322 VIALE 26 | 241.3 | 4000 PSI | MUROS T2 PISO 5 EJE 12 AL 15 ENTRE AYJ M=3,4,35,36,37,38,39 | 2026-01-20 | 1/23/2026 12:00:00 AM | 3 | 28 | 16.6 | 59 | MURO | B-19322 VIALE 26_MURO_28.0_3 | 16.7 |  | 3 | 59.286
B-19322 VIALE 26 | 203.2 | 4000 PSI | MUROS T2 PISO 5 EJE 12 AL 15 ENTRE AYJ M=2,31,14 | 2026-01-20 | 1/23/2026 12:00:00 AM | 3 | 28 | 20 | 71 | MURO | B-19322 VIALE 26_MURO_28.0_3 | 20.433 |  | 3 | 71.429
B-19322 VIALE 26 | 203.2 | 4000 PSI | MUROS T2 PISO 5 EJE 12 AL 15 ENTRE AYJ M=2,31,14 | 2026-01-20 | 1/23/2026 12:00:00 AM | 3 | 28 | 21.8 | 78 | MURO | B-19322 VIALE 26_MURO_28.0_3 | 20.433 |  | 3 | 77.857
B-19322 VIALE 26 | 203.2 | 4000 PSI | MUROS T2 PISO 5 EJE 12 AL 15 ENTRE AYJ M=2,31,14 | 2026-01-20 | 1/23/2026 12:00:00 AM | 3 | 28 | 19.5 | 70 | MURO | B-19322 VIALE 26_MURO_28.0_3 | 20.433 |  | 3 | 69.643
B-19322 VIALE 26 | 228.6 | 4 000 PSI | MUROS T2 PISO 5 EJE 10Y11 ENTRE AyJ M=32,09,29 | 2026-01-21 | 1/24/2026 12:00:00 AM | 3 | 28 | 19.2 | 68 | MURO | B-19322 VIALE 26_MURO_28.0_3 | 19.167 |  | 3 | 68.571
B-19322 VIALE 26 | 228.6 | 4 000 PSI | MUROS T2 PISO 5 EJE 10Y11 ENTRE AyJ M=32,09,29 | 2026-01-21 | 1/24/2026 12:00:00 AM | 3 | 28 | 18.3 | 65 | MURO | B-19322 VIALE 26_MURO_28.0_3 | 19.167 |  | 3 | 65.357
B-19322 VIALE 26 | 228.6 | 4 000 PSI | MUROS T2 PISO 5 EJE 10Y11 ENTRE AyJ M=32,09,29 | 2026-01-21 | 1/24/2026 12:00:00 AM | 3 | 28 | 20 | 72 | MURO | B-19322 VIALE 26_MURO_28.0_3 | 19.167 |  | 3 | 71.429
B-19322 VIALE 26 | 177.8 | 4000 PSI | MUROS T1 P2 EJE 13Y14 ENTRE AyF M= 12a,25,01 | 2026-01-21 | 1/24/2026 12:00:00 AM | 3 | 28 | 17.9 | 64 | MURO | B-19322 VIALE 26_MURO_28.0_3 | 16.9 |  | 3 | 63.929
B-19322 VIALE 26 | 177.8 | 4000 PSI | MUROS T1 P2 EJE 13Y14 ENTRE AyF M= 12a,25,01 | 2026-01-21 | 1/24/2026 12:00:00 AM | 3 | 28 | 14.9 | 53 | MURO | B-19322 VIALE 26_MURO_28.0_3 | 16.9 |  | 3 | 53.214
B-19322 VIALE 26 | 177.8 | 4000 PSI | MUROS T1 P2 EJE 13Y14 ENTRE AyF M= 12a,25,01 | 2026-01-21 | 1/24/2026 12:00:00 AM | 3 | 28 | 17.9 | 64 | MURO | B-19322 VIALE 26_MURO_28.0_3 | 16.9 |  | 3 | 63.929
B-19322 VIALE 26 | 203.2 | 4.000 PSI | MURO T1 PISO 2 RJR 10Y11 ENTRE AyJ M=32,09,29 | 2026-01-23 | 1/26/2026 12:00:00 AM | 3 | 28 | 20.7 | 74 | MURO | B-19322 VIALE 26_MURO_28.0_3 | 20.633 |  | 3 | 73.929
B-19322 VIALE 26 | 203.2 | 4.000 PSI | MURO T1 PISO 2 RJR 10Y11 ENTRE AyJ M=32,09,29 | 2026-01-23 | 1/26/2026 12:00:00 AM | 3 | 28 | 21.6 | 77 | MURO | B-19322 VIALE 26_MURO_28.0_3 | 20.633 |  | 3 | 77.143
B-19322 VIALE 26 | 203.2 | 4.000 PSI | MURO T1 PISO 2 RJR 10Y11 ENTRE AyJ M=32,09,29 | 2026-01-23 | 1/26/2026 12:00:00 AM | 3 | 28 | 19.6 | 70 | MURO | B-19322 VIALE 26_MURO_28.0_3 | 20.633 |  | 3 | 70
B-19322 VIALE 26 | 203.2 | 4.000 | MUROS T2 PISO 5 EJE 04Y07 ENTRE AyJ M=32,09,29 | 2026-01-23 | 1/26/2026 12:00:00 AM | 3 | 28 | 21 | 75 | MURO | B-19322 VIALE 26_MURO_28.0_3 | 20.633 |  | 3 | 75
B-19322 VIALE 26 | 203.2 | 4.000 | MUROS T2 PISO 5 EJE 04Y07 ENTRE AyJ M=32,09,29 | 2026-01-23 | 1/26/2026 12:00:00 AM | 3 | 28 | 20.6 | 74 | MURO | B-19322 VIALE 26_MURO_28.0_3 | 20.633 |  | 3 | 73.571
B-19322 VIALE 26 | 203.2 | 4.000 | MUROS T2 PISO 5 EJE 04Y07 ENTRE AyJ M=32,09,29 | 2026-01-23 | 1/26/2026 12:00:00 AM | 3 | 28 | 20.3 | 72 | MURO | B-19322 VIALE 26_MURO_28.0_3 | 20.633 |  | 3 | 72.5
B-19322 VIALE 26 | 215.9 | 4000 PSI | MUROS T2 P5 EJE 1 AL 12 ENTRE AyD M=1,5,20,24,25,26,19 | 2026-01-26 | 1/29/2026 12:00:00 AM | 3 | 28 | 15 | 53 | MURO | B-19322 VIALE 26_MURO_28.0_3 | 15.7 |  | 3 | 53.571
B-19322 VIALE 26 | 215.9 | 4000 PSI | MUROS T2 P5 EJE 1 AL 12 ENTRE AyD M=1,5,20,24,25,26,19 | 2026-01-26 | 1/29/2026 12:00:00 AM | 3 | 28 | 15.8 | 56 | MURO | B-19322 VIALE 26_MURO_28.0_3 | 15.7 |  | 3 | 56.429
B-19322 VIALE 26 | 215.9 | 4000 PSI | MUROS T2 P5 EJE 1 AL 12 ENTRE AyD M=1,5,20,24,25,26,19 | 2026-01-26 | 1/29/2026 12:00:00 AM | 3 | 28 | 16.3 | 58 | MURO | B-19322 VIALE 26_MURO_28.0_3 | 15.7 |  | 3 | 58.214
B-19322 VIALE 26 | 215.9 | 4000 PSI | MUROS T1 PISO 2 EJES 06,07,08 ENTRE JYG M=24,23,02,13,22 | 2026-01-26 | 1/29/2026 12:00:00 AM | 3 | 28 | 20.2 | 72 | MURO | B-19322 VIALE 26_MURO_28.0_3 | 19.5 |  | 3 | 72.143
B-19322 VIALE 26 | 215.9 | 4000 PSI | MUROS T1 PISO 2 EJES 06,07,08 ENTRE JYG M=24,23,02,13,22 | 2026-01-26 | 1/29/2026 12:00:00 AM | 3 | 28 | 19.4 | 69 | MURO | B-19322 VIALE 26_MURO_28.0_3 | 19.5 |  | 3 | 69.286
B-19322 VIALE 26 | 215.9 | 4000 PSI | MUROS T1 PISO 2 EJES 06,07,08 ENTRE JYG M=24,23,02,13,22 | 2026-01-26 | 1/29/2026 12:00:00 AM | 3 | 28 | 18.9 | 68 | MURO | B-19322 VIALE 26_MURO_28.0_3 | 19.5 |  | 3 | 67.5
B-19322 VIALE 26 | 215.9 | 4000 PSI | MUROS T1 PISO 2 EJE 04 Y 05 ENTRE GYJ M=24,02,13 | 2026-01-27 | 1/30/2026 12:00:00 AM | 3 | 28 | 20.6 | 74 | MURO | B-19322 VIALE 26_MURO_28.0_3 | 19.9 |  | 3 | 73.571
B-19322 VIALE 26 | 215.9 | 4000 PSI | MUROS T1 PISO 2 EJE 04 Y 05 ENTRE GYJ M=24,02,13 | 2026-01-27 | 1/30/2026 12:00:00 AM | 3 | 28 | 19.7 | 70 | MURO | B-19322 VIALE 26_MURO_28.0_3 | 19.9 |  | 3 | 70.357
B-19322 VIALE 26 | 215.9 | 4000 PSI | MUROS T1 PISO 2 EJE 04 Y 05 ENTRE GYJ M=24,02,13 | 2026-01-27 | 1/30/2026 12:00:00 AM | 3 | 28 | 19.4 | 69 | MURO | B-19322 VIALE 26_MURO_28.0_3 | 19.9 |  | 3 | 69.286
B-19322 VIALE 26 | 209.55 | 4000 PSI | MUROS T1 PISO 2 EJE 1 AL 3 ENTRE JYG M=01,18,20,12,05,11,16 | 2026-01-28 | 1/31/2026 12:00:00 AM | 3 | 28 | 17.7 | 63 | MURO | B-19322 VIALE 26_MURO_28.0_3 | 16.733 |  | 3 | 63.214
B-19322 VIALE 26 | 209.55 | 4000 PSI | MUROS T1 PISO 2 EJE 1 AL 3 ENTRE JYG M=01,18,20,12,05,11,16 | 2026-01-28 | 1/31/2026 12:00:00 AM | 3 | 28 | 17 | 61 | MURO | B-19322 VIALE 26_MURO_28.0_3 | 16.733 |  | 3 | 60.714
B-19322 VIALE 26 | 209.55 | 4000 PSI | MUROS T1 PISO 2 EJE 1 AL 3 ENTRE JYG M=01,18,20,12,05,11,16 | 2026-01-28 | 1/31/2026 12:00:00 AM | 3 | 28 | 15.5 | 55 | MURO | B-19322 VIALE 26_MURO_28.0_3 | 16.733 |  | 3 | 55.357
B-19322 VIALE 26 | 228.6 | 4000 PSI | MUROS T1 PISO EJE 05 ENTRE AYD M=23,09,22 MUROS T1 PISO 2 EJE 01 Y 02 ENTRE JYG M=20,18,01,12 | 2026-01-30 | 2/2/2026 12:00:00 AM | 3 | 28 | 19.4 | 69 | MURO | B-19322 VIALE 26_MURO_28.0_3 | 18.8 |  | 3 | 69.286
B-19322 VIALE 26 | 228.6 | 4000 PSI | MUROS T1 PISO EJE 05 ENTRE AYD M=23,09,22 MUROS T1 PISO 2 EJE 01 Y 02 ENTRE JYG M=20,18,01,12 | 2026-01-30 | 2/2/2026 12:00:00 AM | 3 | 28 | 17.8 | 64 | MURO | B-19322 VIALE 26_MURO_28.0_3 | 18.8 |  | 3 | 63.571
B-19322 VIALE 26 | 228.6 | 4000 PSI | MUROS T1 PISO EJE 05 ENTRE AYD M=23,09,22 MUROS T1 PISO 2 EJE 01 Y 02 ENTRE JYG M=20,18,01,12 | 2026-01-30 | 2/2/2026 12:00:00 AM | 3 | 28 | 19.2 | 68 | MURO | B-19322 VIALE 26_MURO_28.0_3 | 18.8 |  | 3 | 68.571
B-19322 VIALE 26 | 215.9 | 4000 PSI | MUROS T1 PISO 3 EJE 12 AL 15 ENTRE JYG M=32,28,29,30,23,10 | 2026-02-02 | 2/5/2026 12:00:00 AM | 3 | 28 | 16.7 | 60 | MURO | B-19322 VIALE 26_MURO_28.0_3 | 16.467 |  | 3 | 59.643
B-19322 VIALE 26 | 215.9 | 4000 PSI | MUROS T1 PISO 3 EJE 12 AL 15 ENTRE JYG M=32,28,29,30,23,10 | 2026-02-02 | 2/5/2026 12:00:00 AM | 3 | 28 | 16.3 | 58 | MURO | B-19322 VIALE 26_MURO_28.0_3 | 16.467 |  | 3 | 58.214
B-19322 VIALE 26 | 215.9 | 4000 PSI | MUROS T1 PISO 3 EJE 12 AL 15 ENTRE JYG M=32,28,29,30,23,10 | 2026-02-02 | 2/5/2026 12:00:00 AM | 3 | 28 | 16.4 | 59 | MURO | B-19322 VIALE 26_MURO_28.0_3 | 16.467 |  | 3 | 58.571
B-19322 VIALE 26 | 228.6 | 4000 PSI | MUROS T2 PISO 2 EJES 05 AL 03 ENTRE AyJ M=23,25,13,12a,01,02 | 2026-02-04 | 2/7/2026 12:00:00 AM | 3 | 28 | 20.7 | 74 | MURO | B-19322 VIALE 26_MURO_28.0_3 | 20.7 |  | 3 | 73.929
B-19322 VIALE 26 | 228.6 | 4000 PSI | MUROS T2 PISO 2 EJES 05 AL 03 ENTRE AyJ M=23,25,13,12a,01,02 | 2026-02-04 | 2/7/2026 12:00:00 AM | 3 | 28 | 20.2 | 72 | MURO | B-19322 VIALE 26_MURO_28.0_3 | 20.7 |  | 3 | 72.143
B-19322 VIALE 26 | 228.6 | 4000 PSI | MUROS T2 PISO 2 EJES 05 AL 03 ENTRE AyJ M=23,25,13,12a,01,02 | 2026-02-04 | 2/7/2026 12:00:00 AM | 3 | 28 | 21.2 | 76 | MURO | B-19322 VIALE 26_MURO_28.0_3 | 20.7 |  | 3 | 75.714
B-19322 VIALE 26 | 228.6 | 4.000 PSI | MUUROS P3 EJES DEL 09 AL 11 ENTRE GyJ M= 2,25,09,13 MURO EJE 10 ENTRE AyF M= 25,02 | 2026-02-06 | 2/9/2026 12:00:00 AM | 3 | 28 | 20.5 | 73 | MURO | B-19322 VIALE 26_MURO_28.0_3 | 20.8 |  | 3 | 73.214
B-19322 VIALE 26 | 228.6 | 4.000 PSI | MUUROS P3 EJES DEL 09 AL 11 ENTRE GyJ M= 2,25,09,13 MURO EJE 10 ENTRE AyF M= 25,02 | 2026-02-06 | 2/9/2026 12:00:00 AM | 3 | 28 | 21.6 | 77 | MURO | B-19322 VIALE 26_MURO_28.0_3 | 20.8 |  | 3 | 77.143
B-19322 VIALE 26 | 228.6 | 4.000 PSI | MUUROS P3 EJES DEL 09 AL 11 ENTRE GyJ M= 2,25,09,13 MURO EJE 10 ENTRE AyF M= 25,02 | 2026-02-06 | 2/9/2026 12:00:00 AM | 3 | 28 | 20.3 | 72 | MURO | B-19322 VIALE 26_MURO_28.0_3 | 20.8 |  | 3 | 72.5
B-19322 VIALE 26 | 184.15 | 4000 PSI | MURO T1 P3 EJE 04 Y 03 ENTRE JYG M=23,24,21,08 | 2026-02-10 | 2/13/2026 12:00:00 AM | 3 | 28 | 18.8 | 67 | MURO | B-19322 VIALE 26_MURO_28.0_3 | 18.667 |  | 3 | 67.143
B-19322 VIALE 26 | 184.15 | 4000 PSI | MURO T1 P3 EJE 04 Y 03 ENTRE JYG M=23,24,21,08 | 2026-02-10 | 2/13/2026 12:00:00 AM | 3 | 28 | 18.6 | 66 | MURO | B-19322 VIALE 26_MURO_28.0_3 | 18.667 |  | 3 | 66.429
B-19322 VIALE 26 | 184.15 | 4000 PSI | MURO T1 P3 EJE 04 Y 03 ENTRE JYG M=23,24,21,08 | 2026-02-10 | 2/13/2026 12:00:00 AM | 3 | 28 | 18.6 | 66 | MURO | B-19322 VIALE 26_MURO_28.0_3 | 18.667 |  | 3 | 66.429
B-19322 VIALE 26 | 177.8 | 4000 PSI | MUROS T1 PISO 3 EJES 00 Y 01 ENTRA AYJ M=20,18,05,11,16,14,17,15 | 2026-02-11 | 2/14/2026 12:00:00 AM | 3 | 28 | 21.8 | 78 | MURO | B-19322 VIALE 26_MURO_28.0_3 | 21.667 |  | 3 | 77.857
B-19322 VIALE 26 | 177.8 | 4000 PSI | MUROS T1 PISO 3 EJES 00 Y 01 ENTRA AYJ M=20,18,05,11,16,14,17,15 | 2026-02-11 | 2/14/2026 12:00:00 AM | 3 | 28 | 21.2 | 76 | MURO | B-19322 VIALE 26_MURO_28.0_3 | 21.667 |  | 3 | 75.714
B-19322 VIALE 26 | 177.8 | 4000 PSI | MUROS T1 PISO 3 EJES 00 Y 01 ENTRA AYJ M=20,18,05,11,16,14,17,15 | 2026-02-11 | 2/14/2026 12:00:00 AM | 3 | 28 | 22 | 79 | MURO | B-19322 VIALE 26_MURO_28.0_3 | 21.667 |  | 3 | 78.571
B-19322 VIALE 26 | 209.55 | 4000 PSI | MUROS T1 P4 EJES 08 Y09 ENTRE AyJ M=23,24,2,9,22 | 2026-02-16 | 2/19/2026 12:00:00 AM | 3 | 28 | 18.2 | 65 | MURO | B-19322 VIALE 26_MURO_28.0_3 | 17.233 |  | 3 | 65
B-19322 VIALE 26 | 209.55 | 4000 PSI | MUROS T1 P4 EJES 08 Y09 ENTRE AyJ M=23,24,2,9,22 | 2026-02-16 | 2/19/2026 12:00:00 AM | 3 | 28 | 17.3 | 62 | MURO | B-19322 VIALE 26_MURO_28.0_3 | 17.233 |  | 3 | 61.786
B-19322 VIALE 26 | 209.55 | 4000 PSI | MUROS T1 P4 EJES 08 Y09 ENTRE AyJ M=23,24,2,9,22 | 2026-02-16 | 2/19/2026 12:00:00 AM | 3 | 28 | 16.2 | 58 | MURO | B-19322 VIALE 26_MURO_28.0_3 | 17.233 |  | 3 | 57.857
B-19322 VIALE 26 | 177.8 | 3000 PSI | PLACA PISO | 2025-11-19 | 11/22/2025 12:00:00 AM | 3 | 21 | 17.5 | 84 | PLACA | B-19322 VIALE 26_PLACA_21.0_3 | 17.267 |  | 3 | 83.333
B-19322 VIALE 26 | 177.8 | 3000 PSI | PLACA PISO | 2025-11-19 | 11/22/2025 12:00:00 AM | 3 | 21 | 17.7 | 84 | PLACA | B-19322 VIALE 26_PLACA_21.0_3 | 17.267 |  | 3 | 84.286
B-19322 VIALE 26 | 177.8 | 3000 PSI | PLACA PISO | 2025-11-19 | 11/22/2025 12:00:00 AM | 3 | 21 | 16.6 | 79 | PLACA | B-19322 VIALE 26_PLACA_21.0_3 | 17.267 |  | 3 | 79.048
B-19322 VIALE 26 | 133.35 | 3000 PSI | PLA PISO 2 EJE 8 AL 10 ENTRE A y J | 2025-11-26 | 11/28/2025 12:00:00 AM | 3 | 21 | 9.7 | 46 |  |  | 10.7 |  | 3 | 46.19
B-19322 VIALE 26 | 133.35 | 3000 PSI | PLA PISO 2 EJE 8 AL 10 ENTRE A y J | 2025-11-26 | 11/28/2025 12:00:00 AM | 3 | 21 | 11.3 | 54 |  |  | 10.7 |  | 3 | 53.81
B-19322 VIALE 26 | 133.35 | 3000 PSI | PLA PISO 2 EJE 8 AL 10 ENTRE A y J | 2025-11-26 | 11/28/2025 12:00:00 AM | 3 | 21 | 11.1 | 53 |  |  | 10.7 |  | 3 | 52.857
B-19322 VIALE 26 | 165.1 | 3000 PSI | PLACA PISO 2 EJE 08 AL 06 ENTRE AYJ | 2025-11-28 | 12/1/2025 12:00:00 AM | 3 | 21 | 14 | 66 | PLACA | B-19322 VIALE 26_PLACA_21.0_3 | 15.233 |  | 3 | 66.667
B-19322 VIALE 26 | 165.1 | 3000 PSI | PLACA PISO 2 EJE 08 AL 06 ENTRE AYJ | 2025-11-28 | 12/1/2025 12:00:00 AM | 3 | 21 | 15.7 | 75 | PLACA | B-19322 VIALE 26_PLACA_21.0_3 | 15.233 |  | 3 | 74.762
B-19322 VIALE 26 | 165.1 | 3000 PSI | PLACA PISO 2 EJE 08 AL 06 ENTRE AYJ | 2025-11-28 | 12/1/2025 12:00:00 AM | 3 | 21 | 16 | 76 | PLACA | B-19322 VIALE 26_PLACA_21.0_3 | 15.233 |  | 3 | 76.19
B-19322 VIALE 26 | 165 | 3000 PSI | PLACA PISO 2 EJE 04 AL 06 AYJ | 2025-11-29 | 12/2/2025 12:00:00 AM | 3 | 21 | 15 | 72 | PLACA | B-19322 VIALE 26_PLACA_21.0_3 | 14.533 |  | 3 | 71.429
B-19322 VIALE 26 | 165 | 3000 PSI | PLACA PISO 2 EJE 04 AL 06 AYJ | 2025-11-29 | 12/2/2025 12:00:00 AM | 3 | 21 | 13.1 | 62 | PLACA | B-19322 VIALE 26_PLACA_21.0_3 | 14.533 |  | 3 | 62.381
B-19322 VIALE 26 | 165 | 3000 PSI | PLACA PISO 2 EJE 04 AL 06 AYJ | 2025-11-29 | 12/2/2025 12:00:00 AM | 3 | 21 | 15.5 | 74 | PLACA | B-19322 VIALE 26_PLACA_21.0_3 | 14.533 |  | 3 | 73.81
B-19322 VIALE 26 | 152.4 | 3000 PSI | PLACA PISO 2 EJE 12 y 15 ENTRE A y J | 2025-11-21 | 11/24/2025 12:00:00 AM | 3 | 21 | 9.2 | 44 | PLACA | B-19322 VIALE 26_PLACA_21.0_3 | 10.4 |  | 3 | 43.81
B-19322 VIALE 26 | 152.4 | 3000 PSI | PLACA PISO 2 EJE 12 y 15 ENTRE A y J | 2025-11-21 | 11/24/2025 12:00:00 AM | 3 | 21 | 11.4 | 54 | PLACA | B-19322 VIALE 26_PLACA_21.0_3 | 10.4 |  | 3 | 54.286
B-19322 VIALE 26 | 152.4 | 3000 PSI | PLACA PISO 2 EJE 12 y 15 ENTRE A y J | 2025-11-21 | 11/24/2025 12:00:00 AM | 3 | 21 | 10.6 | 50 | PLACA | B-19322 VIALE 26_PLACA_21.0_3 | 10.4 |  | 3 | 50.476
B-19322 VIALE 26 | 152.4 | 3000 PSI | PLA PISO 2 EJE 12 AL 10 ENTRE A y J | 2025-11-25 | 11/28/2025 12:00:00 AM | 3 | 21 | 12.7 | 60 |  |  | 13.433 |  | 3 | 60.476
B-19322 VIALE 26 | 152.4 | 3000 PSI | PLA PISO 2 EJE 12 AL 10 ENTRE A y J | 2025-11-25 | 11/28/2025 12:00:00 AM | 3 | 21 | 13.4 | 64 |  |  | 13.433 |  | 3 | 63.81
B-19322 VIALE 26 | 152.4 | 3000 PSI | PLA PISO 2 EJE 12 AL 10 ENTRE A y J | 2025-11-25 | 11/28/2025 12:00:00 AM | 3 | 21 | 14.2 | 67 |  |  | 13.433 |  | 3 | 67.619
B-19322 VIALE 26 | 152.4 | 3000 PSI | PLACA PISO 3 EJE 8 AL 6 ENTRE A y J | 2025-12-10 | 12/13/2025 12:00:00 AM | 3 | 21 | 19.3 | 92 | PLACA | B-19322 VIALE 26_PLACA_21.0_3 | 21.167 |  | 3 | 91.905
B-19322 VIALE 26 | 152.4 | 3000 PSI | PLACA PISO 3 EJE 8 AL 6 ENTRE A y J | 2025-12-10 | 12/13/2025 12:00:00 AM | 3 | 21 | 18 | 86 | PLACA | B-19322 VIALE 26_PLACA_21.0_3 | 21.167 |  | 3 | 85.714
B-19322 VIALE 26 | 152.4 | 3000 PSI | PLACA PISO 3 EJE 8 AL 6 ENTRE A y J | 2025-12-10 | 12/13/2025 12:00:00 AM | 3 | 21 | 26.2 | 124 | PLACA | B-19322 VIALE 26_PLACA_21.0_3 | 21.167 |  | 3 | 124.762
B-19322 VIALE 26 | 152.4 | 3000 PSI | PLACA PISO 3 EJE 01 y 04 ENTRE A y J | 2025-12-13 | 12/16/2025 12:00:00 AM | 3 | 21 | 7.2 | 34 | PLACA | B-19322 VIALE 26_PLACA_21.0_3 | 8.733 |  | 3 | 34.286
B-19322 VIALE 26 | 152.4 | 3000 PSI | PLACA PISO 3 EJE 01 y 04 ENTRE A y J | 2025-12-13 | 12/16/2025 12:00:00 AM | 3 | 21 | 8.5 | 40 | PLACA | B-19322 VIALE 26_PLACA_21.0_3 | 8.733 |  | 3 | 40.476
B-19322 VIALE 26 | 152.4 | 3000 PSI | PLACA PISO 3 EJE 01 y 04 ENTRE A y J | 2025-12-13 | 12/16/2025 12:00:00 AM | 3 | 21 | 10.5 | 50 | PLACA | B-19322 VIALE 26_PLACA_21.0_3 | 8.733 |  | 3 | 50
B-19322 VIALE 26 | 152.4 | 3000 PSI | PLACA PISO 4 EJE 12 AL 15 ENTRE A y J | 2025-12-16 | 12/19/2025 12:00:00 AM | 3 | 21 | 19.6 | 93 | PLACA | B-19322 VIALE 26_PLACA_21.0_3 | 19.533 |  | 3 | 93.333
B-19322 VIALE 26 | 152.4 | 3000 PSI | PLACA PISO 4 EJE 12 AL 15 ENTRE A y J | 2025-12-16 | 12/19/2025 12:00:00 AM | 3 | 21 | 20.2 | 96 | PLACA | B-19322 VIALE 26_PLACA_21.0_3 | 19.533 |  | 3 | 96.19
B-19322 VIALE 26 | 152.4 | 3000 PSI | PLACA PISO 4 EJE 12 AL 15 ENTRE A y J | 2025-12-16 | 12/19/2025 12:00:00 AM | 3 | 21 | 18.8 | 90 | PLACA | B-19322 VIALE 26_PLACA_21.0_3 | 19.533 |  | 3 | 89.524
B-19322 VIALE 26 | 177.8 | 3000 PSI | PLACA TORRE 2 PISO 4 EJE 10 y 11 ENTRE A y J | 2025-12-17 | 12/20/2025 12:00:00 AM | 3 | 21 | 19.7 | 94 | PLACA | B-19322 VIALE 26_PLACA_21.0_3 | 21.033 |  | 3 | 93.81
B-19322 VIALE 26 | 177.8 | 3000 PSI | PLACA TORRE 2 PISO 4 EJE 10 y 11 ENTRE A y J | 2025-12-17 | 12/20/2025 12:00:00 AM | 3 | 21 | 22.8 | 109 | PLACA | B-19322 VIALE 26_PLACA_21.0_3 | 21.033 |  | 3 | 108.571
B-19322 VIALE 26 | 177.8 | 3000 PSI | PLACA TORRE 2 PISO 4 EJE 10 y 11 ENTRE A y J | 2025-12-17 | 12/20/2025 12:00:00 AM | 3 | 21 | 20.6 | 98 | PLACA | B-19322 VIALE 26_PLACA_21.0_3 | 21.033 |  | 3 | 98.095
B-19322 VIALE 26 | 177.8 | 3000 PSI | PLACA PISO 4 EJE 07 y 09 ENTRTE A y J | 2025-12-19 | 12/22/2025 12:00:00 AM | 3 | 21 | 13.5 | 64 | PLACA | B-19322 VIALE 26_PLACA_21.0_3 | 13.8 |  | 3 | 64.286
B-19322 VIALE 26 | 177.8 | 3000 PSI | PLACA PISO 4 EJE 07 y 09 ENTRTE A y J | 2025-12-19 | 12/22/2025 12:00:00 AM | 3 | 21 | 13.8 | 66 | PLACA | B-19322 VIALE 26_PLACA_21.0_3 | 13.8 |  | 3 | 65.714
B-19322 VIALE 26 | 177.8 | 3000 PSI | PLACA PISO 4 EJE 07 y 09 ENTRTE A y J | 2025-12-19 | 12/22/2025 12:00:00 AM | 3 | 21 | 14.1 | 67 | PLACA | B-19322 VIALE 26_PLACA_21.0_3 | 13.8 |  | 3 | 67.143
B-19322 VIALE 26 | 177.8 | 3.000 PSI | PLACA T2 EJE 08 AL 10 DEL AalJ PISO 5 | 2026-01-16 | 1/19/2026 12:00:00 AM | 3 | 21 | 12.9 | 61 | PLACA | B-19322 VIALE 26_PLACA_21.0_3 | 13.567 |  | 6 | 61.429
B-19322 VIALE 26 | 177.8 | 3.000 PSI | PLACA T2 EJE 08 AL 10 DEL AalJ PISO 5 | 2026-01-16 | 1/19/2026 12:00:00 AM | 3 | 21 | 12.9 | 61 | PLACA | B-19322 VIALE 26_PLACA_21.0_3 | 13.567 |  | 6 | 61.429
B-19322 VIALE 26 | 177.8 | 3.000 PSI | PLACA T2 EJE 08 AL 10 DEL AalJ PISO 5 | 2026-01-16 | 1/19/2026 12:00:00 AM | 3 | 21 | 15 | 71 | PLACA | B-19322 VIALE 26_PLACA_21.0_3 | 13.567 |  | 6 | 71.429
B-19322 VIALE 26 | 177.8 | 3.000 PSI | PLACA T2 EJE 08 AL 10 DEL AalJ PISO 5 | 2026-01-16 | 1/19/2026 12:00:00 AM | 3 | 21 | 15 | 71 | PLACA | B-19322 VIALE 26_PLACA_21.0_3 | 13.567 |  | 6 | 71.429
B-19322 VIALE 26 | 190.5 | 3000 PSI | PLACA T2 PISO 4 EJE 064 04 ENTRE AYJ | 2026-01-07 | 1/10/2026 12:00:00 AM | 3 | 21 | 16 | 76 | PLACA | B-19322 VIALE 26_PLACA_21.0_3 | 15.167 |  | 3 | 76.19
B-19322 VIALE 26 | 190.5 | 3000 PSI | PLACA T2 PISO 4 EJE 064 04 ENTRE AYJ | 2026-01-07 | 1/10/2026 12:00:00 AM | 3 | 21 | 15.6 | 74 | PLACA | B-19322 VIALE 26_PLACA_21.0_3 | 15.167 |  | 3 | 74.286
B-19322 VIALE 26 | 190.5 | 3000 PSI | PLACA T2 PISO 4 EJE 064 04 ENTRE AYJ | 2026-01-07 | 1/10/2026 12:00:00 AM | 3 | 21 | 13.9 | 66 | PLACA | B-19322 VIALE 26_PLACA_21.0_3 | 15.167 |  | 3 | 66.19
B-19322 VIALE 26 | 177.8 | 3.000 PSI | PLACA T2 EJE 08 AL 10 DEL AalJ PISO 5 | 2026-01-16 | 1/19/2026 12:00:00 AM | 3 | 21 | 12.8 | 61 | PLACA | B-19322 VIALE 26_PLACA_21.0_3 | 13.567 |  | 6 | 60.952
B-19322 VIALE 26 | 177.8 | 3.000 PSI | PLACA T2 EJE 08 AL 10 DEL AalJ PISO 5 | 2026-01-16 | 1/19/2026 12:00:00 AM | 3 | 21 | 12.8 | 61 | PLACA | B-19322 VIALE 26_PLACA_21.0_3 | 13.567 |  | 6 | 60.952
B-19322 VIALE 26 | 177.8 | 3000 PSI | PLACA T1 PISO 2 EJE 12 AL 10 ENTRE AYJ | 2026-01-13 | 1/16/2026 12:00:00 AM | 3 | 21 | 13.4 | 64 | PLACA | B-19322 VIALE 26_PLACA_21.0_3 | 12.1 |  | 3 | 63.81
B-19322 VIALE 26 | 177.8 | 3000 PSI | PLACA T1 PISO 2 EJE 12 AL 10 ENTRE AYJ | 2026-01-13 | 1/16/2026 12:00:00 AM | 3 | 21 | 10.1 | 48 | PLACA | B-19322 VIALE 26_PLACA_21.0_3 | 12.1 |  | 3 | 48.095
B-19322 VIALE 26 | 177.8 | 3000 PSI | PLACA T1 PISO 2 EJE 12 AL 10 ENTRE AYJ | 2026-01-13 | 1/16/2026 12:00:00 AM | 3 | 21 | 12.8 | 61 | PLACA | B-19322 VIALE 26_PLACA_21.0_3 | 12.1 |  | 3 | 60.952
B-19322 VIALE 26 | 190.5 | 3000 PSI | PLACA T2 PISO 5 EJE 15 AL 12 ENTRE AYJ | 2026-01-14 | 1/17/2026 12:00:00 AM | 3 | 21 | 13.1 | 62 | PLACA | B-19322 VIALE 26_PLACA_21.0_3 | 13.467 |  | 3 | 62.381
B-19322 VIALE 26 | 190.5 | 3000 PSI | PLACA T2 PISO 5 EJE 15 AL 12 ENTRE AYJ | 2026-01-14 | 1/17/2026 12:00:00 AM | 3 | 21 | 13.6 | 65 | PLACA | B-19322 VIALE 26_PLACA_21.0_3 | 13.467 |  | 3 | 64.762
B-19322 VIALE 26 | 190.5 | 3000 PSI | PLACA T2 PISO 5 EJE 15 AL 12 ENTRE AYJ | 2026-01-14 | 1/17/2026 12:00:00 AM | 3 | 21 | 13.7 | 65 | PLACA | B-19322 VIALE 26_PLACA_21.0_3 | 13.467 |  | 3 | 65.238
B-19322 VIALE 26 | 177.8 | 3000 PSI | PLACA T1 PISO 2 EJE 08 AL 04 ENTRE JYG | 2026-01-17 | 1/20/2026 12:00:00 AM | 3 | 21 | 13 | 62 | PLACA | B-19322 VIALE 26_PLACA_21.0_3 | 13.2 |  | 3 | 61.905
B-19322 VIALE 26 | 177.8 | 3000 PSI | PLACA T1 PISO 2 EJE 08 AL 04 ENTRE JYG | 2026-01-17 | 1/20/2026 12:00:00 AM | 3 | 21 | 12.5 | 59 | PLACA | B-19322 VIALE 26_PLACA_21.0_3 | 13.2 |  | 3 | 59.524
B-19322 VIALE 26 | 177.8 | 3000 PSI | PLACA T1 PISO 2 EJE 08 AL 04 ENTRE JYG | 2026-01-17 | 1/20/2026 12:00:00 AM | 3 | 21 | 14.1 | 67 | PLACA | B-19322 VIALE 26_PLACA_21.0_3 | 13.2 |  | 3 | 67.143
B-19322 VIALE 26 | 177.8 | 3000 PSI | PLACA T2 PISO 5 EJE 06 AL 08 ENTRE AYJ | 2026-01-17 | 1/20/2026 12:00:00 AM | 3 | 21 | 12.4 | 59 | PLACA | B-19322 VIALE 26_PLACA_21.0_3 | 12.967 |  | 3 | 59.048
B-19322 VIALE 26 | 177.8 | 3000 PSI | PLACA T2 PISO 5 EJE 06 AL 08 ENTRE AYJ | 2026-01-17 | 1/20/2026 12:00:00 AM | 3 | 21 | 13.5 | 64 | PLACA | B-19322 VIALE 26_PLACA_21.0_3 | 12.967 |  | 3 | 64.286
B-19322 VIALE 26 | 177.8 | 3000 PSI | PLACA T2 PISO 5 EJE 06 AL 08 ENTRE AYJ | 2026-01-17 | 1/20/2026 12:00:00 AM | 3 | 21 | 13 | 62 | PLACA | B-19322 VIALE 26_PLACA_21.0_3 | 12.967 |  | 3 | 61.905
B-19322 VIALE 26 | 184.15 | 3000 PSI | PLACA T2 PISO 5 EJE 04 AL 06 ENTRE AyJ | 2026-01-19 | 1/22/2026 12:00:00 AM | 3 | 21 | 12.8 | 61 | PLACA | B-19322 VIALE 26_PLACA_21.0_3 | 12.933 |  | 3 | 60.952
B-19322 VIALE 26 | 184.15 | 3000 PSI | PLACA T2 PISO 5 EJE 04 AL 06 ENTRE AyJ | 2026-01-19 | 1/22/2026 12:00:00 AM | 3 | 21 | 13.7 | 65 | PLACA | B-19322 VIALE 26_PLACA_21.0_3 | 12.933 |  | 3 | 65.238
B-19322 VIALE 26 | 184.15 | 3000 PSI | PLACA T2 PISO 5 EJE 04 AL 06 ENTRE AyJ | 2026-01-19 | 1/22/2026 12:00:00 AM | 3 | 21 | 12.3 | 58 | PLACA | B-19322 VIALE 26_PLACA_21.0_3 | 12.933 |  | 3 | 58.571
B-19322 VIALE 26 | 177.8 | 3000 PSI | PLACA T1 PISO 2 EJE 01 AL 04 ENTRE AYJ | 2026-01-20 | 1/23/2026 12:00:00 AM | 3 | 21 | 11.7 | 56 | PLACA | B-19322 VIALE 26_PLACA_21.0_3 | 11.933 |  | 3 | 55.714
B-19322 VIALE 26 | 177.8 | 3000 PSI | PLACA T1 PISO 2 EJE 01 AL 04 ENTRE AYJ | 2026-01-20 | 1/23/2026 12:00:00 AM | 3 | 21 | 11.3 | 54 | PLACA | B-19322 VIALE 26_PLACA_21.0_3 | 11.933 |  | 3 | 53.81
B-19322 VIALE 26 | 177.8 | 3000 PSI | PLACA T1 PISO 2 EJE 01 AL 04 ENTRE AYJ | 2026-01-20 | 1/23/2026 12:00:00 AM | 3 | 21 | 12.8 | 61 | PLACA | B-19322 VIALE 26_PLACA_21.0_3 | 11.933 |  | 3 | 60.952
B-19322 VIALE 26 | 177.8 | 3000 PSI | PLACA T2 PISO 05 EJE 01 AL 04 ENTRE AyJ | 2026-01-20 | 1/24/2026 12:00:00 AM | 3 | 21 | 19.3 | 92 | PLACA | B-19322 VIALE 26_PLACA_21.0_3 | 19.767 |  | 3 | 91.905
B-19322 VIALE 26 | 177.8 | 3000 PSI | PLACA T2 PISO 05 EJE 01 AL 04 ENTRE AyJ | 2026-01-20 | 1/24/2026 12:00:00 AM | 3 | 21 | 19.1 | 91 | PLACA | B-19322 VIALE 26_PLACA_21.0_3 | 19.767 |  | 3 | 90.952
B-19322 VIALE 26 | 177.8 | 3000 PSI | PLACA T2 PISO 05 EJE 01 AL 04 ENTRE AyJ | 2026-01-20 | 1/24/2026 12:00:00 AM | 3 | 21 | 20.9 | 100 | PLACA | B-19322 VIALE 26_PLACA_21.0_3 | 19.767 |  | 3 | 99.524
B-19322 VIALE 26 | 190.5 | 3.000 PSI | PLACA T2 PISO 6 EJE 15 al 12 ENTRE AyJ | 2026-01-23 | 1/26/2026 12:00:00 AM | 3 | 21 | 18.2 | 87 | PLACA | B-19322 VIALE 26_PLACA_21.0_3 | 18.2 |  | 3 | 86.667
B-19322 VIALE 26 | 190.5 | 3.000 PSI | PLACA T2 PISO 6 EJE 15 al 12 ENTRE AyJ | 2026-01-23 | 1/26/2026 12:00:00 AM | 3 | 21 | 18.7 | 89 | PLACA | B-19322 VIALE 26_PLACA_21.0_3 | 18.2 |  | 3 | 89.048
B-19322 VIALE 26 | 190.5 | 3.000 PSI | PLACA T2 PISO 6 EJE 15 al 12 ENTRE AyJ | 2026-01-23 | 1/26/2026 12:00:00 AM | 3 | 21 | 17.7 | 84 | PLACA | B-19322 VIALE 26_PLACA_21.0_3 | 18.2 |  | 3 | 84.286
B-19322 VIALE 26 | 154.2 | 3000 PSI | PLACA T2 PISO 6 EJE 08 AL 10 ENTRE AYJ | 2026-01-26 | 1/29/2026 12:00:00 AM | 3 | 21 | 16.7 | 80 | PLACA | B-19322 VIALE 26_PLACA_21.0_3 | 16.433 |  | 3 | 79.524
B-19322 VIALE 26 | 154.2 | 3000 PSI | PLACA T2 PISO 6 EJE 08 AL 10 ENTRE AYJ | 2026-01-26 | 1/29/2026 12:00:00 AM | 3 | 21 | 15.9 | 76 | PLACA | B-19322 VIALE 26_PLACA_21.0_3 | 16.433 |  | 3 | 75.714
B-19322 VIALE 26 | 154.2 | 3000 PSI | PLACA T2 PISO 6 EJE 08 AL 10 ENTRE AYJ | 2026-01-26 | 1/29/2026 12:00:00 AM | 3 | 21 | 16.7 | 80 | PLACA | B-19322 VIALE 26_PLACA_21.0_3 | 16.433 |  | 3 | 79.524
B-19322 VIALE 26 | 152.4 | 3000 PSI | ESCALERA T2 TRAMO DEL 2 AL 3 | 2026-01-26 | 1/29/2026 12:00:00 AM | 3 | 21 | 16.3 | 78 |  |  | 16.267 |  | 3 | 77.619
B-19322 VIALE 26 | 152.4 | 3000 PSI | ESCALERA T2 TRAMO DEL 2 AL 3 | 2026-01-26 | 1/29/2026 12:00:00 AM | 3 | 21 | 16.5 | 78 |  |  | 16.267 |  | 3 | 78.571
B-19322 VIALE 26 | 152.4 | 3000 PSI | ESCALERA T2 TRAMO DEL 2 AL 3 | 2026-01-26 | 1/29/2026 12:00:00 AM | 3 | 21 | 16 | 76 |  |  | 16.267 |  | 3 | 76.19
B-19322 VIALE 26 | 228.6 | 3000 PSI | MUROS T2 PISO 6 EJE 12 AL 15 ENTRE JYF M=17,28,18,32,29 | 2026-01-27 | 1/30/2026 12:00:00 AM | 3 | 21 | 10.6 | 51 | MURO | B-19322 VIALE 26_MURO_21.0_3 | 11.233 |  | 3 | 50.476
B-19322 VIALE 26 | 228.6 | 3000 PSI | MUROS T2 PISO 6 EJE 12 AL 15 ENTRE JYF M=17,28,18,32,29 | 2026-01-27 | 1/30/2026 12:00:00 AM | 3 | 21 | 11.6 | 55 | MURO | B-19322 VIALE 26_MURO_21.0_3 | 11.233 |  | 3 | 55.238
B-19322 VIALE 26 | 228.6 | 3000 PSI | MUROS T2 PISO 6 EJE 12 AL 15 ENTRE JYF M=17,28,18,32,29 | 2026-01-27 | 1/30/2026 12:00:00 AM | 3 | 21 | 11.5 | 54 | MURO | B-19322 VIALE 26_MURO_21.0_3 | 11.233 |  | 3 | 54.762
B-19322 VIALE 26 | 165.1 | 3000 PSI | PLACA T1 PISO 2 EJE 15 AL 12 ENTRE AYJ | 2026-01-27 | 1/30/2026 12:00:00 AM | 3 | 21 | 16.6 | 79 | PLACA | B-19322 VIALE 26_PLACA_21.0_3 | 16.133 |  | 3 | 79.048
B-19322 VIALE 26 | 165.1 | 3000 PSI | PLACA T1 PISO 2 EJE 15 AL 12 ENTRE AYJ | 2026-01-27 | 1/30/2026 12:00:00 AM | 3 | 21 | 15.9 | 75 | PLACA | B-19322 VIALE 26_PLACA_21.0_3 | 16.133 |  | 3 | 75.714
B-19322 VIALE 26 | 165.1 | 3000 PSI | PLACA T1 PISO 2 EJE 15 AL 12 ENTRE AYJ | 2026-01-27 | 1/30/2026 12:00:00 AM | 3 | 21 | 15.9 | 76 | PLACA | B-19322 VIALE 26_PLACA_21.0_3 | 16.133 |  | 3 | 75.714
B-19322 VIALE 26 | 165.1 | 3000 PSI | PLACA T2 PISO 6 EJE 04 AL 08 ENTRE AYJ | 2026-01-28 | 1/31/2026 12:00:00 AM | 3 | 21 | 17.4 | 83 | PLACA | B-19322 VIALE 26_PLACA_21.0_3 | 16.467 |  | 3 | 82.857
B-19322 VIALE 26 | 165.1 | 3000 PSI | PLACA T2 PISO 6 EJE 04 AL 08 ENTRE AYJ | 2026-01-28 | 1/31/2026 12:00:00 AM | 3 | 21 | 15.6 | 74 | PLACA | B-19322 VIALE 26_PLACA_21.0_3 | 16.467 |  | 3 | 74.286
B-19322 VIALE 26 | 165.1 | 3000 PSI | PLACA T2 PISO 6 EJE 04 AL 08 ENTRE AYJ | 2026-01-28 | 1/31/2026 12:00:00 AM | 3 | 21 | 16.4 | 78 | PLACA | B-19322 VIALE 26_PLACA_21.0_3 | 16.467 |  | 3 | 78.095
B-19322 VIALE 26 | 152.4 | 3000 PSI | PLACA T1 PISO 2 EJE 09 AL 10 ENTRE AYJ | 2026-01-28 | 1/31/2026 12:00:00 AM | 3 | 21 | 15.9 | 76 | PLACA | B-19322 VIALE 26_PLACA_21.0_3 | 16.1 |  | 3 | 75.714
B-19322 VIALE 26 | 152.4 | 3000 PSI | PLACA T1 PISO 2 EJE 09 AL 10 ENTRE AYJ | 2026-01-28 | 1/31/2026 12:00:00 AM | 3 | 21 | 15.4 | 73 | PLACA | B-19322 VIALE 26_PLACA_21.0_3 | 16.1 |  | 3 | 73.333
B-19322 VIALE 26 | 152.4 | 3000 PSI | PLACA T1 PISO 2 EJE 09 AL 10 ENTRE AYJ | 2026-01-28 | 1/31/2026 12:00:00 AM | 3 | 21 | 17 | 81 | PLACA | B-19322 VIALE 26_PLACA_21.0_3 | 16.1 |  | 3 | 80.952
B-19322 VIALE 26 | 203.2 | 3000 PSI | MUROS T2 PISO 6 EJE 11 AL 15 ENTRE AYD M=29,10,32 | 2026-01-28 | 1/31/2026 12:00:00 AM | 3 | 21 | 13.2 | 63 | MURO | B-19322 VIALE 26_MURO_21.0_3 | 13.7 |  | 3 | 62.857
B-19322 VIALE 26 | 203.2 | 3000 PSI | MUROS T2 PISO 6 EJE 11 AL 15 ENTRE AYD M=29,10,32 | 2026-01-28 | 1/31/2026 12:00:00 AM | 3 | 21 | 13.7 | 65 | MURO | B-19322 VIALE 26_MURO_21.0_3 | 13.7 |  | 3 | 65.238
B-19322 VIALE 26 | 203.2 | 3000 PSI | MUROS T2 PISO 6 EJE 11 AL 15 ENTRE AYD M=29,10,32 | 2026-01-28 | 1/31/2026 12:00:00 AM | 3 | 21 | 14.2 | 67 | MURO | B-19322 VIALE 26_MURO_21.0_3 | 13.7 |  | 3 | 67.619
B-19322 VIALE 26 | 203.2 | 3000 PSI | MUROS T2 PISO 6 EJES 12 AL 08 ENTRE AYJ M=32,29,09 | 2026-01-30 | 2/2/2026 12:00:00 AM | 3 | 21 | 16.1 | 76 | MURO | B-19322 VIALE 26_MURO_21.0_3 | 15.367 |  | 3 | 76.667
B-19322 VIALE 26 | 203.2 | 3000 PSI | MUROS T2 PISO 6 EJES 12 AL 08 ENTRE AYJ M=32,29,09 | 2026-01-30 | 2/2/2026 12:00:00 AM | 3 | 21 | 14.5 | 69 | MURO | B-19322 VIALE 26_MURO_21.0_3 | 15.367 |  | 3 | 69.048
B-19322 VIALE 26 | 203.2 | 3000 PSI | MUROS T2 PISO 6 EJES 12 AL 08 ENTRE AYJ M=32,29,09 | 2026-01-30 | 2/2/2026 12:00:00 AM | 3 | 21 | 15.5 | 74 | MURO | B-19322 VIALE 26_MURO_21.0_3 | 15.367 |  | 3 | 73.81
B-19322 VIALE 26 | 158.75 | 3000 PSI | PLACA TORRE 2 EJES DEL 10 AL 12 ENTRE AYD PISO 7 | 2026-02-02 | 2/5/2026 12:00:00 AM | 3 | 21 | 16.2 | 77 | PLACA | B-19322 VIALE 26_PLACA_21.0_3 | 15.667 |  | 3 | 77.143
B-19322 VIALE 26 | 158.75 | 3000 PSI | PLACA TORRE 2 EJES DEL 10 AL 12 ENTRE AYD PISO 7 | 2026-02-02 | 2/5/2026 12:00:00 AM | 3 | 21 | 16.4 | 78 | PLACA | B-19322 VIALE 26_PLACA_21.0_3 | 15.667 |  | 3 | 78.095
B-19322 VIALE 26 | 158.75 | 3000 PSI | PLACA TORRE 2 EJES DEL 10 AL 12 ENTRE AYD PISO 7 | 2026-02-02 | 2/5/2026 12:00:00 AM | 3 | 21 | 14.4 | 69 | PLACA | B-19322 VIALE 26_PLACA_21.0_3 | 15.667 |  | 3 | 68.571
B-19322 VIALE 26 | 165.1 | 3000 PSI | PLACA T1 ´PISO 2 EJES 03 AL 06 ENTRE AYG | 2026-02-02 | 2/5/2026 12:00:00 AM | 3 | 21 | 16.3 | 78 | PLACA | B-19322 VIALE 26_PLACA_21.0_3 | 15.867 |  | 3 | 77.619
B-19322 VIALE 26 | 165.1 | 3000 PSI | PLACA T1 ´PISO 2 EJES 03 AL 06 ENTRE AYG | 2026-02-02 | 2/5/2026 12:00:00 AM | 3 | 21 | 16.4 | 78 | PLACA | B-19322 VIALE 26_PLACA_21.0_3 | 15.867 |  | 3 | 78.095
B-19322 VIALE 26 | 165.1 | 3000 PSI | PLACA T1 ´PISO 2 EJES 03 AL 06 ENTRE AYG | 2026-02-02 | 2/5/2026 12:00:00 AM | 3 | 21 | 14.9 | 71 | PLACA | B-19322 VIALE 26_PLACA_21.0_3 | 15.867 |  | 3 | 70.952
B-19322 VIALE 26 | 228.6 | 3000 PSI | MUROS T2 PISO 6 EJE 07 Y 08 ENTRE AYJ M=32,29,09 | 2026-02-02 | 2/5/2026 12:00:00 AM | 3 | 21 | 11.1 | 53 | MURO | B-19322 VIALE 26_MURO_21.0_3 | 11.367 |  | 3 | 52.857
B-19322 VIALE 26 | 228.6 | 3000 PSI | MUROS T2 PISO 6 EJE 07 Y 08 ENTRE AYJ M=32,29,09 | 2026-02-02 | 2/5/2026 12:00:00 AM | 3 | 21 | 11.8 | 56 | MURO | B-19322 VIALE 26_MURO_21.0_3 | 11.367 |  | 3 | 56.19
B-19322 VIALE 26 | 228.6 | 3000 PSI | MUROS T2 PISO 6 EJE 07 Y 08 ENTRE AYJ M=32,29,09 | 2026-02-02 | 2/5/2026 12:00:00 AM | 3 | 21 | 11.2 | 53 | MURO | B-19322 VIALE 26_MURO_21.0_3 | 11.367 |  | 3 | 53.333
B-19322 VIALE 26 | 228.6 | 3000 PSI | MUROS T2 PISO 6 ENTRE AYJ M=31,02,04 | 2026-02-03 | 2/6/2026 12:00:00 AM | 3 | 21 | 12.8 | 61 | MURO | B-19322 VIALE 26_MURO_21.0_3 | 14.367 |  | 3 | 60.952
B-19322 VIALE 26 | 228.6 | 3000 PSI | MUROS T2 PISO 6 ENTRE AYJ M=31,02,04 | 2026-02-03 | 2/6/2026 12:00:00 AM | 3 | 21 | 16.3 | 77 | MURO | B-19322 VIALE 26_MURO_21.0_3 | 14.367 |  | 3 | 77.619
B-19322 VIALE 26 | 228.6 | 3000 PSI | MUROS T2 PISO 6 ENTRE AYJ M=31,02,04 | 2026-02-03 | 2/6/2026 12:00:00 AM | 3 | 21 | 14 | 67 | MURO | B-19322 VIALE 26_MURO_21.0_3 | 14.367 |  | 3 | 66.667
B-19322 VIALE 26 | 152.4 | 3000 PSI | PLACA T1 PISO 3 EJE 09 al 06 ENTRE GyJ | 2026-02-04 | 2/7/2026 12:00:00 AM | 3 | 21 | 18.1 | 86 | PLACA | B-19322 VIALE 26_PLACA_21.0_3 | 18 |  | 3 | 86.19
B-19322 VIALE 26 | 152.4 | 3000 PSI | PLACA T1 PISO 3 EJE 09 al 06 ENTRE GyJ | 2026-02-04 | 2/7/2026 12:00:00 AM | 3 | 21 | 17.6 | 84 | PLACA | B-19322 VIALE 26_PLACA_21.0_3 | 18 |  | 3 | 83.81
B-19322 VIALE 26 | 152.4 | 3000 PSI | PLACA T1 PISO 3 EJE 09 al 06 ENTRE GyJ | 2026-02-04 | 2/7/2026 12:00:00 AM | 3 | 21 | 18.3 | 87 | PLACA | B-19322 VIALE 26_PLACA_21.0_3 | 18 |  | 3 | 87.143
B-19322 VIALE 26 | 158.75 | 3.000 PSI | PLACA T2 PISO 7 EJES 06 AL 08 ENTRE AyJ | 2026-02-04 | 2/7/2026 12:00:00 AM | 3 | 21 | 18.3 | 87 | PLACA | B-19322 VIALE 26_PLACA_21.0_3 | 17.667 |  | 3 | 87.143
B-19322 VIALE 26 | 158.75 | 3.000 PSI | PLACA T2 PISO 7 EJES 06 AL 08 ENTRE AyJ | 2026-02-04 | 2/7/2026 12:00:00 AM | 3 | 21 | 17.6 | 84 | PLACA | B-19322 VIALE 26_PLACA_21.0_3 | 17.667 |  | 3 | 83.81
B-19322 VIALE 26 | 158.75 | 3.000 PSI | PLACA T2 PISO 7 EJES 06 AL 08 ENTRE AyJ | 2026-02-04 | 2/7/2026 12:00:00 AM | 3 | 21 | 17.1 | 81 | PLACA | B-19322 VIALE 26_PLACA_21.0_3 | 17.667 |  | 3 | 81.429
B-19322 VIALE 26 | 228.6 | 3000 PSI | MUROS T2 PISO 6 EJES 01 AL 02 ENTRE AyJ M=24,25,26,20,21,22,23 | 2026-02-04 | 2/7/2026 12:00:00 AM | 3 | 21 | 16.3 | 78 | MURO | B-19322 VIALE 26_MURO_21.0_3 | 15.967 |  | 3 | 77.619
B-19322 VIALE 26 | 228.6 | 3000 PSI | MUROS T2 PISO 6 EJES 01 AL 02 ENTRE AyJ M=24,25,26,20,21,22,23 | 2026-02-04 | 2/7/2026 12:00:00 AM | 3 | 21 | 15.9 | 76 | MURO | B-19322 VIALE 26_MURO_21.0_3 | 15.967 |  | 3 | 75.714
B-19322 VIALE 26 | 228.6 | 3000 PSI | MUROS T2 PISO 6 EJES 01 AL 02 ENTRE AyJ M=24,25,26,20,21,22,23 | 2026-02-04 | 2/7/2026 12:00:00 AM | 3 | 21 | 15.7 | 75 | MURO | B-19322 VIALE 26_MURO_21.0_3 | 15.967 |  | 3 | 74.762
B-19322 VIALE 26 | 152.4 | 3.000 PSI | PLACA T1 PISO 2 EJES DEL 03 AL 06 ENTRE AyG | 2026-02-06 | 2/9/2026 12:00:00 AM | 3 | 21 | 19 | 90 | PLACA | B-19322 VIALE 26_PLACA_21.0_3 | 18.167 |  | 3 | 90.476
B-19322 VIALE 26 | 152.4 | 3.000 PSI | PLACA T1 PISO 2 EJES DEL 03 AL 06 ENTRE AyG | 2026-02-06 | 2/9/2026 12:00:00 AM | 3 | 21 | 18.3 | 87 | PLACA | B-19322 VIALE 26_PLACA_21.0_3 | 18.167 |  | 3 | 87.143
B-19322 VIALE 26 | 152.4 | 3.000 PSI | PLACA T1 PISO 2 EJES DEL 03 AL 06 ENTRE AyG | 2026-02-06 | 2/9/2026 12:00:00 AM | 3 | 21 | 17.2 | 82 | PLACA | B-19322 VIALE 26_PLACA_21.0_3 | 18.167 |  | 3 | 81.905
B-19322 VIALE 26 | 177.8 | 3.000 PSI | MUROS T2 PISO 7 EJE 01 AL 03 ENTRE AyJ | 2026-02-06 | 2/9/2026 12:00:00 AM | 3 | 21 | 16.2 | 77 | MURO | B-19322 VIALE 26_MURO_21.0_3 | 16.167 |  | 3 | 77.143
B-19322 VIALE 26 | 177.8 | 3.000 PSI | MUROS T2 PISO 7 EJE 01 AL 03 ENTRE AyJ | 2026-02-06 | 2/9/2026 12:00:00 AM | 3 | 21 | 16.5 | 79 | MURO | B-19322 VIALE 26_MURO_21.0_3 | 16.167 |  | 3 | 78.571
B-19322 VIALE 26 | 177.8 | 3.000 PSI | MUROS T2 PISO 7 EJE 01 AL 03 ENTRE AyJ | 2026-02-06 | 2/9/2026 12:00:00 AM | 3 | 21 | 15.8 | 75 | MURO | B-19322 VIALE 26_MURO_21.0_3 | 16.167 |  | 3 | 75.238
B-19322 VIALE 26 | 203.2 | 3.000 PSI | MUROS T2 PISO 7 EJES 14,15,12 RNTRE JyG M= 01,27,16,2,31,14 | 2026-02-06 | 2/9/2026 12:00:00 AM | 3 | 21 | 16.8 | 80 | MURO | B-19322 VIALE 26_MURO_21.0_3 | 17.033 |  | 3 | 80
B-19322 VIALE 26 | 203.2 | 3.000 PSI | MUROS T2 PISO 7 EJES 14,15,12 RNTRE JyG M= 01,27,16,2,31,14 | 2026-02-06 | 2/9/2026 12:00:00 AM | 3 | 21 | 17.3 | 82 | MURO | B-19322 VIALE 26_MURO_21.0_3 | 17.033 |  | 3 | 82.381
B-19322 VIALE 26 | 203.2 | 3.000 PSI | MUROS T2 PISO 7 EJES 14,15,12 RNTRE JyG M= 01,27,16,2,31,14 | 2026-02-06 | 2/9/2026 12:00:00 AM | 3 | 21 | 17 | 81 | MURO | B-19322 VIALE 26_MURO_21.0_3 | 17.033 |  | 3 | 80.952
B-19322 VIALE 26 | 152.4 | 3000 PSI | PLACA T2 P8 EJE 10 AL 12 ENTREA AYJ | 2026-02-10 | 2/13/2026 12:00:00 AM | 3 | 21 | 16.4 | 78 | PLACA | B-19322 VIALE 26_PLACA_21.0_3 | 16.5 |  | 3 | 78.095
B-19322 VIALE 26 | 152.4 | 3000 PSI | PLACA T2 P8 EJE 10 AL 12 ENTREA AYJ | 2026-02-10 | 2/13/2026 12:00:00 AM | 3 | 21 | 16.8 | 80 | PLACA | B-19322 VIALE 26_PLACA_21.0_3 | 16.5 |  | 3 | 80
B-19322 VIALE 26 | 152.4 | 3000 PSI | PLACA T2 P8 EJE 10 AL 12 ENTREA AYJ | 2026-02-10 | 2/13/2026 12:00:00 AM | 3 | 21 | 16.3 | 78 | PLACA | B-19322 VIALE 26_PLACA_21.0_3 | 16.5 |  | 3 | 77.619
B-19322 VIALE 26 | 177.8 | 3000 PSI | PLACA T1 PISO 4 EJE 15 AL 12 ENTREA AYJ | 2026-02-10 | 2/13/2026 12:00:00 AM | 3 | 21 | 14.3 | 68 | PLACA | B-19322 VIALE 26_PLACA_21.0_3 | 13.867 |  | 3 | 68.095
B-19322 VIALE 26 | 177.8 | 3000 PSI | PLACA T1 PISO 4 EJE 15 AL 12 ENTREA AYJ | 2026-02-10 | 2/13/2026 12:00:00 AM | 3 | 21 | 14.2 | 68 | PLACA | B-19322 VIALE 26_PLACA_21.0_3 | 13.867 |  | 3 | 67.619
B-19322 VIALE 26 | 177.8 | 3000 PSI | PLACA T1 PISO 4 EJE 15 AL 12 ENTREA AYJ | 2026-02-10 | 2/13/2026 12:00:00 AM | 3 | 21 | 13.1 | 62 | PLACA | B-19322 VIALE 26_PLACA_21.0_3 | 13.867 |  | 3 | 62.381
B-19322 VIALE 26 | 203.2 | 3000 PSI | MUROS T2 P7 EJE 06 Y 07 ENTRE AYJ M=32,29,09 | 2026-02-10 | 2/13/2026 12:00:00 AM | 3 | 21 | 17 | 81 | MURO | B-19322 VIALE 26_MURO_21.0_3 | 16.233 |  | 3 | 80.952
B-19322 VIALE 26 | 203.2 | 3000 PSI | MUROS T2 P7 EJE 06 Y 07 ENTRE AYJ M=32,29,09 | 2026-02-10 | 2/13/2026 12:00:00 AM | 3 | 21 | 16.1 | 77 | MURO | B-19322 VIALE 26_MURO_21.0_3 | 16.233 |  | 3 | 76.667
B-19322 VIALE 26 | 203.2 | 3000 PSI | MUROS T2 P7 EJE 06 Y 07 ENTRE AYJ M=32,29,09 | 2026-02-10 | 2/13/2026 12:00:00 AM | 3 | 21 | 15.6 | 74 | MURO | B-19322 VIALE 26_MURO_21.0_3 | 16.233 |  | 3 | 74.286
B-19322 VIALE 26 | 158.75 | 3000 PSI | PLACA T1 PISO 4 EJES 10 AL 12 ENTRE AYJ | 2026-02-11 | 2/14/2026 12:00:00 AM | 3 | 21 | 15.5 | 74 | PLACA | B-19322 VIALE 26_PLACA_21.0_3 | 15.5 |  | 3 | 73.81
B-19322 VIALE 26 | 158.75 | 3000 PSI | PLACA T1 PISO 4 EJES 10 AL 12 ENTRE AYJ | 2026-02-11 | 2/14/2026 12:00:00 AM | 3 | 21 | 15.4 | 73 | PLACA | B-19322 VIALE 26_PLACA_21.0_3 | 15.5 |  | 3 | 73.333
B-19322 VIALE 26 | 158.75 | 3000 PSI | PLACA T1 PISO 4 EJES 10 AL 12 ENTRE AYJ | 2026-02-11 | 2/14/2026 12:00:00 AM | 3 | 21 | 15.6 | 74 | PLACA | B-19322 VIALE 26_PLACA_21.0_3 | 15.5 |  | 3 | 74.286
B-19322 VIALE 26 | 165.1 | 3000 PSI | PLACA T2 PISO 8 EJES 07 AL 09 ENTRE AYJ | 2026-02-11 | 2/14/2026 12:00:00 AM | 3 | 21 | 13 | 62 | PLACA | B-19322 VIALE 26_PLACA_21.0_3 | 13.133 |  | 3 | 61.905
B-19322 VIALE 26 | 165.1 | 3000 PSI | PLACA T2 PISO 8 EJES 07 AL 09 ENTRE AYJ | 2026-02-11 | 2/14/2026 12:00:00 AM | 3 | 21 | 13.3 | 63 | PLACA | B-19322 VIALE 26_PLACA_21.0_3 | 13.133 |  | 3 | 63.333
B-19322 VIALE 26 | 165.1 | 3000 PSI | PLACA T2 PISO 8 EJES 07 AL 09 ENTRE AYJ | 2026-02-11 | 2/14/2026 12:00:00 AM | 3 | 21 | 13.1 | 62 | PLACA | B-19322 VIALE 26_PLACA_21.0_3 | 13.133 |  | 3 | 62.381
B-19322 VIALE 26 | 215.9 | 3000 PSI | MUROS T2 P7 EJE 04 AL 06 ENTRE AYJ M=32,29,09 | 2026-02-11 | 2/14/2026 12:00:00 AM | 3 | 21 | 13.5 | 64 | MURO | B-19322 VIALE 26_MURO_21.0_3 | 13.3 |  | 3 | 64.286
B-19322 VIALE 26 | 215.9 | 3000 PSI | MUROS T2 P7 EJE 04 AL 06 ENTRE AYJ M=32,29,09 | 2026-02-11 | 2/14/2026 12:00:00 AM | 3 | 21 | 13.3 | 63 | MURO | B-19322 VIALE 26_MURO_21.0_3 | 13.3 |  | 3 | 63.333
B-19322 VIALE 26 | 215.9 | 3000 PSI | MUROS T2 P7 EJE 04 AL 06 ENTRE AYJ M=32,29,09 | 2026-02-11 | 2/14/2026 12:00:00 AM | 3 | 21 | 13.1 | 62 | MURO | B-19322 VIALE 26_MURO_21.0_3 | 13.3 |  | 3 | 62.381
B-19322 VIALE 26 | 152.4 | 3000 PSI | PLACA T2 PISO 8 EJES 05 AL 07 ENTRE AyJ | 2026-02-13 | 2/16/2026 12:00:00 AM | 3 | 21 | 13 | 62 | PLACA | B-19322 VIALE 26_PLACA_21.0_3 | 12.233 |  | 3 | 61.905
B-19322 VIALE 26 | 152.4 | 3000 PSI | PLACA T2 PISO 8 EJES 05 AL 07 ENTRE AyJ | 2026-02-13 | 2/16/2026 12:00:00 AM | 3 | 21 | 12.1 | 58 | PLACA | B-19322 VIALE 26_PLACA_21.0_3 | 12.233 |  | 3 | 57.619
B-19322 VIALE 26 | 152.4 | 3000 PSI | PLACA T2 PISO 8 EJES 05 AL 07 ENTRE AyJ | 2026-02-13 | 2/16/2026 12:00:00 AM | 3 | 21 | 11.6 | 55 | PLACA | B-19322 VIALE 26_PLACA_21.0_3 | 12.233 |  | 3 | 55.238
B-19322 VIALE 26 | 203.2 | 3000 PSI | MUROS T2 P7 EJES 01 AL 02 ENTRE AyD M=24,25,22,23,26 | 2026-02-13 | 2/16/2026 12:00:00 AM | 3 | 21 | 15 | 72 | MURO | B-19322 VIALE 26_MURO_21.0_3 | 14.633 |  | 3 | 71.429
B-19322 VIALE 26 | 203.2 | 3000 PSI | MUROS T2 P7 EJES 01 AL 02 ENTRE AyD M=24,25,22,23,26 | 2026-02-13 | 2/16/2026 12:00:00 AM | 3 | 21 | 14.3 | 68 | MURO | B-19322 VIALE 26_MURO_21.0_3 | 14.633 |  | 3 | 68.095
B-19322 VIALE 26 | 203.2 | 3000 PSI | MUROS T2 P7 EJES 01 AL 02 ENTRE AyD M=24,25,22,23,26 | 2026-02-13 | 2/16/2026 12:00:00 AM | 3 | 21 | 14.6 | 70 | MURO | B-19322 VIALE 26_MURO_21.0_3 | 14.633 |  | 3 | 69.524
B-19322 VIALE 26 | 203.2 | 4000 PSI | MUROS T1 P4 EJES 15 Y 12 ENTRE aYJ M=32,03,04,30,25,13 | 2026-02-13 | 2/16/2026 12:00:00 AM | 3 | 21 | 15.6 | 74 | MURO | B-19322 VIALE 26_MURO_21.0_3 | 15.2 |  | 3 | 74.286
B-19322 VIALE 26 | 203.2 | 4000 PSI | MUROS T1 P4 EJES 15 Y 12 ENTRE aYJ M=32,03,04,30,25,13 | 2026-02-13 | 2/16/2026 12:00:00 AM | 3 | 21 | 14.9 | 71 | MURO | B-19322 VIALE 26_MURO_21.0_3 | 15.2 |  | 3 | 70.952
B-19322 VIALE 26 | 203.2 | 4000 PSI | MUROS T1 P4 EJES 15 Y 12 ENTRE aYJ M=32,03,04,30,25,13 | 2026-02-13 | 2/16/2026 12:00:00 AM | 3 | 21 | 15.1 | 72 | MURO | B-19322 VIALE 26_MURO_21.0_3 | 15.2 |  | 3 | 71.905
B-19322 VIALE 26 | 152.4 | 3000 PSI | PLACA T1 PISO 4 EJES 06 AL 08 ENTRE AyJ | 2026-02-13 | 2/16/2026 12:00:00 AM | 3 | 21 | 11.5 | 55 | PLACA | B-19322 VIALE 26_PLACA_21.0_3 | 12.167 |  | 3 | 54.762
B-19322 VIALE 26 | 152.4 | 3000 PSI | PLACA T1 PISO 4 EJES 06 AL 08 ENTRE AyJ | 2026-02-13 | 2/16/2026 12:00:00 AM | 3 | 21 | 12.8 | 61 | PLACA | B-19322 VIALE 26_PLACA_21.0_3 | 12.167 |  | 3 | 60.952
B-19322 VIALE 26 | 152.4 | 3000 PSI | PLACA T1 PISO 4 EJES 06 AL 08 ENTRE AyJ | 2026-02-13 | 2/16/2026 12:00:00 AM | 3 | 21 | 12.2 | 58 | PLACA | B-19322 VIALE 26_PLACA_21.0_3 | 12.167 |  | 3 | 58.095
B-19322 VIALE 26 | 152.4 | 3000 PSI | PLACA T1 P5 EJES 4-6 ENTRE AyJ | 2026-02-21 | 2/23/2026 12:00:00 AM | 3 | 21 | 13.4 | 64 | PLACA | B-19322 VIALE 26_PLACA_21.0_3 | 12.3 |  | 3 | 63.81
B-19322 VIALE 26 | 152.4 | 3000 PSI | PLACA T1 P5 EJES 4-6 ENTRE AyJ | 2026-02-21 | 2/23/2026 12:00:00 AM | 3 | 21 | 12.4 | 59 | PLACA | B-19322 VIALE 26_PLACA_21.0_3 | 12.3 |  | 3 | 59.048
B-19322 VIALE 26 | 152.4 | 3000 PSI | PLACA T1 P5 EJES 4-6 ENTRE AyJ | 2026-02-21 | 2/23/2026 12:00:00 AM | 3 | 21 | 11.1 | 53 | PLACA | B-19322 VIALE 26_PLACA_21.0_3 | 12.3 |  | 3 | 52.857
B-19322 VIALE 26 | 152.4 | 3000 PSI | PLACA T1 P4 EJES 01Y04 ENTRE AyJ | 2026-02-16 | 2/19/2026 12:00:00 AM | 3 | 21 | 13.8 | 66 | PLACA | B-19322 VIALE 26_PLACA_21.0_3 | 14.067 |  | 3 | 65.714
B-19322 VIALE 26 | 152.4 | 3000 PSI | PLACA T1 P4 EJES 01Y04 ENTRE AyJ | 2026-02-16 | 2/19/2026 12:00:00 AM | 3 | 21 | 14.4 | 68 | PLACA | B-19322 VIALE 26_PLACA_21.0_3 | 14.067 |  | 3 | 68.571
B-19322 VIALE 26 | 152.4 | 3000 PSI | PLACA T1 P4 EJES 01Y04 ENTRE AyJ | 2026-02-16 | 2/19/2026 12:00:00 AM | 3 | 21 | 14 | 66 | PLACA | B-19322 VIALE 26_PLACA_21.0_3 | 14.067 |  | 3 | 66.667
B-19322 VIALE 26 | 203.2 | 3000 PSI | MUROS T2 P8 EJE 11 AL 15 ENTRE JyF M=14,31,02,17,18,28 | 2026-02-16 | 2/19/2026 12:00:00 AM | 3 | 21 | 13.5 | 64 | MURO | B-19322 VIALE 26_MURO_21.0_3 | 13.133 |  | 3 | 64.286
B-19322 VIALE 26 | 203.2 | 3000 PSI | MUROS T2 P8 EJE 11 AL 15 ENTRE JyF M=14,31,02,17,18,28 | 2026-02-16 | 2/19/2026 12:00:00 AM | 3 | 21 | 13.1 | 62 | MURO | B-19322 VIALE 26_MURO_21.0_3 | 13.133 |  | 3 | 62.381
B-19322 VIALE 26 | 203.2 | 3000 PSI | MUROS T2 P8 EJE 11 AL 15 ENTRE JyF M=14,31,02,17,18,28 | 2026-02-16 | 2/19/2026 12:00:00 AM | 3 | 21 | 12.8 | 61 | MURO | B-19322 VIALE 26_MURO_21.0_3 | 13.133 |  | 3 | 60.952
B-19322 VIALE 26 | 152.4 | 3000 PSI | ESCALERAS T1 P2 AL P3 ESCALERA T2 P6 AL P7 | 2026-02-23 | 2/26/2026 12:00:00 AM | 3 | 21 | 13.9 | 66 |  |  | 14.067 |  | 3 | 66.19
B-19322 VIALE 26 | 152.4 | 3000 PSI | ESCALERAS T1 P2 AL P3 ESCALERA T2 P6 AL P7 | 2026-02-23 | 2/26/2026 12:00:00 AM | 3 | 21 | 14 | 67 |  |  | 14.067 |  | 3 | 66.667
B-19322 VIALE 26 | 152.4 | 3000 PSI | ESCALERAS T1 P2 AL P3 ESCALERA T2 P6 AL P7 | 2026-02-23 | 2/26/2026 12:00:00 AM | 3 | 21 | 14.3 | 68 |  |  | 14.067 |  | 3 | 68.095
B-19322 VIALE 26 | 152.4 | 3000 PSI | ESCALERA T2 TRAMO DEL 07 AL 08 | 2026-02-27 | 3/2/2026 12:00:00 AM | 3 | 21 | 13.4 | 64 |  |  | 13.733 |  | 3 | 63.81
B-19322 VIALE 26 | 152.4 | 3000 PSI | ESCALERA T2 TRAMO DEL 07 AL 08 | 2026-02-27 | 3/2/2026 12:00:00 AM | 3 | 21 | 14.5 | 69 |  |  | 13.733 |  | 3 | 69.048
B-19322 VIALE 26 | 152.4 | 3000 PSI | ESCALERA T2 TRAMO DEL 07 AL 08 | 2026-02-27 | 3/2/2026 12:00:00 AM | 3 | 21 | 13.3 | 63 |  |  | 13.733 |  | 3 | 63.333
B-19322 VIALE 26 | 152.4 | 3000 PSI | PLACA T1 P6EJES 08 AL 10 ENTRE A-J | 2026-02-28 | 2/27/2026 12:00:00 AM | 3 | 21 | 1.4 | 6 | PLACA | B-19322 VIALE 26_PLACA_21.0_3 | 1.45 |  | 4 | 6.667
B-19322 VIALE 26 | 152.4 | 3000 PSI | PLACA T1 P6EJES 08 AL 10 ENTRE A-J | 2026-02-28 | 2/27/2026 12:00:00 AM | 3 | 21 | 1.4 | 6 | PLACA | B-19322 VIALE 26_PLACA_21.0_3 | 1.45 |  | 4 | 6.667
B-19322 VIALE 26 | 152.4 | 3000 PSI | PLACA T1 P6EJES 08 AL 10 ENTRE A-J | 2026-02-28 | 2/27/2026 12:00:00 AM | 3 | 21 | 1.5 | 7 | PLACA | B-19322 VIALE 26_PLACA_21.0_3 | 1.45 |  | 4 | 7.143
B-19322 VIALE 26 | 152.4 | 3000 PSI | PLACA T1 P6EJES 08 AL 10 ENTRE A-J | 2026-02-28 | 2/27/2026 12:00:00 AM | 3 | 21 | 1.5 | 7 | PLACA | B-19322 VIALE 26_PLACA_21.0_3 | 1.45 |  | 4 | 7.143
B-19322 VIALE 26 | 228.6 | 3000 PSI | MUROS T2 P9 EJES 06 AL 08 ENTRE Ayj M= 14,31,02 | 2026-02-27 | 2/28/2026 12:00:00 AM | 3 | 21 | 2 | 9 | MURO | B-19322 VIALE 26_MURO_21.0_3 | 2 |  | 2 | 9.524
B-19322 VIALE 26 | 228.6 | 3000 PSI | MUROS T2 P9 EJES 06 AL 08 ENTRE Ayj M= 14,31,02 | 2026-02-27 | 2/28/2026 12:00:00 AM | 3 | 21 | 2 | 9 | MURO | B-19322 VIALE 26_MURO_21.0_3 | 2 |  | 2 | 9.524
B-19322 VIALE 26 | 203.2 | 3000 PSI | MUROS T2 P12 EJES 10 Y 11 ENTRE AYJ | 2026-03-21 | 3/24/2026 12:00:00 AM | 3 | 21 | 15.7 | 75 | MURO | B-19322 VIALE 26_MURO_21.0_3 | 14.867 |  | 3 | 74.762
B-19322 VIALE 26 | 203.2 | 3000 PSI | MUROS T2 P12 EJES 10 Y 11 ENTRE AYJ | 2026-03-21 | 3/24/2026 12:00:00 AM | 3 | 21 | 14.1 | 67 | MURO | B-19322 VIALE 26_MURO_21.0_3 | 14.867 |  | 3 | 67.143
B-19322 VIALE 26 | 203.2 | 3000 PSI | MUROS T2 P12 EJES 10 Y 11 ENTRE AYJ | 2026-03-21 | 3/24/2026 12:00:00 AM | 3 | 21 | 14.8 | 70 | MURO | B-19322 VIALE 26_MURO_21.0_3 | 14.867 |  | 3 | 70.476
B-19322 VIALE 26 | 177.8 | 3000 PSI | PLACA T2 PISO 13 EJE 7 AL 10 ENTRE AYJ | 2026-03-28 | 4/30/2026 12:00:00 AM | 3 | 21 | 9.4 | 45 | PLACA | B-19322 VIALE 26_PLACA_21.0_3 | 8.9 |  | 2 | 44.762
B-19322 VIALE 26 | 177.8 | 3000 PSI | PLACA T2 PISO 13 EJE 7 AL 10 ENTRE AYJ | 2026-03-28 | 4/30/2026 12:00:00 AM | 3 | 21 | 8.4 | 40 | PLACA | B-19322 VIALE 26_PLACA_21.0_3 | 8.9 |  | 2 | 40
B-19322 VIALE 26 | 228.9 | 3000 PSI | MUROS T2 P14 EJE 15 A AL 11 ENTRE A Y D M=29,10,32 | 2026-04-20 | 4/23/2026 12:00:00 AM | 3 | 21 | 12 | 57 | MURO | B-19322 VIALE 26_MURO_21.0_3 | 11.967 |  | 3 | 57.143
B-19322 VIALE 26 | 228.9 | 3000 PSI | MUROS T2 P14 EJE 15 A AL 11 ENTRE A Y D M=29,10,32 | 2026-04-20 | 4/23/2026 12:00:00 AM | 3 | 21 | 12 | 57 | MURO | B-19322 VIALE 26_MURO_21.0_3 | 11.967 |  | 3 | 57.143
B-19322 VIALE 26 | 228.9 | 3000 PSI | MUROS T2 P14 EJE 15 A AL 11 ENTRE A Y D M=29,10,32 | 2026-04-20 | 4/23/2026 12:00:00 AM | 3 | 21 | 11.9 | 56 | MURO | B-19322 VIALE 26_MURO_21.0_3 | 11.967 |  | 3 | 56.667
B-19322 VIALE 26 | 203.2 | 3000 PSI | MUROS T1 P14 EJE 10 DEL A-J EJE 9 ENTRE J Y F M=2,31,14 | 2026-04-21 | 4/24/2026 12:00:00 AM | 3 | 21 | 13.5 | 64 | MURO | B-19322 VIALE 26_MURO_21.0_3 | 13.667 |  | 3 | 64.286
B-19322 VIALE 26 | 203.2 | 3000 PSI | MUROS T1 P14 EJE 10 DEL A-J EJE 9 ENTRE J Y F M=2,31,14 | 2026-04-21 | 4/24/2026 12:00:00 AM | 3 | 21 | 14.7 | 70 | MURO | B-19322 VIALE 26_MURO_21.0_3 | 13.667 |  | 3 | 70
B-19322 VIALE 26 | 203.2 | 3000 PSI | MUROS T1 P14 EJE 10 DEL A-J EJE 9 ENTRE J Y F M=2,31,14 | 2026-04-21 | 4/24/2026 12:00:00 AM | 3 | 21 | 12.8 | 61 | MURO | B-19322 VIALE 26_MURO_21.0_3 | 13.667 |  | 3 | 60.952
B-19322 VIALE 26 | 228.6 | 3000 PSI | MUROS T1 P10 EJES 7-8 ENTRE A Y J M=2,13,9,22,23,24 | 2026-04-21 | 4/24/2026 12:00:00 AM | 3 | 21 | 15.7 | 75 | MURO | B-19322 VIALE 26_MURO_21.0_3 | 17.6 |  | 3 | 74.762
B-19322 VIALE 26 | 228.6 | 3000 PSI | MUROS T1 P10 EJES 7-8 ENTRE A Y J M=2,13,9,22,23,24 | 2026-04-21 | 4/24/2026 12:00:00 AM | 3 | 21 | 15.1 | 72 | MURO | B-19322 VIALE 26_MURO_21.0_3 | 17.6 |  | 3 | 71.905
B-19322 VIALE 26 | 228.6 | 3000 PSI | MUROS T1 P10 EJES 7-8 ENTRE A Y J M=2,13,9,22,23,24 | 2026-04-21 | 4/24/2026 12:00:00 AM | 3 | 21 | 22 | 105 | MURO | B-19322 VIALE 26_MURO_21.0_3 | 17.6 |  | 3 | 104.762
B-19322 VIALE 26 | 177.8 | 3000 PSI | PLACA T1 PISO 11 EJES 12 Y 15 ENTRE A Y J | 2026-04-22 | 4/25/2026 12:00:00 AM | 3 | 21 | 19.2 | 92 | PLACA | B-19322 VIALE 26_PLACA_21.0_3 | 18.167 |  | 3 | 91.429
B-19322 VIALE 26 | 177.8 | 3000 PSI | PLACA T1 PISO 11 EJES 12 Y 15 ENTRE A Y J | 2026-04-22 | 4/25/2026 12:00:00 AM | 3 | 21 | 18.2 | 86 | PLACA | B-19322 VIALE 26_PLACA_21.0_3 | 18.167 |  | 3 | 86.667
B-19322 VIALE 26 | 177.8 | 3000 PSI | PLACA T1 PISO 11 EJES 12 Y 15 ENTRE A Y J | 2026-04-22 | 4/25/2026 12:00:00 AM | 3 | 21 | 17.1 | 82 | PLACA | B-19322 VIALE 26_PLACA_21.0_3 | 18.167 |  | 3 | 81.429
B-19322 VIALE 26 | 203.2 | 3000 PSI | MUROS T1 P10 EJES 5-6 ENTRE A Y J M=2,13,23,24,9 | 2026-04-22 | 4/25/2026 12:00:00 AM | 3 | 21 | 18.7 | 89 | MURO | B-19322 VIALE 26_MURO_21.0_3 | 18.633 |  | 3 | 89.048
B-19322 VIALE 26 | 203.2 | 3000 PSI | MUROS T1 P10 EJES 5-6 ENTRE A Y J M=2,13,23,24,9 | 2026-04-22 | 4/25/2026 12:00:00 AM | 3 | 21 | 17.5 | 83 | MURO | B-19322 VIALE 26_MURO_21.0_3 | 18.633 |  | 3 | 83.333
B-19322 VIALE 26 | 203.2 | 3000 PSI | MUROS T1 P10 EJES 5-6 ENTRE A Y J M=2,13,23,24,9 | 2026-04-22 | 4/25/2026 12:00:00 AM | 3 | 21 | 19.7 | 94 | MURO | B-19322 VIALE 26_MURO_21.0_3 | 18.633 |  | 3 | 93.81
B-19322 VIALE 26 | 152.4 | concreto 3000 psi | Placa Cubierta T2 (ejes 11-15 entre A-J) | 2026-04-28 | 5/1/2026 12:00:00 AM | 3 | 21 | 17.8 | 85 | PLACA | B-19322 VIALE 26_PLACA_21.0_3 | 17.433 |  | 3 | 84.762
B-19322 VIALE 26 | 152.4 | concreto 3000 psi | Placa Cubierta T2 (ejes 11-15 entre A-J) | 2026-04-28 | 5/1/2026 12:00:00 AM | 3 | 21 | 17.2 | 82 | PLACA | B-19322 VIALE 26_PLACA_21.0_3 | 17.433 |  | 3 | 81.905
B-19322 VIALE 26 | 152.4 | concreto 3000 psi | Placa Cubierta T2 (ejes 11-15 entre A-J) | 2026-04-28 | 5/1/2026 12:00:00 AM | 3 | 21 | 17.3 | 82 | PLACA | B-19322 VIALE 26_PLACA_21.0_3 | 17.433 |  | 3 | 82.381
B-19322 VIALE 26 | 228.6 | concreto 3000 psi | Muros P11 T1 (EJES 12-14 ENTRE A-F) M=01,02,23,25,09 | 2026-04-29 | 5/2/2026 12:00:00 AM | 3 | 21 | 20.8 | 99 | MURO | B-19322 VIALE 26_MURO_21.0_3 | 21.067 |  | 3 | 99.048
B-19322 VIALE 26 | 228.6 | concreto 3000 psi | Muros P11 T1 (EJES 12-14 ENTRE A-F) M=01,02,23,25,09 | 2026-04-29 | 5/2/2026 12:00:00 AM | 3 | 21 | 21.5 | 102 | MURO | B-19322 VIALE 26_MURO_21.0_3 | 21.067 |  | 3 | 102.381
B-19322 VIALE 26 | 228.6 | concreto 3000 psi | Muros P11 T1 (EJES 12-14 ENTRE A-F) M=01,02,23,25,09 | 2026-04-29 | 5/2/2026 12:00:00 AM | 3 | 21 | 20.9 | 100 | MURO | B-19322 VIALE 26_MURO_21.0_3 | 21.067 |  | 3 | 99.524
B-19322 VIALE 26 | 190.5 | concreto 3000 psi | Placa P11 T1 (ejes 01-04 entre A-J) | 2026-04-29 | 5/2/2026 12:00:00 AM | 3 | 21 | 13.6 | 65 | PLACA | B-19322 VIALE 26_PLACA_21.0_3 | 13.4 |  | 3 | 64.762
B-19322 VIALE 26 | 190.5 | concreto 3000 psi | Placa P11 T1 (ejes 01-04 entre A-J) | 2026-04-29 | 5/2/2026 12:00:00 AM | 3 | 21 | 13.8 | 66 | PLACA | B-19322 VIALE 26_PLACA_21.0_3 | 13.4 |  | 3 | 65.714
B-19322 VIALE 26 | 190.5 | concreto 3000 psi | Placa P11 T1 (ejes 01-04 entre A-J) | 2026-04-29 | 5/2/2026 12:00:00 AM | 3 | 21 | 12.8 | 61 | PLACA | B-19322 VIALE 26_PLACA_21.0_3 | 13.4 |  | 3 | 60.952
B-19322 VIALE 26 | 203.2 | concreto 3000 psi | Muros P12 T1 (EJES 08-10 ENTRE J-G) M=02,13,09,22,23,24,25 | 2026-05-02 | 5/5/2026 12:00:00 AM | 3 | 21 | 10.9 | 52 | MURO | B-19322 VIALE 26_MURO_21.0_3 | 11.033 |  | 3 | 51.905
B-19322 VIALE 26 | 203.2 | concreto 3000 psi | Muros P12 T1 (EJES 08-10 ENTRE J-G) M=02,13,09,22,23,24,25 | 2026-05-02 | 5/5/2026 12:00:00 AM | 3 | 21 | 11.3 | 54 | MURO | B-19322 VIALE 26_MURO_21.0_3 | 11.033 |  | 3 | 53.81
B-19322 VIALE 26 | 203.2 | concreto 3000 psi | Muros P12 T1 (EJES 08-10 ENTRE J-G) M=02,13,09,22,23,24,25 | 2026-05-02 | 5/5/2026 12:00:00 AM | 3 | 21 | 10.9 | 52 | MURO | B-19322 VIALE 26_MURO_21.0_3 | 11.033 |  | 3 | 51.905
B-19322 VIALE 26 | 146.05 | concreto 3000 psi | Placa P12 T1 (ejes 12-15 entre A-J) | 2026-05-04 | 5/7/2026 12:00:00 AM | 3 | 21 | 16.8 | 80 | PLACA | B-19322 VIALE 26_PLACA_21.0_3 | 17.267 |  | 3 | 80
B-19322 VIALE 26 | 146.05 | concreto 3000 psi | Placa P12 T1 (ejes 12-15 entre A-J) | 2026-05-04 | 5/7/2026 12:00:00 AM | 3 | 21 | 18.3 | 87 | PLACA | B-19322 VIALE 26_PLACA_21.0_3 | 17.267 |  | 3 | 87.143
B-19322 VIALE 26 | 146.05 | concreto 3000 psi | Placa P12 T1 (ejes 12-15 entre A-J) | 2026-05-04 | 5/7/2026 12:00:00 AM | 3 | 21 | 16.7 | 79 | PLACA | B-19322 VIALE 26_PLACA_21.0_3 | 17.267 |  | 3 | 79.524
B-19322 VIALE 26 | 18.15 | concreto 3000 psi | Muros P11 T1 (EJES 6-07 ENTRE A-J) M=02,03,13,22,23,24 | 2026-05-04 | 5/7/2026 12:00:00 AM | 3 | 21 | 17.9 | 85 | MURO | B-19322 VIALE 26_MURO_21.0_3 | 18.767 |  | 3 | 85.238
B-19322 VIALE 26 | 18.15 | concreto 3000 psi | Muros P11 T1 (EJES 6-07 ENTRE A-J) M=02,03,13,22,23,24 | 2026-05-04 | 5/7/2026 12:00:00 AM | 3 | 21 | 19.3 | 92 | MURO | B-19322 VIALE 26_MURO_21.0_3 | 18.767 |  | 3 | 91.905
B-19322 VIALE 26 | 18.15 | concreto 3000 psi | Muros P11 T1 (EJES 6-07 ENTRE A-J) M=02,03,13,22,23,24 | 2026-05-04 | 5/7/2026 12:00:00 AM | 3 | 21 | 19.1 | 91 | MURO | B-19322 VIALE 26_MURO_21.0_3 | 18.767 |  | 3 | 90.952
B-19322 VIALE 26 | 177.8 | concreto 3000 psi | Escalera P-13 a P4 T2 | 2026-05-05 | 5/8/2026 12:00:00 AM | 3 | 21 | 14 | 67 |  |  | 17 |  | 3 | 66.667
B-19322 VIALE 26 | 177.8 | concreto 3000 psi | Escalera P-13 a P4 T2 | 2026-05-05 | 5/8/2026 12:00:00 AM | 3 | 21 | 18.7 | 89 |  |  | 17 |  | 3 | 89.048
B-19322 VIALE 26 | 177.8 | concreto 3000 psi | Escalera P-13 a P4 T2 | 2026-05-05 | 5/8/2026 12:00:00 AM | 3 | 21 | 18.3 | 87 |  |  | 17 |  | 3 | 87.143
B-19322 VIALE 26 | 228.6 | concreto 3000 psi | Placa P12 T1 (ejes 08-10 entre A-J) | 2026-05-06 | 5/9/2026 12:00:00 AM | 3 | 21 | 20.4 | 97 | PLACA | B-19322 VIALE 26_PLACA_21.0_3 | 23.6 |  | 3 | 97.143
B-19322 VIALE 26 | 228.6 | concreto 3000 psi | Placa P12 T1 (ejes 08-10 entre A-J) | 2026-05-06 | 5/9/2026 12:00:00 AM | 3 | 21 | 25.3 | 120 | PLACA | B-19322 VIALE 26_PLACA_21.0_3 | 23.6 |  | 3 | 120.476
B-19322 VIALE 26 | 228.6 | concreto 3000 psi | Placa P12 T1 (ejes 08-10 entre A-J) | 2026-05-06 | 5/9/2026 12:00:00 AM | 3 | 21 | 25.1 | 120 | PLACA | B-19322 VIALE 26_PLACA_21.0_3 | 23.6 |  | 3 | 119.524
B-19322 VIALE 26 | 228.6 | concreto 3000 psi | Placa Cubierta T2 (ejes 08-11 entre A-J) | 2026-05-06 | 5/9/2026 12:00:00 AM | 3 | 21 | 13.5 | 64 | PLACA | B-19322 VIALE 26_PLACA_21.0_3 | 13.833 |  | 3 | 64.286
B-19322 VIALE 26 | 228.6 | concreto 3000 psi | Placa Cubierta T2 (ejes 08-11 entre A-J) | 2026-05-06 | 5/9/2026 12:00:00 AM | 3 | 21 | 14.5 | 69 | PLACA | B-19322 VIALE 26_PLACA_21.0_3 | 13.833 |  | 3 | 69.048
B-19322 VIALE 26 | 228.6 | concreto 3000 psi | Placa Cubierta T2 (ejes 08-11 entre A-J) | 2026-05-06 | 5/9/2026 12:00:00 AM | 3 | 21 | 13.5 | 64 | PLACA | B-19322 VIALE 26_PLACA_21.0_3 | 13.833 |  | 3 | 64.286
B-19322 VIALE 26 | 228.6 | concreto 3000 psi | Muros P11 T1 (EJES 02-03 ENTRE A-J) M=02,09,13,23,24 | 2026-05-06 | 5/9/2026 12:00:00 AM | 3 | 21 | 17.6 | 84 | MURO | B-19322 VIALE 26_MURO_21.0_3 | 18.567 |  | 3 | 83.81
B-19322 VIALE 26 | 228.6 | concreto 3000 psi | Muros P11 T1 (EJES 02-03 ENTRE A-J) M=02,09,13,23,24 | 2026-05-06 | 5/9/2026 12:00:00 AM | 3 | 21 | 19 | 90 | MURO | B-19322 VIALE 26_MURO_21.0_3 | 18.567 |  | 3 | 90.476
B-19322 VIALE 26 | 228.6 | concreto 3000 psi | Muros P11 T1 (EJES 02-03 ENTRE A-J) M=02,09,13,23,24 | 2026-05-06 | 5/9/2026 12:00:00 AM | 3 | 21 | 19.1 | 91 | MURO | B-19322 VIALE 26_MURO_21.0_3 | 18.567 |  | 3 | 90.952
B-19322 VIALE 26 | 165.1 | concreto 3000 psi | Placa Cubierta T2 (ejes 05-08 / A-J) | 2026-05-11 | 5/14/2026 12:00:00 AM | 3 | 21 | 9.9 | 47 | PLACA | B-19322 VIALE 26_PLACA_21.0_3 | 9.233 |  | 3 | 47.143
B-19322 VIALE 26 | 165.1 | concreto 3000 psi | Placa Cubierta T2 (ejes 05-08 / A-J) | 2026-05-11 | 5/14/2026 12:00:00 AM | 3 | 21 | 9.5 | 45 | PLACA | B-19322 VIALE 26_PLACA_21.0_3 | 9.233 |  | 3 | 45.238
B-19322 VIALE 26 | 165.1 | concreto 3000 psi | Placa Cubierta T2 (ejes 05-08 / A-J) | 2026-05-11 | 5/14/2026 12:00:00 AM | 3 | 21 | 8.3 | 39 | PLACA | B-19322 VIALE 26_PLACA_21.0_3 | 9.233 |  | 3 | 39.524
B-19322 VIALE 26 | 165.1 | concreto 3000 psi | Placa P12 T1 (ejes 01-04 entre A-J) | 2026-05-11 | 5/14/2026 12:00:00 AM | 3 | 21 | 19.8 | 94 | PLACA | B-19322 VIALE 26_PLACA_21.0_3 | 20.633 |  | 3 | 94.286
B-19322 VIALE 26 | 165.1 | concreto 3000 psi | Placa P12 T1 (ejes 01-04 entre A-J) | 2026-05-11 | 5/14/2026 12:00:00 AM | 3 | 21 | 22.1 | 105 | PLACA | B-19322 VIALE 26_PLACA_21.0_3 | 20.633 |  | 3 | 105.238
B-19322 VIALE 26 | 165.1 | concreto 3000 psi | Placa P12 T1 (ejes 01-04 entre A-J) | 2026-05-11 | 5/14/2026 12:00:00 AM | 3 | 21 | 20 | 95 | PLACA | B-19322 VIALE 26_PLACA_21.0_3 | 20.633 |  | 3 | 95.238
B-19322 VIALE 26 | 228.6 | concreto 3000 psi | Muros P12 T1 (ejes 12-14 entre A-F) M=01,02,09,13,22,23,25 | 2026-05-11 | 5/14/2026 12:00:00 AM | 3 | 21 | 21.4 | 102 | MURO | B-19322 VIALE 26_MURO_21.0_3 | 22.067 |  | 3 | 101.905
B-19322 VIALE 26 | 228.6 | concreto 3000 psi | Muros P12 T1 (ejes 12-14 entre A-F) M=01,02,09,13,22,23,25 | 2026-05-11 | 5/14/2026 12:00:00 AM | 3 | 21 | 24.7 | 118 | MURO | B-19322 VIALE 26_MURO_21.0_3 | 22.067 |  | 3 | 117.619
B-19322 VIALE 26 | 228.6 | concreto 3000 psi | Muros P12 T1 (ejes 12-14 entre A-F) M=01,02,09,13,22,23,25 | 2026-05-11 | 5/14/2026 12:00:00 AM | 3 | 21 | 20.1 | 96 | MURO | B-19322 VIALE 26_MURO_21.0_3 | 22.067 |  | 3 | 95.714
B-19322 VIALE 26 | 215.9 | concreto 3000 psi | Muros P12 T1 (ejes 09-10 entre J-G) M=02,09,13,22,23,25 | 2026-05-12 | 5/15/2026 12:00:00 AM | 3 | 21 | 25.8 | 123 | MURO | B-19322 VIALE 26_MURO_21.0_3 | 26.033 |  | 3 | 122.857
B-19322 VIALE 26 | 215.9 | concreto 3000 psi | Muros P12 T1 (ejes 09-10 entre J-G) M=02,09,13,22,23,25 | 2026-05-12 | 5/15/2026 12:00:00 AM | 3 | 21 | 26.1 | 124 | MURO | B-19322 VIALE 26_MURO_21.0_3 | 26.033 |  | 3 | 124.286
B-19322 VIALE 26 | 215.9 | concreto 3000 psi | Muros P12 T1 (ejes 09-10 entre J-G) M=02,09,13,22,23,25 | 2026-05-12 | 5/15/2026 12:00:00 AM | 3 | 21 | 26.2 | 125 | MURO | B-19322 VIALE 26_MURO_21.0_3 | 26.033 |  | 3 | 124.762
B-19322 VIALE 26 | 228.6 | concreto 3000 psi | Muros P13 T1 (ejes 12-15 entre J-G) M=07,03,04,31,32,30,29 | 2026-05-20 | 5/23/2026 12:00:00 AM | 3 | 21 | 27.7 | 132 | MURO | B-19322 VIALE 26_MURO_21.0_3 | 28.1 |  | 3 | 131.905
B-19322 VIALE 26 | 228.6 | concreto 3000 psi | Muros P13 T1 (ejes 12-15 entre J-G) M=07,03,04,31,32,30,29 | 2026-05-20 | 5/23/2026 12:00:00 AM | 3 | 21 | 28.2 | 134 | MURO | B-19322 VIALE 26_MURO_21.0_3 | 28.1 |  | 3 | 134.286
B-19322 VIALE 26 | 228.6 | concreto 3000 psi | Muros P13 T1 (ejes 12-15 entre J-G) M=07,03,04,31,32,30,29 | 2026-05-20 | 5/23/2026 12:00:00 AM | 3 | 21 | 28.4 | 135 | MURO | B-19322 VIALE 26_MURO_21.0_3 | 28.1 |  | 3 | 135.238
B-19322 VIALE 26 | 165.1 | concreto 3000 psi | Placa P13 T1 (ejes 04-06 entre A-J) | 2026-05-20 | 5/23/2026 12:00:00 AM | 3 | 21 | 18.7 | 89 | PLACA | B-19322 VIALE 26_PLACA_21.0_3 | 18.467 |  | 3 | 89.048
B-19322 VIALE 26 | 165.1 | concreto 3000 psi | Placa P13 T1 (ejes 04-06 entre A-J) | 2026-05-20 | 5/23/2026 12:00:00 AM | 3 | 21 | 17.9 | 85 | PLACA | B-19322 VIALE 26_PLACA_21.0_3 | 18.467 |  | 3 | 85.238
B-19322 VIALE 26 | 165.1 | concreto 3000 psi | Placa P13 T1 (ejes 04-06 entre A-J) | 2026-05-20 | 5/23/2026 12:00:00 AM | 3 | 21 | 18.8 | 90 | PLACA | B-19322 VIALE 26_PLACA_21.0_3 | 18.467 |  | 3 | 89.524
B-19322 VIALE 26 | 203.2 | concreto 3000 psi | Muros P13 T1 (ejes 07-08 entre A-F) M=02,13,09,22,23,24 | 2026-05-25 | 5/28/2026 12:00:00 AM | 3 | 21 | 23.5 | 112 | MURO | B-19322 VIALE 26_MURO_21.0_3 | 28.233 |  | 3 | 111.905
B-19322 VIALE 26 | 203.2 | concreto 3000 psi | Muros P13 T1 (ejes 07-08 entre A-F) M=02,13,09,22,23,24 | 2026-05-25 | 5/28/2026 12:00:00 AM | 3 | 21 | 35.6 | 169 | MURO | B-19322 VIALE 26_MURO_21.0_3 | 28.233 |  | 3 | 169.524
B-19322 VIALE 26 | 203.2 | concreto 3000 psi | Muros P13 T1 (ejes 07-08 entre A-F) M=02,13,09,22,23,24 | 2026-05-25 | 5/28/2026 12:00:00 AM | 3 | 21 | 25.6 | 122 | MURO | B-19322 VIALE 26_MURO_21.0_3 | 28.233 |  | 3 | 121.905
B-19322 VIALE 26 | 190.5 | concreto 3000 psi | Placa T1 P14 (ejes 12-15 entre A-J) | 2026-05-25 | 5/28/2026 12:00:00 AM | 3 | 21 | 35.4 | 168 | PLACA | B-19322 VIALE 26_PLACA_21.0_3 | 35.1 |  | 3 | 168.571
B-19322 VIALE 26 | 190.5 | concreto 3000 psi | Placa T1 P14 (ejes 12-15 entre A-J) | 2026-05-25 | 5/28/2026 12:00:00 AM | 3 | 21 | 35.8 | 171 | PLACA | B-19322 VIALE 26_PLACA_21.0_3 | 35.1 |  | 3 | 170.476
B-19322 VIALE 26 | 190.5 | concreto 3000 psi | Placa T1 P14 (ejes 12-15 entre A-J) | 2026-05-25 | 5/28/2026 12:00:00 AM | 3 | 21 | 34.1 | 162 | PLACA | B-19322 VIALE 26_PLACA_21.0_3 | 35.1 |  | 3 | 162.381
B-19322 VIALE 26 | 184.15 | concreto 3000 psi | Placa P14 T1 (ejes 10-12 entre A-J) | 2026-05-27 | 5/30/2026 12:00:00 AM | 3 | 21 | 31.3 | 149 | PLACA | B-19322 VIALE 26_PLACA_21.0_3 | 30.633 |  | 3 | 149.048
B-19322 VIALE 26 | 184.15 | concreto 3000 psi | Placa P14 T1 (ejes 10-12 entre A-J) | 2026-05-27 | 5/30/2026 12:00:00 AM | 3 | 21 | 30 | 143 | PLACA | B-19322 VIALE 26_PLACA_21.0_3 | 30.633 |  | 3 | 142.857
B-19322 VIALE 26 | 184.15 | concreto 3000 psi | Placa P14 T1 (ejes 10-12 entre A-J) | 2026-05-27 | 5/30/2026 12:00:00 AM | 3 | 21 | 30.6 | 146 | PLACA | B-19322 VIALE 26_PLACA_21.0_3 | 30.633 |  | 3 | 145.714
B-19322 VIALE 26 | 215.9 | concreto 3000 psi | Muros P13 T1 (ejes 03-04 entre A-J) M=02,08,21,13,23,24 | 2026-05-27 | 5/30/2026 12:00:00 AM | 3 | 21 | 23.4 | 112 | MURO | B-19322 VIALE 26_MURO_21.0_3 | 23.033 |  | 3 | 111.429
B-19322 VIALE 26 | 215.9 | concreto 3000 psi | Muros P13 T1 (ejes 03-04 entre A-J) M=02,08,21,13,23,24 | 2026-05-27 | 5/30/2026 12:00:00 AM | 3 | 21 | 21.8 | 104 | MURO | B-19322 VIALE 26_MURO_21.0_3 | 23.033 |  | 3 | 103.81
B-19322 VIALE 26 | 215.9 | concreto 3000 psi | Muros P13 T1 (ejes 03-04 entre A-J) M=02,08,21,13,23,24 | 2026-05-27 | 5/30/2026 12:00:00 AM | 3 | 21 | 23.9 | 114 | MURO | B-19322 VIALE 26_MURO_21.0_3 | 23.033 |  | 3 | 113.81
B-19322 VIALE 26 | 190.5 | concreto 3000 psi | Muros P13 T1 (ejes 05-06 entre A-J) M=02,13,09,22,23,24 | 2026-05-26 | 5/29/2026 12:00:00 AM | 3 | 21 | 28.4 | 135 | MURO | B-19322 VIALE 26_MURO_21.0_3 | 28.367 |  | 3 | 135.238
B-19322 VIALE 26 | 190.5 | concreto 3000 psi | Muros P13 T1 (ejes 05-06 entre A-J) M=02,13,09,22,23,24 | 2026-05-26 | 5/29/2026 12:00:00 AM | 3 | 21 | 25.9 | 123 | MURO | B-19322 VIALE 26_MURO_21.0_3 | 28.367 |  | 3 | 123.333
B-19322 VIALE 26 | 190.5 | concreto 3000 psi | Muros P13 T1 (ejes 05-06 entre A-J) M=02,13,09,22,23,24 | 2026-05-26 | 5/29/2026 12:00:00 AM | 3 | 21 | 30.8 | 146 | MURO | B-19322 VIALE 26_MURO_21.0_3 | 28.367 |  | 3 | 146.667
B-19322 VIALE 26 | 1 | concreto 3000 psi | Placa P14 T1 (ejes 04-06 entre A-J) y escalera P11 a P12 | 2026-06-03 | 6/6/2026 12:00:00 AM | 3 | 21 | 31.5 | 150 | PLACA | B-19322 VIALE 26_PLACA_21.0_3 | 31.467 |  | 3 | 150
B-19322 VIALE 26 | 1 | concreto 3000 psi | Placa P14 T1 (ejes 04-06 entre A-J) y escalera P11 a P12 | 2026-06-03 | 6/6/2026 12:00:00 AM | 3 | 21 | 28.5 | 136 | PLACA | B-19322 VIALE 26_PLACA_21.0_3 | 31.467 |  | 3 | 135.714
B-19322 VIALE 26 | 1 | concreto 3000 psi | Placa P14 T1 (ejes 04-06 entre A-J) y escalera P11 a P12 | 2026-06-03 | 6/6/2026 12:00:00 AM | 3 | 21 | 34.4 | 164 | PLACA | B-19322 VIALE 26_PLACA_21.0_3 | 31.467 |  | 3 | 163.81
B-19322 VIALE 26 | 158.75 | concreto 3000 psi | Placa P14 T1 (ejes 01-04 entre A-J) | 2026-06-04 | 6/7/2026 12:00:00 AM | 3 | 21 | 27.7 | 132 | PLACA | B-19322 VIALE 26_PLACA_21.0_3 | 28.533 |  | 3 | 131.905
B-19322 VIALE 26 | 158.75 | concreto 3000 psi | Placa P14 T1 (ejes 01-04 entre A-J) | 2026-06-04 | 6/7/2026 12:00:00 AM | 3 | 21 | 28 | 133 | PLACA | B-19322 VIALE 26_PLACA_21.0_3 | 28.533 |  | 3 | 133.333
B-19322 VIALE 26 | 158.75 | concreto 3000 psi | Placa P14 T1 (ejes 01-04 entre A-J) | 2026-06-04 | 6/7/2026 12:00:00 AM | 3 | 21 | 29.9 | 142 | PLACA | B-19322 VIALE 26_PLACA_21.0_3 | 28.533 |  | 3 | 142.381
B-19322 VIALE 26 | 203.2 | concreto 3000 psi | Muros P14 T1 (ejes 12-15 entre J-G) M=07,04,28,29,31,23,02,13 | 2026-06-04 | 6/7/2026 12:00:00 AM | 3 | 21 | 27.2 | 130 | MURO | B-19322 VIALE 26_MURO_21.0_3 | 27.1 |  | 3 | 129.524
B-19322 VIALE 26 | 203.2 | concreto 3000 psi | Muros P14 T1 (ejes 12-15 entre J-G) M=07,04,28,29,31,23,02,13 | 2026-06-04 | 6/7/2026 12:00:00 AM | 3 | 21 | 25.7 | 122 | MURO | B-19322 VIALE 26_MURO_21.0_3 | 27.1 |  | 3 | 122.381
B-19322 VIALE 26 | 203.2 | concreto 3000 psi | Muros P14 T1 (ejes 12-15 entre J-G) M=07,04,28,29,31,23,02,13 | 2026-06-04 | 6/7/2026 12:00:00 AM | 3 | 21 | 28.4 | 135 | MURO | B-19322 VIALE 26_MURO_21.0_3 | 27.1 |  | 3 | 135.238
B-19322 VIALE 26 | 152.4 | concreto 3000 psi | Placa Cubierta escalera T2 | 2026-06-09 | 6/12/2026 12:00:00 AM | 3 | 21 | 15.4 | 73 | PLACA | B-19322 VIALE 26_PLACA_21.0_3 | 15.167 |  | 3 | 73.333
B-19322 VIALE 26 | 152.4 | concreto 3000 psi | Placa Cubierta escalera T2 | 2026-06-09 | 6/12/2026 12:00:00 AM | 3 | 21 | 14.7 | 70 | PLACA | B-19322 VIALE 26_PLACA_21.0_3 | 15.167 |  | 3 | 70
B-19322 VIALE 26 | 152.4 | concreto 3000 psi | Placa Cubierta escalera T2 | 2026-06-09 | 6/12/2026 12:00:00 AM | 3 | 21 | 15.4 | 73 | PLACA | B-19322 VIALE 26_PLACA_21.0_3 | 15.167 |  | 3 | 73.333
B-19322 VIALE 26 | 228.6 | 4000 PSI | MUROS T1 PISO 2 EJE 09 ENTRE AYJ M=23,22,09 | 2026-01-24 | 1/26/2026 12:00:00 AM | 2 | 28 | 11.4 | 41 | MURO | B-19322 VIALE 26_MURO_28.0_2 | 11.2 |  | 3 | 40.714
B-19322 VIALE 26 | 228.6 | 4000 PSI | MUROS T1 PISO 2 EJE 09 ENTRE AYJ M=23,22,09 | 2026-01-24 | 1/26/2026 12:00:00 AM | 2 | 28 | 11.1 | 40 | MURO | B-19322 VIALE 26_MURO_28.0_2 | 11.2 |  | 3 | 39.643
B-19322 VIALE 26 | 228.6 | 4000 PSI | MUROS T1 PISO 2 EJE 09 ENTRE AYJ M=23,22,09 | 2026-01-24 | 1/26/2026 12:00:00 AM | 2 | 28 | 11.1 | 40 | MURO | B-19322 VIALE 26_MURO_28.0_2 | 11.2 |  | 3 | 39.643
B-19322 VIALE 26 | 228.6 | 4000 PSI | MUROS T2 P5 EJE 04 ENTRE AYD EJE 02 ENTRE FYJ M=16,27,01 | 2026-01-24 | 1/26/2026 12:00:00 AM | 2 | 28 | 11.7 | 42 | MURO | B-19322 VIALE 26_MURO_28.0_2 | 11.8 |  | 3 | 41.786
B-19322 VIALE 26 | 228.6 | 4000 PSI | MUROS T2 P5 EJE 04 ENTRE AYD EJE 02 ENTRE FYJ M=16,27,01 | 2026-01-24 | 1/26/2026 12:00:00 AM | 2 | 28 | 12 | 43 | MURO | B-19322 VIALE 26_MURO_28.0_2 | 11.8 |  | 3 | 42.857
B-19322 VIALE 26 | 228.6 | 4000 PSI | MUROS T2 P5 EJE 04 ENTRE AYD EJE 02 ENTRE FYJ M=16,27,01 | 2026-01-24 | 1/26/2026 12:00:00 AM | 2 | 28 | 11.7 | 42 | MURO | B-19322 VIALE 26_MURO_28.0_2 | 11.8 |  | 3 | 41.786
B-19322 VIALE 26 | 228.6 | 4.000 PSI | MUROS T1 P3 EJES 07 Y 08 ENTRE JyG M=22,23,09,24,02 | 2026-02-07 | 2/9/2026 12:00:00 AM | 2 | 28 | 11.2 | 40 | MURO | B-19322 VIALE 26_MURO_28.0_2 | 11.167 |  | 3 | 40
B-19322 VIALE 26 | 228.6 | 4.000 PSI | MUROS T1 P3 EJES 07 Y 08 ENTRE JyG M=22,23,09,24,02 | 2026-02-07 | 2/9/2026 12:00:00 AM | 2 | 28 | 11.3 | 40 | MURO | B-19322 VIALE 26_MURO_28.0_2 | 11.167 |  | 3 | 40.357
B-19322 VIALE 26 | 228.6 | 4.000 PSI | MUROS T1 P3 EJES 07 Y 08 ENTRE JyG M=22,23,09,24,02 | 2026-02-07 | 2/9/2026 12:00:00 AM | 2 | 28 | 11 | 39 | MURO | B-19322 VIALE 26_MURO_28.0_2 | 11.167 |  | 3 | 39.286
B-19322 VIALE 26 | 203.2 | 4000 PSI | MUROS T1 P4 EJES 10Y11 ENTRE AyJ M=23,25,13,09,02 | 2026-02-14 | 2/16/2026 12:00:00 AM | 2 | 28 | 14.2 | 51 | MURO | B-19322 VIALE 26_MURO_28.0_2 | 13.633 |  | 3 | 50.714
B-19322 VIALE 26 | 203.2 | 4000 PSI | MUROS T1 P4 EJES 10Y11 ENTRE AyJ M=23,25,13,09,02 | 2026-02-14 | 2/16/2026 12:00:00 AM | 2 | 28 | 13.5 | 48 | MURO | B-19322 VIALE 26_MURO_28.0_2 | 13.633 |  | 3 | 48.214
B-19322 VIALE 26 | 203.2 | 4000 PSI | MUROS T1 P4 EJES 10Y11 ENTRE AyJ M=23,25,13,09,02 | 2026-02-14 | 2/16/2026 12:00:00 AM | 2 | 28 | 13.2 | 47 | MURO | B-19322 VIALE 26_MURO_28.0_2 | 13.633 |  | 3 | 47.143
B-19322 VIALE 26 | 177.8 | 3000 PSI | PLACA PISO | 2025-11-19 | 11/21/2025 12:00:00 AM | 2 | 21 | 14.8 | 71 | PLACA | B-19322 VIALE 26_PLACA_21.0_2 | 11.467 |  | 3 | 70.476
B-19322 VIALE 26 | 177.8 | 3000 PSI | PLACA PISO | 2025-11-19 | 11/21/2025 12:00:00 AM | 2 | 21 | 10.1 | 48 | PLACA | B-19322 VIALE 26_PLACA_21.0_2 | 11.467 |  | 3 | 48.095
B-19322 VIALE 26 | 177.8 | 3000 PSI | PLACA PISO | 2025-11-19 | 11/21/2025 12:00:00 AM | 2 | 21 | 9.5 | 45 | PLACA | B-19322 VIALE 26_PLACA_21.0_2 | 11.467 |  | 3 | 45.238
B-19322 VIALE 26 | 165 | 3000 PSI | PLACA PISO 2 EJE 04 AL 06 AYJ | 2025-11-29 | 12/1/2025 12:00:00 AM | 2 | 21 | 5.8 | 28 | PLACA | B-19322 VIALE 26_PLACA_21.0_2 | 5.967 |  | 3 | 27.619
B-19322 VIALE 26 | 165 | 3000 PSI | PLACA PISO 2 EJE 04 AL 06 AYJ | 2025-11-29 | 12/1/2025 12:00:00 AM | 2 | 21 | 7.1 | 34 | PLACA | B-19322 VIALE 26_PLACA_21.0_2 | 5.967 |  | 3 | 33.81
B-19322 VIALE 26 | 165 | 3000 PSI | PLACA PISO 2 EJE 04 AL 06 AYJ | 2025-11-29 | 12/1/2025 12:00:00 AM | 2 | 21 | 5 | 24 | PLACA | B-19322 VIALE 26_PLACA_21.0_2 | 5.967 |  | 3 | 23.81
B-19322 VIALE 26 | 184.15 | 3000 PSI | PLCA T2 PISO 6 EJE 10 AL 12 ENTRE AYJ | 2026-01-24 | 1/26/2026 12:00:00 AM | 2 | 21 | 7.9 | 38 |  |  | 7.6 |  | 3 | 37.619
B-19322 VIALE 26 | 184.15 | 3000 PSI | PLCA T2 PISO 6 EJE 10 AL 12 ENTRE AYJ | 2026-01-24 | 1/26/2026 12:00:00 AM | 2 | 21 | 7.6 | 36 |  |  | 7.6 |  | 3 | 36.19
B-19322 VIALE 26 | 184.15 | 3000 PSI | PLCA T2 PISO 6 EJE 10 AL 12 ENTRE AYJ | 2026-01-24 | 1/26/2026 12:00:00 AM | 2 | 21 | 7.3 | 35 |  |  | 7.6 |  | 3 | 34.762
B-19322 VIALE 26 | 158.75 | 3.000 PSI | PLACA PISO 7 EJE 12 AL 15 ENTRE AyJ | 2026-01-31 | 2/2/2026 12:00:00 AM | 2 | 21 | 9.5 | 45 | PLACA | B-19322 VIALE 26_PLACA_21.0_2 | 9.5 |  | 3 | 45.238
B-19322 VIALE 26 | 158.75 | 3.000 PSI | PLACA PISO 7 EJE 12 AL 15 ENTRE AyJ | 2026-01-31 | 2/2/2026 12:00:00 AM | 2 | 21 | 9.6 | 46 | PLACA | B-19322 VIALE 26_PLACA_21.0_2 | 9.5 |  | 3 | 45.714
B-19322 VIALE 26 | 158.75 | 3.000 PSI | PLACA PISO 7 EJE 12 AL 15 ENTRE AyJ | 2026-01-31 | 2/2/2026 12:00:00 AM | 2 | 21 | 9.4 | 45 | PLACA | B-19322 VIALE 26_PLACA_21.0_2 | 9.5 |  | 3 | 44.762
B-19322 VIALE 26 | 165.1 | 3.000 PSI | PLACA PISO 2 EJE 05 AL 07 ENTRE A y D | 2026-01-31 | 2/2/2026 12:00:00 AM | 2 | 21 | 9.1 | 43 | PLACA | B-19322 VIALE 26_PLACA_21.0_2 | 9.333 |  | 3 | 43.333
B-19322 VIALE 26 | 165.1 | 3.000 PSI | PLACA PISO 2 EJE 05 AL 07 ENTRE A y D | 2026-01-31 | 2/2/2026 12:00:00 AM | 2 | 21 | 9.4 | 44 | PLACA | B-19322 VIALE 26_PLACA_21.0_2 | 9.333 |  | 3 | 44.762
B-19322 VIALE 26 | 165.1 | 3.000 PSI | PLACA PISO 2 EJE 05 AL 07 ENTRE A y D | 2026-01-31 | 2/2/2026 12:00:00 AM | 2 | 21 | 9.5 | 45 | PLACA | B-19322 VIALE 26_PLACA_21.0_2 | 9.333 |  | 3 | 45.238
B-19322 VIALE 26 | 158.75 | 3000 PSI | PLACA PISO 7 EJE 04 AL 06 ENTRE AYJ | 2026-02-05 | 2/7/2026 12:00:00 AM | 2 | 21 | 13.3 | 63 | PLACA | B-19322 VIALE 26_PLACA_21.0_2 | 13.033 |  | 3 | 63.333
B-19322 VIALE 26 | 158.75 | 3000 PSI | PLACA PISO 7 EJE 04 AL 06 ENTRE AYJ | 2026-02-05 | 2/7/2026 12:00:00 AM | 2 | 21 | 13 | 62 | PLACA | B-19322 VIALE 26_PLACA_21.0_2 | 13.033 |  | 3 | 61.905
B-19322 VIALE 26 | 158.75 | 3000 PSI | PLACA PISO 7 EJE 04 AL 06 ENTRE AYJ | 2026-02-05 | 2/7/2026 12:00:00 AM | 2 | 21 | 12.8 | 61 | PLACA | B-19322 VIALE 26_PLACA_21.0_2 | 13.033 |  | 3 | 60.952
B-19322 VIALE 26 | 215.9 | 3000 PSI | MUROS PISO 7 EJE 13 ENTRE AYG M=32,09,29 | 2026-02-05 | 2/7/2026 12:00:00 AM | 2 | 21 | 13 | 62 | MURO | B-19322 VIALE 26_MURO_21.0_2 | 12.133 |  | 3 | 61.905
B-19322 VIALE 26 | 215.9 | 3000 PSI | MUROS PISO 7 EJE 13 ENTRE AYG M=32,09,29 | 2026-02-05 | 2/7/2026 12:00:00 AM | 2 | 21 | 12.3 | 58 | MURO | B-19322 VIALE 26_MURO_21.0_2 | 12.133 |  | 3 | 58.571
B-19322 VIALE 26 | 215.9 | 3000 PSI | MUROS PISO 7 EJE 13 ENTRE AYG M=32,09,29 | 2026-02-05 | 2/7/2026 12:00:00 AM | 2 | 21 | 11.1 | 53 | MURO | B-19322 VIALE 26_MURO_21.0_2 | 12.133 |  | 3 | 52.857
B-19322 VIALE 26 | 209.55 | 3.000 PSI | MUROS T2 PISO 7 EJE 15 AL 12 ENTRE AyD M=38,39,40,41 | 2026-02-07 | 2/9/2026 12:00:00 AM | 2 | 21 | 12 | 57 | MURO | B-19322 VIALE 26_MURO_21.0_2 | 12.6 |  | 3 | 57.143
B-19322 VIALE 26 | 209.55 | 3.000 PSI | MUROS T2 PISO 7 EJE 15 AL 12 ENTRE AyD M=38,39,40,41 | 2026-02-07 | 2/9/2026 12:00:00 AM | 2 | 21 | 12.9 | 61 | MURO | B-19322 VIALE 26_MURO_21.0_2 | 12.6 |  | 3 | 61.429
B-19322 VIALE 26 | 209.55 | 3.000 PSI | MUROS T2 PISO 7 EJE 15 AL 12 ENTRE AyD M=38,39,40,41 | 2026-02-07 | 2/9/2026 12:00:00 AM | 2 | 21 | 12.9 | 61 | MURO | B-19322 VIALE 26_MURO_21.0_2 | 12.6 |  | 3 | 61.429
B-19322 VIALE 26 | 158.75 | 3.000 PSI | PLACA T1 P2 EJES 01,03 ENTRE AyF EJES 01 Y 04 ENTRE JyF | 2026-02-07 | 2/9/2026 12:00:00 AM | 2 | 21 | 10 | 48 | PLACA | B-19322 VIALE 26_PLACA_21.0_2 | 9.733 |  | 3 | 47.619
B-19322 VIALE 26 | 158.75 | 3.000 PSI | PLACA T1 P2 EJES 01,03 ENTRE AyF EJES 01 Y 04 ENTRE JyF | 2026-02-07 | 2/9/2026 12:00:00 AM | 2 | 21 | 9.7 | 46 | PLACA | B-19322 VIALE 26_PLACA_21.0_2 | 9.733 |  | 3 | 46.19
B-19322 VIALE 26 | 158.75 | 3.000 PSI | PLACA T1 P2 EJES 01,03 ENTRE AyF EJES 01 Y 04 ENTRE JyF | 2026-02-07 | 2/9/2026 12:00:00 AM | 2 | 21 | 9.5 | 45 | PLACA | B-19322 VIALE 26_PLACA_21.0_2 | 9.733 |  | 3 | 45.238
B-19322 VIALE 26 | 165.1 | 3000 PSI | PLACA T1 P4 EJES 04 Y 06 ENTRE AyJ | 2026-02-14 | 2/16/2026 12:00:00 AM | 2 | 21 | 8.1 | 39 | PLACA | B-19322 VIALE 26_PLACA_21.0_2 | 8.1 |  | 3 | 38.571
B-19322 VIALE 26 | 165.1 | 3000 PSI | PLACA T1 P4 EJES 04 Y 06 ENTRE AyJ | 2026-02-14 | 2/16/2026 12:00:00 AM | 2 | 21 | 7.6 | 36 | PLACA | B-19322 VIALE 26_PLACA_21.0_2 | 8.1 |  | 3 | 36.19
B-19322 VIALE 26 | 165.1 | 3000 PSI | PLACA T1 P4 EJES 04 Y 06 ENTRE AyJ | 2026-02-14 | 2/16/2026 12:00:00 AM | 2 | 21 | 8.6 | 41 | PLACA | B-19322 VIALE 26_PLACA_21.0_2 | 8.1 |  | 3 | 40.952
B-19322 VIALE 26 | 152.4 | 3000 PSI | ESCALERA T2 TRAMA DEL 5 AL 6 | 2026-02-14 | 2/16/2026 12:00:00 AM | 2 | 21 | 9.8 | 47 |  |  | 9.867 |  | 3 | 46.667
B-19322 VIALE 26 | 152.4 | 3000 PSI | ESCALERA T2 TRAMA DEL 5 AL 6 | 2026-02-14 | 2/16/2026 12:00:00 AM | 2 | 21 | 10.1 | 48 |  |  | 9.867 |  | 3 | 48.095
B-19322 VIALE 26 | 152.4 | 3000 PSI | ESCALERA T2 TRAMA DEL 5 AL 6 | 2026-02-14 | 2/16/2026 12:00:00 AM | 2 | 21 | 9.7 | 46 |  |  | 9.867 |  | 3 | 46.19
B-19322 VIALE 26 | 165.1 | 3000 PSI | PLACA T2 P8 EJE 03 AL 05 ENTRE AyJ | 2026-02-14 | 2/16/2026 12:00:00 AM | 2 | 21 | 9.3 | 44 | PLACA | B-19322 VIALE 26_PLACA_21.0_2 | 8.667 |  | 3 | 44.286
B-19322 VIALE 26 | 165.1 | 3000 PSI | PLACA T2 P8 EJE 03 AL 05 ENTRE AyJ | 2026-02-14 | 2/16/2026 12:00:00 AM | 2 | 21 | 8.7 | 42 | PLACA | B-19322 VIALE 26_PLACA_21.0_2 | 8.667 |  | 3 | 41.429
B-19322 VIALE 26 | 165.1 | 3000 PSI | PLACA T2 P8 EJE 03 AL 05 ENTRE AyJ | 2026-02-14 | 2/16/2026 12:00:00 AM | 2 | 21 | 8 | 38 | PLACA | B-19322 VIALE 26_PLACA_21.0_2 | 8.667 |  | 3 | 38.095
B-19322 VIALE 26 | 152.4 | 3000 PSI | PLACA T2 P10 EJE 11 AL 15 ENTRE A-J | 2026-02-28 | 3/2/2026 12:00:00 AM | 2 | 21 | 7.6 | 36 | PLACA | B-19322 VIALE 26_PLACA_21.0_2 | 7.767 |  | 3 | 36.19
B-19322 VIALE 26 | 152.4 | 3000 PSI | PLACA T2 P10 EJE 11 AL 15 ENTRE A-J | 2026-02-28 | 3/2/2026 12:00:00 AM | 2 | 21 | 8.3 | 39 | PLACA | B-19322 VIALE 26_PLACA_21.0_2 | 7.767 |  | 3 | 39.524
B-19322 VIALE 26 | 152.4 | 3000 PSI | PLACA T2 P10 EJE 11 AL 15 ENTRE A-J | 2026-02-28 | 3/2/2026 12:00:00 AM | 2 | 21 | 7.4 | 35 | PLACA | B-19322 VIALE 26_PLACA_21.0_2 | 7.767 |  | 3 | 35.238
B-19322 VIALE 26 | 228.6 | 3000 PSI | MUROS T2 P9 EJE 4-5 ENTRE AyJ M= 8,30,27 | 2026-02-28 | 3/2/2026 12:00:00 AM | 2 | 21 | 9.9 | 47 | MURO | B-19322 VIALE 26_MURO_21.0_2 | 9.833 |  | 3 | 47.143
B-19322 VIALE 26 | 228.6 | 3000 PSI | MUROS T2 P9 EJE 4-5 ENTRE AyJ M= 8,30,27 | 2026-02-28 | 3/2/2026 12:00:00 AM | 2 | 21 | 9.4 | 45 | MURO | B-19322 VIALE 26_MURO_21.0_2 | 9.833 |  | 3 | 44.762
B-19322 VIALE 26 | 228.6 | 3000 PSI | MUROS T2 P9 EJE 4-5 ENTRE AyJ M= 8,30,27 | 2026-02-28 | 3/2/2026 12:00:00 AM | 2 | 21 | 10.2 | 48 | MURO | B-19322 VIALE 26_MURO_21.0_2 | 9.833 |  | 3 | 48.571
B-19322 VIALE 26 | 152.4 | 3000 PSI | PLACA T1 P6 EJES 6Y8 ENTRE AyJ | 2026-02-28 | 3/2/2026 12:00:00 AM | 2 | 21 | 6.7 | 32 | PLACA | B-19322 VIALE 26_PLACA_21.0_2 | 6.767 |  | 3 | 31.905
B-19322 VIALE 26 | 152.4 | 3000 PSI | PLACA T1 P6 EJES 6Y8 ENTRE AyJ | 2026-02-28 | 3/2/2026 12:00:00 AM | 2 | 21 | 6.7 | 32 | PLACA | B-19322 VIALE 26_PLACA_21.0_2 | 6.767 |  | 3 | 31.905
B-19322 VIALE 26 | 152.4 | 3000 PSI | PLACA T1 P6 EJES 6Y8 ENTRE AyJ | 2026-02-28 | 3/2/2026 12:00:00 AM | 2 | 21 | 6.9 | 33 | PLACA | B-19322 VIALE 26_PLACA_21.0_2 | 6.767 |  | 3 | 32.857
B-19322 VIALE 26 | 152.4 | 3000 PSI | PLACA T1 PISO 7 EJES 8-10 ENTRE AyJ | 2026-03-07 | 3/9/2026 12:00:00 AM | 2 | 21 | 15.3 | 73 | PLACA | B-19322 VIALE 26_PLACA_21.0_2 | 14.567 |  | 3 | 72.857
B-19322 VIALE 26 | 152.4 | 3000 PSI | PLACA T1 PISO 7 EJES 8-10 ENTRE AyJ | 2026-03-07 | 3/9/2026 12:00:00 AM | 2 | 21 | 14.6 | 70 | PLACA | B-19322 VIALE 26_PLACA_21.0_2 | 14.567 |  | 3 | 69.524
B-19322 VIALE 26 | 152.4 | 3000 PSI | PLACA T1 PISO 7 EJES 8-10 ENTRE AyJ | 2026-03-07 | 3/9/2026 12:00:00 AM | 2 | 21 | 13.8 | 66 | PLACA | B-19322 VIALE 26_PLACA_21.0_2 | 14.567 |  | 3 | 65.714
B-19322 VIALE 26 | 203.2 | 3000 PSI | MUROS T2 P10 EJES 4-5 ENTRE A Y J M=2,31,14 | 2026-03-07 | 3/9/2026 12:00:00 AM | 2 | 21 | 12 | 57 | MURO | B-19322 VIALE 26_MURO_21.0_2 | 13.167 |  | 3 | 57.143
B-19322 VIALE 26 | 203.2 | 3000 PSI | MUROS T2 P10 EJES 4-5 ENTRE A Y J M=2,31,14 | 2026-03-07 | 3/9/2026 12:00:00 AM | 2 | 21 | 14.2 | 68 | MURO | B-19322 VIALE 26_MURO_21.0_2 | 13.167 |  | 3 | 67.619
B-19322 VIALE 26 | 203.2 | 3000 PSI | MUROS T2 P10 EJES 4-5 ENTRE A Y J M=2,31,14 | 2026-03-07 | 3/9/2026 12:00:00 AM | 2 | 21 | 13.3 | 63 | MURO | B-19322 VIALE 26_MURO_21.0_2 | 13.167 |  | 3 | 63.333
B-19322 VIALE 26 | 203.2 | 3000 PSI | MUROS T2 P11 EJE 9 AL 10 | 2026-03-14 | 3/16/2026 12:00:00 AM | 2 | 21 | 10.4 | 50 | MURO | B-19322 VIALE 26_MURO_21.0_2 | 10.7 |  | 3 | 49.524
B-19322 VIALE 26 | 228.6 | 3000 PSI | MUROS T1 P7 EJES 6-7 ENTRE JyG M=2,9,22,13,24,5 | 2026-03-14 | 3/16/2026 12:00:00 AM | 2 | 21 | 10 | 48 | MURO | B-19322 VIALE 26_MURO_21.0_2 | 9.8 |  | 3 | 47.619
B-19322 VIALE 26 | 228.6 | 3000 PSI | MUROS T1 P7 EJES 6-7 ENTRE JyG M=2,9,22,13,24,5 | 2026-03-14 | 3/16/2026 12:00:00 AM | 2 | 21 | 9.8 | 47 | MURO | B-19322 VIALE 26_MURO_21.0_2 | 9.8 |  | 3 | 46.667
B-19322 VIALE 26 | 228.6 | 3000 PSI | MUROS T1 P7 EJES 6-7 ENTRE JyG M=2,9,22,13,24,5 | 2026-03-14 | 3/16/2026 12:00:00 AM | 2 | 21 | 9.6 | 46 | MURO | B-19322 VIALE 26_MURO_21.0_2 | 9.8 |  | 3 | 45.714
B-19322 VIALE 26 | 139.7 | 3000 PSI | PLACA T1 P8 EJES 12 AL 15 ENTRE AyJ | 2026-03-14 | 3/16/2026 12:00:00 AM | 2 | 21 | 11.7 | 56 | PLACA | B-19322 VIALE 26_PLACA_21.0_2 | 11.967 |  | 3 | 55.714
B-19322 VIALE 26 | 139.7 | 3000 PSI | PLACA T1 P8 EJES 12 AL 15 ENTRE AyJ | 2026-03-14 | 3/16/2026 12:00:00 AM | 2 | 21 | 12.2 | 58 | PLACA | B-19322 VIALE 26_PLACA_21.0_2 | 11.967 |  | 3 | 58.095
B-19322 VIALE 26 | 139.7 | 3000 PSI | PLACA T1 P8 EJES 12 AL 15 ENTRE AyJ | 2026-03-14 | 3/16/2026 12:00:00 AM | 2 | 21 | 12 | 57 | PLACA | B-19322 VIALE 26_PLACA_21.0_2 | 11.967 |  | 3 | 57.143
B-19322 VIALE 26 | 203.2 | 3000 PSI | MUROS T2 P11 EJE 9 AL 10 | 2026-03-14 | 3/16/2026 12:00:00 AM | 2 | 21 | 11.3 | 54 | MURO | B-19322 VIALE 26_MURO_21.0_2 | 10.7 |  | 3 | 53.81
B-19322 VIALE 26 | 203.2 | 3000 PSI | MUROS T2 P11 EJE 9 AL 10 | 2026-03-14 | 3/16/2026 12:00:00 AM | 2 | 21 | 10.4 | 50 | MURO | B-19322 VIALE 26_MURO_21.0_2 | 10.7 |  | 3 | 49.524
B-19322 VIALE 26 | 177.8 | 3000 PSI | PLACA T2 PISO 13 EJE 7 AL 10 ENTRE AYJ | 2026-03-28 | 4/30/2026 12:00:00 AM | 2 | 21 | 9.5 | 45 | PLACA | B-19322 VIALE 26_PLACA_21.0_2 | 9.5 |  | 1 | 45.238
B-19322 VIALE 26 | 1 | concreto 3000 psi | Muros P11 T1 (EJES 01-02 ENTRE A-J) M=14,15,12,16,11 | 2026-05-07 | 5/9/2026 12:00:00 AM | 2 | 21 | 15.1 | 72 | MURO | B-19322 VIALE 26_MURO_21.0_2 | 15 |  | 3 | 71.905
B-19322 VIALE 26 | 1 | concreto 3000 psi | Muros P11 T1 (EJES 01-02 ENTRE A-J) M=14,15,12,16,11 | 2026-05-07 | 5/9/2026 12:00:00 AM | 2 | 21 | 15.4 | 73 | MURO | B-19322 VIALE 26_MURO_21.0_2 | 15 |  | 3 | 73.333
B-19322 VIALE 26 | 1 | concreto 3000 psi | Muros P11 T1 (EJES 01-02 ENTRE A-J) M=14,15,12,16,11 | 2026-05-07 | 5/9/2026 12:00:00 AM | 2 | 21 | 14.5 | 69 | MURO | B-19322 VIALE 26_MURO_21.0_2 | 15 |  | 3 | 69.048
B-19322 VIALE 26 | 1 | concreto 3000 psi | Placa P12 T1 (ejes 06-08 entre A-J) | 2026-05-07 | 5/9/2026 12:00:00 AM | 2 | 21 | 15.3 | 73 | PLACA | B-19322 VIALE 26_PLACA_21.0_2 | 15.733 |  | 3 | 72.857
B-19322 VIALE 26 | 1 | concreto 3000 psi | Placa P12 T1 (ejes 06-08 entre A-J) | 2026-05-07 | 5/9/2026 12:00:00 AM | 2 | 21 | 16.2 | 77 | PLACA | B-19322 VIALE 26_PLACA_21.0_2 | 15.733 |  | 3 | 77.143
B-19322 VIALE 26 | 1 | concreto 3000 psi | Placa P12 T1 (ejes 06-08 entre A-J) | 2026-05-07 | 5/9/2026 12:00:00 AM | 2 | 21 | 15.7 | 75 | PLACA | B-19322 VIALE 26_PLACA_21.0_2 | 15.733 |  | 3 | 74.762
B-19322 VIALE 26 | 228.6 | 4000 PSI | MURO 19,22,24,07 DEL EJE 01 CON B | 2025-11-10 | 11/11/2025 12:00:00 AM | 1 | 28 | 9.2 | 33 | MURO | B-19322 VIALE 26_MURO_28.0_1 | 7.4 |  | 3 | 32.857
B-19322 VIALE 26 | 228.6 | 4000 PSI | MURO 19,22,24,07 DEL EJE 01 CON B | 2025-11-10 | 11/11/2025 12:00:00 AM | 1 | 28 | 8.4 | 30 | MURO | B-19322 VIALE 26_MURO_28.0_1 | 7.4 |  | 3 | 30
B-19322 VIALE 26 | 228.6 | 4000 PSI | MURO 19,22,24,07 DEL EJE 01 CON B | 2025-11-10 | 11/11/2025 12:00:00 AM | 1 | 28 | 4.6 | 16 | MURO | B-19322 VIALE 26_MURO_28.0_1 | 7.4 |  | 3 | 16.429
B-19322 VIALE 26 | 234.95 | 4000 PSI | MUROS 14,31,02 EJE 04 ENTRE J Y F | 2025-11-10 | 11/11/2025 12:00:00 AM | 1 | 28 | 8.4 | 30 | MURO | B-19322 VIALE 26_MURO_28.0_1 | 8.333 |  | 3 | 30
B-19322 VIALE 26 | 234.95 | 4000 PSI | MUROS 14,31,02 EJE 04 ENTRE J Y F | 2025-11-10 | 11/11/2025 12:00:00 AM | 1 | 28 | 8 | 28 | MURO | B-19322 VIALE 26_MURO_28.0_1 | 8.333 |  | 3 | 28.571
B-19322 VIALE 26 | 234.95 | 4000 PSI | MUROS 14,31,02 EJE 04 ENTRE J Y F | 2025-11-10 | 11/11/2025 12:00:00 AM | 1 | 28 | 8.6 | 31 | MURO | B-19322 VIALE 26_MURO_28.0_1 | 8.333 |  | 3 | 30.714
B-19322 VIALE 26 | 241.3 | 4000 PSI | TORRE 2 MUROS 32,29,10 DEL EJE 13 | 2025-11-11 | 11/12/2025 12:00:00 AM | 1 | 28 | 0.9 | 3 | MURO | B-19322 VIALE 26_MURO_28.0_1 | 2.133 |  | 3 | 3.214
B-19322 VIALE 26 | 241.3 | 4000 PSI | TORRE 2 MUROS 32,29,10 DEL EJE 13 | 2025-11-11 | 11/12/2025 12:00:00 AM | 1 | 28 | 4.6 | 17 | MURO | B-19322 VIALE 26_MURO_28.0_1 | 2.133 |  | 3 | 16.429
B-19322 VIALE 26 | 241.3 | 4000 PSI | TORRE 2 MUROS 32,29,10 DEL EJE 13 | 2025-11-11 | 11/12/2025 12:00:00 AM | 1 | 28 | 0.9 | 3 | MURO | B-19322 VIALE 26_MURO_28.0_1 | 2.133 |  | 3 | 3.214
B-19322 VIALE 26 | 222.25 | 4000 PSI | MUROS T2 PISO 1 02, 31, 14 EJE 12 | 2025-11-13 | 11/14/2025 12:00:00 AM | 1 | 28 | 2.2 | 8 | MURO | B-19322 VIALE 26_MURO_28.0_1 | 2.167 |  | 3 | 7.857
B-19322 VIALE 26 | 222.25 | 4000 PSI | MUROS T2 PISO 1 02, 31, 14 EJE 12 | 2025-11-13 | 11/14/2025 12:00:00 AM | 1 | 28 | 2.1 | 8 | MURO | B-19322 VIALE 26_MURO_28.0_1 | 2.167 |  | 3 | 7.5
B-19322 VIALE 26 | 222.25 | 4000 PSI | MUROS T2 PISO 1 02, 31, 14 EJE 12 | 2025-11-13 | 11/14/2025 12:00:00 AM | 1 | 28 | 2.2 | 8 | MURO | B-19322 VIALE 26_MURO_28.0_1 | 2.167 |  | 3 | 7.857
B-19322 VIALE 26 | 241.3 | 4000 PSI | MUROS PISO 1 32,09,29 EJE 07 ENTRE A Y J | 2025-11-19 | 11/20/2025 12:00:00 AM | 1 | 28 | 5.4 | 19 | MURO | B-19322 VIALE 26_MURO_28.0_1 | 5.5 |  | 3 | 19.286
B-19322 VIALE 26 | 241.3 | 4000 PSI | MUROS PISO 1 32,09,29 EJE 07 ENTRE A Y J | 2025-11-19 | 11/20/2025 12:00:00 AM | 1 | 28 | 5.4 | 19 | MURO | B-19322 VIALE 26_MURO_28.0_1 | 5.5 |  | 3 | 19.286
B-19322 VIALE 26 | 241.3 | 4000 PSI | MUROS PISO 1 32,09,29 EJE 07 ENTRE A Y J | 2025-11-19 | 11/20/2025 12:00:00 AM | 1 | 28 | 5.7 | 20 | MURO | B-19322 VIALE 26_MURO_28.0_1 | 5.5 |  | 3 | 20.357
B-19322 VIALE 26 | 241.3 | 4000 PSI | PISO 1 MUROS 14, 31, 02 EJE 06 | 2025-11-18 | 11/19/2025 12:00:00 AM | 1 | 28 | 15.2 | 54 | MURO | B-19322 VIALE 26_MURO_28.0_1 | 15.267 |  | 3 | 54.286
B-19322 VIALE 26 | 241.3 | 4000 PSI | PISO 1 MUROS 14, 31, 02 EJE 06 | 2025-11-18 | 11/19/2025 12:00:00 AM | 1 | 28 | 14.9 | 53 | MURO | B-19322 VIALE 26_MURO_28.0_1 | 15.267 |  | 3 | 53.214
B-19322 VIALE 26 | 241.3 | 4000 PSI | PISO 1 MUROS 14, 31, 02 EJE 06 | 2025-11-18 | 11/19/2025 12:00:00 AM | 1 | 28 | 15.7 | 56 | MURO | B-19322 VIALE 26_MURO_28.0_1 | 15.267 |  | 3 | 56.071
B-19322 VIALE 26 | 228.6 | 4000 PSI | MUROS PISO 1 T2 EJE 06 M 31, 02, 14 ENTRE A y D | 2025-11-21 | 11/22/2025 12:00:00 AM | 1 | 28 | 11.3 | 40 | MURO | B-19322 VIALE 26_MURO_28.0_1 | 11.367 |  | 3 | 40.357
B-19322 VIALE 26 | 228.6 | 4000 PSI | MUROS PISO 1 T2 EJE 06 M 31, 02, 14 ENTRE A y D | 2025-11-21 | 11/22/2025 12:00:00 AM | 1 | 28 | 11.5 | 41 | MURO | B-19322 VIALE 26_MURO_28.0_1 | 11.367 |  | 3 | 41.071
B-19322 VIALE 26 | 228.6 | 4000 PSI | MUROS PISO 1 T2 EJE 06 M 31, 02, 14 ENTRE A y D | 2025-11-21 | 11/22/2025 12:00:00 AM | 1 | 28 | 11.3 | 40 | MURO | B-19322 VIALE 26_MURO_28.0_1 | 11.367 |  | 3 | 40.357
B-19322 VIALE 26 | 234.95 | 4000 PSI | MUROS T2PISO 1 32, 09, 29 EJE 11 | 2025-11-13 | 11/14/2025 12:00:00 AM | 1 | 28 | 3.5 | 12 | MURO | B-19322 VIALE 26_MURO_28.0_1 | 3.633 |  | 3 | 12.5
B-19322 VIALE 26 | 234.95 | 4000 PSI | MUROS T2PISO 1 32, 09, 29 EJE 11 | 2025-11-13 | 11/14/2025 12:00:00 AM | 1 | 28 | 3.8 | 14 | MURO | B-19322 VIALE 26_MURO_28.0_1 | 3.633 |  | 3 | 13.571
B-19322 VIALE 26 | 234.95 | 4000 PSI | MUROS T2PISO 1 32, 09, 29 EJE 11 | 2025-11-13 | 11/14/2025 12:00:00 AM | 1 | 28 | 3.6 | 13 | MURO | B-19322 VIALE 26_MURO_28.0_1 | 3.633 |  | 3 | 12.857
B-19322 VIALE 26 | 228.6 | 4000 PSI | PISO 1 MUROS 32,09, 29 EJE 09 | 2025-11-18 | 11/19/2025 12:00:00 AM | 1 | 28 | 18.2 | 65 | MURO | B-19322 VIALE 26_MURO_28.0_1 | 16.733 |  | 3 | 65
B-19322 VIALE 26 | 228.6 | 4000 PSI | PISO 1 MUROS 32,09, 29 EJE 09 | 2025-11-18 | 11/19/2025 12:00:00 AM | 1 | 28 | 13.8 | 49 | MURO | B-19322 VIALE 26_MURO_28.0_1 | 16.733 |  | 3 | 49.286
B-19322 VIALE 26 | 228.6 | 4000 PSI | PISO 1 MUROS 32,09, 29 EJE 09 | 2025-11-18 | 11/19/2025 12:00:00 AM | 1 | 28 | 18.2 | 65 | MURO | B-19322 VIALE 26_MURO_28.0_1 | 16.733 |  | 3 | 65
B-19322 VIALE 26 | 228.6 | 4000 PSI | MURO PISO 2 EJE 15 ENTRE J y D M-16-27-01 | 2025-11-27 | 11/28/2025 12:00:00 AM | 1 | 28 | 5.9 | 21 | MURO | B-19322 VIALE 26_MURO_28.0_1 | 5 |  | 3 | 21.071
B-19322 VIALE 26 | 228.6 | 4000 PSI | MURO PISO 2 EJE 15 ENTRE J y D M-16-27-01 | 2025-11-27 | 11/28/2025 12:00:00 AM | 1 | 28 | 4.3 | 15 | MURO | B-19322 VIALE 26_MURO_28.0_1 | 5 |  | 3 | 15.357
B-19322 VIALE 26 | 228.6 | 4000 PSI | MURO PISO 2 EJE 15 ENTRE J y D M-16-27-01 | 2025-11-27 | 11/28/2025 12:00:00 AM | 1 | 28 | 4.8 | 17 | MURO | B-19322 VIALE 26_MURO_28.0_1 | 5 |  | 3 | 17.143
B-19322 VIALE 26 | 209.6 | 4000 PSI | MURO PISO 2 EJE 12 ENTRE A y D M-14-31-02 | 2025-11-27 | 11/28/2025 12:00:00 AM | 1 | 28 | 1.8 | 6 | MURO | B-19322 VIALE 26_MURO_28.0_1 | 2.3 |  | 3 | 6.429
B-19322 VIALE 26 | 209.6 | 4000 PSI | MURO PISO 2 EJE 12 ENTRE A y D M-14-31-02 | 2025-11-27 | 11/28/2025 12:00:00 AM | 1 | 28 | 2.5 | 9 | MURO | B-19322 VIALE 26_MURO_28.0_1 | 2.3 |  | 3 | 8.929
B-19322 VIALE 26 | 209.6 | 4000 PSI | MURO PISO 2 EJE 12 ENTRE A y D M-14-31-02 | 2025-11-27 | 11/28/2025 12:00:00 AM | 1 | 28 | 2.6 | 9 | MURO | B-19322 VIALE 26_MURO_28.0_1 | 2.3 |  | 3 | 9.286
B-19322 VIALE 26 | 228.6 | 4000 PSI | MUROS PISO 2 EJE 11 ENTRE AYJ M=32.09.29 | 2025-11-28 | 11/29/2025 12:00:00 AM | 1 | 28 | 1.5 | 5 | MURO | B-19322 VIALE 26_MURO_28.0_1 | 1.333 |  | 3 | 5.357
B-19322 VIALE 26 | 228.6 | 4000 PSI | MUROS PISO 2 EJE 11 ENTRE AYJ M=32.09.29 | 2025-11-28 | 11/29/2025 12:00:00 AM | 1 | 28 | 1.2 | 4 | MURO | B-19322 VIALE 26_MURO_28.0_1 | 1.333 |  | 3 | 4.286
B-19322 VIALE 26 | 228.6 | 4000 PSI | MUROS PISO 2 EJE 11 ENTRE AYJ M=32.09.29 | 2025-11-28 | 11/29/2025 12:00:00 AM | 1 | 28 | 1.3 | 5 | MURO | B-19322 VIALE 26_MURO_28.0_1 | 1.333 |  | 3 | 4.643
B-19322 VIALE 26 | 209.55 | 4000 PSI | MUROS PISO 2 EJE 06 y 07 ENTRE A y J M=31-32-14-09-29 | 2025-12-01 | 12/2/2025 12:00:00 AM | 1 | 28 | 2.7 | 10 | MURO | B-19322 VIALE 26_MURO_28.0_1 | 2.667 |  | 3 | 9.643
B-19322 VIALE 26 | 209.55 | 4000 PSI | MUROS PISO 2 EJE 06 y 07 ENTRE A y J M=31-32-14-09-29 | 2025-12-01 | 12/2/2025 12:00:00 AM | 1 | 28 | 2.7 | 10 | MURO | B-19322 VIALE 26_MURO_28.0_1 | 2.667 |  | 3 | 9.643
B-19322 VIALE 26 | 209.55 | 4000 PSI | MUROS PISO 2 EJE 06 y 07 ENTRE A y J M=31-32-14-09-29 | 2025-12-01 | 12/2/2025 12:00:00 AM | 1 | 28 | 2.6 | 9 | MURO | B-19322 VIALE 26_MURO_28.0_1 | 2.667 |  | 3 | 9.286
B-19322 VIALE 26 | 203.2 | 4000 PSI | MUROS PISO 2 EJE 06 y 07 ENTRE A y J M-31-14-02 | 2025-12-02 | 12/3/2025 12:00:00 AM | 1 | 28 | 1.3 | 5 | MURO | B-19322 VIALE 26_MURO_28.0_1 | 1.7 |  | 3 | 4.643
B-19322 VIALE 26 | 203.2 | 4000 PSI | MUROS PISO 2 EJE 06 y 07 ENTRE A y J M-31-14-02 | 2025-12-02 | 12/3/2025 12:00:00 AM | 1 | 28 | 1.6 | 6 | MURO | B-19322 VIALE 26_MURO_28.0_1 | 1.7 |  | 3 | 5.714
B-19322 VIALE 26 | 203.2 | 4000 PSI | MUROS PISO 2 EJE 06 y 07 ENTRE A y J M-31-14-02 | 2025-12-02 | 12/3/2025 12:00:00 AM | 1 | 28 | 2.2 | 8 | MURO | B-19322 VIALE 26_MURO_28.0_1 | 1.7 |  | 3 | 7.857
B-19322 VIALE 26 | 215.9 | 4000 PSI | MUROS PISO 2 EJE 01 AL 03 ENTRE A y J M= 21-01-20-05-22 | 2025-12-05 | 12/6/2025 12:00:00 AM | 1 | 28 | 1.5 | 5 | MURO | B-19322 VIALE 26_MURO_28.0_1 | 1.767 |  | 3 | 5.357
B-19322 VIALE 26 | 215.9 | 4000 PSI | MUROS PISO 2 EJE 01 AL 03 ENTRE A y J M= 21-01-20-05-22 | 2025-12-05 | 12/6/2025 12:00:00 AM | 1 | 28 | 2.5 | 9 | MURO | B-19322 VIALE 26_MURO_28.0_1 | 1.767 |  | 3 | 8.929
B-19322 VIALE 26 | 215.9 | 4000 PSI | MUROS PISO 2 EJE 01 AL 03 ENTRE A y J M= 21-01-20-05-22 | 2025-12-05 | 12/6/2025 12:00:00 AM | 1 | 28 | 1.3 | 5 | MURO | B-19322 VIALE 26_MURO_28.0_1 | 1.767 |  | 3 | 4.643
B-19322 VIALE 26 | 190.5 | 4000 PSI | MUROS PISO 1 EJE 15 Y 14 ENTERE J y H M=32,31-27-28-29-30 | 2025-12-09 | 12/10/2025 12:00:00 AM | 1 | 28 | 4 | 14 | MURO | B-19322 VIALE 26_MURO_28.0_1 | 3.333 |  | 3 | 14.286
B-19322 VIALE 26 | 190.5 | 4000 PSI | MUROS PISO 1 EJE 15 Y 14 ENTERE J y H M=32,31-27-28-29-30 | 2025-12-09 | 12/10/2025 12:00:00 AM | 1 | 28 | 3.4 | 12 | MURO | B-19322 VIALE 26_MURO_28.0_1 | 3.333 |  | 3 | 12.143
B-19322 VIALE 26 | 190.5 | 4000 PSI | MUROS PISO 1 EJE 15 Y 14 ENTERE J y H M=32,31-27-28-29-30 | 2025-12-09 | 12/10/2025 12:00:00 AM | 1 | 28 | 2.6 | 9 | MURO | B-19322 VIALE 26_MURO_28.0_1 | 3.333 |  | 3 | 9.286
B-19322 VIALE 26 | 152.4 | 4000 PSI | MUROS PISO 1 EJE 12 ENTERE A y D M=13,25,02 | 2025-12-09 | 12/10/2025 12:00:00 AM | 1 | 28 | 2.5 | 9 | MURO | B-19322 VIALE 26_MURO_28.0_1 | 2.8 |  | 3 | 8.929
B-19322 VIALE 26 | 152.4 | 4000 PSI | MUROS PISO 1 EJE 12 ENTERE A y D M=13,25,02 | 2025-12-09 | 12/10/2025 12:00:00 AM | 1 | 28 | 3 | 11 | MURO | B-19322 VIALE 26_MURO_28.0_1 | 2.8 |  | 3 | 10.714
B-19322 VIALE 26 | 152.4 | 4000 PSI | MUROS PISO 1 EJE 12 ENTERE A y D M=13,25,02 | 2025-12-09 | 12/10/2025 12:00:00 AM | 1 | 28 | 2.9 | 10 | MURO | B-19322 VIALE 26_MURO_28.0_1 | 2.8 |  | 3 | 10.357
B-19322 VIALE 26 | 177.8 | 3000 PSI | PLACA TORRE 2 PISO 3 EJE 08 AL 10 DEL A AL J | 2025-12-09 | 12/10/2025 12:00:00 AM | 1 | 28 | 3.1 | 15 | PLACA | B-19322 VIALE 26_PLACA_28.0_1 | 3.3 |  | 3 | 11.071
B-19322 VIALE 26 | 177.8 | 3000 PSI | PLACA TORRE 2 PISO 3 EJE 08 AL 10 DEL A AL J | 2025-12-09 | 12/10/2025 12:00:00 AM | 1 | 28 | 3.5 | 17 | PLACA | B-19322 VIALE 26_PLACA_28.0_1 | 3.3 |  | 3 | 12.5
B-19322 VIALE 26 | 177.8 | 3000 PSI | PLACA TORRE 2 PISO 3 EJE 08 AL 10 DEL A AL J | 2025-12-09 | 12/10/2025 12:00:00 AM | 1 | 28 | 3.3 | 16 | PLACA | B-19322 VIALE 26_PLACA_28.0_1 | 3.3 |  | 3 | 11.786
B-19322 VIALE 26 | 241.3 | 4000 PSI | MUROS PISO 2 EJE 04 y 05 ENTRE A y J M= 32-29-09 | 2025-12-03 | 12/4/2025 12:00:00 AM | 1 | 28 | 7.6 | 27 | MURO | B-19322 VIALE 26_MURO_28.0_1 | 7.633 |  | 3 | 27.143
B-19322 VIALE 26 | 241.3 | 4000 PSI | MUROS PISO 2 EJE 04 y 05 ENTRE A y J M= 32-29-09 | 2025-12-03 | 12/4/2025 12:00:00 AM | 1 | 28 | 7.3 | 26 | MURO | B-19322 VIALE 26_MURO_28.0_1 | 7.633 |  | 3 | 26.071
B-19322 VIALE 26 | 241.3 | 4000 PSI | MUROS PISO 2 EJE 04 y 05 ENTRE A y J M= 32-29-09 | 2025-12-03 | 12/4/2025 12:00:00 AM | 1 | 28 | 8 | 28 | MURO | B-19322 VIALE 26_MURO_28.0_1 | 7.633 |  | 3 | 28.571
B-19322 VIALE 26 | 203.2 | 4000 PSI | MUROS T2 PISO 3 EJE 12 ENTRE J y E M= | 2025-12-10 | 12/11/2025 12:00:00 AM | 1 | 28 | 3.4 | 12 | MURO | B-19322 VIALE 26_MURO_28.0_1 | 3.167 |  | 3 | 12.143
B-19322 VIALE 26 | 203.2 | 4000 PSI | MUROS T2 PISO 3 EJE 12 ENTRE J y E M= | 2025-12-10 | 12/11/2025 12:00:00 AM | 1 | 28 | 3 | 11 | MURO | B-19322 VIALE 26_MURO_28.0_1 | 3.167 |  | 3 | 10.714
B-19322 VIALE 26 | 203.2 | 4000 PSI | MUROS T2 PISO 3 EJE 12 ENTRE J y E M= | 2025-12-10 | 12/11/2025 12:00:00 AM | 1 | 28 | 3.1 | 11 | MURO | B-19322 VIALE 26_MURO_28.0_1 | 3.167 |  | 3 | 11.071
B-19322 VIALE 26 | 215.9 | 4000 PSI | MUROS T2 PISO 3 EJE 11 ENYTE ENTRE E y J M= | 2025-12-10 | 12/11/2025 12:00:00 AM | 1 | 28 | 3.5 | 12 | MURO | B-19322 VIALE 26_MURO_28.0_1 | 3.5 |  | 3 | 12.5
B-19322 VIALE 26 | 215.9 | 4000 PSI | MUROS T2 PISO 3 EJE 11 ENYTE ENTRE E y J M= | 2025-12-10 | 12/11/2025 12:00:00 AM | 1 | 28 | 3.5 | 12 | MURO | B-19322 VIALE 26_MURO_28.0_1 | 3.5 |  | 3 | 12.5
B-19322 VIALE 26 | 215.9 | 4000 PSI | MUROS T2 PISO 3 EJE 11 ENYTE ENTRE E y J M= | 2025-12-10 | 12/11/2025 12:00:00 AM | 1 | 28 | 3.5 | 12 | MURO | B-19322 VIALE 26_MURO_28.0_1 | 3.5 |  | 3 | 12.5
B-19322 VIALE 26 | 203.2 | 4000 PSI | MUROS PISO 3 EJE 10 Y 11 ENTERE A y J M=14,31,02 | 2025-12-11 | 12/12/2025 12:00:00 AM | 1 | 28 | 2.3 | 8 | MURO | B-19322 VIALE 26_MURO_28.0_1 | 2.767 |  | 3 | 8.214
B-19322 VIALE 26 | 203.2 | 4000 PSI | MUROS PISO 3 EJE 10 Y 11 ENTERE A y J M=14,31,02 | 2025-12-11 | 12/12/2025 12:00:00 AM | 1 | 28 | 3 | 11 | MURO | B-19322 VIALE 26_MURO_28.0_1 | 2.767 |  | 3 | 10.714
B-19322 VIALE 26 | 203.2 | 4000 PSI | MUROS PISO 3 EJE 10 Y 11 ENTERE A y J M=14,31,02 | 2025-12-11 | 12/12/2025 12:00:00 AM | 1 | 28 | 3 | 11 | MURO | B-19322 VIALE 26_MURO_28.0_1 | 2.767 |  | 3 | 10.714
B-19322 VIALE 26 | 266.7 | 4000 PSI | PRUEBA | 2025-12-12 | 12/13/2025 12:00:00 AM | 1 | 28 | 2.7 | 9 |  |  | 2.6 |  | 3 | 9.643
B-19322 VIALE 26 | 266.7 | 4000 PSI | PRUEBA | 2025-12-12 | 12/13/2025 12:00:00 AM | 1 | 28 | 2 | 7 |  |  | 2.6 |  | 3 | 7.143
B-19322 VIALE 26 | 266.7 | 4000 PSI | PRUEBA | 2025-12-12 | 12/13/2025 12:00:00 AM | 1 | 28 | 3.1 | 11 |  |  | 2.6 |  | 3 | 11.071
B-19322 VIALE 26 | 203.2 | 4000 PSI | MUROS PISO 1 EJE 10 y 11 ENTRTE A y J M=22-23-09 | 2025-12-12 | 12/13/2025 12:00:00 AM | 1 | 28 | 2.4 | 9 | MURO | B-19322 VIALE 26_MURO_28.0_1 | 1.933 |  | 3 | 8.571
B-19322 VIALE 26 | 203.2 | 4000 PSI | MUROS PISO 1 EJE 10 y 11 ENTRTE A y J M=22-23-09 | 2025-12-12 | 12/13/2025 12:00:00 AM | 1 | 28 | 0.8 | 3 | MURO | B-19322 VIALE 26_MURO_28.0_1 | 1.933 |  | 3 | 2.857
B-19322 VIALE 26 | 203.2 | 4000 PSI | MUROS PISO 1 EJE 10 y 11 ENTRTE A y J M=22-23-09 | 2025-12-12 | 12/13/2025 12:00:00 AM | 1 | 28 | 2.6 | 9 | MURO | B-19322 VIALE 26_MURO_28.0_1 | 1.933 |  | 3 | 9.286
B-19322 VIALE 26 | 209.55 | 4000 PSI | MUROS PISO 3 EJE 08 y 09 ENTRE A y J M= 32-29-09 | 2025-12-12 | 12/13/2025 12:00:00 AM | 1 | 28 | 2.4 | 9 | MURO | B-19322 VIALE 26_MURO_28.0_1 | 1.7 |  | 3 | 8.571
B-19322 VIALE 26 | 209.55 | 4000 PSI | MUROS PISO 3 EJE 08 y 09 ENTRE A y J M= 32-29-09 | 2025-12-12 | 12/13/2025 12:00:00 AM | 1 | 28 | 1.7 | 6 | MURO | B-19322 VIALE 26_MURO_28.0_1 | 1.7 |  | 3 | 6.071
B-19322 VIALE 26 | 209.55 | 4000 PSI | MUROS PISO 3 EJE 08 y 09 ENTRE A y J M= 32-29-09 | 2025-12-12 | 12/13/2025 12:00:00 AM | 1 | 28 | 1 | 4 | MURO | B-19322 VIALE 26_MURO_28.0_1 | 1.7 |  | 3 | 3.571
B-19322 VIALE 26 | 215.9 | 4000 PSI | MUROS PISO 3 EJE 06 y 07 ENTRE A y J M=32-29-09 | 2025-12-15 | 12/16/2025 12:00:00 AM | 1 | 28 | 6.2 | 22 | MURO | B-19322 VIALE 26_MURO_28.0_1 | 5.767 |  | 3 | 22.143
B-19322 VIALE 26 | 215.9 | 4000 PSI | MUROS PISO 3 EJE 06 y 07 ENTRE A y J M=32-29-09 | 2025-12-15 | 12/16/2025 12:00:00 AM | 1 | 28 | 5.5 | 19 | MURO | B-19322 VIALE 26_MURO_28.0_1 | 5.767 |  | 3 | 19.643
B-19322 VIALE 26 | 215.9 | 4000 PSI | MUROS PISO 3 EJE 06 y 07 ENTRE A y J M=32-29-09 | 2025-12-15 | 12/16/2025 12:00:00 AM | 1 | 28 | 5.6 | 20 | MURO | B-19322 VIALE 26_MURO_28.0_1 | 5.767 |  | 3 | 20
B-19322 VIALE 26 | 203.2 | 4000 PSI | MUROS TORRE 1 PISO 1 EJE 08 y 09 ENTRE A y J M= 23-22-09 | 2025-12-15 | 12/16/2025 12:00:00 AM | 1 | 28 | 4.8 | 17 | MURO | B-19322 VIALE 26_MURO_28.0_1 | 4.167 |  | 3 | 17.143
B-19322 VIALE 26 | 203.2 | 4000 PSI | MUROS TORRE 1 PISO 1 EJE 08 y 09 ENTRE A y J M= 23-22-09 | 2025-12-15 | 12/16/2025 12:00:00 AM | 1 | 28 | 3.8 | 14 | MURO | B-19322 VIALE 26_MURO_28.0_1 | 4.167 |  | 3 | 13.571
B-19322 VIALE 26 | 203.2 | 4000 PSI | MUROS TORRE 1 PISO 1 EJE 08 y 09 ENTRE A y J M= 23-22-09 | 2025-12-15 | 12/16/2025 12:00:00 AM | 1 | 28 | 3.9 | 14 | MURO | B-19322 VIALE 26_MURO_28.0_1 | 4.167 |  | 3 | 13.929
B-19322 VIALE 26 | 215.9 | 4000 PSI | MUROS TORRE 1 PISO 1 EJE 07 y 06 ENTRTE A y J M= 23,22,09 | 2025-12-17 | 12/18/2025 12:00:00 AM | 1 | 28 | 5.3 | 19 | MURO | B-19322 VIALE 26_MURO_28.0_1 | 5.367 |  | 3 | 18.929
B-19322 VIALE 26 | 215.9 | 4000 PSI | MUROS TORRE 1 PISO 1 EJE 07 y 06 ENTRTE A y J M= 23,22,09 | 2025-12-17 | 12/18/2025 12:00:00 AM | 1 | 28 | 4.8 | 17 | MURO | B-19322 VIALE 26_MURO_28.0_1 | 5.367 |  | 3 | 17.143
B-19322 VIALE 26 | 215.9 | 4000 PSI | MUROS TORRE 1 PISO 1 EJE 07 y 06 ENTRTE A y J M= 23,22,09 | 2025-12-17 | 12/18/2025 12:00:00 AM | 1 | 28 | 6 | 21 | MURO | B-19322 VIALE 26_MURO_28.0_1 | 5.367 |  | 3 | 21.429
B-19322 VIALE 26 | 203.2 | 4000 PSI | MUROS PISO 3 EJE 03 y 04 ENTRE A y J M=32,29A,09A | 2025-12-19 | 12/20/2025 12:00:00 AM | 1 | 28 | 2.2 | 8 | MURO | B-19322 VIALE 26_MURO_28.0_1 | 1.867 |  | 3 | 7.857
B-19322 VIALE 26 | 203.2 | 4000 PSI | MUROS PISO 3 EJE 03 y 04 ENTRE A y J M=32,29A,09A | 2025-12-19 | 12/20/2025 12:00:00 AM | 1 | 28 | 1.2 | 4 | MURO | B-19322 VIALE 26_MURO_28.0_1 | 1.867 |  | 3 | 4.286
B-19322 VIALE 26 | 203.2 | 4000 PSI | MUROS PISO 3 EJE 03 y 04 ENTRE A y J M=32,29A,09A | 2025-12-19 | 12/20/2025 12:00:00 AM | 1 | 28 | 2.2 | 8 | MURO | B-19322 VIALE 26_MURO_28.0_1 | 1.867 |  | 3 | 7.857
B-19322 VIALE 26 | 228.6 | 4000 PSI | MUROS TORRE 2 PISO 3 EJE 05 ENTRE A y J M=32-29-09 | 2025-12-18 | 12/19/2025 12:00:00 AM | 1 | 28 | 4.4 | 16 | MURO | B-19322 VIALE 26_MURO_28.0_1 | 4.567 |  | 3 | 15.714
B-19322 VIALE 26 | 228.6 | 4000 PSI | MUROS TORRE 2 PISO 3 EJE 05 ENTRE A y J M=32-29-09 | 2025-12-18 | 12/19/2025 12:00:00 AM | 1 | 28 | 4.6 | 17 | MURO | B-19322 VIALE 26_MURO_28.0_1 | 4.567 |  | 3 | 16.429
B-19322 VIALE 26 | 228.6 | 4000 PSI | MUROS TORRE 2 PISO 3 EJE 05 ENTRE A y J M=32-29-09 | 2025-12-18 | 12/19/2025 12:00:00 AM | 1 | 28 | 4.7 | 17 | MURO | B-19322 VIALE 26_MURO_28.0_1 | 4.567 |  | 3 | 16.786
B-19322 VIALE 26 | 228.6 | 4000 PSI | MUROS TORRE 2 PISO 3 EJE 01 y 02 ENTRE A y J M=19,24,22,25,07,26 | 2025-12-26 | 12/27/2025 12:00:00 AM | 1 | 28 | 1.3 | 4 | MURO | B-19322 VIALE 26_MURO_28.0_1 | 1.833 |  | 3 | 4.643
B-19322 VIALE 26 | 228.6 | 4000 PSI | MUROS TORRE 2 PISO 3 EJE 01 y 02 ENTRE A y J M=19,24,22,25,07,26 | 2025-12-26 | 12/27/2025 12:00:00 AM | 1 | 28 | 2.2 | 8 | MURO | B-19322 VIALE 26_MURO_28.0_1 | 1.833 |  | 3 | 7.857
B-19322 VIALE 26 | 228.6 | 4000 PSI | MUROS TORRE 2 PISO 3 EJE 01 y 02 ENTRE A y J M=19,24,22,25,07,26 | 2025-12-26 | 12/27/2025 12:00:00 AM | 1 | 28 | 2 | 7 | MURO | B-19322 VIALE 26_MURO_28.0_1 | 1.833 |  | 3 | 7.143
B-19322 VIALE 26 | 215.9 | 4000 PSI | MUROS T2 PISO 4 EJE 02 Y 03 ENTRE AyJ -01,27,16,15 | 2026-01-16 | 1/17/2026 12:00:00 AM | 1 | 28 | 4.8 | 17 | MURO | B-19322 VIALE 26_MURO_28.0_1 | 4.333 |  | 6 | 17.143
B-19322 VIALE 26 | 241.3 | 4000 PSI | MUROS T2 PISO 4 EJE 6 Y 7 ENTRE AYJ M=29,09,32 | 2026-01-14 | 1/15/2026 12:00:00 AM | 1 | 28 | 3.2 | 11 | MURO | B-19322 VIALE 26_MURO_28.0_1 | 3.1 |  | 3 | 11.429
B-19322 VIALE 26 | 241.3 | 4000 PSI | MUROS T2 PISO 4 EJE 6 Y 7 ENTRE AYJ M=29,09,32 | 2026-01-14 | 1/15/2026 12:00:00 AM | 1 | 28 | 3.4 | 12 | MURO | B-19322 VIALE 26_MURO_28.0_1 | 3.1 |  | 3 | 12.143
B-19322 VIALE 26 | 241.3 | 4000 PSI | MUROS T2 PISO 4 EJE 6 Y 7 ENTRE AYJ M=29,09,32 | 2026-01-14 | 1/15/2026 12:00:00 AM | 1 | 28 | 2.7 | 10 | MURO | B-19322 VIALE 26_MURO_28.0_1 | 3.1 |  | 3 | 9.643
B-19322 VIALE 26 | 215.9 | 4000 PSI | MUROS T2 PISO 4 EJE 02 Y 03 ENTRE AyJ -01,27,16,15 | 2026-01-16 | 1/17/2026 12:00:00 AM | 1 | 28 | 4.2 | 15 | MURO | B-19322 VIALE 26_MURO_28.0_1 | 4.333 |  | 6 | 15
B-19322 VIALE 26 | 215.9 | 4000 PSI | MUROS T2 PISO 4 EJE 02 Y 03 ENTRE AyJ -01,27,16,15 | 2026-01-16 | 1/17/2026 12:00:00 AM | 1 | 28 | 4.2 | 15 | MURO | B-19322 VIALE 26_MURO_28.0_1 | 4.333 |  | 6 | 15
B-19322 VIALE 26 | 215.9 | 4000 PSI | MUROS T2 PISO 4 EJE 02 Y 03 ENTRE AyJ -01,27,16,15 | 2026-01-16 | 1/17/2026 12:00:00 AM | 1 | 28 | 4.8 | 17 | MURO | B-19322 VIALE 26_MURO_28.0_1 | 4.333 |  | 6 | 17.143
B-19322 VIALE 26 | 215.9 | 4000 PSI | MUROS T2 PISO 4 EJE 02 Y 03 ENTRE AyJ -01,27,16,15 | 2026-01-16 | 1/17/2026 12:00:00 AM | 1 | 28 | 4 | 14 | MURO | B-19322 VIALE 26_MURO_28.0_1 | 4.333 |  | 6 | 14.286
B-19322 VIALE 26 | 215.9 | 4000 PSI | MUROS T2 PISO 4 EJE 02 Y 03 ENTRE AyJ -01,27,16,15 | 2026-01-16 | 1/17/2026 12:00:00 AM | 1 | 28 | 4 | 14 | MURO | B-19322 VIALE 26_MURO_28.0_1 | 4.333 |  | 6 | 14.286
B-19322 VIALE 26 | 228.6 | 4000 PSI | MUROS T2 PISO 4 EJE 10 AL 8 ENTRE AYJ M=14,31,02 | 2026-01-13 | 1/14/2026 12:00:00 AM | 1 | 28 | 4.1 | 15 | MURO | B-19322 VIALE 26_MURO_28.0_1 | 4.133 |  | 3 | 14.643
B-19322 VIALE 26 | 228.6 | 4000 PSI | MUROS T2 PISO 4 EJE 10 AL 8 ENTRE AYJ M=14,31,02 | 2026-01-13 | 1/14/2026 12:00:00 AM | 1 | 28 | 3.9 | 14 | MURO | B-19322 VIALE 26_MURO_28.0_1 | 4.133 |  | 3 | 13.929
B-19322 VIALE 26 | 228.6 | 4000 PSI | MUROS T2 PISO 4 EJE 10 AL 8 ENTRE AYJ M=14,31,02 | 2026-01-13 | 1/14/2026 12:00:00 AM | 1 | 28 | 4.4 | 16 | MURO | B-19322 VIALE 26_MURO_28.0_1 | 4.133 |  | 3 | 15.714
B-19322 VIALE 26 | 215.9 | 4000 PSI | TERMOCUPLA MURO T2 EJE 6 ENTRE AYD PISO 4 | 2026-01-14 | 1/15/2026 12:00:00 AM | 1 | 28 | 4.6 | 16 | MURO | B-19322 VIALE 26_MURO_28.0_1 | 4.717 |  | 6 | 16.429
B-19322 VIALE 26 | 215.9 | 4000 PSI | TERMOCUPLA MURO T2 EJE 6 ENTRE AYD PISO 4 | 2026-01-14 | 1/15/2026 12:00:00 AM | 1 | 28 | 4.5 | 16 | MURO | B-19322 VIALE 26_MURO_28.0_1 | 4.717 |  | 6 | 16.071
B-19322 VIALE 26 | 215.9 | 4000 PSI | TERMOCUPLA MURO T2 EJE 6 ENTRE AYD PISO 4 | 2026-01-14 | 1/15/2026 12:00:00 AM | 1 | 28 | 6.4 | 23 | MURO | B-19322 VIALE 26_MURO_28.0_1 | 4.717 |  | 6 | 22.857
B-19322 VIALE 26 | 215.9 | 4000 PSI | TERMOCUPLA MURO T2 EJE 6 ENTRE AYD PISO 4 | 2026-01-14 | 1/15/2026 12:00:00 AM | 1 | 28 | 6.6 | 23 | MURO | B-19322 VIALE 26_MURO_28.0_1 | 4.717 |  | 6 | 23.571
B-19322 VIALE 26 | 215.9 | 4000 PSI | TERMOCUPLA MURO T2 EJE 6 ENTRE AYD PISO 4 | 2026-01-14 | 1/15/2026 12:00:00 AM | 1 | 28 | 3.3 | 12 | MURO | B-19322 VIALE 26_MURO_28.0_1 | 4.717 |  | 6 | 11.786
B-19322 VIALE 26 | 215.9 | 4000 PSI | TERMOCUPLA MURO T2 EJE 6 ENTRE AYD PISO 4 | 2026-01-14 | 1/15/2026 12:00:00 AM | 1 | 28 | 2.9 | 10 | MURO | B-19322 VIALE 26_MURO_28.0_1 | 4.717 |  | 6 | 10.357
B-19322 VIALE 26 | 215.9 | 4000 PSI | MUROS T2 P4 EJE 01 AL 02 ENTRE AYD M=01,21,05,20,26,25,19 | 2026-01-17 | 1/19/2026 12:00:00 AM | 1 | 28 | 10.2 | 36 | MURO | B-19322 VIALE 26_MURO_28.0_1 | 9.533 |  | 3 | 36.429
B-19322 VIALE 26 | 215.9 | 4000 PSI | MUROS T2 P4 EJE 01 AL 02 ENTRE AYD M=01,21,05,20,26,25,19 | 2026-01-17 | 1/19/2026 12:00:00 AM | 1 | 28 | 9.6 | 34 | MURO | B-19322 VIALE 26_MURO_28.0_1 | 9.533 |  | 3 | 34.286
B-19322 VIALE 26 | 203.2 | 4000 PSI | MUROS T2 PISO 4 EJE 04Y05 ENTRE AYJ M=14,31,02 | 2026-01-15 | 1/16/2026 12:00:00 AM | 1 | 28 | 4.1 | 14 | MURO | B-19322 VIALE 26_MURO_28.0_1 | 4.4 |  | 3 | 14.643
B-19322 VIALE 26 | 203.2 | 4000 PSI | MUROS T2 PISO 4 EJE 04Y05 ENTRE AYJ M=14,31,02 | 2026-01-15 | 1/16/2026 12:00:00 AM | 1 | 28 | 4.5 | 16 | MURO | B-19322 VIALE 26_MURO_28.0_1 | 4.4 |  | 3 | 16.071
B-19322 VIALE 26 | 203.2 | 4000 PSI | MUROS T2 PISO 4 EJE 04Y05 ENTRE AYJ M=14,31,02 | 2026-01-15 | 1/16/2026 12:00:00 AM | 1 | 28 | 4.6 | 16 | MURO | B-19322 VIALE 26_MURO_28.0_1 | 4.4 |  | 3 | 16.429
B-19322 VIALE 26 | 215.9 | 4000 PSI | MUROS T2 P4 EJE 01 AL 02 ENTRE AYD M=01,21,05,20,26,25,19 | 2026-01-17 | 1/19/2026 12:00:00 AM | 1 | 28 | 8.8 | 31 | MURO | B-19322 VIALE 26_MURO_28.0_1 | 9.533 |  | 3 | 31.429
B-19322 VIALE 26 | 228.6 | 4 000 PSI | MUROS T2 PISO 5 EJE 10Y11 ENTRE AyJ M=32,09,29 | 2026-01-21 | 1/22/2026 12:00:00 AM | 1 | 28 | 3.8 | 14 | MURO | B-19322 VIALE 26_MURO_28.0_1 | 3.933 |  | 3 | 13.571
B-19322 VIALE 26 | 228.6 | 4 000 PSI | MUROS T2 PISO 5 EJE 10Y11 ENTRE AyJ M=32,09,29 | 2026-01-21 | 1/22/2026 12:00:00 AM | 1 | 28 | 3.9 | 14 | MURO | B-19322 VIALE 26_MURO_28.0_1 | 3.933 |  | 3 | 13.929
B-19322 VIALE 26 | 228.6 | 4 000 PSI | MUROS T2 PISO 5 EJE 10Y11 ENTRE AyJ M=32,09,29 | 2026-01-21 | 1/22/2026 12:00:00 AM | 1 | 28 | 4.1 | 15 | MURO | B-19322 VIALE 26_MURO_28.0_1 | 3.933 |  | 3 | 14.643
B-19322 VIALE 26 | 234.95 | 4000 PSI | MUROS T1 PISO 2 EJE 11 AL 12 ENTRE AYJ M=29,09,23 | 2026-01-22 | 1/23/2026 12:00:00 AM | 1 | 28 | 5.3 | 19 | MURO | B-19322 VIALE 26_MURO_28.0_1 | 4.833 |  | 3 | 18.929
B-19322 VIALE 26 | 234.95 | 4000 PSI | MUROS T1 PISO 2 EJE 11 AL 12 ENTRE AYJ M=29,09,23 | 2026-01-22 | 1/23/2026 12:00:00 AM | 1 | 28 | 4.7 | 17 | MURO | B-19322 VIALE 26_MURO_28.0_1 | 4.833 |  | 3 | 16.786
B-19322 VIALE 26 | 234.95 | 4000 PSI | MUROS T1 PISO 2 EJE 11 AL 12 ENTRE AYJ M=29,09,23 | 2026-01-22 | 1/23/2026 12:00:00 AM | 1 | 28 | 4.5 | 16 | MURO | B-19322 VIALE 26_MURO_28.0_1 | 4.833 |  | 3 | 16.071
B-19322 VIALE 26 | 228.6 | 4000 PSI | MUROS T2 PISO 5 EJE 06 AL 07 ENTRE AYJ M=09,29,32 | 2026-01-22 | 1/23/2026 12:00:00 AM | 1 | 28 | 3.8 | 13 | MURO | B-19322 VIALE 26_MURO_28.0_1 | 3.767 |  | 3 | 13.571
B-19322 VIALE 26 | 228.6 | 4000 PSI | MUROS T2 PISO 5 EJE 06 AL 07 ENTRE AYJ M=09,29,32 | 2026-01-22 | 1/23/2026 12:00:00 AM | 1 | 28 | 3.7 | 13 | MURO | B-19322 VIALE 26_MURO_28.0_1 | 3.767 |  | 3 | 13.214
B-19322 VIALE 26 | 228.6 | 4000 PSI | MUROS T2 PISO 5 EJE 06 AL 07 ENTRE AYJ M=09,29,32 | 2026-01-22 | 1/23/2026 12:00:00 AM | 1 | 28 | 3.8 | 14 | MURO | B-19322 VIALE 26_MURO_28.0_1 | 3.767 |  | 3 | 13.571
B-19322 VIALE 26 | 203.2 | 4.000 PSI | MURO T1 PISO 2 RJR 10Y11 ENTRE AyJ M=32,09,29 | 2026-01-23 | 1/24/2026 12:00:00 AM | 1 | 28 | 3.8 | 14 | MURO | B-19322 VIALE 26_MURO_28.0_1 | 3.833 |  | 3 | 13.571
B-19322 VIALE 26 | 203.2 | 4.000 PSI | MURO T1 PISO 2 RJR 10Y11 ENTRE AyJ M=32,09,29 | 2026-01-23 | 1/24/2026 12:00:00 AM | 1 | 28 | 3.7 | 13 | MURO | B-19322 VIALE 26_MURO_28.0_1 | 3.833 |  | 3 | 13.214
B-19322 VIALE 26 | 203.2 | 4.000 PSI | MURO T1 PISO 2 RJR 10Y11 ENTRE AyJ M=32,09,29 | 2026-01-23 | 1/24/2026 12:00:00 AM | 1 | 28 | 4 | 14 | MURO | B-19322 VIALE 26_MURO_28.0_1 | 3.833 |  | 3 | 14.286
B-19322 VIALE 26 | 203.2 | 4.000 | MUROS T2 PISO 5 EJE 04Y07 ENTRE AyJ M=32,09,29 | 2026-01-23 | 1/24/2026 12:00:00 AM | 1 | 28 | 2.2 | 8 | MURO | B-19322 VIALE 26_MURO_28.0_1 | 2.067 |  | 3 | 7.857
B-19322 VIALE 26 | 203.2 | 4.000 | MUROS T2 PISO 5 EJE 04Y07 ENTRE AyJ M=32,09,29 | 2026-01-23 | 1/24/2026 12:00:00 AM | 1 | 28 | 2.1 | 7 | MURO | B-19322 VIALE 26_MURO_28.0_1 | 2.067 |  | 3 | 7.5
B-19322 VIALE 26 | 203.2 | 4.000 | MUROS T2 PISO 5 EJE 04Y07 ENTRE AyJ M=32,09,29 | 2026-01-23 | 1/24/2026 12:00:00 AM | 1 | 28 | 1.9 | 7 | MURO | B-19322 VIALE 26_MURO_28.0_1 | 2.067 |  | 3 | 6.786
B-19322 VIALE 26 | 215.9 | 4000 PSI | MUROS T2 P5 EJE 1 AL 12 ENTRE AyD M=1,5,20,24,25,26,19 | 2026-01-26 | 1/27/2026 12:00:00 AM | 1 | 28 | 2.4 | 8 | MURO | B-19322 VIALE 26_MURO_28.0_1 | 2.533 |  | 3 | 8.571
B-19322 VIALE 26 | 215.9 | 4000 PSI | MUROS T2 P5 EJE 1 AL 12 ENTRE AyD M=1,5,20,24,25,26,19 | 2026-01-26 | 1/27/2026 12:00:00 AM | 1 | 28 | 2.6 | 9 | MURO | B-19322 VIALE 26_MURO_28.0_1 | 2.533 |  | 3 | 9.286
B-19322 VIALE 26 | 215.9 | 4000 PSI | MUROS T2 P5 EJE 1 AL 12 ENTRE AyD M=1,5,20,24,25,26,19 | 2026-01-26 | 1/27/2026 12:00:00 AM | 1 | 28 | 2.6 | 9 | MURO | B-19322 VIALE 26_MURO_28.0_1 | 2.533 |  | 3 | 9.286
B-19322 VIALE 26 | 215.9 | 4000 PSI | MUROS T1 PISO 2 EJES 06,07,08 ENTRE JYG M=24,23,02,13,22 | 2026-01-26 | 1/27/2026 12:00:00 AM | 1 | 28 | 5 | 18 | MURO | B-19322 VIALE 26_MURO_28.0_1 | 3.7 |  | 3 | 17.857
B-19322 VIALE 26 | 215.9 | 4000 PSI | MUROS T1 PISO 2 EJES 06,07,08 ENTRE JYG M=24,23,02,13,22 | 2026-01-26 | 1/27/2026 12:00:00 AM | 1 | 28 | 3 | 11 | MURO | B-19322 VIALE 26_MURO_28.0_1 | 3.7 |  | 3 | 10.714
B-19322 VIALE 26 | 215.9 | 4000 PSI | MUROS T1 PISO 2 EJES 06,07,08 ENTRE JYG M=24,23,02,13,22 | 2026-01-26 | 1/27/2026 12:00:00 AM | 1 | 28 | 3.1 | 11 | MURO | B-19322 VIALE 26_MURO_28.0_1 | 3.7 |  | 3 | 11.071
B-19322 VIALE 26 | 215.9 | 4000 PSI | MUROS T1 PISO 2 EJE 04 Y 05 ENTRE GYJ M=24,02,13 | 2026-01-27 | 1/28/2026 12:00:00 AM | 1 | 28 | 2.2 | 8 | MURO | B-19322 VIALE 26_MURO_28.0_1 | 2.167 |  | 3 | 7.857
B-19322 VIALE 26 | 215.9 | 4000 PSI | MUROS T1 PISO 2 EJE 04 Y 05 ENTRE GYJ M=24,02,13 | 2026-01-27 | 1/28/2026 12:00:00 AM | 1 | 28 | 2.1 | 8 | MURO | B-19322 VIALE 26_MURO_28.0_1 | 2.167 |  | 3 | 7.5
B-19322 VIALE 26 | 215.9 | 4000 PSI | MUROS T1 PISO 2 EJE 04 Y 05 ENTRE GYJ M=24,02,13 | 2026-01-27 | 1/28/2026 12:00:00 AM | 1 | 28 | 2.2 | 8 | MURO | B-19322 VIALE 26_MURO_28.0_1 | 2.167 |  | 3 | 7.857
B-19322 VIALE 26 | 209.55 | 4000 PSI | MUROS T1 PISO 2 EJE 1 AL 3 ENTRE JYG M=01,18,20,12,05,11,16 | 2026-01-28 | 1/29/2026 12:00:00 AM | 1 | 28 | 2.1 | 8 | MURO | B-19322 VIALE 26_MURO_28.0_1 | 2.3 |  | 3 | 7.5
B-19322 VIALE 26 | 209.55 | 4000 PSI | MUROS T1 PISO 2 EJE 1 AL 3 ENTRE JYG M=01,18,20,12,05,11,16 | 2026-01-28 | 1/29/2026 12:00:00 AM | 1 | 28 | 2.3 | 8 | MURO | B-19322 VIALE 26_MURO_28.0_1 | 2.3 |  | 3 | 8.214
B-19322 VIALE 26 | 209.55 | 4000 PSI | MUROS T1 PISO 2 EJE 1 AL 3 ENTRE JYG M=01,18,20,12,05,11,16 | 2026-01-28 | 1/29/2026 12:00:00 AM | 1 | 28 | 2.5 | 9 | MURO | B-19322 VIALE 26_MURO_28.0_1 | 2.3 |  | 3 | 8.929
B-19322 VIALE 26 | 228.6 | 4000 PSI | MUROS T1 EJE 04 AL 06 ENTRE AYD | 2026-01-29 | 1/30/2026 12:00:00 AM | 1 | 28 | 1.9 | 7 | MURO | B-19322 VIALE 26_MURO_28.0_1 | 1.9 |  | 3 | 6.786
B-19322 VIALE 26 | 228.6 | 4000 PSI | MUROS T1 EJE 04 AL 06 ENTRE AYD | 2026-01-29 | 1/30/2026 12:00:00 AM | 1 | 28 | 2 | 7 | MURO | B-19322 VIALE 26_MURO_28.0_1 | 1.9 |  | 3 | 7.143
B-19322 VIALE 26 | 228.6 | 4000 PSI | MUROS T1 EJE 04 AL 06 ENTRE AYD | 2026-01-29 | 1/30/2026 12:00:00 AM | 1 | 28 | 1.8 | 6 | MURO | B-19322 VIALE 26_MURO_28.0_1 | 1.9 |  | 3 | 6.429
B-19322 VIALE 26 | 228.6 | 4000 PSI | MUROS T1 PISO EJE 05 ENTRE AYD M=23,09,22 MUROS T1 PISO 2 EJE 01 Y 02 ENTRE JYG M=20,18,01,12 | 2026-01-30 | 1/31/2026 12:00:00 AM | 1 | 28 | 4.3 | 15 | MURO | B-19322 VIALE 26_MURO_28.0_1 | 4.367 |  | 3 | 15.357
B-19322 VIALE 26 | 228.6 | 4000 PSI | MUROS T1 PISO EJE 05 ENTRE AYD M=23,09,22 MUROS T1 PISO 2 EJE 01 Y 02 ENTRE JYG M=20,18,01,12 | 2026-01-30 | 1/31/2026 12:00:00 AM | 1 | 28 | 4.1 | 14 | MURO | B-19322 VIALE 26_MURO_28.0_1 | 4.367 |  | 3 | 14.643
B-19322 VIALE 26 | 228.6 | 4000 PSI | MUROS T1 PISO EJE 05 ENTRE AYD M=23,09,22 MUROS T1 PISO 2 EJE 01 Y 02 ENTRE JYG M=20,18,01,12 | 2026-01-30 | 1/31/2026 12:00:00 AM | 1 | 28 | 4.7 | 17 | MURO | B-19322 VIALE 26_MURO_28.0_1 | 4.367 |  | 3 | 16.786
B-19322 VIALE 26 | 215.9 | 4000 PSI | MUROS T1 PISO 3 EJE 12 AL 15 ENTRE JYG M=32,28,29,30,23,10 | 2026-02-02 | 2/3/2026 12:00:00 AM | 1 | 28 | 2.1 | 8 | MURO | B-19322 VIALE 26_MURO_28.0_1 | 2.067 |  | 3 | 7.5
B-19322 VIALE 26 | 215.9 | 4000 PSI | MUROS T1 PISO 3 EJE 12 AL 15 ENTRE JYG M=32,28,29,30,23,10 | 2026-02-02 | 2/3/2026 12:00:00 AM | 1 | 28 | 2.2 | 8 | MURO | B-19322 VIALE 26_MURO_28.0_1 | 2.067 |  | 3 | 7.857
B-19322 VIALE 26 | 215.9 | 4000 PSI | MUROS T1 PISO 3 EJE 12 AL 15 ENTRE JYG M=32,28,29,30,23,10 | 2026-02-02 | 2/3/2026 12:00:00 AM | 1 | 28 | 1.9 | 7 | MURO | B-19322 VIALE 26_MURO_28.0_1 | 2.067 |  | 3 | 6.786
B-19322 VIALE 26 | 228.6 | 4000 PSI | MUROS T1 PISO 2 EJE 06,07,08 ENTRE AYF M=24,23,02,13,09,22 | 2026-02-03 | 2/4/2026 12:00:00 AM | 1 | 28 | 1.9 | 7 | MURO | B-19322 VIALE 26_MURO_28.0_1 | 2.767 |  | 6 | 6.786
B-19322 VIALE 26 | 228.6 | 4000 PSI | MUROS T1 PISO 2 EJE 06,07,08 ENTRE AYF M=24,23,02,13,09,22 | 2026-02-03 | 2/4/2026 12:00:00 AM | 1 | 28 | 2 | 7 | MURO | B-19322 VIALE 26_MURO_28.0_1 | 2.767 |  | 6 | 7.143
B-19322 VIALE 26 | 228.6 | 4000 PSI | MUROS T1 PISO 2 EJE 06,07,08 ENTRE AYF M=24,23,02,13,09,22 | 2026-02-03 | 2/4/2026 12:00:00 AM | 1 | 28 | 1.6 | 6 | MURO | B-19322 VIALE 26_MURO_28.0_1 | 2.767 |  | 6 | 5.714
B-19322 VIALE 26 | 228.6 | 4000 PSI | MUROS T1 PISO 2 EJE 06,07,08 ENTRE AYF M=24,23,02,13,09,22 | 2026-02-03 | 2/4/2026 12:00:00 AM | 1 | 28 | 1 | 4 | MURO | B-19322 VIALE 26_MURO_28.0_1 | 2.767 |  | 6 | 3.571
B-19322 VIALE 26 | 228.6 | 4000 PSI | MUROS T1 PISO 2 EJE 06,07,08 ENTRE AYF M=24,23,02,13,09,22 | 2026-02-03 | 2/4/2026 12:00:00 AM | 1 | 28 | 4.5 | 16 | MURO | B-19322 VIALE 26_MURO_28.0_1 | 2.767 |  | 6 | 16.071
B-19322 VIALE 26 | 228.6 | 4000 PSI | MUROS T1 PISO 2 EJE 06,07,08 ENTRE AYF M=24,23,02,13,09,22 | 2026-02-03 | 2/4/2026 12:00:00 AM | 1 | 28 | 5.6 | 20 | MURO | B-19322 VIALE 26_MURO_28.0_1 | 2.767 |  | 6 | 20
B-19322 VIALE 26 | 228.6 | 4000 PSI | MUROS T2 PISO 2 EJES 05 AL 03 ENTRE AyJ M=23,25,13,12a,01,02 | 2026-02-04 | 2/5/2026 12:00:00 AM | 1 | 28 | 3.6 | 13 | MURO | B-19322 VIALE 26_MURO_28.0_1 | 3.833 |  | 3 | 12.857
B-19322 VIALE 26 | 228.6 | 4000 PSI | MUROS T2 PISO 2 EJES 05 AL 03 ENTRE AyJ M=23,25,13,12a,01,02 | 2026-02-04 | 2/5/2026 12:00:00 AM | 1 | 28 | 4 | 14 | MURO | B-19322 VIALE 26_MURO_28.0_1 | 3.833 |  | 3 | 14.286
B-19322 VIALE 26 | 228.6 | 4000 PSI | MUROS T2 PISO 2 EJES 05 AL 03 ENTRE AyJ M=23,25,13,12a,01,02 | 2026-02-04 | 2/5/2026 12:00:00 AM | 1 | 28 | 3.9 | 14 | MURO | B-19322 VIALE 26_MURO_28.0_1 | 3.833 |  | 3 | 13.929
B-19322 VIALE 26 | 209.95 | 4000 PSI | MUROS T1 PISO 3 EJES 14 AL 11 ENTREA AYF M=25,23,12A,22,9,13 | 2026-02-05 | 2/6/2026 12:00:00 AM | 1 | 28 | 3.9 | 14 | MURO | B-19322 VIALE 26_MURO_28.0_1 | 3.533 |  | 3 | 13.929
B-19322 VIALE 26 | 209.95 | 4000 PSI | MUROS T1 PISO 3 EJES 14 AL 11 ENTREA AYF M=25,23,12A,22,9,13 | 2026-02-05 | 2/6/2026 12:00:00 AM | 1 | 28 | 3.5 | 12 | MURO | B-19322 VIALE 26_MURO_28.0_1 | 3.533 |  | 3 | 12.5
B-19322 VIALE 26 | 209.95 | 4000 PSI | MUROS T1 PISO 3 EJES 14 AL 11 ENTREA AYF M=25,23,12A,22,9,13 | 2026-02-05 | 2/6/2026 12:00:00 AM | 1 | 28 | 3.2 | 12 | MURO | B-19322 VIALE 26_MURO_28.0_1 | 3.533 |  | 3 | 11.429
B-19322 VIALE 26 | 228.6 | 4.000 PSI | MUUROS P3 EJES DEL 09 AL 11 ENTRE GyJ M= 2,25,09,13 MURO EJE 10 ENTRE AyF M= 25,02 | 2026-02-06 | 2/7/2026 12:00:00 AM | 1 | 28 | 4.4 | 16 | MURO | B-19322 VIALE 26_MURO_28.0_1 | 4.467 |  | 3 | 15.714
B-19322 VIALE 26 | 228.6 | 4.000 PSI | MUUROS P3 EJES DEL 09 AL 11 ENTRE GyJ M= 2,25,09,13 MURO EJE 10 ENTRE AyF M= 25,02 | 2026-02-06 | 2/7/2026 12:00:00 AM | 1 | 28 | 4.5 | 16 | MURO | B-19322 VIALE 26_MURO_28.0_1 | 4.467 |  | 3 | 16.071
B-19322 VIALE 26 | 228.6 | 4.000 PSI | MUUROS P3 EJES DEL 09 AL 11 ENTRE GyJ M= 2,25,09,13 MURO EJE 10 ENTRE AyF M= 25,02 | 2026-02-06 | 2/7/2026 12:00:00 AM | 1 | 28 | 4.5 | 16 | MURO | B-19322 VIALE 26_MURO_28.0_1 | 4.467 |  | 3 | 16.071
B-19322 VIALE 26 | 203.2 | 4.000 PSI | MUROS PISO 03 T1 EJE 05Y06 | 2026-02-09 | 2/10/2026 12:00:00 AM | 1 | 28 | 3.9 | 14 | MURO | B-19322 VIALE 26_MURO_28.0_1 | 4.533 |  | 3 | 13.929
B-19322 VIALE 26 | 203.2 | 4.000 PSI | MUROS PISO 03 T1 EJE 05Y06 | 2026-02-09 | 2/10/2026 12:00:00 AM | 1 | 28 | 4.8 | 17 | MURO | B-19322 VIALE 26_MURO_28.0_1 | 4.533 |  | 3 | 17.143
B-19322 VIALE 26 | 203.2 | 4.000 PSI | MUROS PISO 03 T1 EJE 05Y06 | 2026-02-09 | 2/10/2026 12:00:00 AM | 1 | 28 | 4.9 | 17 | MURO | B-19322 VIALE 26_MURO_28.0_1 | 4.533 |  | 3 | 17.5
B-19322 VIALE 26 | 177.8 | 4000 PSI | MUROS T1 PISO 3 EJES 00 Y 01 ENTRA AYJ M=20,18,05,11,16,14,17,15 | 2026-02-11 | 2/12/2026 12:00:00 AM | 1 | 28 | 7.4 | 26 | MURO | B-19322 VIALE 26_MURO_28.0_1 | 7.367 |  | 3 | 26.429
B-19322 VIALE 26 | 177.8 | 4000 PSI | MUROS T1 PISO 3 EJES 00 Y 01 ENTRA AYJ M=20,18,05,11,16,14,17,15 | 2026-02-11 | 2/12/2026 12:00:00 AM | 1 | 28 | 7.3 | 26 | MURO | B-19322 VIALE 26_MURO_28.0_1 | 7.367 |  | 3 | 26.071
B-19322 VIALE 26 | 177.8 | 4000 PSI | MUROS T1 PISO 3 EJES 00 Y 01 ENTRA AYJ M=20,18,05,11,16,14,17,15 | 2026-02-11 | 2/12/2026 12:00:00 AM | 1 | 28 | 7.4 | 26 | MURO | B-19322 VIALE 26_MURO_28.0_1 | 7.367 |  | 3 | 26.429
B-19322 VIALE 26 | 184.15 | 4000 PSI | MURO T1 P3 EJE 04 Y 03 ENTRE JYG M=23,24,21,08 | 2026-02-10 | 2/11/2026 12:00:00 AM | 1 | 28 | 6.3 | 22 | MURO | B-19322 VIALE 26_MURO_28.0_1 | 6.167 |  | 3 | 22.5
B-19322 VIALE 26 | 184.15 | 4000 PSI | MURO T1 P3 EJE 04 Y 03 ENTRE JYG M=23,24,21,08 | 2026-02-10 | 2/11/2026 12:00:00 AM | 1 | 28 | 6.3 | 22 | MURO | B-19322 VIALE 26_MURO_28.0_1 | 6.167 |  | 3 | 22.5
B-19322 VIALE 26 | 184.15 | 4000 PSI | MURO T1 P3 EJE 04 Y 03 ENTRE JYG M=23,24,21,08 | 2026-02-10 | 2/11/2026 12:00:00 AM | 1 | 28 | 5.9 | 21 | MURO | B-19322 VIALE 26_MURO_28.0_1 | 6.167 |  | 3 | 21.071
B-19322 VIALE 26 | 228.6 | 4000 PSI | MUROS T1 P4 EJES 058 ENTRE JYg M=23,22,24,09,02 | 2026-02-17 | 2/18/2026 12:00:00 AM | 1 | 28 | 4.7 | 17 | MURO | B-19322 VIALE 26_MURO_28.0_1 | 4.833 |  | 3 | 16.786
B-19322 VIALE 26 | 228.6 | 4000 PSI | MUROS T1 P4 EJES 058 ENTRE JYg M=23,22,24,09,02 | 2026-02-17 | 2/18/2026 12:00:00 AM | 1 | 28 | 4.8 | 17 | MURO | B-19322 VIALE 26_MURO_28.0_1 | 4.833 |  | 3 | 17.143
B-19322 VIALE 26 | 228.6 | 4000 PSI | MUROS T1 P4 EJES 058 ENTRE JYg M=23,22,24,09,02 | 2026-02-17 | 2/18/2026 12:00:00 AM | 1 | 28 | 5 | 18 | MURO | B-19322 VIALE 26_MURO_28.0_1 | 4.833 |  | 3 | 17.857
B-19322 VIALE 26 | 228.6 | 4000 PSI | MUROS T1 P4 EJE 3Y4 ENTRE JyG-4Y5 ENTRE AyF M=23,21,24,8,13,22 | 2026-02-18 | 2/19/2026 12:00:00 AM | 1 | 28 | 2.8 | 10 | MURO | B-19322 VIALE 26_MURO_28.0_1 | 2.7 |  | 3 | 10
B-19322 VIALE 26 | 228.6 | 4000 PSI | MUROS T1 P4 EJE 3Y4 ENTRE JyG-4Y5 ENTRE AyF M=23,21,24,8,13,22 | 2026-02-18 | 2/19/2026 12:00:00 AM | 1 | 28 | 2.5 | 9 | MURO | B-19322 VIALE 26_MURO_28.0_1 | 2.7 |  | 3 | 8.929
B-19322 VIALE 26 | 228.6 | 4000 PSI | MUROS T1 P4 EJE 3Y4 ENTRE JyG-4Y5 ENTRE AyF M=23,21,24,8,13,22 | 2026-02-18 | 2/19/2026 12:00:00 AM | 1 | 28 | 2.8 | 10 | MURO | B-19322 VIALE 26_MURO_28.0_1 | 2.7 |  | 3 | 10
B-19322 VIALE 26 | 228.6 | 4000 PSI | MUROS T1 O4 EJES 03 ENTRE AyF-1Y2 ENTRE AyJ M=23,21,8,1,18 | 2026-02-19 | 2/20/2026 12:00:00 AM | 1 | 28 | 3.4 | 12 | MURO | B-19322 VIALE 26_MURO_28.0_1 | 3.567 |  | 3 | 12.143
B-19322 VIALE 26 | 228.6 | 4000 PSI | MUROS T1 O4 EJES 03 ENTRE AyF-1Y2 ENTRE AyJ M=23,21,8,1,18 | 2026-02-19 | 2/20/2026 12:00:00 AM | 1 | 28 | 3.6 | 13 | MURO | B-19322 VIALE 26_MURO_28.0_1 | 3.567 |  | 3 | 12.857
B-19322 VIALE 26 | 228.6 | 4000 PSI | MUROS T1 O4 EJES 03 ENTRE AyF-1Y2 ENTRE AyJ M=23,21,8,1,18 | 2026-02-19 | 2/20/2026 12:00:00 AM | 1 | 28 | 3.7 | 13 | MURO | B-19322 VIALE 26_MURO_28.0_1 | 3.567 |  | 3 | 13.214
B-19322 VIALE 26 | 215.9 | 4000 PSI | MUROS T1 P5 EJES 12-13-14 ENTRE AyF M=14,12,25,22,23,09 | 2026-02-20 | 2/21/2026 12:00:00 AM | 1 | 28 | 5 | 18 | MURO | B-19322 VIALE 26_MURO_28.0_1 | 5.033 |  | 3 | 17.857
B-19322 VIALE 26 | 215.9 | 4000 PSI | MUROS T1 P5 EJES 12-13-14 ENTRE AyF M=14,12,25,22,23,09 | 2026-02-20 | 2/21/2026 12:00:00 AM | 1 | 28 | 4.9 | 18 | MURO | B-19322 VIALE 26_MURO_28.0_1 | 5.033 |  | 3 | 17.5
B-19322 VIALE 26 | 228.6 | 4000 PSI | MUROS T1 P5 EJES 10-15 ENTRE AyG M=23,31,7,27,3,23,25,9 | 2026-02-23 | 2/24/2026 12:00:00 AM | 1 | 28 | 1.6 | 6 | MURO | B-19322 VIALE 26_MURO_28.0_1 | 1.533 |  | 3 | 5.714
B-19322 VIALE 26 | 228.6 | 4000 PSI | MUROS T1 P5 EJES 10-15 ENTRE AyG M=23,31,7,27,3,23,25,9 | 2026-02-23 | 2/24/2026 12:00:00 AM | 1 | 28 | 1.5 | 5 | MURO | B-19322 VIALE 26_MURO_28.0_1 | 1.533 |  | 3 | 5.357
B-19322 VIALE 26 | 228.6 | 4000 PSI | MUROS T1 P5 EJES 10-15 ENTRE AyG M=23,31,7,27,3,23,25,9 | 2026-02-23 | 2/24/2026 12:00:00 AM | 1 | 28 | 1.5 | 5 | MURO | B-19322 VIALE 26_MURO_28.0_1 | 1.533 |  | 3 | 5.357
B-19322 VIALE 26 | 209.55 | 4000 PSI | MUROS T1 P4 EJES 08 Y09 ENTRE AyJ M=23,24,2,9,22 | 2026-02-16 | 2/17/2026 12:00:00 AM | 1 | 28 | 2 | 7 | MURO | B-19322 VIALE 26_MURO_28.0_1 | 2.133 |  | 3 | 7.143
B-19322 VIALE 26 | 209.55 | 4000 PSI | MUROS T1 P4 EJES 08 Y09 ENTRE AyJ M=23,24,2,9,22 | 2026-02-16 | 2/17/2026 12:00:00 AM | 1 | 28 | 2.2 | 8 | MURO | B-19322 VIALE 26_MURO_28.0_1 | 2.133 |  | 3 | 7.857
B-19322 VIALE 26 | 209.55 | 4000 PSI | MUROS T1 P4 EJES 08 Y09 ENTRE AyJ M=23,24,2,9,22 | 2026-02-16 | 2/17/2026 12:00:00 AM | 1 | 28 | 2.2 | 8 | MURO | B-19322 VIALE 26_MURO_28.0_1 | 2.133 |  | 3 | 7.857
B-19322 VIALE 26 | 215.9 | 4000 PSI | MUROS T1 P5 EJES 12-13-14 ENTRE AyF M=14,12,25,22,23,09 | 2026-02-20 | 2/21/2026 12:00:00 AM | 1 | 28 | 5.2 | 18 | MURO | B-19322 VIALE 26_MURO_28.0_1 | 5.033 |  | 3 | 18.571
B-19322 VIALE 26 | 228.6 | 4000 PSI | MUROS T1 P5 EJES 8AL11 ENTRE A-F EJE 8 ENTRE JyG M=2,24,25,23,9,22 | 2026-02-24 | 2/25/2026 12:00:00 AM | 1 | 28 | 2.4 | 8 | MURO | B-19322 VIALE 26_MURO_28.0_1 | 2.467 |  | 3 | 8.571
B-19322 VIALE 26 | 228.6 | 4000 PSI | MUROS T1 P5 EJES 8AL11 ENTRE A-F EJE 8 ENTRE JyG M=2,24,25,23,9,22 | 2026-02-24 | 2/25/2026 12:00:00 AM | 1 | 28 | 2.5 | 9 | MURO | B-19322 VIALE 26_MURO_28.0_1 | 2.467 |  | 3 | 8.929
B-19322 VIALE 26 | 228.6 | 4000 PSI | MUROS T1 P5 EJES 8AL11 ENTRE A-F EJE 8 ENTRE JyG M=2,24,25,23,9,22 | 2026-02-24 | 2/25/2026 12:00:00 AM | 1 | 28 | 2.5 | 9 | MURO | B-19322 VIALE 26_MURO_28.0_1 | 2.467 |  | 3 | 8.929
B-19322 VIALE 26 | 228.6 | 4000 PSI | MUROS T1 P5 EJE 9 ENTRE JYG M=22,23,9 | 2026-02-25 | 2/26/2026 12:00:00 AM | 1 | 28 | 1.4 | 5 | MURO | B-19322 VIALE 26_MURO_28.0_1 | 1.5 |  | 3 | 5
B-19322 VIALE 26 | 228.6 | 4000 PSI | MUROS T1 P5 EJE 9 ENTRE JYG M=22,23,9 | 2026-02-25 | 2/26/2026 12:00:00 AM | 1 | 28 | 1.5 | 5 | MURO | B-19322 VIALE 26_MURO_28.0_1 | 1.5 |  | 3 | 5.357
B-19322 VIALE 26 | 228.6 | 4000 PSI | MUROS T1 P5 EJE 9 ENTRE JYG M=22,23,9 | 2026-02-25 | 2/26/2026 12:00:00 AM | 1 | 28 | 1.6 | 6 | MURO | B-19322 VIALE 26_MURO_28.0_1 | 1.5 |  | 3 | 5.714
B-19322 VIALE 26 | 228.6 | 4000 PSI | MUROS T1 P5 EJES 5-6 ENTRE JyG M= 2,23,24,22,9,3,45 | 2026-02-26 | 2/27/2026 12:00:00 AM | 1 | 28 | 1.8 | 6 | MURO | B-19322 VIALE 26_MURO_28.0_1 | 1.833 |  | 3 | 6.429
B-19322 VIALE 26 | 228.6 | 4000 PSI | MUROS T1 P5 EJES 5-6 ENTRE JyG M= 2,23,24,22,9,3,45 | 2026-02-26 | 2/27/2026 12:00:00 AM | 1 | 28 | 1.9 | 7 | MURO | B-19322 VIALE 26_MURO_28.0_1 | 1.833 |  | 3 | 6.786
B-19322 VIALE 26 | 228.6 | 4000 PSI | MUROS T1 P5 EJES 5-6 ENTRE JyG M= 2,23,24,22,9,3,45 | 2026-02-26 | 2/27/2026 12:00:00 AM | 1 | 28 | 1.8 | 6 | MURO | B-19322 VIALE 26_MURO_28.0_1 | 1.833 |  | 3 | 6.429
B-19322 VIALE 26 | 228.6 | 4000 PSI | MUROS T1 P5 EJE 3-4 ENTRE JyG M=2,3,8,21,23 | 2026-02-27 | 2/28/2026 12:00:00 AM | 1 | 28 | 0.9 | 3 | MURO | B-19322 VIALE 26_MURO_28.0_1 | 0.9 |  | 3 | 3.214
B-19322 VIALE 26 | 228.6 | 4000 PSI | MUROS T1 P5 EJE 3-4 ENTRE JyG M=2,3,8,21,23 | 2026-02-27 | 2/28/2026 12:00:00 AM | 1 | 28 | 0.9 | 3 | MURO | B-19322 VIALE 26_MURO_28.0_1 | 0.9 |  | 3 | 3.214
B-19322 VIALE 26 | 228.6 | 4000 PSI | MUROS T1 P5 EJE 3-4 ENTRE JyG M=2,3,8,21,23 | 2026-02-27 | 2/28/2026 12:00:00 AM | 1 | 28 | 0.9 | 3 | MURO | B-19322 VIALE 26_MURO_28.0_1 | 0.9 |  | 3 | 3.214
B-19322 VIALE 26 | 133.35 | 3000 PSI | PLA PISO 2 EJE 8 AL 10 ENTRE A y J | 2025-11-26 | 11/27/2025 12:00:00 AM | 1 | 21 | 3.7 | 18 |  |  | 3.467 |  | 3 | 17.619
B-19322 VIALE 26 | 133.35 | 3000 PSI | PLA PISO 2 EJE 8 AL 10 ENTRE A y J | 2025-11-26 | 11/27/2025 12:00:00 AM | 1 | 21 | 3.4 | 16 |  |  | 3.467 |  | 3 | 16.19
B-19322 VIALE 26 | 133.35 | 3000 PSI | PLA PISO 2 EJE 8 AL 10 ENTRE A y J | 2025-11-26 | 11/27/2025 12:00:00 AM | 1 | 21 | 3.3 | 16 |  |  | 3.467 |  | 3 | 15.714
B-19322 VIALE 26 | 165.1 | 3000 PSI | PLACA PISO 2 EJE 08 AL 06 ENTRE AYJ | 2025-11-28 | 11/29/2025 12:00:00 AM | 1 | 21 | 2.2 | 11 | PLACA | B-19322 VIALE 26_PLACA_21.0_1 | 1.967 |  | 3 | 10.476
B-19322 VIALE 26 | 165.1 | 3000 PSI | PLACA PISO 2 EJE 08 AL 06 ENTRE AYJ | 2025-11-28 | 11/29/2025 12:00:00 AM | 1 | 21 | 2.2 | 11 | PLACA | B-19322 VIALE 26_PLACA_21.0_1 | 1.967 |  | 3 | 10.476
B-19322 VIALE 26 | 165.1 | 3000 PSI | PLACA PISO 2 EJE 08 AL 06 ENTRE AYJ | 2025-11-28 | 11/29/2025 12:00:00 AM | 1 | 21 | 1.5 | 7 | PLACA | B-19322 VIALE 26_PLACA_21.0_1 | 1.967 |  | 3 | 7.143
B-19322 VIALE 26 | 165.1 | 3000 PSI | PLACA T2 PISO 3 EJE 15 AL 10 ENTRE A y J | 2025-12-05 | 12/6/2025 12:00:00 AM | 1 | 21 | 2.9 | 14 | PLACA | B-19322 VIALE 26_PLACA_21.0_1 | 2.633 |  | 3 | 13.81
B-19322 VIALE 26 | 165.1 | 3000 PSI | PLACA T2 PISO 3 EJE 15 AL 10 ENTRE A y J | 2025-12-05 | 12/6/2025 12:00:00 AM | 1 | 21 | 2.5 | 12 | PLACA | B-19322 VIALE 26_PLACA_21.0_1 | 2.633 |  | 3 | 11.905
B-19322 VIALE 26 | 165.1 | 3000 PSI | PLACA T2 PISO 3 EJE 15 AL 10 ENTRE A y J | 2025-12-05 | 12/6/2025 12:00:00 AM | 1 | 21 | 2.5 | 12 | PLACA | B-19322 VIALE 26_PLACA_21.0_1 | 2.633 |  | 3 | 11.905
B-19322 VIALE 26 | 152.4 | 3000 PSI | PLA PISO 2 EJE 12 AL 10 ENTRE A y J | 2025-11-25 | 11/26/2025 12:00:00 AM | 1 | 21 | 4.5 | 21 |  |  | 3.367 |  | 3 | 21.429
B-19322 VIALE 26 | 152.4 | 3000 PSI | PLA PISO 2 EJE 12 AL 10 ENTRE A y J | 2025-11-25 | 11/26/2025 12:00:00 AM | 1 | 21 | 1.3 | 6 |  |  | 3.367 |  | 3 | 6.19
B-19322 VIALE 26 | 152.4 | 3000 PSI | PLA PISO 2 EJE 12 AL 10 ENTRE A y J | 2025-11-25 | 11/26/2025 12:00:00 AM | 1 | 21 | 4.3 | 20 |  |  | 3.367 |  | 3 | 20.476
B-19322 VIALE 26 | 152.4 | 3000 PSI | PLACA PISO 3 EJE 8 AL 6 ENTRE A y J | 2025-12-10 | 12/11/2025 12:00:00 AM | 1 | 21 | 5.5 | 26 | PLACA | B-19322 VIALE 26_PLACA_21.0_1 | 5.467 |  | 3 | 26.19
B-19322 VIALE 26 | 152.4 | 3000 PSI | PLACA PISO 3 EJE 8 AL 6 ENTRE A y J | 2025-12-10 | 12/11/2025 12:00:00 AM | 1 | 21 | 5.6 | 27 | PLACA | B-19322 VIALE 26_PLACA_21.0_1 | 5.467 |  | 3 | 26.667
B-19322 VIALE 26 | 152.4 | 3000 PSI | PLACA PISO 3 EJE 8 AL 6 ENTRE A y J | 2025-12-10 | 12/11/2025 12:00:00 AM | 1 | 21 | 5.3 | 25 | PLACA | B-19322 VIALE 26_PLACA_21.0_1 | 5.467 |  | 3 | 25.238
B-19322 VIALE 26 | 184.15 | 3000 PSI | PLACA PISO 3 EJE 10 al 08 ENTRE A y J | 2025-12-11 | 12/12/2025 12:00:00 AM | 1 | 21 | 6.4 | 30 | PLACA | B-19322 VIALE 26_PLACA_21.0_1 | 6.067 |  | 3 | 30.476
B-19322 VIALE 26 | 184.15 | 3000 PSI | PLACA PISO 3 EJE 10 al 08 ENTRE A y J | 2025-12-11 | 12/12/2025 12:00:00 AM | 1 | 21 | 6.2 | 30 | PLACA | B-19322 VIALE 26_PLACA_21.0_1 | 6.067 |  | 3 | 29.524
B-19322 VIALE 26 | 184.15 | 3000 PSI | PLACA PISO 3 EJE 10 al 08 ENTRE A y J | 2025-12-11 | 12/12/2025 12:00:00 AM | 1 | 21 | 5.6 | 27 | PLACA | B-19322 VIALE 26_PLACA_21.0_1 | 6.067 |  | 3 | 26.667
B-19322 VIALE 26 | 177.8 | 3000 PSI | PLACA TORRE 2 PISO 4 EJE 10 y 11 ENTRE A y J | 2025-12-17 | 12/18/2025 12:00:00 AM | 1 | 21 | 6.6 | 31 | PLACA | B-19322 VIALE 26_PLACA_21.0_1 | 5.4 |  | 3 | 31.429
B-19322 VIALE 26 | 177.8 | 3000 PSI | PLACA TORRE 2 PISO 4 EJE 10 y 11 ENTRE A y J | 2025-12-17 | 12/18/2025 12:00:00 AM | 1 | 21 | 3.6 | 17 | PLACA | B-19322 VIALE 26_PLACA_21.0_1 | 5.4 |  | 3 | 17.143
B-19322 VIALE 26 | 177.8 | 3000 PSI | PLACA TORRE 2 PISO 4 EJE 10 y 11 ENTRE A y J | 2025-12-17 | 12/18/2025 12:00:00 AM | 1 | 21 | 6 | 28 | PLACA | B-19322 VIALE 26_PLACA_21.0_1 | 5.4 |  | 3 | 28.571
B-19322 VIALE 26 | 152.4 | 3000 PSI | PLACA PISO 4 EJE 12 AL 15 ENTRE A y J | 2025-12-16 | 12/17/2025 12:00:00 AM | 1 | 21 | 6 | 29 | PLACA | B-19322 VIALE 26_PLACA_21.0_1 | 5.533 |  | 3 | 28.571
B-19322 VIALE 26 | 152.4 | 3000 PSI | PLACA PISO 4 EJE 12 AL 15 ENTRE A y J | 2025-12-16 | 12/17/2025 12:00:00 AM | 1 | 21 | 4 | 19 | PLACA | B-19322 VIALE 26_PLACA_21.0_1 | 5.533 |  | 3 | 19.048
B-19322 VIALE 26 | 152.4 | 3000 PSI | PLACA PISO 4 EJE 12 AL 15 ENTRE A y J | 2025-12-16 | 12/17/2025 12:00:00 AM | 1 | 21 | 6.6 | 31 | PLACA | B-19322 VIALE 26_PLACA_21.0_1 | 5.533 |  | 3 | 31.429
B-19322 VIALE 26 | 177.8 | 3000 PSI | PLACA T2 PISO 4 EJE O8 y 09 ENTRE A y J | 2025-12-18 | 12/19/2025 12:00:00 AM | 1 | 21 | 3.7 | 18 | PLACA | B-19322 VIALE 26_PLACA_21.0_1 | 3.9 |  | 3 | 17.619
B-19322 VIALE 26 | 177.8 | 3000 PSI | PLACA T2 PISO 4 EJE O8 y 09 ENTRE A y J | 2025-12-18 | 12/19/2025 12:00:00 AM | 1 | 21 | 2.6 | 12 | PLACA | B-19322 VIALE 26_PLACA_21.0_1 | 3.9 |  | 3 | 12.381
B-19322 VIALE 26 | 177.8 | 3000 PSI | PLACA T2 PISO 4 EJE O8 y 09 ENTRE A y J | 2025-12-18 | 12/19/2025 12:00:00 AM | 1 | 21 | 5.4 | 26 | PLACA | B-19322 VIALE 26_PLACA_21.0_1 | 3.9 |  | 3 | 25.714
B-19322 VIALE 26 | 177.8 | 3000 PSI | MUROS PISO 1 EJE 02 y 04 ENTRE G y J M=23-08-21 | 2025-12-19 | 12/20/2025 12:00:00 AM | 1 | 21 | 2.8 | 10 | MURO | B-19322 VIALE 26_MURO_21.0_1 | 3.367 |  | 3 | 13.333
B-19322 VIALE 26 | 177.8 | 3000 PSI | MUROS PISO 1 EJE 02 y 04 ENTRE G y J M=23-08-21 | 2025-12-19 | 12/20/2025 12:00:00 AM | 1 | 21 | 5 | 18 | MURO | B-19322 VIALE 26_MURO_21.0_1 | 3.367 |  | 3 | 23.81
B-19322 VIALE 26 | 177.8 | 3000 PSI | MUROS PISO 1 EJE 02 y 04 ENTRE G y J M=23-08-21 | 2025-12-19 | 12/20/2025 12:00:00 AM | 1 | 21 | 2.3 | 8 | MURO | B-19322 VIALE 26_MURO_21.0_1 | 3.367 |  | 3 | 10.952
B-19322 VIALE 26 | 177.8 | 3000 PSI | PLACA PISO 4 EJE 07 y 09 ENTRTE A y J | 2025-12-19 | 12/20/2025 12:00:00 AM | 1 | 21 | 2.5 | 12 | PLACA | B-19322 VIALE 26_PLACA_21.0_1 | 2.467 |  | 3 | 11.905
B-19322 VIALE 26 | 177.8 | 3000 PSI | PLACA PISO 4 EJE 07 y 09 ENTRTE A y J | 2025-12-19 | 12/20/2025 12:00:00 AM | 1 | 21 | 2.4 | 11 | PLACA | B-19322 VIALE 26_PLACA_21.0_1 | 2.467 |  | 3 | 11.429
B-19322 VIALE 26 | 177.8 | 3000 PSI | PLACA PISO 4 EJE 07 y 09 ENTRTE A y J | 2025-12-19 | 12/20/2025 12:00:00 AM | 1 | 21 | 2.5 | 12 | PLACA | B-19322 VIALE 26_PLACA_21.0_1 | 2.467 |  | 3 | 11.905
B-19322 VIALE 26 | 190.5 | 3000 PSI | PLACA T2 PISO 4 EJE 064 04 ENTRE AYJ | 2026-01-07 | 1/8/2026 12:00:00 AM | 1 | 21 | 5.6 | 26 | PLACA | B-19322 VIALE 26_PLACA_21.0_1 | 5.1 |  | 3 | 26.667
B-19322 VIALE 26 | 190.5 | 3000 PSI | PLACA T2 PISO 4 EJE 064 04 ENTRE AYJ | 2026-01-07 | 1/8/2026 12:00:00 AM | 1 | 21 | 4 | 19 | PLACA | B-19322 VIALE 26_PLACA_21.0_1 | 5.1 |  | 3 | 19.048
B-19322 VIALE 26 | 190.5 | 3000 PSI | PLACA T2 PISO 4 EJE 064 04 ENTRE AYJ | 2026-01-07 | 1/8/2026 12:00:00 AM | 1 | 21 | 5.7 | 27 | PLACA | B-19322 VIALE 26_PLACA_21.0_1 | 5.1 |  | 3 | 27.143
B-19322 VIALE 26 | 177.8 | 3000 PSI | PLACA T1 PISO 2 EJE 15 AL 13 ENTRE AYJ | 2026-01-09 | 1/10/2026 12:00:00 AM | 1 | 21 | 4.3 | 20 | PLACA | B-19322 VIALE 26_PLACA_21.0_1 | 3.533 |  | 3 | 20.476
B-19322 VIALE 26 | 177.8 | 3000 PSI | PLACA T1 PISO 2 EJE 15 AL 13 ENTRE AYJ | 2026-01-09 | 1/10/2026 12:00:00 AM | 1 | 21 | 2.4 | 11 | PLACA | B-19322 VIALE 26_PLACA_21.0_1 | 3.533 |  | 3 | 11.429
B-19322 VIALE 26 | 177.8 | 3000 PSI | PLACA T1 PISO 2 EJE 15 AL 13 ENTRE AYJ | 2026-01-09 | 1/10/2026 12:00:00 AM | 1 | 21 | 3.9 | 19 | PLACA | B-19322 VIALE 26_PLACA_21.0_1 | 3.533 |  | 3 | 18.571
B-19322 VIALE 26 | 203.2 | 3000 PSI | PLACA T2 PISO 04 EJE 01 AL 04 ENTRE A YJ | 2026-01-09 | 1/10/2026 12:00:00 AM | 1 | 21 | 2.5 | 12 | PLACA | B-19322 VIALE 26_PLACA_21.0_1 | 2.967 |  | 3 | 11.905
B-19322 VIALE 26 | 203.2 | 3000 PSI | PLACA T2 PISO 04 EJE 01 AL 04 ENTRE A YJ | 2026-01-09 | 1/10/2026 12:00:00 AM | 1 | 21 | 3.9 | 18 | PLACA | B-19322 VIALE 26_PLACA_21.0_1 | 2.967 |  | 3 | 18.571
B-19322 VIALE 26 | 203.2 | 3000 PSI | PLACA T2 PISO 04 EJE 01 AL 04 ENTRE A YJ | 2026-01-09 | 1/10/2026 12:00:00 AM | 1 | 21 | 2.5 | 12 | PLACA | B-19322 VIALE 26_PLACA_21.0_1 | 2.967 |  | 3 | 11.905
B-19322 VIALE 26 | 190.5 | 3000 PSI | PLACA T2 PISO 5 EJE 15 AL 12 ENTRE AYJ | 2026-01-14 | 1/15/2026 12:00:00 AM | 1 | 21 | 3.2 | 15 | PLACA | B-19322 VIALE 26_PLACA_21.0_1 | 3.5 |  | 3 | 15.238
B-19322 VIALE 26 | 190.5 | 3000 PSI | PLACA T2 PISO 5 EJE 15 AL 12 ENTRE AYJ | 2026-01-14 | 1/15/2026 12:00:00 AM | 1 | 21 | 3.7 | 18 | PLACA | B-19322 VIALE 26_PLACA_21.0_1 | 3.5 |  | 3 | 17.619
B-19322 VIALE 26 | 190.5 | 3000 PSI | PLACA T2 PISO 5 EJE 15 AL 12 ENTRE AYJ | 2026-01-14 | 1/15/2026 12:00:00 AM | 1 | 21 | 3.6 | 17 | PLACA | B-19322 VIALE 26_PLACA_21.0_1 | 3.5 |  | 3 | 17.143
B-19322 VIALE 26 | 177.8 | 3000 PSI | PLACA T1 PISO 2 EJE 12 AL 10 ENTRE AYJ | 2026-01-13 | 1/14/2026 12:00:00 AM | 1 | 21 | 3.4 | 16 | PLACA | B-19322 VIALE 26_PLACA_21.0_1 | 3.667 |  | 3 | 16.19
B-19322 VIALE 26 | 177.8 | 3000 PSI | PLACA T1 PISO 2 EJE 12 AL 10 ENTRE AYJ | 2026-01-13 | 1/14/2026 12:00:00 AM | 1 | 21 | 3.7 | 18 | PLACA | B-19322 VIALE 26_PLACA_21.0_1 | 3.667 |  | 3 | 17.619
B-19322 VIALE 26 | 177.8 | 3000 PSI | PLACA T1 PISO 2 EJE 12 AL 10 ENTRE AYJ | 2026-01-13 | 1/14/2026 12:00:00 AM | 1 | 21 | 3.9 | 18 | PLACA | B-19322 VIALE 26_PLACA_21.0_1 | 3.667 |  | 3 | 18.571
B-19322 VIALE 26 | 177.8 | 3000 PSI | PLACA T1 PISO 2 EJE 08 AL 04 ENTRE JYG | 2026-01-17 | 1/19/2026 12:00:00 AM | 1 | 21 | 7.7 | 36 | PLACA | B-19322 VIALE 26_PLACA_21.0_1 | 8.233 |  | 3 | 36.667
B-19322 VIALE 26 | 177.8 | 3000 PSI | PLACA T1 PISO 2 EJE 08 AL 04 ENTRE JYG | 2026-01-17 | 1/19/2026 12:00:00 AM | 1 | 21 | 8.7 | 42 | PLACA | B-19322 VIALE 26_PLACA_21.0_1 | 8.233 |  | 3 | 41.429
B-19322 VIALE 26 | 177.8 | 3000 PSI | PLACA T1 PISO 2 EJE 08 AL 04 ENTRE JYG | 2026-01-17 | 1/19/2026 12:00:00 AM | 1 | 21 | 8.3 | 39 | PLACA | B-19322 VIALE 26_PLACA_21.0_1 | 8.233 |  | 3 | 39.524
B-19322 VIALE 26 | 177.8 | 3.000 PSI | PLACA T2 EJE 08 AL 10 DEL AalJ PISO 5 | 2026-01-16 | 1/19/2026 12:00:00 AM | 1 | 21 | 4.1 | 19 | PLACA | B-19322 VIALE 26_PLACA_21.0_1 | 4 |  | 6 | 19.524
B-19322 VIALE 26 | 177.8 | 3.000 PSI | PLACA T2 PISOS EJE 10 Y 12 ENTRE AYJ | 2026-01-15 | 1/16/2026 12:00:00 AM | 1 | 21 | 3.6 | 17 | PLACA | B-19322 VIALE 26_PLACA_21.0_1 | 3.8 |  | 3 | 17.143
B-19322 VIALE 26 | 177.8 | 3.000 PSI | PLACA T2 PISOS EJE 10 Y 12 ENTRE AYJ | 2026-01-15 | 1/16/2026 12:00:00 AM | 1 | 21 | 4 | 19 | PLACA | B-19322 VIALE 26_PLACA_21.0_1 | 3.8 |  | 3 | 19.048
B-19322 VIALE 26 | 177.8 | 3.000 PSI | PLACA T2 PISOS EJE 10 Y 12 ENTRE AYJ | 2026-01-15 | 1/16/2026 12:00:00 AM | 1 | 21 | 3.8 | 18 | PLACA | B-19322 VIALE 26_PLACA_21.0_1 | 3.8 |  | 3 | 18.095
B-19322 VIALE 26 | 177.8 | 3000 PSI | PLACA T1 PISO 2 EJE 08 Y 10 AYJ | 2026-01-15 | 1/16/2026 12:00:00 AM | 1 | 21 | 2.4 | 12 | PLACA | B-19322 VIALE 26_PLACA_21.0_1 | 2.3 |  | 3 | 11.429
B-19322 VIALE 26 | 177.8 | 3000 PSI | PLACA T1 PISO 2 EJE 08 Y 10 AYJ | 2026-01-15 | 1/16/2026 12:00:00 AM | 1 | 21 | 1.9 | 9 | PLACA | B-19322 VIALE 26_PLACA_21.0_1 | 2.3 |  | 3 | 9.048
B-19322 VIALE 26 | 177.8 | 3000 PSI | PLACA T1 PISO 2 EJE 08 Y 10 AYJ | 2026-01-15 | 1/16/2026 12:00:00 AM | 1 | 21 | 2.6 | 12 | PLACA | B-19322 VIALE 26_PLACA_21.0_1 | 2.3 |  | 3 | 12.381
B-19322 VIALE 26 | 177.8 | 3.000 PSI | PLACA T2 EJE 08 AL 10 DEL AalJ PISO 5 | 2026-01-16 | 1/17/2026 12:00:00 AM | 1 | 21 | 4.2 | 20 | PLACA | B-19322 VIALE 26_PLACA_21.0_1 | 4 |  | 6 | 20
B-19322 VIALE 26 | 177.8 | 3.000 PSI | PLACA T2 EJE 08 AL 10 DEL AalJ PISO 5 | 2026-01-16 | 1/17/2026 12:00:00 AM | 1 | 21 | 4.2 | 20 | PLACA | B-19322 VIALE 26_PLACA_21.0_1 | 4 |  | 6 | 20
B-19322 VIALE 26 | 177.8 | 3.000 PSI | PLACA T2 EJE 08 AL 10 DEL AalJ PISO 5 | 2026-01-16 | 1/17/2026 12:00:00 AM | 1 | 21 | 3.7 | 18 | PLACA | B-19322 VIALE 26_PLACA_21.0_1 | 4 |  | 6 | 17.619
B-19322 VIALE 26 | 177.8 | 3.000 PSI | PLACA T2 EJE 08 AL 10 DEL AalJ PISO 5 | 2026-01-16 | 1/17/2026 12:00:00 AM | 1 | 21 | 3.7 | 18 | PLACA | B-19322 VIALE 26_PLACA_21.0_1 | 4 |  | 6 | 17.619
B-19322 VIALE 26 | 177.8 | 3.000 PSI | PLACA T2 EJE 08 AL 10 DEL AalJ PISO 5 | 2026-01-16 | 1/19/2026 12:00:00 AM | 1 | 21 | 4.1 | 19 | PLACA | B-19322 VIALE 26_PLACA_21.0_1 | 4 |  | 6 | 19.524
B-19322 VIALE 26 | 184.15 | 3000 PSI | PLACA T2 PISO 5 EJE 04 AL 06 ENTRE AyJ | 2026-01-19 | 1/20/2026 12:00:00 AM | 1 | 21 | 1.7 | 8 | PLACA | B-19322 VIALE 26_PLACA_21.0_1 | 1.733 |  | 6 | 8.095
B-19322 VIALE 26 | 184.15 | 3000 PSI | PLACA T2 PISO 5 EJE 04 AL 06 ENTRE AyJ | 2026-01-19 | 1/20/2026 12:00:00 AM | 1 | 21 | 1.7 | 8 | PLACA | B-19322 VIALE 26_PLACA_21.0_1 | 1.733 |  | 6 | 8.095
B-19322 VIALE 26 | 184.15 | 3000 PSI | PLACA T2 PISO 5 EJE 04 AL 06 ENTRE AyJ | 2026-01-19 | 1/20/2026 12:00:00 AM | 1 | 21 | 1.8 | 9 | PLACA | B-19322 VIALE 26_PLACA_21.0_1 | 1.733 |  | 6 | 8.571
B-19322 VIALE 26 | 184.15 | 3000 PSI | PLACA T2 PISO 5 EJE 04 AL 06 ENTRE AyJ | 2026-01-19 | 1/20/2026 12:00:00 AM | 1 | 21 | 1.8 | 9 | PLACA | B-19322 VIALE 26_PLACA_21.0_1 | 1.733 |  | 6 | 8.571
B-19322 VIALE 26 | 184.15 | 3000 PSI | PLACA T2 PISO 5 EJE 04 AL 06 ENTRE AyJ | 2026-01-19 | 1/20/2026 12:00:00 AM | 1 | 21 | 1.7 | 8 | PLACA | B-19322 VIALE 26_PLACA_21.0_1 | 1.733 |  | 6 | 8.095
B-19322 VIALE 26 | 184.15 | 3000 PSI | PLACA T2 PISO 5 EJE 04 AL 06 ENTRE AyJ | 2026-01-19 | 1/20/2026 12:00:00 AM | 1 | 21 | 1.7 | 8 | PLACA | B-19322 VIALE 26_PLACA_21.0_1 | 1.733 |  | 6 | 8.095
B-19322 VIALE 26 | 177.8 | 3000 PSI | PLACA T2 PISO 5 EJE 06 AL 08 ENTRE AYJ | 2026-01-17 | 1/19/2026 12:00:00 AM | 1 | 21 | 8.8 | 42 | PLACA | B-19322 VIALE 26_PLACA_21.0_1 | 8.533 |  | 3 | 41.905
B-19322 VIALE 26 | 177.8 | 3000 PSI | PLACA T2 PISO 5 EJE 06 AL 08 ENTRE AYJ | 2026-01-17 | 1/19/2026 12:00:00 AM | 1 | 21 | 8 | 38 | PLACA | B-19322 VIALE 26_PLACA_21.0_1 | 8.533 |  | 3 | 38.095
B-19322 VIALE 26 | 177.8 | 3000 PSI | PLACA T2 PISO 5 EJE 06 AL 08 ENTRE AYJ | 2026-01-17 | 1/19/2026 12:00:00 AM | 1 | 21 | 8.8 | 42 | PLACA | B-19322 VIALE 26_PLACA_21.0_1 | 8.533 |  | 3 | 41.905
B-19322 VIALE 26 | 190.5 | 3.000 PSI | PLACA T2 PISO 6 EJE 15 al 12 ENTRE AyJ | 2026-01-23 | 1/24/2026 12:00:00 AM | 1 | 21 | 4.4 | 21 | PLACA | B-19322 VIALE 26_PLACA_21.0_1 | 4.033 |  | 3 | 20.952
B-19322 VIALE 26 | 190.5 | 3.000 PSI | PLACA T2 PISO 6 EJE 15 al 12 ENTRE AyJ | 2026-01-23 | 1/24/2026 12:00:00 AM | 1 | 21 | 3.7 | 18 | PLACA | B-19322 VIALE 26_PLACA_21.0_1 | 4.033 |  | 3 | 17.619
B-19322 VIALE 26 | 190.5 | 3.000 PSI | PLACA T2 PISO 6 EJE 15 al 12 ENTRE AyJ | 2026-01-23 | 1/24/2026 12:00:00 AM | 1 | 21 | 4 | 19 | PLACA | B-19322 VIALE 26_PLACA_21.0_1 | 4.033 |  | 3 | 19.048
B-19322 VIALE 26 | 152.4 | 3000 PSI | ESCALERA T2 TRAMO DEL 2 AL 3 | 2026-01-26 | 1/27/2026 12:00:00 AM | 1 | 21 | 6.8 | 32 |  |  | 6.133 |  | 3 | 32.381
B-19322 VIALE 26 | 152.4 | 3000 PSI | ESCALERA T2 TRAMO DEL 2 AL 3 | 2026-01-26 | 1/27/2026 12:00:00 AM | 1 | 21 | 6.1 | 29 |  |  | 6.133 |  | 3 | 29.048
B-19322 VIALE 26 | 152.4 | 3000 PSI | ESCALERA T2 TRAMO DEL 2 AL 3 | 2026-01-26 | 1/27/2026 12:00:00 AM | 1 | 21 | 5.5 | 26 |  |  | 6.133 |  | 3 | 26.19
B-19322 VIALE 26 | 154.2 | 3000 PSI | PLACA T2 PISO 6 EJE 08 AL 10 ENTRE AYJ | 2026-01-26 | 1/27/2026 12:00:00 AM | 1 | 21 | 4.2 | 20 | PLACA | B-19322 VIALE 26_PLACA_21.0_1 | 4.2 |  | 3 | 20
B-19322 VIALE 26 | 154.2 | 3000 PSI | PLACA T2 PISO 6 EJE 08 AL 10 ENTRE AYJ | 2026-01-26 | 1/27/2026 12:00:00 AM | 1 | 21 | 4.2 | 20 | PLACA | B-19322 VIALE 26_PLACA_21.0_1 | 4.2 |  | 3 | 20
B-19322 VIALE 26 | 154.2 | 3000 PSI | PLACA T2 PISO 6 EJE 08 AL 10 ENTRE AYJ | 2026-01-26 | 1/27/2026 12:00:00 AM | 1 | 21 | 4.2 | 20 | PLACA | B-19322 VIALE 26_PLACA_21.0_1 | 4.2 |  | 3 | 20
B-19322 VIALE 26 | 165.1 | 3000 PSI | PLACA T1 PISO 2 EJE 15 AL 12 ENTRE AYJ | 2026-01-27 | 1/28/2026 12:00:00 AM | 1 | 21 | 3.9 | 18 | PLACA | B-19322 VIALE 26_PLACA_21.0_1 | 4.1 |  | 3 | 18.571
B-19322 VIALE 26 | 165.1 | 3000 PSI | PLACA T1 PISO 2 EJE 15 AL 12 ENTRE AYJ | 2026-01-27 | 1/28/2026 12:00:00 AM | 1 | 21 | 4.1 | 19 | PLACA | B-19322 VIALE 26_PLACA_21.0_1 | 4.1 |  | 3 | 19.524
B-19322 VIALE 26 | 165.1 | 3000 PSI | PLACA T1 PISO 2 EJE 15 AL 12 ENTRE AYJ | 2026-01-27 | 1/28/2026 12:00:00 AM | 1 | 21 | 4.3 | 21 | PLACA | B-19322 VIALE 26_PLACA_21.0_1 | 4.1 |  | 3 | 20.476
B-19322 VIALE 26 | 165.1 | 3000 PSI | PLACA T2 PISO 6 EJE 04 AL 08 ENTRE AYJ | 2026-01-28 | 1/29/2026 12:00:00 AM | 1 | 21 | 5.1 | 24 | PLACA | B-19322 VIALE 26_PLACA_21.0_1 | 5.1 |  | 3 | 24.286
B-19322 VIALE 26 | 165.1 | 3000 PSI | PLACA T2 PISO 6 EJE 04 AL 08 ENTRE AYJ | 2026-01-28 | 1/29/2026 12:00:00 AM | 1 | 21 | 5.4 | 26 | PLACA | B-19322 VIALE 26_PLACA_21.0_1 | 5.1 |  | 3 | 25.714
B-19322 VIALE 26 | 165.1 | 3000 PSI | PLACA T2 PISO 6 EJE 04 AL 08 ENTRE AYJ | 2026-01-28 | 1/29/2026 12:00:00 AM | 1 | 21 | 4.8 | 23 | PLACA | B-19322 VIALE 26_PLACA_21.0_1 | 5.1 |  | 3 | 22.857
B-19322 VIALE 26 | 152.4 | 3000 PSI | PLACA T1 PISO 2 EJE 09 AL 10 ENTRE AYJ | 2026-01-28 | 1/29/2026 12:00:00 AM | 1 | 21 | 3.7 | 17 | PLACA | B-19322 VIALE 26_PLACA_21.0_1 | 3.667 |  | 3 | 17.619
B-19322 VIALE 26 | 152.4 | 3000 PSI | PLACA T1 PISO 2 EJE 09 AL 10 ENTRE AYJ | 2026-01-28 | 1/29/2026 12:00:00 AM | 1 | 21 | 3.5 | 16 | PLACA | B-19322 VIALE 26_PLACA_21.0_1 | 3.667 |  | 3 | 16.667
B-19322 VIALE 26 | 152.4 | 3000 PSI | PLACA T1 PISO 2 EJE 09 AL 10 ENTRE AYJ | 2026-01-28 | 1/29/2026 12:00:00 AM | 1 | 21 | 3.8 | 18 | PLACA | B-19322 VIALE 26_PLACA_21.0_1 | 3.667 |  | 3 | 18.095
B-19322 VIALE 26 | 203.2 | 3000 PSI | MUROS T2 PISO 6 EJE 11 AL 15 ENTRE AYD M=29,10,32 | 2026-01-28 | 1/29/2026 12:00:00 AM | 1 | 21 | 2.1 | 10 | MURO | B-19322 VIALE 26_MURO_21.0_1 | 1.967 |  | 3 | 10
B-19322 VIALE 26 | 203.2 | 3000 PSI | MUROS T2 PISO 6 EJE 11 AL 15 ENTRE AYD M=29,10,32 | 2026-01-28 | 1/29/2026 12:00:00 AM | 1 | 21 | 2.5 | 12 | MURO | B-19322 VIALE 26_MURO_21.0_1 | 1.967 |  | 3 | 11.905
B-19322 VIALE 26 | 203.2 | 3000 PSI | MUROS T2 PISO 6 EJE 11 AL 15 ENTRE AYD M=29,10,32 | 2026-01-28 | 1/29/2026 12:00:00 AM | 1 | 21 | 1.3 | 6 | MURO | B-19322 VIALE 26_MURO_21.0_1 | 1.967 |  | 3 | 6.19
B-19322 VIALE 26 | 215.9 | 3000 PSI | MUROS PISO 7 EJE 13 ENTRE AYG M=32,09,29 | 2026-02-05 | 2/6/2026 12:00:00 AM | 1 | 21 | 5.6 | 26 | MURO | B-19322 VIALE 26_MURO_21.0_1 | 4.5 |  | 6 | 26.667
B-19322 VIALE 26 | 215.9 | 3000 PSI | MUROS PISO 7 EJE 13 ENTRE AYG M=32,09,29 | 2026-02-05 | 2/6/2026 12:00:00 AM | 1 | 21 | 5.7 | 27 | MURO | B-19322 VIALE 26_MURO_21.0_1 | 4.5 |  | 6 | 27.143
B-19322 VIALE 26 | 228.6 | 3000 PSI | MUROS T2 PISO 6 EJE 12 AL 15 ENTRE JYF M=17,28,18,32,29 | 2026-01-27 | 1/28/2026 12:00:00 AM | 1 | 21 | 2.6 | 12 | MURO | B-19322 VIALE 26_MURO_21.0_1 | 1.6 |  | 3 | 12.381
B-19322 VIALE 26 | 228.6 | 3000 PSI | MUROS T2 PISO 6 EJE 12 AL 15 ENTRE JYF M=17,28,18,32,29 | 2026-01-27 | 1/28/2026 12:00:00 AM | 1 | 21 | 0.7 | 3 | MURO | B-19322 VIALE 26_MURO_21.0_1 | 1.6 |  | 3 | 3.333
B-19322 VIALE 26 | 228.6 | 3000 PSI | MUROS T2 PISO 6 EJE 12 AL 15 ENTRE JYF M=17,28,18,32,29 | 2026-01-27 | 1/28/2026 12:00:00 AM | 1 | 21 | 1.5 | 7 | MURO | B-19322 VIALE 26_MURO_21.0_1 | 1.6 |  | 3 | 7.143
B-19322 VIALE 26 | 152.4 | 3000 PSI | PLCA T1 PISO 2 EJE 07 AL 09 ENTRE AYJ | 2026-01-29 | 1/30/2026 12:00:00 AM | 1 | 21 | 3.1 | 15 |  |  | 3.4 |  | 3 | 14.762
B-19322 VIALE 26 | 152.4 | 3000 PSI | PLCA T1 PISO 2 EJE 07 AL 09 ENTRE AYJ | 2026-01-29 | 1/30/2026 12:00:00 AM | 1 | 21 | 3.3 | 16 |  |  | 3.4 |  | 3 | 15.714
B-19322 VIALE 26 | 152.4 | 3000 PSI | PLCA T1 PISO 2 EJE 07 AL 09 ENTRE AYJ | 2026-01-29 | 1/30/2026 12:00:00 AM | 1 | 21 | 3.8 | 18 |  |  | 3.4 |  | 3 | 18.095
B-19322 VIALE 26 | 165.1 | 3000 PSI | PLACA T2 PISO 6 EJE 01 AL 04 ENTRE AYJ | 2026-01-29 | 1/30/2026 12:00:00 AM | 1 | 21 | 4 | 19 | PLACA | B-19322 VIALE 26_PLACA_21.0_1 | 3.933 |  | 3 | 19.048
B-19322 VIALE 26 | 165.1 | 3000 PSI | PLACA T2 PISO 6 EJE 01 AL 04 ENTRE AYJ | 2026-01-29 | 1/30/2026 12:00:00 AM | 1 | 21 | 4.1 | 20 | PLACA | B-19322 VIALE 26_PLACA_21.0_1 | 3.933 |  | 3 | 19.524
B-19322 VIALE 26 | 165.1 | 3000 PSI | PLACA T2 PISO 6 EJE 01 AL 04 ENTRE AYJ | 2026-01-29 | 1/30/2026 12:00:00 AM | 1 | 21 | 3.7 | 18 | PLACA | B-19322 VIALE 26_PLACA_21.0_1 | 3.933 |  | 3 | 17.619
B-19322 VIALE 26 | 203.2 | 3000 PSI | MUROS T2 PISO 6 EJES 12 AL 08 ENTRE AYJ M=32,29,09 | 2026-01-30 | 1/31/2026 12:00:00 AM | 1 | 21 | 3.9 | 19 | MURO | B-19322 VIALE 26_MURO_21.0_1 | 3.767 |  | 3 | 18.571
B-19322 VIALE 26 | 203.2 | 3000 PSI | MUROS T2 PISO 6 EJES 12 AL 08 ENTRE AYJ M=32,29,09 | 2026-01-30 | 1/31/2026 12:00:00 AM | 1 | 21 | 3.7 | 17 | MURO | B-19322 VIALE 26_MURO_21.0_1 | 3.767 |  | 3 | 17.619
B-19322 VIALE 26 | 203.2 | 3000 PSI | MUROS T2 PISO 6 EJES 12 AL 08 ENTRE AYJ M=32,29,09 | 2026-01-30 | 1/31/2026 12:00:00 AM | 1 | 21 | 3.7 | 18 | MURO | B-19322 VIALE 26_MURO_21.0_1 | 3.767 |  | 3 | 17.619
B-19322 VIALE 26 | 158.75 | 3000 PSI | PLACA TORRE 2 EJES DEL 10 AL 12 ENTRE AYD PISO 7 | 2026-02-02 | 2/3/2026 12:00:00 AM | 1 | 21 | 2.7 | 13 | PLACA | B-19322 VIALE 26_PLACA_21.0_1 | 2.667 |  | 3 | 12.857
B-19322 VIALE 26 | 158.75 | 3000 PSI | PLACA TORRE 2 EJES DEL 10 AL 12 ENTRE AYD PISO 7 | 2026-02-02 | 2/3/2026 12:00:00 AM | 1 | 21 | 3.1 | 14 | PLACA | B-19322 VIALE 26_PLACA_21.0_1 | 2.667 |  | 3 | 14.762
B-19322 VIALE 26 | 158.75 | 3000 PSI | PLACA TORRE 2 EJES DEL 10 AL 12 ENTRE AYD PISO 7 | 2026-02-02 | 2/3/2026 12:00:00 AM | 1 | 21 | 2.2 | 11 | PLACA | B-19322 VIALE 26_PLACA_21.0_1 | 2.667 |  | 3 | 10.476
B-19322 VIALE 26 | 165.1 | 3000 PSI | PLACA T1 ´PISO 2 EJES 03 AL 06 ENTRE AYG | 2026-02-02 | 2/3/2026 12:00:00 AM | 1 | 21 | 2.9 | 14 | PLACA | B-19322 VIALE 26_PLACA_21.0_1 | 2.767 |  | 3 | 13.81
B-19322 VIALE 26 | 165.1 | 3000 PSI | PLACA T1 ´PISO 2 EJES 03 AL 06 ENTRE AYG | 2026-02-02 | 2/3/2026 12:00:00 AM | 1 | 21 | 2.7 | 13 | PLACA | B-19322 VIALE 26_PLACA_21.0_1 | 2.767 |  | 3 | 12.857
B-19322 VIALE 26 | 165.1 | 3000 PSI | PLACA T1 ´PISO 2 EJES 03 AL 06 ENTRE AYG | 2026-02-02 | 2/3/2026 12:00:00 AM | 1 | 21 | 2.7 | 13 | PLACA | B-19322 VIALE 26_PLACA_21.0_1 | 2.767 |  | 3 | 12.857
B-19322 VIALE 26 | 228.6 | 3000 PSI | MUROS T2 PISO 6 EJE 07 Y 08 ENTRE AYJ M=32,29,09 | 2026-02-02 | 2/3/2026 12:00:00 AM | 1 | 21 | 0.8 | 4 | MURO | B-19322 VIALE 26_MURO_21.0_1 | 1.333 |  | 3 | 3.81
B-19322 VIALE 26 | 228.6 | 3000 PSI | MUROS T2 PISO 6 EJE 07 Y 08 ENTRE AYJ M=32,29,09 | 2026-02-02 | 2/3/2026 12:00:00 AM | 1 | 21 | 1.6 | 7 | MURO | B-19322 VIALE 26_MURO_21.0_1 | 1.333 |  | 3 | 7.619
B-19322 VIALE 26 | 228.6 | 3000 PSI | MUROS T2 PISO 6 EJE 07 Y 08 ENTRE AYJ M=32,29,09 | 2026-02-02 | 2/3/2026 12:00:00 AM | 1 | 21 | 1.6 | 8 | MURO | B-19322 VIALE 26_MURO_21.0_1 | 1.333 |  | 3 | 7.619
B-19322 VIALE 26 | 152.4 | 3000 PSI | PLACA T2 PISO 7 EJE 08 AL 10 ENTRE AYJ | 2026-02-03 | 2/4/2026 12:00:00 AM | 1 | 21 | 2.2 | 10 | PLACA | B-19322 VIALE 26_PLACA_21.0_1 | 2.65 |  | 6 | 10.476
B-19322 VIALE 26 | 152.4 | 3000 PSI | PLACA T2 PISO 7 EJE 08 AL 10 ENTRE AYJ | 2026-02-03 | 2/4/2026 12:00:00 AM | 1 | 21 | 3.9 | 18 | PLACA | B-19322 VIALE 26_PLACA_21.0_1 | 2.65 |  | 6 | 18.571
B-19322 VIALE 26 | 152.4 | 3000 PSI | PLACA T2 PISO 7 EJE 08 AL 10 ENTRE AYJ | 2026-02-03 | 2/4/2026 12:00:00 AM | 1 | 21 | 2.2 | 10 | PLACA | B-19322 VIALE 26_PLACA_21.0_1 | 2.65 |  | 6 | 10.476
B-19322 VIALE 26 | 152.4 | 3000 PSI | PLACA T2 PISO 7 EJE 08 AL 10 ENTRE AYJ | 2026-02-03 | 2/4/2026 12:00:00 AM | 1 | 21 | 2.7 | 13 | PLACA | B-19322 VIALE 26_PLACA_21.0_1 | 2.65 |  | 6 | 12.857
B-19322 VIALE 26 | 152.4 | 3000 PSI | PLACA T2 PISO 7 EJE 08 AL 10 ENTRE AYJ | 2026-02-03 | 2/4/2026 12:00:00 AM | 1 | 21 | 2.6 | 12 | PLACA | B-19322 VIALE 26_PLACA_21.0_1 | 2.65 |  | 6 | 12.381
B-19322 VIALE 26 | 152.4 | 3000 PSI | PLACA T2 PISO 7 EJE 08 AL 10 ENTRE AYJ | 2026-02-03 | 2/4/2026 12:00:00 AM | 1 | 21 | 2.3 | 11 | PLACA | B-19322 VIALE 26_PLACA_21.0_1 | 2.65 |  | 6 | 10.952
B-19322 VIALE 26 | 228.6 | 3000 PSI | MUROS T2 PISO 6 ENTRE AYJ M=31,02,04 | 2026-02-03 | 2/4/2026 12:00:00 AM | 1 | 21 | 1.3 | 6 | MURO | B-19322 VIALE 26_MURO_21.0_1 | 2.3 |  | 3 | 6.19
B-19322 VIALE 26 | 228.6 | 3000 PSI | MUROS T2 PISO 6 ENTRE AYJ M=31,02,04 | 2026-02-03 | 2/4/2026 12:00:00 AM | 1 | 21 | 2.8 | 13 | MURO | B-19322 VIALE 26_MURO_21.0_1 | 2.3 |  | 3 | 13.333
B-19322 VIALE 26 | 228.6 | 3000 PSI | MUROS T2 PISO 6 ENTRE AYJ M=31,02,04 | 2026-02-03 | 2/4/2026 12:00:00 AM | 1 | 21 | 2.8 | 13 | MURO | B-19322 VIALE 26_MURO_21.0_1 | 2.3 |  | 3 | 13.333
B-19322 VIALE 26 | 152.4 | 3000 PSI | PLACA T1 PISO 3 EJE 09 al 06 ENTRE GyJ | 2026-02-04 | 2/5/2026 12:00:00 AM | 1 | 21 | 5 | 24 | PLACA | B-19322 VIALE 26_PLACA_21.0_1 | 4.733 |  | 3 | 23.81
B-19322 VIALE 26 | 152.4 | 3000 PSI | PLACA T1 PISO 3 EJE 09 al 06 ENTRE GyJ | 2026-02-04 | 2/5/2026 12:00:00 AM | 1 | 21 | 4.6 | 22 | PLACA | B-19322 VIALE 26_PLACA_21.0_1 | 4.733 |  | 3 | 21.905
B-19322 VIALE 26 | 152.4 | 3000 PSI | PLACA T1 PISO 3 EJE 09 al 06 ENTRE GyJ | 2026-02-04 | 2/5/2026 12:00:00 AM | 1 | 21 | 4.6 | 22 | PLACA | B-19322 VIALE 26_PLACA_21.0_1 | 4.733 |  | 3 | 21.905
B-19322 VIALE 26 | 158.75 | 3.000 PSI | PLACA T2 PISO 7 EJES 06 AL 08 ENTRE AyJ | 2026-02-04 | 2/5/2026 12:00:00 AM | 1 | 21 | 4.9 | 23 | PLACA | B-19322 VIALE 26_PLACA_21.0_1 | 4.667 |  | 3 | 23.333
B-19322 VIALE 26 | 158.75 | 3.000 PSI | PLACA T2 PISO 7 EJES 06 AL 08 ENTRE AyJ | 2026-02-04 | 2/5/2026 12:00:00 AM | 1 | 21 | 4.5 | 21 | PLACA | B-19322 VIALE 26_PLACA_21.0_1 | 4.667 |  | 3 | 21.429
B-19322 VIALE 26 | 158.75 | 3.000 PSI | PLACA T2 PISO 7 EJES 06 AL 08 ENTRE AyJ | 2026-02-04 | 2/5/2026 12:00:00 AM | 1 | 21 | 4.6 | 22 | PLACA | B-19322 VIALE 26_PLACA_21.0_1 | 4.667 |  | 3 | 21.905
B-19322 VIALE 26 | 228.6 | 3000 PSI | MUROS T2 PISO 6 EJES 01 AL 02 ENTRE AyJ M=24,25,26,20,21,22,23 | 2026-02-04 | 2/5/2026 12:00:00 AM | 1 | 21 | 3.3 | 15 | MURO | B-19322 VIALE 26_MURO_21.0_1 | 3.033 |  | 3 | 15.714
B-19322 VIALE 26 | 228.6 | 3000 PSI | MUROS T2 PISO 6 EJES 01 AL 02 ENTRE AyJ M=24,25,26,20,21,22,23 | 2026-02-04 | 2/5/2026 12:00:00 AM | 1 | 21 | 2.9 | 14 | MURO | B-19322 VIALE 26_MURO_21.0_1 | 3.033 |  | 3 | 13.81
B-19322 VIALE 26 | 228.6 | 3000 PSI | MUROS T2 PISO 6 EJES 01 AL 02 ENTRE AyJ M=24,25,26,20,21,22,23 | 2026-02-04 | 2/5/2026 12:00:00 AM | 1 | 21 | 2.9 | 14 | MURO | B-19322 VIALE 26_MURO_21.0_1 | 3.033 |  | 3 | 13.81
B-19322 VIALE 26 | 152.4 | 3000 PSI | PLACA T1 PISO 2 EJES 06 AL 09 ENTRE GYA | 2026-02-05 | 2/6/2026 12:00:00 AM | 1 | 21 | 3.1 | 15 | PLACA | B-19322 VIALE 26_PLACA_21.0_1 | 2.833 |  | 3 | 14.762
B-19322 VIALE 26 | 152.4 | 3000 PSI | PLACA T1 PISO 2 EJES 06 AL 09 ENTRE GYA | 2026-02-05 | 2/6/2026 12:00:00 AM | 1 | 21 | 2.6 | 12 | PLACA | B-19322 VIALE 26_PLACA_21.0_1 | 2.833 |  | 3 | 12.381
B-19322 VIALE 26 | 152.4 | 3000 PSI | PLACA T1 PISO 2 EJES 06 AL 09 ENTRE GYA | 2026-02-05 | 2/6/2026 12:00:00 AM | 1 | 21 | 2.8 | 13 | PLACA | B-19322 VIALE 26_PLACA_21.0_1 | 2.833 |  | 3 | 13.333
B-19322 VIALE 26 | 158.75 | 3000 PSI | PLACA PISO 7 EJE 04 AL 06 ENTRE AYJ | 2026-02-05 | 2/6/2026 12:00:00 AM | 1 | 21 | 5 | 24 | PLACA | B-19322 VIALE 26_PLACA_21.0_1 | 6.117 |  | 6 | 23.81
B-19322 VIALE 26 | 158.75 | 3000 PSI | PLACA PISO 7 EJE 04 AL 06 ENTRE AYJ | 2026-02-05 | 2/6/2026 12:00:00 AM | 1 | 21 | 5 | 24 | PLACA | B-19322 VIALE 26_PLACA_21.0_1 | 6.117 |  | 6 | 23.81
B-19322 VIALE 26 | 158.75 | 3000 PSI | PLACA PISO 7 EJE 04 AL 06 ENTRE AYJ | 2026-02-05 | 2/6/2026 12:00:00 AM | 1 | 21 | 5.1 | 24 | PLACA | B-19322 VIALE 26_PLACA_21.0_1 | 6.117 |  | 6 | 24.286
B-19322 VIALE 26 | 158.75 | 3000 PSI | PLACA PISO 7 EJE 04 AL 06 ENTRE AYJ | 2026-02-05 | 2/6/2026 12:00:00 AM | 1 | 21 | 7.3 | 35 | PLACA | B-19322 VIALE 26_PLACA_21.0_1 | 6.117 |  | 6 | 34.762
B-19322 VIALE 26 | 158.75 | 3000 PSI | PLACA PISO 7 EJE 04 AL 06 ENTRE AYJ | 2026-02-05 | 2/6/2026 12:00:00 AM | 1 | 21 | 7.1 | 34 | PLACA | B-19322 VIALE 26_PLACA_21.0_1 | 6.117 |  | 6 | 33.81
B-19322 VIALE 26 | 158.75 | 3000 PSI | PLACA PISO 7 EJE 04 AL 06 ENTRE AYJ | 2026-02-05 | 2/6/2026 12:00:00 AM | 1 | 21 | 7.2 | 34 | PLACA | B-19322 VIALE 26_PLACA_21.0_1 | 6.117 |  | 6 | 34.286
B-19322 VIALE 26 | 215.9 | 3000 PSI | MUROS PISO 7 EJE 13 ENTRE AYG M=32,09,29 | 2026-02-05 | 2/6/2026 12:00:00 AM | 1 | 21 | 3.5 | 17 | MURO | B-19322 VIALE 26_MURO_21.0_1 | 4.5 |  | 6 | 16.667
B-19322 VIALE 26 | 215.9 | 3000 PSI | MUROS PISO 7 EJE 13 ENTRE AYG M=32,09,29 | 2026-02-05 | 2/6/2026 12:00:00 AM | 1 | 21 | 3.2 | 15 | MURO | B-19322 VIALE 26_MURO_21.0_1 | 4.5 |  | 6 | 15.238
B-19322 VIALE 26 | 215.9 | 3000 PSI | MUROS PISO 7 EJE 13 ENTRE AYG M=32,09,29 | 2026-02-05 | 2/6/2026 12:00:00 AM | 1 | 21 | 3.2 | 15 | MURO | B-19322 VIALE 26_MURO_21.0_1 | 4.5 |  | 6 | 15.238
B-19322 VIALE 26 | 215.9 | 3000 PSI | MUROS PISO 7 EJE 13 ENTRE AYG M=32,09,29 | 2026-02-05 | 2/6/2026 12:00:00 AM | 1 | 21 | 5.8 | 28 | MURO | B-19322 VIALE 26_MURO_21.0_1 | 4.5 |  | 6 | 27.619
B-19322 VIALE 26 | 203.2 | 3.000 PSI | MUROS T2 PISO 7 EJES 14,15,12 RNTRE JyG M= 01,27,16,2,31,14 | 2026-02-06 | 2/7/2026 12:00:00 AM | 1 | 21 | 5.3 | 25 | MURO | B-19322 VIALE 26_MURO_21.0_1 | 5.1 |  | 3 | 25.238
B-19322 VIALE 26 | 203.2 | 3.000 PSI | MUROS T2 PISO 7 EJES 14,15,12 RNTRE JyG M= 01,27,16,2,31,14 | 2026-02-06 | 2/7/2026 12:00:00 AM | 1 | 21 | 5.1 | 24 | MURO | B-19322 VIALE 26_MURO_21.0_1 | 5.1 |  | 3 | 24.286
B-19322 VIALE 26 | 203.2 | 3.000 PSI | MUROS T2 PISO 7 EJES 14,15,12 RNTRE JyG M= 01,27,16,2,31,14 | 2026-02-06 | 2/7/2026 12:00:00 AM | 1 | 21 | 4.9 | 23 | MURO | B-19322 VIALE 26_MURO_21.0_1 | 5.1 |  | 3 | 23.333
B-19322 VIALE 26 | 152.4 | 3.000 PSI | PLACA T1 PISO 2 EJES DEL 03 AL 06 ENTRE AyG | 2026-02-06 | 2/7/2026 12:00:00 AM | 1 | 21 | 4.4 | 21 | PLACA | B-19322 VIALE 26_PLACA_21.0_1 | 4.633 |  | 3 | 20.952
B-19322 VIALE 26 | 152.4 | 3.000 PSI | PLACA T1 PISO 2 EJES DEL 03 AL 06 ENTRE AyG | 2026-02-06 | 2/7/2026 12:00:00 AM | 1 | 21 | 4.6 | 22 | PLACA | B-19322 VIALE 26_PLACA_21.0_1 | 4.633 |  | 3 | 21.905
B-19322 VIALE 26 | 152.4 | 3.000 PSI | PLACA T1 PISO 2 EJES DEL 03 AL 06 ENTRE AyG | 2026-02-06 | 2/7/2026 12:00:00 AM | 1 | 21 | 4.9 | 23 | PLACA | B-19322 VIALE 26_PLACA_21.0_1 | 4.633 |  | 3 | 23.333
B-19322 VIALE 26 | 177.8 | 3.000 PSI | MUROS T2 PISO 7 EJE 01 AL 03 ENTRE AyJ | 2026-02-06 | 2/7/2026 12:00:00 AM | 1 | 21 | 2.3 | 11 | MURO | B-19322 VIALE 26_MURO_21.0_1 | 2.133 |  | 3 | 10.952
B-19322 VIALE 26 | 177.8 | 3.000 PSI | MUROS T2 PISO 7 EJE 01 AL 03 ENTRE AyJ | 2026-02-06 | 2/7/2026 12:00:00 AM | 1 | 21 | 2 | 10 | MURO | B-19322 VIALE 26_MURO_21.0_1 | 2.133 |  | 3 | 9.524
B-19322 VIALE 26 | 177.8 | 3.000 PSI | MUROS T2 PISO 7 EJE 01 AL 03 ENTRE AyJ | 2026-02-06 | 2/7/2026 12:00:00 AM | 1 | 21 | 2.1 | 10 | MURO | B-19322 VIALE 26_MURO_21.0_1 | 2.133 |  | 3 | 10
B-19322 VIALE 26 | 196.85 | 3.000 PSI | MUROS T2 PISO 7 EJE 10 Y 09 ENTRE A yJ M=32,29,09 | 2026-02-09 | 2/10/2026 12:00:00 AM | 1 | 21 | 3.4 | 16 | MURO | B-19322 VIALE 26_MURO_21.0_1 | 3.3 |  | 3 | 16.19
B-19322 VIALE 26 | 196.85 | 3.000 PSI | MUROS T2 PISO 7 EJE 10 Y 09 ENTRE A yJ M=32,29,09 | 2026-02-09 | 2/10/2026 12:00:00 AM | 1 | 21 | 3.2 | 15 | MURO | B-19322 VIALE 26_MURO_21.0_1 | 3.3 |  | 3 | 15.238
B-19322 VIALE 26 | 196.85 | 3.000 PSI | MUROS T2 PISO 7 EJE 10 Y 09 ENTRE A yJ M=32,29,09 | 2026-02-09 | 2/10/2026 12:00:00 AM | 1 | 21 | 3.3 | 16 | MURO | B-19322 VIALE 26_MURO_21.0_1 | 3.3 |  | 3 | 15.714
B-19322 VIALE 26 | 158.75 | 3000 PSI | PLACA T1 PISO 4 EJES 10 AL 12 ENTRE AYJ | 2026-02-11 | 2/12/2026 12:00:00 AM | 1 | 21 | 3.3 | 16 | PLACA | B-19322 VIALE 26_PLACA_21.0_1 | 3.4 |  | 3 | 15.714
B-19322 VIALE 26 | 158.75 | 3000 PSI | PLACA T1 PISO 4 EJES 10 AL 12 ENTRE AYJ | 2026-02-11 | 2/12/2026 12:00:00 AM | 1 | 21 | 3.2 | 15 | PLACA | B-19322 VIALE 26_PLACA_21.0_1 | 3.4 |  | 3 | 15.238
B-19322 VIALE 26 | 158.75 | 3000 PSI | PLACA T1 PISO 4 EJES 10 AL 12 ENTRE AYJ | 2026-02-11 | 2/12/2026 12:00:00 AM | 1 | 21 | 3.7 | 18 | PLACA | B-19322 VIALE 26_PLACA_21.0_1 | 3.4 |  | 3 | 17.619
B-19322 VIALE 26 | 152.4 | 3000 PSI | ESCALERA T2 TRAMO DEL 04 AL 05 | 2026-02-11 | 2/12/2026 12:00:00 AM | 1 | 21 | 4.5 | 21 |  |  | 4.367 |  | 3 | 21.429
B-19322 VIALE 26 | 152.4 | 3000 PSI | ESCALERA T2 TRAMO DEL 04 AL 05 | 2026-02-11 | 2/12/2026 12:00:00 AM | 1 | 21 | 4.3 | 20 |  |  | 4.367 |  | 3 | 20.476
B-19322 VIALE 26 | 152.4 | 3000 PSI | ESCALERA T2 TRAMO DEL 04 AL 05 | 2026-02-11 | 2/12/2026 12:00:00 AM | 1 | 21 | 4.3 | 20 |  |  | 4.367 |  | 3 | 20.476
B-19322 VIALE 26 | 165.1 | 3000 PSI | PLACA T2 PISO 8 EJES 07 AL 09 ENTRE AYJ | 2026-02-11 | 2/12/2026 12:00:00 AM | 1 | 21 | 3.2 | 15 | PLACA | B-19322 VIALE 26_PLACA_21.0_1 | 3.267 |  | 3 | 15.238
B-19322 VIALE 26 | 165.1 | 3000 PSI | PLACA T2 PISO 8 EJES 07 AL 09 ENTRE AYJ | 2026-02-11 | 2/12/2026 12:00:00 AM | 1 | 21 | 3.5 | 16 | PLACA | B-19322 VIALE 26_PLACA_21.0_1 | 3.267 |  | 3 | 16.667
B-19322 VIALE 26 | 165.1 | 3000 PSI | PLACA T2 PISO 8 EJES 07 AL 09 ENTRE AYJ | 2026-02-11 | 2/12/2026 12:00:00 AM | 1 | 21 | 3.1 | 15 | PLACA | B-19322 VIALE 26_PLACA_21.0_1 | 3.267 |  | 3 | 14.762
B-19322 VIALE 26 | 215.9 | 3000 PSI | MUROS T2 P7 EJE 04 AL 06 ENTRE AYJ M=32,29,09 | 2026-02-11 | 2/12/2026 12:00:00 AM | 1 | 21 | 2.5 | 12 | MURO | B-19322 VIALE 26_MURO_21.0_1 | 2.533 |  | 3 | 11.905
B-19322 VIALE 26 | 215.9 | 3000 PSI | MUROS T2 P7 EJE 04 AL 06 ENTRE AYJ M=32,29,09 | 2026-02-11 | 2/12/2026 12:00:00 AM | 1 | 21 | 2.6 | 12 | MURO | B-19322 VIALE 26_MURO_21.0_1 | 2.533 |  | 3 | 12.381
B-19322 VIALE 26 | 215.9 | 3000 PSI | MUROS T2 P7 EJE 04 AL 06 ENTRE AYJ M=32,29,09 | 2026-02-11 | 2/12/2026 12:00:00 AM | 1 | 21 | 2.5 | 12 | MURO | B-19322 VIALE 26_MURO_21.0_1 | 2.533 |  | 3 | 11.905
B-19322 VIALE 26 | 152.4 | 3000 PSI | PLACA T2 P8 EJE 10 AL 12 ENTREA AYJ | 2026-02-10 | 2/11/2026 12:00:00 AM | 1 | 21 | 3.9 | 18 | PLACA | B-19322 VIALE 26_PLACA_21.0_1 | 3.867 |  | 3 | 18.571
B-19322 VIALE 26 | 152.4 | 3000 PSI | PLACA T2 P8 EJE 10 AL 12 ENTREA AYJ | 2026-02-10 | 2/11/2026 12:00:00 AM | 1 | 21 | 3.8 | 18 | PLACA | B-19322 VIALE 26_PLACA_21.0_1 | 3.867 |  | 3 | 18.095
B-19322 VIALE 26 | 152.4 | 3000 PSI | PLACA T2 P8 EJE 10 AL 12 ENTREA AYJ | 2026-02-10 | 2/11/2026 12:00:00 AM | 1 | 21 | 3.9 | 19 | PLACA | B-19322 VIALE 26_PLACA_21.0_1 | 3.867 |  | 3 | 18.571
B-19322 VIALE 26 | 177.8 | 3000 PSI | PLACA T1 PISO 4 EJE 15 AL 12 ENTREA AYJ | 2026-02-10 | 2/11/2026 12:00:00 AM | 1 | 21 | 2.8 | 13 | PLACA | B-19322 VIALE 26_PLACA_21.0_1 | 2.767 |  | 3 | 13.333
B-19322 VIALE 26 | 177.8 | 3000 PSI | PLACA T1 PISO 4 EJE 15 AL 12 ENTREA AYJ | 2026-02-10 | 2/11/2026 12:00:00 AM | 1 | 21 | 2.7 | 13 | PLACA | B-19322 VIALE 26_PLACA_21.0_1 | 2.767 |  | 3 | 12.857
B-19322 VIALE 26 | 177.8 | 3000 PSI | PLACA T1 PISO 4 EJE 15 AL 12 ENTREA AYJ | 2026-02-10 | 2/11/2026 12:00:00 AM | 1 | 21 | 2.8 | 13 | PLACA | B-19322 VIALE 26_PLACA_21.0_1 | 2.767 |  | 3 | 13.333
B-19322 VIALE 26 | 203.2 | 3000 PSI | MUROS T2 P7 EJE 06 Y 07 ENTRE AYJ M=32,29,09 | 2026-02-10 | 2/11/2026 12:00:00 AM | 1 | 21 | 3.3 | 16 | MURO | B-19322 VIALE 26_MURO_21.0_1 | 5.067 |  | 9 | 15.714
B-19322 VIALE 26 | 203.2 | 3000 PSI | MUROS T2 P7 EJE 06 Y 07 ENTRE AYJ M=32,29,09 | 2026-02-10 | 2/11/2026 12:00:00 AM | 1 | 21 | 2.7 | 13 | MURO | B-19322 VIALE 26_MURO_21.0_1 | 5.067 |  | 9 | 12.857
B-19322 VIALE 26 | 203.2 | 3000 PSI | MUROS T2 P7 EJE 06 Y 07 ENTRE AYJ M=32,29,09 | 2026-02-10 | 2/11/2026 12:00:00 AM | 1 | 21 | 2.6 | 12 | MURO | B-19322 VIALE 26_MURO_21.0_1 | 5.067 |  | 9 | 12.381
B-19322 VIALE 26 | 203.2 | 3000 PSI | MUROS T2 P7 EJE 06 Y 07 ENTRE AYJ M=32,29,09 | 2026-02-10 | 2/11/2026 12:00:00 AM | 1 | 21 | 2.9 | 14 | MURO | B-19322 VIALE 26_MURO_21.0_1 | 5.067 |  | 9 | 13.81
B-19322 VIALE 26 | 203.2 | 3000 PSI | MUROS T2 P7 EJE 06 Y 07 ENTRE AYJ M=32,29,09 | 2026-02-10 | 2/11/2026 12:00:00 AM | 1 | 21 | 9.2 | 44 | MURO | B-19322 VIALE 26_MURO_21.0_1 | 5.067 |  | 9 | 43.81
B-19322 VIALE 26 | 203.2 | 3000 PSI | MUROS T2 P7 EJE 06 Y 07 ENTRE AYJ M=32,29,09 | 2026-02-10 | 2/11/2026 12:00:00 AM | 1 | 21 | 9.6 | 46 | MURO | B-19322 VIALE 26_MURO_21.0_1 | 5.067 |  | 9 | 45.714
B-19322 VIALE 26 | 203.2 | 3000 PSI | MUROS T2 P7 EJE 06 Y 07 ENTRE AYJ M=32,29,09 | 2026-02-10 | 2/11/2026 12:00:00 AM | 1 | 21 | 9.5 | 45 | MURO | B-19322 VIALE 26_MURO_21.0_1 | 5.067 |  | 9 | 45.238
B-19322 VIALE 26 | 203.2 | 3000 PSI | MUROS T2 P7 EJE 06 Y 07 ENTRE AYJ M=32,29,09 | 2026-02-10 | 2/11/2026 12:00:00 AM | 1 | 21 | 2.7 | 13 | MURO | B-19322 VIALE 26_MURO_21.0_1 | 5.067 |  | 9 | 12.857
B-19322 VIALE 26 | 203.2 | 3000 PSI | MUROS T2 P7 EJE 06 Y 07 ENTRE AYJ M=32,29,09 | 2026-02-10 | 2/11/2026 12:00:00 AM | 1 | 21 | 3.1 | 15 | MURO | B-19322 VIALE 26_MURO_21.0_1 | 5.067 |  | 9 | 14.762
B-19322 VIALE 26 | 152.4 | 3000 PSI | PLACA TORRE 2 PISO 8 EJES 07 AL 10 ENTRE AYJ | 2026-02-12 | 2/13/2026 12:00:00 AM | 1 | 21 | 4 | 19 | PLACA | B-19322 VIALE 26_PLACA_21.0_1 | 4.067 |  | 3 | 19.048
B-19322 VIALE 26 | 152.4 | 3000 PSI | PLACA TORRE 2 PISO 8 EJES 07 AL 10 ENTRE AYJ | 2026-02-12 | 2/13/2026 12:00:00 AM | 1 | 21 | 4.1 | 20 | PLACA | B-19322 VIALE 26_PLACA_21.0_1 | 4.067 |  | 3 | 19.524
B-19322 VIALE 26 | 152.4 | 3000 PSI | PLACA TORRE 2 PISO 8 EJES 07 AL 10 ENTRE AYJ | 2026-02-12 | 2/13/2026 12:00:00 AM | 1 | 21 | 4.1 | 20 | PLACA | B-19322 VIALE 26_PLACA_21.0_1 | 4.067 |  | 3 | 19.524
B-19322 VIALE 26 | 215.9 | 3000 PSI | MUROS T2 P7 EJES 03 AL 04 ENTRE AYJ M=16,27,01 | 2026-02-12 | 2/13/2026 12:00:00 AM | 1 | 21 | 2.1 | 10 | MURO | B-19322 VIALE 26_MURO_21.0_1 | 2.1 |  | 3 | 10
B-19322 VIALE 26 | 215.9 | 3000 PSI | MUROS T2 P7 EJES 03 AL 04 ENTRE AYJ M=16,27,01 | 2026-02-12 | 2/13/2026 12:00:00 AM | 1 | 21 | 2 | 10 | MURO | B-19322 VIALE 26_MURO_21.0_1 | 2.1 |  | 3 | 9.524
B-19322 VIALE 26 | 215.9 | 3000 PSI | MUROS T2 P7 EJES 03 AL 04 ENTRE AYJ M=16,27,01 | 2026-02-12 | 2/13/2026 12:00:00 AM | 1 | 21 | 2.2 | 10 | MURO | B-19322 VIALE 26_MURO_21.0_1 | 2.1 |  | 3 | 10.476
B-19322 VIALE 26 | 139.7 | 3000 PSI | PLACA T1 P4 EJES 08 AL 10 ENTRE AYJ | 2026-02-12 | 2/13/2026 12:00:00 AM | 1 | 21 | 4.2 | 20 | PLACA | B-19322 VIALE 26_PLACA_21.0_1 | 3.657 |  | 7 | 20
B-19322 VIALE 26 | 139.7 | 3000 PSI | PLACA T1 P4 EJES 08 AL 10 ENTRE AYJ | 2026-02-12 | 2/13/2026 12:00:00 AM | 1 | 21 | 4.1 | 19 | PLACA | B-19322 VIALE 26_PLACA_21.0_1 | 3.657 |  | 7 | 19.524
B-19322 VIALE 26 | 139.7 | 3000 PSI | PLACA T1 P4 EJES 08 AL 10 ENTRE AYJ | 2026-02-12 | 2/13/2026 12:00:00 AM | 1 | 21 | 4.5 | 21 | PLACA | B-19322 VIALE 26_PLACA_21.0_1 | 3.657 |  | 7 | 21.429
B-19322 VIALE 26 | 139.7 | 3000 PSI | PLACA T1 P4 EJES 08 AL 10 ENTRE AYJ | 2026-02-12 | 2/13/2026 12:00:00 AM | 1 | 21 | 3.8 | 18 | PLACA | B-19322 VIALE 26_PLACA_21.0_1 | 3.657 |  | 7 | 18.095
B-19322 VIALE 26 | 139.7 | 3000 PSI | PLACA T1 P4 EJES 08 AL 10 ENTRE AYJ | 2026-02-12 | 2/13/2026 12:00:00 AM | 1 | 21 | 3.1 | 14 | PLACA | B-19322 VIALE 26_PLACA_21.0_1 | 3.657 |  | 7 | 14.762
B-19322 VIALE 26 | 139.7 | 3000 PSI | PLACA T1 P4 EJES 08 AL 10 ENTRE AYJ | 2026-02-12 | 2/13/2026 12:00:00 AM | 1 | 21 | 3 | 14 | PLACA | B-19322 VIALE 26_PLACA_21.0_1 | 3.657 |  | 7 | 14.286
B-19322 VIALE 26 | 139.7 | 3000 PSI | PLACA T1 P4 EJES 08 AL 10 ENTRE AYJ | 2026-02-12 | 2/13/2026 12:00:00 AM | 1 | 21 | 2.9 | 14 | PLACA | B-19322 VIALE 26_PLACA_21.0_1 | 3.657 |  | 7 | 13.81
B-19322 VIALE 26 | 152.4 | 3000 PSI | PLACA T2 PISO 8 EJES 05 AL 07 ENTRE AyJ | 2026-02-13 | 2/14/2026 12:00:00 AM | 1 | 21 | 2.8 | 14 | PLACA | B-19322 VIALE 26_PLACA_21.0_1 | 2.7 |  | 3 | 13.333
B-19322 VIALE 26 | 152.4 | 3000 PSI | PLACA T2 PISO 8 EJES 05 AL 07 ENTRE AyJ | 2026-02-13 | 2/14/2026 12:00:00 AM | 1 | 21 | 2.8 | 13 | PLACA | B-19322 VIALE 26_PLACA_21.0_1 | 2.7 |  | 3 | 13.333
B-19322 VIALE 26 | 152.4 | 3000 PSI | PLACA T2 PISO 8 EJES 05 AL 07 ENTRE AyJ | 2026-02-13 | 2/14/2026 12:00:00 AM | 1 | 21 | 2.5 | 12 | PLACA | B-19322 VIALE 26_PLACA_21.0_1 | 2.7 |  | 3 | 11.905
B-19322 VIALE 26 | 203.2 | 4000 PSI | MUROS T1 P4 EJES 15 Y 12 ENTRE aYJ M=32,03,04,30,25,13 | 2026-02-13 | 2/14/2026 12:00:00 AM | 1 | 21 | 2.2 | 10 | MURO | B-19322 VIALE 26_MURO_21.0_1 | 2.267 |  | 3 | 10.476
B-19322 VIALE 26 | 203.2 | 4000 PSI | MUROS T1 P4 EJES 15 Y 12 ENTRE aYJ M=32,03,04,30,25,13 | 2026-02-13 | 2/14/2026 12:00:00 AM | 1 | 21 | 2.3 | 11 | MURO | B-19322 VIALE 26_MURO_21.0_1 | 2.267 |  | 3 | 10.952
B-19322 VIALE 26 | 203.2 | 4000 PSI | MUROS T1 P4 EJES 15 Y 12 ENTRE aYJ M=32,03,04,30,25,13 | 2026-02-13 | 2/14/2026 12:00:00 AM | 1 | 21 | 2.3 | 11 | MURO | B-19322 VIALE 26_MURO_21.0_1 | 2.267 |  | 3 | 10.952
B-19322 VIALE 26 | 203.2 | 3000 PSI | MUROS T2 P7 EJES 01 AL 02 ENTRE AyD M=24,25,22,23,26 | 2026-02-13 | 2/14/2026 12:00:00 AM | 1 | 21 | 1.5 | 7 | MURO | B-19322 VIALE 26_MURO_21.0_1 | 2.333 |  | 3 | 7.143
B-19322 VIALE 26 | 203.2 | 3000 PSI | MUROS T2 P7 EJES 01 AL 02 ENTRE AyD M=24,25,22,23,26 | 2026-02-13 | 2/14/2026 12:00:00 AM | 1 | 21 | 2.8 | 13 | MURO | B-19322 VIALE 26_MURO_21.0_1 | 2.333 |  | 3 | 13.333
B-19322 VIALE 26 | 203.2 | 3000 PSI | MUROS T2 P7 EJES 01 AL 02 ENTRE AyD M=24,25,22,23,26 | 2026-02-13 | 2/14/2026 12:00:00 AM | 1 | 21 | 2.7 | 13 | MURO | B-19322 VIALE 26_MURO_21.0_1 | 2.333 |  | 3 | 12.857
B-19322 VIALE 26 | 152.4 | 3000 PSI | PLACA T1 PISO 4 EJES 06 AL 08 ENTRE AyJ | 2026-02-13 | 2/14/2026 12:00:00 AM | 1 | 21 | 2.5 | 12 | PLACA | B-19322 VIALE 26_PLACA_21.0_1 | 2.333 |  | 3 | 11.905
B-19322 VIALE 26 | 152.4 | 3000 PSI | PLACA T1 PISO 4 EJES 06 AL 08 ENTRE AyJ | 2026-02-13 | 2/14/2026 12:00:00 AM | 1 | 21 | 2.2 | 10 | PLACA | B-19322 VIALE 26_PLACA_21.0_1 | 2.333 |  | 3 | 10.476
B-19322 VIALE 26 | 152.4 | 3000 PSI | PLACA T1 PISO 4 EJES 06 AL 08 ENTRE AyJ | 2026-02-13 | 2/14/2026 12:00:00 AM | 1 | 21 | 2.3 | 11 | PLACA | B-19322 VIALE 26_PLACA_21.0_1 | 2.333 |  | 3 | 10.952
B-19322 VIALE 26 | 152.4 | 3000 PSI | PLACA T2 P8 EJE 01AL08 ENTRE AyJ | 2026-02-17 | 2/18/2026 12:00:00 AM | 1 | 21 | 3 | 14 | PLACA | B-19322 VIALE 26_PLACA_21.0_1 | 2.767 |  | 3 | 14.286
B-19322 VIALE 26 | 152.4 | 3000 PSI | PLACA T2 P8 EJE 01AL08 ENTRE AyJ | 2026-02-17 | 2/18/2026 12:00:00 AM | 1 | 21 | 2.5 | 12 | PLACA | B-19322 VIALE 26_PLACA_21.0_1 | 2.767 |  | 3 | 11.905
B-19322 VIALE 26 | 152.4 | 3000 PSI | PLACA T2 P8 EJE 01AL08 ENTRE AyJ | 2026-02-17 | 2/18/2026 12:00:00 AM | 1 | 21 | 2.8 | 13 | PLACA | B-19322 VIALE 26_PLACA_21.0_1 | 2.767 |  | 3 | 13.333
B-19322 VIALE 26 | 165.1 | 3000 PSI | PLACA T1 PS EJE 15AL12 ENTRE AyJ | 2026-02-17 | 2/18/2026 12:00:00 AM | 1 | 21 | 2.5 | 12 | PLACA | B-19322 VIALE 26_PLACA_21.0_1 | 2.6 |  | 3 | 11.905
B-19322 VIALE 26 | 165.1 | 3000 PSI | PLACA T1 PS EJE 15AL12 ENTRE AyJ | 2026-02-17 | 2/18/2026 12:00:00 AM | 1 | 21 | 2.7 | 13 | PLACA | B-19322 VIALE 26_PLACA_21.0_1 | 2.6 |  | 3 | 12.857
B-19322 VIALE 26 | 165.1 | 3000 PSI | PLACA T1 PS EJE 15AL12 ENTRE AyJ | 2026-02-17 | 2/18/2026 12:00:00 AM | 1 | 21 | 2.6 | 12 | PLACA | B-19322 VIALE 26_PLACA_21.0_1 | 2.6 |  | 3 | 12.381
B-19322 VIALE 26 | 215.9 | 3000 PSI | MUROS T2 P8 EJE 11AL15 ENTRE AyD M= 35,36,37,38,39,40 | 2026-02-17 | 2/18/2026 12:00:00 AM | 1 | 21 | 1.3 | 6 | MURO | B-19322 VIALE 26_MURO_21.0_1 | 1.3 |  | 3 | 6.19
B-19322 VIALE 26 | 215.9 | 3000 PSI | MUROS T2 P8 EJE 11AL15 ENTRE AyD M= 35,36,37,38,39,40 | 2026-02-17 | 2/18/2026 12:00:00 AM | 1 | 21 | 1.4 | 6 | MURO | B-19322 VIALE 26_MURO_21.0_1 | 1.3 |  | 3 | 6.667
B-19322 VIALE 26 | 215.9 | 3000 PSI | MUROS T2 P8 EJE 11AL15 ENTRE AyD M= 35,36,37,38,39,40 | 2026-02-17 | 2/18/2026 12:00:00 AM | 1 | 21 | 1.2 | 6 | MURO | B-19322 VIALE 26_MURO_21.0_1 | 1.3 |  | 3 | 5.714
B-19322 VIALE 26 | 165.1 | 3000 PSI | PLACA T1 P5 EJES 10Y12 ENTRE AyJ | 2026-02-18 | 2/19/2026 12:00:00 AM | 1 | 21 | 2.7 | 13 | PLACA | B-19322 VIALE 26_PLACA_21.0_1 | 2.633 |  | 3 | 12.857
B-19322 VIALE 26 | 165.1 | 3000 PSI | PLACA T1 P5 EJES 10Y12 ENTRE AyJ | 2026-02-18 | 2/19/2026 12:00:00 AM | 1 | 21 | 2.6 | 12 | PLACA | B-19322 VIALE 26_PLACA_21.0_1 | 2.633 |  | 3 | 12.381
B-19322 VIALE 26 | 165.1 | 3000 PSI | PLACA T1 P5 EJES 10Y12 ENTRE AyJ | 2026-02-18 | 2/19/2026 12:00:00 AM | 1 | 21 | 2.6 | 12 | PLACA | B-19322 VIALE 26_PLACA_21.0_1 | 2.633 |  | 3 | 12.381
B-19322 VIALE 26 | 203.2 | 3000 PSI | MUROS 12P8 EJES 08,09,10 ENTRE AyJ M=29,09,32,31,02,14 | 2026-02-18 | 2/19/2026 12:00:00 AM | 1 | 21 | 3.4 | 16 | MURO | B-19322 VIALE 26_MURO_21.0_1 | 3.367 |  | 3 | 16.19
B-19322 VIALE 26 | 203.2 | 3000 PSI | MUROS 12P8 EJES 08,09,10 ENTRE AyJ M=29,09,32,31,02,14 | 2026-02-18 | 2/19/2026 12:00:00 AM | 1 | 21 | 3.5 | 16 | MURO | B-19322 VIALE 26_MURO_21.0_1 | 3.367 |  | 3 | 16.667
B-19322 VIALE 26 | 203.2 | 3000 PSI | MUROS 12P8 EJES 08,09,10 ENTRE AyJ M=29,09,32,31,02,14 | 2026-02-18 | 2/19/2026 12:00:00 AM | 1 | 21 | 3.2 | 15 | MURO | B-19322 VIALE 26_MURO_21.0_1 | 3.367 |  | 3 | 15.238
B-19322 VIALE 26 | 158.75 | 3000 PSI | PLACA T2 P9 EJES 15AL12 ENTRE AYJ | 2026-02-18 | 2/19/2026 12:00:00 AM | 1 | 21 | 3.2 | 15 | PLACA | B-19322 VIALE 26_PLACA_21.0_1 | 3.067 |  | 3 | 15.238
B-19322 VIALE 26 | 158.75 | 3000 PSI | PLACA T2 P9 EJES 15AL12 ENTRE AYJ | 2026-02-18 | 2/19/2026 12:00:00 AM | 1 | 21 | 3.1 | 15 | PLACA | B-19322 VIALE 26_PLACA_21.0_1 | 3.067 |  | 3 | 14.762
B-19322 VIALE 26 | 158.75 | 3000 PSI | PLACA T2 P9 EJES 15AL12 ENTRE AYJ | 2026-02-18 | 2/19/2026 12:00:00 AM | 1 | 21 | 2.9 | 14 | PLACA | B-19322 VIALE 26_PLACA_21.0_1 | 3.067 |  | 3 | 13.81
B-19322 VIALE 26 | 177.8 | 3000 PSI | PLACA T1 P5 EJE 8 AL 10 | 2026-02-19 | 2/20/2026 12:00:00 AM | 1 | 21 | 2.6 | 12 | PLACA | B-19322 VIALE 26_PLACA_21.0_1 | 2.6 |  | 3 | 12.381
B-19322 VIALE 26 | 177.8 | 3000 PSI | PLACA T1 P5 EJE 8 AL 10 | 2026-02-19 | 2/20/2026 12:00:00 AM | 1 | 21 | 2.6 | 12 | PLACA | B-19322 VIALE 26_PLACA_21.0_1 | 2.6 |  | 3 | 12.381
B-19322 VIALE 26 | 177.8 | 3000 PSI | PLACA T1 P5 EJE 8 AL 10 | 2026-02-19 | 2/20/2026 12:00:00 AM | 1 | 21 | 2.6 | 12 | PLACA | B-19322 VIALE 26_PLACA_21.0_1 | 2.6 |  | 3 | 12.381
B-19322 VIALE 26 | 165.1 | 3000 PSI | PLACA T2 P9 EJES 10Y12 ENTRE AyJ | 2026-02-19 | 2/20/2026 12:00:00 AM | 1 | 21 | 3.2 | 15 | PLACA | B-19322 VIALE 26_PLACA_21.0_1 | 3.067 |  | 3 | 15.238
B-19322 VIALE 26 | 165.1 | 3000 PSI | PLACA T2 P9 EJES 10Y12 ENTRE AyJ | 2026-02-19 | 2/20/2026 12:00:00 AM | 1 | 21 | 3 | 14 | PLACA | B-19322 VIALE 26_PLACA_21.0_1 | 3.067 |  | 3 | 14.286
B-19322 VIALE 26 | 165.1 | 3000 PSI | PLACA T2 P9 EJES 10Y12 ENTRE AyJ | 2026-02-19 | 2/20/2026 12:00:00 AM | 1 | 21 | 3 | 14 | PLACA | B-19322 VIALE 26_PLACA_21.0_1 | 3.067 |  | 3 | 14.286
B-19322 VIALE 26 | 228.6 | 3000 PSI | MUROS T2 P8 EJES 7,6,5 ENTRE AyJ M=9,29,32 | 2026-02-19 | 2/20/2026 12:00:00 AM | 1 | 21 | 2.2 | 11 | MURO | B-19322 VIALE 26_MURO_21.0_1 | 2.367 |  | 3 | 10.476
B-19322 VIALE 26 | 228.6 | 3000 PSI | MUROS T2 P8 EJES 7,6,5 ENTRE AyJ M=9,29,32 | 2026-02-19 | 2/20/2026 12:00:00 AM | 1 | 21 | 2.4 | 11 | MURO | B-19322 VIALE 26_MURO_21.0_1 | 2.367 |  | 3 | 11.429
B-19322 VIALE 26 | 228.6 | 3000 PSI | MUROS T2 P8 EJES 7,6,5 ENTRE AyJ M=9,29,32 | 2026-02-19 | 2/20/2026 12:00:00 AM | 1 | 21 | 2.5 | 12 | MURO | B-19322 VIALE 26_MURO_21.0_1 | 2.367 |  | 3 | 11.905
B-19322 VIALE 26 | 228.6 | 3000 PSI | MUROS T2 P8 EJE 3Y4 ENTRE AyJ M=02,14,31 | 2026-02-20 | 2/21/2026 12:00:00 AM | 1 | 21 | 1.9 | 9 | MURO | B-19322 VIALE 26_MURO_21.0_1 | 1.9 |  | 3 | 9.048
B-19322 VIALE 26 | 228.6 | 3000 PSI | MUROS T2 P8 EJE 3Y4 ENTRE AyJ M=02,14,31 | 2026-02-20 | 2/21/2026 12:00:00 AM | 1 | 21 | 1.7 | 8 | MURO | B-19322 VIALE 26_MURO_21.0_1 | 1.9 |  | 3 | 8.095
B-19322 VIALE 26 | 228.6 | 3000 PSI | MUROS T2 P8 EJE 3Y4 ENTRE AyJ M=02,14,31 | 2026-02-20 | 2/21/2026 12:00:00 AM | 1 | 21 | 2.1 | 10 | MURO | B-19322 VIALE 26_MURO_21.0_1 | 1.9 |  | 3 | 10
B-19322 VIALE 26 | 177.8 | 3000 PSI | PLACA T2 PISO 9 EJES 06 AL 08 ENTRE AyJ | 2026-02-23 | 2/24/2026 12:00:00 AM | 1 | 21 | 5.7 | 27 | PLACA | B-19322 VIALE 26_PLACA_21.0_1 | 5.5 |  | 3 | 27.143
B-19322 VIALE 26 | 177.8 | 3000 PSI | PLACA T2 PISO 9 EJES 06 AL 08 ENTRE AyJ | 2026-02-23 | 2/24/2026 12:00:00 AM | 1 | 21 | 5.9 | 28 | PLACA | B-19322 VIALE 26_PLACA_21.0_1 | 5.5 |  | 3 | 28.095
B-19322 VIALE 26 | 177.8 | 3000 PSI | PLACA T2 PISO 9 EJES 06 AL 08 ENTRE AyJ | 2026-02-23 | 2/24/2026 12:00:00 AM | 1 | 21 | 4.9 | 23 | PLACA | B-19322 VIALE 26_PLACA_21.0_1 | 5.5 |  | 3 | 23.333
B-19322 VIALE 26 | 228.6 | 3000 PSI | MUROS T2 P8 EJES 1 AL 3 ENTRE AyJ M=32,9A 29A,19,22,23,24 | 2026-02-23 | 2/24/2026 12:00:00 AM | 1 | 21 | 1.5 | 7 | MURO | B-19322 VIALE 26_MURO_21.0_1 | 1.667 |  | 3 | 7.143
B-19322 VIALE 26 | 228.6 | 3000 PSI | MUROS T2 P8 EJES 1 AL 3 ENTRE AyJ M=32,9A 29A,19,22,23,24 | 2026-02-23 | 2/24/2026 12:00:00 AM | 1 | 21 | 1.7 | 8 | MURO | B-19322 VIALE 26_MURO_21.0_1 | 1.667 |  | 3 | 8.095
B-19322 VIALE 26 | 228.6 | 3000 PSI | MUROS T2 P8 EJES 1 AL 3 ENTRE AyJ M=32,9A 29A,19,22,23,24 | 2026-02-23 | 2/24/2026 12:00:00 AM | 1 | 21 | 1.8 | 9 | MURO | B-19322 VIALE 26_MURO_21.0_1 | 1.667 |  | 3 | 8.571
B-19322 VIALE 26 | 177.8 | 3000 psi | placa T1 P5 EJES01 AL 04 ENTRE AyJ | 2026-02-23 | 2/24/2026 12:00:00 AM | 1 | 21 | 2.2 | 11 | PLACA | B-19322 VIALE 26_PLACA_21.0_1 | 2.133 |  | 3 | 10.476
B-19322 VIALE 26 | 177.8 | 3000 psi | placa T1 P5 EJES01 AL 04 ENTRE AyJ | 2026-02-23 | 2/24/2026 12:00:00 AM | 1 | 21 | 2.2 | 10 | PLACA | B-19322 VIALE 26_PLACA_21.0_1 | 2.133 |  | 3 | 10.476
B-19322 VIALE 26 | 177.8 | 3000 psi | placa T1 P5 EJES01 AL 04 ENTRE AyJ | 2026-02-23 | 2/24/2026 12:00:00 AM | 1 | 21 | 2 | 9 | PLACA | B-19322 VIALE 26_PLACA_21.0_1 | 2.133 |  | 3 | 9.524
B-19322 VIALE 26 | 152.4 | 3000 PSI | PLACA T1 P4 EJES 01Y04 ENTRE AyJ | 2026-02-16 | 2/17/2026 12:00:00 AM | 1 | 21 | 2.9 | 14 | PLACA | B-19322 VIALE 26_PLACA_21.0_1 | 2.833 |  | 3 | 13.81
B-19322 VIALE 26 | 152.4 | 3000 PSI | PLACA T1 P4 EJES 01Y04 ENTRE AyJ | 2026-02-16 | 2/17/2026 12:00:00 AM | 1 | 21 | 2.8 | 13 | PLACA | B-19322 VIALE 26_PLACA_21.0_1 | 2.833 |  | 3 | 13.333
B-19322 VIALE 26 | 152.4 | 3000 PSI | PLACA T1 P4 EJES 01Y04 ENTRE AyJ | 2026-02-16 | 2/17/2026 12:00:00 AM | 1 | 21 | 2.8 | 13 | PLACA | B-19322 VIALE 26_PLACA_21.0_1 | 2.833 |  | 3 | 13.333
B-19322 VIALE 26 | 203.2 | 3000 PSI | MUROS T2 P8 EJE 11 AL 15 ENTRE JyF M=14,31,02,17,18,28 | 2026-02-16 | 2/17/2026 12:00:00 AM | 1 | 21 | 2.3 | 11 | MURO | B-19322 VIALE 26_MURO_21.0_1 | 2.233 |  | 3 | 10.952
B-19322 VIALE 26 | 203.2 | 3000 PSI | MUROS T2 P8 EJE 11 AL 15 ENTRE JyF M=14,31,02,17,18,28 | 2026-02-16 | 2/17/2026 12:00:00 AM | 1 | 21 | 2.2 | 10 | MURO | B-19322 VIALE 26_MURO_21.0_1 | 2.233 |  | 3 | 10.476
B-19322 VIALE 26 | 203.2 | 3000 PSI | MUROS T2 P8 EJE 11 AL 15 ENTRE JyF M=14,31,02,17,18,28 | 2026-02-16 | 2/17/2026 12:00:00 AM | 1 | 21 | 2.2 | 10 | MURO | B-19322 VIALE 26_MURO_21.0_1 | 2.233 |  | 3 | 10.476
B-19322 VIALE 26 | 152.4 | 3000 PSI | PLACA T1 P5 EJES 6-8 ENTRE AyJ | 2026-02-20 | 2/21/2026 12:00:00 AM | 1 | 21 | 2.9 | 14 | PLACA | B-19322 VIALE 26_PLACA_21.0_1 | 2.733 |  | 3 | 13.81
B-19322 VIALE 26 | 152.4 | 3000 PSI | PLACA T1 P5 EJES 6-8 ENTRE AyJ | 2026-02-20 | 2/21/2026 12:00:00 AM | 1 | 21 | 2.5 | 12 | PLACA | B-19322 VIALE 26_PLACA_21.0_1 | 2.733 |  | 3 | 11.905
B-19322 VIALE 26 | 152.4 | 3000 PSI | PLACA T1 P5 EJES 6-8 ENTRE AyJ | 2026-02-20 | 2/21/2026 12:00:00 AM | 1 | 21 | 2.8 | 13 | PLACA | B-19322 VIALE 26_PLACA_21.0_1 | 2.733 |  | 3 | 13.333
B-19322 VIALE 26 | 158.75 | 3000 PSI | PLACA T2 P9 EJES 8 AL 10 ENTRE AyJ | 2026-02-20 | 2/21/2026 12:00:00 AM | 1 | 21 | 3.3 | 16 | PLACA | B-19322 VIALE 26_PLACA_21.0_1 | 3.333 |  | 3 | 15.714
B-19322 VIALE 26 | 158.75 | 3000 PSI | PLACA T2 P9 EJES 8 AL 10 ENTRE AyJ | 2026-02-20 | 2/21/2026 12:00:00 AM | 1 | 21 | 3.4 | 16 | PLACA | B-19322 VIALE 26_PLACA_21.0_1 | 3.333 |  | 3 | 16.19
B-19322 VIALE 26 | 158.75 | 3000 PSI | PLACA T2 P9 EJES 8 AL 10 ENTRE AyJ | 2026-02-20 | 2/21/2026 12:00:00 AM | 1 | 21 | 3.3 | 16 | PLACA | B-19322 VIALE 26_PLACA_21.0_1 | 3.333 |  | 3 | 15.714
B-19322 VIALE 26 | 177.8 | 3000 PSI | PLACA T1 PISO 6 EJES 1 al4 ENTRE AyJ | 2026-03-03 | 3/4/2026 12:00:00 AM | 1 | 21 | 2.6 | 12 | PLACA | B-19322 VIALE 26_PLACA_21.0_1 | 2.867 |  | 3 | 12.381
B-19322 VIALE 26 | 228.6 | 3000 PSI | MUROS T1 P6 EJE 10-11 ENTRE AYJ M=22,25,9,2 | 2026-03-03 | 3/4/2026 12:00:00 AM | 1 | 21 | 2.5 | 12 | MURO | B-19322 VIALE 26_MURO_21.0_1 | 2.433 |  | 3 | 11.905
B-19322 VIALE 26 | 228.6 | 3000 PSI | MUROS T1 P6 EJE 10-11 ENTRE AYJ M=22,25,9,2 | 2026-03-03 | 3/4/2026 12:00:00 AM | 1 | 21 | 2.5 | 12 | MURO | B-19322 VIALE 26_MURO_21.0_1 | 2.433 |  | 3 | 11.905
B-19322 VIALE 26 | 228.6 | 3000 PSI | MUROS T1 P6 EJE 10-11 ENTRE AYJ M=22,25,9,2 | 2026-03-03 | 3/4/2026 12:00:00 AM | 1 | 21 | 2.3 | 11 | MURO | B-19322 VIALE 26_MURO_21.0_1 | 2.433 |  | 3 | 10.952
B-19322 VIALE 26 | 184.15 | 3000 PSI | PLACA T2 PISO 10 EJES 07 AL 09 ENTRE AyJ | 2026-03-03 | 3/4/2026 12:00:00 AM | 1 | 21 | 2.1 | 10 | PLACA | B-19322 VIALE 26_PLACA_21.0_1 | 1.9 |  | 3 | 10
B-19322 VIALE 26 | 184.15 | 3000 PSI | PLACA T2 PISO 10 EJES 07 AL 09 ENTRE AyJ | 2026-03-03 | 3/4/2026 12:00:00 AM | 1 | 21 | 1.8 | 8 | PLACA | B-19322 VIALE 26_PLACA_21.0_1 | 1.9 |  | 3 | 8.571
B-19322 VIALE 26 | 184.15 | 3000 PSI | PLACA T2 PISO 10 EJES 07 AL 09 ENTRE AyJ | 2026-03-03 | 3/4/2026 12:00:00 AM | 1 | 21 | 1.8 | 9 | PLACA | B-19322 VIALE 26_PLACA_21.0_1 | 1.9 |  | 3 | 8.571
B-19322 VIALE 26 | 209.55 | 3000 PSI | MUROS T2 P10 EJE 12 AL 15 J-F-M=29,9,32,17,18,28 EJE 3 J-F M=9a-29a-32 | 2026-03-03 | 3/4/2026 12:00:00 AM | 1 | 21 | 1.2 | 6 | MURO | B-19322 VIALE 26_MURO_21.0_1 | 1.133 |  | 3 | 5.714
B-19322 VIALE 26 | 209.55 | 3000 PSI | MUROS T2 P10 EJE 12 AL 15 J-F-M=29,9,32,17,18,28 EJE 3 J-F M=9a-29a-32 | 2026-03-03 | 3/4/2026 12:00:00 AM | 1 | 21 | 1.1 | 5 | MURO | B-19322 VIALE 26_MURO_21.0_1 | 1.133 |  | 3 | 5.238
B-19322 VIALE 26 | 209.55 | 3000 PSI | MUROS T2 P10 EJE 12 AL 15 J-F-M=29,9,32,17,18,28 EJE 3 J-F M=9a-29a-32 | 2026-03-03 | 3/4/2026 12:00:00 AM | 1 | 21 | 1.1 | 5 | MURO | B-19322 VIALE 26_MURO_21.0_1 | 1.133 |  | 3 | 5.238
B-19322 VIALE 26 | 177.8 | 3000 PSI | PLACA T2 P9 EJES 4AL6 ENTRE AyJ | 2026-02-24 | 2/25/2026 12:00:00 AM | 1 | 21 | 2.2 | 11 | PLACA | B-19322 VIALE 26_PLACA_21.0_1 | 2.067 |  | 3 | 10.476
B-19322 VIALE 26 | 177.8 | 3000 PSI | PLACA T2 P9 EJES 4AL6 ENTRE AyJ | 2026-02-24 | 2/25/2026 12:00:00 AM | 1 | 21 | 2.1 | 10 | PLACA | B-19322 VIALE 26_PLACA_21.0_1 | 2.067 |  | 3 | 10
B-19322 VIALE 26 | 177.8 | 3000 PSI | PLACA T2 P9 EJES 4AL6 ENTRE AyJ | 2026-02-24 | 2/25/2026 12:00:00 AM | 1 | 21 | 1.9 | 9 | PLACA | B-19322 VIALE 26_PLACA_21.0_1 | 2.067 |  | 3 | 9.048
B-19322 VIALE 26 | 215.9 | 3000 PSI | MUROS T2 P9 EJE 11AL15 ENTRE JyE M=9,29,32 | 2026-02-24 | 2/25/2026 12:00:00 AM | 1 | 21 | 2.3 | 11 | MURO | B-19322 VIALE 26_MURO_21.0_1 | 2.5 |  | 3 | 10.952
B-19322 VIALE 26 | 215.9 | 3000 PSI | MUROS T2 P9 EJE 11AL15 ENTRE JyE M=9,29,32 | 2026-02-24 | 2/25/2026 12:00:00 AM | 1 | 21 | 2.6 | 12 | MURO | B-19322 VIALE 26_MURO_21.0_1 | 2.5 |  | 3 | 12.381
B-19322 VIALE 26 | 215.9 | 3000 PSI | MUROS T2 P9 EJE 11AL15 ENTRE JyE M=9,29,32 | 2026-02-24 | 2/25/2026 12:00:00 AM | 1 | 21 | 2.6 | 12 | MURO | B-19322 VIALE 26_MURO_21.0_1 | 2.5 |  | 3 | 12.381
B-19322 VIALE 26 | 228.6 | 3000 PSI | PLACA T1 PISO 6 EJES 12 AL 15 ENTRE AyJ | 2026-02-25 | 2/26/2026 12:00:00 AM | 1 | 21 | 2.5 | 12 | PLACA | B-19322 VIALE 26_PLACA_21.0_1 | 2.433 |  | 3 | 11.905
B-19322 VIALE 26 | 228.6 | 3000 PSI | PLACA T1 PISO 6 EJES 12 AL 15 ENTRE AyJ | 2026-02-25 | 2/26/2026 12:00:00 AM | 1 | 21 | 2.6 | 12 | PLACA | B-19322 VIALE 26_PLACA_21.0_1 | 2.433 |  | 3 | 12.381
B-19322 VIALE 26 | 228.6 | 3000 PSI | PLACA T1 PISO 6 EJES 12 AL 15 ENTRE AyJ | 2026-02-25 | 2/26/2026 12:00:00 AM | 1 | 21 | 2.2 | 11 | PLACA | B-19322 VIALE 26_PLACA_21.0_1 | 2.433 |  | 3 | 10.476
B-19322 VIALE 26 | 177.8 | 3000 PSI | PLACA T1 PISO 6 EJES 1 al4 ENTRE AyJ | 2026-03-03 | 3/4/2026 12:00:00 AM | 1 | 21 | 3.2 | 15 | PLACA | B-19322 VIALE 26_PLACA_21.0_1 | 2.867 |  | 3 | 15.238
B-19322 VIALE 26 | 177.8 | 3000 PSI | PLACA T1 PISO 6 EJES 1 al4 ENTRE AyJ | 2026-03-03 | 3/4/2026 12:00:00 AM | 1 | 21 | 2.8 | 13 | PLACA | B-19322 VIALE 26_PLACA_21.0_1 | 2.867 |  | 3 | 13.333
B-19322 VIALE 26 | 152.4 | 300 PSI | MUROS T2 P9 EJES 12AL 15 ENTRE AyD | 2026-02-25 | 2/26/2026 12:00:00 AM | 1 | 21 | 2.7 | 13 | MURO | B-19322 VIALE 26_MURO_21.0_1 | 2.5 |  | 3 | 12.857
B-19322 VIALE 26 | 152.4 | 300 PSI | MUROS T2 P9 EJES 12AL 15 ENTRE AyD | 2026-02-25 | 2/26/2026 12:00:00 AM | 1 | 21 | 2.5 | 12 | MURO | B-19322 VIALE 26_MURO_21.0_1 | 2.5 |  | 3 | 11.905
B-19322 VIALE 26 | 152.4 | 300 PSI | MUROS T2 P9 EJES 12AL 15 ENTRE AyD | 2026-02-25 | 2/26/2026 12:00:00 AM | 1 | 21 | 2.3 | 11 | MURO | B-19322 VIALE 26_MURO_21.0_1 | 2.5 |  | 3 | 10.952
B-19322 VIALE 26 | 203.2 | 3000 PSI | MUROS T2 P9 EJES 10-11 ENTRE AyJ M=2,44,31 | 2026-02-26 | 2/27/2026 12:00:00 AM | 1 | 21 | 1.5 | 7 | MURO | B-19322 VIALE 26_MURO_21.0_1 | 1.533 |  | 3 | 7.143
B-19322 VIALE 26 | 203.2 | 3000 PSI | MUROS T2 P9 EJES 10-11 ENTRE AyJ M=2,44,31 | 2026-02-26 | 2/27/2026 12:00:00 AM | 1 | 21 | 1.5 | 7 | MURO | B-19322 VIALE 26_MURO_21.0_1 | 1.533 |  | 3 | 7.143
B-19322 VIALE 26 | 203.2 | 3000 PSI | MUROS T2 P9 EJES 10-11 ENTRE AyJ M=2,44,31 | 2026-02-26 | 2/27/2026 12:00:00 AM | 1 | 21 | 1.6 | 7 | MURO | B-19322 VIALE 26_MURO_21.0_1 | 1.533 |  | 3 | 7.619
B-19322 VIALE 26 | 165.1 | 3000 PSI | PLACA T1 P6 EJES 10-12 ENTRE AyJ | 2026-02-26 | 2/27/2026 12:00:00 AM | 1 | 21 | 2.4 | 11 | PLACA | B-19322 VIALE 26_PLACA_21.0_1 | 2.5 |  | 3 | 11.429
B-19322 VIALE 26 | 165.1 | 3000 PSI | PLACA T1 P6 EJES 10-12 ENTRE AyJ | 2026-02-26 | 2/27/2026 12:00:00 AM | 1 | 21 | 2.6 | 12 | PLACA | B-19322 VIALE 26_PLACA_21.0_1 | 2.5 |  | 3 | 12.381
B-19322 VIALE 26 | 165.1 | 3000 PSI | PLACA T1 P6 EJES 10-12 ENTRE AyJ | 2026-02-26 | 2/27/2026 12:00:00 AM | 1 | 21 | 2.5 | 12 | PLACA | B-19322 VIALE 26_PLACA_21.0_1 | 2.5 |  | 3 | 11.905
B-19322 VIALE 26 | 152.4 | 3000 PSI | PLACA T1 P6EJES 08 AL 10 ENTRE A-J | 2026-02-28 | 2/27/2026 12:00:00 AM | 1 | 21 | 1.5 | 7 | PLACA | B-19322 VIALE 26_PLACA_21.0_1 | 1.5 |  | 2 | 7.143
B-19322 VIALE 26 | 152.4 | 3000 PSI | PLACA T1 P6EJES 08 AL 10 ENTRE A-J | 2026-02-28 | 2/27/2026 12:00:00 AM | 1 | 21 | 1.5 | 7 | PLACA | B-19322 VIALE 26_PLACA_21.0_1 | 1.5 |  | 2 | 7.143
B-19322 VIALE 26 | 228.6 | 3000 PSI | MUROS T1 PISO 6 EJES 9Y8 ENTRE AyJ M=2,24,9,22 | 2026-03-04 | 3/5/2026 12:00:00 AM | 1 | 21 | 2.9 | 14 | MURO | B-19322 VIALE 26_MURO_21.0_1 | 2.7 |  | 3 | 13.81
B-19322 VIALE 26 | 228.6 | 3000 PSI | MUROS T1 PISO 6 EJES 9Y8 ENTRE AyJ M=2,24,9,22 | 2026-03-04 | 3/5/2026 12:00:00 AM | 1 | 21 | 2.5 | 12 | MURO | B-19322 VIALE 26_MURO_21.0_1 | 2.7 |  | 3 | 11.905
B-19322 VIALE 26 | 228.6 | 3000 PSI | MUROS T1 PISO 6 EJES 9Y8 ENTRE AyJ M=2,24,9,22 | 2026-03-04 | 3/5/2026 12:00:00 AM | 1 | 21 | 2.7 | 13 | MURO | B-19322 VIALE 26_MURO_21.0_1 | 2.7 |  | 3 | 12.857
B-19322 VIALE 26 | 177.8 | 3000 PSI | PLACA T1 P6 EJES 4-6 ENTRE AyJ | 2026-03-02 | 3/3/2026 12:00:00 AM | 1 | 21 | 3.7 | 17 | PLACA | B-19322 VIALE 26_PLACA_21.0_1 | 3.7 |  | 3 | 17.619
B-19322 VIALE 26 | 177.8 | 3000 PSI | PLACA T1 P6 EJES 4-6 ENTRE AyJ | 2026-03-02 | 3/3/2026 12:00:00 AM | 1 | 21 | 3.9 | 19 | PLACA | B-19322 VIALE 26_PLACA_21.0_1 | 3.7 |  | 3 | 18.571
B-19322 VIALE 26 | 177.8 | 3000 PSI | PLACA T1 P6 EJES 4-6 ENTRE AyJ | 2026-03-02 | 3/3/2026 12:00:00 AM | 1 | 21 | 3.5 | 17 | PLACA | B-19322 VIALE 26_PLACA_21.0_1 | 3.7 |  | 3 | 16.667
B-19322 VIALE 26 | 177.8 | 3000 PSI | PLACA T2 P10 EJES 5 AL 7 ENTRE A Y J | 2026-03-04 | 3/5/2026 12:00:00 AM | 1 | 21 | 3.2 | 15 | PLACA | B-19322 VIALE 26_PLACA_21.0_1 | 2.967 |  | 3 | 15.238
B-19322 VIALE 26 | 177.8 | 3000 PSI | PLACA T2 P10 EJES 5 AL 7 ENTRE A Y J | 2026-03-04 | 3/5/2026 12:00:00 AM | 1 | 21 | 2.9 | 14 | PLACA | B-19322 VIALE 26_PLACA_21.0_1 | 2.967 |  | 3 | 13.81
B-19322 VIALE 26 | 177.8 | 3000 PSI | PLACA T2 P10 EJES 5 AL 7 ENTRE A Y J | 2026-03-04 | 3/5/2026 12:00:00 AM | 1 | 21 | 2.8 | 14 | PLACA | B-19322 VIALE 26_PLACA_21.0_1 | 2.967 |  | 3 | 13.333
B-19322 VIALE 26 | 228.6 | 3000 PSI | MUROS T2 P10 EJES 12 AL 15 ENTRE A Y J M=34,35,36,38,39,40 | 2026-03-04 | 3/5/2026 12:00:00 AM | 1 | 21 | 2.6 | 12 | MURO | B-19322 VIALE 26_MURO_21.0_1 | 2.8 |  | 3 | 12.381
B-19322 VIALE 26 | 228.6 | 3000 PSI | MUROS T2 P10 EJES 12 AL 15 ENTRE A Y J M=34,35,36,38,39,40 | 2026-03-04 | 3/5/2026 12:00:00 AM | 1 | 21 | 2.9 | 14 | MURO | B-19322 VIALE 26_MURO_21.0_1 | 2.8 |  | 3 | 13.81
B-19322 VIALE 26 | 228.6 | 3000 PSI | MUROS T2 P10 EJES 12 AL 15 ENTRE A Y J M=34,35,36,38,39,40 | 2026-03-04 | 3/5/2026 12:00:00 AM | 1 | 21 | 2.9 | 14 | MURO | B-19322 VIALE 26_MURO_21.0_1 | 2.8 |  | 3 | 13.81
B-19322 VIALE 26 | 152.4 | 3000 PSI | PLACA T2 P9 EJE 1 AL 3 ENTRE AyJ | 2026-02-26 | 2/27/2026 12:00:00 AM | 1 | 21 | 2.4 | 12 | PLACA | B-19322 VIALE 26_PLACA_21.0_1 | 2.2 |  | 3 | 11.429
B-19322 VIALE 26 | 152.4 | 3000 PSI | PLACA T2 P9 EJE 1 AL 3 ENTRE AyJ | 2026-02-26 | 2/27/2026 12:00:00 AM | 1 | 21 | 2.1 | 10 | PLACA | B-19322 VIALE 26_PLACA_21.0_1 | 2.2 |  | 3 | 10
B-19322 VIALE 26 | 203.2 | 3000 PSI | MUROS T1 P6 EJES 12-15 ENTRE JyG M=31,32,30,3,23,14,8 | 2026-03-02 | 3/3/2026 12:00:00 AM | 1 | 21 | 2.1 | 10 | MURO | B-19322 VIALE 26_MURO_21.0_1 | 2.233 |  | 3 | 10
B-19322 VIALE 26 | 203.2 | 3000 PSI | MUROS T1 P6 EJES 12-15 ENTRE JyG M=31,32,30,3,23,14,8 | 2026-03-02 | 3/3/2026 12:00:00 AM | 1 | 21 | 2.3 | 11 | MURO | B-19322 VIALE 26_MURO_21.0_1 | 2.233 |  | 3 | 10.952
B-19322 VIALE 26 | 152.4 | 3000 PSI | PLACA T2 P9 EJE 1 AL 3 ENTRE AyJ | 2026-02-26 | 2/27/2026 12:00:00 AM | 1 | 21 | 2.1 | 10 | PLACA | B-19322 VIALE 26_PLACA_21.0_1 | 2.2 |  | 3 | 10
B-19322 VIALE 26 | 228.6 | 3000 PSI | MUROS T2 P9 EJES 06 AL 08 ENTRE Ayj M= 14,31,02 | 2026-02-27 | 2/28/2026 12:00:00 AM | 1 | 21 | 1.9 | 9 | MURO | B-19322 VIALE 26_MURO_21.0_1 | 1.95 |  | 4 | 9.048
B-19322 VIALE 26 | 228.6 | 3000 PSI | MUROS T2 P9 EJES 06 AL 08 ENTRE Ayj M= 14,31,02 | 2026-02-27 | 2/28/2026 12:00:00 AM | 1 | 21 | 1.9 | 9 | MURO | B-19322 VIALE 26_MURO_21.0_1 | 1.95 |  | 4 | 9.048
B-19322 VIALE 26 | 228.6 | 3000 PSI | MUROS T2 P9 EJES 06 AL 08 ENTRE Ayj M= 14,31,02 | 2026-02-27 | 2/28/2026 12:00:00 AM | 1 | 21 | 2 | 9 | MURO | B-19322 VIALE 26_MURO_21.0_1 | 1.95 |  | 4 | 9.524
B-19322 VIALE 26 | 228.6 | 3000 PSI | MUROS T2 P9 EJES 06 AL 08 ENTRE Ayj M= 14,31,02 | 2026-02-27 | 2/28/2026 12:00:00 AM | 1 | 21 | 2 | 9 | MURO | B-19322 VIALE 26_MURO_21.0_1 | 1.95 |  | 4 | 9.524
B-19322 VIALE 26 | 203.2 | 3000 PSI | MUROS T1 P6 EJES 12-15 ENTRE JyG M=31,32,30,3,23,14,8 | 2026-03-02 | 3/3/2026 12:00:00 AM | 1 | 21 | 2.3 | 11 | MURO | B-19322 VIALE 26_MURO_21.0_1 | 2.233 |  | 3 | 10.952
B-19322 VIALE 26 | 158.75 | 3000 PSI | PLACA T1 P7 EJES 15 AL 12 ENTREA AYJ | 2026-03-05 | 3/6/2026 12:00:00 AM | 1 | 21 | 3.1 | 14 | PLACA | B-19322 VIALE 26_PLACA_21.0_1 | 2.933 |  | 3 | 14.762
B-19322 VIALE 26 | 158.75 | 3000 PSI | PLACA T1 P7 EJES 15 AL 12 ENTREA AYJ | 2026-03-05 | 3/6/2026 12:00:00 AM | 1 | 21 | 2.9 | 14 | PLACA | B-19322 VIALE 26_PLACA_21.0_1 | 2.933 |  | 3 | 13.81
B-19322 VIALE 26 | 158.75 | 3000 PSI | PLACA T1 P7 EJES 15 AL 12 ENTREA AYJ | 2026-03-05 | 3/6/2026 12:00:00 AM | 1 | 21 | 2.8 | 13 | PLACA | B-19322 VIALE 26_PLACA_21.0_1 | 2.933 |  | 3 | 13.333
B-19322 VIALE 26 | 241.3 | 3000 PSI | MUROS T1 P6 EJES 06 Y 07 ENTRE AYJ M=22,23,24,9,13,2,5 | 2026-03-05 | 3/6/2026 12:00:00 AM | 1 | 21 | 1.3 | 6 | MURO | B-19322 VIALE 26_MURO_21.0_1 | 1.467 |  | 3 | 6.19
B-19322 VIALE 26 | 241.3 | 3000 PSI | MUROS T1 P6 EJES 06 Y 07 ENTRE AYJ M=22,23,24,9,13,2,5 | 2026-03-05 | 3/6/2026 12:00:00 AM | 1 | 21 | 1.5 | 7 | MURO | B-19322 VIALE 26_MURO_21.0_1 | 1.467 |  | 3 | 7.143
B-19322 VIALE 26 | 241.3 | 3000 PSI | MUROS T1 P6 EJES 06 Y 07 ENTRE AYJ M=22,23,24,9,13,2,5 | 2026-03-05 | 3/6/2026 12:00:00 AM | 1 | 21 | 1.6 | 7 | MURO | B-19322 VIALE 26_MURO_21.0_1 | 1.467 |  | 3 | 7.619
B-19322 VIALE 26 | 152.4 | 3000 PSI | PLACA T2 P10 EJES 5 AL 3 ENTRE A YJ | 2026-03-05 | 3/6/2026 12:00:00 AM | 1 | 21 | 2.8 | 13 | PLACA | B-19322 VIALE 26_PLACA_21.0_1 | 2.833 |  | 3 | 13.333
B-19322 VIALE 26 | 152.4 | 3000 PSI | PLACA T2 P10 EJES 5 AL 3 ENTRE A YJ | 2026-03-05 | 3/6/2026 12:00:00 AM | 1 | 21 | 2.7 | 13 | PLACA | B-19322 VIALE 26_PLACA_21.0_1 | 2.833 |  | 3 | 12.857
B-19322 VIALE 26 | 152.4 | 3000 PSI | PLACA T2 P10 EJES 5 AL 3 ENTRE A YJ | 2026-03-05 | 3/6/2026 12:00:00 AM | 1 | 21 | 3 | 14 | PLACA | B-19322 VIALE 26_PLACA_21.0_1 | 2.833 |  | 3 | 14.286
B-19322 VIALE 26 | 203.2 | 3000 PSI | MUROS T2 P10 EJES 10 Y 11 ENTRE A Y J M=29,932 | 2026-03-05 | 3/6/2026 12:00:00 AM | 1 | 21 | 3.2 | 15 | MURO | B-19322 VIALE 26_MURO_21.0_1 | 3.233 |  | 3 | 15.238
B-19322 VIALE 26 | 203.2 | 3000 PSI | MUROS T2 P10 EJES 10 Y 11 ENTRE A Y J M=29,932 | 2026-03-05 | 3/6/2026 12:00:00 AM | 1 | 21 | 3.2 | 15 | MURO | B-19322 VIALE 26_MURO_21.0_1 | 3.233 |  | 3 | 15.238
B-19322 VIALE 26 | 203.2 | 3000 PSI | MUROS T2 P10 EJES 10 Y 11 ENTRE A Y J M=29,932 | 2026-03-05 | 3/6/2026 12:00:00 AM | 1 | 21 | 3.3 | 16 | MURO | B-19322 VIALE 26_MURO_21.0_1 | 3.233 |  | 3 | 15.714
B-19322 VIALE 26 | 133.35 | 3000 PSI | PLACA T2 PISO 11 EJES 12 AL 15 ENTRE A Y J ESCALERA 8 AL 9 | 2026-03-09 | 3/10/2026 12:00:00 AM | 1 | 21 | 6.6 | 31 | PLACA | B-19322 VIALE 26_PLACA_21.0_1 | 6.233 |  | 3 | 31.429
B-19322 VIALE 26 | 133.35 | 3000 PSI | PLACA T2 PISO 11 EJES 12 AL 15 ENTRE A Y J ESCALERA 8 AL 9 | 2026-03-09 | 3/10/2026 12:00:00 AM | 1 | 21 | 6 | 28 | PLACA | B-19322 VIALE 26_PLACA_21.0_1 | 6.233 |  | 3 | 28.571
B-19322 VIALE 26 | 133.35 | 3000 PSI | PLACA T2 PISO 11 EJES 12 AL 15 ENTRE A Y J ESCALERA 8 AL 9 | 2026-03-09 | 3/10/2026 12:00:00 AM | 1 | 21 | 6.1 | 29 | PLACA | B-19322 VIALE 26_PLACA_21.0_1 | 6.233 |  | 3 | 29.048
B-19322 VIALE 26 | 203.2 | 300 PSI | MUROS T2 P10 EJE 3 A Y J M=32,9A,29A EJE 5 A Y D M=32,29,9 | 2026-03-09 | 3/10/2026 12:00:00 AM | 1 | 21 | 6.2 | 30 | MURO | B-19322 VIALE 26_MURO_21.0_1 | 5.833 |  | 3 | 29.524
B-19322 VIALE 26 | 203.2 | 300 PSI | MUROS T2 P10 EJE 3 A Y J M=32,9A,29A EJE 5 A Y D M=32,29,9 | 2026-03-09 | 3/10/2026 12:00:00 AM | 1 | 21 | 5.9 | 28 | MURO | B-19322 VIALE 26_MURO_21.0_1 | 5.833 |  | 3 | 28.095
B-19322 VIALE 26 | 203.2 | 300 PSI | MUROS T2 P10 EJE 3 A Y J M=32,9A,29A EJE 5 A Y D M=32,29,9 | 2026-03-09 | 3/10/2026 12:00:00 AM | 1 | 21 | 5.4 | 26 | MURO | B-19322 VIALE 26_MURO_21.0_1 | 5.833 |  | 3 | 25.714
B-19322 VIALE 26 | 133.35 | 3000 PSI | PLACA P7 T1 EJES 06 Y 08 ENTRE A-J | 2026-03-09 | 3/10/2026 12:00:00 AM | 1 | 21 | 3.5 | 17 | PLACA | B-19322 VIALE 26_PLACA_21.0_1 | 4.433 |  | 3 | 16.667
B-19322 VIALE 26 | 133.35 | 3000 PSI | PLACA P7 T1 EJES 06 Y 08 ENTRE A-J | 2026-03-09 | 3/10/2026 12:00:00 AM | 1 | 21 | 5.4 | 26 | PLACA | B-19322 VIALE 26_PLACA_21.0_1 | 4.433 |  | 3 | 25.714
B-19322 VIALE 26 | 133.35 | 3000 PSI | PLACA P7 T1 EJES 06 Y 08 ENTRE A-J | 2026-03-09 | 3/10/2026 12:00:00 AM | 1 | 21 | 4.4 | 21 | PLACA | B-19322 VIALE 26_PLACA_21.0_1 | 4.433 |  | 3 | 20.952
B-19322 VIALE 26 | 215.9 | 3000 PSI | MUROS T2 P6 EJE 3 -GyJ M=23,21,8 EJE 1-2 AyJ M=1,18,19 | 2026-03-09 | 3/10/2026 12:00:00 AM | 1 | 21 | 3.3 | 16 | MURO | B-19322 VIALE 26_MURO_21.0_1 | 3.267 |  | 3 | 15.714
B-19322 VIALE 26 | 215.9 | 3000 PSI | MUROS T2 P6 EJE 3 -GyJ M=23,21,8 EJE 1-2 AyJ M=1,18,19 | 2026-03-09 | 3/10/2026 12:00:00 AM | 1 | 21 | 3.3 | 16 | MURO | B-19322 VIALE 26_MURO_21.0_1 | 3.267 |  | 3 | 15.714
B-19322 VIALE 26 | 215.9 | 3000 PSI | MUROS T2 P6 EJE 3 -GyJ M=23,21,8 EJE 1-2 AyJ M=1,18,19 | 2026-03-09 | 3/10/2026 12:00:00 AM | 1 | 21 | 3.2 | 15 | MURO | B-19322 VIALE 26_MURO_21.0_1 | 3.267 |  | 3 | 15.238
B-19322 VIALE 26 | 177.8 | 3000 PSI | PLACA T2 PISO 11 EJES 1 AL 4 ENTRE A Y J | 2026-03-13 | 3/14/2026 12:00:00 AM | 1 | 21 | 5.9 | 28 | PLACA | B-19322 VIALE 26_PLACA_21.0_1 | 5.7 |  | 3 | 28.095
B-19322 VIALE 26 | 228.6 | 3000 PSI | MUROS T2 P11 EJE 11 AL 15 ENTRE A Y J M=9,29,32 | 2026-03-13 | 3/14/2026 12:00:00 AM | 1 | 21 | 3.5 | 17 | MURO | B-19322 VIALE 26_MURO_21.0_1 | 3.567 |  | 3 | 16.667
B-19322 VIALE 26 | 228.6 | 3000 PSI | MUROS T2 P11 EJE 11 AL 15 ENTRE A Y J M=9,29,32 | 2026-03-13 | 3/14/2026 12:00:00 AM | 1 | 21 | 3.5 | 17 | MURO | B-19322 VIALE 26_MURO_21.0_1 | 3.567 |  | 3 | 16.667
B-19322 VIALE 26 | 228.6 | 3000 PSI | MUROS T2 P11 EJE 11 AL 15 ENTRE A Y J M=9,29,32 | 2026-03-13 | 3/14/2026 12:00:00 AM | 1 | 21 | 3.7 | 18 | MURO | B-19322 VIALE 26_MURO_21.0_1 | 3.567 |  | 3 | 17.619
B-19322 VIALE 26 | 228.6 | 3000 PSI | MUROS T1 P7 EJES 8 Y 9 ENTRE AyJ M=2,9,22,24 | 2026-03-13 | 3/14/2026 12:00:00 AM | 1 | 21 | 3.3 | 16 | MURO | B-19322 VIALE 26_MURO_21.0_1 | 3 |  | 3 | 15.714
B-19322 VIALE 26 | 228.6 | 3000 PSI | MUROS T1 P7 EJES 8 Y 9 ENTRE AyJ M=2,9,22,24 | 2026-03-13 | 3/14/2026 12:00:00 AM | 1 | 21 | 3.1 | 14 | MURO | B-19322 VIALE 26_MURO_21.0_1 | 3 |  | 3 | 14.762
B-19322 VIALE 26 | 228.6 | 3000 PSI | MUROS T1 P7 EJES 8 Y 9 ENTRE AyJ M=2,9,22,24 | 2026-03-13 | 3/14/2026 12:00:00 AM | 1 | 21 | 2.6 | 12 | MURO | B-19322 VIALE 26_MURO_21.0_1 | 3 |  | 3 | 12.381
B-19322 VIALE 26 | 152.4 | 300 PSI | PLACA T1 PISO 7 EJE 4 AL 6 ENTRE A-J | 2026-03-11 | 3/12/2026 12:00:00 AM | 1 | 21 | 5.2 | 24 | PLACA | B-19322 VIALE 26_PLACA_21.0_1 | 5.1 |  | 3 | 24.762
B-19322 VIALE 26 | 152.4 | 300 PSI | PLACA T1 PISO 7 EJE 4 AL 6 ENTRE A-J | 2026-03-11 | 3/12/2026 12:00:00 AM | 1 | 21 | 5.1 | 24 | PLACA | B-19322 VIALE 26_PLACA_21.0_1 | 5.1 |  | 3 | 24.286
B-19322 VIALE 26 | 152.4 | 300 PSI | PLACA T1 PISO 7 EJE 4 AL 6 ENTRE A-J | 2026-03-11 | 3/12/2026 12:00:00 AM | 1 | 21 | 5 | 24 | PLACA | B-19322 VIALE 26_PLACA_21.0_1 | 5.1 |  | 3 | 23.81
B-19322 VIALE 26 | 203.2 | 3000 PSI | MUROS T1 P7 EJES 15 AL 12 ENTRE AyJ M=31,32,2,10,23,25 | 2026-03-11 | 3/12/2026 12:00:00 AM | 1 | 21 | 4.1 | 19 | MURO | B-19322 VIALE 26_MURO_21.0_1 | 4 |  | 3 | 19.524
B-19322 VIALE 26 | 203.2 | 3000 PSI | MUROS T1 P7 EJES 15 AL 12 ENTRE AyJ M=31,32,2,10,23,25 | 2026-03-11 | 3/12/2026 12:00:00 AM | 1 | 21 | 4 | 19 | MURO | B-19322 VIALE 26_MURO_21.0_1 | 4 |  | 3 | 19.048
B-19322 VIALE 26 | 203.2 | 3000 PSI | MUROS T1 P7 EJES 15 AL 12 ENTRE AyJ M=31,32,2,10,23,25 | 2026-03-11 | 3/12/2026 12:00:00 AM | 1 | 21 | 3.9 | 18 | MURO | B-19322 VIALE 26_MURO_21.0_1 | 4 |  | 3 | 18.571
B-19322 VIALE 26 | 203.2 | 3000 PSI | MUROS T2 P10 EJES 1 AL 2 ENTRE A Y J M=15,19,22,23,24,25 | 2026-03-10 | 3/11/2026 12:00:00 AM | 1 | 21 | 3.7 | 18 | MURO | B-19322 VIALE 26_MURO_21.0_1 | 3.7 |  | 3 | 17.619
B-19322 VIALE 26 | 203.2 | 3000 PSI | MUROS T2 P10 EJES 1 AL 2 ENTRE A Y J M=15,19,22,23,24,25 | 2026-03-10 | 3/11/2026 12:00:00 AM | 1 | 21 | 3.7 | 17 | MURO | B-19322 VIALE 26_MURO_21.0_1 | 3.7 |  | 3 | 17.619
B-19322 VIALE 26 | 203.2 | 3000 PSI | MUROS T2 P10 EJES 1 AL 2 ENTRE A Y J M=15,19,22,23,24,25 | 2026-03-10 | 3/11/2026 12:00:00 AM | 1 | 21 | 3.7 | 17 | MURO | B-19322 VIALE 26_MURO_21.0_1 | 3.7 |  | 3 | 17.619
B-19322 VIALE 26 | 177.8 | 3000 PSI | PLACA T2 PISO 11 EJES 9 AL 11 ENTRE A Y J | 2026-03-10 | 3/11/2026 12:00:00 AM | 1 | 21 | 2.3 | 11 | PLACA | B-19322 VIALE 26_PLACA_21.0_1 | 2.7 |  | 3 | 10.952
B-19322 VIALE 26 | 177.8 | 3000 PSI | PLACA T2 PISO 11 EJES 9 AL 11 ENTRE A Y J | 2026-03-10 | 3/11/2026 12:00:00 AM | 1 | 21 | 2.8 | 13 | PLACA | B-19322 VIALE 26_PLACA_21.0_1 | 2.7 |  | 3 | 13.333
B-19322 VIALE 26 | 177.8 | 3000 PSI | PLACA T2 PISO 11 EJES 9 AL 11 ENTRE A Y J | 2026-03-10 | 3/11/2026 12:00:00 AM | 1 | 21 | 3 | 14 | PLACA | B-19322 VIALE 26_PLACA_21.0_1 | 2.7 |  | 3 | 14.286
B-19322 VIALE 26 | 152.4 | 3000 PSI | PLACA T2 PISO 11 EJES 4 AL 7 ENTRE A Y J | 2026-03-12 | 3/13/2026 12:00:00 AM | 1 | 21 | 3.9 | 19 | PLACA | B-19322 VIALE 26_PLACA_21.0_1 | 3.633 |  | 3 | 18.571
B-19322 VIALE 26 | 152.4 | 3000 PSI | PLACA T2 PISO 11 EJES 4 AL 7 ENTRE A Y J | 2026-03-12 | 3/13/2026 12:00:00 AM | 1 | 21 | 3.2 | 15 | PLACA | B-19322 VIALE 26_PLACA_21.0_1 | 3.633 |  | 3 | 15.238
B-19322 VIALE 26 | 152.4 | 3000 PSI | PLACA T2 PISO 11 EJES 4 AL 7 ENTRE A Y J | 2026-03-12 | 3/13/2026 12:00:00 AM | 1 | 21 | 3.8 | 18 | PLACA | B-19322 VIALE 26_PLACA_21.0_1 | 3.633 |  | 3 | 18.095
B-19322 VIALE 26 | 209.55 | 3000 PSI | MUROS T2 P11 EJE 11 AL 15 ENTRE J Y F M=17,18,28,27,16,1 | 2026-03-12 | 3/13/2026 12:00:00 AM | 1 | 21 | 2.9 | 14 | MURO | B-19322 VIALE 26_MURO_21.0_1 | 2.767 |  | 3 | 13.81
B-19322 VIALE 26 | 209.55 | 3000 PSI | MUROS T2 P11 EJE 11 AL 15 ENTRE J Y F M=17,18,28,27,16,1 | 2026-03-12 | 3/13/2026 12:00:00 AM | 1 | 21 | 2.7 | 13 | MURO | B-19322 VIALE 26_MURO_21.0_1 | 2.767 |  | 3 | 12.857
B-19322 VIALE 26 | 209.55 | 3000 PSI | MUROS T2 P11 EJE 11 AL 15 ENTRE J Y F M=17,18,28,27,16,1 | 2026-03-12 | 3/13/2026 12:00:00 AM | 1 | 21 | 2.7 | 13 | MURO | B-19322 VIALE 26_MURO_21.0_1 | 2.767 |  | 3 | 12.857
B-19322 VIALE 26 | 139.7 | 3000 PSI | PLACA T1 PISO 7 EJES C1 AL 04 ENTRE AyJ | 2026-03-12 | 3/13/2026 12:00:00 AM | 1 | 21 | 4.9 | 23 | PLACA | B-19322 VIALE 26_PLACA_21.0_1 | 4.733 |  | 3 | 23.333
B-19322 VIALE 26 | 139.7 | 3000 PSI | PLACA T1 PISO 7 EJES C1 AL 04 ENTRE AyJ | 2026-03-12 | 3/13/2026 12:00:00 AM | 1 | 21 | 4.6 | 22 | PLACA | B-19322 VIALE 26_PLACA_21.0_1 | 4.733 |  | 3 | 21.905
B-19322 VIALE 26 | 139.7 | 3000 PSI | PLACA T1 PISO 7 EJES C1 AL 04 ENTRE AyJ | 2026-03-12 | 3/13/2026 12:00:00 AM | 1 | 21 | 4.7 | 22 | PLACA | B-19322 VIALE 26_PLACA_21.0_1 | 4.733 |  | 3 | 22.381
B-19322 VIALE 26 | 228.6 | 3000 PSI | MUROS T1 P7 EJES 10 Y 11 ENTRE JyG | 2026-03-12 | 3/13/2026 12:00:00 AM | 1 | 21 | 4.1 | 19 | MURO | B-19322 VIALE 26_MURO_21.0_1 | 3.933 |  | 3 | 19.524
B-19322 VIALE 26 | 228.6 | 3000 PSI | MUROS T1 P7 EJES 10 Y 11 ENTRE JyG | 2026-03-12 | 3/13/2026 12:00:00 AM | 1 | 21 | 3.8 | 18 | MURO | B-19322 VIALE 26_MURO_21.0_1 | 3.933 |  | 3 | 18.095
B-19322 VIALE 26 | 228.6 | 3000 PSI | MUROS T1 P7 EJES 10 Y 11 ENTRE JyG | 2026-03-12 | 3/13/2026 12:00:00 AM | 1 | 21 | 3.9 | 19 | MURO | B-19322 VIALE 26_MURO_21.0_1 | 3.933 |  | 3 | 18.571
B-19322 VIALE 26 | 152.4 | 3000 PSI | PLACA T1 PISO 7 EJES 10 AL 12 ENTRE AYJ | 2026-03-06 | 3/7/2026 12:00:00 AM | 1 | 21 | 5.6 | 27 | PLACA | B-19322 VIALE 26_PLACA_21.0_1 | 5.333 |  | 3 | 26.667
B-19322 VIALE 26 | 152.4 | 3000 PSI | PLACA T1 PISO 7 EJES 10 AL 12 ENTRE AYJ | 2026-03-06 | 3/7/2026 12:00:00 AM | 1 | 21 | 5.2 | 25 | PLACA | B-19322 VIALE 26_PLACA_21.0_1 | 5.333 |  | 3 | 24.762
B-19322 VIALE 26 | 152.4 | 3000 PSI | PLACA T1 PISO 7 EJES 10 AL 12 ENTRE AYJ | 2026-03-06 | 3/7/2026 12:00:00 AM | 1 | 21 | 5.2 | 24 | PLACA | B-19322 VIALE 26_PLACA_21.0_1 | 5.333 |  | 3 | 24.762
B-19322 VIALE 26 | 177.8 | 3000 PSI | MUROS T1 P6 EJES 4-5 ENTRE JYG M=2,23,24,22,13 | 2026-03-06 | 3/7/2026 12:00:00 AM | 1 | 21 | 5.7 | 27 | MURO | B-19322 VIALE 26_MURO_21.0_1 | 5.533 |  | 3 | 27.143
B-19322 VIALE 26 | 177.8 | 3000 PSI | MUROS T1 P6 EJES 4-5 ENTRE JYG M=2,23,24,22,13 | 2026-03-06 | 3/7/2026 12:00:00 AM | 1 | 21 | 5.4 | 26 | MURO | B-19322 VIALE 26_MURO_21.0_1 | 5.533 |  | 3 | 25.714
B-19322 VIALE 26 | 177.8 | 3000 PSI | MUROS T1 P6 EJES 4-5 ENTRE JYG M=2,23,24,22,13 | 2026-03-06 | 3/7/2026 12:00:00 AM | 1 | 21 | 5.5 | 26 | MURO | B-19322 VIALE 26_MURO_21.0_1 | 5.533 |  | 3 | 26.19
B-19322 VIALE 26 | 152.4 | 3000 PSI | PLACA T2 PISO 10 EJES 1 AL 3 ENTRE A Y J | 2026-03-06 | 3/7/2026 12:00:00 AM | 1 | 21 | 5.7 | 27 | PLACA | B-19322 VIALE 26_PLACA_21.0_1 | 5.233 |  | 3 | 27.143
B-19322 VIALE 26 | 152.4 | 3000 PSI | PLACA T2 PISO 10 EJES 1 AL 3 ENTRE A Y J | 2026-03-06 | 3/7/2026 12:00:00 AM | 1 | 21 | 5 | 24 | PLACA | B-19322 VIALE 26_PLACA_21.0_1 | 5.233 |  | 3 | 23.81
B-19322 VIALE 26 | 152.4 | 3000 PSI | PLACA T2 PISO 10 EJES 1 AL 3 ENTRE A Y J | 2026-03-06 | 3/7/2026 12:00:00 AM | 1 | 21 | 5 | 24 | PLACA | B-19322 VIALE 26_PLACA_21.0_1 | 5.233 |  | 3 | 23.81
B-19322 VIALE 26 | 184.15 | 3000 PSI | MUROS T2 P10 EJES 6 AL 7 ENTRE A Y J M=2,31,14 | 2026-03-06 | 3/7/2026 12:00:00 AM | 1 | 21 | 3.9 | 18 | MURO | B-19322 VIALE 26_MURO_21.0_1 | 3.733 |  | 3 | 18.571
B-19322 VIALE 26 | 184.15 | 3000 PSI | MUROS T2 P10 EJES 6 AL 7 ENTRE A Y J M=2,31,14 | 2026-03-06 | 3/7/2026 12:00:00 AM | 1 | 21 | 3.8 | 18 | MURO | B-19322 VIALE 26_MURO_21.0_1 | 3.733 |  | 3 | 18.095
B-19322 VIALE 26 | 184.15 | 3000 PSI | MUROS T2 P10 EJES 6 AL 7 ENTRE A Y J M=2,31,14 | 2026-03-06 | 3/7/2026 12:00:00 AM | 1 | 21 | 3.5 | 17 | MURO | B-19322 VIALE 26_MURO_21.0_1 | 3.733 |  | 3 | 16.667
B-19322 VIALE 26 | 177.8 | 3000 PSI | PLACA T2 PISO 11 EJES 7 AL 9 ENTRE A Y J | 2026-03-11 | 3/12/2026 12:00:00 AM | 1 | 21 | 4.9 | 23 | PLACA | B-19322 VIALE 26_PLACA_21.0_1 | 5 |  | 3 | 23.333
B-19322 VIALE 26 | 177.8 | 3000 PSI | PLACA T2 PISO 11 EJES 7 AL 9 ENTRE A Y J | 2026-03-11 | 3/12/2026 12:00:00 AM | 1 | 21 | 5.1 | 24 | PLACA | B-19322 VIALE 26_PLACA_21.0_1 | 5 |  | 3 | 24.286
B-19322 VIALE 26 | 177.8 | 3000 PSI | PLACA T2 PISO 11 EJES 7 AL 9 ENTRE A Y J | 2026-03-11 | 3/12/2026 12:00:00 AM | 1 | 21 | 5 | 24 | PLACA | B-19322 VIALE 26_PLACA_21.0_1 | 5 |  | 3 | 23.81
B-19322 VIALE 26 | 177.8 | 3000 PSI | PLACA T2 PISO 11 EJES 1 AL 4 ENTRE A Y J | 2026-03-13 | 3/14/2026 12:00:00 AM | 1 | 21 | 5.7 | 27 | PLACA | B-19322 VIALE 26_PLACA_21.0_1 | 5.7 |  | 3 | 27.143
B-19322 VIALE 26 | 177.8 | 3000 PSI | PLACA T2 PISO 11 EJES 1 AL 4 ENTRE A Y J | 2026-03-13 | 3/14/2026 12:00:00 AM | 1 | 21 | 5.5 | 26 | PLACA | B-19322 VIALE 26_PLACA_21.0_1 | 5.7 |  | 3 | 26.19
B-19322 VIALE 26 | 228.6 | 3000 PSI | MUROS T1 P8 EJES 12 AL 15 ENTRE JYG M=2,4,24,29,33,23,25 | 2026-03-18 | 3/19/2026 12:00:00 AM | 1 | 21 | 2.3 | 11 | MURO | B-19322 VIALE 26_MURO_21.0_1 | 2.4 |  | 3 | 10.952
B-19322 VIALE 26 | 228.6 | 3000 PSI | MUROS T1 P8 EJES 12 AL 15 ENTRE JYG M=2,4,24,29,33,23,25 | 2026-03-18 | 3/19/2026 12:00:00 AM | 1 | 21 | 2.2 | 11 | MURO | B-19322 VIALE 26_MURO_21.0_1 | 2.4 |  | 3 | 10.476
B-19322 VIALE 26 | 228.6 | 3000 PSI | MUROS T1 P8 EJES 12 AL 15 ENTRE JYG M=2,4,24,29,33,23,25 | 2026-03-18 | 3/19/2026 12:00:00 AM | 1 | 21 | 2.7 | 13 | MURO | B-19322 VIALE 26_MURO_21.0_1 | 2.4 |  | 3 | 12.857
B-19322 VIALE 26 | 158.75 | 3000 PSI | PLACA T2 PISO12 EJE 8 AL 10 ENTRE AYJ | 2026-03-18 | 3/19/2026 12:00:00 AM | 1 | 21 | 2.2 | 11 | PLACA | B-19322 VIALE 26_PLACA_21.0_1 | 2.233 |  | 3 | 10.476
B-19322 VIALE 26 | 158.75 | 3000 PSI | PLACA T2 PISO12 EJE 8 AL 10 ENTRE AYJ | 2026-03-18 | 3/19/2026 12:00:00 AM | 1 | 21 | 2.3 | 11 | PLACA | B-19322 VIALE 26_PLACA_21.0_1 | 2.233 |  | 3 | 10.952
B-19322 VIALE 26 | 158.75 | 3000 PSI | PLACA T2 PISO12 EJE 8 AL 10 ENTRE AYJ | 2026-03-18 | 3/19/2026 12:00:00 AM | 1 | 21 | 2.2 | 10 | PLACA | B-19322 VIALE 26_PLACA_21.0_1 | 2.233 |  | 3 | 10.476
B-19322 VIALE 26 | 165.1 | 3000 PSI | PLACA T1 PISO 8 EJES 8 AL 10 ENTRE AYJ | 2026-03-17 | 3/18/2026 12:00:00 AM | 1 | 21 | 4.4 | 21 | PLACA | B-19322 VIALE 26_PLACA_21.0_1 | 4.2 |  | 3 | 20.952
B-19322 VIALE 26 | 165.1 | 3000 PSI | PLACA T1 PISO 8 EJES 8 AL 10 ENTRE AYJ | 2026-03-17 | 3/18/2026 12:00:00 AM | 1 | 21 | 3.9 | 19 | PLACA | B-19322 VIALE 26_PLACA_21.0_1 | 4.2 |  | 3 | 18.571
B-19322 VIALE 26 | 165.1 | 3000 PSI | PLACA T1 PISO 8 EJES 8 AL 10 ENTRE AYJ | 2026-03-17 | 3/18/2026 12:00:00 AM | 1 | 21 | 4.3 | 20 | PLACA | B-19322 VIALE 26_PLACA_21.0_1 | 4.2 |  | 3 | 20.476
B-19322 VIALE 26 | 177.8 | 3000 PSI | PLACA T2 PISO 12 EJES 10 AL 12 ENTRE AYJ | 2026-03-17 | 3/18/2026 12:00:00 AM | 1 | 21 | 4.5 | 22 | PLACA | B-19322 VIALE 26_PLACA_21.0_1 | 4 |  | 3 | 21.429
B-19322 VIALE 26 | 177.8 | 3000 PSI | PLACA T2 PISO 12 EJES 10 AL 12 ENTRE AYJ | 2026-03-17 | 3/18/2026 12:00:00 AM | 1 | 21 | 3.7 | 18 | PLACA | B-19322 VIALE 26_PLACA_21.0_1 | 4 |  | 3 | 17.619
B-19322 VIALE 26 | 177.8 | 3000 PSI | PLACA T2 PISO 12 EJES 10 AL 12 ENTRE AYJ | 2026-03-17 | 3/18/2026 12:00:00 AM | 1 | 21 | 3.8 | 18 | PLACA | B-19322 VIALE 26_PLACA_21.0_1 | 4 |  | 3 | 18.095
B-19322 VIALE 26 | 203.2 | 3000 PSI | MUROS P11 T2 EJE 1AL5 ENTRE AYJ M=2,31,14 | 2026-03-17 | 3/18/2026 12:00:00 AM | 1 | 21 | 3.1 | 15 | MURO | B-19322 VIALE 26_MURO_21.0_1 | 3.1 |  | 3 | 14.762
B-19322 VIALE 26 | 203.2 | 3000 PSI | MUROS P11 T2 EJE 1AL5 ENTRE AYJ M=2,31,14 | 2026-03-17 | 3/18/2026 12:00:00 AM | 1 | 21 | 3.1 | 14 | MURO | B-19322 VIALE 26_MURO_21.0_1 | 3.1 |  | 3 | 14.762
B-19322 VIALE 26 | 203.2 | 3000 PSI | MUROS P11 T2 EJE 1AL5 ENTRE AYJ M=2,31,14 | 2026-03-17 | 3/18/2026 12:00:00 AM | 1 | 21 | 3.1 | 15 | MURO | B-19322 VIALE 26_MURO_21.0_1 | 3.1 |  | 3 | 14.762
B-19322 VIALE 26 | 203.2 | 3000 PSI | MUROS T1 P7 EJES 1-3 ENTRE JYG M= 23,1,18,11,15,1,2 | 2026-03-17 | 3/18/2026 12:00:00 AM | 1 | 21 | 3.7 | 18 | MURO | B-19322 VIALE 26_MURO_21.0_1 | 3.633 |  | 3 | 17.619
B-19322 VIALE 26 | 127 | 3000 PSI | PLACA T1 PISO8 EJES 10 AL 12 ENTRE AYJ | 2026-03-16 | 3/17/2026 12:00:00 AM | 1 | 21 | 3.9 | 19 | PLACA | B-19322 VIALE 26_PLACA_21.0_1 | 3.867 |  | 3 | 18.571
B-19322 VIALE 26 | 127 | 3000 PSI | PLACA T1 PISO8 EJES 10 AL 12 ENTRE AYJ | 2026-03-16 | 3/17/2026 12:00:00 AM | 1 | 21 | 3.8 | 18 | PLACA | B-19322 VIALE 26_PLACA_21.0_1 | 3.867 |  | 3 | 18.095
B-19322 VIALE 26 | 127 | 3000 PSI | PLACA T1 PISO8 EJES 10 AL 12 ENTRE AYJ | 2026-03-16 | 3/17/2026 12:00:00 AM | 1 | 21 | 3.9 | 18 | PLACA | B-19322 VIALE 26_PLACA_21.0_1 | 3.867 |  | 3 | 18.571
B-19322 VIALE 26 | 203.2 | 3000 PSI | MURO T1 P7 EJE 4Y5 ENTRE JYG M=2,9,13,22,23,24 | 2026-03-16 | 3/17/2026 12:00:00 AM | 1 | 21 | 3.9 | 18 | MURO | B-19322 VIALE 26_MURO_21.0_1 | 3.933 |  | 3 | 18.571
B-19322 VIALE 26 | 203.2 | 3000 PSI | MURO T1 P7 EJE 4Y5 ENTRE JYG M=2,9,13,22,23,24 | 2026-03-16 | 3/17/2026 12:00:00 AM | 1 | 21 | 4 | 19 | MURO | B-19322 VIALE 26_MURO_21.0_1 | 3.933 |  | 3 | 19.048
B-19322 VIALE 26 | 203.2 | 3000 PSI | MURO T1 P7 EJE 4Y5 ENTRE JYG M=2,9,13,22,23,24 | 2026-03-16 | 3/17/2026 12:00:00 AM | 1 | 21 | 3.9 | 18 | MURO | B-19322 VIALE 26_MURO_21.0_1 | 3.933 |  | 3 | 18.571
B-19322 VIALE 26 | 177.8 | 3000 PSI | PLACA T2 P12 EJE 12 AL 15 ENTRE AYJ | 2026-03-16 | 3/17/2026 12:00:00 AM | 1 | 21 | 3.6 | 17 | PLACA | B-19322 VIALE 26_PLACA_21.0_1 | 3.633 |  | 3 | 17.143
B-19322 VIALE 26 | 177.8 | 3000 PSI | PLACA T2 P12 EJE 12 AL 15 ENTRE AYJ | 2026-03-16 | 3/17/2026 12:00:00 AM | 1 | 21 | 3.6 | 17 | PLACA | B-19322 VIALE 26_PLACA_21.0_1 | 3.633 |  | 3 | 17.143
B-19322 VIALE 26 | 177.8 | 3000 PSI | PLACA T2 P12 EJE 12 AL 15 ENTRE AYJ | 2026-03-16 | 3/17/2026 12:00:00 AM | 1 | 21 | 3.7 | 18 | PLACA | B-19322 VIALE 26_PLACA_21.0_1 | 3.633 |  | 3 | 17.619
B-19322 VIALE 26 | 203.2 | 3000 PSI | MUROS T1 P7 EJES 1-3 ENTRE JYG M= 23,1,18,11,15,1,2 | 2026-03-17 | 3/18/2026 12:00:00 AM | 1 | 21 | 3.9 | 19 | MURO | B-19322 VIALE 26_MURO_21.0_1 | 3.633 |  | 3 | 18.571
B-19322 VIALE 26 | 203.2 | 3000 PSI | MUROS T1 P7 EJES 1-3 ENTRE JYG M= 23,1,18,11,15,1,2 | 2026-03-17 | 3/18/2026 12:00:00 AM | 1 | 21 | 3.3 | 16 | MURO | B-19322 VIALE 26_MURO_21.0_1 | 3.633 |  | 3 | 15.714
B-19322 VIALE 26 | 203.2 | 3000 PSI | MUROS T2 P11 EJES 6 AL 7 ENTRE AYJ M=2,31,14 | 2026-03-16 | 3/17/2026 12:00:00 AM | 1 | 21 | 3.4 | 16 | MURO | B-19322 VIALE 26_MURO_21.0_1 | 3.667 |  | 3 | 16.19
B-19322 VIALE 26 | 203.2 | 3000 PSI | MUROS T2 P11 EJES 6 AL 7 ENTRE AYJ M=2,31,14 | 2026-03-16 | 3/17/2026 12:00:00 AM | 1 | 21 | 3.7 | 18 | MURO | B-19322 VIALE 26_MURO_21.0_1 | 3.667 |  | 3 | 17.619
B-19322 VIALE 26 | 203.2 | 3000 PSI | MUROS T2 P11 EJES 6 AL 7 ENTRE AYJ M=2,31,14 | 2026-03-16 | 3/17/2026 12:00:00 AM | 1 | 21 | 3.9 | 18 | MURO | B-19322 VIALE 26_MURO_21.0_1 | 3.667 |  | 3 | 18.571
B-19322 VIALE 26 | 177.8 | 3000 PSI | PLACA T1 PISO 8 EJES 6 Y 8 ENTRE AYJ | 2026-03-18 | 3/19/2026 12:00:00 AM | 1 | 21 | 2.9 | 14 | PLACA | B-19322 VIALE 26_PLACA_21.0_1 | 3.067 |  | 3 | 13.81
B-19322 VIALE 26 | 177.8 | 3000 PSI | PLACA T1 PISO 8 EJES 6 Y 8 ENTRE AYJ | 2026-03-18 | 3/19/2026 12:00:00 AM | 1 | 21 | 3 | 14 | PLACA | B-19322 VIALE 26_PLACA_21.0_1 | 3.067 |  | 3 | 14.286
B-19322 VIALE 26 | 177.8 | 3000 PSI | PLACA T1 PISO 8 EJES 6 Y 8 ENTRE AYJ | 2026-03-18 | 3/19/2026 12:00:00 AM | 1 | 21 | 3.3 | 16 | PLACA | B-19322 VIALE 26_PLACA_21.0_1 | 3.067 |  | 3 | 15.714
B-19322 VIALE 26 | 203.2 | 3000 PSI | MUROS T1 P4 EJE 1 AL 3ENTRE AYJ M=19,20,21,22,23,24,25 | 2026-03-18 | 3/19/2026 12:00:00 AM | 1 | 21 | 2.6 | 12 | MURO | B-19322 VIALE 26_MURO_21.0_1 | 2.533 |  | 3 | 12.381
B-19322 VIALE 26 | 203.2 | 3000 PSI | MUROS T1 P4 EJE 1 AL 3ENTRE AYJ M=19,20,21,22,23,24,25 | 2026-03-18 | 3/19/2026 12:00:00 AM | 1 | 21 | 2.5 | 12 | MURO | B-19322 VIALE 26_MURO_21.0_1 | 2.533 |  | 3 | 11.905
B-19322 VIALE 26 | 203.2 | 3000 PSI | MUROS T1 P4 EJE 1 AL 3ENTRE AYJ M=19,20,21,22,23,24,25 | 2026-03-18 | 3/19/2026 12:00:00 AM | 1 | 21 | 2.5 | 12 | MURO | B-19322 VIALE 26_MURO_21.0_1 | 2.533 |  | 3 | 11.905
B-19322 VIALE 26 | 228.6 | 3000 PSI | MUROS T1 P8 EJES 14-10 ENTRE | 2026-03-19 | 3/20/2026 12:00:00 AM | 1 | 21 | 3.2 | 15 | MURO | B-19322 VIALE 26_MURO_21.0_1 | 3.4 |  | 3 | 15.238
B-19322 VIALE 26 | 228.6 | 3000 PSI | MUROS T1 P8 EJES 14-10 ENTRE | 2026-03-19 | 3/20/2026 12:00:00 AM | 1 | 21 | 3.4 | 16 | MURO | B-19322 VIALE 26_MURO_21.0_1 | 3.4 |  | 3 | 16.19
B-19322 VIALE 26 | 228.6 | 3000 PSI | MUROS T1 P8 EJES 14-10 ENTRE | 2026-03-19 | 3/20/2026 12:00:00 AM | 1 | 21 | 3.6 | 17 | MURO | B-19322 VIALE 26_MURO_21.0_1 | 3.4 |  | 3 | 17.143
B-19322 VIALE 26 | 152.4 | 3000 PSI | PLACA T1 PISO 8 EJES 4 A 6 ENTRE AYJ | 2026-03-19 | 3/20/2026 12:00:00 AM | 1 | 21 | 4.9 | 23 | PLACA | B-19322 VIALE 26_PLACA_21.0_1 | 4.467 |  | 3 | 23.333
B-19322 VIALE 26 | 152.4 | 3000 PSI | PLACA T1 PISO 8 EJES 4 A 6 ENTRE AYJ | 2026-03-19 | 3/20/2026 12:00:00 AM | 1 | 21 | 4.2 | 20 | PLACA | B-19322 VIALE 26_PLACA_21.0_1 | 4.467 |  | 3 | 20
B-19322 VIALE 26 | 152.4 | 3000 PSI | PLACA T1 PISO 8 EJES 4 A 6 ENTRE AYJ | 2026-03-19 | 3/20/2026 12:00:00 AM | 1 | 21 | 4.3 | 21 | PLACA | B-19322 VIALE 26_PLACA_21.0_1 | 4.467 |  | 3 | 20.476
B-19322 VIALE 26 | 152.4 | 3000 PSI | PLACA T2 PISO 12 EJES 8 AL 10 ENTRE AYJ | 2026-03-20 | 3/21/2026 12:00:00 AM | 1 | 21 | 2 | 10 | PLACA | B-19322 VIALE 26_PLACA_21.0_1 | 2.3 |  | 3 | 9.524
B-19322 VIALE 26 | 152.4 | 3000 PSI | PLACA T2 PISO 12 EJES 8 AL 10 ENTRE AYJ | 2026-03-20 | 3/21/2026 12:00:00 AM | 1 | 21 | 2.5 | 12 | PLACA | B-19322 VIALE 26_PLACA_21.0_1 | 2.3 |  | 3 | 11.905
B-19322 VIALE 26 | 152.4 | 3000 PSI | PLACA T2 PISO 12 EJES 8 AL 10 ENTRE AYJ | 2026-03-20 | 3/21/2026 12:00:00 AM | 1 | 21 | 2.4 | 11 | PLACA | B-19322 VIALE 26_PLACA_21.0_1 | 2.3 |  | 3 | 11.429
B-19322 VIALE 26 | 228.6 | 3000 PSI | MUROS T2 P12 EJES 12 AL 15 ENTRE JYF M=29,9,32 | 2026-03-19 | 3/20/2026 12:00:00 AM | 1 | 21 | 4.5 | 21 | MURO | B-19322 VIALE 26_MURO_21.0_1 | 4.5 |  | 3 | 21.429
B-19322 VIALE 26 | 228.6 | 3000 PSI | MUROS T2 P12 EJES 12 AL 15 ENTRE JYF M=29,9,32 | 2026-03-19 | 3/20/2026 12:00:00 AM | 1 | 21 | 4.3 | 20 | MURO | B-19322 VIALE 26_MURO_21.0_1 | 4.5 |  | 3 | 20.476
B-19322 VIALE 26 | 228.6 | 3000 PSI | MUROS T2 P12 EJES 12 AL 15 ENTRE JYF M=29,9,32 | 2026-03-19 | 3/20/2026 12:00:00 AM | 1 | 21 | 4.7 | 22 | MURO | B-19322 VIALE 26_MURO_21.0_1 | 4.5 |  | 3 | 22.381
B-19322 VIALE 26 | 177.8 | 3000 PSI | PLACA T1 PISO 8 EJES 1Y4 ENTRE AYJ | 2026-03-20 | 3/21/2026 12:00:00 AM | 1 | 21 | 4.6 | 22 | PLACA | B-19322 VIALE 26_PLACA_21.0_1 | 4.4 |  | 3 | 21.905
B-19322 VIALE 26 | 177.8 | 3000 PSI | PLACA T1 PISO 8 EJES 1Y4 ENTRE AYJ | 2026-03-20 | 3/21/2026 12:00:00 AM | 1 | 21 | 4.2 | 20 | PLACA | B-19322 VIALE 26_PLACA_21.0_1 | 4.4 |  | 3 | 20
B-19322 VIALE 26 | 177.8 | 3000 PSI | PLACA T1 PISO 8 EJES 1Y4 ENTRE AYJ | 2026-03-20 | 3/21/2026 12:00:00 AM | 1 | 21 | 4.4 | 21 | PLACA | B-19322 VIALE 26_PLACA_21.0_1 | 4.4 |  | 3 | 20.952
B-19322 VIALE 26 | 177.8 | 3000 PSI | PLACA T2 P12 EJES A AL 6 ENTRE AYJ | 2026-03-20 | 3/21/2026 12:00:00 AM | 1 | 21 | 2.7 | 13 | PLACA | B-19322 VIALE 26_PLACA_21.0_1 | 2.8 |  | 3 | 12.857
B-19322 VIALE 26 | 177.8 | 3000 PSI | PLACA T2 P12 EJES A AL 6 ENTRE AYJ | 2026-03-20 | 3/21/2026 12:00:00 AM | 1 | 21 | 2.9 | 14 | PLACA | B-19322 VIALE 26_PLACA_21.0_1 | 2.8 |  | 3 | 13.81
B-19322 VIALE 26 | 177.8 | 3000 PSI | PLACA T2 P12 EJES A AL 6 ENTRE AYJ | 2026-03-20 | 3/21/2026 12:00:00 AM | 1 | 21 | 2.8 | 13 | PLACA | B-19322 VIALE 26_PLACA_21.0_1 | 2.8 |  | 3 | 13.333
B-19322 VIALE 26 | 228.6 | 3000 PSI | MUROS T2 P12 EJES 12 AL 15 ENTRE AYE M=35,36,37,38,40,41 | 2026-03-20 | 3/21/2026 12:00:00 AM | 1 | 21 | 2.9 | 14 | MURO | B-19322 VIALE 26_MURO_21.0_1 | 3 |  | 3 | 13.81
B-19322 VIALE 26 | 228.6 | 3000 PSI | MUROS T2 P12 EJES 12 AL 15 ENTRE AYE M=35,36,37,38,40,41 | 2026-03-20 | 3/21/2026 12:00:00 AM | 1 | 21 | 3.1 | 15 | MURO | B-19322 VIALE 26_MURO_21.0_1 | 3 |  | 3 | 14.762
B-19322 VIALE 26 | 228.6 | 3000 PSI | MUROS T2 P12 EJES 12 AL 15 ENTRE AYE M=35,36,37,38,40,41 | 2026-03-20 | 3/21/2026 12:00:00 AM | 1 | 21 | 3 | 14 | MURO | B-19322 VIALE 26_MURO_21.0_1 | 3 |  | 3 | 14.286
B-19322 VIALE 26 | 203.2 | 3000 PSI | MUROS T1 P8 EJES 1O Y11 ENTRE JYG M=2,25,23,9,22,8,9 | 2026-03-20 | 3/21/2026 12:00:00 AM | 1 | 21 | 3.1 | 15 | MURO | B-19322 VIALE 26_MURO_21.0_1 | 3.1 |  | 3 | 14.762
B-19322 VIALE 26 | 203.2 | 3000 PSI | MUROS T1 P8 EJES 1O Y11 ENTRE JYG M=2,25,23,9,22,8,9 | 2026-03-20 | 3/21/2026 12:00:00 AM | 1 | 21 | 3.1 | 15 | MURO | B-19322 VIALE 26_MURO_21.0_1 | 3.1 |  | 3 | 14.762
B-19322 VIALE 26 | 203.2 | 3000 PSI | MUROS T1 P8 EJES 1O Y11 ENTRE JYG M=2,25,23,9,22,8,9 | 2026-03-20 | 3/21/2026 12:00:00 AM | 1 | 21 | 3.1 | 15 | MURO | B-19322 VIALE 26_MURO_21.0_1 | 3.1 |  | 3 | 14.762
B-19322 VIALE 26 | 228.6 | 3000 PSI | MUROS T1 P8 EJES 7,8,9 ENTRE IYG M=2,9,22,23,24 | 2026-03-24 | 3/25/2026 12:00:00 AM | 1 | 21 | 3.9 | 18 | MURO | B-19322 VIALE 26_MURO_21.0_1 | 3.867 |  | 3 | 18.571
B-19322 VIALE 26 | 228.6 | 3000 PSI | MUROS T1 P8 EJES 7,8,9 ENTRE IYG M=2,9,22,23,24 | 2026-03-24 | 3/25/2026 12:00:00 AM | 1 | 21 | 3.7 | 18 | MURO | B-19322 VIALE 26_MURO_21.0_1 | 3.867 |  | 3 | 17.619
B-19322 VIALE 26 | 228.6 | 3000 PSI | MUROS T1 P8 EJES 7,8,9 ENTRE IYG M=2,9,22,23,24 | 2026-03-24 | 3/25/2026 12:00:00 AM | 1 | 21 | 4 | 19 | MURO | B-19322 VIALE 26_MURO_21.0_1 | 3.867 |  | 3 | 19.048
B-19322 VIALE 26 | 184.15 | 3000 PSI | PLACA T2 PISO 12 EJES 1 AL 4 ENTRE AYJ | 2026-03-24 | 3/25/2026 12:00:00 AM | 1 | 21 | 3.5 | 16 | PLACA | B-19322 VIALE 26_PLACA_21.0_1 | 3.333 |  | 3 | 16.667
B-19322 VIALE 26 | 184.15 | 3000 PSI | PLACA T2 PISO 12 EJES 1 AL 4 ENTRE AYJ | 2026-03-24 | 3/25/2026 12:00:00 AM | 1 | 21 | 3.1 | 15 | PLACA | B-19322 VIALE 26_PLACA_21.0_1 | 3.333 |  | 3 | 14.762
B-19322 VIALE 26 | 184.15 | 3000 PSI | PLACA T2 PISO 12 EJES 1 AL 4 ENTRE AYJ | 2026-03-24 | 3/25/2026 12:00:00 AM | 1 | 21 | 3.4 | 16 | PLACA | B-19322 VIALE 26_PLACA_21.0_1 | 3.333 |  | 3 | 16.19
B-19322 VIALE 26 | 203.2 | 3000 PSI | MUROS T2 P12 EJE 7 ENTRE AYD M=9,29,32 EJE 8 ENTRE AYD M=2,31,14 | 2026-03-24 | 3/25/2026 12:00:00 AM | 1 | 21 | 3.1 | 15 | MURO | B-19322 VIALE 26_MURO_21.0_1 | 3.133 |  | 3 | 14.762
B-19322 VIALE 26 | 203.2 | 3000 PSI | MUROS T2 P12 EJE 7 ENTRE AYD M=9,29,32 EJE 8 ENTRE AYD M=2,31,14 | 2026-03-24 | 3/25/2026 12:00:00 AM | 1 | 21 | 3.1 | 15 | MURO | B-19322 VIALE 26_MURO_21.0_1 | 3.133 |  | 3 | 14.762
B-19322 VIALE 26 | 203.2 | 3000 PSI | MUROS T2 P12 EJE 7 ENTRE AYD M=9,29,32 EJE 8 ENTRE AYD M=2,31,14 | 2026-03-24 | 3/25/2026 12:00:00 AM | 1 | 21 | 3.2 | 15 | MURO | B-19322 VIALE 26_MURO_21.0_1 | 3.133 |  | 3 | 15.238
B-19322 VIALE 26 | 177.8 | 3000 | PLACA T1 PISO 9 EJE 15 AL 12 ENTRE AYJ | 2026-03-25 | 3/26/2026 12:00:00 AM | 1 | 21 | 4.6 | 22 | PLACA | B-19322 VIALE 26_PLACA_21.0_1 | 4.8 |  | 3 | 21.905
B-19322 VIALE 26 | 177.8 | 3000 | PLACA T1 PISO 9 EJE 15 AL 12 ENTRE AYJ | 2026-03-25 | 3/26/2026 12:00:00 AM | 1 | 21 | 4.8 | 23 | PLACA | B-19322 VIALE 26_PLACA_21.0_1 | 4.8 |  | 3 | 22.857
B-19322 VIALE 26 | 177.8 | 3000 | PLACA T1 PISO 9 EJE 15 AL 12 ENTRE AYJ | 2026-03-25 | 3/26/2026 12:00:00 AM | 1 | 21 | 5 | 24 | PLACA | B-19322 VIALE 26_PLACA_21.0_1 | 4.8 |  | 3 | 23.81
B-19322 VIALE 26 | 228.6 | 3000 PSI | MURO T1 P8 EJES 4Y5 ENTRE AF M= 2,13,9,22,23,24 | 2026-03-25 | 3/26/2026 12:00:00 AM | 1 | 21 | 3.1 | 14 | MURO | B-19322 VIALE 26_MURO_21.0_1 | 3.2 |  | 3 | 14.762
B-19322 VIALE 26 | 228.6 | 3000 PSI | MURO T1 P8 EJES 4Y5 ENTRE AF M= 2,13,9,22,23,24 | 2026-03-25 | 3/26/2026 12:00:00 AM | 1 | 21 | 3.2 | 15 | MURO | B-19322 VIALE 26_MURO_21.0_1 | 3.2 |  | 3 | 15.238
B-19322 VIALE 26 | 228.6 | 3000 PSI | MURO T1 P8 EJES 4Y5 ENTRE AF M= 2,13,9,22,23,24 | 2026-03-25 | 3/26/2026 12:00:00 AM | 1 | 21 | 3.3 | 16 | MURO | B-19322 VIALE 26_MURO_21.0_1 | 3.2 |  | 3 | 15.714
B-19322 VIALE 26 | 152.4 | 3000 PSI | PLACA T2 PISO 13 EJES 12 AL 15 ENTRE AYJ | 2026-03-25 | 3/26/2026 12:00:00 AM | 1 | 21 | 4 | 19 | PLACA | B-19322 VIALE 26_PLACA_21.0_1 | 3.9 |  | 3 | 19.048
B-19322 VIALE 26 | 152.4 | 3000 PSI | PLACA T2 PISO 13 EJES 12 AL 15 ENTRE AYJ | 2026-03-25 | 3/26/2026 12:00:00 AM | 1 | 21 | 4 | 19 | PLACA | B-19322 VIALE 26_PLACA_21.0_1 | 3.9 |  | 3 | 19.048
B-19322 VIALE 26 | 152.4 | 3000 PSI | PLACA T2 PISO 13 EJES 12 AL 15 ENTRE AYJ | 2026-03-25 | 3/26/2026 12:00:00 AM | 1 | 21 | 3.7 | 18 | PLACA | B-19322 VIALE 26_PLACA_21.0_1 | 3.9 |  | 3 | 17.619
B-19322 VIALE 26 | 203.2 | 3000 PSI | MUROS T2 P12 EJE 7 DEL JAL F-M=32,9,29 EJE 6 ENTRE AYJ M=14,31,2 | 2026-03-25 | 3/26/2026 12:00:00 AM | 1 | 21 | 3.5 | 17 | MURO | B-19322 VIALE 26_MURO_21.0_1 | 3.567 |  | 3 | 16.667
B-19322 VIALE 26 | 203.2 | 3000 PSI | MUROS T2 P12 EJE 7 DEL JAL F-M=32,9,29 EJE 6 ENTRE AYJ M=14,31,2 | 2026-03-25 | 3/26/2026 12:00:00 AM | 1 | 21 | 3.6 | 17 | MURO | B-19322 VIALE 26_MURO_21.0_1 | 3.567 |  | 3 | 17.143
B-19322 VIALE 26 | 203.2 | 3000 PSI | MUROS T2 P12 EJE 7 DEL JAL F-M=32,9,29 EJE 6 ENTRE AYJ M=14,31,2 | 2026-03-25 | 3/26/2026 12:00:00 AM | 1 | 21 | 3.6 | 17 | MURO | B-19322 VIALE 26_MURO_21.0_1 | 3.567 |  | 3 | 17.143
B-19322 VIALE 26 | 203.2 | 3000 PSI | MUROS T1 P8 EJE 3Y4 ENTRE JYG M=2,8,13,23,24 | 2026-03-26 | 3/27/2026 12:00:00 AM | 1 | 21 | 2.8 | 14 | MURO | B-19322 VIALE 26_MURO_21.0_1 | 2.833 |  | 3 | 13.333
B-19322 VIALE 26 | 203.2 | 3000 PSI | MUROS T1 P8 EJE 3Y4 ENTRE JYG M=2,8,13,23,24 | 2026-03-26 | 3/27/2026 12:00:00 AM | 1 | 21 | 2.8 | 13 | MURO | B-19322 VIALE 26_MURO_21.0_1 | 2.833 |  | 3 | 13.333
B-19322 VIALE 26 | 203.2 | 3000 PSI | MUROS T1 P8 EJE 3Y4 ENTRE JYG M=2,8,13,23,24 | 2026-03-26 | 3/27/2026 12:00:00 AM | 1 | 21 | 2.9 | 14 | MURO | B-19322 VIALE 26_MURO_21.0_1 | 2.833 |  | 3 | 13.81
B-19322 VIALE 26 | 139.7 | 3000 PSI | PLACA T2 PISO 13 EJES 10 AL 12 ENTRE AYJ | 2026-03-26 | 3/27/2026 12:00:00 AM | 1 | 21 | 2.5 | 12 | PLACA | B-19322 VIALE 26_PLACA_21.0_1 | 2.5 |  | 3 | 11.905
B-19322 VIALE 26 | 139.7 | 3000 PSI | PLACA T2 PISO 13 EJES 10 AL 12 ENTRE AYJ | 2026-03-26 | 3/27/2026 12:00:00 AM | 1 | 21 | 2.5 | 12 | PLACA | B-19322 VIALE 26_PLACA_21.0_1 | 2.5 |  | 3 | 11.905
B-19322 VIALE 26 | 139.7 | 3000 PSI | PLACA T2 PISO 13 EJES 10 AL 12 ENTRE AYJ | 2026-03-26 | 3/27/2026 12:00:00 AM | 1 | 21 | 2.5 | 12 | PLACA | B-19322 VIALE 26_PLACA_21.0_1 | 2.5 |  | 3 | 11.905
B-19322 VIALE 26 | 228.6 | 3000 PSI | MUROS T2 P12 EJE 5 JALF EJE 4 J AL A EJE 4 JALF EJE 3 DEL J ALA M=32,9A,29A | 2026-03-26 | 3/27/2026 12:00:00 AM | 1 | 21 | 2.2 | 10 | MURO | B-19322 VIALE 26_MURO_21.0_1 | 2.2 |  | 3 | 10.476
B-19322 VIALE 26 | 228.6 | 3000 PSI | MUROS T2 P12 EJE 5 JALF EJE 4 J AL A EJE 4 JALF EJE 3 DEL J ALA M=32,9A,29A | 2026-03-26 | 3/27/2026 12:00:00 AM | 1 | 21 | 2.3 | 11 | MURO | B-19322 VIALE 26_MURO_21.0_1 | 2.2 |  | 3 | 10.952
B-19322 VIALE 26 | 228.6 | 3000 PSI | MUROS T2 P12 EJE 5 JALF EJE 4 J AL A EJE 4 JALF EJE 3 DEL J ALA M=32,9A,29A | 2026-03-26 | 3/27/2026 12:00:00 AM | 1 | 21 | 2.1 | 10 | MURO | B-19322 VIALE 26_MURO_21.0_1 | 2.2 |  | 3 | 10
B-19322 VIALE 26 | 177.8 | 3000 PSI | PLACA PISO 9 T2 EJES 10 AL 12 ENTRE AYJ | 2026-03-26 | 3/27/2026 12:00:00 AM | 1 | 21 | 3.6 | 17 | PLACA | B-19322 VIALE 26_PLACA_21.0_1 | 3.533 |  | 3 | 17.143
B-19322 VIALE 26 | 177.8 | 3000 PSI | PLACA PISO 9 T2 EJES 10 AL 12 ENTRE AYJ | 2026-03-26 | 3/27/2026 12:00:00 AM | 1 | 21 | 3.3 | 16 | PLACA | B-19322 VIALE 26_PLACA_21.0_1 | 3.533 |  | 3 | 15.714
B-19322 VIALE 26 | 177.8 | 3000 PSI | PLACA PISO 9 T2 EJES 10 AL 12 ENTRE AYJ | 2026-03-26 | 3/27/2026 12:00:00 AM | 1 | 21 | 3.7 | 17 | PLACA | B-19322 VIALE 26_PLACA_21.0_1 | 3.533 |  | 3 | 17.619
B-19322 VIALE 26 | 215.9 | 3000 PSI | MUROS T2 P12 EJES 2 AL 1 ENTRE AYJ M=1,5,20,19,22,23,24 | 2026-03-27 | 3/28/2026 12:00:00 AM | 1 | 21 | 3 | 14 | MURO | B-19322 VIALE 26_MURO_21.0_1 | 2.833 |  | 3 | 14.286
B-19322 VIALE 26 | 215.9 | 3000 PSI | MUROS T2 P12 EJES 2 AL 1 ENTRE AYJ M=1,5,20,19,22,23,24 | 2026-03-27 | 3/28/2026 12:00:00 AM | 1 | 21 | 2.7 | 13 | MURO | B-19322 VIALE 26_MURO_21.0_1 | 2.833 |  | 3 | 12.857
B-19322 VIALE 26 | 215.9 | 3000 PSI | MUROS T2 P12 EJES 2 AL 1 ENTRE AYJ M=1,5,20,19,22,23,24 | 2026-03-27 | 3/28/2026 12:00:00 AM | 1 | 21 | 2.8 | 13 | MURO | B-19322 VIALE 26_MURO_21.0_1 | 2.833 |  | 3 | 13.333
B-19322 VIALE 26 | 177.8 | 3000 PSI | PLACA T1 PISO 9 EJE 8 AL 10 ENTRE AyJ | 2026-03-27 | 3/28/2026 12:00:00 AM | 1 | 21 | 3.5 | 16 | PLACA | B-19322 VIALE 26_PLACA_21.0_1 | 3.533 |  | 3 | 16.667
B-19322 VIALE 26 | 177.8 | 3000 PSI | PLACA T1 PISO 9 EJE 8 AL 10 ENTRE AyJ | 2026-03-27 | 3/28/2026 12:00:00 AM | 1 | 21 | 3.6 | 17 | PLACA | B-19322 VIALE 26_PLACA_21.0_1 | 3.533 |  | 3 | 17.143
B-19322 VIALE 26 | 177.8 | 3000 PSI | PLACA T1 PISO 9 EJE 8 AL 10 ENTRE AyJ | 2026-03-27 | 3/28/2026 12:00:00 AM | 1 | 21 | 3.5 | 17 | PLACA | B-19322 VIALE 26_PLACA_21.0_1 | 3.533 |  | 3 | 16.667
B-19322 VIALE 26 | 228.6 | 3000 PSI | MUROS T2 P12 EJES 1Y2 ENTRE AYJ M=1,18,19,12,14,15,17 | 2026-03-27 | 3/28/2026 12:00:00 AM | 1 | 21 | 3 | 14 | MURO | B-19322 VIALE 26_MURO_21.0_1 | 2.967 |  | 3 | 14.286
B-19322 VIALE 26 | 228.6 | 3000 PSI | MUROS T2 P12 EJES 1Y2 ENTRE AYJ M=1,18,19,12,14,15,17 | 2026-03-27 | 3/28/2026 12:00:00 AM | 1 | 21 | 3.1 | 15 | MURO | B-19322 VIALE 26_MURO_21.0_1 | 2.967 |  | 3 | 14.762
B-19322 VIALE 26 | 228.6 | 3000 PSI | MUROS T2 P12 EJES 1Y2 ENTRE AYJ M=1,18,19,12,14,15,17 | 2026-03-27 | 3/28/2026 12:00:00 AM | 1 | 21 | 2.8 | 13 | MURO | B-19322 VIALE 26_MURO_21.0_1 | 2.967 |  | 3 | 13.333
B-19322 VIALE 26 | 177.8 | 3000 PSI | MUROS T2 PISO 13 EJE 11 AL 15 JYF #29,9,32 | 2026-03-30 | 3/31/2026 12:00:00 AM | 1 | 21 | 3 | 14 | MURO | B-19322 VIALE 26_MURO_21.0_1 | 2.967 |  | 3 | 14.286
B-19322 VIALE 26 | 177.8 | 3000 PSI | MUROS T2 PISO 13 EJE 11 AL 15 JYF #29,9,32 | 2026-03-30 | 3/31/2026 12:00:00 AM | 1 | 21 | 3 | 14 | MURO | B-19322 VIALE 26_MURO_21.0_1 | 2.967 |  | 3 | 14.286
B-19322 VIALE 26 | 177.8 | 3000 PSI | MUROS T2 PISO 13 EJE 11 AL 15 JYF #29,9,32 | 2026-03-30 | 3/31/2026 12:00:00 AM | 1 | 21 | 2.9 | 14 | MURO | B-19322 VIALE 26_MURO_21.0_1 | 2.967 |  | 3 | 13.81
B-19322 VIALE 26 | 1 | concreto 3000 psi | Muros P11 T1 (EJES 04-05 ENTRE A-J) M=02,03,09,22,24,25 | 2026-05-05 | 5/6/2026 12:00:00 AM | 1 | 21 | 6.6 | 31 | MURO | B-19322 VIALE 26_MURO_21.0_1 | 6.733 |  | 3 | 31.429
B-19322 VIALE 26 | 1 | concreto 3000 psi | Muros P11 T1 (EJES 04-05 ENTRE A-J) M=02,03,09,22,24,25 | 2026-05-05 | 5/6/2026 12:00:00 AM | 1 | 21 | 6.5 | 31 | MURO | B-19322 VIALE 26_MURO_21.0_1 | 6.733 |  | 3 | 30.952
B-19322 VIALE 26 | 1 | concreto 3000 psi | Muros P11 T1 (EJES 04-05 ENTRE A-J) M=02,03,09,22,24,25 | 2026-05-05 | 5/6/2026 12:00:00 AM | 1 | 21 | 7.1 | 34 | MURO | B-19322 VIALE 26_MURO_21.0_1 | 6.733 |  | 3 | 33.81
B-19322 VIALE 26 | 1 | concreto 3000 psi | Placa P12 T1 (ejes 10-12 entre A-J) | 2026-05-05 | 5/6/2026 12:00:00 AM | 1 | 21 | 4.6 | 22 | PLACA | B-19322 VIALE 26_PLACA_21.0_1 | 4.467 |  | 3 | 21.905
B-19322 VIALE 26 | 1 | concreto 3000 psi | Placa P12 T1 (ejes 10-12 entre A-J) | 2026-05-05 | 5/6/2026 12:00:00 AM | 1 | 21 | 4.4 | 21 | PLACA | B-19322 VIALE 26_PLACA_21.0_1 | 4.467 |  | 3 | 20.952
B-19322 VIALE 26 | 1 | concreto 3000 psi | Placa P12 T1 (ejes 10-12 entre A-J) | 2026-05-05 | 5/6/2026 12:00:00 AM | 1 | 21 | 4.4 | 21 | PLACA | B-19322 VIALE 26_PLACA_21.0_1 | 4.467 |  | 3 | 20.952
B-19388 NATIVA | 191 | CONVENCIONAL 4000 PSI GC | PLACA PISO 1 EJES C-D Y 8-9 SALON COMUNAL 3 | 2026-02-12 | 4/15/2026 12:00:00 AM | 62 | 28 | 25.2 | 90 | PLACA | B-19388 NATIVA_PLACA_28_62 | 31 |  | 3 | 90
B-19388 NATIVA | 191 | CONVENCIONAL 4000 PSI GC | PLACA PISO 1 EJES C-D Y 8-9 SALON COMUNAL 3 | 2026-02-12 | 4/15/2026 12:00:00 AM | 62 | 28 | 33 | 118 | PLACA | B-19388 NATIVA_PLACA_28_62 | 31 |  | 3 | 117.857
B-19388 NATIVA | 191 | CONVENCIONAL 4000 PSI GC | PLACA PISO 1 EJES C-D Y 8-9 SALON COMUNAL 3 | 2026-02-12 | 4/15/2026 12:00:00 AM | 62 | 28 | 34.8 | 124 | PLACA | B-19388 NATIVA_PLACA_28_62 | 31 |  | 3 | 124.286
B-19388 NATIVA | 190.5 | TREMIE 4500 | PILOTES 55 Y 90 TORRE 4 | 2025-05-19 | 7/16/2025 12:00:00 AM | 58 | 31 | 38.8 | 125 |  |  | 40.433 |  | 3 | 125.161
B-19388 NATIVA | 190.5 | TREMIE 4500 | PILOTES 55 Y 90 TORRE 4 | 2025-05-19 | 7/16/2025 12:00:00 AM | 58 | 31 | 40.1 | 129 |  |  | 40.433 |  | 3 | 129.355
B-19388 NATIVA | 190.5 | TREMIE 4500 | PILOTES 55 Y 90 TORRE 4 | 2025-05-19 | 7/16/2025 12:00:00 AM | 58 | 31 | 42.4 | 137 |  |  | 40.433 |  | 3 | 136.774
B-19388 NATIVA | 191 | EVOLUTION 5000 PSI | MUROS PISO 1 APTOS 106-107 TORRE 4 | 2025-09-19 | 11/14/2025 12:00:00 AM | 56 | 35 | 37.5 | 107 | MURO | B-19388 NATIVA_MURO_35_56 | 38.533 |  | 3 | 107.143
B-19388 NATIVA | 191 | EVOLUTION 5000 PSI | MUROS PISO 1 APTOS 106-107 TORRE 4 | 2025-09-19 | 11/14/2025 12:00:00 AM | 56 | 35 | 37.9 | 108 | MURO | B-19388 NATIVA_MURO_35_56 | 38.533 |  | 3 | 108.286
B-19388 NATIVA | 191 | EVOLUTION 5000 PSI | MUROS PISO 1 APTOS 106-107 TORRE 4 | 2025-09-19 | 11/14/2025 12:00:00 AM | 56 | 35 | 40.2 | 115 | MURO | B-19388 NATIVA_MURO_35_56 | 38.533 |  | 3 | 114.857
B-19388 NATIVA | 191 | EVOLUTION 5000 PSI | MUROS PISO 3 APTOS 308-309 TORRE 4 | 2025-10-25 | 12/20/2025 12:00:00 AM | 56 | 35 | 22.6 | 65 | MURO | B-19388 NATIVA_MURO_35_56 | 34.9 |  | 3 | 64.571
B-19388 NATIVA | 191 | EVOLUTION 5000 PSI | MUROS PISO 3 APTOS 308-309 TORRE 4 | 2025-10-25 | 12/20/2025 12:00:00 AM | 56 | 35 | 43.5 | 124 | MURO | B-19388 NATIVA_MURO_35_56 | 34.9 |  | 3 | 124.286
B-19388 NATIVA | 191 | EVOLUTION 5000 PSI | MUROS PISO 3 APTOS 308-309 TORRE 4 | 2025-10-25 | 12/20/2025 12:00:00 AM | 56 | 35 | 38.6 | 110 | MURO | B-19388 NATIVA_MURO_35_56 | 34.9 |  | 3 | 110.286
B-19388 NATIVA | 191 | EVOLUTION 5000 PSI | MUROS PISO 1 T5 V EJE 17-23 CUARTOS TECNICOS TORRE 5 | 2025-11-05 | 12/31/2025 12:00:00 AM | 56 | 35 | 40.2 | 115 | MURO | B-19388 NATIVA_MURO_35_56 | 40.333 |  | 3 | 114.857
B-19388 NATIVA | 191 | EVOLUTION 5000 PSI | MUROS PISO 1 T5 V EJE 17-23 CUARTOS TECNICOS TORRE 5 | 2025-11-05 | 12/31/2025 12:00:00 AM | 56 | 35 | 41.3 | 118 | MURO | B-19388 NATIVA_MURO_35_56 | 40.333 |  | 3 | 118
B-19388 NATIVA | 191 | EVOLUTION 5000 PSI | MUROS PISO 1 T5 V EJE 17-23 CUARTOS TECNICOS TORRE 5 | 2025-11-05 | 12/31/2025 12:00:00 AM | 56 | 35 | 39.5 | 113 | MURO | B-19388 NATIVA_MURO_35_56 | 40.333 |  | 3 | 112.857
B-19388 NATIVA | 191 | EVOLUTION 5000 PSI | MUROS P3 AP 301- DEPOSITOS | 2025-11-29 | 1/24/2026 12:00:00 AM | 56 | 35 | 33.5 | 96 | MURO | B-19388 NATIVA_MURO_35_56 | 34.5 |  | 3 | 95.714
B-19388 NATIVA | 191 | EVOLUTION 5000 PSI | MUROS P3 AP 301- DEPOSITOS | 2025-11-29 | 1/24/2026 12:00:00 AM | 56 | 35 | 36.2 | 104 | MURO | B-19388 NATIVA_MURO_35_56 | 34.5 |  | 3 | 103.429
B-19388 NATIVA | 191 | EVOLUTION 5000 PSI | MUROS P3 AP 301- DEPOSITOS | 2025-11-29 | 1/24/2026 12:00:00 AM | 56 | 35 | 33.8 | 96 | MURO | B-19388 NATIVA_MURO_35_56 | 34.5 |  | 3 | 96.571
B-19388 NATIVA | 191 | EVOLUTION 5000 PSI | MUROS PISO 7 APTO 704 Y 705 TORRE 4 | 2025-11-22 | 1/17/2026 12:00:00 AM | 56 | 35 | 30.8 | 88 | MURO | B-19388 NATIVA_MURO_35_56 | 31.767 |  | 3 | 88
B-19388 NATIVA | 191 | EVOLUTION 5000 PSI | MUROS PISO 7 APTO 704 Y 705 TORRE 4 | 2025-11-22 | 1/17/2026 12:00:00 AM | 56 | 35 | 30 | 86 | MURO | B-19388 NATIVA_MURO_35_56 | 31.767 |  | 3 | 85.714
B-19388 NATIVA | 191 | EVOLUTION 5000 PSI | MUROS PISO 7 APTO 704 Y 705 TORRE 4 | 2025-11-22 | 1/17/2026 12:00:00 AM | 56 | 35 | 34.5 | 98 | MURO | B-19388 NATIVA_MURO_35_56 | 31.767 |  | 3 | 98.571
B-19388 NATIVA | 191 | EVOLUTION 5000 PSI | MUROS PISO 8 APTO 802 Y 803 TORRE 4 | 2025-12-01 | 1/26/2026 12:00:00 AM | 56 | 35 | 35.2 | 101 | MURO | B-19388 NATIVA_MURO_35_56 | 34.833 |  | 3 | 100.571
B-19388 NATIVA | 191 | EVOLUTION 5000 PSI | MUROS PISO 8 APTO 802 Y 803 TORRE 4 | 2025-12-01 | 1/26/2026 12:00:00 AM | 56 | 35 | 33.3 | 95 | MURO | B-19388 NATIVA_MURO_35_56 | 34.833 |  | 3 | 95.143
B-19388 NATIVA | 191 | EVOLUTION 5000 PSI | MUROS PISO 8 APTO 802 Y 803 TORRE 4 | 2025-12-01 | 1/26/2026 12:00:00 AM | 56 | 35 | 36 | 103 | MURO | B-19388 NATIVA_MURO_35_56 | 34.833 |  | 3 | 102.857
B-19388 NATIVA | 191 | EVOLUTION 5000 PSI | MUROS P3 AP 310-311 TORRE 5 | 2025-12-02 | 1/27/2026 12:00:00 AM | 56 | 35 | 37.6 | 107 | MURO | B-19388 NATIVA_MURO_35_56 | 34.667 |  | 3 | 107.429
B-19388 NATIVA | 191 | EVOLUTION 5000 PSI | MUROS P3 AP 310-311 TORRE 5 | 2025-12-02 | 1/27/2026 12:00:00 AM | 56 | 35 | 34.2 | 98 | MURO | B-19388 NATIVA_MURO_35_56 | 34.667 |  | 3 | 97.714
B-19388 NATIVA | 191 | EVOLUTION 5000 PSI | MUROS P3 AP 310-311 TORRE 5 | 2025-12-02 | 1/27/2026 12:00:00 AM | 56 | 35 | 32.2 | 92 | MURO | B-19388 NATIVA_MURO_35_56 | 34.667 |  | 3 | 92
B-19388 NATIVA | 191 | EVOLUTION 5000 PSI | MUROS PISO 6 APTOS 608 Y 609 TORRE 4 | 2025-11-20 | 1/15/2026 12:00:00 AM | 56 | 35 | 44 | 126 | MURO | B-19388 NATIVA_MURO_35_56 | 38.467 |  | 3 | 125.714
B-19388 NATIVA | 191 | EVOLUTION 5000 PSI | MUROS PISO 6 APTOS 608 Y 609 TORRE 4 | 2025-11-20 | 1/15/2026 12:00:00 AM | 56 | 35 | 42 | 120 | MURO | B-19388 NATIVA_MURO_35_56 | 38.467 |  | 3 | 120
B-19388 NATIVA | 191 | EVOLUTION 5000 PSI | MUROS PISO 6 APTOS 608 Y 609 TORRE 4 | 2025-11-20 | 1/15/2026 12:00:00 AM | 56 | 35 | 29.4 | 84 | MURO | B-19388 NATIVA_MURO_35_56 | 38.467 |  | 3 | 84
B-19388 NATIVA | 191 | AUTOCOMPACTANTE 5000 GF | MUROS PISO 9 APTO 908 Y 909 TORRE 4 | 2025-12-13 | 2/7/2026 12:00:00 AM | 56 | 35 | 49.4 | 141 | MURO | B-19388 NATIVA_MURO_35_56 | 46.9 |  | 3 | 141.143
B-19388 NATIVA | 191 | AUTOCOMPACTANTE 5000 GF | MUROS PISO 9 APTO 908 Y 909 TORRE 4 | 2025-12-13 | 2/7/2026 12:00:00 AM | 56 | 35 | 46.7 | 134 | MURO | B-19388 NATIVA_MURO_35_56 | 46.9 |  | 3 | 133.429
B-19388 NATIVA | 191 | AUTOCOMPACTANTE 5000 GF | MUROS PISO 9 APTO 908 Y 909 TORRE 4 | 2025-12-13 | 2/7/2026 12:00:00 AM | 56 | 35 | 44.6 | 128 | MURO | B-19388 NATIVA_MURO_35_56 | 46.9 |  | 3 | 127.429
B-19388 NATIVA | 191 | IND. MURO 5000 GF | MUROS PISO 11 APTO 1104 Y 1105 TORRE 4 | 2026-01-22 | 3/19/2026 12:00:00 AM | 56 | 35 | 49.3 | 141 | MURO | B-19388 NATIVA_MURO_35_56 | 49.067 |  | 3 | 140.857
B-19388 NATIVA | 191 | IND. MURO 5000 GF | MUROS PISO 11 APTO 1104 Y 1105 TORRE 4 | 2026-01-22 | 3/19/2026 12:00:00 AM | 56 | 35 | 48.6 | 139 | MURO | B-19388 NATIVA_MURO_35_56 | 49.067 |  | 3 | 138.857
B-19388 NATIVA | 191 | IND. MURO 5000 GF | MUROS PISO 11 APTO 1104 Y 1105 TORRE 4 | 2026-01-22 | 3/19/2026 12:00:00 AM | 56 | 35 | 49.3 | 141 | MURO | B-19388 NATIVA_MURO_35_56 | 49.067 |  | 3 | 140.857
B-19388 NATIVA | 191 | IND. MURO 5000 GF | MUROS PISO 11 APTO 1102 Y 1103 TORRE 4 | 2026-01-23 | 3/20/2026 12:00:00 AM | 56 | 35 | 42.8 | 122 | MURO | B-19388 NATIVA_MURO_35_56 | 42.5 |  | 3 | 122.286
B-19388 NATIVA | 191 | IND. MURO 5000 GF | MUROS PISO 11 APTO 1102 Y 1103 TORRE 4 | 2026-01-23 | 3/20/2026 12:00:00 AM | 56 | 35 | 39.4 | 113 | MURO | B-19388 NATIVA_MURO_35_56 | 42.5 |  | 3 | 112.571
B-19388 NATIVA | 191 | IND. MURO 5000 GF | MUROS PISO 11 APTO 1102 Y 1103 TORRE 4 | 2026-01-23 | 3/20/2026 12:00:00 AM | 56 | 35 | 45.3 | 130 | MURO | B-19388 NATIVA_MURO_35_56 | 42.5 |  | 3 | 129.429
B-19388 NATIVA | 191 | IND. MURO 5000 GF | MUROS PISO 13 APTO 1302 Y 1303 TORRE 4 | 2026-02-07 | 4/4/2026 12:00:00 AM | 56 | 35 | 34.9 | 100 | MURO | B-19388 NATIVA_MURO_35_56 | 34.9 |  | 3 | 99.714
B-19388 NATIVA | 191 | IND. MURO 5000 GF | MUROS PISO 13 APTO 1302 Y 1303 TORRE 4 | 2026-02-07 | 4/4/2026 12:00:00 AM | 56 | 35 | 31.5 | 90 | MURO | B-19388 NATIVA_MURO_35_56 | 34.9 |  | 3 | 90
B-19388 NATIVA | 191 | IND. MURO 5000 GF | MUROS PISO 13 APTO 1302 Y 1303 TORRE 4 | 2026-02-07 | 4/4/2026 12:00:00 AM | 56 | 35 | 38.3 | 110 | MURO | B-19388 NATIVA_MURO_35_56 | 34.9 |  | 3 | 109.429
B-19388 NATIVA | 191 | IND. MURO 5000 GF | MUROS PISO 13 APTO 1301 Y 1312 TORRE 4 | 2026-02-10 | 4/7/2026 12:00:00 AM | 56 | 35 | 39.5 | 113 | MURO | B-19388 NATIVA_MURO_35_56 | 38.767 |  | 3 | 112.857
B-19388 NATIVA | 191 | IND. MURO 5000 GF | MUROS PISO 13 APTO 1301 Y 1312 TORRE 4 | 2026-02-10 | 4/7/2026 12:00:00 AM | 56 | 35 | 37.7 | 108 | MURO | B-19388 NATIVA_MURO_35_56 | 38.767 |  | 3 | 107.714
B-19388 NATIVA | 191 | IND. MURO 5000 GF | MUROS PISO 13 APTO 1301 Y 1312 TORRE 4 | 2026-02-10 | 4/7/2026 12:00:00 AM | 56 | 35 | 39.1 | 112 | MURO | B-19388 NATIVA_MURO_35_56 | 38.767 |  | 3 | 111.714
B-19388 NATIVA | 191 | IND. MURO 5000 GF | MUROS PISO 13 APTO 1308 Y 1309 TORRE 4 | 2026-02-11 | 4/8/2026 12:00:00 AM | 56 | 35 | 51 | 146 | MURO | B-19388 NATIVA_MURO_35_56 | 43.533 |  | 3 | 145.714
B-19388 NATIVA | 191 | IND. MURO 5000 GF | MUROS PISO 13 APTO 1308 Y 1309 TORRE 4 | 2026-02-11 | 4/8/2026 12:00:00 AM | 56 | 35 | 39.3 | 112 | MURO | B-19388 NATIVA_MURO_35_56 | 43.533 |  | 3 | 112.286
B-19388 NATIVA | 191 | IND. MURO 5000 GF | MUROS PISO 13 APTO 1308 Y 1309 TORRE 4 | 2026-02-11 | 4/8/2026 12:00:00 AM | 56 | 35 | 40.3 | 115 | MURO | B-19388 NATIVA_MURO_35_56 | 43.533 |  | 3 | 115.143
B-19388 NATIVA | 191 | IND. MURO 5000 GF | MUROS PISO 13 APTO 1310 Y 1311 TORRE 4 | 2026-02-12 | 4/9/2026 12:00:00 AM | 56 | 35 | 33.3 | 95 | MURO | B-19388 NATIVA_MURO_35_56 | 31.5 |  | 3 | 95.143
B-19388 NATIVA | 191 | IND. MURO 5000 GF | MUROS PISO 13 APTO 1310 Y 1311 TORRE 4 | 2026-02-12 | 4/9/2026 12:00:00 AM | 56 | 35 | 30.5 | 87 | MURO | B-19388 NATIVA_MURO_35_56 | 31.5 |  | 3 | 87.143
B-19388 NATIVA | 191 | IND. MURO 5000 GF | MUROS PISO 13 APTO 1310 Y 1311 TORRE 4 | 2026-02-12 | 4/9/2026 12:00:00 AM | 56 | 35 | 30.7 | 88 | MURO | B-19388 NATIVA_MURO_35_56 | 31.5 |  | 3 | 87.714
B-19388 NATIVA | 191 | EVOLUTION 5000 PSI | MUROS P9 AP 901-912 TORRE 5 | 2026-02-14 | 4/11/2026 12:00:00 AM | 56 | 35 | 39.1 | 112 | MURO | B-19388 NATIVA_MURO_35_56 | 37.6 |  | 3 | 111.714
B-19388 NATIVA | 191 | EVOLUTION 5000 PSI | MUROS P9 AP 901-912 TORRE 5 | 2026-02-14 | 4/11/2026 12:00:00 AM | 56 | 35 | 33.8 | 97 | MURO | B-19388 NATIVA_MURO_35_56 | 37.6 |  | 3 | 96.571
B-19388 NATIVA | 191 | EVOLUTION 5000 PSI | MUROS P9 AP 901-912 TORRE 5 | 2026-02-14 | 4/11/2026 12:00:00 AM | 56 | 35 | 39.9 | 114 | MURO | B-19388 NATIVA_MURO_35_56 | 37.6 |  | 3 | 114
B-19388 NATIVA | 191 | IND. MURO 5000 GF | MUROS PISO 14 APTO 1410 Y 1411 TORRE 4 | 2026-02-19 | 4/16/2026 12:00:00 AM | 56 | 35 | 37.2 | 106 | MURO | B-19388 NATIVA_MURO_35_56 | 36.867 |  | 3 | 106.286
B-19388 NATIVA | 191 | IND. MURO 5000 GF | MUROS PISO 14 APTO 1410 Y 1411 TORRE 4 | 2026-02-19 | 4/16/2026 12:00:00 AM | 56 | 35 | 37.5 | 107 | MURO | B-19388 NATIVA_MURO_35_56 | 36.867 |  | 3 | 107.143
B-19388 NATIVA | 191 | IND. MURO 5000 GF | MUROS PISO 14 APTO 1410 Y 1411 TORRE 4 | 2026-02-19 | 4/16/2026 12:00:00 AM | 56 | 35 | 35.9 | 103 | MURO | B-19388 NATIVA_MURO_35_56 | 36.867 |  | 3 | 102.571
B-19388 NATIVA | 191 | EVOLUTION 5000 PSI | MUROS AP 1004-1005 TORRE 5 | 2026-02-20 | 4/17/2026 12:00:00 AM | 56 | 35 | 38.6 | 110 | MURO | B-19388 NATIVA_MURO_35_56 | 38.133 |  | 3 | 110.286
B-19388 NATIVA | 191 | EVOLUTION 5000 PSI | MUROS AP 1004-1005 TORRE 5 | 2026-02-20 | 4/17/2026 12:00:00 AM | 56 | 35 | 39 | 112 | MURO | B-19388 NATIVA_MURO_35_56 | 38.133 |  | 3 | 111.429
B-19388 NATIVA | 191 | EVOLUTION 5000 PSI | MUROS AP 1004-1005 TORRE 5 | 2026-02-20 | 4/17/2026 12:00:00 AM | 56 | 35 | 36.8 | 105 | MURO | B-19388 NATIVA_MURO_35_56 | 38.133 |  | 3 | 105.143
B-19388 NATIVA | 191 | IND. MURO 5000 GF | MUROS AP 1201-1212 TORRE 5 | 2026-03-09 | 5/4/2026 12:00:00 AM | 56 | 35 | 48.5 | 138 | MURO | B-19388 NATIVA_MURO_35_56 | 30.767 |  | 3 | 138.571
B-19388 NATIVA | 191 | IND. MURO 5000 GF | MUROS AP 1201-1212 TORRE 5 | 2026-03-09 | 5/4/2026 12:00:00 AM | 56 | 35 | 23.5 | 67 | MURO | B-19388 NATIVA_MURO_35_56 | 30.767 |  | 3 | 67.143
B-19388 NATIVA | 191 | IND. MURO 5000 GF | MUROS AP 1201-1212 TORRE 5 | 2026-03-09 | 5/4/2026 12:00:00 AM | 56 | 35 | 20.3 | 58 | MURO | B-19388 NATIVA_MURO_35_56 | 30.767 |  | 3 | 58
B-19388 NATIVA | 191 | IND. MURO 5000 GF | MUROS PISO 17 APTO 1701 Y 1712 TORRE 4 | 2026-03-12 | 5/7/2026 12:00:00 AM | 56 | 35 | 38.2 | 109 | MURO | B-19388 NATIVA_MURO_35_56 | 38.333 |  | 3 | 109.143
B-19388 NATIVA | 191 | IND. MURO 5000 GF | MUROS PISO 17 APTO 1701 Y 1712 TORRE 4 | 2026-03-12 | 5/7/2026 12:00:00 AM | 56 | 35 | 33.8 | 96 | MURO | B-19388 NATIVA_MURO_35_56 | 38.333 |  | 3 | 96.571
B-19388 NATIVA | 191 | IND. MURO 5000 GF | MUROS PISO 17 APTO 1701 Y 1712 TORRE 4 | 2026-03-12 | 5/7/2026 12:00:00 AM | 56 | 35 | 43 | 123 | MURO | B-19388 NATIVA_MURO_35_56 | 38.333 |  | 3 | 122.857
B-19388 NATIVA | 191 | IND. MURO 5000 GF | MUROS PISO 19 APTO 1901 Y 1912 TORRE 4 | 2026-03-28 | 5/23/2026 12:00:00 AM | 56 | 35 | 30.2 | 86 | MURO | B-19388 NATIVA_MURO_35_56 | 30.3 |  | 3 | 86.286
B-19388 NATIVA | 191 | IND. MURO 5000 GF | MUROS PISO 19 APTO 1901 Y 1912 TORRE 4 | 2026-03-28 | 5/23/2026 12:00:00 AM | 56 | 35 | 35.2 | 101 | MURO | B-19388 NATIVA_MURO_35_56 | 30.3 |  | 3 | 100.571
B-19388 NATIVA | 191 | IND. MURO 5000 GF | MUROS PISO 19 APTO 1901 Y 1912 TORRE 4 | 2026-03-28 | 5/23/2026 12:00:00 AM | 56 | 35 | 25.5 | 73 | MURO | B-19388 NATIVA_MURO_35_56 | 30.3 |  | 3 | 72.857
B-19388 NATIVA | 191 | IND. MURO 5000 GF | MUROS PISO 20 APTO 2006 Y 2007 TORRE 4 | 2026-04-08 | 6/3/2026 12:00:00 AM | 56 | 35 | 38.4 | 110 | MURO | B-19388 NATIVA_MURO_35_56 | 35.533 |  | 3 | 109.714
B-19388 NATIVA | 191 | IND. MURO 5000 GF | MUROS PISO 20 APTO 2006 Y 2007 TORRE 4 | 2026-04-08 | 6/3/2026 12:00:00 AM | 56 | 35 | 36.7 | 105 | MURO | B-19388 NATIVA_MURO_35_56 | 35.533 |  | 3 | 104.857
B-19388 NATIVA | 191 | IND. MURO 5000 GF | MUROS PISO 20 APTO 2006 Y 2007 TORRE 4 | 2026-04-08 | 6/3/2026 12:00:00 AM | 56 | 35 | 31.5 | 90 | MURO | B-19388 NATIVA_MURO_35_56 | 35.533 |  | 3 | 90
B-19388 NATIVA | 191 | IND. MURO 5000 GF | MUROS P1611-1610 TORRE 5 | 2026-04-15 | 6/10/2026 12:00:00 AM | 56 | 35 | 39.5 | 113 | MURO | B-19388 NATIVA_MURO_35_56 | 41.067 |  | 3 | 112.857
B-19388 NATIVA | 191 | IND. MURO 5000 GF | MUROS P1611-1610 TORRE 5 | 2026-04-15 | 6/10/2026 12:00:00 AM | 56 | 35 | 41.3 | 118 | MURO | B-19388 NATIVA_MURO_35_56 | 41.067 |  | 3 | 118
B-19388 NATIVA | 191 | IND. MURO 5000 GF | MUROS P1611-1610 TORRE 5 | 2026-04-15 | 6/10/2026 12:00:00 AM | 56 | 35 | 42.4 | 121 | MURO | B-19388 NATIVA_MURO_35_56 | 41.067 |  | 3 | 121.143
B-19388 NATIVA | 191 | IND. MURO 5000 GF | MUROS AP 1701-1712 TORRE 5 | 2026-04-22 | 6/17/2026 12:00:00 AM | 56 | 35 | 32.2 | 92 | MURO | B-19388 NATIVA_MURO_35_56 | 34.067 |  | 3 | 92
B-19388 NATIVA | 191 | IND. MURO 5000 GF | MUROS AP 1701-1712 TORRE 5 | 2026-04-22 | 6/17/2026 12:00:00 AM | 56 | 35 | 34.9 | 100 | MURO | B-19388 NATIVA_MURO_35_56 | 34.067 |  | 3 | 99.714
B-19388 NATIVA | 191 | IND. MURO 5000 GF | MUROS AP 1701-1712 TORRE 5 | 2026-04-22 | 6/17/2026 12:00:00 AM | 56 | 35 | 35.1 | 100 | MURO | B-19388 NATIVA_MURO_35_56 | 34.067 |  | 3 | 100.286
B-19388 NATIVA | 190.5 | TREMIE 4500 | PILOTES 62 TORRE 4 Y 17 TORRE 5 | 2025-05-12 | 7/7/2025 12:00:00 AM | 56 | 31 | 32.2 | 104 |  |  | 29.433 |  | 3 | 103.871
B-19388 NATIVA | 190.5 | TREMIE 4500 | PILOTES 62 TORRE 4 Y 17 TORRE 5 | 2025-05-12 | 7/7/2025 12:00:00 AM | 56 | 31 | 29.3 | 94 |  |  | 29.433 |  | 3 | 94.516
B-19388 NATIVA | 190.5 | TREMIE 4500 | PILOTES 62 TORRE 4 Y 17 TORRE 5 | 2025-05-12 | 7/7/2025 12:00:00 AM | 56 | 31 | 26.8 | 86 |  |  | 29.433 |  | 3 | 86.452
B-19388 NATIVA | 190.5 | TREMIE 4500 | PILOTES 34 TORRE 4 Y 29 TORRE 5 | 2025-04-28 | 6/23/2025 12:00:00 AM | 56 | 31 | 37 | 119 |  |  | 32.933 |  | 3 | 119.355
B-19388 NATIVA | 190.5 | TREMIE 4500 | PILOTES 34 TORRE 4 Y 29 TORRE 5 | 2025-04-28 | 6/23/2025 12:00:00 AM | 56 | 31 | 30.2 | 98 |  |  | 32.933 |  | 3 | 97.419
B-19388 NATIVA | 190.5 | TREMIE 4500 | PILOTES 34 TORRE 4 Y 29 TORRE 5 | 2025-04-28 | 6/23/2025 12:00:00 AM | 56 | 31 | 31.6 | 102 |  |  | 32.933 |  | 3 | 101.935
B-19388 NATIVA | 190.5 | TREMIE 4500 | PILOTES 3 TORRE 4 Y 86 TORRE 5 | 2025-05-06 | 7/1/2025 12:00:00 AM | 56 | 31 | 34.3 | 110 |  |  | 33.667 |  | 3 | 110.645
B-19388 NATIVA | 190.5 | TREMIE 4500 | PILOTES 3 TORRE 4 Y 86 TORRE 5 | 2025-05-06 | 7/1/2025 12:00:00 AM | 56 | 31 | 27.3 | 88 |  |  | 33.667 |  | 3 | 88.065
B-19388 NATIVA | 190.5 | TREMIE 4500 | PILOTES 3 TORRE 4 Y 86 TORRE 5 | 2025-05-06 | 7/1/2025 12:00:00 AM | 56 | 31 | 39.4 | 127 |  |  | 33.667 |  | 3 | 127.097
B-19388 NATIVA | 190.5 | TREMIE 4500 | PILOTE 62 TORRE 5 | 2025-05-09 | 7/4/2025 12:00:00 AM | 56 | 31 | 37.7 | 122 |  |  | 33.833 |  | 3 | 121.613
B-19388 NATIVA | 190.5 | TREMIE 4500 | PILOTE 62 TORRE 5 | 2025-05-09 | 7/4/2025 12:00:00 AM | 56 | 31 | 27.6 | 89 |  |  | 33.833 |  | 3 | 89.032
B-19388 NATIVA | 190.5 | TREMIE 4500 | PILOTE 62 TORRE 5 | 2025-05-09 | 7/4/2025 12:00:00 AM | 56 | 31 | 36.2 | 117 |  |  | 33.833 |  | 3 | 116.774
B-19388 NATIVA | 190.5 | TREMIE 4500 | PILOTES 40 TORRE 5 Y 44 TORRE 4 | 2025-05-20 | 7/15/2025 12:00:00 AM | 56 | 31 | 31.2 | 101 |  |  | 31.8 |  | 3 | 100.645
B-19388 NATIVA | 190.5 | TREMIE 4500 | PILOTES 40 TORRE 5 Y 44 TORRE 4 | 2025-05-20 | 7/15/2025 12:00:00 AM | 56 | 31 | 34.5 | 111 |  |  | 31.8 |  | 3 | 111.29
B-19388 NATIVA | 190.5 | TREMIE 4500 | PILOTES 40 TORRE 5 Y 44 TORRE 4 | 2025-05-20 | 7/15/2025 12:00:00 AM | 56 | 31 | 29.7 | 96 |  |  | 31.8 |  | 3 | 95.806
B-19388 NATIVA | 190.5 | TREMIE 4500 | PILOTES 10 TORRE 4 Y 69 TORRE 5 | 2025-05-23 | 7/18/2025 12:00:00 AM | 56 | 31 | 37.5 | 121 |  |  | 37.567 |  | 3 | 120.968
B-19388 NATIVA | 190.5 | TREMIE 4500 | PILOTES 10 TORRE 4 Y 69 TORRE 5 | 2025-05-23 | 7/18/2025 12:00:00 AM | 56 | 31 | 37.2 | 120 |  |  | 37.567 |  | 3 | 120
B-19388 NATIVA | 190.5 | TREMIE 4500 | PILOTES 10 TORRE 4 Y 69 TORRE 5 | 2025-05-23 | 7/18/2025 12:00:00 AM | 56 | 31 | 38 | 122 |  |  | 37.567 |  | 3 | 122.581
B-19388 NATIVA | 190.5 | TREMIE 4500 | PILOTES 14 TORRE 4 Y 27 TORRE 5 | 2025-05-23 | 7/18/2025 12:00:00 AM | 56 | 31 | 35.4 | 114 |  |  | 33.667 |  | 3 | 114.194
B-19388 NATIVA | 190.5 | TREMIE 4500 | PILOTES 14 TORRE 4 Y 27 TORRE 5 | 2025-05-23 | 7/18/2025 12:00:00 AM | 56 | 31 | 30.8 | 99 |  |  | 33.667 |  | 3 | 99.355
B-19388 NATIVA | 190.5 | TREMIE 4500 | PILOTES 14 TORRE 4 Y 27 TORRE 5 | 2025-05-23 | 7/18/2025 12:00:00 AM | 56 | 31 | 34.8 | 112 |  |  | 33.667 |  | 3 | 112.258
B-19388 NATIVA | 190.5 | TREMIE 4500 | PILOTES 60 TORRE 4 Y 75 TORRE 5 | 2025-05-22 | 7/17/2025 12:00:00 AM | 56 | 31 | 33.2 | 107 |  |  | 32.667 |  | 3 | 107.097
B-19388 NATIVA | 190.5 | TREMIE 4500 | PILOTES 60 TORRE 4 Y 75 TORRE 5 | 2025-05-22 | 7/17/2025 12:00:00 AM | 56 | 31 | 32.1 | 103 |  |  | 32.667 |  | 3 | 103.548
B-19388 NATIVA | 190.5 | TREMIE 4500 | PILOTES 60 TORRE 4 Y 75 TORRE 5 | 2025-05-22 | 7/17/2025 12:00:00 AM | 56 | 31 | 32.7 | 105 |  |  | 32.667 |  | 3 | 105.484
B-19388 NATIVA | 190.5 | TREMIE 4500 | PILOTES 12-29 TORRE 4 | 2025-05-30 | 7/25/2025 12:00:00 AM | 56 | 31 | 29.9 | 96 |  |  | 31.333 |  | 3 | 96.452
B-19388 NATIVA | 190.5 | TREMIE 4500 | PILOTES 12-29 TORRE 4 | 2025-05-30 | 7/25/2025 12:00:00 AM | 56 | 31 | 33.8 | 109 |  |  | 31.333 |  | 3 | 109.032
B-19388 NATIVA | 190.5 | TREMIE 4500 | PILOTES 12-29 TORRE 4 | 2025-05-30 | 7/25/2025 12:00:00 AM | 56 | 31 | 30.3 | 98 |  |  | 31.333 |  | 3 | 97.742
B-19388 NATIVA | 190.5 | TREMIE 4500 | PILOTE 92 TORRE 5 | 2025-05-30 | 7/25/2025 12:00:00 AM | 56 | 31 | 29.5 | 95 |  |  | 29.133 |  | 3 | 95.161
B-19388 NATIVA | 190.5 | TREMIE 4500 | PILOTE 92 TORRE 5 | 2025-05-30 | 7/25/2025 12:00:00 AM | 56 | 31 | 28.1 | 91 |  |  | 29.133 |  | 3 | 90.645
B-19388 NATIVA | 190.5 | TREMIE 4500 | PILOTE 92 TORRE 5 | 2025-05-30 | 7/25/2025 12:00:00 AM | 56 | 31 | 29.8 | 96 |  |  | 29.133 |  | 3 | 96.129
B-19388 NATIVA | 190.5 | TREMIE 4500 | PILOTE 45 TORRE 4 | 2025-05-31 | 7/26/2025 12:00:00 AM | 56 | 31 | 33.1 | 107 |  |  | 31.467 |  | 3 | 106.774
B-19388 NATIVA | 190.5 | TREMIE 4500 | PILOTE 45 TORRE 4 | 2025-05-31 | 7/26/2025 12:00:00 AM | 56 | 31 | 38.9 | 125 |  |  | 31.467 |  | 3 | 125.484
B-19388 NATIVA | 190.5 | TREMIE 4500 | PILOTE 45 TORRE 4 | 2025-05-31 | 7/26/2025 12:00:00 AM | 56 | 31 | 22.4 | 72 |  |  | 31.467 |  | 3 | 72.258
B-19388 NATIVA | 190.5 | TREMIE 4500 | PILOTES 26 TORRE 4 Y 28 TORRE 5 | 2025-06-04 | 7/30/2025 12:00:00 AM | 56 | 31 | 38.3 | 124 |  |  | 37.6 |  | 3 | 123.548
B-19388 NATIVA | 190.5 | TREMIE 4500 | PILOTES 26 TORRE 4 Y 28 TORRE 5 | 2025-06-04 | 7/30/2025 12:00:00 AM | 56 | 31 | 37 | 119 |  |  | 37.6 |  | 3 | 119.355
B-19388 NATIVA | 190.5 | TREMIE 4500 | PILOTES 26 TORRE 4 Y 28 TORRE 5 | 2025-06-04 | 7/30/2025 12:00:00 AM | 56 | 31 | 37.5 | 121 |  |  | 37.6 |  | 3 | 120.968
B-19388 NATIVA | 190.5 | TREMIE 4500 | PILOTES 85 TORRE 4 Y 71 TORRE 5 | 2025-06-05 | 7/31/2025 12:00:00 AM | 56 | 31 | 33 | 106 |  |  | 35.467 |  | 3 | 106.452
B-19388 NATIVA | 190.5 | TREMIE 4500 | PILOTES 85 TORRE 4 Y 71 TORRE 5 | 2025-06-05 | 7/31/2025 12:00:00 AM | 56 | 31 | 37.8 | 122 |  |  | 35.467 |  | 3 | 121.935
B-19388 NATIVA | 190.5 | TREMIE 4500 | PILOTES 85 TORRE 4 Y 71 TORRE 5 | 2025-06-05 | 7/31/2025 12:00:00 AM | 56 | 31 | 35.6 | 115 |  |  | 35.467 |  | 3 | 114.839
B-19388 NATIVA | 190.5 | TREMIE 4500 | PILOTE 92 TORRE 4 | 2025-06-16 | 8/11/2025 12:00:00 AM | 56 | 31 | 42 | 135 |  |  | 41.367 |  | 3 | 135.484
B-19388 NATIVA | 190.5 | TREMIE 4500 | PILOTE 92 TORRE 4 | 2025-06-16 | 8/11/2025 12:00:00 AM | 56 | 31 | 38.7 | 125 |  |  | 41.367 |  | 3 | 124.839
B-19388 NATIVA | 190.5 | TREMIE 4500 | PILOTES 47 TORRE 4 Y 68 TORRE 5 | 2025-06-06 | 8/1/2025 12:00:00 AM | 56 | 31 | 39.6 | 128 |  |  | 37.733 |  | 3 | 127.742
B-19388 NATIVA | 190.5 | TREMIE 4500 | PILOTES 47 TORRE 4 Y 68 TORRE 5 | 2025-06-06 | 8/1/2025 12:00:00 AM | 56 | 31 | 36.9 | 119 |  |  | 37.733 |  | 3 | 119.032
B-19388 NATIVA | 190.5 | TREMIE 4500 | PILOTES 47 TORRE 4 Y 68 TORRE 5 | 2025-06-06 | 8/1/2025 12:00:00 AM | 56 | 31 | 36.7 | 118 |  |  | 37.733 |  | 3 | 118.387
B-19388 NATIVA | 190.5 | TREMIE 4500 | PILOTE 27 TORRE 4 | 2025-06-07 | 8/2/2025 12:00:00 AM | 56 | 31 | 28 | 90 |  |  | 30.633 |  | 3 | 90.323
B-19388 NATIVA | 190.5 | TREMIE 4500 | PILOTE 27 TORRE 4 | 2025-06-07 | 8/2/2025 12:00:00 AM | 56 | 31 | 32.5 | 105 |  |  | 30.633 |  | 3 | 104.839
B-19388 NATIVA | 190.5 | TREMIE 4500 | PILOTE 27 TORRE 4 | 2025-06-07 | 8/2/2025 12:00:00 AM | 56 | 31 | 31.4 | 101 |  |  | 30.633 |  | 3 | 101.29
B-19388 NATIVA | 190.5 | TREMIE 4500 | PILOTE 92 TORRE 4 | 2025-06-16 | 8/11/2025 12:00:00 AM | 56 | 31 | 43.4 | 140 |  |  | 41.367 |  | 3 | 140
B-19388 NATIVA | 190.5 | TREMIE 4500 | PILOTE 79 TORRE 4 | 2025-06-11 | 8/6/2025 12:00:00 AM | 56 | 31 | 40.1 | 129 |  |  | 38.8 |  | 3 | 129.355
B-19388 NATIVA | 190.5 | TREMIE 4500 | PILOTE 79 TORRE 4 | 2025-06-11 | 8/6/2025 12:00:00 AM | 56 | 31 | 37.3 | 120 |  |  | 38.8 |  | 3 | 120.323
B-19388 NATIVA | 190.5 | TREMIE 4500 | PILOTE 79 TORRE 4 | 2025-06-11 | 8/6/2025 12:00:00 AM | 56 | 31 | 39 | 126 |  |  | 38.8 |  | 3 | 125.806
B-19388 NATIVA | 190.5 | TREMIE 4500 | PILOTES 59-65 TORRE 5 | 2025-06-11 | 8/6/2025 12:00:00 AM | 56 | 31 | 33.9 | 109 |  |  | 36 |  | 3 | 109.355
B-19388 NATIVA | 190.5 | TREMIE 4500 | PILOTES 59-65 TORRE 5 | 2025-06-11 | 8/6/2025 12:00:00 AM | 56 | 31 | 37 | 119 |  |  | 36 |  | 3 | 119.355
B-19388 NATIVA | 190.5 | TREMIE 4500 | PILOTES 59-65 TORRE 5 | 2025-06-11 | 8/6/2025 12:00:00 AM | 56 | 31 | 37.1 | 120 |  |  | 36 |  | 3 | 119.677
B-19388 NATIVA | 190.5 | TREMIE 4500 | ILOTE 78 TORRE 5 | 2025-07-10 | 9/4/2025 12:00:00 AM | 56 | 31 | 40.6 | 131 |  |  | 38.3 |  | 3 | 130.968
B-19388 NATIVA | 190.5 | TREMIE 4500 | ILOTE 78 TORRE 5 | 2025-07-10 | 9/4/2025 12:00:00 AM | 56 | 31 | 35.7 | 115 |  |  | 38.3 |  | 3 | 115.161
B-19388 NATIVA | 190.5 | TREMIE 4500 | ILOTE 78 TORRE 5 | 2025-07-10 | 9/4/2025 12:00:00 AM | 56 | 31 | 38.6 | 125 |  |  | 38.3 |  | 3 | 124.516
B-19388 NATIVA | 190.5 | IND. MURO 4000 GF | CIMENTACION EJES (12-14) (A-J) TORRE 4 | 2025-08-30 | 10/25/2025 12:00:00 AM | 56 | 28 | 25.9 | 92 |  |  | 28.233 |  | 3 | 92.5
B-19388 NATIVA | 190.5 | IND. MURO 4000 GF | CIMENTACION EJES (12-14) (A-J) TORRE 4 | 2025-08-30 | 10/25/2025 12:00:00 AM | 56 | 28 | 29.3 | 104 |  |  | 28.233 |  | 3 | 104.643
B-19388 NATIVA | 190.5 | IND. MURO 4000 GF | CIMENTACION EJES (12-14) (A-J) TORRE 4 | 2025-08-30 | 10/25/2025 12:00:00 AM | 56 | 28 | 29.5 | 105 |  |  | 28.233 |  | 3 | 105.357
B-19388 NATIVA | 190.5 | IND. MURO 4000 GF | CIMENTACION EJES (14-16) (A-J) TORRE 4 | 2025-08-30 | 10/25/2025 12:00:00 AM | 56 | 28 | 30.5 | 109 |  |  | 31.3 |  | 3 | 108.929
B-19388 NATIVA | 190.5 | IND. MURO 4000 GF | CIMENTACION EJES (14-16) (A-J) TORRE 4 | 2025-08-30 | 10/25/2025 12:00:00 AM | 56 | 28 | 31.2 | 111 |  |  | 31.3 |  | 3 | 111.429
B-19388 NATIVA | 190.5 | IND. MURO 4000 GF | CIMENTACION EJES (14-16) (A-J) TORRE 4 | 2025-08-30 | 10/25/2025 12:00:00 AM | 56 | 28 | 32.2 | 115 |  |  | 31.3 |  | 3 | 115
B-19388 NATIVA | 191 | IND. MURO 4000 PSI | CIMENTACION EJES (15-16) (A-J) TORRE 5 | 2025-10-07 | 12/2/2025 12:00:00 AM | 56 | 28 | 31 | 111 |  |  | 31.7 |  | 3 | 110.714
B-19388 NATIVA | 191 | IND. MURO 4000 PSI | CIMENTACION EJES (15-16) (A-J) TORRE 5 | 2025-10-07 | 12/2/2025 12:00:00 AM | 56 | 28 | 30.1 | 107 |  |  | 31.7 |  | 3 | 107.5
B-19388 NATIVA | 191 | IND. MURO 4000 PSI | CIMENTACION EJES (15-16) (A-J) TORRE 5 | 2025-10-07 | 12/2/2025 12:00:00 AM | 56 | 28 | 34 | 121 |  |  | 31.7 |  | 3 | 121.429
B-19388 NATIVA | 191 | IND. MURO 4000 PSI | CIMENTACION EJES (17-18) (A-J) TORRE 5 | 2025-10-07 | 12/2/2025 12:00:00 AM | 56 | 28 | 29.9 | 107 |  |  | 29.967 |  | 3 | 106.786
B-19388 NATIVA | 191 | IND. MURO 4000 PSI | CIMENTACION EJES (17-18) (A-J) TORRE 5 | 2025-10-07 | 12/2/2025 12:00:00 AM | 56 | 28 | 31.3 | 112 |  |  | 29.967 |  | 3 | 111.786
B-19388 NATIVA | 191 | IND. MURO 4000 PSI | CIMENTACION EJES (17-18) (A-J) TORRE 5 | 2025-10-07 | 12/2/2025 12:00:00 AM | 56 | 28 | 28.7 | 103 |  |  | 29.967 |  | 3 | 102.5
B-19388 NATIVA | 191 | IND. MURO 4000 PSI | PARTE INFERIOR MUROS ESCALERAS SOTANO Y COLUMNA EJE 8-D COMUNAL 3 | 2025-11-22 | 1/17/2026 12:00:00 AM | 56 | 28 | 26.2 | 93 | MURO | B-19388 NATIVA_MURO_28_56 | 27.933 |  | 3 | 93.571
B-19388 NATIVA | 191 | IND. MURO 4000 PSI | PARTE INFERIOR MUROS ESCALERAS SOTANO Y COLUMNA EJE 8-D COMUNAL 3 | 2025-11-22 | 1/17/2026 12:00:00 AM | 56 | 28 | 28.6 | 102 | MURO | B-19388 NATIVA_MURO_28_56 | 27.933 |  | 3 | 102.143
B-19388 NATIVA | 191 | IND. MURO 4000 PSI | PARTE INFERIOR MUROS ESCALERAS SOTANO Y COLUMNA EJE 8-D COMUNAL 3 | 2025-11-22 | 1/17/2026 12:00:00 AM | 56 | 28 | 29 | 103 | MURO | B-19388 NATIVA_MURO_28_56 | 27.933 |  | 3 | 103.571
B-19388 NATIVA | 191 | IND. MURO 4000 PSI | VIGA CIMENTACION V-11 Y ZARPA SALON COMUNAL 3 | 2025-11-27 | 1/22/2026 12:00:00 AM | 56 | 28 | 39.2 | 140 |  |  | 33.033 |  | 3 | 140
B-19388 NATIVA | 191 | IND. MURO 4000 PSI | VIGA CIMENTACION V-11 Y ZARPA SALON COMUNAL 3 | 2025-11-27 | 1/22/2026 12:00:00 AM | 56 | 28 | 30.2 | 108 |  |  | 33.033 |  | 3 | 107.857
B-19388 NATIVA | 191 | IND. MURO 4000 PSI | VIGA CIMENTACION V-11 Y ZARPA SALON COMUNAL 3 | 2025-11-27 | 1/22/2026 12:00:00 AM | 56 | 28 | 29.7 | 106 |  |  | 33.033 |  | 3 | 106.071
B-19388 NATIVA | 191 | CONVENCIONAL 4000 GC 6" | PLACA PISO 1 EJES 3-4 Y A-C SALON COMUNAL 3 | 2025-12-19 | 2/13/2026 12:00:00 AM | 56 | 28 | 27.4 | 98 | PLACA | B-19388 NATIVA_PLACA_28_56 | 32.267 |  | 3 | 97.857
B-19388 NATIVA | 191 | CONVENCIONAL 4000 GC 6" | PLACA PISO 1 EJES 3-4 Y A-C SALON COMUNAL 3 | 2025-12-19 | 2/13/2026 12:00:00 AM | 56 | 28 | 34.4 | 123 | PLACA | B-19388 NATIVA_PLACA_28_56 | 32.267 |  | 3 | 122.857
B-19388 NATIVA | 191 | CONVENCIONAL 4000 GC 6" | PLACA PISO 1 EJES 3-4 Y A-C SALON COMUNAL 3 | 2025-12-19 | 2/13/2026 12:00:00 AM | 56 | 28 | 35 | 125 | PLACA | B-19388 NATIVA_PLACA_28_56 | 32.267 |  | 3 | 125
B-19388 NATIVA | 191 | CONVENCIONAL 4000 PSI GC | COLUMNAS PISO 1 EJES 5-A Y 5-B SALON COMUNAL 3 | 2026-02-11 | 4/8/2026 12:00:00 AM | 56 | 28 | 28 | 100 |  |  | 28.767 |  | 3 | 100
B-19388 NATIVA | 191 | CONVENCIONAL 4000 PSI GC | COLUMNAS PISO 1 EJES 5-A Y 5-B SALON COMUNAL 3 | 2026-02-11 | 4/8/2026 12:00:00 AM | 56 | 28 | 28.2 | 101 |  |  | 28.767 |  | 3 | 100.714
B-19388 NATIVA | 191 | CONVENCIONAL 4000 PSI GC | COLUMNAS PISO 1 EJES 5-A Y 5-B SALON COMUNAL 3 | 2026-02-11 | 4/8/2026 12:00:00 AM | 56 | 28 | 30.1 | 107 |  |  | 28.767 |  | 3 | 107.5
B-19388 NATIVA | 191 | CONVENCIONAL 4000 PSI GC | ZARPA COSTADO SUR EJE 8-9 SALON COMUNAL 3 | 2026-04-13 | 6/8/2026 12:00:00 AM | 56 | 28 | 25 | 89 |  |  | 27.533 |  | 3 | 89.286
B-19388 NATIVA | 191 | CONVENCIONAL 4000 PSI GC | ZARPA COSTADO SUR EJE 8-9 SALON COMUNAL 3 | 2026-04-13 | 6/8/2026 12:00:00 AM | 56 | 28 | 26.6 | 95 |  |  | 27.533 |  | 3 | 95
B-19388 NATIVA | 191 | CONVENCIONAL 4000 PSI GC | ZARPA COSTADO SUR EJE 8-9 SALON COMUNAL 3 | 2026-04-13 | 6/8/2026 12:00:00 AM | 56 | 28 | 31 | 110 |  |  | 27.533 |  | 3 | 110.714
B-19388 NATIVA | 191 | CONVENCIONAL 4000 PSI GC | MURO CONTENCION COSTADO SUR PARTE INFERIOR EJE 8-9 SALON COMUNAL 3 | 2026-04-14 | 6/9/2026 12:00:00 AM | 56 | 28 | 29.4 | 105 | MURO | B-19388 NATIVA_MURO_28_56 | 31.233 |  | 3 | 105
B-19388 NATIVA | 191 | CONVENCIONAL 4000 PSI GC | MURO CONTENCION COSTADO SUR PARTE INFERIOR EJE 8-9 SALON COMUNAL 3 | 2026-04-14 | 6/9/2026 12:00:00 AM | 56 | 28 | 32.5 | 116 | MURO | B-19388 NATIVA_MURO_28_56 | 31.233 |  | 3 | 116.071
B-19388 NATIVA | 191 | CONVENCIONAL 4000 PSI GC | MURO CONTENCION COSTADO SUR PARTE INFERIOR EJE 8-9 SALON COMUNAL 3 | 2026-04-14 | 6/9/2026 12:00:00 AM | 56 | 28 | 31.8 | 113 | MURO | B-19388 NATIVA_MURO_28_56 | 31.233 |  | 3 | 113.571
B-19388 NATIVA | 191 | IND MUROS 4000 PSI GF | COLUMNAS PISO 1 A MEZZANINE A'-3 B'-3 Y MURO ESCALERA PRINCIPAL SALON COMUNAL 2 | 2026-04-20 | 6/15/2026 12:00:00 AM | 56 | 28 | 25.7 | 92 | MURO | B-19388 NATIVA_MURO_28_56 | 24.5 |  | 3 | 91.786
B-19388 NATIVA | 191 | IND MUROS 4000 PSI GF | COLUMNAS PISO 1 A MEZZANINE A'-3 B'-3 Y MURO ESCALERA PRINCIPAL SALON COMUNAL 2 | 2026-04-20 | 6/15/2026 12:00:00 AM | 56 | 28 | 24.3 | 87 | MURO | B-19388 NATIVA_MURO_28_56 | 24.5 |  | 3 | 86.786
B-19388 NATIVA | 191 | IND MUROS 4000 PSI GF | COLUMNAS PISO 1 A MEZZANINE A'-3 B'-3 Y MURO ESCALERA PRINCIPAL SALON COMUNAL 2 | 2026-04-20 | 6/15/2026 12:00:00 AM | 56 | 28 | 23.5 | 84 | MURO | B-19388 NATIVA_MURO_28_56 | 24.5 |  | 3 | 83.929
B-19388 NATIVA | 191 | IND. MURO 4000 GF | MUROS PISO 21 APTO 2110 Y 2111 TORRE 4 | 2026-04-20 | 6/15/2026 12:00:00 AM | 56 | 28 | 32.6 | 116 | MURO | B-19388 NATIVA_MURO_28_56 | 31.533 |  | 3 | 116.429
B-19388 NATIVA | 191 | IND. MURO 4000 GF | MUROS PISO 21 APTO 2110 Y 2111 TORRE 4 | 2026-04-20 | 6/15/2026 12:00:00 AM | 56 | 28 | 31.4 | 112 | MURO | B-19388 NATIVA_MURO_28_56 | 31.533 |  | 3 | 112.143
B-19388 NATIVA | 191 | IND. MURO 4000 GF | MUROS PISO 21 APTO 2110 Y 2111 TORRE 4 | 2026-04-20 | 6/15/2026 12:00:00 AM | 56 | 28 | 30.6 | 109 | MURO | B-19388 NATIVA_MURO_28_56 | 31.533 |  | 3 | 109.286
B-19388 NATIVA | 191 | CONVENCIONAL 4000 PSI GC | MURO CONTENCION COSTADO SUR PARTE SUPERIOR EJE 8-9 SALON COMUNAL 3 | 2026-04-20 | 6/15/2026 12:00:00 AM | 56 | 28 | 27.4 | 98 | MURO | B-19388 NATIVA_MURO_28_56 | 30.7 |  | 3 | 97.857
B-19388 NATIVA | 191 | CONVENCIONAL 4000 PSI GC | PLACA PISO 2 EJES 7-8 A-C SALON COMUNAL 3 | 2026-04-18 | 6/13/2026 12:00:00 AM | 56 | 28 | 33 | 118 | PLACA | B-19388 NATIVA_PLACA_28_56 | 30.8 |  | 3 | 117.857
B-19388 NATIVA | 191 | CONVENCIONAL 4000 PSI GC | PLACA PISO 2 EJES 7-8 A-C SALON COMUNAL 3 | 2026-04-18 | 6/13/2026 12:00:00 AM | 56 | 28 | 29.5 | 105 | PLACA | B-19388 NATIVA_PLACA_28_56 | 30.8 |  | 3 | 105.357
B-19388 NATIVA | 191 | CONVENCIONAL 4000 PSI GC | PLACA PISO 2 EJES 7-8 A-C SALON COMUNAL 3 | 2026-04-18 | 6/13/2026 12:00:00 AM | 56 | 28 | 29.9 | 107 | PLACA | B-19388 NATIVA_PLACA_28_56 | 30.8 |  | 3 | 106.786
B-19388 NATIVA | 191 | CONVENCIONAL 4000 PSI GC | MURO CONTENCION COSTADO SUR PARTE SUPERIOR EJE 8-9 SALON COMUNAL 3 | 2026-04-20 | 6/15/2026 12:00:00 AM | 56 | 28 | 32.7 | 117 | MURO | B-19388 NATIVA_MURO_28_56 | 30.7 |  | 3 | 116.786
B-19388 NATIVA | 191 | CONVENCIONAL 4000 PSI GC | MURO CONTENCION COSTADO SUR PARTE SUPERIOR EJE 8-9 SALON COMUNAL 3 | 2026-04-20 | 6/15/2026 12:00:00 AM | 56 | 28 | 32 | 114 | MURO | B-19388 NATIVA_MURO_28_56 | 30.7 |  | 3 | 114.286
B-19388 NATIVA | 190.5 | TREMIE 3500 | PILOTES 22-50-53 COMUNAL 3 | 2025-05-27 | 7/22/2025 12:00:00 AM | 56 | 24 | 30.6 | 127 |  |  | 26.7 |  | 3 | 127.5
B-19388 NATIVA | 190.5 | TREMIE 3500 | PILOTES 22-50-53 COMUNAL 3 | 2025-05-27 | 7/22/2025 12:00:00 AM | 56 | 24 | 23.2 | 97 |  |  | 26.7 |  | 3 | 96.667
B-19388 NATIVA | 190.5 | TREMIE 3500 | PILOTES 22-50-53 COMUNAL 3 | 2025-05-27 | 7/22/2025 12:00:00 AM | 56 | 24 | 26.3 | 110 |  |  | 26.7 |  | 3 | 109.583
B-19388 NATIVA | 190.5 | TREMIE 3500 | PILOTE 5 COMUNAL 3 | 2025-05-31 | 7/26/2025 12:00:00 AM | 56 | 24 | 33.9 | 141 |  |  | 27.7 |  | 3 | 141.25
B-19388 NATIVA | 190.5 | TREMIE 3500 | PILOTE 5 COMUNAL 3 | 2025-05-31 | 7/26/2025 12:00:00 AM | 56 | 24 | 24.4 | 102 |  |  | 27.7 |  | 3 | 101.667
B-19388 NATIVA | 190.5 | TREMIE 3500 | PILOTE 5 COMUNAL 3 | 2025-05-31 | 7/26/2025 12:00:00 AM | 56 | 24 | 24.8 | 103 |  |  | 27.7 |  | 3 | 103.333
B-19388 NATIVA | 190.5 | TREMIE 3500 | PILOTES 6-29-57 COMUNAL 3 | 2025-06-04 | 7/30/2025 12:00:00 AM | 56 | 24 | 22.9 | 95 |  |  | 25.433 |  | 3 | 95.417
B-19388 NATIVA | 190.5 | TREMIE 3500 | PILOTES 6-29-57 COMUNAL 3 | 2025-06-04 | 7/30/2025 12:00:00 AM | 56 | 24 | 25.4 | 106 |  |  | 25.433 |  | 3 | 105.833
B-19388 NATIVA | 190.5 | TREMIE 3500 | PILOTES 6-29-57 COMUNAL 3 | 2025-06-04 | 7/30/2025 12:00:00 AM | 56 | 24 | 28 | 116 |  |  | 25.433 |  | 3 | 116.667
B-19388 NATIVA | 190.5 | TREMIE 3500 | PILOTES 9 COMUNAL 2 Y 30 COMUNAL 3 | 2025-06-11 | 8/6/2025 12:00:00 AM | 56 | 24 | 30.6 | 127 |  |  | 29.4 |  | 3 | 127.5
B-19388 NATIVA | 190.5 | TREMIE 3500 | PILOTES 9 COMUNAL 2 Y 30 COMUNAL 3 | 2025-06-11 | 8/6/2025 12:00:00 AM | 56 | 24 | 29.7 | 124 |  |  | 29.4 |  | 3 | 123.75
B-19388 NATIVA | 190.5 | TREMIE 3500 | PILOTES 9 COMUNAL 2 Y 30 COMUNAL 3 | 2025-06-11 | 8/6/2025 12:00:00 AM | 56 | 24 | 27.9 | 116 |  |  | 29.4 |  | 3 | 116.25
B-19388 NATIVA | 190.5 | TREMIE 3500 | PILOTES 3-33 COMUNAL 3 14 COMUNAL 2 | 2025-06-16 | 8/11/2025 12:00:00 AM | 56 | 24 | 27.5 | 115 |  |  | 25.6 |  | 3 | 114.583
B-19388 NATIVA | 190.5 | TREMIE 3500 | PILOTES 3-33 COMUNAL 3 14 COMUNAL 2 | 2025-06-16 | 8/11/2025 12:00:00 AM | 56 | 24 | 25 | 104 |  |  | 25.6 |  | 3 | 104.167
B-19388 NATIVA | 190.5 | TREMIE 3500 | PILOTES 3-33 COMUNAL 3 14 COMUNAL 2 | 2025-06-16 | 8/11/2025 12:00:00 AM | 56 | 24 | 24.3 | 101 |  |  | 25.6 |  | 3 | 101.25
B-19388 NATIVA | 190.5 | TREMIE 3500 | PILOTES 52-71 COMUNAL3 | 2025-06-21 | 8/16/2025 12:00:00 AM | 56 | 24 | 27.9 | 116 |  |  | 27.6 |  | 3 | 116.25
B-19388 NATIVA | 190.5 | TREMIE 3500 | PILOTES 52-71 COMUNAL3 | 2025-06-21 | 8/16/2025 12:00:00 AM | 56 | 24 | 28.5 | 118 |  |  | 27.6 |  | 3 | 118.75
B-19388 NATIVA | 190.5 | TREMIE 3500 | PILOTES 52-71 COMUNAL3 | 2025-06-21 | 8/16/2025 12:00:00 AM | 56 | 24 | 26.4 | 110 |  |  | 27.6 |  | 3 | 110
B-19388 NATIVA | 190.5 | TREMIE 3500 | PILOTE 16 COMUNAL 3 | 2025-06-14 | 8/9/2025 12:00:00 AM | 56 | 24 | 24.2 | 101 |  |  | 26.3 |  | 3 | 100.833
B-19388 NATIVA | 190.5 | TREMIE 3500 | PILOTE 16 COMUNAL 3 | 2025-06-14 | 8/9/2025 12:00:00 AM | 56 | 24 | 27.2 | 113 |  |  | 26.3 |  | 3 | 113.333
B-19388 NATIVA | 190.5 | TREMIE 3500 | PILOTE 16 COMUNAL 3 | 2025-06-14 | 8/9/2025 12:00:00 AM | 56 | 24 | 27.5 | 115 |  |  | 26.3 |  | 3 | 114.583
B-19388 NATIVA | 190.5 | TREMIE 3500 | PILOTES 62-73-75 COMUNAL 3 | 2025-06-24 | 8/19/2025 12:00:00 AM | 56 | 24 | 27.1 | 113 |  |  | 26.833 |  | 3 | 112.917
B-19388 NATIVA | 190.5 | TREMIE 3500 | PILOTES 62-73-75 COMUNAL 3 | 2025-06-24 | 8/19/2025 12:00:00 AM | 56 | 24 | 26.5 | 110 |  |  | 26.833 |  | 3 | 110.417
B-19388 NATIVA | 190.5 | TREMIE 3500 | PILOTES 62-73-75 COMUNAL 3 | 2025-06-24 | 8/19/2025 12:00:00 AM | 56 | 24 | 26.9 | 112 |  |  | 26.833 |  | 3 | 112.083
B-19388 NATIVA | 190.5 | TREMIE 3500 | PILOTES 17-44-66-76 COMUNAL 3 | 2025-06-18 | 8/13/2025 12:00:00 AM | 56 | 24 | 33.9 | 141 |  |  | 32.6 |  | 3 | 141.25
B-19388 NATIVA | 190.5 | TREMIE 3500 | PILOTES 17-44-66-76 COMUNAL 3 | 2025-06-18 | 8/13/2025 12:00:00 AM | 56 | 24 | 35.6 | 148 |  |  | 32.6 |  | 3 | 148.333
B-19388 NATIVA | 190.5 | TREMIE 3500 | PILOTES 17-44-66-76 COMUNAL 3 | 2025-06-18 | 8/13/2025 12:00:00 AM | 56 | 24 | 28.3 | 118 |  |  | 32.6 |  | 3 | 117.917
B-19388 NATIVA | 190.5 | TREMIE 3500 | PILOTES 37-66-72-83 COMUNAL 3 | 2025-06-20 | 8/15/2025 12:00:00 AM | 56 | 24 | 30.4 | 126 |  |  | 27.533 |  | 3 | 126.667
B-19388 NATIVA | 190.5 | TREMIE 3500 | PILOTES 37-66-72-83 COMUNAL 3 | 2025-06-20 | 8/15/2025 12:00:00 AM | 56 | 24 | 26.2 | 109 |  |  | 27.533 |  | 3 | 109.167
B-19388 NATIVA | 190.5 | TREMIE 3500 | PILOTES 37-66-72-83 COMUNAL 3 | 2025-06-20 | 8/15/2025 12:00:00 AM | 56 | 24 | 26 | 108 |  |  | 27.533 |  | 3 | 108.333
B-19388 NATIVA | 190.5 | TREMIE 3500 | PILOTES 6 COMUNAL 2 Y 40-46 COMUNAL 3 | 2025-07-08 | 9/2/2025 12:00:00 AM | 56 | 24 | 27.1 | 113 |  |  | 26.3 |  | 3 | 112.917
B-19388 NATIVA | 190.5 | TREMIE 3500 | PILOTES 6 COMUNAL 2 Y 40-46 COMUNAL 3 | 2025-07-08 | 9/2/2025 12:00:00 AM | 56 | 24 | 25 | 104 |  |  | 26.3 |  | 3 | 104.167
B-19388 NATIVA | 190.5 | TREMIE 3500 | PILOTES 6 COMUNAL 2 Y 40-46 COMUNAL 3 | 2025-07-08 | 9/2/2025 12:00:00 AM | 56 | 24 | 26.8 | 112 |  |  | 26.3 |  | 3 | 111.667
B-19388 NATIVA | 190.5 | TREMIE 3500 | PILOTES 12-15-41 COMUNAL 3 | 2025-06-26 | 8/21/2025 12:00:00 AM | 56 | 24 | 33.1 | 138 |  |  | 31.867 |  | 3 | 137.917
B-19388 NATIVA | 190.5 | TREMIE 3500 | PILOTES 12-15-41 COMUNAL 3 | 2025-06-26 | 8/21/2025 12:00:00 AM | 56 | 24 | 34.4 | 143 |  |  | 31.867 |  | 3 | 143.333
B-19388 NATIVA | 190.5 | TREMIE 3500 | PILOTES 12-15-41 COMUNAL 3 | 2025-06-26 | 8/21/2025 12:00:00 AM | 56 | 24 | 28.1 | 117 |  |  | 31.867 |  | 3 | 117.083
B-19388 NATIVA | 190.5 | TREMIE 3500 | PILOTE 86 COMUNAL3 | 2025-07-11 | 9/5/2025 12:00:00 AM | 56 | 24 | 30.2 | 126 |  |  | 28.8 |  | 3 | 125.833
B-19388 NATIVA | 190.5 | TREMIE 3500 | PILOTE 86 COMUNAL3 | 2025-07-11 | 9/5/2025 12:00:00 AM | 56 | 24 | 27.5 | 115 |  |  | 28.8 |  | 3 | 114.583
B-19388 NATIVA | 190.5 | TREMIE 3500 | PILOTE 86 COMUNAL3 | 2025-07-11 | 9/5/2025 12:00:00 AM | 56 | 24 | 28.7 | 120 |  |  | 28.8 |  | 3 | 119.583
B-19388 NATIVA | 190.5 | TREMIE 3500 | PILOTE 39 COMUNAL 3 | 2025-07-15 | 9/9/2025 12:00:00 AM | 56 | 24 | 30.7 | 128 |  |  | 31.267 |  | 3 | 127.917
B-19388 NATIVA | 190.5 | TREMIE 3500 | PILOTE 39 COMUNAL 3 | 2025-07-15 | 9/9/2025 12:00:00 AM | 56 | 24 | 32.1 | 134 |  |  | 31.267 |  | 3 | 133.75
B-19388 NATIVA | 190.5 | TREMIE 3500 | PILOTE 39 COMUNAL 3 | 2025-07-15 | 9/9/2025 12:00:00 AM | 56 | 24 | 31 | 129 |  |  | 31.267 |  | 3 | 129.167
B-19388 NATIVA | 190.5 | TREMIE 3500 | PILOTE 10 COMUNAL 3 | 2025-07-10 | 9/4/2025 12:00:00 AM | 56 | 24 | 25.2 | 105 |  |  | 27.867 |  | 3 | 105
B-19388 NATIVA | 190.5 | TREMIE 3500 | PILOTE 10 COMUNAL 3 | 2025-07-10 | 9/4/2025 12:00:00 AM | 56 | 24 | 30 | 125 |  |  | 27.867 |  | 3 | 125
B-19388 NATIVA | 190.5 | TREMIE 3500 | PILOTE 10 COMUNAL 3 | 2025-07-10 | 9/4/2025 12:00:00 AM | 56 | 24 | 28.4 | 118 |  |  | 27.867 |  | 3 | 118.333
B-19388 NATIVA | 190.5 | TREMIE 3500 | PILOTES 89-90 COMUNAL 3 | 2025-07-10 | 9/4/2025 12:00:00 AM | 56 | 24 | 31.9 | 133 |  |  | 31.933 |  | 3 | 132.917
B-19388 NATIVA | 190.5 | TREMIE 3500 | PILOTES 89-90 COMUNAL 3 | 2025-07-10 | 9/4/2025 12:00:00 AM | 56 | 24 | 31.7 | 132 |  |  | 31.933 |  | 3 | 132.083
B-19388 NATIVA | 190.5 | TREMIE 3500 | PILOTES 89-90 COMUNAL 3 | 2025-07-10 | 9/4/2025 12:00:00 AM | 56 | 24 | 32.2 | 134 |  |  | 31.933 |  | 3 | 134.167
B-19388 NATIVA | 190.5 | TREMIE 3500 | PILOTES 69-82-84 COMUNAL 3 | 2025-07-14 | 9/8/2025 12:00:00 AM | 56 | 24 | 32.1 | 134 |  |  | 30.833 |  | 3 | 133.75
B-19388 NATIVA | 190.5 | TREMIE 3500 | PILOTES 69-82-84 COMUNAL 3 | 2025-07-14 | 9/8/2025 12:00:00 AM | 56 | 24 | 33.8 | 141 |  |  | 30.833 |  | 3 | 140.833
B-19388 NATIVA | 190.5 | TREMIE 3500 | PILOTES 69-82-84 COMUNAL 3 | 2025-07-14 | 9/8/2025 12:00:00 AM | 56 | 24 | 26.6 | 111 |  |  | 30.833 |  | 3 | 110.833
B-19388 NATIVA | 191 | IND. PLACA 3000 PSI | PLACA PISO 2 ZONA DE LAVADO Y DEPOSITOS TORRE 4 | 2025-09-19 | 11/14/2025 12:00:00 AM | 56 | 21 | 21.9 | 104 | PLACA | B-19388 NATIVA_PLACA_21_56 | 24.333 |  | 3 | 104.286
B-19388 NATIVA | 191 | IND. PLACA 3000 PSI | PLACA PISO 2 ZONA DE LAVADO Y DEPOSITOS TORRE 4 | 2025-09-19 | 11/14/2025 12:00:00 AM | 56 | 21 | 27.5 | 131 | PLACA | B-19388 NATIVA_PLACA_21_56 | 24.333 |  | 3 | 130.952
B-19388 NATIVA | 191 | IND. PLACA 3000 PSI | PLACA PISO 2 ZONA DE LAVADO Y DEPOSITOS TORRE 4 | 2025-09-19 | 11/14/2025 12:00:00 AM | 56 | 21 | 23.6 | 112 | PLACA | B-19388 NATIVA_PLACA_21_56 | 24.333 |  | 3 | 112.381
B-19388 NATIVA | 191 | IND. PLACA 3000 PSI | PLACA PISO 2 APTOS 204-205 TORRE 4 | 2025-09-23 | 11/18/2025 12:00:00 AM | 56 | 21 | 24.2 | 115 | PLACA | B-19388 NATIVA_PLACA_21_56 | 23.567 |  | 3 | 115.238
B-19388 NATIVA | 191 | IND. PLACA 3000 PSI | PLACA PISO 2 APTOS 204-205 TORRE 4 | 2025-09-23 | 11/18/2025 12:00:00 AM | 56 | 21 | 25 | 119 | PLACA | B-19388 NATIVA_PLACA_21_56 | 23.567 |  | 3 | 119.048
B-19388 NATIVA | 191 | IND. PLACA 3000 PSI | PLACA PISO 2 APTOS 204-205 TORRE 4 | 2025-09-23 | 11/18/2025 12:00:00 AM | 56 | 21 | 21.5 | 102 | PLACA | B-19388 NATIVA_PLACA_21_56 | 23.567 |  | 3 | 102.381
B-19388 NATIVA | 191 | IND. PLACA 3000 PSI | PLACA PISO 2 SALA DE REUNIONES Y DEPOSITOS TORRE 4 | 2025-10-06 | 12/1/2025 12:00:00 AM | 56 | 21 | 29.7 | 141 | PLACA | B-19388 NATIVA_PLACA_21_56 | 28.1 |  | 3 | 141.429
B-19388 NATIVA | 191 | IND. PLACA 3000 PSI | PLACA PISO 2 SALA DE REUNIONES Y DEPOSITOS TORRE 4 | 2025-10-06 | 12/1/2025 12:00:00 AM | 56 | 21 | 27.8 | 132 | PLACA | B-19388 NATIVA_PLACA_21_56 | 28.1 |  | 3 | 132.381
B-19388 NATIVA | 191 | IND. PLACA 3000 PSI | PLACA PISO 2 SALA DE REUNIONES Y DEPOSITOS TORRE 4 | 2025-10-06 | 12/1/2025 12:00:00 AM | 56 | 21 | 26.8 | 127 | PLACA | B-19388 NATIVA_PLACA_21_56 | 28.1 |  | 3 | 127.619
B-19388 NATIVA | 191 | IND. PLACA 3000 PSI | PLACA PISO 3 APTOS 302-303 TORRE 4 | 2025-10-14 | 12/9/2025 12:00:00 AM | 56 | 21 | 19.6 | 93 | PLACA | B-19388 NATIVA_PLACA_21_56 | 21.1 |  | 3 | 93.333
B-19388 NATIVA | 191 | IND. PLACA 3000 PSI | PLACA PISO 3 APTOS 302-303 TORRE 4 | 2025-10-14 | 12/9/2025 12:00:00 AM | 56 | 21 | 22.5 | 107 | PLACA | B-19388 NATIVA_PLACA_21_56 | 21.1 |  | 3 | 107.143
B-19388 NATIVA | 191 | IND. PLACA 3000 PSI | PLACA PISO 3 APTOS 302-303 TORRE 4 | 2025-10-14 | 12/9/2025 12:00:00 AM | 56 | 21 | 21.2 | 101 | PLACA | B-19388 NATIVA_PLACA_21_56 | 21.1 |  | 3 | 100.952
B-19388 NATIVA | 191 | IND. PLACA 3000 PSI | PLACA PISO 4 APTOS 402 - 403 | 2025-10-25 | 12/20/2025 12:00:00 AM | 56 | 21 | 37.2 | 177 | PLACA | B-19388 NATIVA_PLACA_21_56 | 27.867 |  | 3 | 177.143
B-19388 NATIVA | 191 | IND. PLACA 3000 PSI | PLACA PISO 4 APTOS 402 - 403 | 2025-10-25 | 12/20/2025 12:00:00 AM | 56 | 21 | 21.4 | 102 | PLACA | B-19388 NATIVA_PLACA_21_56 | 27.867 |  | 3 | 101.905
B-19388 NATIVA | 191 | IND. PLACA 3000 PSI | PLACA PISO 4 APTOS 402 - 403 | 2025-10-25 | 12/20/2025 12:00:00 AM | 56 | 21 | 25 | 119 | PLACA | B-19388 NATIVA_PLACA_21_56 | 27.867 |  | 3 | 119.048
B-19388 NATIVA | 191 | IND. PLACA 3000 PSI | PLACA PISO 4 APTOS 502-503 TORRE 4 | 2025-11-04 | 12/30/2025 12:00:00 AM | 56 | 21 | 21.7 | 104 | PLACA | B-19388 NATIVA_PLACA_21_56 | 23.867 |  | 3 | 103.333
B-19388 NATIVA | 191 | IND. PLACA 3000 PSI | PLACA PISO 4 APTOS 502-503 TORRE 4 | 2025-11-04 | 12/30/2025 12:00:00 AM | 56 | 21 | 22 | 104 | PLACA | B-19388 NATIVA_PLACA_21_56 | 23.867 |  | 3 | 104.762
B-19388 NATIVA | 191 | IND. PLACA 3000 PSI | PLACA PISO 4 APTOS 502-503 TORRE 4 | 2025-11-04 | 12/30/2025 12:00:00 AM | 56 | 21 | 27.9 | 133 | PLACA | B-19388 NATIVA_PLACA_21_56 | 23.867 |  | 3 | 132.857
B-19388 NATIVA | 191 | IND. PLACA 3000 PSI | PLACA PISO 4 APTOS 504-505 Y ESCALERA EJES (18-20) PISO 3 A 4 TORRE 4 | 2025-11-01 | 12/27/2025 12:00:00 AM | 56 | 21 | 21.9 | 104 | PLACA | B-19388 NATIVA_PLACA_21_56 | 20.033 |  | 3 | 104.286
B-19388 NATIVA | 191 | IND. PLACA 3000 PSI | PLACA PISO 4 APTOS 504-505 Y ESCALERA EJES (18-20) PISO 3 A 4 TORRE 4 | 2025-11-01 | 12/27/2025 12:00:00 AM | 56 | 21 | 16.4 | 78 | PLACA | B-19388 NATIVA_PLACA_21_56 | 20.033 |  | 3 | 78.095
B-19388 NATIVA | 191 | IND. PLACA 3000 PSI | PLACA PISO 4 APTOS 504-505 Y ESCALERA EJES (18-20) PISO 3 A 4 TORRE 4 | 2025-11-01 | 12/27/2025 12:00:00 AM | 56 | 21 | 21.8 | 104 | PLACA | B-19388 NATIVA_PLACA_21_56 | 20.033 |  | 3 | 103.81
B-19388 NATIVA | 191 | IND. PLACA 3000 PSI | PLACA PISO 7 APTOS 708-709 TORRE 4 | 2025-11-24 | 1/19/2026 12:00:00 AM | 56 | 21 | 22 | 105 | PLACA | B-19388 NATIVA_PLACA_21_56 | 19.833 |  | 3 | 104.762
B-19388 NATIVA | 191 | IND. PLACA 3000 PSI | PLACA PISO 7 APTOS 708-709 TORRE 4 | 2025-11-24 | 1/19/2026 12:00:00 AM | 56 | 21 | 19.5 | 93 | PLACA | B-19388 NATIVA_PLACA_21_56 | 19.833 |  | 3 | 92.857
B-19388 NATIVA | 191 | IND. PLACA 3000 PSI | PLACA PISO 7 APTOS 708-709 TORRE 4 | 2025-11-24 | 1/19/2026 12:00:00 AM | 56 | 21 | 18 | 86 | PLACA | B-19388 NATIVA_PLACA_21_56 | 19.833 |  | 3 | 85.714
B-19388 NATIVA | 191 | IND. PLACA 3000 PSI | PLACA PISO 3 AP 306-307 TORRE 5 | 2025-11-20 | 1/15/2026 12:00:00 AM | 56 | 21 | 20.9 | 100 | PLACA | B-19388 NATIVA_PLACA_21_56 | 20.1 |  | 3 | 99.524
B-19388 NATIVA | 191 | IND. PLACA 3000 PSI | PLACA PISO 3 AP 306-307 TORRE 5 | 2025-11-20 | 1/15/2026 12:00:00 AM | 56 | 21 | 20.4 | 97 | PLACA | B-19388 NATIVA_PLACA_21_56 | 20.1 |  | 3 | 97.143
B-19388 NATIVA | 191 | IND. PLACA 3000 PSI | PLACA PISO 3 AP 306-307 TORRE 5 | 2025-11-20 | 1/15/2026 12:00:00 AM | 56 | 21 | 19 | 91 | PLACA | B-19388 NATIVA_PLACA_21_56 | 20.1 |  | 3 | 90.476
B-19388 NATIVA | 191 | IND. PLACA 3000 PSI | PLACA PISO 14 APTOS 1404-1405 TORRE 4 | 2026-02-10 | 4/7/2026 12:00:00 AM | 56 | 21 | 24.9 | 119 | PLACA | B-19388 NATIVA_PLACA_21_56 | 24.7 |  | 3 | 118.571
B-19388 NATIVA | 191 | IND. PLACA 3000 PSI | PLACA PISO 14 APTOS 1404-1405 TORRE 4 | 2026-02-10 | 4/7/2026 12:00:00 AM | 56 | 21 | 23.4 | 111 | PLACA | B-19388 NATIVA_PLACA_21_56 | 24.7 |  | 3 | 111.429
B-19388 NATIVA | 191 | IND. PLACA 3000 PSI | PLACA PISO 14 APTOS 1404-1405 TORRE 4 | 2026-02-10 | 4/7/2026 12:00:00 AM | 56 | 21 | 25.8 | 123 | PLACA | B-19388 NATIVA_PLACA_21_56 | 24.7 |  | 3 | 122.857
B-19388 NATIVA | 191 | IND. PLACA 3000 PSI | PLACA P15 1501-1512 +PASILLO TORRE 5 | 2026-03-28 | 5/23/2026 12:00:00 AM | 56 | 21 | 18.3 | 87 | PLACA | B-19388 NATIVA_PLACA_21_56 | 18.6 |  | 3 | 87.143
B-19388 NATIVA | 191 | IND. PLACA 3000 PSI | PLACA P15 1501-1512 +PASILLO TORRE 5 | 2026-03-28 | 5/23/2026 12:00:00 AM | 56 | 21 | 18.5 | 88 | PLACA | B-19388 NATIVA_PLACA_21_56 | 18.6 |  | 3 | 88.095
B-19388 NATIVA | 191 | IND. PLACA 3000 PSI | PLACA P15 1501-1512 +PASILLO TORRE 5 | 2026-03-28 | 5/23/2026 12:00:00 AM | 56 | 21 | 19 | 90 | PLACA | B-19388 NATIVA_PLACA_21_56 | 18.6 |  | 3 | 90.476
B-19388 NATIVA | 191 | IND. PLACA 3000 PSI | PLACA P17 AP 1707-1706 TORRE 5 | 2026-04-20 | 6/15/2026 12:00:00 AM | 56 | 21 | 26.4 | 126 | PLACA | B-19388 NATIVA_PLACA_21_56 | 25.733 |  | 3 | 125.714
B-19388 NATIVA | 191 | IND. PLACA 3000 PSI | PLACA P17 AP 1707-1706 TORRE 5 | 2026-04-20 | 6/15/2026 12:00:00 AM | 56 | 21 | 23 | 109 | PLACA | B-19388 NATIVA_PLACA_21_56 | 25.733 |  | 3 | 109.524
B-19388 NATIVA | 191 | IND. PLACA 3000 PSI | PLACA P17 AP 1707-1706 TORRE 5 | 2026-04-20 | 6/15/2026 12:00:00 AM | 56 | 21 | 27.8 | 132 | PLACA | B-19388 NATIVA_PLACA_21_56 | 25.733 |  | 3 | 132.381
B-19388 NATIVA | 191 | IND. MURO 5000 GF | MUROS PISO 18 APTO 1804 Y 1805 TORRE 4 | 2026-03-16 | 4/26/2026 12:00:00 AM | 41 | 35 | 42.4 | 121 | MURO | B-19388 NATIVA_MURO_35_41 | 40.1 |  | 3 | 121.143
B-19388 NATIVA | 191 | IND. MURO 5000 GF | MUROS PISO 18 APTO 1804 Y 1805 TORRE 4 | 2026-03-16 | 4/26/2026 12:00:00 AM | 41 | 35 | 37.9 | 108 | MURO | B-19388 NATIVA_MURO_35_41 | 40.1 |  | 3 | 108.286
B-19388 NATIVA | 191 | IND. MURO 5000 GF | MUROS PISO 18 APTO 1804 Y 1805 TORRE 4 | 2026-03-16 | 4/26/2026 12:00:00 AM | 41 | 35 | 40 | 114 | MURO | B-19388 NATIVA_MURO_35_41 | 40.1 |  | 3 | 114.286
B-19388 NATIVA | 191 | IND. MURO 5000 GF | MUROS AP 1304-1305 TORRE 5 | 2026-03-14 | 4/24/2026 12:00:00 AM | 41 | 35 | 40.2 | 115 | MURO | B-19388 NATIVA_MURO_35_41 | 36 |  | 3 | 114.857
B-19388 NATIVA | 191 | IND. MURO 5000 GF | MUROS AP 1304-1305 TORRE 5 | 2026-03-14 | 4/24/2026 12:00:00 AM | 41 | 35 | 26.9 | 77 | MURO | B-19388 NATIVA_MURO_35_41 | 36 |  | 3 | 76.857
B-19388 NATIVA | 191 | IND. MURO 5000 GF | MUROS AP 1304-1305 TORRE 5 | 2026-03-14 | 4/24/2026 12:00:00 AM | 41 | 35 | 40.9 | 117 | MURO | B-19388 NATIVA_MURO_35_41 | 36 |  | 3 | 116.857
B-19388 NATIVA | 191 | IND. MURO 5000 GF | MUROS PISO 17 APTO 1710 Y 1711 TORRE 4 | 2026-03-14 | 4/24/2026 12:00:00 AM | 41 | 35 | 35.1 | 100 | MURO | B-19388 NATIVA_MURO_35_41 | 37.8 |  | 3 | 100.286
B-19388 NATIVA | 191 | IND. MURO 5000 GF | MUROS PISO 17 APTO 1710 Y 1711 TORRE 4 | 2026-03-14 | 4/24/2026 12:00:00 AM | 41 | 35 | 38.9 | 111 | MURO | B-19388 NATIVA_MURO_35_41 | 37.8 |  | 3 | 111.143
B-19388 NATIVA | 191 | IND. MURO 5000 GF | MUROS PISO 17 APTO 1710 Y 1711 TORRE 4 | 2026-03-14 | 4/24/2026 12:00:00 AM | 41 | 35 | 39.4 | 112 | MURO | B-19388 NATIVA_MURO_35_41 | 37.8 |  | 3 | 112.571
B-19388 NATIVA | 191 | CONVENCIONAL 4000 PSI GC | PLACA PISO 3 C-D 4-6 SALON COMUNAL 3 | 2026-03-14 | 4/24/2026 12:00:00 AM | 41 | 28 | 33.9 | 121 | PLACA | B-19388 NATIVA_PLACA_28_41 | 32.8 |  | 3 | 121.071
B-19388 NATIVA | 191 | CONVENCIONAL 4000 PSI GC | PLACA PISO 3 C-D 4-6 SALON COMUNAL 3 | 2026-03-14 | 4/24/2026 12:00:00 AM | 41 | 28 | 28.1 | 100 | PLACA | B-19388 NATIVA_PLACA_28_41 | 32.8 |  | 3 | 100.357
B-19388 NATIVA | 191 | CONVENCIONAL 4000 PSI GC | PLACA PISO 3 C-D 4-6 SALON COMUNAL 3 | 2026-03-14 | 4/24/2026 12:00:00 AM | 41 | 28 | 36.4 | 130 | PLACA | B-19388 NATIVA_PLACA_28_41 | 32.8 |  | 3 | 130
B-19388 NATIVA | 191 | IND. PLACA 3000 PSI | PLACA PISO 18 APTOS 1801-1812 TORRE 4 | 2026-03-16 | 4/26/2026 12:00:00 AM | 41 | 21 | 31.3 | 149 | PLACA | B-19388 NATIVA_PLACA_21_41 | 29.7 |  | 3 | 149.048
B-19388 NATIVA | 191 | IND. PLACA 3000 PSI | PLACA PISO 18 APTOS 1801-1812 TORRE 4 | 2026-03-16 | 4/26/2026 12:00:00 AM | 41 | 21 | 29.1 | 138 | PLACA | B-19388 NATIVA_PLACA_21_41 | 29.7 |  | 3 | 138.571
B-19388 NATIVA | 191 | IND. PLACA 3000 PSI | PLACA PISO 18 APTOS 1801-1812 TORRE 4 | 2026-03-16 | 4/26/2026 12:00:00 AM | 41 | 21 | 28.7 | 136 | PLACA | B-19388 NATIVA_PLACA_21_41 | 29.7 |  | 3 | 136.667
B-19388 NATIVA | 191 | IND. PLACA 3000 PSI | PLACA P13 1308-1309 ESCALERA P12 EJE 23 TORRE 5 | 2026-03-16 | 4/26/2026 12:00:00 AM | 41 | 21 | 24.1 | 115 | PLACA | B-19388 NATIVA_PLACA_21_41 | 23.433 |  | 3 | 114.762
B-19388 NATIVA | 191 | IND. PLACA 3000 PSI | PLACA P13 1308-1309 ESCALERA P12 EJE 23 TORRE 5 | 2026-03-16 | 4/26/2026 12:00:00 AM | 41 | 21 | 20.4 | 97 | PLACA | B-19388 NATIVA_PLACA_21_41 | 23.433 |  | 3 | 97.143
B-19388 NATIVA | 191 | IND. PLACA 3000 PSI | PLACA P13 1308-1309 ESCALERA P12 EJE 23 TORRE 5 | 2026-03-16 | 4/26/2026 12:00:00 AM | 41 | 21 | 25.8 | 123 | PLACA | B-19388 NATIVA_PLACA_21_41 | 23.433 |  | 3 | 122.857
B-19388 NATIVA | 191 | IND. PLACA 3000 PSI | PLACA P13 AP 1311-1310 + PASILLO | 2026-03-14 | 4/24/2026 12:00:00 AM | 41 | 21 | 26.9 | 128 | PLACA | B-19388 NATIVA_PLACA_21_41 | 26.433 |  | 3 | 128.095
B-19388 NATIVA | 191 | IND. PLACA 3000 PSI | PLACA P13 AP 1311-1310 + PASILLO | 2026-03-14 | 4/24/2026 12:00:00 AM | 41 | 21 | 25.7 | 123 | PLACA | B-19388 NATIVA_PLACA_21_41 | 26.433 |  | 3 | 122.381
B-19388 NATIVA | 191 | IND. PLACA 3000 PSI | PLACA P13 AP 1311-1310 + PASILLO | 2026-03-14 | 4/24/2026 12:00:00 AM | 41 | 21 | 26.7 | 127 | PLACA | B-19388 NATIVA_PLACA_21_41 | 26.433 |  | 3 | 127.143
B-19388 NATIVA | 191 | IND. PLACA 3000 PSI | PLACA PISO 18 APTOS 1806-1807 TORRE 4 | 2026-03-14 | 4/24/2026 12:00:00 AM | 41 | 21 | 27.9 | 133 | PLACA | B-19388 NATIVA_PLACA_21_41 | 25.133 |  | 3 | 132.857
B-19388 NATIVA | 191 | IND. PLACA 3000 PSI | PLACA PISO 18 APTOS 1806-1807 TORRE 4 | 2026-03-14 | 4/24/2026 12:00:00 AM | 41 | 21 | 23.4 | 112 | PLACA | B-19388 NATIVA_PLACA_21_41 | 25.133 |  | 3 | 111.429
B-19388 NATIVA | 191 | IND. PLACA 3000 PSI | PLACA PISO 18 APTOS 1806-1807 TORRE 4 | 2026-03-14 | 4/24/2026 12:00:00 AM | 41 | 21 | 24.1 | 115 | PLACA | B-19388 NATIVA_PLACA_21_41 | 25.133 |  | 3 | 114.762
B-19388 NATIVA | 191 | EVOLUTION 5000 PSI | MUROS PISO 1 APTOS 104-105 TORRE 4 | 2025-09-17 | 10/15/2025 12:00:00 AM | 28 | 35 | 36.8 | 105 | MURO | B-19388 NATIVA_MURO_35_28 | 39.233 |  | 3 | 105.143
B-19388 NATIVA | 191 | EVOLUTION 5000 PSI | MUROS PISO 1 APTOS 104-105 TORRE 4 | 2025-09-17 | 10/15/2025 12:00:00 AM | 28 | 35 | 38.1 | 109 | MURO | B-19388 NATIVA_MURO_35_28 | 39.233 |  | 3 | 108.857
B-19388 NATIVA | 191 | EVOLUTION 5000 PSI | MUROS PISO 1 APTOS 104-105 TORRE 4 | 2025-09-17 | 10/15/2025 12:00:00 AM | 28 | 35 | 42.8 | 122 | MURO | B-19388 NATIVA_MURO_35_28 | 39.233 |  | 3 | 122.286
B-19388 NATIVA | 190.5 | EVOLUTION 5000 PSI | MUROS PISO 1 CUARTOS TECNICOS Y DE BASURAS TORRE 4 | 2025-09-15 | 10/13/2025 12:00:00 AM | 28 | 35 | 39.6 | 113 | MURO | B-19388 NATIVA_MURO_35_28 | 39.367 |  | 3 | 113.143
B-19388 NATIVA | 190.5 | EVOLUTION 5000 PSI | MUROS PISO 1 CUARTOS TECNICOS Y DE BASURAS TORRE 4 | 2025-09-15 | 10/13/2025 12:00:00 AM | 28 | 35 | 39.2 | 112 | MURO | B-19388 NATIVA_MURO_35_28 | 39.367 |  | 3 | 112
B-19388 NATIVA | 190.5 | EVOLUTION 5000 PSI | MUROS PISO 1 CUARTOS TECNICOS Y DE BASURAS TORRE 4 | 2025-09-15 | 10/13/2025 12:00:00 AM | 28 | 35 | 39.3 | 112 | MURO | B-19388 NATIVA_MURO_35_28 | 39.367 |  | 3 | 112.286
B-19388 NATIVA | 191 | EVOLUTION 5000 PSI | MUROS PISO 1 APTOS 106-107 TORRE 4 | 2025-09-19 | 10/17/2025 12:00:00 AM | 28 | 35 | 34.3 | 98 | MURO | B-19388 NATIVA_MURO_35_28 | 32.967 | 37.189 | 3 | 98
B-19388 NATIVA | 191 | EVOLUTION 5000 PSI | MUROS PISO 1 APTOS 106-107 TORRE 4 | 2025-09-19 | 10/17/2025 12:00:00 AM | 28 | 35 | 32.3 | 92 | MURO | B-19388 NATIVA_MURO_35_28 | 32.967 | 37.189 | 3 | 92.286
B-19388 NATIVA | 191 | EVOLUTION 5000 PSI | MUROS PISO 1 APTOS 106-107 TORRE 4 | 2025-09-19 | 10/17/2025 12:00:00 AM | 28 | 35 | 32.3 | 92 | MURO | B-19388 NATIVA_MURO_35_28 | 32.967 | 37.189 | 3 | 92.286
B-19388 NATIVA | 191 | EVOLUTION 5000 PSI | MUROS PISO 1 DEPOSITOS Y CUARTO TECNICO TORRE 4 | 2025-09-23 | 10/21/2025 12:00:00 AM | 28 | 35 | 38.1 | 109 | MURO | B-19388 NATIVA_MURO_35_28 | 35.3 | 35.878 | 3 | 108.857
B-19388 NATIVA | 191 | EVOLUTION 5000 PSI | MUROS PISO 1 DEPOSITOS Y CUARTO TECNICO TORRE 4 | 2025-09-23 | 10/21/2025 12:00:00 AM | 28 | 35 | 36 | 103 | MURO | B-19388 NATIVA_MURO_35_28 | 35.3 | 35.878 | 3 | 102.857
B-19388 NATIVA | 191 | EVOLUTION 5000 PSI | MUROS PISO 1 DEPOSITOS Y CUARTO TECNICO TORRE 4 | 2025-09-23 | 10/21/2025 12:00:00 AM | 28 | 35 | 31.8 | 91 | MURO | B-19388 NATIVA_MURO_35_28 | 35.3 | 35.878 | 3 | 90.857
B-19388 NATIVA | 191 | EVOLUTION 5000 PSI | MUROS PISO 1 APTOS 108-109 TORRE 4 | 2025-09-25 | 10/23/2025 12:00:00 AM | 28 | 35 | 32.4 | 92 | MURO | B-19388 NATIVA_MURO_35_28 | 34.833 | 34.367 | 3 | 92.571
B-19388 NATIVA | 191 | EVOLUTION 5000 PSI | MUROS PISO 1 APTOS 108-109 TORRE 4 | 2025-09-25 | 10/23/2025 12:00:00 AM | 28 | 35 | 37.1 | 106 | MURO | B-19388 NATIVA_MURO_35_28 | 34.833 | 34.367 | 3 | 106
B-19388 NATIVA | 191 | EVOLUTION 5000 PSI | MUROS PISO 1 APTOS 108-109 TORRE 4 | 2025-09-25 | 10/23/2025 12:00:00 AM | 28 | 35 | 35 | 100 | MURO | B-19388 NATIVA_MURO_35_28 | 34.833 | 34.367 | 3 | 100
B-19388 NATIVA | 191 | EVOLUTION 5000 PSI | MUROS PISO 2 ZONA DE LAVADO Y DEPOSITOS TORRE 4 | 2025-10-08 | 11/5/2025 12:00:00 AM | 28 | 35 | 42.5 | 121 | MURO | B-19388 NATIVA_MURO_35_28 | 42.9 | 37.678 | 3 | 121.429
B-19388 NATIVA | 191 | EVOLUTION 5000 PSI | MUROS PISO 2 ZONA DE LAVADO Y DEPOSITOS TORRE 4 | 2025-10-08 | 11/5/2025 12:00:00 AM | 28 | 35 | 42.6 | 122 | MURO | B-19388 NATIVA_MURO_35_28 | 42.9 | 37.678 | 3 | 121.714
B-19388 NATIVA | 191 | EVOLUTION 5000 PSI | MUROS PISO 2 ZONA DE LAVADO Y DEPOSITOS TORRE 4 | 2025-10-08 | 11/5/2025 12:00:00 AM | 28 | 35 | 43.6 | 124 | MURO | B-19388 NATIVA_MURO_35_28 | 42.9 | 37.678 | 3 | 124.571
B-19388 NATIVA | 190.5 | EVOLUTION 5000 PSI | MUROS PISO 2 APTOS 204-205 TORRE 4 | 2025-10-03 | 10/31/2025 12:00:00 AM | 28 | 35 | 33.5 | 96 | MURO | B-19388 NATIVA_MURO_35_28 | 37.567 | 38.433 | 3 | 95.714
B-19388 NATIVA | 190.5 | EVOLUTION 5000 PSI | MUROS PISO 2 APTOS 204-205 TORRE 4 | 2025-10-03 | 10/31/2025 12:00:00 AM | 28 | 35 | 38.4 | 110 | MURO | B-19388 NATIVA_MURO_35_28 | 37.567 | 38.433 | 3 | 109.714
B-19388 NATIVA | 190.5 | EVOLUTION 5000 PSI | MUROS PISO 2 APTOS 204-205 TORRE 4 | 2025-10-03 | 10/31/2025 12:00:00 AM | 28 | 35 | 40.8 | 117 | MURO | B-19388 NATIVA_MURO_35_28 | 37.567 | 38.433 | 3 | 116.571
B-19388 NATIVA | 191 | EVOLUTION 5000 PSI | MUROS PISO 2 ACCESO Y DEPOSITOS TORRE 4 | 2025-10-10 | 11/7/2025 12:00:00 AM | 28 | 35 | 41.1 | 117 | MURO | B-19388 NATIVA_MURO_35_28 | 40.5 | 40.322 | 3 | 117.429
B-19388 NATIVA | 191 | EVOLUTION 5000 PSI | MUROS PISO 2 ACCESO Y DEPOSITOS TORRE 4 | 2025-10-10 | 11/7/2025 12:00:00 AM | 28 | 35 | 40.8 | 116 | MURO | B-19388 NATIVA_MURO_35_28 | 40.5 | 40.322 | 3 | 116.571
B-19388 NATIVA | 191 | EVOLUTION 5000 PSI | MUROS PISO 2 ACCESO Y DEPOSITOS TORRE 4 | 2025-10-10 | 11/7/2025 12:00:00 AM | 28 | 35 | 39.6 | 113 | MURO | B-19388 NATIVA_MURO_35_28 | 40.5 | 40.322 | 3 | 113.143
B-19388 NATIVA | 191 | EVOLUTION 5000 PSI | MUROS PISO 1 CUARTO DE CORRESPONDENCIA Y DEPOSITOS TORRE 4 | 2025-09-29 | 10/27/2025 12:00:00 AM | 28 | 35 | 43 | 123 | MURO | B-19388 NATIVA_MURO_35_28 | 40.2 | 39.422 | 3 | 122.857
B-19388 NATIVA | 191 | EVOLUTION 5000 PSI | MUROS PISO 1 CUARTO DE CORRESPONDENCIA Y DEPOSITOS TORRE 4 | 2025-09-29 | 10/27/2025 12:00:00 AM | 28 | 35 | 36.7 | 105 | MURO | B-19388 NATIVA_MURO_35_28 | 40.2 | 39.422 | 3 | 104.857
B-19388 NATIVA | 191 | EVOLUTION 5000 PSI | MUROS PISO 1 CUARTO DE CORRESPONDENCIA Y DEPOSITOS TORRE 4 | 2025-09-29 | 10/27/2025 12:00:00 AM | 28 | 35 | 40.9 | 117 | MURO | B-19388 NATIVA_MURO_35_28 | 40.2 | 39.422 | 3 | 116.857
B-19388 NATIVA | 191 | EVOLUTION 5000 PSI | MUROS PISO 2 APTOS 206-207 TORRE 4 | 2025-10-14 | 11/11/2025 12:00:00 AM | 28 | 35 | 40.9 | 117 | MURO | B-19388 NATIVA_MURO_35_28 | 41.033 | 40.578 | 3 | 116.857
B-19388 NATIVA | 191 | EVOLUTION 5000 PSI | MUROS PISO 2 APTOS 206-207 TORRE 4 | 2025-10-14 | 11/11/2025 12:00:00 AM | 28 | 35 | 43.1 | 123 | MURO | B-19388 NATIVA_MURO_35_28 | 41.033 | 40.578 | 3 | 123.143
B-19388 NATIVA | 191 | EVOLUTION 5000 PSI | MUROS PISO 2 APTOS 206-207 TORRE 4 | 2025-10-14 | 11/11/2025 12:00:00 AM | 28 | 35 | 39.1 | 112 | MURO | B-19388 NATIVA_MURO_35_28 | 41.033 | 40.578 | 3 | 111.714
B-19388 NATIVA | 191 | EVOLUTION 5000 PSI | MUROS PISO 1 ZONA DE DEPOSITOS EJE 1-9 TORRE 5 | 2025-10-17 | 11/14/2025 12:00:00 AM | 28 | 35 | 47.4 | 135 | MURO | B-19388 NATIVA_MURO_35_28 | 48.4 | 43.211 | 3 | 135.429
B-19388 NATIVA | 191 | EVOLUTION 5000 PSI | MUROS PISO 1 ZONA DE DEPOSITOS EJE 1-9 TORRE 5 | 2025-10-17 | 11/14/2025 12:00:00 AM | 28 | 35 | 48.7 | 139 | MURO | B-19388 NATIVA_MURO_35_28 | 48.4 | 43.211 | 3 | 139.143
B-19388 NATIVA | 191 | EVOLUTION 5000 PSI | MUROS PISO 1 ZONA DE DEPOSITOS EJE 1-9 TORRE 5 | 2025-10-17 | 11/14/2025 12:00:00 AM | 28 | 35 | 49.1 | 140 | MURO | B-19388 NATIVA_MURO_35_28 | 48.4 | 43.211 | 3 | 140.286
B-19388 NATIVA | 191 | EVOLUTION 5000 PSI | MUROS PISO 2 DEPOSITOS Y SALAS DE REUNION TORRE 4 | 2025-10-18 | 11/15/2025 12:00:00 AM | 28 | 35 | 44.4 | 127 | MURO | B-19388 NATIVA_MURO_35_28 | 46.633 | 45.355 | 3 | 126.857
B-19388 NATIVA | 191 | EVOLUTION 5000 PSI | MUROS PISO 2 DEPOSITOS Y SALAS DE REUNION TORRE 4 | 2025-10-18 | 11/15/2025 12:00:00 AM | 28 | 35 | 46.7 | 133 | MURO | B-19388 NATIVA_MURO_35_28 | 46.633 | 45.355 | 3 | 133.429
B-19388 NATIVA | 191 | EVOLUTION 5000 PSI | MUROS PISO 2 DEPOSITOS Y SALAS DE REUNION TORRE 4 | 2025-10-18 | 11/15/2025 12:00:00 AM | 28 | 35 | 48.8 | 139 | MURO | B-19388 NATIVA_MURO_35_28 | 46.633 | 45.355 | 3 | 139.429
B-19388 NATIVA | 191 | EVOLUTION 5000 PSI | MUROS PISO 2 APTOS 208-209 TORRE 4 | 2025-10-16 | 11/13/2025 12:00:00 AM | 28 | 35 | 45.9 | 131 | MURO | B-19388 NATIVA_MURO_35_28 | 42.633 | 45.889 | 3 | 131.143
B-19388 NATIVA | 191 | EVOLUTION 5000 PSI | MUROS PISO 2 APTOS 208-209 TORRE 4 | 2025-10-16 | 11/13/2025 12:00:00 AM | 28 | 35 | 46.4 | 133 | MURO | B-19388 NATIVA_MURO_35_28 | 42.633 | 45.889 | 3 | 132.571
B-19388 NATIVA | 191 | EVOLUTION 5000 PSI | MUROS PISO 2 APTOS 208-209 TORRE 4 | 2025-10-16 | 11/13/2025 12:00:00 AM | 28 | 35 | 35.6 | 102 | MURO | B-19388 NATIVA_MURO_35_28 | 42.633 | 45.889 | 3 | 101.714
B-19388 NATIVA | 191 | EVOLUTION 5000 PSI | MUROS PISO 1 AP 04-05 EJE 1-9 TORRE 5 | 2025-10-21 | 11/18/2025 12:00:00 AM | 28 | 35 | 46.9 | 134 | MURO | B-19388 NATIVA_MURO_35_28 | 47.967 | 45.744 | 3 | 134
B-19388 NATIVA | 191 | EVOLUTION 5000 PSI | MUROS PISO 1 AP 04-05 EJE 1-9 TORRE 5 | 2025-10-21 | 11/18/2025 12:00:00 AM | 28 | 35 | 46.6 | 133 | MURO | B-19388 NATIVA_MURO_35_28 | 47.967 | 45.744 | 3 | 133.143
B-19388 NATIVA | 191 | EVOLUTION 5000 PSI | MUROS PISO 1 AP 04-05 EJE 1-9 TORRE 5 | 2025-10-21 | 11/18/2025 12:00:00 AM | 28 | 35 | 50.4 | 144 | MURO | B-19388 NATIVA_MURO_35_28 | 47.967 | 45.744 | 3 | 144
B-19388 NATIVA | 191 | EVOLUTION 5000 PSI | MUROS PISO 3 APTOS 302-303 TORRE 4 | 2025-10-22 | 11/19/2025 12:00:00 AM | 28 | 35 | 35.6 | 102 | MURO | B-19388 NATIVA_MURO_35_28 | 39.3 | 43.3 | 3 | 101.714
B-19388 NATIVA | 191 | EVOLUTION 5000 PSI | MUROS PISO 3 APTOS 302-303 TORRE 4 | 2025-10-22 | 11/19/2025 12:00:00 AM | 28 | 35 | 42.5 | 121 | MURO | B-19388 NATIVA_MURO_35_28 | 39.3 | 43.3 | 3 | 121.429
B-19388 NATIVA | 191 | EVOLUTION 5000 PSI | MUROS PISO 3 APTOS 302-303 TORRE 4 | 2025-10-22 | 11/19/2025 12:00:00 AM | 28 | 35 | 39.8 | 114 | MURO | B-19388 NATIVA_MURO_35_28 | 39.3 | 43.3 | 3 | 113.714
B-19388 NATIVA | 191 | EVOLUTION 5000 PSI | MUROS PISO 1 AP 06-07 EJE 10-16 TORRE 5 | 2025-10-24 | 11/21/2025 12:00:00 AM | 28 | 35 | 40.4 | 115 | MURO | B-19388 NATIVA_MURO_35_28 | 39.767 | 42.345 | 3 | 115.429
B-19388 NATIVA | 191 | EVOLUTION 5000 PSI | MUROS PISO 1 AP 06-07 EJE 10-16 TORRE 5 | 2025-10-24 | 11/21/2025 12:00:00 AM | 28 | 35 | 38.3 | 110 | MURO | B-19388 NATIVA_MURO_35_28 | 39.767 | 42.345 | 3 | 109.429
B-19388 NATIVA | 191 | EVOLUTION 5000 PSI | MUROS PISO 1 AP 06-07 EJE 10-16 TORRE 5 | 2025-10-24 | 11/21/2025 12:00:00 AM | 28 | 35 | 40.6 | 116 | MURO | B-19388 NATIVA_MURO_35_28 | 39.767 | 42.345 | 3 | 116
B-19388 NATIVA | 191 | EVOLUTION 5000 PSI | MUROS PISO 3 APTOS 306-307 TORRE 4 | 2025-10-24 | 11/21/2025 12:00:00 AM | 28 | 35 | 42.6 | 122 | MURO | B-19388 NATIVA_MURO_35_28 | 40.633 | 39.9 | 3 | 121.714
B-19388 NATIVA | 191 | EVOLUTION 5000 PSI | MUROS PISO 3 APTOS 306-307 TORRE 4 | 2025-10-24 | 11/21/2025 12:00:00 AM | 28 | 35 | 42 | 120 | MURO | B-19388 NATIVA_MURO_35_28 | 40.633 | 39.9 | 3 | 120
B-19388 NATIVA | 191 | EVOLUTION 5000 PSI | MUROS PISO 3 APTOS 306-307 TORRE 4 | 2025-10-24 | 11/21/2025 12:00:00 AM | 28 | 35 | 37.3 | 107 | MURO | B-19388 NATIVA_MURO_35_28 | 40.633 | 39.9 | 3 | 106.571
B-19388 NATIVA | 191 | EVOLUTION 5000 PSI | MUROS PISO 3 APTOS 308-309 TORRE 4 | 2025-10-25 | 11/22/2025 12:00:00 AM | 28 | 35 | 33.3 | 95 | MURO | B-19388 NATIVA_MURO_35_28 | 33.333 | 37.911 | 3 | 95.143
B-19388 NATIVA | 191 | EVOLUTION 5000 PSI | MUROS PISO 3 APTOS 308-309 TORRE 4 | 2025-10-25 | 11/22/2025 12:00:00 AM | 28 | 35 | 34.2 | 98 | MURO | B-19388 NATIVA_MURO_35_28 | 33.333 | 37.911 | 3 | 97.714
B-19388 NATIVA | 191 | EVOLUTION 5000 PSI | MUROS PISO 3 APTOS 308-309 TORRE 4 | 2025-10-25 | 11/22/2025 12:00:00 AM | 28 | 35 | 32.5 | 93 | MURO | B-19388 NATIVA_MURO_35_28 | 33.333 | 37.911 | 3 | 92.857
B-19388 NATIVA | 191 | EVOLUTION 5000 PSI | MUROS PISO 3 APTOS 304-305 TORRE 4 | 2025-10-21 | 11/18/2025 12:00:00 AM | 28 | 35 | 47.6 | 136 | MURO | B-19388 NATIVA_MURO_35_28 | 48.6 | 40.855 | 3 | 136
B-19388 NATIVA | 191 | EVOLUTION 5000 PSI | MUROS PISO 3 APTOS 304-305 TORRE 4 | 2025-10-21 | 11/18/2025 12:00:00 AM | 28 | 35 | 49.5 | 141 | MURO | B-19388 NATIVA_MURO_35_28 | 48.6 | 40.855 | 3 | 141.429
B-19388 NATIVA | 191 | EVOLUTION 5000 PSI | MUROS PISO 3 APTOS 304-305 TORRE 4 | 2025-10-21 | 11/18/2025 12:00:00 AM | 28 | 35 | 48.7 | 139 | MURO | B-19388 NATIVA_MURO_35_28 | 48.6 | 40.855 | 3 | 139.143
B-19388 NATIVA | 191 | EVOLUTION 5000 PSI | MUROS PISO 3 APTO 301 Y ACCESO A PLATAFORMA TORRE 4 | 2025-10-23 | 11/20/2025 12:00:00 AM | 28 | 35 | 32.4 | 92 | MURO | B-19388 NATIVA_MURO_35_28 | 36.033 | 39.322 | 3 | 92.571
B-19388 NATIVA | 191 | EVOLUTION 5000 PSI | MUROS PISO 3 APTO 301 Y ACCESO A PLATAFORMA TORRE 4 | 2025-10-23 | 11/20/2025 12:00:00 AM | 28 | 35 | 35.9 | 102 | MURO | B-19388 NATIVA_MURO_35_28 | 36.033 | 39.322 | 3 | 102.571
B-19388 NATIVA | 191 | EVOLUTION 5000 PSI | MUROS PISO 3 APTO 301 Y ACCESO A PLATAFORMA TORRE 4 | 2025-10-23 | 11/20/2025 12:00:00 AM | 28 | 35 | 39.8 | 114 | MURO | B-19388 NATIVA_MURO_35_28 | 36.033 | 39.322 | 3 | 113.714
B-19388 NATIVA | 191 | EVOLUTION 5000 PSI | MUROS PISO 3 APTO 311 Y SALAS DE REUNION TORRE 4 | 2025-10-27 | 11/24/2025 12:00:00 AM | 28 | 35 | 36.7 | 105 | MURO | B-19388 NATIVA_MURO_35_28 | 40.9 | 41.844 | 3 | 104.857
B-19388 NATIVA | 191 | EVOLUTION 5000 PSI | MUROS PISO 3 APTO 311 Y SALAS DE REUNION TORRE 4 | 2025-10-27 | 11/24/2025 12:00:00 AM | 28 | 35 | 41.7 | 119 | MURO | B-19388 NATIVA_MURO_35_28 | 40.9 | 41.844 | 3 | 119.143
B-19388 NATIVA | 191 | EVOLUTION 5000 PSI | MUROS PISO 3 APTO 311 Y SALAS DE REUNION TORRE 4 | 2025-10-27 | 11/24/2025 12:00:00 AM | 28 | 35 | 44.3 | 126 | MURO | B-19388 NATIVA_MURO_35_28 | 40.9 | 41.844 | 3 | 126.571
B-19388 NATIVA | 191 | EVOLUTION 5000 PSI | MUROS PISO 1CUARTOS CORRESPONDENCIA Y TECNICOS EJE 10- 16 TORRE 5 | 2025-10-28 | 11/25/2025 12:00:00 AM | 28 | 35 | 45.3 | 129 | MURO | B-19388 NATIVA_MURO_35_28 | 45.3 | 40.744 | 3 | 129.429
B-19388 NATIVA | 191 | EVOLUTION 5000 PSI | MUROS PISO 1CUARTOS CORRESPONDENCIA Y TECNICOS EJE 10- 16 TORRE 5 | 2025-10-28 | 11/25/2025 12:00:00 AM | 28 | 35 | 45.2 | 129 | MURO | B-19388 NATIVA_MURO_35_28 | 45.3 | 40.744 | 3 | 129.143
B-19388 NATIVA | 191 | EVOLUTION 5000 PSI | MUROS PISO 1CUARTOS CORRESPONDENCIA Y TECNICOS EJE 10- 16 TORRE 5 | 2025-10-28 | 11/25/2025 12:00:00 AM | 28 | 35 | 45.4 | 130 | MURO | B-19388 NATIVA_MURO_35_28 | 45.3 | 40.744 | 3 | 129.714
B-19388 NATIVA | 191 | EVOLUTION 5000 PSI | MUROS PISO 4 APTOS 401-412 TORRE 4 | 2025-11-01 | 11/29/2025 12:00:00 AM | 28 | 35 | 39.1 | 112 | MURO | B-19388 NATIVA_MURO_35_28 | 40.133 | 42.111 | 3 | 111.714
B-19388 NATIVA | 191 | EVOLUTION 5000 PSI | MUROS PISO 4 APTOS 401-412 TORRE 4 | 2025-11-01 | 11/29/2025 12:00:00 AM | 28 | 35 | 41 | 117 | MURO | B-19388 NATIVA_MURO_35_28 | 40.133 | 42.111 | 3 | 117.143
B-19388 NATIVA | 191 | EVOLUTION 5000 PSI | MUROS PISO 4 APTOS 401-412 TORRE 4 | 2025-11-01 | 11/29/2025 12:00:00 AM | 28 | 35 | 40.3 | 115 | MURO | B-19388 NATIVA_MURO_35_28 | 40.133 | 42.111 | 3 | 115.143
B-19388 NATIVA | 191 | EVOLUTION 5000 PSI | MUROS PISO 4 APTOS 404-405 TORRE 4 | 2025-10-29 | 11/26/2025 12:00:00 AM | 28 | 35 | 43.7 | 125 | MURO | B-19388 NATIVA_MURO_35_28 | 45.333 | 43.589 | 3 | 124.857
B-19388 NATIVA | 191 | EVOLUTION 5000 PSI | MUROS PISO 4 APTOS 404-405 TORRE 4 | 2025-10-29 | 11/26/2025 12:00:00 AM | 28 | 35 | 45 | 128 | MURO | B-19388 NATIVA_MURO_35_28 | 45.333 | 43.589 | 3 | 128.571
B-19388 NATIVA | 191 | EVOLUTION 5000 PSI | MUROS PISO 4 APTOS 404-405 TORRE 4 | 2025-10-29 | 11/26/2025 12:00:00 AM | 28 | 35 | 47.3 | 135 | MURO | B-19388 NATIVA_MURO_35_28 | 45.333 | 43.589 | 3 | 135.143
B-19388 NATIVA | 191 | EVOLUTION 5000 PSI | MUROS PISO 4 APTOS 402-403 TORRE 4 | 2025-10-30 | 11/27/2025 12:00:00 AM | 28 | 35 | 35.3 | 101 | MURO | B-19388 NATIVA_MURO_35_28 | 37.6 | 41.022 | 3 | 100.857
B-19388 NATIVA | 191 | EVOLUTION 5000 PSI | MUROS PISO 4 APTOS 402-403 TORRE 4 | 2025-10-30 | 11/27/2025 12:00:00 AM | 28 | 35 | 36.1 | 103 | MURO | B-19388 NATIVA_MURO_35_28 | 37.6 | 41.022 | 3 | 103.143
B-19388 NATIVA | 191 | EVOLUTION 5000 PSI | MUROS PISO 4 APTOS 402-403 TORRE 4 | 2025-10-30 | 11/27/2025 12:00:00 AM | 28 | 35 | 41.4 | 118 | MURO | B-19388 NATIVA_MURO_35_28 | 37.6 | 41.022 | 3 | 118.286
B-19388 NATIVA | 191 | EVOLUTION 5000 PSI | MUROS PISO 1 EJE 16-23 Y A-F 108-109 TORRE 5 | 2025-10-31 | 11/28/2025 12:00:00 AM | 28 | 35 | 45.4 | 130 | MURO | B-19388 NATIVA_MURO_35_28 | 45.967 | 42.967 | 3 | 129.714
B-19388 NATIVA | 191 | EVOLUTION 5000 PSI | MUROS PISO 1 EJE 16-23 Y A-F 108-109 TORRE 5 | 2025-10-31 | 11/28/2025 12:00:00 AM | 28 | 35 | 47.5 | 136 | MURO | B-19388 NATIVA_MURO_35_28 | 45.967 | 42.967 | 3 | 135.714
B-19388 NATIVA | 191 | EVOLUTION 5000 PSI | MUROS PISO 1 EJE 16-23 Y A-F 108-109 TORRE 5 | 2025-10-31 | 11/28/2025 12:00:00 AM | 28 | 35 | 45 | 128 | MURO | B-19388 NATIVA_MURO_35_28 | 45.967 | 42.967 | 3 | 128.571
B-19388 NATIVA | 191 | EVOLUTION 5000 PSI | MUROS PISO 4 APTO 408 TORRE 4 | 2025-11-04 | 12/2/2025 12:00:00 AM | 28 | 35 | 39.3 | 112 | MURO | B-19388 NATIVA_MURO_35_28 | 39.233 | 40.933 | 3 | 112.286
B-19388 NATIVA | 191 | EVOLUTION 5000 PSI | MUROS PISO 4 APTO 408 TORRE 4 | 2025-11-04 | 12/2/2025 12:00:00 AM | 28 | 35 | 38.3 | 110 | MURO | B-19388 NATIVA_MURO_35_28 | 39.233 | 40.933 | 3 | 109.429
B-19388 NATIVA | 191 | EVOLUTION 5000 PSI | MUROS PISO 4 APTO 408 TORRE 4 | 2025-11-04 | 12/2/2025 12:00:00 AM | 28 | 35 | 40.1 | 115 | MURO | B-19388 NATIVA_MURO_35_28 | 39.233 | 40.933 | 3 | 114.571
B-19388 NATIVA | 191 | EVOLUTION 5000 PSI | MUROS PISO 5 APTOS 504-505 TORRE 4 | 2025-11-07 | 12/5/2025 12:00:00 AM | 28 | 35 | 44.6 | 127 | MURO | B-19388 NATIVA_MURO_35_28 | 43.5 | 42.9 | 3 | 127.429
B-19388 NATIVA | 191 | EVOLUTION 5000 PSI | MUROS PISO 5 APTOS 504-505 TORRE 4 | 2025-11-07 | 12/5/2025 12:00:00 AM | 28 | 35 | 43.2 | 123 | MURO | B-19388 NATIVA_MURO_35_28 | 43.5 | 42.9 | 3 | 123.429
B-19388 NATIVA | 191 | EVOLUTION 5000 PSI | MUROS PISO 5 APTOS 504-505 TORRE 4 | 2025-11-07 | 12/5/2025 12:00:00 AM | 28 | 35 | 42.7 | 122 | MURO | B-19388 NATIVA_MURO_35_28 | 43.5 | 42.9 | 3 | 122
B-19388 NATIVA | 191 | EVOLUTION 5000 PSI | MUROS PISO 1 T5 V EJE 17-23 CUARTOS TECNICOS TORRE 5 | 2025-11-05 | 12/3/2025 12:00:00 AM | 28 | 35 | 36.5 | 104 | MURO | B-19388 NATIVA_MURO_35_28 | 33.1 | 38.611 | 3 | 104.286
B-19388 NATIVA | 191 | EVOLUTION 5000 PSI | MUROS PISO 1 T5 V EJE 17-23 CUARTOS TECNICOS TORRE 5 | 2025-11-05 | 12/3/2025 12:00:00 AM | 28 | 35 | 37.5 | 107 | MURO | B-19388 NATIVA_MURO_35_28 | 33.1 | 38.611 | 3 | 107.143
B-19388 NATIVA | 191 | EVOLUTION 5000 PSI | MUROS PISO 1 T5 V EJE 17-23 CUARTOS TECNICOS TORRE 5 | 2025-11-05 | 12/3/2025 12:00:00 AM | 28 | 35 | 25.3 | 72 | MURO | B-19388 NATIVA_MURO_35_28 | 33.1 | 38.611 | 3 | 72.286
B-19388 NATIVA | 191 | EVOLUTION 5000 PSI | MUROS PISO 4 APTO 409 TORRE 4 | 2025-11-05 | 12/3/2025 12:00:00 AM | 28 | 35 | 36.7 | 105 | MURO | B-19388 NATIVA_MURO_35_28 | 35.733 | 37.444 | 3 | 104.857
B-19388 NATIVA | 191 | EVOLUTION 5000 PSI | MUROS PISO 4 APTO 409 TORRE 4 | 2025-11-05 | 12/3/2025 12:00:00 AM | 28 | 35 | 31.4 | 90 | MURO | B-19388 NATIVA_MURO_35_28 | 35.733 | 37.444 | 3 | 89.714
B-19388 NATIVA | 191 | EVOLUTION 5000 PSI | MUROS PISO 4 APTO 409 TORRE 4 | 2025-11-05 | 12/3/2025 12:00:00 AM | 28 | 35 | 39.1 | 112 | MURO | B-19388 NATIVA_MURO_35_28 | 35.733 | 37.444 | 3 | 111.714
B-19388 NATIVA | 191 | EVOLUTION 5000 PSI | MUROS PISO 4 APTO 411 Y SALA DE JUEGOS TORRE 4 | 2025-11-06 | 12/4/2025 12:00:00 AM | 28 | 35 | 39.8 | 114 | MURO | B-19388 NATIVA_MURO_35_28 | 36.167 | 35 | 3 | 113.714
B-19388 NATIVA | 191 | EVOLUTION 5000 PSI | MUROS PISO 4 APTO 411 Y SALA DE JUEGOS TORRE 4 | 2025-11-06 | 12/4/2025 12:00:00 AM | 28 | 35 | 28.4 | 81 | MURO | B-19388 NATIVA_MURO_35_28 | 36.167 | 35 | 3 | 81.143
B-19388 NATIVA | 191 | EVOLUTION 5000 PSI | MUROS PISO 4 APTO 411 Y SALA DE JUEGOS TORRE 4 | 2025-11-06 | 12/4/2025 12:00:00 AM | 28 | 35 | 40.3 | 115 | MURO | B-19388 NATIVA_MURO_35_28 | 36.167 | 35 | 3 | 115.143
B-19388 NATIVA | 191 | EVOLUTION 5000 PSI | MUROS PISO 4 APTOS 406-407 TORRE 4 | 2025-10-31 | 11/28/2025 12:00:00 AM | 28 | 35 | 44 | 126 | MURO | B-19388 NATIVA_MURO_35_28 | 46.033 | 37.126 | 3 | 125.714
B-19388 NATIVA | 191 | EVOLUTION 5000 PSI | MUROS PISO 5 APTOS 502-503 TORRE 4 | 2025-11-08 | 12/6/2025 12:00:00 AM | 28 | 35 | 33.9 | 97 | MURO | B-19388 NATIVA_MURO_35_28 | 36.2 | 37.126 | 3 | 96.857
B-19388 NATIVA | 191 | EVOLUTION 5000 PSI | MUROS PISO 5 APTOS 502-503 TORRE 4 | 2025-11-08 | 12/6/2025 12:00:00 AM | 28 | 35 | 38 | 108 | MURO | B-19388 NATIVA_MURO_35_28 | 36.2 | 37.126 | 3 | 108.571
B-19388 NATIVA | 191 | EVOLUTION 5000 PSI | MUROS PISO 5 APTOS 502-503 TORRE 4 | 2025-11-08 | 12/6/2025 12:00:00 AM | 28 | 35 | 36.7 | 105 | MURO | B-19388 NATIVA_MURO_35_28 | 36.2 | 39.467 | 3 | 104.857
B-19388 NATIVA | 191 | EVOLUTION 5000 PSI | MUROS PISO 4 APTOS 406-407 TORRE 4 | 2025-10-31 | 11/28/2025 12:00:00 AM | 28 | 35 | 45.2 | 129 | MURO | B-19388 NATIVA_MURO_35_28 | 46.033 | 39.467 | 3 | 129.143
B-19388 NATIVA | 191 | EVOLUTION 5000 PSI | MUROS PISO 4 APTOS 406-407 TORRE 4 | 2025-10-31 | 11/28/2025 12:00:00 AM | 28 | 35 | 48.9 | 140 | MURO | B-19388 NATIVA_MURO_35_28 | 46.033 | 39.467 | 3 | 139.714
B-19388 NATIVA | 191 | EVOLUTION 5000 PSI | MUROS PISO 6 APTOS 604 Y 605 TORRE 4 | 2025-11-14 | 12/12/2025 12:00:00 AM | 28 | 35 | 41.7 | 119 | MURO | B-19388 NATIVA_MURO_35_28 | 44.533 | 40.9 | 3 | 119.143
B-19388 NATIVA | 191 | EVOLUTION 5000 PSI | MUROS PISO 5 APTOS 501-512 TORRE 4 | 2025-11-10 | 12/8/2025 12:00:00 AM | 28 | 35 | 36.2 | 103 | MURO | B-19388 NATIVA_MURO_35_28 | 38.433 | 40.9 | 3 | 103.429
B-19388 NATIVA | 191 | EVOLUTION 5000 PSI | MUROS PISO 5 APTOS 501-512 TORRE 4 | 2025-11-10 | 12/8/2025 12:00:00 AM | 28 | 35 | 38.6 | 110 | MURO | B-19388 NATIVA_MURO_35_28 | 38.433 | 40.9 | 3 | 110.286
B-19388 NATIVA | 191 | EVOLUTION 5000 PSI | MUROS PISO 5 APTOS 501-512 TORRE 4 | 2025-11-10 | 12/8/2025 12:00:00 AM | 28 | 35 | 40.5 | 116 | MURO | B-19388 NATIVA_MURO_35_28 | 38.433 | 41.426 | 3 | 115.714
B-19388 NATIVA | 191 | EVOLUTION 5000 PSI | MUROS PISO 2 EJE 1-9 VS F-J DEPOSITOS | 2025-11-10 | 12/8/2025 12:00:00 AM | 28 | 35 | 45.7 | 130 | MURO | B-19388 NATIVA_MURO_35_28 | 44.733 | 41.426 | 3 | 130.571
B-19388 NATIVA | 191 | EVOLUTION 5000 PSI | MUROS PISO 6 APTO 611 Y SALA DE COCINA TORRE 4 | 2025-11-21 | 12/19/2025 12:00:00 AM | 28 | 35 | 40.1 | 115 | MURO | B-19388 NATIVA_MURO_35_28 | 40 | 41.426 | 3 | 114.571
B-19388 NATIVA | 191 | EVOLUTION 5000 PSI | MUROS PISO 6 APTO 611 Y SALA DE COCINA TORRE 4 | 2025-11-21 | 12/19/2025 12:00:00 AM | 28 | 35 | 40 | 114 | MURO | B-19388 NATIVA_MURO_35_28 | 40 | 41.033 | 3 | 114.286
B-19388 NATIVA | 191 | EVOLUTION 5000 PSI | MUROS PISO 6 APTO 611 Y SALA DE COCINA TORRE 4 | 2025-11-21 | 12/19/2025 12:00:00 AM | 28 | 35 | 39.9 | 114 | MURO | B-19388 NATIVA_MURO_35_28 | 40 | 41.033 | 3 | 114
B-19388 NATIVA | 191 | EVOLUTION 5000 PSI | MUROS PISO 2 EJE 1-9 VS F-J DEPOSITOS | 2025-11-10 | 12/8/2025 12:00:00 AM | 28 | 35 | 46.3 | 132 | MURO | B-19388 NATIVA_MURO_35_28 | 44.733 | 41.033 | 3 | 132.286
B-19388 NATIVA | 191 | EVOLUTION 5000 PSI | MUROS PISO 2 EJE 1-9 VS F-J DEPOSITOS | 2025-11-10 | 12/8/2025 12:00:00 AM | 28 | 35 | 42.2 | 120 | MURO | B-19388 NATIVA_MURO_35_28 | 44.733 | 41.855 | 3 | 120.571
B-19388 NATIVA | 191 | EVOLUTION 5000 PSI | MUROS PISO 5 APTOS 506-507 TORRE 4 | 2025-11-11 | 12/9/2025 12:00:00 AM | 28 | 35 | 39.4 | 112 | MURO | B-19388 NATIVA_MURO_35_28 | 42.033 | 41.855 | 3 | 112.571
B-19388 NATIVA | 191 | EVOLUTION 5000 PSI | MUROS PISO 5 APTOS 506-507 TORRE 4 | 2025-11-11 | 12/9/2025 12:00:00 AM | 28 | 35 | 43.8 | 125 | MURO | B-19388 NATIVA_MURO_35_28 | 42.033 | 41.855 | 3 | 125.143
B-19388 NATIVA | 191 | EVOLUTION 5000 PSI | MUROS PISO 5 APTOS 506-507 TORRE 4 | 2025-11-11 | 12/9/2025 12:00:00 AM | 28 | 35 | 42.9 | 122 | MURO | B-19388 NATIVA_MURO_35_28 | 42.033 | 43.229 | 3 | 122.571
B-19388 NATIVA | 191 | EVOLUTION 5000 PSI | MUROS P2 EJE 1-9 VS A-E AP 204-205 TORRE 5 | 2025-11-12 | 12/10/2025 12:00:00 AM | 28 | 35 | 50 | 143 | MURO | B-19388 NATIVA_MURO_35_28 | 46.75 | 43.229 | 6 | 142.857
B-19388 NATIVA | 191 | EVOLUTION 5000 PSI | MUROS P2 EJE 1-9 VS A-E AP 204-205 TORRE 5 | 2025-11-12 | 12/10/2025 12:00:00 AM | 28 | 35 | 49.6 | 142 | MURO | B-19388 NATIVA_MURO_35_28 | 46.75 | 43.229 | 6 | 141.714
B-19388 NATIVA | 191 | EVOLUTION 5000 PSI | MUROS P2 EJE 1-9 VS A-E AP 204-205 TORRE 5 | 2025-11-12 | 12/10/2025 12:00:00 AM | 28 | 35 | 47.4 | 135 | MURO | B-19388 NATIVA_MURO_35_28 | 46.75 | 44.954 | 6 | 135.429
B-19388 NATIVA | 191 | EVOLUTION 5000 PSI | MUROS P2 EJE 1-9 VS A-E AP 204-205 TORRE 5 | 2025-11-12 | 12/10/2025 12:00:00 AM | 28 | 35 | 43.5 | 124 | MURO | B-19388 NATIVA_MURO_35_28 | 46.75 | 44.954 | 6 | 124.286
B-19388 NATIVA | 191 | EVOLUTION 5000 PSI | MUROS P2 EJE 1-9 VS A-E AP 204-205 TORRE 5 | 2025-11-12 | 12/10/2025 12:00:00 AM | 28 | 35 | 42.2 | 121 | MURO | B-19388 NATIVA_MURO_35_28 | 46.75 | 44.954 | 6 | 120.571
B-19388 NATIVA | 191 | EVOLUTION 5000 PSI | MUROS P2 EJE 1-9 VS A-E AP 204-205 TORRE 5 | 2025-11-12 | 12/10/2025 12:00:00 AM | 28 | 35 | 47.8 | 137 | MURO | B-19388 NATIVA_MURO_35_28 | 46.75 | 45.896 | 6 | 136.571
B-19388 NATIVA | 191 | EVOLUTION 5000 PSI | MUROS PISO 5 APTOS 508-509 TORRE 4 | 2025-11-12 | 12/10/2025 12:00:00 AM | 28 | 35 | 40.7 | 116 | MURO | B-19388 NATIVA_MURO_35_28 | 45.267 | 45.896 | 3 | 116.286
B-19388 NATIVA | 191 | EVOLUTION 5000 PSI | MUROS PISO 5 APTOS 508-509 TORRE 4 | 2025-11-12 | 12/10/2025 12:00:00 AM | 28 | 35 | 47.1 | 135 | MURO | B-19388 NATIVA_MURO_35_28 | 45.267 | 45.896 | 3 | 134.571
B-19388 NATIVA | 191 | EVOLUTION 5000 PSI | MUROS PISO 5 APTOS 508-509 TORRE 4 | 2025-11-12 | 12/10/2025 12:00:00 AM | 28 | 35 | 48 | 137 | MURO | B-19388 NATIVA_MURO_35_28 | 45.267 | 44.133 | 3 | 137.143
B-19388 NATIVA | 191 | EVOLUTION 5000 PSI | MUROS PISO 5 APTO 511 SALA DE JUEGOS TORRE 4 | 2025-11-13 | 12/11/2025 12:00:00 AM | 28 | 35 | 36.5 | 104 | MURO | B-19388 NATIVA_MURO_35_28 | 37.2 | 44.133 | 3 | 104.286
B-19388 NATIVA | 191 | EVOLUTION 5000 PSI | MUROS PISO 5 APTO 511 SALA DE JUEGOS TORRE 4 | 2025-11-13 | 12/11/2025 12:00:00 AM | 28 | 35 | 36.8 | 105 | MURO | B-19388 NATIVA_MURO_35_28 | 37.2 | 44.133 | 3 | 105.143
B-19388 NATIVA | 191 | EVOLUTION 5000 PSI | MUROS PISO 5 APTO 511 SALA DE JUEGOS TORRE 4 | 2025-11-13 | 12/11/2025 12:00:00 AM | 28 | 35 | 38.3 | 109 | MURO | B-19388 NATIVA_MURO_35_28 | 37.2 | 42.58 | 3 | 109.429
B-19388 NATIVA | 191 | EVOLUTION 5000 PSI | MUROS PISO 6 APTOS 604 Y 605 TORRE 4 | 2025-11-14 | 12/12/2025 12:00:00 AM | 28 | 35 | 45.2 | 129 | MURO | B-19388 NATIVA_MURO_35_28 | 44.533 | 42.58 | 3 | 129.143
B-19388 NATIVA | 191 | EVOLUTION 5000 PSI | MUROS PISO 6 APTOS 604 Y 605 TORRE 4 | 2025-11-14 | 12/12/2025 12:00:00 AM | 28 | 35 | 46.7 | 133 | MURO | B-19388 NATIVA_MURO_35_28 | 44.533 | 42.58 | 3 | 133.429
B-19388 NATIVA | 191 | EVOLUTION 5000 PSI | MUROS PISO 2 AP 206-207 TORRE 5 | 2025-11-15 | 12/13/2025 12:00:00 AM | 28 | 35 | 34.1 | 97 | MURO | B-19388 NATIVA_MURO_35_28 | 35.133 | 39.037 | 3 | 97.429
B-19388 NATIVA | 191 | EVOLUTION 5000 PSI | MUROS PISO 2 AP 206-207 TORRE 5 | 2025-11-15 | 12/13/2025 12:00:00 AM | 28 | 35 | 37 | 106 | MURO | B-19388 NATIVA_MURO_35_28 | 35.133 | 39.037 | 3 | 105.714
B-19388 NATIVA | 191 | EVOLUTION 5000 PSI | MUROS PISO 2 AP 206-207 TORRE 5 | 2025-11-15 | 12/13/2025 12:00:00 AM | 28 | 35 | 34.3 | 98 | MURO | B-19388 NATIVA_MURO_35_28 | 35.133 | 39.037 | 3 | 98
B-19388 NATIVA | 191 | EVOLUTION 5000 PSI | MUROS PISO 6 APTOS 602 Y 603 TORRE 4 | 2025-11-15 | 12/13/2025 12:00:00 AM | 28 | 35 | 33.8 | 97 | MURO | B-19388 NATIVA_MURO_35_28 | 35.733 | 37.652 | 3 | 96.571
B-19388 NATIVA | 191 | EVOLUTION 5000 PSI | MUROS PISO 6 APTOS 602 Y 603 TORRE 4 | 2025-11-15 | 12/13/2025 12:00:00 AM | 28 | 35 | 36.6 | 105 | MURO | B-19388 NATIVA_MURO_35_28 | 35.733 | 37.652 | 3 | 104.571
B-19388 NATIVA | 191 | EVOLUTION 5000 PSI | MUROS PISO 6 APTOS 602 Y 603 TORRE 4 | 2025-11-15 | 12/13/2025 12:00:00 AM | 28 | 35 | 36.8 | 105 | MURO | B-19388 NATIVA_MURO_35_28 | 35.733 | 37.652 | 3 | 105.143
B-19388 NATIVA | 191 | EVOLUTION 5000 PSI | MUROS PISO 6 APTOS 601 Y 612 TORRE 4 | 2025-11-18 | 12/16/2025 12:00:00 AM | 28 | 35 | 41.2 | 118 | MURO | B-19388 NATIVA_MURO_35_28 | 40.367 | 37.078 | 3 | 117.714
B-19388 NATIVA | 191 | EVOLUTION 5000 PSI | MUROS PISO 6 APTOS 601 Y 612 TORRE 4 | 2025-11-18 | 12/16/2025 12:00:00 AM | 28 | 35 | 41.3 | 118 | MURO | B-19388 NATIVA_MURO_35_28 | 40.367 | 37.078 | 3 | 118
B-19388 NATIVA | 191 | EVOLUTION 5000 PSI | MUROS PISO 6 APTOS 601 Y 612 TORRE 4 | 2025-11-18 | 12/16/2025 12:00:00 AM | 28 | 35 | 38.6 | 110 | MURO | B-19388 NATIVA_MURO_35_28 | 40.367 | 37.078 | 3 | 110.286
B-19388 NATIVA | 191 | EVOLUTION 5000 PSI | MUROS PISO 6 APTOS 606 Y 607 TORRE 4 | 2025-11-19 | 12/17/2025 12:00:00 AM | 28 | 35 | 38.4 | 110 | MURO | B-19388 NATIVA_MURO_35_28 | 36.5 | 37.533 | 3 | 109.714
B-19388 NATIVA | 191 | EVOLUTION 5000 PSI | MUROS PISO 6 APTOS 606 Y 607 TORRE 4 | 2025-11-19 | 12/17/2025 12:00:00 AM | 28 | 35 | 34 | 97 | MURO | B-19388 NATIVA_MURO_35_28 | 36.5 | 37.533 | 3 | 97.143
B-19388 NATIVA | 191 | EVOLUTION 5000 PSI | MUROS PISO 6 APTOS 606 Y 607 TORRE 4 | 2025-11-19 | 12/17/2025 12:00:00 AM | 28 | 35 | 37.1 | 106 | MURO | B-19388 NATIVA_MURO_35_28 | 36.5 | 37.533 | 3 | 106
B-19388 NATIVA | 191 | EVOLUTION 5000 PSI | MUROS PISO 2 EJE 10-16 DEPOSITOS Y ACCESOS TORRE 5 | 2025-11-19 | 12/17/2025 12:00:00 AM | 28 | 35 | 39.1 | 112 | MURO | B-19388 NATIVA_MURO_35_28 | 38.933 | 38.6 | 3 | 111.714
B-19388 NATIVA | 191 | EVOLUTION 5000 PSI | MUROS PISO 2 EJE 10-16 DEPOSITOS Y ACCESOS TORRE 5 | 2025-11-19 | 12/17/2025 12:00:00 AM | 28 | 35 | 37.5 | 107 | MURO | B-19388 NATIVA_MURO_35_28 | 38.933 | 38.6 | 3 | 107.143
B-19388 NATIVA | 191 | EVOLUTION 5000 PSI | MUROS PISO 2 EJE 10-16 DEPOSITOS Y ACCESOS TORRE 5 | 2025-11-19 | 12/17/2025 12:00:00 AM | 28 | 35 | 40.2 | 115 | MURO | B-19388 NATIVA_MURO_35_28 | 38.933 | 38.6 | 3 | 114.857
B-19388 NATIVA | 191 | EVOLUTION 5000 PSI | MUROS PISO 6 APTOS 608 Y 609 TORRE 4 | 2025-11-20 | 12/18/2025 12:00:00 AM | 28 | 35 | 37.4 | 107 | MURO | B-19388 NATIVA_MURO_35_28 | 33.533 | 36.322 | 3 | 106.857
B-19388 NATIVA | 191 | EVOLUTION 5000 PSI | MUROS PISO 6 APTOS 608 Y 609 TORRE 4 | 2025-11-20 | 12/18/2025 12:00:00 AM | 28 | 35 | 32.8 | 94 | MURO | B-19388 NATIVA_MURO_35_28 | 33.533 | 36.322 | 3 | 93.714
B-19388 NATIVA | 191 | EVOLUTION 5000 PSI | MUROS PISO 6 APTOS 608 Y 609 TORRE 4 | 2025-11-20 | 12/18/2025 12:00:00 AM | 28 | 35 | 30.4 | 87 | MURO | B-19388 NATIVA_MURO_35_28 | 33.533 | 36.322 | 3 | 86.857
B-19388 NATIVA | 191 | EVOLUTION 5000 PSI | MUROS PISO 7 APTO 704 Y 705 TORRE 4 | 2025-11-22 | 12/20/2025 12:00:00 AM | 28 | 35 | 31.9 | 91 | MURO | B-19388 NATIVA_MURO_35_28 | 32.933 | 35.133 | 3 | 91.143
B-19388 NATIVA | 191 | EVOLUTION 5000 PSI | MUROS PISO 7 APTO 704 Y 705 TORRE 4 | 2025-11-22 | 12/20/2025 12:00:00 AM | 28 | 35 | 31.7 | 91 | MURO | B-19388 NATIVA_MURO_35_28 | 32.933 | 35.133 | 3 | 90.571
B-19388 NATIVA | 191 | EVOLUTION 5000 PSI | MUROS PISO 7 APTO 704 Y 705 TORRE 4 | 2025-11-22 | 12/20/2025 12:00:00 AM | 28 | 35 | 35.2 | 101 | MURO | B-19388 NATIVA_MURO_35_28 | 32.933 | 35.133 | 3 | 100.571
B-19388 NATIVA | 191 | EVOLUTION 5000 PSI | MUROS TORRE 5 AP 304-305 | 2025-11-27 | 12/25/2025 12:00:00 AM | 28 | 35 | 39.8 | 114 | MURO | B-19388 NATIVA_MURO_35_28 | 38.467 | 35.281 | 3 | 113.714
B-19388 NATIVA | 191 | IND MURO 5000 PSI | MUROS PISO 9 APTO 904 Y 905 TORRE 4 | 2025-12-09 | 1/6/2026 12:00:00 AM | 28 | 35 | 38.1 | 109 | MURO | B-19388 NATIVA_MURO_35_28 | 39.833 | 35.281 | 3 | 108.857
B-19388 NATIVA | 191 | IND MURO 5000 PSI | MUROS PISO 9 APTO 904 Y 905 TORRE 4 | 2025-12-09 | 1/6/2026 12:00:00 AM | 28 | 35 | 40.9 | 117 | MURO | B-19388 NATIVA_MURO_35_28 | 39.833 | 35.281 | 3 | 116.857
B-19388 NATIVA | 191 | IND MURO 5000 PSI | MUROS PISO 9 APTO 904 Y 905 TORRE 4 | 2025-12-09 | 1/6/2026 12:00:00 AM | 28 | 35 | 40.5 | 116 | MURO | B-19388 NATIVA_MURO_35_28 | 39.833 | 37.078 | 3 | 115.714
B-19388 NATIVA | 191 | EVOLUTION 5000 PSI | MUROS TORRE 5 AP 304-305 | 2025-11-27 | 12/25/2025 12:00:00 AM | 28 | 35 | 37.6 | 108 | MURO | B-19388 NATIVA_MURO_35_28 | 38.467 | 37.078 | 3 | 107.429
B-19388 NATIVA | 191 | EVOLUTION 5000 PSI | MUROS TORRE 5 AP 304-305 | 2025-11-27 | 12/25/2025 12:00:00 AM | 28 | 35 | 38 | 108 | MURO | B-19388 NATIVA_MURO_35_28 | 38.467 | 37.078 | 3 | 108.571
B-19388 NATIVA | 191 | EVOLUTION 5000 PSI | MUROS PISO 7 APTO 708 Y 709 TORRE 4 | 2025-11-27 | 12/25/2025 12:00:00 AM | 28 | 35 | 39.7 | 114 | MURO | B-19388 NATIVA_MURO_35_28 | 39.733 | 39.344 | 3 | 113.429
B-19388 NATIVA | 191 | EVOLUTION 5000 PSI | MUROS PISO 7 APTO 708 Y 709 TORRE 4 | 2025-11-27 | 12/25/2025 12:00:00 AM | 28 | 35 | 37.7 | 108 | MURO | B-19388 NATIVA_MURO_35_28 | 39.733 | 39.344 | 3 | 107.714
B-19388 NATIVA | 191 | EVOLUTION 5000 PSI | MUROS PISO 7 APTO 708 Y 709 TORRE 4 | 2025-11-27 | 12/25/2025 12:00:00 AM | 28 | 35 | 41.8 | 119 | MURO | B-19388 NATIVA_MURO_35_28 | 39.733 | 39.344 | 3 | 119.429
B-19388 NATIVA | 191 | EVOLUTION 5000 PSI | MUROS PISO 2 EJE 15-23 J-F DEPOSITOS Y ZONA LAVANDERIA TORRE 5 | 2025-11-24 | 12/22/2025 12:00:00 AM | 28 | 35 | 35.9 | 103 | MURO | B-19388 NATIVA_MURO_35_28 | 37.567 | 38.741 | 3 | 102.571
B-19388 NATIVA | 191 | EVOLUTION 5000 PSI | MUROS PISO 2 EJE 15-23 J-F DEPOSITOS Y ZONA LAVANDERIA TORRE 5 | 2025-11-24 | 12/22/2025 12:00:00 AM | 28 | 35 | 40.1 | 115 | MURO | B-19388 NATIVA_MURO_35_28 | 37.567 | 38.741 | 3 | 114.571
B-19388 NATIVA | 191 | EVOLUTION 5000 PSI | MUROS PISO 2 EJE 15-23 J-F DEPOSITOS Y ZONA LAVANDERIA TORRE 5 | 2025-11-24 | 12/22/2025 12:00:00 AM | 28 | 35 | 36.7 | 105 | MURO | B-19388 NATIVA_MURO_35_28 | 37.567 | 38.741 | 3 | 104.857
B-19388 NATIVA | 191 | EVOLUTION 5000 PSI | MUROS PISO 7 APTO 702 Y 703 TORRE 4 | 2025-11-24 | 12/22/2025 12:00:00 AM | 28 | 35 | 38.7 | 111 | MURO | B-19388 NATIVA_MURO_35_28 | 39.733 | 39.011 | 3 | 110.571
B-19388 NATIVA | 191 | EVOLUTION 5000 PSI | MUROS PISO 7 APTO 702 Y 703 TORRE 4 | 2025-11-24 | 12/22/2025 12:00:00 AM | 28 | 35 | 40.2 | 115 | MURO | B-19388 NATIVA_MURO_35_28 | 39.733 | 39.011 | 3 | 114.857
B-19388 NATIVA | 191 | EVOLUTION 5000 PSI | MUROS PISO 7 APTO 702 Y 703 TORRE 4 | 2025-11-24 | 12/22/2025 12:00:00 AM | 28 | 35 | 40.3 | 115 | MURO | B-19388 NATIVA_MURO_35_28 | 39.733 | 39.011 | 3 | 115.143
B-19388 NATIVA | 191 | EVOLUTION 5000 PSI | MUROS PISO 3 AP 306-307 TORRE 5 | 2025-11-28 | 12/26/2025 12:00:00 AM | 28 | 35 | 41.3 | 118 | MURO | B-19388 NATIVA_MURO_35_28 | 41.767 | 39.689 | 3 | 118
B-19388 NATIVA | 191 | EVOLUTION 5000 PSI | MUROS PISO 3 AP 306-307 TORRE 5 | 2025-11-28 | 12/26/2025 12:00:00 AM | 28 | 35 | 42.9 | 122 | MURO | B-19388 NATIVA_MURO_35_28 | 41.767 | 39.689 | 3 | 122.571
B-19388 NATIVA | 191 | EVOLUTION 5000 PSI | MUROS PISO 3 AP 306-307 TORRE 5 | 2025-11-28 | 12/26/2025 12:00:00 AM | 28 | 35 | 41.1 | 117 | MURO | B-19388 NATIVA_MURO_35_28 | 41.767 | 39.689 | 3 | 117.429
B-19388 NATIVA | 191 | EVOLUTION 5000 PSI | MUROS PISO 7 APTO 710 Y 711 TORRE 4 | 2025-11-28 | 12/26/2025 12:00:00 AM | 28 | 35 | 46.4 | 133 | MURO | B-19388 NATIVA_MURO_35_28 | 46.267 | 42.589 | 3 | 132.571
B-19388 NATIVA | 191 | EVOLUTION 5000 PSI | MUROS PISO 7 APTO 710 Y 711 TORRE 4 | 2025-11-28 | 12/26/2025 12:00:00 AM | 28 | 35 | 47 | 134 | MURO | B-19388 NATIVA_MURO_35_28 | 46.267 | 42.589 | 3 | 134.286
B-19388 NATIVA | 191 | EVOLUTION 5000 PSI | MUROS PISO 7 APTO 710 Y 711 TORRE 4 | 2025-11-28 | 12/26/2025 12:00:00 AM | 28 | 35 | 45.4 | 130 | MURO | B-19388 NATIVA_MURO_35_28 | 46.267 | 42.589 | 3 | 129.714
B-19388 NATIVA | 191 | EVOLUTION 5000 PSI | MUROS P3 AP 301- DEPOSITOS | 2025-11-29 | 12/27/2025 12:00:00 AM | 28 | 35 | 34.2 | 98 | MURO | B-19388 NATIVA_MURO_35_28 | 34.4 | 40.811 | 3 | 97.714
B-19388 NATIVA | 191 | EVOLUTION 5000 PSI | MUROS P3 AP 301- DEPOSITOS | 2025-11-29 | 12/27/2025 12:00:00 AM | 28 | 35 | 36.8 | 105 | MURO | B-19388 NATIVA_MURO_35_28 | 34.4 | 40.811 | 3 | 105.143
B-19388 NATIVA | 191 | EVOLUTION 5000 PSI | MUROS P3 AP 301- DEPOSITOS | 2025-11-29 | 12/27/2025 12:00:00 AM | 28 | 35 | 32.2 | 92 | MURO | B-19388 NATIVA_MURO_35_28 | 34.4 | 40.811 | 3 | 92
B-19388 NATIVA | 191 | EVOLUTION 5000 PSI | MUROS PISO 8 APTO 804 Y 805 TORRE 4 | 2025-11-29 | 12/27/2025 12:00:00 AM | 28 | 35 | 44 | 126 | MURO | B-19388 NATIVA_MURO_35_28 | 43.767 | 41.478 | 3 | 125.714
B-19388 NATIVA | 191 | EVOLUTION 5000 PSI | MUROS PISO 8 APTO 804 Y 805 TORRE 4 | 2025-11-29 | 12/27/2025 12:00:00 AM | 28 | 35 | 44.1 | 126 | MURO | B-19388 NATIVA_MURO_35_28 | 43.767 | 41.478 | 3 | 126
B-19388 NATIVA | 191 | EVOLUTION 5000 PSI | MUROS PISO 8 APTO 804 Y 805 TORRE 4 | 2025-11-29 | 12/27/2025 12:00:00 AM | 28 | 35 | 43.2 | 123 | MURO | B-19388 NATIVA_MURO_35_28 | 43.767 | 41.478 | 3 | 123.429
B-19388 NATIVA | 191 | EVOLUTION 5000 PSI | MUROS P3 AP 308-309 TORRE 5 | 2025-12-01 | 12/29/2025 12:00:00 AM | 28 | 35 | 39.3 | 112 | MURO | B-19388 NATIVA_MURO_35_28 | 39.567 | 39.245 | 3 | 112.286
B-19388 NATIVA | 191 | EVOLUTION 5000 PSI | MUROS P3 AP 308-309 TORRE 5 | 2025-12-01 | 12/29/2025 12:00:00 AM | 28 | 35 | 37.6 | 107 | MURO | B-19388 NATIVA_MURO_35_28 | 39.567 | 39.245 | 3 | 107.429
B-19388 NATIVA | 191 | EVOLUTION 5000 PSI | MUROS P3 AP 308-309 TORRE 5 | 2025-12-01 | 12/29/2025 12:00:00 AM | 28 | 35 | 41.8 | 120 | MURO | B-19388 NATIVA_MURO_35_28 | 39.567 | 39.245 | 3 | 119.429
B-19388 NATIVA | 191 | EVOLUTION 5000 PSI | MUROS PISO 7 APTO 706 Y 707 TORRE 4 | 2025-11-25 | 12/23/2025 12:00:00 AM | 28 | 35 | 36.1 | 103 | MURO | B-19388 NATIVA_MURO_35_28 | 36.7 | 40.011 | 3 | 103.143
B-19388 NATIVA | 191 | EVOLUTION 5000 PSI | MUROS PISO 7 APTO 706 Y 707 TORRE 4 | 2025-11-25 | 12/23/2025 12:00:00 AM | 28 | 35 | 37.6 | 108 | MURO | B-19388 NATIVA_MURO_35_28 | 36.7 | 40.011 | 3 | 107.429
B-19388 NATIVA | 191 | EVOLUTION 5000 PSI | MUROS PISO 7 APTO 706 Y 707 TORRE 4 | 2025-11-25 | 12/23/2025 12:00:00 AM | 28 | 35 | 36.4 | 104 | MURO | B-19388 NATIVA_MURO_35_28 | 36.7 | 40.011 | 3 | 104
B-19388 NATIVA | 191 | EVOLUTION 5000 PSI | MUROS PISO 7 APTO 701 Y 712 TORRE 4 | 2025-11-26 | 12/24/2025 12:00:00 AM | 28 | 35 | 42.1 | 120 | MURO | B-19388 NATIVA_MURO_35_28 | 44.233 | 40.167 | 3 | 120.286
B-19388 NATIVA | 191 | EVOLUTION 5000 PSI | MUROS PISO 7 APTO 701 Y 712 TORRE 4 | 2025-11-26 | 12/24/2025 12:00:00 AM | 28 | 35 | 47 | 134 | MURO | B-19388 NATIVA_MURO_35_28 | 44.233 | 40.167 | 3 | 134.286
B-19388 NATIVA | 191 | EVOLUTION 5000 PSI | MUROS PISO 7 APTO 701 Y 712 TORRE 4 | 2025-11-26 | 12/24/2025 12:00:00 AM | 28 | 35 | 43.6 | 124 | MURO | B-19388 NATIVA_MURO_35_28 | 44.233 | 40.167 | 3 | 124.571
B-19388 NATIVA | 191 | EVOLUTION 5000 PSI | MUROS TORRE 5 PISO 3 ZONA DE LECTURA Y AP 302 MUROS | 2025-11-26 | 12/24/2025 12:00:00 AM | 28 | 35 | 39.9 | 114 | MURO | B-19388 NATIVA_MURO_35_28 | 40.367 | 40.433 | 3 | 114
B-19388 NATIVA | 191 | EVOLUTION 5000 PSI | MUROS TORRE 5 PISO 3 ZONA DE LECTURA Y AP 302 MUROS | 2025-11-26 | 12/24/2025 12:00:00 AM | 28 | 35 | 43.8 | 125 | MURO | B-19388 NATIVA_MURO_35_28 | 40.367 | 40.433 | 3 | 125.143
B-19388 NATIVA | 191 | EVOLUTION 5000 PSI | MUROS TORRE 5 PISO 3 ZONA DE LECTURA Y AP 302 MUROS | 2025-11-26 | 12/24/2025 12:00:00 AM | 28 | 35 | 37.4 | 107 | MURO | B-19388 NATIVA_MURO_35_28 | 40.367 | 40.433 | 3 | 106.857
B-19388 NATIVA | 191 | EVOLUTION 5000 PSI | MUROS PISO 2 EJE 16-23 AP 208-209 TORRE 5 | 2025-11-21 | 12/19/2025 12:00:00 AM | 28 | 35 | 39.5 | 113 | MURO | B-19388 NATIVA_MURO_35_28 | 38.567 | 41.056 | 3 | 112.857
B-19388 NATIVA | 191 | EVOLUTION 5000 PSI | MUROS PISO 2 EJE 16-23 AP 208-209 TORRE 5 | 2025-11-21 | 12/19/2025 12:00:00 AM | 28 | 35 | 38.6 | 110 | MURO | B-19388 NATIVA_MURO_35_28 | 38.567 | 41.056 | 3 | 110.286
B-19388 NATIVA | 191 | EVOLUTION 5000 PSI | MUROS PISO 2 EJE 16-23 AP 208-209 TORRE 5 | 2025-11-21 | 12/19/2025 12:00:00 AM | 28 | 35 | 37.6 | 107 | MURO | B-19388 NATIVA_MURO_35_28 | 38.567 | 41.056 | 3 | 107.429
B-19388 NATIVA | 191 | EVOLUTION 5000 PSI | MUROS PISO 8 APTO 810 Y 811 TORRE 4 | 2025-12-05 | 1/2/2026 12:00:00 AM | 28 | 35 | 42.5 | 121 | MURO | B-19388 NATIVA_MURO_35_28 | 44.067 | 41 | 3 | 121.429
B-19388 NATIVA | 191 | EVOLUTION 5000 PSI | MUROS PISO 8 APTO 810 Y 811 TORRE 4 | 2025-12-05 | 1/2/2026 12:00:00 AM | 28 | 35 | 47 | 134 | MURO | B-19388 NATIVA_MURO_35_28 | 44.067 | 41 | 3 | 134.286
B-19388 NATIVA | 191 | EVOLUTION 5000 PSI | MUROS PISO 8 APTO 810 Y 811 TORRE 4 | 2025-12-05 | 1/2/2026 12:00:00 AM | 28 | 35 | 42.7 | 122 | MURO | B-19388 NATIVA_MURO_35_28 | 44.067 | 41 | 3 | 122
B-19388 NATIVA | 191 | EVOLUTION 5000 PSI | MUROS PISO 8 APTO 801 Y 812 TORRE 4 | 2025-12-03 | 12/31/2025 12:00:00 AM | 28 | 35 | 41.2 | 118 | MURO | B-19388 NATIVA_MURO_35_28 | 39.833 | 40.822 | 3 | 117.714
B-19388 NATIVA | 191 | EVOLUTION 5000 PSI | MUROS PISO 8 APTO 801 Y 812 TORRE 4 | 2025-12-03 | 12/31/2025 12:00:00 AM | 28 | 35 | 39.9 | 114 | MURO | B-19388 NATIVA_MURO_35_28 | 39.833 | 40.822 | 3 | 114
B-19388 NATIVA | 191 | EVOLUTION 5000 PSI | MUROS PISO 8 APTO 801 Y 812 TORRE 4 | 2025-12-03 | 12/31/2025 12:00:00 AM | 28 | 35 | 38.4 | 110 | MURO | B-19388 NATIVA_MURO_35_28 | 39.833 | 40.822 | 3 | 109.714
B-19388 NATIVA | 191 | EVOLUTION 5000 PSI | MUROS PISO 8 APTO 806 Y 807 TORRE 4 | 2025-12-02 | 12/30/2025 12:00:00 AM | 28 | 35 | 42.1 | 120 | MURO | B-19388 NATIVA_MURO_35_28 | 44 | 42.633 | 3 | 120.286
B-19388 NATIVA | 191 | EVOLUTION 5000 PSI | MUROS PISO 8 APTO 806 Y 807 TORRE 4 | 2025-12-02 | 12/30/2025 12:00:00 AM | 28 | 35 | 47.2 | 135 | MURO | B-19388 NATIVA_MURO_35_28 | 44 | 42.633 | 3 | 134.857
B-19388 NATIVA | 191 | EVOLUTION 5000 PSI | MUROS PISO 8 APTO 806 Y 807 TORRE 4 | 2025-12-02 | 12/30/2025 12:00:00 AM | 28 | 35 | 42.7 | 122 | MURO | B-19388 NATIVA_MURO_35_28 | 44 | 42.633 | 3 | 122
B-19388 NATIVA | 191 | EVOLUTION 5000 PSI | MUROS P3 AP 310-311 TORRE 5 | 2025-12-02 | 12/30/2025 12:00:00 AM | 28 | 35 | 34.4 | 98 | MURO | B-19388 NATIVA_MURO_35_28 | 34.667 | 39.5 | 3 | 98.286
B-19388 NATIVA | 191 | EVOLUTION 5000 PSI | MUROS P3 AP 310-311 TORRE 5 | 2025-12-02 | 12/30/2025 12:00:00 AM | 28 | 35 | 34.2 | 98 | MURO | B-19388 NATIVA_MURO_35_28 | 34.667 | 39.5 | 3 | 97.714
B-19388 NATIVA | 191 | EVOLUTION 5000 PSI | MUROS P3 AP 310-311 TORRE 5 | 2025-12-02 | 12/30/2025 12:00:00 AM | 28 | 35 | 35.4 | 101 | MURO | B-19388 NATIVA_MURO_35_28 | 34.667 | 39.5 | 3 | 101.143
B-19388 NATIVA | 191 | EVOLUTION 5000 PSI | MUROS P4 404-405 TORRE 5 | 2025-12-05 | 1/2/2026 12:00:00 AM | 28 | 35 | 38 | 108 | MURO | B-19388 NATIVA_MURO_35_28 | 37.067 | 38.578 | 3 | 108.571
B-19388 NATIVA | 191 | EVOLUTION 5000 PSI | MUROS P4 404-405 TORRE 5 | 2025-12-05 | 1/2/2026 12:00:00 AM | 28 | 35 | 33.7 | 96 | MURO | B-19388 NATIVA_MURO_35_28 | 37.067 | 38.578 | 3 | 96.286
B-19388 NATIVA | 191 | EVOLUTION 5000 PSI | MUROS P4 404-405 TORRE 5 | 2025-12-05 | 1/2/2026 12:00:00 AM | 28 | 35 | 39.5 | 113 | MURO | B-19388 NATIVA_MURO_35_28 | 37.067 | 38.578 | 3 | 112.857
B-19388 NATIVA | 191 | EVOLUTION 5000 PSI | MUROS PISO 8 APTO 808 Y 809 TORRE 4 | 2025-12-04 | 1/1/2026 12:00:00 AM | 28 | 35 | 47.6 | 136 | MURO | B-19388 NATIVA_MURO_35_28 | 48 | 39.911 | 3 | 136
B-19388 NATIVA | 191 | EVOLUTION 5000 PSI | MUROS PISO 8 APTO 808 Y 809 TORRE 4 | 2025-12-04 | 1/1/2026 12:00:00 AM | 28 | 35 | 47.8 | 136 | MURO | B-19388 NATIVA_MURO_35_28 | 48 | 39.911 | 3 | 136.571
B-19388 NATIVA | 191 | EVOLUTION 5000 PSI | MUROS PISO 8 APTO 808 Y 809 TORRE 4 | 2025-12-04 | 1/1/2026 12:00:00 AM | 28 | 35 | 48.6 | 139 | MURO | B-19388 NATIVA_MURO_35_28 | 48 | 39.911 | 3 | 138.857
B-19388 NATIVA | 191 | EVOLUTION 5000 PSI | MUROS P4 402 -sala de juegos TORRE 5 | 2025-12-04 | 1/1/2026 12:00:00 AM | 28 | 35 | 40.8 | 117 | MURO | B-19388 NATIVA_MURO_35_28 | 39.833 | 41.633 | 3 | 116.571
B-19388 NATIVA | 191 | EVOLUTION 5000 PSI | MUROS P4 402 -sala de juegos TORRE 5 | 2025-12-04 | 1/1/2026 12:00:00 AM | 28 | 35 | 38.6 | 110 | MURO | B-19388 NATIVA_MURO_35_28 | 39.833 | 41.633 | 3 | 110.286
B-19388 NATIVA | 191 | EVOLUTION 5000 PSI | MUROS P4 402 -sala de juegos TORRE 5 | 2025-12-04 | 1/1/2026 12:00:00 AM | 28 | 35 | 40.1 | 114 | MURO | B-19388 NATIVA_MURO_35_28 | 39.833 | 41.633 | 3 | 114.571
B-19388 NATIVA | 191 | EVOLUTION 5000 PSI | MUROS PISO 8 APTO 802 Y 803 TORRE 4 | 2025-12-01 | 12/29/2025 12:00:00 AM | 28 | 35 | 32.8 | 94 | MURO | B-19388 NATIVA_MURO_35_28 | 32.567 | 40.133 | 3 | 93.714
B-19388 NATIVA | 191 | EVOLUTION 5000 PSI | MUROS PISO 8 APTO 802 Y 803 TORRE 4 | 2025-12-01 | 12/29/2025 12:00:00 AM | 28 | 35 | 31.9 | 91 | MURO | B-19388 NATIVA_MURO_35_28 | 32.567 | 40.133 | 3 | 91.143
B-19388 NATIVA | 191 | EVOLUTION 5000 PSI | MUROS PISO 8 APTO 802 Y 803 TORRE 4 | 2025-12-01 | 12/29/2025 12:00:00 AM | 28 | 35 | 33 | 94 | MURO | B-19388 NATIVA_MURO_35_28 | 32.567 | 40.133 | 3 | 94.286
B-19388 NATIVA | 191 | AUTOCOMPACTANTE 5000 GF | MUROS PISO 9 APTO 902 Y 903 TORRE 4 | 2025-12-10 | 1/7/2026 12:00:00 AM | 28 | 35 | 49 | 140 | MURO | B-19388 NATIVA_MURO_35_28 | 45.233 | 39.211 | 3 | 140
B-19388 NATIVA | 191 | AUTOCOMPACTANTE 5000 GF | MUROS PISO 9 APTO 902 Y 903 TORRE 4 | 2025-12-10 | 1/7/2026 12:00:00 AM | 28 | 35 | 40 | 114 | MURO | B-19388 NATIVA_MURO_35_28 | 45.233 | 39.211 | 3 | 114.286
B-19388 NATIVA | 191 | AUTOCOMPACTANTE 5000 GF | MUROS PISO 9 APTO 902 Y 903 TORRE 4 | 2025-12-10 | 1/7/2026 12:00:00 AM | 28 | 35 | 46.7 | 134 | MURO | B-19388 NATIVA_MURO_35_28 | 45.233 | 39.211 | 3 | 133.429
B-19388 NATIVA | 191 | AUTOCOMPACTANTE 5000 GF | MUROS P4 AP 406-407 TORRE 5 | 2025-12-10 | 1/7/2026 12:00:00 AM | 28 | 35 | 49.7 | 142 | MURO | B-19388 NATIVA_MURO_35_28 | 46.967 | 41.589 | 3 | 142
B-19388 NATIVA | 191 | AUTOCOMPACTANTE 5000 GF | MUROS P4 AP 406-407 TORRE 5 | 2025-12-10 | 1/7/2026 12:00:00 AM | 28 | 35 | 45.2 | 129 | MURO | B-19388 NATIVA_MURO_35_28 | 46.967 | 41.589 | 3 | 129.143
B-19388 NATIVA | 191 | AUTOCOMPACTANTE 5000 GF | MUROS P4 AP 406-407 TORRE 5 | 2025-12-10 | 1/7/2026 12:00:00 AM | 28 | 35 | 46 | 131 | MURO | B-19388 NATIVA_MURO_35_28 | 46.967 | 41.589 | 3 | 131.429
B-19388 NATIVA | 191 | AUTOCOMPACTANTE 5000 GF | MUROS PISO 9 APTO 906 Y 907 TORRE 4 | 2025-12-11 | 1/8/2026 12:00:00 AM | 28 | 35 | 39.8 | 114 | MURO | B-19388 NATIVA_MURO_35_28 | 36.833 | 43.011 | 3 | 113.714
B-19388 NATIVA | 191 | AUTOCOMPACTANTE 5000 GF | MUROS PISO 9 APTO 906 Y 907 TORRE 4 | 2025-12-11 | 1/8/2026 12:00:00 AM | 28 | 35 | 36.6 | 105 | MURO | B-19388 NATIVA_MURO_35_28 | 36.833 | 43.011 | 3 | 104.571
B-19388 NATIVA | 191 | AUTOCOMPACTANTE 5000 GF | MUROS PISO 9 APTO 906 Y 907 TORRE 4 | 2025-12-11 | 1/8/2026 12:00:00 AM | 28 | 35 | 34.1 | 97 | MURO | B-19388 NATIVA_MURO_35_28 | 36.833 | 43.011 | 3 | 97.429
B-19388 NATIVA | 191 | EVOLUTION 5000 PSI | MUROS P5 AP 410-411 TORRE 5 | 2025-12-12 | 1/9/2026 12:00:00 AM | 28 | 35 | 48.6 | 139 | MURO | B-19388 NATIVA_MURO_35_28 | 41.933 | 41.911 | 3 | 138.857
B-19388 NATIVA | 191 | EVOLUTION 5000 PSI | MUROS P5 AP 410-411 TORRE 5 | 2025-12-12 | 1/9/2026 12:00:00 AM | 28 | 35 | 40.7 | 116 | MURO | B-19388 NATIVA_MURO_35_28 | 41.933 | 41.911 | 3 | 116.286
B-19388 NATIVA | 191 | EVOLUTION 5000 PSI | MUROS P5 AP 410-411 TORRE 5 | 2025-12-12 | 1/9/2026 12:00:00 AM | 28 | 35 | 36.5 | 104 | MURO | B-19388 NATIVA_MURO_35_28 | 41.933 | 41.911 | 3 | 104.286
B-19388 NATIVA | 191 | AUTOCOMPACTANTE 5000 GF | MUROS P4 AP 408-409 TORRE 5 | 2025-12-11 | 1/8/2026 12:00:00 AM | 28 | 35 | 44 | 126 | MURO | B-19388 NATIVA_MURO_35_28 | 42.6 | 40.455 | 3 | 125.714
B-19388 NATIVA | 191 | AUTOCOMPACTANTE 5000 GF | MUROS P4 AP 408-409 TORRE 5 | 2025-12-11 | 1/8/2026 12:00:00 AM | 28 | 35 | 39.7 | 113 | MURO | B-19388 NATIVA_MURO_35_28 | 42.6 | 40.455 | 3 | 113.429
B-19388 NATIVA | 191 | AUTOCOMPACTANTE 5000 GF | MUROS P4 AP 408-409 TORRE 5 | 2025-12-11 | 1/8/2026 12:00:00 AM | 28 | 35 | 44.1 | 126 | MURO | B-19388 NATIVA_MURO_35_28 | 42.6 | 40.455 | 3 | 126
B-19388 NATIVA | 191 | EVOLUTION 5000 PSI | MUROS P5 AP 503-502 TORRE 5 | 2025-12-13 | 1/10/2026 12:00:00 AM | 28 | 35 | 50.4 | 144 | MURO | B-19388 NATIVA_MURO_35_28 | 46.433 | 43.655 | 3 | 144
B-19388 NATIVA | 191 | EVOLUTION 5000 PSI | MUROS P5 AP 503-502 TORRE 5 | 2025-12-13 | 1/10/2026 12:00:00 AM | 28 | 35 | 53.2 | 152 | MURO | B-19388 NATIVA_MURO_35_28 | 46.433 | 43.655 | 3 | 152
B-19388 NATIVA | 191 | EVOLUTION 5000 PSI | MUROS P5 AP 503-502 TORRE 5 | 2025-12-13 | 1/10/2026 12:00:00 AM | 28 | 35 | 35.7 | 102 | MURO | B-19388 NATIVA_MURO_35_28 | 46.433 | 43.655 | 3 | 102
B-19388 NATIVA | 191 | AUTOCOMPACTANTE 5000 GF | MUROS PISO 9 APTO 908 Y 909 TORRE 4 | 2025-12-13 | 1/10/2026 12:00:00 AM | 28 | 35 | 27.1 | 77 | MURO | B-19388 NATIVA_MURO_35_28 | 27.333 | 38.789 | 3 | 77.429
B-19388 NATIVA | 191 | AUTOCOMPACTANTE 5000 GF | MUROS PISO 9 APTO 908 Y 909 TORRE 4 | 2025-12-13 | 1/10/2026 12:00:00 AM | 28 | 35 | 25.3 | 72 | MURO | B-19388 NATIVA_MURO_35_28 | 27.333 | 38.789 | 3 | 72.286
B-19388 NATIVA | 191 | AUTOCOMPACTANTE 5000 GF | MUROS PISO 9 APTO 908 Y 909 TORRE 4 | 2025-12-13 | 1/10/2026 12:00:00 AM | 28 | 35 | 29.6 | 84 | MURO | B-19388 NATIVA_MURO_35_28 | 27.333 | 38.789 | 3 | 84.571
B-19388 NATIVA | 191 | AUTOCOMPACTANTE 5000 GF | MUROS PISO 9 APTO 910 Y 911 TORRE 4 | 2025-12-15 | 1/12/2026 12:00:00 AM | 28 | 35 | 51 | 146 | MURO | B-19388 NATIVA_MURO_35_28 | 49.833 | 41.2 | 3 | 145.714
B-19388 NATIVA | 191 | AUTOCOMPACTANTE 5000 GF | MUROS PISO 9 APTO 910 Y 911 TORRE 4 | 2025-12-15 | 1/12/2026 12:00:00 AM | 28 | 35 | 49.2 | 140 | MURO | B-19388 NATIVA_MURO_35_28 | 49.833 | 41.2 | 3 | 140.571
B-19388 NATIVA | 191 | AUTOCOMPACTANTE 5000 GF | MUROS PISO 9 APTO 910 Y 911 TORRE 4 | 2025-12-15 | 1/12/2026 12:00:00 AM | 28 | 35 | 49.3 | 141 | MURO | B-19388 NATIVA_MURO_35_28 | 49.833 | 41.2 | 3 | 140.857
B-19388 NATIVA | 191 | EVOLUTION 5000 PSI | MUROS P5 AP 504-505 TORRE 5 | 2025-12-16 | 1/13/2026 12:00:00 AM | 28 | 35 | 37 | 106 | MURO | B-19388 NATIVA_MURO_35_28 | 37.4 | 38.189 | 3 | 105.714
B-19388 NATIVA | 191 | EVOLUTION 5000 PSI | MUROS P5 AP 504-505 TORRE 5 | 2025-12-16 | 1/13/2026 12:00:00 AM | 28 | 35 | 37.5 | 107 | MURO | B-19388 NATIVA_MURO_35_28 | 37.4 | 38.189 | 3 | 107.143
B-19388 NATIVA | 191 | EVOLUTION 5000 PSI | MUROS P5 AP 504-505 TORRE 5 | 2025-12-16 | 1/13/2026 12:00:00 AM | 28 | 35 | 37.7 | 108 | MURO | B-19388 NATIVA_MURO_35_28 | 37.4 | 38.189 | 3 | 107.714
B-19388 NATIVA | 191 | AUTOCOMPACTANTE 5000 GF | MUROS PISO 10 APTO 1004 Y 1005 TORRE 4 | 2025-12-16 | 1/13/2026 12:00:00 AM | 28 | 35 | 43.7 | 125 | MURO | B-19388 NATIVA_MURO_35_28 | 42.067 | 43.1 | 3 | 124.857
B-19388 NATIVA | 191 | AUTOCOMPACTANTE 5000 GF | MUROS PISO 10 APTO 1004 Y 1005 TORRE 4 | 2025-12-16 | 1/13/2026 12:00:00 AM | 28 | 35 | 42.6 | 122 | MURO | B-19388 NATIVA_MURO_35_28 | 42.067 | 43.1 | 3 | 121.714
B-19388 NATIVA | 191 | AUTOCOMPACTANTE 5000 GF | MUROS PISO 10 APTO 1004 Y 1005 TORRE 4 | 2025-12-16 | 1/13/2026 12:00:00 AM | 28 | 35 | 39.9 | 114 | MURO | B-19388 NATIVA_MURO_35_28 | 42.067 | 43.1 | 3 | 114
B-19388 NATIVA | 191 | AUTOCOMPACTANTE 5000 GF | MUROS PISO 10 APTO 1002 Y 1003 TORRE 4 | 2025-12-17 | 1/14/2026 12:00:00 AM | 28 | 35 | 49.1 | 140 | MURO | B-19388 NATIVA_MURO_35_28 | 43.967 | 41.145 | 3 | 140.286
B-19388 NATIVA | 191 | AUTOCOMPACTANTE 5000 GF | MUROS PISO 10 APTO 1002 Y 1003 TORRE 4 | 2025-12-17 | 1/14/2026 12:00:00 AM | 28 | 35 | 51.4 | 147 | MURO | B-19388 NATIVA_MURO_35_28 | 43.967 | 41.145 | 3 | 146.857
B-19388 NATIVA | 191 | AUTOCOMPACTANTE 5000 GF | MUROS PISO 10 APTO 1002 Y 1003 TORRE 4 | 2025-12-17 | 1/14/2026 12:00:00 AM | 28 | 35 | 31.4 | 90 | MURO | B-19388 NATIVA_MURO_35_28 | 43.967 | 41.145 | 3 | 89.714
B-19388 NATIVA | 191 | AUTOCOMPACTANTE 5000 GF | MUROS PISO 9 APTO 901 Y 912 TORRE 4 | 2025-12-12 | 1/9/2026 12:00:00 AM | 28 | 35 | 38.4 | 110 | MURO | B-19388 NATIVA_MURO_35_28 | 36.1 | 40.711 | 3 | 109.714
B-19388 NATIVA | 191 | AUTOCOMPACTANTE 5000 GF | MUROS PISO 9 APTO 901 Y 912 TORRE 4 | 2025-12-12 | 1/9/2026 12:00:00 AM | 28 | 35 | 38.1 | 109 | MURO | B-19388 NATIVA_MURO_35_28 | 36.1 | 40.711 | 3 | 108.857
B-19388 NATIVA | 191 | AUTOCOMPACTANTE 5000 GF | MUROS PISO 9 APTO 901 Y 912 TORRE 4 | 2025-12-12 | 1/9/2026 12:00:00 AM | 28 | 35 | 31.8 | 91 | MURO | B-19388 NATIVA_MURO_35_28 | 36.1 | 40.711 | 3 | 90.857
B-19388 NATIVA | 191 | AUTOCOMPACTANTE 5000 GF | MUROS PISO 10 APTO 1006 Y 1007 TORRE 4 | 2025-12-18 | 1/15/2026 12:00:00 AM | 28 | 35 | 50.3 | 144 | MURO | B-19388 NATIVA_MURO_35_28 | 53.1 | 44.389 | 3 | 143.714
B-19388 NATIVA | 191 | AUTOCOMPACTANTE 5000 GF | MUROS PISO 10 APTO 1006 Y 1007 TORRE 4 | 2025-12-18 | 1/15/2026 12:00:00 AM | 28 | 35 | 51.3 | 146 | MURO | B-19388 NATIVA_MURO_35_28 | 53.1 | 44.389 | 3 | 146.571
B-19388 NATIVA | 191 | AUTOCOMPACTANTE 5000 GF | MUROS PISO 10 APTO 1006 Y 1007 TORRE 4 | 2025-12-18 | 1/15/2026 12:00:00 AM | 28 | 35 | 57.7 | 165 | MURO | B-19388 NATIVA_MURO_35_28 | 53.1 | 44.389 | 3 | 164.857
B-19388 NATIVA | 191 | EVOLUTION 5000 PSI | MUROS P5 AP 506-507 TORRE 5 | 2025-12-18 | 1/15/2026 12:00:00 AM | 28 | 35 | 37.7 | 108 | MURO | B-19388 NATIVA_MURO_35_28 | 39.067 | 42.756 | 3 | 107.714
B-19388 NATIVA | 191 | EVOLUTION 5000 PSI | MUROS P5 AP 506-507 TORRE 5 | 2025-12-18 | 1/15/2026 12:00:00 AM | 28 | 35 | 39.5 | 113 | MURO | B-19388 NATIVA_MURO_35_28 | 39.067 | 42.756 | 3 | 112.857
B-19388 NATIVA | 191 | EVOLUTION 5000 PSI | MUROS P5 AP 506-507 TORRE 5 | 2025-12-18 | 1/15/2026 12:00:00 AM | 28 | 35 | 40 | 114 | MURO | B-19388 NATIVA_MURO_35_28 | 39.067 | 42.756 | 3 | 114.286
B-19388 NATIVA | 191 | AUTOCOMPACTANTE 5000 GF | MUROS PISO 10 APTO 1001 Y 1012 TORRE 4 | 2025-12-19 | 1/16/2026 12:00:00 AM | 28 | 35 | 27.3 | 78 | MURO | B-19388 NATIVA_MURO_35_28 | 44.9 | 45.689 | 3 | 78
B-19388 NATIVA | 191 | AUTOCOMPACTANTE 5000 GF | MUROS PISO 10 APTO 1001 Y 1012 TORRE 4 | 2025-12-19 | 1/16/2026 12:00:00 AM | 28 | 35 | 52.9 | 151 | MURO | B-19388 NATIVA_MURO_35_28 | 44.9 | 45.689 | 3 | 151.143
B-19388 NATIVA | 191 | AUTOCOMPACTANTE 5000 GF | MUROS PISO 10 APTO 1001 Y 1012 TORRE 4 | 2025-12-19 | 1/16/2026 12:00:00 AM | 28 | 35 | 54.5 | 156 | MURO | B-19388 NATIVA_MURO_35_28 | 44.9 | 45.689 | 3 | 155.714
B-19388 NATIVA | 191 | AUTOCOMPACTANTE 5000 GF | MUROS PISO 10 APTO 1010 Y 1011 TORRE 4 | 2026-01-16 | 2/13/2026 12:00:00 AM | 28 | 35 | 38.9 | 111 | MURO | B-19388 NATIVA_MURO_35_28 | 38.9 | 40.956 | 3 | 111.143
B-19388 NATIVA | 191 | AUTOCOMPACTANTE 5000 GF | MUROS PISO 10 APTO 1010 Y 1011 TORRE 4 | 2026-01-16 | 2/13/2026 12:00:00 AM | 28 | 35 | 39.4 | 112 | MURO | B-19388 NATIVA_MURO_35_28 | 38.9 | 40.956 | 3 | 112.571
B-19388 NATIVA | 191 | AUTOCOMPACTANTE 5000 GF | MUROS PISO 10 APTO 1010 Y 1011 TORRE 4 | 2026-01-16 | 2/13/2026 12:00:00 AM | 28 | 35 | 38.4 | 110 | MURO | B-19388 NATIVA_MURO_35_28 | 38.9 | 40.956 | 3 | 109.714
B-19388 NATIVA | 191 | EVOLUTION 5000 PSI | MUROS 501-512 TORRE 5 | 2026-01-16 | 2/13/2026 12:00:00 AM | 28 | 35 | 43.4 | 124 | MURO | B-19388 NATIVA_MURO_35_28 | 41.933 | 41.911 | 3 | 124
B-19388 NATIVA | 191 | EVOLUTION 5000 PSI | MUROS 501-512 TORRE 5 | 2026-01-16 | 2/13/2026 12:00:00 AM | 28 | 35 | 40.5 | 116 | MURO | B-19388 NATIVA_MURO_35_28 | 41.933 | 41.911 | 3 | 115.714
B-19388 NATIVA | 191 | EVOLUTION 5000 PSI | MUROS 501-512 TORRE 5 | 2026-01-16 | 2/13/2026 12:00:00 AM | 28 | 35 | 41.9 | 120 | MURO | B-19388 NATIVA_MURO_35_28 | 41.933 | 41.911 | 3 | 119.714
B-19388 NATIVA | 191 | EVOLUTION 5000 PSI | MUROS P5 AP 508-509 TORRE 5 | 2026-01-19 | 2/16/2026 12:00:00 AM | 28 | 35 | 43.4 | 124 | MURO | B-19388 NATIVA_MURO_35_28 | 43.4 | 41.411 | 3 | 124
B-19388 NATIVA | 191 | EVOLUTION 5000 PSI | MUROS P5 AP 508-509 TORRE 5 | 2026-01-19 | 2/16/2026 12:00:00 AM | 28 | 35 | 41.4 | 118 | MURO | B-19388 NATIVA_MURO_35_28 | 43.4 | 41.411 | 3 | 118.286
B-19388 NATIVA | 191 | EVOLUTION 5000 PSI | MUROS P5 AP 508-509 TORRE 5 | 2026-01-19 | 2/16/2026 12:00:00 AM | 28 | 35 | 45.4 | 130 | MURO | B-19388 NATIVA_MURO_35_28 | 43.4 | 41.411 | 3 | 129.714
B-19388 NATIVA | 191 | EVOLUTION 5000 PSI | MUROS P5 AP 511-510 TORRE 5 | 2026-01-20 | 2/17/2026 12:00:00 AM | 28 | 35 | 45.3 | 129 | MURO | B-19388 NATIVA_MURO_35_28 | 41.967 | 42.433 | 3 | 129.429
B-19388 NATIVA | 191 | EVOLUTION 5000 PSI | MUROS P5 AP 511-510 TORRE 5 | 2026-01-20 | 2/17/2026 12:00:00 AM | 28 | 35 | 36.6 | 105 | MURO | B-19388 NATIVA_MURO_35_28 | 41.967 | 42.433 | 3 | 104.571
B-19388 NATIVA | 191 | EVOLUTION 5000 PSI | MUROS P5 AP 511-510 TORRE 5 | 2026-01-20 | 2/17/2026 12:00:00 AM | 28 | 35 | 44 | 126 | MURO | B-19388 NATIVA_MURO_35_28 | 41.967 | 42.433 | 3 | 125.714
B-19388 NATIVA | 191 | EVOLUTION 5000 PSI | MUROS P6 AP 603-602 TORRE 5 | 2026-01-21 | 2/18/2026 12:00:00 AM | 28 | 35 | 43.5 | 124 | MURO | B-19388 NATIVA_MURO_35_28 | 42.6 | 42.656 | 3 | 124.286
B-19388 NATIVA | 191 | EVOLUTION 5000 PSI | MUROS P6 AP 603-602 TORRE 5 | 2026-01-21 | 2/18/2026 12:00:00 AM | 28 | 35 | 44.7 | 128 | MURO | B-19388 NATIVA_MURO_35_28 | 42.6 | 42.656 | 3 | 127.714
B-19388 NATIVA | 191 | EVOLUTION 5000 PSI | MUROS P6 AP 603-602 TORRE 5 | 2026-01-21 | 2/18/2026 12:00:00 AM | 28 | 35 | 39.6 | 113 | MURO | B-19388 NATIVA_MURO_35_28 | 42.6 | 42.656 | 3 | 113.143
B-19388 NATIVA | 191 | EVOLUTION 5000 PSI | MUROS P6 AP 604-605 TORRE 5 | 2026-01-22 | 2/19/2026 12:00:00 AM | 28 | 35 | 46.5 | 133 | MURO | B-19388 NATIVA_MURO_35_28 | 43.767 | 42.778 | 3 | 132.857
B-19388 NATIVA | 191 | EVOLUTION 5000 PSI | MUROS P6 AP 604-605 TORRE 5 | 2026-01-22 | 2/19/2026 12:00:00 AM | 28 | 35 | 44.3 | 127 | MURO | B-19388 NATIVA_MURO_35_28 | 43.767 | 42.778 | 3 | 126.571
B-19388 NATIVA | 191 | EVOLUTION 5000 PSI | MUROS P6 AP 604-605 TORRE 5 | 2026-01-22 | 2/19/2026 12:00:00 AM | 28 | 35 | 40.5 | 116 | MURO | B-19388 NATIVA_MURO_35_28 | 43.767 | 42.778 | 3 | 115.714
B-19388 NATIVA | 191 | EVOLUTION 5000 PSI | MUROS PISO 11 APTO 1104 Y 1105 TORRE 4 | 2026-01-22 | 2/19/2026 12:00:00 AM | 28 | 35 | 22.5 | 64 | MURO | B-19388 NATIVA_MURO_35_28 | 25.5 | 37.289 | 3 | 64.286
B-19388 NATIVA | 191 | EVOLUTION 5000 PSI | MUROS PISO 11 APTO 1104 Y 1105 TORRE 4 | 2026-01-22 | 2/19/2026 12:00:00 AM | 28 | 35 | 26.3 | 75 | MURO | B-19388 NATIVA_MURO_35_28 | 25.5 | 37.289 | 3 | 75.143
B-19388 NATIVA | 191 | EVOLUTION 5000 PSI | MUROS PISO 11 APTO 1104 Y 1105 TORRE 4 | 2026-01-22 | 2/19/2026 12:00:00 AM | 28 | 35 | 27.7 | 79 | MURO | B-19388 NATIVA_MURO_35_28 | 25.5 | 37.289 | 3 | 79.143
B-19388 NATIVA | 191 | EVOLUTION 5000 PSI | MUROS P6 AP 606-607 TORRE 5 | 2026-01-23 | 2/20/2026 12:00:00 AM | 28 | 35 | 40.5 | 116 | MURO | B-19388 NATIVA_MURO_35_28 | 40.867 | 36.711 | 3 | 115.714
B-19388 NATIVA | 191 | EVOLUTION 5000 PSI | MUROS P6 AP 606-607 TORRE 5 | 2026-01-23 | 2/20/2026 12:00:00 AM | 28 | 35 | 39.1 | 112 | MURO | B-19388 NATIVA_MURO_35_28 | 40.867 | 36.711 | 3 | 111.714
B-19388 NATIVA | 191 | EVOLUTION 5000 PSI | MUROS P6 AP 606-607 TORRE 5 | 2026-01-23 | 2/20/2026 12:00:00 AM | 28 | 35 | 43 | 123 | MURO | B-19388 NATIVA_MURO_35_28 | 40.867 | 36.711 | 3 | 122.857
B-19388 NATIVA | 191 | EVOLUTION 5000 PSI | MUROS PISO 11 APTO 1102 Y 1103 TORRE 4 | 2026-01-23 | 2/20/2026 12:00:00 AM | 28 | 35 | 22.7 | 65 | MURO | B-19388 NATIVA_MURO_35_28 | 23.133 | 29.833 | 3 | 64.857
B-19388 NATIVA | 191 | EVOLUTION 5000 PSI | MUROS PISO 11 APTO 1102 Y 1103 TORRE 4 | 2026-01-23 | 2/20/2026 12:00:00 AM | 28 | 35 | 22.5 | 64 | MURO | B-19388 NATIVA_MURO_35_28 | 23.133 | 29.833 | 3 | 64.286
B-19388 NATIVA | 191 | EVOLUTION 5000 PSI | MUROS PISO 11 APTO 1102 Y 1103 TORRE 4 | 2026-01-23 | 2/20/2026 12:00:00 AM | 28 | 35 | 24.2 | 69 | MURO | B-19388 NATIVA_MURO_35_28 | 23.133 | 29.833 | 3 | 69.143
B-19388 NATIVA | 191 | EVOLUTION 5000 PSI | MUROS P6 AP 601-612 TORRE 5 | 2026-01-24 | 2/21/2026 12:00:00 AM | 28 | 35 | 40.9 | 117 | MURO | B-19388 NATIVA_MURO_35_28 | 38.967 | 34.322 | 3 | 116.857
B-19388 NATIVA | 191 | EVOLUTION 5000 PSI | MUROS P6 AP 601-612 TORRE 5 | 2026-01-24 | 2/21/2026 12:00:00 AM | 28 | 35 | 31.4 | 90 | MURO | B-19388 NATIVA_MURO_35_28 | 38.967 | 34.322 | 3 | 89.714
B-19388 NATIVA | 191 | EVOLUTION 5000 PSI | MUROS P6 AP 601-612 TORRE 5 | 2026-01-24 | 2/21/2026 12:00:00 AM | 28 | 35 | 44.6 | 127 | MURO | B-19388 NATIVA_MURO_35_28 | 38.967 | 34.322 | 3 | 127.429
B-19388 NATIVA | 191 | EVOLUTION 5000 PSI | MUROS PISO 11 APTO 1106 Y 1107 TORRE 4 | 2026-01-24 | 2/21/2026 12:00:00 AM | 28 | 35 | 44.7 | 128 | MURO | B-19388 NATIVA_MURO_35_28 | 43.9 | 35.333 | 3 | 127.714
B-19388 NATIVA | 191 | EVOLUTION 5000 PSI | MUROS PISO 11 APTO 1106 Y 1107 TORRE 4 | 2026-01-24 | 2/21/2026 12:00:00 AM | 28 | 35 | 44.5 | 127 | MURO | B-19388 NATIVA_MURO_35_28 | 43.9 | 35.333 | 3 | 127.143
B-19388 NATIVA | 191 | EVOLUTION 5000 PSI | MUROS PISO 11 APTO 1106 Y 1107 TORRE 4 | 2026-01-24 | 2/21/2026 12:00:00 AM | 28 | 35 | 42.5 | 121 | MURO | B-19388 NATIVA_MURO_35_28 | 43.9 | 35.333 | 3 | 121.429
B-19388 NATIVA | 191 | EVOLUTION 5000 PSI | MUROS P6 AP 608-609 TORRE 5 | 2026-01-26 | 2/23/2026 12:00:00 AM | 28 | 35 | 37.4 | 107 | MURO | B-19388 NATIVA_MURO_35_28 | 35.633 | 39.5 | 3 | 106.857
B-19388 NATIVA | 191 | EVOLUTION 5000 PSI | MUROS P6 AP 608-609 TORRE 5 | 2026-01-26 | 2/23/2026 12:00:00 AM | 28 | 35 | 34.9 | 100 | MURO | B-19388 NATIVA_MURO_35_28 | 35.633 | 39.5 | 3 | 99.714
B-19388 NATIVA | 191 | EVOLUTION 5000 PSI | MUROS P6 AP 608-609 TORRE 5 | 2026-01-26 | 2/23/2026 12:00:00 AM | 28 | 35 | 34.6 | 99 | MURO | B-19388 NATIVA_MURO_35_28 | 35.633 | 39.5 | 3 | 98.857
B-19388 NATIVA | 191 | EVOLUTION 5000 PSI | MUROS PISO 11 APTO 1101 Y 1112 TORRE 4 | 2026-01-26 | 2/23/2026 12:00:00 AM | 28 | 35 | 44.6 | 128 | MURO | B-19388 NATIVA_MURO_35_28 | 41.433 | 40.322 | 3 | 127.429
B-19388 NATIVA | 191 | EVOLUTION 5000 PSI | MUROS PISO 11 APTO 1101 Y 1112 TORRE 4 | 2026-01-26 | 2/23/2026 12:00:00 AM | 28 | 35 | 38.8 | 111 | MURO | B-19388 NATIVA_MURO_35_28 | 41.433 | 40.322 | 3 | 110.857
B-19388 NATIVA | 191 | EVOLUTION 5000 PSI | MUROS PISO 11 APTO 1101 Y 1112 TORRE 4 | 2026-01-26 | 2/23/2026 12:00:00 AM | 28 | 35 | 40.9 | 117 | MURO | B-19388 NATIVA_MURO_35_28 | 41.433 | 40.322 | 3 | 116.857
B-19388 NATIVA | 191 | EVOLUTION 5000 PSI | MUROS P6 AP 611-610 TORRE 5 | 2026-01-27 | 2/24/2026 12:00:00 AM | 28 | 35 | 39 | 112 | MURO | B-19388 NATIVA_MURO_35_28 | 43.333 | 40.133 | 3 | 111.429
B-19388 NATIVA | 191 | EVOLUTION 5000 PSI | MUROS P6 AP 611-610 TORRE 5 | 2026-01-27 | 2/24/2026 12:00:00 AM | 28 | 35 | 46.4 | 133 | MURO | B-19388 NATIVA_MURO_35_28 | 43.333 | 40.133 | 3 | 132.571
B-19388 NATIVA | 191 | EVOLUTION 5000 PSI | MUROS P6 AP 611-610 TORRE 5 | 2026-01-27 | 2/24/2026 12:00:00 AM | 28 | 35 | 44.6 | 127 | MURO | B-19388 NATIVA_MURO_35_28 | 43.333 | 40.133 | 3 | 127.429
B-19388 NATIVA | 191 | EVOLUTION 5000 PSI | MUROS PISO 11 APTO 1108 Y 1109 TORRE 4 | 2026-01-27 | 2/24/2026 12:00:00 AM | 28 | 35 | 43.1 | 123 | MURO | B-19388 NATIVA_MURO_35_28 | 43.167 | 42.644 | 3 | 123.143
B-19388 NATIVA | 191 | EVOLUTION 5000 PSI | MUROS PISO 11 APTO 1108 Y 1109 TORRE 4 | 2026-01-27 | 2/24/2026 12:00:00 AM | 28 | 35 | 43.4 | 124 | MURO | B-19388 NATIVA_MURO_35_28 | 43.167 | 42.644 | 3 | 124
B-19388 NATIVA | 191 | EVOLUTION 5000 PSI | MUROS PISO 11 APTO 1108 Y 1109 TORRE 4 | 2026-01-27 | 2/24/2026 12:00:00 AM | 28 | 35 | 43 | 123 | MURO | B-19388 NATIVA_MURO_35_28 | 43.167 | 42.644 | 3 | 122.857
B-19388 NATIVA | 191 | EVOLUTION 5000 PSI | MUROS P7 AP 703-702 TORRE 5 | 2026-01-28 | 2/25/2026 12:00:00 AM | 28 | 35 | 45.3 | 129 | MURO | B-19388 NATIVA_MURO_35_28 | 47 | 44.5 | 3 | 129.429
B-19388 NATIVA | 191 | EVOLUTION 5000 PSI | MUROS P7 AP 703-702 TORRE 5 | 2026-01-28 | 2/25/2026 12:00:00 AM | 28 | 35 | 47.3 | 135 | MURO | B-19388 NATIVA_MURO_35_28 | 47 | 44.5 | 3 | 135.143
B-19388 NATIVA | 191 | EVOLUTION 5000 PSI | MUROS P7 AP 703-702 TORRE 5 | 2026-01-28 | 2/25/2026 12:00:00 AM | 28 | 35 | 48.4 | 138 | MURO | B-19388 NATIVA_MURO_35_28 | 47 | 44.5 | 3 | 138.286
B-19388 NATIVA | 191 | IND. MURO 5000 GF | MUROS PISO 11 APTO 1110 Y 1111 TORRE 4 | 2026-01-28 | 2/25/2026 12:00:00 AM | 28 | 35 | 39.8 | 114 | MURO | B-19388 NATIVA_MURO_35_28 | 39.5 | 43.222 | 3 | 113.714
B-19388 NATIVA | 191 | IND. MURO 5000 GF | MUROS PISO 11 APTO 1110 Y 1111 TORRE 4 | 2026-01-28 | 2/25/2026 12:00:00 AM | 28 | 35 | 37.5 | 107 | MURO | B-19388 NATIVA_MURO_35_28 | 39.5 | 43.222 | 3 | 107.143
B-19388 NATIVA | 191 | IND. MURO 5000 GF | MUROS PISO 11 APTO 1110 Y 1111 TORRE 4 | 2026-01-28 | 2/25/2026 12:00:00 AM | 28 | 35 | 41.2 | 118 | MURO | B-19388 NATIVA_MURO_35_28 | 39.5 | 43.222 | 3 | 117.714
B-19388 NATIVA | 191 | IND. MURO 5000 GF | MUROS PISO 12 APTO 1204 Y 1205 TORRE 4 | 2026-01-29 | 2/26/2026 12:00:00 AM | 28 | 35 | 39.7 | 114 | MURO | B-19388 NATIVA_MURO_35_28 | 37.633 | 41.378 | 3 | 113.429
B-19388 NATIVA | 191 | IND. MURO 5000 GF | MUROS PISO 12 APTO 1204 Y 1205 TORRE 4 | 2026-01-29 | 2/26/2026 12:00:00 AM | 28 | 35 | 35.6 | 102 | MURO | B-19388 NATIVA_MURO_35_28 | 37.633 | 41.378 | 3 | 101.714
B-19388 NATIVA | 191 | IND. MURO 5000 GF | MUROS PISO 12 APTO 1204 Y 1205 TORRE 4 | 2026-01-29 | 2/26/2026 12:00:00 AM | 28 | 35 | 37.6 | 107 | MURO | B-19388 NATIVA_MURO_35_28 | 37.633 | 41.378 | 3 | 107.429
B-19388 NATIVA | 191 | EVOLUTION 5000 PSI | MUROS P7 AP 704-705 TORRE 5 | 2026-01-29 | 2/26/2026 12:00:00 AM | 28 | 35 | 39.7 | 113 | MURO | B-19388 NATIVA_MURO_35_28 | 37.467 | 38.2 | 3 | 113.429
B-19388 NATIVA | 191 | EVOLUTION 5000 PSI | MUROS P7 AP 704-705 TORRE 5 | 2026-01-29 | 2/26/2026 12:00:00 AM | 28 | 35 | 34.1 | 97 | MURO | B-19388 NATIVA_MURO_35_28 | 37.467 | 38.2 | 3 | 97.429
B-19388 NATIVA | 191 | EVOLUTION 5000 PSI | MUROS P7 AP 704-705 TORRE 5 | 2026-01-29 | 2/26/2026 12:00:00 AM | 28 | 35 | 38.6 | 110 | MURO | B-19388 NATIVA_MURO_35_28 | 37.467 | 38.2 | 3 | 110.286
B-19388 NATIVA | 191 | IND. MURO 5000 GF | MUROS PISO 12 APTO 1202 Y 1203 TORRE 4 | 2026-01-30 | 2/27/2026 12:00:00 AM | 28 | 35 | 48.1 | 137 | MURO | B-19388 NATIVA_MURO_35_28 | 47.033 | 40.711 | 3 | 137.429
B-19388 NATIVA | 191 | IND. MURO 5000 GF | MUROS PISO 12 APTO 1202 Y 1203 TORRE 4 | 2026-01-30 | 2/27/2026 12:00:00 AM | 28 | 35 | 47.8 | 136 | MURO | B-19388 NATIVA_MURO_35_28 | 47.033 | 40.711 | 3 | 136.571
B-19388 NATIVA | 191 | IND. MURO 5000 GF | MUROS PISO 12 APTO 1202 Y 1203 TORRE 4 | 2026-01-30 | 2/27/2026 12:00:00 AM | 28 | 35 | 45.2 | 129 | MURO | B-19388 NATIVA_MURO_35_28 | 47.033 | 40.711 | 3 | 129.143
B-19388 NATIVA | 191 | EVOLUTION 5000 PSI | MUROS P7 AP 707-706 TORRE 5 | 2026-01-30 | 2/27/2026 12:00:00 AM | 28 | 35 | 43 | 123 | MURO | B-19388 NATIVA_MURO_35_28 | 44.367 | 42.956 | 3 | 122.857
B-19388 NATIVA | 191 | EVOLUTION 5000 PSI | MUROS P7 AP 707-706 TORRE 5 | 2026-01-30 | 2/27/2026 12:00:00 AM | 28 | 35 | 44.7 | 128 | MURO | B-19388 NATIVA_MURO_35_28 | 44.367 | 42.956 | 3 | 127.714
B-19388 NATIVA | 191 | EVOLUTION 5000 PSI | MUROS P7 AP 707-706 TORRE 5 | 2026-01-30 | 2/27/2026 12:00:00 AM | 28 | 35 | 45.4 | 130 | MURO | B-19388 NATIVA_MURO_35_28 | 44.367 | 42.956 | 3 | 129.714
B-19388 NATIVA | 191 | EVOLUTION 5000 PSI | MUROS P7 AP 701-712 TORRE 5 | 2026-01-31 | 2/28/2026 12:00:00 AM | 28 | 35 | 42.4 | 121 | MURO | B-19388 NATIVA_MURO_35_28 | 40.833 | 44.078 | 3 | 121.143
B-19388 NATIVA | 191 | EVOLUTION 5000 PSI | MUROS P7 AP 701-712 TORRE 5 | 2026-01-31 | 2/28/2026 12:00:00 AM | 28 | 35 | 39.8 | 114 | MURO | B-19388 NATIVA_MURO_35_28 | 40.833 | 44.078 | 3 | 113.714
B-19388 NATIVA | 191 | EVOLUTION 5000 PSI | MUROS P7 AP 701-712 TORRE 5 | 2026-01-31 | 2/28/2026 12:00:00 AM | 28 | 35 | 40.3 | 115 | MURO | B-19388 NATIVA_MURO_35_28 | 40.833 | 44.078 | 3 | 115.143
B-19388 NATIVA | 191 | EVOLUTION 5000 PSI | MUROS PISO 7 AP 708-709 TORRE 5 | 2026-02-02 | 3/2/2026 12:00:00 AM | 28 | 35 | 41.5 | 118 | MURO | B-19388 NATIVA_MURO_35_28 | 41.233 | 42.144 | 3 | 118.571
B-19388 NATIVA | 191 | EVOLUTION 5000 PSI | MUROS PISO 7 AP 708-709 TORRE 5 | 2026-02-02 | 3/2/2026 12:00:00 AM | 28 | 35 | 39.7 | 114 | MURO | B-19388 NATIVA_MURO_35_28 | 41.233 | 42.144 | 3 | 113.429
B-19388 NATIVA | 191 | EVOLUTION 5000 PSI | MUROS PISO 7 AP 708-709 TORRE 5 | 2026-02-02 | 3/2/2026 12:00:00 AM | 28 | 35 | 42.5 | 121 | MURO | B-19388 NATIVA_MURO_35_28 | 41.233 | 42.144 | 3 | 121.429
B-19388 NATIVA | 191 | IND. MURO 5000 GF | MUROS PISO 12 APTO 1206 Y 1207 TORRE 4 | 2026-02-02 | 3/2/2026 12:00:00 AM | 28 | 35 | 37.2 | 106 | MURO | B-19388 NATIVA_MURO_35_28 | 37.6 | 39.889 | 3 | 106.286
B-19388 NATIVA | 191 | IND. MURO 5000 GF | MUROS PISO 12 APTO 1206 Y 1207 TORRE 4 | 2026-02-02 | 3/2/2026 12:00:00 AM | 28 | 35 | 37.8 | 108 | MURO | B-19388 NATIVA_MURO_35_28 | 37.6 | 39.889 | 3 | 108
B-19388 NATIVA | 191 | IND. MURO 5000 GF | MUROS PISO 12 APTO 1206 Y 1207 TORRE 4 | 2026-02-02 | 3/2/2026 12:00:00 AM | 28 | 35 | 37.8 | 108 | MURO | B-19388 NATIVA_MURO_35_28 | 37.6 | 39.889 | 3 | 108
B-19388 NATIVA | 191 | IND. MURO 5000 GF | MUROS PISO 12 APTO 1201 Y 1212 TORRE 4 | 2026-02-03 | 3/3/2026 12:00:00 AM | 28 | 35 | 41.7 | 119 | MURO | B-19388 NATIVA_MURO_35_28 | 42.4 | 40.411 | 3 | 119.143
B-19388 NATIVA | 191 | IND. MURO 5000 GF | MUROS PISO 12 APTO 1201 Y 1212 TORRE 4 | 2026-02-03 | 3/3/2026 12:00:00 AM | 28 | 35 | 43.4 | 124 | MURO | B-19388 NATIVA_MURO_35_28 | 42.4 | 40.411 | 3 | 124
B-19388 NATIVA | 191 | IND. MURO 5000 GF | MUROS PISO 12 APTO 1201 Y 1212 TORRE 4 | 2026-02-03 | 3/3/2026 12:00:00 AM | 28 | 35 | 42.1 | 120 | MURO | B-19388 NATIVA_MURO_35_28 | 42.4 | 40.411 | 3 | 120.286
B-19388 NATIVA | 191 | EVOLUTION 5000 PSI | MUROS P7 AP 711-710 TORRE 5 | 2026-02-03 | 3/3/2026 12:00:00 AM | 28 | 35 | 41.4 | 118 | MURO | B-19388 NATIVA_MURO_35_28 | 42.133 | 40.711 | 3 | 118.286
B-19388 NATIVA | 191 | EVOLUTION 5000 PSI | MUROS P7 AP 711-710 TORRE 5 | 2026-02-03 | 3/3/2026 12:00:00 AM | 28 | 35 | 43.1 | 123 | MURO | B-19388 NATIVA_MURO_35_28 | 42.133 | 40.711 | 3 | 123.143
B-19388 NATIVA | 191 | EVOLUTION 5000 PSI | MUROS P7 AP 711-710 TORRE 5 | 2026-02-03 | 3/3/2026 12:00:00 AM | 28 | 35 | 41.9 | 120 | MURO | B-19388 NATIVA_MURO_35_28 | 42.133 | 40.711 | 3 | 119.714
B-19388 NATIVA | 191 | EVOLUTION 5000 PSI | MUROS P8 AP 803-802 TORRE 5 | 2026-02-04 | 3/4/2026 12:00:00 AM | 28 | 35 | 43.3 | 124 | MURO | B-19388 NATIVA_MURO_35_28 | 41.933 | 42.155 | 3 | 123.714
B-19388 NATIVA | 191 | EVOLUTION 5000 PSI | MUROS P8 AP 803-802 TORRE 5 | 2026-02-04 | 3/4/2026 12:00:00 AM | 28 | 35 | 42.4 | 121 | MURO | B-19388 NATIVA_MURO_35_28 | 41.933 | 42.155 | 3 | 121.143
B-19388 NATIVA | 191 | EVOLUTION 5000 PSI | MUROS P8 AP 803-802 TORRE 5 | 2026-02-04 | 3/4/2026 12:00:00 AM | 28 | 35 | 40.1 | 114 | MURO | B-19388 NATIVA_MURO_35_28 | 41.933 | 42.155 | 3 | 114.571
B-19388 NATIVA | 191 | IND. MURO 5000 GF | MUROS PISO 12 APTO 1208 Y 1209 TORRE 4 | 2026-02-04 | 3/4/2026 12:00:00 AM | 28 | 35 | 37.9 | 108 | MURO | B-19388 NATIVA_MURO_35_28 | 38.467 | 40.844 | 3 | 108.286
B-19388 NATIVA | 191 | IND. MURO 5000 GF | MUROS PISO 12 APTO 1208 Y 1209 TORRE 4 | 2026-02-04 | 3/4/2026 12:00:00 AM | 28 | 35 | 42.2 | 121 | MURO | B-19388 NATIVA_MURO_35_28 | 38.467 | 40.844 | 3 | 120.571
B-19388 NATIVA | 191 | IND. MURO 5000 GF | MUROS PISO 12 APTO 1208 Y 1209 TORRE 4 | 2026-02-04 | 3/4/2026 12:00:00 AM | 28 | 35 | 35.3 | 101 | MURO | B-19388 NATIVA_MURO_35_28 | 38.467 | 40.844 | 3 | 100.857
B-19388 NATIVA | 191 | EVOLUTION 5000 PSI | MUROS AP 804-805 TORRE 5 | 2026-02-05 | 3/5/2026 12:00:00 AM | 28 | 35 | 40.8 | 116 | MURO | B-19388 NATIVA_MURO_35_28 | 41.067 | 40.489 | 3 | 116.571
B-19388 NATIVA | 191 | EVOLUTION 5000 PSI | MUROS AP 804-805 TORRE 5 | 2026-02-05 | 3/5/2026 12:00:00 AM | 28 | 35 | 41.8 | 119 | MURO | B-19388 NATIVA_MURO_35_28 | 41.067 | 40.489 | 3 | 119.429
B-19388 NATIVA | 191 | EVOLUTION 5000 PSI | MUROS AP 804-805 TORRE 5 | 2026-02-05 | 3/5/2026 12:00:00 AM | 28 | 35 | 40.6 | 116 | MURO | B-19388 NATIVA_MURO_35_28 | 41.067 | 40.489 | 3 | 116
B-19388 NATIVA | 191 | IND. MURO 5000 GF | MUROS PISO 12 APTO 1210 Y 1211 TORRE 4 | 2026-02-05 | 3/5/2026 12:00:00 AM | 28 | 35 | 40.1 | 115 | MURO | B-19388 NATIVA_MURO_35_28 | 40.367 | 39.967 | 3 | 114.571
B-19388 NATIVA | 191 | IND. MURO 5000 GF | MUROS PISO 12 APTO 1210 Y 1211 TORRE 4 | 2026-02-05 | 3/5/2026 12:00:00 AM | 28 | 35 | 41 | 117 | MURO | B-19388 NATIVA_MURO_35_28 | 40.367 | 39.967 | 3 | 117.143
B-19388 NATIVA | 191 | IND. MURO 5000 GF | MUROS PISO 12 APTO 1210 Y 1211 TORRE 4 | 2026-02-05 | 3/5/2026 12:00:00 AM | 28 | 35 | 40 | 114 | MURO | B-19388 NATIVA_MURO_35_28 | 40.367 | 39.967 | 3 | 114.286
B-19388 NATIVA | 191 | IND. MURO 5000 GF | MUROS P8 AP 806-807 TORRE 5 | 2026-02-06 | 3/6/2026 12:00:00 AM | 28 | 35 | 43 | 123 | MURO | B-19388 NATIVA_MURO_35_28 | 39.633 | 40.356 | 3 | 122.857
B-19388 NATIVA | 191 | IND. MURO 5000 GF | MUROS P8 AP 806-807 TORRE 5 | 2026-02-06 | 3/6/2026 12:00:00 AM | 28 | 35 | 36.3 | 104 | MURO | B-19388 NATIVA_MURO_35_28 | 39.633 | 40.356 | 3 | 103.714
B-19388 NATIVA | 191 | IND. MURO 5000 GF | MUROS P8 AP 806-807 TORRE 5 | 2026-02-06 | 3/6/2026 12:00:00 AM | 28 | 35 | 39.6 | 113 | MURO | B-19388 NATIVA_MURO_35_28 | 39.633 | 40.356 | 3 | 113.143
B-19388 NATIVA | 191 | IND. MURO 5000 GF | MUROS PISO 13 APTO 1304 Y 1305 TORRE 4 | 2026-02-06 | 3/6/2026 12:00:00 AM | 28 | 35 | 39.8 | 114 | MURO | B-19388 NATIVA_MURO_35_28 | 42.2 | 40.733 | 3 | 113.714
B-19388 NATIVA | 191 | IND. MURO 5000 GF | MUROS PISO 13 APTO 1304 Y 1305 TORRE 4 | 2026-02-06 | 3/6/2026 12:00:00 AM | 28 | 35 | 42.1 | 120 | MURO | B-19388 NATIVA_MURO_35_28 | 42.2 | 40.733 | 3 | 120.286
B-19388 NATIVA | 191 | IND. MURO 5000 GF | MUROS PISO 13 APTO 1304 Y 1305 TORRE 4 | 2026-02-06 | 3/6/2026 12:00:00 AM | 28 | 35 | 44.7 | 128 | MURO | B-19388 NATIVA_MURO_35_28 | 42.2 | 40.733 | 3 | 127.714
B-19388 NATIVA | 191 | EVOLUTION 5000 PSI | MUROS P8 AP 801-812 TORRE 5 | 2026-02-07 | 3/7/2026 12:00:00 AM | 28 | 35 | 39.9 | 114 | MURO | B-19388 NATIVA_MURO_35_28 | 39.367 | 40.4 | 3 | 114
B-19388 NATIVA | 191 | EVOLUTION 5000 PSI | MUROS P8 AP 801-812 TORRE 5 | 2026-02-07 | 3/7/2026 12:00:00 AM | 28 | 35 | 38.7 | 111 | MURO | B-19388 NATIVA_MURO_35_28 | 39.367 | 40.4 | 3 | 110.571
B-19388 NATIVA | 191 | EVOLUTION 5000 PSI | MUROS P8 AP 801-812 TORRE 5 | 2026-02-07 | 3/7/2026 12:00:00 AM | 28 | 35 | 39.5 | 113 | MURO | B-19388 NATIVA_MURO_35_28 | 39.367 | 40.4 | 3 | 112.857
B-19388 NATIVA | 191 | IND. MURO 5000 GF | MUROS PISO 13 APTO 1302 Y 1303 TORRE 4 | 2026-02-07 | 3/7/2026 12:00:00 AM | 28 | 35 | 36.3 | 104 | MURO | B-19388 NATIVA_MURO_35_28 | 33.9 | 38.489 | 3 | 103.714
B-19388 NATIVA | 191 | IND. MURO 5000 GF | MUROS PISO 13 APTO 1302 Y 1303 TORRE 4 | 2026-02-07 | 3/7/2026 12:00:00 AM | 28 | 35 | 30.9 | 88 | MURO | B-19388 NATIVA_MURO_35_28 | 33.9 | 38.489 | 3 | 88.286
B-19388 NATIVA | 191 | IND. MURO 5000 GF | MUROS PISO 13 APTO 1302 Y 1303 TORRE 4 | 2026-02-07 | 3/7/2026 12:00:00 AM | 28 | 35 | 34.5 | 99 | MURO | B-19388 NATIVA_MURO_35_28 | 33.9 | 38.489 | 3 | 98.571
B-19388 NATIVA | 191 | IND. MURO 5000 GF | MUROS PISO 13 APTO 1306 Y 1307 TORRE 4 | 2026-02-09 | 3/9/2026 12:00:00 AM | 28 | 35 | 40.4 | 116 | MURO | B-19388 NATIVA_MURO_35_28 | 40.867 | 38.045 | 3 | 115.429
B-19388 NATIVA | 191 | IND. MURO 5000 GF | MUROS PISO 13 APTO 1306 Y 1307 TORRE 4 | 2026-02-09 | 3/9/2026 12:00:00 AM | 28 | 35 | 40.9 | 117 | MURO | B-19388 NATIVA_MURO_35_28 | 40.867 | 38.045 | 3 | 116.857
B-19388 NATIVA | 191 | IND. MURO 5000 GF | MUROS PISO 13 APTO 1306 Y 1307 TORRE 4 | 2026-02-09 | 3/9/2026 12:00:00 AM | 28 | 35 | 41.3 | 118 | MURO | B-19388 NATIVA_MURO_35_28 | 40.867 | 38.045 | 3 | 118
B-19388 NATIVA | 191 | EVOLUTION 5000 PSI | MUROS PISO 8 AP 808-809 TORRE 5 | 2026-02-09 | 3/9/2026 12:00:00 AM | 28 | 35 | 37.3 | 106 | MURO | B-19388 NATIVA_MURO_35_28 | 38.767 | 37.845 | 3 | 106.571
B-19388 NATIVA | 191 | EVOLUTION 5000 PSI | MUROS PISO 8 AP 808-809 TORRE 5 | 2026-02-09 | 3/9/2026 12:00:00 AM | 28 | 35 | 41.2 | 118 | MURO | B-19388 NATIVA_MURO_35_28 | 38.767 | 37.845 | 3 | 117.714
B-19388 NATIVA | 191 | EVOLUTION 5000 PSI | MUROS PISO 8 AP 808-809 TORRE 5 | 2026-02-09 | 3/9/2026 12:00:00 AM | 28 | 35 | 37.8 | 108 | MURO | B-19388 NATIVA_MURO_35_28 | 38.767 | 37.845 | 3 | 108
B-19388 NATIVA | 191 | EVOLUTION 5000 PSI | MUROS P8 811-810 TORRE 5 | 2026-02-10 | 3/10/2026 12:00:00 AM | 28 | 35 | 37.6 | 107 | MURO | B-19388 NATIVA_MURO_35_28 | 39.533 | 39.722 | 3 | 107.429
B-19388 NATIVA | 191 | EVOLUTION 5000 PSI | MUROS P8 811-810 TORRE 5 | 2026-02-10 | 3/10/2026 12:00:00 AM | 28 | 35 | 39.5 | 113 | MURO | B-19388 NATIVA_MURO_35_28 | 39.533 | 39.722 | 3 | 112.857
B-19388 NATIVA | 191 | EVOLUTION 5000 PSI | MUROS P8 811-810 TORRE 5 | 2026-02-10 | 3/10/2026 12:00:00 AM | 28 | 35 | 41.5 | 119 | MURO | B-19388 NATIVA_MURO_35_28 | 39.533 | 39.722 | 3 | 118.571
B-19388 NATIVA | 191 | IND. MURO 5000 GF | MUROS PISO 13 APTO 1301 Y 1312 TORRE 4 | 2026-02-10 | 3/10/2026 12:00:00 AM | 28 | 35 | 30.5 | 87 | MURO | B-19388 NATIVA_MURO_35_28 | 34.133 | 37.478 | 3 | 87.143
B-19388 NATIVA | 191 | IND. MURO 5000 GF | MUROS PISO 13 APTO 1301 Y 1312 TORRE 4 | 2026-02-10 | 3/10/2026 12:00:00 AM | 28 | 35 | 36.5 | 104 | MURO | B-19388 NATIVA_MURO_35_28 | 34.133 | 37.478 | 3 | 104.286
B-19388 NATIVA | 191 | IND. MURO 5000 GF | MUROS PISO 13 APTO 1301 Y 1312 TORRE 4 | 2026-02-10 | 3/10/2026 12:00:00 AM | 28 | 35 | 35.4 | 101 | MURO | B-19388 NATIVA_MURO_35_28 | 34.133 | 37.478 | 3 | 101.143
B-19388 NATIVA | 191 | IND MURO 5000 GF | MUROS PISO 13 APTO 1308 Y 1309 TORRE 4 | 2026-02-11 | 3/11/2026 12:00:00 AM | 28 | 35 | 33.9 | 97 | MURO | B-19388 NATIVA_MURO_35_28 | 31.833 | 35.166 | 3 | 96.857
B-19388 NATIVA | 191 | IND MURO 5000 GF | MUROS PISO 13 APTO 1308 Y 1309 TORRE 4 | 2026-02-11 | 3/11/2026 12:00:00 AM | 28 | 35 | 30.9 | 88 | MURO | B-19388 NATIVA_MURO_35_28 | 31.833 | 35.166 | 3 | 88.286
B-19388 NATIVA | 191 | IND MURO 5000 GF | MUROS PISO 13 APTO 1308 Y 1309 TORRE 4 | 2026-02-11 | 3/11/2026 12:00:00 AM | 28 | 35 | 30.7 | 88 | MURO | B-19388 NATIVA_MURO_35_28 | 31.833 | 35.166 | 3 | 87.714
B-19388 NATIVA | 191 | EVOLUTION 5000 PSI | MUROS P9 AP 903-902 TORRE 5 | 2026-02-11 | 3/11/2026 12:00:00 AM | 28 | 35 | 43.1 | 123 | MURO | B-19388 NATIVA_MURO_35_28 | 42.233 | 36.066 | 3 | 123.143
B-19388 NATIVA | 191 | EVOLUTION 5000 PSI | MUROS P9 AP 903-902 TORRE 5 | 2026-02-11 | 3/11/2026 12:00:00 AM | 28 | 35 | 40.9 | 117 | MURO | B-19388 NATIVA_MURO_35_28 | 42.233 | 36.066 | 3 | 116.857
B-19388 NATIVA | 191 | EVOLUTION 5000 PSI | MUROS P9 AP 903-902 TORRE 5 | 2026-02-11 | 3/11/2026 12:00:00 AM | 28 | 35 | 42.7 | 122 | MURO | B-19388 NATIVA_MURO_35_28 | 42.233 | 36.066 | 3 | 122
B-19388 NATIVA | 191 | EVOLUTION 5000 PSI | MUROS AP 904-905 TORRE 5 | 2026-02-12 | 3/12/2026 12:00:00 AM | 28 | 35 | 36.8 | 105 | MURO | B-19388 NATIVA_MURO_35_28 | 36.467 | 36.844 | 3 | 105.143
B-19388 NATIVA | 191 | EVOLUTION 5000 PSI | MUROS AP 904-905 TORRE 5 | 2026-02-12 | 3/12/2026 12:00:00 AM | 28 | 35 | 35.6 | 102 | MURO | B-19388 NATIVA_MURO_35_28 | 36.467 | 36.844 | 3 | 101.714
B-19388 NATIVA | 191 | EVOLUTION 5000 PSI | MUROS AP 904-905 TORRE 5 | 2026-02-12 | 3/12/2026 12:00:00 AM | 28 | 35 | 37 | 106 | MURO | B-19388 NATIVA_MURO_35_28 | 36.467 | 36.844 | 3 | 105.714
B-19388 NATIVA | 191 | IND. MURO 5000 GF | MUROS PISO 13 APTO 1310 Y 1311 TORRE 4 | 2026-02-12 | 3/12/2026 12:00:00 AM | 28 | 35 | 34.1 | 97 | MURO | B-19388 NATIVA_MURO_35_28 | 31.633 | 36.778 | 3 | 97.429
B-19388 NATIVA | 191 | IND. MURO 5000 GF | MUROS PISO 13 APTO 1310 Y 1311 TORRE 4 | 2026-02-12 | 3/12/2026 12:00:00 AM | 28 | 35 | 30.2 | 86 | MURO | B-19388 NATIVA_MURO_35_28 | 31.633 | 36.778 | 3 | 86.286
B-19388 NATIVA | 191 | IND. MURO 5000 GF | MUROS PISO 13 APTO 1310 Y 1311 TORRE 4 | 2026-02-12 | 3/12/2026 12:00:00 AM | 28 | 35 | 30.6 | 87 | MURO | B-19388 NATIVA_MURO_35_28 | 31.633 | 36.778 | 3 | 87.429
B-19388 NATIVA | 191 | IND. MURO 5000 GF | MUROS PISO 14 APTO 1404 Y 1405 TORRE 4 | 2026-02-13 | 3/13/2026 12:00:00 AM | 28 | 35 | 43 | 123 | MURO | B-19388 NATIVA_MURO_35_28 | 39.433 | 35.844 | 3 | 122.857
B-19388 NATIVA | 191 | IND. MURO 5000 GF | MUROS PISO 14 APTO 1404 Y 1405 TORRE 4 | 2026-02-13 | 3/13/2026 12:00:00 AM | 28 | 35 | 36.9 | 105 | MURO | B-19388 NATIVA_MURO_35_28 | 39.433 | 35.844 | 3 | 105.429
B-19388 NATIVA | 191 | IND. MURO 5000 GF | MUROS PISO 14 APTO 1404 Y 1405 TORRE 4 | 2026-02-13 | 3/13/2026 12:00:00 AM | 28 | 35 | 38.4 | 110 | MURO | B-19388 NATIVA_MURO_35_28 | 39.433 | 35.844 | 3 | 109.714
B-19388 NATIVA | 191 | EVOLUTION 5000 PSI | MUROS P9 AP 906-907 TORRE 5 | 2026-02-13 | 3/13/2026 12:00:00 AM | 28 | 35 | 37.4 | 107 | MURO | B-19388 NATIVA_MURO_35_28 | 38.7 | 36.589 | 3 | 106.857
B-19388 NATIVA | 191 | EVOLUTION 5000 PSI | MUROS P9 AP 906-907 TORRE 5 | 2026-02-13 | 3/13/2026 12:00:00 AM | 28 | 35 | 37.4 | 107 | MURO | B-19388 NATIVA_MURO_35_28 | 38.7 | 36.589 | 3 | 106.857
B-19388 NATIVA | 191 | EVOLUTION 5000 PSI | MUROS P9 AP 906-907 TORRE 5 | 2026-02-13 | 3/13/2026 12:00:00 AM | 28 | 35 | 41.3 | 118 | MURO | B-19388 NATIVA_MURO_35_28 | 38.7 | 36.589 | 3 | 118
B-19388 NATIVA | 191 | IND. MURO 5000 GF | MUROS PISO 14 APTO 1408 Y 1409 TORRE 4 | 2026-02-18 | 3/18/2026 12:00:00 AM | 28 | 35 | 35.7 | 102 | MURO | B-19388 NATIVA_MURO_35_28 | 38.333 | 38.822 | 3 | 102
B-19388 NATIVA | 191 | IND. MURO 5000 GF | MUROS PISO 14 APTO 1408 Y 1409 TORRE 4 | 2026-02-18 | 3/18/2026 12:00:00 AM | 28 | 35 | 40.4 | 115 | MURO | B-19388 NATIVA_MURO_35_28 | 38.333 | 38.822 | 3 | 115.429
B-19388 NATIVA | 191 | IND. MURO 5000 GF | MUROS PISO 14 APTO 1408 Y 1409 TORRE 4 | 2026-02-18 | 3/18/2026 12:00:00 AM | 28 | 35 | 38.9 | 111 | MURO | B-19388 NATIVA_MURO_35_28 | 38.333 | 38.822 | 3 | 111.143
B-19388 NATIVA | 191 | EVOLUTION 5000 PSI | MUROS P9 AP 901-912 TORRE 5 | 2026-02-14 | 3/14/2026 12:00:00 AM | 28 | 35 | 34.5 | 98 | MURO | B-19388 NATIVA_MURO_35_28 | 33.233 | 36.755 | 3 | 98.571
B-19388 NATIVA | 191 | EVOLUTION 5000 PSI | MUROS P9 AP 901-912 TORRE 5 | 2026-02-14 | 3/14/2026 12:00:00 AM | 28 | 35 | 32.7 | 93 | MURO | B-19388 NATIVA_MURO_35_28 | 33.233 | 36.755 | 3 | 93.429
B-19388 NATIVA | 191 | EVOLUTION 5000 PSI | MUROS P9 AP 901-912 TORRE 5 | 2026-02-14 | 3/14/2026 12:00:00 AM | 28 | 35 | 32.5 | 93 | MURO | B-19388 NATIVA_MURO_35_28 | 33.233 | 36.755 | 3 | 92.857
B-19388 NATIVA | 191 | IND. MURO 5000 GF | MUROS PISO 14 APTO 1402 Y 1403 TORRE 4 | 2026-02-14 | 3/14/2026 12:00:00 AM | 28 | 35 | 38.5 | 110 | MURO | B-19388 NATIVA_MURO_35_28 | 38.867 | 36.811 | 3 | 110
B-19388 NATIVA | 191 | IND. MURO 5000 GF | MUROS PISO 14 APTO 1402 Y 1403 TORRE 4 | 2026-02-14 | 3/14/2026 12:00:00 AM | 28 | 35 | 38.8 | 111 | MURO | B-19388 NATIVA_MURO_35_28 | 38.867 | 36.811 | 3 | 110.857
B-19388 NATIVA | 191 | IND. MURO 5000 GF | MUROS PISO 14 APTO 1402 Y 1403 TORRE 4 | 2026-02-14 | 3/14/2026 12:00:00 AM | 28 | 35 | 39.3 | 112 | MURO | B-19388 NATIVA_MURO_35_28 | 38.867 | 36.811 | 3 | 112.286
B-19388 NATIVA | 191 | IND. MURO 5000 GF | MUROS PISO 14 APTO 1401 Y 1412 TORRE 4 | 2026-02-17 | 3/17/2026 12:00:00 AM | 28 | 35 | 43.8 | 125 | MURO | B-19388 NATIVA_MURO_35_28 | 42.467 | 38.189 | 3 | 125.143
B-19388 NATIVA | 191 | IND. MURO 5000 GF | MUROS PISO 14 APTO 1401 Y 1412 TORRE 4 | 2026-02-17 | 3/17/2026 12:00:00 AM | 28 | 35 | 44.6 | 127 | MURO | B-19388 NATIVA_MURO_35_28 | 42.467 | 38.189 | 3 | 127.429
B-19388 NATIVA | 191 | IND. MURO 5000 GF | MUROS PISO 14 APTO 1401 Y 1412 TORRE 4 | 2026-02-17 | 3/17/2026 12:00:00 AM | 28 | 35 | 39 | 111 | MURO | B-19388 NATIVA_MURO_35_28 | 42.467 | 38.189 | 3 | 111.429
B-19388 NATIVA | 191 | IND. MURO 5000 GF | MUROS PISO 14 APTO 1406 Y 1407 TORRE 4 | 2026-02-16 | 3/16/2026 12:00:00 AM | 28 | 35 | 36.6 | 105 | MURO | B-19388 NATIVA_MURO_35_28 | 35.633 | 38.989 | 3 | 104.571
B-19388 NATIVA | 191 | IND. MURO 5000 GF | MUROS PISO 14 APTO 1406 Y 1407 TORRE 4 | 2026-02-16 | 3/16/2026 12:00:00 AM | 28 | 35 | 33.8 | 96 | MURO | B-19388 NATIVA_MURO_35_28 | 35.633 | 38.989 | 3 | 96.571
B-19388 NATIVA | 191 | IND. MURO 5000 GF | MUROS PISO 14 APTO 1406 Y 1407 TORRE 4 | 2026-02-16 | 3/16/2026 12:00:00 AM | 28 | 35 | 36.5 | 104 | MURO | B-19388 NATIVA_MURO_35_28 | 35.633 | 38.989 | 3 | 104.286
B-19388 NATIVA | 191 | EVOLUTION 5000 PSI | MUROS P9 908-909 TORRE 5 | 2026-02-16 | 3/16/2026 12:00:00 AM | 28 | 35 | 46.6 | 133 | MURO | B-19388 NATIVA_MURO_35_28 | 44.6 | 40.9 | 3 | 133.143
B-19388 NATIVA | 191 | EVOLUTION 5000 PSI | MUROS P9 908-909 TORRE 5 | 2026-02-16 | 3/16/2026 12:00:00 AM | 28 | 35 | 43.3 | 124 | MURO | B-19388 NATIVA_MURO_35_28 | 44.6 | 40.9 | 3 | 123.714
B-19388 NATIVA | 191 | EVOLUTION 5000 PSI | MUROS P9 908-909 TORRE 5 | 2026-02-16 | 3/16/2026 12:00:00 AM | 28 | 35 | 43.9 | 125 | MURO | B-19388 NATIVA_MURO_35_28 | 44.6 | 40.9 | 3 | 125.429
B-19388 NATIVA | 191 | IND. MURO 5000 GF | MUROS PISO 15 APTO 1510 Y 1511 TORRE 4 | 2026-02-26 | 3/26/2026 12:00:00 AM | 28 | 35 | 39.2 | 112 | MURO | B-19388 NATIVA_MURO_35_28 | 37.533 | 39.255 | 3 | 112
B-19388 NATIVA | 191 | IND. MURO 5000 GF | MUROS PISO 15 APTO 1510 Y 1511 TORRE 4 | 2026-02-26 | 3/26/2026 12:00:00 AM | 28 | 35 | 36.4 | 104 | MURO | B-19388 NATIVA_MURO_35_28 | 37.533 | 39.255 | 3 | 104
B-19388 NATIVA | 191 | IND. MURO 5000 GF | MUROS PISO 15 APTO 1510 Y 1511 TORRE 4 | 2026-02-26 | 3/26/2026 12:00:00 AM | 28 | 35 | 37 | 106 | MURO | B-19388 NATIVA_MURO_35_28 | 37.533 | 39.255 | 3 | 105.714
B-19388 NATIVA | 191 | IND. MURO 5000 GF | MUROS PISO 14 APTO 1410 Y 1411 TORRE 4 | 2026-02-19 | 3/19/2026 12:00:00 AM | 28 | 35 | 36.1 | 103 | MURO | B-19388 NATIVA_MURO_35_28 | 33.9 | 38.678 | 3 | 103.143
B-19388 NATIVA | 191 | IND. MURO 5000 GF | MUROS PISO 14 APTO 1410 Y 1411 TORRE 4 | 2026-02-19 | 3/19/2026 12:00:00 AM | 28 | 35 | 29.2 | 83 | MURO | B-19388 NATIVA_MURO_35_28 | 33.9 | 38.678 | 3 | 83.429
B-19388 NATIVA | 191 | IND. MURO 5000 GF | MUROS PISO 14 APTO 1410 Y 1411 TORRE 4 | 2026-02-19 | 3/19/2026 12:00:00 AM | 28 | 35 | 36.4 | 104 | MURO | B-19388 NATIVA_MURO_35_28 | 33.9 | 38.678 | 3 | 104
B-19388 NATIVA | 191 | EVOLUTION 5000 PSI | MUROS AP 1002-1003 TORRE 5 | 2026-02-19 | 3/19/2026 12:00:00 AM | 28 | 35 | 36.9 | 105 | MURO | B-19388 NATIVA_MURO_35_28 | 39.367 | 36.933 | 3 | 105.429
B-19388 NATIVA | 191 | EVOLUTION 5000 PSI | MUROS AP 1002-1003 TORRE 5 | 2026-02-19 | 3/19/2026 12:00:00 AM | 28 | 35 | 40.4 | 115 | MURO | B-19388 NATIVA_MURO_35_28 | 39.367 | 36.933 | 3 | 115.429
B-19388 NATIVA | 191 | EVOLUTION 5000 PSI | MUROS AP 1002-1003 TORRE 5 | 2026-02-19 | 3/19/2026 12:00:00 AM | 28 | 35 | 40.8 | 117 | MURO | B-19388 NATIVA_MURO_35_28 | 39.367 | 36.933 | 3 | 116.571
B-19388 NATIVA | 191 | EVOLUTION 5000 PSI | MUROS P1011-1010 TORRE 5 | 2026-02-25 | 3/25/2026 12:00:00 AM | 28 | 35 | 43 | 123 | MURO | B-19388 NATIVA_MURO_35_28 | 41.433 | 38.233 | 3 | 122.857
B-19388 NATIVA | 191 | EVOLUTION 5000 PSI | MUROS P1011-1010 TORRE 5 | 2026-02-25 | 3/25/2026 12:00:00 AM | 28 | 35 | 39.2 | 112 | MURO | B-19388 NATIVA_MURO_35_28 | 41.433 | 38.233 | 3 | 112
B-19388 NATIVA | 191 | EVOLUTION 5000 PSI | MUROS P1011-1010 TORRE 5 | 2026-02-25 | 3/25/2026 12:00:00 AM | 28 | 35 | 42.1 | 120 | MURO | B-19388 NATIVA_MURO_35_28 | 41.433 | 38.233 | 3 | 120.286
B-19388 NATIVA | 191 | IND. MURO 5000 GF | MUROS PISO 15 APTO 1504 Y 1505 TORRE 4 | 2026-02-20 | 3/20/2026 12:00:00 AM | 28 | 35 | 39.1 | 112 | MURO | B-19388 NATIVA_MURO_35_28 | 37.967 | 39.589 | 3 | 111.714
B-19388 NATIVA | 191 | IND. MURO 5000 GF | MUROS PISO 15 APTO 1504 Y 1505 TORRE 4 | 2026-02-20 | 3/20/2026 12:00:00 AM | 28 | 35 | 38.8 | 111 | MURO | B-19388 NATIVA_MURO_35_28 | 37.967 | 39.589 | 3 | 110.857
B-19388 NATIVA | 191 | IND. MURO 5000 GF | MUROS PISO 15 APTO 1504 Y 1505 TORRE 4 | 2026-02-20 | 3/20/2026 12:00:00 AM | 28 | 35 | 36 | 103 | MURO | B-19388 NATIVA_MURO_35_28 | 37.967 | 39.589 | 3 | 102.857
B-19388 NATIVA | 191 | EVOLUTION 5000 PSI | MUROS P9 911-910 TORRE 5 | 2026-02-17 | 3/17/2026 12:00:00 AM | 28 | 35 | 37.2 | 106 | MURO | B-19388 NATIVA_MURO_35_28 | 39.967 | 39.789 | 3 | 106.286
B-19388 NATIVA | 191 | EVOLUTION 5000 PSI | MUROS P9 911-910 TORRE 5 | 2026-02-17 | 3/17/2026 12:00:00 AM | 28 | 35 | 43.6 | 124 | MURO | B-19388 NATIVA_MURO_35_28 | 39.967 | 39.789 | 3 | 124.571
B-19388 NATIVA | 191 | EVOLUTION 5000 PSI | MUROS P9 911-910 TORRE 5 | 2026-02-17 | 3/17/2026 12:00:00 AM | 28 | 35 | 39.1 | 112 | MURO | B-19388 NATIVA_MURO_35_28 | 39.967 | 39.789 | 3 | 111.714
B-19388 NATIVA | 191 | IND. MURO 5000 GF | MUROS PISO 15 APTO 1503 Y 1502 TORRE 4 | 2026-02-21 | 3/21/2026 12:00:00 AM | 28 | 35 | 39.4 | 112 | MURO | B-19388 NATIVA_MURO_35_28 | 41.167 | 39.7 | 3 | 112.571
B-19388 NATIVA | 191 | IND. MURO 5000 GF | MUROS PISO 15 APTO 1503 Y 1502 TORRE 4 | 2026-02-21 | 3/21/2026 12:00:00 AM | 28 | 35 | 41 | 117 | MURO | B-19388 NATIVA_MURO_35_28 | 41.167 | 39.7 | 3 | 117.143
B-19388 NATIVA | 191 | IND. MURO 5000 GF | MUROS PISO 15 APTO 1503 Y 1502 TORRE 4 | 2026-02-21 | 3/21/2026 12:00:00 AM | 28 | 35 | 43.1 | 123 | MURO | B-19388 NATIVA_MURO_35_28 | 41.167 | 39.7 | 3 | 123.143
B-19388 NATIVA | 191 | EVOLUTION 5000 PSI | MUROS PISO 10 AP 1001-1012 TORRE 5 | 2026-02-21 | 3/21/2026 12:00:00 AM | 28 | 35 | 43 | 123 | MURO | B-19388 NATIVA_MURO_35_28 | 43.267 | 41.467 | 3 | 122.857
B-19388 NATIVA | 191 | EVOLUTION 5000 PSI | MUROS PISO 10 AP 1001-1012 TORRE 5 | 2026-02-21 | 3/21/2026 12:00:00 AM | 28 | 35 | 43.5 | 124 | MURO | B-19388 NATIVA_MURO_35_28 | 43.267 | 41.467 | 3 | 124.286
B-19388 NATIVA | 191 | EVOLUTION 5000 PSI | MUROS PISO 10 AP 1001-1012 TORRE 5 | 2026-02-21 | 3/21/2026 12:00:00 AM | 28 | 35 | 43.3 | 124 | MURO | B-19388 NATIVA_MURO_35_28 | 43.267 | 41.467 | 3 | 123.714
B-19388 NATIVA | 191 | EVOLUTION 5000 PSI | MUROS AP 1004-1005 TORRE 5 | 2026-02-20 | 3/20/2026 12:00:00 AM | 28 | 35 | 36.5 | 104 | MURO | B-19388 NATIVA_MURO_35_28 | 33.467 | 39.3 | 3 | 104.286
B-19388 NATIVA | 191 | EVOLUTION 5000 PSI | MUROS AP 1004-1005 TORRE 5 | 2026-02-20 | 3/20/2026 12:00:00 AM | 28 | 35 | 32.5 | 93 | MURO | B-19388 NATIVA_MURO_35_28 | 33.467 | 39.3 | 3 | 92.857
B-19388 NATIVA | 191 | EVOLUTION 5000 PSI | MUROS AP 1004-1005 TORRE 5 | 2026-02-20 | 3/20/2026 12:00:00 AM | 28 | 35 | 31.4 | 90 | MURO | B-19388 NATIVA_MURO_35_28 | 33.467 | 39.3 | 3 | 89.714
B-19388 NATIVA | 191 | EVOLUTION 5000 PSI | MUROS P10 AP 1007-1006 TORRE 5 | 2026-02-23 | 3/23/2026 12:00:00 AM | 28 | 35 | 40.1 | 114 | MURO | B-19388 NATIVA_MURO_35_28 | 40.9 | 39.211 | 3 | 114.571
B-19388 NATIVA | 191 | EVOLUTION 5000 PSI | MUROS P10 AP 1007-1006 TORRE 5 | 2026-02-23 | 3/23/2026 12:00:00 AM | 28 | 35 | 41.3 | 118 | MURO | B-19388 NATIVA_MURO_35_28 | 40.9 | 39.211 | 3 | 118
B-19388 NATIVA | 191 | EVOLUTION 5000 PSI | MUROS P10 AP 1007-1006 TORRE 5 | 2026-02-23 | 3/23/2026 12:00:00 AM | 28 | 35 | 41.3 | 118 | MURO | B-19388 NATIVA_MURO_35_28 | 40.9 | 39.211 | 3 | 118
B-19388 NATIVA | 191 | IND. MURO 5000 GF | MUROS PISO 15 APTO 1506 Y 1507 TORRE 4 | 2026-02-23 | 3/23/2026 12:00:00 AM | 28 | 35 | 35.7 | 102 | MURO | B-19388 NATIVA_MURO_35_28 | 36.333 | 36.9 | 3 | 102
B-19388 NATIVA | 191 | IND. MURO 5000 GF | MUROS PISO 15 APTO 1506 Y 1507 TORRE 4 | 2026-02-23 | 3/23/2026 12:00:00 AM | 28 | 35 | 35.9 | 103 | MURO | B-19388 NATIVA_MURO_35_28 | 36.333 | 36.9 | 3 | 102.571
B-19388 NATIVA | 191 | IND. MURO 5000 GF | MUROS PISO 15 APTO 1506 Y 1507 TORRE 4 | 2026-02-23 | 3/23/2026 12:00:00 AM | 28 | 35 | 37.4 | 107 | MURO | B-19388 NATIVA_MURO_35_28 | 36.333 | 36.9 | 3 | 106.857
B-19388 NATIVA | 191 | IND. MURO 5000 GF | MUROS PISO 15 APTO 1508 Y 1509 TORRE 4 | 2026-02-25 | 3/25/2026 12:00:00 AM | 28 | 35 | 35.2 | 100 | MURO | B-19388 NATIVA_MURO_35_28 | 36.533 | 37.922 | 3 | 100.571
B-19388 NATIVA | 191 | IND. MURO 5000 GF | MUROS PISO 15 APTO 1508 Y 1509 TORRE 4 | 2026-02-25 | 3/25/2026 12:00:00 AM | 28 | 35 | 37.9 | 108 | MURO | B-19388 NATIVA_MURO_35_28 | 36.533 | 37.922 | 3 | 108.286
B-19388 NATIVA | 191 | IND. MURO 5000 GF | MUROS PISO 15 APTO 1508 Y 1509 TORRE 4 | 2026-02-25 | 3/25/2026 12:00:00 AM | 28 | 35 | 36.5 | 104 | MURO | B-19388 NATIVA_MURO_35_28 | 36.533 | 37.922 | 3 | 104.286
B-19388 NATIVA | 191 | EVOLUTION 5000 PSI | MUROS P10 AP 1008-1009 TORRE 5 | 2026-02-24 | 3/24/2026 12:00:00 AM | 28 | 35 | 43 | 123 | MURO | B-19388 NATIVA_MURO_35_28 | 40.367 | 37.744 | 3 | 122.857
B-19388 NATIVA | 191 | EVOLUTION 5000 PSI | MUROS P10 AP 1008-1009 TORRE 5 | 2026-02-24 | 3/24/2026 12:00:00 AM | 28 | 35 | 39.3 | 112 | MURO | B-19388 NATIVA_MURO_35_28 | 40.367 | 37.744 | 3 | 112.286
B-19388 NATIVA | 191 | EVOLUTION 5000 PSI | MUROS P10 AP 1008-1009 TORRE 5 | 2026-02-24 | 3/24/2026 12:00:00 AM | 28 | 35 | 38.8 | 111 | MURO | B-19388 NATIVA_MURO_35_28 | 40.367 | 37.744 | 3 | 110.857
B-19388 NATIVA | 191 | IND. MURO 5000 GF | MUROS PISO 15 APTO 1501 Y 1512 TORRE 4 | 2026-02-24 | 3/24/2026 12:00:00 AM | 28 | 35 | 39 | 111 | MURO | B-19388 NATIVA_MURO_35_28 | 38.5 | 38.467 | 3 | 111.429
B-19388 NATIVA | 191 | IND. MURO 5000 GF | MUROS PISO 15 APTO 1501 Y 1512 TORRE 4 | 2026-02-24 | 3/24/2026 12:00:00 AM | 28 | 35 | 37.2 | 106 | MURO | B-19388 NATIVA_MURO_35_28 | 38.5 | 38.467 | 3 | 106.286
B-19388 NATIVA | 191 | IND. MURO 5000 GF | MUROS PISO 15 APTO 1501 Y 1512 TORRE 4 | 2026-02-24 | 3/24/2026 12:00:00 AM | 28 | 35 | 39.3 | 112 | MURO | B-19388 NATIVA_MURO_35_28 | 38.5 | 38.467 | 3 | 112.286
B-19388 NATIVA | 191 | IND. MURO 5000 GF | MUROS AP 1103-1102 TORRE 5 | 2026-02-26 | 3/26/2026 12:00:00 AM | 28 | 35 | 42.1 | 120 | MURO | B-19388 NATIVA_MURO_35_28 | 43.8 | 40.889 | 3 | 120.286
B-19388 NATIVA | 191 | IND. MURO 5000 GF | MUROS AP 1103-1102 TORRE 5 | 2026-02-26 | 3/26/2026 12:00:00 AM | 28 | 35 | 45.1 | 129 | MURO | B-19388 NATIVA_MURO_35_28 | 43.8 | 40.889 | 3 | 128.857
B-19388 NATIVA | 191 | IND. MURO 5000 GF | MUROS AP 1103-1102 TORRE 5 | 2026-02-26 | 3/26/2026 12:00:00 AM | 28 | 35 | 44.2 | 126 | MURO | B-19388 NATIVA_MURO_35_28 | 43.8 | 40.889 | 3 | 126.286
B-19388 NATIVA | 191 | IND. MURO 5000 GF | MUROS P12 APTOS 1210 - 1211 TORRE 5 | 2026-03-11 | 4/8/2026 12:00:00 AM | 28 | 35 | 41.4 | 118 | MURO | B-19388 NATIVA_MURO_35_28 | 38.267 | 40.796 | 3 | 118.286
B-19388 NATIVA | 191 | IND. MURO 5000 GF | MUROS PISO 16 APTO 1602 Y 1603 TORRE 4 | 2026-02-28 | 3/28/2026 12:00:00 AM | 28 | 35 | 45.3 | 130 | MURO | B-19388 NATIVA_MURO_35_28 | 41 | 40.796 | 3 | 129.429
B-19388 NATIVA | 191 | IND. MURO 5000 GF | MUROS PISO 16 APTO 1602 Y 1603 TORRE 4 | 2026-02-28 | 3/28/2026 12:00:00 AM | 28 | 35 | 32.5 | 93 | MURO | B-19388 NATIVA_MURO_35_28 | 41 | 40.796 | 3 | 92.857
B-19388 NATIVA | 191 | IND. MURO 5000 GF | MUROS PISO 16 APTO 1602 Y 1603 TORRE 4 | 2026-02-28 | 3/28/2026 12:00:00 AM | 28 | 35 | 45.2 | 129 | MURO | B-19388 NATIVA_MURO_35_28 | 41 | 43.481 | 3 | 129.143
B-19388 NATIVA | 191 | IND. MURO 5000 GF | MUROS AP 1101-1112 TORRE 5 | 2026-02-28 | 3/28/2026 12:00:00 AM | 28 | 35 | 47 | 134 | MURO | B-19388 NATIVA_MURO_35_28 | 49.333 | 43.481 | 3 | 134.286
B-19388 NATIVA | 191 | IND. MURO 5000 GF | MUROS AP 1101-1112 TORRE 5 | 2026-02-28 | 3/28/2026 12:00:00 AM | 28 | 35 | 48.3 | 138 | MURO | B-19388 NATIVA_MURO_35_28 | 49.333 | 43.481 | 3 | 138
B-19388 NATIVA | 191 | IND. MURO 5000 GF | MUROS AP 1101-1112 TORRE 5 | 2026-02-28 | 3/28/2026 12:00:00 AM | 28 | 35 | 52.7 | 151 | MURO | B-19388 NATIVA_MURO_35_28 | 49.333 | 44.526 | 3 | 150.571
B-19388 NATIVA | 191 | IND. MURO 5000 GF | MUROS AP 1103 Y 1104 TORRE 5 | 2026-02-27 | 3/27/2026 12:00:00 AM | 28 | 35 | 46 | 131 | MURO | B-19388 NATIVA_MURO_35_28 | 45.733 | 44.526 | 3 | 131.429
B-19388 NATIVA | 191 | IND. MURO 5000 GF | MUROS AP 1103 Y 1104 TORRE 5 | 2026-02-27 | 3/27/2026 12:00:00 AM | 28 | 35 | 46.7 | 133 | MURO | B-19388 NATIVA_MURO_35_28 | 45.733 | 44.526 | 3 | 133.429
B-19388 NATIVA | 191 | IND. MURO 5000 GF | MUROS AP 1103 Y 1104 TORRE 5 | 2026-02-27 | 3/27/2026 12:00:00 AM | 28 | 35 | 44.5 | 127 | MURO | B-19388 NATIVA_MURO_35_28 | 45.733 | 45.111 | 3 | 127.143
B-19388 NATIVA | 191 | IND. MURO 5000 GF | MUROS PISO 16 APTO 1604 Y 1605 TORRE 4 | 2026-02-27 | 3/27/2026 12:00:00 AM | 28 | 35 | 38.4 | 110 | MURO | B-19388 NATIVA_MURO_35_28 | 39.9 | 45.111 | 3 | 109.714
B-19388 NATIVA | 191 | IND. MURO 5000 GF | MUROS PISO 16 APTO 1604 Y 1605 TORRE 4 | 2026-02-27 | 3/27/2026 12:00:00 AM | 28 | 35 | 40.8 | 117 | MURO | B-19388 NATIVA_MURO_35_28 | 39.9 | 45.111 | 3 | 116.571
B-19388 NATIVA | 191 | IND. MURO 5000 GF | MUROS PISO 16 APTO 1604 Y 1605 TORRE 4 | 2026-02-27 | 3/27/2026 12:00:00 AM | 28 | 35 | 40.5 | 116 | MURO | B-19388 NATIVA_MURO_35_28 | 39.9 | 43.055 | 3 | 115.714
B-19388 NATIVA | 191 | IND. MURO 5000 GF | MUROS AP 1106-1107 TORRE 5 | 2026-03-03 | 3/31/2026 12:00:00 AM | 28 | 35 | 43.7 | 125 | MURO | B-19388 NATIVA_MURO_35_28 | 40.633 | 43.055 | 3 | 124.857
B-19388 NATIVA | 191 | IND. MURO 5000 GF | MUROS AP 1106-1107 TORRE 5 | 2026-03-03 | 3/31/2026 12:00:00 AM | 28 | 35 | 38.7 | 110 | MURO | B-19388 NATIVA_MURO_35_28 | 40.633 | 43.055 | 3 | 110.571
B-19388 NATIVA | 191 | IND. MURO 5000 GF | MUROS AP 1106-1107 TORRE 5 | 2026-03-03 | 3/31/2026 12:00:00 AM | 28 | 35 | 39.5 | 113 | MURO | B-19388 NATIVA_MURO_35_28 | 40.633 | 40.637 | 3 | 112.857
B-19388 NATIVA | 191 | IND. MURO 5000 GF | MUROS PISO 16 APTO 1606 Y 1607 TORRE 4 | 2026-03-03 | 3/31/2026 12:00:00 AM | 28 | 35 | 40.7 | 116 | MURO | B-19388 NATIVA_MURO_35_28 | 39.2 | 40.637 | 3 | 116.286
B-19388 NATIVA | 191 | IND. MURO 5000 GF | MUROS PISO 16 APTO 1606 Y 1607 TORRE 4 | 2026-03-03 | 3/31/2026 12:00:00 AM | 28 | 35 | 39.7 | 114 | MURO | B-19388 NATIVA_MURO_35_28 | 39.2 | 40.637 | 3 | 113.429
B-19388 NATIVA | 191 | IND. MURO 5000 GF | MUROS PISO 16 APTO 1606 Y 1607 TORRE 4 | 2026-03-03 | 3/31/2026 12:00:00 AM | 28 | 35 | 37.2 | 106 | MURO | B-19388 NATIVA_MURO_35_28 | 39.2 | 40.081 | 3 | 106.286
B-19388 NATIVA | 191 | IND. MURO 5000 GF | MUROS P1111-1110 TORRE 5 | 2026-03-04 | 4/1/2026 12:00:00 AM | 28 | 35 | 41.1 | 117 | MURO | B-19388 NATIVA_MURO_35_28 | 40.667 | 40.081 | 3 | 117.429
B-19388 NATIVA | 191 | IND. MURO 5000 GF | MUROS P1111-1110 TORRE 5 | 2026-03-04 | 4/1/2026 12:00:00 AM | 28 | 35 | 41.1 | 117 | MURO | B-19388 NATIVA_MURO_35_28 | 40.667 | 40.081 | 3 | 117.429
B-19388 NATIVA | 191 | IND. MURO 5000 GF | MUROS P1111-1110 TORRE 5 | 2026-03-04 | 4/1/2026 12:00:00 AM | 28 | 35 | 39.8 | 114 | MURO | B-19388 NATIVA_MURO_35_28 | 40.667 | 41.048 | 3 | 113.714
B-19388 NATIVA | 191 | IND. MURO 5000 GF | MUROS PISO 16 APTO 1601 Y 1612 TORRE 4 | 2026-03-04 | 4/1/2026 12:00:00 AM | 28 | 35 | 42.5 | 121 | MURO | B-19388 NATIVA_MURO_35_28 | 44.6 | 41.048 | 3 | 121.429
B-19388 NATIVA | 191 | IND. MURO 5000 GF | MUROS PISO 16 APTO 1601 Y 1612 TORRE 4 | 2026-03-04 | 4/1/2026 12:00:00 AM | 28 | 35 | 44.9 | 128 | MURO | B-19388 NATIVA_MURO_35_28 | 44.6 | 41.048 | 3 | 128.286
B-19388 NATIVA | 191 | IND. MURO 5000 GF | MUROS PISO 16 APTO 1601 Y 1612 TORRE 4 | 2026-03-04 | 4/1/2026 12:00:00 AM | 28 | 35 | 46.4 | 133 | MURO | B-19388 NATIVA_MURO_35_28 | 44.6 | 41.148 | 3 | 132.571
B-19388 NATIVA | 191 | IND. MURO 5000 GF | MUROS P11 AP 1108-1109 TORRE 5 | 2026-03-05 | 4/2/2026 12:00:00 AM | 28 | 35 | 39.7 | 113 | MURO | B-19388 NATIVA_MURO_35_28 | 37.667 | 41.148 | 3 | 113.429
B-19388 NATIVA | 191 | IND. MURO 5000 GF | MUROS P11 AP 1108-1109 TORRE 5 | 2026-03-05 | 4/2/2026 12:00:00 AM | 28 | 35 | 38.6 | 110 | MURO | B-19388 NATIVA_MURO_35_28 | 37.667 | 41.148 | 3 | 110.286
B-19388 NATIVA | 191 | IND. MURO 5000 GF | MUROS P11 AP 1108-1109 TORRE 5 | 2026-03-05 | 4/2/2026 12:00:00 AM | 28 | 35 | 34.7 | 99 | MURO | B-19388 NATIVA_MURO_35_28 | 37.667 | 40.63 | 3 | 99.143
B-19388 NATIVA | 191 | IND. MURO 5000 GF | MUROS PISO 16 APTO 1608 Y 1609 TORRE 4 | 2026-03-05 | 4/2/2026 12:00:00 AM | 28 | 35 | 42.6 | 122 | MURO | B-19388 NATIVA_MURO_35_28 | 39.1 | 40.63 | 3 | 121.714
B-19388 NATIVA | 191 | IND. MURO 5000 GF | MUROS PISO 16 APTO 1608 Y 1609 TORRE 4 | 2026-03-05 | 4/2/2026 12:00:00 AM | 28 | 35 | 41.1 | 117 | MURO | B-19388 NATIVA_MURO_35_28 | 39.1 | 40.63 | 3 | 117.429
B-19388 NATIVA | 191 | IND. MURO 5000 GF | MUROS PISO 16 APTO 1608 Y 1609 TORRE 4 | 2026-03-05 | 4/2/2026 12:00:00 AM | 28 | 35 | 33.6 | 96 | MURO | B-19388 NATIVA_MURO_35_28 | 39.1 | 38.782 | 3 | 96
B-19388 NATIVA | 191 | IND. MURO 5000 GF | MUROS AP 1203-1202 TORRE 5 | 2026-03-06 | 4/3/2026 12:00:00 AM | 28 | 35 | 37.4 | 107 | MURO | B-19388 NATIVA_MURO_35_28 | 37.067 | 38.782 | 3 | 106.857
B-19388 NATIVA | 191 | IND. MURO 5000 GF | MUROS AP 1203-1202 TORRE 5 | 2026-03-06 | 4/3/2026 12:00:00 AM | 28 | 35 | 32.5 | 93 | MURO | B-19388 NATIVA_MURO_35_28 | 37.067 | 38.782 | 3 | 92.857
B-19388 NATIVA | 191 | IND. MURO 5000 GF | MUROS AP 1203-1202 TORRE 5 | 2026-03-06 | 4/3/2026 12:00:00 AM | 28 | 35 | 41.3 | 118 | MURO | B-19388 NATIVA_MURO_35_28 | 37.067 | 37.796 | 3 | 118
B-19388 NATIVA | 191 | IND. MURO 5000 GF | MUROS PISO 16 APTO 1610 Y 1611 TORRE 4 | 2026-03-06 | 4/3/2026 12:00:00 AM | 28 | 35 | 39.9 | 114 | MURO | B-19388 NATIVA_MURO_35_28 | 37 | 37.796 | 3 | 114
B-19388 NATIVA | 191 | IND. MURO 5000 GF | MUROS PISO 16 APTO 1610 Y 1611 TORRE 4 | 2026-03-06 | 4/3/2026 12:00:00 AM | 28 | 35 | 41.4 | 118 | MURO | B-19388 NATIVA_MURO_35_28 | 37 | 37.796 | 3 | 118.286
B-19388 NATIVA | 191 | IND. MURO 5000 GF | MUROS PISO 16 APTO 1610 Y 1611 TORRE 4 | 2026-03-06 | 4/3/2026 12:00:00 AM | 28 | 35 | 29.7 | 85 | MURO | B-19388 NATIVA_MURO_35_28 | 37 | 38.219 | 3 | 84.857
B-19388 NATIVA | 191 | IND. MURO 5000 GF | MUROS PISO 18 APTO 1806 Y 1807 TORRE 4 | 2026-03-18 | 4/15/2026 12:00:00 AM | 28 | 35 | 41.7 | 119 | MURO | B-19388 NATIVA_MURO_35_28 | 41.333 | 38.219 | 3 | 119.143
B-19388 NATIVA | 191 | IND. MURO 5000 GF | MUROS PISO 18 APTO 1806 Y 1807 TORRE 4 | 2026-03-18 | 4/15/2026 12:00:00 AM | 28 | 35 | 40 | 114 | MURO | B-19388 NATIVA_MURO_35_28 | 41.333 | 38.219 | 3 | 114.286
B-19388 NATIVA | 191 | IND. MURO 5000 GF | MUROS PISO 18 APTO 1806 Y 1807 TORRE 4 | 2026-03-18 | 4/15/2026 12:00:00 AM | 28 | 35 | 42.3 | 121 | MURO | B-19388 NATIVA_MURO_35_28 | 41.333 | 38.741 | 3 | 120.857
B-19388 NATIVA | 191 | IND. MURO 5000 GF | MUROS PISO 17 APTO 1704 Y 1705 TORRE 4 | 2026-03-09 | 4/6/2026 12:00:00 AM | 28 | 35 | 37.5 | 107 | MURO | B-19388 NATIVA_MURO_35_28 | 38.3 | 38.741 | 3 | 107.143
B-19388 NATIVA | 191 | IND. MURO 5000 GF | MUROS PISO 17 APTO 1704 Y 1705 TORRE 4 | 2026-03-09 | 4/6/2026 12:00:00 AM | 28 | 35 | 31.4 | 90 | MURO | B-19388 NATIVA_MURO_35_28 | 38.3 | 38.741 | 3 | 89.714
B-19388 NATIVA | 191 | IND. MURO 5000 GF | MUROS PISO 17 APTO 1704 Y 1705 TORRE 4 | 2026-03-09 | 4/6/2026 12:00:00 AM | 28 | 35 | 46 | 131 | MURO | B-19388 NATIVA_MURO_35_28 | 38.3 | 36.544 | 3 | 131.429
B-19388 NATIVA | 191 | IND. MURO 5000 GF | MUROS AP 1201-1212 TORRE 5 | 2026-03-09 | 4/6/2026 12:00:00 AM | 28 | 35 | 27.7 | 79 | MURO | B-19388 NATIVA_MURO_35_28 | 26.5 | 36.544 | 3 | 79.143
B-19388 NATIVA | 191 | IND. MURO 5000 GF | MUROS AP 1201-1212 TORRE 5 | 2026-03-09 | 4/6/2026 12:00:00 AM | 28 | 35 | 25.6 | 73 | MURO | B-19388 NATIVA_MURO_35_28 | 26.5 | 36.544 | 3 | 73.143
B-19388 NATIVA | 191 | IND. MURO 5000 GF | MUROS AP 1201-1212 TORRE 5 | 2026-03-09 | 4/6/2026 12:00:00 AM | 28 | 35 | 26.2 | 75 | MURO | B-19388 NATIVA_MURO_35_28 | 26.5 | 34.822 | 3 | 74.857
B-19388 NATIVA | 191 | IND. MURO 5000 GF | MUROS AP 1204-1205 TORRE 5 | 2026-03-07 | 4/4/2026 12:00:00 AM | 28 | 35 | 37.8 | 108 | MURO | B-19388 NATIVA_MURO_35_28 | 38.833 | 34.822 | 3 | 108
B-19388 NATIVA | 191 | IND. MURO 5000 GF | MUROS AP 1204-1205 TORRE 5 | 2026-03-07 | 4/4/2026 12:00:00 AM | 28 | 35 | 38.7 | 110 | MURO | B-19388 NATIVA_MURO_35_28 | 38.833 | 34.822 | 3 | 110.571
B-19388 NATIVA | 191 | IND. MURO 5000 GF | MUROS AP 1204-1205 TORRE 5 | 2026-03-07 | 4/4/2026 12:00:00 AM | 28 | 35 | 40 | 114 | MURO | B-19388 NATIVA_MURO_35_28 | 38.833 | 34.159 | 3 | 114.286
B-19388 NATIVA | 191 | IND. MURO 5000 GF | MUROS AP 1206-1207 TORRE 5 | 2026-03-10 | 4/7/2026 12:00:00 AM | 28 | 35 | 38.6 | 110 | MURO | B-19388 NATIVA_MURO_35_28 | 36.567 | 34.159 | 3 | 110.286
B-19388 NATIVA | 191 | IND. MURO 5000 GF | MUROS AP 1206-1207 TORRE 5 | 2026-03-10 | 4/7/2026 12:00:00 AM | 28 | 35 | 32.9 | 94 | MURO | B-19388 NATIVA_MURO_35_28 | 36.567 | 34.159 | 3 | 94
B-19388 NATIVA | 191 | IND. MURO 5000 GF | MUROS AP 1206-1207 TORRE 5 | 2026-03-10 | 4/7/2026 12:00:00 AM | 28 | 35 | 38.2 | 109 | MURO | B-19388 NATIVA_MURO_35_28 | 36.567 | 35.974 | 3 | 109.143
B-19388 NATIVA | 191 | IND. MURO 5000 GF | MUROS PISO 17 APTO 1702 Y 1703 TORRE 4 | 2026-03-10 | 4/7/2026 12:00:00 AM | 28 | 35 | 36.9 | 106 | MURO | B-19388 NATIVA_MURO_35_28 | 35.533 | 35.974 | 3 | 105.429
B-19388 NATIVA | 191 | IND. MURO 5000 GF | MUROS PISO 17 APTO 1702 Y 1703 TORRE 4 | 2026-03-10 | 4/7/2026 12:00:00 AM | 28 | 35 | 35.3 | 101 | MURO | B-19388 NATIVA_MURO_35_28 | 35.533 | 35.974 | 3 | 100.857
B-19388 NATIVA | 191 | IND. MURO 5000 GF | MUROS PISO 17 APTO 1702 Y 1703 TORRE 4 | 2026-03-10 | 4/7/2026 12:00:00 AM | 28 | 35 | 34.4 | 98 | MURO | B-19388 NATIVA_MURO_35_28 | 35.533 | 36.437 | 3 | 98.286
B-19388 NATIVA | 191 | IND. MURO 5000 GF | MUROS PISO 17 APTO 1706 Y 1707 TORRE 4 | 2026-03-11 | 4/8/2026 12:00:00 AM | 28 | 35 | 37.3 | 106 | MURO | B-19388 NATIVA_MURO_35_28 | 36.4 | 36.437 | 3 | 106.571
B-19388 NATIVA | 191 | IND. MURO 5000 GF | MUROS PISO 17 APTO 1706 Y 1707 TORRE 4 | 2026-03-11 | 4/8/2026 12:00:00 AM | 28 | 35 | 36.1 | 103 | MURO | B-19388 NATIVA_MURO_35_28 | 36.4 | 36.437 | 3 | 103.143
B-19388 NATIVA | 191 | IND. MURO 5000 GF | MUROS PISO 17 APTO 1706 Y 1707 TORRE 4 | 2026-03-11 | 4/8/2026 12:00:00 AM | 28 | 35 | 35.8 | 102 | MURO | B-19388 NATIVA_MURO_35_28 | 36.4 | 36.544 | 3 | 102.286
B-19388 NATIVA | 191 | IND. MURO 5000 GF | MUROS P12 APTOS 1210 - 1211 TORRE 5 | 2026-03-11 | 4/8/2026 12:00:00 AM | 28 | 35 | 37.6 | 107 | MURO | B-19388 NATIVA_MURO_35_28 | 38.267 | 36.544 | 3 | 107.429
B-19388 NATIVA | 191 | IND. MURO 5000 GF | MUROS P12 APTOS 1210 - 1211 TORRE 5 | 2026-03-11 | 4/8/2026 12:00:00 AM | 28 | 35 | 35.8 | 102 | MURO | B-19388 NATIVA_MURO_35_28 | 38.267 | 36.544 | 3 | 102.286
B-19388 NATIVA | 191 | IND. MURO 5000 GF | MUROS P12 AP 1208-1209 TORRE 5 | 2026-03-12 | 4/9/2026 12:00:00 AM | 28 | 35 | 39.3 | 112 | MURO | B-19388 NATIVA_MURO_35_28 | 41.6 | 38.452 | 3 | 112.286
B-19388 NATIVA | 191 | IND. MURO 5000 GF | MUROS P12 AP 1208-1209 TORRE 5 | 2026-03-12 | 4/9/2026 12:00:00 AM | 28 | 35 | 42.8 | 122 | MURO | B-19388 NATIVA_MURO_35_28 | 41.6 | 38.452 | 3 | 122.286
B-19388 NATIVA | 191 | IND. MURO 5000 GF | MUROS P12 AP 1208-1209 TORRE 5 | 2026-03-12 | 4/9/2026 12:00:00 AM | 28 | 35 | 42.7 | 122 | MURO | B-19388 NATIVA_MURO_35_28 | 41.6 | 38.452 | 3 | 122
B-19388 NATIVA | 191 | IND. MURO 5000 GF | MUROS PISO 17 APTO 1701 Y 1712 TORRE 4 | 2026-03-12 | 4/9/2026 12:00:00 AM | 28 | 35 | 40.8 | 117 | MURO | B-19388 NATIVA_MURO_35_28 | 34.7 | 37.982 | 3 | 116.571
B-19388 NATIVA | 191 | IND. MURO 5000 GF | MUROS PISO 17 APTO 1701 Y 1712 TORRE 4 | 2026-03-12 | 4/9/2026 12:00:00 AM | 28 | 35 | 34.7 | 99 | MURO | B-19388 NATIVA_MURO_35_28 | 34.7 | 37.982 | 3 | 99.143
B-19388 NATIVA | 191 | IND. MURO 5000 GF | MUROS PISO 17 APTO 1701 Y 1712 TORRE 4 | 2026-03-12 | 4/9/2026 12:00:00 AM | 28 | 35 | 28.6 | 82 | MURO | B-19388 NATIVA_MURO_35_28 | 34.7 | 37.982 | 3 | 81.714
B-19388 NATIVA | 191 | IND. MURO 5000 GF | MUROS PISO 17 APTO 1708 Y 1709 TORRE 4 | 2026-03-13 | 4/10/2026 12:00:00 AM | 28 | 35 | 40.7 | 116 | MURO | B-19388 NATIVA_MURO_35_28 | 41.7 | 39.333 | 3 | 116.286
B-19388 NATIVA | 191 | IND. MURO 5000 GF | MUROS PISO 17 APTO 1708 Y 1709 TORRE 4 | 2026-03-13 | 4/10/2026 12:00:00 AM | 28 | 35 | 43 | 123 | MURO | B-19388 NATIVA_MURO_35_28 | 41.7 | 39.333 | 3 | 122.857
B-19388 NATIVA | 191 | IND. MURO 5000 GF | MUROS PISO 17 APTO 1708 Y 1709 TORRE 4 | 2026-03-13 | 4/10/2026 12:00:00 AM | 28 | 35 | 41.4 | 118 | MURO | B-19388 NATIVA_MURO_35_28 | 41.7 | 39.333 | 3 | 118.286
B-19388 NATIVA | 191 | IND. MURO 5000 GF | MUROS AP 1303-1302 TORRE 5 | 2026-03-13 | 4/10/2026 12:00:00 AM | 28 | 35 | 48.4 | 138 | MURO | B-19388 NATIVA_MURO_35_28 | 43.8 | 40.067 | 3 | 138.286
B-19388 NATIVA | 191 | IND. MURO 5000 GF | MUROS AP 1303-1302 TORRE 5 | 2026-03-13 | 4/10/2026 12:00:00 AM | 28 | 35 | 44.8 | 128 | MURO | B-19388 NATIVA_MURO_35_28 | 43.8 | 40.067 | 3 | 128
B-19388 NATIVA | 191 | IND. MURO 5000 GF | MUROS AP 1303-1302 TORRE 5 | 2026-03-13 | 4/10/2026 12:00:00 AM | 28 | 35 | 38.2 | 109 | MURO | B-19388 NATIVA_MURO_35_28 | 43.8 | 40.067 | 3 | 109.143
B-19388 NATIVA | 191 | IND. MURO 5000 GF | MUROS PISO 18 APTO 1802 Y 1803 TORRE 4 | 2026-03-17 | 4/14/2026 12:00:00 AM | 28 | 35 | 32.4 | 93 | MURO | B-19388 NATIVA_MURO_35_28 | 36.6 | 40.7 | 3 | 92.571
B-19388 NATIVA | 191 | IND. MURO 5000 GF | MUROS PISO 18 APTO 1802 Y 1803 TORRE 4 | 2026-03-17 | 4/14/2026 12:00:00 AM | 28 | 35 | 40.1 | 115 | MURO | B-19388 NATIVA_MURO_35_28 | 36.6 | 40.7 | 3 | 114.571
B-19388 NATIVA | 191 | IND. MURO 5000 GF | MUROS PISO 18 APTO 1802 Y 1803 TORRE 4 | 2026-03-17 | 4/14/2026 12:00:00 AM | 28 | 35 | 37.3 | 106 | MURO | B-19388 NATIVA_MURO_35_28 | 36.6 | 40.7 | 3 | 106.571
B-19388 NATIVA | 191 | IND. MURO 5000 GF | MUROS AP 1301-1312 TORRE 5 | 2026-03-17 | 4/14/2026 12:00:00 AM | 28 | 35 | 40.2 | 115 | MURO | B-19388 NATIVA_MURO_35_28 | 43.433 | 41.278 | 3 | 114.857
B-19388 NATIVA | 191 | IND. MURO 5000 GF | MUROS AP 1301-1312 TORRE 5 | 2026-03-17 | 4/14/2026 12:00:00 AM | 28 | 35 | 47.2 | 135 | MURO | B-19388 NATIVA_MURO_35_28 | 43.433 | 41.278 | 3 | 134.857
B-19388 NATIVA | 191 | IND. MURO 5000 GF | MUROS AP 1301-1312 TORRE 5 | 2026-03-17 | 4/14/2026 12:00:00 AM | 28 | 35 | 42.9 | 122 | MURO | B-19388 NATIVA_MURO_35_28 | 43.433 | 41.278 | 3 | 122.571
B-19388 NATIVA | 191 | IND. MURO 5000 GF | MUROS AP 1306-1307 TORRE 5 | 2026-03-18 | 4/15/2026 12:00:00 AM | 28 | 35 | 42.2 | 120 | MURO | B-19388 NATIVA_MURO_35_28 | 41.4 | 40.478 | 3 | 120.571
B-19388 NATIVA | 191 | IND. MURO 5000 GF | MUROS AP 1306-1307 TORRE 5 | 2026-03-18 | 4/15/2026 12:00:00 AM | 28 | 35 | 40.2 | 115 | MURO | B-19388 NATIVA_MURO_35_28 | 41.4 | 40.478 | 3 | 114.857
B-19388 NATIVA | 191 | IND. MURO 5000 GF | MUROS AP 1306-1307 TORRE 5 | 2026-03-18 | 4/15/2026 12:00:00 AM | 28 | 35 | 41.8 | 119 | MURO | B-19388 NATIVA_MURO_35_28 | 41.4 | 40.478 | 3 | 119.429
B-19388 NATIVA | 191 | IND. MURO 5000 GF | MUROS PISO 18 APTO 1801 Y 1812 TORRE 4 | 2026-03-19 | 4/16/2026 12:00:00 AM | 28 | 35 | 43.4 | 124 | MURO | B-19388 NATIVA_MURO_35_28 | 42.133 | 42.322 | 3 | 124
B-19388 NATIVA | 191 | IND. MURO 5000 GF | MUROS PISO 18 APTO 1801 Y 1812 TORRE 4 | 2026-03-19 | 4/16/2026 12:00:00 AM | 28 | 35 | 39.3 | 112 | MURO | B-19388 NATIVA_MURO_35_28 | 42.133 | 42.322 | 3 | 112.286
B-19388 NATIVA | 191 | IND. MURO 5000 GF | MUROS PISO 18 APTO 1801 Y 1812 TORRE 4 | 2026-03-19 | 4/16/2026 12:00:00 AM | 28 | 35 | 43.7 | 125 | MURO | B-19388 NATIVA_MURO_35_28 | 42.133 | 42.322 | 3 | 124.857
B-19388 NATIVA | 191 | IND. MURO 5000 GF | MUROS P1311-1310 TORRE 5 | 2026-03-19 | 4/16/2026 12:00:00 AM | 28 | 35 | 36.2 | 103 | MURO | B-19388 NATIVA_MURO_35_28 | 40.067 | 41.2 | 3 | 103.429
B-19388 NATIVA | 191 | IND. MURO 5000 GF | MUROS P1311-1310 TORRE 5 | 2026-03-19 | 4/16/2026 12:00:00 AM | 28 | 35 | 38.6 | 110 | MURO | B-19388 NATIVA_MURO_35_28 | 40.067 | 41.2 | 3 | 110.286
B-19388 NATIVA | 191 | IND. MURO 5000 GF | MUROS P1311-1310 TORRE 5 | 2026-03-19 | 4/16/2026 12:00:00 AM | 28 | 35 | 45.4 | 130 | MURO | B-19388 NATIVA_MURO_35_28 | 40.067 | 41.2 | 3 | 129.714
B-19388 NATIVA | 191 | IND. MURO 5000 GF | MUROS P13 AP 1308-1309 TORRE 5 | 2026-03-20 | 4/17/2026 12:00:00 AM | 28 | 35 | 38.2 | 109 | MURO | B-19388 NATIVA_MURO_35_28 | 36.933 | 39.711 | 3 | 109.143
B-19388 NATIVA | 191 | IND. MURO 5000 GF | MUROS P13 AP 1308-1309 TORRE 5 | 2026-03-20 | 4/17/2026 12:00:00 AM | 28 | 35 | 38 | 109 | MURO | B-19388 NATIVA_MURO_35_28 | 36.933 | 39.711 | 3 | 108.571
B-19388 NATIVA | 191 | IND. MURO 5000 GF | MUROS P13 AP 1308-1309 TORRE 5 | 2026-03-20 | 4/17/2026 12:00:00 AM | 28 | 35 | 34.6 | 99 | MURO | B-19388 NATIVA_MURO_35_28 | 36.933 | 39.711 | 3 | 98.857
B-19388 NATIVA | 191 | IND. MURO 5000 GF | MUROS PISO 18 APTO 1808 Y 1809 TORRE 4 | 2026-03-20 | 4/17/2026 12:00:00 AM | 28 | 35 | 36.7 | 105 | MURO | B-19388 NATIVA_MURO_35_28 | 35.233 | 37.411 | 3 | 104.857
B-19388 NATIVA | 191 | IND. MURO 5000 GF | MUROS PISO 18 APTO 1808 Y 1809 TORRE 4 | 2026-03-20 | 4/17/2026 12:00:00 AM | 28 | 35 | 37.5 | 107 | MURO | B-19388 NATIVA_MURO_35_28 | 35.233 | 37.411 | 3 | 107.143
B-19388 NATIVA | 191 | IND. MURO 5000 GF | MUROS PISO 18 APTO 1808 Y 1809 TORRE 4 | 2026-03-20 | 4/17/2026 12:00:00 AM | 28 | 35 | 31.5 | 90 | MURO | B-19388 NATIVA_MURO_35_28 | 35.233 | 37.411 | 3 | 90
B-19388 NATIVA | 191 | IND. MURO 5000 GF | MUROS AP 1403-1402 TORRE 5 | 2026-03-21 | 4/18/2026 12:00:00 AM | 28 | 35 | 39.1 | 112 | MURO | B-19388 NATIVA_MURO_35_28 | 39 | 37.055 | 3 | 111.714
B-19388 NATIVA | 191 | IND. MURO 5000 GF | MUROS AP 1403-1402 TORRE 5 | 2026-03-21 | 4/18/2026 12:00:00 AM | 28 | 35 | 39.7 | 113 | MURO | B-19388 NATIVA_MURO_35_28 | 39 | 37.055 | 3 | 113.429
B-19388 NATIVA | 191 | IND. MURO 5000 GF | MUROS AP 1403-1402 TORRE 5 | 2026-03-21 | 4/18/2026 12:00:00 AM | 28 | 35 | 38.2 | 109 | MURO | B-19388 NATIVA_MURO_35_28 | 39 | 37.055 | 3 | 109.143
B-19388 NATIVA | 191 | IND. MURO 5000 GF | MUROS PISO 18 APTO 1810 Y 1811 TORRE 4 | 2026-03-21 | 4/18/2026 12:00:00 AM | 28 | 35 | 40.8 | 117 | MURO | B-19388 NATIVA_MURO_35_28 | 39.5 | 37.911 | 3 | 116.571
B-19388 NATIVA | 191 | IND. MURO 5000 GF | MUROS PISO 18 APTO 1810 Y 1811 TORRE 4 | 2026-03-21 | 4/18/2026 12:00:00 AM | 28 | 35 | 41.7 | 119 | MURO | B-19388 NATIVA_MURO_35_28 | 39.5 | 37.911 | 3 | 119.143
B-19388 NATIVA | 191 | IND. MURO 5000 GF | MUROS PISO 18 APTO 1810 Y 1811 TORRE 4 | 2026-03-21 | 4/18/2026 12:00:00 AM | 28 | 35 | 36 | 103 | MURO | B-19388 NATIVA_MURO_35_28 | 39.5 | 37.911 | 3 | 102.857
B-19388 NATIVA | 191 | IND. MURO 5000 GF | MUROS AP 1404-1405 TORRE 5 | 2026-03-24 | 4/21/2026 12:00:00 AM | 28 | 35 | 47.4 | 135 | MURO | B-19388 NATIVA_MURO_35_28 | 44.667 | 41.056 | 3 | 135.429
B-19388 NATIVA | 191 | IND. MURO 5000 GF | MUROS AP 1404-1405 TORRE 5 | 2026-03-24 | 4/21/2026 12:00:00 AM | 28 | 35 | 45.2 | 129 | MURO | B-19388 NATIVA_MURO_35_28 | 44.667 | 41.056 | 3 | 129.143
B-19388 NATIVA | 191 | IND. MURO 5000 GF | MUROS AP 1404-1405 TORRE 5 | 2026-03-24 | 4/21/2026 12:00:00 AM | 28 | 35 | 41.4 | 118 | MURO | B-19388 NATIVA_MURO_35_28 | 44.667 | 41.056 | 3 | 118.286
B-19388 NATIVA | 191 | IND. MURO 5000 GF | MUROS P1411-1410 TORRE5 | 2026-03-27 | 4/24/2026 12:00:00 AM | 28 | 35 | 36.6 | 104 | MURO | B-19388 NATIVA_MURO_35_28 | 40.433 | 41.533 | 3 | 104.571
B-19388 NATIVA | 191 | IND. MURO 5000 GF | MUROS P1411-1410 TORRE5 | 2026-03-27 | 4/24/2026 12:00:00 AM | 28 | 35 | 43.5 | 124 | MURO | B-19388 NATIVA_MURO_35_28 | 40.433 | 41.533 | 3 | 124.286
B-19388 NATIVA | 191 | IND. MURO 5000 GF | MUROS P1411-1410 TORRE5 | 2026-03-27 | 4/24/2026 12:00:00 AM | 28 | 35 | 41.2 | 118 | MURO | B-19388 NATIVA_MURO_35_28 | 40.433 | 41.533 | 3 | 117.714
B-19388 NATIVA | 191 | IND. MURO 5000 GF | MUROS PISO 19 APTO 1906 Y 1907 TORRE 4 | 2026-03-27 | 4/24/2026 12:00:00 AM | 28 | 35 | 42.6 | 122 | MURO | B-19388 NATIVA_MURO_35_28 | 42.367 | 42.489 | 3 | 121.714
B-19388 NATIVA | 191 | IND. MURO 5000 GF | MUROS PISO 19 APTO 1906 Y 1907 TORRE 4 | 2026-03-27 | 4/24/2026 12:00:00 AM | 28 | 35 | 43.4 | 124 | MURO | B-19388 NATIVA_MURO_35_28 | 42.367 | 42.489 | 3 | 124
B-19388 NATIVA | 191 | IND. MURO 5000 GF | MUROS PISO 19 APTO 1906 Y 1907 TORRE 4 | 2026-03-27 | 4/24/2026 12:00:00 AM | 28 | 35 | 41.1 | 117 | MURO | B-19388 NATIVA_MURO_35_28 | 42.367 | 42.489 | 3 | 117.429
B-19388 NATIVA | 191 | IND. MURO 5000 GF | MUROS AP 1401-1412 TORRE 5 | 2026-03-25 | 4/22/2026 12:00:00 AM | 28 | 35 | 41.7 | 119 | MURO | B-19388 NATIVA_MURO_35_28 | 41.967 | 41.589 | 3 | 119.143
B-19388 NATIVA | 191 | IND. MURO 5000 GF | MUROS AP 1401-1412 TORRE 5 | 2026-03-25 | 4/22/2026 12:00:00 AM | 28 | 35 | 43.4 | 124 | MURO | B-19388 NATIVA_MURO_35_28 | 41.967 | 41.589 | 3 | 124
B-19388 NATIVA | 191 | IND. MURO 5000 GF | MUROS AP 1401-1412 TORRE 5 | 2026-03-25 | 4/22/2026 12:00:00 AM | 28 | 35 | 40.8 | 116 | MURO | B-19388 NATIVA_MURO_35_28 | 41.967 | 41.589 | 3 | 116.571
B-19388 NATIVA | 191 | IND. MURO 5000 GF | MUROS PISO 19 APTO 1904 Y 1905 TORRE 4 | 2026-03-25 | 4/22/2026 12:00:00 AM | 28 | 35 | 42.9 | 122 | MURO | B-19388 NATIVA_MURO_35_28 | 40.367 | 41.567 | 3 | 122.571
B-19388 NATIVA | 191 | IND. MURO 5000 GF | MUROS PISO 19 APTO 1904 Y 1905 TORRE 4 | 2026-03-25 | 4/22/2026 12:00:00 AM | 28 | 35 | 40 | 114 | MURO | B-19388 NATIVA_MURO_35_28 | 40.367 | 41.567 | 3 | 114.286
B-19388 NATIVA | 191 | IND. MURO 5000 GF | MUROS PISO 19 APTO 1904 Y 1905 TORRE 4 | 2026-03-25 | 4/22/2026 12:00:00 AM | 28 | 35 | 38.2 | 109 | MURO | B-19388 NATIVA_MURO_35_28 | 40.367 | 41.567 | 3 | 109.143
B-19388 NATIVA | 191 | IND. MURO 5000 GF | MUROS PISO 19 APTO 1902 Y 1903 TORRE 4 | 2026-03-26 | 4/23/2026 12:00:00 AM | 28 | 35 | 39 | 111 | MURO | B-19388 NATIVA_MURO_35_28 | 38.1 | 40.145 | 3 | 111.429
B-19388 NATIVA | 191 | IND. MURO 5000 GF | MUROS PISO 19 APTO 1902 Y 1903 TORRE 4 | 2026-03-26 | 4/23/2026 12:00:00 AM | 28 | 35 | 39.7 | 114 | MURO | B-19388 NATIVA_MURO_35_28 | 38.1 | 40.145 | 3 | 113.429
B-19388 NATIVA | 191 | IND. MURO 5000 GF | MUROS PISO 19 APTO 1902 Y 1903 TORRE 4 | 2026-03-26 | 4/23/2026 12:00:00 AM | 28 | 35 | 35.6 | 102 | MURO | B-19388 NATIVA_MURO_35_28 | 38.1 | 40.145 | 3 | 101.714
B-19388 NATIVA | 191 | IND. MURO 5000 GF | MUROS AP 1406-1407 TORRE 5 | 2026-03-26 | 4/23/2026 12:00:00 AM | 28 | 35 | 43.9 | 125 | MURO | B-19388 NATIVA_MURO_35_28 | 42.867 | 40.445 | 3 | 125.429
B-19388 NATIVA | 191 | IND. MURO 5000 GF | MUROS AP 1406-1407 TORRE 5 | 2026-03-26 | 4/23/2026 12:00:00 AM | 28 | 35 | 46 | 131 | MURO | B-19388 NATIVA_MURO_35_28 | 42.867 | 40.445 | 3 | 131.429
B-19388 NATIVA | 191 | IND. MURO 5000 GF | MUROS AP 1406-1407 TORRE 5 | 2026-03-26 | 4/23/2026 12:00:00 AM | 28 | 35 | 38.7 | 110 | MURO | B-19388 NATIVA_MURO_35_28 | 42.867 | 40.445 | 3 | 110.571
B-19388 NATIVA | 191 | IND. MURO 5000 PSI | MUROS AP 1501-1512 TORRE 5 | 2026-04-06 | 5/4/2026 12:00:00 AM | 28 | 35 | 38.8 | 111 | MURO | B-19388 NATIVA_MURO_35_28 | 40.333 | 40.433 | 3 | 110.857
B-19388 NATIVA | 191 | IND. MURO 5000 PSI | MUROS AP 1501-1512 TORRE 5 | 2026-04-06 | 5/4/2026 12:00:00 AM | 28 | 35 | 42 | 120 | MURO | B-19388 NATIVA_MURO_35_28 | 40.333 | 40.433 | 3 | 120
B-19388 NATIVA | 191 | IND. MURO 5000 PSI | MUROS AP 1501-1512 TORRE 5 | 2026-04-06 | 5/4/2026 12:00:00 AM | 28 | 35 | 40.2 | 115 | MURO | B-19388 NATIVA_MURO_35_28 | 40.333 | 40.433 | 3 | 114.857
B-19388 NATIVA | 191 | IND. MURO 5000 GF | MUROS PISO 20 APTO 2004 Y 2005 TORRE 4 | 2026-04-06 | 5/4/2026 12:00:00 AM | 28 | 35 | 41 | 117 | MURO | B-19388 NATIVA_MURO_35_28 | 39.4 | 40.867 | 3 | 117.143
B-19388 NATIVA | 191 | IND. MURO 5000 GF | MUROS PISO 20 APTO 2004 Y 2005 TORRE 4 | 2026-04-06 | 5/4/2026 12:00:00 AM | 28 | 35 | 41.7 | 119 | MURO | B-19388 NATIVA_MURO_35_28 | 39.4 | 40.867 | 3 | 119.143
B-19388 NATIVA | 191 | IND. MURO 5000 GF | MUROS PISO 20 APTO 2004 Y 2005 TORRE 4 | 2026-04-06 | 5/4/2026 12:00:00 AM | 28 | 35 | 35.5 | 101 | MURO | B-19388 NATIVA_MURO_35_28 | 39.4 | 40.867 | 3 | 101.429
B-19388 NATIVA | 191 | IND. MURO 5000 GF | MUROS PISO 19 APTO 1901 Y 1912 TORRE 4 | 2026-03-28 | 4/25/2026 12:00:00 AM | 28 | 35 | 34.6 | 99 | MURO | B-19388 NATIVA_MURO_35_28 | 33.833 | 37.855 | 3 | 98.857
B-19388 NATIVA | 191 | IND. MURO 5000 GF | MUROS PISO 19 APTO 1901 Y 1912 TORRE 4 | 2026-03-28 | 4/25/2026 12:00:00 AM | 28 | 35 | 33.3 | 95 | MURO | B-19388 NATIVA_MURO_35_28 | 33.833 | 37.855 | 3 | 95.143
B-19388 NATIVA | 191 | IND. MURO 5000 GF | MUROS PISO 19 APTO 1901 Y 1912 TORRE 4 | 2026-03-28 | 4/25/2026 12:00:00 AM | 28 | 35 | 33.6 | 96 | MURO | B-19388 NATIVA_MURO_35_28 | 33.833 | 37.855 | 3 | 96
B-19388 NATIVA | 191 | IND. MURO 5000 GF | MUROS P14 AP 1408-1409 TORRE 5 | 2026-03-28 | 4/25/2026 12:00:00 AM | 28 | 35 | 40.5 | 116 | MURO | B-19388 NATIVA_MURO_35_28 | 41.133 | 38.122 | 3 | 115.714
B-19388 NATIVA | 191 | IND. MURO 5000 GF | MUROS P14 AP 1408-1409 TORRE 5 | 2026-03-28 | 4/25/2026 12:00:00 AM | 28 | 35 | 41.3 | 118 | MURO | B-19388 NATIVA_MURO_35_28 | 41.133 | 38.122 | 3 | 118
B-19388 NATIVA | 191 | IND. MURO 5000 GF | MUROS P14 AP 1408-1409 TORRE 5 | 2026-03-28 | 4/25/2026 12:00:00 AM | 28 | 35 | 41.6 | 119 | MURO | B-19388 NATIVA_MURO_35_28 | 41.133 | 38.122 | 3 | 118.857
B-19388 NATIVA | 191 | IND. MURO 5000 GF | MUROS PISO 19 APTO 1908 Y 1909 TORRE 4 | 2026-03-30 | 4/27/2026 12:00:00 AM | 28 | 35 | 45.8 | 131 | MURO | B-19388 NATIVA_MURO_35_28 | 41.9 | 38.955 | 3 | 130.857
B-19388 NATIVA | 191 | IND. MURO 5000 GF | MUROS PISO 19 APTO 1908 Y 1909 TORRE 4 | 2026-03-30 | 4/27/2026 12:00:00 AM | 28 | 35 | 41.9 | 120 | MURO | B-19388 NATIVA_MURO_35_28 | 41.9 | 38.955 | 3 | 119.714
B-19388 NATIVA | 191 | IND. MURO 5000 GF | MUROS PISO 19 APTO 1908 Y 1909 TORRE 4 | 2026-03-30 | 4/27/2026 12:00:00 AM | 28 | 35 | 38 | 109 | MURO | B-19388 NATIVA_MURO_35_28 | 41.9 | 38.955 | 3 | 108.571
B-19388 NATIVA | 191 | IND. MURO 5000 GF | MUROS P15 AP 1503-1502 TORRE 5 | 2026-03-30 | 4/27/2026 12:00:00 AM | 28 | 35 | 46.5 | 133 | MURO | B-19388 NATIVA_MURO_35_28 | 44.467 | 42.5 | 3 | 132.857
B-19388 NATIVA | 191 | IND. MURO 5000 GF | MUROS P15 AP 1503-1502 TORRE 5 | 2026-03-30 | 4/27/2026 12:00:00 AM | 28 | 35 | 43.8 | 125 | MURO | B-19388 NATIVA_MURO_35_28 | 44.467 | 42.5 | 3 | 125.143
B-19388 NATIVA | 191 | IND. MURO 5000 GF | MUROS P15 AP 1503-1502 TORRE 5 | 2026-03-30 | 4/27/2026 12:00:00 AM | 28 | 35 | 43.1 | 123 | MURO | B-19388 NATIVA_MURO_35_28 | 44.467 | 42.5 | 3 | 123.143
B-19388 NATIVA | 191 | IND. MURO 5000 GF | MUROS PISO 19 APTO 1910 Y 1911 TORRE 4 | 2026-03-31 | 4/28/2026 12:00:00 AM | 28 | 35 | 45.5 | 130 | MURO | B-19388 NATIVA_MURO_35_28 | 44.967 | 43.778 | 3 | 130
B-19388 NATIVA | 191 | IND. MURO 5000 GF | MUROS PISO 19 APTO 1910 Y 1911 TORRE 4 | 2026-03-31 | 4/28/2026 12:00:00 AM | 28 | 35 | 44.6 | 127 | MURO | B-19388 NATIVA_MURO_35_28 | 44.967 | 43.778 | 3 | 127.429
B-19388 NATIVA | 191 | IND. MURO 5000 GF | MUROS PISO 19 APTO 1910 Y 1911 TORRE 4 | 2026-03-31 | 4/28/2026 12:00:00 AM | 28 | 35 | 44.8 | 128 | MURO | B-19388 NATIVA_MURO_35_28 | 44.967 | 43.778 | 3 | 128
B-19388 NATIVA | 191 | IND. MURO 5000 GF | MUROS AP 1504-1505 TORRE 5 | 2026-03-31 | 4/28/2026 12:00:00 AM | 28 | 35 | 42.9 | 123 | MURO | B-19388 NATIVA_MURO_35_28 | 42.967 | 44.134 | 3 | 122.571
B-19388 NATIVA | 191 | IND. MURO 5000 GF | MUROS AP 1504-1505 TORRE 5 | 2026-03-31 | 4/28/2026 12:00:00 AM | 28 | 35 | 42.7 | 122 | MURO | B-19388 NATIVA_MURO_35_28 | 42.967 | 44.134 | 3 | 122
B-19388 NATIVA | 191 | IND. MURO 5000 GF | MUROS AP 1504-1505 TORRE 5 | 2026-03-31 | 4/28/2026 12:00:00 AM | 28 | 35 | 43.3 | 124 | MURO | B-19388 NATIVA_MURO_35_28 | 42.967 | 44.134 | 3 | 123.714
B-19388 NATIVA | 191 | IND. MURO 5000 GF | MUROS PISO 20 APTO 2002 Y 2003 TORRE 4 | 2026-04-07 | 5/5/2026 12:00:00 AM | 28 | 35 | 40.7 | 116 | MURO | B-19388 NATIVA_MURO_35_28 | 39.167 | 42.367 | 3 | 116.286
B-19388 NATIVA | 191 | IND. MURO 5000 GF | MUROS PISO 20 APTO 2002 Y 2003 TORRE 4 | 2026-04-07 | 5/5/2026 12:00:00 AM | 28 | 35 | 38.7 | 110 | MURO | B-19388 NATIVA_MURO_35_28 | 39.167 | 42.367 | 3 | 110.571
B-19388 NATIVA | 191 | IND. MURO 5000 GF | MUROS PISO 20 APTO 2002 Y 2003 TORRE 4 | 2026-04-07 | 5/5/2026 12:00:00 AM | 28 | 35 | 38.1 | 109 | MURO | B-19388 NATIVA_MURO_35_28 | 39.167 | 42.367 | 3 | 108.857
B-19388 NATIVA | 191 | IND. MURO 5000 GF | MUROS AP 1506-1507 TORRE 5 | 2026-04-07 | 5/5/2026 12:00:00 AM | 28 | 35 | 47 | 134 | MURO | B-19388 NATIVA_MURO_35_28 | 46.767 | 42.967 | 3 | 134.286
B-19388 NATIVA | 191 | IND. MURO 5000 GF | MUROS AP 1506-1507 TORRE 5 | 2026-04-07 | 5/5/2026 12:00:00 AM | 28 | 35 | 47.1 | 134 | MURO | B-19388 NATIVA_MURO_35_28 | 46.767 | 42.967 | 3 | 134.571
B-19388 NATIVA | 191 | IND. MURO 5000 GF | MUROS AP 1506-1507 TORRE 5 | 2026-04-07 | 5/5/2026 12:00:00 AM | 28 | 35 | 46.2 | 132 | MURO | B-19388 NATIVA_MURO_35_28 | 46.767 | 42.967 | 3 | 132
B-19388 NATIVA | 191 | IND. MURO 5000 GF | MUROS PISO 20 APTO 2006 Y 2007 TORRE 4 | 2026-04-08 | 5/6/2026 12:00:00 AM | 28 | 35 | 33.4 | 95 | MURO | B-19388 NATIVA_MURO_35_28 | 34.633 | 40.189 | 3 | 95.429
B-19388 NATIVA | 191 | IND. MURO 5000 GF | MUROS PISO 20 APTO 2006 Y 2007 TORRE 4 | 2026-04-08 | 5/6/2026 12:00:00 AM | 28 | 35 | 39.1 | 112 | MURO | B-19388 NATIVA_MURO_35_28 | 34.633 | 40.189 | 3 | 111.714
B-19388 NATIVA | 191 | IND. MURO 5000 GF | MUROS PISO 20 APTO 2006 Y 2007 TORRE 4 | 2026-04-08 | 5/6/2026 12:00:00 AM | 28 | 35 | 31.4 | 90 | MURO | B-19388 NATIVA_MURO_35_28 | 34.633 | 40.189 | 3 | 89.714
B-19388 NATIVA | 191 | IND. MURO 5000 GF | MUROS P1511-1510 TORRE 5 | 2026-04-08 | 5/6/2026 12:00:00 AM | 28 | 35 | 36.1 | 103 | MURO | B-19388 NATIVA_MURO_35_28 | 38.9 | 40.1 | 3 | 103.143
B-19388 NATIVA | 191 | IND. MURO 5000 GF | MUROS P1511-1510 TORRE 5 | 2026-04-08 | 5/6/2026 12:00:00 AM | 28 | 35 | 39.9 | 114 | MURO | B-19388 NATIVA_MURO_35_28 | 38.9 | 40.1 | 3 | 114
B-19388 NATIVA | 191 | IND. MURO 5000 GF | MUROS P1511-1510 TORRE 5 | 2026-04-08 | 5/6/2026 12:00:00 AM | 28 | 35 | 40.7 | 116 | MURO | B-19388 NATIVA_MURO_35_28 | 38.9 | 40.1 | 3 | 116.286
B-19388 NATIVA | 191 | IND. MURO 5000 GF | MUROS P16 AP 1603-1602 TORRE 5 | 2026-04-10 | 5/8/2026 12:00:00 AM | 28 | 35 | 38.3 | 109 | MURO | B-19388 NATIVA_MURO_35_28 | 40.233 | 37.922 | 3 | 109.429
B-19388 NATIVA | 191 | IND. MURO 5000 GF | MUROS P16 AP 1603-1602 TORRE 5 | 2026-04-10 | 5/8/2026 12:00:00 AM | 28 | 35 | 39.3 | 112 | MURO | B-19388 NATIVA_MURO_35_28 | 40.233 | 37.922 | 3 | 112.286
B-19388 NATIVA | 191 | IND. MURO 5000 GF | MUROS P16 AP 1603-1602 TORRE 5 | 2026-04-10 | 5/8/2026 12:00:00 AM | 28 | 35 | 43.1 | 123 | MURO | B-19388 NATIVA_MURO_35_28 | 40.233 | 37.922 | 3 | 123.143
B-19388 NATIVA | 191 | IND. MURO 5000 GF | MUROS AP 1604-1605 TORRE 5 | 2026-04-11 | 5/9/2026 12:00:00 AM | 28 | 35 | 42.8 | 122 | MURO | B-19388 NATIVA_MURO_35_28 | 40.9 | 40.011 | 3 | 122.286
B-19388 NATIVA | 191 | IND. MURO 5000 GF | MUROS AP 1604-1605 TORRE 5 | 2026-04-11 | 5/9/2026 12:00:00 AM | 28 | 35 | 38.2 | 109 | MURO | B-19388 NATIVA_MURO_35_28 | 40.9 | 40.011 | 3 | 109.143
B-19388 NATIVA | 191 | IND. MURO 5000 GF | MUROS AP 1604-1605 TORRE 5 | 2026-04-11 | 5/9/2026 12:00:00 AM | 28 | 35 | 41.7 | 119 | MURO | B-19388 NATIVA_MURO_35_28 | 40.9 | 40.011 | 3 | 119.143
B-19388 NATIVA | 191 | IND. MURO 5000 GF | MUROS PISO 20 APTO 2008 Y 2009 TORRE 4 | 2026-04-10 | 5/8/2026 12:00:00 AM | 28 | 35 | 44.9 | 128 | MURO | B-19388 NATIVA_MURO_35_28 | 43.2 | 41.444 | 3 | 128.286
B-19388 NATIVA | 191 | IND. MURO 5000 GF | MUROS PISO 20 APTO 2008 Y 2009 TORRE 4 | 2026-04-10 | 5/8/2026 12:00:00 AM | 28 | 35 | 43.4 | 124 | MURO | B-19388 NATIVA_MURO_35_28 | 43.2 | 41.444 | 3 | 124
B-19388 NATIVA | 191 | IND. MURO 5000 GF | MUROS PISO 20 APTO 2008 Y 2009 TORRE 4 | 2026-04-10 | 5/8/2026 12:00:00 AM | 28 | 35 | 41.3 | 118 | MURO | B-19388 NATIVA_MURO_35_28 | 43.2 | 41.444 | 3 | 118
B-19388 NATIVA | 191 | IND. MURO 5000 GF | MUROS AP 1606-1607 TORRE 5 | 2026-04-14 | 5/12/2026 12:00:00 AM | 28 | 35 | 34 | 97 | MURO | B-19388 NATIVA_MURO_35_28 | 36.3 | 40.133 | 3 | 97.143
B-19388 NATIVA | 191 | IND. MURO 5000 GF | MUROS AP 1606-1607 TORRE 5 | 2026-04-14 | 5/12/2026 12:00:00 AM | 28 | 35 | 35.6 | 102 | MURO | B-19388 NATIVA_MURO_35_28 | 36.3 | 40.133 | 3 | 101.714
B-19388 NATIVA | 191 | IND. MURO 5000 GF | MUROS AP 1606-1607 TORRE 5 | 2026-04-14 | 5/12/2026 12:00:00 AM | 28 | 35 | 39.3 | 112 | MURO | B-19388 NATIVA_MURO_35_28 | 36.3 | 40.133 | 3 | 112.286
B-19388 NATIVA | 191 | IND. MURO 5000 GF | MUROS P1611-1610 TORRE 5 | 2026-04-15 | 5/13/2026 12:00:00 AM | 28 | 35 | 40.5 | 116 | MURO | B-19388 NATIVA_MURO_35_28 | 34.6 | 38.033 | 3 | 115.714
B-19388 NATIVA | 191 | IND. MURO 5000 GF | MUROS P1611-1610 TORRE 5 | 2026-04-15 | 5/13/2026 12:00:00 AM | 28 | 35 | 39.2 | 112 | MURO | B-19388 NATIVA_MURO_35_28 | 34.6 | 38.033 | 3 | 112
B-19388 NATIVA | 191 | IND. MURO 5000 GF | MUROS P1611-1610 TORRE 5 | 2026-04-15 | 5/13/2026 12:00:00 AM | 28 | 35 | 24.1 | 69 | MURO | B-19388 NATIVA_MURO_35_28 | 34.6 | 38.033 | 3 | 68.857
B-19388 NATIVA | 191 | IND. MURO 5000 GF | MUROS P16 AP 1608-1609 TORRE 5 | 2026-04-16 | 5/14/2026 12:00:00 AM | 28 | 35 | 39.5 | 113 | MURO | B-19388 NATIVA_MURO_35_28 | 39.267 | 36.722 | 3 | 112.857
B-19388 NATIVA | 191 | IND. MURO 5000 GF | MUROS P16 AP 1608-1609 TORRE 5 | 2026-04-16 | 5/14/2026 12:00:00 AM | 28 | 35 | 39 | 111 | MURO | B-19388 NATIVA_MURO_35_28 | 39.267 | 36.722 | 3 | 111.429
B-19388 NATIVA | 191 | IND. MURO 5000 GF | MUROS P16 AP 1608-1609 TORRE 5 | 2026-04-16 | 5/14/2026 12:00:00 AM | 28 | 35 | 39.3 | 112 | MURO | B-19388 NATIVA_MURO_35_28 | 39.267 | 36.722 | 3 | 112.286
B-19388 NATIVA | 191 | IND. MURO 5000 GF | MUROS PISO 20 APTO 2001 Y 2012 TORRE 4 | 2026-04-09 | 5/7/2026 12:00:00 AM | 28 | 35 | 41.7 | 119 | MURO | B-19388 NATIVA_MURO_35_28 | 40.8 | 38.222 | 3 | 119.143
B-19388 NATIVA | 191 | IND. MURO 5000 GF | MUROS PISO 20 APTO 2001 Y 2012 TORRE 4 | 2026-04-09 | 5/7/2026 12:00:00 AM | 28 | 35 | 40.3 | 115 | MURO | B-19388 NATIVA_MURO_35_28 | 40.8 | 38.222 | 3 | 115.143
B-19388 NATIVA | 191 | IND. MURO 5000 GF | MUROS PISO 20 APTO 2001 Y 2012 TORRE 4 | 2026-04-09 | 5/7/2026 12:00:00 AM | 28 | 35 | 40.4 | 115 | MURO | B-19388 NATIVA_MURO_35_28 | 40.8 | 38.222 | 3 | 115.429
B-19388 NATIVA | 191 | IND. MURO 5000 GF | MUROS P1508-1509 TORRE 5 | 2026-04-09 | 5/7/2026 12:00:00 AM | 28 | 35 | 39.4 | 113 | MURO | B-19388 NATIVA_MURO_35_28 | 41.533 | 40.533 | 3 | 112.571
B-19388 NATIVA | 191 | IND. MURO 5000 GF | MUROS P1508-1509 TORRE 5 | 2026-04-09 | 5/7/2026 12:00:00 AM | 28 | 35 | 43.8 | 125 | MURO | B-19388 NATIVA_MURO_35_28 | 41.533 | 40.533 | 3 | 125.143
B-19388 NATIVA | 191 | IND. MURO 5000 GF | MUROS P1508-1509 TORRE 5 | 2026-04-09 | 5/7/2026 12:00:00 AM | 28 | 35 | 41.4 | 118 | MURO | B-19388 NATIVA_MURO_35_28 | 41.533 | 40.533 | 3 | 118.286
B-19388 NATIVA | 191 | IND. MURO 5000 GF | MUROS AP 1601-1612 TORRE 5 | 2026-04-13 | 5/11/2026 12:00:00 AM | 28 | 35 | 34.7 | 99 | MURO | B-19388 NATIVA_MURO_35_28 | 37.267 | 39.867 | 3 | 99.143
B-19388 NATIVA | 191 | IND. MURO 5000 GF | MUROS AP 1601-1612 TORRE 5 | 2026-04-13 | 5/11/2026 12:00:00 AM | 28 | 35 | 39.9 | 114 | MURO | B-19388 NATIVA_MURO_35_28 | 37.267 | 39.867 | 3 | 114
B-19388 NATIVA | 191 | IND. MURO 5000 GF | MUROS AP 1601-1612 TORRE 5 | 2026-04-13 | 5/11/2026 12:00:00 AM | 28 | 35 | 37.2 | 106 | MURO | B-19388 NATIVA_MURO_35_28 | 37.267 | 39.867 | 3 | 106.286
B-19388 NATIVA | 191 | IND. MURO 5000 GF | MUROS PISO 20 APTO 2010 Y 2011 TORRE 4 | 2026-04-11 | 5/9/2026 12:00:00 AM | 28 | 35 | 42.9 | 122 | MURO | B-19388 NATIVA_MURO_35_28 | 43.167 | 40.656 | 3 | 122.571
B-19388 NATIVA | 191 | IND. MURO 5000 GF | MUROS PISO 20 APTO 2010 Y 2011 TORRE 4 | 2026-04-11 | 5/9/2026 12:00:00 AM | 28 | 35 | 42.5 | 121 | MURO | B-19388 NATIVA_MURO_35_28 | 43.167 | 40.656 | 3 | 121.429
B-19388 NATIVA | 191 | IND. MURO 5000 GF | MUROS PISO 20 APTO 2010 Y 2011 TORRE 4 | 2026-04-11 | 5/9/2026 12:00:00 AM | 28 | 35 | 44.1 | 126 | MURO | B-19388 NATIVA_MURO_35_28 | 43.167 | 40.656 | 3 | 126
B-19388 NATIVA | 191 | IND. MURO 5000 GF | MUROS P17 AP 1708-1709 TORRE 5 | 2026-04-25 | 5/23/2026 12:00:00 AM | 28 | 35 | 35.5 | 101 | MURO | B-19388 NATIVA_MURO_35_28 | 36.733 | 38.819 | 3 | 101.429
B-19388 NATIVA | 191 | IND. MURO 5000 GF | MUROS P17 AP 1703-1702 TORRE 5 | 2026-04-20 | 5/18/2026 12:00:00 AM | 28 | 35 | 38.3 | 110 | MURO | B-19388 NATIVA_MURO_35_28 | 35.667 | 38.819 | 3 | 109.429
B-19388 NATIVA | 191 | IND. MURO 5000 GF | MUROS P17 AP 1703-1702 TORRE 5 | 2026-04-20 | 5/18/2026 12:00:00 AM | 28 | 35 | 34.4 | 98 | MURO | B-19388 NATIVA_MURO_35_28 | 35.667 | 38.819 | 3 | 98.286
B-19388 NATIVA | 191 | IND. MURO 5000 GF | MUROS P17 AP 1703-1702 TORRE 5 | 2026-04-20 | 5/18/2026 12:00:00 AM | 28 | 35 | 34.3 | 98 | MURO | B-19388 NATIVA_MURO_35_28 | 35.667 | 37.359 | 3 | 98
B-19388 NATIVA | 191 | IND. MURO 5000 GF | MUROS AP 1701-1712 TORRE 5 | 2026-04-22 | 5/20/2026 12:00:00 AM | 28 | 35 | 30.9 | 88 | MURO | B-19388 NATIVA_MURO_35_28 | 31.5 | 37.359 | 3 | 88.286
B-19388 NATIVA | 191 | IND. MURO 5000 GF | MUROS AP 1701-1712 TORRE 5 | 2026-04-22 | 5/20/2026 12:00:00 AM | 28 | 35 | 31.4 | 90 | MURO | B-19388 NATIVA_MURO_35_28 | 31.5 | 37.359 | 3 | 89.714
B-19388 NATIVA | 191 | IND. MURO 5000 GF | MUROS P18 AP 1803-1802 TORRE 5 | 2026-04-27 | 5/25/2026 12:00:00 AM | 28 | 35 | 32.7 | 93 | MURO | B-19388 NATIVA_MURO_35_28 | 32.267 | 33.726 | 3 | 93.429
B-19388 NATIVA | 191 | IND. MURO 5000 GF | MUROS P18 AP 1803-1802 TORRE 5 | 2026-04-27 | 5/25/2026 12:00:00 AM | 28 | 35 | 31.7 | 91 | MURO | B-19388 NATIVA_MURO_35_28 | 32.267 | 33.726 | 3 | 90.571
B-19388 NATIVA | 191 | IND. MURO 5000 GF | MUROS P18 AP 1803-1802 TORRE 5 | 2026-04-27 | 5/25/2026 12:00:00 AM | 28 | 35 | 32.4 | 92 | MURO | B-19388 NATIVA_MURO_35_28 | 32.267 | 33.726 | 3 | 92.571
B-19388 NATIVA | 191 | IND. MURO 5000 GF | MUROS AP 1701-1712 TORRE 5 | 2026-04-22 | 5/20/2026 12:00:00 AM | 28 | 35 | 32.2 | 92 | MURO | B-19388 NATIVA_MURO_35_28 | 31.5 | 33.952 | 3 | 92
B-19388 NATIVA | 191 | IND. MURO 5000 GF | MUROS AP 1704-1705 TORRE 5 | 2026-04-21 | 5/19/2026 12:00:00 AM | 28 | 35 | 39.8 | 114 | MURO | B-19388 NATIVA_MURO_35_28 | 39.3 | 33.952 | 3 | 113.714
B-19388 NATIVA | 191 | IND. MURO 5000 GF | MUROS AP 1704-1705 TORRE 5 | 2026-04-21 | 5/19/2026 12:00:00 AM | 28 | 35 | 40.6 | 116 | MURO | B-19388 NATIVA_MURO_35_28 | 39.3 | 33.952 | 3 | 116
B-19388 NATIVA | 191 | IND. MURO 5000 GF | MUROS AP 1704-1705 TORRE 5 | 2026-04-21 | 5/19/2026 12:00:00 AM | 28 | 35 | 37.5 | 107 | MURO | B-19388 NATIVA_MURO_35_28 | 39.3 | 36.904 | 3 | 107.143
B-19388 NATIVA | 191 | IND. MURO 5000 GF | MUROS AP 1706-1707 TORRE 5 | 2026-04-23 | 5/21/2026 12:00:00 AM | 28 | 35 | 42.6 | 122 | MURO | B-19388 NATIVA_MURO_35_28 | 42.967 | 36.904 | 3 | 121.714
B-19388 NATIVA | 191 | IND. MURO 5000 GF | MUROS AP 1706-1707 TORRE 5 | 2026-04-23 | 5/21/2026 12:00:00 AM | 28 | 35 | 43.4 | 124 | MURO | B-19388 NATIVA_MURO_35_28 | 42.967 | 36.904 | 3 | 124
B-19388 NATIVA | 191 | IND. MURO 5000 GF | MUROS AP 1706-1707 TORRE 5 | 2026-04-23 | 5/21/2026 12:00:00 AM | 28 | 35 | 42.9 | 123 | MURO | B-19388 NATIVA_MURO_35_28 | 42.967 | 41.493 | 3 | 122.571
B-19388 NATIVA | 191 | IND. MURO 5000 GF | MUROS P1711-1710 TORRE 5 | 2026-04-24 | 5/22/2026 12:00:00 AM | 28 | 35 | 45.3 | 129 | MURO | B-19388 NATIVA_MURO_35_28 | 47.567 | 41.493 | 3 | 129.429
B-19388 NATIVA | 191 | IND. MURO 5000 GF | MUROS P1711-1710 TORRE 5 | 2026-04-24 | 5/22/2026 12:00:00 AM | 28 | 35 | 46.8 | 134 | MURO | B-19388 NATIVA_MURO_35_28 | 47.567 | 41.493 | 3 | 133.714
B-19388 NATIVA | 191 | IND. MURO 5000 GF | MUROS P1711-1710 TORRE 5 | 2026-04-24 | 5/22/2026 12:00:00 AM | 28 | 35 | 50.6 | 145 | MURO | B-19388 NATIVA_MURO_35_28 | 47.567 | 42.708 | 3 | 144.571
B-19388 NATIVA | 191 | IND. MURO 5000 GF | MUROS P17 AP 1708-1709 TORRE 5 | 2026-04-25 | 5/23/2026 12:00:00 AM | 28 | 35 | 39.5 | 113 | MURO | B-19388 NATIVA_MURO_35_28 | 36.733 | 42.708 | 3 | 112.857
B-19388 NATIVA | 191 | IND. MURO 5000 GF | MUROS P17 AP 1708-1709 TORRE 5 | 2026-04-25 | 5/23/2026 12:00:00 AM | 28 | 35 | 35.2 | 100 | MURO | B-19388 NATIVA_MURO_35_28 | 36.733 | 42.708 | 3 | 100.571
B-19388 NATIVA | 191 | IND. MURO 5000 GF | MUROS AP 1804-1805 TORRE 5 | 2026-04-28 | 5/26/2026 12:00:00 AM | 28 | 35 | 38.5 | 110 | MURO | B-19388 NATIVA_MURO_35_28 | 40.9 | 42.426 | 3 | 110
B-19388 NATIVA | 191 | IND. MURO 5000 GF | MUROS AP 1804-1805 TORRE 5 | 2026-04-28 | 5/26/2026 12:00:00 AM | 28 | 35 | 41.7 | 119 | MURO | B-19388 NATIVA_MURO_35_28 | 40.9 | 42.426 | 3 | 119.143
B-19388 NATIVA | 191 | IND. MURO 5000 GF | MUROS AP 1804-1805 TORRE 5 | 2026-04-28 | 5/26/2026 12:00:00 AM | 28 | 35 | 42.5 | 122 | MURO | B-19388 NATIVA_MURO_35_28 | 40.9 | 42.426 | 3 | 121.429
B-19388 NATIVA | 191 | IND. MURO 5000 GF | MUROS AP 1801-1812 TORRE 5 | 2026-04-29 | 5/27/2026 12:00:00 AM | 28 | 35 | 39.1 | 112 | MURO | B-19388 NATIVA_MURO_35_28 | 37.533 | 39.592 | 3 | 111.714
B-19388 NATIVA | 191 | IND. MURO 5000 GF | MUROS AP 1801-1812 TORRE 5 | 2026-04-29 | 5/27/2026 12:00:00 AM | 28 | 35 | 36.8 | 105 | MURO | B-19388 NATIVA_MURO_35_28 | 37.533 | 39.592 | 3 | 105.143
B-19388 NATIVA | 191 | IND. MURO 5000 GF | MUROS AP 1801-1812 TORRE 5 | 2026-04-29 | 5/27/2026 12:00:00 AM | 28 | 35 | 36.7 | 105 | MURO | B-19388 NATIVA_MURO_35_28 | 37.533 | 39.592 | 3 | 104.857
B-19388 NATIVA | 191 | IND. MURO 5000 GF | MUROS P1811-1810 TORRE 5 | 2026-05-04 | 6/1/2026 12:00:00 AM | 28 | 35 | 35.9 | 102 | MURO | B-19388 NATIVA_MURO_35_28 | 35.167 | 37.867 | 3 | 102.571
B-19388 NATIVA | 191 | IND. MURO 5000 GF | MUROS P1811-1810 TORRE 5 | 2026-05-04 | 6/1/2026 12:00:00 AM | 28 | 35 | 33.2 | 95 | MURO | B-19388 NATIVA_MURO_35_28 | 35.167 | 37.867 | 3 | 94.857
B-19388 NATIVA | 191 | IND. MURO 5000 GF | MUROS P1811-1810 TORRE 5 | 2026-05-04 | 6/1/2026 12:00:00 AM | 28 | 35 | 36.4 | 104 | MURO | B-19388 NATIVA_MURO_35_28 | 35.167 | 37.867 | 3 | 104
B-19388 NATIVA | 191 | IND. MURO 5000 GF | MUROS P18 AP 1808-1809 TORRE 5 | 2026-05-05 | 6/2/2026 12:00:00 AM | 28 | 35 | 41.6 | 119 | MURO | B-19388 NATIVA_MURO_35_28 | 41.867 | 38.189 | 3 | 118.857
B-19388 NATIVA | 191 | IND. MURO 5000 GF | MUROS P18 AP 1808-1809 TORRE 5 | 2026-05-05 | 6/2/2026 12:00:00 AM | 28 | 35 | 41.4 | 118 | MURO | B-19388 NATIVA_MURO_35_28 | 41.867 | 38.189 | 3 | 118.286
B-19388 NATIVA | 191 | IND. MURO 5000 GF | MUROS P18 AP 1808-1809 TORRE 5 | 2026-05-05 | 6/2/2026 12:00:00 AM | 28 | 35 | 42.6 | 122 | MURO | B-19388 NATIVA_MURO_35_28 | 41.867 | 38.189 | 3 | 121.714
B-19388 NATIVA | 191 | IND. MURO 5000 GF | MUROS P19 AP 1903-1902 TORRE 5 | 2026-05-07 | 6/4/2026 12:00:00 AM | 28 | 35 | 35.7 | 102 | MURO | B-19388 NATIVA_MURO_35_28 | 35.733 | 37.589 | 3 | 102
B-19388 NATIVA | 191 | IND. MURO 5000 GF | MUROS P19 AP 1903-1902 TORRE 5 | 2026-05-07 | 6/4/2026 12:00:00 AM | 28 | 35 | 35.4 | 101 | MURO | B-19388 NATIVA_MURO_35_28 | 35.733 | 37.589 | 3 | 101.143
B-19388 NATIVA | 191 | IND. MURO 5000 GF | MUROS P19 AP 1903-1902 TORRE 5 | 2026-05-07 | 6/4/2026 12:00:00 AM | 28 | 35 | 36.1 | 103 | MURO | B-19388 NATIVA_MURO_35_28 | 35.733 | 37.589 | 3 | 103.143
B-19388 NATIVA | 191 | IND. MURO 5000 GF | MUROS AP 1904-1905 TORRE 5 | 2026-05-08 | 6/5/2026 12:00:00 AM | 28 | 35 | 40.3 | 115 | MURO | B-19388 NATIVA_MURO_35_28 | 42.367 | 39.989 | 3 | 115.143
B-19388 NATIVA | 191 | IND. MURO 5000 GF | MUROS AP 1904-1905 TORRE 5 | 2026-05-08 | 6/5/2026 12:00:00 AM | 28 | 35 | 43.6 | 124 | MURO | B-19388 NATIVA_MURO_35_28 | 42.367 | 39.989 | 3 | 124.571
B-19388 NATIVA | 191 | IND. MURO 5000 GF | MUROS AP 1904-1905 TORRE 5 | 2026-05-08 | 6/5/2026 12:00:00 AM | 28 | 35 | 43.2 | 123 | MURO | B-19388 NATIVA_MURO_35_28 | 42.367 | 39.989 | 3 | 123.429
B-19388 NATIVA | 191 | IND. MURO 5000 GF | MUROS AP 1901-1912 TORRE 5 | 2026-05-09 | 6/6/2026 12:00:00 AM | 28 | 35 | 37.9 | 108 | MURO | B-19388 NATIVA_MURO_35_28 | 37.833 | 38.644 | 3 | 108.286
B-19388 NATIVA | 191 | IND. MURO 5000 GF | MUROS AP 1901-1912 TORRE 5 | 2026-05-09 | 6/6/2026 12:00:00 AM | 28 | 35 | 39.4 | 113 | MURO | B-19388 NATIVA_MURO_35_28 | 37.833 | 38.644 | 3 | 112.571
B-19388 NATIVA | 191 | IND. MURO 5000 GF | MUROS AP 1901-1912 TORRE 5 | 2026-05-09 | 6/6/2026 12:00:00 AM | 28 | 35 | 36.2 | 104 | MURO | B-19388 NATIVA_MURO_35_28 | 37.833 | 38.644 | 3 | 103.429
B-19388 NATIVA | 191 | IND. MURO 5000 GF | MUROS AP 1906-1907 TORRE 5 | 2026-05-11 | 6/8/2026 12:00:00 AM | 28 | 35 | 37.7 | 108 | MURO | B-19388 NATIVA_MURO_35_28 | 38.367 | 39.522 | 3 | 107.714
B-19388 NATIVA | 191 | IND. MURO 5000 GF | MUROS AP 1906-1907 TORRE 5 | 2026-05-11 | 6/8/2026 12:00:00 AM | 28 | 35 | 39.2 | 112 | MURO | B-19388 NATIVA_MURO_35_28 | 38.367 | 39.522 | 3 | 112
B-19388 NATIVA | 191 | IND. MURO 5000 GF | MUROS AP 1906-1907 TORRE 5 | 2026-05-11 | 6/8/2026 12:00:00 AM | 28 | 35 | 38.2 | 109 | MURO | B-19388 NATIVA_MURO_35_28 | 38.367 | 39.522 | 3 | 109.143
B-19388 NATIVA | 191 | IND. MURO 5000 GF | MUROS P20 AP 2003-2002 TORRE5 | 2026-05-14 | 6/11/2026 12:00:00 AM | 28 | 35 | 42.5 | 121 | MURO | B-19388 NATIVA_MURO_35_28 | 42.367 | 39.522 | 3 | 121.429
B-19388 NATIVA | 191 | IND. MURO 5000 GF | MUROS P20 AP 2003-2002 TORRE5 | 2026-05-14 | 6/11/2026 12:00:00 AM | 28 | 35 | 42.4 | 121 | MURO | B-19388 NATIVA_MURO_35_28 | 42.367 | 39.522 | 3 | 121.143
B-19388 NATIVA | 191 | IND. MURO 5000 GF | MUROS P20 AP 2003-2002 TORRE5 | 2026-05-14 | 6/11/2026 12:00:00 AM | 28 | 35 | 42.2 | 120 | MURO | B-19388 NATIVA_MURO_35_28 | 42.367 | 39.522 | 3 | 120.571
B-19388 NATIVA | 191 | IND. MURO 5000 GF | MUROS P1911-1910 TORRE 5 | 2026-05-12 | 6/9/2026 12:00:00 AM | 28 | 35 | 38.1 | 109 | MURO | B-19388 NATIVA_MURO_35_28 | 38.3 | 39.678 | 3 | 108.857
B-19388 NATIVA | 191 | IND. MURO 5000 GF | MUROS P1911-1910 TORRE 5 | 2026-05-12 | 6/9/2026 12:00:00 AM | 28 | 35 | 38.4 | 110 | MURO | B-19388 NATIVA_MURO_35_28 | 38.3 | 39.678 | 3 | 109.714
B-19388 NATIVA | 191 | IND. MURO 5000 GF | MUROS P1911-1910 TORRE 5 | 2026-05-12 | 6/9/2026 12:00:00 AM | 28 | 35 | 38.4 | 110 | MURO | B-19388 NATIVA_MURO_35_28 | 38.3 | 39.678 | 3 | 109.714
B-19388 NATIVA | 191 | IND. MURO 5000 GF | MUROS P19 AP 1 908-1909 TORRE 5 | 2026-05-13 | 6/10/2026 12:00:00 AM | 28 | 35 | 35.4 | 101 | MURO | B-19388 NATIVA_MURO_35_28 | 36.5 | 39.056 | 3 | 101.143
B-19388 NATIVA | 191 | IND. MURO 5000 GF | MUROS P19 AP 1 908-1909 TORRE 5 | 2026-05-13 | 6/10/2026 12:00:00 AM | 28 | 35 | 35.2 | 100 | MURO | B-19388 NATIVA_MURO_35_28 | 36.5 | 39.056 | 3 | 100.571
B-19388 NATIVA | 191 | IND. MURO 5000 GF | MUROS P19 AP 1 908-1909 TORRE 5 | 2026-05-13 | 6/10/2026 12:00:00 AM | 28 | 35 | 38.9 | 111 | MURO | B-19388 NATIVA_MURO_35_28 | 36.5 | 39.056 | 3 | 111.143
B-19388 NATIVA | 191 | IND. MURO 5000 GF | MUROS AP 2004-2005 TORRE 5 | 2026-05-15 | 6/12/2026 12:00:00 AM | 28 | 35 | 40.9 | 117 | MURO | B-19388 NATIVA_MURO_35_28 | 40.767 | 38.522 | 3 | 116.857
B-19388 NATIVA | 191 | IND. MURO 5000 GF | MUROS AP 2004-2005 TORRE 5 | 2026-05-15 | 6/12/2026 12:00:00 AM | 28 | 35 | 41.9 | 120 | MURO | B-19388 NATIVA_MURO_35_28 | 40.767 | 38.522 | 3 | 119.714
B-19388 NATIVA | 191 | IND. MURO 5000 GF | MUROS AP 2004-2005 TORRE 5 | 2026-05-15 | 6/12/2026 12:00:00 AM | 28 | 35 | 39.5 | 113 | MURO | B-19388 NATIVA_MURO_35_28 | 40.767 | 38.522 | 3 | 112.857
B-19388 NATIVA | 191 | IND. MURO 5000 GF | MUROS AP 2006-2007 TORRE 5 | 2026-05-19 | 6/16/2026 12:00:00 AM | 28 | 35 | 45.5 | 130 | MURO | B-19388 NATIVA_MURO_35_28 | 45.833 | 41.033 | 3 | 130
B-19388 NATIVA | 191 | IND. MURO 5000 GF | MUROS AP 2006-2007 TORRE 5 | 2026-05-19 | 6/16/2026 12:00:00 AM | 28 | 35 | 46.7 | 133 | MURO | B-19388 NATIVA_MURO_35_28 | 45.833 | 41.033 | 3 | 133.429
B-19388 NATIVA | 191 | IND. MURO 5000 GF | MUROS AP 2006-2007 TORRE 5 | 2026-05-19 | 6/16/2026 12:00:00 AM | 28 | 35 | 45.3 | 129 | MURO | B-19388 NATIVA_MURO_35_28 | 45.833 | 41.033 | 3 | 129.429
B-19388 NATIVA | 191 | IND. MURO 5000 GF | MUROS P2011-2010 TORRE 5 | 2026-05-20 | 6/17/2026 12:00:00 AM | 28 | 35 | 35.4 | 101 | MURO | B-19388 NATIVA_MURO_35_28 | 39.6 | 42.067 | 3 | 101.143
B-19388 NATIVA | 191 | IND. MURO 5000 GF | MUROS P2011-2010 TORRE 5 | 2026-05-20 | 6/17/2026 12:00:00 AM | 28 | 35 | 42.5 | 122 | MURO | B-19388 NATIVA_MURO_35_28 | 39.6 | 42.067 | 3 | 121.429
B-19388 NATIVA | 191 | IND. MURO 5000 GF | MUROS P2011-2010 TORRE 5 | 2026-05-20 | 6/17/2026 12:00:00 AM | 28 | 35 | 40.9 | 117 | MURO | B-19388 NATIVA_MURO_35_28 | 39.6 | 42.067 | 3 | 116.857
B-19388 NATIVA | 190.5 | TREMIE 4500 | PILOTE 18 TORRE 5 | 2025-04-25 | 5/23/2025 12:00:00 AM | 28 | 31 | 34.6 | 111 |  |  | 32.767 |  | 3 | 111.613
B-19388 NATIVA | 190.5 | TREMIE 4500 | PILOTE 18 TORRE 5 | 2025-04-25 | 5/23/2025 12:00:00 AM | 28 | 31 | 29.5 | 95 |  |  | 32.767 |  | 3 | 95.161
B-19388 NATIVA | 190.5 | TREMIE 4500 | PILOTE 18 TORRE 5 | 2025-04-25 | 5/23/2025 12:00:00 AM | 28 | 31 | 34.2 | 110 |  |  | 32.767 |  | 3 | 110.323
B-19388 NATIVA | 190.5 | TREMIE 4500 | PILOTE 49 TORRE 4 | 2025-04-25 | 5/23/2025 12:00:00 AM | 28 | 31 | 37 | 119 |  |  | 33.633 |  | 3 | 119.355
B-19388 NATIVA | 190.5 | TREMIE 4500 | PILOTE 49 TORRE 4 | 2025-04-25 | 5/23/2025 12:00:00 AM | 28 | 31 | 29.6 | 95 |  |  | 33.633 |  | 3 | 95.484
B-19388 NATIVA | 190.5 | TREMIE 4500 | PILOTE 49 TORRE 4 | 2025-04-25 | 5/23/2025 12:00:00 AM | 28 | 31 | 34.3 | 111 |  |  | 33.633 |  | 3 | 110.645
B-19388 NATIVA | 190.5 | TREMIE 4500 | PILOTE 35 TORRE 5 | 2025-04-23 | 5/21/2025 12:00:00 AM | 28 | 31 | 26.8 | 86 |  |  | 36 | 34.133 | 3 | 86.452
B-19388 NATIVA | 190.5 | TREMIE 4500 | PILOTE 35 TORRE 5 | 2025-04-23 | 5/21/2025 12:00:00 AM | 28 | 31 | 42.6 | 137 |  |  | 36 | 34.133 | 3 | 137.419
B-19388 NATIVA | 190.5 | TREMIE 4500 | PILOTE 35 TORRE 5 | 2025-04-23 | 5/21/2025 12:00:00 AM | 28 | 31 | 38.6 | 124 |  |  | 36 | 34.133 | 3 | 124.516
B-19388 NATIVA | 190.5 | TREMIE 4500 | PILOTE 23 TORRE 4 | 2025-04-22 | 5/20/2025 12:00:00 AM | 28 | 31 | 34.5 | 111 |  |  | 34.733 | 34.789 | 3 | 111.29
B-19388 NATIVA | 190.5 | TREMIE 4500 | PILOTE 23 TORRE 4 | 2025-04-22 | 5/20/2025 12:00:00 AM | 28 | 31 | 35.5 | 114 |  |  | 34.733 | 34.789 | 3 | 114.516
B-19388 NATIVA | 190.5 | TREMIE 4500 | PILOTE 23 TORRE 4 | 2025-04-22 | 5/20/2025 12:00:00 AM | 28 | 31 | 34.2 | 110 |  |  | 34.733 | 34.789 | 3 | 110.323
B-19388 NATIVA | 190.5 | TREMIE 4500 | PILOTE 81 TORRE 5 | 2025-04-21 | 5/19/2025 12:00:00 AM | 28 | 31 | 32.7 | 105 |  |  | 31.75 | 34.161 | 6 | 105.484
B-19388 NATIVA | 190.5 | TREMIE 4500 | PILOTE 81 TORRE 5 | 2025-04-21 | 5/19/2025 12:00:00 AM | 28 | 31 | 32.8 | 106 |  |  | 31.75 | 34.161 | 6 | 105.806
B-19388 NATIVA | 190.5 | TREMIE 4500 | PILOTE 81 TORRE 5 | 2025-04-21 | 5/19/2025 12:00:00 AM | 28 | 31 | 30.6 | 99 |  |  | 31.75 | 34.161 | 6 | 98.71
B-19388 NATIVA | 190.5 | TREMIE 4500 | PILOTE 28 TORRE 4 | 2025-04-15 | 5/13/2025 12:00:00 AM | 28 | 31 | 36.4 | 117 |  |  | 36.733 | 34.405 | 3 | 117.419
B-19388 NATIVA | 190.5 | TREMIE 4500 | PILOTE 28 TORRE 4 | 2025-04-15 | 5/13/2025 12:00:00 AM | 28 | 31 | 36 | 116 |  |  | 36.733 | 34.405 | 3 | 116.129
B-19388 NATIVA | 190.5 | TREMIE 4500 | PILOTE 28 TORRE 4 | 2025-04-15 | 5/13/2025 12:00:00 AM | 28 | 31 | 37.8 | 122 |  |  | 36.733 | 34.405 | 3 | 121.935
B-19388 NATIVA | 190.5 | TREMIE 4500 | PILOTE 32 TORRE 4 | 2025-04-14 | 5/12/2025 12:00:00 AM | 28 | 31 | 42.6 | 137 |  |  | 40.967 | 36.483 | 3 | 137.419
B-19388 NATIVA | 190.5 | TREMIE 4500 | PILOTE 32 TORRE 4 | 2025-04-14 | 5/12/2025 12:00:00 AM | 28 | 31 | 42 | 135 |  |  | 40.967 | 36.483 | 3 | 135.484
B-19388 NATIVA | 190.5 | TREMIE 4500 | PILOTE 32 TORRE 4 | 2025-04-14 | 5/12/2025 12:00:00 AM | 28 | 31 | 38.3 | 123 |  |  | 40.967 | 36.483 | 3 | 123.548
B-19388 NATIVA | 190.5 | TREMIE 4500 | PILOTE 91 TORRE 4 | 2025-04-12 | 5/10/2025 12:00:00 AM | 28 | 31 | 38.5 | 124 |  |  | 40.933 | 39.544 | 3 | 124.194
B-19388 NATIVA | 190.5 | TREMIE 4500 | PILOTE 91 TORRE 4 | 2025-04-12 | 5/10/2025 12:00:00 AM | 28 | 31 | 40 | 129 |  |  | 40.933 | 39.544 | 3 | 129.032
B-19388 NATIVA | 190.5 | TREMIE 4500 | PILOTE 91 TORRE 4 | 2025-04-12 | 5/10/2025 12:00:00 AM | 28 | 31 | 44.3 | 143 |  |  | 40.933 | 39.544 | 3 | 142.903
B-19388 NATIVA | 190.5 | TREMIE 4500 | PILOTE 68 TORRE 4 | 2025-04-11 | 5/9/2025 12:00:00 AM | 28 | 31 | 44.1 | 142 |  |  | 44.3 | 42.067 | 3 | 142.258
B-19388 NATIVA | 190.5 | TREMIE 4500 | PILOTE 68 TORRE 4 | 2025-04-11 | 5/9/2025 12:00:00 AM | 28 | 31 | 46.6 | 150 |  |  | 44.3 | 42.067 | 3 | 150.323
B-19388 NATIVA | 190.5 | TREMIE 4500 | PILOTE 68 TORRE 4 | 2025-04-11 | 5/9/2025 12:00:00 AM | 28 | 31 | 42.2 | 136 |  |  | 44.3 | 42.067 | 3 | 136.129
B-19388 NATIVA | 190.5 | TREMIE 4500 | PILOTE 13 TORRE 5 | 2025-04-11 | 5/9/2025 12:00:00 AM | 28 | 31 | 40.8 | 131 |  |  | 46.5 | 43.911 | 3 | 131.613
B-19388 NATIVA | 190.5 | TREMIE 4500 | PILOTE 13 TORRE 5 | 2025-04-11 | 5/9/2025 12:00:00 AM | 28 | 31 | 48.1 | 155 |  |  | 46.5 | 43.911 | 3 | 155.161
B-19388 NATIVA | 190.5 | TREMIE 4500 | PILOTE 13 TORRE 5 | 2025-04-11 | 5/9/2025 12:00:00 AM | 28 | 31 | 50.6 | 163 |  |  | 46.5 | 43.911 | 3 | 163.226
B-19388 NATIVA | 190.5 | TREMIE 4500 | PILOTE 24 TORRE 5 | 2025-04-10 | 5/8/2025 12:00:00 AM | 28 | 31 | 49.1 | 158 |  |  | 47.533 | 46.111 | 3 | 158.387
B-19388 NATIVA | 190.5 | TREMIE 4500 | PILOTE 24 TORRE 5 | 2025-04-10 | 5/8/2025 12:00:00 AM | 28 | 31 | 45.7 | 147 |  |  | 47.533 | 46.111 | 3 | 147.419
B-19388 NATIVA | 190.5 | TREMIE 4500 | PILOTE 24 TORRE 5 | 2025-04-10 | 5/8/2025 12:00:00 AM | 28 | 31 | 47.8 | 154 |  |  | 47.533 | 46.111 | 3 | 154.194
B-19388 NATIVA | 190.5 | TREMIE 4500 | PILOTE 11 TORRE 4 | 2025-04-10 | 5/8/2025 12:00:00 AM | 28 | 31 | 50 | 161 |  |  | 49.8 | 47.944 | 3 | 161.29
B-19388 NATIVA | 190.5 | TREMIE 4500 | PILOTE 11 TORRE 4 | 2025-04-10 | 5/8/2025 12:00:00 AM | 28 | 31 | 51.8 | 167 |  |  | 49.8 | 47.944 | 3 | 167.097
B-19388 NATIVA | 190.5 | TREMIE 4500 | PILOTE 11 TORRE 4 | 2025-04-10 | 5/8/2025 12:00:00 AM | 28 | 31 | 47.6 | 153 |  |  | 49.8 | 47.944 | 3 | 153.548
B-19388 NATIVA | 190.5 | TREMIE 4500 | PILOTE 15 TORRE 5 | 2025-04-09 | 5/7/2025 12:00:00 AM | 28 | 31 | 43.3 | 140 |  |  | 42.267 | 46.533 | 3 | 139.677
B-19388 NATIVA | 190.5 | TREMIE 4500 | PILOTE 15 TORRE 5 | 2025-04-09 | 5/7/2025 12:00:00 AM | 28 | 31 | 40.1 | 129 |  |  | 42.267 | 46.533 | 3 | 129.355
B-19388 NATIVA | 190.5 | TREMIE 4500 | PILOTE 15 TORRE 5 | 2025-04-09 | 5/7/2025 12:00:00 AM | 28 | 31 | 43.4 | 140 |  |  | 42.267 | 46.533 | 3 | 140
B-19388 NATIVA | 190.5 | TREMIE 4500 | PILOTE 51 TORRE 4 | 2025-04-09 | 5/7/2025 12:00:00 AM | 28 | 31 | 45.8 | 148 |  |  | 46.767 | 46.278 | 3 | 147.742
B-19388 NATIVA | 190.5 | TREMIE 4500 | PILOTE 51 TORRE 4 | 2025-04-09 | 5/7/2025 12:00:00 AM | 28 | 31 | 45.4 | 146 |  |  | 46.767 | 46.278 | 3 | 146.452
B-19388 NATIVA | 190.5 | TREMIE 4500 | PILOTE 51 TORRE 4 | 2025-04-09 | 5/7/2025 12:00:00 AM | 28 | 31 | 49.1 | 158 |  |  | 46.767 | 46.278 | 3 | 158.387
B-19388 NATIVA | 190.5 | TREMIE 4500 | PILOTE 64 TORRE 4 | 2025-04-08 | 5/6/2025 12:00:00 AM | 28 | 31 | 36.8 | 119 |  |  | 39.067 | 42.7 | 3 | 118.71
B-19388 NATIVA | 190.5 | TREMIE 4500 | PILOTE 64 TORRE 4 | 2025-04-08 | 5/6/2025 12:00:00 AM | 28 | 31 | 41.3 | 133 |  |  | 39.067 | 42.7 | 3 | 133.226
B-19388 NATIVA | 190.5 | TREMIE 4500 | PILOTE 64 TORRE 4 | 2025-04-08 | 5/6/2025 12:00:00 AM | 28 | 31 | 39.1 | 126 |  |  | 39.067 | 42.7 | 3 | 126.129
B-19388 NATIVA | 190.5 | TREMIE 4500 | PILOTE 46 TORRE 5 | 2025-04-08 | 5/6/2025 12:00:00 AM | 28 | 31 | 38.8 | 125 |  |  | 38.367 | 41.4 | 3 | 125.161
B-19388 NATIVA | 190.5 | TREMIE 4500 | PILOTE 46 TORRE 5 | 2025-04-08 | 5/6/2025 12:00:00 AM | 28 | 31 | 34.6 | 111 |  |  | 38.367 | 41.4 | 3 | 111.613
B-19388 NATIVA | 190.5 | TREMIE 4500 | PILOTE 46 TORRE 5 | 2025-04-08 | 5/6/2025 12:00:00 AM | 28 | 31 | 41.7 | 134 |  |  | 38.367 | 41.4 | 3 | 134.516
B-19388 NATIVA | 190.5 | TREMIE 4500 | PILOTE 72 TORRE 4 | 2025-04-07 | 5/5/2025 12:00:00 AM | 28 | 31 | 42.1 | 136 |  |  | 39 | 38.811 | 3 | 135.806
B-19388 NATIVA | 190.5 | TREMIE 4500 | PILOTE 72 TORRE 4 | 2025-04-07 | 5/5/2025 12:00:00 AM | 28 | 31 | 38.2 | 123 |  |  | 39 | 38.811 | 3 | 123.226
B-19388 NATIVA | 190.5 | TREMIE 4500 | PILOTE 72 TORRE 4 | 2025-04-07 | 5/5/2025 12:00:00 AM | 28 | 31 | 36.7 | 118 |  |  | 39 | 38.811 | 3 | 118.387
B-19388 NATIVA | 190.5 | TREMIE 4500 | TORRE 4 PILOTE 82 | 2025-04-05 | 5/3/2025 12:00:00 AM | 28 | 31 | 45.3 | 146 |  |  | 41.167 | 39.511 | 3 | 146.129
B-19388 NATIVA | 190.5 | TREMIE 4500 | TORRE 4 PILOTE 82 | 2025-04-05 | 5/3/2025 12:00:00 AM | 28 | 31 | 38.8 | 125 |  |  | 41.167 | 39.511 | 3 | 125.161
B-19388 NATIVA | 190.5 | TREMIE 4500 | TORRE 4 PILOTE 82 | 2025-04-05 | 5/3/2025 12:00:00 AM | 28 | 31 | 39.4 | 127 |  |  | 41.167 | 39.511 | 3 | 127.097
B-19388 NATIVA | 190.5 | TREMIE 4500 | TORRE 4 PILOTE 33 | 2025-04-04 | 5/2/2025 12:00:00 AM | 28 | 31 | 46 | 148 |  |  | 46.733 | 42.3 | 3 | 148.387
B-19388 NATIVA | 190.5 | TREMIE 4500 | TORRE 4 PILOTE 33 | 2025-04-04 | 5/2/2025 12:00:00 AM | 28 | 31 | 47.4 | 153 |  |  | 46.733 | 42.3 | 3 | 152.903
B-19388 NATIVA | 190.5 | TREMIE 4500 | TORRE 4 PILOTE 33 | 2025-04-04 | 5/2/2025 12:00:00 AM | 28 | 31 | 46.8 | 151 |  |  | 46.733 | 42.3 | 3 | 150.968
B-19388 NATIVA | 190.5 | TREMIE 4500 | TORRE 4 PILOTE 9 | 2025-04-03 | 5/1/2025 12:00:00 AM | 28 | 31 | 44.3 | 143 |  |  | 43.4 | 43.767 | 3 | 142.903
B-19388 NATIVA | 190.5 | TREMIE 4500 | TORRE 4 PILOTE 9 | 2025-04-03 | 5/1/2025 12:00:00 AM | 28 | 31 | 45 | 145 |  |  | 43.4 | 43.767 | 3 | 145.161
B-19388 NATIVA | 190.5 | TREMIE 4500 | TORRE 4 PILOTE 9 | 2025-04-03 | 5/1/2025 12:00:00 AM | 28 | 31 | 40.9 | 132 |  |  | 43.4 | 43.767 | 3 | 131.935
B-19388 NATIVA | 190.5 | TREMIE 4500 | TORRE 4 PILOTE 25 | 2025-04-02 | 4/30/2025 12:00:00 AM | 28 | 31 | 40.4 | 130 |  |  | 39.9 | 43.344 | 3 | 130.323
B-19388 NATIVA | 190.5 | TREMIE 4500 | TORRE 4 PILOTE 25 | 2025-04-02 | 4/30/2025 12:00:00 AM | 28 | 31 | 42.9 | 138 |  |  | 39.9 | 43.344 | 3 | 138.387
B-19388 NATIVA | 190.5 | TREMIE 4500 | TORRE 4 PILOTE 25 | 2025-04-02 | 4/30/2025 12:00:00 AM | 28 | 31 | 36.4 | 117 |  |  | 39.9 | 43.344 | 3 | 117.419
B-19388 NATIVA | 190.5 | TREMIE 4500 | TORRE 5 PILOTE 16 | 2025-04-01 | 4/29/2025 12:00:00 AM | 28 | 31 | 34 | 109 |  |  | 33.033 | 38.778 | 3 | 109.677
B-19388 NATIVA | 190.5 | TREMIE 4500 | TORRE 5 PILOTE 16 | 2025-04-01 | 4/29/2025 12:00:00 AM | 28 | 31 | 32.4 | 104 |  |  | 33.033 | 38.778 | 3 | 104.516
B-19388 NATIVA | 190.5 | TREMIE 4500 | TORRE 5 PILOTE 16 | 2025-04-01 | 4/29/2025 12:00:00 AM | 28 | 31 | 32.7 | 105 |  |  | 33.033 | 38.778 | 3 | 105.484
B-19388 NATIVA | 190.5 | TREMIE 4500 | TORRE 5 PILOTE 87 | 2025-03-31 | 4/28/2025 12:00:00 AM | 28 | 31 | 38.8 | 125 |  |  | 37.367 | 36.767 | 3 | 125.161
B-19388 NATIVA | 190.5 | TREMIE 4500 | TORRE 5 PILOTE 87 | 2025-03-31 | 4/28/2025 12:00:00 AM | 28 | 31 | 31.4 | 101 |  |  | 37.367 | 36.767 | 3 | 101.29
B-19388 NATIVA | 190.5 | TREMIE 4500 | TORRE 5 PILOTE 87 | 2025-03-31 | 4/28/2025 12:00:00 AM | 28 | 31 | 41.9 | 135 |  |  | 37.367 | 36.767 | 3 | 135.161
B-19388 NATIVA | 190.5 | TREMIE 4500 | TORRE 4 PILOTE 70 | 2025-03-29 | 4/26/2025 12:00:00 AM | 28 | 31 | 34.6 | 112 |  |  | 37.967 | 36.122 | 3 | 111.613
B-19388 NATIVA | 190.5 | TREMIE 4500 | TORRE 4 PILOTE 70 | 2025-03-29 | 4/26/2025 12:00:00 AM | 28 | 31 | 40.2 | 130 |  |  | 37.967 | 36.122 | 3 | 129.677
B-19388 NATIVA | 190.5 | TREMIE 4500 | TORRE 4 PILOTE 70 | 2025-03-29 | 4/26/2025 12:00:00 AM | 28 | 31 | 39.1 | 126 |  |  | 37.967 | 36.122 | 3 | 126.129
B-19388 NATIVA | 190.5 | TREMIE 4500 | PILOTE 57 TORRE 5 | 2025-04-26 | 5/24/2025 12:00:00 AM | 28 | 31 | 26.3 | 85 |  |  | 34.567 | 36.634 | 3 | 84.839
B-19388 NATIVA | 190.5 | TREMIE 4500 | PILOTE 57 TORRE 5 | 2025-04-26 | 5/24/2025 12:00:00 AM | 28 | 31 | 40 | 129 |  |  | 34.567 | 36.634 | 3 | 129.032
B-19388 NATIVA | 190.5 | TREMIE 4500 | PILOTE 57 TORRE 5 | 2025-04-26 | 5/24/2025 12:00:00 AM | 28 | 31 | 37.4 | 121 |  |  | 34.567 | 36.634 | 3 | 120.645
B-19388 NATIVA | 190.5 | TREMIE 4500 | PILOTE 16 TORRE 4 | 2025-04-24 | 5/22/2025 12:00:00 AM | 28 | 31 | 42.3 | 136 |  |  | 39.333 | 37.289 | 3 | 136.452
B-19388 NATIVA | 190.5 | TREMIE 4500 | PILOTE 16 TORRE 4 | 2025-04-24 | 5/22/2025 12:00:00 AM | 28 | 31 | 34.4 | 111 |  |  | 39.333 | 37.289 | 3 | 110.968
B-19388 NATIVA | 190.5 | TREMIE 4500 | PILOTE 16 TORRE 4 | 2025-04-24 | 5/22/2025 12:00:00 AM | 28 | 31 | 41.3 | 133 |  |  | 39.333 | 37.289 | 3 | 133.226
B-19388 NATIVA | 190.5 | TREMIE 4500 | PILOTE 72 TORRE 5 | 2025-04-24 | 5/22/2025 12:00:00 AM | 28 | 31 | 34.8 | 112 |  |  | 39.933 | 37.944 | 3 | 112.258
B-19388 NATIVA | 190.5 | TREMIE 4500 | PILOTE 72 TORRE 5 | 2025-04-24 | 5/22/2025 12:00:00 AM | 28 | 31 | 40.6 | 131 |  |  | 39.933 | 37.944 | 3 | 130.968
B-19388 NATIVA | 190.5 | TREMIE 4500 | PILOTE 72 TORRE 5 | 2025-04-24 | 5/22/2025 12:00:00 AM | 28 | 31 | 44.4 | 143 |  |  | 39.933 | 37.944 | 3 | 143.226
B-19388 NATIVA | 190.5 | TREMIE 4500 | PILOTES 34 TORRE 4 Y 29 TORRE 5 | 2025-04-28 | 5/26/2025 12:00:00 AM | 28 | 31 | 29.7 | 96 |  |  | 26.333 | 35.2 | 3 | 95.806
B-19388 NATIVA | 190.5 | TREMIE 4500 | PILOTES 34 TORRE 4 Y 29 TORRE 5 | 2025-04-28 | 5/26/2025 12:00:00 AM | 28 | 31 | 26.2 | 84 |  |  | 26.333 | 35.2 | 3 | 84.516
B-19388 NATIVA | 190.5 | TREMIE 4500 | PILOTES 34 TORRE 4 Y 29 TORRE 5 | 2025-04-28 | 5/26/2025 12:00:00 AM | 28 | 31 | 23.1 | 74 |  |  | 26.333 | 35.2 | 3 | 74.516
B-19388 NATIVA | 190.5 | TREMIE 4500 | PILOTE 84 TORRE 5 | 2025-04-30 | 5/28/2025 12:00:00 AM | 28 | 31 | 33.8 | 109 |  |  | 33.2 | 33.155 | 3 | 109.032
B-19388 NATIVA | 190.5 | TREMIE 4500 | PILOTE 84 TORRE 5 | 2025-04-30 | 5/28/2025 12:00:00 AM | 28 | 31 | 30.8 | 99 |  |  | 33.2 | 33.155 | 3 | 99.355
B-19388 NATIVA | 190.5 | TREMIE 4500 | PILOTE 84 TORRE 5 | 2025-04-30 | 5/28/2025 12:00:00 AM | 28 | 31 | 35 | 113 |  |  | 33.2 | 33.155 | 3 | 112.903
B-19388 NATIVA | 190.5 | TREMIE 4500 | PILOTE 63 TORRE 4 | 2025-04-30 | 5/28/2025 12:00:00 AM | 28 | 31 | 28.5 | 92 |  |  | 31.667 | 30.4 | 3 | 91.935
B-19388 NATIVA | 190.5 | TREMIE 4500 | PILOTE 63 TORRE 4 | 2025-04-30 | 5/28/2025 12:00:00 AM | 28 | 31 | 31.7 | 102 |  |  | 31.667 | 30.4 | 3 | 102.258
B-19388 NATIVA | 190.5 | TREMIE 4500 | PILOTE 63 TORRE 4 | 2025-04-30 | 5/28/2025 12:00:00 AM | 28 | 31 | 34.8 | 112 |  |  | 31.667 | 30.4 | 3 | 112.258
B-19388 NATIVA | 190.5 | TREMIE 4500 | PILOTE 7 TORRE 5 | 2025-05-21 | 6/18/2025 12:00:00 AM | 28 | 31 | 31.1 | 100 |  |  | 31.1 | 33.782 | 3 | 100.323
B-19388 NATIVA | 190.5 | TREMIE 4500 | PILOTES 55 Y 90 TORRE 4 | 2025-05-19 | 6/16/2025 12:00:00 AM | 28 | 31 | 40.5 | 130 |  |  | 39.167 | 33.782 | 3 | 130.645
B-19388 NATIVA | 190.5 | TREMIE 4500 | PILOTES 55 Y 90 TORRE 4 | 2025-05-19 | 6/16/2025 12:00:00 AM | 28 | 31 | 38.6 | 124 |  |  | 39.167 | 33.782 | 3 | 124.516
B-19388 NATIVA | 190.5 | TREMIE 4500 | PILOTES 40 TORRE 5 Y 44 TORRE 4 | 2025-05-20 | 6/17/2025 12:00:00 AM | 28 | 31 | 28.6 | 92 |  |  | 29.367 | 33.593 | 3 | 92.258
B-19388 NATIVA | 190.5 | TREMIE 4500 | PILOTES 40 TORRE 5 Y 44 TORRE 4 | 2025-05-20 | 6/17/2025 12:00:00 AM | 28 | 31 | 28.5 | 92 |  |  | 29.367 | 33.593 | 3 | 91.935
B-19388 NATIVA | 190.5 | TREMIE 4500 | PILOTES 55 Y 90 TORRE 4 | 2025-05-19 | 6/16/2025 12:00:00 AM | 28 | 31 | 38.4 | 124 |  |  | 39.167 | 33.593 | 3 | 123.871
B-19388 NATIVA | 190.5 | TREMIE 4500 | PILOTE 19 TORRE 4 | 2025-05-15 | 6/12/2025 12:00:00 AM | 28 | 31 | 31.9 | 103 |  |  | 31.233 | 33.448 | 3 | 102.903
B-19388 NATIVA | 190.5 | TREMIE 4500 | PILOTE 19 TORRE 4 | 2025-05-15 | 6/12/2025 12:00:00 AM | 28 | 31 | 31.3 | 101 |  |  | 31.233 | 33.448 | 3 | 100.968
B-19388 NATIVA | 190.5 | TREMIE 4500 | PILOTE 19 TORRE 4 | 2025-05-15 | 6/12/2025 12:00:00 AM | 28 | 31 | 30.5 | 98 |  |  | 31.233 | 33.448 | 3 | 98.387
B-19388 NATIVA | 190.5 | TREMIE 4500 | PILOTE 83 TORRE 5 | 2025-05-16 | 6/13/2025 12:00:00 AM | 28 | 31 | 39.2 | 126 |  |  | 38.933 | 34.578 | 3 | 126.452
B-19388 NATIVA | 190.5 | TREMIE 4500 | PILOTE 83 TORRE 5 | 2025-05-16 | 6/13/2025 12:00:00 AM | 28 | 31 | 38.1 | 123 |  |  | 38.933 | 34.578 | 3 | 122.903
B-19388 NATIVA | 190.5 | TREMIE 4500 | PILOTE 79 TORRE 5 | 2025-04-29 | 5/27/2025 12:00:00 AM | 28 | 31 | 43.2 | 139 |  |  | 41.733 | 34.578 | 3 | 139.355
B-19388 NATIVA | 190.5 | TREMIE 4500 | PILOTE 79 TORRE 5 | 2025-04-29 | 5/27/2025 12:00:00 AM | 28 | 31 | 39 | 126 |  |  | 41.733 | 37.585 | 3 | 125.806
B-19388 NATIVA | 190.5 | TREMIE 4500 | PILOTE 79 TORRE 5 | 2025-04-29 | 5/27/2025 12:00:00 AM | 28 | 31 | 43 | 139 |  |  | 41.733 | 37.585 | 3 | 138.71
B-19388 NATIVA | 190.5 | TREMIE 4500 | PILOTE 24 TORRE 4 | 2025-04-29 | 5/27/2025 12:00:00 AM | 28 | 31 | 43.9 | 141 |  |  | 41.5 | 37.585 | 3 | 141.613
B-19388 NATIVA | 190.5 | TREMIE 4500 | PILOTE 24 TORRE 4 | 2025-04-29 | 5/27/2025 12:00:00 AM | 28 | 31 | 40.5 | 130 |  |  | 41.5 | 40.722 | 3 | 130.645
B-19388 NATIVA | 190.5 | TREMIE 4500 | PILOTE 24 TORRE 4 | 2025-04-29 | 5/27/2025 12:00:00 AM | 28 | 31 | 40.1 | 129 |  |  | 41.5 | 40.722 | 3 | 129.355
B-19388 NATIVA | 190.5 | TREMIE 4500 | PILOTE 83 TORRE 5 | 2025-05-16 | 6/13/2025 12:00:00 AM | 28 | 31 | 39.5 | 127 |  |  | 38.933 | 40.722 | 3 | 127.419
B-19388 NATIVA | 190.5 | TREMIE 4500 | PILOTES 40 TORRE 5 Y 44 TORRE 4 | 2025-05-20 | 6/17/2025 12:00:00 AM | 28 | 31 | 31 | 100 |  |  | 29.367 | 38.03 | 3 | 100
B-19388 NATIVA | 190.5 | TREMIE 4500 | PILOTE 36 TORRE 5 | 2025-04-28 | 5/26/2025 12:00:00 AM | 28 | 31 | 33.1 | 106 |  |  | 33 | 38.03 | 3 | 106.774
B-19388 NATIVA | 190.5 | TREMIE 4500 | PILOTE 36 TORRE 5 | 2025-04-28 | 5/26/2025 12:00:00 AM | 28 | 31 | 31.7 | 102 |  |  | 33 | 38.03 | 3 | 102.258
B-19388 NATIVA | 190.5 | TREMIE 4500 | PILOTE 36 TORRE 5 | 2025-04-28 | 5/26/2025 12:00:00 AM | 28 | 31 | 34.2 | 110 |  |  | 33 | 36.804 | 3 | 110.323
B-19388 NATIVA | 190.5 | TREMIE 4500 | PILOTE 59 TORRE 4 | 2025-05-02 | 5/30/2025 12:00:00 AM | 28 | 31 | 42.5 | 137 |  |  | 40.467 | 36.804 | 3 | 137.097
B-19388 NATIVA | 190.5 | TREMIE 4500 | PILOTE 59 TORRE 4 | 2025-05-02 | 5/30/2025 12:00:00 AM | 28 | 31 | 37.6 | 121 |  |  | 40.467 | 36.804 | 3 | 121.29
B-19388 NATIVA | 190.5 | TREMIE 4500 | PILOTE 59 TORRE 4 | 2025-05-02 | 5/30/2025 12:00:00 AM | 28 | 31 | 41.3 | 133 |  |  | 40.467 | 35.085 | 3 | 133.226
B-19388 NATIVA | 190.5 | TREMIE 4500 | PILOTE 43 TORRE 5 | 2025-05-02 | 5/30/2025 12:00:00 AM | 28 | 31 | 34.2 | 110 |  |  | 33 | 35.085 | 3 | 110.323
B-19388 NATIVA | 190.5 | TREMIE 4500 | PILOTE 43 TORRE 5 | 2025-05-02 | 5/30/2025 12:00:00 AM | 28 | 31 | 30.7 | 99 |  |  | 33 | 35.085 | 3 | 99.032
B-19388 NATIVA | 190.5 | TREMIE 4500 | PILOTE 43 TORRE 5 | 2025-05-02 | 5/30/2025 12:00:00 AM | 28 | 31 | 34.1 | 110 |  |  | 33 | 36.393 | 3 | 110
B-19388 NATIVA | 190.5 | TREMIE 4500 | PILOTE 20 TORRE 4 | 2025-05-03 | 5/31/2025 12:00:00 AM | 28 | 31 | 37 | 119 |  |  | 37.067 | 36.393 | 3 | 119.355
B-19388 NATIVA | 190.5 | TREMIE 4500 | PILOTE 20 TORRE 4 | 2025-05-03 | 5/31/2025 12:00:00 AM | 28 | 31 | 37.1 | 120 |  |  | 37.067 | 36.393 | 3 | 119.677
B-19388 NATIVA | 190.5 | TREMIE 4500 | PILOTE 20 TORRE 4 | 2025-05-03 | 5/31/2025 12:00:00 AM | 28 | 31 | 37.1 | 120 |  |  | 37.067 | 35.474 | 3 | 119.677
B-19388 NATIVA | 190.5 | TREMIE 4500 | PILOTE 58 TORRE 4 | 2025-05-05 | 6/2/2025 12:00:00 AM | 28 | 31 | 32.7 | 105 |  |  | 34.3 | 35.474 | 3 | 105.484
B-19388 NATIVA | 190.5 | TREMIE 4500 | PILOTE 58 TORRE 4 | 2025-05-05 | 6/2/2025 12:00:00 AM | 28 | 31 | 35 | 113 |  |  | 34.3 | 35.474 | 3 | 112.903
B-19388 NATIVA | 190.5 | TREMIE 4500 | PILOTE 58 TORRE 4 | 2025-05-05 | 6/2/2025 12:00:00 AM | 28 | 31 | 35.2 | 113 |  |  | 34.3 | 35.271 | 3 | 113.548
B-19388 NATIVA | 190.5 | TREMIE 4500 | PILOTE 53 TORRE 5 | 2025-05-05 | 6/2/2025 12:00:00 AM | 28 | 31 | 37.9 | 122 |  |  | 35.167 | 35.271 | 3 | 122.258
B-19388 NATIVA | 190.5 | TREMIE 4500 | PILOTE 53 TORRE 5 | 2025-05-05 | 6/2/2025 12:00:00 AM | 28 | 31 | 31.7 | 102 |  |  | 35.167 | 35.271 | 3 | 102.258
B-19388 NATIVA | 190.5 | TREMIE 4500 | PILOTE 53 TORRE 5 | 2025-05-05 | 6/2/2025 12:00:00 AM | 28 | 31 | 35.9 | 116 |  |  | 35.167 | 36.541 | 3 | 115.806
B-19388 NATIVA | 190.5 | TREMIE 4500 | PILOTE 52 TORRE 4 | 2025-05-06 | 6/3/2025 12:00:00 AM | 28 | 31 | 43.8 | 141 |  |  | 41.7 | 36.541 | 3 | 141.29
B-19388 NATIVA | 190.5 | TREMIE 4500 | PILOTE 52 TORRE 4 | 2025-05-06 | 6/3/2025 12:00:00 AM | 28 | 31 | 44.6 | 144 |  |  | 41.7 | 36.541 | 3 | 143.871
B-19388 NATIVA | 190.5 | TREMIE 4500 | PILOTE 52 TORRE 4 | 2025-05-06 | 6/3/2025 12:00:00 AM | 28 | 31 | 36.7 | 118 |  |  | 41.7 | 35.915 | 3 | 118.387
B-19388 NATIVA | 190.5 | TREMIE 4500 | PILOTES 3 TORRE 4 Y 86 TORRE 5 | 2025-05-06 | 6/3/2025 12:00:00 AM | 28 | 31 | 21.4 | 69 |  |  | 29.167 | 35.915 | 3 | 69.032
B-19388 NATIVA | 190.5 | TREMIE 4500 | PILOTES 3 TORRE 4 Y 86 TORRE 5 | 2025-05-06 | 6/3/2025 12:00:00 AM | 28 | 31 | 31.7 | 102 |  |  | 29.167 | 35.915 | 3 | 102.258
B-19388 NATIVA | 190.5 | TREMIE 4500 | PILOTES 3 TORRE 4 Y 86 TORRE 5 | 2025-05-06 | 6/3/2025 12:00:00 AM | 28 | 31 | 34.4 | 111 |  |  | 29.167 | 36.7 | 3 | 110.968
B-19388 NATIVA | 190.5 | TREMIE 4500 | PILOTE 76 TORRE 5 | 2025-05-07 | 6/4/2025 12:00:00 AM | 28 | 31 | 43.8 | 141 |  |  | 41.267 | 36.7 | 3 | 141.29
B-19388 NATIVA | 190.5 | TREMIE 4500 | PILOTE 76 TORRE 5 | 2025-05-07 | 6/4/2025 12:00:00 AM | 28 | 31 | 38.1 | 123 |  |  | 41.267 | 36.7 | 3 | 122.903
B-19388 NATIVA | 190.5 | TREMIE 4500 | PILOTE 76 TORRE 5 | 2025-05-07 | 6/4/2025 12:00:00 AM | 28 | 31 | 41.9 | 135 |  |  | 41.267 | 37.415 | 3 | 135.161
B-19388 NATIVA | 190.5 | TREMIE 4500 | PILOTE 42 TORRE 4 | 2025-05-07 | 6/4/2025 12:00:00 AM | 28 | 31 | 40.5 | 130 |  |  | 41.867 | 37.415 | 3 | 130.645
B-19388 NATIVA | 190.5 | TREMIE 4500 | PILOTE 42 TORRE 4 | 2025-05-07 | 6/4/2025 12:00:00 AM | 28 | 31 | 39.3 | 127 |  |  | 41.867 | 37.415 | 3 | 126.774
B-19388 NATIVA | 190.5 | TREMIE 4500 | PILOTE 42 TORRE 4 | 2025-05-07 | 6/4/2025 12:00:00 AM | 28 | 31 | 45.8 | 148 |  |  | 41.867 | 38.93 | 3 | 147.742
B-19388 NATIVA | 190.5 | TREMIE 4500 | PILOTE 58 TORRE 5 | 2025-05-08 | 6/5/2025 12:00:00 AM | 28 | 31 | 36.8 | 119 |  |  | 35.9 | 38.93 | 3 | 118.71
B-19388 NATIVA | 190.5 | TREMIE 4500 | PILOTE 58 TORRE 5 | 2025-05-08 | 6/5/2025 12:00:00 AM | 28 | 31 | 33 | 106 |  |  | 35.9 | 38.93 | 3 | 106.452
B-19388 NATIVA | 190.5 | TREMIE 4500 | PILOTE 58 TORRE 5 | 2025-05-08 | 6/5/2025 12:00:00 AM | 28 | 31 | 37.9 | 122 |  |  | 35.9 | 37.122 | 3 | 122.258
B-19388 NATIVA | 190.5 | TREMIE 4500 | PILOTE 62 TORRE 5 | 2025-05-09 | 6/6/2025 12:00:00 AM | 28 | 31 | 31.9 | 103 |  |  | 29.767 | 37.122 | 3 | 102.903
B-19388 NATIVA | 190.5 | TREMIE 4500 | PILOTE 62 TORRE 5 | 2025-05-09 | 6/6/2025 12:00:00 AM | 28 | 31 | 25.3 | 81 |  |  | 29.767 | 37.122 | 3 | 81.613
B-19388 NATIVA | 190.5 | TREMIE 4500 | PILOTE 62 TORRE 5 | 2025-05-09 | 6/6/2025 12:00:00 AM | 28 | 31 | 32.1 | 103 |  |  | 29.767 | 34.674 | 3 | 103.548
B-19388 NATIVA | 190.5 | TREMIE 4500 | PILOTE 2 TORRE 4 | 2025-05-09 | 6/6/2025 12:00:00 AM | 28 | 31 | 38.5 | 124 |  |  | 36.6 | 34.674 | 3 | 124.194
B-19388 NATIVA | 190.5 | TREMIE 4500 | PILOTE 2 TORRE 4 | 2025-05-09 | 6/6/2025 12:00:00 AM | 28 | 31 | 36.4 | 117 |  |  | 36.6 | 34.674 | 3 | 117.419
B-19388 NATIVA | 190.5 | TREMIE 4500 | PILOTE 2 TORRE 4 | 2025-05-09 | 6/6/2025 12:00:00 AM | 28 | 31 | 34.9 | 112 |  |  | 36.6 | 33.482 | 3 | 112.581
B-19388 NATIVA | 190.5 | TREMIE 4500 | PILOTE 82 TORRE 5 | 2025-05-10 | 6/7/2025 12:00:00 AM | 28 | 31 | 31.5 | 101 |  |  | 33.167 | 33.482 | 3 | 101.613
B-19388 NATIVA | 190.5 | TREMIE 4500 | PILOTE 82 TORRE 5 | 2025-05-10 | 6/7/2025 12:00:00 AM | 28 | 31 | 36.2 | 116 |  |  | 33.167 | 33.482 | 3 | 116.774
B-19388 NATIVA | 190.5 | TREMIE 4500 | PILOTE 82 TORRE 5 | 2025-05-10 | 6/7/2025 12:00:00 AM | 28 | 31 | 31.8 | 102 |  |  | 33.167 | 32.711 | 3 | 102.581
B-19388 NATIVA | 190.5 | TREMIE 4500 | PILOTES 62 TORRE 4 Y 17 TORRE 5 | 2025-05-12 | 6/9/2025 12:00:00 AM | 28 | 31 | 28.4 | 92 |  |  | 27.667 | 32.711 | 3 | 91.613
B-19388 NATIVA | 190.5 | TREMIE 4500 | PILOTES 62 TORRE 4 Y 17 TORRE 5 | 2025-05-12 | 6/9/2025 12:00:00 AM | 28 | 31 | 28.1 | 90 |  |  | 27.667 | 32.711 | 3 | 90.645
B-19388 NATIVA | 190.5 | TREMIE 4500 | PILOTES 62 TORRE 4 Y 17 TORRE 5 | 2025-05-12 | 6/9/2025 12:00:00 AM | 28 | 31 | 26.5 | 85 |  |  | 27.667 | 32.871 | 3 | 85.484
B-19388 NATIVA | 190.5 | TREMIE 4500 | PILOTE 12 TORRE 5 | 2025-05-13 | 6/10/2025 12:00:00 AM | 28 | 31 | 38.3 | 124 |  |  | 38.367 | 32.871 | 3 | 123.548
B-19388 NATIVA | 190.5 | TREMIE 4500 | PILOTE 12 TORRE 5 | 2025-05-13 | 6/10/2025 12:00:00 AM | 28 | 31 | 38.9 | 125 |  |  | 38.367 | 32.871 | 3 | 125.484
B-19388 NATIVA | 190.5 | TREMIE 4500 | PILOTE 12 TORRE 5 | 2025-05-13 | 6/10/2025 12:00:00 AM | 28 | 31 | 37.9 | 122 |  |  | 38.367 | 34.408 | 3 | 122.258
B-19388 NATIVA | 190.5 | TREMIE 4500 | PILOTE 76 TORRE 4 | 2025-05-14 | 6/11/2025 12:00:00 AM | 28 | 31 | 37.7 | 121 |  |  | 39.2 | 34.408 | 3 | 121.613
B-19388 NATIVA | 190.5 | TREMIE 4500 | PILOTE 76 TORRE 4 | 2025-05-14 | 6/11/2025 12:00:00 AM | 28 | 31 | 38.2 | 123 |  |  | 39.2 | 34.408 | 3 | 123.226
B-19388 NATIVA | 190.5 | TREMIE 4500 | PILOTE 76 TORRE 4 | 2025-05-14 | 6/11/2025 12:00:00 AM | 28 | 31 | 41.7 | 134 |  |  | 39.2 | 36.434 | 3 | 134.516
B-19388 NATIVA | 190.5 | TREMIE 4500 | PILOTE 8 TORRE 5 | 2025-05-14 | 6/11/2025 12:00:00 AM | 28 | 31 | 32.8 | 106 |  |  | 33.767 | 36.434 | 3 | 105.806
B-19388 NATIVA | 190.5 | TREMIE 4500 | PILOTE 8 TORRE 5 | 2025-05-14 | 6/11/2025 12:00:00 AM | 28 | 31 | 32.4 | 104 |  |  | 33.767 | 36.434 | 3 | 104.516
B-19388 NATIVA | 190.5 | TREMIE 4500 | PILOTE 8 TORRE 5 | 2025-05-14 | 6/11/2025 12:00:00 AM | 28 | 31 | 36.1 | 116 |  |  | 33.767 | 36.245 | 3 | 116.452
B-19388 NATIVA | 190.5 | TREMIE 4500 | PILOTE 87 TORRE 4 | 2025-05-08 | 6/5/2025 12:00:00 AM | 28 | 31 | 34.3 | 110 |  |  | 34.467 | 36.245 | 3 | 110.645
B-19388 NATIVA | 190.5 | TREMIE 4500 | PILOTE 87 TORRE 4 | 2025-05-08 | 6/5/2025 12:00:00 AM | 28 | 31 | 33.3 | 107 |  |  | 34.467 | 36.245 | 3 | 107.419
B-19388 NATIVA | 190.5 | TREMIE 4500 | PILOTE 87 TORRE 4 | 2025-05-08 | 6/5/2025 12:00:00 AM | 28 | 31 | 35.8 | 115 |  |  | 34.467 | 35.878 | 3 | 115.484
B-19388 NATIVA | 190.5 | TREMIE 4500 | PILOTE 67 TORRE 5 | 2025-05-16 | 6/13/2025 12:00:00 AM | 28 | 31 | 39.5 | 127 |  |  | 39.5 | 35.878 | 3 | 127.419
B-19388 NATIVA | 190.5 | TREMIE 4500 | PILOTE 67 TORRE 5 | 2025-05-16 | 6/13/2025 12:00:00 AM | 28 | 31 | 42.7 | 138 |  |  | 39.5 | 35.878 | 3 | 137.742
B-19388 NATIVA | 190.5 | TREMIE 4500 | PILOTE 67 TORRE 5 | 2025-05-16 | 6/13/2025 12:00:00 AM | 28 | 31 | 36.3 | 117 |  |  | 39.5 | 36.341 | 3 | 117.097
B-19388 NATIVA | 190.5 | TREMIE 4500 | PILOTE 73 TORRE 5 | 2025-05-17 | 6/14/2025 12:00:00 AM | 28 | 31 | 35.7 | 115 |  |  | 35.7 | 36.341 | 3 | 115.161
B-19388 NATIVA | 190.5 | TREMIE 4500 | PILOTE 73 TORRE 5 | 2025-05-17 | 6/14/2025 12:00:00 AM | 28 | 31 | 37.6 | 121 |  |  | 35.7 | 36.341 | 3 | 121.29
B-19388 NATIVA | 190.5 | TREMIE 4500 | PILOTE 73 TORRE 5 | 2025-05-17 | 6/14/2025 12:00:00 AM | 28 | 31 | 33.8 | 109 |  |  | 35.7 | 36.993 | 3 | 109.032
B-19388 NATIVA | 190.5 | TREMIE 4500 | PILOTE 38 TORRE 4 | 2025-05-16 | 6/13/2025 12:00:00 AM | 28 | 31 | 33.5 | 108 |  |  | 36.433 | 36.993 | 3 | 108.065
B-19388 NATIVA | 190.5 | TREMIE 4500 | PILOTE 38 TORRE 4 | 2025-05-16 | 6/13/2025 12:00:00 AM | 28 | 31 | 39.6 | 127 |  |  | 36.433 | 36.993 | 3 | 127.742
B-19388 NATIVA | 190.5 | TREMIE 4500 | PILOTE 38 TORRE 4 | 2025-05-16 | 6/13/2025 12:00:00 AM | 28 | 31 | 36.2 | 117 |  |  | 36.433 | 36.144 | 3 | 116.774
B-19388 NATIVA | 190.5 | TREMIE 4500 | PILOTE 9 TORRE 5 | 2025-05-20 | 6/17/2025 12:00:00 AM | 28 | 31 | 34.9 | 112 |  |  | 34.7 | 36.144 | 3 | 112.581
B-19388 NATIVA | 190.5 | TREMIE 4500 | PILOTE 9 TORRE 5 | 2025-05-20 | 6/17/2025 12:00:00 AM | 28 | 31 | 34.8 | 112 |  |  | 34.7 | 36.144 | 3 | 112.258
B-19388 NATIVA | 190.5 | TREMIE 4500 | PILOTE 9 TORRE 5 | 2025-05-20 | 6/17/2025 12:00:00 AM | 28 | 31 | 34.4 | 111 |  |  | 34.7 | 35.485 | 3 | 110.968
B-19388 NATIVA | 190.5 | TREMIE 4500 | PILOTE 19 TORRE 5 | 2025-05-21 | 6/18/2025 12:00:00 AM | 28 | 31 | 33.5 | 108 |  |  | 35.133 | 35.485 | 3 | 108.065
B-19388 NATIVA | 190.5 | TREMIE 4500 | PILOTE 19 TORRE 5 | 2025-05-21 | 6/18/2025 12:00:00 AM | 28 | 31 | 36 | 116 |  |  | 35.133 | 35.485 | 3 | 116.129
B-19388 NATIVA | 190.5 | TREMIE 4500 | PILOTE 19 TORRE 5 | 2025-05-21 | 6/18/2025 12:00:00 AM | 28 | 31 | 35.9 | 116 |  |  | 35.133 | 34.237 | 3 | 115.806
B-19388 NATIVA | 190.5 | TREMIE 4500 | PILOTE 7 TORRE 5 | 2025-05-21 | 6/18/2025 12:00:00 AM | 28 | 31 | 31.1 | 100 |  |  | 31.1 | 34.237 | 3 | 100.323
B-19388 NATIVA | 190.5 | TREMIE 4500 | PILOTE 7 TORRE 5 | 2025-05-21 | 6/18/2025 12:00:00 AM | 28 | 31 | 31.1 | 100 |  |  | 31.1 | 34.237 | 3 | 100.323
B-19388 NATIVA | 190.5 | TREMIE 4500 | PILOTE 17 TORRE 4 | 2025-06-10 | 7/8/2025 12:00:00 AM | 28 | 31 | 33.8 | 109 |  |  | 35.633 | 33.963 | 3 | 109.032
B-19388 NATIVA | 190.5 | TREMIE 4500 | PILOTES 6 TORRE 4 Y 11 TORRE 5 | 2025-06-10 | 7/8/2025 12:00:00 AM | 28 | 31 | 32.6 | 105 |  |  | 33.867 | 33.963 | 3 | 105.161
B-19388 NATIVA | 190.5 | TREMIE 4500 | PILOTES 6 TORRE 4 Y 11 TORRE 5 | 2025-06-10 | 7/8/2025 12:00:00 AM | 28 | 31 | 35.5 | 114 |  |  | 33.867 | 33.963 | 3 | 114.516
B-19388 NATIVA | 190.5 | TREMIE 4500 | PILOTES 6 TORRE 4 Y 11 TORRE 5 | 2025-06-10 | 7/8/2025 12:00:00 AM | 28 | 31 | 33.5 | 108 |  |  | 33.867 | 33.685 | 3 | 108.065
B-19388 NATIVA | 190.5 | TREMIE 4500 | PILOTE 35 TORRE 4 | 2025-05-22 | 6/19/2025 12:00:00 AM | 28 | 31 | 33.6 | 108 |  |  | 34.3 | 33.685 | 3 | 108.387
B-19388 NATIVA | 190.5 | TREMIE 4500 | PILOTE 35 TORRE 4 | 2025-05-22 | 6/19/2025 12:00:00 AM | 28 | 31 | 35.2 | 113 |  |  | 34.3 | 33.685 | 3 | 113.548
B-19388 NATIVA | 190.5 | TREMIE 4500 | PILOTE 35 TORRE 4 | 2025-05-22 | 6/19/2025 12:00:00 AM | 28 | 31 | 34.1 | 110 |  |  | 34.3 | 33.052 | 3 | 110
B-19388 NATIVA | 190.5 | TREMIE 4500 | PILOTES 60 TORRE 4 Y 75 TORRE 5 | 2025-05-22 | 6/19/2025 12:00:00 AM | 28 | 31 | 26.6 | 86 |  |  | 28.667 | 33.052 | 3 | 85.806
B-19388 NATIVA | 190.5 | TREMIE 4500 | PILOTES 60 TORRE 4 Y 75 TORRE 5 | 2025-05-22 | 6/19/2025 12:00:00 AM | 28 | 31 | 30.7 | 99 |  |  | 28.667 | 33.052 | 3 | 99.032
B-19388 NATIVA | 190.5 | TREMIE 4500 | PILOTES 60 TORRE 4 Y 75 TORRE 5 | 2025-05-22 | 6/19/2025 12:00:00 AM | 28 | 31 | 28.7 | 93 |  |  | 28.667 | 31.574 | 3 | 92.581
B-19388 NATIVA | 190.5 | TREMIE 4500 | PILOTES 10 TORRE 4 Y 69 TORRE 5 | 2025-05-23 | 6/20/2025 12:00:00 AM | 28 | 31 | 32.1 | 104 |  |  | 30.7 | 31.574 | 3 | 103.548
B-19388 NATIVA | 190.5 | TREMIE 4500 | PILOTES 10 TORRE 4 Y 69 TORRE 5 | 2025-05-23 | 6/20/2025 12:00:00 AM | 28 | 31 | 31.4 | 101 |  |  | 30.7 | 31.574 | 3 | 101.29
B-19388 NATIVA | 190.5 | TREMIE 4500 | PILOTES 10 TORRE 4 Y 69 TORRE 5 | 2025-05-23 | 6/20/2025 12:00:00 AM | 28 | 31 | 28.6 | 92 |  |  | 30.7 | 30.163 | 3 | 92.258
B-19388 NATIVA | 190.5 | TREMIE 4500 | PILOTES 14 TORRE 4 Y 27 TORRE 5 | 2025-05-23 | 6/20/2025 12:00:00 AM | 28 | 31 | 25.7 | 83 |  |  | 29.533 | 30.163 | 3 | 82.903
B-19388 NATIVA | 190.5 | TREMIE 4500 | PILOTES 14 TORRE 4 Y 27 TORRE 5 | 2025-05-23 | 6/20/2025 12:00:00 AM | 28 | 31 | 32.3 | 104 |  |  | 29.533 | 30.163 | 3 | 104.194
B-19388 NATIVA | 190.5 | TREMIE 4500 | PILOTES 14 TORRE 4 Y 27 TORRE 5 | 2025-05-23 | 6/20/2025 12:00:00 AM | 28 | 31 | 30.6 | 99 |  |  | 29.533 | 30.507 | 3 | 98.71
B-19388 NATIVA | 190.5 | TREMIE 4500 | PILOTES 1-42 TORRE 5 | 2025-06-09 | 7/7/2025 12:00:00 AM | 28 | 31 | 31 | 100 |  |  | 32.6 | 30.507 | 3 | 100
B-19388 NATIVA | 190.5 | TREMIE 4500 | PILOTES 1-42 TORRE 5 | 2025-06-09 | 7/7/2025 12:00:00 AM | 28 | 31 | 34.5 | 111 |  |  | 32.6 | 30.507 | 3 | 111.29
B-19388 NATIVA | 190.5 | TREMIE 4500 | PILOTES 1-42 TORRE 5 | 2025-06-09 | 7/7/2025 12:00:00 AM | 28 | 31 | 32.3 | 104 |  |  | 32.6 | 32.041 | 3 | 104.194
B-19388 NATIVA | 190.5 | TREMIE 4500 | PILOTE 17 TORRE 4 | 2025-06-10 | 7/8/2025 12:00:00 AM | 28 | 31 | 39.2 | 126 |  |  | 35.633 | 32.041 | 3 | 126.452
B-19388 NATIVA | 190.5 | TREMIE 4500 | PILOTE 17 TORRE 4 | 2025-06-10 | 7/8/2025 12:00:00 AM | 28 | 31 | 33.9 | 109 |  |  | 35.633 | 32.041 | 3 | 109.355
B-19388 NATIVA | 190.5 | TREMIE 4500 | PILOTE 30 TORRE 4 | 2025-05-26 | 6/23/2025 12:00:00 AM | 28 | 31 | 34 | 110 |  |  | 31.933 | 32.711 | 3 | 109.677
B-19388 NATIVA | 190.5 | TREMIE 4500 | PILOTE 30 TORRE 4 | 2025-05-26 | 6/23/2025 12:00:00 AM | 28 | 31 | 34.9 | 113 |  |  | 31.933 | 32.711 | 3 | 112.581
B-19388 NATIVA | 190.5 | TREMIE 4500 | PILOTE 30 TORRE 4 | 2025-05-26 | 6/23/2025 12:00:00 AM | 28 | 31 | 26.9 | 87 |  |  | 31.933 | 32.711 | 3 | 86.774
B-19388 NATIVA | 190.5 | TREMIE 4500 | PILOTE 56 TORRE 4 | 2025-05-26 | 6/23/2025 12:00:00 AM | 28 | 31 | 33.6 | 108 |  |  | 33.533 | 33.363 | 3 | 108.387
B-19388 NATIVA | 190.5 | TREMIE 4500 | PILOTE 56 TORRE 4 | 2025-05-26 | 6/23/2025 12:00:00 AM | 28 | 31 | 34.5 | 111 |  |  | 33.533 | 33.363 | 3 | 111.29
B-19388 NATIVA | 190.5 | TREMIE 4500 | PILOTE 56 TORRE 4 | 2025-05-26 | 6/23/2025 12:00:00 AM | 28 | 31 | 32.5 | 105 |  |  | 33.533 | 33.363 | 3 | 104.839
B-19388 NATIVA | 190.5 | TREMIE 4500 | PILOTES 79 TORRE 4 Y 4 TORRE 5 | 2025-05-27 | 6/24/2025 12:00:00 AM | 28 | 31 | 34.9 | 112 |  |  | 33.967 | 33.144 | 3 | 112.581
B-19388 NATIVA | 190.5 | TREMIE 4500 | PILOTES 79 TORRE 4 Y 4 TORRE 5 | 2025-05-27 | 6/24/2025 12:00:00 AM | 28 | 31 | 34 | 110 |  |  | 33.967 | 33.144 | 3 | 109.677
B-19388 NATIVA | 190.5 | TREMIE 4500 | PILOTES 79 TORRE 4 Y 4 TORRE 5 | 2025-05-27 | 6/24/2025 12:00:00 AM | 28 | 31 | 33 | 106 |  |  | 33.967 | 33.144 | 3 | 106.452
B-19388 NATIVA | 190.5 | TREMIE 4500 | PILOTE 52 TORRE 5 | 2025-05-28 | 6/25/2025 12:00:00 AM | 28 | 31 | 32.6 | 105 |  |  | 33.4 | 33.633 | 3 | 105.161
B-19388 NATIVA | 190.5 | TREMIE 4500 | PILOTE 52 TORRE 5 | 2025-05-28 | 6/25/2025 12:00:00 AM | 28 | 31 | 34.3 | 111 |  |  | 33.4 | 33.633 | 3 | 110.645
B-19388 NATIVA | 190.5 | TREMIE 4500 | PILOTE 52 TORRE 5 | 2025-05-28 | 6/25/2025 12:00:00 AM | 28 | 31 | 33.3 | 107 |  |  | 33.4 | 33.633 | 3 | 107.419
B-19388 NATIVA | 190.5 | TREMIE 4500 | PILOTES 73 TORRE 4 Y 48 TORRE 5 | 2025-05-28 | 6/25/2025 12:00:00 AM | 28 | 31 | 36.1 | 116 |  |  | 33.5 | 33.622 | 3 | 116.452
B-19388 NATIVA | 190.5 | TREMIE 4500 | PILOTES 73 TORRE 4 Y 48 TORRE 5 | 2025-05-28 | 6/25/2025 12:00:00 AM | 28 | 31 | 25.9 | 84 |  |  | 33.5 | 33.622 | 3 | 83.548
B-19388 NATIVA | 190.5 | TREMIE 4500 | PILOTES 73 TORRE 4 Y 48 TORRE 5 | 2025-05-28 | 6/25/2025 12:00:00 AM | 28 | 31 | 38.5 | 124 |  |  | 33.5 | 33.622 | 3 | 124.194
B-19388 NATIVA | 190.5 | TREMIE 4500 | PILOTE 22 TORRE 4 | 2025-05-27 | 6/24/2025 12:00:00 AM | 28 | 31 | 36.8 | 119 |  |  | 37.667 | 34.856 | 3 | 118.71
B-19388 NATIVA | 190.5 | TREMIE 4500 | PILOTE 22 TORRE 4 | 2025-05-27 | 6/24/2025 12:00:00 AM | 28 | 31 | 38.6 | 124 |  |  | 37.667 | 34.856 | 3 | 124.516
B-19388 NATIVA | 190.5 | TREMIE 4500 | PILOTE 22 TORRE 4 | 2025-05-27 | 6/24/2025 12:00:00 AM | 28 | 31 | 37.6 | 121 |  |  | 37.667 | 34.856 | 3 | 121.29
B-19388 NATIVA | 190.5 | TREMIE 4500 | PILOTE 50 TORRE 4 | 2025-05-29 | 6/26/2025 12:00:00 AM | 28 | 31 | 36.6 | 118 |  |  | 33.6 | 34.922 | 3 | 118.065
B-19388 NATIVA | 190.5 | TREMIE 4500 | PILOTE 50 TORRE 4 | 2025-05-29 | 6/26/2025 12:00:00 AM | 28 | 31 | 28.2 | 91 |  |  | 33.6 | 34.922 | 3 | 90.968
B-19388 NATIVA | 190.5 | TREMIE 4500 | PILOTE 50 TORRE 4 | 2025-05-29 | 6/26/2025 12:00:00 AM | 28 | 31 | 36 | 116 |  |  | 33.6 | 34.922 | 3 | 116.129
B-19388 NATIVA | 190.5 | TREMIE 4500 | PILOTES 12-29 TORRE 4 | 2025-05-30 | 6/27/2025 12:00:00 AM | 28 | 31 | 26.1 | 84 |  |  | 28.3 | 33.189 | 3 | 84.194
B-19388 NATIVA | 190.5 | TREMIE 4500 | PILOTES 12-29 TORRE 4 | 2025-05-30 | 6/27/2025 12:00:00 AM | 28 | 31 | 25.9 | 83 |  |  | 28.3 | 33.189 | 3 | 83.548
B-19388 NATIVA | 190.5 | TREMIE 4500 | PILOTES 12-29 TORRE 4 | 2025-05-30 | 6/27/2025 12:00:00 AM | 28 | 31 | 32.9 | 106 |  |  | 28.3 | 33.189 | 3 | 106.129
B-19388 NATIVA | 190.5 | TREMIE 4500 | PILOTE 92 TORRE 5 | 2025-05-30 | 6/27/2025 12:00:00 AM | 28 | 31 | 22.5 | 73 |  |  | 24.2 | 28.7 | 3 | 72.581
B-19388 NATIVA | 190.5 | TREMIE 4500 | PILOTE 92 TORRE 5 | 2025-05-30 | 6/27/2025 12:00:00 AM | 28 | 31 | 26.7 | 86 |  |  | 24.2 | 28.7 | 3 | 86.129
B-19388 NATIVA | 190.5 | TREMIE 4500 | PILOTE 92 TORRE 5 | 2025-05-30 | 6/27/2025 12:00:00 AM | 28 | 31 | 23.4 | 75 |  |  | 24.2 | 28.7 | 3 | 75.484
B-19388 NATIVA | 190.5 | TREMIE 4500 | PILOTES 41 TORRE 4 Y 56 TORRE 5 | 2025-05-29 | 6/26/2025 12:00:00 AM | 28 | 31 | 36.5 | 118 |  |  | 35.567 | 29.356 | 3 | 117.742
B-19388 NATIVA | 190.5 | TREMIE 4500 | PILOTES 41 TORRE 4 Y 56 TORRE 5 | 2025-05-29 | 6/26/2025 12:00:00 AM | 28 | 31 | 35 | 113 |  |  | 35.567 | 29.356 | 3 | 112.903
B-19388 NATIVA | 190.5 | TREMIE 4500 | PILOTES 41 TORRE 4 Y 56 TORRE 5 | 2025-05-29 | 6/26/2025 12:00:00 AM | 28 | 31 | 35.2 | 114 |  |  | 35.567 | 29.356 | 3 | 113.548
B-19388 NATIVA | 190.5 | TREMIE 4500 | PILOTE 45 TORRE 4 | 2025-05-31 | 6/28/2025 12:00:00 AM | 28 | 31 | 29.6 | 96 |  |  | 29.467 | 29.745 | 3 | 95.484
B-19388 NATIVA | 190.5 | TREMIE 4500 | PILOTE 45 TORRE 4 | 2025-05-31 | 6/28/2025 12:00:00 AM | 28 | 31 | 26.6 | 86 |  |  | 29.467 | 29.745 | 3 | 85.806
B-19388 NATIVA | 190.5 | TREMIE 4500 | PILOTE 45 TORRE 4 | 2025-05-31 | 6/28/2025 12:00:00 AM | 28 | 31 | 32.2 | 104 |  |  | 29.467 | 29.745 | 3 | 103.871
B-19388 NATIVA | 190.5 | TREMIE 4500 | PILOTES 4-67 TORRE 4 Y 10 TORRE 5 | 2025-06-03 | 7/1/2025 12:00:00 AM | 28 | 31 | 33.7 | 109 |  |  | 33.667 | 32.9 | 3 | 108.71
B-19388 NATIVA | 190.5 | TREMIE 4500 | PILOTES 4-67 TORRE 4 Y 10 TORRE 5 | 2025-06-03 | 7/1/2025 12:00:00 AM | 28 | 31 | 30.8 | 99 |  |  | 33.667 | 32.9 | 3 | 99.355
B-19388 NATIVA | 190.5 | TREMIE 4500 | PILOTES 4-67 TORRE 4 Y 10 TORRE 5 | 2025-06-03 | 7/1/2025 12:00:00 AM | 28 | 31 | 36.5 | 118 |  |  | 33.667 | 32.9 | 3 | 117.742
B-19388 NATIVA | 190.5 | TREMIE 4500 | PILOTES 26 TORRE 4 Y 28 TORRE 5 | 2025-06-04 | 7/2/2025 12:00:00 AM | 28 | 31 | 29.5 | 95 |  |  | 30.6 | 31.245 | 3 | 95.161
B-19388 NATIVA | 190.5 | TREMIE 4500 | PILOTES 26 TORRE 4 Y 28 TORRE 5 | 2025-06-04 | 7/2/2025 12:00:00 AM | 28 | 31 | 35.1 | 113 |  |  | 30.6 | 31.245 | 3 | 113.226
B-19388 NATIVA | 190.5 | TREMIE 4500 | PILOTES 26 TORRE 4 Y 28 TORRE 5 | 2025-06-04 | 7/2/2025 12:00:00 AM | 28 | 31 | 27.2 | 88 |  |  | 30.6 | 31.245 | 3 | 87.742
B-19388 NATIVA | 190.5 | TREMIE 4500 | PILOTES 85 TORRE 4 Y 71 TORRE 5 | 2025-06-05 | 7/3/2025 12:00:00 AM | 28 | 31 | 32.3 | 104 |  |  | 29.3 | 31.189 | 3 | 104.194
B-19388 NATIVA | 190.5 | TREMIE 4500 | PILOTES 85 TORRE 4 Y 71 TORRE 5 | 2025-06-05 | 7/3/2025 12:00:00 AM | 28 | 31 | 24.4 | 79 |  |  | 29.3 | 31.189 | 3 | 78.71
B-19388 NATIVA | 190.5 | TREMIE 4500 | PILOTES 85 TORRE 4 Y 71 TORRE 5 | 2025-06-05 | 7/3/2025 12:00:00 AM | 28 | 31 | 31.2 | 101 |  |  | 29.3 | 31.189 | 3 | 100.645
B-19388 NATIVA | 190.5 | TREMIE 4500 | PILOTES 8 TORRE 4 Y 50 TORRE 5 | 2025-06-06 | 7/4/2025 12:00:00 AM | 28 | 31 | 31 | 100 |  |  | 32.167 | 30.689 | 3 | 100
B-19388 NATIVA | 190.5 | TREMIE 4500 | PILOTES 8 TORRE 4 Y 50 TORRE 5 | 2025-06-06 | 7/4/2025 12:00:00 AM | 28 | 31 | 33.7 | 109 |  |  | 32.167 | 30.689 | 3 | 108.71
B-19388 NATIVA | 190.5 | TREMIE 4500 | PILOTES 8 TORRE 4 Y 50 TORRE 5 | 2025-06-06 | 7/4/2025 12:00:00 AM | 28 | 31 | 31.8 | 103 |  |  | 32.167 | 30.689 | 3 | 102.581
B-19388 NATIVA | 190.5 | TREMIE 4500 | PILOTES 47 TORRE 4 Y 68 TORRE 5 | 2025-06-06 | 7/4/2025 12:00:00 AM | 28 | 31 | 28.1 | 90 |  |  | 30.6 | 30.689 | 3 | 90.645
B-19388 NATIVA | 190.5 | TREMIE 4500 | PILOTES 47 TORRE 4 Y 68 TORRE 5 | 2025-06-06 | 7/4/2025 12:00:00 AM | 28 | 31 | 32.2 | 104 |  |  | 30.6 | 30.689 | 3 | 103.871
B-19388 NATIVA | 190.5 | TREMIE 4500 | PILOTES 47 TORRE 4 Y 68 TORRE 5 | 2025-06-06 | 7/4/2025 12:00:00 AM | 28 | 31 | 31.5 | 102 |  |  | 30.6 | 30.689 | 3 | 101.613
B-19388 NATIVA | 190.5 | TREMIE 4500 | PILOTE 27 TORRE 4 | 2025-06-07 | 7/5/2025 12:00:00 AM | 28 | 31 | 29.6 | 96 |  |  | 30.533 | 31.1 | 3 | 95.484
B-19388 NATIVA | 190.5 | TREMIE 4500 | PILOTE 27 TORRE 4 | 2025-06-07 | 7/5/2025 12:00:00 AM | 28 | 31 | 31.7 | 102 |  |  | 30.533 | 31.1 | 3 | 102.258
B-19388 NATIVA | 190.5 | TREMIE 4500 | PILOTE 27 TORRE 4 | 2025-06-07 | 7/5/2025 12:00:00 AM | 28 | 31 | 30.3 | 98 |  |  | 30.533 | 31.1 | 3 | 97.742
B-19388 NATIVA | 190.5 | TREMIE 4500 | PILOTE 79 TORRE 4 | 2025-06-11 | 7/9/2025 12:00:00 AM | 28 | 31 | 31.4 | 101 |  |  | 30.333 | 30.489 | 3 | 101.29
B-19388 NATIVA | 190.5 | TREMIE 4500 | PILOTE 79 TORRE 4 | 2025-06-11 | 7/9/2025 12:00:00 AM | 28 | 31 | 29.6 | 96 |  |  | 30.333 | 30.489 | 3 | 95.484
B-19388 NATIVA | 190.5 | TREMIE 4500 | PILOTE 79 TORRE 4 | 2025-06-11 | 7/9/2025 12:00:00 AM | 28 | 31 | 30 | 97 |  |  | 30.333 | 30.489 | 3 | 96.774
B-19388 NATIVA | 190.5 | TREMIE 4500 | PILOTES 59-65 TORRE 5 | 2025-06-11 | 7/9/2025 12:00:00 AM | 28 | 31 | 32.1 | 104 |  |  | 25.6 | 28.822 | 3 | 103.548
B-19388 NATIVA | 190.5 | TREMIE 4500 | PILOTES 59-65 TORRE 5 | 2025-06-11 | 7/9/2025 12:00:00 AM | 28 | 31 | 28.1 | 91 |  |  | 25.6 | 28.822 | 3 | 90.645
B-19388 NATIVA | 190.5 | TREMIE 4500 | PILOTES 59-65 TORRE 5 | 2025-06-11 | 7/9/2025 12:00:00 AM | 28 | 31 | 16.6 | 54 |  |  | 25.6 | 28.822 | 3 | 53.548
B-19388 NATIVA | 190.5 | TREMIE 4500 | PILOTES 71 TORRE 4 Y 23 TORRE 5 | 2025-06-12 | 7/10/2025 12:00:00 AM | 28 | 31 | 39.5 | 127 |  |  | 38.633 | 31.522 | 3 | 127.419
B-19388 NATIVA | 190.5 | TREMIE 4500 | PILOTES 71 TORRE 4 Y 23 TORRE 5 | 2025-06-12 | 7/10/2025 12:00:00 AM | 28 | 31 | 39.5 | 127 |  |  | 38.633 | 31.522 | 3 | 127.419
B-19388 NATIVA | 190.5 | TREMIE 4500 | PILOTES 71 TORRE 4 Y 23 TORRE 5 | 2025-06-12 | 7/10/2025 12:00:00 AM | 28 | 31 | 36.9 | 119 |  |  | 38.633 | 31.522 | 3 | 119.032
B-19388 NATIVA | 190.5 | TREMIE 4500 | PILOTES 78 TORRE 4 Y 34 TORRE 5 | 2025-06-13 | 7/11/2025 12:00:00 AM | 28 | 31 | 34.7 | 112 |  |  | 33.6 | 32.611 | 3 | 111.935
B-19388 NATIVA | 190.5 | TREMIE 4500 | PILOTES 78 TORRE 4 Y 34 TORRE 5 | 2025-06-13 | 7/11/2025 12:00:00 AM | 28 | 31 | 33.9 | 109 |  |  | 33.6 | 32.611 | 3 | 109.355
B-19388 NATIVA | 190.5 | TREMIE 4500 | PILOTES 78 TORRE 4 Y 34 TORRE 5 | 2025-06-13 | 7/11/2025 12:00:00 AM | 28 | 31 | 32.2 | 104 |  |  | 33.6 | 32.611 | 3 | 103.871
B-19388 NATIVA | 190.5 | TREMIE 4500 | PILOTE 31 TORRE 4 | 2025-06-13 | 7/11/2025 12:00:00 AM | 28 | 31 | 36.5 | 118 |  |  | 33.033 | 35.089 | 3 | 117.742
B-19388 NATIVA | 190.5 | TREMIE 4500 | PILOTE 31 TORRE 4 | 2025-06-13 | 7/11/2025 12:00:00 AM | 28 | 31 | 34.8 | 112 |  |  | 33.033 | 35.089 | 3 | 112.258
B-19388 NATIVA | 190.5 | TREMIE 4500 | PILOTE 31 TORRE 4 | 2025-06-13 | 7/11/2025 12:00:00 AM | 28 | 31 | 27.8 | 90 |  |  | 33.033 | 35.089 | 3 | 89.677
B-19388 NATIVA | 190.5 | TREMIE 4500 | PILOTE 92 TORRE 4 | 2025-06-16 | 7/14/2025 12:00:00 AM | 28 | 31 | 29.7 | 96 |  |  | 30.333 | 32.322 | 3 | 95.806
B-19388 NATIVA | 190.5 | TREMIE 4500 | PILOTE 92 TORRE 4 | 2025-06-16 | 7/14/2025 12:00:00 AM | 28 | 31 | 29.3 | 95 |  |  | 30.333 | 32.322 | 3 | 94.516
B-19388 NATIVA | 190.5 | TREMIE 4500 | PILOTE 92 TORRE 4 | 2025-06-16 | 7/14/2025 12:00:00 AM | 28 | 31 | 32 | 103 |  |  | 30.333 | 32.322 | 3 | 103.226
B-19388 NATIVA | 190.5 | TREMIE 4500 | PILOTE 20 TORRE 5 | 2025-06-14 | 7/12/2025 12:00:00 AM | 28 | 31 | 30.1 | 97 |  |  | 32.133 | 31.833 | 3 | 97.097
B-19388 NATIVA | 190.5 | TREMIE 4500 | PILOTE 20 TORRE 5 | 2025-06-14 | 7/12/2025 12:00:00 AM | 28 | 31 | 33.5 | 108 |  |  | 32.133 | 31.833 | 3 | 108.065
B-19388 NATIVA | 190.5 | TREMIE 4500 | PILOTE 20 TORRE 5 | 2025-06-14 | 7/12/2025 12:00:00 AM | 28 | 31 | 32.8 | 106 |  |  | 32.133 | 31.833 | 3 | 105.806
B-19388 NATIVA | 190.5 | TREMIE 4500 | PILOTES 80 TORRE 5 Y 75 TORRE 4 | 2025-06-17 | 7/15/2025 12:00:00 AM | 28 | 31 | 30.7 | 99 |  |  | 32.633 | 31.7 | 3 | 99.032
B-19388 NATIVA | 190.5 | TREMIE 4500 | PILOTES 80 TORRE 5 Y 75 TORRE 4 | 2025-06-17 | 7/15/2025 12:00:00 AM | 28 | 31 | 35.8 | 115 |  |  | 32.633 | 31.7 | 3 | 115.484
B-19388 NATIVA | 190.5 | TREMIE 4500 | PILOTES 80 TORRE 5 Y 75 TORRE 4 | 2025-06-17 | 7/15/2025 12:00:00 AM | 28 | 31 | 31.4 | 101 |  |  | 32.633 | 31.7 | 3 | 101.29
B-19388 NATIVA | 190.5 | TREMIE 4500 | PILOTES 1 TORRE 4 Y 37 TORRE 5 | 2025-06-18 | 7/16/2025 12:00:00 AM | 28 | 31 | 34.3 | 110 |  |  | 32.3 | 32.355 | 3 | 110.645
B-19388 NATIVA | 190.5 | TREMIE 4500 | PILOTES 1 TORRE 4 Y 37 TORRE 5 | 2025-06-18 | 7/16/2025 12:00:00 AM | 28 | 31 | 31.6 | 102 |  |  | 32.3 | 32.355 | 3 | 101.935
B-19388 NATIVA | 190.5 | TREMIE 4500 | PILOTES 1 TORRE 4 Y 37 TORRE 5 | 2025-06-18 | 7/16/2025 12:00:00 AM | 28 | 31 | 31 | 100 |  |  | 32.3 | 32.355 | 3 | 100
B-19388 NATIVA | 190.5 | TREMIE 4500 | PILOTES 22-60 TORRE 5 | 2025-06-19 | 7/17/2025 12:00:00 AM | 28 | 31 | 38.1 | 123 |  |  | 31.567 | 32.167 | 3 | 122.903
B-19388 NATIVA | 190.5 | TREMIE 4500 | PILOTES 22-60 TORRE 5 | 2025-06-19 | 7/17/2025 12:00:00 AM | 28 | 31 | 19.4 | 62 |  |  | 31.567 | 32.167 | 3 | 62.581
B-19388 NATIVA | 190.5 | TREMIE 4500 | PILOTES 22-60 TORRE 5 | 2025-06-19 | 7/17/2025 12:00:00 AM | 28 | 31 | 37.2 | 120 |  |  | 31.567 | 32.167 | 3 | 120
B-19388 NATIVA | 190.5 | TREMIE 4500 | PILOTES 70 TORRE 5 Y 88 TORRE 4 | 2025-06-20 | 7/18/2025 12:00:00 AM | 28 | 31 | 35 | 113 |  |  | 35.167 | 33.011 | 3 | 112.903
B-19388 NATIVA | 190.5 | TREMIE 4500 | PILOTES 70 TORRE 5 Y 88 TORRE 4 | 2025-06-20 | 7/18/2025 12:00:00 AM | 28 | 31 | 31.8 | 102 |  |  | 35.167 | 33.011 | 3 | 102.581
B-19388 NATIVA | 190.5 | TREMIE 4500 | PILOTES 70 TORRE 5 Y 88 TORRE 4 | 2025-06-20 | 7/18/2025 12:00:00 AM | 28 | 31 | 38.7 | 125 |  |  | 35.167 | 33.011 | 3 | 124.839
B-19388 NATIVA | 190.5 | TREMIE 4500 | PILOTE 85 TORRE 5 | 2025-07-01 | 7/29/2025 12:00:00 AM | 28 | 31 | 32.2 | 104 |  |  | 32.7 | 34.641 | 3 | 103.871
B-19388 NATIVA | 190.5 | TREMIE 4500 | PILOTE 30 TORRE 5 | 2025-06-26 | 7/24/2025 12:00:00 AM | 28 | 31 | 37.7 | 121 |  |  | 39.433 | 34.641 | 3 | 121.613
B-19388 NATIVA | 190.5 | TREMIE 4500 | PILOTE 30 TORRE 5 | 2025-06-26 | 7/24/2025 12:00:00 AM | 28 | 31 | 37.6 | 121 |  |  | 39.433 | 34.641 | 3 | 121.29
B-19388 NATIVA | 190.5 | TREMIE 4500 | PILOTE 30 TORRE 5 | 2025-06-26 | 7/24/2025 12:00:00 AM | 28 | 31 | 43 | 138 |  |  | 39.433 | 35.767 | 3 | 138.71
B-19388 NATIVA | 190.5 | TREMIE 4500 | PILOTE 85 TORRE 5 | 2025-07-01 | 7/29/2025 12:00:00 AM | 28 | 31 | 32 | 103 |  |  | 32.7 | 35.767 | 3 | 103.226
B-19388 NATIVA | 190.5 | TREMIE 4500 | PILOTE 85 TORRE 5 | 2025-07-01 | 7/29/2025 12:00:00 AM | 28 | 31 | 33.9 | 109 |  |  | 32.7 | 35.767 | 3 | 109.355
B-19388 NATIVA | 190.5 | TREMIE 4500 | PILOTES 66-41 TORRE 5 | 2025-06-24 | 7/22/2025 12:00:00 AM | 28 | 31 | 31.9 | 103 |  |  | 32.8 | 34.978 | 3 | 102.903
B-19388 NATIVA | 190.5 | TREMIE 4500 | PILOTES 66-41 TORRE 5 | 2025-06-24 | 7/22/2025 12:00:00 AM | 28 | 31 | 34.2 | 110 |  |  | 32.8 | 34.978 | 3 | 110.323
B-19388 NATIVA | 190.5 | TREMIE 4500 | PILOTES 66-41 TORRE 5 | 2025-06-24 | 7/22/2025 12:00:00 AM | 28 | 31 | 32.3 | 104 |  |  | 32.8 | 34.978 | 3 | 104.194
B-19388 NATIVA | 190.5 | TREMIE 4500 | PILOTE 22 TORRE 5 | 2025-06-25 | 7/23/2025 12:00:00 AM | 28 | 31 | 41.6 | 134 |  |  | 37.867 | 35.204 | 3 | 134.194
B-19388 NATIVA | 190.5 | TREMIE 4500 | PILOTE 22 TORRE 5 | 2025-06-25 | 7/23/2025 12:00:00 AM | 28 | 31 | 38.6 | 124 |  |  | 37.867 | 35.204 | 3 | 124.516
B-19388 NATIVA | 190.5 | TREMIE 4500 | PILOTE 22 TORRE 5 | 2025-06-25 | 7/23/2025 12:00:00 AM | 28 | 31 | 33.4 | 108 |  |  | 37.867 | 35.204 | 3 | 107.742
B-19388 NATIVA | 190.5 | TREMIE 4500 | PILOTE 81 TORRE 5 | 2025-06-28 | 7/26/2025 12:00:00 AM | 28 | 31 | 34.5 | 111 |  |  | 31.75 | 34.139 | 6 | 111.29
B-19388 NATIVA | 190.5 | TREMIE 4500 | PILOTE 81 TORRE 5 | 2025-06-28 | 7/26/2025 12:00:00 AM | 28 | 31 | 31.6 | 102 |  |  | 31.75 | 34.139 | 6 | 101.935
B-19388 NATIVA | 190.5 | TREMIE 4500 | PILOTE 81 TORRE 5 | 2025-06-28 | 7/26/2025 12:00:00 AM | 28 | 31 | 28.3 | 91 |  |  | 31.75 | 34.139 | 6 | 91.29
B-19388 NATIVA | 190.5 | TREMIE 4500 | PILOTE 44 TORRE 5 | 2025-07-02 | 7/30/2025 12:00:00 AM | 28 | 31 | 39.2 | 126 |  |  | 39.867 | 36.495 | 3 | 126.452
B-19388 NATIVA | 190.5 | TREMIE 4500 | PILOTE 44 TORRE 5 | 2025-07-02 | 7/30/2025 12:00:00 AM | 28 | 31 | 37.3 | 120 |  |  | 39.867 | 36.495 | 3 | 120.323
B-19388 NATIVA | 190.5 | TREMIE 4500 | PILOTE 44 TORRE 5 | 2025-07-02 | 7/30/2025 12:00:00 AM | 28 | 31 | 43.1 | 139 |  |  | 39.867 | 36.495 | 3 | 139.032
B-19388 NATIVA | 190.5 | TREMIE 4500 | PILOTE 51 TORRE 5 | 2025-07-11 | 8/8/2025 12:00:00 AM | 28 | 31 | 36.3 | 117 |  |  | 33.633 | 35.461 | 3 | 117.097
B-19388 NATIVA | 190.5 | TREMIE 4500 | PILOTE 51 TORRE 5 | 2025-07-11 | 8/8/2025 12:00:00 AM | 28 | 31 | 31.1 | 100 |  |  | 33.633 | 35.461 | 3 | 100.323
B-19388 NATIVA | 190.5 | TREMIE 4500 | PILOTES 35-49 TORRE 5 | 2025-07-03 | 7/31/2025 12:00:00 AM | 28 | 31 | 40.1 | 129 |  |  | 37.033 | 35.461 | 3 | 129.355
B-19388 NATIVA | 190.5 | TREMIE 4500 | PILOTES 35-49 TORRE 5 | 2025-07-03 | 7/31/2025 12:00:00 AM | 28 | 31 | 33.9 | 109 |  |  | 37.033 | 36.844 | 3 | 109.355
B-19388 NATIVA | 190.5 | TREMIE 4500 | PILOTES 35-49 TORRE 5 | 2025-07-03 | 7/31/2025 12:00:00 AM | 28 | 31 | 37.1 | 120 |  |  | 37.033 | 36.844 | 3 | 119.677
B-19388 NATIVA | 190.5 | TREMIE 4500 | PILOTE 51 TORRE 5 | 2025-07-11 | 8/8/2025 12:00:00 AM | 28 | 31 | 33.5 | 108 |  |  | 33.633 | 36.844 | 3 | 108.065
B-19388 NATIVA | 190.5 | TREMIE 4500 | PILOTE 74 TORRE 5 | 2025-07-04 | 8/1/2025 12:00:00 AM | 28 | 31 | 38.7 | 125 |  |  | 35.3 | 35.322 | 3 | 124.839
B-19388 NATIVA | 190.5 | TREMIE 4500 | PILOTE 74 TORRE 5 | 2025-07-04 | 8/1/2025 12:00:00 AM | 28 | 31 | 34.4 | 111 |  |  | 35.3 | 35.322 | 3 | 110.968
B-19388 NATIVA | 190.5 | TREMIE 4500 | PILOTE 74 TORRE 5 | 2025-07-04 | 8/1/2025 12:00:00 AM | 28 | 31 | 32.8 | 106 |  |  | 35.3 | 35.322 | 3 | 105.806
B-19388 NATIVA | 190.5 | TREMIE 4500 | PILOTE 26 TORRE 5 | 2025-07-05 | 8/2/2025 12:00:00 AM | 28 | 31 | 38.5 | 124 |  |  | 35.867 | 35.689 | 3 | 124.194
B-19388 NATIVA | 190.5 | TREMIE 4500 | PILOTE 26 TORRE 5 | 2025-07-05 | 8/2/2025 12:00:00 AM | 28 | 31 | 38.6 | 124 |  |  | 35.867 | 35.689 | 3 | 124.516
B-19388 NATIVA | 190.5 | TREMIE 4500 | PILOTE 26 TORRE 5 | 2025-07-05 | 8/2/2025 12:00:00 AM | 28 | 31 | 30.5 | 98 |  |  | 35.867 | 35.689 | 3 | 98.387
B-19388 NATIVA | 190.5 | TREMIE 4500 | PILOTE 5 TORRE 5 | 2025-07-07 | 8/4/2025 12:00:00 AM | 28 | 31 | 33.9 | 109 |  |  | 33.7 | 34.956 | 3 | 109.355
B-19388 NATIVA | 190.5 | TREMIE 4500 | PILOTE 5 TORRE 5 | 2025-07-07 | 8/4/2025 12:00:00 AM | 28 | 31 | 33.5 | 108 |  |  | 33.7 | 34.956 | 3 | 108.065
B-19388 NATIVA | 190.5 | TREMIE 4500 | PILOTE 5 TORRE 5 | 2025-07-07 | 8/4/2025 12:00:00 AM | 28 | 31 | 33.7 | 109 |  |  | 33.7 | 34.956 | 3 | 108.71
B-19388 NATIVA | 190.5 | TREMIE 4500 | PILOTES 55-77 TORRE 5 | 2025-07-08 | 8/5/2025 12:00:00 AM | 28 | 31 | 33.5 | 108 |  |  | 32.867 | 34.145 | 3 | 108.065
B-19388 NATIVA | 190.5 | TREMIE 4500 | PILOTES 55-77 TORRE 5 | 2025-07-08 | 8/5/2025 12:00:00 AM | 28 | 31 | 32.1 | 104 |  |  | 32.867 | 34.145 | 3 | 103.548
B-19388 NATIVA | 190.5 | TREMIE 4500 | PILOTES 55-77 TORRE 5 | 2025-07-08 | 8/5/2025 12:00:00 AM | 28 | 31 | 33 | 107 |  |  | 32.867 | 34.145 | 3 | 106.452
B-19388 NATIVA | 190.5 | TREMIE 4500 | PILOTES 31-61 TORRE 5 | 2025-07-09 | 8/6/2025 12:00:00 AM | 28 | 31 | 37.1 | 120 |  |  | 31.733 | 32.53 | 3 | 119.677
B-19388 NATIVA | 190.5 | TREMIE 4500 | ILOTE 78 TORRE 5 | 2025-07-10 | 8/7/2025 12:00:00 AM | 28 | 31 | 31.4 | 101 |  |  | 30.667 | 32.53 | 3 | 101.29
B-19388 NATIVA | 190.5 | TREMIE 4500 | ILOTE 78 TORRE 5 | 2025-07-10 | 8/7/2025 12:00:00 AM | 28 | 31 | 35.8 | 116 |  |  | 30.667 | 32.53 | 3 | 115.484
B-19388 NATIVA | 190.5 | TREMIE 4500 | ILOTE 78 TORRE 5 | 2025-07-10 | 8/7/2025 12:00:00 AM | 28 | 31 | 24.8 | 80 |  |  | 30.667 | 31.756 | 3 | 80
B-19388 NATIVA | 190.5 | TREMIE 4500 | PILOTES 31-61 TORRE 5 | 2025-07-09 | 8/6/2025 12:00:00 AM | 28 | 31 | 18.8 | 61 |  |  | 31.733 | 31.756 | 3 | 60.645
B-19388 NATIVA | 190.5 | TREMIE 4500 | PILOTES 31-61 TORRE 5 | 2025-07-09 | 8/6/2025 12:00:00 AM | 28 | 31 | 39.3 | 127 |  |  | 31.733 | 31.756 | 3 | 126.774
B-19388 NATIVA | 191 | IND. MURO 4000 GF | CIMENTACION EJES (1-3) (A-J) TORRE 4 | 2025-08-05 | 9/2/2025 12:00:00 AM | 28 | 28 | 37.2 | 133 |  |  | 33.6 |  | 3 | 132.857
B-19388 NATIVA | 191 | IND. MURO 4000 GF | CIMENTACION EJES (1-3) (A-J) TORRE 4 | 2025-08-05 | 9/2/2025 12:00:00 AM | 28 | 28 | 31.9 | 114 |  |  | 33.6 |  | 3 | 113.929
B-19388 NATIVA | 191 | IND. MURO 4000 GF | CIMENTACION EJES (1-3) (A-J) TORRE 4 | 2025-08-05 | 9/2/2025 12:00:00 AM | 28 | 28 | 31.7 | 113 |  |  | 33.6 |  | 3 | 113.214
B-19388 NATIVA | 191 | IND. MURO 4000 GF | CIMENTACION EJES (3-5) (A-J) TORRE 4 | 2025-08-05 | 9/2/2025 12:00:00 AM | 28 | 28 | 38.5 | 137 |  |  | 38.233 |  | 3 | 137.5
B-19388 NATIVA | 191 | IND. MURO 4000 GF | CIMENTACION EJES (3-5) (A-J) TORRE 4 | 2025-08-05 | 9/2/2025 12:00:00 AM | 28 | 28 | 39.6 | 141 |  |  | 38.233 |  | 3 | 141.429
B-19388 NATIVA | 191 | IND. MURO 4000 GF | CIMENTACION EJES (3-5) (A-J) TORRE 4 | 2025-08-05 | 9/2/2025 12:00:00 AM | 28 | 28 | 36.6 | 130 |  |  | 38.233 |  | 3 | 130.714
B-19388 NATIVA | 191 | IND. MURO 4000 GF | CIMENTACION EJES (5-7) (A-J) TORRE 4 | 2025-08-13 | 9/10/2025 12:00:00 AM | 28 | 28 | 34.9 | 124 |  |  | 33.367 | 35.067 | 6 | 124.643
B-19388 NATIVA | 191 | IND. MURO 4000 GF | CIMENTACION EJES (5-7) (A-J) TORRE 4 | 2025-08-13 | 9/10/2025 12:00:00 AM | 28 | 28 | 32.7 | 117 |  |  | 33.367 | 35.067 | 6 | 116.786
B-19388 NATIVA | 191 | IND. MURO 4000 GF | CIMENTACION EJES (5-7) (A-J) TORRE 4 | 2025-08-13 | 9/10/2025 12:00:00 AM | 28 | 28 | 30.2 | 108 |  |  | 33.367 | 35.067 | 6 | 107.857
B-19388 NATIVA | 191 | IND. MURO 4000 GF | CIMENTACION EJES (5-7) (A-J) TORRE 4 | 2025-08-13 | 9/10/2025 12:00:00 AM | 28 | 28 | 33.4 | 119 |  |  | 33.367 | 34.989 | 6 | 119.286
B-19388 NATIVA | 191 | IND. MURO 4000 GF | CIMENTACION EJES (5-7) (A-J) TORRE 4 | 2025-08-13 | 9/10/2025 12:00:00 AM | 28 | 28 | 33.7 | 120 |  |  | 33.367 | 34.989 | 6 | 120.357
B-19388 NATIVA | 191 | IND. MURO 4000 GF | CIMENTACION EJES (5-7) (A-J) TORRE 4 | 2025-08-13 | 9/10/2025 12:00:00 AM | 28 | 28 | 35.3 | 126 |  |  | 33.367 | 34.989 | 6 | 126.071
B-19388 NATIVA | 191 | CONVENCIONAL 4000 GC | BASE TORRE GRUA | 2025-08-15 | 9/12/2025 12:00:00 AM | 28 | 28 | 30.4 | 109 |  |  | 29.867 | 32.2 | 3 | 108.571
B-19388 NATIVA | 191 | CONVENCIONAL 4000 GC | BASE TORRE GRUA | 2025-08-15 | 9/12/2025 12:00:00 AM | 28 | 28 | 27.6 | 99 |  |  | 29.867 | 32.2 | 3 | 98.571
B-19388 NATIVA | 191 | CONVENCIONAL 4000 GC | BASE TORRE GRUA | 2025-08-15 | 9/12/2025 12:00:00 AM | 28 | 28 | 31.6 | 113 |  |  | 29.867 | 32.2 | 3 | 112.857
B-19388 NATIVA | 190.5 | IND. MURO 4000 GF | CIMENTACION EJES (10-11) (A-J) TORRE 4 | 2025-08-21 | 9/18/2025 12:00:00 AM | 28 | 28 | 33.7 | 120 |  |  | 35.1 | 32.778 | 3 | 120.357
B-19388 NATIVA | 190.5 | IND. MURO 4000 GF | CIMENTACION EJES (10-11) (A-J) TORRE 4 | 2025-08-21 | 9/18/2025 12:00:00 AM | 28 | 28 | 33.7 | 120 |  |  | 35.1 | 32.778 | 3 | 120.357
B-19388 NATIVA | 190.5 | IND. MURO 4000 GF | CIMENTACION EJES (10-11) (A-J) TORRE 4 | 2025-08-21 | 9/18/2025 12:00:00 AM | 28 | 28 | 37.9 | 135 |  |  | 35.1 | 32.778 | 3 | 135.357
B-19388 NATIVA | 190.5 | IND. MURO 4000 GF | CIMENTACION EJES (11-12) (A-J) TORRE 4 | 2025-08-21 | 9/18/2025 12:00:00 AM | 28 | 28 | 33 | 118 |  |  | 44.767 | 36.578 | 3 | 117.857
B-19388 NATIVA | 190.5 | IND. MURO 4000 GF | CIMENTACION EJES (11-12) (A-J) TORRE 4 | 2025-08-21 | 9/18/2025 12:00:00 AM | 28 | 28 | 32.8 | 117 |  |  | 44.767 | 36.578 | 3 | 117.143
B-19388 NATIVA | 190.5 | IND. MURO 4000 GF | CIMENTACION EJES (11-12) (A-J) TORRE 4 | 2025-08-21 | 9/18/2025 12:00:00 AM | 28 | 28 | 68.5 | 245 |  |  | 44.767 | 36.578 | 3 | 244.643
B-19388 NATIVA | 191 | IND. MURO 4000 GF | PLACA PISO 1 EJES (1-9)(A-J) TORRE 4 | 2025-08-26 | 9/23/2025 12:00:00 AM | 28 | 28 | 30.5 | 109 | PLACA | B-19388 NATIVA_PLACA_28_28 | 29.133 | 36.333 | 3 | 108.929
B-19388 NATIVA | 191 | IND. MURO 4000 GF | PLACA PISO 1 EJES (1-9)(A-J) TORRE 4 | 2025-08-26 | 9/23/2025 12:00:00 AM | 28 | 28 | 29 | 104 | PLACA | B-19388 NATIVA_PLACA_28_28 | 29.133 | 36.333 | 3 | 103.571
B-19388 NATIVA | 191 | IND. MURO 4000 GF | PLACA PISO 1 EJES (1-9)(A-J) TORRE 4 | 2025-08-26 | 9/23/2025 12:00:00 AM | 28 | 28 | 27.9 | 100 | PLACA | B-19388 NATIVA_PLACA_28_28 | 29.133 | 36.333 | 3 | 99.643
B-19388 NATIVA | 190.5 | IND. MURO 4000 GF | CIMENTACION EJES (14-16) (A-J) TORRE 4 | 2025-08-30 | 9/27/2025 12:00:00 AM | 28 | 28 | 25.6 | 91 |  |  | 26.1 | 33.333 | 3 | 91.429
B-19388 NATIVA | 190.5 | IND. MURO 4000 GF | CIMENTACION EJES (14-16) (A-J) TORRE 4 | 2025-08-30 | 9/27/2025 12:00:00 AM | 28 | 28 | 26.5 | 95 |  |  | 26.1 | 33.333 | 3 | 94.643
B-19388 NATIVA | 190.5 | IND. MURO 4000 GF | CIMENTACION EJES (14-16) (A-J) TORRE 4 | 2025-08-30 | 9/27/2025 12:00:00 AM | 28 | 28 | 26.2 | 94 |  |  | 26.1 | 33.333 | 3 | 93.571
B-19388 NATIVA | 190.5 | IND. MURO 4000 GF | CIMENTACION EJES (12-14) (A-J) TORRE 4 | 2025-08-30 | 9/27/2025 12:00:00 AM | 28 | 28 | 26 | 93 |  |  | 24.9 | 26.711 | 3 | 92.857
B-19388 NATIVA | 190.5 | IND. MURO 4000 GF | CIMENTACION EJES (12-14) (A-J) TORRE 4 | 2025-08-30 | 9/27/2025 12:00:00 AM | 28 | 28 | 26.1 | 93 |  |  | 24.9 | 26.711 | 3 | 93.214
B-19388 NATIVA | 190.5 | IND. MURO 4000 GF | CIMENTACION EJES (12-14) (A-J) TORRE 4 | 2025-08-30 | 9/27/2025 12:00:00 AM | 28 | 28 | 22.6 | 81 |  |  | 24.9 | 26.711 | 3 | 80.714
B-19388 NATIVA | 190.5 | IND. MURO 4000 GF | PLACA PISO 1 EJES (12-21)(A-J) TORRE 4 | 2025-09-11 | 10/9/2025 12:00:00 AM | 28 | 28 | 31.7 | 113 | PLACA | B-19388 NATIVA_PLACA_28_28 | 32.033 | 27.678 | 3 | 113.214
B-19388 NATIVA | 190.5 | IND. MURO 4000 GF | PLACA PISO 1 EJES (12-21)(A-J) TORRE 4 | 2025-09-11 | 10/9/2025 12:00:00 AM | 28 | 28 | 34.1 | 122 | PLACA | B-19388 NATIVA_PLACA_28_28 | 32.033 | 27.678 | 3 | 121.786
B-19388 NATIVA | 190.5 | IND. MURO 4000 GF | PLACA PISO 1 EJES (12-21)(A-J) TORRE 4 | 2025-09-11 | 10/9/2025 12:00:00 AM | 28 | 28 | 30.3 | 108 | PLACA | B-19388 NATIVA_PLACA_28_28 | 32.033 | 27.678 | 3 | 108.214
B-19388 NATIVA | 191 | IND. MURO 4000 GF | PLACA PISO 1 EJES (9-12)(A-J) TORRE 4 | 2025-09-04 | 10/2/2025 12:00:00 AM | 28 | 28 | 35.9 | 128 | PLACA | B-19388 NATIVA_PLACA_28_28 | 36.8 | 31.244 | 3 | 128.214
B-19388 NATIVA | 191 | IND. MURO 4000 GF | PLACA PISO 1 EJES (9-12)(A-J) TORRE 4 | 2025-09-04 | 10/2/2025 12:00:00 AM | 28 | 28 | 34.9 | 125 | PLACA | B-19388 NATIVA_PLACA_28_28 | 36.8 | 31.244 | 3 | 124.643
B-19388 NATIVA | 191 | IND. MURO 4000 GF | PLACA PISO 1 EJES (9-12)(A-J) TORRE 4 | 2025-09-04 | 10/2/2025 12:00:00 AM | 28 | 28 | 39.6 | 141 | PLACA | B-19388 NATIVA_PLACA_28_28 | 36.8 | 31.244 | 3 | 141.429
B-19388 NATIVA | 191 | IND. MURO 4000 GF | CIMENTACION EJES (16-21) (A-J) TORRE 4 | 2025-09-04 | 10/2/2025 12:00:00 AM | 28 | 28 | 43 | 153 |  |  | 37.433 | 35.422 | 3 | 153.571
B-19388 NATIVA | 191 | IND. MURO 4000 GF | CIMENTACION EJES (16-21) (A-J) TORRE 4 | 2025-09-04 | 10/2/2025 12:00:00 AM | 28 | 28 | 41.3 | 147 |  |  | 37.433 | 35.422 | 3 | 147.5
B-19388 NATIVA | 191 | IND. MURO 4000 GF | CIMENTACION EJES (16-21) (A-J) TORRE 4 | 2025-09-04 | 10/2/2025 12:00:00 AM | 28 | 28 | 28 | 100 |  |  | 37.433 | 35.422 | 3 | 100
B-19388 NATIVA | 190.5 | IND. MURO 4000 GF | CIMENTACION EJES (1-3) (A-J) TORRE 5 | 2025-09-19 | 10/17/2025 12:00:00 AM | 28 | 28 | 33 | 118 |  |  | 30.467 | 34.9 | 3 | 117.857
B-19388 NATIVA | 190.5 | IND. MURO 4000 GF | CIMENTACION EJES (1-3) (A-J) TORRE 5 | 2025-09-19 | 10/17/2025 12:00:00 AM | 28 | 28 | 30.3 | 108 |  |  | 30.467 | 34.9 | 3 | 108.214
B-19388 NATIVA | 190.5 | IND. MURO 4000 GF | CIMENTACION EJES (1-3) (A-J) TORRE 5 | 2025-09-19 | 10/17/2025 12:00:00 AM | 28 | 28 | 28.1 | 100 |  |  | 30.467 | 34.9 | 3 | 100.357
B-19388 NATIVA | 190.5 | IND. MURO 4000 GF | CIMENTACION EJES (3-6) (A-J) TORRE 5 | 2025-09-19 | 10/17/2025 12:00:00 AM | 28 | 28 | 36 | 129 |  |  | 34.333 | 34.078 | 3 | 128.571
B-19388 NATIVA | 190.5 | IND. MURO 4000 GF | CIMENTACION EJES (3-6) (A-J) TORRE 5 | 2025-09-19 | 10/17/2025 12:00:00 AM | 28 | 28 | 34.7 | 124 |  |  | 34.333 | 34.078 | 3 | 123.929
B-19388 NATIVA | 190.5 | IND. MURO 4000 GF | CIMENTACION EJES (3-6) (A-J) TORRE 5 | 2025-09-19 | 10/17/2025 12:00:00 AM | 28 | 28 | 32.3 | 115 |  |  | 34.333 | 34.078 | 3 | 115.357
B-19388 NATIVA | 191 | CONVENCIONAL 4000 GC | CIMENTACION EJES (4-5)(E-B) COMUNAL 3 | 2025-09-26 | 10/24/2025 12:00:00 AM | 28 | 28 | 30.9 | 110 |  |  | 32.7 | 32.5 | 3 | 110.357
B-19388 NATIVA | 191 | CONVENCIONAL 4000 GC | CIMENTACION EJES (4-5)(E-B) COMUNAL 3 | 2025-09-26 | 10/24/2025 12:00:00 AM | 28 | 28 | 32.5 | 116 |  |  | 32.7 | 32.5 | 3 | 116.071
B-19388 NATIVA | 191 | CONVENCIONAL 4000 GC | CIMENTACION EJES (4-5)(E-B) COMUNAL 3 | 2025-09-26 | 10/24/2025 12:00:00 AM | 28 | 28 | 34.7 | 124 |  |  | 32.7 | 32.5 | 3 | 123.929
B-19388 NATIVA | 191 | IND. MURO 4000 GF | CIMENTACION EJES (6-8) (A-J) TORRE 5 | 2025-09-25 | 10/23/2025 12:00:00 AM | 28 | 28 | 34.1 | 122 |  |  | 34.967 | 34 | 3 | 121.786
B-19388 NATIVA | 191 | IND. MURO 4000 GF | CIMENTACION EJES (6-8) (A-J) TORRE 5 | 2025-09-25 | 10/23/2025 12:00:00 AM | 28 | 28 | 37.3 | 133 |  |  | 34.967 | 34 | 3 | 133.214
B-19388 NATIVA | 191 | IND. MURO 4000 GF | CIMENTACION EJES (6-8) (A-J) TORRE 5 | 2025-09-25 | 10/23/2025 12:00:00 AM | 28 | 28 | 33.5 | 120 |  |  | 34.967 | 34 | 3 | 119.643
B-19388 NATIVA | 191 | IND. MURO 4000 GF | CIMENTACION EJES (8-9) (A-J) TORRE 5 | 2025-09-25 | 10/23/2025 12:00:00 AM | 28 | 28 | 37.8 | 135 |  |  | 36.9 | 34.856 | 3 | 135
B-19388 NATIVA | 191 | IND. MURO 4000 GF | CIMENTACION EJES (8-9) (A-J) TORRE 5 | 2025-09-25 | 10/23/2025 12:00:00 AM | 28 | 28 | 34.1 | 122 |  |  | 36.9 | 34.856 | 3 | 121.786
B-19388 NATIVA | 191 | IND. MURO 4000 GF | CIMENTACION EJES (8-9) (A-J) TORRE 5 | 2025-09-25 | 10/23/2025 12:00:00 AM | 28 | 28 | 38.8 | 138 |  |  | 36.9 | 34.856 | 3 | 138.571
B-19388 NATIVA | 191 | IND. MURO 4000 PSI | PLACA PISO 1 EJES (1-9)(A-J) TORRE 5 | 2025-10-08 | 11/5/2025 12:00:00 AM | 28 | 28 | 30.1 | 108 | PLACA | B-19388 NATIVA_PLACA_28_28 | 29.933 | 34.585 | 3 | 107.5
B-19388 NATIVA | 191 | IND. MURO 4000 GF | CIMENTACION EJES (12-14) (A-J) TORRE 5 | 2025-10-01 | 10/29/2025 12:00:00 AM | 28 | 28 | 32.8 | 117 |  |  | 32.867 | 34.585 | 3 | 117.143
B-19388 NATIVA | 191 | IND. MURO 4000 GF | CIMENTACION EJES (12-14) (A-J) TORRE 5 | 2025-10-01 | 10/29/2025 12:00:00 AM | 28 | 28 | 35.7 | 128 |  |  | 32.867 | 34.585 | 3 | 127.5
B-19388 NATIVA | 191 | IND. MURO 4000 GF | CIMENTACION EJES (12-14) (A-J) TORRE 5 | 2025-10-01 | 10/29/2025 12:00:00 AM | 28 | 28 | 30.1 | 107 |  |  | 32.867 | 33.73 | 3 | 107.5
B-19388 NATIVA | 191 | IND. MURO 4000 GF | CIMENTACION EJES (10-12) (A-J) TORRE 5 | 2025-10-01 | 10/29/2025 12:00:00 AM | 28 | 28 | 31.7 | 113 |  |  | 32.167 | 33.73 | 3 | 113.214
B-19388 NATIVA | 191 | IND. MURO 4000 GF | CIMENTACION EJES (10-12) (A-J) TORRE 5 | 2025-10-01 | 10/29/2025 12:00:00 AM | 28 | 28 | 35.3 | 126 |  |  | 32.167 | 33.73 | 3 | 126.071
B-19388 NATIVA | 191 | IND. MURO 4000 GF | CIMENTACION EJES (10-12) (A-J) TORRE 5 | 2025-10-01 | 10/29/2025 12:00:00 AM | 28 | 28 | 29.5 | 105 |  |  | 32.167 | 32.241 | 3 | 105.357
B-19388 NATIVA | 191 | CONVENCIONAL 4000 GC | CIMENTACION EJES (5-6) (C-D) MURO CONTENCION OCCIDENTAL EJE (B-C) COMUNAL 3 | 2025-10-09 | 11/6/2025 12:00:00 AM | 28 | 28 | 35.9 | 128 | MURO | B-19388 NATIVA_MURO_28_28 | 32.567 | 32.241 | 3 | 128.214
B-19388 NATIVA | 191 | CONVENCIONAL 4000 GC | CIMENTACION EJES (5-6) (C-D) MURO CONTENCION OCCIDENTAL EJE (B-C) COMUNAL 3 | 2025-10-09 | 11/6/2025 12:00:00 AM | 28 | 28 | 30.3 | 108 | MURO | B-19388 NATIVA_MURO_28_28 | 32.567 | 32.241 | 3 | 108.214
B-19388 NATIVA | 191 | CONVENCIONAL 4000 GC | CIMENTACION EJES (5-6) (C-D) MURO CONTENCION OCCIDENTAL EJE (B-C) COMUNAL 3 | 2025-10-09 | 11/6/2025 12:00:00 AM | 28 | 28 | 31.5 | 112 | MURO | B-19388 NATIVA_MURO_28_28 | 32.567 | 30.859 | 3 | 112.5
B-19388 NATIVA | 191 | IND. MURO 4000 GF | CIMENTACION EJES (15-16) (A-J) TORRE 5 | 2025-10-07 | 11/4/2025 12:00:00 AM | 28 | 28 | 24.1 | 86 |  |  | 25.333 | 30.859 | 3 | 86.071
B-19388 NATIVA | 191 | IND. MURO 4000 GF | CIMENTACION EJES (15-16) (A-J) TORRE 5 | 2025-10-07 | 11/4/2025 12:00:00 AM | 28 | 28 | 24.6 | 88 |  |  | 25.333 | 30.859 | 3 | 87.857
B-19388 NATIVA | 191 | IND. MURO 4000 GF | CIMENTACION EJES (15-16) (A-J) TORRE 5 | 2025-10-07 | 11/4/2025 12:00:00 AM | 28 | 28 | 27.3 | 98 |  |  | 25.333 | 28.459 | 3 | 97.5
B-19388 NATIVA | 191 | IND. MURO 4000 GF | CIMENTACION EJES (17-18) (A-J) TORRE 5 | 2025-10-07 | 11/4/2025 12:00:00 AM | 28 | 28 | 24.8 | 88 |  |  | 25.133 | 28.459 | 3 | 88.571
B-19388 NATIVA | 191 | IND. MURO 4000 GF | CIMENTACION EJES (17-18) (A-J) TORRE 5 | 2025-10-07 | 11/4/2025 12:00:00 AM | 28 | 28 | 25.9 | 92 |  |  | 25.133 | 28.459 | 3 | 92.5
B-19388 NATIVA | 191 | IND. MURO 4000 GF | CIMENTACION EJES (17-18) (A-J) TORRE 5 | 2025-10-07 | 11/4/2025 12:00:00 AM | 28 | 28 | 24.7 | 88 |  |  | 25.133 | 27.092 | 3 | 88.214
B-19388 NATIVA | 191 | IND. MURO 4000 PSI | PLACA PISO 1 EJES (1-9)(A-J) TORRE 5 | 2025-10-08 | 11/5/2025 12:00:00 AM | 28 | 28 | 30.4 | 109 | PLACA | B-19388 NATIVA_PLACA_28_28 | 29.933 | 27.092 | 3 | 108.571
B-19388 NATIVA | 191 | IND. MURO 4000 PSI | PLACA PISO 1 EJES (1-9)(A-J) TORRE 5 | 2025-10-08 | 11/5/2025 12:00:00 AM | 28 | 28 | 29.3 | 105 | PLACA | B-19388 NATIVA_PLACA_28_28 | 29.933 | 27.092 | 3 | 104.643
B-19388 NATIVA | 191 | IND. MURO 4000 PSI | CIMENTACION EJES (21-23 ) (A-J) TORRE 5 | 2025-10-11 | 11/8/2025 12:00:00 AM | 28 | 28 | 31.3 | 112 |  |  | 30.233 | 27.922 | 3 | 111.786
B-19388 NATIVA | 191 | IND. MURO 4000 PSI | CIMENTACION EJES (21-23 ) (A-J) TORRE 5 | 2025-10-11 | 11/8/2025 12:00:00 AM | 28 | 28 | 30.2 | 108 |  |  | 30.233 | 27.922 | 3 | 107.857
B-19388 NATIVA | 191 | IND. MURO 4000 PSI | CIMENTACION EJES (21-23 ) (A-J) TORRE 5 | 2025-10-11 | 11/8/2025 12:00:00 AM | 28 | 28 | 29.2 | 104 |  |  | 30.233 | 27.922 | 3 | 104.286
B-19388 NATIVA | 191 | IND. MURO 4000 PSI | CIMENTACION EJES (19-20) (A-J) TORRE 5 | 2025-10-11 | 11/8/2025 12:00:00 AM | 28 | 28 | 30.1 | 108 |  |  | 30.8 | 29.789 | 3 | 107.5
B-19388 NATIVA | 191 | IND. MURO 4000 PSI | CIMENTACION EJES (19-20) (A-J) TORRE 5 | 2025-10-11 | 11/8/2025 12:00:00 AM | 28 | 28 | 28.9 | 103 |  |  | 30.8 | 29.789 | 3 | 103.214
B-19388 NATIVA | 191 | IND. MURO 4000 PSI | CIMENTACION EJES (19-20) (A-J) TORRE 5 | 2025-10-11 | 11/8/2025 12:00:00 AM | 28 | 28 | 33.4 | 119 |  |  | 30.8 | 29.789 | 3 | 119.286
B-19388 NATIVA | 191 | CONVENCIONAL 4000 GC | MURO CONTENCION OCCIDENTAL EJE (C-D) COMUNAL 3 | 2025-10-14 | 11/11/2025 12:00:00 AM | 28 | 28 | 35.6 | 127 | MURO | B-19388 NATIVA_MURO_28_28 | 35.633 | 32.222 | 3 | 127.143
B-19388 NATIVA | 191 | CONVENCIONAL 4000 GC | MURO CONTENCION OCCIDENTAL EJE (C-D) COMUNAL 3 | 2025-10-14 | 11/11/2025 12:00:00 AM | 28 | 28 | 35.3 | 126 | MURO | B-19388 NATIVA_MURO_28_28 | 35.633 | 32.222 | 3 | 126.071
B-19388 NATIVA | 191 | CONVENCIONAL 4000 GC | MURO CONTENCION OCCIDENTAL EJE (C-D) COMUNAL 3 | 2025-10-14 | 11/11/2025 12:00:00 AM | 28 | 28 | 36 | 129 | MURO | B-19388 NATIVA_MURO_28_28 | 35.633 | 32.222 | 3 | 128.571
B-19388 NATIVA | 191 | IND. MURO 4000 PSI | TORRE 5 PLACA PISO 1 EJES 9-15 Y A-J | 2025-10-16 | 11/13/2025 12:00:00 AM | 28 | 28 | 29.3 | 105 | PLACA | B-19388 NATIVA_PLACA_28_28 | 32.7 | 33.044 | 3 | 104.643
B-19388 NATIVA | 191 | IND. MURO 4000 PSI | TORRE 5 PLACA PISO 1 EJES 9-15 Y A-J | 2025-10-16 | 11/13/2025 12:00:00 AM | 28 | 28 | 34.1 | 122 | PLACA | B-19388 NATIVA_PLACA_28_28 | 32.7 | 33.044 | 3 | 121.786
B-19388 NATIVA | 191 | IND. MURO 4000 PSI | TORRE 5 PLACA PISO 1 EJES 9-15 Y A-J | 2025-10-16 | 11/13/2025 12:00:00 AM | 28 | 28 | 34.7 | 124 | PLACA | B-19388 NATIVA_PLACA_28_28 | 32.7 | 33.044 | 3 | 123.929
B-19388 NATIVA | 191 | CONVENCIONAL 4000 GC | MURO CONTENCION PARTE SUPERIOR EJE C-E | 2025-10-20 | 11/17/2025 12:00:00 AM | 28 | 28 | 30.7 | 109 | MURO | B-19388 NATIVA_MURO_28_28 | 29.2 | 32.511 | 3 | 109.643
B-19388 NATIVA | 191 | CONVENCIONAL 4000 GC | MURO CONTENCION PARTE SUPERIOR EJE C-E | 2025-10-20 | 11/17/2025 12:00:00 AM | 28 | 28 | 29.2 | 104 | MURO | B-19388 NATIVA_MURO_28_28 | 29.2 | 32.511 | 3 | 104.286
B-19388 NATIVA | 191 | CONVENCIONAL 4000 GC | MURO CONTENCION PARTE SUPERIOR EJE C-E | 2025-10-20 | 11/17/2025 12:00:00 AM | 28 | 28 | 27.7 | 99 | MURO | B-19388 NATIVA_MURO_28_28 | 29.2 | 32.511 | 3 | 98.929
B-19388 NATIVA | 191 | IND. MURO 4000 PSI | COLUMNAS SOTANO EJES C-E Y 4-6 | 2025-10-20 | 11/17/2025 12:00:00 AM | 28 | 28 | 33.9 | 121 |  |  | 36.533 | 32.811 | 3 | 121.071
B-19388 NATIVA | 191 | IND. MURO 4000 PSI | COLUMNAS SOTANO EJES C-E Y 4-6 | 2025-10-20 | 11/17/2025 12:00:00 AM | 28 | 28 | 37.6 | 134 |  |  | 36.533 | 32.811 | 3 | 134.286
B-19388 NATIVA | 191 | IND. MURO 4000 PSI | COLUMNAS SOTANO EJES C-E Y 4-6 | 2025-10-20 | 11/17/2025 12:00:00 AM | 28 | 28 | 38.1 | 136 |  |  | 36.533 | 32.811 | 3 | 136.071
B-19388 NATIVA | 191 | IND. MURO 4000 PSI | TORRE 5 PLACA PISO 1 EJES 16-23 Y A-J | 2025-10-21 | 11/18/2025 12:00:00 AM | 28 | 28 | 34.5 | 123 | PLACA | B-19388 NATIVA_PLACA_28_28 | 33.733 | 33.155 | 3 | 123.214
B-19388 NATIVA | 191 | IND. MURO 4000 PSI | TORRE 5 PLACA PISO 1 EJES 16-23 Y A-J | 2025-10-21 | 11/18/2025 12:00:00 AM | 28 | 28 | 32.4 | 116 | PLACA | B-19388 NATIVA_PLACA_28_28 | 33.733 | 33.155 | 3 | 115.714
B-19388 NATIVA | 191 | IND. MURO 4000 PSI | TORRE 5 PLACA PISO 1 EJES 16-23 Y A-J | 2025-10-21 | 11/18/2025 12:00:00 AM | 28 | 28 | 34.3 | 122 | PLACA | B-19388 NATIVA_PLACA_28_28 | 33.733 | 33.155 | 3 | 122.5
B-19388 NATIVA | 191 | CONVENCIONAL 4000 GC | MURO CONTENCION COSTADO OCC PARTE SUPERIOR EJE B- C | 2025-10-23 | 11/20/2025 12:00:00 AM | 28 | 28 | 28.6 | 102 | MURO | B-19388 NATIVA_MURO_28_28 | 32.567 | 34.278 | 3 | 102.143
B-19388 NATIVA | 191 | CONVENCIONAL 4000 GC | MURO CONTENCION COSTADO OCC PARTE SUPERIOR EJE B- C | 2025-10-23 | 11/20/2025 12:00:00 AM | 28 | 28 | 33.1 | 118 | MURO | B-19388 NATIVA_MURO_28_28 | 32.567 | 34.278 | 3 | 118.214
B-19388 NATIVA | 191 | CONVENCIONAL 4000 GC | MURO CONTENCION COSTADO OCC PARTE SUPERIOR EJE B- C | 2025-10-23 | 11/20/2025 12:00:00 AM | 28 | 28 | 36 | 128 | MURO | B-19388 NATIVA_MURO_28_28 | 32.567 | 34.278 | 3 | 128.571
B-19388 NATIVA | 191 | CONVENCIONAL 4000 GC | MUROS Y VIGAS FOSO ASCENSOR COMUNAL 3 | 2025-10-27 | 11/24/2025 12:00:00 AM | 28 | 28 | 32.8 | 117 | MURO | B-19388 NATIVA_MURO_28_28 | 31.367 | 32.556 | 3 | 117.143
B-19388 NATIVA | 191 | CONVENCIONAL 4000 GC | MUROS Y VIGAS FOSO ASCENSOR COMUNAL 3 | 2025-10-27 | 11/24/2025 12:00:00 AM | 28 | 28 | 29.7 | 106 | MURO | B-19388 NATIVA_MURO_28_28 | 31.367 | 32.556 | 3 | 106.071
B-19388 NATIVA | 191 | CONVENCIONAL 4000 GC | MUROS Y VIGAS FOSO ASCENSOR COMUNAL 3 | 2025-10-27 | 11/24/2025 12:00:00 AM | 28 | 28 | 31.6 | 113 | MURO | B-19388 NATIVA_MURO_28_28 | 31.367 | 32.556 | 3 | 112.857
B-19388 NATIVA | 191 | CONVENCIONAL 4000 GC | MUROS FOSO ASCENSOR PISO 1 SALON COMUNAL 3 | 2025-10-31 | 11/28/2025 12:00:00 AM | 28 | 28 | 33.5 | 120 | MURO | B-19388 NATIVA_MURO_28_28 | 34.7 | 32.878 | 3 | 119.643
B-19388 NATIVA | 191 | CONVENCIONAL 4000 GC | MUROS FOSO ASCENSOR PISO 1 SALON COMUNAL 3 | 2025-10-31 | 11/28/2025 12:00:00 AM | 28 | 28 | 33.3 | 119 | MURO | B-19388 NATIVA_MURO_28_28 | 34.7 | 32.878 | 3 | 118.929
B-19388 NATIVA | 191 | CONVENCIONAL 4000 GC | MUROS FOSO ASCENSOR PISO 1 SALON COMUNAL 3 | 2025-10-31 | 11/28/2025 12:00:00 AM | 28 | 28 | 37.3 | 133 | MURO | B-19388 NATIVA_MURO_28_28 | 34.7 | 32.878 | 3 | 133.214
B-19388 NATIVA | 191 | IND. MURO 4000 PSI | MUROS FOSO ASCENSOR SOTANO PARTE SUPERIOR SC 3 | 2025-11-06 | 12/4/2025 12:00:00 AM | 28 | 28 | 29.3 | 105 | MURO | B-19388 NATIVA_MURO_28_28 | 29.733 | 31.933 | 3 | 104.643
B-19388 NATIVA | 191 | IND. MURO 4000 PSI | MUROS FOSO ASCENSOR SOTANO PARTE SUPERIOR SC 3 | 2025-11-06 | 12/4/2025 12:00:00 AM | 28 | 28 | 29.9 | 107 | MURO | B-19388 NATIVA_MURO_28_28 | 29.733 | 31.933 | 3 | 106.786
B-19388 NATIVA | 191 | IND. MURO 4000 PSI | MUROS FOSO ASCENSOR SOTANO PARTE SUPERIOR SC 3 | 2025-11-06 | 12/4/2025 12:00:00 AM | 28 | 28 | 30 | 107 | MURO | B-19388 NATIVA_MURO_28_28 | 29.733 | 31.933 | 3 | 107.143
B-19388 NATIVA | 191 | CONVENCIONAL 4000 GC | PLACA PISO 1 EJES C-E Y 4-6 | 2025-11-11 | 12/9/2025 12:00:00 AM | 28 | 28 | 40.1 | 143 | PLACA | B-19388 NATIVA_PLACA_28_28 | 37.067 | 33.833 | 3 | 143.214
B-19388 NATIVA | 191 | CONVENCIONAL 4000 GC | PLACA PISO 1 EJES C-E Y 4-6 | 2025-11-11 | 12/9/2025 12:00:00 AM | 28 | 28 | 35.6 | 127 | PLACA | B-19388 NATIVA_PLACA_28_28 | 37.067 | 33.833 | 3 | 127.143
B-19388 NATIVA | 191 | CONVENCIONAL 4000 GC | PLACA PISO 1 EJES C-E Y 4-6 | 2025-11-11 | 12/9/2025 12:00:00 AM | 28 | 28 | 35.5 | 127 | PLACA | B-19388 NATIVA_PLACA_28_28 | 37.067 | 33.833 | 3 | 126.786
B-19388 NATIVA | 191 | CONVENCIONAL 4000 GC | CIMENTACION ESCALERAS SALON COMUNAL 3 | 2025-11-18 | 12/16/2025 12:00:00 AM | 28 | 28 | 26.5 | 95 |  |  | 27.967 | 31.589 | 3 | 94.643
B-19388 NATIVA | 191 | CONVENCIONAL 4000 GC | CIMENTACION ESCALERAS SALON COMUNAL 3 | 2025-11-18 | 12/16/2025 12:00:00 AM | 28 | 28 | 29.7 | 106 |  |  | 27.967 | 31.589 | 3 | 106.071
B-19388 NATIVA | 191 | CONVENCIONAL 4000 GC | CIMENTACION ESCALERAS SALON COMUNAL 3 | 2025-11-18 | 12/16/2025 12:00:00 AM | 28 | 28 | 27.7 | 99 |  |  | 27.967 | 31.589 | 3 | 98.929
B-19388 NATIVA | 191 | CONVENCIONAL 4000 GC | COLUMNAS PISO 1 EJE C-E 4-6 | 2025-11-19 | 12/17/2025 12:00:00 AM | 28 | 28 | 31.8 | 114 |  |  | 31.4 | 32.145 | 3 | 113.571
B-19388 NATIVA | 191 | CONVENCIONAL 4000 GC | COLUMNAS PISO 1 EJE C-E 4-6 | 2025-11-19 | 12/17/2025 12:00:00 AM | 28 | 28 | 32.2 | 115 |  |  | 31.4 | 32.145 | 3 | 115
B-19388 NATIVA | 191 | CONVENCIONAL 4000 GC | COLUMNAS PISO 1 EJE C-E 4-6 | 2025-11-19 | 12/17/2025 12:00:00 AM | 28 | 28 | 30.2 | 108 |  |  | 31.4 | 32.145 | 3 | 107.857
B-19388 NATIVA | 191 | IND MURO 5000 PSI | MUROS P4 AP 401-412 TORRE 5 | 2025-12-09 | 1/6/2026 12:00:00 AM | 28 | 28 | 39.7 | 142 | MURO | B-19388 NATIVA_MURO_28_28 | 41.667 | 33.678 | 3 | 141.786
B-19388 NATIVA | 191 | IND MURO 5000 PSI | MUROS P4 AP 401-412 TORRE 5 | 2025-12-09 | 1/6/2026 12:00:00 AM | 28 | 28 | 42.2 | 150 | MURO | B-19388 NATIVA_MURO_28_28 | 41.667 | 33.678 | 3 | 150.714
B-19388 NATIVA | 191 | IND MURO 5000 PSI | MUROS P4 AP 401-412 TORRE 5 | 2025-12-09 | 1/6/2026 12:00:00 AM | 28 | 28 | 43.1 | 154 | MURO | B-19388 NATIVA_MURO_28_28 | 41.667 | 33.678 | 3 | 153.929
B-19388 NATIVA | 191 | PLASTICO 4000 GC | PLACA PISO 1 EJES 6-8 Y C-D SALON COMUNAL 3 | 2025-12-09 | 1/6/2026 12:00:00 AM | 28 | 28 | 30.7 | 110 | PLACA | B-19388 NATIVA_PLACA_28_28 | 30.167 | 34.411 | 3 | 109.643
B-19388 NATIVA | 191 | PLASTICO 4000 GC | PLACA PISO 1 EJES 6-8 Y C-D SALON COMUNAL 3 | 2025-12-09 | 1/6/2026 12:00:00 AM | 28 | 28 | 29 | 104 | PLACA | B-19388 NATIVA_PLACA_28_28 | 30.167 | 34.411 | 3 | 103.571
B-19388 NATIVA | 191 | PLASTICO 4000 GC | PLACA PISO 1 EJES 6-8 Y C-D SALON COMUNAL 3 | 2025-12-09 | 1/6/2026 12:00:00 AM | 28 | 28 | 30.8 | 110 | PLACA | B-19388 NATIVA_PLACA_28_28 | 30.167 | 34.411 | 3 | 110
B-19388 NATIVA | 191 | IND. MURO 4000 PSI | VIGA CIMENTACION V-11 Y ZARPA SALON COMUNAL 3 | 2025-11-27 | 12/25/2025 12:00:00 AM | 28 | 28 | 25.8 | 92 |  |  | 27.733 | 33.189 | 3 | 92.143
B-19388 NATIVA | 191 | IND. MURO 4000 PSI | VIGA CIMENTACION V-11 Y ZARPA SALON COMUNAL 3 | 2025-11-27 | 12/25/2025 12:00:00 AM | 28 | 28 | 27.6 | 99 |  |  | 27.733 | 33.189 | 3 | 98.571
B-19388 NATIVA | 191 | IND. MURO 4000 PSI | VIGA CIMENTACION V-11 Y ZARPA SALON COMUNAL 3 | 2025-11-27 | 12/25/2025 12:00:00 AM | 28 | 28 | 29.8 | 106 |  |  | 27.733 | 33.189 | 3 | 106.429
B-19388 NATIVA | 191 | IND. MURO 4000 PSI | PARTE INFERIOR MUROS ESCALERAS SOTANO Y COLUMNA EJE 8-D COMUNAL 3 | 2025-11-22 | 12/20/2025 12:00:00 AM | 28 | 28 | 29.4 | 105 | MURO | B-19388 NATIVA_MURO_28_28 | 26.9 | 28.267 | 3 | 105
B-19388 NATIVA | 191 | IND. MURO 4000 PSI | PARTE INFERIOR MUROS ESCALERAS SOTANO Y COLUMNA EJE 8-D COMUNAL 3 | 2025-11-22 | 12/20/2025 12:00:00 AM | 28 | 28 | 25.8 | 92 | MURO | B-19388 NATIVA_MURO_28_28 | 26.9 | 28.267 | 3 | 92.143
B-19388 NATIVA | 191 | IND. MURO 4000 PSI | PARTE INFERIOR MUROS ESCALERAS SOTANO Y COLUMNA EJE 8-D COMUNAL 3 | 2025-11-22 | 12/20/2025 12:00:00 AM | 28 | 28 | 25.5 | 91 | MURO | B-19388 NATIVA_MURO_28_28 | 26.9 | 28.267 | 3 | 91.071
B-19388 NATIVA | 191 | CONVENCIONAL 4000 GC | MURO CONTENCION OCCIDENTAL A-B SALON COMUNAL 3 | 2025-11-29 | 12/27/2025 12:00:00 AM | 28 | 28 | 31.7 | 113 | MURO | B-19388 NATIVA_MURO_28_28 | 31.167 | 28.6 | 3 | 113.214
B-19388 NATIVA | 191 | CONVENCIONAL 4000 GC | MURO CONTENCION OCCIDENTAL A-B SALON COMUNAL 3 | 2025-11-29 | 12/27/2025 12:00:00 AM | 28 | 28 | 29.2 | 104 | MURO | B-19388 NATIVA_MURO_28_28 | 31.167 | 28.6 | 3 | 104.286
B-19388 NATIVA | 191 | CONVENCIONAL 4000 GC | MURO CONTENCION OCCIDENTAL A-B SALON COMUNAL 3 | 2025-11-29 | 12/27/2025 12:00:00 AM | 28 | 28 | 32.6 | 116 | MURO | B-19388 NATIVA_MURO_28_28 | 31.167 | 28.6 | 3 | 116.429
B-19388 NATIVA | 191 | CONVENCIONAL 4000 GC | MURO CONTENCION OCCIDENTAL SUPERIOR A-B SALON COMUNAL 3 | 2025-12-02 | 12/30/2025 12:00:00 AM | 28 | 28 | 31.3 | 112 | MURO | B-19388 NATIVA_MURO_28_28 | 33.367 | 30.478 | 3 | 111.786
B-19388 NATIVA | 191 | CONVENCIONAL 4000 GC | MURO CONTENCION OCCIDENTAL SUPERIOR A-B SALON COMUNAL 3 | 2025-12-02 | 12/30/2025 12:00:00 AM | 28 | 28 | 34.6 | 123 | MURO | B-19388 NATIVA_MURO_28_28 | 33.367 | 30.478 | 3 | 123.571
B-19388 NATIVA | 191 | CONVENCIONAL 4000 GC | MURO CONTENCION OCCIDENTAL SUPERIOR A-B SALON COMUNAL 3 | 2025-12-02 | 12/30/2025 12:00:00 AM | 28 | 28 | 34.2 | 122 | MURO | B-19388 NATIVA_MURO_28_28 | 33.367 | 30.478 | 3 | 122.143
B-19388 NATIVA | 191 | IND. MURO 4000 PSI | MURO PARTE SUPERIOR ESACALERAS SOTANO SALON COMUNAL 3 | 2025-11-25 | 12/23/2025 12:00:00 AM | 28 | 28 | 29.4 | 105 | MURO | B-19388 NATIVA_MURO_28_28 | 30.033 | 31.522 | 3 | 105
B-19388 NATIVA | 191 | IND. MURO 4000 PSI | MURO PARTE SUPERIOR ESACALERAS SOTANO SALON COMUNAL 3 | 2025-11-25 | 12/23/2025 12:00:00 AM | 28 | 28 | 29.4 | 105 | MURO | B-19388 NATIVA_MURO_28_28 | 30.033 | 31.522 | 3 | 105
B-19388 NATIVA | 191 | IND. MURO 4000 PSI | MURO PARTE SUPERIOR ESACALERAS SOTANO SALON COMUNAL 3 | 2025-11-25 | 12/23/2025 12:00:00 AM | 28 | 28 | 31.3 | 112 | MURO | B-19388 NATIVA_MURO_28_28 | 30.033 | 31.522 | 3 | 111.786
B-19388 NATIVA | 191 | CONVENCIONAL 4000 GC | CIMENTACION Y FOSO ASCENSOR SALON COMUNAL 2 | 2025-12-05 | 1/2/2026 12:00:00 AM | 28 | 28 | 30.6 | 109 |  |  | 30.667 | 31.356 | 3 | 109.286
B-19388 NATIVA | 191 | CONVENCIONAL 4000 GC | CIMENTACION Y FOSO ASCENSOR SALON COMUNAL 2 | 2025-12-05 | 1/2/2026 12:00:00 AM | 28 | 28 | 30.7 | 110 |  |  | 30.667 | 31.356 | 3 | 109.643
B-19388 NATIVA | 191 | CONVENCIONAL 4000 GC | CIMENTACION Y FOSO ASCENSOR SALON COMUNAL 2 | 2025-12-05 | 1/2/2026 12:00:00 AM | 28 | 28 | 30.7 | 110 |  |  | 30.667 | 31.356 | 3 | 109.643
B-19388 NATIVA | 191 | PLASTICO 4000 GC | CIMENTACION EJE A - B Y EJE 4 SALON COMUNAL 3 | 2025-12-10 | 1/7/2026 12:00:00 AM | 28 | 28 | 30 | 107 |  |  | 30.4 | 30.367 | 3 | 107.143
B-19388 NATIVA | 191 | PLASTICO 4000 GC | CIMENTACION EJE A - B Y EJE 4 SALON COMUNAL 3 | 2025-12-10 | 1/7/2026 12:00:00 AM | 28 | 28 | 31.2 | 111 |  |  | 30.4 | 30.367 | 3 | 111.429
B-19388 NATIVA | 191 | PLASTICO 4000 GC | CIMENTACION EJE A - B Y EJE 4 SALON COMUNAL 3 | 2025-12-10 | 1/7/2026 12:00:00 AM | 28 | 28 | 30 | 107 |  |  | 30.4 | 30.367 | 3 | 107.143
B-19388 NATIVA | 191 | PLASTICO 4000 GC | PARTE INFERIOR MURO DE CONTENCION SUR EJE 4 SALON COMUNAL 3 | 2025-12-15 | 1/12/2026 12:00:00 AM | 28 | 28 | 38.2 | 136 | MURO | B-19388 NATIVA_MURO_28_28 | 35.633 | 32.233 | 3 | 136.429
B-19388 NATIVA | 191 | PLASTICO 4000 GC | PARTE INFERIOR MURO DE CONTENCION SUR EJE 4 SALON COMUNAL 3 | 2025-12-15 | 1/12/2026 12:00:00 AM | 28 | 28 | 35.4 | 126 | MURO | B-19388 NATIVA_MURO_28_28 | 35.633 | 32.233 | 3 | 126.429
B-19388 NATIVA | 191 | PLASTICO 4000 GC | PARTE INFERIOR MURO DE CONTENCION SUR EJE 4 SALON COMUNAL 3 | 2025-12-15 | 1/12/2026 12:00:00 AM | 28 | 28 | 33.3 | 119 | MURO | B-19388 NATIVA_MURO_28_28 | 35.633 | 32.233 | 3 | 118.929
B-19388 NATIVA | 191 | C. S. IND. MURO 4000PSI TM 1/2" | COLUMNAS PISO 1 EJES D-7 Y D-8 Y SOTANO EJE B-4 | 2025-12-13 | 1/10/2026 12:00:00 AM | 28 | 28 | 29.2 | 104 |  |  | 29.9 | 31.978 | 3 | 104.286
B-19388 NATIVA | 191 | C. S. IND. MURO 4000PSI TM 1/2" | COLUMNAS PISO 1 EJES D-7 Y D-8 Y SOTANO EJE B-4 | 2025-12-13 | 1/10/2026 12:00:00 AM | 28 | 28 | 29.3 | 105 |  |  | 29.9 | 31.978 | 3 | 104.643
B-19388 NATIVA | 191 | C. S. IND. MURO 4000PSI TM 1/2" | COLUMNAS PISO 1 EJES D-7 Y D-8 Y SOTANO EJE B-4 | 2025-12-13 | 1/10/2026 12:00:00 AM | 28 | 28 | 31.2 | 111 |  |  | 29.9 | 31.978 | 3 | 111.429
B-19388 NATIVA | 191 | PLASTICO 4000 GC | PARTE SUPERIOR MURO DE CONTENCION SUR EJE 4 SALON COMUNAL 3 | 2025-12-16 | 1/13/2026 12:00:00 AM | 28 | 28 | 34.1 | 122 | MURO | B-19388 NATIVA_MURO_28_28 | 33.533 | 33.022 | 3 | 121.786
B-19388 NATIVA | 191 | PLASTICO 4000 GC | PARTE SUPERIOR MURO DE CONTENCION SUR EJE 4 SALON COMUNAL 3 | 2025-12-16 | 1/13/2026 12:00:00 AM | 28 | 28 | 31.8 | 113 | MURO | B-19388 NATIVA_MURO_28_28 | 33.533 | 33.022 | 3 | 113.571
B-19388 NATIVA | 191 | PLASTICO 4000 GC | PARTE SUPERIOR MURO DE CONTENCION SUR EJE 4 SALON COMUNAL 3 | 2025-12-16 | 1/13/2026 12:00:00 AM | 28 | 28 | 34.7 | 124 | MURO | B-19388 NATIVA_MURO_28_28 | 33.533 | 33.022 | 3 | 123.929
B-19388 NATIVA | 191 | IND. MURO 4000 PSI | MUROS ASCENSOR PISO 1 SALON COMUNAL 3 | 2025-12-17 | 1/14/2026 12:00:00 AM | 28 | 28 | 31.6 | 113 | MURO | B-19388 NATIVA_MURO_28_28 | 30.767 | 31.4 | 3 | 112.857
B-19388 NATIVA | 191 | IND. MURO 4000 PSI | MUROS ASCENSOR PISO 1 SALON COMUNAL 3 | 2025-12-17 | 1/14/2026 12:00:00 AM | 28 | 28 | 31 | 111 | MURO | B-19388 NATIVA_MURO_28_28 | 30.767 | 31.4 | 3 | 110.714
B-19388 NATIVA | 191 | IND. MURO 4000 PSI | MUROS ASCENSOR PISO 1 SALON COMUNAL 3 | 2025-12-17 | 1/14/2026 12:00:00 AM | 28 | 28 | 29.7 | 106 | MURO | B-19388 NATIVA_MURO_28_28 | 30.767 | 31.4 | 3 | 106.071
B-19388 NATIVA | 191 | CONVENCIONAL 4000 GC 6" | PLACA PISO 1 EJES 3-4 Y A-C SALON COMUNAL 3 | 2025-12-19 | 1/16/2026 12:00:00 AM | 28 | 28 | 27.9 | 99 | PLACA | B-19388 NATIVA_PLACA_28_28 | 27.167 | 30.489 | 3 | 99.643
B-19388 NATIVA | 191 | CONVENCIONAL 4000 GC 6" | PLACA PISO 1 EJES 3-4 Y A-C SALON COMUNAL 3 | 2025-12-19 | 1/16/2026 12:00:00 AM | 28 | 28 | 26.8 | 96 | PLACA | B-19388 NATIVA_PLACA_28_28 | 27.167 | 30.489 | 3 | 95.714
B-19388 NATIVA | 191 | CONVENCIONAL 4000 GC 6" | PLACA PISO 1 EJES 3-4 Y A-C SALON COMUNAL 3 | 2025-12-19 | 1/16/2026 12:00:00 AM | 28 | 28 | 26.8 | 96 | PLACA | B-19388 NATIVA_PLACA_28_28 | 27.167 | 30.489 | 3 | 95.714
B-19388 NATIVA | 191 | CONVENCIONAL 4000 GC 6" | MUROS ESCALERA Y ASCENSOR SOTANO SALON COMUNAL 2 | 2025-12-18 | 1/15/2026 12:00:00 AM | 28 | 28 | 31.2 | 111 | MURO | B-19388 NATIVA_MURO_28_28 | 30.933 | 29.622 | 3 | 111.429
B-19388 NATIVA | 191 | CONVENCIONAL 4000 GC 6" | MUROS ESCALERA Y ASCENSOR SOTANO SALON COMUNAL 2 | 2025-12-18 | 1/15/2026 12:00:00 AM | 28 | 28 | 30.7 | 110 | MURO | B-19388 NATIVA_MURO_28_28 | 30.933 | 29.622 | 3 | 109.643
B-19388 NATIVA | 191 | CONVENCIONAL 4000 GC 6" | MUROS ESCALERA Y ASCENSOR SOTANO SALON COMUNAL 2 | 2025-12-18 | 1/15/2026 12:00:00 AM | 28 | 28 | 30.9 | 110 | MURO | B-19388 NATIVA_MURO_28_28 | 30.933 | 29.622 | 3 | 110.357
B-19388 NATIVA | 191 | IND MUROS 4000 PSI | COLUMNAS PISO 1 EJES 3-4 A-C SALON COMUNAL 3 | 2026-01-17 | 2/14/2026 12:00:00 AM | 28 | 28 | 29.6 | 106 |  |  | 30.633 | 29.578 | 3 | 105.714
B-19388 NATIVA | 191 | IND MUROS 4000 PSI | COLUMNAS PISO 1 EJES 3-4 A-C SALON COMUNAL 3 | 2026-01-17 | 2/14/2026 12:00:00 AM | 28 | 28 | 31.8 | 114 |  |  | 30.633 | 29.578 | 3 | 113.571
B-19388 NATIVA | 191 | IND MUROS 4000 PSI | COLUMNAS PISO 1 EJES 3-4 A-C SALON COMUNAL 3 | 2026-01-17 | 2/14/2026 12:00:00 AM | 28 | 28 | 30.5 | 109 |  |  | 30.633 | 29.578 | 3 | 108.929
B-19388 NATIVA | 191 | IND MUROS 4000 PSI | MUROS ESCALERAS PISO 1 SALON COMUNAL 3 | 2026-01-21 | 2/18/2026 12:00:00 AM | 28 | 28 | 32.7 | 117 | MURO | B-19388 NATIVA_MURO_28_28 | 32.667 | 31.411 | 3 | 116.786
B-19388 NATIVA | 191 | IND MUROS 4000 PSI | MUROS ESCALERAS PISO 1 SALON COMUNAL 3 | 2026-01-21 | 2/18/2026 12:00:00 AM | 28 | 28 | 34.5 | 123 | MURO | B-19388 NATIVA_MURO_28_28 | 32.667 | 31.411 | 3 | 123.214
B-19388 NATIVA | 191 | IND MUROS 4000 PSI | MUROS ESCALERAS PISO 1 SALON COMUNAL 3 | 2026-01-21 | 2/18/2026 12:00:00 AM | 28 | 28 | 30.8 | 110 | MURO | B-19388 NATIVA_MURO_28_28 | 32.667 | 31.411 | 3 | 110
B-19388 NATIVA | 191 | CONVENCIONAL 4000 GC 6" | CIMENTACION EJES 8-9 Y CD, ZARPA COSTADO SUR DESDE MITAD EJE 4-5 A MITAD DE EJE 5-6 SALON COMUNAL 3 | 2026-01-23 | 2/20/2026 12:00:00 AM | 28 | 28 | 32.7 | 117 |  |  | 29.6 | 30.967 | 3 | 116.786
B-19388 NATIVA | 191 | CONVENCIONAL 4000 GC 6" | CIMENTACION EJES 8-9 Y CD, ZARPA COSTADO SUR DESDE MITAD EJE 4-5 A MITAD DE EJE 5-6 SALON COMUNAL 3 | 2026-01-23 | 2/20/2026 12:00:00 AM | 28 | 28 | 26.4 | 94 |  |  | 29.6 | 30.967 | 3 | 94.286
B-19388 NATIVA | 191 | CONVENCIONAL 4000 GC 6" | CIMENTACION EJES 8-9 Y CD, ZARPA COSTADO SUR DESDE MITAD EJE 4-5 A MITAD DE EJE 5-6 SALON COMUNAL 3 | 2026-01-23 | 2/20/2026 12:00:00 AM | 28 | 28 | 29.7 | 106 |  |  | 29.6 | 30.967 | 3 | 106.071
B-19388 NATIVA | 191 | CONVENCIONAL 4000 GC 6" | MURO CONTENCION INFERIOR COSTADO SUR DESDE MITAD EJE 4-5 A MITAD DE EJE 5-6 SALON COMUNAL 3 | 2026-01-24 | 2/21/2026 12:00:00 AM | 28 | 28 | 28.6 | 102 | MURO | B-19388 NATIVA_MURO_28_28 | 29.4 | 30.556 | 3 | 102.143
B-19388 NATIVA | 191 | CONVENCIONAL 4000 GC 6" | MURO CONTENCION INFERIOR COSTADO SUR DESDE MITAD EJE 4-5 A MITAD DE EJE 5-6 SALON COMUNAL 3 | 2026-01-24 | 2/21/2026 12:00:00 AM | 28 | 28 | 31.3 | 112 | MURO | B-19388 NATIVA_MURO_28_28 | 29.4 | 30.556 | 3 | 111.786
B-19388 NATIVA | 191 | CONVENCIONAL 4000 GC 6" | MURO CONTENCION INFERIOR COSTADO SUR DESDE MITAD EJE 4-5 A MITAD DE EJE 5-6 SALON COMUNAL 3 | 2026-01-24 | 2/21/2026 12:00:00 AM | 28 | 28 | 28.3 | 101 | MURO | B-19388 NATIVA_MURO_28_28 | 29.4 | 30.556 | 3 | 101.071
B-19388 NATIVA | 191 | CONVENCIONAL 4000 GC 6" | CIMENTACION EJES 4-6 Y A'-C SALON COMUNAL 3 | 2026-01-24 | 2/21/2026 12:00:00 AM | 28 | 28 | 27.6 | 98 |  |  | 28.033 | 29.011 | 3 | 98.571
B-19388 NATIVA | 191 | CONVENCIONAL 4000 GC 6" | CIMENTACION EJES 4-6 Y A'-C SALON COMUNAL 3 | 2026-01-24 | 2/21/2026 12:00:00 AM | 28 | 28 | 25.8 | 92 |  |  | 28.033 | 29.011 | 3 | 92.143
B-19388 NATIVA | 191 | CONVENCIONAL 4000 GC 6" | CIMENTACION EJES 4-6 Y A'-C SALON COMUNAL 3 | 2026-01-24 | 2/21/2026 12:00:00 AM | 28 | 28 | 30.7 | 110 |  |  | 28.033 | 29.011 | 3 | 109.643
B-19388 NATIVA | 191 | CONVENCIONAL 4000 GC 6" | MURO CONTENCION SUPERIOR COSTADO SUR DESDE MITAD EJE 4-5 A MITAD DE EJE 5-6 SALON COMUNAL 3 | 2026-01-27 | 2/24/2026 12:00:00 AM | 28 | 28 | 31.5 | 112 | MURO | B-19388 NATIVA_MURO_28_28 | 33.3 | 30.244 | 3 | 112.5
B-19388 NATIVA | 191 | CONVENCIONAL 4000 GC 6" | MURO CONTENCION SUPERIOR COSTADO SUR DESDE MITAD EJE 4-5 A MITAD DE EJE 5-6 SALON COMUNAL 3 | 2026-01-27 | 2/24/2026 12:00:00 AM | 28 | 28 | 33.6 | 120 | MURO | B-19388 NATIVA_MURO_28_28 | 33.3 | 30.244 | 3 | 120
B-19388 NATIVA | 191 | CONVENCIONAL 4000 GC 6" | MURO CONTENCION SUPERIOR COSTADO SUR DESDE MITAD EJE 4-5 A MITAD DE EJE 5-6 SALON COMUNAL 3 | 2026-01-27 | 2/24/2026 12:00:00 AM | 28 | 28 | 34.8 | 124 | MURO | B-19388 NATIVA_MURO_28_28 | 33.3 | 30.244 | 3 | 124.286
B-19388 NATIVA | 191 | IND. MURO GF 4000 PSI | COLUMNAS SOTANO B-5, C-9 Y D-9 | 2026-01-28 | 2/25/2026 12:00:00 AM | 28 | 28 | 31.2 | 112 |  |  | 31.833 | 31.055 | 3 | 111.429
B-19388 NATIVA | 191 | IND. MURO GF 4000 PSI | COLUMNAS SOTANO B-5, C-9 Y D-9 | 2026-01-28 | 2/25/2026 12:00:00 AM | 28 | 28 | 31.9 | 114 |  |  | 31.833 | 31.055 | 3 | 113.929
B-19388 NATIVA | 191 | IND. MURO GF 4000 PSI | COLUMNAS SOTANO B-5, C-9 Y D-9 | 2026-01-28 | 2/25/2026 12:00:00 AM | 28 | 28 | 32.4 | 116 |  |  | 31.833 | 31.055 | 3 | 115.714
B-19388 NATIVA | 191 | CONVENCIONAL 4000 PSI GC | PLACA PISO 1 EJES A-C Y 4-5 SALON COMUNAL 3 | 2026-01-31 | 2/28/2026 12:00:00 AM | 28 | 28 | 31.4 | 112 | PLACA | B-19388 NATIVA_PLACA_28_28 | 29.767 | 31.633 | 3 | 112.143
B-19388 NATIVA | 191 | CONVENCIONAL 4000 PSI GC | PLACA PISO 1 EJES A-C Y 4-5 SALON COMUNAL 3 | 2026-01-31 | 2/28/2026 12:00:00 AM | 28 | 28 | 28.4 | 101 | PLACA | B-19388 NATIVA_PLACA_28_28 | 29.767 | 31.633 | 3 | 101.429
B-19388 NATIVA | 191 | CONVENCIONAL 4000 PSI GC | PLACA PISO 1 EJES A-C Y 4-5 SALON COMUNAL 3 | 2026-01-31 | 2/28/2026 12:00:00 AM | 28 | 28 | 29.5 | 105 | PLACA | B-19388 NATIVA_PLACA_28_28 | 29.767 | 31.633 | 3 | 105.357
B-19388 NATIVA | 191 | IND MURO 4000 PSI GF | COLUMNAS PISO 1 EJES A-5 Y B-5 COMUNAL 3 | 2026-02-04 | 3/4/2026 12:00:00 AM | 28 | 28 | 35.5 | 127 |  |  | 35.167 | 32.256 | 3 | 126.786
B-19388 NATIVA | 191 | IND MURO 4000 PSI GF | COLUMNAS PISO 1 EJES A-5 Y B-5 COMUNAL 3 | 2026-02-04 | 3/4/2026 12:00:00 AM | 28 | 28 | 34.2 | 122 |  |  | 35.167 | 32.256 | 3 | 122.143
B-19388 NATIVA | 191 | IND MURO 4000 PSI GF | COLUMNAS PISO 1 EJES A-5 Y B-5 COMUNAL 3 | 2026-02-04 | 3/4/2026 12:00:00 AM | 28 | 28 | 35.8 | 128 |  |  | 35.167 | 32.256 | 3 | 127.857
B-19388 NATIVA | 191 | CONVENCIONAL 4000 PSI GC | CIMENTACION EJE 6 SALON COMUNAL 3 | 2026-02-07 | 3/7/2026 12:00:00 AM | 28 | 28 | 33.5 | 120 |  |  | 30.833 | 31.922 | 3 | 119.643
B-19388 NATIVA | 191 | CONVENCIONAL 4000 PSI GC | CIMENTACION EJE 6 SALON COMUNAL 3 | 2026-02-07 | 3/7/2026 12:00:00 AM | 28 | 28 | 27.4 | 98 |  |  | 30.833 | 31.922 | 3 | 97.857
B-19388 NATIVA | 191 | CONVENCIONAL 4000 PSI GC | CIMENTACION EJE 6 SALON COMUNAL 3 | 2026-02-07 | 3/7/2026 12:00:00 AM | 28 | 28 | 31.6 | 113 |  |  | 30.833 | 31.922 | 3 | 112.857
B-19388 NATIVA | 191 | CONVENCIONAL 4000 PSI GC | PLACA PISO 2 EJES C-E 4-6 SALON COMUNAL 3 | 2026-02-09 | 3/9/2026 12:00:00 AM | 28 | 28 | 28.7 | 102 | PLACA | B-19388 NATIVA_PLACA_28_28 | 29 | 31.667 | 3 | 102.5
B-19388 NATIVA | 191 | CONVENCIONAL 4000 PSI GC | PLACA PISO 2 EJES C-E 4-6 SALON COMUNAL 3 | 2026-02-09 | 3/9/2026 12:00:00 AM | 28 | 28 | 28.5 | 102 | PLACA | B-19388 NATIVA_PLACA_28_28 | 29 | 31.667 | 3 | 101.786
B-19388 NATIVA | 191 | CONVENCIONAL 4000 PSI GC | PLACA PISO 2 EJES C-E 4-6 SALON COMUNAL 3 | 2026-02-09 | 3/9/2026 12:00:00 AM | 28 | 28 | 29.8 | 106 | PLACA | B-19388 NATIVA_PLACA_28_28 | 29 | 31.667 | 3 | 106.429
B-19388 NATIVA | 191 | CONVENCIONAL 4000 PSI GC | MURO CONTENCION PARTE INFERIOR EJE 5-6 COSTADO SUR COMUNAL 3 | 2026-02-10 | 3/10/2026 12:00:00 AM | 28 | 28 | 35 | 125 | MURO | B-19388 NATIVA_MURO_28_28 | 33.7 | 31.178 | 3 | 125
B-19388 NATIVA | 191 | CONVENCIONAL 4000 PSI GC | MURO CONTENCION PARTE INFERIOR EJE 5-6 COSTADO SUR COMUNAL 3 | 2026-02-10 | 3/10/2026 12:00:00 AM | 28 | 28 | 30.8 | 110 | MURO | B-19388 NATIVA_MURO_28_28 | 33.7 | 31.178 | 3 | 110
B-19388 NATIVA | 191 | CONVENCIONAL 4000 PSI GC | MURO CONTENCION PARTE INFERIOR EJE 5-6 COSTADO SUR COMUNAL 3 | 2026-02-10 | 3/10/2026 12:00:00 AM | 28 | 28 | 35.3 | 126 | MURO | B-19388 NATIVA_MURO_28_28 | 33.7 | 31.178 | 3 | 126.071
B-19388 NATIVA | 191 | CONVENCIONAL 4000 PSI GC | MURO CONTENCION PARTE SUPERIOR COSTADO SUR EJE 5-6 SALON COMUNAL 3 | 2026-02-11 | 3/11/2026 12:00:00 AM | 28 | 28 | 37 | 132 | MURO | B-19388 NATIVA_MURO_28_28 | 36.2 | 32.967 | 3 | 132.143
B-19388 NATIVA | 191 | CONVENCIONAL 4000 PSI GC | MURO CONTENCION PARTE SUPERIOR COSTADO SUR EJE 5-6 SALON COMUNAL 3 | 2026-02-11 | 3/11/2026 12:00:00 AM | 28 | 28 | 37.1 | 132 | MURO | B-19388 NATIVA_MURO_28_28 | 36.2 | 32.967 | 3 | 132.5
B-19388 NATIVA | 191 | CONVENCIONAL 4000 PSI GC | MURO CONTENCION PARTE SUPERIOR COSTADO SUR EJE 5-6 SALON COMUNAL 3 | 2026-02-11 | 3/11/2026 12:00:00 AM | 28 | 28 | 34.5 | 123 | MURO | B-19388 NATIVA_MURO_28_28 | 36.2 | 32.967 | 3 | 123.214
B-19388 NATIVA | 191 | IND MURO 4000 GF | COLUMNAS PISO 1 EJES 5-A Y 5-B SALON COMUNAL 3 | 2026-02-11 | 3/11/2026 12:00:00 AM | 28 | 28 | 27.7 | 99 |  |  | 25.367 | 31.756 | 3 | 98.929
B-19388 NATIVA | 191 | IND MURO 4000 GF | COLUMNAS PISO 1 EJES 5-A Y 5-B SALON COMUNAL 3 | 2026-02-11 | 3/11/2026 12:00:00 AM | 28 | 28 | 23.8 | 85 |  |  | 25.367 | 31.756 | 3 | 85
B-19388 NATIVA | 191 | IND MURO 4000 GF | COLUMNAS PISO 1 EJES 5-A Y 5-B SALON COMUNAL 3 | 2026-02-11 | 3/11/2026 12:00:00 AM | 28 | 28 | 24.6 | 88 |  |  | 25.367 | 31.756 | 3 | 87.857
B-19388 NATIVA | 191 | CONVENCIONAL 4000 PSI GC | PLACA PISO 1 EJES C-D Y 8-9 SALON COMUNAL 3 | 2026-02-12 | 3/12/2026 12:00:00 AM | 28 | 28 | 27.6 | 99 | PLACA | B-19388 NATIVA_PLACA_28_28 | 26.1 | 29.222 | 3 | 98.571
B-19388 NATIVA | 191 | CONVENCIONAL 4000 PSI GC | PLACA PISO 1 EJES C-D Y 8-9 SALON COMUNAL 3 | 2026-02-12 | 3/12/2026 12:00:00 AM | 28 | 28 | 24.2 | 86 | PLACA | B-19388 NATIVA_PLACA_28_28 | 26.1 | 29.222 | 3 | 86.429
B-19388 NATIVA | 191 | CONVENCIONAL 4000 PSI GC | PLACA PISO 1 EJES C-D Y 8-9 SALON COMUNAL 3 | 2026-02-12 | 3/12/2026 12:00:00 AM | 28 | 28 | 26.5 | 95 | PLACA | B-19388 NATIVA_PLACA_28_28 | 26.1 | 29.222 | 3 | 94.643
B-19388 NATIVA | 191 | IND MUROS 4000 PSI GF | COLUMNAS PISO 2 C-E Y 4-6 COMUNAL 3 | 2026-02-13 | 3/13/2026 12:00:00 AM | 28 | 28 | 27.4 | 98 |  |  | 28.233 | 26.567 | 3 | 97.857
B-19388 NATIVA | 191 | IND MUROS 4000 PSI GF | COLUMNAS PISO 2 C-E Y 4-6 COMUNAL 3 | 2026-02-13 | 3/13/2026 12:00:00 AM | 28 | 28 | 30 | 107 |  |  | 28.233 | 26.567 | 3 | 107.143
B-19388 NATIVA | 191 | IND MUROS 4000 PSI GF | COLUMNAS PISO 2 C-E Y 4-6 COMUNAL 3 | 2026-02-13 | 3/13/2026 12:00:00 AM | 28 | 28 | 27.3 | 98 |  |  | 28.233 | 26.567 | 3 | 97.5
B-19388 NATIVA | 191 | CONVENCIONAL 4000 PSI GC | PLACA PISO 1 EJES A-C 5 -6 | 2026-02-18 | 3/18/2026 12:00:00 AM | 28 | 28 | 33.1 | 118 | PLACA | B-19388 NATIVA_PLACA_28_28 | 28.067 | 27.467 | 3 | 118.214
B-19388 NATIVA | 191 | CONVENCIONAL 4000 PSI GC | PLACA PISO 1 EJES A-C 5 -6 | 2026-02-18 | 3/18/2026 12:00:00 AM | 28 | 28 | 21.2 | 76 | PLACA | B-19388 NATIVA_PLACA_28_28 | 28.067 | 27.467 | 3 | 75.714
B-19388 NATIVA | 191 | CONVENCIONAL 4000 PSI GC | PLACA PISO 1 EJES A-C 5 -6 | 2026-02-18 | 3/18/2026 12:00:00 AM | 28 | 28 | 29.9 | 107 | PLACA | B-19388 NATIVA_PLACA_28_28 | 28.067 | 27.467 | 3 | 106.786
B-19388 NATIVA | 191 | CONVENCIONAL 4000 PSI GC | PLACA PISO 2 EJES A-C Y 3-5 SALON COMUNAL 3 | 2026-02-16 | 3/16/2026 12:00:00 AM | 28 | 28 | 30 | 107 | PLACA | B-19388 NATIVA_PLACA_28_28 | 33.6 | 29.967 | 6 | 107.143
B-19388 NATIVA | 191 | CONVENCIONAL 4000 PSI GC | PLACA PISO 2 EJES A-C Y 3-5 SALON COMUNAL 3 | 2026-02-16 | 3/16/2026 12:00:00 AM | 28 | 28 | 32.4 | 116 | PLACA | B-19388 NATIVA_PLACA_28_28 | 33.6 | 29.967 | 6 | 115.714
B-19388 NATIVA | 191 | CONVENCIONAL 4000 PSI GC | PLACA PISO 2 EJES A-C Y 3-5 SALON COMUNAL 3 | 2026-02-16 | 3/16/2026 12:00:00 AM | 28 | 28 | 33.4 | 119 | PLACA | B-19388 NATIVA_PLACA_28_28 | 33.6 | 29.967 | 6 | 119.286
B-19388 NATIVA | 191 | CONVENCIONAL 4000 PSI GC | PLACA PISO 2 EJES A-C Y 3-5 SALON COMUNAL 3 | 2026-02-16 | 3/16/2026 12:00:00 AM | 28 | 28 | 35.5 | 127 | PLACA | B-19388 NATIVA_PLACA_28_28 | 33.6 | 31.756 | 6 | 126.786
B-19388 NATIVA | 191 | CONVENCIONAL 4000 PSI GC | PLACA PISO 2 EJES A-C Y 3-5 SALON COMUNAL 3 | 2026-02-16 | 3/16/2026 12:00:00 AM | 28 | 28 | 37.1 | 132 | PLACA | B-19388 NATIVA_PLACA_28_28 | 33.6 | 31.756 | 6 | 132.5
B-19388 NATIVA | 191 | CONVENCIONAL 4000 PSI GC | PLACA PISO 2 EJES A-C Y 3-5 SALON COMUNAL 3 | 2026-02-16 | 3/16/2026 12:00:00 AM | 28 | 28 | 33.2 | 119 | PLACA | B-19388 NATIVA_PLACA_28_28 | 33.6 | 31.756 | 6 | 118.571
B-19388 NATIVA | 191 | CONVENCIONAL 4000 PSI GC | COLUMNAS P2 A-C 3 -5 SALON COMUNAL 3 | 2026-02-19 | 3/19/2026 12:00:00 AM | 28 | 28 | 30.4 | 109 |  |  | 29.9 | 32.367 | 3 | 108.571
B-19388 NATIVA | 191 | CONVENCIONAL 4000 PSI GC | COLUMNAS P2 A-C 3 -5 SALON COMUNAL 3 | 2026-02-19 | 3/19/2026 12:00:00 AM | 28 | 28 | 30.7 | 110 |  |  | 29.9 | 32.367 | 3 | 109.643
B-19388 NATIVA | 191 | CONVENCIONAL 4000 PSI GC | COLUMNAS P2 A-C 3 -5 SALON COMUNAL 3 | 2026-02-19 | 3/19/2026 12:00:00 AM | 28 | 28 | 28.6 | 102 |  |  | 29.9 | 32.367 | 3 | 102.143
B-19388 NATIVA | 191 | CONVENCIONAL 4000 PSI GC | COLUMNAS P1 6-A Y 6-B, P1 9-C Y 9-D SALON COMUNAL 3 | 2026-02-20 | 3/20/2026 12:00:00 AM | 28 | 28 | 30.7 | 109 |  |  | 30.867 | 31.456 | 3 | 109.643
B-19388 NATIVA | 191 | CONVENCIONAL 4000 PSI GC | COLUMNAS P1 6-A Y 6-B, P1 9-C Y 9-D SALON COMUNAL 3 | 2026-02-20 | 3/20/2026 12:00:00 AM | 28 | 28 | 31.2 | 112 |  |  | 30.867 | 31.456 | 3 | 111.429
B-19388 NATIVA | 191 | CONVENCIONAL 4000 PSI GC | COLUMNAS P1 6-A Y 6-B, P1 9-C Y 9-D SALON COMUNAL 3 | 2026-02-20 | 3/20/2026 12:00:00 AM | 28 | 28 | 30.7 | 110 |  |  | 30.867 | 31.456 | 3 | 109.643
B-19388 NATIVA | 191 | CONVENCIONAL 4000 PSI GC | PLACA PISO 2 EJES C-E 6-8 SALON COMUNAL 3 | 2026-02-23 | 3/23/2026 12:00:00 AM | 28 | 28 | 34.3 | 123 | PLACA | B-19388 NATIVA_PLACA_28_28 | 34.967 | 31.911 | 3 | 122.5
B-19388 NATIVA | 191 | CONVENCIONAL 4000 PSI GC | PLACA PISO 2 EJES C-E 6-8 SALON COMUNAL 3 | 2026-02-23 | 3/23/2026 12:00:00 AM | 28 | 28 | 36.3 | 130 | PLACA | B-19388 NATIVA_PLACA_28_28 | 34.967 | 31.911 | 3 | 129.643
B-19388 NATIVA | 191 | CONVENCIONAL 4000 PSI GC | PLACA PISO 2 EJES C-E 6-8 SALON COMUNAL 3 | 2026-02-23 | 3/23/2026 12:00:00 AM | 28 | 28 | 34.3 | 122 | PLACA | B-19388 NATIVA_PLACA_28_28 | 34.967 | 31.911 | 3 | 122.5
B-19388 NATIVA | 191 | CONVENCIONAL 4000 PSI GC | ZARPA COSTADO SUR EJES 6-7 SALON COMUNAL 3 | 2026-02-24 | 3/24/2026 12:00:00 AM | 28 | 28 | 36 | 128 |  |  | 39.733 | 35.189 | 3 | 128.571
B-19388 NATIVA | 191 | CONVENCIONAL 4000 PSI GC | ZARPA COSTADO SUR EJES 6-7 SALON COMUNAL 3 | 2026-02-24 | 3/24/2026 12:00:00 AM | 28 | 28 | 40.9 | 146 |  |  | 39.733 | 35.189 | 3 | 146.071
B-19388 NATIVA | 191 | CONVENCIONAL 4000 PSI GC | ZARPA COSTADO SUR EJES 6-7 SALON COMUNAL 3 | 2026-02-24 | 3/24/2026 12:00:00 AM | 28 | 28 | 42.3 | 151 |  |  | 39.733 | 35.189 | 3 | 151.071
B-19388 NATIVA | 191 | CONVENCIONAL 4000 PSI GC | MURO CONTENCION PARTE INFERIOR SUR EJES 6-7 SAOL COMUNAL 3 | 2026-02-25 | 3/25/2026 12:00:00 AM | 28 | 28 | 38.1 | 136 | MURO | B-19388 NATIVA_MURO_28_28 | 37.5 | 37.4 | 3 | 136.071
B-19388 NATIVA | 191 | CONVENCIONAL 4000 PSI GC | MURO CONTENCION PARTE INFERIOR SUR EJES 6-7 SAOL COMUNAL 3 | 2026-02-25 | 3/25/2026 12:00:00 AM | 28 | 28 | 36.8 | 132 | MURO | B-19388 NATIVA_MURO_28_28 | 37.5 | 37.4 | 3 | 131.429
B-19388 NATIVA | 191 | CONVENCIONAL 4000 PSI GC | MURO CONTENCION PARTE INFERIOR SUR EJES 6-7 SAOL COMUNAL 3 | 2026-02-25 | 3/25/2026 12:00:00 AM | 28 | 28 | 37.6 | 134 | MURO | B-19388 NATIVA_MURO_28_28 | 37.5 | 37.4 | 3 | 134.286
B-19388 NATIVA | 191 | CONVENCIONAL 4000 PSI GC | PLACA PISO 2 EJES 5-6 A-C SALON COMUNAL 3 | 2026-02-26 | 3/26/2026 12:00:00 AM | 28 | 28 | 30 | 107 | PLACA | B-19388 NATIVA_PLACA_28_28 | 31.133 | 36.122 | 3 | 107.143
B-19388 NATIVA | 191 | CONVENCIONAL 4000 PSI GC | PLACA PISO 2 EJES 5-6 A-C SALON COMUNAL 3 | 2026-02-26 | 3/26/2026 12:00:00 AM | 28 | 28 | 34.3 | 122 | PLACA | B-19388 NATIVA_PLACA_28_28 | 31.133 | 36.122 | 3 | 122.5
B-19388 NATIVA | 191 | CONVENCIONAL 4000 PSI GC | PLACA PISO 2 EJES 5-6 A-C SALON COMUNAL 3 | 2026-02-26 | 3/26/2026 12:00:00 AM | 28 | 28 | 29.1 | 104 | PLACA | B-19388 NATIVA_PLACA_28_28 | 31.133 | 36.122 | 3 | 103.929
B-19388 NATIVA | 191 | CONVENCIONAL 4000 PSI GC | MUROS ASCENSOR PISO 2, COLUMNAS P2 6-A 6-B 7-D 8-D SALON COMUNAL 3 | 2026-02-27 | 3/27/2026 12:00:00 AM | 28 | 28 | 32 | 114 | MURO | B-19388 NATIVA_MURO_28_28 | 32.233 | 33.622 | 3 | 114.286
B-19388 NATIVA | 191 | CONVENCIONAL 4000 PSI GC | MUROS ASCENSOR PISO 2, COLUMNAS P2 6-A 6-B 7-D 8-D SALON COMUNAL 3 | 2026-02-27 | 3/27/2026 12:00:00 AM | 28 | 28 | 31.4 | 112 | MURO | B-19388 NATIVA_MURO_28_28 | 32.233 | 33.622 | 3 | 112.143
B-19388 NATIVA | 191 | CONVENCIONAL 4000 PSI GC | MUROS ASCENSOR PISO 2, COLUMNAS P2 6-A 6-B 7-D 8-D SALON COMUNAL 3 | 2026-02-27 | 3/27/2026 12:00:00 AM | 28 | 28 | 33.3 | 119 | MURO | B-19388 NATIVA_MURO_28_28 | 32.233 | 33.622 | 3 | 118.929
B-19388 NATIVA | 191 | CONVENCIONAL 4000 PSI GC | MURO CONTENCION PARTE SUPERIOR SUR EJES 6 - 7 SALON COMUNAL 3 | 2026-02-27 | 3/27/2026 12:00:00 AM | 28 | 28 | 37.6 | 134 | MURO | B-19388 NATIVA_MURO_28_28 | 33.967 | 32.444 | 3 | 134.286
B-19388 NATIVA | 191 | CONVENCIONAL 4000 PSI GC | MURO CONTENCION PARTE SUPERIOR SUR EJES 6 - 7 SALON COMUNAL 3 | 2026-02-27 | 3/27/2026 12:00:00 AM | 28 | 28 | 38.4 | 137 | MURO | B-19388 NATIVA_MURO_28_28 | 33.967 | 32.444 | 3 | 137.143
B-19388 NATIVA | 191 | CONVENCIONAL 4000 PSI GC | MURO CONTENCION PARTE SUPERIOR SUR EJES 6 - 7 SALON COMUNAL 3 | 2026-02-27 | 3/27/2026 12:00:00 AM | 28 | 28 | 25.9 | 92 | MURO | B-19388 NATIVA_MURO_28_28 | 33.967 | 32.444 | 3 | 92.5
B-19388 NATIVA | 191 | IND MUROS 4000 PSI GF | MUROS ESCALERAS PISO 2 SALON COMUNAL 3 | 2026-03-05 | 4/2/2026 12:00:00 AM | 28 | 28 | 27.4 | 98 | MURO | B-19388 NATIVA_MURO_28_28 | 28.4 | 31.533 | 3 | 97.857
B-19388 NATIVA | 191 | IND MUROS 4000 PSI GF | MUROS ESCALERAS PISO 2 SALON COMUNAL 3 | 2026-03-05 | 4/2/2026 12:00:00 AM | 28 | 28 | 29.9 | 107 | MURO | B-19388 NATIVA_MURO_28_28 | 28.4 | 31.533 | 3 | 106.786
B-19388 NATIVA | 191 | IND MUROS 4000 PSI GF | MUROS ESCALERAS PISO 2 SALON COMUNAL 3 | 2026-03-05 | 4/2/2026 12:00:00 AM | 28 | 28 | 27.9 | 100 | MURO | B-19388 NATIVA_MURO_28_28 | 28.4 | 31.533 | 3 | 99.643
B-19388 NATIVA | 191 | IND MUROS 4000 PSI GF | PLACA PISO 2 EJES A-C 8-7 SALON COMUNAL 3 | 2026-03-06 | 4/3/2026 12:00:00 AM | 28 | 28 | 39.8 | 142 | PLACA | B-19388 NATIVA_PLACA_28_28 | 40.1 | 34.156 | 3 | 142.143
B-19388 NATIVA | 191 | IND MUROS 4000 PSI GF | PLACA PISO 2 EJES A-C 8-7 SALON COMUNAL 3 | 2026-03-06 | 4/3/2026 12:00:00 AM | 28 | 28 | 44.7 | 160 | PLACA | B-19388 NATIVA_PLACA_28_28 | 40.1 | 34.156 | 3 | 159.643
B-19388 NATIVA | 191 | IND MUROS 4000 PSI GF | PLACA PISO 2 EJES A-C 8-7 SALON COMUNAL 3 | 2026-03-06 | 4/3/2026 12:00:00 AM | 28 | 28 | 35.8 | 128 | PLACA | B-19388 NATIVA_PLACA_28_28 | 40.1 | 34.156 | 3 | 127.857
B-19388 NATIVA | 191 | CONVENCIONAL 4000 PSI GC | VIGAS CIMENTACION EJE 6-7 A-C SALON COMUNAL 3 | 2026-03-09 | 4/6/2026 12:00:00 AM | 28 | 28 | 32.3 | 115 |  |  | 32.7 | 33.733 | 3 | 115.357
B-19388 NATIVA | 191 | CONVENCIONAL 4000 PSI GC | VIGAS CIMENTACION EJE 6-7 A-C SALON COMUNAL 3 | 2026-03-09 | 4/6/2026 12:00:00 AM | 28 | 28 | 32.7 | 117 |  |  | 32.7 | 33.733 | 3 | 116.786
B-19388 NATIVA | 191 | CONVENCIONAL 4000 PSI GC | VIGAS CIMENTACION EJE 6-7 A-C SALON COMUNAL 3 | 2026-03-09 | 4/6/2026 12:00:00 AM | 28 | 28 | 33.1 | 118 |  |  | 32.7 | 33.733 | 3 | 118.214
B-19388 NATIVA | 191 | CONVENCIONAL 4000 PSI GC | MURO CONTENCION PARTE INFERIOR COSTADO SUR EJES 6-7 SALON COMUNAL 3 | 2026-03-10 | 4/7/2026 12:00:00 AM | 28 | 28 | 46.3 | 165 | MURO | B-19388 NATIVA_MURO_28_28 | 45.467 | 39.422 | 3 | 165.357
B-19388 NATIVA | 191 | CONVENCIONAL 4000 PSI GC | MURO CONTENCION PARTE INFERIOR COSTADO SUR EJES 6-7 SALON COMUNAL 3 | 2026-03-10 | 4/7/2026 12:00:00 AM | 28 | 28 | 44.7 | 160 | MURO | B-19388 NATIVA_MURO_28_28 | 45.467 | 39.422 | 3 | 159.643
B-19388 NATIVA | 191 | CONVENCIONAL 4000 PSI GC | MURO CONTENCION PARTE INFERIOR COSTADO SUR EJES 6-7 SALON COMUNAL 3 | 2026-03-10 | 4/7/2026 12:00:00 AM | 28 | 28 | 45.4 | 162 | MURO | B-19388 NATIVA_MURO_28_28 | 45.467 | 39.422 | 3 | 162.143
B-19388 NATIVA | 191 | CONVENCIONAL 4000 PSI GC | PLACA PISO 2 EJES C-D 8-9 SALON COMUNAL 3 | 2026-03-11 | 4/8/2026 12:00:00 AM | 28 | 28 | 35.4 | 126 | PLACA | B-19388 NATIVA_PLACA_28_28 | 31.733 | 36.633 | 3 | 126.429
B-19388 NATIVA | 191 | CONVENCIONAL 4000 PSI GC | PLACA PISO 2 EJES C-D 8-9 SALON COMUNAL 3 | 2026-03-11 | 4/8/2026 12:00:00 AM | 28 | 28 | 27.9 | 100 | PLACA | B-19388 NATIVA_PLACA_28_28 | 31.733 | 36.633 | 3 | 99.643
B-19388 NATIVA | 191 | CONVENCIONAL 4000 PSI GC | PLACA PISO 2 EJES C-D 8-9 SALON COMUNAL 3 | 2026-03-11 | 4/8/2026 12:00:00 AM | 28 | 28 | 31.9 | 114 | PLACA | B-19388 NATIVA_PLACA_28_28 | 31.733 | 36.633 | 3 | 113.929
B-19388 NATIVA | 191 | IND MUROS 4000 PSI GF | COLUMNA SOTANO B-7 CCOMUNAL 3 | 2026-03-11 | 4/8/2026 12:00:00 AM | 28 | 28 | 31.8 | 114 |  |  | 31.667 | 36.289 | 3 | 113.571
B-19388 NATIVA | 191 | IND MUROS 4000 PSI GF | COLUMNA SOTANO B-7 CCOMUNAL 3 | 2026-03-11 | 4/8/2026 12:00:00 AM | 28 | 28 | 33.4 | 119 |  |  | 31.667 | 36.289 | 3 | 119.286
B-19388 NATIVA | 191 | IND MUROS 4000 PSI GF | COLUMNA SOTANO B-7 CCOMUNAL 3 | 2026-03-11 | 4/8/2026 12:00:00 AM | 28 | 28 | 29.8 | 106 |  |  | 31.667 | 36.289 | 3 | 106.429
B-19388 NATIVA | 191 | CONVENCIONAL 4000 PSI GC | MURO CONTENCION PARTE SUPERIOR COSTADO SUR EJES 6-7 SALON COMUNAL 3 | 2026-03-12 | 4/9/2026 12:00:00 AM | 28 | 28 | 30.2 | 108 | MURO | B-19388 NATIVA_MURO_28_28 | 29.233 | 30.878 | 3 | 107.857
B-19388 NATIVA | 191 | CONVENCIONAL 4000 PSI GC | MURO CONTENCION PARTE SUPERIOR COSTADO SUR EJES 6-7 SALON COMUNAL 3 | 2026-03-12 | 4/9/2026 12:00:00 AM | 28 | 28 | 26.8 | 96 | MURO | B-19388 NATIVA_MURO_28_28 | 29.233 | 30.878 | 3 | 95.714
B-19388 NATIVA | 191 | CONVENCIONAL 4000 PSI GC | MURO CONTENCION PARTE SUPERIOR COSTADO SUR EJES 6-7 SALON COMUNAL 3 | 2026-03-12 | 4/9/2026 12:00:00 AM | 28 | 28 | 30.7 | 110 | MURO | B-19388 NATIVA_MURO_28_28 | 29.233 | 30.878 | 3 | 109.643
B-19388 NATIVA | 191 | CONVENCIONAL 4000 PSI GC | ZARPA COSTADO SUR EJES 7-8 SALON COMUNAL 3 | 2026-03-18 | 4/15/2026 12:00:00 AM | 28 | 28 | 37.9 | 135 |  |  | 38.8 | 33.233 | 3 | 135.357
B-19388 NATIVA | 191 | CONVENCIONAL 4000 PSI GC | ZARPA COSTADO SUR EJES 7-8 SALON COMUNAL 3 | 2026-03-18 | 4/15/2026 12:00:00 AM | 28 | 28 | 38.2 | 136 |  |  | 38.8 | 33.233 | 3 | 136.429
B-19388 NATIVA | 191 | CONVENCIONAL 4000 PSI GC | ZARPA COSTADO SUR EJES 7-8 SALON COMUNAL 3 | 2026-03-18 | 4/15/2026 12:00:00 AM | 28 | 28 | 40.3 | 144 |  |  | 38.8 | 33.233 | 3 | 143.929
B-19388 NATIVA | 191 | CONVENCIONAL 4000 PSI GC | MURO CONTENCION INFERIOR COSTADO SUR EJES 7-8 SALON COMUNAL 3 | 2026-03-19 | 4/16/2026 12:00:00 AM | 28 | 28 | 29 | 104 | MURO | B-19388 NATIVA_MURO_28_28 | 31.033 | 33.022 | 3 | 103.571
B-19388 NATIVA | 191 | CONVENCIONAL 4000 PSI GC | MURO CONTENCION INFERIOR COSTADO SUR EJES 7-8 SALON COMUNAL 3 | 2026-03-19 | 4/16/2026 12:00:00 AM | 28 | 28 | 31 | 111 | MURO | B-19388 NATIVA_MURO_28_28 | 31.033 | 33.022 | 3 | 110.714
B-19388 NATIVA | 191 | CONVENCIONAL 4000 PSI GC | MURO CONTENCION INFERIOR COSTADO SUR EJES 7-8 SALON COMUNAL 3 | 2026-03-19 | 4/16/2026 12:00:00 AM | 28 | 28 | 33.1 | 118 | MURO | B-19388 NATIVA_MURO_28_28 | 31.033 | 33.022 | 3 | 118.214
B-19388 NATIVA | 191 | CONVENCIONAL 4000 PSI GC | MURO CONTENCION SUPERIOR COSTADO SUR EJES 7-8 SALON COMUNAL 3 | 2026-03-20 | 4/17/2026 12:00:00 AM | 28 | 28 | 36 | 128 | MURO | B-19388 NATIVA_MURO_28_28 | 34 | 34.611 | 3 | 128.571
B-19388 NATIVA | 191 | CONVENCIONAL 4000 PSI GC | MURO CONTENCION SUPERIOR COSTADO SUR EJES 7-8 SALON COMUNAL 3 | 2026-03-20 | 4/17/2026 12:00:00 AM | 28 | 28 | 38.1 | 136 | MURO | B-19388 NATIVA_MURO_28_28 | 34 | 34.611 | 3 | 136.071
B-19388 NATIVA | 191 | CONVENCIONAL 4000 PSI GC | MURO CONTENCION SUPERIOR COSTADO SUR EJES 7-8 SALON COMUNAL 3 | 2026-03-20 | 4/17/2026 12:00:00 AM | 28 | 28 | 27.9 | 100 | MURO | B-19388 NATIVA_MURO_28_28 | 34 | 34.611 | 3 | 99.643
B-19388 NATIVA | 191 | CONVENCIONAL 4000 PSI GC | PLACA PISO 3 EJES A-C HASTA EJE 5 SALON COMUNAL 3 | 2026-03-21 | 4/18/2026 12:00:00 AM | 28 | 28 | 28.6 | 102 | PLACA | B-19388 NATIVA_PLACA_28_28 | 28.733 | 31.255 | 3 | 102.143
B-19388 NATIVA | 191 | CONVENCIONAL 4000 PSI GC | PLACA PISO 3 EJES A-C HASTA EJE 5 SALON COMUNAL 3 | 2026-03-21 | 4/18/2026 12:00:00 AM | 28 | 28 | 29.3 | 105 | PLACA | B-19388 NATIVA_PLACA_28_28 | 28.733 | 31.255 | 3 | 104.643
B-19388 NATIVA | 191 | CONVENCIONAL 4000 PSI GC | PLACA PISO 3 EJES A-C HASTA EJE 5 SALON COMUNAL 3 | 2026-03-21 | 4/18/2026 12:00:00 AM | 28 | 28 | 28.3 | 101 | PLACA | B-19388 NATIVA_PLACA_28_28 | 28.733 | 31.255 | 3 | 101.071
B-19388 NATIVA | 191 | CONVENCIONAL 4000 PSI GC | CIMENTACION EJES 7-8 A-C SALON COMUNAL 3 | 2026-03-26 | 4/23/2026 12:00:00 AM | 28 | 28 | 34.4 | 123 |  |  | 33 | 31.911 | 3 | 122.857
B-19388 NATIVA | 191 | CONVENCIONAL 4000 PSI GC | CIMENTACION EJES 7-8 A-C SALON COMUNAL 3 | 2026-03-26 | 4/23/2026 12:00:00 AM | 28 | 28 | 33.9 | 121 |  |  | 33 | 31.911 | 3 | 121.071
B-19388 NATIVA | 191 | CONVENCIONAL 4000 PSI GC | CIMENTACION EJES 7-8 A-C SALON COMUNAL 3 | 2026-03-26 | 4/23/2026 12:00:00 AM | 28 | 28 | 30.7 | 110 |  |  | 33 | 31.911 | 3 | 109.643
B-19388 NATIVA | 191 | CONVENCIONAL 4000 PSO GC | COLUMNAS PISO C-9 Y D-9 SALON COMUNAL 3 | 2026-04-06 | 5/4/2026 12:00:00 AM | 28 | 28 | 30.3 | 108 |  |  | 29.333 | 30.355 | 3 | 108.214
B-19388 NATIVA | 191 | CONVENCIONAL 4000 PSO GC | COLUMNAS PISO C-9 Y D-9 SALON COMUNAL 3 | 2026-04-06 | 5/4/2026 12:00:00 AM | 28 | 28 | 28.6 | 102 |  |  | 29.333 | 30.355 | 3 | 102.143
B-19388 NATIVA | 191 | CONVENCIONAL 4000 PSO GC | COLUMNAS PISO C-9 Y D-9 SALON COMUNAL 3 | 2026-04-06 | 5/4/2026 12:00:00 AM | 28 | 28 | 29.1 | 104 |  |  | 29.333 | 30.355 | 3 | 103.929
B-19388 NATIVA | 191 | CONVENCIONAL 4000 PSI GC | MURO CONTENCION SUR PARTE INFERIOR EJES 7-8 COMUNAL 3 | 2026-03-28 | 4/25/2026 12:00:00 AM | 28 | 28 | 31.6 | 113 | MURO | B-19388 NATIVA_MURO_28_28 | 28.433 | 30.255 | 3 | 112.857
B-19388 NATIVA | 191 | CONVENCIONAL 4000 PSI GC | MURO CONTENCION SUR PARTE INFERIOR EJES 7-8 COMUNAL 3 | 2026-03-28 | 4/25/2026 12:00:00 AM | 28 | 28 | 24.3 | 87 | MURO | B-19388 NATIVA_MURO_28_28 | 28.433 | 30.255 | 3 | 86.786
B-19388 NATIVA | 191 | CONVENCIONAL 4000 PSI GC | MURO CONTENCION SUR PARTE INFERIOR EJES 7-8 COMUNAL 3 | 2026-03-28 | 4/25/2026 12:00:00 AM | 28 | 28 | 29.4 | 105 | MURO | B-19388 NATIVA_MURO_28_28 | 28.433 | 30.255 | 3 | 105
B-19388 NATIVA | 191 | CONVENCIONAL 4000 PSI GC | MURO CONTENCION SUR 7-8 SUPERIOR COLUMNA B-8 | 2026-03-31 | 4/28/2026 12:00:00 AM | 28 | 28 | 34.2 | 122 | MURO | B-19388 NATIVA_MURO_28_28 | 34.6 | 30.789 | 3 | 122.143
B-19388 NATIVA | 191 | CONVENCIONAL 4000 PSI GC | MURO CONTENCION SUR 7-8 SUPERIOR COLUMNA B-8 | 2026-03-31 | 4/28/2026 12:00:00 AM | 28 | 28 | 33.4 | 119 | MURO | B-19388 NATIVA_MURO_28_28 | 34.6 | 30.789 | 3 | 119.286
B-19388 NATIVA | 191 | CONVENCIONAL 4000 PSI GC | MURO CONTENCION SUR 7-8 SUPERIOR COLUMNA B-8 | 2026-03-31 | 4/28/2026 12:00:00 AM | 28 | 28 | 36.2 | 129 | MURO | B-19388 NATIVA_MURO_28_28 | 34.6 | 30.789 | 3 | 129.286
B-19388 NATIVA | 191 | IND. PLACA 3000 PSI | PLACA PISO 20 APTOS 2010-2011 Y ESCALERA EJES (2-4) PISO 19 A 20 TORRE 4 | 2026-04-08 | 5/6/2026 12:00:00 AM | 28 | 28 | 28.6 | 136 | PLACA | B-19388 NATIVA_PLACA_28_28 | 29.167 | 30.733 | 3 | 102.143
B-19388 NATIVA | 191 | IND. PLACA 3000 PSI | PLACA PISO 20 APTOS 2010-2011 Y ESCALERA EJES (2-4) PISO 19 A 20 TORRE 4 | 2026-04-08 | 5/6/2026 12:00:00 AM | 28 | 28 | 30.6 | 146 | PLACA | B-19388 NATIVA_PLACA_28_28 | 29.167 | 30.733 | 3 | 109.286
B-19388 NATIVA | 191 | IND. PLACA 3000 PSI | PLACA PISO 20 APTOS 2010-2011 Y ESCALERA EJES (2-4) PISO 19 A 20 TORRE 4 | 2026-04-08 | 5/6/2026 12:00:00 AM | 28 | 28 | 28.3 | 135 | PLACA | B-19388 NATIVA_PLACA_28_28 | 29.167 | 30.733 | 3 | 101.071
B-19388 NATIVA | 191 | CONVENCIONAL 4000 PSI GC | COLUMNAS PISO 1 A-7 A-8 B-7 B-8 SALON COMUNAL 3 | 2026-04-10 | 5/8/2026 12:00:00 AM | 28 | 28 | 35.3 | 126 |  |  | 32.033 | 31.933 | 3 | 126.071
B-19388 NATIVA | 191 | CONVENCIONAL 4000 PSI GC | COLUMNAS PISO 1 A-7 A-8 B-7 B-8 SALON COMUNAL 3 | 2026-04-10 | 5/8/2026 12:00:00 AM | 28 | 28 | 29.7 | 106 |  |  | 32.033 | 31.933 | 3 | 106.071
B-19388 NATIVA | 191 | CONVENCIONAL 4000 PSI GC | COLUMNAS PISO 1 A-7 A-8 B-7 B-8 SALON COMUNAL 3 | 2026-04-10 | 5/8/2026 12:00:00 AM | 28 | 28 | 31.1 | 111 |  |  | 32.033 | 31.933 | 3 | 111.071
B-19388 NATIVA | 191 | CONVENCIONAL 4000 PSI GC | PLACA PISO 1 EJES 7-8 A-C SALON COMUNAL 3 | 2026-04-07 | 5/6/2026 12:00:00 AM | 28 | 28 | 31.1 | 111 | PLACA | B-19388 NATIVA_PLACA_28_28 | 42.8 | 34.667 | 3 | 111.071
B-19388 NATIVA | 191 | CONVENCIONAL 4000 PSI GC | PLACA PISO 1 EJES 7-8 A-C SALON COMUNAL 3 | 2026-04-07 | 5/6/2026 12:00:00 AM | 28 | 28 | 48.9 | 175 | PLACA | B-19388 NATIVA_PLACA_28_28 | 42.8 | 34.667 | 3 | 174.643
B-19388 NATIVA | 191 | CONVENCIONAL 4000 PSI GC | PLACA PISO 1 EJES 7-8 A-C SALON COMUNAL 3 | 2026-04-07 | 5/6/2026 12:00:00 AM | 28 | 28 | 48.4 | 173 | PLACA | B-19388 NATIVA_PLACA_28_28 | 42.8 | 34.667 | 3 | 172.857
B-19388 NATIVA | 191 | IND. MURO 4000 GF | MUROS PISO 21 APTO 2106 Y 2107 TORRE 4 | 2026-04-15 | 5/13/2026 12:00:00 AM | 28 | 28 | 31.6 | 113 | MURO | B-19388 NATIVA_MURO_28_28 | 31.267 | 35.367 | 3 | 112.857
B-19388 NATIVA | 191 | IND. MURO 4000 GF | MUROS PISO 21 APTO 2106 Y 2107 TORRE 4 | 2026-04-15 | 5/13/2026 12:00:00 AM | 28 | 28 | 32.4 | 116 | MURO | B-19388 NATIVA_MURO_28_28 | 31.267 | 35.367 | 3 | 115.714
B-19388 NATIVA | 191 | IND. MURO 4000 GF | MUROS PISO 21 APTO 2106 Y 2107 TORRE 4 | 2026-04-15 | 5/13/2026 12:00:00 AM | 28 | 28 | 29.8 | 106 | MURO | B-19388 NATIVA_MURO_28_28 | 31.267 | 35.367 | 3 | 106.429
B-19388 NATIVA | 191 | CONVENCIONAL 4000 PSI GC | PLACA PISO 1 A' - B' SALON COMUNAL 2 | 2026-04-16 | 5/14/2026 12:00:00 AM | 28 | 28 | 32.9 | 118 | PLACA | B-19388 NATIVA_PLACA_28_28 | 33.733 | 35.933 | 3 | 117.5
B-19388 NATIVA | 191 | CONVENCIONAL 4000 PSI GC | PLACA PISO 1 A' - B' SALON COMUNAL 2 | 2026-04-16 | 5/14/2026 12:00:00 AM | 28 | 28 | 35.1 | 125 | PLACA | B-19388 NATIVA_PLACA_28_28 | 33.733 | 35.933 | 3 | 125.357
B-19388 NATIVA | 191 | CONVENCIONAL 4000 PSI GC | PLACA PISO 1 A' - B' SALON COMUNAL 2 | 2026-04-16 | 5/14/2026 12:00:00 AM | 28 | 28 | 33.2 | 119 | PLACA | B-19388 NATIVA_PLACA_28_28 | 33.733 | 35.933 | 3 | 118.571
B-19388 NATIVA | 191 | IND. MURO 4000 GF | MUROS PISO 21 APTO 2108 Y 2109 TORRE 4 | 2026-04-16 | 5/14/2026 12:00:00 AM | 28 | 28 | 30.5 | 109 | MURO | B-19388 NATIVA_MURO_28_28 | 31.067 | 32.022 | 3 | 108.929
B-19388 NATIVA | 191 | IND. MURO 4000 GF | MUROS PISO 21 APTO 2108 Y 2109 TORRE 4 | 2026-04-16 | 5/14/2026 12:00:00 AM | 28 | 28 | 31.8 | 113 | MURO | B-19388 NATIVA_MURO_28_28 | 31.067 | 32.022 | 3 | 113.571
B-19388 NATIVA | 191 | IND. MURO 4000 GF | MUROS PISO 21 APTO 2108 Y 2109 TORRE 4 | 2026-04-16 | 5/14/2026 12:00:00 AM | 28 | 28 | 30.9 | 110 | MURO | B-19388 NATIVA_MURO_28_28 | 31.067 | 32.022 | 3 | 110.357
B-19388 NATIVA | 191 | CONVENCIONAL 4000 PSI GC | PLACA PISO 1 B' - C' SALON COMUNAL 2 | 2026-04-16 | 5/14/2026 12:00:00 AM | 28 | 28 | 38 | 136 | PLACA | B-19388 NATIVA_PLACA_28_28 | 36.867 | 33.889 | 3 | 135.714
B-19388 NATIVA | 191 | CONVENCIONAL 4000 PSI GC | PLACA PISO 1 B' - C' SALON COMUNAL 2 | 2026-04-16 | 5/14/2026 12:00:00 AM | 28 | 28 | 35.5 | 127 | PLACA | B-19388 NATIVA_PLACA_28_28 | 36.867 | 33.889 | 3 | 126.786
B-19388 NATIVA | 191 | CONVENCIONAL 4000 PSI GC | PLACA PISO 1 B' - C' SALON COMUNAL 2 | 2026-04-16 | 5/14/2026 12:00:00 AM | 28 | 28 | 37.1 | 132 | PLACA | B-19388 NATIVA_PLACA_28_28 | 36.867 | 33.889 | 3 | 132.5
B-19388 NATIVA | 191 | CONVENCIONAL 4000 PSI GC | ZARPA COSTADO SUR EJE 8-9 SALON COMUNAL 3 | 2026-04-13 | 5/11/2026 12:00:00 AM | 28 | 28 | 26.6 | 95 |  |  | 27.5 | 31.811 | 3 | 95
B-19388 NATIVA | 191 | CONVENCIONAL 4000 PSI GC | ZARPA COSTADO SUR EJE 8-9 SALON COMUNAL 3 | 2026-04-13 | 5/11/2026 12:00:00 AM | 28 | 28 | 28.6 | 102 |  |  | 27.5 | 31.811 | 3 | 102.143
B-19388 NATIVA | 191 | CONVENCIONAL 4000 PSI GC | ZARPA COSTADO SUR EJE 8-9 SALON COMUNAL 3 | 2026-04-13 | 5/11/2026 12:00:00 AM | 28 | 28 | 27.3 | 97 |  |  | 27.5 | 31.811 | 3 | 97.5
B-19388 NATIVA | 191 | IND. MURO 4000 GF | MUROS PISO 21 APTO 2104 Y 2105 TORRE 4 | 2026-04-13 | 5/11/2026 12:00:00 AM | 28 | 28 | 30.2 | 108 | MURO | B-19388 NATIVA_MURO_28_28 | 31.933 | 32.1 | 3 | 107.857
B-19388 NATIVA | 191 | IND. MURO 4000 GF | MUROS PISO 21 APTO 2104 Y 2105 TORRE 4 | 2026-04-13 | 5/11/2026 12:00:00 AM | 28 | 28 | 31.7 | 113 | MURO | B-19388 NATIVA_MURO_28_28 | 31.933 | 32.1 | 3 | 113.214
B-19388 NATIVA | 191 | IND. MURO 4000 GF | MUROS PISO 21 APTO 2104 Y 2105 TORRE 4 | 2026-04-13 | 5/11/2026 12:00:00 AM | 28 | 28 | 33.9 | 121 | MURO | B-19388 NATIVA_MURO_28_28 | 31.933 | 32.1 | 3 | 121.071
B-19388 NATIVA | 191 | IND. MURO 4000 GF | MUROS PISO 21 APTO 2102 Y 2103 TORRE 4 | 2026-04-14 | 5/12/2026 12:00:00 AM | 28 | 28 | 28.8 | 103 | MURO | B-19388 NATIVA_MURO_28_28 | 29.4 | 29.611 | 3 | 102.857
B-19388 NATIVA | 191 | IND. MURO 4000 GF | MUROS PISO 21 APTO 2102 Y 2103 TORRE 4 | 2026-04-14 | 5/12/2026 12:00:00 AM | 28 | 28 | 29 | 104 | MURO | B-19388 NATIVA_MURO_28_28 | 29.4 | 29.611 | 3 | 103.571
B-19388 NATIVA | 191 | IND. MURO 4000 GF | MUROS PISO 21 APTO 2102 Y 2103 TORRE 4 | 2026-04-14 | 5/12/2026 12:00:00 AM | 28 | 28 | 30.4 | 108 | MURO | B-19388 NATIVA_MURO_28_28 | 29.4 | 29.611 | 3 | 108.571
B-19388 NATIVA | 191 | CONVENCIONAL 4000 PSI GC | MURO CONTENCION COSTADO SUR PARTE INFERIOR EJE 8-9 SALON COMUNAL 3 | 2026-04-14 | 5/12/2026 12:00:00 AM | 28 | 28 | 27 | 96 | MURO | B-19388 NATIVA_MURO_28_28 | 26.4 | 29.244 | 3 | 96.429
B-19388 NATIVA | 191 | CONVENCIONAL 4000 PSI GC | MURO CONTENCION COSTADO SUR PARTE INFERIOR EJE 8-9 SALON COMUNAL 3 | 2026-04-14 | 5/12/2026 12:00:00 AM | 28 | 28 | 27.4 | 98 | MURO | B-19388 NATIVA_MURO_28_28 | 26.4 | 29.244 | 3 | 97.857
B-19388 NATIVA | 191 | CONVENCIONAL 4000 PSI GC | MURO CONTENCION COSTADO SUR PARTE INFERIOR EJE 8-9 SALON COMUNAL 3 | 2026-04-14 | 5/12/2026 12:00:00 AM | 28 | 28 | 24.8 | 88 | MURO | B-19388 NATIVA_MURO_28_28 | 26.4 | 29.244 | 3 | 88.571
B-19388 NATIVA | 191 | IND. MURO 4000 GF | MUROS PISO 21 APTO 2101 Y 2112 TORRE 4 | 2026-04-17 | 5/15/2026 12:00:00 AM | 28 | 28 | 27.7 | 99 | MURO | B-19388 NATIVA_MURO_28_28 | 30.133 | 28.644 | 3 | 98.929
B-19388 NATIVA | 191 | IND. MURO 4000 GF | MUROS PISO 21 APTO 2101 Y 2112 TORRE 4 | 2026-04-17 | 5/15/2026 12:00:00 AM | 28 | 28 | 31.1 | 111 | MURO | B-19388 NATIVA_MURO_28_28 | 30.133 | 28.644 | 3 | 111.071
B-19388 NATIVA | 191 | IND. MURO 4000 GF | MUROS PISO 21 APTO 2101 Y 2112 TORRE 4 | 2026-04-17 | 5/15/2026 12:00:00 AM | 28 | 28 | 31.6 | 113 | MURO | B-19388 NATIVA_MURO_28_28 | 30.133 | 28.644 | 3 | 112.857
B-19388 NATIVA | 191 | CONVENCIONAL 4000 PSI GC | PLACA PISO 2 EJES 6-7 A-C SALON COMUNAL 3 | 2026-04-18 | 5/16/2026 12:00:00 AM | 28 | 28 | 31.5 | 112 | PLACA | B-19388 NATIVA_PLACA_28_28 | 32.2 | 29.578 | 3 | 112.5
B-19388 NATIVA | 191 | CONVENCIONAL 4000 PSI GC | PLACA PISO 2 EJES 6-7 A-C SALON COMUNAL 3 | 2026-04-18 | 5/16/2026 12:00:00 AM | 28 | 28 | 33.7 | 120 | PLACA | B-19388 NATIVA_PLACA_28_28 | 32.2 | 29.578 | 3 | 120.357
B-19388 NATIVA | 191 | CONVENCIONAL 4000 PSI GC | PLACA PISO 2 EJES 6-7 A-C SALON COMUNAL 3 | 2026-04-18 | 5/16/2026 12:00:00 AM | 28 | 28 | 31.4 | 112 | PLACA | B-19388 NATIVA_PLACA_28_28 | 32.2 | 29.578 | 3 | 112.143
B-19388 NATIVA | 191 | CONVENCIONAL 4000 PSI GC | PLACA PISO 2 EJES 7-8 A-C SALON COMUNAL 3 | 2026-04-18 | 5/16/2026 12:00:00 AM | 28 | 28 | 26.4 | 94 | PLACA | B-19388 NATIVA_PLACA_28_28 | 26.6 | 29.644 | 3 | 94.286
B-19388 NATIVA | 191 | CONVENCIONAL 4000 PSI GC | PLACA PISO 2 EJES 7-8 A-C SALON COMUNAL 3 | 2026-04-18 | 5/16/2026 12:00:00 AM | 28 | 28 | 27.1 | 97 | PLACA | B-19388 NATIVA_PLACA_28_28 | 26.6 | 29.644 | 3 | 96.786
B-19388 NATIVA | 191 | CONVENCIONAL 4000 PSI GC | PLACA PISO 2 EJES 7-8 A-C SALON COMUNAL 3 | 2026-04-18 | 5/16/2026 12:00:00 AM | 28 | 28 | 26.3 | 94 | PLACA | B-19388 NATIVA_PLACA_28_28 | 26.6 | 29.644 | 3 | 93.929
B-19388 NATIVA | 191 | CONVENCIONAL 4000 PSI GC | COLUMNAS PISO 1 A MEZZANINE A'-3 B'-3 Y MURO ESCALERA PRINCIPAL SALON COMUNAL 2 | 2026-04-20 | 5/18/2026 12:00:00 AM | 28 | 28 | 16.4 | 58 | MURO | B-19388 NATIVA_MURO_28_28 | 25.2 | 28 | 3 | 58.571
B-19388 NATIVA | 191 | CONVENCIONAL 4000 PSI GC | COLUMNAS PISO 1 A MEZZANINE A'-3 B'-3 Y MURO ESCALERA PRINCIPAL SALON COMUNAL 2 | 2026-04-20 | 5/18/2026 12:00:00 AM | 28 | 28 | 31.3 | 112 | MURO | B-19388 NATIVA_MURO_28_28 | 25.2 | 28 | 3 | 111.786
B-19388 NATIVA | 191 | CONVENCIONAL 4000 PSI GC | COLUMNAS PISO 1 A MEZZANINE A'-3 B'-3 Y MURO ESCALERA PRINCIPAL SALON COMUNAL 2 | 2026-04-20 | 5/18/2026 12:00:00 AM | 28 | 28 | 27.9 | 100 | MURO | B-19388 NATIVA_MURO_28_28 | 25.2 | 28 | 3 | 99.643
B-19388 NATIVA | 191 | CONVENCIONAL 4000 PSI GC | MURO CONTENCION COSTADO SUR PARTE SUPERIOR EJE 8-9 SALON COMUNAL 3 | 2026-04-20 | 5/18/2026 12:00:00 AM | 28 | 28 | 27.7 | 99 | MURO | B-19388 NATIVA_MURO_28_28 | 25.567 | 25.789 | 3 | 98.929
B-19388 NATIVA | 191 | CONVENCIONAL 4000 PSI GC | MURO CONTENCION COSTADO SUR PARTE SUPERIOR EJE 8-9 SALON COMUNAL 3 | 2026-04-20 | 5/18/2026 12:00:00 AM | 28 | 28 | 25.7 | 92 | MURO | B-19388 NATIVA_MURO_28_28 | 25.567 | 25.789 | 3 | 91.786
B-19388 NATIVA | 191 | CONVENCIONAL 4000 PSI GC | MURO CONTENCION COSTADO SUR PARTE SUPERIOR EJE 8-9 SALON COMUNAL 3 | 2026-04-20 | 5/18/2026 12:00:00 AM | 28 | 28 | 23.3 | 83 | MURO | B-19388 NATIVA_MURO_28_28 | 25.567 | 25.789 | 3 | 83.214
B-19388 NATIVA | 191 | IND. MURO 4000 GF | MUROS PISO 21 APTO 2110 Y 2111 TORRE 4 | 2026-04-20 | 5/18/2026 12:00:00 AM | 28 | 28 | 23.6 | 84 | MURO | B-19388 NATIVA_MURO_28_28 | 25.333 | 26.696 | 3 | 84.286
B-19388 NATIVA | 191 | IND. MURO 4000 GF | MUROS PISO 21 APTO 2110 Y 2111 TORRE 4 | 2026-04-20 | 5/18/2026 12:00:00 AM | 28 | 28 | 23.4 | 84 | MURO | B-19388 NATIVA_MURO_28_28 | 25.333 | 26.696 | 3 | 83.571
B-19388 NATIVA | 191 | IND. MURO 4000 GF | MUROS PISO 22 APTO 2202 Y 2203 TORRE 4 | 2026-04-22 | 5/20/2026 12:00:00 AM | 28 | 28 | 38 | 136 | MURO | B-19388 NATIVA_MURO_28_28 | 37.3 | 26.696 | 3 | 135.714
B-19388 NATIVA | 191 | IND. MURO 4000 GF | MUROS PISO 22 APTO 2208 Y 2209 TORRE 4 | 2026-04-25 | 5/23/2026 12:00:00 AM | 28 | 28 | 30.3 | 108 | MURO | B-19388 NATIVA_MURO_28_28 | 27.233 | 27.374 | 3 | 108.214
B-19388 NATIVA | 191 | IND. MURO 4000 GF | MUROS PISO 22 APTO 2208 Y 2209 TORRE 4 | 2026-04-25 | 5/23/2026 12:00:00 AM | 28 | 28 | 27.4 | 98 | MURO | B-19388 NATIVA_MURO_28_28 | 27.233 | 27.374 | 3 | 97.857
B-19388 NATIVA | 191 | IND. MURO 4000 GF | MUROS PISO 22 APTO 2208 Y 2209 TORRE 4 | 2026-04-25 | 5/23/2026 12:00:00 AM | 28 | 28 | 24 | 86 | MURO | B-19388 NATIVA_MURO_28_28 | 27.233 | 27.374 | 3 | 85.714
B-19388 NATIVA | 191 | CONVENCIONAL 4000 PSI GC | MUROS ESCALERA Y ASCENSOR PISO 1 SALON COMUNAL 2 | 2026-04-22 | 5/20/2026 12:00:00 AM | 28 | 28 | 36.4 | 130 | MURO | B-19388 NATIVA_MURO_28_28 | 32.833 | 28.963 | 3 | 130
B-19388 NATIVA | 191 | CONVENCIONAL 4000 PSI GC | MUROS ESCALERA Y ASCENSOR PISO 1 SALON COMUNAL 2 | 2026-04-22 | 5/20/2026 12:00:00 AM | 28 | 28 | 29.3 | 104 | MURO | B-19388 NATIVA_MURO_28_28 | 32.833 | 28.963 | 3 | 104.643
B-19388 NATIVA | 191 | IND. MURO 4000 GF | MUROS PISO 21 APTO 2110 Y 2111 TORRE 4 | 2026-04-20 | 5/18/2026 12:00:00 AM | 28 | 28 | 29 | 103 | MURO | B-19388 NATIVA_MURO_28_28 | 25.333 | 28.963 | 3 | 103.571
B-19388 NATIVA | 191 | IND. MURO 4000 GF | MUROS PISO 22 APTO 2204 Y 2205 TORRE 4 | 2026-04-21 | 5/19/2026 12:00:00 AM | 28 | 28 | 36.4 | 130 | MURO | B-19388 NATIVA_MURO_28_28 | 33.367 | 30.311 | 3 | 130
B-19388 NATIVA | 191 | IND. MURO 4000 GF | MUROS PISO 22 APTO 2204 Y 2205 TORRE 4 | 2026-04-21 | 5/19/2026 12:00:00 AM | 28 | 28 | 23.5 | 84 | MURO | B-19388 NATIVA_MURO_28_28 | 33.367 | 30.311 | 3 | 83.929
B-19388 NATIVA | 191 | IND. MURO 4000 GF | MUROS PISO 22 APTO 2204 Y 2205 TORRE 4 | 2026-04-21 | 5/19/2026 12:00:00 AM | 28 | 28 | 40.2 | 143 | MURO | B-19388 NATIVA_MURO_28_28 | 33.367 | 30.311 | 3 | 143.571
B-19388 NATIVA | 191 | CONVENCIONAL 4000 PSI GC | MUROS ESCALERA Y ASCENSOR PISO 1 SALON COMUNAL 2 | 2026-04-22 | 5/20/2026 12:00:00 AM | 28 | 28 | 32.8 | 117 | MURO | B-19388 NATIVA_MURO_28_28 | 32.833 | 31.481 | 3 | 117.143
B-19388 NATIVA | 191 | IND. MURO 4000 GF | COLUMNAS DOBLE ALTURA PISO 1 SALON COMUNAL 2 | 2026-04-27 | 5/25/2026 12:00:00 AM | 28 | 28 | 28.6 | 102 |  |  | 29.7 | 31.481 | 3 | 102.143
B-19388 NATIVA | 191 | IND. MURO 4000 GF | COLUMNAS DOBLE ALTURA PISO 1 SALON COMUNAL 2 | 2026-04-27 | 5/25/2026 12:00:00 AM | 28 | 28 | 28.7 | 102 |  |  | 29.7 | 31.481 | 3 | 102.5
B-19388 NATIVA | 191 | IND. MURO 4000 GF | COLUMNAS DOBLE ALTURA PISO 1 SALON COMUNAL 2 | 2026-04-27 | 5/25/2026 12:00:00 AM | 28 | 28 | 31.8 | 114 |  |  | 29.7 | 31.078 | 3 | 113.571
B-19388 NATIVA | 191 | IND. MURO 4000 GF | MUROS PISO 22 APTO 2210 Y 2211 TORRE 4 | 2026-04-27 | 5/25/2026 12:00:00 AM | 28 | 28 | 30.4 | 108 | MURO | B-19388 NATIVA_MURO_28_28 | 28.833 | 31.078 | 3 | 108.571
B-19388 NATIVA | 191 | IND. MURO 4000 GF | MUROS PISO 22 APTO 2210 Y 2211 TORRE 4 | 2026-04-27 | 5/25/2026 12:00:00 AM | 28 | 28 | 27.5 | 98 | MURO | B-19388 NATIVA_MURO_28_28 | 28.833 | 31.078 | 3 | 98.214
B-19388 NATIVA | 191 | IND. MURO 4000 GF | MUROS PISO 22 APTO 2210 Y 2211 TORRE 4 | 2026-04-27 | 5/25/2026 12:00:00 AM | 28 | 28 | 28.6 | 102 | MURO | B-19388 NATIVA_MURO_28_28 | 28.833 | 30.737 | 3 | 102.143
B-19388 NATIVA | 191 | CONVENCIONAL 4000 PSI GC | PLACA PISO 1 EJE A'-A SALON COMUNAL 2 | 2026-04-23 | 5/21/2026 12:00:00 AM | 28 | 28 | 32.9 | 117 | PLACA | B-19388 NATIVA_PLACA_28_28 | 34.1 | 30.737 | 3 | 117.5
B-19388 NATIVA | 191 | CONVENCIONAL 4000 PSI GC | PLACA PISO 1 EJE A'-A SALON COMUNAL 2 | 2026-04-23 | 5/21/2026 12:00:00 AM | 28 | 28 | 37 | 132 | PLACA | B-19388 NATIVA_PLACA_28_28 | 34.1 | 30.737 | 3 | 132.143
B-19388 NATIVA | 191 | CONVENCIONAL 4000 PSI GC | PLACA PISO 1 EJE A'-A SALON COMUNAL 2 | 2026-04-23 | 5/21/2026 12:00:00 AM | 28 | 28 | 32.4 | 116 | PLACA | B-19388 NATIVA_PLACA_28_28 | 34.1 | 31.915 | 3 | 115.714
B-19388 NATIVA | 191 | IND. MURO 4000 GF | COLUMNAS PISO 1 1-C' 1-B' 2-B' 1-A' 2-A' SALON COMUNAL 2 | 2026-04-23 | 5/21/2026 12:00:00 AM | 28 | 28 | 35.6 | 127 |  |  | 34.367 | 31.915 | 3 | 127.143
B-19388 NATIVA | 191 | IND. MURO 4000 GF | COLUMNAS PISO 1 1-C' 1-B' 2-B' 1-A' 2-A' SALON COMUNAL 2 | 2026-04-23 | 5/21/2026 12:00:00 AM | 28 | 28 | 32.4 | 116 |  |  | 34.367 | 31.915 | 3 | 115.714
B-19388 NATIVA | 191 | IND. MURO 4000 GF | COLUMNAS PISO 1 1-C' 1-B' 2-B' 1-A' 2-A' SALON COMUNAL 2 | 2026-04-23 | 5/21/2026 12:00:00 AM | 28 | 28 | 35.1 | 125 |  |  | 34.367 | 33.426 | 3 | 125.357
B-19388 NATIVA | 191 | IND. MURO 4000 GF | MUROS PISO 22 APTO 2206 Y 2207 TORRE 4 | 2026-04-23 | 5/21/2026 12:00:00 AM | 28 | 28 | 32.5 | 116 | MURO | B-19388 NATIVA_MURO_28_28 | 33.3 | 33.426 | 3 | 116.071
B-19388 NATIVA | 191 | IND. MURO 4000 GF | MUROS PISO 22 APTO 2206 Y 2207 TORRE 4 | 2026-04-23 | 5/21/2026 12:00:00 AM | 28 | 28 | 34.5 | 123 | MURO | B-19388 NATIVA_MURO_28_28 | 33.3 | 33.426 | 3 | 123.214
B-19388 NATIVA | 191 | IND. MURO 4000 GF | MUROS PISO 22 APTO 2206 Y 2207 TORRE 4 | 2026-04-23 | 5/21/2026 12:00:00 AM | 28 | 28 | 32.9 | 117 | MURO | B-19388 NATIVA_MURO_28_28 | 33.3 | 34.633 | 3 | 117.5
B-19388 NATIVA | 191 | IND. MURO 4000 GF | MUROS PISO 22 APTO 2202 Y 2203 TORRE 4 | 2026-04-22 | 5/20/2026 12:00:00 AM | 28 | 28 | 36.3 | 130 | MURO | B-19388 NATIVA_MURO_28_28 | 37.3 | 34.633 | 3 | 129.643
B-19388 NATIVA | 191 | IND. MURO 4000 GF | MUROS PISO 22 APTO 2202 Y 2203 TORRE 4 | 2026-04-22 | 5/20/2026 12:00:00 AM | 28 | 28 | 37.6 | 134 | MURO | B-19388 NATIVA_MURO_28_28 | 37.3 | 34.633 | 3 | 134.286
B-19388 NATIVA | 191 | IND. MURO 4000 GF | MUROS PISO 22 APTO 2201 Y 2212 TORRE 4 | 2026-04-24 | 5/22/2026 12:00:00 AM | 28 | 28 | 39.4 | 140 | MURO | B-19388 NATIVA_MURO_28_28 | 37.367 | 35.663 | 3 | 140.714
B-19388 NATIVA | 191 | IND. MURO 4000 GF | MUROS PISO 22 APTO 2201 Y 2212 TORRE 4 | 2026-04-24 | 5/22/2026 12:00:00 AM | 28 | 28 | 36.7 | 131 | MURO | B-19388 NATIVA_MURO_28_28 | 37.367 | 35.663 | 3 | 131.071
B-19388 NATIVA | 191 | IND. MURO 4000 GF | MUROS PISO 22 APTO 2201 Y 2212 TORRE 4 | 2026-04-24 | 5/22/2026 12:00:00 AM | 28 | 28 | 36 | 128 | MURO | B-19388 NATIVA_MURO_28_28 | 37.367 | 35.663 | 3 | 128.571
B-19388 NATIVA | 191 | CONVENCIONAL 4000 PSI GC | CIMENTACION EJES C-D 9-10 SALON COMUNAL 3 | 2026-04-25 | 5/23/2026 12:00:00 AM | 28 | 28 | 27.6 | 99 |  |  | 27.5 | 33.611 | 3 | 98.571
B-19388 NATIVA | 191 | CONVENCIONAL 4000 PSI GC | CIMENTACION EJES C-D 9-10 SALON COMUNAL 3 | 2026-04-25 | 5/23/2026 12:00:00 AM | 28 | 28 | 26.4 | 94 |  |  | 27.5 | 33.611 | 3 | 94.286
B-19388 NATIVA | 191 | CONVENCIONAL 4000 PSI GC | CIMENTACION EJES C-D 9-10 SALON COMUNAL 3 | 2026-04-25 | 5/23/2026 12:00:00 AM | 28 | 28 | 28.5 | 102 |  |  | 27.5 | 33.611 | 3 | 101.786
B-19388 NATIVA | 191 | IND. MURO 4000 GF | MUROS PISO 23 APTO 2304 Y 2305 TORRE 4 | 2026-04-28 | 5/26/2026 12:00:00 AM | 28 | 28 | 31.3 | 112 | MURO | B-19388 NATIVA_MURO_28_28 | 32.2 | 32.356 | 3 | 111.786
B-19388 NATIVA | 191 | IND. MURO 4000 GF | MUROS PISO 23 APTO 2304 Y 2305 TORRE 4 | 2026-04-28 | 5/26/2026 12:00:00 AM | 28 | 28 | 33.1 | 118 | MURO | B-19388 NATIVA_MURO_28_28 | 32.2 | 32.356 | 3 | 118.214
B-19388 NATIVA | 191 | IND. MURO 4000 GF | MUROS PISO 23 APTO 2304 Y 2305 TORRE 4 | 2026-04-28 | 5/26/2026 12:00:00 AM | 28 | 28 | 32.2 | 115 | MURO | B-19388 NATIVA_MURO_28_28 | 32.2 | 32.356 | 3 | 115
B-19388 NATIVA | 191 | IND. MURO 4000 GF | MUROS PISO 23 APTO 2302 Y 2303 TORRE 4 | 2026-04-29 | 5/27/2026 12:00:00 AM | 28 | 28 | 29.1 | 104 | MURO | B-19388 NATIVA_MURO_28_28 | 29.167 | 29.622 | 3 | 103.929
B-19388 NATIVA | 191 | IND. MURO 4000 GF | MUROS PISO 23 APTO 2302 Y 2303 TORRE 4 | 2026-04-29 | 5/27/2026 12:00:00 AM | 28 | 28 | 28.8 | 103 | MURO | B-19388 NATIVA_MURO_28_28 | 29.167 | 29.622 | 3 | 102.857
B-19388 NATIVA | 191 | IND. MURO 4000 GF | MUROS PISO 23 APTO 2302 Y 2303 TORRE 4 | 2026-04-29 | 5/27/2026 12:00:00 AM | 28 | 28 | 29.6 | 106 | MURO | B-19388 NATIVA_MURO_28_28 | 29.167 | 29.622 | 3 | 105.714
B-19388 NATIVA | 191 | CONVENCIONAL 4000 PSI GC | COLUMNAS SOTANO EJES C-10 D-10, CIMENTACION EJE 9 A-C SALON COMUNAL 3 | 2026-04-29 | 5/27/2026 12:00:00 AM | 28 | 28 | 25.7 | 92 |  |  | 26.767 | 29.378 | 3 | 91.786
B-19388 NATIVA | 191 | CONVENCIONAL 4000 PSI GC | COLUMNAS SOTANO EJES C-10 D-10, CIMENTACION EJE 9 A-C SALON COMUNAL 3 | 2026-04-29 | 5/27/2026 12:00:00 AM | 28 | 28 | 26.7 | 95 |  |  | 26.767 | 29.378 | 3 | 95.357
B-19388 NATIVA | 191 | CONVENCIONAL 4000 PSI GC | COLUMNAS SOTANO EJES C-10 D-10, CIMENTACION EJE 9 A-C SALON COMUNAL 3 | 2026-04-29 | 5/27/2026 12:00:00 AM | 28 | 28 | 27.9 | 100 |  |  | 26.767 | 29.378 | 3 | 99.643
B-19388 NATIVA | 191 | IND. MURO 4000 GF | MUROS PISO 23 APTO 2306 Y 2307 TORRE 4 | 2026-04-30 | 5/28/2026 12:00:00 AM | 28 | 28 | 31.7 | 113 | MURO | B-19388 NATIVA_MURO_28_28 | 36.433 | 30.789 | 3 | 113.214
B-19388 NATIVA | 191 | IND. MURO 4000 GF | MUROS PISO 23 APTO 2306 Y 2307 TORRE 4 | 2026-04-30 | 5/28/2026 12:00:00 AM | 28 | 28 | 39.2 | 140 | MURO | B-19388 NATIVA_MURO_28_28 | 36.433 | 30.789 | 3 | 140
B-19388 NATIVA | 191 | IND. MURO 4000 GF | MUROS PISO 23 APTO 2306 Y 2307 TORRE 4 | 2026-04-30 | 5/28/2026 12:00:00 AM | 28 | 28 | 38.4 | 137 | MURO | B-19388 NATIVA_MURO_28_28 | 36.433 | 30.789 | 3 | 137.143
B-19388 NATIVA | 191 | CONVENCIONAL 4000 PSI GC | PLACA PISO 3 A-C 5-6 SALON COMUNAL 3 | 2026-04-30 | 5/28/2026 12:00:00 AM | 28 | 28 | 28.3 | 101 | PLACA | B-19388 NATIVA_PLACA_28_28 | 26.933 | 30.044 | 3 | 101.071
B-19388 NATIVA | 191 | CONVENCIONAL 4000 PSI GC | PLACA PISO 3 A-C 5-6 SALON COMUNAL 3 | 2026-04-30 | 5/28/2026 12:00:00 AM | 28 | 28 | 27.2 | 97 | PLACA | B-19388 NATIVA_PLACA_28_28 | 26.933 | 30.044 | 3 | 97.143
B-19388 NATIVA | 191 | CONVENCIONAL 4000 PSI GC | PLACA PISO 3 A-C 5-6 SALON COMUNAL 3 | 2026-04-30 | 5/28/2026 12:00:00 AM | 28 | 28 | 25.3 | 90 | PLACA | B-19388 NATIVA_PLACA_28_28 | 26.933 | 30.044 | 3 | 90.357
B-19388 NATIVA | 191 | IND. MURO 4000 GF | MUROS PISO 23 APTO 2301 Y 2312 TORRE 4 | 2026-05-04 | 6/1/2026 12:00:00 AM | 28 | 28 | 31.3 | 112 | MURO | B-19388 NATIVA_MURO_28_28 | 32.467 | 31.944 | 3 | 111.786
B-19388 NATIVA | 191 | IND. MURO 4000 GF | MUROS PISO 23 APTO 2301 Y 2312 TORRE 4 | 2026-05-04 | 6/1/2026 12:00:00 AM | 28 | 28 | 33.1 | 118 | MURO | B-19388 NATIVA_MURO_28_28 | 32.467 | 31.944 | 3 | 118.214
B-19388 NATIVA | 191 | IND. MURO 4000 GF | MUROS PISO 23 APTO 2301 Y 2312 TORRE 4 | 2026-05-04 | 6/1/2026 12:00:00 AM | 28 | 28 | 33 | 118 | MURO | B-19388 NATIVA_MURO_28_28 | 32.467 | 31.944 | 3 | 117.857
B-19388 NATIVA | 191 | IND. MURO 4000 GF | MURO CONTENCION EJE 9 DOBLE ALTURA, COLUMNA SOTANO B-9 SALON COMUNAL 3 | 2026-05-04 | 6/1/2026 12:00:00 AM | 28 | 28 | 26.9 | 96 | MURO | B-19388 NATIVA_MURO_28_28 | 25.867 | 28.422 | 3 | 96.071
B-19388 NATIVA | 191 | IND. MURO 4000 GF | MURO CONTENCION EJE 9 DOBLE ALTURA, COLUMNA SOTANO B-9 SALON COMUNAL 3 | 2026-05-04 | 6/1/2026 12:00:00 AM | 28 | 28 | 27.1 | 97 | MURO | B-19388 NATIVA_MURO_28_28 | 25.867 | 28.422 | 3 | 96.786
B-19388 NATIVA | 191 | IND. MURO 4000 GF | MURO CONTENCION EJE 9 DOBLE ALTURA, COLUMNA SOTANO B-9 SALON COMUNAL 3 | 2026-05-04 | 6/1/2026 12:00:00 AM | 28 | 28 | 23.6 | 84 | MURO | B-19388 NATIVA_MURO_28_28 | 25.867 | 28.422 | 3 | 84.286
B-19388 NATIVA | 191 | IND. MURO 4000 GF | MUROS PISO 23 APTO 2308 Y 2309 TORRE 4 | 2026-05-05 | 6/2/2026 12:00:00 AM | 28 | 28 | 34.7 | 124 | MURO | B-19388 NATIVA_MURO_28_28 | 35.6 | 31.311 | 3 | 123.929
B-19388 NATIVA | 191 | IND. MURO 4000 GF | MUROS PISO 23 APTO 2308 Y 2309 TORRE 4 | 2026-05-05 | 6/2/2026 12:00:00 AM | 28 | 28 | 36.8 | 131 | MURO | B-19388 NATIVA_MURO_28_28 | 35.6 | 31.311 | 3 | 131.429
B-19388 NATIVA | 191 | IND. MURO 4000 GF | MUROS PISO 23 APTO 2308 Y 2309 TORRE 4 | 2026-05-05 | 6/2/2026 12:00:00 AM | 28 | 28 | 35.3 | 126 | MURO | B-19388 NATIVA_MURO_28_28 | 35.6 | 31.311 | 3 | 126.071
B-19388 NATIVA | 191 | IND. MURO 4000 GF | MUROS PISO 23 APTO 2310 Y 2311 TORRE 4 | 2026-05-06 | 6/3/2026 12:00:00 AM | 28 | 28 | 24.7 | 88 | MURO | B-19388 NATIVA_MURO_28_28 | 25.267 | 28.911 | 3 | 88.214
B-19388 NATIVA | 191 | IND. MURO 4000 GF | MUROS PISO 23 APTO 2310 Y 2311 TORRE 4 | 2026-05-06 | 6/3/2026 12:00:00 AM | 28 | 28 | 28.2 | 100 | MURO | B-19388 NATIVA_MURO_28_28 | 25.267 | 28.911 | 3 | 100.714
B-19388 NATIVA | 191 | IND. MURO 4000 GF | MUROS PISO 23 APTO 2310 Y 2311 TORRE 4 | 2026-05-06 | 6/3/2026 12:00:00 AM | 28 | 28 | 22.9 | 82 | MURO | B-19388 NATIVA_MURO_28_28 | 25.267 | 28.911 | 3 | 81.786
B-19388 NATIVA | 191 | IND. MURO 4000 GF | MUROS PISO 24 APTOS 2402 Y 2403 TORRE 4 | 2026-05-08 | 6/5/2026 12:00:00 AM | 28 | 28 | 34.1 | 122 | MURO | B-19388 NATIVA_MURO_28_28 | 33.867 | 31.578 | 3 | 121.786
B-19388 NATIVA | 191 | IND. MURO 4000 GF | MUROS PISO 24 APTOS 2402 Y 2403 TORRE 4 | 2026-05-08 | 6/5/2026 12:00:00 AM | 28 | 28 | 33 | 118 | MURO | B-19388 NATIVA_MURO_28_28 | 33.867 | 31.578 | 3 | 117.857
B-19388 NATIVA | 191 | IND. MURO 4000 GF | MUROS PISO 24 APTOS 2402 Y 2403 TORRE 4 | 2026-05-08 | 6/5/2026 12:00:00 AM | 28 | 28 | 34.5 | 123 | MURO | B-19388 NATIVA_MURO_28_28 | 33.867 | 31.578 | 3 | 123.214
B-19388 NATIVA | 191 | IND. MURO 4000 GF | MUROS PISO 24 APTOS 2406 Y 2407 TORRE 4 | 2026-05-09 | 6/6/2026 12:00:00 AM | 28 | 28 | 32.1 | 114 | MURO | B-19388 NATIVA_MURO_28_28 | 32 | 30.378 | 3 | 114.643
B-19388 NATIVA | 191 | IND. MURO 4000 GF | MUROS PISO 24 APTOS 2406 Y 2407 TORRE 4 | 2026-05-09 | 6/6/2026 12:00:00 AM | 28 | 28 | 32.4 | 116 | MURO | B-19388 NATIVA_MURO_28_28 | 32 | 30.378 | 3 | 115.714
B-19388 NATIVA | 191 | IND. MURO 4000 GF | MUROS PISO 24 APTOS 2406 Y 2407 TORRE 4 | 2026-05-09 | 6/6/2026 12:00:00 AM | 28 | 28 | 31.5 | 112 | MURO | B-19388 NATIVA_MURO_28_28 | 32 | 30.378 | 3 | 112.5
B-19388 NATIVA | 191 | IND. MURO 4000 GF | PLACA MEZZANINE SALON COMUNAL 2 | 2026-05-09 | 6/6/2026 12:00:00 AM | 28 | 28 | 30.1 | 108 | PLACA | B-19388 NATIVA_PLACA_28_28 | 30.3 | 32.056 | 3 | 107.5
B-19388 NATIVA | 191 | IND. MURO 4000 GF | PLACA MEZZANINE SALON COMUNAL 2 | 2026-05-09 | 6/6/2026 12:00:00 AM | 28 | 28 | 30.9 | 110 | PLACA | B-19388 NATIVA_PLACA_28_28 | 30.3 | 32.056 | 3 | 110.357
B-19388 NATIVA | 191 | IND. MURO 4000 GF | PLACA MEZZANINE SALON COMUNAL 2 | 2026-05-09 | 6/6/2026 12:00:00 AM | 28 | 28 | 29.9 | 107 | PLACA | B-19388 NATIVA_PLACA_28_28 | 30.3 | 32.056 | 3 | 106.786
B-19388 NATIVA | 191 | IND. MURO 4000 GF | MUROS PISO 24 APTO 2404 Y 2405 TORRE 4 | 2026-05-07 | 6/4/2026 12:00:00 AM | 28 | 28 | 41.6 | 148 | MURO | B-19388 NATIVA_MURO_28_28 | 41.3 | 34.533 | 3 | 148.571
B-19388 NATIVA | 191 | IND. MURO 4000 GF | MUROS PISO 24 APTO 2404 Y 2405 TORRE 4 | 2026-05-07 | 6/4/2026 12:00:00 AM | 28 | 28 | 40.1 | 143 | MURO | B-19388 NATIVA_MURO_28_28 | 41.3 | 34.533 | 3 | 143.214
B-19388 NATIVA | 191 | IND. MURO 4000 GF | MUROS PISO 24 APTO 2404 Y 2405 TORRE 4 | 2026-05-07 | 6/4/2026 12:00:00 AM | 28 | 28 | 42.2 | 151 | MURO | B-19388 NATIVA_MURO_28_28 | 41.3 | 34.533 | 3 | 150.714
B-19388 NATIVA | 191 | IND. MURO 4000 GF | COLUNAS PISO 2 A-7 A-8 B-7 B-8 SALON COMUNAL 3 | 2026-05-07 | 6/4/2026 12:00:00 AM | 28 | 28 | 32.1 | 114 |  |  | 32.567 | 34.722 | 3 | 114.643
B-19388 NATIVA | 191 | IND. MURO 4000 GF | COLUNAS PISO 2 A-7 A-8 B-7 B-8 SALON COMUNAL 3 | 2026-05-07 | 6/4/2026 12:00:00 AM | 28 | 28 | 31.7 | 113 |  |  | 32.567 | 34.722 | 3 | 113.214
B-19388 NATIVA | 191 | IND. MURO 4000 GF | COLUNAS PISO 2 A-7 A-8 B-7 B-8 SALON COMUNAL 3 | 2026-05-07 | 6/4/2026 12:00:00 AM | 28 | 28 | 33.9 | 121 |  |  | 32.567 | 34.722 | 3 | 121.071
B-19388 NATIVA | 191 | CONVENCIONAL 4000 PSI GC | VIGA ZARPA CIMENTACION - SALON COMUNAL 3 - EJES A ENTRE 9-10 | 2026-05-11 | 6/8/2026 12:00:00 AM | 28 | 28 | 25.9 | 92 |  |  | 26.467 | 33.937 | 3 | 92.5
B-19388 NATIVA | 191 | CONVENCIONAL 4000 PSI GC | VIGA ZARPA CIMENTACION - SALON COMUNAL 3 - EJES A ENTRE 9-10 | 2026-05-11 | 6/8/2026 12:00:00 AM | 28 | 28 | 27.2 | 97 |  |  | 26.467 | 33.937 | 3 | 97.143
B-19388 NATIVA | 191 | CONVENCIONAL 4000 PSI GC | MURO DE CONTENCION - ALTURA 1 - EJE A ENTRE 9 Y 10 | 2026-05-12 | 6/9/2026 12:00:00 AM | 28 | 28 | 30.3 | 108 | MURO | B-19388 NATIVA_MURO_28_28 | 30.9 | 33.937 | 3 | 108.214
B-19388 NATIVA | 191 | CONVENCIONAL 4000 PSI GC | MURO DE CONTENCION - ALTURA 1 - EJE A ENTRE 9 Y 10 | 2026-05-12 | 6/9/2026 12:00:00 AM | 28 | 28 | 30.7 | 110 | MURO | B-19388 NATIVA_MURO_28_28 | 30.9 | 30.804 | 3 | 109.643
B-19388 NATIVA | 191 | CONVENCIONAL 4000 PSI GC | MURO DE CONTENCION - ALTURA 1 - EJE A ENTRE 9 Y 10 | 2026-05-12 | 6/9/2026 12:00:00 AM | 28 | 28 | 31.7 | 113 | MURO | B-19388 NATIVA_MURO_28_28 | 30.9 | 30.804 | 3 | 113.214
B-19388 NATIVA | 191 | IND. MURO 4000 GF | MUROS PISO 24 APTOS 2408 Y 2409 TORRE 4 | 2026-05-12 | 6/9/2026 12:00:00 AM | 28 | 28 | 34.1 | 122 | MURO | B-19388 NATIVA_MURO_28_28 | 33.9 | 30.804 | 3 | 121.786
B-19388 NATIVA | 191 | IND. MURO 4000 GF | MUROS PISO 24 APTOS 2408 Y 2409 TORRE 4 | 2026-05-12 | 6/9/2026 12:00:00 AM | 28 | 28 | 33.9 | 121 | MURO | B-19388 NATIVA_MURO_28_28 | 33.9 | 31.274 | 3 | 121.071
B-19388 NATIVA | 191 | IND. MURO 4000 GF | MUROS PISO 24 APTOS 2408 Y 2409 TORRE 4 | 2026-05-12 | 6/9/2026 12:00:00 AM | 28 | 28 | 33.7 | 120 | MURO | B-19388 NATIVA_MURO_28_28 | 33.9 | 31.274 | 3 | 120.357
B-19388 NATIVA | 191 | IND. MURO 4000 GF | MUROS PISO 24 APTOS 2410 Y 2411 TORRE 4 | 2026-05-13 | 6/10/2026 12:00:00 AM | 28 | 28 | 34 | 121 | MURO | B-19388 NATIVA_MURO_28_28 | 34.133 | 31.274 | 3 | 121.429
B-19388 NATIVA | 191 | IND. MURO 4000 GF | MUROS PISO 24 APTOS 2410 Y 2411 TORRE 4 | 2026-05-13 | 6/10/2026 12:00:00 AM | 28 | 28 | 34.5 | 123 | MURO | B-19388 NATIVA_MURO_28_28 | 34.133 | 33.633 | 3 | 123.214
B-19388 NATIVA | 191 | IND. MURO 4000 GF | MUROS PISO 24 APTOS 2410 Y 2411 TORRE 4 | 2026-05-13 | 6/10/2026 12:00:00 AM | 28 | 28 | 33.9 | 121 | MURO | B-19388 NATIVA_MURO_28_28 | 34.133 | 33.633 | 3 | 121.071
B-19388 NATIVA | 191 | IND. MURO 4000 GF | MUROS PISO 25 APTOS 2504 Y 2505 TORRE 4 | 2026-05-14 | 6/11/2026 12:00:00 AM | 28 | 28 | 35.6 | 127 | MURO | B-19388 NATIVA_MURO_28_28 | 36.8 | 33.633 | 3 | 127.143
B-19388 NATIVA | 191 | IND. MURO 4000 GF | MUROS PISO 25 APTOS 2504 Y 2505 TORRE 4 | 2026-05-14 | 6/11/2026 12:00:00 AM | 28 | 28 | 37.2 | 133 | MURO | B-19388 NATIVA_MURO_28_28 | 36.8 | 34.926 | 3 | 132.857
B-19388 NATIVA | 191 | IND. MURO 4000 GF | MUROS PISO 25 APTOS 2504 Y 2505 TORRE 4 | 2026-05-14 | 6/11/2026 12:00:00 AM | 28 | 28 | 37.6 | 134 | MURO | B-19388 NATIVA_MURO_28_28 | 36.8 | 34.926 | 3 | 134.286
B-19388 NATIVA | 191 | CONVENCIONAL 4000 PSI GC | SALON COMUNAL 3 - PLACA PISO 1 EJES A-C ENTRE 7-8 | 2026-05-15 | 6/12/2026 12:00:00 AM | 28 | 28 | 31.6 | 113 | PLACA | B-19388 NATIVA_PLACA_28_28 | 33.733 | 34.926 | 3 | 112.857
B-19388 NATIVA | 191 | CONVENCIONAL 4000 PSI GC | SALON COMUNAL 3 - PLACA PISO 1 EJES A-C ENTRE 7-8 | 2026-05-15 | 6/12/2026 12:00:00 AM | 28 | 28 | 36.7 | 131 | PLACA | B-19388 NATIVA_PLACA_28_28 | 33.733 | 35.2 | 3 | 131.071
B-19388 NATIVA | 191 | CONVENCIONAL 4000 PSI GC | SALON COMUNAL 3 - PLACA PISO 1 EJES A-C ENTRE 7-8 | 2026-05-15 | 6/12/2026 12:00:00 AM | 28 | 28 | 32.9 | 118 | PLACA | B-19388 NATIVA_PLACA_28_28 | 33.733 | 35.2 | 3 | 117.5
B-19388 NATIVA | 191 | CONVENCIONAL 4000 PSI GC | MURO DE CONTENCION - ALTURA 2 - EJE A ENTRE 9 Y 10 | 2026-05-13 | 6/10/2026 12:00:00 AM | 28 | 28 | 38 | 136 | MURO | B-19388 NATIVA_MURO_28_28 | 36.933 | 35.2 | 3 | 135.714
B-19388 NATIVA | 191 | CONVENCIONAL 4000 PSI GC | MURO DE CONTENCION - ALTURA 2 - EJE A ENTRE 9 Y 10 | 2026-05-13 | 6/10/2026 12:00:00 AM | 28 | 28 | 37.6 | 134 | MURO | B-19388 NATIVA_MURO_28_28 | 36.933 | 35.678 | 3 | 134.286
B-19388 NATIVA | 191 | CONVENCIONAL 4000 PSI GC | MURO DE CONTENCION - ALTURA 2 - EJE A ENTRE 9 Y 10 | 2026-05-13 | 6/10/2026 12:00:00 AM | 28 | 28 | 35.2 | 126 | MURO | B-19388 NATIVA_MURO_28_28 | 36.933 | 35.678 | 3 | 125.714
B-19388 NATIVA | 191 | IND. MURO 4000 GF | MUROS PISO 25 APTOS 2502 Y 2503 TORRE 4 | 2026-05-15 | 6/12/2026 12:00:00 AM | 28 | 28 | 36.8 | 132 | MURO | B-19388 NATIVA_MURO_28_28 | 35.5 | 35.678 | 3 | 131.429
B-19388 NATIVA | 191 | IND. MURO 4000 GF | MUROS PISO 25 APTOS 2502 Y 2503 TORRE 4 | 2026-05-15 | 6/12/2026 12:00:00 AM | 28 | 28 | 35.2 | 126 | MURO | B-19388 NATIVA_MURO_28_28 | 35.5 | 35.992 | 3 | 125.714
B-19388 NATIVA | 191 | IND. MURO 4000 GF | MUROS PISO 25 APTOS 2502 Y 2503 TORRE 4 | 2026-05-15 | 6/12/2026 12:00:00 AM | 28 | 28 | 34.5 | 123 | MURO | B-19388 NATIVA_MURO_28_28 | 35.5 | 35.992 | 3 | 123.214
B-19388 NATIVA | 191 | IND. MURO 5000 GF | MUROS AP 2001-2012 TORRE 5 | 2026-05-16 | 6/13/2026 12:00:00 AM | 28 | 28 | 41.3 | 147 | MURO | B-19388 NATIVA_MURO_28_28 | 39.167 | 35.992 | 3 | 147.5
B-19388 NATIVA | 191 | IND. MURO 5000 GF | MUROS AP 2001-2012 TORRE 5 | 2026-05-16 | 6/13/2026 12:00:00 AM | 28 | 28 | 38.7 | 138 | MURO | B-19388 NATIVA_MURO_28_28 | 39.167 | 36.563 | 3 | 138.214
B-19388 NATIVA | 191 | IND. MURO 5000 GF | MUROS AP 2001-2012 TORRE 5 | 2026-05-16 | 6/13/2026 12:00:00 AM | 28 | 28 | 37.5 | 134 | MURO | B-19388 NATIVA_MURO_28_28 | 39.167 | 36.563 | 3 | 133.929
B-19388 NATIVA | 191 | IND. MURO 4000 GF | MUROS PISO 25 APTOS 2506 Y 2507 TORRE 4 | 2026-05-16 | 6/13/2026 12:00:00 AM | 28 | 28 | 30.5 | 109 | MURO | B-19388 NATIVA_MURO_28_28 | 31.2 | 36.563 | 3 | 108.929
B-19388 NATIVA | 191 | IND. MURO 4000 GF | MUROS PISO 25 APTOS 2506 Y 2507 TORRE 4 | 2026-05-16 | 6/13/2026 12:00:00 AM | 28 | 28 | 32.4 | 116 | MURO | B-19388 NATIVA_MURO_28_28 | 31.2 | 34.285 | 3 | 115.714
B-19388 NATIVA | 191 | IND. MURO 4000 GF | MUROS PISO 25 APTOS 2506 Y 2507 TORRE 4 | 2026-05-16 | 6/13/2026 12:00:00 AM | 28 | 28 | 30.7 | 110 | MURO | B-19388 NATIVA_MURO_28_28 | 31.2 | 34.285 | 3 | 109.643
B-19388 NATIVA | 191 | CONVENCIONAL 4000 PSI GC | VIGA ZARPA CIMENTACION - SALON COMUNAL 3 - EJES A ENTRE 9-10 | 2026-05-11 | 6/8/2026 12:00:00 AM | 28 | 28 | 26.3 | 94 |  |  | 26.467 | 34.285 | 3 | 93.929
B-19388 NATIVA | 191 | IND. MURO 4000 GF | MUROS PISO 24 APTOS 2401 Y 2412 TORRE 4 | 2026-05-11 | 6/8/2026 12:00:00 AM | 28 | 28 | 33.3 | 119 | MURO | B-19388 NATIVA_MURO_28_28 | 32.3 | 32.811 | 3 | 118.929
B-19388 NATIVA | 191 | IND. MURO 4000 GF | MUROS PISO 24 APTOS 2401 Y 2412 TORRE 4 | 2026-05-11 | 6/8/2026 12:00:00 AM | 28 | 28 | 32.1 | 115 | MURO | B-19388 NATIVA_MURO_28_28 | 32.3 | 32.811 | 3 | 114.643
B-19388 NATIVA | 191 | IND. MURO 4000 GF | MUROS PISO 24 APTOS 2401 Y 2412 TORRE 4 | 2026-05-11 | 6/8/2026 12:00:00 AM | 28 | 28 | 31.5 | 112 | MURO | B-19388 NATIVA_MURO_28_28 | 32.3 | 32.811 | 3 | 112.5
B-19388 NATIVA | 191 | CONVENCIONAL 4000 PSI GC | VIGAS DE CIMENTACION COMUNAL 3 - PLACAS BAJO TANQUE | 2026-05-19 | 6/16/2026 12:00:00 AM | 28 | 28 | 36.3 | 130 | PLACA | B-19388 NATIVA_PLACA_28_28 | 35.167 | 32.363 | 3 | 129.643
B-19388 NATIVA | 191 | CONVENCIONAL 4000 PSI GC | VIGAS DE CIMENTACION COMUNAL 3 - PLACAS BAJO TANQUE | 2026-05-19 | 6/16/2026 12:00:00 AM | 28 | 28 | 32.1 | 114 | PLACA | B-19388 NATIVA_PLACA_28_28 | 35.167 | 32.363 | 3 | 114.643
B-19388 NATIVA | 191 | CONVENCIONAL 4000 PSI GC | VIGAS DE CIMENTACION COMUNAL 3 - PLACAS BAJO TANQUE | 2026-05-19 | 6/16/2026 12:00:00 AM | 28 | 28 | 37.1 | 132 | PLACA | B-19388 NATIVA_PLACA_28_28 | 35.167 | 32.363 | 3 | 132.5
B-19388 NATIVA | 191 | IND. MURO 4000 GF | MUROS PISO 25 APTOS 2501 Y 2512 TORRE 4 | 2026-05-19 | 6/16/2026 12:00:00 AM | 28 | 28 | 25 | 89 | MURO | B-19388 NATIVA_MURO_28_28 | 25.367 | 30.945 | 3 | 89.286
B-19388 NATIVA | 191 | IND. MURO 4000 GF | MUROS PISO 25 APTOS 2501 Y 2512 TORRE 4 | 2026-05-19 | 6/16/2026 12:00:00 AM | 28 | 28 | 26.3 | 94 | MURO | B-19388 NATIVA_MURO_28_28 | 25.367 | 30.945 | 3 | 93.929
B-19388 NATIVA | 191 | IND. MURO 4000 GF | MUROS PISO 25 APTOS 2501 Y 2512 TORRE 4 | 2026-05-19 | 6/16/2026 12:00:00 AM | 28 | 28 | 24.8 | 89 | MURO | B-19388 NATIVA_MURO_28_28 | 25.367 | 30.945 | 3 | 88.571
B-19388 NATIVA | 191 | IND. MURO 4000 GF | MUROS PISO 25 APTOS 2508 Y 2509 TORRE 4 | 2026-05-20 | 6/17/2026 12:00:00 AM | 28 | 28 | 33.1 | 118 | MURO | B-19388 NATIVA_MURO_28_28 | 33 | 31.178 | 3 | 118.214
B-19388 NATIVA | 191 | IND. MURO 4000 GF | MUROS PISO 25 APTOS 2508 Y 2509 TORRE 4 | 2026-05-20 | 6/17/2026 12:00:00 AM | 28 | 28 | 32.5 | 116 | MURO | B-19388 NATIVA_MURO_28_28 | 33 | 31.178 | 3 | 116.071
B-19388 NATIVA | 191 | IND. MURO 4000 GF | MUROS PISO 25 APTOS 2508 Y 2509 TORRE 4 | 2026-05-20 | 6/17/2026 12:00:00 AM | 28 | 28 | 33.4 | 119 | MURO | B-19388 NATIVA_MURO_28_28 | 33 | 31.178 | 3 | 119.286
B-19388 NATIVA | 190.5 | TREMIE 3500 | PILOTE 25 COMUNAL 3 | 2025-05-21 | 6/18/2025 12:00:00 AM | 28 | 24 | 28.3 | 118 |  |  | 29.233 |  | 3 | 117.917
B-19388 NATIVA | 190.5 | TREMIE 3500 | PILOTE 25 COMUNAL 3 | 2025-05-21 | 6/18/2025 12:00:00 AM | 28 | 24 | 29.8 | 124 |  |  | 29.233 |  | 3 | 124.167
B-19388 NATIVA | 190.5 | TREMIE 3500 | PILOTE 25 COMUNAL 3 | 2025-05-21 | 6/18/2025 12:00:00 AM | 28 | 24 | 29.6 | 123 |  |  | 29.233 |  | 3 | 123.333
B-19388 NATIVA | 190.5 | TREMIE 3500 | PILOTE 27 COMUNAL 3 | 2025-05-22 | 6/19/2025 12:00:00 AM | 28 | 24 | 28 | 117 |  |  | 25.5 |  | 3 | 116.667
B-19388 NATIVA | 190.5 | TREMIE 3500 | PILOTE 27 COMUNAL 3 | 2025-05-22 | 6/19/2025 12:00:00 AM | 28 | 24 | 25 | 104 |  |  | 25.5 |  | 3 | 104.167
B-19388 NATIVA | 190.5 | TREMIE 3500 | PILOTE 27 COMUNAL 3 | 2025-05-22 | 6/19/2025 12:00:00 AM | 28 | 24 | 23.5 | 98 |  |  | 25.5 |  | 3 | 97.917
B-19388 NATIVA | 190.5 | TREMIE 3500 | PILOTE 70 COMUNAL 3 | 2025-05-23 | 6/20/2025 12:00:00 AM | 28 | 24 | 24.3 | 101 |  |  | 25.1 | 26.611 | 3 | 101.25
B-19388 NATIVA | 190.5 | TREMIE 3500 | PILOTE 70 COMUNAL 3 | 2025-05-23 | 6/20/2025 12:00:00 AM | 28 | 24 | 25.8 | 107 |  |  | 25.1 | 26.611 | 3 | 107.5
B-19388 NATIVA | 190.5 | TREMIE 3500 | PILOTE 70 COMUNAL 3 | 2025-05-23 | 6/20/2025 12:00:00 AM | 28 | 24 | 25.2 | 105 |  |  | 25.1 | 26.611 | 3 | 105
B-19388 NATIVA | 190.5 | TREMIE 3500 | PILOTE 51 COMUNAL 3 | 2025-05-24 | 6/21/2025 12:00:00 AM | 28 | 24 | 22.8 | 95 |  |  | 25.633 | 25.411 | 3 | 95
B-19388 NATIVA | 190.5 | TREMIE 3500 | PILOTE 51 COMUNAL 3 | 2025-05-24 | 6/21/2025 12:00:00 AM | 28 | 24 | 26.9 | 112 |  |  | 25.633 | 25.411 | 3 | 112.083
B-19388 NATIVA | 190.5 | TREMIE 3500 | PILOTE 51 COMUNAL 3 | 2025-05-24 | 6/21/2025 12:00:00 AM | 28 | 24 | 27.2 | 113 |  |  | 25.633 | 25.411 | 3 | 113.333
B-19388 NATIVA | 190.5 | TREMIE 3500 | PILOTE 32 COMUNAL 3 | 2025-05-26 | 6/23/2025 12:00:00 AM | 28 | 24 | 26.2 | 109 |  |  | 24.667 | 25.133 | 3 | 109.167
B-19388 NATIVA | 190.5 | TREMIE 3500 | PILOTE 32 COMUNAL 3 | 2025-05-26 | 6/23/2025 12:00:00 AM | 28 | 24 | 18.5 | 77 |  |  | 24.667 | 25.133 | 3 | 77.083
B-19388 NATIVA | 190.5 | TREMIE 3500 | PILOTE 32 COMUNAL 3 | 2025-05-26 | 6/23/2025 12:00:00 AM | 28 | 24 | 29.3 | 122 |  |  | 24.667 | 25.133 | 3 | 122.083
B-19388 NATIVA | 190.5 | TREMIE 3500 | PILOTES 50-64 COMUNAL 3 | 2025-06-09 | 7/7/2025 12:00:00 AM | 28 | 24 | 26.8 | 112 |  |  | 24.9 | 25.067 | 3 | 111.667
B-19388 NATIVA | 190.5 | TREMIE 3500 | PILOTES 50-64 COMUNAL 3 | 2025-06-09 | 7/7/2025 12:00:00 AM | 28 | 24 | 22.6 | 94 |  |  | 24.9 | 25.067 | 3 | 94.167
B-19388 NATIVA | 190.5 | TREMIE 3500 | PILOTES 50-64 COMUNAL 3 | 2025-06-09 | 7/7/2025 12:00:00 AM | 28 | 24 | 25.3 | 106 |  |  | 24.9 | 25.067 | 3 | 105.417
B-19388 NATIVA | 190.5 | TREMIE 3500 | PILOTES 22-50-53 COMUNAL 3 | 2025-05-27 | 6/24/2025 12:00:00 AM | 28 | 24 | 23.6 | 98 |  |  | 21.967 | 23.845 | 3 | 98.333
B-19388 NATIVA | 190.5 | TREMIE 3500 | PILOTES 22-50-53 COMUNAL 3 | 2025-05-27 | 6/24/2025 12:00:00 AM | 28 | 24 | 21.4 | 89 |  |  | 21.967 | 23.845 | 3 | 89.167
B-19388 NATIVA | 190.5 | TREMIE 3500 | PILOTES 22-50-53 COMUNAL 3 | 2025-05-27 | 6/24/2025 12:00:00 AM | 28 | 24 | 20.9 | 87 |  |  | 21.967 | 23.845 | 3 | 87.083
B-19388 NATIVA | 190.5 | TREMIE 3500 | PILOTE 56 COMUNAL 3 | 2025-05-28 | 6/25/2025 12:00:00 AM | 28 | 24 | 29.1 | 121 |  |  | 28.7 | 25.189 | 3 | 121.25
B-19388 NATIVA | 190.5 | TREMIE 3500 | PILOTE 56 COMUNAL 3 | 2025-05-28 | 6/25/2025 12:00:00 AM | 28 | 24 | 27.7 | 115 |  |  | 28.7 | 25.189 | 3 | 115.417
B-19388 NATIVA | 190.5 | TREMIE 3500 | PILOTE 56 COMUNAL 3 | 2025-05-28 | 6/25/2025 12:00:00 AM | 28 | 24 | 29.3 | 122 |  |  | 28.7 | 25.189 | 3 | 122.083
B-19388 NATIVA | 190.5 | TREMIE 3500 | PILOTES 7 Y 21 COMUNAL 3 | 2025-05-29 | 6/26/2025 12:00:00 AM | 28 | 24 | 25.9 | 108 |  |  | 28.2 | 26.289 | 3 | 107.917
B-19388 NATIVA | 190.5 | TREMIE 3500 | PILOTES 7 Y 21 COMUNAL 3 | 2025-05-29 | 6/26/2025 12:00:00 AM | 28 | 24 | 29.3 | 122 |  |  | 28.2 | 26.289 | 3 | 122.083
B-19388 NATIVA | 190.5 | TREMIE 3500 | PILOTES 7 Y 21 COMUNAL 3 | 2025-05-29 | 6/26/2025 12:00:00 AM | 28 | 24 | 29.4 | 122 |  |  | 28.2 | 26.289 | 3 | 122.5
B-19388 NATIVA | 190.5 | TREMIE 3500 | PILOTES 24, 28 Y 49 COMUNAL 3 | 2025-05-30 | 6/27/2025 12:00:00 AM | 28 | 24 | 33 | 137 |  |  | 30.633 | 29.178 | 3 | 137.5
B-19388 NATIVA | 190.5 | TREMIE 3500 | PILOTES 24, 28 Y 49 COMUNAL 3 | 2025-05-30 | 6/27/2025 12:00:00 AM | 28 | 24 | 29 | 121 |  |  | 30.633 | 29.178 | 3 | 120.833
B-19388 NATIVA | 190.5 | TREMIE 3500 | PILOTES 24, 28 Y 49 COMUNAL 3 | 2025-05-30 | 6/27/2025 12:00:00 AM | 28 | 24 | 29.9 | 125 |  |  | 30.633 | 29.178 | 3 | 124.583
B-19388 NATIVA | 190.5 | TREMIE 3500 | PILOTE 34 COMUNAL 3 | 2025-06-03 | 7/1/2025 12:00:00 AM | 28 | 24 | 26.3 | 110 |  |  | 25.133 | 27.989 | 3 | 109.583
B-19388 NATIVA | 190.5 | TREMIE 3500 | PILOTE 34 COMUNAL 3 | 2025-06-03 | 7/1/2025 12:00:00 AM | 28 | 24 | 24.1 | 100 |  |  | 25.133 | 27.989 | 3 | 100.417
B-19388 NATIVA | 190.5 | TREMIE 3500 | PILOTE 34 COMUNAL 3 | 2025-06-03 | 7/1/2025 12:00:00 AM | 28 | 24 | 25 | 104 |  |  | 25.133 | 27.989 | 3 | 104.167
B-19388 NATIVA | 190.5 | TREMIE 3500 | PILOTE 5 COMUNAL 3 | 2025-05-31 | 6/28/2025 12:00:00 AM | 28 | 24 | 20.4 | 85 |  |  | 22.5 | 26.089 | 3 | 85
B-19388 NATIVA | 190.5 | TREMIE 3500 | PILOTE 5 COMUNAL 3 | 2025-05-31 | 6/28/2025 12:00:00 AM | 28 | 24 | 25.5 | 106 |  |  | 22.5 | 26.089 | 3 | 106.25
B-19388 NATIVA | 190.5 | TREMIE 3500 | PILOTE 5 COMUNAL 3 | 2025-05-31 | 6/28/2025 12:00:00 AM | 28 | 24 | 21.6 | 90 |  |  | 22.5 | 26.089 | 3 | 90
B-19388 NATIVA | 190.5 | TREMIE 3500 | PILOTES 6-29-57 COMUNAL 3 | 2025-06-04 | 7/2/2025 12:00:00 AM | 28 | 24 | 25.8 | 108 |  |  | 23.133 | 23.589 | 3 | 107.5
B-19388 NATIVA | 190.5 | TREMIE 3500 | PILOTES 6-29-57 COMUNAL 3 | 2025-06-04 | 7/2/2025 12:00:00 AM | 28 | 24 | 22.8 | 95 |  |  | 23.133 | 23.589 | 3 | 95
B-19388 NATIVA | 190.5 | TREMIE 3500 | PILOTES 6-29-57 COMUNAL 3 | 2025-06-04 | 7/2/2025 12:00:00 AM | 28 | 24 | 20.8 | 87 |  |  | 23.133 | 23.589 | 3 | 86.667
B-19388 NATIVA | 190.5 | TREMIE 3500 | PILOTE 13 COMUNAL 2 | 2025-06-06 | 7/4/2025 12:00:00 AM | 28 | 24 | 25.9 | 108 |  |  | 25.133 | 23.589 | 3 | 107.917
B-19388 NATIVA | 190.5 | TREMIE 3500 | PILOTE 13 COMUNAL 2 | 2025-06-06 | 7/4/2025 12:00:00 AM | 28 | 24 | 25.9 | 108 |  |  | 25.133 | 23.589 | 3 | 107.917
B-19388 NATIVA | 190.5 | TREMIE 3500 | PILOTE 13 COMUNAL 2 | 2025-06-06 | 7/4/2025 12:00:00 AM | 28 | 24 | 23.6 | 98 |  |  | 25.133 | 23.589 | 3 | 98.333
B-19388 NATIVA | 190.5 | TREMIE 3500 | PILOTES 31 COMUNAL 3 Y 10 COMUNAL 2 | 2025-06-07 | 7/5/2025 12:00:00 AM | 28 | 24 | 26.3 | 109 |  |  | 29.433 | 25.9 | 3 | 109.583
B-19388 NATIVA | 190.5 | TREMIE 3500 | PILOTES 31 COMUNAL 3 Y 10 COMUNAL 2 | 2025-06-07 | 7/5/2025 12:00:00 AM | 28 | 24 | 31.6 | 132 |  |  | 29.433 | 25.9 | 3 | 131.667
B-19388 NATIVA | 190.5 | TREMIE 3500 | PILOTES 31 COMUNAL 3 Y 10 COMUNAL 2 | 2025-06-07 | 7/5/2025 12:00:00 AM | 28 | 24 | 30.4 | 127 |  |  | 29.433 | 25.9 | 3 | 126.667
B-19388 NATIVA | 190.5 | TREMIE 3500 | PILOTE 16 COMUNAL 2 | 2025-06-10 | 7/8/2025 12:00:00 AM | 28 | 24 | 23.1 | 96 |  |  | 24.667 | 26.411 | 3 | 96.25
B-19388 NATIVA | 190.5 | TREMIE 3500 | PILOTE 16 COMUNAL 2 | 2025-06-10 | 7/8/2025 12:00:00 AM | 28 | 24 | 25.4 | 106 |  |  | 24.667 | 26.411 | 3 | 105.833
B-19388 NATIVA | 190.5 | TREMIE 3500 | PILOTE 16 COMUNAL 2 | 2025-06-10 | 7/8/2025 12:00:00 AM | 28 | 24 | 25.5 | 106 |  |  | 24.667 | 26.411 | 3 | 106.25
B-19388 NATIVA | 190.5 | TREMIE 3500 | PILOTES 9 COMUNAL 2 Y 30 COMUNAL 3 | 2025-06-11 | 7/9/2025 12:00:00 AM | 28 | 24 | 21.6 | 90 |  |  | 19.2 | 24.433 | 3 | 90
B-19388 NATIVA | 190.5 | TREMIE 3500 | PILOTES 9 COMUNAL 2 Y 30 COMUNAL 3 | 2025-06-11 | 7/9/2025 12:00:00 AM | 28 | 24 | 20.2 | 84 |  |  | 19.2 | 24.433 | 3 | 84.167
B-19388 NATIVA | 190.5 | TREMIE 3500 | PILOTES 9 COMUNAL 2 Y 30 COMUNAL 3 | 2025-06-11 | 7/9/2025 12:00:00 AM | 28 | 24 | 15.8 | 66 |  |  | 19.2 | 24.433 | 3 | 65.833
B-19388 NATIVA | 190.5 | TREMIE 3500 | PILOTES 26-67 COMUNAL 3 | 2025-06-12 | 7/10/2025 12:00:00 AM | 28 | 24 | 27.3 | 114 |  |  | 28.333 | 24.067 | 3 | 113.75
B-19388 NATIVA | 190.5 | TREMIE 3500 | PILOTES 26-67 COMUNAL 3 | 2025-06-12 | 7/10/2025 12:00:00 AM | 28 | 24 | 27.8 | 116 |  |  | 28.333 | 24.067 | 3 | 115.833
B-19388 NATIVA | 190.5 | TREMIE 3500 | PILOTES 26-67 COMUNAL 3 | 2025-06-12 | 7/10/2025 12:00:00 AM | 28 | 24 | 29.9 | 124 |  |  | 28.333 | 24.067 | 3 | 124.583
B-19388 NATIVA | 190.5 | TREMIE 3500 | PILOTES 3-33 COMUNAL 3 14 COMUNAL 2 | 2025-06-16 | 7/14/2025 12:00:00 AM | 28 | 24 | 16.2 | 68 |  |  | 16.5 | 21.344 | 3 | 67.5
B-19388 NATIVA | 190.5 | TREMIE 3500 | PILOTES 3-33 COMUNAL 3 14 COMUNAL 2 | 2025-06-16 | 7/14/2025 12:00:00 AM | 28 | 24 | 15.7 | 65 |  |  | 16.5 | 21.344 | 3 | 65.417
B-19388 NATIVA | 190.5 | TREMIE 3500 | PILOTES 3-33 COMUNAL 3 14 COMUNAL 2 | 2025-06-16 | 7/14/2025 12:00:00 AM | 28 | 24 | 17.6 | 73 |  |  | 16.5 | 21.344 | 3 | 73.333
B-19388 NATIVA | 190.5 | TREMIE 3500 | PILOTE 16 COMUNAL 3 | 2025-06-14 | 7/12/2025 12:00:00 AM | 28 | 24 | 25.6 | 107 |  |  | 23.8 | 22.878 | 3 | 106.667
B-19388 NATIVA | 190.5 | TREMIE 3500 | PILOTE 16 COMUNAL 3 | 2025-06-14 | 7/12/2025 12:00:00 AM | 28 | 24 | 24.4 | 102 |  |  | 23.8 | 22.878 | 3 | 101.667
B-19388 NATIVA | 190.5 | TREMIE 3500 | PILOTE 16 COMUNAL 3 | 2025-06-14 | 7/12/2025 12:00:00 AM | 28 | 24 | 21.4 | 89 |  |  | 23.8 | 22.878 | 3 | 89.167
B-19388 NATIVA | 190.5 | TREMIE 3500 | PILOTES 18-47-63 COMUNAL 3 | 2025-06-13 | 7/11/2025 12:00:00 AM | 28 | 24 | 24.2 | 101 |  |  | 25.733 | 22.011 | 3 | 100.833
B-19388 NATIVA | 190.5 | TREMIE 3500 | PILOTES 18-47-63 COMUNAL 3 | 2025-06-13 | 7/11/2025 12:00:00 AM | 28 | 24 | 27.3 | 114 |  |  | 25.733 | 22.011 | 3 | 113.75
B-19388 NATIVA | 190.5 | TREMIE 3500 | PILOTES 18-47-63 COMUNAL 3 | 2025-06-13 | 7/11/2025 12:00:00 AM | 28 | 24 | 25.7 | 107 |  |  | 25.733 | 22.011 | 3 | 107.083
B-19388 NATIVA | 190.5 | TREMIE 3500 | PILOTES 8-11 COMUNAL 3 | 2025-06-17 | 7/15/2025 12:00:00 AM | 28 | 24 | 27.7 | 116 |  |  | 26.567 | 25.367 | 3 | 115.417
B-19388 NATIVA | 190.5 | TREMIE 3500 | PILOTES 8-11 COMUNAL 3 | 2025-06-17 | 7/15/2025 12:00:00 AM | 28 | 24 | 23.4 | 97 |  |  | 26.567 | 25.367 | 3 | 97.5
B-19388 NATIVA | 190.5 | TREMIE 3500 | PILOTES 8-11 COMUNAL 3 | 2025-06-17 | 7/15/2025 12:00:00 AM | 28 | 24 | 28.6 | 119 |  |  | 26.567 | 25.367 | 3 | 119.167
B-19388 NATIVA | 190.5 | TREMIE 3500 | PILOTES 17-44-66-76 COMUNAL 3 | 2025-06-18 | 7/16/2025 12:00:00 AM | 28 | 24 | 22.3 | 93 |  |  | 21.1 | 24.467 | 3 | 92.917
B-19388 NATIVA | 190.5 | TREMIE 3500 | PILOTES 17-44-66-76 COMUNAL 3 | 2025-06-18 | 7/16/2025 12:00:00 AM | 28 | 24 | 21.9 | 91 |  |  | 21.1 | 24.467 | 3 | 91.25
B-19388 NATIVA | 190.5 | TREMIE 3500 | PILOTES 17-44-66-76 COMUNAL 3 | 2025-06-18 | 7/16/2025 12:00:00 AM | 28 | 24 | 19.1 | 79 |  |  | 21.1 | 24.467 | 3 | 79.583
B-19388 NATIVA | 190.5 | TREMIE 3500 | PILOTES 19-35-55-60 COMUNAL 3 | 2025-06-19 | 7/17/2025 12:00:00 AM | 28 | 24 | 27.6 | 115 |  |  | 29.9 | 25.856 | 3 | 115
B-19388 NATIVA | 190.5 | TREMIE 3500 | PILOTES 19-35-55-60 COMUNAL 3 | 2025-06-19 | 7/17/2025 12:00:00 AM | 28 | 24 | 29.8 | 124 |  |  | 29.9 | 25.856 | 3 | 124.167
B-19388 NATIVA | 190.5 | TREMIE 3500 | PILOTES 19-35-55-60 COMUNAL 3 | 2025-06-19 | 7/17/2025 12:00:00 AM | 28 | 24 | 32.3 | 134 |  |  | 29.9 | 25.856 | 3 | 134.583
B-19388 NATIVA | 190.5 | TREMIE 3500 | PILOTES 37-66-72-83 COMUNAL 3 | 2025-06-20 | 7/18/2025 12:00:00 AM | 28 | 24 | 30.2 | 126 |  |  | 24.167 | 25.056 | 3 | 125.833
B-19388 NATIVA | 190.5 | TREMIE 3500 | PILOTES 37-66-72-83 COMUNAL 3 | 2025-06-20 | 7/18/2025 12:00:00 AM | 28 | 24 | 25.1 | 104 |  |  | 24.167 | 25.056 | 3 | 104.583
B-19388 NATIVA | 190.5 | TREMIE 3500 | PILOTES 37-66-72-83 COMUNAL 3 | 2025-06-20 | 7/18/2025 12:00:00 AM | 28 | 24 | 17.2 | 71 |  |  | 24.167 | 25.056 | 3 | 71.667
B-19388 NATIVA | 190.5 | TREMIE 3500 | PILOTES 52-71 COMUNAL3 | 2025-06-21 | 7/19/2025 12:00:00 AM | 28 | 24 | 23.8 | 99 |  |  | 21.433 | 25.167 | 3 | 99.167
B-19388 NATIVA | 190.5 | TREMIE 3500 | PILOTES 52-71 COMUNAL3 | 2025-06-21 | 7/19/2025 12:00:00 AM | 28 | 24 | 15.6 | 65 |  |  | 21.433 | 25.167 | 3 | 65
B-19388 NATIVA | 190.5 | TREMIE 3500 | PILOTES 52-71 COMUNAL3 | 2025-06-21 | 7/19/2025 12:00:00 AM | 28 | 24 | 24.9 | 104 |  |  | 21.433 | 25.167 | 3 | 103.75
B-19388 NATIVA | 190.5 | TREMIE 3500 | PILOTE 11 COMUNAL 2 | 2025-07-01 | 7/29/2025 12:00:00 AM | 28 | 24 | 28.8 | 120 |  |  | 27.467 | 24.356 | 3 | 120
B-19388 NATIVA | 190.5 | TREMIE 3500 | PILOTE 11 COMUNAL 2 | 2025-07-01 | 7/29/2025 12:00:00 AM | 28 | 24 | 27.7 | 115 |  |  | 27.467 | 24.356 | 3 | 115.417
B-19388 NATIVA | 190.5 | TREMIE 3500 | PILOTE 11 COMUNAL 2 | 2025-07-01 | 7/29/2025 12:00:00 AM | 28 | 24 | 25.9 | 108 |  |  | 27.467 | 24.356 | 3 | 107.917
B-19388 NATIVA | 190.5 | TREMIE 3500 | PILOTES 62-73-75 COMUNAL 3 | 2025-06-24 | 7/22/2025 12:00:00 AM | 28 | 24 | 22.1 | 92 |  |  | 24.233 | 24.378 | 3 | 92.083
B-19388 NATIVA | 190.5 | TREMIE 3500 | PILOTES 62-73-75 COMUNAL 3 | 2025-06-24 | 7/22/2025 12:00:00 AM | 28 | 24 | 25.9 | 108 |  |  | 24.233 | 24.378 | 3 | 107.917
B-19388 NATIVA | 190.5 | TREMIE 3500 | PILOTES 62-73-75 COMUNAL 3 | 2025-06-24 | 7/22/2025 12:00:00 AM | 28 | 24 | 24.7 | 103 |  |  | 24.233 | 24.378 | 3 | 102.917
B-19388 NATIVA | 190.5 | TREMIE 3500 | PILOTES 20-45-78 COMUNAL 3 | 2025-06-25 | 7/23/2025 12:00:00 AM | 28 | 24 | 28.2 | 118 |  |  | 27.333 | 26.344 | 3 | 117.5
B-19388 NATIVA | 190.5 | TREMIE 3500 | PILOTES 20-45-78 COMUNAL 3 | 2025-06-25 | 7/23/2025 12:00:00 AM | 28 | 24 | 28 | 117 |  |  | 27.333 | 26.344 | 3 | 116.667
B-19388 NATIVA | 190.5 | TREMIE 3500 | PILOTES 20-45-78 COMUNAL 3 | 2025-06-25 | 7/23/2025 12:00:00 AM | 28 | 24 | 25.8 | 107 |  |  | 27.333 | 26.344 | 3 | 107.5
B-19388 NATIVA | 190.5 | TREMIE 3500 | PILOTES 12-15-41 COMUNAL 3 | 2025-06-26 | 7/24/2025 12:00:00 AM | 28 | 24 | 24.7 | 103 |  |  | 23.533 | 25.033 | 3 | 102.917
B-19388 NATIVA | 190.5 | TREMIE 3500 | PILOTES 12-15-41 COMUNAL 3 | 2025-06-26 | 7/24/2025 12:00:00 AM | 28 | 24 | 21.1 | 88 |  |  | 23.533 | 25.033 | 3 | 87.917
B-19388 NATIVA | 190.5 | TREMIE 3500 | PILOTES 12-15-41 COMUNAL 3 | 2025-06-26 | 7/24/2025 12:00:00 AM | 28 | 24 | 24.8 | 103 |  |  | 23.533 | 25.033 | 3 | 103.333
B-19388 NATIVA | 190.5 | TREMIE 3500 | PILOTE 74 COMUNAL 3 | 2025-06-28 | 7/26/2025 12:00:00 AM | 28 | 24 | 30.8 | 128 |  |  | 29.333 | 26.733 | 3 | 128.333
B-19388 NATIVA | 190.5 | TREMIE 3500 | PILOTE 74 COMUNAL 3 | 2025-06-28 | 7/26/2025 12:00:00 AM | 28 | 24 | 28.1 | 117 |  |  | 29.333 | 26.733 | 3 | 117.083
B-19388 NATIVA | 190.5 | TREMIE 3500 | PILOTE 74 COMUNAL 3 | 2025-06-28 | 7/26/2025 12:00:00 AM | 28 | 24 | 29.1 | 121 |  |  | 29.333 | 26.733 | 3 | 121.25
B-19388 NATIVA | 190.5 | TREMIE 3500 | PILOTES 9-36-80 COMUNAL 3 | 2025-06-27 | 7/25/2025 12:00:00 AM | 28 | 24 | 26.2 | 109 |  |  | 26.567 | 26.478 | 3 | 109.167
B-19388 NATIVA | 190.5 | TREMIE 3500 | PILOTES 9-36-80 COMUNAL 3 | 2025-06-27 | 7/25/2025 12:00:00 AM | 28 | 24 | 29.9 | 125 |  |  | 26.567 | 26.478 | 3 | 124.583
B-19388 NATIVA | 190.5 | TREMIE 3500 | PILOTES 9-36-80 COMUNAL 3 | 2025-06-27 | 7/25/2025 12:00:00 AM | 28 | 24 | 23.6 | 98 |  |  | 26.567 | 26.478 | 3 | 98.333
B-19388 NATIVA | 190.5 | TREMIE 3500 | PILOTES 1-7 COMUNAL 4 | 2025-07-19 | 8/16/2025 12:00:00 AM | 28 | 24 | 28 | 116 |  |  | 29.133 | 28.811 | 3 | 116.667
B-19388 NATIVA | 190.5 | TREMIE 3500 | PILOTES 15 COMUNAL 2 Y 77 COMUNAL 3 | 2025-07-02 | 7/30/2025 12:00:00 AM | 28 | 24 | 29.9 | 125 |  |  | 31.233 | 28.811 | 3 | 124.583
B-19388 NATIVA | 190.5 | TREMIE 3500 | PILOTES 15 COMUNAL 2 Y 77 COMUNAL 3 | 2025-07-02 | 7/30/2025 12:00:00 AM | 28 | 24 | 31.9 | 133 |  |  | 31.233 | 28.811 | 3 | 132.917
B-19388 NATIVA | 190.5 | TREMIE 3500 | PILOTES 15 COMUNAL 2 Y 77 COMUNAL 3 | 2025-07-02 | 7/30/2025 12:00:00 AM | 28 | 24 | 31.9 | 133 |  |  | 31.233 | 27.793 | 3 | 132.917
B-19388 NATIVA | 190.5 | TREMIE 3500 | PILOTE 86 COMUNAL3 | 2025-07-11 | 8/8/2025 12:00:00 AM | 28 | 24 | 22.1 | 92 |  |  | 23.8 | 27.793 | 3 | 92.083
B-19388 NATIVA | 190.5 | TREMIE 3500 | PILOTE 86 COMUNAL3 | 2025-07-11 | 8/8/2025 12:00:00 AM | 28 | 24 | 24.6 | 102 |  |  | 23.8 | 27.793 | 3 | 102.5
B-19388 NATIVA | 190.5 | TREMIE 3500 | PILOTE 86 COMUNAL3 | 2025-07-11 | 8/8/2025 12:00:00 AM | 28 | 24 | 24.7 | 103 |  |  | 23.8 | 28.492 | 3 | 102.917
B-19388 NATIVA | 190.5 | TREMIE 3500 | PILOTES 3-4-5 COMUNAL 2 | 2025-07-03 | 7/31/2025 12:00:00 AM | 28 | 24 | 27.4 | 114 |  |  | 31.1 | 28.492 | 3 | 114.167
B-19388 NATIVA | 190.5 | TREMIE 3500 | PILOTES 3-4-5 COMUNAL 2 | 2025-07-03 | 7/31/2025 12:00:00 AM | 28 | 24 | 30.2 | 126 |  |  | 31.1 | 28.492 | 3 | 125.833
B-19388 NATIVA | 190.5 | TREMIE 3500 | PILOTES 3-4-5 COMUNAL 2 | 2025-07-03 | 7/31/2025 12:00:00 AM | 28 | 24 | 35.7 | 149 |  |  | 31.1 | 28.185 | 3 | 148.75
B-19388 NATIVA | 190.5 | TREMIE 3500 | PILOTES 7-8-12 COMUNAL 2 | 2025-07-04 | 8/1/2025 12:00:00 AM | 28 | 24 | 25.8 | 108 |  |  | 28.867 | 28.185 | 3 | 107.5
B-19388 NATIVA | 190.5 | TREMIE 3500 | PILOTES 7-8-12 COMUNAL 2 | 2025-07-04 | 8/1/2025 12:00:00 AM | 28 | 24 | 30.6 | 128 |  |  | 28.867 | 28.185 | 3 | 127.5
B-19388 NATIVA | 190.5 | TREMIE 3500 | PILOTES 7-8-12 COMUNAL 2 | 2025-07-04 | 8/1/2025 12:00:00 AM | 28 | 24 | 30.2 | 126 |  |  | 28.867 | 29.411 | 3 | 125.833
B-19388 NATIVA | 190.5 | TREMIE 3500 | PILOTES 1-2 COMUNAL 2 | 2025-07-05 | 8/2/2025 12:00:00 AM | 28 | 24 | 32.8 | 137 |  |  | 30.5 | 29.411 | 3 | 136.667
B-19388 NATIVA | 190.5 | TREMIE 3500 | PILOTES 1-2 COMUNAL 2 | 2025-07-05 | 8/2/2025 12:00:00 AM | 28 | 24 | 33.4 | 139 |  |  | 30.5 | 29.411 | 3 | 139.167
B-19388 NATIVA | 190.5 | TREMIE 3500 | PILOTES 1-2 COMUNAL 2 | 2025-07-05 | 8/2/2025 12:00:00 AM | 28 | 24 | 25.3 | 106 |  |  | 30.5 | 28.6 | 3 | 105.417
B-19388 NATIVA | 190.5 | TREMIE 3500 | PILOTES 69-82-84 COMUNAL 3 | 2025-07-14 | 8/11/2025 12:00:00 AM | 28 | 24 | 23.1 | 96 |  |  | 24.1 | 28.6 | 3 | 96.25
B-19388 NATIVA | 190.5 | TREMIE 3500 | PILOTES 69-82-84 COMUNAL 3 | 2025-07-14 | 8/11/2025 12:00:00 AM | 28 | 24 | 23.3 | 97 |  |  | 24.1 | 28.6 | 3 | 97.083
B-19388 NATIVA | 190.5 | TREMIE 3500 | PILOTES 69-82-84 COMUNAL 3 | 2025-07-14 | 8/11/2025 12:00:00 AM | 28 | 24 | 25.9 | 108 |  |  | 24.1 | 26.607 | 3 | 107.917
B-19388 NATIVA | 190.5 | TREMIE 3500 | PILOTE 39 COMUNAL 3 | 2025-07-15 | 8/12/2025 12:00:00 AM | 28 | 24 | 16.6 | 69 |  |  | 23.4 | 26.607 | 3 | 69.167
B-19388 NATIVA | 190.5 | TREMIE 3500 | PILOTE 39 COMUNAL 3 | 2025-07-15 | 8/12/2025 12:00:00 AM | 28 | 24 | 27.2 | 113 |  |  | 23.4 | 26.607 | 3 | 113.333
B-19388 NATIVA | 190.5 | TREMIE 3500 | PILOTE 79 COMUNAL 3 | 2025-07-07 | 8/4/2025 12:00:00 AM | 28 | 24 | 22.8 | 95 |  |  | 24.6 | 24.822 | 3 | 95
B-19388 NATIVA | 190.5 | TREMIE 3500 | PILOTE 79 COMUNAL 3 | 2025-07-07 | 8/4/2025 12:00:00 AM | 28 | 24 | 25.7 | 107 |  |  | 24.6 | 24.822 | 3 | 107.083
B-19388 NATIVA | 190.5 | TREMIE 3500 | PILOTE 79 COMUNAL 3 | 2025-07-07 | 8/4/2025 12:00:00 AM | 28 | 24 | 25.3 | 105 |  |  | 24.6 | 24.822 | 3 | 105.417
B-19388 NATIVA | 190.5 | TREMIE 3500 | PILOTES 13-43 COMUNAL 3 | 2025-07-09 | 8/6/2025 12:00:00 AM | 28 | 24 | 29.8 | 124 |  |  | 28.067 | 25.433 | 3 | 124.167
B-19388 NATIVA | 190.5 | TREMIE 3500 | PILOTES 13-43 COMUNAL 3 | 2025-07-09 | 8/6/2025 12:00:00 AM | 28 | 24 | 26.6 | 111 |  |  | 28.067 | 25.433 | 3 | 110.833
B-19388 NATIVA | 190.5 | TREMIE 3500 | PILOTES 13-43 COMUNAL 3 | 2025-07-09 | 8/6/2025 12:00:00 AM | 28 | 24 | 27.8 | 116 |  |  | 28.067 | 25.433 | 3 | 115.833
B-19388 NATIVA | 190.5 | TREMIE 3500 | PILOTE 39 COMUNAL 3 | 2025-07-15 | 8/12/2025 12:00:00 AM | 28 | 24 | 26.4 | 110 |  |  | 23.4 | 27.022 | 3 | 110
B-19388 NATIVA | 190.5 | TREMIE 3500 | PILOTES 23-38-42 COMUNAL 3 Y 6 COMUNAL 4 | 2025-07-21 | 8/18/2025 12:00:00 AM | 28 | 24 | 33.9 | 141 |  |  | 30.9 | 27.022 | 3 | 141.25
B-19388 NATIVA | 190.5 | TREMIE 3500 | PILOTES 23-38-42 COMUNAL 3 Y 6 COMUNAL 4 | 2025-07-21 | 8/18/2025 12:00:00 AM | 28 | 24 | 30.2 | 126 |  |  | 30.9 | 27.022 | 3 | 125.833
B-19388 NATIVA | 190.5 | TREMIE 3500 | PILOTES 23-38-42 COMUNAL 3 Y 6 COMUNAL 4 | 2025-07-21 | 8/18/2025 12:00:00 AM | 28 | 24 | 28.6 | 119 |  |  | 30.9 | 28.048 | 3 | 119.167
B-19388 NATIVA | 190.5 | TREMIE 3500 | PILOTE 61 COMUNAL 3 | 2025-07-16 | 8/13/2025 12:00:00 AM | 28 | 24 | 25.2 | 105 |  |  | 26.067 | 28.048 | 3 | 105
B-19388 NATIVA | 190.5 | TREMIE 3500 | PILOTE 61 COMUNAL 3 | 2025-07-16 | 8/13/2025 12:00:00 AM | 28 | 24 | 26.5 | 110 |  |  | 26.067 | 28.048 | 3 | 110.417
B-19388 NATIVA | 190.5 | TREMIE 3500 | PILOTE 61 COMUNAL 3 | 2025-07-16 | 8/13/2025 12:00:00 AM | 28 | 24 | 26.5 | 110 |  |  | 26.067 | 27.026 | 3 | 110.417
B-19388 NATIVA | 190.5 | TREMIE 3500 | PILOTES 48-87 COMUNAL 3 | 2025-07-17 | 8/14/2025 12:00:00 AM | 28 | 24 | 25.7 | 107 |  |  | 24.467 | 27.026 | 3 | 107.083
B-19388 NATIVA | 190.5 | TREMIE 3500 | PILOTES 48-87 COMUNAL 3 | 2025-07-17 | 8/14/2025 12:00:00 AM | 28 | 24 | 24.3 | 101 |  |  | 24.467 | 27.026 | 3 | 101.25
B-19388 NATIVA | 190.5 | TREMIE 3500 | PILOTES 48-87 COMUNAL 3 | 2025-07-17 | 8/14/2025 12:00:00 AM | 28 | 24 | 23.4 | 97 |  |  | 24.467 | 26.811 | 3 | 97.5
B-19388 NATIVA | 190.5 | TREMIE 3500 | PILOTES 68 COMUNAL 3 Y 3 COMUNAL 4 | 2025-07-18 | 8/15/2025 12:00:00 AM | 28 | 24 | 32.5 | 135 |  |  | 29.4 | 26.811 | 3 | 135.417
B-19388 NATIVA | 190.5 | TREMIE 3500 | PILOTES 68 COMUNAL 3 Y 3 COMUNAL 4 | 2025-07-18 | 8/15/2025 12:00:00 AM | 28 | 24 | 28.7 | 120 |  |  | 29.4 | 26.811 | 3 | 119.583
B-19388 NATIVA | 190.5 | TREMIE 3500 | PILOTES 68 COMUNAL 3 Y 3 COMUNAL 4 | 2025-07-18 | 8/15/2025 12:00:00 AM | 28 | 24 | 27 | 113 |  |  | 29.4 | 27.326 | 3 | 112.5
B-19388 NATIVA | 190.5 | TREMIE 3500 | PILOTES 1-7 COMUNAL 4 | 2025-07-19 | 8/16/2025 12:00:00 AM | 28 | 24 | 29.7 | 124 |  |  | 29.133 | 27.326 | 3 | 123.75
B-19388 NATIVA | 190.5 | TREMIE 3500 | PILOTES 1-7 COMUNAL 4 | 2025-07-19 | 8/16/2025 12:00:00 AM | 28 | 24 | 29.7 | 124 |  |  | 29.133 | 27.326 | 3 | 123.75
B-19388 NATIVA | 190.5 | TREMIE 3500 | PILOTES 6 COMUNAL 2 Y 40-46 COMUNAL 3 | 2025-07-08 | 8/5/2025 12:00:00 AM | 28 | 24 | 21.2 | 88 |  |  | 22.7 | 26.559 | 3 | 88.333
B-19388 NATIVA | 190.5 | TREMIE 3500 | PILOTES 6 COMUNAL 2 Y 40-46 COMUNAL 3 | 2025-07-08 | 8/5/2025 12:00:00 AM | 28 | 24 | 21.9 | 91 |  |  | 22.7 | 26.559 | 3 | 91.25
B-19388 NATIVA | 190.5 | TREMIE 3500 | PILOTES 6 COMUNAL 2 Y 40-46 COMUNAL 3 | 2025-07-08 | 8/5/2025 12:00:00 AM | 28 | 24 | 25 | 104 |  |  | 22.7 | 26.559 | 3 | 104.167
B-19388 NATIVA | 190.5 | TREMIE 3500 | PILOTES 89-90 COMUNAL 3 | 2025-07-10 | 8/7/2025 12:00:00 AM | 28 | 24 | 25.5 | 106 |  |  | 22.467 | 24.796 | 3 | 106.25
B-19388 NATIVA | 190.5 | TREMIE 3500 | PILOTES 89-90 COMUNAL 3 | 2025-07-10 | 8/7/2025 12:00:00 AM | 28 | 24 | 26.6 | 111 |  |  | 22.467 | 24.796 | 3 | 110.833
B-19388 NATIVA | 190.5 | TREMIE 3500 | PILOTES 89-90 COMUNAL 3 | 2025-07-10 | 8/7/2025 12:00:00 AM | 28 | 24 | 15.3 | 64 |  |  | 22.467 | 24.796 | 3 | 63.75
B-19388 NATIVA | 190.5 | TREMIE 3500 | PILOTE 10 COMUNAL 3 | 2025-07-10 | 8/7/2025 12:00:00 AM | 28 | 24 | 20.8 | 87 |  |  | 21.533 | 22.233 | 3 | 86.667
B-19388 NATIVA | 190.5 | TREMIE 3500 | PILOTE 10 COMUNAL 3 | 2025-07-10 | 8/7/2025 12:00:00 AM | 28 | 24 | 21.4 | 89 |  |  | 21.533 | 22.233 | 3 | 89.167
B-19388 NATIVA | 190.5 | TREMIE 3500 | PILOTE 10 COMUNAL 3 | 2025-07-10 | 8/7/2025 12:00:00 AM | 28 | 24 | 22.4 | 94 |  |  | 21.533 | 22.233 | 3 | 93.333
B-19388 NATIVA | 190.5 | TREMIE 3500 | PULOTES 2-88 COMUNAL 3 Y 2-5 COMUNAL 4 | 2025-07-22 | 8/19/2025 12:00:00 AM | 28 | 24 | 28 | 116 |  |  | 28.6 | 24.2 | 3 | 116.667
B-19388 NATIVA | 190.5 | TREMIE 3500 | PULOTES 2-88 COMUNAL 3 Y 2-5 COMUNAL 4 | 2025-07-22 | 8/19/2025 12:00:00 AM | 28 | 24 | 29.7 | 124 |  |  | 28.6 | 24.2 | 3 | 123.75
B-19388 NATIVA | 190.5 | TREMIE 3500 | PULOTES 2-88 COMUNAL 3 Y 2-5 COMUNAL 4 | 2025-07-22 | 8/19/2025 12:00:00 AM | 28 | 24 | 28.1 | 117 |  |  | 28.6 | 24.2 | 3 | 117.083
B-19388 NATIVA | 190.5 | TREMIE 3500 | PILOTES 59-81-85 COMUNAL 3 | 2025-07-23 | 8/20/2025 12:00:00 AM | 28 | 24 | 30.5 | 127 |  |  | 30.567 | 26.9 | 3 | 127.083
B-19388 NATIVA | 190.5 | TREMIE 3500 | PILOTES 59-81-85 COMUNAL 3 | 2025-07-23 | 8/20/2025 12:00:00 AM | 28 | 24 | 31.1 | 130 |  |  | 30.567 | 26.9 | 3 | 129.583
B-19388 NATIVA | 190.5 | TREMIE 3500 | PILOTES 59-81-85 COMUNAL 3 | 2025-07-23 | 8/20/2025 12:00:00 AM | 28 | 24 | 30.1 | 125 |  |  | 30.567 | 26.9 | 3 | 125.417
B-19388 NATIVA | 190.5 | TREMIE 3500 | PILOTE 1 COMUNAL 3 | 2025-07-24 | 8/21/2025 12:00:00 AM | 28 | 24 | 25.7 | 107 |  |  | 26.533 | 28.567 | 3 | 107.083
B-19388 NATIVA | 190.5 | TREMIE 3500 | PILOTE 1 COMUNAL 3 | 2025-07-24 | 8/21/2025 12:00:00 AM | 28 | 24 | 27.3 | 114 |  |  | 26.533 | 28.567 | 3 | 113.75
B-19388 NATIVA | 190.5 | TREMIE 3500 | PILOTE 1 COMUNAL 3 | 2025-07-24 | 8/21/2025 12:00:00 AM | 28 | 24 | 26.6 | 111 |  |  | 26.533 | 28.567 | 3 | 110.833
B-19388 NATIVA | 190.5 | TREMIE 3500 | PILOTE 14 COMUNAL 3 | 2025-07-24 | 8/21/2025 12:00:00 AM | 28 | 24 | 30.5 | 127 |  |  | 36.5 | 31.2 | 3 | 127.083
B-19388 NATIVA | 190.5 | TREMIE 3500 | PILOTE 14 COMUNAL 3 | 2025-07-24 | 8/21/2025 12:00:00 AM | 28 | 24 | 46.9 | 195 |  |  | 36.5 | 31.2 | 3 | 195.417
B-19388 NATIVA | 190.5 | TREMIE 3500 | PILOTE 14 COMUNAL 3 | 2025-07-24 | 8/21/2025 12:00:00 AM | 28 | 24 | 32.1 | 134 |  |  | 36.5 | 31.2 | 3 | 133.75
B-19388 NATIVA | 191 | TREMIE 3000 | PILOTE 1 TORRE GRUA | 2025-07-15 | 8/12/2025 12:00:00 AM | 28 | 21 | 25.1 | 119 |  |  | 25.6 |  | 3 | 119.524
B-19388 NATIVA | 191 | TREMIE 3000 | PILOTE 1 TORRE GRUA | 2025-07-15 | 8/12/2025 12:00:00 AM | 28 | 21 | 26.2 | 125 |  |  | 25.6 |  | 3 | 124.762
B-19388 NATIVA | 191 | TREMIE 3000 | PILOTE 1 TORRE GRUA | 2025-07-15 | 8/12/2025 12:00:00 AM | 28 | 21 | 25.5 | 121 |  |  | 25.6 |  | 3 | 121.429
B-19388 NATIVA | 191 | TREMIE 3000 | PILOTES 2-3 TORRE GRUA | 2025-07-16 | 8/13/2025 12:00:00 AM | 28 | 21 | 23.5 | 112 |  |  | 23.767 |  | 3 | 111.905
B-19388 NATIVA | 191 | TREMIE 3000 | PILOTES 2-3 TORRE GRUA | 2025-07-16 | 8/13/2025 12:00:00 AM | 28 | 21 | 24.9 | 119 |  |  | 23.767 |  | 3 | 118.571
B-19388 NATIVA | 191 | TREMIE 3000 | PILOTES 2-3 TORRE GRUA | 2025-07-16 | 8/13/2025 12:00:00 AM | 28 | 21 | 22.9 | 109 |  |  | 23.767 |  | 3 | 109.048
B-19388 NATIVA | 191 | TREMIE 3000 | PILOTE 4 TORRE GRUA | 2025-07-17 | 8/14/2025 12:00:00 AM | 28 | 21 | 30.7 | 146 |  |  | 32.133 | 27.167 | 3 | 146.19
B-19388 NATIVA | 191 | TREMIE 3000 | PILOTE 4 TORRE GRUA | 2025-07-17 | 8/14/2025 12:00:00 AM | 28 | 21 | 34.3 | 163 |  |  | 32.133 | 27.167 | 3 | 163.333
B-19388 NATIVA | 191 | TREMIE 3000 | PILOTE 4 TORRE GRUA | 2025-07-17 | 8/14/2025 12:00:00 AM | 28 | 21 | 31.4 | 150 |  |  | 32.133 | 27.167 | 3 | 149.524
B-19388 NATIVA | 191 | IND. PLACA 3000 GC | PLACA PISO 2 APTOS 204-205 TORRE 4 | 2025-09-23 | 10/21/2025 12:00:00 AM | 28 | 21 | 17.9 | 85 | PLACA | B-19388 NATIVA_PLACA_21_28 | 18.867 | 25.374 | 3 | 85.238
B-19388 NATIVA | 191 | IND. PLACA 3000 GC | PLACA PISO 2 APTOS 206-207 TORRE 4 | 2025-09-26 | 10/24/2025 12:00:00 AM | 28 | 21 | 19.5 | 93 | PLACA | B-19388 NATIVA_PLACA_21_28 | 20.9 | 25.374 | 3 | 92.857
B-19388 NATIVA | 191 | IND. PLACA 3000 GC | PLACA PISO 2 APTOS 206-207 TORRE 4 | 2025-09-26 | 10/24/2025 12:00:00 AM | 28 | 21 | 20.1 | 96 | PLACA | B-19388 NATIVA_PLACA_21_28 | 20.9 | 25.374 | 3 | 95.714
B-19388 NATIVA | 191 | IND. PLACA 3000 GC | PLACA PISO 2 APTOS 206-207 TORRE 4 | 2025-09-26 | 10/24/2025 12:00:00 AM | 28 | 21 | 23.1 | 110 | PLACA | B-19388 NATIVA_PLACA_21_28 | 20.9 | 23.967 | 3 | 110
B-19388 NATIVA | 191 | IND. PLACA 3000 GC | PLACA PISO 2 APTOS 204-205 TORRE 4 | 2025-09-23 | 10/21/2025 12:00:00 AM | 28 | 21 | 21.1 | 100 | PLACA | B-19388 NATIVA_PLACA_21_28 | 18.867 | 23.967 | 3 | 100.476
B-19388 NATIVA | 191 | IND. PLACA 3000 GC | PLACA PISO 2 APTOS 204-205 TORRE 4 | 2025-09-23 | 10/21/2025 12:00:00 AM | 28 | 21 | 17.6 | 84 | PLACA | B-19388 NATIVA_PLACA_21_28 | 18.867 | 23.967 | 3 | 83.81
B-19388 NATIVA | 191 | IND. PLACA 3000 GC | PLACA PISO 2 ZONA DE LAVADO Y DEPOSITOS TORRE 4 | 2025-09-19 | 10/17/2025 12:00:00 AM | 28 | 21 | 19.7 | 94 | PLACA | B-19388 NATIVA_PLACA_21_28 | 20.033 | 19.933 | 3 | 93.81
B-19388 NATIVA | 191 | IND. PLACA 3000 GC | PLACA PISO 2 ZONA DE LAVADO Y DEPOSITOS TORRE 4 | 2025-09-19 | 10/17/2025 12:00:00 AM | 28 | 21 | 20.1 | 96 | PLACA | B-19388 NATIVA_PLACA_21_28 | 20.033 | 19.933 | 3 | 95.714
B-19388 NATIVA | 191 | IND. PLACA 3000 GC | PLACA PISO 2 ZONA DE LAVADO Y DEPOSITOS TORRE 4 | 2025-09-19 | 10/17/2025 12:00:00 AM | 28 | 21 | 20.3 | 97 | PLACA | B-19388 NATIVA_PLACA_21_28 | 20.033 | 19.933 | 3 | 96.667
B-19388 NATIVA | 191 | IND. PLACA 3000 GC | PLACA PISO 2 DEPOSITOS, ACCESO ESTACIONAMIENTOS Y ESCALERA EJES (2-4) PISO 1 A 2 TORRE 4 | 2025-09-30 | 10/28/2025 12:00:00 AM | 28 | 21 | 26.9 | 128 | PLACA | B-19388 NATIVA_PLACA_21_28 | 25.9 | 21.826 | 3 | 128.095
B-19388 NATIVA | 191 | IND. PLACA 3000 GC | PLACA PISO 2 DEPOSITOS, ACCESO ESTACIONAMIENTOS Y ESCALERA EJES (2-4) PISO 1 A 2 TORRE 4 | 2025-09-30 | 10/28/2025 12:00:00 AM | 28 | 21 | 23.8 | 114 | PLACA | B-19388 NATIVA_PLACA_21_28 | 25.9 | 21.826 | 3 | 113.333
B-19388 NATIVA | 191 | IND. PLACA 3000 GC | PLACA PISO 2 DEPOSITOS, ACCESO ESTACIONAMIENTOS Y ESCALERA EJES (2-4) PISO 1 A 2 TORRE 4 | 2025-09-30 | 10/28/2025 12:00:00 AM | 28 | 21 | 27 | 128 | PLACA | B-19388 NATIVA_PLACA_21_28 | 25.9 | 21.826 | 3 | 128.571
B-19388 NATIVA | 190.5 | IND. PLACA 3000 GC | PLACA PISO 2 APTOS 208-209 TORRE 4 | 2025-10-02 | 10/30/2025 12:00:00 AM | 28 | 21 | 24.6 | 117 | PLACA | B-19388 NATIVA_PLACA_21_28 | 22.767 | 22.9 | 3 | 117.143
B-19388 NATIVA | 190.5 | IND. PLACA 3000 GC | PLACA PISO 2 APTOS 208-209 TORRE 4 | 2025-10-02 | 10/30/2025 12:00:00 AM | 28 | 21 | 19.8 | 94 | PLACA | B-19388 NATIVA_PLACA_21_28 | 22.767 | 22.9 | 3 | 94.286
B-19388 NATIVA | 190.5 | IND. PLACA 3000 GC | PLACA PISO 2 APTOS 208-209 TORRE 4 | 2025-10-02 | 10/30/2025 12:00:00 AM | 28 | 21 | 23.9 | 114 | PLACA | B-19388 NATIVA_PLACA_21_28 | 22.767 | 22.9 | 3 | 113.81
B-19388 NATIVA | 191 | IND. PLACA 3000 PSI | PLACA PISO 3 APTOS 304-305 Y ESCALERA EJES (18-20) PISO 1 A 2 TORRE 4 | 2025-10-09 | 11/6/2025 12:00:00 AM | 28 | 21 | 26.9 | 128 | PLACA | B-19388 NATIVA_PLACA_21_28 | 27.1 | 25.256 | 3 | 128.095
B-19388 NATIVA | 191 | IND. PLACA 3000 PSI | PLACA PISO 3 APTOS 304-305 Y ESCALERA EJES (18-20) PISO 1 A 2 TORRE 4 | 2025-10-09 | 11/6/2025 12:00:00 AM | 28 | 21 | 28.1 | 134 | PLACA | B-19388 NATIVA_PLACA_21_28 | 27.1 | 25.256 | 3 | 133.81
B-19388 NATIVA | 191 | IND. PLACA 3000 PSI | PLACA PISO 3 APTOS 304-305 Y ESCALERA EJES (18-20) PISO 1 A 2 TORRE 4 | 2025-10-09 | 11/6/2025 12:00:00 AM | 28 | 21 | 26.3 | 125 | PLACA | B-19388 NATIVA_PLACA_21_28 | 27.1 | 25.256 | 3 | 125.238
B-19388 NATIVA | 191 | IND. PLACA 3000 GC | PLACA PISO 2 SALA DE REUNIONES Y DEPOSITOS TORRE 4 | 2025-10-06 | 11/3/2025 12:00:00 AM | 28 | 21 | 21.1 | 100 | PLACA | B-19388 NATIVA_PLACA_21_28 | 20.3 | 23.389 | 3 | 100.476
B-19388 NATIVA | 191 | IND. PLACA 3000 GC | PLACA PISO 2 SALA DE REUNIONES Y DEPOSITOS TORRE 4 | 2025-10-06 | 11/3/2025 12:00:00 AM | 28 | 21 | 18.7 | 89 | PLACA | B-19388 NATIVA_PLACA_21_28 | 20.3 | 23.389 | 3 | 89.048
B-19388 NATIVA | 191 | IND. PLACA 3000 GC | PLACA PISO 2 SALA DE REUNIONES Y DEPOSITOS TORRE 4 | 2025-10-06 | 11/3/2025 12:00:00 AM | 28 | 21 | 21.1 | 100 | PLACA | B-19388 NATIVA_PLACA_21_28 | 20.3 | 23.389 | 3 | 100.476
B-19388 NATIVA | 191 | IND. PLACA 3000 PSI | PLACA PISO 3 ACCESO A PLATAFORMA, APTO 301 Y ESCALERA EJES (2-4) PISO 2 A 3 TORRE 4 | 2025-10-17 | 11/14/2025 12:00:00 AM | 28 | 21 | 30.9 | 147 | PLACA | B-19388 NATIVA_PLACA_21_28 | 30.1 | 23.411 | 3 | 147.143
B-19388 NATIVA | 191 | IND. PLACA 3000 PSI | PLACA PISO 3 APTOS 302-303 TORRE 4 | 2025-10-14 | 11/11/2025 12:00:00 AM | 28 | 21 | 19.2 | 91 | PLACA | B-19388 NATIVA_PLACA_21_28 | 19.2 | 23.411 | 3 | 91.429
B-19388 NATIVA | 191 | IND. PLACA 3000 PSI | PLACA PISO 3 APTOS 302-303 TORRE 4 | 2025-10-14 | 11/11/2025 12:00:00 AM | 28 | 21 | 19 | 90 | PLACA | B-19388 NATIVA_PLACA_21_28 | 19.2 | 23.411 | 3 | 90.476
B-19388 NATIVA | 191 | IND. PLACA 3000 PSI | PLACA PISO 3 APTOS 302-303 TORRE 4 | 2025-10-14 | 11/11/2025 12:00:00 AM | 28 | 21 | 19.4 | 92 | PLACA | B-19388 NATIVA_PLACA_21_28 | 19.2 | 23.2 | 3 | 92.381
B-19388 NATIVA | 191 | IND. PLACA 3000 PSI | PLACA PISO 3 ACCESO A PLATAFORMA, APTO 301 Y ESCALERA EJES (2-4) PISO 2 A 3 TORRE 4 | 2025-10-17 | 11/14/2025 12:00:00 AM | 28 | 21 | 29 | 138 | PLACA | B-19388 NATIVA_PLACA_21_28 | 30.1 | 23.2 | 3 | 138.095
B-19388 NATIVA | 191 | IND. PLACA 3000 PSI | PLACA PISO 3 ACCESO A PLATAFORMA, APTO 301 Y ESCALERA EJES (2-4) PISO 2 A 3 TORRE 4 | 2025-10-17 | 11/14/2025 12:00:00 AM | 28 | 21 | 30.4 | 145 | PLACA | B-19388 NATIVA_PLACA_21_28 | 30.1 | 23.2 | 3 | 144.762
B-19388 NATIVA | 191 | IND. PLACA 3000 PSI | PLACA PISO 3 APTOS 306-307 TORRE 4 | 2025-10-20 | 11/17/2025 12:00:00 AM | 28 | 21 | 24.4 | 116 | PLACA | B-19388 NATIVA_PLACA_21_28 | 24.533 | 24.611 | 3 | 116.19
B-19388 NATIVA | 191 | IND. PLACA 3000 PSI | PLACA PISO 3 APTOS 306-307 TORRE 4 | 2025-10-20 | 11/17/2025 12:00:00 AM | 28 | 21 | 25.9 | 123 | PLACA | B-19388 NATIVA_PLACA_21_28 | 24.533 | 24.611 | 3 | 123.333
B-19388 NATIVA | 191 | IND. PLACA 3000 PSI | PLACA PISO 3 APTOS 306-307 TORRE 4 | 2025-10-20 | 11/17/2025 12:00:00 AM | 28 | 21 | 23.3 | 111 | PLACA | B-19388 NATIVA_PLACA_21_28 | 24.533 | 24.611 | 3 | 110.952
B-19388 NATIVA | 191 | IND. PLACA 3000 PSI | PLACA PISO 3 APTOS 308-309 TORRE 4 | 2025-10-21 | 11/18/2025 12:00:00 AM | 28 | 21 | 30.4 | 145 | PLACA | B-19388 NATIVA_PLACA_21_28 | 30.4 | 26.444 | 3 | 144.762
B-19388 NATIVA | 191 | IND. PLACA 3000 PSI | PLACA PISO 2 EJE 1-9 DEL F-J ZONA DE DEPOSITOS T5 | 2025-10-25 | 11/22/2025 12:00:00 AM | 28 | 21 | 30.5 | 145 | PLACA | B-19388 NATIVA_PLACA_21_28 | 27.3 | 26.444 | 3 | 145.238
B-19388 NATIVA | 191 | IND. PLACA 3000 PSI | PLACA PISO 2 EJE 1-9 DEL F-J ZONA DE DEPOSITOS T5 | 2025-10-25 | 11/22/2025 12:00:00 AM | 28 | 21 | 24 | 114 | PLACA | B-19388 NATIVA_PLACA_21_28 | 27.3 | 26.444 | 3 | 114.286
B-19388 NATIVA | 191 | IND. PLACA 3000 PSI | PLACA PISO 2 EJE 1-9 DEL F-J ZONA DE DEPOSITOS T5 | 2025-10-25 | 11/22/2025 12:00:00 AM | 28 | 21 | 27.4 | 130 | PLACA | B-19388 NATIVA_PLACA_21_28 | 27.3 | 25.581 | 3 | 130.476
B-19388 NATIVA | 191 | IND. PLACA 3000 PSI | PLACA PISO 4 APTOS 404-405 Y ESCALERA EJES (18-20) PISO 2 A 3 TORRE 4 | 2025-10-24 | 11/21/2025 12:00:00 AM | 28 | 21 | 21.2 | 101 | PLACA | B-19388 NATIVA_PLACA_21_28 | 22.167 | 25.581 | 3 | 100.952
B-19388 NATIVA | 191 | IND. PLACA 3000 PSI | PLACA PISO 4 APTOS 404-405 Y ESCALERA EJES (18-20) PISO 2 A 3 TORRE 4 | 2025-10-24 | 11/21/2025 12:00:00 AM | 28 | 21 | 20.2 | 96 | PLACA | B-19388 NATIVA_PLACA_21_28 | 22.167 | 25.581 | 3 | 96.19
B-19388 NATIVA | 191 | IND. PLACA 3000 PSI | PLACA PISO 4 APTOS 404-405 Y ESCALERA EJES (18-20) PISO 2 A 3 TORRE 4 | 2025-10-24 | 11/21/2025 12:00:00 AM | 28 | 21 | 25.1 | 119 | PLACA | B-19388 NATIVA_PLACA_21_28 | 22.167 | 24.415 | 3 | 119.524
B-19388 NATIVA | 191 | IND. PLACA 3000 PSI | PLACA PISO 4 APTOS 402 - 403 | 2025-10-25 | 11/22/2025 12:00:00 AM | 28 | 21 | 20.2 | 96 | PLACA | B-19388 NATIVA_PLACA_21_28 | 20.467 | 24.415 | 3 | 96.19
B-19388 NATIVA | 191 | IND. PLACA 3000 PSI | PLACA PISO 4 APTOS 402 - 403 | 2025-10-25 | 11/22/2025 12:00:00 AM | 28 | 21 | 21.9 | 104 | PLACA | B-19388 NATIVA_PLACA_21_28 | 20.467 | 24.415 | 3 | 104.286
B-19388 NATIVA | 191 | IND. PLACA 3000 PSI | PLACA PISO 4 APTOS 402 - 403 | 2025-10-25 | 11/22/2025 12:00:00 AM | 28 | 21 | 19.3 | 92 | PLACA | B-19388 NATIVA_PLACA_21_28 | 20.467 | 24 | 3 | 91.905
B-19388 NATIVA | 191 | IND. PLACA 3000 PSI | PLACA PISO 3 APTOS 308-309 TORRE 4 | 2025-10-21 | 11/18/2025 12:00:00 AM | 28 | 21 | 29.7 | 141 | PLACA | B-19388 NATIVA_PLACA_21_28 | 30.4 | 24 | 3 | 141.429
B-19388 NATIVA | 191 | IND. PLACA 3000 PSI | PLACA PISO 3 APTOS 308-309 TORRE 4 | 2025-10-21 | 11/18/2025 12:00:00 AM | 28 | 21 | 31.1 | 148 | PLACA | B-19388 NATIVA_PLACA_21_28 | 30.4 | 24 | 3 | 148.095
B-19388 NATIVA | 191 | IND. PLACA 3000 PSI | PLACA PISO 3 APTO 311 Y SALAS DE REUNION TORRE 4 | 2025-10-23 | 11/20/2025 12:00:00 AM | 28 | 21 | 26.4 | 126 | PLACA | B-19388 NATIVA_PLACA_21_28 | 21.3 | 23.141 | 3 | 125.714
B-19388 NATIVA | 191 | IND. PLACA 3000 PSI | PLACA PISO 3 APTO 311 Y SALAS DE REUNION TORRE 4 | 2025-10-23 | 11/20/2025 12:00:00 AM | 28 | 21 | 19.6 | 93 | PLACA | B-19388 NATIVA_PLACA_21_28 | 21.3 | 23.141 | 3 | 93.333
B-19388 NATIVA | 191 | IND. PLACA 3000 PSI | PLACA PISO 3 APTO 311 Y SALAS DE REUNION TORRE 4 | 2025-10-23 | 11/20/2025 12:00:00 AM | 28 | 21 | 17.9 | 85 | PLACA | B-19388 NATIVA_PLACA_21_28 | 21.3 | 23.141 | 3 | 85.238
B-19388 NATIVA | 191 | IND. PLACA 3000 PSI | PLACA PISO 4 APTOS 406 - 407 TORRE 4 | 2025-10-27 | 11/24/2025 12:00:00 AM | 28 | 21 | 23.8 | 113 | PLACA | B-19388 NATIVA_PLACA_21_28 | 22.533 | 23.641 | 3 | 113.333
B-19388 NATIVA | 191 | IND. PLACA 3000 PSI | PLACA PISO 4 APTOS 406 - 407 TORRE 4 | 2025-10-27 | 11/24/2025 12:00:00 AM | 28 | 21 | 19.1 | 91 | PLACA | B-19388 NATIVA_PLACA_21_28 | 22.533 | 23.641 | 3 | 90.952
B-19388 NATIVA | 191 | IND. PLACA 3000 PSI | PLACA PISO 4 APTOS 406 - 407 TORRE 4 | 2025-10-27 | 11/24/2025 12:00:00 AM | 28 | 21 | 24.7 | 118 | PLACA | B-19388 NATIVA_PLACA_21_28 | 22.533 | 23.641 | 3 | 117.619
B-19388 NATIVA | 191 | IND. PLACA 3000 PSI | PLACA PISO 2 EJE 1-9 DEL A-F AP 204-205 | 2025-10-28 | 11/25/2025 12:00:00 AM | 28 | 21 | 24.3 | 116 | PLACA | B-19388 NATIVA_PLACA_21_28 | 24.533 | 22.789 | 3 | 115.714
B-19388 NATIVA | 191 | IND. PLACA 3000 PSI | PLACA PISO 2 EJE 1-9 DEL A-F AP 204-205 | 2025-10-28 | 11/25/2025 12:00:00 AM | 28 | 21 | 24.1 | 115 | PLACA | B-19388 NATIVA_PLACA_21_28 | 24.533 | 22.789 | 3 | 114.762
B-19388 NATIVA | 191 | IND. PLACA 3000 PSI | PLACA PISO 2 EJE 1-9 DEL A-F AP 204-205 | 2025-10-28 | 11/25/2025 12:00:00 AM | 28 | 21 | 25.2 | 120 | PLACA | B-19388 NATIVA_PLACA_21_28 | 24.533 | 22.789 | 3 | 120
B-19388 NATIVA | 191 | IND. PLACA 3000 PSI | PLACA PISO 4 APTOS 401-412 Y ESCALERA EJES (2-4) PISO 3 A 4 TORRE 4 | 2025-10-28 | 11/25/2025 12:00:00 AM | 28 | 21 | 26.9 | 128 | PLACA | B-19388 NATIVA_PLACA_21_28 | 28.2 | 25.089 | 3 | 128.095
B-19388 NATIVA | 191 | IND. PLACA 3000 PSI | PLACA PISO 4 APTOS 401-412 Y ESCALERA EJES (2-4) PISO 3 A 4 TORRE 4 | 2025-10-28 | 11/25/2025 12:00:00 AM | 28 | 21 | 28.3 | 135 | PLACA | B-19388 NATIVA_PLACA_21_28 | 28.2 | 25.089 | 3 | 134.762
B-19388 NATIVA | 191 | IND. PLACA 3000 PSI | PLACA PISO 4 APTOS 401-412 Y ESCALERA EJES (2-4) PISO 3 A 4 TORRE 4 | 2025-10-28 | 11/25/2025 12:00:00 AM | 28 | 21 | 29.4 | 140 | PLACA | B-19388 NATIVA_PLACA_21_28 | 28.2 | 25.089 | 3 | 140
B-19388 NATIVA | 191 | IND. PLACA 3000 PSI | PLACA PISO 4 APTOS 504-505 Y ESCALERA EJES (18-20) PISO 3 A 4 TORRE 4 | 2025-11-01 | 11/29/2025 12:00:00 AM | 28 | 21 | 17.2 | 82 | PLACA | B-19388 NATIVA_PLACA_21_28 | 19.633 | 24.122 | 3 | 81.905
B-19388 NATIVA | 191 | IND. PLACA 3000 PSI | PLACA PISO 4 APTOS 504-505 Y ESCALERA EJES (18-20) PISO 3 A 4 TORRE 4 | 2025-11-01 | 11/29/2025 12:00:00 AM | 28 | 21 | 20.6 | 98 | PLACA | B-19388 NATIVA_PLACA_21_28 | 19.633 | 24.122 | 3 | 98.095
B-19388 NATIVA | 191 | IND. PLACA 3000 PSI | PLACA PISO 4 APTOS 504-505 Y ESCALERA EJES (18-20) PISO 3 A 4 TORRE 4 | 2025-11-01 | 11/29/2025 12:00:00 AM | 28 | 21 | 21.1 | 100 | PLACA | B-19388 NATIVA_PLACA_21_28 | 19.633 | 24.122 | 3 | 100.476
B-19388 NATIVA | 191 | IND. PLACA 3000 PSI | PLACA PISO 4 APTOS 408 - 409 TORRE 4 | 2025-10-29 | 11/26/2025 12:00:00 AM | 28 | 21 | 26.6 | 127 | PLACA | B-19388 NATIVA_PLACA_21_28 | 26.467 | 24.767 | 3 | 126.667
B-19388 NATIVA | 191 | IND. PLACA 3000 PSI | PLACA PISO 4 APTOS 408 - 409 TORRE 4 | 2025-10-29 | 11/26/2025 12:00:00 AM | 28 | 21 | 27.4 | 131 | PLACA | B-19388 NATIVA_PLACA_21_28 | 26.467 | 24.767 | 3 | 130.476
B-19388 NATIVA | 191 | IND. PLACA 3000 PSI | PLACA PISO 4 APTOS 408 - 409 TORRE 4 | 2025-10-29 | 11/26/2025 12:00:00 AM | 28 | 21 | 25.4 | 121 | PLACA | B-19388 NATIVA_PLACA_21_28 | 26.467 | 24.767 | 3 | 120.952
B-19388 NATIVA | 191 | IND. PLACA 3000 PSI | PLACA PISO 4 APTO 411 Y SALA DE JUEGOS TORRE 4 | 2025-10-30 | 11/27/2025 12:00:00 AM | 28 | 21 | 32.3 | 154 | PLACA | B-19388 NATIVA_PLACA_21_28 | 31.667 | 25.922 | 3 | 153.81
B-19388 NATIVA | 191 | IND. PLACA 3000 PSI | PLACA PISO 4 APTO 411 Y SALA DE JUEGOS TORRE 4 | 2025-10-30 | 11/27/2025 12:00:00 AM | 28 | 21 | 30.8 | 147 | PLACA | B-19388 NATIVA_PLACA_21_28 | 31.667 | 25.922 | 3 | 146.667
B-19388 NATIVA | 191 | IND. PLACA 3000 PSI | PLACA PISO 4 APTO 411 Y SALA DE JUEGOS TORRE 4 | 2025-10-30 | 11/27/2025 12:00:00 AM | 28 | 21 | 31.9 | 152 | PLACA | B-19388 NATIVA_PLACA_21_28 | 31.667 | 25.922 | 3 | 151.905
B-19388 NATIVA | 191 | IND. PLACA 3000 PSI | PLACA PISO 2 EJE10-16 AP 206-207 TORRE 5 | 2025-10-30 | 11/27/2025 12:00:00 AM | 28 | 21 | 19.3 | 92 | PLACA | B-19388 NATIVA_PLACA_21_28 | 22 | 26.711 | 3 | 91.905
B-19388 NATIVA | 191 | IND. PLACA 3000 PSI | PLACA PISO 2 EJE10-16 AP 206-207 TORRE 5 | 2025-10-30 | 11/27/2025 12:00:00 AM | 28 | 21 | 20.7 | 98 | PLACA | B-19388 NATIVA_PLACA_21_28 | 22 | 26.711 | 3 | 98.571
B-19388 NATIVA | 191 | IND. PLACA 3000 PSI | PLACA PISO 2 EJE10-16 AP 206-207 TORRE 5 | 2025-10-30 | 11/27/2025 12:00:00 AM | 28 | 21 | 26 | 124 | PLACA | B-19388 NATIVA_PLACA_21_28 | 22 | 26.711 | 3 | 123.81
B-19388 NATIVA | 191 | IND. PLACA 3000 PSI | PLACA PISO 2 - T5 CUARTOS TECNICOS Y CORRESPONDENCIA EJE10-16 | 2025-11-04 | 12/2/2025 12:00:00 AM | 28 | 21 | 23.4 | 111 | PLACA | B-19388 NATIVA_PLACA_21_28 | 22.967 | 25.419 | 3 | 111.429
B-19388 NATIVA | 191 | IND. PLACA 3000 PSI | PLACA PISO 5 APTOS 508-509 TORRE 4 | 2025-11-07 | 12/5/2025 12:00:00 AM | 28 | 21 | 23.2 | 111 | PLACA | B-19388 NATIVA_PLACA_21_28 | 22.4 | 25.419 | 3 | 110.476
B-19388 NATIVA | 191 | IND. PLACA 3000 PSI | PLACA PISO 5 APTOS 508-509 TORRE 4 | 2025-11-07 | 12/5/2025 12:00:00 AM | 28 | 21 | 21.9 | 104 | PLACA | B-19388 NATIVA_PLACA_21_28 | 22.4 | 25.419 | 3 | 104.286
B-19388 NATIVA | 191 | IND. PLACA 3000 PSI | PLACA PISO 2 - T5 CUARTOS TECNICOS Y CORRESPONDENCIA EJE10-16 | 2025-11-04 | 12/2/2025 12:00:00 AM | 28 | 21 | 23.6 | 112 | PLACA | B-19388 NATIVA_PLACA_21_28 | 22.967 | 22.456 | 3 | 112.381
B-19388 NATIVA | 191 | IND. PLACA 3000 PSI | PLACA PISO 2 - T5 CUARTOS TECNICOS Y CORRESPONDENCIA EJE10-16 | 2025-11-04 | 12/2/2025 12:00:00 AM | 28 | 21 | 21.9 | 104 | PLACA | B-19388 NATIVA_PLACA_21_28 | 22.967 | 22.456 | 3 | 104.286
B-19388 NATIVA | 191 | IND. PLACA 3000 PSI | PLACA PISO 5 APTOS 508-509 TORRE 4 | 2025-11-07 | 12/5/2025 12:00:00 AM | 28 | 21 | 22.1 | 105 | PLACA | B-19388 NATIVA_PLACA_21_28 | 22.4 | 22.456 | 3 | 105.238
B-19388 NATIVA | 191 | IND. PLACA 3000 PSI | PLACA PISO 4 APTOS 502-503 TORRE 4 | 2025-11-04 | 12/2/2025 12:00:00 AM | 28 | 21 | 21 | 100 | PLACA | B-19388 NATIVA_PLACA_21_28 | 19.9 | 22.952 | 3 | 100
B-19388 NATIVA | 191 | IND. PLACA 3000 PSI | PLACA PISO 4 APTOS 502-503 TORRE 4 | 2025-11-04 | 12/2/2025 12:00:00 AM | 28 | 21 | 19.7 | 94 | PLACA | B-19388 NATIVA_PLACA_21_28 | 19.9 | 22.952 | 3 | 93.81
B-19388 NATIVA | 191 | IND. PLACA 3000 PSI | PLACA PISO 4 APTOS 501-512 Y ESCALERA EJES (2-4) PISO 4 A 5 TORRE 4 | 2025-11-05 | 12/3/2025 12:00:00 AM | 28 | 21 | 32.2 | 153 | PLACA | B-19388 NATIVA_PLACA_21_28 | 30.667 | 22.952 | 3 | 153.333
B-19388 NATIVA | 191 | IND. PLACA 3000 PSI | PLACA PISO 4 APTOS 501-512 Y ESCALERA EJES (2-4) PISO 4 A 5 TORRE 4 | 2025-11-05 | 12/3/2025 12:00:00 AM | 28 | 21 | 30.1 | 143 | PLACA | B-19388 NATIVA_PLACA_21_28 | 30.667 | 24.808 | 3 | 143.333
B-19388 NATIVA | 191 | IND. PLACA 3000 PSI | PLACA PISO 4 APTOS 501-512 Y ESCALERA EJES (2-4) PISO 4 A 5 TORRE 4 | 2025-11-05 | 12/3/2025 12:00:00 AM | 28 | 21 | 29.7 | 141 | PLACA | B-19388 NATIVA_PLACA_21_28 | 30.667 | 24.808 | 3 | 141.429
B-19388 NATIVA | 191 | IND. PLACA 3000 PSI | PLACA PISO 1 AP 108-109 T5 | 2025-11-06 | 12/4/2025 12:00:00 AM | 28 | 21 | 23 | 109 | PLACA | B-19388 NATIVA_PLACA_21_28 | 23.133 | 24.808 | 3 | 109.524
B-19388 NATIVA | 191 | IND. PLACA 3000 PSI | PLACA PISO 1 AP 108-109 T5 | 2025-11-06 | 12/4/2025 12:00:00 AM | 28 | 21 | 22.3 | 106 | PLACA | B-19388 NATIVA_PLACA_21_28 | 23.133 | 24.996 | 3 | 106.19
B-19388 NATIVA | 191 | IND. PLACA 3000 PSI | PLACA PISO 1 AP 108-109 T5 | 2025-11-06 | 12/4/2025 12:00:00 AM | 28 | 21 | 24.1 | 115 | PLACA | B-19388 NATIVA_PLACA_21_28 | 23.133 | 24.996 | 3 | 114.762
B-19388 NATIVA | 191 | IND. PLACA 3000 PSI | PLACA PISO 5 APTOS 506-507 TORRE 4 | 2025-11-06 | 12/4/2025 12:00:00 AM | 28 | 21 | 23.5 | 112 | PLACA | B-19388 NATIVA_PLACA_21_28 | 23.767 | 24.996 | 3 | 111.905
B-19388 NATIVA | 191 | IND. PLACA 3000 PSI | PLACA PISO 5 APTOS 506-507 TORRE 4 | 2025-11-06 | 12/4/2025 12:00:00 AM | 28 | 21 | 23.7 | 113 | PLACA | B-19388 NATIVA_PLACA_21_28 | 23.767 | 24.659 | 3 | 112.857
B-19388 NATIVA | 191 | IND. PLACA 3000 PSI | PLACA PISO 5 APTOS 506-507 TORRE 4 | 2025-11-06 | 12/4/2025 12:00:00 AM | 28 | 21 | 24.1 | 115 | PLACA | B-19388 NATIVA_PLACA_21_28 | 23.767 | 24.659 | 3 | 114.762
B-19388 NATIVA | 191 | IND. PLACA 3000 PSI | PLACA PISO 4 APTOS 502-503 TORRE 4 | 2025-11-04 | 12/2/2025 12:00:00 AM | 28 | 21 | 19 | 90 | PLACA | B-19388 NATIVA_PLACA_21_28 | 19.9 | 24.659 | 3 | 90.476
B-19388 NATIVA | 191 | IND. PLACA 3000 PSI | PLACA PISO 1 EJE 15-23 Y ESCALERA P1-P2 EJE 1-2 T5 | 2025-11-10 | 12/8/2025 12:00:00 AM | 28 | 21 | 25.2 | 120 | PLACA | B-19388 NATIVA_PLACA_21_28 | 27.6 | 24.474 | 3 | 120
B-19388 NATIVA | 191 | IND. PLACA 3000 PSI | PLACA PISO 1 EJE 15-23 Y ESCALERA P1-P2 EJE 1-2 T5 | 2025-11-10 | 12/8/2025 12:00:00 AM | 28 | 21 | 30 | 143 | PLACA | B-19388 NATIVA_PLACA_21_28 | 27.6 | 24.474 | 3 | 142.857
B-19388 NATIVA | 191 | IND. PLACA 3000 PSI | PLACA PISO 1 EJE 15-23 Y ESCALERA P1-P2 EJE 1-2 T5 | 2025-11-10 | 12/8/2025 12:00:00 AM | 28 | 21 | 27.6 | 132 | PLACA | B-19388 NATIVA_PLACA_21_28 | 27.6 | 24.474 | 3 | 131.429
B-19388 NATIVA | 191 | IND. PLACA 3000 PSI | PLACA PISO 5 APTO 511, SALA DE JUEGOS Y ESCALERA EJES (18-20) PISO 4 A 5 TORRE 4 | 2025-11-10 | 12/8/2025 12:00:00 AM | 28 | 21 | 23.5 | 112 | PLACA | B-19388 NATIVA_PLACA_21_28 | 24.067 | 24.715 | 3 | 111.905
B-19388 NATIVA | 191 | IND. PLACA 3000 PSI | PLACA PISO 5 APTO 511, SALA DE JUEGOS Y ESCALERA EJES (18-20) PISO 4 A 5 TORRE 4 | 2025-11-10 | 12/8/2025 12:00:00 AM | 28 | 21 | 24.8 | 118 | PLACA | B-19388 NATIVA_PLACA_21_28 | 24.067 | 24.715 | 3 | 118.095
B-19388 NATIVA | 191 | IND. PLACA 3000 PSI | PLACA PISO 5 APTO 511, SALA DE JUEGOS Y ESCALERA EJES (18-20) PISO 4 A 5 TORRE 4 | 2025-11-10 | 12/8/2025 12:00:00 AM | 28 | 21 | 23.9 | 114 | PLACA | B-19388 NATIVA_PLACA_21_28 | 24.067 | 24.715 | 3 | 113.81
B-19388 NATIVA | 191 | IND. PLACA 3000 PSI | PLACA PISO 7 APTOS 706-707 TORRE 4 | 2025-11-21 | 12/19/2025 12:00:00 AM | 28 | 21 | 21.2 | 101 | PLACA | B-19388 NATIVA_PLACA_21_28 | 22.1 | 24.589 | 3 | 100.952
B-19388 NATIVA | 191 | IND. PLACA 3000 PSI | PLACA PISO 7 APTOS 706-707 TORRE 4 | 2025-11-21 | 12/19/2025 12:00:00 AM | 28 | 21 | 22 | 105 | PLACA | B-19388 NATIVA_PLACA_21_28 | 22.1 | 24.589 | 3 | 104.762
B-19388 NATIVA | 191 | IND. PLACA 3000 PSI | PLACA PISO 7 APTOS 706-707 TORRE 4 | 2025-11-21 | 12/19/2025 12:00:00 AM | 28 | 21 | 23.1 | 110 | PLACA | B-19388 NATIVA_PLACA_21_28 | 22.1 | 24.589 | 3 | 110
B-19388 NATIVA | 191 | IND. PLACA 3000 PSI | PLACA PISO 6 APTOS 604-605 TORRE 4 | 2025-11-11 | 12/9/2025 12:00:00 AM | 28 | 21 | 25.2 | 120 | PLACA | B-19388 NATIVA_PLACA_21_28 | 27.733 | 24.633 | 3 | 120
B-19388 NATIVA | 191 | IND. PLACA 3000 PSI | PLACA PISO 6 APTOS 604-605 TORRE 4 | 2025-11-11 | 12/9/2025 12:00:00 AM | 28 | 21 | 28.3 | 135 | PLACA | B-19388 NATIVA_PLACA_21_28 | 27.733 | 24.633 | 3 | 134.762
B-19388 NATIVA | 191 | IND. PLACA 3000 PSI | PLACA PISO 6 APTOS 604-605 TORRE 4 | 2025-11-11 | 12/9/2025 12:00:00 AM | 28 | 21 | 29.7 | 142 | PLACA | B-19388 NATIVA_PLACA_21_28 | 27.733 | 24.633 | 3 | 141.429
B-19388 NATIVA | 191 | IND. PLACA 3000 PSI | PLACA PISO 6 APTOS 602-603 TORRE 4 | 2025-11-12 | 12/10/2025 12:00:00 AM | 28 | 21 | 30.8 | 147 | PLACA | B-19388 NATIVA_PLACA_21_28 | 30.2 | 26.678 | 3 | 146.667
B-19388 NATIVA | 191 | IND. PLACA 3000 PSI | PLACA PISO 6 APTOS 602-603 TORRE 4 | 2025-11-12 | 12/10/2025 12:00:00 AM | 28 | 21 | 30.4 | 145 | PLACA | B-19388 NATIVA_PLACA_21_28 | 30.2 | 26.678 | 3 | 144.762
B-19388 NATIVA | 191 | IND. PLACA 3000 PSI | PLACA PISO 6 APTOS 602-603 TORRE 4 | 2025-11-12 | 12/10/2025 12:00:00 AM | 28 | 21 | 29.4 | 140 | PLACA | B-19388 NATIVA_PLACA_21_28 | 30.2 | 26.678 | 3 | 140
B-19388 NATIVA | 191 | IND. PLACA 3000 PSI | TORRE 5 PLACA PISO 3 DEPOSITOS EJE 1-9 F-J | 2025-11-13 | 12/11/2025 12:00:00 AM | 28 | 21 | 26.4 | 126 | PLACA | B-19388 NATIVA_PLACA_21_28 | 29.533 | 29.155 | 3 | 125.714
B-19388 NATIVA | 191 | IND. PLACA 3000 PSI | TORRE 5 PLACA PISO 3 DEPOSITOS EJE 1-9 F-J | 2025-11-13 | 12/11/2025 12:00:00 AM | 28 | 21 | 35.9 | 171 | PLACA | B-19388 NATIVA_PLACA_21_28 | 29.533 | 29.155 | 3 | 170.952
B-19388 NATIVA | 191 | IND. PLACA 3000 PSI | TORRE 5 PLACA PISO 3 DEPOSITOS EJE 1-9 F-J | 2025-11-13 | 12/11/2025 12:00:00 AM | 28 | 21 | 26.3 | 125 | PLACA | B-19388 NATIVA_PLACA_21_28 | 29.533 | 29.155 | 3 | 125.238
B-19388 NATIVA | 191 | IND. PLACA 3000 PSI | PLACA PISO 6 APTOS 601-612 TORRE 4 | 2025-11-13 | 12/11/2025 12:00:00 AM | 28 | 21 | 22.5 | 107 | PLACA | B-19388 NATIVA_PLACA_21_28 | 21.9 | 27.211 | 3 | 107.143
B-19388 NATIVA | 191 | IND. PLACA 3000 PSI | PLACA PISO 6 APTOS 601-612 TORRE 4 | 2025-11-13 | 12/11/2025 12:00:00 AM | 28 | 21 | 19.5 | 93 | PLACA | B-19388 NATIVA_PLACA_21_28 | 21.9 | 27.211 | 3 | 92.857
B-19388 NATIVA | 191 | IND. PLACA 3000 PSI | PLACA PISO 6 APTOS 601-612 TORRE 4 | 2025-11-13 | 12/11/2025 12:00:00 AM | 28 | 21 | 23.7 | 113 | PLACA | B-19388 NATIVA_PLACA_21_28 | 21.9 | 27.211 | 3 | 112.857
B-19388 NATIVA | 191 | IND. PLACA 3000 PSI | PLACA PISO 6 APTOS 606-607 TORRE 4 | 2025-11-14 | 12/12/2025 12:00:00 AM | 28 | 21 | 22.2 | 106 | PLACA | B-19388 NATIVA_PLACA_21_28 | 22.133 | 24.522 | 3 | 105.714
B-19388 NATIVA | 191 | IND. PLACA 3000 PSI | PLACA PISO 6 APTOS 606-607 TORRE 4 | 2025-11-14 | 12/12/2025 12:00:00 AM | 28 | 21 | 21.6 | 103 | PLACA | B-19388 NATIVA_PLACA_21_28 | 22.133 | 24.522 | 3 | 102.857
B-19388 NATIVA | 191 | IND. PLACA 3000 PSI | PLACA PISO 6 APTOS 606-607 TORRE 4 | 2025-11-14 | 12/12/2025 12:00:00 AM | 28 | 21 | 22.6 | 108 | PLACA | B-19388 NATIVA_PLACA_21_28 | 22.133 | 24.522 | 3 | 107.619
B-19388 NATIVA | 191 | IND. PLACA 3000 PSI | PLACA PISO 3 APTOS 304-305 + PASILLO TORRE 5 | 2025-11-18 | 12/16/2025 12:00:00 AM | 28 | 21 | 23.8 | 113 | PLACA | B-19388 NATIVA_PLACA_21_28 | 24.667 | 22.9 | 3 | 113.333
B-19388 NATIVA | 191 | IND. PLACA 3000 PSI | PLACA PISO 3 APTOS 304-305 + PASILLO TORRE 5 | 2025-11-18 | 12/16/2025 12:00:00 AM | 28 | 21 | 24 | 114 | PLACA | B-19388 NATIVA_PLACA_21_28 | 24.667 | 22.9 | 3 | 114.286
B-19388 NATIVA | 191 | IND. PLACA 3000 PSI | PLACA PISO 3 APTOS 304-305 + PASILLO TORRE 5 | 2025-11-18 | 12/16/2025 12:00:00 AM | 28 | 21 | 26.2 | 125 | PLACA | B-19388 NATIVA_PLACA_21_28 | 24.667 | 22.9 | 3 | 124.762
B-19388 NATIVA | 191 | IND. PLACA 3000 PSI | PLACA PISO 6 APTOS 608-609 TORRE 4 | 2025-11-18 | 12/16/2025 12:00:00 AM | 28 | 21 | 25.5 | 121 | PLACA | B-19388 NATIVA_PLACA_21_28 | 25.467 | 24.089 | 3 | 121.429
B-19388 NATIVA | 191 | IND. PLACA 3000 PSI | PLACA PISO 6 APTOS 608-609 TORRE 4 | 2025-11-18 | 12/16/2025 12:00:00 AM | 28 | 21 | 26.8 | 128 | PLACA | B-19388 NATIVA_PLACA_21_28 | 25.467 | 24.089 | 3 | 127.619
B-19388 NATIVA | 191 | IND. PLACA 3000 PSI | PLACA PISO 6 APTOS 608-609 TORRE 4 | 2025-11-18 | 12/16/2025 12:00:00 AM | 28 | 21 | 24.1 | 115 | PLACA | B-19388 NATIVA_PLACA_21_28 | 25.467 | 24.089 | 3 | 114.762
B-19388 NATIVA | 191 | IND. PLACA 3000 PSI | PLACA PISO 7 APTOS 704-705 Y ESCALERA EJES (18-20) PISO 5 A 6 TORRE 4 | 2025-11-19 | 12/17/2025 12:00:00 AM | 28 | 21 | 26.4 | 126 | PLACA | B-19388 NATIVA_PLACA_21_28 | 26.733 | 25.622 | 3 | 125.714
B-19388 NATIVA | 191 | IND. PLACA 3000 PSI | PLACA PISO 7 APTOS 704-705 Y ESCALERA EJES (18-20) PISO 5 A 6 TORRE 4 | 2025-11-19 | 12/17/2025 12:00:00 AM | 28 | 21 | 27.4 | 130 | PLACA | B-19388 NATIVA_PLACA_21_28 | 26.733 | 25.622 | 3 | 130.476
B-19388 NATIVA | 191 | IND. PLACA 3000 PSI | PLACA PISO 7 APTOS 704-705 Y ESCALERA EJES (18-20) PISO 5 A 6 TORRE 4 | 2025-11-19 | 12/17/2025 12:00:00 AM | 28 | 21 | 26.4 | 126 | PLACA | B-19388 NATIVA_PLACA_21_28 | 26.733 | 25.622 | 3 | 125.714
B-19388 NATIVA | 191 | IND. PLACA 3000 PSI | PLACA PISO 7 APTOS 702-703 TORRE 4 | 2025-11-20 | 12/18/2025 12:00:00 AM | 28 | 21 | 25.1 | 119 | PLACA | B-19388 NATIVA_PLACA_21_28 | 34.5 | 28.9 | 3 | 119.524
B-19388 NATIVA | 191 | IND. PLACA 3000 PSI | PLACA PISO 7 APTOS 702-703 TORRE 4 | 2025-11-20 | 12/18/2025 12:00:00 AM | 28 | 21 | 49.8 | 237 | PLACA | B-19388 NATIVA_PLACA_21_28 | 34.5 | 28.9 | 3 | 237.143
B-19388 NATIVA | 191 | IND. PLACA 3000 PSI | PLACA PISO 7 APTOS 702-703 TORRE 4 | 2025-11-20 | 12/18/2025 12:00:00 AM | 28 | 21 | 28.6 | 136 | PLACA | B-19388 NATIVA_PLACA_21_28 | 34.5 | 28.9 | 3 | 136.19
B-19388 NATIVA | 191 | IND. PLACA 3000 PSI | PLACA PISO 3 AP 306-307 TORRE 5 | 2025-11-20 | 12/18/2025 12:00:00 AM | 28 | 21 | 21.4 | 102 | PLACA | B-19388 NATIVA_PLACA_21_28 | 20.767 | 27.333 | 3 | 101.905
B-19388 NATIVA | 191 | IND. PLACA 3000 PSI | PLACA PISO 3 AP 306-307 TORRE 5 | 2025-11-20 | 12/18/2025 12:00:00 AM | 28 | 21 | 21.8 | 104 | PLACA | B-19388 NATIVA_PLACA_21_28 | 20.767 | 27.333 | 3 | 103.81
B-19388 NATIVA | 191 | IND. PLACA 3000 PSI | PLACA PISO 3 AP 306-307 TORRE 5 | 2025-11-20 | 12/18/2025 12:00:00 AM | 28 | 21 | 19.1 | 91 | PLACA | B-19388 NATIVA_PLACA_21_28 | 20.767 | 27.333 | 3 | 90.952
B-19388 NATIVA | 191 | IND. PLACA 3000 PSI | PLACA PISO 7 APTOS 701-712 TORRE 4 | 2025-11-22 | 12/20/2025 12:00:00 AM | 28 | 21 | 25 | 119 | PLACA | B-19388 NATIVA_PLACA_21_28 | 25.367 | 26.878 | 3 | 119.048
B-19388 NATIVA | 191 | IND. PLACA 3000 PSI | PLACA PISO 7 APTOS 701-712 TORRE 4 | 2025-11-22 | 12/20/2025 12:00:00 AM | 28 | 21 | 25.8 | 123 | PLACA | B-19388 NATIVA_PLACA_21_28 | 25.367 | 26.878 | 3 | 122.857
B-19388 NATIVA | 191 | IND. PLACA 3000 PSI | PLACA PISO 7 APTOS 701-712 TORRE 4 | 2025-11-22 | 12/20/2025 12:00:00 AM | 28 | 21 | 25.3 | 120 | PLACA | B-19388 NATIVA_PLACA_21_28 | 25.367 | 26.878 | 3 | 120.476
B-19388 NATIVA | 191 | IND. PLACA 3000 PSI | PLACA P5 AP 503-502 TORRE 5 + ESCALERA EJE 1 P2 | 2025-12-09 | 1/6/2026 12:00:00 AM | 28 | 21 | 27.9 | 133 | PLACA | B-19388 NATIVA_PLACA_21_28 | 28.1 | 23.767 | 3 | 132.857
B-19388 NATIVA | 191 | IND. PLACA 3000 PSI | PLACA PISO 9 APTOS 901-912 TORRE 4 | 2025-12-09 | 1/6/2026 12:00:00 AM | 28 | 21 | 24 | 114 | PLACA | B-19388 NATIVA_PLACA_21_28 | 23.7 | 23.767 | 3 | 114.286
B-19388 NATIVA | 191 | IND. PLACA 3000 PSI | PLACA PISO 9 APTOS 901-912 TORRE 4 | 2025-12-09 | 1/6/2026 12:00:00 AM | 28 | 21 | 22.3 | 106 | PLACA | B-19388 NATIVA_PLACA_21_28 | 23.7 | 23.767 | 3 | 106.19
B-19388 NATIVA | 191 | IND. PLACA 3000 PSI | PLACA PISO 9 APTOS 901-912 TORRE 4 | 2025-12-09 | 1/6/2026 12:00:00 AM | 28 | 21 | 24.8 | 118 | PLACA | B-19388 NATIVA_PLACA_21_28 | 23.7 | 25.115 | 3 | 118.095
B-19388 NATIVA | 191 | IND. PLACA 3000 PSI | PLACA PISO 8 APTOS 802-803 TORRE 4 | 2025-11-27 | 12/25/2025 12:00:00 AM | 28 | 21 | 25.5 | 122 | PLACA | B-19388 NATIVA_PLACA_21_28 | 26.8 | 25.115 | 3 | 121.429
B-19388 NATIVA | 191 | IND. PLACA 3000 PSI | PLACA PISO 6 APTOS 608-609 TORRE 4 | 2025-11-15 | 12/13/2025 12:00:00 AM | 28 | 21 | 24.2 | 115 | PLACA | B-19388 NATIVA_PLACA_21_28 | 23.933 | 25.115 | 3 | 115.238
B-19388 NATIVA | 191 | IND. PLACA 3000 PSI | PLACA PISO 6 APTOS 608-609 TORRE 4 | 2025-11-15 | 12/13/2025 12:00:00 AM | 28 | 21 | 24.1 | 115 | PLACA | B-19388 NATIVA_PLACA_21_28 | 23.933 | 24.637 | 3 | 114.762
B-19388 NATIVA | 191 | IND. PLACA 3000 PSI | PLACA PISO 6 APTOS 608-609 TORRE 4 | 2025-11-15 | 12/13/2025 12:00:00 AM | 28 | 21 | 23.5 | 112 | PLACA | B-19388 NATIVA_PLACA_21_28 | 23.933 | 24.637 | 3 | 111.905
B-19388 NATIVA | 191 | IND. PLACA 3000 PSI | PLACA PISO 3 AP 301 Y ACCESO TORRE 5 | 2025-11-24 | 12/22/2025 12:00:00 AM | 28 | 21 | 23.8 | 114 | PLACA | B-19388 NATIVA_PLACA_21_28 | 23.933 | 24.637 | 3 | 113.333
B-19388 NATIVA | 191 | IND. PLACA 3000 PSI | PLACA PISO 3 AP 301 Y ACCESO TORRE 5 | 2025-11-24 | 12/22/2025 12:00:00 AM | 28 | 21 | 25 | 119 | PLACA | B-19388 NATIVA_PLACA_21_28 | 23.933 | 24.544 | 3 | 119.048
B-19388 NATIVA | 191 | IND. PLACA 3000 PSI | PLACA PISO 3 AP 301 Y ACCESO TORRE 5 | 2025-11-24 | 12/22/2025 12:00:00 AM | 28 | 21 | 23 | 110 | PLACA | B-19388 NATIVA_PLACA_21_28 | 23.933 | 24.544 | 3 | 109.524
B-19388 NATIVA | 191 | IND. PLACA 3000 PSI | PLACA PISO 8 APTOS 802-803 TORRE 4 | 2025-11-27 | 12/25/2025 12:00:00 AM | 28 | 21 | 27.7 | 132 | PLACA | B-19388 NATIVA_PLACA_21_28 | 26.8 | 24.544 | 3 | 131.905
B-19388 NATIVA | 191 | IND. PLACA 3000 PSI | PLACA PISO 8 APTOS 802-803 TORRE 4 | 2025-11-27 | 12/25/2025 12:00:00 AM | 28 | 21 | 27.2 | 130 | PLACA | B-19388 NATIVA_PLACA_21_28 | 26.8 | 25.363 | 3 | 129.524
B-19388 NATIVA | 191 | IND. PLACA 3000 PSI | PLACA PISO 8 APTOS 806-807 Y ESCALERA EJES (18-20) PISO 6 A 7 TORRE 4 | 2025-11-28 |  | 28 | 21 | 25.1 | 119 | PLACA | B-19388 NATIVA_PLACA_21_28 | 27.5 | 25.363 | 3 | 119.524
B-19388 NATIVA | 191 | IND. PLACA 3000 PSI | PLACA PISO 8 APTOS 806-807 Y ESCALERA EJES (18-20) PISO 6 A 7 TORRE 4 | 2025-11-28 |  | 28 | 21 | 29.1 | 139 | PLACA | B-19388 NATIVA_PLACA_21_28 | 27.5 | 25.363 | 3 | 138.571
B-19388 NATIVA | 191 | IND. PLACA 3000 PSI | PLACA PISO 8 APTOS 806-807 Y ESCALERA EJES (18-20) PISO 6 A 7 TORRE 4 | 2025-11-28 |  | 28 | 21 | 28.3 | 135 | PLACA | B-19388 NATIVA_PLACA_21_28 | 27.5 | 25.892 | 3 | 134.762
B-19388 NATIVA | 191 | IND. PLACA 3000 PSI | PLACA DEPOSITOS P3 EJE 15-23 +PASILLO | 2025-11-28 | 12/26/2025 12:00:00 AM | 28 | 21 | 18.4 | 88 | PLACA | B-19388 NATIVA_PLACA_21_28 | 24.533 | 25.892 | 3 | 87.619
B-19388 NATIVA | 191 | IND. PLACA 3000 PSI | PLACA DEPOSITOS P3 EJE 15-23 +PASILLO | 2025-11-28 | 12/26/2025 12:00:00 AM | 28 | 21 | 26.2 | 124 | PLACA | B-19388 NATIVA_PLACA_21_28 | 24.533 | 25.892 | 3 | 124.762
B-19388 NATIVA | 191 | IND. PLACA 3000 PSI | PLACA DEPOSITOS P3 EJE 15-23 +PASILLO | 2025-11-28 | 12/26/2025 12:00:00 AM | 28 | 21 | 29 | 138 | PLACA | B-19388 NATIVA_PLACA_21_28 | 24.533 | 26.455 | 3 | 138.095
B-19388 NATIVA | 191 | IND. PLACA 3000 PSI | PLACA PISO 4 EJE 1-9 SALA DE JUEGOS Y 402+ESCALERA EJE 23 TORRE 5 | 2025-11-29 | 12/27/2025 12:00:00 AM | 28 | 21 | 26.9 | 128 | PLACA | B-19388 NATIVA_PLACA_21_28 | 27.6 | 26.455 | 3 | 128.095
B-19388 NATIVA | 191 | IND. PLACA 3000 PSI | PLACA PISO 4 EJE 1-9 SALA DE JUEGOS Y 402+ESCALERA EJE 23 TORRE 5 | 2025-11-29 | 12/27/2025 12:00:00 AM | 28 | 21 | 29.6 | 141 | PLACA | B-19388 NATIVA_PLACA_21_28 | 27.6 | 26.455 | 3 | 140.952
B-19388 NATIVA | 191 | IND. PLACA 3000 PSI | PLACA PISO 4 EJE 1-9 SALA DE JUEGOS Y 402+ESCALERA EJE 23 TORRE 5 | 2025-11-29 | 12/27/2025 12:00:00 AM | 28 | 21 | 26.3 | 125 | PLACA | B-19388 NATIVA_PLACA_21_28 | 27.6 | 26.418 | 3 | 125.238
B-19388 NATIVA | 191 | IND. PLACA 3000 PSI | PLACA PISO 8 APTOS 801-812 TORRE 4 | 2025-11-29 | 12/27/2025 12:00:00 AM | 28 | 21 | 27.3 | 130 | PLACA | B-19388 NATIVA_PLACA_21_28 | 26.933 | 26.418 | 3 | 130
B-19388 NATIVA | 191 | IND. PLACA 3000 PSI | PLACA PISO 8 APTOS 801-812 TORRE 4 | 2025-11-29 | 12/27/2025 12:00:00 AM | 28 | 21 | 27.8 | 132 | PLACA | B-19388 NATIVA_PLACA_21_28 | 26.933 | 26.418 | 3 | 132.381
B-19388 NATIVA | 191 | IND. PLACA 3000 PSI | PLACA PISO 8 APTOS 801-812 TORRE 4 | 2025-11-29 | 12/27/2025 12:00:00 AM | 28 | 21 | 25.7 | 122 | PLACA | B-19388 NATIVA_PLACA_21_28 | 26.933 | 26.985 | 3 | 122.381
B-19388 NATIVA | 191 | IND. PLACA 3000 PSI | PLACA P4 AP 404-405 TORRE 5 | 2025-12-01 | 12/29/2025 12:00:00 AM | 28 | 21 | 26.9 | 128 | PLACA | B-19388 NATIVA_PLACA_21_28 | 27.367 | 26.985 | 3 | 128.095
B-19388 NATIVA | 191 | IND. PLACA 3000 PSI | PLACA P4 AP 404-405 TORRE 5 | 2025-12-01 | 12/29/2025 12:00:00 AM | 28 | 21 | 28 | 133 | PLACA | B-19388 NATIVA_PLACA_21_28 | 27.367 | 26.985 | 3 | 133.333
B-19388 NATIVA | 191 | IND. PLACA 3000 PSI | PLACA P4 AP 404-405 TORRE 5 | 2025-12-01 | 12/29/2025 12:00:00 AM | 28 | 21 | 27.2 | 129 | PLACA | B-19388 NATIVA_PLACA_21_28 | 27.367 | 27.789 | 3 | 129.524
B-19388 NATIVA | 191 | IND. PLACA 3000 PSI | PLACA PISO 8 APTOS 808-809 TORRE 4 | 2025-12-01 | 12/29/2025 12:00:00 AM | 28 | 21 | 30.7 | 146 | PLACA | B-19388 NATIVA_PLACA_21_28 | 29.8 | 27.789 | 3 | 146.19
B-19388 NATIVA | 191 | IND. PLACA 3000 PSI | PLACA PISO 8 APTOS 808-809 TORRE 4 | 2025-12-01 | 12/29/2025 12:00:00 AM | 28 | 21 | 27.7 | 132 | PLACA | B-19388 NATIVA_PLACA_21_28 | 29.8 | 27.789 | 3 | 131.905
B-19388 NATIVA | 191 | IND. PLACA 3000 PSI | PLACA PISO 8 APTOS 808-809 TORRE 4 | 2025-12-01 | 12/29/2025 12:00:00 AM | 28 | 21 | 31 | 147 | PLACA | B-19388 NATIVA_PLACA_21_28 | 29.8 | 26.367 | 3 | 147.619
B-19388 NATIVA | 191 | IND. PLACA 3000 PSI | PLACA PISO 7 APTOS 708-709 TORRE 4 | 2025-11-24 | 12/22/2025 12:00:00 AM | 28 | 21 | 19.2 | 91 | PLACA | B-19388 NATIVA_PLACA_21_28 | 19.433 | 26.367 | 3 | 91.429
B-19388 NATIVA | 191 | IND. PLACA 3000 PSI | PLACA PISO 7 APTOS 708-709 TORRE 4 | 2025-11-24 | 12/22/2025 12:00:00 AM | 28 | 21 | 19.6 | 93 | PLACA | B-19388 NATIVA_PLACA_21_28 | 19.433 | 26.367 | 3 | 93.333
B-19388 NATIVA | 191 | IND. PLACA 3000 PSI | PLACA PISO 7 APTOS 708-709 TORRE 4 | 2025-11-24 | 12/22/2025 12:00:00 AM | 28 | 21 | 19.5 | 93 | PLACA | B-19388 NATIVA_PLACA_21_28 | 19.433 | 24.615 | 3 | 92.857
B-19388 NATIVA | 191 | IND. PLACA 3000 PSI | PLACA PISO 7 APTOS 710-711 Y ESCALERA EJES (2-4) PISO 6 A 7 TORRE 4 | 2025-11-25 | 12/23/2025 12:00:00 AM | 28 | 21 | 24.2 | 115 | PLACA | B-19388 NATIVA_PLACA_21_28 | 23.233 | 24.615 | 3 | 115.238
B-19388 NATIVA | 191 | IND. PLACA 3000 PSI | PLACA PISO 7 APTOS 710-711 Y ESCALERA EJES (2-4) PISO 6 A 7 TORRE 4 | 2025-11-25 | 12/23/2025 12:00:00 AM | 28 | 21 | 25.3 | 120 | PLACA | B-19388 NATIVA_PLACA_21_28 | 23.233 | 24.615 | 3 | 120.476
B-19388 NATIVA | 191 | IND. PLACA 3000 PSI | PLACA PISO 7 APTOS 710-711 Y ESCALERA EJES (2-4) PISO 6 A 7 TORRE 4 | 2025-11-25 | 12/23/2025 12:00:00 AM | 28 | 21 | 20.2 | 96 | PLACA | B-19388 NATIVA_PLACA_21_28 | 23.233 | 23.444 | 3 | 96.19
B-19388 NATIVA | 191 | IND. PLACA 3000 PSI | PLACA TORRE 5 AP 308-309 | 2025-11-26 | 12/24/2025 12:00:00 AM | 28 | 21 | 30 | 143 | PLACA | B-19388 NATIVA_PLACA_21_28 | 26.6 | 23.444 | 3 | 142.857
B-19388 NATIVA | 191 | IND. PLACA 3000 PSI | PLACA TORRE 5 AP 308-309 | 2025-11-26 | 12/24/2025 12:00:00 AM | 28 | 21 | 26.8 | 128 | PLACA | B-19388 NATIVA_PLACA_21_28 | 26.6 | 23.444 | 3 | 127.619
B-19388 NATIVA | 191 | IND. PLACA 3000 PSI | PLACA TORRE 5 AP 308-309 | 2025-11-26 | 12/24/2025 12:00:00 AM | 28 | 21 | 23 | 109 | PLACA | B-19388 NATIVA_PLACA_21_28 | 26.6 | 24.689 | 3 | 109.524
B-19388 NATIVA | 191 | IND. PLACA 3000 PSI | PLACA P4 AP 406-407 TORRE 5 | 2025-12-03 | 12/31/2025 12:00:00 AM | 28 | 21 | 28.1 | 134 | PLACA | B-19388 NATIVA_PLACA_21_28 | 26.633 | 24.689 | 3 | 133.81
B-19388 NATIVA | 191 | IND. PLACA 3000 PSI | PLACA P4 AP 406-407 TORRE 5 | 2025-12-03 | 12/31/2025 12:00:00 AM | 28 | 21 | 25.9 | 123 | PLACA | B-19388 NATIVA_PLACA_21_28 | 26.633 | 24.689 | 3 | 123.333
B-19388 NATIVA | 191 | IND. PLACA 3000 PSI | PLACA P4 AP 406-407 TORRE 5 | 2025-12-03 | 12/31/2025 12:00:00 AM | 28 | 21 | 25.9 | 123 | PLACA | B-19388 NATIVA_PLACA_21_28 | 26.633 | 25.926 | 3 | 123.333
B-19388 NATIVA | 191 | IND. PLACA 3000 PSI | PLACA PISO 9 APTOS 904-905 TORRE 4 | 2025-12-03 | 12/31/2025 12:00:00 AM | 28 | 21 | 27.3 | 130 | PLACA | B-19388 NATIVA_PLACA_21_28 | 25.2 | 25.926 | 3 | 130
B-19388 NATIVA | 191 | IND. PLACA 3000 PSI | PLACA PISO 9 APTOS 904-905 TORRE 4 | 2025-12-03 | 12/31/2025 12:00:00 AM | 28 | 21 | 22.4 | 106 | PLACA | B-19388 NATIVA_PLACA_21_28 | 25.2 | 25.926 | 3 | 106.667
B-19388 NATIVA | 191 | IND. PLACA 3000 PSI | PLACA PISO 9 APTOS 904-905 TORRE 4 | 2025-12-03 | 12/31/2025 12:00:00 AM | 28 | 21 | 25.9 | 123 | PLACA | B-19388 NATIVA_PLACA_21_28 | 25.2 | 26.544 | 3 | 123.333
B-19388 NATIVA | 191 | IND. PLACA 3000 PSI | PLACA P4 AP 401-412 TORRE 5 | 2025-12-02 | 12/30/2025 12:00:00 AM | 28 | 21 | 26.5 | 126 | PLACA | B-19388 NATIVA_PLACA_21_28 | 28.4 | 26.544 | 3 | 126.19
B-19388 NATIVA | 191 | IND. PLACA 3000 PSI | PLACA P4 AP 401-412 TORRE 5 | 2025-12-02 | 12/30/2025 12:00:00 AM | 28 | 21 | 28.4 | 135 | PLACA | B-19388 NATIVA_PLACA_21_28 | 28.4 | 26.544 | 3 | 135.238
B-19388 NATIVA | 191 | IND. PLACA 3000 PSI | PLACA P4 AP 401-412 TORRE 5 | 2025-12-02 | 12/30/2025 12:00:00 AM | 28 | 21 | 30.3 | 144 | PLACA | B-19388 NATIVA_PLACA_21_28 | 28.4 | 26.989 | 3 | 144.286
B-19388 NATIVA | 191 | IND. PLACA 3000 PSI | PLACA PISO 8 APTOS 810-811 Y ESCALERA EJES (18-20) PISO 7 A 8 TORRE 4 | 2025-12-02 | 12/30/2025 12:00:00 AM | 28 | 21 | 27 | 129 | PLACA | B-19388 NATIVA_PLACA_21_28 | 27.733 | 26.989 | 3 | 128.571
B-19388 NATIVA | 191 | IND. PLACA 3000 PSI | PLACA PISO 8 APTOS 810-811 Y ESCALERA EJES (18-20) PISO 7 A 8 TORRE 4 | 2025-12-02 | 12/30/2025 12:00:00 AM | 28 | 21 | 27.8 | 132 | PLACA | B-19388 NATIVA_PLACA_21_28 | 27.733 | 26.989 | 3 | 132.381
B-19388 NATIVA | 191 | IND. PLACA 3000 PSI | PLACA PISO 8 APTOS 810-811 Y ESCALERA EJES (18-20) PISO 7 A 8 TORRE 4 | 2025-12-02 | 12/30/2025 12:00:00 AM | 28 | 21 | 28.4 | 135 | PLACA | B-19388 NATIVA_PLACA_21_28 | 27.733 | 27.437 | 3 | 135.238
B-19388 NATIVA | 191 | IND. PLACA 3000 PSI | PLACA P4 AP 408-409 TORRE 5 | 2025-12-04 | 1/1/2026 12:00:00 AM | 28 | 21 | 29.3 | 139 | PLACA | B-19388 NATIVA_PLACA_21_28 | 28.133 | 27.437 | 3 | 139.524
B-19388 NATIVA | 191 | IND. PLACA 3000 PSI | PLACA PISO 9 APTOS 906-907 Y ESCALERA EJES (2-4) PISO 7 A 8 TORRE 4 | 2025-12-05 | 1/2/2026 12:00:00 AM | 28 | 21 | 23.8 | 113 | PLACA | B-19388 NATIVA_PLACA_21_28 | 25.2 | 27.437 | 3 | 113.333
B-19388 NATIVA | 191 | IND. PLACA 3000 PSI | PLACA PISO 9 APTOS 906-907 Y ESCALERA EJES (2-4) PISO 7 A 8 TORRE 4 | 2025-12-05 | 1/2/2026 12:00:00 AM | 28 | 21 | 26.7 | 127 | PLACA | B-19388 NATIVA_PLACA_21_28 | 25.2 | 27.052 | 3 | 127.143
B-19388 NATIVA | 191 | IND. PLACA 3000 PSI | PLACA PISO 9 APTOS 906-907 Y ESCALERA EJES (2-4) PISO 7 A 8 TORRE 4 | 2025-12-05 | 1/2/2026 12:00:00 AM | 28 | 21 | 25.1 | 119 | PLACA | B-19388 NATIVA_PLACA_21_28 | 25.2 | 27.052 | 3 | 119.524
B-19388 NATIVA | 191 | IND. PLACA 3000 PSI | PLACA P4 AP 408-409 TORRE 5 | 2025-12-04 | 1/1/2026 12:00:00 AM | 28 | 21 | 28.4 | 135 | PLACA | B-19388 NATIVA_PLACA_21_28 | 28.133 | 27.052 | 3 | 135.238
B-19388 NATIVA | 191 | IND. PLACA 3000 PSI | PLACA P4 AP 408-409 TORRE 5 | 2025-12-04 | 1/1/2026 12:00:00 AM | 28 | 21 | 26.7 | 127 | PLACA | B-19388 NATIVA_PLACA_21_28 | 28.133 | 26.348 | 3 | 127.143
B-19388 NATIVA | 191 | IND. PLACA 3000 PSI | PLACA P4 AP 410-411 TORRE 5 | 2025-12-05 | 1/2/2026 12:00:00 AM | 28 | 21 | 24 | 114 | PLACA | B-19388 NATIVA_PLACA_21_28 | 24.7 | 26.348 | 3 | 114.286
B-19388 NATIVA | 191 | IND. PLACA 3000 PSI | PLACA P4 AP 410-411 TORRE 5 | 2025-12-05 | 1/2/2026 12:00:00 AM | 28 | 21 | 24.9 | 119 | PLACA | B-19388 NATIVA_PLACA_21_28 | 24.7 | 26.348 | 3 | 118.571
B-19388 NATIVA | 191 | IND. PLACA 3000 PSI | PLACA P4 AP 410-411 TORRE 5 | 2025-12-05 | 1/2/2026 12:00:00 AM | 28 | 21 | 25.2 | 120 | PLACA | B-19388 NATIVA_PLACA_21_28 | 24.7 | 26.463 | 3 | 120
B-19388 NATIVA | 191 | IND. PLACA 3000 PSI | PLACA PISO 8 APTOS 804-805 TORRE 4 | 2025-11-26 | 12/24/2025 12:00:00 AM | 28 | 21 | 29.1 | 139 | PLACA | B-19388 NATIVA_PLACA_21_28 | 28.7 | 26.463 | 3 | 138.571
B-19388 NATIVA | 191 | IND. PLACA 3000 PSI | PLACA PISO 8 APTOS 804-805 TORRE 4 | 2025-11-26 | 12/24/2025 12:00:00 AM | 28 | 21 | 30.3 | 144 | PLACA | B-19388 NATIVA_PLACA_21_28 | 28.7 | 26.463 | 3 | 144.286
B-19388 NATIVA | 191 | IND. PLACA 3000 PSI | PLACA PISO 8 APTOS 804-805 TORRE 4 | 2025-11-26 | 12/24/2025 12:00:00 AM | 28 | 21 | 26.7 | 127 | PLACA | B-19388 NATIVA_PLACA_21_28 | 28.7 | 26.244 | 3 | 127.143
B-19388 NATIVA | 191 | IND. PLACA 3000 PSI | PLACA PISO 9 APTOS 902-903 TORRE 4 | 2025-12-04 | 1/1/2026 12:00:00 AM | 28 | 21 | 23.4 | 111 | PLACA | B-19388 NATIVA_PLACA_21_28 | 23.933 | 26.244 | 3 | 111.429
B-19388 NATIVA | 191 | IND. PLACA 3000 PSI | PLACA PISO 9 APTOS 902-903 TORRE 4 | 2025-12-04 | 1/1/2026 12:00:00 AM | 28 | 21 | 23.8 | 113 | PLACA | B-19388 NATIVA_PLACA_21_28 | 23.933 | 26.244 | 3 | 113.333
B-19388 NATIVA | 191 | IND. PLACA 3000 PSI | PLACA PISO 9 APTOS 902-903 TORRE 4 | 2025-12-04 | 1/1/2026 12:00:00 AM | 28 | 21 | 24.6 | 117 | PLACA | B-19388 NATIVA_PLACA_21_28 | 23.933 | 26.533 | 3 | 117.143
B-19388 NATIVA | 191 | IND. PLACA 3000 PSI | PLACA P5 AP 503-502 TORRE 5 + ESCALERA EJE 1 P2 | 2025-12-09 | 1/6/2026 12:00:00 AM | 28 | 21 | 28.8 | 137 | PLACA | B-19388 NATIVA_PLACA_21_28 | 28.1 | 26.533 | 3 | 137.143
B-19388 NATIVA | 191 | IND. PLACA 3000 PSI | PLACA P5 AP 503-502 TORRE 5 + ESCALERA EJE 1 P2 | 2025-12-09 | 1/6/2026 12:00:00 AM | 28 | 21 | 27.6 | 132 | PLACA | B-19388 NATIVA_PLACA_21_28 | 28.1 | 26.533 | 3 | 131.429
B-19388 NATIVA | 191 | IND. PLACA 3000 PSI | PLACA PISO APTOS 908-909 Y ESCALERA EJES (18-20) PISO 8 A 9 TORRE 4 | 2025-12-10 | 1/7/2026 12:00:00 AM | 28 | 21 | 25.4 | 121 | PLACA | B-19388 NATIVA_PLACA_21_28 | 23.367 | 25.2 | 3 | 120.952
B-19388 NATIVA | 191 | IND. PLACA 3000 PSI | PLACA PISO APTOS 908-909 Y ESCALERA EJES (18-20) PISO 8 A 9 TORRE 4 | 2025-12-10 | 1/7/2026 12:00:00 AM | 28 | 21 | 17 | 81 | PLACA | B-19388 NATIVA_PLACA_21_28 | 23.367 | 25.2 | 3 | 80.952
B-19388 NATIVA | 191 | IND. PLACA 3000 PSI | PLACA PISO APTOS 908-909 Y ESCALERA EJES (18-20) PISO 8 A 9 TORRE 4 | 2025-12-10 | 1/7/2026 12:00:00 AM | 28 | 21 | 27.7 | 132 | PLACA | B-19388 NATIVA_PLACA_21_28 | 23.367 | 25.2 | 3 | 131.905
B-19388 NATIVA | 191 | IND. PLACA 3000 PSI | PLACA P5 AP 504-505 + PASILLO TORRE 5 | 2025-12-11 | 1/8/2026 12:00:00 AM | 28 | 21 | 25.3 | 120 | PLACA | B-19388 NATIVA_PLACA_21_28 | 26.4 | 25.493 | 3 | 120.476
B-19388 NATIVA | 191 | IND. PLACA 3000 PSI | PLACA P5 AP 504-505 + PASILLO TORRE 5 | 2025-12-11 | 1/8/2026 12:00:00 AM | 28 | 21 | 26.4 | 126 | PLACA | B-19388 NATIVA_PLACA_21_28 | 26.4 | 25.493 | 3 | 125.714
B-19388 NATIVA | 191 | IND. PLACA 3000 PSI | PLACA P5 AP 504-505 + PASILLO TORRE 5 | 2025-12-11 | 1/8/2026 12:00:00 AM | 28 | 21 | 27.5 | 131 | PLACA | B-19388 NATIVA_PLACA_21_28 | 26.4 | 25.493 | 3 | 130.952
B-19388 NATIVA | 191 | CONVENCIONAL 3000 PSI GC 4" | MURO DE CONTENCION SALON COMUNAL 2 | 2025-12-11 | 1/8/2026 12:00:00 AM | 28 | 21 | 23 | 110 | MURO | B-19388 NATIVA_MURO_21_28 | 23.8 | 24.522 | 3 | 109.524
B-19388 NATIVA | 191 | CONVENCIONAL 3000 PSI GC 4" | MURO DE CONTENCION SALON COMUNAL 2 | 2025-12-11 | 1/8/2026 12:00:00 AM | 28 | 21 | 24.8 | 118 | MURO | B-19388 NATIVA_MURO_21_28 | 23.8 | 24.522 | 3 | 118.095
B-19388 NATIVA | 191 | CONVENCIONAL 3000 PSI GC 4" | MURO DE CONTENCION SALON COMUNAL 2 | 2025-12-11 | 1/8/2026 12:00:00 AM | 28 | 21 | 23.6 | 112 | MURO | B-19388 NATIVA_MURO_21_28 | 23.8 | 24.522 | 3 | 112.381
B-19388 NATIVA | 191 | IND. PLACA 3000 PSI | PLACA PISO 9 APTOS 910-911 TORRE 4 | 2025-12-11 | 1/8/2026 12:00:00 AM | 28 | 21 | 26.6 | 127 | PLACA | B-19388 NATIVA_PLACA_21_28 | 29.267 | 26.489 | 3 | 126.667
B-19388 NATIVA | 191 | IND. PLACA 3000 PSI | PLACA PISO 9 APTOS 910-911 TORRE 4 | 2025-12-11 | 1/8/2026 12:00:00 AM | 28 | 21 | 31.8 | 151 | PLACA | B-19388 NATIVA_PLACA_21_28 | 29.267 | 26.489 | 3 | 151.429
B-19388 NATIVA | 191 | IND. PLACA 3000 PSI | PLACA PISO 9 APTOS 910-911 TORRE 4 | 2025-12-11 | 1/8/2026 12:00:00 AM | 28 | 21 | 29.4 | 140 | PLACA | B-19388 NATIVA_PLACA_21_28 | 29.267 | 26.489 | 3 | 140
B-19388 NATIVA | 191 | IND. PLACA 3000 PSI | PLACA P5 AP 501-512 TORRE 5 | 2025-12-12 | 1/9/2026 12:00:00 AM | 28 | 21 | 25.1 | 119 | PLACA | B-19388 NATIVA_PLACA_21_28 | 25.1 | 26.056 | 3 | 119.524
B-19388 NATIVA | 191 | IND. PLACA 3000 PSI | PLACA P5 AP 501-512 TORRE 5 | 2025-12-12 | 1/9/2026 12:00:00 AM | 28 | 21 | 23.9 | 114 | PLACA | B-19388 NATIVA_PLACA_21_28 | 25.1 | 26.056 | 3 | 113.81
B-19388 NATIVA | 191 | IND. PLACA 3000 PSI | PLACA P5 AP 501-512 TORRE 5 | 2025-12-12 | 1/9/2026 12:00:00 AM | 28 | 21 | 26.3 | 125 | PLACA | B-19388 NATIVA_PLACA_21_28 | 25.1 | 26.056 | 3 | 125.238
B-19388 NATIVA | 191 | IND. PLACA 3000 PSI | PLACA PISO 10 APTOS 1002-1003 TORRE 4 | 2025-12-13 | 1/10/2026 12:00:00 AM | 28 | 21 | 39.8 | 190 | PLACA | B-19388 NATIVA_PLACA_21_28 | 43 | 32.456 | 3 | 189.524
B-19388 NATIVA | 191 | IND. PLACA 3000 PSI | PLACA PISO 10 APTOS 1002-1003 TORRE 4 | 2025-12-13 | 1/10/2026 12:00:00 AM | 28 | 21 | 41.9 | 199 | PLACA | B-19388 NATIVA_PLACA_21_28 | 43 | 32.456 | 3 | 199.524
B-19388 NATIVA | 191 | IND. PLACA 3000 PSI | PLACA PISO 10 APTOS 1002-1003 TORRE 4 | 2025-12-13 | 1/10/2026 12:00:00 AM | 28 | 21 | 47.3 | 225 | PLACA | B-19388 NATIVA_PLACA_21_28 | 43 | 32.456 | 3 | 225.238
B-19388 NATIVA | 191 | IND. PLACA 3000 PSI | PLACA P5 AP 506-507 + PASILLO TORRE 5 | 2025-12-13 | 1/10/2026 12:00:00 AM | 28 | 21 | 32.5 | 155 | PLACA | B-19388 NATIVA_PLACA_21_28 | 31.633 | 33.244 | 3 | 154.762
B-19388 NATIVA | 191 | IND. PLACA 3000 PSI | PLACA P5 AP 506-507 + PASILLO TORRE 5 | 2025-12-13 | 1/10/2026 12:00:00 AM | 28 | 21 | 31.2 | 148 | PLACA | B-19388 NATIVA_PLACA_21_28 | 31.633 | 33.244 | 3 | 148.571
B-19388 NATIVA | 191 | IND. PLACA 3000 PSI | PLACA P5 AP 506-507 + PASILLO TORRE 5 | 2025-12-13 | 1/10/2026 12:00:00 AM | 28 | 21 | 31.2 | 148 | PLACA | B-19388 NATIVA_PLACA_21_28 | 31.633 | 33.244 | 3 | 148.571
B-19388 NATIVA | 191 | IND. PLACA 3000 PSI | PLACA PISO 10 APTOS 1006-1007 Y ESCALERA EJES (2-4) PISO 8 A 9 TORRE 4 | 2025-12-15 | 1/12/2026 12:00:00 AM | 28 | 21 | 31.2 | 148 | PLACA | B-19388 NATIVA_PLACA_21_28 | 29.633 | 34.755 | 3 | 148.571
B-19388 NATIVA | 191 | IND. PLACA 3000 PSI | PLACA PISO 10 APTOS 1006-1007 Y ESCALERA EJES (2-4) PISO 8 A 9 TORRE 4 | 2025-12-15 | 1/12/2026 12:00:00 AM | 28 | 21 | 25.6 | 122 | PLACA | B-19388 NATIVA_PLACA_21_28 | 29.633 | 34.755 | 3 | 121.905
B-19388 NATIVA | 191 | IND. PLACA 3000 PSI | PLACA PISO 10 APTOS 1006-1007 Y ESCALERA EJES (2-4) PISO 8 A 9 TORRE 4 | 2025-12-15 | 1/12/2026 12:00:00 AM | 28 | 21 | 32.1 | 153 | PLACA | B-19388 NATIVA_PLACA_21_28 | 29.633 | 34.755 | 3 | 152.857
B-19388 NATIVA | 191 | IND. PLACA 3000 PSI | PLACA P5 AP 508-509 TORRE 5 | 2025-12-15 | 1/12/2026 12:00:00 AM | 28 | 21 | 22 | 105 | PLACA | B-19388 NATIVA_PLACA_21_28 | 23.7 | 28.322 | 3 | 104.762
B-19388 NATIVA | 191 | IND. PLACA 3000 PSI | PLACA P5 AP 508-509 TORRE 5 | 2025-12-15 | 1/12/2026 12:00:00 AM | 28 | 21 | 21.7 | 103 | PLACA | B-19388 NATIVA_PLACA_21_28 | 23.7 | 28.322 | 3 | 103.333
B-19388 NATIVA | 191 | IND. PLACA 3000 PSI | PLACA P5 AP 508-509 TORRE 5 | 2025-12-15 | 1/12/2026 12:00:00 AM | 28 | 21 | 27.4 | 130 | PLACA | B-19388 NATIVA_PLACA_21_28 | 23.7 | 28.322 | 3 | 130.476
B-19388 NATIVA | 191 | IND. PLACA 3000 PSI | PLACA P5 AP 511-510 TORRE 5 | 2025-12-16 | 1/13/2026 12:00:00 AM | 28 | 21 | 29.1 | 139 | PLACA | B-19388 NATIVA_PLACA_21_28 | 28.367 | 27.233 | 3 | 138.571
B-19388 NATIVA | 191 | IND. PLACA 3000 PSI | PLACA P5 AP 511-510 TORRE 5 | 2025-12-16 | 1/13/2026 12:00:00 AM | 28 | 21 | 27.7 | 132 | PLACA | B-19388 NATIVA_PLACA_21_28 | 28.367 | 27.233 | 3 | 131.905
B-19388 NATIVA | 191 | IND. PLACA 3000 PSI | PLACA P5 AP 511-510 TORRE 5 | 2025-12-16 | 1/13/2026 12:00:00 AM | 28 | 21 | 28.3 | 135 | PLACA | B-19388 NATIVA_PLACA_21_28 | 28.367 | 27.233 | 3 | 134.762
B-19388 NATIVA | 191 | IND. PLACA 3000 PSI | PLACA PISO 10 APTOS 1001-1012 TORRE 4 | 2025-12-16 | 1/13/2026 12:00:00 AM | 28 | 21 | 29.2 | 139 | PLACA | B-19388 NATIVA_PLACA_21_28 | 28.667 | 26.911 | 3 | 139.048
B-19388 NATIVA | 191 | IND. PLACA 3000 PSI | PLACA PISO 10 APTOS 1001-1012 TORRE 4 | 2025-12-16 | 1/13/2026 12:00:00 AM | 28 | 21 | 30.3 | 144 | PLACA | B-19388 NATIVA_PLACA_21_28 | 28.667 | 26.911 | 3 | 144.286
B-19388 NATIVA | 191 | IND. PLACA 3000 PSI | PLACA PISO 10 APTOS 1001-1012 TORRE 4 | 2025-12-16 | 1/13/2026 12:00:00 AM | 28 | 21 | 26.5 | 126 | PLACA | B-19388 NATIVA_PLACA_21_28 | 28.667 | 26.911 | 3 | 126.19
B-19388 NATIVA | 191 | IND. PLACA 3000 PSI | PLACA PISO 10 APTOS 1008-1009 TORRE 4 | 2025-12-17 | 1/14/2026 12:00:00 AM | 28 | 21 | 31.2 | 148 | PLACA | B-19388 NATIVA_PLACA_21_28 | 28.733 | 28.589 | 3 | 148.571
B-19388 NATIVA | 191 | IND. PLACA 3000 PSI | PLACA PISO 10 APTOS 1008-1009 TORRE 4 | 2025-12-17 | 1/14/2026 12:00:00 AM | 28 | 21 | 28.7 | 137 | PLACA | B-19388 NATIVA_PLACA_21_28 | 28.733 | 28.589 | 3 | 136.667
B-19388 NATIVA | 191 | IND. PLACA 3000 PSI | PLACA PISO 10 APTOS 1008-1009 TORRE 4 | 2025-12-17 | 1/14/2026 12:00:00 AM | 28 | 21 | 26.3 | 125 | PLACA | B-19388 NATIVA_PLACA_21_28 | 28.733 | 28.589 | 3 | 125.238
B-19388 NATIVA | 191 | IND. PLACA 3000 PSI | PLACA PISO 10 APTOS 1102-1103 Y ESCALERA EJES (2-4) PISO 9 A 10 TORRE 4 | 2025-12-20 | 1/17/2026 12:00:00 AM | 28 | 21 | 35.1 | 167 | PLACA | B-19388 NATIVA_PLACA_21_28 | 33.5 | 30.3 | 3 | 167.143
B-19388 NATIVA | 191 | IND. PLACA 3000 PSI | PLACA PISO 10 APTOS 1102-1103 Y ESCALERA EJES (2-4) PISO 9 A 10 TORRE 4 | 2025-12-20 | 1/17/2026 12:00:00 AM | 28 | 21 | 31.8 | 152 | PLACA | B-19388 NATIVA_PLACA_21_28 | 33.5 | 30.3 | 3 | 151.429
B-19388 NATIVA | 191 | IND. PLACA 3000 PSI | PLACA PISO 10 APTOS 1102-1103 Y ESCALERA EJES (2-4) PISO 9 A 10 TORRE 4 | 2025-12-20 | 1/17/2026 12:00:00 AM | 28 | 21 | 33.6 | 160 | PLACA | B-19388 NATIVA_PLACA_21_28 | 33.5 | 30.3 | 3 | 160
B-19388 NATIVA | 191 | IND. PLACA 3000 PSI | MUROS PISO 10 APTO 1008 Y 1009 TORRE 4 | 2025-12-20 | 1/17/2026 12:00:00 AM | 28 | 21 | 56.9 | 271 | MURO | B-19388 NATIVA_MURO_21_28 | 52.1 | 38.111 | 3 | 270.952
B-19388 NATIVA | 191 | IND. PLACA 3000 PSI | MUROS PISO 10 APTO 1008 Y 1009 TORRE 4 | 2025-12-20 | 1/17/2026 12:00:00 AM | 28 | 21 | 51.3 | 244 | MURO | B-19388 NATIVA_MURO_21_28 | 52.1 | 38.111 | 3 | 244.286
B-19388 NATIVA | 191 | IND. PLACA 3000 PSI | MUROS PISO 10 APTO 1008 Y 1009 TORRE 4 | 2025-12-20 | 1/17/2026 12:00:00 AM | 28 | 21 | 48.1 | 229 | MURO | B-19388 NATIVA_MURO_21_28 | 52.1 | 38.111 | 3 | 229.048
B-19388 NATIVA | 191 | IND. PLACA 3000 PSI | PLACA PISO 10 APTOS 1004-1005 TORRE 4 | 2025-12-12 | 1/9/2026 12:00:00 AM | 28 | 21 | 28.8 | 137 | PLACA | B-19388 NATIVA_PLACA_21_28 | 30.6 | 38.733 | 3 | 137.143
B-19388 NATIVA | 191 | IND. PLACA 3000 PSI | PLACA PISO 10 APTOS 1004-1005 TORRE 4 | 2025-12-12 | 1/9/2026 12:00:00 AM | 28 | 21 | 31.7 | 151 | PLACA | B-19388 NATIVA_PLACA_21_28 | 30.6 | 38.733 | 3 | 150.952
B-19388 NATIVA | 191 | IND. PLACA 3000 PSI | PLACA PISO 10 APTOS 1004-1005 TORRE 4 | 2025-12-12 | 1/9/2026 12:00:00 AM | 28 | 21 | 31.3 | 149 | PLACA | B-19388 NATIVA_PLACA_21_28 | 30.6 | 38.733 | 3 | 149.048
B-19388 NATIVA | 191 | IND. PLACA 3000 PSI | PLACA P6 AP 604-605 +ESCALERA P2 EJE 23 | 2025-12-18 | 1/15/2026 12:00:00 AM | 28 | 21 | 23.7 | 113 | PLACA | B-19388 NATIVA_PLACA_21_28 | 24.733 | 35.811 | 3 | 112.857
B-19388 NATIVA | 191 | IND. PLACA 3000 PSI | PLACA P6 AP 604-605 +ESCALERA P2 EJE 23 | 2025-12-18 | 1/15/2026 12:00:00 AM | 28 | 21 | 25 | 119 | PLACA | B-19388 NATIVA_PLACA_21_28 | 24.733 | 35.811 | 3 | 119.048
B-19388 NATIVA | 191 | IND. PLACA 3000 PSI | PLACA P6 AP 604-605 +ESCALERA P2 EJE 23 | 2025-12-18 | 1/15/2026 12:00:00 AM | 28 | 21 | 25.5 | 122 | PLACA | B-19388 NATIVA_PLACA_21_28 | 24.733 | 35.811 | 3 | 121.429
B-19388 NATIVA | 191 | IND. PLACA 3000 PSI | PLACA PISO 10 APTOS 1010-1011 Y ESCALERA EJES (18-20) PISO 9 A 10 TORRE 4 | 2025-12-18 | 1/15/2026 12:00:00 AM | 28 | 21 | 29.3 | 140 | PLACA | B-19388 NATIVA_PLACA_21_28 | 28.7 | 28.011 | 3 | 139.524
B-19388 NATIVA | 191 | IND. PLACA 3000 PSI | PLACA PISO 10 APTOS 1010-1011 Y ESCALERA EJES (18-20) PISO 9 A 10 TORRE 4 | 2025-12-18 | 1/15/2026 12:00:00 AM | 28 | 21 | 30.1 | 143 | PLACA | B-19388 NATIVA_PLACA_21_28 | 28.7 | 28.011 | 3 | 143.333
B-19388 NATIVA | 191 | IND. PLACA 3000 PSI | PLACA PISO 10 APTOS 1010-1011 Y ESCALERA EJES (18-20) PISO 9 A 10 TORRE 4 | 2025-12-18 | 1/15/2026 12:00:00 AM | 28 | 21 | 26.7 | 127 | PLACA | B-19388 NATIVA_PLACA_21_28 | 28.7 | 28.011 | 3 | 127.143
B-19388 NATIVA | 191 | IND. PLACA 3000 PSI | PLACA P6 AP 604-605 + PASILLO | 2025-12-19 | 1/16/2026 12:00:00 AM | 28 | 21 | 24.3 | 116 | PLACA | B-19388 NATIVA_PLACA_21_28 | 22.567 | 25.333 | 3 | 115.714
B-19388 NATIVA | 191 | IND. PLACA 3000 PSI | PLACA P6 AP 604-605 + PASILLO | 2025-12-19 | 1/16/2026 12:00:00 AM | 28 | 21 | 23.5 | 112 | PLACA | B-19388 NATIVA_PLACA_21_28 | 22.567 | 25.333 | 3 | 111.905
B-19388 NATIVA | 191 | IND. PLACA 3000 PSI | PLACA P6 AP 604-605 + PASILLO | 2025-12-19 | 1/16/2026 12:00:00 AM | 28 | 21 | 19.9 | 94 | PLACA | B-19388 NATIVA_PLACA_21_28 | 22.567 | 25.333 | 3 | 94.762
B-19388 NATIVA | 191 | IND. PLACA 3000 PSI | PLACA PISO 10 APTOS 1104-1105 TORRE 4 | 2025-12-19 | 1/16/2026 12:00:00 AM | 28 | 21 | 30.3 | 144 | PLACA | B-19388 NATIVA_PLACA_21_28 | 28.933 | 26.733 | 3 | 144.286
B-19388 NATIVA | 191 | IND. PLACA 3000 PSI | PLACA PISO 10 APTOS 1104-1105 TORRE 4 | 2025-12-19 | 1/16/2026 12:00:00 AM | 28 | 21 | 28.2 | 134 | PLACA | B-19388 NATIVA_PLACA_21_28 | 28.933 | 26.733 | 3 | 134.286
B-19388 NATIVA | 191 | IND. PLACA 3000 PSI | PLACA PISO 10 APTOS 1104-1105 TORRE 4 | 2025-12-19 | 1/16/2026 12:00:00 AM | 28 | 21 | 28.3 | 135 | PLACA | B-19388 NATIVA_PLACA_21_28 | 28.933 | 26.733 | 3 | 134.762
B-19388 NATIVA | 191 | IND. PLACA 3000 PSI | PLACA PISO 11 APTOS 1101-1112 Y ESCALERA EJES (2-4) PISO 10 A 11 TORRE 4 | 2026-01-17 | 2/14/2026 12:00:00 AM | 28 | 21 | 27 | 129 | PLACA | B-19388 NATIVA_PLACA_21_28 | 29.833 | 26.83 | 3 | 128.571
B-19388 NATIVA | 191 | IND. PLACA 3000 PSI | PLACA PISO 11 APTOS 1106-1107 TORRE 4 | 2026-01-15 | 2/12/2026 12:00:00 AM | 28 | 21 | 28.7 | 137 | PLACA | B-19388 NATIVA_PLACA_21_28 | 28.567 | 26.83 | 3 | 136.667
B-19388 NATIVA | 191 | IND. PLACA 3000 PSI | PLACA PISO 11 APTOS 1106-1107 TORRE 4 | 2026-01-15 | 2/12/2026 12:00:00 AM | 28 | 21 | 27.2 | 129 | PLACA | B-19388 NATIVA_PLACA_21_28 | 28.567 | 26.83 | 3 | 129.524
B-19388 NATIVA | 191 | IND. PLACA 3000 PSI | PLACA PISO 11 APTOS 1106-1107 TORRE 4 | 2026-01-15 | 2/12/2026 12:00:00 AM | 28 | 21 | 29.8 | 142 | PLACA | B-19388 NATIVA_PLACA_21_28 | 28.567 | 28.541 | 3 | 141.905
B-19388 NATIVA | 191 | IND. PLACA 3000 PSI | PLACA P6 AP 606-607 TORRE 5 | 2026-01-19 | 2/16/2026 12:00:00 AM | 28 | 21 | 23.7 | 113 | PLACA | B-19388 NATIVA_PLACA_21_28 | 27.267 | 28.541 | 3 | 112.857
B-19388 NATIVA | 191 | IND. PLACA 3000 PSI | PLACA P6 AP 606-607 TORRE 5 | 2026-01-19 | 2/16/2026 12:00:00 AM | 28 | 21 | 29.8 | 142 | PLACA | B-19388 NATIVA_PLACA_21_28 | 27.267 | 28.541 | 3 | 141.905
B-19388 NATIVA | 191 | IND. PLACA 3000 PSI | PLACA P6 AP 606-607 TORRE 5 | 2026-01-19 | 2/16/2026 12:00:00 AM | 28 | 21 | 28.3 | 135 | PLACA | B-19388 NATIVA_PLACA_21_28 | 27.267 | 28.556 | 3 | 134.762
B-19388 NATIVA | 191 | IND. PLACA 3000 PSI | PLACA PISO 11 APTOS 1101-1112 Y ESCALERA EJES (2-4) PISO 10 A 11 TORRE 4 | 2026-01-17 | 2/14/2026 12:00:00 AM | 28 | 21 | 32.6 | 155 | PLACA | B-19388 NATIVA_PLACA_21_28 | 29.833 | 28.556 | 3 | 155.238
B-19388 NATIVA | 191 | IND. PLACA 3000 PSI | PLACA PISO 11 APTOS 1101-1112 Y ESCALERA EJES (2-4) PISO 10 A 11 TORRE 4 | 2026-01-17 | 2/14/2026 12:00:00 AM | 28 | 21 | 29.9 | 142 | PLACA | B-19388 NATIVA_PLACA_21_28 | 29.833 | 28.556 | 3 | 142.381
B-19388 NATIVA | 191 | IND. PLACA 3000 PSI | PLACA P6 AP 601-612+ PASILLO TORRE 5 | 2026-01-20 | 2/17/2026 12:00:00 AM | 28 | 21 | 23.2 | 110 | PLACA | B-19388 NATIVA_PLACA_21_28 | 24.567 | 27.082 | 3 | 110.476
B-19388 NATIVA | 191 | IND. PLACA 3000 PSI | PLACA P6 AP 601-612+ PASILLO TORRE 5 | 2026-01-20 | 2/17/2026 12:00:00 AM | 28 | 21 | 22.9 | 109 | PLACA | B-19388 NATIVA_PLACA_21_28 | 24.567 | 27.082 | 3 | 109.048
B-19388 NATIVA | 191 | IND. PLACA 3000 PSI | PLACA P6 AP 601-612+ PASILLO TORRE 5 | 2026-01-20 | 2/17/2026 12:00:00 AM | 28 | 21 | 27.6 | 132 | PLACA | B-19388 NATIVA_PLACA_21_28 | 24.567 | 27.082 | 3 | 131.429
B-19388 NATIVA | 191 | IND. PLACA 3000 PSI | PLACA P6 AP 608-609 TORRE 5 | 2026-01-21 | 2/18/2026 12:00:00 AM | 28 | 21 | 27.6 | 131 | PLACA | B-19388 NATIVA_PLACA_21_28 | 25.3 | 26.282 | 3 | 131.429
B-19388 NATIVA | 191 | IND. PLACA 3000 PSI | PLACA P6 AP 608-609 TORRE 5 | 2026-01-21 | 2/18/2026 12:00:00 AM | 28 | 21 | 27 | 128 | PLACA | B-19388 NATIVA_PLACA_21_28 | 25.3 | 26.282 | 3 | 128.571
B-19388 NATIVA | 191 | IND. PLACA 3000 PSI | PLACA P6 AP 608-609 TORRE 5 | 2026-01-21 | 2/18/2026 12:00:00 AM | 28 | 21 | 21.3 | 101 | PLACA | B-19388 NATIVA_PLACA_21_28 | 25.3 | 26.282 | 3 | 101.429
B-19388 NATIVA | 191 | IND. PLACA 3000 PSI | PLACA P6 AP 611-610 + PASILLO +ESCALERA EJE 2 P4 TORRE 5 | 2026-01-22 | 2/19/2026 12:00:00 AM | 28 | 21 | 26.1 | 124 | PLACA | B-19388 NATIVA_PLACA_21_28 | 28.033 | 25.967 | 3 | 124.286
B-19388 NATIVA | 191 | IND. PLACA 3000 PSI | PLACA P6 AP 611-610 + PASILLO +ESCALERA EJE 2 P4 TORRE 5 | 2026-01-22 | 2/19/2026 12:00:00 AM | 28 | 21 | 25.1 | 120 | PLACA | B-19388 NATIVA_PLACA_21_28 | 28.033 | 25.967 | 3 | 119.524
B-19388 NATIVA | 191 | IND. PLACA 3000 PSI | PLACA P6 AP 611-610 + PASILLO +ESCALERA EJE 2 P4 TORRE 5 | 2026-01-22 | 2/19/2026 12:00:00 AM | 28 | 21 | 32.9 | 156 | PLACA | B-19388 NATIVA_PLACA_21_28 | 28.033 | 25.967 | 3 | 156.667
B-19388 NATIVA | 191 | IND. PLACA 3000 PSI | PLACA PISO 11 APTOS 1108-1109 TORRE 4 | 2026-01-22 | 2/19/2026 12:00:00 AM | 28 | 21 | 39.7 | 189 | PLACA | B-19388 NATIVA_PLACA_21_28 | 41.133 | 31.489 | 3 | 189.048
B-19388 NATIVA | 191 | IND. PLACA 3000 PSI | PLACA PISO 11 APTOS 1108-1109 TORRE 4 | 2026-01-22 | 2/19/2026 12:00:00 AM | 28 | 21 | 41.7 | 198 | PLACA | B-19388 NATIVA_PLACA_21_28 | 41.133 | 31.489 | 3 | 198.571
B-19388 NATIVA | 191 | IND. PLACA 3000 PSI | PLACA PISO 11 APTOS 1108-1109 TORRE 4 | 2026-01-22 | 2/19/2026 12:00:00 AM | 28 | 21 | 42 | 200 | PLACA | B-19388 NATIVA_PLACA_21_28 | 41.133 | 31.489 | 3 | 200
B-19388 NATIVA | 191 | IND. PLACA 3000 PSI | PLACA PISO 11 APTOS 1110-1111 Y ESCALERA EJES (18-20) PISO 10 A 11 TORRE 4 | 2026-01-23 | 2/20/2026 12:00:00 AM | 28 | 21 | 33.9 | 162 | PLACA | B-19388 NATIVA_PLACA_21_28 | 35.633 | 34.933 | 3 | 161.429
B-19388 NATIVA | 191 | IND. PLACA 3000 PSI | PLACA PISO 11 APTOS 1110-1111 Y ESCALERA EJES (18-20) PISO 10 A 11 TORRE 4 | 2026-01-23 | 2/20/2026 12:00:00 AM | 28 | 21 | 37 | 176 | PLACA | B-19388 NATIVA_PLACA_21_28 | 35.633 | 34.933 | 3 | 176.19
B-19388 NATIVA | 191 | IND. PLACA 3000 PSI | PLACA PISO 11 APTOS 1110-1111 Y ESCALERA EJES (18-20) PISO 10 A 11 TORRE 4 | 2026-01-23 | 2/20/2026 12:00:00 AM | 28 | 21 | 36 | 171 | PLACA | B-19388 NATIVA_PLACA_21_28 | 35.633 | 34.933 | 3 | 171.429
B-19388 NATIVA | 191 | IND. PLACA 3000 PSI | PLACA P7 AP 703-702 | 2026-01-24 | 2/21/2026 12:00:00 AM | 28 | 21 | 24 | 114 | PLACA | B-19388 NATIVA_PLACA_21_28 | 23.067 | 33.278 | 3 | 114.286
B-19388 NATIVA | 191 | IND. PLACA 3000 PSI | PLACA P7 AP 703-702 | 2026-01-24 | 2/21/2026 12:00:00 AM | 28 | 21 | 22 | 104 | PLACA | B-19388 NATIVA_PLACA_21_28 | 23.067 | 33.278 | 3 | 104.762
B-19388 NATIVA | 191 | IND. PLACA 3000 PSI | PLACA P7 AP 703-702 | 2026-01-24 | 2/21/2026 12:00:00 AM | 28 | 21 | 23.2 | 110 | PLACA | B-19388 NATIVA_PLACA_21_28 | 23.067 | 33.278 | 3 | 110.476
B-19388 NATIVA | 191 | IND. PLACA 3000 PSI | PLACA PISO 12 APTOS 1204-1205 TORRE 4 | 2026-01-26 | 2/23/2026 12:00:00 AM | 28 | 21 | 27.4 | 131 | PLACA | B-19388 NATIVA_PLACA_21_28 | 26.433 | 28.378 | 3 | 130.476
B-19388 NATIVA | 191 | IND. PLACA 3000 PSI | PLACA PISO 12 APTOS 1204-1205 TORRE 4 | 2026-01-26 | 2/23/2026 12:00:00 AM | 28 | 21 | 23.8 | 113 | PLACA | B-19388 NATIVA_PLACA_21_28 | 26.433 | 28.378 | 3 | 113.333
B-19388 NATIVA | 191 | IND. PLACA 3000 PSI | PLACA PISO 12 APTOS 1204-1205 TORRE 4 | 2026-01-26 | 2/23/2026 12:00:00 AM | 28 | 21 | 28.1 | 134 | PLACA | B-19388 NATIVA_PLACA_21_28 | 26.433 | 28.378 | 3 | 133.81
B-19388 NATIVA | 191 | IND. PLACA 3000 PSI | PLACA P7 AP 04-05 +PASILLO TORRE 5 | 2026-01-26 | 2/23/2026 12:00:00 AM | 28 | 21 | 21.1 | 100 | PLACA | B-19388 NATIVA_PLACA_21_28 | 22.433 | 23.978 | 3 | 100.476
B-19388 NATIVA | 191 | IND. PLACA 3000 PSI | PLACA P7 AP 04-05 +PASILLO TORRE 5 | 2026-01-26 | 2/23/2026 12:00:00 AM | 28 | 21 | 22.9 | 109 | PLACA | B-19388 NATIVA_PLACA_21_28 | 22.433 | 23.978 | 3 | 109.048
B-19388 NATIVA | 191 | IND. PLACA 3000 PSI | PLACA P7 AP 04-05 +PASILLO TORRE 5 | 2026-01-26 | 2/23/2026 12:00:00 AM | 28 | 21 | 23.3 | 111 | PLACA | B-19388 NATIVA_PLACA_21_28 | 22.433 | 23.978 | 3 | 110.952
B-19388 NATIVA | 191 | IND. PLACA 3000 PSI | PLACA P7 AP 706-707 TORRE 5 + ESC P4 EJE 2 | 2026-01-27 | 2/24/2026 12:00:00 AM | 28 | 21 | 26 | 124 | PLACA | B-19388 NATIVA_PLACA_21_28 | 25.533 | 24.8 | 3 | 123.81
B-19388 NATIVA | 191 | IND. PLACA 3000 PSI | PLACA P7 AP 706-707 TORRE 5 + ESC P4 EJE 2 | 2026-01-27 | 2/24/2026 12:00:00 AM | 28 | 21 | 25.3 | 120 | PLACA | B-19388 NATIVA_PLACA_21_28 | 25.533 | 24.8 | 3 | 120.476
B-19388 NATIVA | 191 | IND. PLACA 3000 PSI | PLACA P7 AP 706-707 TORRE 5 + ESC P4 EJE 2 | 2026-01-27 | 2/24/2026 12:00:00 AM | 28 | 21 | 25.3 | 120 | PLACA | B-19388 NATIVA_PLACA_21_28 | 25.533 | 24.8 | 3 | 120.476
B-19388 NATIVA | 191 | IND. PLACA 3000 PSI | PLACA PISO 12 APTOS 1202-1203 TORRE 4 | 2026-01-27 | 2/24/2026 12:00:00 AM | 28 | 21 | 25.3 | 120 | PLACA | B-19388 NATIVA_PLACA_21_28 | 25.533 | 24.5 | 3 | 120.476
B-19388 NATIVA | 191 | IND. PLACA 3000 PSI | PLACA PISO 12 APTOS 1202-1203 TORRE 4 | 2026-01-27 | 2/24/2026 12:00:00 AM | 28 | 21 | 25.2 | 120 | PLACA | B-19388 NATIVA_PLACA_21_28 | 25.533 | 24.5 | 3 | 120
B-19388 NATIVA | 191 | IND. PLACA 3000 PSI | PLACA PISO 12 APTOS 1202-1203 TORRE 4 | 2026-01-27 | 2/24/2026 12:00:00 AM | 28 | 21 | 26.1 | 124 | PLACA | B-19388 NATIVA_PLACA_21_28 | 25.533 | 24.5 | 3 | 124.286
B-19388 NATIVA | 191 | IND. PLACA 3000 PSI | PLACA PISO 12 APTOS 1206-1207 TORRE 4 | 2026-01-28 | 2/25/2026 12:00:00 AM | 28 | 21 | 28.7 | 137 | PLACA | B-19388 NATIVA_PLACA_21_28 | 28.633 | 26.566 | 3 | 136.667
B-19388 NATIVA | 191 | IND. PLACA 3000 PSI | PLACA PISO 12 APTOS 1206-1207 TORRE 4 | 2026-01-28 | 2/25/2026 12:00:00 AM | 28 | 21 | 29 | 138 | PLACA | B-19388 NATIVA_PLACA_21_28 | 28.633 | 26.566 | 3 | 138.095
B-19388 NATIVA | 191 | IND. PLACA 3000 PSI | PLACA PISO 12 APTOS 1206-1207 TORRE 4 | 2026-01-28 | 2/25/2026 12:00:00 AM | 28 | 21 | 28.2 | 134 | PLACA | B-19388 NATIVA_PLACA_21_28 | 28.633 | 26.566 | 3 | 134.286
B-19388 NATIVA | 191 | IND. PLACA 3000 PSI | PLACA P7 AP 701-712 +PASILLO TORRE5 | 2026-01-28 | 2/25/2026 12:00:00 AM | 28 | 21 | 27.1 | 129 | PLACA | B-19388 NATIVA_PLACA_21_28 | 25.467 | 26.544 | 3 | 129.048
B-19388 NATIVA | 191 | IND. PLACA 3000 PSI | PLACA P7 AP 701-712 +PASILLO TORRE5 | 2026-01-28 | 2/25/2026 12:00:00 AM | 28 | 21 | 24.3 | 116 | PLACA | B-19388 NATIVA_PLACA_21_28 | 25.467 | 26.544 | 3 | 115.714
B-19388 NATIVA | 191 | IND. PLACA 3000 PSI | PLACA P7 AP 701-712 +PASILLO TORRE5 | 2026-01-28 | 2/25/2026 12:00:00 AM | 28 | 21 | 25 | 119 | PLACA | B-19388 NATIVA_PLACA_21_28 | 25.467 | 26.544 | 3 | 119.048
B-19388 NATIVA | 191 | IND. PLACA 3000 PSI | PLACA P7 AP 708-709 + pasillo TORRE 5 | 2026-01-29 | 2/26/2026 12:00:00 AM | 28 | 21 | 26.4 | 125 | PLACA | B-19388 NATIVA_PLACA_21_28 | 24.2 | 26.1 | 3 | 125.714
B-19388 NATIVA | 191 | IND. PLACA 3000 PSI | PLACA P7 AP 708-709 + pasillo TORRE 5 | 2026-01-29 | 2/26/2026 12:00:00 AM | 28 | 21 | 23.4 | 111 | PLACA | B-19388 NATIVA_PLACA_21_28 | 24.2 | 26.1 | 3 | 111.429
B-19388 NATIVA | 191 | IND. PLACA 3000 PSI | PLACA P7 AP 708-709 + pasillo TORRE 5 | 2026-01-29 | 2/26/2026 12:00:00 AM | 28 | 21 | 22.8 | 108 | PLACA | B-19388 NATIVA_PLACA_21_28 | 24.2 | 26.1 | 3 | 108.571
B-19388 NATIVA | 191 | IND. PLACA 3000 PSI | PLACA PISO 12 APTOS 1201-1212 TORRE 4 | 2026-01-29 | 2/26/2026 12:00:00 AM | 28 | 21 | 27.7 | 132 | PLACA | B-19388 NATIVA_PLACA_21_28 | 27.733 | 25.8 | 3 | 131.905
B-19388 NATIVA | 191 | IND. PLACA 3000 PSI | PLACA PISO 12 APTOS 1201-1212 TORRE 4 | 2026-01-29 | 2/26/2026 12:00:00 AM | 28 | 21 | 26.9 | 128 | PLACA | B-19388 NATIVA_PLACA_21_28 | 27.733 | 25.8 | 3 | 128.095
B-19388 NATIVA | 191 | IND. PLACA 3000 PSI | PLACA PISO 12 APTOS 1201-1212 TORRE 4 | 2026-01-29 | 2/26/2026 12:00:00 AM | 28 | 21 | 28.6 | 136 | PLACA | B-19388 NATIVA_PLACA_21_28 | 27.733 | 25.8 | 3 | 136.19
B-19388 NATIVA | 191 | IND. PLACA 3000 PSI | PLACA PISO 12 APTOS 1208-1209 Y ESCALERA EJES (18-20) PISO 11 A 12 TORRE 4 | 2026-01-30 | 2/27/2026 12:00:00 AM | 28 | 21 | 28.1 | 134 | PLACA | B-19388 NATIVA_PLACA_21_28 | 28.733 | 26.889 | 3 | 133.81
B-19388 NATIVA | 191 | IND. PLACA 3000 PSI | PLACA PISO 12 APTOS 1208-1209 Y ESCALERA EJES (18-20) PISO 11 A 12 TORRE 4 | 2026-01-30 | 2/27/2026 12:00:00 AM | 28 | 21 | 28.7 | 137 | PLACA | B-19388 NATIVA_PLACA_21_28 | 28.733 | 26.889 | 3 | 136.667
B-19388 NATIVA | 191 | IND. PLACA 3000 PSI | PLACA PISO 12 APTOS 1208-1209 Y ESCALERA EJES (18-20) PISO 11 A 12 TORRE 4 | 2026-01-30 | 2/27/2026 12:00:00 AM | 28 | 21 | 29.4 | 140 | PLACA | B-19388 NATIVA_PLACA_21_28 | 28.733 | 26.889 | 3 | 140
B-19388 NATIVA | 191 | IND. PLACA 3000 PSI | PLACA P7 AP 711-710 TORRE 5 + ESCALERA P3 EJE 23 | 2026-01-30 | 2/27/2026 12:00:00 AM | 28 | 21 | 21.6 | 103 | PLACA | B-19388 NATIVA_PLACA_21_28 | 23.833 | 26.766 | 3 | 102.857
B-19388 NATIVA | 191 | IND. PLACA 3000 PSI | PLACA P7 AP 711-710 TORRE 5 + ESCALERA P3 EJE 23 | 2026-01-30 | 2/27/2026 12:00:00 AM | 28 | 21 | 25 | 119 | PLACA | B-19388 NATIVA_PLACA_21_28 | 23.833 | 26.766 | 3 | 119.048
B-19388 NATIVA | 191 | IND. PLACA 3000 PSI | PLACA P7 AP 711-710 TORRE 5 + ESCALERA P3 EJE 23 | 2026-01-30 | 2/27/2026 12:00:00 AM | 28 | 21 | 24.9 | 118 | PLACA | B-19388 NATIVA_PLACA_21_28 | 23.833 | 26.766 | 3 | 118.571
B-19388 NATIVA | 191 | IND. PLACA 3000 PSI | PLACA P8 AP 803-802 + PASILLO TORRE 5 | 2026-01-31 | 2/28/2026 12:00:00 AM | 28 | 21 | 23.5 | 112 | PLACA | B-19388 NATIVA_PLACA_21_28 | 24.133 | 25.566 | 3 | 111.905
B-19388 NATIVA | 191 | IND. PLACA 3000 PSI | PLACA P8 AP 803-802 + PASILLO TORRE 5 | 2026-01-31 | 2/28/2026 12:00:00 AM | 28 | 21 | 23.7 | 113 | PLACA | B-19388 NATIVA_PLACA_21_28 | 24.133 | 25.566 | 3 | 112.857
B-19388 NATIVA | 191 | IND. PLACA 3000 PSI | PLACA P8 AP 803-802 + PASILLO TORRE 5 | 2026-01-31 | 2/28/2026 12:00:00 AM | 28 | 21 | 25.2 | 120 | PLACA | B-19388 NATIVA_PLACA_21_28 | 24.133 | 25.566 | 3 | 120
B-19388 NATIVA | 191 | IND. PLACA 3000 PSI | PLACA PISO 8 AP 804-805 TORRE 5 | 2026-02-02 | 3/2/2026 12:00:00 AM | 28 | 21 | 21.7 | 103 | PLACA | B-19388 NATIVA_PLACA_21_28 | 23.567 | 23.844 | 3 | 103.333
B-19388 NATIVA | 191 | IND. PLACA 3000 PSI | PLACA PISO 8 AP 804-805 TORRE 5 | 2026-02-02 | 3/2/2026 12:00:00 AM | 28 | 21 | 23 | 110 | PLACA | B-19388 NATIVA_PLACA_21_28 | 23.567 | 23.844 | 3 | 109.524
B-19388 NATIVA | 191 | IND. PLACA 3000 PSI | PLACA PISO 8 AP 804-805 TORRE 5 | 2026-02-02 | 3/2/2026 12:00:00 AM | 28 | 21 | 26 | 124 | PLACA | B-19388 NATIVA_PLACA_21_28 | 23.567 | 23.844 | 3 | 123.81
B-19388 NATIVA | 191 | IND. PLACA 3000 PSI | PLACA PISO 12 APTOS 1210-1211 TORRE 4 | 2026-02-02 | 3/2/2026 12:00:00 AM | 28 | 21 | 19.3 | 92 | PLACA | B-19388 NATIVA_PLACA_21_28 | 23.7 | 23.8 | 3 | 91.905
B-19388 NATIVA | 191 | IND. PLACA 3000 PSI | PLACA PISO 12 APTOS 1210-1211 TORRE 4 | 2026-02-02 | 3/2/2026 12:00:00 AM | 28 | 21 | 25.8 | 123 | PLACA | B-19388 NATIVA_PLACA_21_28 | 23.7 | 23.8 | 3 | 122.857
B-19388 NATIVA | 191 | IND. PLACA 3000 PSI | PLACA PISO 12 APTOS 1210-1211 TORRE 4 | 2026-02-02 | 3/2/2026 12:00:00 AM | 28 | 21 | 26 | 124 | PLACA | B-19388 NATIVA_PLACA_21_28 | 23.7 | 23.8 | 3 | 123.81
B-19388 NATIVA | 191 | IND. PLACA 3000 PSI | PLACA P8 AP 806-807 + PASILLO + ESC P6 EJE 2 TORRE 5 | 2026-02-03 | 3/3/2026 12:00:00 AM | 28 | 21 | 25.4 | 121 | PLACA | B-19388 NATIVA_PLACA_21_28 | 25.767 | 24.345 | 3 | 120.952
B-19388 NATIVA | 191 | IND. PLACA 3000 PSI | PLACA P8 AP 806-807 + PASILLO + ESC P6 EJE 2 TORRE 5 | 2026-02-03 | 3/3/2026 12:00:00 AM | 28 | 21 | 25.8 | 123 | PLACA | B-19388 NATIVA_PLACA_21_28 | 25.767 | 24.345 | 3 | 122.857
B-19388 NATIVA | 191 | IND. PLACA 3000 PSI | PLACA P8 AP 806-807 + PASILLO + ESC P6 EJE 2 TORRE 5 | 2026-02-03 | 3/3/2026 12:00:00 AM | 28 | 21 | 26.1 | 124 | PLACA | B-19388 NATIVA_PLACA_21_28 | 25.767 | 24.345 | 3 | 124.286
B-19388 NATIVA | 191 | IND. PLACA 3000 PSI | PLACA PISO 13 APTOS 1304-1305 TORRE 4 | 2026-02-03 | 3/3/2026 12:00:00 AM | 28 | 21 | 27.3 | 130 | PLACA | B-19388 NATIVA_PLACA_21_28 | 25.867 | 25.111 | 3 | 130
B-19388 NATIVA | 191 | IND. PLACA 3000 PSI | PLACA PISO 13 APTOS 1304-1305 TORRE 4 | 2026-02-03 | 3/3/2026 12:00:00 AM | 28 | 21 | 24.7 | 118 | PLACA | B-19388 NATIVA_PLACA_21_28 | 25.867 | 25.111 | 3 | 117.619
B-19388 NATIVA | 191 | IND. PLACA 3000 PSI | PLACA PISO 13 APTOS 1304-1305 TORRE 4 | 2026-02-03 | 3/3/2026 12:00:00 AM | 28 | 21 | 25.6 | 122 | PLACA | B-19388 NATIVA_PLACA_21_28 | 25.867 | 25.111 | 3 | 121.905
B-19388 NATIVA | 191 | IND. PLACA 3000 PSI | PLACA PISO 13 APTOS 1302-1303 TORRE 4 | 2026-02-04 | 3/4/2026 12:00:00 AM | 28 | 21 | 29.2 | 139 | PLACA | B-19388 NATIVA_PLACA_21_28 | 26.367 | 26 | 3 | 139.048
B-19388 NATIVA | 191 | IND. PLACA 3000 PSI | PLACA PISO 13 APTOS 1302-1303 TORRE 4 | 2026-02-04 | 3/4/2026 12:00:00 AM | 28 | 21 | 23.9 | 114 | PLACA | B-19388 NATIVA_PLACA_21_28 | 26.367 | 26 | 3 | 113.81
B-19388 NATIVA | 191 | IND. PLACA 3000 PSI | PLACA PISO 13 APTOS 1302-1303 TORRE 4 | 2026-02-04 | 3/4/2026 12:00:00 AM | 28 | 21 | 26 | 124 | PLACA | B-19388 NATIVA_PLACA_21_28 | 26.367 | 26 | 3 | 123.81
B-19388 NATIVA | 191 | IND. PLACA 3000 PSI | PLACA P8 AP 801-812 TORRE 5 | 2026-02-04 | 3/4/2026 12:00:00 AM | 28 | 21 | 30.6 | 146 | PLACA | B-19388 NATIVA_PLACA_21_28 | 30.3 | 26.908 | 3 | 145.714
B-19388 NATIVA | 191 | IND. PLACA 3000 PSI | PLACA P8 AP 801-812 TORRE 5 | 2026-02-04 | 3/4/2026 12:00:00 AM | 28 | 21 | 29.3 | 140 | PLACA | B-19388 NATIVA_PLACA_21_28 | 30.3 | 26.908 | 3 | 139.524
B-19388 NATIVA | 191 | IND. PLACA 3000 PSI | PLACA PISO 13 APTOS 1301-1312 TORRE 4 | 2026-02-06 | 3/6/2026 12:00:00 AM | 28 | 21 | 24.5 | 117 | PLACA | B-19388 NATIVA_PLACA_21_28 | 24.867 | 26.908 | 3 | 116.667
B-19388 NATIVA | 191 | IND. PLACA 3000 PSI | PLACA PISO 13 APTOS 1301-1312 TORRE 4 | 2026-02-06 | 3/6/2026 12:00:00 AM | 28 | 21 | 23.9 | 114 | PLACA | B-19388 NATIVA_PLACA_21_28 | 24.867 | 27 | 3 | 113.81
B-19388 NATIVA | 191 | IND. PLACA 3000 PSI | PLACA PISO 13 APTOS 1301-1312 TORRE 4 | 2026-02-06 | 3/6/2026 12:00:00 AM | 28 | 21 | 26.2 | 124 | PLACA | B-19388 NATIVA_PLACA_21_28 | 24.867 | 27 | 3 | 124.762
B-19388 NATIVA | 191 | IND. PLACA 3000 PSI | PLACA PISO 13 APTOS 1306-1307 Y ESCALERA EJES (2-4) PISO 12 A 13 TORRE 4 | 2026-02-05 | 3/5/2026 12:00:00 AM | 28 | 21 | 30.9 | 147 | PLACA | B-19388 NATIVA_PLACA_21_28 | 28.7 | 27 | 3 | 147.143
B-19388 NATIVA | 191 | IND. PLACA 3000 PSI | PLACA PISO 13 APTOS 1306-1307 Y ESCALERA EJES (2-4) PISO 12 A 13 TORRE 4 | 2026-02-05 | 3/5/2026 12:00:00 AM | 28 | 21 | 26 | 124 | PLACA | B-19388 NATIVA_PLACA_21_28 | 28.7 | 27.633 | 3 | 123.81
B-19388 NATIVA | 191 | IND. PLACA 3000 PSI | PLACA PISO 13 APTOS 1306-1307 Y ESCALERA EJES (2-4) PISO 12 A 13 TORRE 4 | 2026-02-05 | 3/5/2026 12:00:00 AM | 28 | 21 | 29.2 | 139 | PLACA | B-19388 NATIVA_PLACA_21_28 | 28.7 | 27.633 | 3 | 139.048
B-19388 NATIVA | 191 | IND. PLACA 3000 PSI | PLACA P8 AP 806-809 +PASILLO + ESCALERA P7 EJE 2 TORRE 5 | 2026-02-05 | 3/5/2026 12:00:00 AM | 28 | 21 | 25.9 | 123 | PLACA | B-19388 NATIVA_PLACA_21_28 | 27.4 | 27.633 | 3 | 123.333
B-19388 NATIVA | 191 | IND. PLACA 3000 PSI | PLACA P8 AP 806-809 +PASILLO + ESCALERA P7 EJE 2 TORRE 5 | 2026-02-05 | 3/5/2026 12:00:00 AM | 28 | 21 | 27.7 | 132 | PLACA | B-19388 NATIVA_PLACA_21_28 | 27.4 | 26.37 | 3 | 131.905
B-19388 NATIVA | 191 | IND. PLACA 3000 PSI | PLACA P8 AP 806-809 +PASILLO + ESCALERA P7 EJE 2 TORRE 5 | 2026-02-05 | 3/5/2026 12:00:00 AM | 28 | 21 | 28.6 | 136 | PLACA | B-19388 NATIVA_PLACA_21_28 | 27.4 | 26.37 | 3 | 136.19
B-19388 NATIVA | 191 | IND. PLACA 3000 PSI | MUESTRA 18 HORAS, 20 HORAS, 7 DIAS, 28 DIAS | 2026-02-06 | 3/6/2026 12:00:00 AM | 28 | 21 | 17.3 | 82 |  |  | 19.3 | 26.37 | 3 | 82.381
B-19388 NATIVA | 191 | IND. PLACA 3000 PSI | MUESTRA 18 HORAS, 20 HORAS, 7 DIAS, 28 DIAS | 2026-02-06 | 3/6/2026 12:00:00 AM | 28 | 21 | 21.6 | 103 |  |  | 19.3 | 24.341 | 3 | 102.857
B-19388 NATIVA | 191 | IND. PLACA 3000 PSI | MUESTRA 18 HORAS, 20 HORAS, 7 DIAS, 28 DIAS | 2026-02-06 | 3/6/2026 12:00:00 AM | 28 | 21 | 19 | 90 |  |  | 19.3 | 24.341 | 3 | 90.476
B-19388 NATIVA | 191 | IND. PLACA 3000 PSI | PLACA P8 810-811 TORRE 5 | 2026-02-06 | 3/6/2026 12:00:00 AM | 28 | 21 | 21 | 100 | PLACA | B-19388 NATIVA_PLACA_21_28 | 21.567 | 24.341 | 3 | 100
B-19388 NATIVA | 191 | IND. PLACA 3000 PSI | PLACA P8 810-811 TORRE 5 | 2026-02-06 | 3/6/2026 12:00:00 AM | 28 | 21 | 22.2 | 106 | PLACA | B-19388 NATIVA_PLACA_21_28 | 21.567 | 23.078 | 3 | 105.714
B-19388 NATIVA | 191 | IND. PLACA 3000 PSI | PLACA P8 810-811 TORRE 5 | 2026-02-06 | 3/6/2026 12:00:00 AM | 28 | 21 | 21.5 | 102 | PLACA | B-19388 NATIVA_PLACA_21_28 | 21.567 | 23.078 | 3 | 102.381
B-19388 NATIVA | 191 | IND. PLACA 3000 PSI | PLACA P8 AP 801-812 TORRE 5 | 2026-02-04 | 3/4/2026 12:00:00 AM | 28 | 21 | 31 | 148 | PLACA | B-19388 NATIVA_PLACA_21_28 | 30.3 | 23.078 | 3 | 147.619
B-19388 NATIVA | 191 | IND. PLACA 3000 PSI | PLACA PISO 13 APTOS 1308-1309 TORRE 4 | 2026-02-07 | 3/7/2026 12:00:00 AM | 28 | 21 | 20.4 | 97 | PLACA | B-19388 NATIVA_PLACA_21_28 | 21.433 | 21.989 | 3 | 97.143
B-19388 NATIVA | 191 | IND. PLACA 3000 PSI | PLACA PISO 13 APTOS 1308-1309 TORRE 4 | 2026-02-07 | 3/7/2026 12:00:00 AM | 28 | 21 | 23.7 | 113 | PLACA | B-19388 NATIVA_PLACA_21_28 | 21.433 | 21.989 | 3 | 112.857
B-19388 NATIVA | 191 | IND. PLACA 3000 PSI | PLACA PISO 13 APTOS 1308-1309 TORRE 4 | 2026-02-07 | 3/7/2026 12:00:00 AM | 28 | 21 | 20.2 | 96 | PLACA | B-19388 NATIVA_PLACA_21_28 | 21.433 | 21.989 | 3 | 96.19
B-19388 NATIVA | 191 | IND. PLACA 3000 PSI | PLACA P9 AP 903-902 +PASILLO + ESCALERA P5-6 EJE 23 TORRE 5 | 2026-02-07 | 3/7/2026 12:00:00 AM | 28 | 21 | 22.6 | 108 | PLACA | B-19388 NATIVA_PLACA_21_28 | 22.933 | 22.948 | 3 | 107.619
B-19388 NATIVA | 191 | IND. PLACA 3000 PSI | PLACA P9 AP 903-902 +PASILLO + ESCALERA P5-6 EJE 23 TORRE 5 | 2026-02-07 | 3/7/2026 12:00:00 AM | 28 | 21 | 27.8 | 132 | PLACA | B-19388 NATIVA_PLACA_21_28 | 22.933 | 22.948 | 3 | 132.381
B-19388 NATIVA | 191 | IND. PLACA 3000 PSI | PLACA P9 AP 903-902 +PASILLO + ESCALERA P5-6 EJE 23 TORRE 5 | 2026-02-07 | 3/7/2026 12:00:00 AM | 28 | 21 | 18.4 | 88 | PLACA | B-19388 NATIVA_PLACA_21_28 | 22.933 | 22.948 | 3 | 87.619
B-19388 NATIVA | 191 | IND. PLACA 3000 PSI | PLACA PISO 13 APTOS 1310-1311 Y ESCALERA EJES (18-20) PISO 12 A 13 TORRE 4 | 2026-02-09 | 3/9/2026 12:00:00 AM | 28 | 21 | 27.8 | 132 | PLACA | B-19388 NATIVA_PLACA_21_28 | 25.067 | 23.144 | 3 | 132.381
B-19388 NATIVA | 191 | IND. PLACA 3000 PSI | PLACA PISO 13 APTOS 1310-1311 Y ESCALERA EJES (18-20) PISO 12 A 13 TORRE 4 | 2026-02-09 | 3/9/2026 12:00:00 AM | 28 | 21 | 25.5 | 121 | PLACA | B-19388 NATIVA_PLACA_21_28 | 25.067 | 23.144 | 3 | 121.429
B-19388 NATIVA | 191 | IND. PLACA 3000 PSI | PLACA PISO 13 APTOS 1310-1311 Y ESCALERA EJES (18-20) PISO 12 A 13 TORRE 4 | 2026-02-09 | 3/9/2026 12:00:00 AM | 28 | 21 | 21.9 | 104 | PLACA | B-19388 NATIVA_PLACA_21_28 | 25.067 | 23.144 | 3 | 104.286
B-19388 NATIVA | 191 | IND. PLACA 3000 PSI | PLACA PISO 9 AP 904-905 TORRE 5 | 2026-02-09 | 3/9/2026 12:00:00 AM | 28 | 21 | 22.8 | 108 | PLACA | B-19388 NATIVA_PLACA_21_28 | 24.167 | 24.056 | 3 | 108.571
B-19388 NATIVA | 191 | IND. PLACA 3000 PSI | PLACA PISO 9 AP 904-905 TORRE 5 | 2026-02-09 | 3/9/2026 12:00:00 AM | 28 | 21 | 24.4 | 116 | PLACA | B-19388 NATIVA_PLACA_21_28 | 24.167 | 24.056 | 3 | 116.19
B-19388 NATIVA | 191 | IND. PLACA 3000 PSI | PLACA PISO 9 AP 904-905 TORRE 5 | 2026-02-09 | 3/9/2026 12:00:00 AM | 28 | 21 | 25.3 | 120 | PLACA | B-19388 NATIVA_PLACA_21_28 | 24.167 | 24.056 | 3 | 120.476
B-19388 NATIVA | 191 | IND. PLACA 3000 PSI | PLACA PISO 14 APTOS 1404-1405 TORRE 4 | 2026-02-10 | 3/10/2026 12:00:00 AM | 28 | 21 | 21.6 | 103 | PLACA | B-19388 NATIVA_PLACA_21_28 | 19.933 | 23.056 | 3 | 102.857
B-19388 NATIVA | 191 | IND. PLACA 3000 PSI | PLACA PISO 14 APTOS 1404-1405 TORRE 4 | 2026-02-10 | 3/10/2026 12:00:00 AM | 28 | 21 | 18.8 | 89 | PLACA | B-19388 NATIVA_PLACA_21_28 | 19.933 | 23.056 | 3 | 89.524
B-19388 NATIVA | 191 | IND. PLACA 3000 PSI | PLACA PISO 14 APTOS 1404-1405 TORRE 4 | 2026-02-10 | 3/10/2026 12:00:00 AM | 28 | 21 | 19.4 | 92 | PLACA | B-19388 NATIVA_PLACA_21_28 | 19.933 | 23.056 | 3 | 92.381
B-19388 NATIVA | 191 | IND PLACA 3000 GC | PLACA APARTAMENTOS 901-9012 TORRE 5 | 2026-02-11 | 3/11/2026 12:00:00 AM | 28 | 21 | 25.2 | 120 | PLACA | B-19388 NATIVA_PLACA_21_28 | 24.3 | 22.8 | 3 | 120
B-19388 NATIVA | 191 | IND PLACA 3000 GC | PLACA APARTAMENTOS 901-9012 TORRE 5 | 2026-02-11 | 3/11/2026 12:00:00 AM | 28 | 21 | 24.2 | 115 | PLACA | B-19388 NATIVA_PLACA_21_28 | 24.3 | 22.8 | 3 | 115.238
B-19388 NATIVA | 191 | IND PLACA 3000 GC | PLACA APARTAMENTOS 901-9012 TORRE 5 | 2026-02-11 | 3/11/2026 12:00:00 AM | 28 | 21 | 23.5 | 112 | PLACA | B-19388 NATIVA_PLACA_21_28 | 24.3 | 22.8 | 3 | 111.905
B-19388 NATIVA | 191 | IND PLACA 3000 GC | PLACA APARTAMENTOS 1402-1403 TORRE 4 | 2026-02-11 | 3/11/2026 12:00:00 AM | 28 | 21 | 23.3 | 111 | PLACA | B-19388 NATIVA_PLACA_21_28 | 22.467 | 22.233 | 3 | 110.952
B-19388 NATIVA | 191 | IND PLACA 3000 GC | PLACA APARTAMENTOS 1402-1403 TORRE 4 | 2026-02-11 | 3/11/2026 12:00:00 AM | 28 | 21 | 22.4 | 106 | PLACA | B-19388 NATIVA_PLACA_21_28 | 22.467 | 22.233 | 3 | 106.667
B-19388 NATIVA | 191 | IND PLACA 3000 GC | PLACA APARTAMENTOS 1402-1403 TORRE 4 | 2026-02-11 | 3/11/2026 12:00:00 AM | 28 | 21 | 21.7 | 103 | PLACA | B-19388 NATIVA_PLACA_21_28 | 22.467 | 22.233 | 3 | 103.333
B-19388 NATIVA | 191 | IND. PLACA 3000 PSI | PLACA P9 AP 908-909 + pasillo + ESCALERA 7-8 eje 2 TORRE 5 | 2026-02-12 | 3/12/2026 12:00:00 AM | 28 | 21 | 23.8 | 113 | PLACA | B-19388 NATIVA_PLACA_21_28 | 23.8 | 23.522 | 3 | 113.333
B-19388 NATIVA | 191 | IND. PLACA 3000 PSI | PLACA P9 AP 908-909 + pasillo + ESCALERA 7-8 eje 2 TORRE 5 | 2026-02-12 | 3/12/2026 12:00:00 AM | 28 | 21 | 22.6 | 108 | PLACA | B-19388 NATIVA_PLACA_21_28 | 23.8 | 23.522 | 3 | 107.619
B-19388 NATIVA | 191 | IND. PLACA 3000 PSI | PLACA P9 AP 908-909 + pasillo + ESCALERA 7-8 eje 2 TORRE 5 | 2026-02-12 | 3/12/2026 12:00:00 AM | 28 | 21 | 25 | 119 | PLACA | B-19388 NATIVA_PLACA_21_28 | 23.8 | 23.522 | 3 | 119.048
B-19388 NATIVA | 191 | IND. PLACA 3000 PSI | PLACA PISO 14 APTOS 1406-1407 Y ESCALERA EJES (2-4) PISO 13 A 14 TORRE 4 | 2026-02-12 | 3/12/2026 12:00:00 AM | 28 | 21 | 26.4 | 126 | PLACA | B-19388 NATIVA_PLACA_21_28 | 26.933 | 24.4 | 3 | 125.714
B-19388 NATIVA | 191 | IND. PLACA 3000 PSI | PLACA PISO 14 APTOS 1406-1407 Y ESCALERA EJES (2-4) PISO 13 A 14 TORRE 4 | 2026-02-12 | 3/12/2026 12:00:00 AM | 28 | 21 | 27.3 | 130 | PLACA | B-19388 NATIVA_PLACA_21_28 | 26.933 | 24.4 | 3 | 130
B-19388 NATIVA | 191 | IND. PLACA 3000 PSI | PLACA PISO 14 APTOS 1406-1407 Y ESCALERA EJES (2-4) PISO 13 A 14 TORRE 4 | 2026-02-12 | 3/12/2026 12:00:00 AM | 28 | 21 | 27.1 | 129 | PLACA | B-19388 NATIVA_PLACA_21_28 | 26.933 | 24.4 | 3 | 129.048
B-19388 NATIVA | 191 | IND. PLACA 3000 PSI | PLACA PISO 14 APTOS 1401-1412 TORRE 4 | 2026-02-13 | 3/13/2026 12:00:00 AM | 28 | 21 | 24.9 | 119 | PLACA | B-19388 NATIVA_PLACA_21_28 | 24.8 | 25.178 | 3 | 118.571
B-19388 NATIVA | 191 | IND. PLACA 3000 PSI | PLACA PISO 14 APTOS 1401-1412 TORRE 4 | 2026-02-13 | 3/13/2026 12:00:00 AM | 28 | 21 | 25.9 | 123 | PLACA | B-19388 NATIVA_PLACA_21_28 | 24.8 | 25.178 | 3 | 123.333
B-19388 NATIVA | 191 | IND. PLACA 3000 PSI | PLACA PISO 14 APTOS 1401-1412 TORRE 4 | 2026-02-13 | 3/13/2026 12:00:00 AM | 28 | 21 | 23.6 | 112 | PLACA | B-19388 NATIVA_PLACA_21_28 | 24.8 | 25.178 | 3 | 112.381
B-19388 NATIVA | 191 | IND. PLACA 3000 PSI | PLACA P9 910-911 TORRE 5 | 2026-02-13 | 3/13/2026 12:00:00 AM | 28 | 21 | 27.4 | 130 | PLACA | B-19388 NATIVA_PLACA_21_28 | 26.467 | 26.067 | 3 | 130.476
B-19388 NATIVA | 191 | IND. PLACA 3000 PSI | PLACA P9 910-911 TORRE 5 | 2026-02-13 | 3/13/2026 12:00:00 AM | 28 | 21 | 24.4 | 116 | PLACA | B-19388 NATIVA_PLACA_21_28 | 26.467 | 26.067 | 3 | 116.19
B-19388 NATIVA | 191 | IND. PLACA 3000 PSI | PLACA P9 910-911 TORRE 5 | 2026-02-13 | 3/13/2026 12:00:00 AM | 28 | 21 | 27.6 | 131 | PLACA | B-19388 NATIVA_PLACA_21_28 | 26.467 | 26.067 | 3 | 131.429
B-19388 NATIVA | 191 | IND. PLACA 3000 PSI | PLACA PISO 14 APTOS 1408-1409 TORRE 4 | 2026-02-14 | 3/14/2026 12:00:00 AM | 28 | 21 | 24 | 114 | PLACA | B-19388 NATIVA_PLACA_21_28 | 22.167 | 24.478 | 3 | 114.286
B-19388 NATIVA | 191 | IND. PLACA 3000 PSI | PLACA PISO 14 APTOS 1408-1409 TORRE 4 | 2026-02-14 | 3/14/2026 12:00:00 AM | 28 | 21 | 22.1 | 105 | PLACA | B-19388 NATIVA_PLACA_21_28 | 22.167 | 24.478 | 3 | 105.238
B-19388 NATIVA | 191 | IND. PLACA 3000 PSI | PLACA PISO 14 APTOS 1408-1409 TORRE 4 | 2026-02-14 | 3/14/2026 12:00:00 AM | 28 | 21 | 20.4 | 97 | PLACA | B-19388 NATIVA_PLACA_21_28 | 22.167 | 24.478 | 3 | 97.143
B-19388 NATIVA | 191 | IND. PLACA 3000 PSI | ESCALERA EJE 23 P6-7 + PLACA P10 AP 1003-1002 + pasillo TORRE 5 | 2026-02-14 | 3/14/2026 12:00:00 AM | 28 | 21 | 23.8 | 113 | PLACA | B-19388 NATIVA_PLACA_21_28 | 23.067 | 23.9 | 3 | 113.333
B-19388 NATIVA | 191 | IND. PLACA 3000 PSI | ESCALERA EJE 23 P6-7 + PLACA P10 AP 1003-1002 + pasillo TORRE 5 | 2026-02-14 | 3/14/2026 12:00:00 AM | 28 | 21 | 22.6 | 107 | PLACA | B-19388 NATIVA_PLACA_21_28 | 23.067 | 23.9 | 3 | 107.619
B-19388 NATIVA | 191 | IND. PLACA 3000 PSI | ESCALERA EJE 23 P6-7 + PLACA P10 AP 1003-1002 + pasillo TORRE 5 | 2026-02-14 | 3/14/2026 12:00:00 AM | 28 | 21 | 22.8 | 109 | PLACA | B-19388 NATIVA_PLACA_21_28 | 23.067 | 23.9 | 3 | 108.571
B-19388 NATIVA | 191 | IND. PLACA 3000 PSI | PLACA P10 AP 1001-1012 TORRE 5 | 2026-02-18 | 3/18/2026 12:00:00 AM | 28 | 21 | 22.6 | 108 | PLACA | B-19388 NATIVA_PLACA_21_28 | 22.3 | 22.511 | 3 | 107.619
B-19388 NATIVA | 191 | IND. PLACA 3000 PSI | PLACA P10 AP 1001-1012 TORRE 5 | 2026-02-18 | 3/18/2026 12:00:00 AM | 28 | 21 | 22.9 | 109 | PLACA | B-19388 NATIVA_PLACA_21_28 | 22.3 | 22.511 | 3 | 109.048
B-19388 NATIVA | 191 | IND. PLACA 3000 PSI | PLACA P10 AP 1001-1012 TORRE 5 | 2026-02-18 | 3/18/2026 12:00:00 AM | 28 | 21 | 21.4 | 102 | PLACA | B-19388 NATIVA_PLACA_21_28 | 22.3 | 22.511 | 3 | 101.905
B-19388 NATIVA | 191 | IND. PLACA 3000 PSI | PLACA PISO 15 APTOS 1503-1502 TORRE 4 | 2026-02-18 | 3/18/2026 12:00:00 AM | 28 | 21 | 24 | 114 | PLACA | B-19388 NATIVA_PLACA_21_28 | 24.1 | 23.156 | 3 | 114.286
B-19388 NATIVA | 191 | IND. PLACA 3000 PSI | PLACA PISO 15 APTOS 1503-1502 TORRE 4 | 2026-02-18 | 3/18/2026 12:00:00 AM | 28 | 21 | 24.4 | 116 | PLACA | B-19388 NATIVA_PLACA_21_28 | 24.1 | 23.156 | 3 | 116.19
B-19388 NATIVA | 191 | IND. PLACA 3000 PSI | PLACA PISO 15 APTOS 1503-1502 TORRE 4 | 2026-02-18 | 3/18/2026 12:00:00 AM | 28 | 21 | 23.9 | 114 | PLACA | B-19388 NATIVA_PLACA_21_28 | 24.1 | 23.156 | 3 | 113.81
B-19388 NATIVA | 191 | IND. PLACA 3000 PSI | PLACA PISO 9 AP 906-907 + PASILLO + ESCALERA P 7-8 EJE 2 TORRE 5 | 2026-02-10 | 3/10/2026 12:00:00 AM | 28 | 21 | 23.2 | 110 | PLACA | B-19388 NATIVA_PLACA_21_28 | 22.367 | 22.922 | 3 | 110.476
B-19388 NATIVA | 191 | IND. PLACA 3000 PSI | PLACA PISO 9 AP 906-907 + PASILLO + ESCALERA P 7-8 EJE 2 TORRE 5 | 2026-02-10 | 3/10/2026 12:00:00 AM | 28 | 21 | 23.6 | 112 | PLACA | B-19388 NATIVA_PLACA_21_28 | 22.367 | 22.922 | 3 | 112.381
B-19388 NATIVA | 191 | IND. PLACA 3000 PSI | PLACA PISO 9 AP 906-907 + PASILLO + ESCALERA P 7-8 EJE 2 TORRE 5 | 2026-02-10 | 3/10/2026 12:00:00 AM | 28 | 21 | 20.3 | 97 | PLACA | B-19388 NATIVA_PLACA_21_28 | 22.367 | 22.922 | 3 | 96.667
B-19388 NATIVA | 191 | IND. PLACA 3000 PSI | PLACA PISO 15 APTOS 1504-1505 TORRE 4 | 2026-02-17 | 3/17/2026 12:00:00 AM | 28 | 21 | 45.6 | 217 | PLACA | B-19388 NATIVA_PLACA_21_28 | 31.533 | 26 | 3 | 217.143
B-19388 NATIVA | 191 | IND. PLACA 3000 PSI | PLACA PISO 15 APTOS 1504-1505 TORRE 4 | 2026-02-17 | 3/17/2026 12:00:00 AM | 28 | 21 | 23.1 | 110 | PLACA | B-19388 NATIVA_PLACA_21_28 | 31.533 | 26 | 3 | 110
B-19388 NATIVA | 191 | IND. PLACA 3000 PSI | PLACA PISO 15 APTOS 1504-1505 TORRE 4 | 2026-02-17 | 3/17/2026 12:00:00 AM | 28 | 21 | 25.9 | 124 | PLACA | B-19388 NATIVA_PLACA_21_28 | 31.533 | 26 | 3 | 123.333
B-19388 NATIVA | 191 | IND. PLACA 3000 PSI | ESCALERA eje 2 P 8-9 + PLACA P10 AP 1006-1007 + PASILLO TORRE 5 | 2026-02-17 | 3/17/2026 12:00:00 AM | 28 | 21 | 24.5 | 116 | PLACA | B-19388 NATIVA_PLACA_21_28 | 23.1 | 25.667 | 3 | 116.667
B-19388 NATIVA | 191 | IND. PLACA 3000 PSI | ESCALERA eje 2 P 8-9 + PLACA P10 AP 1006-1007 + PASILLO TORRE 5 | 2026-02-17 | 3/17/2026 12:00:00 AM | 28 | 21 | 22.7 | 108 | PLACA | B-19388 NATIVA_PLACA_21_28 | 23.1 | 25.667 | 3 | 108.095
B-19388 NATIVA | 191 | IND. PLACA 3000 PSI | ESCALERA eje 2 P 8-9 + PLACA P10 AP 1006-1007 + PASILLO TORRE 5 | 2026-02-17 | 3/17/2026 12:00:00 AM | 28 | 21 | 22.1 | 105 | PLACA | B-19388 NATIVA_PLACA_21_28 | 23.1 | 25.667 | 3 | 105.238
B-19388 NATIVA | 191 | IND. PLACA 3000 PSI | PLACA AP 1004-1005 TORRE 5 | 2026-02-16 | 3/16/2026 12:00:00 AM | 28 | 21 | 27.1 | 129 | PLACA | B-19388 NATIVA_PLACA_21_28 | 26.6 | 27.078 | 3 | 129.048
B-19388 NATIVA | 191 | IND. PLACA 3000 PSI | PLACA AP 1004-1005 TORRE 5 | 2026-02-16 | 3/16/2026 12:00:00 AM | 28 | 21 | 26.2 | 125 | PLACA | B-19388 NATIVA_PLACA_21_28 | 26.6 | 27.078 | 3 | 124.762
B-19388 NATIVA | 191 | IND. PLACA 3000 PSI | PLACA AP 1004-1005 TORRE 5 | 2026-02-16 | 3/16/2026 12:00:00 AM | 28 | 21 | 26.5 | 126 | PLACA | B-19388 NATIVA_PLACA_21_28 | 26.6 | 27.078 | 3 | 126.19
B-19388 NATIVA | 191 | IND. PLACA 3000 PSI | PLACA PISO 14 APTOS 1410-1411 Y ESCALERA EJES (18-20) PISO 13 A 14 TORRE 4 | 2026-02-16 | 3/16/2026 12:00:00 AM | 28 | 21 | 22.1 | 105 | PLACA | B-19388 NATIVA_PLACA_21_28 | 24.267 | 24.656 | 3 | 105.238
B-19388 NATIVA | 191 | IND. PLACA 3000 PSI | PLACA PISO 14 APTOS 1410-1411 Y ESCALERA EJES (18-20) PISO 13 A 14 TORRE 4 | 2026-02-16 | 3/16/2026 12:00:00 AM | 28 | 21 | 23.8 | 113 | PLACA | B-19388 NATIVA_PLACA_21_28 | 24.267 | 24.656 | 3 | 113.333
B-19388 NATIVA | 191 | IND. PLACA 3000 PSI | PLACA PISO 14 APTOS 1410-1411 Y ESCALERA EJES (18-20) PISO 13 A 14 TORRE 4 | 2026-02-16 | 3/16/2026 12:00:00 AM | 28 | 21 | 26.9 | 128 | PLACA | B-19388 NATIVA_PLACA_21_28 | 24.267 | 24.656 | 3 | 128.095
B-19388 NATIVA | 191 | IND. PLACA 3000 PSI | PLACA P10 AP 10 08-1009 + pasillo TORRE 5 | 2026-02-19 | 3/19/2026 12:00:00 AM | 28 | 21 | 36.3 | 173 | PLACA | B-19388 NATIVA_PLACA_21_28 | 28.267 | 26.378 | 3 | 172.857
B-19388 NATIVA | 191 | IND. PLACA 3000 PSI | PLACA P10 AP 10 08-1009 + pasillo TORRE 5 | 2026-02-19 | 3/19/2026 12:00:00 AM | 28 | 21 | 23.7 | 113 | PLACA | B-19388 NATIVA_PLACA_21_28 | 28.267 | 26.378 | 3 | 112.857
B-19388 NATIVA | 191 | IND. PLACA 3000 PSI | PLACA P10 AP 10 08-1009 + pasillo TORRE 5 | 2026-02-19 | 3/19/2026 12:00:00 AM | 28 | 21 | 24.8 | 118 | PLACA | B-19388 NATIVA_PLACA_21_28 | 28.267 | 26.378 | 3 | 118.095
B-19388 NATIVA | 191 | IND. PLACA 3000 PSI | PLACA PISO 15 APTOS 1506-1507 Y ESCALERA EJES (2-4) PISO 14 A 15 TORRE 4 | 2026-02-19 | 3/19/2026 12:00:00 AM | 28 | 21 | 24.5 | 116 | PLACA | B-19388 NATIVA_PLACA_21_28 | 25.867 | 26.134 | 3 | 116.667
B-19388 NATIVA | 191 | IND. PLACA 3000 PSI | PLACA PISO 15 APTOS 1506-1507 Y ESCALERA EJES (2-4) PISO 14 A 15 TORRE 4 | 2026-02-19 | 3/19/2026 12:00:00 AM | 28 | 21 | 26.8 | 128 | PLACA | B-19388 NATIVA_PLACA_21_28 | 25.867 | 26.134 | 3 | 127.619
B-19388 NATIVA | 191 | IND. PLACA 3000 PSI | PLACA PISO 15 APTOS 1506-1507 Y ESCALERA EJES (2-4) PISO 14 A 15 TORRE 4 | 2026-02-19 | 3/19/2026 12:00:00 AM | 28 | 21 | 26.3 | 125 | PLACA | B-19388 NATIVA_PLACA_21_28 | 25.867 | 26.134 | 3 | 125.238
B-19388 NATIVA | 191 | IND. PLACA 3000 PSI | PLACA PISO 15 APTOS 1501-1512 TORRE 4 | 2026-02-20 | 3/20/2026 12:00:00 AM | 28 | 21 | 24.7 | 118 | PLACA | B-19388 NATIVA_PLACA_21_28 | 26.533 | 26.889 | 3 | 117.619
B-19388 NATIVA | 191 | IND. PLACA 3000 PSI | PLACA PISO 15 APTOS 1501-1512 TORRE 4 | 2026-02-20 | 3/20/2026 12:00:00 AM | 28 | 21 | 27.4 | 130 | PLACA | B-19388 NATIVA_PLACA_21_28 | 26.533 | 26.889 | 3 | 130.476
B-19388 NATIVA | 191 | IND. PLACA 3000 PSI | PLACA PISO 15 APTOS 1501-1512 TORRE 4 | 2026-02-20 | 3/20/2026 12:00:00 AM | 28 | 21 | 27.5 | 131 | PLACA | B-19388 NATIVA_PLACA_21_28 | 26.533 | 26.889 | 3 | 130.952
B-19388 NATIVA | 191 | IND. PLACA 3000 PSI | PLACA P10 AP 1010 Y 1011 TORRE 5 | 2026-02-20 | 3/20/2026 12:00:00 AM | 28 | 21 | 27.8 | 132 | PLACA | B-19388 NATIVA_PLACA_21_28 | 28.733 | 27.044 | 3 | 132.381
B-19388 NATIVA | 191 | IND. PLACA 3000 PSI | PLACA P10 AP 1010 Y 1011 TORRE 5 | 2026-02-20 | 3/20/2026 12:00:00 AM | 28 | 21 | 29.1 | 138 | PLACA | B-19388 NATIVA_PLACA_21_28 | 28.733 | 27.044 | 3 | 138.571
B-19388 NATIVA | 191 | IND. PLACA 3000 PSI | PLACA P10 AP 1010 Y 1011 TORRE 5 | 2026-02-20 | 3/20/2026 12:00:00 AM | 28 | 21 | 29.3 | 139 | PLACA | B-19388 NATIVA_PLACA_21_28 | 28.733 | 27.044 | 3 | 139.524
B-19388 NATIVA | 191 | IND. PLACA 3000 PSI | PLACA PISO 15 APTOS 1508-1509 TORRE 4 | 2026-02-21 | 3/21/2026 12:00:00 AM | 28 | 21 | 25.9 | 123 | PLACA | B-19388 NATIVA_PLACA_21_28 | 25.433 | 26.9 | 3 | 123.333
B-19388 NATIVA | 191 | IND. PLACA 3000 PSI | PLACA PISO 15 APTOS 1508-1509 TORRE 4 | 2026-02-21 | 3/21/2026 12:00:00 AM | 28 | 21 | 25.5 | 122 | PLACA | B-19388 NATIVA_PLACA_21_28 | 25.433 | 26.9 | 3 | 121.429
B-19388 NATIVA | 191 | IND. PLACA 3000 PSI | PLACA PISO 15 APTOS 1508-1509 TORRE 4 | 2026-02-21 | 3/21/2026 12:00:00 AM | 28 | 21 | 24.9 | 119 | PLACA | B-19388 NATIVA_PLACA_21_28 | 25.433 | 26.9 | 3 | 118.571
B-19388 NATIVA | 191 | IND. PLACA 3000 PSI | PLACA P11 AP 1103-1102 + PASILLO + ESCALERA PISO7 EJE 23 | 2026-02-23 | 3/23/2026 12:00:00 AM | 28 | 21 | 27.9 | 133 | PLACA | B-19388 NATIVA_PLACA_21_28 | 26.633 | 26.933 | 3 | 132.857
B-19388 NATIVA | 191 | IND. PLACA 3000 PSI | PLACA P11 AP 1103-1102 + PASILLO + ESCALERA PISO7 EJE 23 | 2026-02-23 | 3/23/2026 12:00:00 AM | 28 | 21 | 27 | 129 | PLACA | B-19388 NATIVA_PLACA_21_28 | 26.633 | 26.933 | 3 | 128.571
B-19388 NATIVA | 191 | IND. PLACA 3000 PSI | PLACA P11 AP 1103-1102 + PASILLO + ESCALERA PISO7 EJE 23 | 2026-02-23 | 3/23/2026 12:00:00 AM | 28 | 21 | 25 | 119 | PLACA | B-19388 NATIVA_PLACA_21_28 | 26.633 | 26.933 | 3 | 119.048
B-19388 NATIVA | 191 | IND. PLACA 3000 PSI | PLACA PISO 15 APTOS 1510-1511 Y ESCALERA EJES (18-20) PISO 14 A 15 TORRE 4 | 2026-02-23 | 3/23/2026 12:00:00 AM | 28 | 21 | 27.1 | 129 | PLACA | B-19388 NATIVA_PLACA_21_28 | 26.133 | 26.066 | 3 | 129.048
B-19388 NATIVA | 191 | IND. PLACA 3000 PSI | PLACA PISO 15 APTOS 1510-1511 Y ESCALERA EJES (18-20) PISO 14 A 15 TORRE 4 | 2026-02-23 | 3/23/2026 12:00:00 AM | 28 | 21 | 26.2 | 125 | PLACA | B-19388 NATIVA_PLACA_21_28 | 26.133 | 26.066 | 3 | 124.762
B-19388 NATIVA | 191 | IND. PLACA 3000 PSI | PLACA PISO 15 APTOS 1510-1511 Y ESCALERA EJES (18-20) PISO 14 A 15 TORRE 4 | 2026-02-23 | 3/23/2026 12:00:00 AM | 28 | 21 | 25.1 | 120 | PLACA | B-19388 NATIVA_PLACA_21_28 | 26.133 | 26.066 | 3 | 119.524
B-19388 NATIVA | 191 | IND. PLACA 3000 PSI | PLACA PISO 16 APTOS 1604-1605 TORRE 4 | 2026-02-24 | 3/24/2026 12:00:00 AM | 28 | 21 | 23.6 | 112 | PLACA | B-19388 NATIVA_PLACA_21_28 | 27.2 | 26.655 | 3 | 112.381
B-19388 NATIVA | 191 | IND. PLACA 3000 PSI | PLACA PISO 16 APTOS 1604-1605 TORRE 4 | 2026-02-24 | 3/24/2026 12:00:00 AM | 28 | 21 | 31.4 | 150 | PLACA | B-19388 NATIVA_PLACA_21_28 | 27.2 | 26.655 | 3 | 149.524
B-19388 NATIVA | 191 | IND. PLACA 3000 PSI | PLACA PISO 16 APTOS 1604-1605 TORRE 4 | 2026-02-24 | 3/24/2026 12:00:00 AM | 28 | 21 | 26.6 | 126 | PLACA | B-19388 NATIVA_PLACA_21_28 | 27.2 | 26.655 | 3 | 126.667
B-19388 NATIVA | 191 | IND. PLACA 3000 PSI | PLACA P11 AP 1104-1105 Y ESCALERA PISO 9 EJE 2 TORRE 5 | 2026-02-24 | 3/24/2026 12:00:00 AM | 28 | 21 | 31.1 | 148 | PLACA | B-19388 NATIVA_PLACA_21_28 | 33.367 | 28.9 | 3 | 148.095
B-19388 NATIVA | 191 | IND. PLACA 3000 PSI | PLACA P11 AP 1104-1105 Y ESCALERA PISO 9 EJE 2 TORRE 5 | 2026-02-24 | 3/24/2026 12:00:00 AM | 28 | 21 | 33.6 | 160 | PLACA | B-19388 NATIVA_PLACA_21_28 | 33.367 | 28.9 | 3 | 160
B-19388 NATIVA | 191 | IND. PLACA 3000 PSI | PLACA P11 AP 1104-1105 Y ESCALERA PISO 9 EJE 2 TORRE 5 | 2026-02-24 | 3/24/2026 12:00:00 AM | 28 | 21 | 35.4 | 169 | PLACA | B-19388 NATIVA_PLACA_21_28 | 33.367 | 28.9 | 3 | 168.571
B-19388 NATIVA | 191 | IND. PLACA 3000 PSI | PLACA P11 1101-1112+ PASILLO TORRE 5 | 2026-02-25 | 3/25/2026 12:00:00 AM | 28 | 21 | 26.5 | 126 | PLACA | B-19388 NATIVA_PLACA_21_28 | 25.367 | 28.645 | 3 | 126.19
B-19388 NATIVA | 191 | IND. PLACA 3000 PSI | PLACA P11 1101-1112+ PASILLO TORRE 5 | 2026-02-25 | 3/25/2026 12:00:00 AM | 28 | 21 | 22.6 | 108 | PLACA | B-19388 NATIVA_PLACA_21_28 | 25.367 | 28.645 | 3 | 107.619
B-19388 NATIVA | 191 | IND. PLACA 3000 PSI | PLACA P11 1101-1112+ PASILLO TORRE 5 | 2026-02-25 | 3/25/2026 12:00:00 AM | 28 | 21 | 27 | 128 | PLACA | B-19388 NATIVA_PLACA_21_28 | 25.367 | 28.645 | 3 | 128.571
B-19388 NATIVA | 191 | IND. PLACA 3000 PSI | PLACA PISO 16 APTOS 1602-1603 TORRE 4 | 2026-02-25 | 3/25/2026 12:00:00 AM | 28 | 21 | 23.6 | 112 | PLACA | B-19388 NATIVA_PLACA_21_28 | 24 | 27.578 | 3 | 112.381
B-19388 NATIVA | 191 | IND. PLACA 3000 PSI | PLACA PISO 16 APTOS 1602-1603 TORRE 4 | 2026-02-25 | 3/25/2026 12:00:00 AM | 28 | 21 | 23.1 | 110 | PLACA | B-19388 NATIVA_PLACA_21_28 | 24 | 27.578 | 3 | 110
B-19388 NATIVA | 191 | IND. PLACA 3000 PSI | PLACA PISO 16 APTOS 1602-1603 TORRE 4 | 2026-02-25 | 3/25/2026 12:00:00 AM | 28 | 21 | 25.3 | 121 | PLACA | B-19388 NATIVA_PLACA_21_28 | 24 | 27.578 | 3 | 120.476
B-19388 NATIVA | 191 | IND. PLACA 3000 PSI | PLACA P11 AP 1107-1106 TORRE 5 | 2026-02-26 | 3/26/2026 12:00:00 AM | 28 | 21 | 27.7 | 132 | PLACA | B-19388 NATIVA_PLACA_21_28 | 28.2 | 25.856 | 3 | 131.905
B-19388 NATIVA | 191 | IND. PLACA 3000 PSI | PLACA P11 AP 1107-1106 TORRE 5 | 2026-02-26 | 3/26/2026 12:00:00 AM | 28 | 21 | 27.8 | 132 | PLACA | B-19388 NATIVA_PLACA_21_28 | 28.2 | 25.856 | 3 | 132.381
B-19388 NATIVA | 191 | IND. PLACA 3000 PSI | PLACA P11 AP 1107-1106 TORRE 5 | 2026-02-26 | 3/26/2026 12:00:00 AM | 28 | 21 | 29.1 | 139 | PLACA | B-19388 NATIVA_PLACA_21_28 | 28.2 | 25.856 | 3 | 138.571
B-19388 NATIVA | 191 | IND. PLACA 3000 PSI | PLACA PISO 16 APTOS 1606-1607 Y ESCALERA EJES (2-4) PISO 15 A 16 TORRE 4 | 2026-02-26 | 3/26/2026 12:00:00 AM | 28 | 21 | 28.5 | 136 | PLACA | B-19388 NATIVA_PLACA_21_28 | 29.167 | 27.122 | 3 | 135.714
B-19388 NATIVA | 191 | IND. PLACA 3000 PSI | PLACA PISO 16 APTOS 1606-1607 Y ESCALERA EJES (2-4) PISO 15 A 16 TORRE 4 | 2026-02-26 | 3/26/2026 12:00:00 AM | 28 | 21 | 29.1 | 139 | PLACA | B-19388 NATIVA_PLACA_21_28 | 29.167 | 27.122 | 3 | 138.571
B-19388 NATIVA | 191 | IND. PLACA 3000 PSI | PLACA PISO 16 APTOS 1606-1607 Y ESCALERA EJES (2-4) PISO 15 A 16 TORRE 4 | 2026-02-26 | 3/26/2026 12:00:00 AM | 28 | 21 | 29.9 | 142 | PLACA | B-19388 NATIVA_PLACA_21_28 | 29.167 | 27.122 | 3 | 142.381
B-19388 NATIVA | 191 | IND. PLACA 3000 PSI | PLACA PISO 16 APTOS 1601-1612 TORRE 4 | 2026-02-27 | 3/27/2026 12:00:00 AM | 28 | 21 | 29.2 | 139 | PLACA | B-19388 NATIVA_PLACA_21_28 | 28.067 | 28.478 | 3 | 139.048
B-19388 NATIVA | 191 | IND. PLACA 3000 PSI | PLACA PISO 16 APTOS 1601-1612 TORRE 4 | 2026-02-27 | 3/27/2026 12:00:00 AM | 28 | 21 | 27 | 128 | PLACA | B-19388 NATIVA_PLACA_21_28 | 28.067 | 28.478 | 3 | 128.571
B-19388 NATIVA | 191 | IND. PLACA 3000 PSI | PLACA PISO 16 APTOS 1601-1612 TORRE 4 | 2026-02-27 | 3/27/2026 12:00:00 AM | 28 | 21 | 28 | 133 | PLACA | B-19388 NATIVA_PLACA_21_28 | 28.067 | 28.478 | 3 | 133.333
B-19388 NATIVA | 191 | IND. PLACA 3000 PSI | PLACA PISO 16 APTOS 1608-1609 TORRE 4 | 2026-02-28 | 3/28/2026 12:00:00 AM | 28 | 21 | 28 | 133 | PLACA | B-19388 NATIVA_PLACA_21_28 | 25.3 | 27.511 | 3 | 133.333
B-19388 NATIVA | 191 | IND. PLACA 3000 PSI | PLACA PISO 16 APTOS 1608-1609 TORRE 4 | 2026-02-28 | 3/28/2026 12:00:00 AM | 28 | 21 | 23.9 | 114 | PLACA | B-19388 NATIVA_PLACA_21_28 | 25.3 | 27.511 | 3 | 113.81
B-19388 NATIVA | 191 | IND. PLACA 3000 PSI | PLACA PISO 16 APTOS 1608-1609 TORRE 4 | 2026-02-28 | 3/28/2026 12:00:00 AM | 28 | 21 | 24 | 114 | PLACA | B-19388 NATIVA_PLACA_21_28 | 25.3 | 27.511 | 3 | 114.286
B-19388 NATIVA | 191 | IND. PLACA 3000 PSI | PLACA AP 1110 Y 1111 TORRE 5 | 2026-02-28 | 3/28/2026 12:00:00 AM | 28 | 21 | 30.9 | 147 | PLACA | B-19388 NATIVA_PLACA_21_28 | 27.6 | 26.989 | 3 | 147.143
B-19388 NATIVA | 191 | IND. PLACA 3000 PSI | PLACA AP 1110 Y 1111 TORRE 5 | 2026-02-28 | 3/28/2026 12:00:00 AM | 28 | 21 | 27.4 | 130 | PLACA | B-19388 NATIVA_PLACA_21_28 | 27.6 | 26.989 | 3 | 130.476
B-19388 NATIVA | 191 | IND. PLACA 3000 PSI | PLACA AP 1110 Y 1111 TORRE 5 | 2026-02-28 | 3/28/2026 12:00:00 AM | 28 | 21 | 24.5 | 117 | PLACA | B-19388 NATIVA_PLACA_21_28 | 27.6 | 26.989 | 3 | 116.667
B-19388 NATIVA | 191 | IND. PLACA 3000 PSI | ESCALERA Y PLACA 1108 Y 1109 TORRE 5 | 2026-02-27 | 3/27/2026 12:00:00 AM | 28 | 21 | 27.3 | 130 | PLACA | B-19388 NATIVA_PLACA_21_28 | 26.333 | 26.411 | 3 | 130
B-19388 NATIVA | 191 | IND. PLACA 3000 PSI | ESCALERA Y PLACA 1108 Y 1109 TORRE 5 | 2026-02-27 | 3/27/2026 12:00:00 AM | 28 | 21 | 26 | 124 | PLACA | B-19388 NATIVA_PLACA_21_28 | 26.333 | 26.411 | 3 | 123.81
B-19388 NATIVA | 191 | IND. PLACA 3000 PSI | ESCALERA Y PLACA 1108 Y 1109 TORRE 5 | 2026-02-27 | 3/27/2026 12:00:00 AM | 28 | 21 | 25.7 | 122 | PLACA | B-19388 NATIVA_PLACA_21_28 | 26.333 | 26.411 | 3 | 122.381
B-19388 NATIVA | 191 | IND. PLACA 3000 PSI | PLACA P12 AP 1203 - 1202 + PASILLO + ESC P10 EJE 23 TORRE 5 | 2026-03-03 | 3/31/2026 12:00:00 AM | 28 | 21 | 26.9 | 128 | PLACA | B-19388 NATIVA_PLACA_21_28 | 25.3 | 26.411 | 3 | 128.095
B-19388 NATIVA | 191 | IND. PLACA 3000 PSI | PLACA P12 AP 1203 - 1202 + PASILLO + ESC P10 EJE 23 TORRE 5 | 2026-03-03 | 3/31/2026 12:00:00 AM | 28 | 21 | 25.6 | 122 | PLACA | B-19388 NATIVA_PLACA_21_28 | 25.3 | 26.411 | 3 | 121.905
B-19388 NATIVA | 191 | IND. PLACA 3000 PSI | PLACA P12 AP 1203 - 1202 + PASILLO + ESC P10 EJE 23 TORRE 5 | 2026-03-03 | 3/31/2026 12:00:00 AM | 28 | 21 | 23.4 | 111 | PLACA | B-19388 NATIVA_PLACA_21_28 | 25.3 | 26.411 | 3 | 111.429
B-19388 NATIVA | 191 | IND. PLACA 3000 PSI | PLACA PISO 16 APTOS 1610-1611 TORRE 4 | 2026-03-03 | 3/31/2026 12:00:00 AM | 28 | 21 | 29.1 | 138 | PLACA | B-19388 NATIVA_PLACA_21_28 | 27.733 | 26.455 | 3 | 138.571
B-19388 NATIVA | 191 | IND. PLACA 3000 PSI | PLACA PISO 16 APTOS 1610-1611 TORRE 4 | 2026-03-03 | 3/31/2026 12:00:00 AM | 28 | 21 | 27.4 | 130 | PLACA | B-19388 NATIVA_PLACA_21_28 | 27.733 | 26.455 | 3 | 130.476
B-19388 NATIVA | 191 | IND. PLACA 3000 PSI | PLACA PISO 16 APTOS 1610-1611 TORRE 4 | 2026-03-03 | 3/31/2026 12:00:00 AM | 28 | 21 | 26.7 | 127 | PLACA | B-19388 NATIVA_PLACA_21_28 | 27.733 | 26.455 | 3 | 127.143
B-19388 NATIVA | 191 | IND. PLACA 3000 PSI | PLACA P12 AP 1204-1205 TORRE 5 | 2026-03-04 | 4/1/2026 12:00:00 AM | 28 | 21 | 24.2 | 115 | PLACA | B-19388 NATIVA_PLACA_21_28 | 23.3 | 25.444 | 3 | 115.238
B-19388 NATIVA | 191 | IND. PLACA 3000 PSI | PLACA P12 AP 1204-1205 TORRE 5 | 2026-03-04 | 4/1/2026 12:00:00 AM | 28 | 21 | 24 | 114 | PLACA | B-19388 NATIVA_PLACA_21_28 | 23.3 | 25.444 | 3 | 114.286
B-19388 NATIVA | 191 | IND. PLACA 3000 PSI | PLACA P12 AP 1204-1205 TORRE 5 | 2026-03-04 | 4/1/2026 12:00:00 AM | 28 | 21 | 21.7 | 103 | PLACA | B-19388 NATIVA_PLACA_21_28 | 23.3 | 25.444 | 3 | 103.333
B-19388 NATIVA | 191 | IND. PLACA 3000 PSI | PLACA P12 1201-1212+ PASILLO + ESC P10 EJE 2 | 2026-03-05 | 4/2/2026 12:00:00 AM | 28 | 21 | 25.8 | 123 | PLACA | B-19388 NATIVA_PLACA_21_28 | 26.2 | 25.744 | 3 | 122.857
B-19388 NATIVA | 191 | IND. PLACA 3000 PSI | PLACA P12 1201-1212+ PASILLO + ESC P10 EJE 2 | 2026-03-05 | 4/2/2026 12:00:00 AM | 28 | 21 | 27.7 | 132 | PLACA | B-19388 NATIVA_PLACA_21_28 | 26.2 | 25.744 | 3 | 131.905
B-19388 NATIVA | 191 | IND. PLACA 3000 PSI | PLACA P12 1201-1212+ PASILLO + ESC P10 EJE 2 | 2026-03-05 | 4/2/2026 12:00:00 AM | 28 | 21 | 25.1 | 119 | PLACA | B-19388 NATIVA_PLACA_21_28 | 26.2 | 25.744 | 3 | 119.524
B-19388 NATIVA | 191 | IND. PLACA 3000 PSI | PLACA P12 AP 1207-1206 TORRE 5 | 2026-03-06 | 4/3/2026 12:00:00 AM | 28 | 21 | 26.1 | 124 | PLACA | B-19388 NATIVA_PLACA_21_28 | 25.367 | 24.956 | 3 | 124.286
B-19388 NATIVA | 191 | IND. PLACA 3000 PSI | PLACA P12 AP 1207-1206 TORRE 5 | 2026-03-06 | 4/3/2026 12:00:00 AM | 28 | 21 | 23.7 | 113 | PLACA | B-19388 NATIVA_PLACA_21_28 | 25.367 | 24.956 | 3 | 112.857
B-19388 NATIVA | 191 | IND. PLACA 3000 PSI | PLACA P12 AP 1207-1206 TORRE 5 | 2026-03-06 | 4/3/2026 12:00:00 AM | 28 | 21 | 26.3 | 125 | PLACA | B-19388 NATIVA_PLACA_21_28 | 25.367 | 24.956 | 3 | 125.238
B-19388 NATIVA | 191 | IND. PLACA 3000 PSI | PLACA PISO 17 APTOS 1704-1705 TORRE 4 | 2026-03-05 | 4/2/2026 12:00:00 AM | 28 | 21 | 26 | 124 | PLACA | B-19388 NATIVA_PLACA_21_28 | 22.967 | 25.919 | 3 | 123.81
B-19388 NATIVA | 191 | IND. PLACA 3000 PSI | PLACA PISO 18 APTOS 1810-1811 Y ESCALERA EJES (2-4) PISO 17 A 18 TORRE 4 | 2026-03-18 | 4/15/2026 12:00:00 AM | 28 | 21 | 28.7 | 136 | PLACA | B-19388 NATIVA_PLACA_21_28 | 27.8 | 25.919 | 3 | 136.667
B-19388 NATIVA | 191 | IND. PLACA 3000 PSI | PLACA PISO 18 APTOS 1810-1811 Y ESCALERA EJES (2-4) PISO 17 A 18 TORRE 4 | 2026-03-18 | 4/15/2026 12:00:00 AM | 28 | 21 | 25.8 | 123 | PLACA | B-19388 NATIVA_PLACA_21_28 | 27.8 | 25.919 | 3 | 122.857
B-19388 NATIVA | 191 | IND. PLACA 3000 PSI | PLACA PISO 18 APTOS 1810-1811 Y ESCALERA EJES (2-4) PISO 17 A 18 TORRE 4 | 2026-03-18 | 4/15/2026 12:00:00 AM | 28 | 21 | 28.9 | 138 | PLACA | B-19388 NATIVA_PLACA_21_28 | 27.8 | 25.378 | 3 | 137.619
B-19388 NATIVA | 191 | IND. PLACA 3000 PSI | PLACA PISO 17 APTOS 1704-1705 TORRE 4 | 2026-03-05 | 4/2/2026 12:00:00 AM | 28 | 21 | 21.8 | 104 | PLACA | B-19388 NATIVA_PLACA_21_28 | 22.967 | 25.378 | 3 | 103.81
B-19388 NATIVA | 191 | IND. PLACA 3000 PSI | PLACA PISO 17 APTOS 1704-1705 TORRE 4 | 2026-03-05 | 4/2/2026 12:00:00 AM | 28 | 21 | 21.1 | 101 | PLACA | B-19388 NATIVA_PLACA_21_28 | 22.967 | 25.378 | 3 | 100.476
B-19388 NATIVA | 191 | IND. PLACA 3000 PSI | PLACA P12 AP 1211-1210 + PASILLO TORRE 5 | 2026-03-07 | 4/4/2026 12:00:00 AM | 28 | 21 | 24.7 | 117 | PLACA | B-19388 NATIVA_PLACA_21_28 | 23.767 | 24.845 | 3 | 117.619
B-19388 NATIVA | 191 | IND. PLACA 3000 PSI | PLACA P12 AP 1211-1210 + PASILLO TORRE 5 | 2026-03-07 | 4/4/2026 12:00:00 AM | 28 | 21 | 23.3 | 111 | PLACA | B-19388 NATIVA_PLACA_21_28 | 23.767 | 24.845 | 3 | 110.952
B-19388 NATIVA | 191 | IND. PLACA 3000 PSI | PLACA P12 AP 1211-1210 + PASILLO TORRE 5 | 2026-03-07 | 4/4/2026 12:00:00 AM | 28 | 21 | 23.3 | 111 | PLACA | B-19388 NATIVA_PLACA_21_28 | 23.767 | 24.845 | 3 | 110.952
B-19388 NATIVA | 191 | IND. PLACA 3000 PSI | PLACA PISO 17 APTOS 1706-1707 TORRE 4 | 2026-03-07 | 4/4/2026 12:00:00 AM | 28 | 21 | 25.7 | 122 | PLACA | B-19388 NATIVA_PLACA_21_28 | 25.8 | 24.715 | 3 | 122.381
B-19388 NATIVA | 191 | IND. PLACA 3000 PSI | PLACA PISO 17 APTOS 1706-1707 TORRE 4 | 2026-03-07 | 4/4/2026 12:00:00 AM | 28 | 21 | 25.5 | 122 | PLACA | B-19388 NATIVA_PLACA_21_28 | 25.8 | 24.715 | 3 | 121.429
B-19388 NATIVA | 191 | IND. PLACA 3000 PSI | PLACA PISO 17 APTOS 1706-1707 TORRE 4 | 2026-03-07 | 4/4/2026 12:00:00 AM | 28 | 21 | 26.2 | 125 | PLACA | B-19388 NATIVA_PLACA_21_28 | 25.8 | 24.715 | 3 | 124.762
B-19388 NATIVA | 191 | IND. PLACA 3000 PSI | PLACA PISO 17 APTOS 1702-1703 Y ESCALERA EJES (18-20) PISO 15 A 16 TORRE 4 | 2026-03-06 | 4/3/2026 12:00:00 AM | 28 | 21 | 27.3 | 130 | PLACA | B-19388 NATIVA_PLACA_21_28 | 28.933 | 26.167 | 3 | 130
B-19388 NATIVA | 191 | IND. PLACA 3000 PSI | PLACA PISO 17 APTOS 1702-1703 Y ESCALERA EJES (18-20) PISO 15 A 16 TORRE 4 | 2026-03-06 | 4/3/2026 12:00:00 AM | 28 | 21 | 30.1 | 143 | PLACA | B-19388 NATIVA_PLACA_21_28 | 28.933 | 26.167 | 3 | 143.333
B-19388 NATIVA | 191 | IND. PLACA 3000 PSI | PLACA PISO 17 APTOS 1702-1703 Y ESCALERA EJES (18-20) PISO 15 A 16 TORRE 4 | 2026-03-06 | 4/3/2026 12:00:00 AM | 28 | 21 | 29.4 | 140 | PLACA | B-19388 NATIVA_PLACA_21_28 | 28.933 | 26.167 | 3 | 140
B-19388 NATIVA | 191 | IND. PLACA 3000 PSI | ESCALERA P11 EJE 23 Y PLACA APTO 1208 - 1209 TORRE 5 | 2026-03-09 | 4/6/2026 12:00:00 AM | 28 | 21 | 26.9 | 128 | PLACA | B-19388 NATIVA_PLACA_21_28 | 25.333 | 26.689 | 3 | 128.095
B-19388 NATIVA | 191 | IND. PLACA 3000 PSI | ESCALERA P11 EJE 23 Y PLACA APTO 1208 - 1209 TORRE 5 | 2026-03-09 | 4/6/2026 12:00:00 AM | 28 | 21 | 22.7 | 108 | PLACA | B-19388 NATIVA_PLACA_21_28 | 25.333 | 26.689 | 3 | 108.095
B-19388 NATIVA | 191 | IND. PLACA 3000 PSI | ESCALERA P11 EJE 23 Y PLACA APTO 1208 - 1209 TORRE 5 | 2026-03-09 | 4/6/2026 12:00:00 AM | 28 | 21 | 26.4 | 126 | PLACA | B-19388 NATIVA_PLACA_21_28 | 25.333 | 26.689 | 3 | 125.714
B-19388 NATIVA | 191 | IND. PLACA 3000 PSI | PLACA PISO 17 APTOS 1701-1712 Y ESCALERA EJES (2-4) PISO 16 A 17 TORRE 4 | 2026-03-09 | 4/6/2026 12:00:00 AM | 28 | 21 | 26.3 | 125 | PLACA | B-19388 NATIVA_PLACA_21_28 | 31.1 | 28.455 | 3 | 125.238
B-19388 NATIVA | 191 | IND. PLACA 3000 PSI | PLACA PISO 17 APTOS 1701-1712 Y ESCALERA EJES (2-4) PISO 16 A 17 TORRE 4 | 2026-03-09 | 4/6/2026 12:00:00 AM | 28 | 21 | 28.5 | 136 | PLACA | B-19388 NATIVA_PLACA_21_28 | 31.1 | 28.455 | 3 | 135.714
B-19388 NATIVA | 191 | IND. PLACA 3000 PSI | PLACA PISO 17 APTOS 1701-1712 Y ESCALERA EJES (2-4) PISO 16 A 17 TORRE 4 | 2026-03-09 | 4/6/2026 12:00:00 AM | 28 | 21 | 38.5 | 183 | PLACA | B-19388 NATIVA_PLACA_21_28 | 31.1 | 28.455 | 3 | 183.333
B-19388 NATIVA | 191 | IND. PLACA 3000 PSI | PLACA PISO 17 APTOS 1708-1709 TORRE 4 | 2026-03-10 | 4/7/2026 12:00:00 AM | 28 | 21 | 26.1 | 124 | PLACA | B-19388 NATIVA_PLACA_21_28 | 26.867 | 27.767 | 3 | 124.286
B-19388 NATIVA | 191 | IND. PLACA 3000 PSI | PLACA PISO 17 APTOS 1708-1709 TORRE 4 | 2026-03-10 | 4/7/2026 12:00:00 AM | 28 | 21 | 27.2 | 130 | PLACA | B-19388 NATIVA_PLACA_21_28 | 26.867 | 27.767 | 3 | 129.524
B-19388 NATIVA | 191 | IND. PLACA 3000 PSI | PLACA PISO 17 APTOS 1708-1709 TORRE 4 | 2026-03-10 | 4/7/2026 12:00:00 AM | 28 | 21 | 27.3 | 130 | PLACA | B-19388 NATIVA_PLACA_21_28 | 26.867 | 27.767 | 3 | 130
B-19388 NATIVA | 191 | IND. PLACA 3000 PSI | PLACA P13 AP 1303 - 1302 + PASILLO TORRE 5 | 2026-03-10 | 4/7/2026 12:00:00 AM | 28 | 21 | 27.6 | 132 | PLACA | B-19388 NATIVA_PLACA_21_28 | 26.933 | 28.3 | 3 | 131.429
B-19388 NATIVA | 191 | IND. PLACA 3000 PSI | PLACA P13 AP 1303 - 1302 + PASILLO TORRE 5 | 2026-03-10 | 4/7/2026 12:00:00 AM | 28 | 21 | 24.9 | 119 | PLACA | B-19388 NATIVA_PLACA_21_28 | 26.933 | 28.3 | 3 | 118.571
B-19388 NATIVA | 191 | IND. PLACA 3000 PSI | PLACA P13 AP 1303 - 1302 + PASILLO TORRE 5 | 2026-03-10 | 4/7/2026 12:00:00 AM | 28 | 21 | 28.3 | 135 | PLACA | B-19388 NATIVA_PLACA_21_28 | 26.933 | 28.3 | 3 | 134.762
B-19388 NATIVA | 191 | IND. PLACA 3000 PSI | PLACA P13 AP 1304-1305 +ESCALERA P11 EJE 2 TORRE 5 | 2026-03-11 | 4/8/2026 12:00:00 AM | 28 | 21 | 27 | 129 | PLACA | B-19388 NATIVA_PLACA_21_28 | 27.8 | 27.2 | 3 | 128.571
B-19388 NATIVA | 191 | IND. PLACA 3000 PSI | PLACA P13 AP 1304-1305 +ESCALERA P11 EJE 2 TORRE 5 | 2026-03-11 | 4/8/2026 12:00:00 AM | 28 | 21 | 28.7 | 137 | PLACA | B-19388 NATIVA_PLACA_21_28 | 27.8 | 27.2 | 3 | 136.667
B-19388 NATIVA | 191 | IND. PLACA 3000 PSI | PLACA P13 AP 1304-1305 +ESCALERA P11 EJE 2 TORRE 5 | 2026-03-11 | 4/8/2026 12:00:00 AM | 28 | 21 | 27.7 | 132 | PLACA | B-19388 NATIVA_PLACA_21_28 | 27.8 | 27.2 | 3 | 131.905
B-19388 NATIVA | 191 | IND. PLACA 3000 PSI | PLACA PISO 17 APTOS 1710-1711 TORRE 4 | 2026-03-11 | 4/8/2026 12:00:00 AM | 28 | 21 | 24.1 | 115 | PLACA | B-19388 NATIVA_PLACA_21_28 | 24.567 | 26.433 | 3 | 114.762
B-19388 NATIVA | 191 | IND. PLACA 3000 PSI | PLACA PISO 17 APTOS 1710-1711 TORRE 4 | 2026-03-11 | 4/8/2026 12:00:00 AM | 28 | 21 | 22.3 | 106 | PLACA | B-19388 NATIVA_PLACA_21_28 | 24.567 | 26.433 | 3 | 106.19
B-19388 NATIVA | 191 | IND. PLACA 3000 PSI | PLACA PISO 17 APTOS 1710-1711 TORRE 4 | 2026-03-11 | 4/8/2026 12:00:00 AM | 28 | 21 | 27.3 | 130 | PLACA | B-19388 NATIVA_PLACA_21_28 | 24.567 | 26.433 | 3 | 130
B-19388 NATIVA | 191 | IND. PLACA 3000 PSI | PLACA P13 1301-1312+ PASILLO TORRE 5 | 2026-03-12 | 4/9/2026 12:00:00 AM | 28 | 21 | 23.1 | 110 | PLACA | B-19388 NATIVA_PLACA_21_28 | 22.8 | 25.056 | 3 | 110
B-19388 NATIVA | 191 | IND. PLACA 3000 PSI | PLACA P13 1301-1312+ PASILLO TORRE 5 | 2026-03-12 | 4/9/2026 12:00:00 AM | 28 | 21 | 23 | 110 | PLACA | B-19388 NATIVA_PLACA_21_28 | 22.8 | 25.056 | 3 | 109.524
B-19388 NATIVA | 191 | IND. PLACA 3000 PSI | PLACA P13 1301-1312+ PASILLO TORRE 5 | 2026-03-12 | 4/9/2026 12:00:00 AM | 28 | 21 | 22.3 | 106 | PLACA | B-19388 NATIVA_PLACA_21_28 | 22.8 | 25.056 | 3 | 106.19
B-19388 NATIVA | 191 | IND. PLACA 3000 PSI | PLACA PISO 18 APTOS 1804-1805 Y ESCALERA EJES (18-20) PISO 16 A 17 TORRE 4 | 2026-03-12 | 4/9/2026 12:00:00 AM | 28 | 21 | 24.2 | 115 | PLACA | B-19388 NATIVA_PLACA_21_28 | 23.4 | 23.589 | 3 | 115.238
B-19388 NATIVA | 191 | IND. PLACA 3000 PSI | PLACA PISO 18 APTOS 1804-1805 Y ESCALERA EJES (18-20) PISO 16 A 17 TORRE 4 | 2026-03-12 | 4/9/2026 12:00:00 AM | 28 | 21 | 21.9 | 104 | PLACA | B-19388 NATIVA_PLACA_21_28 | 23.4 | 23.589 | 3 | 104.286
B-19388 NATIVA | 191 | IND. PLACA 3000 PSI | PLACA PISO 18 APTOS 1804-1805 Y ESCALERA EJES (18-20) PISO 16 A 17 TORRE 4 | 2026-03-12 | 4/9/2026 12:00:00 AM | 28 | 21 | 24.1 | 115 | PLACA | B-19388 NATIVA_PLACA_21_28 | 23.4 | 23.589 | 3 | 114.762
B-19388 NATIVA | 191 | IND. PLACA 3000 PSI | PLACA P13 AP 1307-1306 TORRE 5 | 2026-03-13 | 4/10/2026 12:00:00 AM | 28 | 21 | 27 | 129 | PLACA | B-19388 NATIVA_PLACA_21_28 | 27.467 | 24.556 | 3 | 128.571
B-19388 NATIVA | 191 | IND. PLACA 3000 PSI | PLACA P13 AP 1307-1306 TORRE 5 | 2026-03-13 | 4/10/2026 12:00:00 AM | 28 | 21 | 29 | 138 | PLACA | B-19388 NATIVA_PLACA_21_28 | 27.467 | 24.556 | 3 | 138.095
B-19388 NATIVA | 191 | IND. PLACA 3000 PSI | PLACA P13 AP 1307-1306 TORRE 5 | 2026-03-13 | 4/10/2026 12:00:00 AM | 28 | 21 | 26.4 | 126 | PLACA | B-19388 NATIVA_PLACA_21_28 | 27.467 | 24.556 | 3 | 125.714
B-19388 NATIVA | 191 | IND. PLACA 3000 PSI | PLACA PISO 18 APTOS 1802-1803 TORRE 4 | 2026-03-13 | 4/10/2026 12:00:00 AM | 28 | 21 | 25.3 | 121 | PLACA | B-19388 NATIVA_PLACA_21_28 | 26.233 | 25.7 | 3 | 120.476
B-19388 NATIVA | 191 | IND. PLACA 3000 PSI | PLACA PISO 18 APTOS 1802-1803 TORRE 4 | 2026-03-13 | 4/10/2026 12:00:00 AM | 28 | 21 | 26.3 | 125 | PLACA | B-19388 NATIVA_PLACA_21_28 | 26.233 | 25.7 | 3 | 125.238
B-19388 NATIVA | 191 | IND. PLACA 3000 PSI | PLACA PISO 18 APTOS 1802-1803 TORRE 4 | 2026-03-13 | 4/10/2026 12:00:00 AM | 28 | 21 | 27.1 | 129 | PLACA | B-19388 NATIVA_PLACA_21_28 | 26.233 | 25.7 | 3 | 129.048
B-19388 NATIVA | 191 | IND. PLACA 3000 PSI | PLACA P14 AP 1403 - 1402 + PASILLO TORRE 5 | 2026-03-17 | 4/14/2026 12:00:00 AM | 28 | 21 | 22.6 | 108 | PLACA | B-19388 NATIVA_PLACA_21_28 | 22.633 | 25.444 | 3 | 107.619
B-19388 NATIVA | 191 | IND. PLACA 3000 PSI | PLACA P14 AP 1403 - 1402 + PASILLO TORRE 5 | 2026-03-17 | 4/14/2026 12:00:00 AM | 28 | 21 | 21.2 | 101 | PLACA | B-19388 NATIVA_PLACA_21_28 | 22.633 | 25.444 | 3 | 100.952
B-19388 NATIVA | 191 | IND. PLACA 3000 PSI | PLACA P14 AP 1403 - 1402 + PASILLO TORRE 5 | 2026-03-17 | 4/14/2026 12:00:00 AM | 28 | 21 | 24.1 | 115 | PLACA | B-19388 NATIVA_PLACA_21_28 | 22.633 | 25.444 | 3 | 114.762
B-19388 NATIVA | 191 | IND. PLACA 3000 PSI | PLACA PISO 18 APTOS 1808-1809 TORRE 4 | 2026-03-17 | 4/14/2026 12:00:00 AM | 28 | 21 | 27.2 | 130 | PLACA | B-19388 NATIVA_PLACA_21_28 | 29.333 | 26.066 | 3 | 129.524
B-19388 NATIVA | 191 | IND. PLACA 3000 PSI | PLACA PISO 18 APTOS 1808-1809 TORRE 4 | 2026-03-17 | 4/14/2026 12:00:00 AM | 28 | 21 | 30.4 | 145 | PLACA | B-19388 NATIVA_PLACA_21_28 | 29.333 | 26.066 | 3 | 144.762
B-19388 NATIVA | 191 | IND. PLACA 3000 PSI | PLACA PISO 18 APTOS 1808-1809 TORRE 4 | 2026-03-17 | 4/14/2026 12:00:00 AM | 28 | 21 | 30.4 | 145 | PLACA | B-19388 NATIVA_PLACA_21_28 | 29.333 | 26.066 | 3 | 144.762
B-19388 NATIVA | 191 | IND. PLACA 3000 PSI | PLACA P14 AP 1404-1405 +ESCALERA P 12 EJE 2 TORRE 5 | 2026-03-18 | 4/15/2026 12:00:00 AM | 28 | 21 | 24 | 114 | PLACA | B-19388 NATIVA_PLACA_21_28 | 24.1 | 25.355 | 3 | 114.286
B-19388 NATIVA | 191 | IND. PLACA 3000 PSI | PLACA P14 AP 1404-1405 +ESCALERA P 12 EJE 2 TORRE 5 | 2026-03-18 | 4/15/2026 12:00:00 AM | 28 | 21 | 24.5 | 117 | PLACA | B-19388 NATIVA_PLACA_21_28 | 24.1 | 25.355 | 3 | 116.667
B-19388 NATIVA | 191 | IND. PLACA 3000 PSI | PLACA P14 AP 1404-1405 +ESCALERA P 12 EJE 2 TORRE 5 | 2026-03-18 | 4/15/2026 12:00:00 AM | 28 | 21 | 23.8 | 113 | PLACA | B-19388 NATIVA_PLACA_21_28 | 24.1 | 25.355 | 3 | 113.333
B-19388 NATIVA | 191 | IND. PLACA 3000 PSI | PLACA PISO 19 APTOS 1904-1905 TORRE 4 | 2026-03-19 | 4/16/2026 12:00:00 AM | 28 | 21 | 24 | 114 | PLACA | B-19388 NATIVA_PLACA_21_28 | 24.6 | 26.011 | 3 | 114.286
B-19388 NATIVA | 191 | IND. PLACA 3000 PSI | PLACA PISO 19 APTOS 1904-1905 TORRE 4 | 2026-03-19 | 4/16/2026 12:00:00 AM | 28 | 21 | 24.4 | 116 | PLACA | B-19388 NATIVA_PLACA_21_28 | 24.6 | 26.011 | 3 | 116.19
B-19388 NATIVA | 191 | IND. PLACA 3000 PSI | PLACA PISO 19 APTOS 1904-1905 TORRE 4 | 2026-03-19 | 4/16/2026 12:00:00 AM | 28 | 21 | 25.4 | 121 | PLACA | B-19388 NATIVA_PLACA_21_28 | 24.6 | 26.011 | 3 | 120.952
B-19388 NATIVA | 191 | IND. PLACA 3000 PSI | PLACA P13 AP 1307-1306 + PASILLO Y ESC P13 EJE 2 TORRE 5 | 2026-03-20 | 4/17/2026 12:00:00 AM | 28 | 21 | 24.6 | 117 | PLACA | B-19388 NATIVA_PLACA_21_28 | 24.433 | 24.378 | 3 | 117.143
B-19388 NATIVA | 191 | IND. PLACA 3000 PSI | PLACA P13 AP 1307-1306 + PASILLO Y ESC P13 EJE 2 TORRE 5 | 2026-03-20 | 4/17/2026 12:00:00 AM | 28 | 21 | 27.1 | 129 | PLACA | B-19388 NATIVA_PLACA_21_28 | 24.433 | 24.378 | 3 | 129.048
B-19388 NATIVA | 191 | IND. PLACA 3000 PSI | PLACA P13 AP 1307-1306 + PASILLO Y ESC P13 EJE 2 TORRE 5 | 2026-03-20 | 4/17/2026 12:00:00 AM | 28 | 21 | 21.6 | 103 | PLACA | B-19388 NATIVA_PLACA_21_28 | 24.433 | 24.378 | 3 | 102.857
B-19388 NATIVA | 191 | IND. PLACA 3000 PSI | PLACA PISO 19 APTOS 1902-1903 Y ESCALERA EJES (18-20) PISO 17 A 18 TORRE 4 | 2026-03-20 | 4/17/2026 12:00:00 AM | 28 | 21 | 25.5 | 121 | PLACA | B-19388 NATIVA_PLACA_21_28 | 24.833 | 24.622 | 3 | 121.429
B-19388 NATIVA | 191 | IND. PLACA 3000 PSI | PLACA PISO 19 APTOS 1902-1903 Y ESCALERA EJES (18-20) PISO 17 A 18 TORRE 4 | 2026-03-20 | 4/17/2026 12:00:00 AM | 28 | 21 | 24.6 | 117 | PLACA | B-19388 NATIVA_PLACA_21_28 | 24.833 | 24.622 | 3 | 117.143
B-19388 NATIVA | 191 | IND. PLACA 3000 PSI | PLACA PISO 19 APTOS 1902-1903 Y ESCALERA EJES (18-20) PISO 17 A 18 TORRE 4 | 2026-03-20 | 4/17/2026 12:00:00 AM | 28 | 21 | 24.4 | 116 | PLACA | B-19388 NATIVA_PLACA_21_28 | 24.833 | 24.622 | 3 | 116.19
B-19388 NATIVA | 191 | IND. PLACA 3000 PSI | PLACA P14 1401-1412 TORRE 5 | 2026-03-19 | 4/16/2026 12:00:00 AM | 28 | 21 | 25.9 | 123 | PLACA | B-19388 NATIVA_PLACA_21_28 | 26.6 | 25.289 | 3 | 123.333
B-19388 NATIVA | 191 | IND. PLACA 3000 PSI | PLACA P14 1401-1412 TORRE 5 | 2026-03-19 | 4/16/2026 12:00:00 AM | 28 | 21 | 24.6 | 117 | PLACA | B-19388 NATIVA_PLACA_21_28 | 26.6 | 25.289 | 3 | 117.143
B-19388 NATIVA | 191 | IND. PLACA 3000 PSI | PLACA P14 1401-1412 TORRE 5 | 2026-03-19 | 4/16/2026 12:00:00 AM | 28 | 21 | 29.3 | 140 | PLACA | B-19388 NATIVA_PLACA_21_28 | 26.6 | 25.289 | 3 | 139.524
B-19388 NATIVA | 191 | IND. PLACA 3000 PSI | PLACA PISO 19 APTOS 1906-1907 TORRE 4 | 2026-03-21 | 4/18/2026 12:00:00 AM | 28 | 21 | 22.2 | 106 | PLACA | B-19388 NATIVA_PLACA_21_28 | 21.833 | 24.422 | 3 | 105.714
B-19388 NATIVA | 191 | IND. PLACA 3000 PSI | PLACA PISO 19 APTOS 1906-1907 TORRE 4 | 2026-03-21 | 4/18/2026 12:00:00 AM | 28 | 21 | 19.1 | 91 | PLACA | B-19388 NATIVA_PLACA_21_28 | 21.833 | 24.422 | 3 | 90.952
B-19388 NATIVA | 191 | IND. PLACA 3000 PSI | PLACA PISO 19 APTOS 1906-1907 TORRE 4 | 2026-03-21 | 4/18/2026 12:00:00 AM | 28 | 21 | 24.2 | 115 | PLACA | B-19388 NATIVA_PLACA_21_28 | 21.833 | 24.422 | 3 | 115.238
B-19388 NATIVA | 191 | IND. PLACA 3000 PSI | PLACA P14 AP 1411-1410 + PASILLO TORRE5 | 2026-03-24 | 4/21/2026 12:00:00 AM | 28 | 21 | 40.8 | 194 | PLACA | B-19388 NATIVA_PLACA_21_28 | 44.167 | 30.867 | 3 | 194.286
B-19388 NATIVA | 191 | IND. PLACA 3000 PSI | PLACA P14 AP 1411-1410 + PASILLO TORRE5 | 2026-03-24 | 4/21/2026 12:00:00 AM | 28 | 21 | 46.3 | 220 | PLACA | B-19388 NATIVA_PLACA_21_28 | 44.167 | 30.867 | 3 | 220.476
B-19388 NATIVA | 191 | IND. PLACA 3000 PSI | PLACA P14 AP 1411-1410 + PASILLO TORRE5 | 2026-03-24 | 4/21/2026 12:00:00 AM | 28 | 21 | 45.4 | 216 | PLACA | B-19388 NATIVA_PLACA_21_28 | 44.167 | 30.867 | 3 | 216.19
B-19388 NATIVA | 191 | IND. PLACA 3000 PSI | PLACA PISO 19 APTOS 1910-1911 TORRE 4 | 2026-03-27 | 4/24/2026 12:00:00 AM | 28 | 21 | 25.4 | 121 | PLACA | B-19388 NATIVA_PLACA_21_28 | 24.067 | 30.022 | 3 | 120.952
B-19388 NATIVA | 191 | IND. PLACA 3000 PSI | PLACA PISO 19 APTOS 1910-1911 TORRE 4 | 2026-03-27 | 4/24/2026 12:00:00 AM | 28 | 21 | 23.8 | 113 | PLACA | B-19388 NATIVA_PLACA_21_28 | 24.067 | 30.022 | 3 | 113.333
B-19388 NATIVA | 191 | IND. PLACA 3000 PSI | PLACA PISO 19 APTOS 1910-1911 TORRE 4 | 2026-03-27 | 4/24/2026 12:00:00 AM | 28 | 21 | 23 | 109 | PLACA | B-19388 NATIVA_PLACA_21_28 | 24.067 | 30.022 | 3 | 109.524
B-19388 NATIVA | 191 | IND. PLACA 3000 PSI | PLACA P15 AP 1504-1505 TORRE 5 | 2026-03-27 | 4/24/2026 12:00:00 AM | 28 | 21 | 28 | 133 | PLACA | B-19388 NATIVA_PLACA_21_28 | 25.167 | 31.134 | 3 | 133.333
B-19388 NATIVA | 191 | IND. PLACA 3000 PSI | PLACA P15 AP 1504-1505 TORRE 5 | 2026-03-27 | 4/24/2026 12:00:00 AM | 28 | 21 | 24.5 | 117 | PLACA | B-19388 NATIVA_PLACA_21_28 | 25.167 | 31.134 | 3 | 116.667
B-19388 NATIVA | 191 | IND. PLACA 3000 PSI | PLACA P15 AP 1504-1505 TORRE 5 | 2026-03-27 | 4/24/2026 12:00:00 AM | 28 | 21 | 23 | 110 | PLACA | B-19388 NATIVA_PLACA_21_28 | 25.167 | 31.134 | 3 | 109.524
B-19388 NATIVA | 191 | IND. PLACA 3000 PSI | PLACA PISO 19 APTOS 1901-1912 TORRE 4 | 2026-03-25 | 4/22/2026 12:00:00 AM | 28 | 21 | 21.5 | 102 | PLACA | B-19388 NATIVA_PLACA_21_28 | 22.067 | 23.767 | 3 | 102.381
B-19388 NATIVA | 191 | IND. PLACA 3000 PSI | PLACA PISO 19 APTOS 1901-1912 TORRE 4 | 2026-03-25 | 4/22/2026 12:00:00 AM | 28 | 21 | 21.5 | 102 | PLACA | B-19388 NATIVA_PLACA_21_28 | 22.067 | 23.767 | 3 | 102.381
B-19388 NATIVA | 191 | IND. PLACA 3000 PSI | PLACA PISO 19 APTOS 1901-1912 TORRE 4 | 2026-03-25 | 4/22/2026 12:00:00 AM | 28 | 21 | 23.2 | 110 | PLACA | B-19388 NATIVA_PLACA_21_28 | 22.067 | 23.767 | 3 | 110.476
B-19388 NATIVA | 191 | IND. PLACA 3000 PSI | PLACA P14 1408-1409 TORRE 5 | 2026-03-25 | 4/22/2026 12:00:00 AM | 28 | 21 | 29 | 138 | PLACA | B-19388 NATIVA_PLACA_21_28 | 29.3 | 25.511 | 3 | 138.095
B-19388 NATIVA | 191 | IND. PLACA 3000 PSI | PLACA P14 1408-1409 TORRE 5 | 2026-03-25 | 4/22/2026 12:00:00 AM | 28 | 21 | 27.9 | 133 | PLACA | B-19388 NATIVA_PLACA_21_28 | 29.3 | 25.511 | 3 | 132.857
B-19388 NATIVA | 191 | IND. PLACA 3000 PSI | PLACA P14 1408-1409 TORRE 5 | 2026-03-25 | 4/22/2026 12:00:00 AM | 28 | 21 | 31 | 148 | PLACA | B-19388 NATIVA_PLACA_21_28 | 29.3 | 25.511 | 3 | 147.619
B-19388 NATIVA | 191 | IND. PLACA 3000 PSI | PLACA P15 AP 1503 - 1502 + PASILLO + ESCALERA eje 23 P13 TORRE 5 | 2026-03-26 | 4/23/2026 12:00:00 AM | 28 | 21 | 20.8 | 99 | PLACA | B-19388 NATIVA_PLACA_21_28 | 24.5 | 25.289 | 3 | 99.048
B-19388 NATIVA | 191 | IND. PLACA 3000 PSI | PLACA P15 AP 1503 - 1502 + PASILLO + ESCALERA eje 23 P13 TORRE 5 | 2026-03-26 | 4/23/2026 12:00:00 AM | 28 | 21 | 26.4 | 126 | PLACA | B-19388 NATIVA_PLACA_21_28 | 24.5 | 25.289 | 3 | 125.714
B-19388 NATIVA | 191 | IND. PLACA 3000 PSI | PLACA P15 AP 1503 - 1502 + PASILLO + ESCALERA eje 23 P13 TORRE 5 | 2026-03-26 | 4/23/2026 12:00:00 AM | 28 | 21 | 26.3 | 125 | PLACA | B-19388 NATIVA_PLACA_21_28 | 24.5 | 25.289 | 3 | 125.238
B-19388 NATIVA | 191 | IND. PLACA 3000 PSI | PLACA PISO 19 APTOS 1908-1909 Y ESCALERA EJES (2-4) PISO 18 A 19 TORRE 4 | 2026-03-26 | 4/23/2026 12:00:00 AM | 28 | 21 | 24.2 | 115 | PLACA | B-19388 NATIVA_PLACA_21_28 | 22.733 | 25.511 | 3 | 115.238
B-19388 NATIVA | 191 | IND. PLACA 3000 PSI | PLACA PISO 19 APTOS 1908-1909 Y ESCALERA EJES (2-4) PISO 18 A 19 TORRE 4 | 2026-03-26 | 4/23/2026 12:00:00 AM | 28 | 21 | 19.2 | 92 | PLACA | B-19388 NATIVA_PLACA_21_28 | 22.733 | 25.511 | 3 | 91.429
B-19388 NATIVA | 191 | IND. PLACA 3000 PSI | PLACA PISO 19 APTOS 1908-1909 Y ESCALERA EJES (2-4) PISO 18 A 19 TORRE 4 | 2026-03-26 | 4/23/2026 12:00:00 AM | 28 | 21 | 24.8 | 118 | PLACA | B-19388 NATIVA_PLACA_21_28 | 22.733 | 25.511 | 3 | 118.095
B-19388 NATIVA | 191 | IND. PLACA 3000 PSI | PLACA PISO 20 APTOS 2008-2009 TORRE 4 | 2026-04-06 | 5/4/2026 12:00:00 AM | 28 | 21 | 26 | 124 | PLACA | B-19388 NATIVA_PLACA_21_28 | 23.4 | 24.463 | 3 | 123.81
B-19388 NATIVA | 191 | IND. PLACA 3000 PSI | PLACA P15 1508-1509 + ESC PISO 14 EJE 23 | 2026-04-06 | 5/4/2026 12:00:00 AM | 28 | 21 | 29.9 | 142 | PLACA | B-19388 NATIVA_PLACA_21_28 | 27.533 | 24.463 | 3 | 142.381
B-19388 NATIVA | 191 | IND. PLACA 3000 PSI | PLACA P15 1508-1509 + ESC PISO 14 EJE 23 | 2026-04-06 | 5/4/2026 12:00:00 AM | 28 | 21 | 25.9 | 123 | PLACA | B-19388 NATIVA_PLACA_21_28 | 27.533 | 24.463 | 3 | 123.333
B-19388 NATIVA | 191 | IND. PLACA 3000 PSI | PLACA P15 1508-1509 + ESC PISO 14 EJE 23 | 2026-04-06 | 5/4/2026 12:00:00 AM | 28 | 21 | 26.8 | 128 | PLACA | B-19388 NATIVA_PLACA_21_28 | 27.533 | 25.422 | 3 | 127.619
B-19388 NATIVA | 191 | IND. PLACA 3000 PSI | PLACA PISO 20 APTOS 2001-2012 TORRE 4 | 2026-04-06 | 5/4/2026 12:00:00 AM | 28 | 21 | 28.3 | 135 | PLACA | B-19388 NATIVA_PLACA_21_28 | 27.3 | 25.422 | 3 | 134.762
B-19388 NATIVA | 191 | IND. PLACA 3000 PSI | PLACA PISO 20 APTOS 2001-2012 TORRE 4 | 2026-04-06 | 5/4/2026 12:00:00 AM | 28 | 21 | 26.5 | 126 | PLACA | B-19388 NATIVA_PLACA_21_28 | 27.3 | 25.422 | 3 | 126.19
B-19388 NATIVA | 191 | IND. PLACA 3000 PSI | PLACA PISO 20 APTOS 2001-2012 TORRE 4 | 2026-04-06 | 5/4/2026 12:00:00 AM | 28 | 21 | 27.1 | 129 | PLACA | B-19388 NATIVA_PLACA_21_28 | 27.3 | 26.115 | 3 | 129.048
B-19388 NATIVA | 191 | IND. PLACA 3000 PSI | PLACA PISO 20 APTOS 2004-2005 TORRE 4 | 2026-03-28 | 4/25/2026 12:00:00 AM | 28 | 21 | 23.5 | 112 | PLACA | B-19388 NATIVA_PLACA_21_28 | 23.567 | 26.115 | 3 | 111.905
B-19388 NATIVA | 191 | IND. PLACA 3000 PSI | PLACA PISO 20 APTOS 2004-2005 TORRE 4 | 2026-03-28 | 4/25/2026 12:00:00 AM | 28 | 21 | 23.2 | 110 | PLACA | B-19388 NATIVA_PLACA_21_28 | 23.567 | 26.115 | 3 | 110.476
B-19388 NATIVA | 191 | IND. PLACA 3000 PSI | PLACA PISO 20 APTOS 2004-2005 TORRE 4 | 2026-03-28 | 4/25/2026 12:00:00 AM | 28 | 21 | 24 | 114 | PLACA | B-19388 NATIVA_PLACA_21_28 | 23.567 | 23.593 | 3 | 114.286
B-19388 NATIVA | 191 | IND. PLACA 3000 PSI | PLACA P15 1501-1512 +PASILLO TORRE 5 | 2026-03-28 | 4/25/2026 12:00:00 AM | 28 | 21 | 14.7 | 70 | PLACA | B-19388 NATIVA_PLACA_21_28 | 16.1 | 23.593 | 3 | 70
B-19388 NATIVA | 191 | IND. PLACA 3000 PSI | PLACA P15 1501-1512 +PASILLO TORRE 5 | 2026-03-28 | 4/25/2026 12:00:00 AM | 28 | 21 | 16.6 | 79 | PLACA | B-19388 NATIVA_PLACA_21_28 | 16.1 | 23.593 | 3 | 79.048
B-19388 NATIVA | 191 | IND. PLACA 3000 PSI | PLACA P15 1501-1512 +PASILLO TORRE 5 | 2026-03-28 | 4/25/2026 12:00:00 AM | 28 | 21 | 17 | 81 | PLACA | B-19388 NATIVA_PLACA_21_28 | 16.1 | 22.471 | 3 | 80.952
B-19388 NATIVA | 191 | IND. PLACA 3000 PSI | PLACA PISO 19 APTOS 2002-2003 Y ESCALERA EJES (18-20) PISO 18 A 19 TORRE 4 | 2026-03-30 | 4/27/2026 12:00:00 AM | 28 | 21 | 27.1 | 129 | PLACA | B-19388 NATIVA_PLACA_21_28 | 27.967 | 22.471 | 3 | 129.048
B-19388 NATIVA | 191 | IND. PLACA 3000 PSI | PLACA PISO 19 APTOS 2002-2003 Y ESCALERA EJES (18-20) PISO 18 A 19 TORRE 4 | 2026-03-30 | 4/27/2026 12:00:00 AM | 28 | 21 | 29.1 | 138 | PLACA | B-19388 NATIVA_PLACA_21_28 | 27.967 | 22.471 | 3 | 138.571
B-19388 NATIVA | 191 | IND. PLACA 3000 PSI | PLACA PISO 19 APTOS 2002-2003 Y ESCALERA EJES (18-20) PISO 18 A 19 TORRE 4 | 2026-03-30 | 4/27/2026 12:00:00 AM | 28 | 21 | 27.7 | 132 | PLACA | B-19388 NATIVA_PLACA_21_28 | 27.967 | 22.722 | 3 | 131.905
B-19388 NATIVA | 191 | IND. PLACA 3000 PSI | PLACA P15 AP 1507-1506 TORRE 5 | 2026-03-30 | 4/27/2026 12:00:00 AM | 28 | 21 | 23.2 | 110 | PLACA | B-19388 NATIVA_PLACA_21_28 | 24.367 | 22.722 | 3 | 110.476
B-19388 NATIVA | 191 | IND. PLACA 3000 PSI | PLACA P15 AP 1507-1506 TORRE 5 | 2026-03-30 | 4/27/2026 12:00:00 AM | 28 | 21 | 24.4 | 116 | PLACA | B-19388 NATIVA_PLACA_21_28 | 24.367 | 22.722 | 3 | 116.19
B-19388 NATIVA | 191 | IND. PLACA 3000 PSI | PLACA P15 AP 1507-1506 TORRE 5 | 2026-03-30 | 4/27/2026 12:00:00 AM | 28 | 21 | 25.5 | 121 | PLACA | B-19388 NATIVA_PLACA_21_28 | 24.367 | 25.885 | 3 | 121.429
B-19388 NATIVA | 191 | IND. PLACA 3000 PSI | PLACA PISO 20 APTOS 2006-2007 TORRE 4 | 2026-03-31 | 4/28/2026 12:00:00 AM | 28 | 21 | 29.9 | 142 | PLACA | B-19388 NATIVA_PLACA_21_28 | 29.933 | 25.885 | 3 | 142.381
B-19388 NATIVA | 191 | IND. PLACA 3000 PSI | PLACA PISO 20 APTOS 2006-2007 TORRE 4 | 2026-03-31 | 4/28/2026 12:00:00 AM | 28 | 21 | 29.6 | 141 | PLACA | B-19388 NATIVA_PLACA_21_28 | 29.933 | 25.885 | 3 | 140.952
B-19388 NATIVA | 191 | IND. PLACA 3000 PSI | PLACA PISO 20 APTOS 2006-2007 TORRE 4 | 2026-03-31 | 4/28/2026 12:00:00 AM | 28 | 21 | 30.3 | 144 | PLACA | B-19388 NATIVA_PLACA_21_28 | 29.933 | 26.748 | 3 | 144.286
B-19388 NATIVA | 191 | IND. PLACA 3000 PSI | PLACA P15 AP 1511-1510 + PASILLO TORRE 5 | 2026-03-31 | 4/28/2026 12:00:00 AM | 28 | 21 | 25 | 119 | PLACA | B-19388 NATIVA_PLACA_21_28 | 24.933 | 26.748 | 3 | 119.048
B-19388 NATIVA | 191 | IND. PLACA 3000 PSI | PLACA P15 AP 1511-1510 + PASILLO TORRE 5 | 2026-03-31 | 4/28/2026 12:00:00 AM | 28 | 21 | 25.1 | 120 | PLACA | B-19388 NATIVA_PLACA_21_28 | 24.933 | 26.748 | 3 | 119.524
B-19388 NATIVA | 191 | IND. PLACA 3000 PSI | PLACA P15 AP 1511-1510 + PASILLO TORRE 5 | 2026-03-31 | 4/28/2026 12:00:00 AM | 28 | 21 | 24.7 | 118 | PLACA | B-19388 NATIVA_PLACA_21_28 | 24.933 | 26.196 | 3 | 117.619
B-19388 NATIVA | 191 | IND. PLACA 3000 PSI | PLACA PISO 20 APTOS 2008-2009 TORRE 4 | 2026-04-06 | 5/4/2026 12:00:00 AM | 28 | 21 | 23.9 | 114 | PLACA | B-19388 NATIVA_PLACA_21_28 | 23.4 | 26.196 | 3 | 113.81
B-19388 NATIVA | 191 | IND. PLACA 3000 PSI | PLACA PISO 20 APTOS 2008-2009 TORRE 4 | 2026-04-06 | 5/4/2026 12:00:00 AM | 28 | 21 | 20.3 | 96 | PLACA | B-19388 NATIVA_PLACA_21_28 | 23.4 | 26.196 | 3 | 96.667
B-19388 NATIVA | 191 | IND. PLACA 3000 PSI | PLACA P16 AP 1603 - 1602 + PASILLO TORRE 5 | 2026-04-07 | 5/5/2026 12:00:00 AM | 28 | 21 | 22.9 | 109 | PLACA | B-19388 NATIVA_PLACA_21_28 | 22.967 | 24.493 | 3 | 109.048
B-19388 NATIVA | 191 | IND. PLACA 3000 PSI | PLACA P16 AP 1603 - 1602 + PASILLO TORRE 5 | 2026-04-07 | 5/5/2026 12:00:00 AM | 28 | 21 | 25.1 | 119 | PLACA | B-19388 NATIVA_PLACA_21_28 | 22.967 | 24.493 | 3 | 119.524
B-19388 NATIVA | 191 | IND. PLACA 3000 PSI | PLACA P16 AP 1603 - 1602 + PASILLO TORRE 5 | 2026-04-07 | 5/5/2026 12:00:00 AM | 28 | 21 | 20.9 | 99 | PLACA | B-19388 NATIVA_PLACA_21_28 | 22.967 | 24.493 | 3 | 99.524
B-19388 NATIVA | 191 | IND. PLACA 3000 PSI | PLACA PISO 21 APTOS 2104-2105 TORRE 4 | 2026-04-08 | 5/6/2026 12:00:00 AM | 28 | 21 | 24.7 | 117 | PLACA | B-19388 NATIVA_PLACA_21_28 | 25 | 23.959 | 3 | 117.619
B-19388 NATIVA | 191 | IND. PLACA 3000 PSI | PLACA PISO 21 APTOS 2104-2105 TORRE 4 | 2026-04-08 | 5/6/2026 12:00:00 AM | 28 | 21 | 26.5 | 126 | PLACA | B-19388 NATIVA_PLACA_21_28 | 25 | 23.959 | 3 | 126.19
B-19388 NATIVA | 191 | IND. PLACA 3000 PSI | PLACA PISO 21 APTOS 2104-2105 TORRE 4 | 2026-04-08 | 5/6/2026 12:00:00 AM | 28 | 21 | 23.8 | 114 | PLACA | B-19388 NATIVA_PLACA_21_28 | 25 | 23.959 | 3 | 113.333
B-19388 NATIVA | 191 | IND. PLACA 3000 PSI | PLACA P16 AP 1604-1605 TORRE 5 | 2026-04-08 | 5/6/2026 12:00:00 AM | 28 | 21 | 24.1 | 115 | PLACA | B-19388 NATIVA_PLACA_21_28 | 22.7 | 23.556 | 3 | 114.762
B-19388 NATIVA | 191 | IND. PLACA 3000 PSI | PLACA P16 AP 1604-1605 TORRE 5 | 2026-04-08 | 5/6/2026 12:00:00 AM | 28 | 21 | 22 | 105 | PLACA | B-19388 NATIVA_PLACA_21_28 | 22.7 | 23.556 | 3 | 104.762
B-19388 NATIVA | 191 | IND. PLACA 3000 PSI | PLACA P16 AP 1604-1605 TORRE 5 | 2026-04-08 | 5/6/2026 12:00:00 AM | 28 | 21 | 22 | 105 | PLACA | B-19388 NATIVA_PLACA_21_28 | 22.7 | 23.556 | 3 | 104.762
B-19388 NATIVA | 191 | IND. PLACA 3000 PSI | PLACA P16 AP 1611-1610 + PASILLO TORRE 5 | 2026-04-11 | 5/9/2026 12:00:00 AM | 28 | 21 | 21.4 | 102 | PLACA | B-19388 NATIVA_PLACA_21_28 | 21.6 | 23.1 | 3 | 101.905
B-19388 NATIVA | 191 | IND. PLACA 3000 PSI | PLACA P16 AP 1611-1610 + PASILLO TORRE 5 | 2026-04-11 | 5/9/2026 12:00:00 AM | 28 | 21 | 21.3 | 101 | PLACA | B-19388 NATIVA_PLACA_21_28 | 21.6 | 23.1 | 3 | 101.429
B-19388 NATIVA | 191 | IND. PLACA 3000 PSI | PLACA P16 AP 1611-1610 + PASILLO TORRE 5 | 2026-04-11 | 5/9/2026 12:00:00 AM | 28 | 21 | 22.1 | 105 | PLACA | B-19388 NATIVA_PLACA_21_28 | 21.6 | 23.1 | 3 | 105.238
B-19388 NATIVA | 191 | IND. PLACA 3000 PSI | PLACA PISO 21 APTOS 2106-2107 TORRE 4 | 2026-04-11 | 5/9/2026 12:00:00 AM | 28 | 21 | 25.1 | 119 | PLACA | B-19388 NATIVA_PLACA_21_28 | 24.333 | 22.878 | 3 | 119.524
B-19388 NATIVA | 191 | IND. PLACA 3000 PSI | PLACA PISO 21 APTOS 2106-2107 TORRE 4 | 2026-04-11 | 5/9/2026 12:00:00 AM | 28 | 21 | 27.5 | 131 | PLACA | B-19388 NATIVA_PLACA_21_28 | 24.333 | 22.878 | 3 | 130.952
B-19388 NATIVA | 191 | IND. PLACA 3000 PSI | PLACA PISO 21 APTOS 2106-2107 TORRE 4 | 2026-04-11 | 5/9/2026 12:00:00 AM | 28 | 21 | 20.4 | 97 | PLACA | B-19388 NATIVA_PLACA_21_28 | 24.333 | 22.878 | 3 | 97.143
B-19388 NATIVA | 191 | IND. PLACA 3000 PSI | PLACA P16 AP 1607-1606 TORRE 5 | 2026-04-10 | 5/8/2026 12:00:00 AM | 28 | 21 | 28 | 133 | PLACA | B-19388 NATIVA_PLACA_21_28 | 27.967 | 24.633 | 3 | 133.333
B-19388 NATIVA | 191 | IND. PLACA 3000 PSI | PLACA P16 AP 1607-1606 TORRE 5 | 2026-04-10 | 5/8/2026 12:00:00 AM | 28 | 21 | 28.9 | 138 | PLACA | B-19388 NATIVA_PLACA_21_28 | 27.967 | 24.633 | 3 | 137.619
B-19388 NATIVA | 191 | IND. PLACA 3000 PSI | PLACA P16 AP 1607-1606 TORRE 5 | 2026-04-10 | 5/8/2026 12:00:00 AM | 28 | 21 | 27 | 129 | PLACA | B-19388 NATIVA_PLACA_21_28 | 27.967 | 24.633 | 3 | 128.571
B-19388 NATIVA | 191 | IND. PLACA 3000 PSI | PLACA PISO 21 APTOS 2102-2103 Y ESCALERA EJES (18-20) PISO 19 A 20 TORRE 4 | 2026-04-10 | 5/8/2026 12:00:00 AM | 28 | 21 | 27.3 | 130 | PLACA | B-19388 NATIVA_PLACA_21_28 | 27.967 | 26.756 | 3 | 130
B-19388 NATIVA | 191 | IND. PLACA 3000 PSI | PLACA PISO 21 APTOS 2102-2103 Y ESCALERA EJES (18-20) PISO 19 A 20 TORRE 4 | 2026-04-10 | 5/8/2026 12:00:00 AM | 28 | 21 | 29.8 | 142 | PLACA | B-19388 NATIVA_PLACA_21_28 | 27.967 | 26.756 | 3 | 141.905
B-19388 NATIVA | 191 | IND. PLACA 3000 PSI | PLACA PISO 21 APTOS 2102-2103 Y ESCALERA EJES (18-20) PISO 19 A 20 TORRE 4 | 2026-04-10 | 5/8/2026 12:00:00 AM | 28 | 21 | 26.8 | 128 | PLACA | B-19388 NATIVA_PLACA_21_28 | 27.967 | 26.756 | 3 | 127.619
B-19388 NATIVA | 191 | IND. PLACA 3000 PSI | PLACA P17 AP 1704-1705 TORRE 5 | 2026-04-15 | 5/13/2026 12:00:00 AM | 28 | 21 | 24.4 | 116 | PLACA | B-19388 NATIVA_PLACA_21_28 | 25.533 | 27.156 | 3 | 116.19
B-19388 NATIVA | 191 | IND. PLACA 3000 PSI | PLACA P17 AP 1704-1705 TORRE 5 | 2026-04-15 | 5/13/2026 12:00:00 AM | 28 | 21 | 27.2 | 130 | PLACA | B-19388 NATIVA_PLACA_21_28 | 25.533 | 27.156 | 3 | 129.524
B-19388 NATIVA | 191 | IND. PLACA 3000 PSI | PLACA P17 AP 1704-1705 TORRE 5 | 2026-04-15 | 5/13/2026 12:00:00 AM | 28 | 21 | 25 | 119 | PLACA | B-19388 NATIVA_PLACA_21_28 | 25.533 | 27.156 | 3 | 119.048
B-19388 NATIVA | 191 | IND. PLACA 3000 PSI | PLACA PISO 21 APTOS 2110-2111 Y ESCALERA EJES (2-4) PISO 20 A 21 TORRE 4 | 2026-04-15 | 5/13/2026 12:00:00 AM | 28 | 21 | 25 | 119 | PLACA | B-19388 NATIVA_PLACA_21_28 | 24.967 | 26.156 | 3 | 119.048
B-19388 NATIVA | 191 | IND. PLACA 3000 PSI | PLACA PISO 21 APTOS 2110-2111 Y ESCALERA EJES (2-4) PISO 20 A 21 TORRE 4 | 2026-04-15 | 5/13/2026 12:00:00 AM | 28 | 21 | 24.7 | 117 | PLACA | B-19388 NATIVA_PLACA_21_28 | 24.967 | 26.156 | 3 | 117.619
B-19388 NATIVA | 191 | IND. PLACA 3000 PSI | PLACA PISO 21 APTOS 2110-2111 Y ESCALERA EJES (2-4) PISO 20 A 21 TORRE 4 | 2026-04-15 | 5/13/2026 12:00:00 AM | 28 | 21 | 25.2 | 120 | PLACA | B-19388 NATIVA_PLACA_21_28 | 24.967 | 26.156 | 3 | 120
B-19388 NATIVA | 191 | IND. PLACA 3000 PSI | PLACA PISO 22 APTOS 2204-2205 TORRE 4 | 2026-04-16 | 5/14/2026 12:00:00 AM | 28 | 21 | 23 | 110 | PLACA | B-19388 NATIVA_PLACA_21_28 | 24.833 | 25.111 | 3 | 109.524
B-19388 NATIVA | 191 | IND. PLACA 3000 PSI | PLACA PISO 22 APTOS 2204-2205 TORRE 4 | 2026-04-16 | 5/14/2026 12:00:00 AM | 28 | 21 | 24.2 | 115 | PLACA | B-19388 NATIVA_PLACA_21_28 | 24.833 | 25.111 | 3 | 115.238
B-19388 NATIVA | 191 | IND. PLACA 3000 PSI | PLACA PISO 22 APTOS 2204-2205 TORRE 4 | 2026-04-16 | 5/14/2026 12:00:00 AM | 28 | 21 | 27.3 | 130 | PLACA | B-19388 NATIVA_PLACA_21_28 | 24.833 | 25.111 | 3 | 130
B-19388 NATIVA | 191 | IND. PLACA 3000 PSI | PLACA P17 1701-1712 +PASILLO Y ESCALERA EJE 2 PISO 15 TORRE 5 | 2026-04-16 | 5/14/2026 12:00:00 AM | 28 | 21 | 24.9 | 118 | PLACA | B-19388 NATIVA_PLACA_21_28 | 23.433 | 24.411 | 3 | 118.571
B-19388 NATIVA | 191 | IND. PLACA 3000 PSI | PLACA P17 1701-1712 +PASILLO Y ESCALERA EJE 2 PISO 15 TORRE 5 | 2026-04-16 | 5/14/2026 12:00:00 AM | 28 | 21 | 23.5 | 112 | PLACA | B-19388 NATIVA_PLACA_21_28 | 23.433 | 24.411 | 3 | 111.905
B-19388 NATIVA | 191 | IND. PLACA 3000 PSI | PLACA P17 1701-1712 +PASILLO Y ESCALERA EJE 2 PISO 15 TORRE 5 | 2026-04-16 | 5/14/2026 12:00:00 AM | 28 | 21 | 21.9 | 104 | PLACA | B-19388 NATIVA_PLACA_21_28 | 23.433 | 24.411 | 3 | 104.286
B-19388 NATIVA | 191 | IND. PLACA 3000 PSI | PLACA P16 AP 1601-1612 + PASILLO Y ESC P14 EJE 2 TORRE 5 | 2026-04-09 | 5/7/2026 12:00:00 AM | 28 | 21 | 26.5 | 126 | PLACA | B-19388 NATIVA_PLACA_21_28 | 27.133 | 25.133 | 3 | 126.19
B-19388 NATIVA | 191 | IND. PLACA 3000 PSI | PLACA P16 AP 1601-1612 + PASILLO Y ESC P14 EJE 2 TORRE 5 | 2026-04-09 | 5/7/2026 12:00:00 AM | 28 | 21 | 25.4 | 121 | PLACA | B-19388 NATIVA_PLACA_21_28 | 27.133 | 25.133 | 3 | 120.952
B-19388 NATIVA | 191 | IND. PLACA 3000 PSI | PLACA P16 AP 1601-1612 + PASILLO Y ESC P14 EJE 2 TORRE 5 | 2026-04-09 | 5/7/2026 12:00:00 AM | 28 | 21 | 29.5 | 141 | PLACA | B-19388 NATIVA_PLACA_21_28 | 27.133 | 25.133 | 3 | 140.476
B-19388 NATIVA | 191 | IND. PLACA 3000 PSI | PLACA P16 1508-1509 TORRE 5 | 2026-04-13 | 5/11/2026 12:00:00 AM | 28 | 21 | 25.3 | 120 | PLACA | B-19388 NATIVA_PLACA_21_28 | 24.6 | 25.055 | 3 | 120.476
B-19388 NATIVA | 191 | IND. PLACA 3000 PSI | PLACA P16 1508-1509 TORRE 5 | 2026-04-13 | 5/11/2026 12:00:00 AM | 28 | 21 | 24.4 | 116 | PLACA | B-19388 NATIVA_PLACA_21_28 | 24.6 | 25.055 | 3 | 116.19
B-19388 NATIVA | 191 | IND. PLACA 3000 PSI | PLACA P16 1508-1509 TORRE 5 | 2026-04-13 | 5/11/2026 12:00:00 AM | 28 | 21 | 24.1 | 115 | PLACA | B-19388 NATIVA_PLACA_21_28 | 24.6 | 25.055 | 3 | 114.762
B-19388 NATIVA | 191 | IND. PLACA 3000 PSI | PLACA PISO 21 APTOS 2101-2112 TORRE 4 | 2026-04-13 | 5/11/2026 12:00:00 AM | 28 | 21 | 20.8 | 99 | PLACA | B-19388 NATIVA_PLACA_21_28 | 23.4 | 25.044 | 3 | 99.048
B-19388 NATIVA | 191 | IND. PLACA 3000 PSI | PLACA PISO 21 APTOS 2101-2112 TORRE 4 | 2026-04-13 | 5/11/2026 12:00:00 AM | 28 | 21 | 26 | 124 | PLACA | B-19388 NATIVA_PLACA_21_28 | 23.4 | 25.044 | 3 | 123.81
B-19388 NATIVA | 191 | IND. PLACA 3000 PSI | PLACA PISO 21 APTOS 2101-2112 TORRE 4 | 2026-04-13 | 5/11/2026 12:00:00 AM | 28 | 21 | 23.4 | 111 | PLACA | B-19388 NATIVA_PLACA_21_28 | 23.4 | 25.044 | 3 | 111.429
B-19388 NATIVA | 191 | IND. PLACA 3000 PSI | PLACA P17 AP 1703 - 1702 + PASILLO + ESCALERA P15 EJE 23 T5 | 2026-04-14 | 5/12/2026 12:00:00 AM | 28 | 21 | 25 | 119 | PLACA | B-19388 NATIVA_PLACA_21_28 | 23.3 | 23.767 | 3 | 119.048
B-19388 NATIVA | 191 | IND. PLACA 3000 PSI | PLACA P17 AP 1703 - 1702 + PASILLO + ESCALERA P15 EJE 23 T5 | 2026-04-14 | 5/12/2026 12:00:00 AM | 28 | 21 | 21.8 | 104 | PLACA | B-19388 NATIVA_PLACA_21_28 | 23.3 | 23.767 | 3 | 103.81
B-19388 NATIVA | 191 | IND. PLACA 3000 PSI | PLACA P17 AP 1703 - 1702 + PASILLO + ESCALERA P15 EJE 23 T5 | 2026-04-14 | 5/12/2026 12:00:00 AM | 28 | 21 | 23.1 | 110 | PLACA | B-19388 NATIVA_PLACA_21_28 | 23.3 | 23.767 | 3 | 110
B-19388 NATIVA | 191 | IND. PLACA 3000 PSI | PLACA PISO 21 APTOS 2108-2109 TORRE 4 | 2026-04-14 | 5/12/2026 12:00:00 AM | 28 | 21 | 27.1 | 129 | PLACA | B-19388 NATIVA_PLACA_21_28 | 24.867 | 23.856 | 3 | 129.048
B-19388 NATIVA | 191 | IND. PLACA 3000 PSI | PLACA PISO 21 APTOS 2108-2109 TORRE 4 | 2026-04-14 | 5/12/2026 12:00:00 AM | 28 | 21 | 25.3 | 120 | PLACA | B-19388 NATIVA_PLACA_21_28 | 24.867 | 23.856 | 3 | 120.476
B-19388 NATIVA | 191 | IND. PLACA 3000 PSI | PLACA PISO 21 APTOS 2108-2109 TORRE 4 | 2026-04-14 | 5/12/2026 12:00:00 AM | 28 | 21 | 22.2 | 106 | PLACA | B-19388 NATIVA_PLACA_21_28 | 24.867 | 23.856 | 3 | 105.714
B-19388 NATIVA | 191 | IND. PLACA 3000 PSI | PLACA PISO 22 APTOS 2202-2203 TORRE 4 | 2026-04-17 | 5/15/2026 12:00:00 AM | 28 | 21 | 20.5 | 98 | PLACA | B-19388 NATIVA_PLACA_21_28 | 21.667 | 23.278 | 3 | 97.619
B-19388 NATIVA | 191 | IND. PLACA 3000 PSI | PLACA PISO 22 APTOS 2202-2203 TORRE 4 | 2026-04-17 | 5/15/2026 12:00:00 AM | 28 | 21 | 20.7 | 99 | PLACA | B-19388 NATIVA_PLACA_21_28 | 21.667 | 23.278 | 3 | 98.571
B-19388 NATIVA | 191 | IND. PLACA 3000 PSI | PLACA PISO 22 APTOS 2202-2203 TORRE 4 | 2026-04-17 | 5/15/2026 12:00:00 AM | 28 | 21 | 23.8 | 113 | PLACA | B-19388 NATIVA_PLACA_21_28 | 21.667 | 23.278 | 3 | 113.333
B-19388 NATIVA | 191 | IND. PLACA 3000 PSI | PLACA P17 AP 1707-1706 TORRE 5 | 2026-04-20 | 5/18/2026 12:00:00 AM | 28 | 21 | 13 | 62 | PLACA | B-19388 NATIVA_PLACA_21_28 | 21.15 | 22.561 | 6 | 61.905
B-19388 NATIVA | 191 | IND. PLACA 3000 PSI | PLACA P17 AP 1707-1706 TORRE 5 | 2026-04-20 | 5/18/2026 12:00:00 AM | 28 | 21 | 22.4 | 107 | PLACA | B-19388 NATIVA_PLACA_21_28 | 21.15 | 22.561 | 6 | 106.667
B-19388 NATIVA | 191 | IND. PLACA 3000 PSI | PLACA P17 AP 1707-1706 TORRE 5 | 2026-04-20 | 5/18/2026 12:00:00 AM | 28 | 21 | 19.3 | 92 | PLACA | B-19388 NATIVA_PLACA_21_28 | 21.15 | 22.561 | 6 | 91.905
B-19388 NATIVA | 191 | IND. PLACA 3000 PSI | PLACA PISO 22 APTOS 2206-2207 Y ESCALERA EJES (18-20) PISO 20 A 21 TORRE 4 | 2026-04-20 | 5/18/2026 12:00:00 AM | 28 | 21 | 22.7 | 108 | PLACA | B-19388 NATIVA_PLACA_21_28 | 21.867 | 21.561 | 3 | 108.095
B-19388 NATIVA | 191 | IND. PLACA 3000 PSI | PLACA PISO 22 APTOS 2206-2207 Y ESCALERA EJES (18-20) PISO 20 A 21 TORRE 4 | 2026-04-20 | 5/18/2026 12:00:00 AM | 28 | 21 | 20.3 | 97 | PLACA | B-19388 NATIVA_PLACA_21_28 | 21.867 | 21.561 | 3 | 96.667
B-19388 NATIVA | 191 | IND. PLACA 3000 PSI | PLACA PISO 22 APTOS 2206-2207 Y ESCALERA EJES (18-20) PISO 20 A 21 TORRE 4 | 2026-04-20 | 5/18/2026 12:00:00 AM | 28 | 21 | 22.6 | 108 | PLACA | B-19388 NATIVA_PLACA_21_28 | 21.867 | 21.561 | 3 | 107.619
B-19388 NATIVA | 191 | IND. PLACA 3000 PSI | PLACA PISO 22 APTOS 2201-2212 TORRE 4 | 2026-04-21 | 5/19/2026 12:00:00 AM | 28 | 21 | 27.2 | 130 | PLACA | B-19388 NATIVA_PLACA_21_28 | 31.233 | 24.75 | 3 | 129.524
B-19388 NATIVA | 191 | IND. PLACA 3000 PSI | PLACA PISO 22 APTOS 2201-2212 TORRE 4 | 2026-04-21 | 5/19/2026 12:00:00 AM | 28 | 21 | 26.5 | 126 | PLACA | B-19388 NATIVA_PLACA_21_28 | 31.233 | 24.75 | 3 | 126.19
B-19388 NATIVA | 191 | IND. PLACA 3000 PSI | PLACA PISO 22 APTOS 2201-2212 TORRE 4 | 2026-04-21 | 5/19/2026 12:00:00 AM | 28 | 21 | 40 | 190 | PLACA | B-19388 NATIVA_PLACA_21_28 | 31.233 | 24.75 | 3 | 190.476
B-19388 NATIVA | 191 | IND. PLACA 3000 PSI | PLACA P17 AP 1711-1710 + PASILLO y ESCALERA P16 EJE 23 | 2026-04-21 | 5/19/2026 12:00:00 AM | 28 | 21 | 24.9 | 119 | PLACA | B-19388 NATIVA_PLACA_21_28 | 25.267 | 26.122 | 3 | 118.571
B-19388 NATIVA | 191 | IND. PLACA 3000 PSI | PLACA P17 AP 1711-1710 + PASILLO y ESCALERA P16 EJE 23 | 2026-04-21 | 5/19/2026 12:00:00 AM | 28 | 21 | 24.7 | 118 | PLACA | B-19388 NATIVA_PLACA_21_28 | 25.267 | 26.122 | 3 | 117.619
B-19388 NATIVA | 191 | IND. PLACA 3000 PSI | PLACA P17 AP 1711-1710 + PASILLO y ESCALERA P16 EJE 23 | 2026-04-21 | 5/19/2026 12:00:00 AM | 28 | 21 | 26.2 | 125 | PLACA | B-19388 NATIVA_PLACA_21_28 | 25.267 | 26.122 | 3 | 124.762
B-19388 NATIVA | 191 | IND. PLACA 3000 PSI | PLACA PISO 23 APTOS 2306-2307 Y ESCALERA EJES (18-20) PISO 21 A 22 TORRE 4 | 2026-04-27 | 5/25/2026 12:00:00 AM | 28 | 21 | 25.3 | 120 | PLACA | B-19388 NATIVA_PLACA_21_28 | 24.867 | 27.122 | 3 | 120.476
B-19388 NATIVA | 191 | IND. PLACA 3000 PSI | PLACA PISO 23 APTOS 2306-2307 Y ESCALERA EJES (18-20) PISO 21 A 22 TORRE 4 | 2026-04-27 | 5/25/2026 12:00:00 AM | 28 | 21 | 25.3 | 120 | PLACA | B-19388 NATIVA_PLACA_21_28 | 24.867 | 27.122 | 3 | 120.476
B-19388 NATIVA | 191 | IND. PLACA 3000 PSI | PLACA PISO 23 APTOS 2306-2307 Y ESCALERA EJES (18-20) PISO 21 A 22 TORRE 4 | 2026-04-27 | 5/25/2026 12:00:00 AM | 28 | 21 | 24 | 114 | PLACA | B-19388 NATIVA_PLACA_21_28 | 24.867 | 27.122 | 3 | 114.286
B-19388 NATIVA | 191 | IND. PLACA 3000 PSI | PLACA P17 AP 1707-1706 TORRE 5 | 2026-04-27 | 5/25/2026 12:00:00 AM | 28 | 21 | 22.9 | 109 | PLACA | B-19388 NATIVA_PLACA_21_28 | 21.15 | 23.761 | 6 | 109.048
B-19388 NATIVA | 191 | IND. PLACA 3000 PSI | PLACA P17 AP 1707-1706 TORRE 5 | 2026-04-27 | 5/25/2026 12:00:00 AM | 28 | 21 | 24.5 | 117 | PLACA | B-19388 NATIVA_PLACA_21_28 | 21.15 | 23.761 | 6 | 116.667
B-19388 NATIVA | 191 | IND. PLACA 3000 PSI | PLACA P17 AP 1707-1706 TORRE 5 | 2026-04-27 | 5/25/2026 12:00:00 AM | 28 | 21 | 24.8 | 118 | PLACA | B-19388 NATIVA_PLACA_21_28 | 21.15 | 23.761 | 6 | 118.095
B-19388 NATIVA | 191 | IND. PLACA 3000 PSI | PLACA P18 1801-1812 +PASILLO TORRE 5 | 2026-04-25 | 5/23/2026 12:00:00 AM | 28 | 21 | 24.7 | 118 | PLACA | B-19388 NATIVA_PLACA_21_28 | 25.4 | 23.806 | 3 | 117.619
B-19388 NATIVA | 191 | IND. PLACA 3000 PSI | PLACA P18 1801-1812 +PASILLO TORRE 5 | 2026-04-25 | 5/23/2026 12:00:00 AM | 28 | 21 | 24.8 | 118 | PLACA | B-19388 NATIVA_PLACA_21_28 | 25.4 | 23.806 | 3 | 118.095
B-19388 NATIVA | 191 | IND. PLACA 3000 PSI | PLACA P18 1801-1812 +PASILLO TORRE 5 | 2026-04-25 | 5/23/2026 12:00:00 AM | 28 | 21 | 26.7 | 127 | PLACA | B-19388 NATIVA_PLACA_21_28 | 25.4 | 23.806 | 3 | 127.143
B-19388 NATIVA | 191 | IND. PLACA 3000 PSI | PLACA PISO 22 APTOS 2208-2209 TORRE 4 | 2026-04-22 | 5/20/2026 12:00:00 AM | 28 | 21 | 25.3 | 121 | PLACA | B-19388 NATIVA_PLACA_21_28 | 25.167 | 23.932 | 3 | 120.476
B-19388 NATIVA | 191 | IND. PLACA 3000 PSI | PLACA PISO 22 APTOS 2208-2209 TORRE 4 | 2026-04-22 | 5/20/2026 12:00:00 AM | 28 | 21 | 24.1 | 115 | PLACA | B-19388 NATIVA_PLACA_21_28 | 25.167 | 23.932 | 3 | 114.762
B-19388 NATIVA | 191 | IND. PLACA 3000 PSI | ESCALERA P 16EJE 2 PLACA P18 AP 1802-1803 TORRE 5 | 2026-04-23 | 5/21/2026 12:00:00 AM | 28 | 21 | 27.3 | 130 | PLACA | B-19388 NATIVA_PLACA_21_28 | 25.4 | 23.932 | 3 | 130
B-19388 NATIVA | 191 | IND. PLACA 3000 PSI | ESCALERA P 16EJE 2 PLACA P18 AP 1802-1803 TORRE 5 | 2026-04-23 | 5/21/2026 12:00:00 AM | 28 | 21 | 23.3 | 111 | PLACA | B-19388 NATIVA_PLACA_21_28 | 25.4 | 25.674 | 3 | 110.952
B-19388 NATIVA | 191 | IND. PLACA 3000 PSI | ESCALERA P 16EJE 2 PLACA P18 AP 1802-1803 TORRE 5 | 2026-04-23 | 5/21/2026 12:00:00 AM | 28 | 21 | 25.6 | 122 | PLACA | B-19388 NATIVA_PLACA_21_28 | 25.4 | 25.674 | 3 | 121.905
B-19388 NATIVA | 191 | IND. PLACA 3000 PSI | PLACA PISO 22 APTOS 2210-2211 Y ESCALERA EJES (2-4) PISO 21 A 22 TORRE 4 | 2026-04-23 | 5/21/2026 12:00:00 AM | 28 | 21 | 28.6 | 136 | PLACA | B-19388 NATIVA_PLACA_21_28 | 28.333 | 25.674 | 3 | 136.19
B-19388 NATIVA | 191 | IND. PLACA 3000 PSI | PLACA PISO 22 APTOS 2210-2211 Y ESCALERA EJES (2-4) PISO 21 A 22 TORRE 4 | 2026-04-23 | 5/21/2026 12:00:00 AM | 28 | 21 | 27.5 | 131 | PLACA | B-19388 NATIVA_PLACA_21_28 | 28.333 | 26.3 | 3 | 130.952
B-19388 NATIVA | 191 | IND. PLACA 3000 PSI | PLACA PISO 22 APTOS 2208-2209 TORRE 4 | 2026-04-22 | 5/20/2026 12:00:00 AM | 28 | 21 | 26.1 | 124 | PLACA | B-19388 NATIVA_PLACA_21_28 | 25.167 | 26.3 | 3 | 124.286
B-19388 NATIVA | 191 | IND. PLACA 3000 PSI | PLACA PISO 22 APTOS 2210-2211 Y ESCALERA EJES (2-4) PISO 21 A 22 TORRE 4 | 2026-04-23 | 5/21/2026 12:00:00 AM | 28 | 21 | 28.9 | 138 | PLACA | B-19388 NATIVA_PLACA_21_28 | 28.333 | 26.3 | 3 | 137.619
B-19388 NATIVA | 191 | IND. PLACA 3000 PSI | PLACA P18 AP 1804-1805 TORRE 5 | 2026-04-24 | 5/22/2026 12:00:00 AM | 28 | 21 | 22.2 | 106 | PLACA | B-19388 NATIVA_PLACA_21_28 | 25.2 | 26.285 | 3 | 105.714
B-19388 NATIVA | 191 | IND. PLACA 3000 PSI | PLACA P18 AP 1804-1805 TORRE 5 | 2026-04-24 | 5/22/2026 12:00:00 AM | 28 | 21 | 27.2 | 129 | PLACA | B-19388 NATIVA_PLACA_21_28 | 25.2 | 26.285 | 3 | 129.524
B-19388 NATIVA | 191 | IND. PLACA 3000 PSI | PLACA P18 AP 1804-1805 TORRE 5 | 2026-04-24 | 5/22/2026 12:00:00 AM | 28 | 21 | 26.2 | 125 | PLACA | B-19388 NATIVA_PLACA_21_28 | 25.2 | 26.285 | 3 | 124.762
B-19388 NATIVA | 191 | IND. PLACA 3000 PSI | PLACA PISO 23 APTOS 2304-2305 TORRE 4 | 2026-04-24 | 5/22/2026 12:00:00 AM | 28 | 21 | 20.7 | 99 | PLACA | B-19388 NATIVA_PLACA_21_28 | 21.3 | 24.593 | 3 | 98.571
B-19388 NATIVA | 191 | IND. PLACA 3000 PSI | PLACA PISO 23 APTOS 2304-2305 TORRE 4 | 2026-04-24 | 5/22/2026 12:00:00 AM | 28 | 21 | 22.3 | 106 | PLACA | B-19388 NATIVA_PLACA_21_28 | 21.3 | 24.593 | 3 | 106.19
B-19388 NATIVA | 191 | IND. PLACA 3000 PSI | PLACA PISO 23 APTOS 2304-2305 TORRE 4 | 2026-04-24 | 5/22/2026 12:00:00 AM | 28 | 21 | 20.9 | 100 | PLACA | B-19388 NATIVA_PLACA_21_28 | 21.3 | 24.593 | 3 | 99.524
B-19388 NATIVA | 191 | IND. PLACA 3000 PSI | PLACA PISO 23 APTOS 2302-2303 TORRE 4 | 2026-04-25 | 5/23/2026 12:00:00 AM | 28 | 21 | 22.8 | 109 | PLACA | B-19388 NATIVA_PLACA_21_28 | 23 | 23.167 | 3 | 108.571
B-19388 NATIVA | 191 | IND. PLACA 3000 PSI | PLACA PISO 23 APTOS 2302-2303 TORRE 4 | 2026-04-25 | 5/23/2026 12:00:00 AM | 28 | 21 | 23.3 | 111 | PLACA | B-19388 NATIVA_PLACA_21_28 | 23 | 23.167 | 3 | 110.952
B-19388 NATIVA | 191 | IND. PLACA 3000 PSI | PLACA PISO 23 APTOS 2302-2303 TORRE 4 | 2026-04-25 | 5/23/2026 12:00:00 AM | 28 | 21 | 22.9 | 109 | PLACA | B-19388 NATIVA_PLACA_21_28 | 23 | 23.167 | 3 | 109.048
B-19388 NATIVA | 191 | IND. PLACA 3000 PSI | PLACA P18 AP 1811-1810 + PASILLO + ESC P17 EJE 23 | 2026-04-28 | 5/26/2026 12:00:00 AM | 28 | 21 | 26.3 | 125 | PLACA | B-19388 NATIVA_PLACA_21_28 | 24.933 | 23.078 | 3 | 125.238
B-19388 NATIVA | 191 | IND. PLACA 3000 PSI | PLACA P18 AP 1811-1810 + PASILLO + ESC P17 EJE 23 | 2026-04-28 | 5/26/2026 12:00:00 AM | 28 | 21 | 26.5 | 126 | PLACA | B-19388 NATIVA_PLACA_21_28 | 24.933 | 23.078 | 3 | 126.19
B-19388 NATIVA | 191 | IND. PLACA 3000 PSI | PLACA P18 AP 1811-1810 + PASILLO + ESC P17 EJE 23 | 2026-04-28 | 5/26/2026 12:00:00 AM | 28 | 21 | 22 | 105 | PLACA | B-19388 NATIVA_PLACA_21_28 | 24.933 | 23.078 | 3 | 104.762
B-19388 NATIVA | 191 | IND. PLACA 3000 PSI | PLACA PISO 23 APTOS 2301-2312 TORRE 4 | 2026-04-28 | 5/26/2026 12:00:00 AM | 28 | 21 | 27 | 129 | PLACA | B-19388 NATIVA_PLACA_21_28 | 27.6 | 25.178 | 3 | 128.571
B-19388 NATIVA | 191 | IND. PLACA 3000 PSI | PLACA PISO 23 APTOS 2301-2312 TORRE 4 | 2026-04-28 | 5/26/2026 12:00:00 AM | 28 | 21 | 28.5 | 136 | PLACA | B-19388 NATIVA_PLACA_21_28 | 27.6 | 25.178 | 3 | 135.714
B-19388 NATIVA | 191 | IND. PLACA 3000 PSI | PLACA PISO 23 APTOS 2301-2312 TORRE 4 | 2026-04-28 | 5/26/2026 12:00:00 AM | 28 | 21 | 27.3 | 130 | PLACA | B-19388 NATIVA_PLACA_21_28 | 27.6 | 25.178 | 3 | 130
B-19388 NATIVA | 191 | IND. PLACA 3000 PSI | PLACA P17 1808-1809 TORRE 5 | 2026-04-29 | 5/27/2026 12:00:00 AM | 28 | 21 | 21.4 | 102 | PLACA | B-19388 NATIVA_PLACA_21_28 | 22.133 | 24.889 | 3 | 101.905
B-19388 NATIVA | 191 | IND. PLACA 3000 PSI | PLACA P17 1808-1809 TORRE 5 | 2026-04-29 | 5/27/2026 12:00:00 AM | 28 | 21 | 22.7 | 108 | PLACA | B-19388 NATIVA_PLACA_21_28 | 22.133 | 24.889 | 3 | 108.095
B-19388 NATIVA | 191 | IND. PLACA 3000 PSI | PLACA P17 1808-1809 TORRE 5 | 2026-04-29 | 5/27/2026 12:00:00 AM | 28 | 21 | 22.3 | 106 | PLACA | B-19388 NATIVA_PLACA_21_28 | 22.133 | 24.889 | 3 | 106.19
B-19388 NATIVA | 191 | IND. PLACA 3000 PSI | PLACA PISO 23 APTOS 2308-2309 TORRE 4 | 2026-04-29 | 5/27/2026 12:00:00 AM | 28 | 21 | 24.8 | 118 | PLACA | B-19388 NATIVA_PLACA_21_28 | 24.167 | 24.633 | 3 | 118.095
B-19388 NATIVA | 191 | IND. PLACA 3000 PSI | PLACA PISO 23 APTOS 2308-2309 TORRE 4 | 2026-04-29 | 5/27/2026 12:00:00 AM | 28 | 21 | 23.6 | 112 | PLACA | B-19388 NATIVA_PLACA_21_28 | 24.167 | 24.633 | 3 | 112.381
B-19388 NATIVA | 191 | IND. PLACA 3000 PSI | PLACA PISO 23 APTOS 2308-2309 TORRE 4 | 2026-04-29 | 5/27/2026 12:00:00 AM | 28 | 21 | 24.1 | 115 | PLACA | B-19388 NATIVA_PLACA_21_28 | 24.167 | 24.633 | 3 | 114.762
B-19388 NATIVA | 191 | IND. PLACA 3000 PSI | PLACA P17 1708-1709 TORRE 5 | 2026-04-22 | 5/20/2026 12:00:00 AM | 28 | 21 | 25.2 | 120 | PLACA | B-19388 NATIVA_PLACA_21_28 | 25.033 | 23.778 | 3 | 120
B-19388 NATIVA | 191 | IND. PLACA 3000 PSI | PLACA P17 1708-1709 TORRE 5 | 2026-04-22 | 5/20/2026 12:00:00 AM | 28 | 21 | 26.1 | 124 | PLACA | B-19388 NATIVA_PLACA_21_28 | 25.033 | 23.778 | 3 | 124.286
B-19388 NATIVA | 191 | IND. PLACA 3000 PSI | PLACA P17 1708-1709 TORRE 5 | 2026-04-22 | 5/20/2026 12:00:00 AM | 28 | 21 | 23.8 | 113 | PLACA | B-19388 NATIVA_PLACA_21_28 | 25.033 | 23.778 | 3 | 113.333
B-19388 NATIVA | 191 | IND. PLACA 3000 PSI | PLACA PISO 24 APTOS 2404-2405 TORRE 4 | 2026-05-04 | 6/1/2026 12:00:00 AM | 28 | 21 | 21.2 | 101 | PLACA | B-19388 NATIVA_PLACA_21_28 | 21.467 | 23.556 | 3 | 100.952
B-19388 NATIVA | 191 | IND. PLACA 3000 PSI | PLACA PISO 24 APTOS 2404-2405 TORRE 4 | 2026-05-04 | 6/1/2026 12:00:00 AM | 28 | 21 | 21 | 100 | PLACA | B-19388 NATIVA_PLACA_21_28 | 21.467 | 23.556 | 3 | 100
B-19388 NATIVA | 191 | IND. PLACA 3000 PSI | PLACA PISO 24 APTOS 2404-2405 TORRE 4 | 2026-05-04 | 6/1/2026 12:00:00 AM | 28 | 21 | 22.2 | 106 | PLACA | B-19388 NATIVA_PLACA_21_28 | 21.467 | 23.556 | 3 | 105.714
B-19388 NATIVA | 191 | IND. PLACA 3000 PSI | PLACA P19 AP 1904-1905 TORRE 5 | 2026-05-04 | 6/1/2026 12:00:00 AM | 28 | 21 | 23.4 | 111 | PLACA | B-19388 NATIVA_PLACA_21_28 | 22.5 | 23 | 3 | 111.429
B-19388 NATIVA | 191 | IND. PLACA 3000 PSI | PLACA P19 AP 1904-1905 TORRE 5 | 2026-05-04 | 6/1/2026 12:00:00 AM | 28 | 21 | 21.6 | 103 | PLACA | B-19388 NATIVA_PLACA_21_28 | 22.5 | 23 | 3 | 102.857
B-19388 NATIVA | 191 | IND. PLACA 3000 PSI | PLACA P19 AP 1904-1905 TORRE 5 | 2026-05-04 | 6/1/2026 12:00:00 AM | 28 | 21 | 22.5 | 107 | PLACA | B-19388 NATIVA_PLACA_21_28 | 22.5 | 23 | 3 | 107.143
B-19388 NATIVA | 191 | IND. PLACA 3000 PSI | PLACA PISO 24 APTOS 2402-2403 Y ESCALERA EJES (18-20) PISO 22 A 23 TORRE 4 | 2026-05-05 | 6/2/2026 12:00:00 AM | 28 | 21 | 22 | 105 | PLACA | B-19388 NATIVA_PLACA_21_28 | 21.2 | 21.722 | 3 | 104.762
B-19388 NATIVA | 191 | IND. PLACA 3000 PSI | PLACA PISO 24 APTOS 2402-2403 Y ESCALERA EJES (18-20) PISO 22 A 23 TORRE 4 | 2026-05-05 | 6/2/2026 12:00:00 AM | 28 | 21 | 20.4 | 97 | PLACA | B-19388 NATIVA_PLACA_21_28 | 21.2 | 21.722 | 3 | 97.143
B-19388 NATIVA | 191 | IND. PLACA 3000 PSI | PLACA PISO 24 APTOS 2402-2403 Y ESCALERA EJES (18-20) PISO 22 A 23 TORRE 4 | 2026-05-05 | 6/2/2026 12:00:00 AM | 28 | 21 | 21.2 | 101 | PLACA | B-19388 NATIVA_PLACA_21_28 | 21.2 | 21.722 | 3 | 100.952
B-19388 NATIVA | 191 | IND. PLACA 3000 PSI | PLACA P19 1901-1912 +PASILLO Y ESCALERA PISO 18 EJE 2 T5 | 2026-05-05 | 6/2/2026 12:00:00 AM | 28 | 21 | 23.8 | 113 | PLACA | B-19388 NATIVA_PLACA_21_28 | 25.6 | 23.1 | 3 | 113.333
B-19388 NATIVA | 191 | IND. PLACA 3000 PSI | PLACA P19 1901-1912 +PASILLO Y ESCALERA PISO 18 EJE 2 T5 | 2026-05-05 | 6/2/2026 12:00:00 AM | 28 | 21 | 26.6 | 127 | PLACA | B-19388 NATIVA_PLACA_21_28 | 25.6 | 23.1 | 3 | 126.667
B-19388 NATIVA | 191 | IND. PLACA 3000 PSI | PLACA P19 1901-1912 +PASILLO Y ESCALERA PISO 18 EJE 2 T5 | 2026-05-05 | 6/2/2026 12:00:00 AM | 28 | 21 | 26.4 | 126 | PLACA | B-19388 NATIVA_PLACA_21_28 | 25.6 | 23.1 | 3 | 125.714
B-19388 NATIVA | 191 | IND. PLACA 3000 PSI | PLACA PISO 24 APTOS 2406-2407 TORRE 4 | 2026-05-06 | 6/3/2026 12:00:00 AM | 28 | 21 | 41.2 | 196 | PLACA | B-19388 NATIVA_PLACA_21_28 | 38.933 | 28.578 | 3 | 196.19
B-19388 NATIVA | 191 | IND. PLACA 3000 PSI | PLACA PISO 24 APTOS 2406-2407 TORRE 4 | 2026-05-06 | 6/3/2026 12:00:00 AM | 28 | 21 | 36.1 | 172 | PLACA | B-19388 NATIVA_PLACA_21_28 | 38.933 | 28.578 | 3 | 171.905
B-19388 NATIVA | 191 | IND. PLACA 3000 PSI | PLACA PISO 24 APTOS 2406-2407 TORRE 4 | 2026-05-06 | 6/3/2026 12:00:00 AM | 28 | 21 | 39.5 | 188 | PLACA | B-19388 NATIVA_PLACA_21_28 | 38.933 | 28.578 | 3 | 188.095
B-19388 NATIVA | 191 | IND. PLACA 3000 PSI | PLACA PISO 24 APTOS 2401-2412 TORRE 4 | 2026-05-07 | 6/4/2026 12:00:00 AM | 28 | 21 | 26.7 | 127 | PLACA | B-19388 NATIVA_PLACA_21_28 | 26.7 | 30.411 | 3 | 127.143
B-19388 NATIVA | 191 | IND. PLACA 3000 PSI | PLACA PISO 24 APTOS 2401-2412 TORRE 4 | 2026-05-07 | 6/4/2026 12:00:00 AM | 28 | 21 | 27.2 | 130 | PLACA | B-19388 NATIVA_PLACA_21_28 | 26.7 | 30.411 | 3 | 129.524
B-19388 NATIVA | 191 | IND. PLACA 3000 PSI | PLACA PISO 24 APTOS 2401-2412 TORRE 4 | 2026-05-07 | 6/4/2026 12:00:00 AM | 28 | 21 | 26.2 | 125 | PLACA | B-19388 NATIVA_PLACA_21_28 | 26.7 | 30.411 | 3 | 124.762
B-19388 NATIVA | 191 | IND. PLACA 3000 PSI | PLACA P19 AP 1907-1906 TORRE 5 | 2026-05-07 | 6/4/2026 12:00:00 AM | 28 | 21 | 24.4 | 116 | PLACA | B-19388 NATIVA_PLACA_21_28 | 25.3 | 30.311 | 3 | 116.19
B-19388 NATIVA | 191 | IND. PLACA 3000 PSI | PLACA P19 AP 1907-1906 TORRE 5 | 2026-05-07 | 6/4/2026 12:00:00 AM | 28 | 21 | 26.2 | 125 | PLACA | B-19388 NATIVA_PLACA_21_28 | 25.3 | 30.311 | 3 | 124.762
B-19388 NATIVA | 191 | IND. PLACA 3000 PSI | PLACA P19 AP 1907-1906 TORRE 5 | 2026-05-07 | 6/4/2026 12:00:00 AM | 28 | 21 | 25.3 | 121 | PLACA | B-19388 NATIVA_PLACA_21_28 | 25.3 | 30.311 | 3 | 120.476
B-19388 NATIVA | 191 | IND. PLACA 3000 PSI | PLACA PISO 24 APTOS 2408-2409 TORRE 4 | 2026-05-08 | 6/5/2026 12:00:00 AM | 28 | 21 | 21.7 | 103 | PLACA | B-19388 NATIVA_PLACA_21_28 | 22.6 | 24.867 | 3 | 103.333
B-19388 NATIVA | 191 | IND. PLACA 3000 PSI | PLACA PISO 24 APTOS 2408-2409 TORRE 4 | 2026-05-08 | 6/5/2026 12:00:00 AM | 28 | 21 | 23.6 | 112 | PLACA | B-19388 NATIVA_PLACA_21_28 | 22.6 | 24.867 | 3 | 112.381
B-19388 NATIVA | 191 | IND. PLACA 3000 PSI | PLACA PISO 24 APTOS 2408-2409 TORRE 4 | 2026-05-08 | 6/5/2026 12:00:00 AM | 28 | 21 | 22.5 | 107 | PLACA | B-19388 NATIVA_PLACA_21_28 | 22.6 | 24.867 | 3 | 107.143
B-19388 NATIVA | 191 | IND. PLACA 3000 PSI | PLACA P19 AP 1911-1910 + PASILLO Y ESCALERA P18 EJE 23 TORRE 5 | 2026-05-08 | 6/5/2026 12:00:00 AM | 28 | 21 | 26.2 | 125 | PLACA | B-19388 NATIVA_PLACA_21_28 | 26.067 | 24.656 | 3 | 124.762
B-19388 NATIVA | 191 | IND. PLACA 3000 PSI | PLACA P19 AP 1911-1910 + PASILLO Y ESCALERA P18 EJE 23 TORRE 5 | 2026-05-08 | 6/5/2026 12:00:00 AM | 28 | 21 | 25.2 | 120 | PLACA | B-19388 NATIVA_PLACA_21_28 | 26.067 | 24.656 | 3 | 120
B-19388 NATIVA | 191 | IND. PLACA 3000 PSI | PLACA P19 AP 1911-1910 + PASILLO Y ESCALERA P18 EJE 23 TORRE 5 | 2026-05-08 | 6/5/2026 12:00:00 AM | 28 | 21 | 26.8 | 127 | PLACA | B-19388 NATIVA_PLACA_21_28 | 26.067 | 24.656 | 3 | 127.619
B-19388 NATIVA | 191 | IND. PLACA 3000 PSI | PLACA P19 1908-1909 TORRE 5 | 2026-05-09 | 6/6/2026 12:00:00 AM | 28 | 21 | 26.7 | 127 | PLACA | B-19388 NATIVA_PLACA_21_28 | 26.667 | 25.111 | 3 | 127.143
B-19388 NATIVA | 191 | IND. PLACA 3000 PSI | PLACA P19 1908-1909 TORRE 5 | 2026-05-09 | 6/6/2026 12:00:00 AM | 28 | 21 | 25.9 | 124 | PLACA | B-19388 NATIVA_PLACA_21_28 | 26.667 | 25.111 | 3 | 123.333
B-19388 NATIVA | 191 | IND. PLACA 3000 PSI | PLACA P19 1908-1909 TORRE 5 | 2026-05-09 | 6/6/2026 12:00:00 AM | 28 | 21 | 27.4 | 130 | PLACA | B-19388 NATIVA_PLACA_21_28 | 26.667 | 25.111 | 3 | 130.476
B-19388 NATIVA | 191 | IND. PLACA 3000 PSI | PLACA PISO 24 APTOS 2410-2411 Y ESCALERA EJES (2-4) PISO 23 A 24 TORRE 4 | 2026-05-09 | 6/6/2026 12:00:00 AM | 28 | 21 | 24.8 | 118 | PLACA | B-19388 NATIVA_PLACA_21_28 | 25 | 25.911 | 3 | 118.095
B-19388 NATIVA | 191 | IND. PLACA 3000 PSI | PLACA PISO 24 APTOS 2410-2411 Y ESCALERA EJES (2-4) PISO 23 A 24 TORRE 4 | 2026-05-09 | 6/6/2026 12:00:00 AM | 28 | 21 | 25.2 | 120 | PLACA | B-19388 NATIVA_PLACA_21_28 | 25 | 25.911 | 3 | 120
B-19388 NATIVA | 191 | IND. PLACA 3000 PSI | PLACA PISO 24 APTOS 2410-2411 Y ESCALERA EJES (2-4) PISO 23 A 24 TORRE 4 | 2026-05-09 | 6/6/2026 12:00:00 AM | 28 | 21 | 25 | 119 | PLACA | B-19388 NATIVA_PLACA_21_28 | 25 | 25.911 | 3 | 119.048
B-19388 NATIVA | 191 | IND. PLACA 3000 PSI | PLACA P20 AP 2004-2005 + ESCALERA P19 EJE 2 T5 | 2026-05-12 | 6/9/2026 12:00:00 AM | 28 | 21 | 25 | 119 | PLACA | B-19388 NATIVA_PLACA_21_28 | 23.767 | 25.145 | 3 | 119.048
B-19388 NATIVA | 191 | IND. PLACA 3000 PSI | PLACA P20 AP 2004-2005 + ESCALERA P19 EJE 2 T5 | 2026-05-12 | 6/9/2026 12:00:00 AM | 28 | 21 | 22.1 | 105 | PLACA | B-19388 NATIVA_PLACA_21_28 | 23.767 | 25.145 | 3 | 105.238
B-19388 NATIVA | 191 | IND. PLACA 3000 PSI | PLACA P20 AP 2004-2005 + ESCALERA P19 EJE 2 T5 | 2026-05-12 | 6/9/2026 12:00:00 AM | 28 | 21 | 24.2 | 115 | PLACA | B-19388 NATIVA_PLACA_21_28 | 23.767 | 25.145 | 3 | 115.238
B-19388 NATIVA | 191 | IND. PLACA 3000 PSI | PLACA PISO 25 APTOS 2502-2503 TORRE 4 | 2026-05-12 | 6/9/2026 12:00:00 AM | 28 | 21 | 23 | 109 | PLACA | B-19388 NATIVA_PLACA_21_28 | 24.067 | 24.278 | 3 | 109.524
B-19388 NATIVA | 191 | IND. PLACA 3000 PSI | PLACA PISO 25 APTOS 2502-2503 TORRE 4 | 2026-05-12 | 6/9/2026 12:00:00 AM | 28 | 21 | 24.6 | 117 | PLACA | B-19388 NATIVA_PLACA_21_28 | 24.067 | 24.278 | 3 | 117.143
B-19388 NATIVA | 191 | IND. PLACA 3000 PSI | PLACA PISO 25 APTOS 2502-2503 TORRE 4 | 2026-05-12 | 6/9/2026 12:00:00 AM | 28 | 21 | 24.6 | 117 | PLACA | B-19388 NATIVA_PLACA_21_28 | 24.067 | 24.278 | 3 | 117.143
B-19388 NATIVA | 191 | IND. PLACA 3000 PSI | PLACA PISO 25 APTOS 2506-2507 Y ESCALERA EJES (18-20) PISO 23 A 24 TORRE 4 | 2026-05-13 | 6/10/2026 12:00:00 AM | 28 | 21 | 23.1 | 110 | PLACA | B-19388 NATIVA_PLACA_21_28 | 24.1 | 24.193 | 3 | 110
B-19388 NATIVA | 191 | IND. PLACA 3000 PSI | PLACA P20 AP 2007-2006 TORRE5 | 2026-05-14 | 6/11/2026 12:00:00 AM | 28 | 21 | 25.5 | 121 | PLACA | B-19388 NATIVA_PLACA_21_28 | 25.067 | 24.193 | 3 | 121.429
B-19388 NATIVA | 191 | IND. PLACA 3000 PSI | PLACA P20 AP 2007-2006 TORRE5 | 2026-05-14 | 6/11/2026 12:00:00 AM | 28 | 21 | 25.2 | 120 | PLACA | B-19388 NATIVA_PLACA_21_28 | 25.067 | 24.193 | 3 | 120
B-19388 NATIVA | 191 | IND. PLACA 3000 PSI | PLACA P20 AP 2007-2006 TORRE5 | 2026-05-14 | 6/11/2026 12:00:00 AM | 28 | 21 | 24.5 | 117 | PLACA | B-19388 NATIVA_PLACA_21_28 | 25.067 | 25.796 | 3 | 116.667
B-19388 NATIVA | 191 | IND. PLACA 3000 PSI | PLACA PISO 25 APTOS 2501-2512 TORRE 4 | 2026-05-14 | 6/11/2026 12:00:00 AM | 28 | 21 | 30.2 | 144 | PLACA | B-19388 NATIVA_PLACA_21_28 | 30.333 | 25.796 | 3 | 143.81
B-19388 NATIVA | 191 | IND. PLACA 3000 PSI | PLACA PISO 25 APTOS 2501-2512 TORRE 4 | 2026-05-14 | 6/11/2026 12:00:00 AM | 28 | 21 | 29 | 138 | PLACA | B-19388 NATIVA_PLACA_21_28 | 30.333 | 25.796 | 3 | 138.095
B-19388 NATIVA | 191 | IND. PLACA 3000 PSI | PLACA PISO 25 APTOS 2501-2512 TORRE 4 | 2026-05-14 | 6/11/2026 12:00:00 AM | 28 | 21 | 31.8 | 152 | PLACA | B-19388 NATIVA_PLACA_21_28 | 30.333 | 25.922 | 3 | 151.429
B-19388 NATIVA | 191 | IND. PLACA 3000 PSI | PLACA P20 2008-2009 TORRE 5 | 2026-05-16 | 6/13/2026 12:00:00 AM | 28 | 21 | 22.6 | 108 | PLACA | B-19388 NATIVA_PLACA_21_28 | 21.5 | 25.922 | 3 | 107.619
B-19388 NATIVA | 191 | IND. PLACA 3000 PSI | PLACA P20 2008-2009 TORRE 5 | 2026-05-16 | 6/13/2026 12:00:00 AM | 28 | 21 | 21.3 | 101 | PLACA | B-19388 NATIVA_PLACA_21_28 | 21.5 | 25.922 | 3 | 101.429
B-19388 NATIVA | 191 | IND. PLACA 3000 PSI | PLACA P20 2008-2009 TORRE 5 | 2026-05-16 | 6/13/2026 12:00:00 AM | 28 | 21 | 20.6 | 98 | PLACA | B-19388 NATIVA_PLACA_21_28 | 21.5 | 25.418 | 3 | 98.095
B-19388 NATIVA | 191 | IND. PLACA 3000 PSI | PLACA PISO 25 APTOS 2506-2507 Y ESCALERA EJES (18-20) PISO 23 A 24 TORRE 4 | 2026-05-13 | 6/10/2026 12:00:00 AM | 28 | 21 | 24.9 | 118 | PLACA | B-19388 NATIVA_PLACA_21_28 | 24.1 | 25.418 | 3 | 118.571
B-19388 NATIVA | 191 | IND. PLACA 3000 PSI | PLACA PISO 25 APTOS 2506-2507 Y ESCALERA EJES (18-20) PISO 23 A 24 TORRE 4 | 2026-05-13 | 6/10/2026 12:00:00 AM | 28 | 21 | 24.3 | 116 | PLACA | B-19388 NATIVA_PLACA_21_28 | 24.1 | 25.418 | 3 | 115.714
B-19388 NATIVA | 191 | IND. PLACA 3000 PSI | PLACA P20 2001-2012 +PASILLO TORRE 5 | 2026-05-13 | 6/10/2026 12:00:00 AM | 28 | 21 | 24.5 | 117 | PLACA | B-19388 NATIVA_PLACA_21_28 | 24.667 | 24.115 | 3 | 116.667
B-19388 NATIVA | 191 | IND. PLACA 3000 PSI | PLACA P20 2001-2012 +PASILLO TORRE 5 | 2026-05-13 | 6/10/2026 12:00:00 AM | 28 | 21 | 22 | 105 | PLACA | B-19388 NATIVA_PLACA_21_28 | 24.667 | 24.115 | 3 | 104.762
B-19388 NATIVA | 191 | IND. PLACA 3000 PSI | PLACA P20 2001-2012 +PASILLO TORRE 5 | 2026-05-13 | 6/10/2026 12:00:00 AM | 28 | 21 | 27.5 | 131 | PLACA | B-19388 NATIVA_PLACA_21_28 | 24.667 | 24.115 | 3 | 130.952
B-19388 NATIVA | 191 | IND. PLACA 3000 PSI | PLACA P20 AP 2011-2010 + PASILLO TORRE 5 | 2026-05-15 | 6/12/2026 12:00:00 AM | 28 | 21 | 23.1 | 110 | PLACA | B-19388 NATIVA_PLACA_21_28 | 22.933 | 24.07 | 3 | 110
B-19388 NATIVA | 191 | IND. PLACA 3000 PSI | PLACA PISO 25 APTOS 2508-2509 TORRE 4 | 2026-05-15 | 6/12/2026 12:00:00 AM | 28 | 21 | 25.6 | 122 | PLACA | B-19388 NATIVA_PLACA_21_28 | 25 | 24.07 | 3 | 121.905
B-19388 NATIVA | 191 | IND. PLACA 3000 PSI | PLACA PISO 25 APTOS 2508-2509 TORRE 4 | 2026-05-15 | 6/12/2026 12:00:00 AM | 28 | 21 | 24.8 | 118 | PLACA | B-19388 NATIVA_PLACA_21_28 | 25 | 24.07 | 3 | 118.095
B-19388 NATIVA | 191 | IND. PLACA 3000 PSI | PLACA PISO 25 APTOS 2508-2509 TORRE 4 | 2026-05-15 | 6/12/2026 12:00:00 AM | 28 | 21 | 24.6 | 117 | PLACA | B-19388 NATIVA_PLACA_21_28 | 25 | 24.756 | 3 | 117.143
B-19388 NATIVA | 191 | IND. PLACA 3000 PSI | PLACA PISO 25 APTOS 2510-2511 Y ESCALERA EJES (2-4) PISO 24 A 25 TORRE 4 | 2026-05-16 | 6/13/2026 12:00:00 AM | 28 | 21 | 25.5 | 121 | PLACA | B-19388 NATIVA_PLACA_21_28 | 25.433 | 24.756 | 3 | 121.429
B-19388 NATIVA | 191 | IND. PLACA 3000 PSI | PLACA PISO 25 APTOS 2510-2511 Y ESCALERA EJES (2-4) PISO 24 A 25 TORRE 4 | 2026-05-16 | 6/13/2026 12:00:00 AM | 28 | 21 | 25.9 | 123 | PLACA | B-19388 NATIVA_PLACA_21_28 | 25.433 | 24.756 | 3 | 123.333
B-19388 NATIVA | 191 | IND. PLACA 3000 PSI | PLACA PISO 25 APTOS 2510-2511 Y ESCALERA EJES (2-4) PISO 24 A 25 TORRE 4 | 2026-05-16 | 6/13/2026 12:00:00 AM | 28 | 21 | 24.9 | 119 | PLACA | B-19388 NATIVA_PLACA_21_28 | 25.433 | 24.455 | 3 | 118.571
B-19388 NATIVA | 191 | IND. PLACA 3000 PSI | PLACA P20 AP 2011-2010 + PASILLO TORRE 5 | 2026-05-15 | 6/12/2026 12:00:00 AM | 28 | 21 | 23.1 | 110 | PLACA | B-19388 NATIVA_PLACA_21_28 | 22.933 | 24.455 | 3 | 110
B-19388 NATIVA | 191 | IND. PLACA 3000 PSI | PLACA P20 AP 2011-2010 + PASILLO TORRE 5 | 2026-05-15 | 6/12/2026 12:00:00 AM | 28 | 21 | 22.6 | 108 | PLACA | B-19388 NATIVA_PLACA_21_28 | 22.933 | 24.455 | 3 | 107.619
B-19388 NATIVA | 191 | IND. PLACA 3000 PSI | PLACA PISO 25 APTOS 2504-2505 TORRE 4 | 2026-05-11 | 6/8/2026 12:00:00 AM | 28 | 21 | 25.8 | 123 | PLACA | B-19388 NATIVA_PLACA_21_28 | 26.633 | 25.229 | 3 | 122.857
B-19388 NATIVA | 191 | IND. PLACA 3000 PSI | PLACA PISO 25 APTOS 2504-2505 TORRE 4 | 2026-05-11 | 6/8/2026 12:00:00 AM | 28 | 21 | 27.7 | 132 | PLACA | B-19388 NATIVA_PLACA_21_28 | 26.633 | 25.229 | 3 | 131.905
B-19388 NATIVA | 191 | IND. PLACA 3000 PSI | PLACA PISO 25 APTOS 2504-2505 TORRE 4 | 2026-05-11 | 6/8/2026 12:00:00 AM | 28 | 21 | 26.4 | 126 | PLACA | B-19388 NATIVA_PLACA_21_28 | 26.633 | 25.229 | 3 | 125.714
B-19388 NATIVA | 191 | IND. PLACA 3000 PSI | PLACA P20 AP 2003 - 2002 + PASILLO | 2026-05-11 | 6/8/2026 12:00:00 AM | 28 | 21 | 20.7 | 99 | PLACA | B-19388 NATIVA_PLACA_21_28 | 21.5 | 23.966 | 3 | 98.571
B-19388 NATIVA | 191 | IND. PLACA 3000 PSI | PLACA P20 AP 2003 - 2002 + PASILLO | 2026-05-11 | 6/8/2026 12:00:00 AM | 28 | 21 | 20.8 | 99 | PLACA | B-19388 NATIVA_PLACA_21_28 | 21.5 | 23.966 | 3 | 99.048
B-19388 NATIVA | 191 | IND. PLACA 3000 PSI | PLACA P20 AP 2003 - 2002 + PASILLO | 2026-05-11 | 6/8/2026 12:00:00 AM | 28 | 21 | 23 | 109 | PLACA | B-19388 NATIVA_PLACA_21_28 | 21.5 | 23.966 | 3 | 109.524
B-19388 NATIVA | 191 | IND. PLACA 3000 PSI | PLACA PISO 26 APTOS 2604-2605 TORRE 4 | 2026-05-19 | 6/16/2026 12:00:00 AM | 28 | 21 | 24.3 | 116 | PLACA | B-19388 NATIVA_PLACA_21_28 | 24.5 | 24.211 | 3 | 115.714
B-19388 NATIVA | 191 | IND. PLACA 3000 PSI | PLACA PISO 26 APTOS 2604-2605 TORRE 4 | 2026-05-19 | 6/16/2026 12:00:00 AM | 28 | 21 | 25.8 | 123 | PLACA | B-19388 NATIVA_PLACA_21_28 | 24.5 | 24.211 | 3 | 122.857
B-19388 NATIVA | 191 | IND. PLACA 3000 PSI | PLACA PISO 26 APTOS 2604-2605 TORRE 4 | 2026-05-19 | 6/16/2026 12:00:00 AM | 28 | 21 | 23.4 | 112 | PLACA | B-19388 NATIVA_PLACA_21_28 | 24.5 | 24.211 | 3 | 111.429
B-19388 NATIVA | 191 | IND. PLACA 3000 PSI | PLACA P21 AP 2103 - 2102 + PASILLO + ESCALERA P19 EJE 23 | 2026-05-19 | 6/16/2026 12:00:00 AM | 28 | 21 | 26 | 124 | PLACA | B-19388 NATIVA_PLACA_21_28 | 25.767 | 23.922 | 3 | 123.81
B-19388 NATIVA | 191 | IND. PLACA 3000 PSI | PLACA P21 AP 2103 - 2102 + PASILLO + ESCALERA P19 EJE 23 | 2026-05-19 | 6/16/2026 12:00:00 AM | 28 | 21 | 26.9 | 128 | PLACA | B-19388 NATIVA_PLACA_21_28 | 25.767 | 23.922 | 3 | 128.095
B-19388 NATIVA | 191 | IND. PLACA 3000 PSI | PLACA P21 AP 2103 - 2102 + PASILLO + ESCALERA P19 EJE 23 | 2026-05-19 | 6/16/2026 12:00:00 AM | 28 | 21 | 24.4 | 116 | PLACA | B-19388 NATIVA_PLACA_21_28 | 25.767 | 23.922 | 3 | 116.19
B-19388 NATIVA | 191 | IND. PLACA 3000 PSI | PLACA P21 AP 2104-2105 TORRE 5 | 2026-05-20 | 6/17/2026 12:00:00 AM | 28 | 21 | 23.3 | 111 | PLACA | B-19388 NATIVA_PLACA_21_28 | 23.867 | 24.711 | 3 | 110.952
B-19388 NATIVA | 191 | IND. PLACA 3000 PSI | PLACA P21 AP 2104-2105 TORRE 5 | 2026-05-20 | 6/17/2026 12:00:00 AM | 28 | 21 | 24.3 | 116 | PLACA | B-19388 NATIVA_PLACA_21_28 | 23.867 | 24.711 | 3 | 115.714
B-19388 NATIVA | 191 | IND. PLACA 3000 PSI | PLACA P21 AP 2104-2105 TORRE 5 | 2026-05-20 | 6/17/2026 12:00:00 AM | 28 | 21 | 24 | 114 | PLACA | B-19388 NATIVA_PLACA_21_28 | 23.867 | 24.711 | 3 | 114.286
B-19388 NATIVA | 191 | IND. PLACA 3000 PSI | PLACA PISO 26 APTOS 2602-2603 TORRE 4 | 2026-05-20 | 6/17/2026 12:00:00 AM | 28 | 21 | 26.9 | 128 | PLACA | B-19388 NATIVA_PLACA_21_28 | 25.467 | 25.034 | 3 | 128.095
B-19388 NATIVA | 191 | IND. PLACA 3000 PSI | PLACA PISO 26 APTOS 2602-2603 TORRE 4 | 2026-05-20 | 6/17/2026 12:00:00 AM | 28 | 21 | 26.1 | 124 | PLACA | B-19388 NATIVA_PLACA_21_28 | 25.467 | 25.034 | 3 | 124.286
B-19388 NATIVA | 191 | IND. PLACA 3000 PSI | PLACA PISO 26 APTOS 2602-2603 TORRE 4 | 2026-05-20 | 6/17/2026 12:00:00 AM | 28 | 21 | 23.4 | 111 | PLACA | B-19388 NATIVA_PLACA_21_28 | 25.467 | 25.034 | 3 | 111.429
B-19388 NATIVA | 190.5 | TREMIE 4500 | PILOTE 51 TORRE 5 | 2025-07-11 | 7/23/2025 12:00:00 AM | 12 | 31 | 29 | 94 |  |  | 29.8 |  | 3 | 93.548
B-19388 NATIVA | 190.5 | TREMIE 4500 | PILOTE 51 TORRE 5 | 2025-07-11 | 7/23/2025 12:00:00 AM | 12 | 31 | 32.5 | 105 |  |  | 29.8 |  | 3 | 104.839
B-19388 NATIVA | 190.5 | TREMIE 4500 | PILOTE 51 TORRE 5 | 2025-07-11 | 7/23/2025 12:00:00 AM | 12 | 31 | 27.9 | 90 |  |  | 29.8 |  | 3 | 90
B-19388 NATIVA | 190.5 | TREMIE 3500 | PILOTE 86 COMUNAL3 | 2025-07-11 | 7/23/2025 12:00:00 AM | 12 | 24 | 21 | 88 |  |  | 21.1 |  | 3 | 87.5
B-19388 NATIVA | 190.5 | TREMIE 3500 | PILOTE 86 COMUNAL3 | 2025-07-11 | 7/23/2025 12:00:00 AM | 12 | 24 | 21.4 | 89 |  |  | 21.1 |  | 3 | 89.167
B-19388 NATIVA | 190.5 | TREMIE 3500 | PILOTE 86 COMUNAL3 | 2025-07-11 | 7/23/2025 12:00:00 AM | 12 | 24 | 20.9 | 87 |  |  | 21.1 |  | 3 | 87.083
B-19388 NATIVA | 191 | IND. MURO 5000 GF | MUROS AP 1304-1305 TORRE 5 | 2026-03-14 | 3/24/2026 12:00:00 AM | 10 | 35 | 29.5 | 84 | MURO | B-19388 NATIVA_MURO_35_10 | 29.8 |  | 3 | 84.286
B-19388 NATIVA | 191 | IND. MURO 5000 GF | MUROS AP 1304-1305 TORRE 5 | 2026-03-14 | 3/24/2026 12:00:00 AM | 10 | 35 | 30.3 | 86 | MURO | B-19388 NATIVA_MURO_35_10 | 29.8 |  | 3 | 86.571
B-19388 NATIVA | 191 | IND. MURO 5000 GF | MUROS AP 1304-1305 TORRE 5 | 2026-03-14 | 3/24/2026 12:00:00 AM | 10 | 35 | 29.6 | 84 | MURO | B-19388 NATIVA_MURO_35_10 | 29.8 |  | 3 | 84.571
B-19388 NATIVA | 191 | IND. MURO 5000 GF | MUROS PISO 17 APTO 1710 Y 1711 TORRE 4 | 2026-03-14 | 3/24/2026 12:00:00 AM | 10 | 35 | 33.1 | 95 | MURO | B-19388 NATIVA_MURO_35_10 | 31.533 |  | 3 | 94.571
B-19388 NATIVA | 191 | IND. MURO 5000 GF | MUROS PISO 17 APTO 1710 Y 1711 TORRE 4 | 2026-03-14 | 3/24/2026 12:00:00 AM | 10 | 35 | 29.9 | 85 | MURO | B-19388 NATIVA_MURO_35_10 | 31.533 |  | 3 | 85.429
B-19388 NATIVA | 191 | IND. MURO 5000 GF | MUROS PISO 17 APTO 1710 Y 1711 TORRE 4 | 2026-03-14 | 3/24/2026 12:00:00 AM | 10 | 35 | 31.6 | 90 | MURO | B-19388 NATIVA_MURO_35_10 | 31.533 |  | 3 | 90.286
B-19388 NATIVA | 191 | IND. MURO 5000 GF | MUROS PISO 19 APTO 1908 Y 1909 TORRE 4 | 2026-03-30 | 4/9/2026 12:00:00 AM | 10 | 35 | 39 | 111 | MURO | B-19388 NATIVA_MURO_35_10 | 37.433 |  | 3 | 111.429
B-19388 NATIVA | 191 | IND. MURO 5000 GF | MUROS PISO 19 APTO 1908 Y 1909 TORRE 4 | 2026-03-30 | 4/9/2026 12:00:00 AM | 10 | 35 | 38.1 | 109 | MURO | B-19388 NATIVA_MURO_35_10 | 37.433 |  | 3 | 108.857
B-19388 NATIVA | 191 | IND. MURO 5000 GF | MUROS PISO 19 APTO 1908 Y 1909 TORRE 4 | 2026-03-30 | 4/9/2026 12:00:00 AM | 10 | 35 | 35.2 | 100 | MURO | B-19388 NATIVA_MURO_35_10 | 37.433 |  | 3 | 100.571
B-19388 NATIVA | 191 | IND. MURO 5000 GF | MUROS P15 AP 1503-1502 TORRE 5 | 2026-03-30 | 4/9/2026 12:00:00 AM | 10 | 35 | 37.2 | 106 | MURO | B-19388 NATIVA_MURO_35_10 | 37.6 |  | 3 | 106.286
B-19388 NATIVA | 191 | IND. MURO 5000 GF | MUROS P15 AP 1503-1502 TORRE 5 | 2026-03-30 | 4/9/2026 12:00:00 AM | 10 | 35 | 40.2 | 115 | MURO | B-19388 NATIVA_MURO_35_10 | 37.6 |  | 3 | 114.857
B-19388 NATIVA | 191 | IND. MURO 5000 GF | MUROS P15 AP 1503-1502 TORRE 5 | 2026-03-30 | 4/9/2026 12:00:00 AM | 10 | 35 | 35.4 | 101 | MURO | B-19388 NATIVA_MURO_35_10 | 37.6 |  | 3 | 101.143
B-19388 NATIVA | 191 | IND. MURO 5000 GF | MUROS AP 1701-1712 TORRE 5 | 2026-04-22 | 5/2/2026 12:00:00 AM | 10 | 35 | 27.1 | 77 | MURO | B-19388 NATIVA_MURO_35_10 | 26.433 |  | 3 | 77.429
B-19388 NATIVA | 191 | IND. MURO 5000 GF | MUROS AP 1701-1712 TORRE 5 | 2026-04-22 | 5/2/2026 12:00:00 AM | 10 | 35 | 26.5 | 76 | MURO | B-19388 NATIVA_MURO_35_10 | 26.433 |  | 3 | 75.714
B-19388 NATIVA | 191 | IND. MURO 5000 GF | MUROS AP 1701-1712 TORRE 5 | 2026-04-22 | 5/2/2026 12:00:00 AM | 10 | 35 | 25.7 | 74 | MURO | B-19388 NATIVA_MURO_35_10 | 26.433 |  | 3 | 73.429
B-19388 NATIVA | 190.5 | TREMIE 4500 | PILOTES 80 TORRE 5 Y 75 TORRE 4 | 2025-06-17 | 6/27/2025 12:00:00 AM | 10 | 31 | 25.1 | 81 |  |  | 26.433 |  | 3 | 80.968
B-19388 NATIVA | 190.5 | TREMIE 4500 | PILOTES 80 TORRE 5 Y 75 TORRE 4 | 2025-06-17 | 6/27/2025 12:00:00 AM | 10 | 31 | 28.8 | 93 |  |  | 26.433 |  | 3 | 92.903
B-19388 NATIVA | 190.5 | TREMIE 4500 | PILOTES 80 TORRE 5 Y 75 TORRE 4 | 2025-06-17 | 6/27/2025 12:00:00 AM | 10 | 31 | 25.4 | 82 |  |  | 26.433 |  | 3 | 81.935
B-19388 NATIVA | 191 | CONVENCIONAL 4000 PSI GC | PLACA PISO 3 C-D 4-6 SALON COMUNAL 3 | 2026-03-14 | 3/24/2026 12:00:00 AM | 10 | 28 | 23.1 | 82 | PLACA | B-19388 NATIVA_PLACA_28_10 | 23.067 |  | 3 | 82.5
B-19388 NATIVA | 191 | CONVENCIONAL 4000 PSI GC | PLACA PISO 3 C-D 4-6 SALON COMUNAL 3 | 2026-03-14 | 3/24/2026 12:00:00 AM | 10 | 28 | 23.5 | 84 | PLACA | B-19388 NATIVA_PLACA_28_10 | 23.067 |  | 3 | 83.929
B-19388 NATIVA | 191 | CONVENCIONAL 4000 PSI GC | PLACA PISO 3 C-D 4-6 SALON COMUNAL 3 | 2026-03-14 | 3/24/2026 12:00:00 AM | 10 | 28 | 22.6 | 81 | PLACA | B-19388 NATIVA_PLACA_28_10 | 23.067 |  | 3 | 80.714
B-19388 NATIVA | 191 | CONVENCIONAL 4000 PSI GC | MUROS ESCALERA Y ASCENSOR PISO 1 SALON COMUNAL 2 | 2026-04-22 | 5/2/2026 12:00:00 AM | 10 | 28 | 30.4 | 108 | MURO | B-19388 NATIVA_MURO_28_10 | 30.167 |  | 3 | 108.571
B-19388 NATIVA | 191 | CONVENCIONAL 4000 PSI GC | MUROS ESCALERA Y ASCENSOR PISO 1 SALON COMUNAL 2 | 2026-04-22 | 5/2/2026 12:00:00 AM | 10 | 28 | 28.5 | 102 | MURO | B-19388 NATIVA_MURO_28_10 | 30.167 |  | 3 | 101.786
B-19388 NATIVA | 191 | CONVENCIONAL 4000 PSI GC | MUROS ESCALERA Y ASCENSOR PISO 1 SALON COMUNAL 2 | 2026-04-22 | 5/2/2026 12:00:00 AM | 10 | 28 | 31.6 | 113 | MURO | B-19388 NATIVA_MURO_28_10 | 30.167 |  | 3 | 112.857
B-19388 NATIVA | 191 | IND. MURO 4000 GF | MUROS PISO 22 APTO 2202 Y 2203 TORRE 4 | 2026-04-22 | 5/2/2026 12:00:00 AM | 10 | 28 | 33.2 | 118 | MURO | B-19388 NATIVA_MURO_28_10 | 33.133 |  | 3 | 118.571
B-19388 NATIVA | 191 | IND. MURO 4000 GF | MUROS PISO 22 APTO 2202 Y 2203 TORRE 4 | 2026-04-22 | 5/2/2026 12:00:00 AM | 10 | 28 | 32.4 | 116 | MURO | B-19388 NATIVA_MURO_28_10 | 33.133 |  | 3 | 115.714
B-19388 NATIVA | 191 | IND. MURO 4000 GF | MUROS PISO 22 APTO 2202 Y 2203 TORRE 4 | 2026-04-22 | 5/2/2026 12:00:00 AM | 10 | 28 | 33.8 | 121 | MURO | B-19388 NATIVA_MURO_28_10 | 33.133 |  | 3 | 120.714
B-19388 NATIVA | 190.5 | TREMIE 3500 | PILOTES 8-11 COMUNAL 3 | 2025-06-17 | 6/27/2025 12:00:00 AM | 10 | 24 | 21.6 | 90 |  |  | 21.2 |  | 3 | 90
B-19388 NATIVA | 190.5 | TREMIE 3500 | PILOTES 8-11 COMUNAL 3 | 2025-06-17 | 6/27/2025 12:00:00 AM | 10 | 24 | 18.4 | 76 |  |  | 21.2 |  | 3 | 76.667
B-19388 NATIVA | 190.5 | TREMIE 3500 | PILOTES 8-11 COMUNAL 3 | 2025-06-17 | 6/27/2025 12:00:00 AM | 10 | 24 | 23.6 | 98 |  |  | 21.2 |  | 3 | 98.333
B-19388 NATIVA | 191 | IND. PLACA 3000 PSI | PLACA PISO 18 APTOS 1806-1807 TORRE 4 | 2026-03-14 | 3/24/2026 12:00:00 AM | 10 | 21 | 21.7 | 103 | PLACA | B-19388 NATIVA_PLACA_21_10 | 20.4 |  | 3 | 103.333
B-19388 NATIVA | 191 | IND. PLACA 3000 PSI | PLACA PISO 18 APTOS 1806-1807 TORRE 4 | 2026-03-14 | 3/24/2026 12:00:00 AM | 10 | 21 | 19.8 | 94 | PLACA | B-19388 NATIVA_PLACA_21_10 | 20.4 |  | 3 | 94.286
B-19388 NATIVA | 191 | IND. PLACA 3000 PSI | PLACA PISO 18 APTOS 1806-1807 TORRE 4 | 2026-03-14 | 3/24/2026 12:00:00 AM | 10 | 21 | 19.7 | 94 | PLACA | B-19388 NATIVA_PLACA_21_10 | 20.4 |  | 3 | 93.81
B-19388 NATIVA | 191 | IND. PLACA 3000 PSI | PLACA P13 AP 1311-1310 + PASILLO | 2026-03-14 | 3/24/2026 12:00:00 AM | 10 | 21 | 20.2 | 96 | PLACA | B-19388 NATIVA_PLACA_21_10 | 19.9 |  | 3 | 96.19
B-19388 NATIVA | 191 | IND. PLACA 3000 PSI | PLACA P13 AP 1311-1310 + PASILLO | 2026-03-14 | 3/24/2026 12:00:00 AM | 10 | 21 | 19.6 | 93 | PLACA | B-19388 NATIVA_PLACA_21_10 | 19.9 |  | 3 | 93.333
B-19388 NATIVA | 191 | IND. PLACA 3000 PSI | PLACA P13 AP 1311-1310 + PASILLO | 2026-03-14 | 3/24/2026 12:00:00 AM | 10 | 21 | 19.9 | 95 | PLACA | B-19388 NATIVA_PLACA_21_10 | 19.9 |  | 3 | 94.762
B-19388 NATIVA | 191 | IND. PLACA 3000 PSI | PLACA P15 AP 1507-1506 TORRE 5 | 2026-03-30 | 4/9/2026 12:00:00 AM | 10 | 21 | 20.6 | 98 | PLACA | B-19388 NATIVA_PLACA_21_10 | 22.567 |  | 3 | 98.095
B-19388 NATIVA | 191 | IND. PLACA 3000 PSI | PLACA P15 AP 1507-1506 TORRE 5 | 2026-03-30 | 4/9/2026 12:00:00 AM | 10 | 21 | 22 | 104 | PLACA | B-19388 NATIVA_PLACA_21_10 | 22.567 |  | 3 | 104.762
B-19388 NATIVA | 191 | IND. PLACA 3000 PSI | PLACA P15 AP 1507-1506 TORRE 5 | 2026-03-30 | 4/9/2026 12:00:00 AM | 10 | 21 | 25.1 | 119 | PLACA | B-19388 NATIVA_PLACA_21_10 | 22.567 |  | 3 | 119.524
B-19388 NATIVA | 191 | IND. PLACA 3000 PSI | PLACA PISO 19 APTOS 2002-2003 Y ESCALERA EJES (18-20) PISO 18 A 19 TORRE 4 | 2026-03-30 | 4/9/2026 12:00:00 AM | 10 | 21 | 24.2 | 115 | PLACA | B-19388 NATIVA_PLACA_21_10 | 24.333 |  | 3 | 115.238
B-19388 NATIVA | 191 | IND. PLACA 3000 PSI | PLACA PISO 19 APTOS 2002-2003 Y ESCALERA EJES (18-20) PISO 18 A 19 TORRE 4 | 2026-03-30 | 4/9/2026 12:00:00 AM | 10 | 21 | 25.5 | 122 | PLACA | B-19388 NATIVA_PLACA_21_10 | 24.333 |  | 3 | 121.429
B-19388 NATIVA | 191 | IND. PLACA 3000 PSI | PLACA PISO 19 APTOS 2002-2003 Y ESCALERA EJES (18-20) PISO 18 A 19 TORRE 4 | 2026-03-30 | 4/9/2026 12:00:00 AM | 10 | 21 | 23.3 | 111 | PLACA | B-19388 NATIVA_PLACA_21_10 | 24.333 |  | 3 | 110.952
B-19388 NATIVA | 191 | IND. PLACA 3000 PSI | PLACA PISO 22 APTOS 2208-2209 TORRE 4 | 2026-04-22 | 5/2/2026 12:00:00 AM | 10 | 21 | 20.5 | 98 | PLACA | B-19388 NATIVA_PLACA_21_10 | 20.233 |  | 3 | 97.619
B-19388 NATIVA | 191 | IND. PLACA 3000 PSI | PLACA P17 1708-1709 TORRE 5 | 2026-04-22 | 5/2/2026 12:00:00 AM | 10 | 21 | 24 | 114 | PLACA | B-19388 NATIVA_PLACA_21_10 | 22.7 |  | 3 | 114.286
B-19388 NATIVA | 191 | IND. PLACA 3000 PSI | PLACA P17 1708-1709 TORRE 5 | 2026-04-22 | 5/2/2026 12:00:00 AM | 10 | 21 | 22.8 | 108 | PLACA | B-19388 NATIVA_PLACA_21_10 | 22.7 |  | 3 | 108.571
B-19388 NATIVA | 191 | IND. PLACA 3000 PSI | PLACA P17 1708-1709 TORRE 5 | 2026-04-22 | 5/2/2026 12:00:00 AM | 10 | 21 | 21.3 | 101 | PLACA | B-19388 NATIVA_PLACA_21_10 | 22.7 |  | 3 | 101.429
B-19388 NATIVA | 191 | IND. PLACA 3000 PSI | PLACA PISO 22 APTOS 2208-2209 TORRE 4 | 2026-04-22 | 5/2/2026 12:00:00 AM | 10 | 21 | 20.8 | 99 | PLACA | B-19388 NATIVA_PLACA_21_10 | 20.233 |  | 3 | 99.048
B-19388 NATIVA | 191 | IND. PLACA 3000 PSI | PLACA PISO 22 APTOS 2208-2209 TORRE 4 | 2026-04-22 | 5/2/2026 12:00:00 AM | 10 | 21 | 19.4 | 92 | PLACA | B-19388 NATIVA_PLACA_21_10 | 20.233 |  | 3 | 92.381
B-19388 NATIVA | 191 | IND. MURO 5000 GF | MUROS PISO 17 APTO 1704 Y 1705 TORRE 4 | 2026-03-09 | 3/18/2026 12:00:00 AM | 9 | 35 | 29.8 | 85 | MURO | B-19388 NATIVA_MURO_35_9 | 31.4 |  | 3 | 85.143
B-19388 NATIVA | 191 | IND. MURO 5000 GF | MUROS PISO 17 APTO 1704 Y 1705 TORRE 4 | 2026-03-09 | 3/18/2026 12:00:00 AM | 9 | 35 | 32.4 | 93 | MURO | B-19388 NATIVA_MURO_35_9 | 31.4 |  | 3 | 92.571
B-19388 NATIVA | 191 | IND. MURO 5000 GF | MUROS PISO 17 APTO 1704 Y 1705 TORRE 4 | 2026-03-09 | 3/18/2026 12:00:00 AM | 9 | 35 | 32 | 91 | MURO | B-19388 NATIVA_MURO_35_9 | 31.4 |  | 3 | 91.429
B-19388 NATIVA | 191 | IND. MURO 5000 GF | MUROS AP 1201-1212 TORRE 5 | 2026-03-09 | 3/18/2026 12:00:00 AM | 9 | 35 | 17.7 | 50 | MURO | B-19388 NATIVA_MURO_35_9 | 20.067 |  | 3 | 50.571
B-19388 NATIVA | 191 | IND. MURO 5000 GF | MUROS AP 1201-1212 TORRE 5 | 2026-03-09 | 3/18/2026 12:00:00 AM | 9 | 35 | 21.9 | 62 | MURO | B-19388 NATIVA_MURO_35_9 | 20.067 |  | 3 | 62.571
B-19388 NATIVA | 191 | IND. MURO 5000 GF | MUROS AP 1201-1212 TORRE 5 | 2026-03-09 | 3/18/2026 12:00:00 AM | 9 | 35 | 20.6 | 59 | MURO | B-19388 NATIVA_MURO_35_9 | 20.067 |  | 3 | 58.857
B-19388 NATIVA | 191 | IND. MURO 5000 GF | MUROS AP 1504-1505 TORRE 5 | 2026-03-31 | 4/9/2026 12:00:00 AM | 9 | 35 | 38.2 | 109 | MURO | B-19388 NATIVA_MURO_35_9 | 36.567 |  | 3 | 109.143
B-19388 NATIVA | 191 | IND. MURO 5000 GF | MUROS AP 1504-1505 TORRE 5 | 2026-03-31 | 4/9/2026 12:00:00 AM | 9 | 35 | 35.9 | 102 | MURO | B-19388 NATIVA_MURO_35_9 | 36.567 |  | 3 | 102.571
B-19388 NATIVA | 191 | IND. MURO 5000 GF | MUROS AP 1504-1505 TORRE 5 | 2026-03-31 | 4/9/2026 12:00:00 AM | 9 | 35 | 35.6 | 102 | MURO | B-19388 NATIVA_MURO_35_9 | 36.567 |  | 3 | 101.714
B-19388 NATIVA | 191 | IND. MURO 5000 GF | MUROS PISO 19 APTO 1910 Y 1911 TORRE 4 | 2026-03-31 | 4/9/2026 12:00:00 AM | 9 | 35 | 36.7 | 105 | MURO | B-19388 NATIVA_MURO_35_9 | 37.033 |  | 3 | 104.857
B-19388 NATIVA | 191 | IND. MURO 5000 GF | MUROS PISO 19 APTO 1910 Y 1911 TORRE 4 | 2026-03-31 | 4/9/2026 12:00:00 AM | 9 | 35 | 37.5 | 107 | MURO | B-19388 NATIVA_MURO_35_9 | 37.033 |  | 3 | 107.143
B-19388 NATIVA | 191 | IND. MURO 5000 GF | MUROS PISO 19 APTO 1910 Y 1911 TORRE 4 | 2026-03-31 | 4/9/2026 12:00:00 AM | 9 | 35 | 36.9 | 106 | MURO | B-19388 NATIVA_MURO_35_9 | 37.033 |  | 3 | 105.429
B-19388 NATIVA | 191 | IND. MURO 5000 GF | MUROS AP 1706-1707 TORRE 5 | 2026-04-23 | 5/2/2026 12:00:00 AM | 9 | 35 | 37.1 | 106 | MURO | B-19388 NATIVA_MURO_35_9 | 37.767 |  | 3 | 106
B-19388 NATIVA | 191 | IND. MURO 5000 GF | MUROS AP 1706-1707 TORRE 5 | 2026-04-23 | 5/2/2026 12:00:00 AM | 9 | 35 | 37.1 | 106 | MURO | B-19388 NATIVA_MURO_35_9 | 37.767 |  | 3 | 106
B-19388 NATIVA | 191 | IND. MURO 5000 GF | MUROS AP 1706-1707 TORRE 5 | 2026-04-23 | 5/2/2026 12:00:00 AM | 9 | 35 | 39.1 | 112 | MURO | B-19388 NATIVA_MURO_35_9 | 37.767 |  | 3 | 111.714
B-19388 NATIVA | 191 | IND. MURO 5000 GF | MUROS AP 1806-1807 TORRE 5 | 2026-04-30 | 5/9/2026 12:00:00 AM | 9 | 35 | 25.7 | 74 | MURO | B-19388 NATIVA_MURO_35_9 | 26.567 |  | 3 | 73.429
B-19388 NATIVA | 191 | IND. MURO 5000 GF | MUROS AP 1806-1807 TORRE 5 | 2026-04-30 | 5/9/2026 12:00:00 AM | 9 | 35 | 26.6 | 76 | MURO | B-19388 NATIVA_MURO_35_9 | 26.567 |  | 3 | 76
B-19388 NATIVA | 191 | IND. MURO 5000 GF | MUROS AP 1806-1807 TORRE 5 | 2026-04-30 | 5/9/2026 12:00:00 AM | 9 | 35 | 27.4 | 78 | MURO | B-19388 NATIVA_MURO_35_9 | 26.567 |  | 3 | 78.286
B-19388 NATIVA | 191 | IND. MURO 5000 GF | MUROS AP 1906-1907 TORRE 5 | 2026-05-11 | 5/20/2026 12:00:00 AM | 9 | 35 | 34.7 | 99 | MURO | B-19388 NATIVA_MURO_35_9 | 33.433 |  | 3 | 99.143
B-19388 NATIVA | 191 | IND. MURO 5000 GF | MUROS AP 1906-1907 TORRE 5 | 2026-05-11 | 5/20/2026 12:00:00 AM | 9 | 35 | 33.7 | 96 | MURO | B-19388 NATIVA_MURO_35_9 | 33.433 |  | 3 | 96.286
B-19388 NATIVA | 191 | IND. MURO 5000 GF | MUROS AP 1906-1907 TORRE 5 | 2026-05-11 | 5/20/2026 12:00:00 AM | 9 | 35 | 31.9 | 91 | MURO | B-19388 NATIVA_MURO_35_9 | 33.433 |  | 3 | 91.143
B-19388 NATIVA | 190.5 | TREMIE 4500 | PILOTE 12 TORRE 5 | 2025-05-13 | 5/22/2025 12:00:00 AM | 9 | 31 | 24.6 | 79 |  |  | 25.4 |  | 3 | 79.355
B-19388 NATIVA | 190.5 | TREMIE 4500 | PILOTE 12 TORRE 5 | 2025-05-13 | 5/22/2025 12:00:00 AM | 9 | 31 | 24.3 | 78 |  |  | 25.4 |  | 3 | 78.387
B-19388 NATIVA | 190.5 | TREMIE 4500 | PILOTE 12 TORRE 5 | 2025-05-13 | 5/22/2025 12:00:00 AM | 9 | 31 | 27.3 | 88 |  |  | 25.4 |  | 3 | 88.065
B-19388 NATIVA | 190.5 | TREMIE 4500 | PILOTES 4-67 TORRE 4 Y 10 TORRE 5 | 2025-06-03 | 6/12/2025 12:00:00 AM | 9 | 31 | 21.9 | 71 |  |  | 24.633 |  | 3 | 70.645
B-19388 NATIVA | 190.5 | TREMIE 4500 | PILOTES 4-67 TORRE 4 Y 10 TORRE 5 | 2025-06-03 | 6/12/2025 12:00:00 AM | 9 | 31 | 26.8 | 87 |  |  | 24.633 |  | 3 | 86.452
B-19388 NATIVA | 190.5 | TREMIE 4500 | PILOTES 4-67 TORRE 4 Y 10 TORRE 5 | 2025-06-03 | 6/12/2025 12:00:00 AM | 9 | 31 | 25.2 | 81 |  |  | 24.633 |  | 3 | 81.29
B-19388 NATIVA | 190.5 | TREMIE 4500 | PILOTES 1 TORRE 4 Y 37 TORRE 5 | 2025-06-18 | 6/27/2025 12:00:00 AM | 9 | 31 | 29.3 | 94 |  |  | 30.767 |  | 3 | 94.516
B-19388 NATIVA | 190.5 | TREMIE 4500 | PILOTES 1 TORRE 4 Y 37 TORRE 5 | 2025-06-18 | 6/27/2025 12:00:00 AM | 9 | 31 | 31.2 | 101 |  |  | 30.767 |  | 3 | 100.645
B-19388 NATIVA | 190.5 | TREMIE 4500 | PILOTES 1 TORRE 4 Y 37 TORRE 5 | 2025-06-18 | 6/27/2025 12:00:00 AM | 9 | 31 | 31.8 | 102 |  |  | 30.767 |  | 3 | 102.581
B-19388 NATIVA | 190.5 | IND. MURO 4000 GF | CIMENTACION EJES (12-14) (A-J) TORRE 4 | 2025-08-30 | 9/8/2025 12:00:00 AM | 9 | 28 | 17.6 | 63 |  |  | 17.9 |  | 3 | 62.857
B-19388 NATIVA | 190.5 | IND. MURO 4000 GF | CIMENTACION EJES (12-14) (A-J) TORRE 4 | 2025-08-30 | 9/8/2025 12:00:00 AM | 9 | 28 | 20.1 | 72 |  |  | 17.9 |  | 3 | 71.786
B-19388 NATIVA | 190.5 | IND. MURO 4000 GF | CIMENTACION EJES (12-14) (A-J) TORRE 4 | 2025-08-30 | 9/8/2025 12:00:00 AM | 9 | 28 | 16 | 57 |  |  | 17.9 |  | 3 | 57.143
B-19388 NATIVA | 190.5 | IND. MURO 4000 GF | CIMENTACION EJES (14-16) (A-J) TORRE 4 | 2025-08-30 | 9/8/2025 12:00:00 AM | 9 | 28 | 19.8 | 71 |  |  | 19.9 |  | 3 | 70.714
B-19388 NATIVA | 190.5 | IND. MURO 4000 GF | CIMENTACION EJES (14-16) (A-J) TORRE 4 | 2025-08-30 | 9/8/2025 12:00:00 AM | 9 | 28 | 21 | 75 |  |  | 19.9 |  | 3 | 75
B-19388 NATIVA | 190.5 | IND. MURO 4000 GF | CIMENTACION EJES (14-16) (A-J) TORRE 4 | 2025-08-30 | 9/8/2025 12:00:00 AM | 9 | 28 | 18.9 | 68 |  |  | 19.9 |  | 3 | 67.5
B-19388 NATIVA | 190.5 | IND. MURO 4000 GF | PLACA PISO 1 EJES (12-21)(A-J) TORRE 4 | 2025-09-11 | 9/20/2025 12:00:00 AM | 9 | 28 | 29.8 | 106 | PLACA | B-19388 NATIVA_PLACA_28_9 | 30.5 |  | 3 | 106.429
B-19388 NATIVA | 190.5 | IND. MURO 4000 GF | PLACA PISO 1 EJES (12-21)(A-J) TORRE 4 | 2025-09-11 | 9/20/2025 12:00:00 AM | 9 | 28 | 31.5 | 112 | PLACA | B-19388 NATIVA_PLACA_28_9 | 30.5 |  | 3 | 112.5
B-19388 NATIVA | 190.5 | IND. MURO 4000 GF | PLACA PISO 1 EJES (12-21)(A-J) TORRE 4 | 2025-09-11 | 9/20/2025 12:00:00 AM | 9 | 28 | 30.2 | 108 | PLACA | B-19388 NATIVA_PLACA_28_9 | 30.5 |  | 3 | 107.857
B-19388 NATIVA | 191 | CONVENCIONAL 4000 PSI GC | VIGAS CIMENTACION EJE 6-7 A-C SALON COMUNAL 3 | 2026-03-09 | 3/18/2026 12:00:00 AM | 9 | 28 | 20.6 | 73 |  |  | 25.033 |  | 3 | 73.571
B-19388 NATIVA | 191 | CONVENCIONAL 4000 PSI GC | VIGAS CIMENTACION EJE 6-7 A-C SALON COMUNAL 3 | 2026-03-09 | 3/18/2026 12:00:00 AM | 9 | 28 | 29.5 | 105 |  |  | 25.033 |  | 3 | 105.357
B-19388 NATIVA | 191 | CONVENCIONAL 4000 PSI GC | VIGAS CIMENTACION EJE 6-7 A-C SALON COMUNAL 3 | 2026-03-09 | 3/18/2026 12:00:00 AM | 9 | 28 | 25 | 89 |  |  | 25.033 |  | 3 | 89.286
B-19388 NATIVA | 191 | CONVENCIONAL 4000 PSI GC | MURO CONTENCION SUR 7-8 SUPERIOR COLUMNA B-8 | 2026-03-31 | 4/9/2026 12:00:00 AM | 9 | 28 | 28.9 | 103 | MURO | B-19388 NATIVA_MURO_28_9 | 29.533 |  | 3 | 103.214
B-19388 NATIVA | 191 | CONVENCIONAL 4000 PSI GC | MURO CONTENCION SUR 7-8 SUPERIOR COLUMNA B-8 | 2026-03-31 | 4/9/2026 12:00:00 AM | 9 | 28 | 31 | 111 | MURO | B-19388 NATIVA_MURO_28_9 | 29.533 |  | 3 | 110.714
B-19388 NATIVA | 191 | CONVENCIONAL 4000 PSI GC | MURO CONTENCION SUR 7-8 SUPERIOR COLUMNA B-8 | 2026-03-31 | 4/9/2026 12:00:00 AM | 9 | 28 | 28.7 | 102 | MURO | B-19388 NATIVA_MURO_28_9 | 29.533 |  | 3 | 102.5
B-19388 NATIVA | 191 | CONVENCIONAL 4000 PSI GC | PLACA PISO 1 EJE A'-A SALON COMUNAL 2 | 2026-04-23 | 5/2/2026 12:00:00 AM | 9 | 28 | 29.8 | 106 | PLACA | B-19388 NATIVA_PLACA_28_9 | 29.2 |  | 3 | 106.429
B-19388 NATIVA | 191 | CONVENCIONAL 4000 PSI GC | PLACA PISO 1 EJE A'-A SALON COMUNAL 2 | 2026-04-23 | 5/2/2026 12:00:00 AM | 9 | 28 | 29.2 | 104 | PLACA | B-19388 NATIVA_PLACA_28_9 | 29.2 |  | 3 | 104.286
B-19388 NATIVA | 191 | CONVENCIONAL 4000 PSI GC | PLACA PISO 1 EJE A'-A SALON COMUNAL 2 | 2026-04-23 | 5/2/2026 12:00:00 AM | 9 | 28 | 28.6 | 102 | PLACA | B-19388 NATIVA_PLACA_28_9 | 29.2 |  | 3 | 102.143
B-19388 NATIVA | 191 | IND. MURO 4000 GF | COLUMNAS PISO 1 1-C' 1-B' 2-B' 1-A' 2-A' SALON COMUNAL 2 | 2026-04-23 | 5/2/2026 12:00:00 AM | 9 | 28 | 28.8 | 103 |  |  | 29.8 |  | 3 | 102.857
B-19388 NATIVA | 191 | IND. MURO 4000 GF | COLUMNAS PISO 1 1-C' 1-B' 2-B' 1-A' 2-A' SALON COMUNAL 2 | 2026-04-23 | 5/2/2026 12:00:00 AM | 9 | 28 | 31.5 | 112 |  |  | 29.8 |  | 3 | 112.5
B-19388 NATIVA | 191 | IND. MURO 4000 GF | COLUMNAS PISO 1 1-C' 1-B' 2-B' 1-A' 2-A' SALON COMUNAL 2 | 2026-04-23 | 5/2/2026 12:00:00 AM | 9 | 28 | 29.1 | 104 |  |  | 29.8 |  | 3 | 103.929
B-19388 NATIVA | 191 | IND. MURO 4000 GF | MUROS PISO 22 APTO 2206 Y 2207 TORRE 4 | 2026-04-23 | 5/2/2026 12:00:00 AM | 9 | 28 | 28.5 | 102 | MURO | B-19388 NATIVA_MURO_28_9 | 28.367 |  | 3 | 101.786
B-19388 NATIVA | 191 | IND. MURO 4000 GF | MUROS PISO 22 APTO 2206 Y 2207 TORRE 4 | 2026-04-23 | 5/2/2026 12:00:00 AM | 9 | 28 | 25.9 | 93 | MURO | B-19388 NATIVA_MURO_28_9 | 28.367 |  | 3 | 92.5
B-19388 NATIVA | 191 | IND. MURO 4000 GF | MUROS PISO 22 APTO 2206 Y 2207 TORRE 4 | 2026-04-23 | 5/2/2026 12:00:00 AM | 9 | 28 | 30.7 | 110 | MURO | B-19388 NATIVA_MURO_28_9 | 28.367 |  | 3 | 109.643
B-19388 NATIVA | 191 | CONVENCIONAL 4000 PSI GC | PLACA PISO 3 A-C 5-6 SALON COMUNAL 3 | 2026-04-30 | 5/9/2026 12:00:00 AM | 9 | 28 | 21.8 | 78 | PLACA | B-19388 NATIVA_PLACA_28_9 | 22.333 |  | 3 | 77.857
B-19388 NATIVA | 191 | CONVENCIONAL 4000 PSI GC | PLACA PISO 3 A-C 5-6 SALON COMUNAL 3 | 2026-04-30 | 5/9/2026 12:00:00 AM | 9 | 28 | 23 | 82 | PLACA | B-19388 NATIVA_PLACA_28_9 | 22.333 |  | 3 | 82.143
B-19388 NATIVA | 191 | CONVENCIONAL 4000 PSI GC | PLACA PISO 3 A-C 5-6 SALON COMUNAL 3 | 2026-04-30 | 5/9/2026 12:00:00 AM | 9 | 28 | 22.2 | 79 | PLACA | B-19388 NATIVA_PLACA_28_9 | 22.333 |  | 3 | 79.286
B-19388 NATIVA | 191 | IND. MURO 4000 GF | MUROS PISO 23 APTO 2306 Y 2307 TORRE 4 | 2026-04-30 | 5/9/2026 12:00:00 AM | 9 | 28 | 35.5 | 127 | MURO | B-19388 NATIVA_MURO_28_9 | 37.033 |  | 3 | 126.786
B-19388 NATIVA | 191 | IND. MURO 4000 GF | MUROS PISO 23 APTO 2306 Y 2307 TORRE 4 | 2026-04-30 | 5/9/2026 12:00:00 AM | 9 | 28 | 30.1 | 108 | MURO | B-19388 NATIVA_MURO_28_9 | 37.033 |  | 3 | 107.5
B-19388 NATIVA | 191 | IND. MURO 4000 GF | MUROS PISO 23 APTO 2306 Y 2307 TORRE 4 | 2026-04-30 | 5/9/2026 12:00:00 AM | 9 | 28 | 45.5 | 162 | MURO | B-19388 NATIVA_MURO_28_9 | 37.033 |  | 3 | 162.5
B-19388 NATIVA | 191 | CONVENCIONAL 4000 PSI GC | VIGA ZARPA CIMENTACION - SALON COMUNAL 3 - EJES A ENTRE 9-10 | 2026-05-11 | 5/20/2026 12:00:00 AM | 9 | 28 | 21.1 | 75 |  |  | 20.933 |  | 3 | 75.357
B-19388 NATIVA | 191 | CONVENCIONAL 4000 PSI GC | VIGA ZARPA CIMENTACION - SALON COMUNAL 3 - EJES A ENTRE 9-10 | 2026-05-11 | 5/20/2026 12:00:00 AM | 9 | 28 | 20.1 | 72 |  |  | 20.933 |  | 3 | 71.786
B-19388 NATIVA | 191 | CONVENCIONAL 4000 PSI GC | VIGA ZARPA CIMENTACION - SALON COMUNAL 3 - EJES A ENTRE 9-10 | 2026-05-11 | 5/20/2026 12:00:00 AM | 9 | 28 | 21.6 | 77 |  |  | 20.933 |  | 3 | 77.143
B-19388 NATIVA | 191 | IND. MURO 4000 GF | MUROS PISO 24 APTOS 2401 Y 2412 TORRE 4 | 2026-05-11 | 5/20/2026 12:00:00 AM | 9 | 28 | 19.1 | 68 | MURO | B-19388 NATIVA_MURO_28_9 | 25.033 |  | 3 | 68.214
B-19388 NATIVA | 191 | IND. MURO 4000 GF | MUROS PISO 24 APTOS 2401 Y 2412 TORRE 4 | 2026-05-11 | 5/20/2026 12:00:00 AM | 9 | 28 | 28.5 | 102 | MURO | B-19388 NATIVA_MURO_28_9 | 25.033 |  | 3 | 101.786
B-19388 NATIVA | 191 | IND. MURO 4000 GF | MUROS PISO 24 APTOS 2401 Y 2412 TORRE 4 | 2026-05-11 | 5/20/2026 12:00:00 AM | 9 | 28 | 27.5 | 98 | MURO | B-19388 NATIVA_MURO_28_9 | 25.033 |  | 3 | 98.214
B-19388 NATIVA | 191 | IND. MURO 4000 GF | MUROS PISO 27 APTOS 2710 Y 2711 TORRE 4 | 2026-06-04 | 6/13/2026 12:00:00 AM | 9 | 28 | 25.4 | 91 | MURO | B-19388 NATIVA_MURO_28_9 | 26.167 |  | 3 | 90.714
B-19388 NATIVA | 191 | IND. MURO 4000 GF | MUROS PISO 27 APTOS 2710 Y 2711 TORRE 4 | 2026-06-04 | 6/13/2026 12:00:00 AM | 9 | 28 | 26.6 | 95 | MURO | B-19388 NATIVA_MURO_28_9 | 26.167 |  | 3 | 95
B-19388 NATIVA | 191 | IND. MURO 4000 GF | MUROS PISO 27 APTOS 2710 Y 2711 TORRE 4 | 2026-06-04 | 6/13/2026 12:00:00 AM | 9 | 28 | 26.5 | 94 | MURO | B-19388 NATIVA_MURO_28_9 | 26.167 |  | 3 | 94.643
B-19388 NATIVA | 191 | IND. MURO 4000 GF | MUROS P22 AP 2208-2209 TORRE 5 | 2026-06-04 | 6/13/2026 12:00:00 AM | 9 | 28 | 26.6 | 95 | MURO | B-19388 NATIVA_MURO_28_9 | 25.867 |  | 3 | 95
B-19388 NATIVA | 191 | IND. MURO 4000 GF | MUROS P22 AP 2208-2209 TORRE 5 | 2026-06-04 | 6/13/2026 12:00:00 AM | 9 | 28 | 25.7 | 92 | MURO | B-19388 NATIVA_MURO_28_9 | 25.867 |  | 3 | 91.786
B-19388 NATIVA | 191 | IND. MURO 4000 GF | MUROS P22 AP 2208-2209 TORRE 5 | 2026-06-04 | 6/13/2026 12:00:00 AM | 9 | 28 | 25.3 | 90 | MURO | B-19388 NATIVA_MURO_28_9 | 25.867 |  | 3 | 90.357
B-19388 NATIVA | 190.5 | TREMIE 3500 | PILOTE 34 COMUNAL 3 | 2025-06-03 | 6/12/2025 12:00:00 AM | 9 | 24 | 17.3 | 72 |  |  | 18 |  | 3 | 72.083
B-19388 NATIVA | 190.5 | TREMIE 3500 | PILOTE 34 COMUNAL 3 | 2025-06-03 | 6/12/2025 12:00:00 AM | 9 | 24 | 18.5 | 77 |  |  | 18 |  | 3 | 77.083
B-19388 NATIVA | 190.5 | TREMIE 3500 | PILOTE 34 COMUNAL 3 | 2025-06-03 | 6/12/2025 12:00:00 AM | 9 | 24 | 18.2 | 76 |  |  | 18 |  | 3 | 75.833
B-19388 NATIVA | 190.5 | TREMIE 3500 | PILOTES 17-44-66-76 COMUNAL 3 | 2025-06-18 | 6/27/2025 12:00:00 AM | 9 | 24 | 17.9 | 74 |  |  | 18.467 |  | 3 | 74.583
B-19388 NATIVA | 190.5 | TREMIE 3500 | PILOTES 17-44-66-76 COMUNAL 3 | 2025-06-18 | 6/27/2025 12:00:00 AM | 9 | 24 | 20.4 | 85 |  |  | 18.467 |  | 3 | 85
B-19388 NATIVA | 190.5 | TREMIE 3500 | PILOTES 17-44-66-76 COMUNAL 3 | 2025-06-18 | 6/27/2025 12:00:00 AM | 9 | 24 | 17.1 | 71 |  |  | 18.467 |  | 3 | 71.25
B-19388 NATIVA | 190.5 | TREMIE 3500 | PILOTES 69-82-84 COMUNAL 3 | 2025-07-14 | 7/23/2025 12:00:00 AM | 9 | 24 | 19.1 | 80 |  |  | 19.3 |  | 3 | 79.583
B-19388 NATIVA | 190.5 | TREMIE 3500 | PILOTES 69-82-84 COMUNAL 3 | 2025-07-14 | 7/23/2025 12:00:00 AM | 9 | 24 | 19.6 | 82 |  |  | 19.3 |  | 3 | 81.667
B-19388 NATIVA | 190.5 | TREMIE 3500 | PILOTES 69-82-84 COMUNAL 3 | 2025-07-14 | 7/23/2025 12:00:00 AM | 9 | 24 | 19.2 | 80 |  |  | 19.3 |  | 3 | 80
B-19388 NATIVA | 191 | IND. PLACA 3000 PSI | PLACA PISO 17 APTOS 1701-1712 Y ESCALERA EJES (2-4) PISO 16 A 17 TORRE 4 | 2026-03-09 | 3/18/2026 12:00:00 AM | 9 | 21 | 26.2 | 125 | PLACA | B-19388 NATIVA_PLACA_21_9 | 27.133 |  | 3 | 124.762
B-19388 NATIVA | 191 | IND. PLACA 3000 PSI | PLACA PISO 17 APTOS 1701-1712 Y ESCALERA EJES (2-4) PISO 16 A 17 TORRE 4 | 2026-03-09 | 3/18/2026 12:00:00 AM | 9 | 21 | 28 | 133 | PLACA | B-19388 NATIVA_PLACA_21_9 | 27.133 |  | 3 | 133.333
B-19388 NATIVA | 191 | IND. PLACA 3000 PSI | PLACA PISO 17 APTOS 1701-1712 Y ESCALERA EJES (2-4) PISO 16 A 17 TORRE 4 | 2026-03-09 | 3/18/2026 12:00:00 AM | 9 | 21 | 27.2 | 130 | PLACA | B-19388 NATIVA_PLACA_21_9 | 27.133 |  | 3 | 129.524
B-19388 NATIVA | 191 | IND. PLACA 3000 PSI | ESCALERA P11 EJE 23 Y PLACA APTO 1208 - 1209 TORRE 5 | 2026-03-09 | 3/18/2026 12:00:00 AM | 9 | 21 | 23 | 109 | PLACA | B-19388 NATIVA_PLACA_21_9 | 20.333 |  | 3 | 109.524
B-19388 NATIVA | 191 | IND. PLACA 3000 PSI | ESCALERA P11 EJE 23 Y PLACA APTO 1208 - 1209 TORRE 5 | 2026-03-09 | 3/18/2026 12:00:00 AM | 9 | 21 | 18.5 | 88 | PLACA | B-19388 NATIVA_PLACA_21_9 | 20.333 |  | 3 | 88.095
B-19388 NATIVA | 191 | IND. PLACA 3000 PSI | ESCALERA P11 EJE 23 Y PLACA APTO 1208 - 1209 TORRE 5 | 2026-03-09 | 3/18/2026 12:00:00 AM | 9 | 21 | 19.5 | 93 | PLACA | B-19388 NATIVA_PLACA_21_9 | 20.333 |  | 3 | 92.857
B-19388 NATIVA | 191 | IND. PLACA 3000 PSI | PLACA P15 AP 1511-1510 + PASILLO TORRE 5 | 2026-03-31 | 4/9/2026 12:00:00 AM | 9 | 21 | 20.2 | 96 | PLACA | B-19388 NATIVA_PLACA_21_9 | 20.567 |  | 3 | 96.19
B-19388 NATIVA | 191 | IND. PLACA 3000 PSI | PLACA P15 AP 1511-1510 + PASILLO TORRE 5 | 2026-03-31 | 4/9/2026 12:00:00 AM | 9 | 21 | 21.6 | 103 | PLACA | B-19388 NATIVA_PLACA_21_9 | 20.567 |  | 3 | 102.857
B-19388 NATIVA | 191 | IND. PLACA 3000 PSI | PLACA P15 AP 1511-1510 + PASILLO TORRE 5 | 2026-03-31 | 4/9/2026 12:00:00 AM | 9 | 21 | 19.9 | 95 | PLACA | B-19388 NATIVA_PLACA_21_9 | 20.567 |  | 3 | 94.762
B-19388 NATIVA | 191 | IND. PLACA 3000 PSI | PLACA PISO 20 APTOS 2006-2007 TORRE 4 | 2026-03-31 | 4/9/2026 12:00:00 AM | 9 | 21 | 26.4 | 126 | PLACA | B-19388 NATIVA_PLACA_21_9 | 25.833 |  | 3 | 125.714
B-19388 NATIVA | 191 | IND. PLACA 3000 PSI | PLACA PISO 20 APTOS 2006-2007 TORRE 4 | 2026-03-31 | 4/9/2026 12:00:00 AM | 9 | 21 | 24.6 | 117 | PLACA | B-19388 NATIVA_PLACA_21_9 | 25.833 |  | 3 | 117.143
B-19388 NATIVA | 191 | IND. PLACA 3000 PSI | PLACA PISO 20 APTOS 2006-2007 TORRE 4 | 2026-03-31 | 4/9/2026 12:00:00 AM | 9 | 21 | 26.5 | 126 | PLACA | B-19388 NATIVA_PLACA_21_9 | 25.833 |  | 3 | 126.19
B-19388 NATIVA | 191 | IND. PLACA 3000 PSI | PLACA PISO 22 APTOS 2210-2211 Y ESCALERA EJES (2-4) PISO 21 A 22 TORRE 4 | 2026-04-23 | 5/2/2026 12:00:00 AM | 9 | 21 | 20.8 | 99 | PLACA | B-19388 NATIVA_PLACA_21_9 | 22.067 |  | 3 | 99.048
B-19388 NATIVA | 191 | IND. PLACA 3000 PSI | PLACA PISO 22 APTOS 2210-2211 Y ESCALERA EJES (2-4) PISO 21 A 22 TORRE 4 | 2026-04-23 | 5/2/2026 12:00:00 AM | 9 | 21 | 23.6 | 112 | PLACA | B-19388 NATIVA_PLACA_21_9 | 22.067 |  | 3 | 112.381
B-19388 NATIVA | 191 | IND. PLACA 3000 PSI | PLACA PISO 22 APTOS 2210-2211 Y ESCALERA EJES (2-4) PISO 21 A 22 TORRE 4 | 2026-04-23 | 5/2/2026 12:00:00 AM | 9 | 21 | 21.8 | 104 | PLACA | B-19388 NATIVA_PLACA_21_9 | 22.067 |  | 3 | 103.81
B-19388 NATIVA | 191 | IND. PLACA 3000 PSI | ESCALERA P 16EJE 2 PLACA P18 AP 1802-1803 TORRE 5 | 2026-04-23 | 5/2/2026 12:00:00 AM | 9 | 21 | 17.4 | 83 | PLACA | B-19388 NATIVA_PLACA_21_9 | 20.267 |  | 3 | 82.857
B-19388 NATIVA | 191 | IND. PLACA 3000 PSI | ESCALERA P 16EJE 2 PLACA P18 AP 1802-1803 TORRE 5 | 2026-04-23 | 5/2/2026 12:00:00 AM | 9 | 21 | 20.8 | 99 | PLACA | B-19388 NATIVA_PLACA_21_9 | 20.267 |  | 3 | 99.048
B-19388 NATIVA | 191 | IND. PLACA 3000 PSI | ESCALERA P 16EJE 2 PLACA P18 AP 1802-1803 TORRE 5 | 2026-04-23 | 5/2/2026 12:00:00 AM | 9 | 21 | 22.6 | 108 | PLACA | B-19388 NATIVA_PLACA_21_9 | 20.267 |  | 3 | 107.619
B-19388 NATIVA | 191 | IND. PLACA 3000 PSI | PLACA P19 AP 1903 - 1902 + PASILLO + ESCALERA P17 EJE 2 TORRE 5 | 2026-04-30 | 5/9/2026 12:00:00 AM | 9 | 21 | 21.3 | 101 | PLACA | B-19388 NATIVA_PLACA_21_9 | 20.833 |  | 3 | 101.429
B-19388 NATIVA | 191 | IND. PLACA 3000 PSI | PLACA P19 AP 1903 - 1902 + PASILLO + ESCALERA P17 EJE 2 TORRE 5 | 2026-04-30 | 5/9/2026 12:00:00 AM | 9 | 21 | 20.7 | 99 | PLACA | B-19388 NATIVA_PLACA_21_9 | 20.833 |  | 3 | 98.571
B-19388 NATIVA | 191 | IND. PLACA 3000 PSI | PLACA P19 AP 1903 - 1902 + PASILLO + ESCALERA P17 EJE 2 TORRE 5 | 2026-04-30 | 5/9/2026 12:00:00 AM | 9 | 21 | 20.5 | 97 | PLACA | B-19388 NATIVA_PLACA_21_9 | 20.833 |  | 3 | 97.619
B-19388 NATIVA | 191 | IND. PLACA 3000 PSI | PLACA PISO 23 APTOS 2310-2311 Y ESCALERA EJES (2-4) PISO 22 A 23 TORRE 4 | 2026-04-30 | 5/9/2026 12:00:00 AM | 9 | 21 | 20.5 | 98 | PLACA | B-19388 NATIVA_PLACA_21_9 | 19.867 |  | 3 | 97.619
B-19388 NATIVA | 191 | IND. PLACA 3000 PSI | PLACA PISO 23 APTOS 2310-2311 Y ESCALERA EJES (2-4) PISO 22 A 23 TORRE 4 | 2026-04-30 | 5/9/2026 12:00:00 AM | 9 | 21 | 20.2 | 96 | PLACA | B-19388 NATIVA_PLACA_21_9 | 19.867 |  | 3 | 96.19
B-19388 NATIVA | 191 | IND. PLACA 3000 PSI | PLACA PISO 23 APTOS 2310-2311 Y ESCALERA EJES (2-4) PISO 22 A 23 TORRE 4 | 2026-04-30 | 5/9/2026 12:00:00 AM | 9 | 21 | 18.9 | 90 | PLACA | B-19388 NATIVA_PLACA_21_9 | 19.867 |  | 3 | 90
B-19388 NATIVA | 191 | IND. PLACA 3000 PSI | PLACA P20 AP 2003 - 2002 + PASILLO | 2026-05-11 | 5/20/2026 12:00:00 AM | 9 | 21 | 17.3 | 82 | PLACA | B-19388 NATIVA_PLACA_21_9 | 21.767 |  | 3 | 82.381
B-19388 NATIVA | 191 | IND. PLACA 3000 PSI | PLACA P20 AP 2003 - 2002 + PASILLO | 2026-05-11 | 5/20/2026 12:00:00 AM | 9 | 21 | 27.8 | 132 | PLACA | B-19388 NATIVA_PLACA_21_9 | 21.767 |  | 3 | 132.381
B-19388 NATIVA | 191 | IND. PLACA 3000 PSI | PLACA P20 AP 2003 - 2002 + PASILLO | 2026-05-11 | 5/20/2026 12:00:00 AM | 9 | 21 | 20.2 | 96 | PLACA | B-19388 NATIVA_PLACA_21_9 | 21.767 |  | 3 | 96.19
B-19388 NATIVA | 191 | IND. PLACA 3000 PSI | PLACA PISO 25 APTOS 2504-2505 TORRE 4 | 2026-05-11 | 5/20/2026 12:00:00 AM | 9 | 21 | 23.7 | 113 | PLACA | B-19388 NATIVA_PLACA_21_9 | 20.233 |  | 3 | 112.857
B-19388 NATIVA | 191 | IND. PLACA 3000 PSI | PLACA PISO 25 APTOS 2504-2505 TORRE 4 | 2026-05-11 | 5/20/2026 12:00:00 AM | 9 | 21 | 14.9 | 71 | PLACA | B-19388 NATIVA_PLACA_21_9 | 20.233 |  | 3 | 70.952
B-19388 NATIVA | 191 | IND. PLACA 3000 PSI | PLACA PISO 25 APTOS 2504-2505 TORRE 4 | 2026-05-11 | 5/20/2026 12:00:00 AM | 9 | 21 | 22.1 | 105 | PLACA | B-19388 NATIVA_PLACA_21_9 | 20.233 |  | 3 | 105.238
B-19388 NATIVA | 191 | IND. PLACA 3000 PSI | PLACA PISO 28 APTOS 2806-2807 Y ESCALERA EJES (18-20) PISO 26 A 27 TORRE 4 | 2026-06-04 | 6/13/2026 12:00:00 AM | 9 | 21 | 21.3 | 101 | PLACA | B-19388 NATIVA_PLACA_21_9 | 20 |  | 3 | 101.429
B-19388 NATIVA | 191 | IND. PLACA 3000 PSI | PLACA PISO 28 APTOS 2806-2807 Y ESCALERA EJES (18-20) PISO 26 A 27 TORRE 4 | 2026-06-04 | 6/13/2026 12:00:00 AM | 9 | 21 | 21 | 100 | PLACA | B-19388 NATIVA_PLACA_21_9 | 20 |  | 3 | 100
B-19388 NATIVA | 191 | IND. PLACA 3000 PSI | PLACA PISO 28 APTOS 2806-2807 Y ESCALERA EJES (18-20) PISO 26 A 27 TORRE 4 | 2026-06-04 | 6/13/2026 12:00:00 AM | 9 | 21 | 17.7 | 84 | PLACA | B-19388 NATIVA_PLACA_21_9 | 20 |  | 3 | 84.286
B-19388 NATIVA | 191 | IND. PLACA 3000 PSI | PLACA P23 2301-2312 +PASILLO Y ESCALERA P21 EJE 2 TORRE 5 | 2026-06-04 | 6/13/2026 12:00:00 AM | 9 | 21 | 18.7 | 89 | PLACA | B-19388 NATIVA_PLACA_21_9 | 18.8 |  | 3 | 89.048
B-19388 NATIVA | 191 | IND. PLACA 3000 PSI | PLACA P23 2301-2312 +PASILLO Y ESCALERA P21 EJE 2 TORRE 5 | 2026-06-04 | 6/13/2026 12:00:00 AM | 9 | 21 | 18.9 | 90 | PLACA | B-19388 NATIVA_PLACA_21_9 | 18.8 |  | 3 | 90
B-19388 NATIVA | 191 | IND. PLACA 3000 PSI | PLACA P23 2301-2312 +PASILLO Y ESCALERA P21 EJE 2 TORRE 5 | 2026-06-04 | 6/13/2026 12:00:00 AM | 9 | 21 | 18.8 | 89 | PLACA | B-19388 NATIVA_PLACA_21_9 | 18.8 |  | 3 | 89.524
B-19388 NATIVA | 191 | EVOLUTION 5000 PSI | MUROS PISO 1 APTOS 106-107 TORRE 4 | 2025-09-19 | 9/27/2025 12:00:00 AM | 8 | 35 | 26.5 | 76 | MURO | B-19388 NATIVA_MURO_35_8 | 26.733 |  | 3 | 75.714
B-19388 NATIVA | 191 | EVOLUTION 5000 PSI | MUROS PISO 1 APTOS 106-107 TORRE 4 | 2025-09-19 | 9/27/2025 12:00:00 AM | 8 | 35 | 26.1 | 74 | MURO | B-19388 NATIVA_MURO_35_8 | 26.733 |  | 3 | 74.571
B-19388 NATIVA | 191 | EVOLUTION 5000 PSI | MUROS PISO 1 APTOS 106-107 TORRE 4 | 2025-09-19 | 9/27/2025 12:00:00 AM | 8 | 35 | 27.6 | 79 | MURO | B-19388 NATIVA_MURO_35_8 | 26.733 |  | 3 | 78.857
B-19388 NATIVA | 191 | EVOLUTION 5000 PSI | MUROS PISO 2 ZONA DE LAVADO Y DEPOSITOS TORRE 4 | 2025-10-08 | 10/16/2025 12:00:00 AM | 8 | 35 | 30.6 | 87 | MURO | B-19388 NATIVA_MURO_35_8 | 32.733 |  | 3 | 87.429
B-19388 NATIVA | 191 | EVOLUTION 5000 PSI | MUROS PISO 2 ZONA DE LAVADO Y DEPOSITOS TORRE 4 | 2025-10-08 | 10/16/2025 12:00:00 AM | 8 | 35 | 30.1 | 86 | MURO | B-19388 NATIVA_MURO_35_8 | 32.733 |  | 3 | 86
B-19388 NATIVA | 191 | EVOLUTION 5000 PSI | MUROS PISO 2 ZONA DE LAVADO Y DEPOSITOS TORRE 4 | 2025-10-08 | 10/16/2025 12:00:00 AM | 8 | 35 | 37.5 | 107 | MURO | B-19388 NATIVA_MURO_35_8 | 32.733 |  | 3 | 107.143
B-19388 NATIVA | 191 | EVOLUTION 5000 PSI | MUROS P3 AP 308-309 TORRE 5 | 2025-12-01 | 12/9/2025 12:00:00 AM | 8 | 35 | 32 | 92 | MURO | B-19388 NATIVA_MURO_35_8 | 32 |  | 3 | 91.429
B-19388 NATIVA | 191 | EVOLUTION 5000 PSI | MUROS P3 AP 308-309 TORRE 5 | 2025-12-01 | 12/9/2025 12:00:00 AM | 8 | 35 | 32.5 | 93 | MURO | B-19388 NATIVA_MURO_35_8 | 32 |  | 3 | 92.857
B-19388 NATIVA | 191 | EVOLUTION 5000 PSI | MUROS P3 AP 308-309 TORRE 5 | 2025-12-01 | 12/9/2025 12:00:00 AM | 8 | 35 | 31.5 | 90 | MURO | B-19388 NATIVA_MURO_35_8 | 32 |  | 3 | 90
B-19388 NATIVA | 191 | EVOLUTION 5000 PSI | MUROS PISO 8 APTO 802 Y 803 TORRE 4 | 2025-12-01 | 12/9/2025 12:00:00 AM | 8 | 35 | 27.5 | 79 | MURO | B-19388 NATIVA_MURO_35_8 | 26.4 |  | 3 | 78.571
B-19388 NATIVA | 191 | EVOLUTION 5000 PSI | MUROS PISO 8 APTO 802 Y 803 TORRE 4 | 2025-12-01 | 12/9/2025 12:00:00 AM | 8 | 35 | 25.4 | 72 | MURO | B-19388 NATIVA_MURO_35_8 | 26.4 |  | 3 | 72.571
B-19388 NATIVA | 191 | EVOLUTION 5000 PSI | MUROS PISO 8 APTO 802 Y 803 TORRE 4 | 2025-12-01 | 12/9/2025 12:00:00 AM | 8 | 35 | 26.3 | 75 | MURO | B-19388 NATIVA_MURO_35_8 | 26.4 |  | 3 | 75.143
B-19388 NATIVA | 191 | AUTOCOMPACTANTE 5000 GF | MUROS PISO 9 APTO 906 Y 907 TORRE 4 | 2025-12-11 | 12/19/2025 12:00:00 AM | 8 | 35 | 28.5 | 81 | MURO | B-19388 NATIVA_MURO_35_8 | 28.733 |  | 3 | 81.429
B-19388 NATIVA | 191 | AUTOCOMPACTANTE 5000 GF | MUROS PISO 9 APTO 906 Y 907 TORRE 4 | 2025-12-11 | 12/19/2025 12:00:00 AM | 8 | 35 | 28.9 | 82 | MURO | B-19388 NATIVA_MURO_35_8 | 28.733 |  | 3 | 82.571
B-19388 NATIVA | 191 | AUTOCOMPACTANTE 5000 GF | MUROS PISO 9 APTO 906 Y 907 TORRE 4 | 2025-12-11 | 12/19/2025 12:00:00 AM | 8 | 35 | 28.8 | 82 | MURO | B-19388 NATIVA_MURO_35_8 | 28.733 |  | 3 | 82.286
B-19388 NATIVA | 191 | AUTOCOMPACTANTE 5000 GF | MUROS P4 AP 408-409 TORRE 5 | 2025-12-11 | 12/19/2025 12:00:00 AM | 8 | 35 | 37.2 | 106 | MURO | B-19388 NATIVA_MURO_35_8 | 26.667 |  | 3 | 106.286
B-19388 NATIVA | 191 | AUTOCOMPACTANTE 5000 GF | MUROS P4 AP 408-409 TORRE 5 | 2025-12-11 | 12/19/2025 12:00:00 AM | 8 | 35 | 16.3 | 46 | MURO | B-19388 NATIVA_MURO_35_8 | 26.667 |  | 3 | 46.571
B-19388 NATIVA | 191 | AUTOCOMPACTANTE 5000 GF | MUROS P4 AP 408-409 TORRE 5 | 2025-12-11 | 12/19/2025 12:00:00 AM | 8 | 35 | 26.5 | 76 | MURO | B-19388 NATIVA_MURO_35_8 | 26.667 |  | 3 | 75.714
B-19388 NATIVA | 191 | EVOLUTION 5000 PSI | MUROS P6 AP 603-602 TORRE 5 | 2026-01-21 | 1/29/2026 12:00:00 AM | 8 | 35 | 36.2 | 103 | MURO | B-19388 NATIVA_MURO_35_8 | 34.5 |  | 3 | 103.429
B-19388 NATIVA | 191 | EVOLUTION 5000 PSI | MUROS P6 AP 603-602 TORRE 5 | 2026-01-21 | 1/29/2026 12:00:00 AM | 8 | 35 | 33 | 94 | MURO | B-19388 NATIVA_MURO_35_8 | 34.5 |  | 3 | 94.286
B-19388 NATIVA | 191 | EVOLUTION 5000 PSI | MUROS P6 AP 603-602 TORRE 5 | 2026-01-21 | 1/29/2026 12:00:00 AM | 8 | 35 | 34.3 | 98 | MURO | B-19388 NATIVA_MURO_35_8 | 34.5 |  | 3 | 98
B-19388 NATIVA | 191 | IND. MURO 5000 GF | MUROS PISO 12 APTO 1208 Y 1209 TORRE 4 | 2026-02-04 | 2/12/2026 12:00:00 AM | 8 | 35 | 35.3 | 101 | MURO | B-19388 NATIVA_MURO_35_8 | 32.7 |  | 3 | 100.857
B-19388 NATIVA | 191 | EVOLUTION 5000 PSI | MUROS P7 AP 703-702 TORRE 5 | 2026-01-28 | 2/5/2026 12:00:00 AM | 8 | 35 | 41.4 | 118 | MURO | B-19388 NATIVA_MURO_35_8 | 39.967 |  | 3 | 118.286
B-19388 NATIVA | 191 | EVOLUTION 5000 PSI | MUROS P7 AP 703-702 TORRE 5 | 2026-01-28 | 2/5/2026 12:00:00 AM | 8 | 35 | 40.9 | 117 | MURO | B-19388 NATIVA_MURO_35_8 | 39.967 |  | 3 | 116.857
B-19388 NATIVA | 191 | EVOLUTION 5000 PSI | MUROS P7 AP 703-702 TORRE 5 | 2026-01-28 | 2/5/2026 12:00:00 AM | 8 | 35 | 37.6 | 107 | MURO | B-19388 NATIVA_MURO_35_8 | 39.967 |  | 3 | 107.429
B-19388 NATIVA | 191 | IND. MURO 5000 GF | MUROS PISO 11 APTO 1110 Y 1111 TORRE 4 | 2026-01-28 | 2/5/2026 12:00:00 AM | 8 | 35 | 34.7 | 99 | MURO | B-19388 NATIVA_MURO_35_8 | 36.267 |  | 3 | 99.143
B-19388 NATIVA | 191 | IND. MURO 5000 GF | MUROS PISO 11 APTO 1110 Y 1111 TORRE 4 | 2026-01-28 | 2/5/2026 12:00:00 AM | 8 | 35 | 35.9 | 102 | MURO | B-19388 NATIVA_MURO_35_8 | 36.267 |  | 3 | 102.571
B-19388 NATIVA | 191 | IND. MURO 5000 GF | MUROS PISO 11 APTO 1110 Y 1111 TORRE 4 | 2026-01-28 | 2/5/2026 12:00:00 AM | 8 | 35 | 38.2 | 109 | MURO | B-19388 NATIVA_MURO_35_8 | 36.267 |  | 3 | 109.143
B-19388 NATIVA | 191 | EVOLUTION 5000 PSI | MUROS P8 AP 803-802 TORRE 5 | 2026-02-04 | 2/12/2026 12:00:00 AM | 8 | 35 | 34 | 97 | MURO | B-19388 NATIVA_MURO_35_8 | 32.967 |  | 3 | 97.143
B-19388 NATIVA | 191 | EVOLUTION 5000 PSI | MUROS P8 AP 803-802 TORRE 5 | 2026-02-04 | 2/12/2026 12:00:00 AM | 8 | 35 | 33.8 | 96 | MURO | B-19388 NATIVA_MURO_35_8 | 32.967 |  | 3 | 96.571
B-19388 NATIVA | 191 | EVOLUTION 5000 PSI | MUROS P8 AP 803-802 TORRE 5 | 2026-02-04 | 2/12/2026 12:00:00 AM | 8 | 35 | 31.1 | 89 | MURO | B-19388 NATIVA_MURO_35_8 | 32.967 |  | 3 | 88.857
B-19388 NATIVA | 191 | IND. MURO 5000 GF | MUROS PISO 12 APTO 1208 Y 1209 TORRE 4 | 2026-02-04 | 2/12/2026 12:00:00 AM | 8 | 35 | 30.8 | 88 | MURO | B-19388 NATIVA_MURO_35_8 | 32.7 |  | 3 | 88
B-19388 NATIVA | 191 | IND. MURO 5000 GF | MUROS PISO 12 APTO 1208 Y 1209 TORRE 4 | 2026-02-04 | 2/12/2026 12:00:00 AM | 8 | 35 | 32 | 92 | MURO | B-19388 NATIVA_MURO_35_8 | 32.7 |  | 3 | 91.429
B-19388 NATIVA | 191 | EVOLUTION 5000 PSI | MUROS P9 AP 903-902 TORRE 5 | 2026-02-11 | 2/19/2026 12:00:00 AM | 8 | 35 | 31 | 88 | MURO | B-19388 NATIVA_MURO_35_8 | 33.167 |  | 3 | 88.571
B-19388 NATIVA | 191 | EVOLUTION 5000 PSI | MUROS P9 AP 903-902 TORRE 5 | 2026-02-11 | 2/19/2026 12:00:00 AM | 8 | 35 | 33.6 | 96 | MURO | B-19388 NATIVA_MURO_35_8 | 33.167 |  | 3 | 96
B-19388 NATIVA | 191 | EVOLUTION 5000 PSI | MUROS P9 AP 903-902 TORRE 5 | 2026-02-11 | 2/19/2026 12:00:00 AM | 8 | 35 | 34.9 | 100 | MURO | B-19388 NATIVA_MURO_35_8 | 33.167 |  | 3 | 99.714
B-19388 NATIVA | 191 | IND. MURO 5000 GF | MUROS PISO 14 APTO 1408 Y 1409 TORRE 4 | 2026-02-18 | 2/26/2026 12:00:00 AM | 8 | 35 | 30.8 | 88 | MURO | B-19388 NATIVA_MURO_35_8 | 33.233 |  | 3 | 88
B-19388 NATIVA | 191 | IND. MURO 5000 GF | MUROS PISO 14 APTO 1408 Y 1409 TORRE 4 | 2026-02-18 | 2/26/2026 12:00:00 AM | 8 | 35 | 32.5 | 93 | MURO | B-19388 NATIVA_MURO_35_8 | 33.233 |  | 3 | 92.857
B-19388 NATIVA | 191 | IND. MURO 5000 GF | MUROS PISO 14 APTO 1408 Y 1409 TORRE 4 | 2026-02-18 | 2/26/2026 12:00:00 AM | 8 | 35 | 36.4 | 104 | MURO | B-19388 NATIVA_MURO_35_8 | 33.233 |  | 3 | 104
B-19388 NATIVA | 191 | IND. MURO 5000 GF | MUROS AP 1206-1207 TORRE 5 | 2026-03-10 | 3/18/2026 12:00:00 AM | 8 | 35 | 30.8 | 88 | MURO | B-19388 NATIVA_MURO_35_8 | 30.633 |  | 3 | 88
B-19388 NATIVA | 191 | IND. MURO 5000 GF | MUROS AP 1206-1207 TORRE 5 | 2026-03-10 | 3/18/2026 12:00:00 AM | 8 | 35 | 29.7 | 85 | MURO | B-19388 NATIVA_MURO_35_8 | 30.633 |  | 3 | 84.857
B-19388 NATIVA | 191 | IND. MURO 5000 GF | MUROS AP 1206-1207 TORRE 5 | 2026-03-10 | 3/18/2026 12:00:00 AM | 8 | 35 | 31.4 | 90 | MURO | B-19388 NATIVA_MURO_35_8 | 30.633 |  | 3 | 89.714
B-19388 NATIVA | 191 | IND. MURO 5000 GF | MUROS AP 1106-1107 TORRE 5 | 2026-03-03 | 3/11/2026 12:00:00 AM | 8 | 35 | 33.3 | 95 | MURO | B-19388 NATIVA_MURO_35_8 | 33.533 |  | 3 | 95.143
B-19388 NATIVA | 191 | IND. MURO 5000 GF | MUROS AP 1106-1107 TORRE 5 | 2026-03-03 | 3/11/2026 12:00:00 AM | 8 | 35 | 33.9 | 97 | MURO | B-19388 NATIVA_MURO_35_8 | 33.533 |  | 3 | 96.857
B-19388 NATIVA | 191 | IND. MURO 5000 GF | MUROS AP 1106-1107 TORRE 5 | 2026-03-03 | 3/11/2026 12:00:00 AM | 8 | 35 | 33.4 | 95 | MURO | B-19388 NATIVA_MURO_35_8 | 33.533 |  | 3 | 95.429
B-19388 NATIVA | 191 | IND. MURO 5000 GF | MUROS PISO 16 APTO 1606 Y 1607 TORRE 4 | 2026-03-03 | 3/11/2026 12:00:00 AM | 8 | 35 | 33.8 | 96 | MURO | B-19388 NATIVA_MURO_35_8 | 33.367 |  | 3 | 96.571
B-19388 NATIVA | 191 | IND. MURO 5000 GF | MUROS PISO 16 APTO 1606 Y 1607 TORRE 4 | 2026-03-03 | 3/11/2026 12:00:00 AM | 8 | 35 | 33.1 | 94 | MURO | B-19388 NATIVA_MURO_35_8 | 33.367 |  | 3 | 94.571
B-19388 NATIVA | 191 | IND. MURO 5000 GF | MUROS PISO 16 APTO 1606 Y 1607 TORRE 4 | 2026-03-03 | 3/11/2026 12:00:00 AM | 8 | 35 | 33.2 | 95 | MURO | B-19388 NATIVA_MURO_35_8 | 33.367 |  | 3 | 94.857
B-19388 NATIVA | 191 | IND. MURO 5000 GF | MUROS PISO 17 APTO 1702 Y 1703 TORRE 4 | 2026-03-10 | 3/18/2026 12:00:00 AM | 8 | 35 | 27.3 | 78 | MURO | B-19388 NATIVA_MURO_35_8 | 29.333 |  | 3 | 78
B-19388 NATIVA | 191 | IND. MURO 5000 GF | MUROS PISO 17 APTO 1702 Y 1703 TORRE 4 | 2026-03-10 | 3/18/2026 12:00:00 AM | 8 | 35 | 31.3 | 89 | MURO | B-19388 NATIVA_MURO_35_8 | 29.333 |  | 3 | 89.429
B-19388 NATIVA | 191 | IND. MURO 5000 GF | MUROS PISO 17 APTO 1702 Y 1703 TORRE 4 | 2026-03-10 | 3/18/2026 12:00:00 AM | 8 | 35 | 29.4 | 84 | MURO | B-19388 NATIVA_MURO_35_8 | 29.333 |  | 3 | 84
B-19388 NATIVA | 191 | IND. MURO 5000 GF | MUROS PISO 18 APTO 1804 Y 1805 TORRE 4 | 2026-03-16 | 3/24/2026 12:00:00 AM | 8 | 35 | 34.7 | 99 | MURO | B-19388 NATIVA_MURO_35_8 | 30.933 |  | 3 | 99.143
B-19388 NATIVA | 191 | IND. MURO 5000 GF | MUROS PISO 18 APTO 1804 Y 1805 TORRE 4 | 2026-03-16 | 3/24/2026 12:00:00 AM | 8 | 35 | 28.2 | 80 | MURO | B-19388 NATIVA_MURO_35_8 | 30.933 |  | 3 | 80.571
B-19388 NATIVA | 191 | IND. MURO 5000 GF | MUROS PISO 18 APTO 1804 Y 1805 TORRE 4 | 2026-03-16 | 3/24/2026 12:00:00 AM | 8 | 35 | 29.9 | 85 | MURO | B-19388 NATIVA_MURO_35_8 | 30.933 |  | 3 | 85.429
B-19388 NATIVA | 191 | IND. MURO 5000 GF | MUROS P1711-1710 TORRE 5 | 2026-04-24 | 5/2/2026 12:00:00 AM | 8 | 35 | 43.5 | 124 | MURO | B-19388 NATIVA_MURO_35_8 | 41.267 |  | 3 | 124.286
B-19388 NATIVA | 191 | IND. MURO 5000 GF | MUROS P1711-1710 TORRE 5 | 2026-04-24 | 5/2/2026 12:00:00 AM | 8 | 35 | 39.4 | 113 | MURO | B-19388 NATIVA_MURO_35_8 | 41.267 |  | 3 | 112.571
B-19388 NATIVA | 191 | IND. MURO 5000 GF | MUROS P1711-1710 TORRE 5 | 2026-04-24 | 5/2/2026 12:00:00 AM | 8 | 35 | 40.9 | 117 | MURO | B-19388 NATIVA_MURO_35_8 | 41.267 |  | 3 | 116.857
B-19388 NATIVA | 191 | IND. MURO 5000 GF | MUROS P1911-1910 TORRE 5 | 2026-05-12 | 5/20/2026 12:00:00 AM | 8 | 35 | 31.5 | 90 | MURO | B-19388 NATIVA_MURO_35_8 | 33.567 |  | 3 | 90
B-19388 NATIVA | 191 | IND. MURO 5000 GF | MUROS P1911-1910 TORRE 5 | 2026-05-12 | 5/20/2026 12:00:00 AM | 8 | 35 | 34.1 | 97 | MURO | B-19388 NATIVA_MURO_35_8 | 33.567 |  | 3 | 97.429
B-19388 NATIVA | 191 | IND. MURO 5000 GF | MUROS P1911-1910 TORRE 5 | 2026-05-12 | 5/20/2026 12:00:00 AM | 8 | 35 | 35.1 | 100 | MURO | B-19388 NATIVA_MURO_35_8 | 33.567 |  | 3 | 100.286
B-19388 NATIVA | 190.5 | TREMIE 4500 | PILOTE 76 TORRE 4 | 2025-05-14 | 5/22/2025 12:00:00 AM | 8 | 31 | 27.1 | 87 |  |  | 28.433 |  | 3 | 87.419
B-19388 NATIVA | 190.5 | TREMIE 4500 | PILOTE 76 TORRE 4 | 2025-05-14 | 5/22/2025 12:00:00 AM | 8 | 31 | 26.7 | 86 |  |  | 28.433 |  | 3 | 86.129
B-19388 NATIVA | 190.5 | TREMIE 4500 | PILOTE 8 TORRE 5 | 2025-05-14 | 5/22/2025 12:00:00 AM | 8 | 31 | 21.4 | 69 |  |  | 20.733 |  | 3 | 69.032
B-19388 NATIVA | 190.5 | TREMIE 4500 | PILOTE 76 TORRE 4 | 2025-05-14 | 5/22/2025 12:00:00 AM | 8 | 31 | 31.5 | 102 |  |  | 28.433 |  | 3 | 101.613
B-19388 NATIVA | 190.5 | TREMIE 4500 | PILOTE 28 TORRE 4 | 2025-04-15 | 4/23/2025 12:00:00 AM | 8 | 31 | 20.7 | 67 |  |  | 20.333 |  | 3 | 66.774
B-19388 NATIVA | 190.5 | TREMIE 4500 | PILOTE 28 TORRE 4 | 2025-04-15 | 4/23/2025 12:00:00 AM | 8 | 31 | 20.5 | 66 |  |  | 20.333 |  | 3 | 66.129
B-19388 NATIVA | 190.5 | TREMIE 4500 | PILOTE 28 TORRE 4 | 2025-04-15 | 4/23/2025 12:00:00 AM | 8 | 31 | 19.8 | 64 |  |  | 20.333 |  | 3 | 63.871
B-19388 NATIVA | 190.5 | TREMIE 4500 | PILOTE 72 TORRE 4 | 2025-04-07 | 4/15/2025 12:00:00 AM | 8 | 31 | 34.9 | 112 |  |  | 32.2 |  | 3 | 112.581
B-19388 NATIVA | 190.5 | TREMIE 4500 | PILOTE 72 TORRE 4 | 2025-04-07 | 4/15/2025 12:00:00 AM | 8 | 31 | 30.2 | 97 |  |  | 32.2 |  | 3 | 97.419
B-19388 NATIVA | 190.5 | TREMIE 4500 | PILOTE 72 TORRE 4 | 2025-04-07 | 4/15/2025 12:00:00 AM | 8 | 31 | 31.5 | 102 |  |  | 32.2 |  | 3 | 101.613
B-19388 NATIVA | 190.5 | TREMIE 4500 | PILOTE 8 TORRE 5 | 2025-05-14 | 5/22/2025 12:00:00 AM | 8 | 31 | 21.9 | 70 |  |  | 20.733 |  | 3 | 70.645
B-19388 NATIVA | 190.5 | TREMIE 4500 | PILOTE 8 TORRE 5 | 2025-05-14 | 5/22/2025 12:00:00 AM | 8 | 31 | 18.9 | 61 |  |  | 20.733 |  | 3 | 60.968
B-19388 NATIVA | 190.5 | TREMIE 4500 | PILOTE 9 TORRE 5 | 2025-05-20 | 5/28/2025 12:00:00 AM | 8 | 31 | 24 | 77 |  |  | 23.233 |  | 3 | 77.419
B-19388 NATIVA | 190.5 | TREMIE 4500 | PILOTE 9 TORRE 5 | 2025-05-20 | 5/28/2025 12:00:00 AM | 8 | 31 | 23.2 | 75 |  |  | 23.233 |  | 3 | 74.839
B-19388 NATIVA | 190.5 | TREMIE 4500 | PILOTE 9 TORRE 5 | 2025-05-20 | 5/28/2025 12:00:00 AM | 8 | 31 | 22.5 | 72 |  |  | 23.233 |  | 3 | 72.581
B-19388 NATIVA | 190.5 | TREMIE 4500 | PILOTES 40 TORRE 5 Y 44 TORRE 4 | 2025-05-20 | 5/28/2025 12:00:00 AM | 8 | 31 | 23.2 | 75 |  |  | 21.1 |  | 3 | 74.839
B-19388 NATIVA | 190.5 | TREMIE 4500 | PILOTES 40 TORRE 5 Y 44 TORRE 4 | 2025-05-20 | 5/28/2025 12:00:00 AM | 8 | 31 | 19.5 | 63 |  |  | 21.1 |  | 3 | 62.903
B-19388 NATIVA | 190.5 | TREMIE 4500 | PILOTES 40 TORRE 5 Y 44 TORRE 4 | 2025-05-20 | 5/28/2025 12:00:00 AM | 8 | 31 | 20.6 | 66 |  |  | 21.1 |  | 3 | 66.452
B-19388 NATIVA | 190.5 | TREMIE 4500 | PILOTE 22 TORRE 4 | 2025-05-27 | 6/4/2025 12:00:00 AM | 8 | 31 | 25.5 | 82 |  |  | 26.6 |  | 3 | 82.258
B-19388 NATIVA | 190.5 | TREMIE 4500 | PILOTE 22 TORRE 4 | 2025-05-27 | 6/4/2025 12:00:00 AM | 8 | 31 | 24.9 | 80 |  |  | 26.6 |  | 3 | 80.323
B-19388 NATIVA | 190.5 | TREMIE 4500 | PILOTE 22 TORRE 4 | 2025-05-27 | 6/4/2025 12:00:00 AM | 8 | 31 | 29.4 | 95 |  |  | 26.6 |  | 3 | 94.839
B-19388 NATIVA | 190.5 | TREMIE 4500 | PILOTES 79 TORRE 4 Y 4 TORRE 5 | 2025-05-27 | 6/4/2025 12:00:00 AM | 8 | 31 | 22.1 | 71 |  |  | 19 |  | 3 | 71.29
B-19388 NATIVA | 190.5 | TREMIE 4500 | PILOTES 79 TORRE 4 Y 4 TORRE 5 | 2025-05-27 | 6/4/2025 12:00:00 AM | 8 | 31 | 10.9 | 35 |  |  | 19 |  | 3 | 35.161
B-19388 NATIVA | 190.5 | TREMIE 4500 | PILOTES 79 TORRE 4 Y 4 TORRE 5 | 2025-05-27 | 6/4/2025 12:00:00 AM | 8 | 31 | 24 | 77 |  |  | 19 |  | 3 | 77.419
B-19388 NATIVA | 190.5 | TREMIE 4500 | PILOTES 26 TORRE 4 Y 28 TORRE 5 | 2025-06-04 | 6/12/2025 12:00:00 AM | 8 | 31 | 22 | 71 |  |  | 22 |  | 3 | 70.968
B-19388 NATIVA | 190.5 | TREMIE 4500 | PILOTES 26 TORRE 4 Y 28 TORRE 5 | 2025-06-04 | 6/12/2025 12:00:00 AM | 8 | 31 | 21.1 | 68 |  |  | 22 |  | 3 | 68.065
B-19388 NATIVA | 190.5 | TREMIE 4500 | PILOTES 26 TORRE 4 Y 28 TORRE 5 | 2025-06-04 | 6/12/2025 12:00:00 AM | 8 | 31 | 22.9 | 74 |  |  | 22 |  | 3 | 73.871
B-19388 NATIVA | 190.5 | TREMIE 4500 | PILOTES 22-60 TORRE 5 | 2025-06-19 | 6/27/2025 12:00:00 AM | 8 | 31 | 24.6 | 79 |  |  | 27 |  | 3 | 79.355
B-19388 NATIVA | 190.5 | TREMIE 4500 | PILOTES 22-60 TORRE 5 | 2025-06-19 | 6/27/2025 12:00:00 AM | 8 | 31 | 29.9 | 96 |  |  | 27 |  | 3 | 96.452
B-19388 NATIVA | 190.5 | TREMIE 4500 | PILOTES 22-60 TORRE 5 | 2025-06-19 | 6/27/2025 12:00:00 AM | 8 | 31 | 26.5 | 85 |  |  | 27 |  | 3 | 85.484
B-19388 NATIVA | 190.5 | TREMIE 4500 | PILOTE 85 TORRE 5 | 2025-07-01 | 7/9/2025 12:00:00 AM | 8 | 31 | 22.5 | 72 |  |  | 23.133 |  | 3 | 72.581
B-19388 NATIVA | 190.5 | TREMIE 4500 | PILOTE 85 TORRE 5 | 2025-07-01 | 7/9/2025 12:00:00 AM | 8 | 31 | 22.9 | 74 |  |  | 23.133 |  | 3 | 73.871
B-19388 NATIVA | 190.5 | TREMIE 4500 | PILOTE 85 TORRE 5 | 2025-07-01 | 7/9/2025 12:00:00 AM | 8 | 31 | 24 | 78 |  |  | 23.133 |  | 3 | 77.419
B-19388 NATIVA | 190.5 | TREMIE 4500 | PILOTES 55-77 TORRE 5 | 2025-07-08 | 7/16/2025 12:00:00 AM | 8 | 31 | 20.7 | 67 |  |  | 23.733 |  | 3 | 66.774
B-19388 NATIVA | 190.5 | TREMIE 4500 | PILOTES 55-77 TORRE 5 | 2025-07-08 | 7/16/2025 12:00:00 AM | 8 | 31 | 26 | 84 |  |  | 23.733 |  | 3 | 83.871
B-19388 NATIVA | 190.5 | TREMIE 4500 | PILOTES 55-77 TORRE 5 | 2025-07-08 | 7/16/2025 12:00:00 AM | 8 | 31 | 24.5 | 79 |  |  | 23.733 |  | 3 | 79.032
B-19388 NATIVA | 190.5 | IND. MURO 4000 GF | CIMENTACION EJES (3-6) (A-J) TORRE 5 | 2025-09-19 | 9/27/2025 12:00:00 AM | 8 | 28 | 30.3 | 108 |  |  | 30.367 |  | 3 | 108.214
B-19388 NATIVA | 190.5 | IND. MURO 4000 GF | CIMENTACION EJES (3-6) (A-J) TORRE 5 | 2025-09-19 | 9/27/2025 12:00:00 AM | 8 | 28 | 29.6 | 106 |  |  | 30.367 |  | 3 | 105.714
B-19388 NATIVA | 190.5 | IND. MURO 4000 GF | CIMENTACION EJES (3-6) (A-J) TORRE 5 | 2025-09-19 | 9/27/2025 12:00:00 AM | 8 | 28 | 31.2 | 112 |  |  | 30.367 |  | 3 | 111.429
B-19388 NATIVA | 190.5 | IND. MURO 4000 GF | CIMENTACION EJES (1-3) (A-J) TORRE 5 | 2025-09-19 | 9/27/2025 12:00:00 AM | 8 | 28 | 29.4 | 105 |  |  | 27.667 |  | 3 | 105
B-19388 NATIVA | 190.5 | IND. MURO 4000 GF | CIMENTACION EJES (1-3) (A-J) TORRE 5 | 2025-09-19 | 9/27/2025 12:00:00 AM | 8 | 28 | 28.4 | 102 |  |  | 27.667 |  | 3 | 101.429
B-19388 NATIVA | 190.5 | IND. MURO 4000 GF | CIMENTACION EJES (1-3) (A-J) TORRE 5 | 2025-09-19 | 9/27/2025 12:00:00 AM | 8 | 28 | 25.2 | 90 |  |  | 27.667 |  | 3 | 90
B-19388 NATIVA | 191 | IND. MURO 4000 PSI | PLACA PISO 1 EJES (1-9)(A-J) TORRE 5 | 2025-10-08 | 10/16/2025 12:00:00 AM | 8 | 28 | 23.9 | 85 | PLACA | B-19388 NATIVA_PLACA_28_8 | 23.467 |  | 3 | 85.357
B-19388 NATIVA | 191 | IND. MURO 4000 PSI | PLACA PISO 1 EJES (1-9)(A-J) TORRE 5 | 2025-10-08 | 10/16/2025 12:00:00 AM | 8 | 28 | 23.6 | 84 | PLACA | B-19388 NATIVA_PLACA_28_8 | 23.467 |  | 3 | 84.286
B-19388 NATIVA | 191 | IND. MURO 4000 PSI | PLACA PISO 1 EJES (1-9)(A-J) TORRE 5 | 2025-10-08 | 10/16/2025 12:00:00 AM | 8 | 28 | 22.9 | 82 | PLACA | B-19388 NATIVA_PLACA_28_8 | 23.467 |  | 3 | 81.786
B-19388 NATIVA | 191 | IND MUROS 4000 PSI | MUROS ESCALERAS PISO 1 SALON COMUNAL 3 | 2026-01-21 | 1/29/2026 12:00:00 AM | 8 | 28 | 26.4 | 94 | MURO | B-19388 NATIVA_MURO_28_8 | 29.133 |  | 3 | 94.286
B-19388 NATIVA | 191 | IND MUROS 4000 PSI | MUROS ESCALERAS PISO 1 SALON COMUNAL 3 | 2026-01-21 | 1/29/2026 12:00:00 AM | 8 | 28 | 30.8 | 110 | MURO | B-19388 NATIVA_MURO_28_8 | 29.133 |  | 3 | 110
B-19388 NATIVA | 191 | IND MUROS 4000 PSI | MUROS ESCALERAS PISO 1 SALON COMUNAL 3 | 2026-01-21 | 1/29/2026 12:00:00 AM | 8 | 28 | 30.2 | 108 | MURO | B-19388 NATIVA_MURO_28_8 | 29.133 |  | 3 | 107.857
B-19388 NATIVA | 191 | IND. MURO GF 4000 PSI | COLUMNAS SOTANO B-5, C-9 Y D-9 | 2026-01-28 | 2/5/2026 12:00:00 AM | 8 | 28 | 29.3 | 105 |  |  | 27.467 |  | 3 | 104.643
B-19388 NATIVA | 191 | IND. MURO GF 4000 PSI | COLUMNAS SOTANO B-5, C-9 Y D-9 | 2026-01-28 | 2/5/2026 12:00:00 AM | 8 | 28 | 25.4 | 91 |  |  | 27.467 |  | 3 | 90.714
B-19388 NATIVA | 191 | IND. MURO GF 4000 PSI | COLUMNAS SOTANO B-5, C-9 Y D-9 | 2026-01-28 | 2/5/2026 12:00:00 AM | 8 | 28 | 27.7 | 99 |  |  | 27.467 |  | 3 | 98.929
B-19388 NATIVA | 191 | IND MURO 4000 PSI GF | COLUMNAS PISO 1 EJES A-5 Y B-5 COMUNAL 3 | 2026-02-04 | 2/12/2026 12:00:00 AM | 8 | 28 | 29.7 | 106 |  |  | 29.667 |  | 3 | 106.071
B-19388 NATIVA | 191 | IND MURO 4000 PSI GF | COLUMNAS PISO 1 EJES A-5 Y B-5 COMUNAL 3 | 2026-02-04 | 2/12/2026 12:00:00 AM | 8 | 28 | 29.5 | 105 |  |  | 29.667 |  | 3 | 105.357
B-19388 NATIVA | 191 | IND MURO 4000 PSI GF | COLUMNAS PISO 1 EJES A-5 Y B-5 COMUNAL 3 | 2026-02-04 | 2/12/2026 12:00:00 AM | 8 | 28 | 29.8 | 106 |  |  | 29.667 |  | 3 | 106.429
B-19388 NATIVA | 191 | CONVENCIONAL 4000 PSI GC | MURO CONTENCION PARTE SUPERIOR COSTADO SUR EJE 5-6 SALON COMUNAL 3 | 2026-02-11 | 2/19/2026 12:00:00 AM | 8 | 28 | 28.7 | 102 | MURO | B-19388 NATIVA_MURO_28_8 | 27.433 |  | 3 | 102.5
B-19388 NATIVA | 191 | CONVENCIONAL 4000 PSI GC | MURO CONTENCION PARTE SUPERIOR COSTADO SUR EJE 5-6 SALON COMUNAL 3 | 2026-02-11 | 2/19/2026 12:00:00 AM | 8 | 28 | 27.5 | 98 | MURO | B-19388 NATIVA_MURO_28_8 | 27.433 |  | 3 | 98.214
B-19388 NATIVA | 191 | CONVENCIONAL 4000 PSI GC | MURO CONTENCION PARTE SUPERIOR COSTADO SUR EJE 5-6 SALON COMUNAL 3 | 2026-02-11 | 2/19/2026 12:00:00 AM | 8 | 28 | 26.1 | 93 | MURO | B-19388 NATIVA_MURO_28_8 | 27.433 |  | 3 | 93.214
B-19388 NATIVA | 191 | CONVENCIONAL 4000 PSI GC | PLACA PISO 1 EJES A-C 5 -6 | 2026-02-18 | 2/26/2026 12:00:00 AM | 8 | 28 | 25.8 | 92 | PLACA | B-19388 NATIVA_PLACA_28_8 | 26.7 |  | 3 | 92.143
B-19388 NATIVA | 191 | CONVENCIONAL 4000 PSI GC | PLACA PISO 1 EJES A-C 5 -6 | 2026-02-18 | 2/26/2026 12:00:00 AM | 8 | 28 | 25.9 | 93 | PLACA | B-19388 NATIVA_PLACA_28_8 | 26.7 |  | 3 | 92.5
B-19388 NATIVA | 191 | CONVENCIONAL 4000 PSI GC | PLACA PISO 1 EJES A-C 5 -6 | 2026-02-18 | 2/26/2026 12:00:00 AM | 8 | 28 | 28.4 | 101 | PLACA | B-19388 NATIVA_PLACA_28_8 | 26.7 |  | 3 | 101.429
B-19388 NATIVA | 191 | CONVENCIONAL 4000 PSI GC | MURO CONTENCION PARTE INFERIOR COSTADO SUR EJES 6-7 SALON COMUNAL 3 | 2026-03-10 | 3/18/2026 12:00:00 AM | 8 | 28 | 37 | 132 | MURO | B-19388 NATIVA_MURO_28_8 | 36.8 |  | 3 | 132.143
B-19388 NATIVA | 191 | CONVENCIONAL 4000 PSI GC | MURO CONTENCION PARTE INFERIOR COSTADO SUR EJES 6-7 SALON COMUNAL 3 | 2026-03-10 | 3/18/2026 12:00:00 AM | 8 | 28 | 34.5 | 123 | MURO | B-19388 NATIVA_MURO_28_8 | 36.8 |  | 3 | 123.214
B-19388 NATIVA | 191 | CONVENCIONAL 4000 PSI GC | MURO CONTENCION PARTE INFERIOR COSTADO SUR EJES 6-7 SALON COMUNAL 3 | 2026-03-10 | 3/18/2026 12:00:00 AM | 8 | 28 | 38.9 | 139 | MURO | B-19388 NATIVA_MURO_28_8 | 36.8 |  | 3 | 138.929
B-19388 NATIVA | 191 | IND. MURO 4000 GF | MUROS PISO 22 APTO 2201 Y 2212 TORRE 4 | 2026-04-24 | 5/2/2026 12:00:00 AM | 8 | 28 | 31.1 | 111 | MURO | B-19388 NATIVA_MURO_28_8 | 31.6 |  | 3 | 111.071
B-19388 NATIVA | 191 | IND. MURO 4000 GF | MUROS PISO 22 APTO 2201 Y 2212 TORRE 4 | 2026-04-24 | 5/2/2026 12:00:00 AM | 8 | 28 | 31.8 | 114 | MURO | B-19388 NATIVA_MURO_28_8 | 31.6 |  | 3 | 113.571
B-19388 NATIVA | 191 | IND. MURO 4000 GF | MUROS PISO 22 APTO 2201 Y 2212 TORRE 4 | 2026-04-24 | 5/2/2026 12:00:00 AM | 8 | 28 | 31.9 | 114 | MURO | B-19388 NATIVA_MURO_28_8 | 31.6 |  | 3 | 113.929
B-19388 NATIVA | 191 | IND. MURO 4000 GF | MUROS PISO 24 APTOS 2408 Y 2409 TORRE 4 | 2026-05-12 | 5/20/2026 12:00:00 AM | 8 | 28 | 27.9 | 99 | MURO | B-19388 NATIVA_MURO_28_8 | 27.8 |  | 3 | 99.643
B-19388 NATIVA | 191 | IND. MURO 4000 GF | MUROS PISO 24 APTOS 2408 Y 2409 TORRE 4 | 2026-05-12 | 5/20/2026 12:00:00 AM | 8 | 28 | 29.5 | 105 | MURO | B-19388 NATIVA_MURO_28_8 | 27.8 |  | 3 | 105.357
B-19388 NATIVA | 191 | IND. MURO 4000 GF | MUROS PISO 24 APTOS 2408 Y 2409 TORRE 4 | 2026-05-12 | 5/20/2026 12:00:00 AM | 8 | 28 | 26 | 93 | MURO | B-19388 NATIVA_MURO_28_8 | 27.8 |  | 3 | 92.857
B-19388 NATIVA | 191 | CONVENCIONAL 4000 PSI GC | MURO DE CONTENCION - ALTURA 1 - EJE A ENTRE 9 Y 10 | 2026-05-12 | 5/20/2026 12:00:00 AM | 8 | 28 | 23.6 | 84 | MURO | B-19388 NATIVA_MURO_28_8 | 25.667 |  | 3 | 84.286
B-19388 NATIVA | 191 | CONVENCIONAL 4000 PSI GC | MURO DE CONTENCION - ALTURA 1 - EJE A ENTRE 9 Y 10 | 2026-05-12 | 5/20/2026 12:00:00 AM | 8 | 28 | 28.1 | 100 | MURO | B-19388 NATIVA_MURO_28_8 | 25.667 |  | 3 | 100.357
B-19388 NATIVA | 191 | CONVENCIONAL 4000 PSI GC | MURO DE CONTENCION - ALTURA 1 - EJE A ENTRE 9 Y 10 | 2026-05-12 | 5/20/2026 12:00:00 AM | 8 | 28 | 25.3 | 90 | MURO | B-19388 NATIVA_MURO_28_8 | 25.667 |  | 3 | 90.357
B-19388 NATIVA | 191 | IND. MURO 4000 GF | MUROS P21 AP 2103-2102 TORRE 5 | 2026-05-22 | 5/30/2026 12:00:00 AM | 8 | 28 | 33.6 | 120 | MURO | B-19388 NATIVA_MURO_28_8 | 36.333 |  | 3 | 120
B-19388 NATIVA | 191 | IND. MURO 4000 GF | MUROS P21 AP 2103-2102 TORRE 5 | 2026-05-22 | 5/30/2026 12:00:00 AM | 8 | 28 | 37.8 | 135 | MURO | B-19388 NATIVA_MURO_28_8 | 36.333 |  | 3 | 135
B-19388 NATIVA | 191 | IND. MURO 4000 GF | MUROS P21 AP 2103-2102 TORRE 5 | 2026-05-22 | 5/30/2026 12:00:00 AM | 8 | 28 | 37.6 | 134 | MURO | B-19388 NATIVA_MURO_28_8 | 36.333 |  | 3 | 134.286
B-19388 NATIVA | 191 | IND. MURO 4000 GF | MUROS PISO 26 APTOS 2604 Y 2605 TORRE 4 | 2026-05-22 | 5/30/2026 12:00:00 AM | 8 | 28 | 30.3 | 108 | MURO | B-19388 NATIVA_MURO_28_8 | 30.133 |  | 3 | 108.214
B-19388 NATIVA | 191 | IND. MURO 4000 GF | MUROS PISO 26 APTOS 2604 Y 2605 TORRE 4 | 2026-05-22 | 5/30/2026 12:00:00 AM | 8 | 28 | 31.2 | 112 | MURO | B-19388 NATIVA_MURO_28_8 | 30.133 |  | 3 | 111.429
B-19388 NATIVA | 191 | IND. MURO 4000 GF | MUROS PISO 26 APTOS 2604 Y 2605 TORRE 4 | 2026-05-22 | 5/30/2026 12:00:00 AM | 8 | 28 | 28.9 | 103 | MURO | B-19388 NATIVA_MURO_28_8 | 30.133 |  | 3 | 103.214
B-19388 NATIVA | 191 | IND. MURO 4000 GF | MUROS P23 AP 2303-2302 TORRE 5 | 2026-06-05 | 6/13/2026 12:00:00 AM | 8 | 28 | 27.3 | 98 | MURO | B-19388 NATIVA_MURO_28_8 | 28.2 |  | 3 | 97.5
B-19388 NATIVA | 191 | IND. MURO 4000 GF | MUROS P23 AP 2303-2302 TORRE 5 | 2026-06-05 | 6/13/2026 12:00:00 AM | 8 | 28 | 26.9 | 96 | MURO | B-19388 NATIVA_MURO_28_8 | 28.2 |  | 3 | 96.071
B-19388 NATIVA | 191 | IND. MURO 4000 GF | MUROS P23 AP 2303-2302 TORRE 5 | 2026-06-05 | 6/13/2026 12:00:00 AM | 8 | 28 | 30.4 | 108 | MURO | B-19388 NATIVA_MURO_28_8 | 28.2 |  | 3 | 108.571
B-19388 NATIVA | 190.5 | TREMIE 3500 | PILOTES 22-50-53 COMUNAL 3 | 2025-05-27 | 6/4/2025 12:00:00 AM | 8 | 24 | 15.7 | 65 |  |  | 13.633 |  | 3 | 65.417
B-19388 NATIVA | 190.5 | TREMIE 3500 | PILOTES 22-50-53 COMUNAL 3 | 2025-05-27 | 6/4/2025 12:00:00 AM | 8 | 24 | 12.9 | 54 |  |  | 13.633 |  | 3 | 53.75
B-19388 NATIVA | 190.5 | TREMIE 3500 | PILOTES 22-50-53 COMUNAL 3 | 2025-05-27 | 6/4/2025 12:00:00 AM | 8 | 24 | 12.3 | 51 |  |  | 13.633 |  | 3 | 51.25
B-19388 NATIVA | 190.5 | TREMIE 3500 | PILOTES 6-29-57 COMUNAL 3 | 2025-06-04 | 6/12/2025 12:00:00 AM | 8 | 24 | 17.7 | 74 |  |  | 14.833 |  | 3 | 73.75
B-19388 NATIVA | 190.5 | TREMIE 3500 | PILOTES 6-29-57 COMUNAL 3 | 2025-06-04 | 6/12/2025 12:00:00 AM | 8 | 24 | 13.3 | 55 |  |  | 14.833 |  | 3 | 55.417
B-19388 NATIVA | 190.5 | TREMIE 3500 | PILOTES 6-29-57 COMUNAL 3 | 2025-06-04 | 6/12/2025 12:00:00 AM | 8 | 24 | 13.5 | 56 |  |  | 14.833 |  | 3 | 56.25
B-19388 NATIVA | 190.5 | TREMIE 3500 | PILOTES 19-35-55-60 COMUNAL 3 | 2025-06-19 | 6/27/2025 12:00:00 AM | 8 | 24 | 25.5 | 106 |  |  | 24.233 |  | 3 | 106.25
B-19388 NATIVA | 190.5 | TREMIE 3500 | PILOTES 19-35-55-60 COMUNAL 3 | 2025-06-19 | 6/27/2025 12:00:00 AM | 8 | 24 | 21.8 | 91 |  |  | 24.233 |  | 3 | 90.833
B-19388 NATIVA | 190.5 | TREMIE 3500 | PILOTES 19-35-55-60 COMUNAL 3 | 2025-06-19 | 6/27/2025 12:00:00 AM | 8 | 24 | 25.4 | 106 |  |  | 24.233 |  | 3 | 105.833
B-19388 NATIVA | 190.5 | TREMIE 3500 | PILOTE 11 COMUNAL 2 | 2025-07-01 | 7/9/2025 12:00:00 AM | 8 | 24 | 20.1 | 84 |  |  | 22.933 |  | 3 | 83.75
B-19388 NATIVA | 190.5 | TREMIE 3500 | PILOTE 11 COMUNAL 2 | 2025-07-01 | 7/9/2025 12:00:00 AM | 8 | 24 | 19.5 | 81 |  |  | 22.933 |  | 3 | 81.25
B-19388 NATIVA | 190.5 | TREMIE 3500 | PILOTE 11 COMUNAL 2 | 2025-07-01 | 7/9/2025 12:00:00 AM | 8 | 24 | 29.2 | 122 |  |  | 22.933 |  | 3 | 121.667
B-19388 NATIVA | 190.5 | TREMIE 3500 | PILOTES 6 COMUNAL 2 Y 40-46 COMUNAL 3 | 2025-07-08 | 7/16/2025 12:00:00 AM | 8 | 24 | 13.9 | 58 |  |  | 15.9 |  | 3 | 57.917
B-19388 NATIVA | 190.5 | TREMIE 3500 | PILOTES 6 COMUNAL 2 Y 40-46 COMUNAL 3 | 2025-07-08 | 7/16/2025 12:00:00 AM | 8 | 24 | 16.8 | 70 |  |  | 15.9 |  | 3 | 70
B-19388 NATIVA | 190.5 | TREMIE 3500 | PILOTES 6 COMUNAL 2 Y 40-46 COMUNAL 3 | 2025-07-08 | 7/16/2025 12:00:00 AM | 8 | 24 | 17 | 71 |  |  | 15.9 |  | 3 | 70.833
B-19388 NATIVA | 190.5 | TREMIE 3500 | PILOTE 39 COMUNAL 3 | 2025-07-15 | 7/23/2025 12:00:00 AM | 8 | 24 | 19.5 | 81 |  |  | 18.067 |  | 3 | 81.25
B-19388 NATIVA | 190.5 | TREMIE 3500 | PILOTE 39 COMUNAL 3 | 2025-07-15 | 7/23/2025 12:00:00 AM | 8 | 24 | 18.8 | 78 |  |  | 18.067 |  | 3 | 78.333
B-19388 NATIVA | 190.5 | TREMIE 3500 | PILOTE 39 COMUNAL 3 | 2025-07-15 | 7/23/2025 12:00:00 AM | 8 | 24 | 15.9 | 66 |  |  | 18.067 |  | 3 | 66.25
B-19388 NATIVA | 191 | TREMIE 3000 | PILOTE 1 TORRE GRUA | 2025-07-15 | 7/23/2025 12:00:00 AM | 8 | 21 | 16.4 | 78 |  |  | 14.567 |  | 3 | 78.095
B-19388 NATIVA | 191 | TREMIE 3000 | PILOTE 1 TORRE GRUA | 2025-07-15 | 7/23/2025 12:00:00 AM | 8 | 21 | 13 | 62 |  |  | 14.567 |  | 3 | 61.905
B-19388 NATIVA | 191 | TREMIE 3000 | PILOTE 1 TORRE GRUA | 2025-07-15 | 7/23/2025 12:00:00 AM | 8 | 21 | 14.3 | 68 |  |  | 14.567 |  | 3 | 68.095
B-19388 NATIVA | 190.5 | IND. PLACA 3000 GC | PLACA PISO 2 APTOS 208-209 TORRE 4 | 2025-10-02 | 10/10/2025 12:00:00 AM | 8 | 21 | 10.6 | 50 | PLACA | B-19388 NATIVA_PLACA_21_8 | 16.333 |  | 3 | 50.476
B-19388 NATIVA | 190.5 | IND. PLACA 3000 GC | PLACA PISO 2 APTOS 208-209 TORRE 4 | 2025-10-02 | 10/10/2025 12:00:00 AM | 8 | 21 | 19.8 | 94 | PLACA | B-19388 NATIVA_PLACA_21_8 | 16.333 |  | 3 | 94.286
B-19388 NATIVA | 190.5 | IND. PLACA 3000 GC | PLACA PISO 2 APTOS 208-209 TORRE 4 | 2025-10-02 | 10/10/2025 12:00:00 AM | 8 | 21 | 18.6 | 89 | PLACA | B-19388 NATIVA_PLACA_21_8 | 16.333 |  | 3 | 88.571
B-19388 NATIVA | 191 | IND. PLACA 3000 PSI | PLACA P4 AP 404-405 TORRE 5 | 2025-12-01 | 12/9/2025 12:00:00 AM | 8 | 21 | 22.5 | 107 | PLACA | B-19388 NATIVA_PLACA_21_8 | 22.933 |  | 3 | 107.143
B-19388 NATIVA | 191 | IND. PLACA 3000 PSI | PLACA P4 AP 404-405 TORRE 5 | 2025-12-01 | 12/9/2025 12:00:00 AM | 8 | 21 | 24.5 | 116 | PLACA | B-19388 NATIVA_PLACA_21_8 | 22.933 |  | 3 | 116.667
B-19388 NATIVA | 191 | IND. PLACA 3000 PSI | PLACA P4 AP 404-405 TORRE 5 | 2025-12-01 | 12/9/2025 12:00:00 AM | 8 | 21 | 21.8 | 104 | PLACA | B-19388 NATIVA_PLACA_21_8 | 22.933 |  | 3 | 103.81
B-19388 NATIVA | 191 | IND. PLACA 3000 PSI | PLACA PISO 8 APTOS 808-809 TORRE 4 | 2025-12-01 | 12/9/2025 12:00:00 AM | 8 | 21 | 22.3 | 106 | PLACA | B-19388 NATIVA_PLACA_21_8 | 21.167 |  | 3 | 106.19
B-19388 NATIVA | 191 | IND. PLACA 3000 PSI | PLACA PISO 8 APTOS 808-809 TORRE 4 | 2025-12-01 | 12/9/2025 12:00:00 AM | 8 | 21 | 21.7 | 103 | PLACA | B-19388 NATIVA_PLACA_21_8 | 21.167 |  | 3 | 103.333
B-19388 NATIVA | 191 | IND. PLACA 3000 PSI | PLACA PISO 8 APTOS 808-809 TORRE 4 | 2025-12-01 | 12/9/2025 12:00:00 AM | 8 | 21 | 19.5 | 93 | PLACA | B-19388 NATIVA_PLACA_21_8 | 21.167 |  | 3 | 92.857
B-19388 NATIVA | 191 | IND. PLACA 3000 PSI | PLACA P5 AP 504-505 + PASILLO TORRE 5 | 2025-12-11 | 12/19/2025 12:00:00 AM | 8 | 21 | 20.8 | 99 | PLACA | B-19388 NATIVA_PLACA_21_8 | 18.167 |  | 3 | 99.048
B-19388 NATIVA | 191 | IND. PLACA 3000 PSI | PLACA P5 AP 504-505 + PASILLO TORRE 5 | 2025-12-11 | 12/19/2025 12:00:00 AM | 8 | 21 | 16.2 | 77 | PLACA | B-19388 NATIVA_PLACA_21_8 | 18.167 |  | 3 | 77.143
B-19388 NATIVA | 191 | IND. PLACA 3000 PSI | PLACA P5 AP 504-505 + PASILLO TORRE 5 | 2025-12-11 | 12/19/2025 12:00:00 AM | 8 | 21 | 17.5 | 83 | PLACA | B-19388 NATIVA_PLACA_21_8 | 18.167 |  | 3 | 83.333
B-19388 NATIVA | 191 | CONVENCIONAL 3000 PSI GC 4" | MURO DE CONTENCION SALON COMUNAL 2 | 2025-12-11 | 12/19/2025 12:00:00 AM | 8 | 21 | 19.1 | 91 | MURO | B-19388 NATIVA_MURO_21_8 | 19.133 |  | 3 | 90.952
B-19388 NATIVA | 191 | CONVENCIONAL 3000 PSI GC 4" | MURO DE CONTENCION SALON COMUNAL 2 | 2025-12-11 | 12/19/2025 12:00:00 AM | 8 | 21 | 17.4 | 83 | MURO | B-19388 NATIVA_MURO_21_8 | 19.133 |  | 3 | 82.857
B-19388 NATIVA | 191 | CONVENCIONAL 3000 PSI GC 4" | MURO DE CONTENCION SALON COMUNAL 2 | 2025-12-11 | 12/19/2025 12:00:00 AM | 8 | 21 | 20.9 | 99 | MURO | B-19388 NATIVA_MURO_21_8 | 19.133 |  | 3 | 99.524
B-19388 NATIVA | 191 | IND. PLACA 3000 PSI | PLACA PISO 9 APTOS 910-911 TORRE 4 | 2025-12-11 | 12/19/2025 12:00:00 AM | 8 | 21 | 22.8 | 108 | PLACA | B-19388 NATIVA_PLACA_21_8 | 22.733 |  | 3 | 108.571
B-19388 NATIVA | 191 | IND. PLACA 3000 PSI | PLACA PISO 9 APTOS 910-911 TORRE 4 | 2025-12-11 | 12/19/2025 12:00:00 AM | 8 | 21 | 24.3 | 116 | PLACA | B-19388 NATIVA_PLACA_21_8 | 22.733 |  | 3 | 115.714
B-19388 NATIVA | 191 | IND. PLACA 3000 PSI | PLACA PISO 9 APTOS 910-911 TORRE 4 | 2025-12-11 | 12/19/2025 12:00:00 AM | 8 | 21 | 21.1 | 100 | PLACA | B-19388 NATIVA_PLACA_21_8 | 22.733 |  | 3 | 100.476
B-19388 NATIVA | 191 | IND. PLACA 3000 PSI | PLACA P6 AP 608-609 TORRE 5 | 2026-01-21 | 1/29/2026 12:00:00 AM | 8 | 21 | 23.2 | 111 | PLACA | B-19388 NATIVA_PLACA_21_8 | 24.8 |  | 3 | 110.476
B-19388 NATIVA | 191 | IND. PLACA 3000 PSI | PLACA P6 AP 608-609 TORRE 5 | 2026-01-21 | 1/29/2026 12:00:00 AM | 8 | 21 | 26.1 | 124 | PLACA | B-19388 NATIVA_PLACA_21_8 | 24.8 |  | 3 | 124.286
B-19388 NATIVA | 191 | IND. PLACA 3000 PSI | PLACA P6 AP 608-609 TORRE 5 | 2026-01-21 | 1/29/2026 12:00:00 AM | 8 | 21 | 25.1 | 120 | PLACA | B-19388 NATIVA_PLACA_21_8 | 24.8 |  | 3 | 119.524
B-19388 NATIVA | 191 | IND. PLACA 3000 PSI | PLACA P7 AP 701-712 +PASILLO TORRE5 | 2026-01-28 | 2/5/2026 12:00:00 AM | 8 | 21 | 23.3 | 111 | PLACA | B-19388 NATIVA_PLACA_21_8 | 22.1 |  | 3 | 110.952
B-19388 NATIVA | 191 | IND. PLACA 3000 PSI | PLACA P7 AP 701-712 +PASILLO TORRE5 | 2026-01-28 | 2/5/2026 12:00:00 AM | 8 | 21 | 23.5 | 112 | PLACA | B-19388 NATIVA_PLACA_21_8 | 22.1 |  | 3 | 111.905
B-19388 NATIVA | 191 | IND. PLACA 3000 PSI | PLACA P7 AP 701-712 +PASILLO TORRE5 | 2026-01-28 | 2/5/2026 12:00:00 AM | 8 | 21 | 19.5 | 93 | PLACA | B-19388 NATIVA_PLACA_21_8 | 22.1 |  | 3 | 92.857
B-19388 NATIVA | 191 | IND. PLACA 3000 PSI | PLACA PISO 12 APTOS 1206-1207 TORRE 4 | 2026-01-28 | 2/5/2026 12:00:00 AM | 8 | 21 | 24.1 | 115 | PLACA | B-19388 NATIVA_PLACA_21_8 | 25.167 |  | 3 | 114.762
B-19388 NATIVA | 191 | IND. PLACA 3000 PSI | PLACA PISO 12 APTOS 1206-1207 TORRE 4 | 2026-01-28 | 2/5/2026 12:00:00 AM | 8 | 21 | 25.3 | 120 | PLACA | B-19388 NATIVA_PLACA_21_8 | 25.167 |  | 3 | 120.476
B-19388 NATIVA | 191 | IND. PLACA 3000 PSI | PLACA PISO 12 APTOS 1206-1207 TORRE 4 | 2026-01-28 | 2/5/2026 12:00:00 AM | 8 | 21 | 26.1 | 124 | PLACA | B-19388 NATIVA_PLACA_21_8 | 25.167 |  | 3 | 124.286
B-19388 NATIVA | 191 | IND. PLACA 3000 PSI | PLACA P8 AP 801-812 TORRE 5 | 2026-02-04 | 2/12/2026 12:00:00 AM | 8 | 21 | 21.4 | 102 | PLACA | B-19388 NATIVA_PLACA_21_8 | 22.533 |  | 3 | 101.905
B-19388 NATIVA | 191 | IND. PLACA 3000 PSI | PLACA P8 AP 801-812 TORRE 5 | 2026-02-04 | 2/12/2026 12:00:00 AM | 8 | 21 | 24.6 | 117 | PLACA | B-19388 NATIVA_PLACA_21_8 | 22.533 |  | 3 | 117.143
B-19388 NATIVA | 191 | IND. PLACA 3000 PSI | PLACA P8 AP 801-812 TORRE 5 | 2026-02-04 | 2/12/2026 12:00:00 AM | 8 | 21 | 21.6 | 103 | PLACA | B-19388 NATIVA_PLACA_21_8 | 22.533 |  | 3 | 102.857
B-19388 NATIVA | 191 | IND. PLACA 3000 PSI | PLACA PISO 13 APTOS 1302-1303 TORRE 4 | 2026-02-04 | 2/12/2026 12:00:00 AM | 8 | 21 | 24.6 | 117 | PLACA | B-19388 NATIVA_PLACA_21_8 | 24.9 |  | 3 | 117.143
B-19388 NATIVA | 191 | IND. PLACA 3000 PSI | PLACA PISO 13 APTOS 1302-1303 TORRE 4 | 2026-02-04 | 2/12/2026 12:00:00 AM | 8 | 21 | 26 | 124 | PLACA | B-19388 NATIVA_PLACA_21_8 | 24.9 |  | 3 | 123.81
B-19388 NATIVA | 191 | IND. PLACA 3000 PSI | PLACA PISO 13 APTOS 1302-1303 TORRE 4 | 2026-02-04 | 2/12/2026 12:00:00 AM | 8 | 21 | 24.1 | 114 | PLACA | B-19388 NATIVA_PLACA_21_8 | 24.9 |  | 3 | 114.762
B-19388 NATIVA | 191 | IND. PLACA 3000 PSI | PLACA P10 AP 1001-1012 TORRE 5 | 2026-02-18 | 2/26/2026 12:00:00 AM | 8 | 21 | 21.5 | 102 | PLACA | B-19388 NATIVA_PLACA_21_8 | 19.3 |  | 3 | 102.381
B-19388 NATIVA | 191 | IND. PLACA 3000 PSI | PLACA P10 AP 1001-1012 TORRE 5 | 2026-02-18 | 2/26/2026 12:00:00 AM | 8 | 21 | 17.3 | 82 | PLACA | B-19388 NATIVA_PLACA_21_8 | 19.3 |  | 3 | 82.381
B-19388 NATIVA | 191 | IND. PLACA 3000 PSI | PLACA P10 AP 1001-1012 TORRE 5 | 2026-02-18 | 2/26/2026 12:00:00 AM | 8 | 21 | 19.1 | 91 | PLACA | B-19388 NATIVA_PLACA_21_8 | 19.3 |  | 3 | 90.952
B-19388 NATIVA | 191 | IND. PLACA 3000 PSI | PLACA PISO 15 APTOS 1503-1502 TORRE 4 | 2026-02-18 | 2/26/2026 12:00:00 AM | 8 | 21 | 19.8 | 94 | PLACA | B-19388 NATIVA_PLACA_21_8 | 19.067 |  | 3 | 94.286
B-19388 NATIVA | 191 | IND. PLACA 3000 PSI | PLACA PISO 15 APTOS 1503-1502 TORRE 4 | 2026-02-18 | 2/26/2026 12:00:00 AM | 8 | 21 | 20.4 | 97 | PLACA | B-19388 NATIVA_PLACA_21_8 | 19.067 |  | 3 | 97.143
B-19388 NATIVA | 191 | IND. PLACA 3000 PSI | PLACA PISO 15 APTOS 1503-1502 TORRE 4 | 2026-02-18 | 2/26/2026 12:00:00 AM | 8 | 21 | 17 | 81 | PLACA | B-19388 NATIVA_PLACA_21_8 | 19.067 |  | 3 | 80.952
B-19388 NATIVA | 191 | IND. PLACA 3000 PSI | PLACA PISO 17 APTOS 1708-1709 TORRE 4 | 2026-03-10 | 3/18/2026 12:00:00 AM | 8 | 21 | 22.1 | 105 | PLACA | B-19388 NATIVA_PLACA_21_8 | 21.367 |  | 3 | 105.238
B-19388 NATIVA | 191 | IND. PLACA 3000 PSI | PLACA P13 AP 1303 - 1302 + PASILLO TORRE 5 | 2026-03-10 | 3/18/2026 12:00:00 AM | 8 | 21 | 25.6 | 122 | PLACA | B-19388 NATIVA_PLACA_21_8 | 26.633 |  | 3 | 121.905
B-19388 NATIVA | 191 | IND. PLACA 3000 PSI | PLACA P13 AP 1303 - 1302 + PASILLO TORRE 5 | 2026-03-10 | 3/18/2026 12:00:00 AM | 8 | 21 | 23.2 | 110 | PLACA | B-19388 NATIVA_PLACA_21_8 | 26.633 |  | 3 | 110.476
B-19388 NATIVA | 191 | IND. PLACA 3000 PSI | PLACA P13 AP 1303 - 1302 + PASILLO TORRE 5 | 2026-03-10 | 3/18/2026 12:00:00 AM | 8 | 21 | 31.1 | 148 | PLACA | B-19388 NATIVA_PLACA_21_8 | 26.633 |  | 3 | 148.095
B-19388 NATIVA | 191 | IND. PLACA 3000 PSI | PLACA PISO 16 APTOS 1610-1611 TORRE 4 | 2026-03-03 | 3/11/2026 12:00:00 AM | 8 | 21 | 22.1 | 105 | PLACA | B-19388 NATIVA_PLACA_21_8 | 21.5 |  | 3 | 105.238
B-19388 NATIVA | 191 | IND. PLACA 3000 PSI | PLACA PISO 16 APTOS 1610-1611 TORRE 4 | 2026-03-03 | 3/11/2026 12:00:00 AM | 8 | 21 | 21.3 | 102 | PLACA | B-19388 NATIVA_PLACA_21_8 | 21.5 |  | 3 | 101.429
B-19388 NATIVA | 191 | IND. PLACA 3000 PSI | PLACA PISO 16 APTOS 1610-1611 TORRE 4 | 2026-03-03 | 3/11/2026 12:00:00 AM | 8 | 21 | 21.1 | 100 | PLACA | B-19388 NATIVA_PLACA_21_8 | 21.5 |  | 3 | 100.476
B-19388 NATIVA | 191 | IND. PLACA 3000 PSI | PLACA P12 AP 1203 - 1202 + PASILLO + ESC P10 EJE 23 TORRE 5 | 2026-03-03 | 3/11/2026 12:00:00 AM | 8 | 21 | 22.5 | 107 | PLACA | B-19388 NATIVA_PLACA_21_8 | 19.867 |  | 3 | 107.143
B-19388 NATIVA | 191 | IND. PLACA 3000 PSI | PLACA P12 AP 1203 - 1202 + PASILLO + ESC P10 EJE 23 TORRE 5 | 2026-03-03 | 3/11/2026 12:00:00 AM | 8 | 21 | 16.9 | 80 | PLACA | B-19388 NATIVA_PLACA_21_8 | 19.867 |  | 3 | 80.476
B-19388 NATIVA | 191 | IND. PLACA 3000 PSI | PLACA P12 AP 1203 - 1202 + PASILLO + ESC P10 EJE 23 TORRE 5 | 2026-03-03 | 3/11/2026 12:00:00 AM | 8 | 21 | 20.2 | 96 | PLACA | B-19388 NATIVA_PLACA_21_8 | 19.867 |  | 3 | 96.19
B-19388 NATIVA | 191 | IND. PLACA 3000 PSI | PLACA PISO 17 APTOS 1708-1709 TORRE 4 | 2026-03-10 | 3/18/2026 12:00:00 AM | 8 | 21 | 20.3 | 97 | PLACA | B-19388 NATIVA_PLACA_21_8 | 21.367 |  | 3 | 96.667
B-19388 NATIVA | 191 | IND. PLACA 3000 PSI | PLACA PISO 17 APTOS 1708-1709 TORRE 4 | 2026-03-10 | 3/18/2026 12:00:00 AM | 8 | 21 | 21.7 | 103 | PLACA | B-19388 NATIVA_PLACA_21_8 | 21.367 |  | 3 | 103.333
B-19388 NATIVA | 191 | IND. PLACA 3000 PSI | PLACA P13 1308-1309 ESCALERA P12 EJE 23 TORRE 5 | 2026-03-16 | 3/24/2026 12:00:00 AM | 8 | 21 | 18.5 | 88 | PLACA | B-19388 NATIVA_PLACA_21_8 | 17.9 |  | 3 | 88.095
B-19388 NATIVA | 191 | IND. PLACA 3000 PSI | PLACA P13 1308-1309 ESCALERA P12 EJE 23 TORRE 5 | 2026-03-16 | 3/24/2026 12:00:00 AM | 8 | 21 | 19.1 | 91 | PLACA | B-19388 NATIVA_PLACA_21_8 | 17.9 |  | 3 | 90.952
B-19388 NATIVA | 191 | IND. PLACA 3000 PSI | PLACA P13 1308-1309 ESCALERA P12 EJE 23 TORRE 5 | 2026-03-16 | 3/24/2026 12:00:00 AM | 8 | 21 | 16.1 | 77 | PLACA | B-19388 NATIVA_PLACA_21_8 | 17.9 |  | 3 | 76.667
B-19388 NATIVA | 191 | IND. PLACA 3000 PSI | PLACA PISO 18 APTOS 1801-1812 TORRE 4 | 2026-03-16 | 3/24/2026 12:00:00 AM | 8 | 21 | 22 | 105 | PLACA | B-19388 NATIVA_PLACA_21_8 | 24.533 |  | 3 | 104.762
B-19388 NATIVA | 191 | IND. PLACA 3000 PSI | PLACA PISO 18 APTOS 1801-1812 TORRE 4 | 2026-03-16 | 3/24/2026 12:00:00 AM | 8 | 21 | 25.6 | 122 | PLACA | B-19388 NATIVA_PLACA_21_8 | 24.533 |  | 3 | 121.905
B-19388 NATIVA | 191 | IND. PLACA 3000 PSI | PLACA PISO 18 APTOS 1801-1812 TORRE 4 | 2026-03-16 | 3/24/2026 12:00:00 AM | 8 | 21 | 26 | 124 | PLACA | B-19388 NATIVA_PLACA_21_8 | 24.533 |  | 3 | 123.81
B-19388 NATIVA | 191 | IND. PLACA 3000 PSI | PLACA PISO 23 APTOS 2304-2305 TORRE 4 | 2026-04-24 | 5/2/2026 12:00:00 AM | 8 | 21 | 18.4 | 88 | PLACA | B-19388 NATIVA_PLACA_21_8 | 18.7 |  | 3 | 87.619
B-19388 NATIVA | 191 | IND. PLACA 3000 PSI | PLACA PISO 23 APTOS 2304-2305 TORRE 4 | 2026-04-24 | 5/2/2026 12:00:00 AM | 8 | 21 | 18.5 | 88 | PLACA | B-19388 NATIVA_PLACA_21_8 | 18.7 |  | 3 | 88.095
B-19388 NATIVA | 191 | IND. PLACA 3000 PSI | PLACA PISO 23 APTOS 2304-2305 TORRE 4 | 2026-04-24 | 5/2/2026 12:00:00 AM | 8 | 21 | 19.2 | 91 | PLACA | B-19388 NATIVA_PLACA_21_8 | 18.7 |  | 3 | 91.429
B-19388 NATIVA | 191 | IND. PLACA 3000 PSI | PLACA P18 AP 1804-1805 TORRE 5 | 2026-04-24 | 5/2/2026 12:00:00 AM | 8 | 21 | 19.6 | 93 | PLACA | B-19388 NATIVA_PLACA_21_8 | 20.667 |  | 3 | 93.333
B-19388 NATIVA | 191 | IND. PLACA 3000 PSI | PLACA P18 AP 1804-1805 TORRE 5 | 2026-04-24 | 5/2/2026 12:00:00 AM | 8 | 21 | 20.9 | 100 | PLACA | B-19388 NATIVA_PLACA_21_8 | 20.667 |  | 3 | 99.524
B-19388 NATIVA | 191 | IND. PLACA 3000 PSI | PLACA P18 AP 1804-1805 TORRE 5 | 2026-04-24 | 5/2/2026 12:00:00 AM | 8 | 21 | 21.5 | 102 | PLACA | B-19388 NATIVA_PLACA_21_8 | 20.667 |  | 3 | 102.381
B-19388 NATIVA | 191 | IND. PLACA 3000 PSI | PLACA P20 AP 2004-2005 + ESCALERA P19 EJE 2 T5 | 2026-05-12 | 5/20/2026 12:00:00 AM | 8 | 21 | 22 | 105 | PLACA | B-19388 NATIVA_PLACA_21_8 | 21.933 |  | 3 | 104.762
B-19388 NATIVA | 191 | IND. PLACA 3000 PSI | PLACA P20 AP 2004-2005 + ESCALERA P19 EJE 2 T5 | 2026-05-12 | 5/20/2026 12:00:00 AM | 8 | 21 | 21.4 | 102 | PLACA | B-19388 NATIVA_PLACA_21_8 | 21.933 |  | 3 | 101.905
B-19388 NATIVA | 191 | IND. PLACA 3000 PSI | PLACA P20 AP 2004-2005 + ESCALERA P19 EJE 2 T5 | 2026-05-12 | 5/20/2026 12:00:00 AM | 8 | 21 | 22.4 | 107 | PLACA | B-19388 NATIVA_PLACA_21_8 | 21.933 |  | 3 | 106.667
B-19388 NATIVA | 191 | IND. PLACA 3000 PSI | PLACA PISO 25 APTOS 2502-2503 TORRE 4 | 2026-05-12 | 5/20/2026 12:00:00 AM | 8 | 21 | 21.8 | 104 | PLACA | B-19388 NATIVA_PLACA_21_8 | 20.033 |  | 3 | 103.81
B-19388 NATIVA | 191 | IND. PLACA 3000 PSI | PLACA PISO 25 APTOS 2502-2503 TORRE 4 | 2026-05-12 | 5/20/2026 12:00:00 AM | 8 | 21 | 20.3 | 97 | PLACA | B-19388 NATIVA_PLACA_21_8 | 20.033 |  | 3 | 96.667
B-19388 NATIVA | 191 | IND. PLACA 3000 PSI | PLACA PISO 25 APTOS 2502-2503 TORRE 4 | 2026-05-12 | 5/20/2026 12:00:00 AM | 8 | 21 | 18 | 86 | PLACA | B-19388 NATIVA_PLACA_21_8 | 20.033 |  | 3 | 85.714
B-19388 NATIVA | 191 | IND. PLACA 3000 PSI | PLACA PISO 26 APTOS 2601-2612 TORRE 4 | 2026-05-22 | 5/30/2026 12:00:00 AM | 8 | 21 | 19.4 | 92 | PLACA | B-19388 NATIVA_PLACA_21_8 | 18.9 |  | 3 | 92.381
B-19388 NATIVA | 191 | IND. PLACA 3000 PSI | PLACA PISO 26 APTOS 2601-2612 TORRE 4 | 2026-05-22 | 5/30/2026 12:00:00 AM | 8 | 21 | 18.3 | 87 | PLACA | B-19388 NATIVA_PLACA_21_8 | 18.9 |  | 3 | 87.143
B-19388 NATIVA | 191 | IND. PLACA 3000 PSI | PLACA PISO 26 APTOS 2601-2612 TORRE 4 | 2026-05-22 | 5/30/2026 12:00:00 AM | 8 | 21 | 19 | 90 | PLACA | B-19388 NATIVA_PLACA_21_8 | 18.9 |  | 3 | 90.476
B-19388 NATIVA | 191 | IND. PLACA 3000 PSI | PLACA P21 AP 2107-2106 TORRE 5 | 2026-05-22 | 5/30/2026 12:00:00 AM | 8 | 21 | 20.3 | 97 | PLACA | B-19388 NATIVA_PLACA_21_8 | 19.833 |  | 3 | 96.667
B-19388 NATIVA | 191 | IND. PLACA 3000 PSI | PLACA P21 AP 2107-2106 TORRE 5 | 2026-05-22 | 5/30/2026 12:00:00 AM | 8 | 21 | 18.2 | 86 | PLACA | B-19388 NATIVA_PLACA_21_8 | 19.833 |  | 3 | 86.667
B-19388 NATIVA | 191 | IND. PLACA 3000 PSI | PLACA P21 AP 2107-2106 TORRE 5 | 2026-05-22 | 5/30/2026 12:00:00 AM | 8 | 21 | 21 | 100 | PLACA | B-19388 NATIVA_PLACA_21_8 | 19.833 |  | 3 | 100
B-19388 NATIVA | 191 | IND. PLACA 3000 PSI | PLACA P23 AP 2307-2306 TORRE 5 | 2026-06-05 | 6/13/2026 12:00:00 AM | 8 | 21 | 20.2 | 96 | PLACA | B-19388 NATIVA_PLACA_21_8 | 20.5 |  | 3 | 96.19
B-19388 NATIVA | 191 | IND. PLACA 3000 PSI | PLACA P23 AP 2307-2306 TORRE 5 | 2026-06-05 | 6/13/2026 12:00:00 AM | 8 | 21 | 20.4 | 97 | PLACA | B-19388 NATIVA_PLACA_21_8 | 20.5 |  | 3 | 97.143
B-19388 NATIVA | 191 | IND. PLACA 3000 PSI | PLACA P23 AP 2307-2306 TORRE 5 | 2026-06-05 | 6/13/2026 12:00:00 AM | 8 | 21 | 20.9 | 100 | PLACA | B-19388 NATIVA_PLACA_21_8 | 20.5 |  | 3 | 99.524
B-19388 NATIVA | 191 | IND. PLACA 3000 PSI | PLACA PISO 28 APTOS 2801-2812 TORRE 4 | 2026-06-05 | 6/13/2026 12:00:00 AM | 8 | 21 | 19.8 | 94 | PLACA | B-19388 NATIVA_PLACA_21_8 | 18 |  | 3 | 94.286
B-19388 NATIVA | 191 | IND. PLACA 3000 PSI | PLACA PISO 28 APTOS 2801-2812 TORRE 4 | 2026-06-05 | 6/13/2026 12:00:00 AM | 8 | 21 | 16.9 | 81 | PLACA | B-19388 NATIVA_PLACA_21_8 | 18 |  | 3 | 80.476
B-19388 NATIVA | 191 | IND. PLACA 3000 PSI | PLACA PISO 28 APTOS 2801-2812 TORRE 4 | 2026-06-05 | 6/13/2026 12:00:00 AM | 8 | 21 | 17.3 | 82 | PLACA | B-19388 NATIVA_PLACA_21_8 | 18 |  | 3 | 82.381
B-19388 NATIVA | 191 | IND. MURO 6000 GF | COLUMNA D6 PISO 28 TORRE 4 | 2026-06-09 | 6/16/2026 12:00:00 AM | 7 | 42 | 43.5 | 104 |  |  | 40.533 |  | 3 | 103.571
B-19388 NATIVA | 191 | IND. MURO 6000 GF | COLUMNA D6 PISO 28 TORRE 4 | 2026-06-09 | 6/16/2026 12:00:00 AM | 7 | 42 | 38.3 | 91 |  |  | 40.533 |  | 3 | 91.19
B-19388 NATIVA | 191 | IND. MURO 6000 GF | COLUMNA D6 PISO 28 TORRE 4 | 2026-06-09 | 6/16/2026 12:00:00 AM | 7 | 42 | 39.8 | 95 |  |  | 40.533 |  | 3 | 94.762
B-19388 NATIVA | 191 | EVOLUTION 5000 PSI | MUROS PISO 2 ACCESO Y DEPOSITOS TORRE 4 | 2025-10-10 | 10/17/2025 12:00:00 AM | 7 | 35 | 27.5 | 78 | MURO | B-19388 NATIVA_MURO_35_7 | 29.733 |  | 3 | 78.571
B-19388 NATIVA | 190.5 | EVOLUTION 5000 PSI | MUROS PISO 1 CUARTOS TECNICOS Y DE BASURAS TORRE 4 | 2025-09-15 | 9/22/2025 12:00:00 AM | 7 | 35 | 37.6 | 107 | MURO | B-19388 NATIVA_MURO_35_7 | 36.3 |  | 3 | 107.429
B-19388 NATIVA | 190.5 | EVOLUTION 5000 PSI | MUROS PISO 1 CUARTOS TECNICOS Y DE BASURAS TORRE 4 | 2025-09-15 | 9/22/2025 12:00:00 AM | 7 | 35 | 38.8 | 111 | MURO | B-19388 NATIVA_MURO_35_7 | 36.3 |  | 3 | 110.857
B-19388 NATIVA | 190.5 | EVOLUTION 5000 PSI | MUROS PISO 1 CUARTOS TECNICOS Y DE BASURAS TORRE 4 | 2025-09-15 | 9/22/2025 12:00:00 AM | 7 | 35 | 32.5 | 93 | MURO | B-19388 NATIVA_MURO_35_7 | 36.3 |  | 3 | 92.857
B-19388 NATIVA | 191 | EVOLUTION 5000 PSI | MUROS PISO 1 APTOS 104-105 TORRE 4 | 2025-09-17 | 9/24/2025 12:00:00 AM | 7 | 35 | 33.9 | 97 | MURO | B-19388 NATIVA_MURO_35_7 | 33.633 |  | 3 | 96.857
B-19388 NATIVA | 191 | EVOLUTION 5000 PSI | MUROS PISO 1 APTOS 104-105 TORRE 4 | 2025-09-17 | 9/24/2025 12:00:00 AM | 7 | 35 | 31.1 | 89 | MURO | B-19388 NATIVA_MURO_35_7 | 33.633 |  | 3 | 88.857
B-19388 NATIVA | 191 | EVOLUTION 5000 PSI | MUROS PISO 1 APTOS 104-105 TORRE 4 | 2025-09-17 | 9/24/2025 12:00:00 AM | 7 | 35 | 35.9 | 102 | MURO | B-19388 NATIVA_MURO_35_7 | 33.633 |  | 3 | 102.571
B-19388 NATIVA | 191 | EVOLUTION 5000 PSI | MUROS PISO 1 DEPOSITOS Y CUARTO TECNICO TORRE 4 | 2025-09-23 | 9/30/2025 12:00:00 AM | 7 | 35 | 32.5 | 93 | MURO | B-19388 NATIVA_MURO_35_7 | 34.133 |  | 3 | 92.857
B-19388 NATIVA | 191 | EVOLUTION 5000 PSI | MUROS PISO 1 DEPOSITOS Y CUARTO TECNICO TORRE 4 | 2025-09-23 | 9/30/2025 12:00:00 AM | 7 | 35 | 35.8 | 102 | MURO | B-19388 NATIVA_MURO_35_7 | 34.133 |  | 3 | 102.286
B-19388 NATIVA | 191 | EVOLUTION 5000 PSI | MUROS PISO 1 DEPOSITOS Y CUARTO TECNICO TORRE 4 | 2025-09-23 | 9/30/2025 12:00:00 AM | 7 | 35 | 34.1 | 98 | MURO | B-19388 NATIVA_MURO_35_7 | 34.133 |  | 3 | 97.429
B-19388 NATIVA | 191 | EVOLUTION 5000 PSI | MUROS PISO 1 APTOS 108-109 TORRE 4 | 2025-09-25 | 10/2/2025 12:00:00 AM | 7 | 35 | 23.5 | 67 | MURO | B-19388 NATIVA_MURO_35_7 | 23.833 |  | 3 | 67.143
B-19388 NATIVA | 191 | EVOLUTION 5000 PSI | MUROS PISO 1 APTOS 108-109 TORRE 4 | 2025-09-25 | 10/2/2025 12:00:00 AM | 7 | 35 | 21.1 | 60 | MURO | B-19388 NATIVA_MURO_35_7 | 23.833 |  | 3 | 60.286
B-19388 NATIVA | 191 | EVOLUTION 5000 PSI | MUROS PISO 1 APTOS 108-109 TORRE 4 | 2025-09-25 | 10/2/2025 12:00:00 AM | 7 | 35 | 26.9 | 77 | MURO | B-19388 NATIVA_MURO_35_7 | 23.833 |  | 3 | 76.857
B-19388 NATIVA | 191 | EVOLUTION 5000 PSI | MUROS PISO 1 CUARTO DE CORRESPONDENCIA Y DEPOSITOS TORRE 4 | 2025-09-29 | 10/6/2025 12:00:00 AM | 7 | 35 | 28.9 | 82 | MURO | B-19388 NATIVA_MURO_35_7 | 29.7 |  | 3 | 82.571
B-19388 NATIVA | 191 | EVOLUTION 5000 PSI | MUROS PISO 1 CUARTO DE CORRESPONDENCIA Y DEPOSITOS TORRE 4 | 2025-09-29 | 10/6/2025 12:00:00 AM | 7 | 35 | 31.1 | 89 | MURO | B-19388 NATIVA_MURO_35_7 | 29.7 |  | 3 | 88.857
B-19388 NATIVA | 191 | EVOLUTION 5000 PSI | MUROS PISO 1 CUARTO DE CORRESPONDENCIA Y DEPOSITOS TORRE 4 | 2025-09-29 | 10/6/2025 12:00:00 AM | 7 | 35 | 29.1 | 83 | MURO | B-19388 NATIVA_MURO_35_7 | 29.7 |  | 3 | 83.143
B-19388 NATIVA | 190.5 | EVOLUTION 5000 PSI | MUROS PISO 2 APTOS 204-205 TORRE 4 | 2025-10-03 | 10/10/2025 12:00:00 AM | 7 | 35 | 26.8 | 76 | MURO | B-19388 NATIVA_MURO_35_7 | 29.2 |  | 3 | 76.571
B-19388 NATIVA | 190.5 | EVOLUTION 5000 PSI | MUROS PISO 2 APTOS 204-205 TORRE 4 | 2025-10-03 | 10/10/2025 12:00:00 AM | 7 | 35 | 29.8 | 85 | MURO | B-19388 NATIVA_MURO_35_7 | 29.2 |  | 3 | 85.143
B-19388 NATIVA | 190.5 | EVOLUTION 5000 PSI | MUROS PISO 2 APTOS 204-205 TORRE 4 | 2025-10-03 | 10/10/2025 12:00:00 AM | 7 | 35 | 31 | 88 | MURO | B-19388 NATIVA_MURO_35_7 | 29.2 |  | 3 | 88.571
B-19388 NATIVA | 191 | EVOLUTION 5000 PSI | MUROS PISO 2 ACCESO Y DEPOSITOS TORRE 4 | 2025-10-10 | 10/17/2025 12:00:00 AM | 7 | 35 | 31.6 | 90 | MURO | B-19388 NATIVA_MURO_35_7 | 29.733 |  | 3 | 90.286
B-19388 NATIVA | 191 | EVOLUTION 5000 PSI | MUROS PISO 2 ACCESO Y DEPOSITOS TORRE 4 | 2025-10-10 | 10/17/2025 12:00:00 AM | 7 | 35 | 30.1 | 86 | MURO | B-19388 NATIVA_MURO_35_7 | 29.733 |  | 3 | 86
B-19388 NATIVA | 191 | EVOLUTION 5000 PSI | MUROS PISO 3 APTOS 304-305 TORRE 4 | 2025-10-21 | 10/28/2025 12:00:00 AM | 7 | 35 | 39.8 | 114 | MURO | B-19388 NATIVA_MURO_35_7 | 40.267 |  | 3 | 113.714
B-19388 NATIVA | 191 | EVOLUTION 5000 PSI | MUROS PISO 3 APTOS 304-305 TORRE 4 | 2025-10-21 | 10/28/2025 12:00:00 AM | 7 | 35 | 40.1 | 115 | MURO | B-19388 NATIVA_MURO_35_7 | 40.267 |  | 3 | 114.571
B-19388 NATIVA | 191 | EVOLUTION 5000 PSI | MUROS PISO 3 APTOS 304-305 TORRE 4 | 2025-10-21 | 10/28/2025 12:00:00 AM | 7 | 35 | 40.9 | 117 | MURO | B-19388 NATIVA_MURO_35_7 | 40.267 |  | 3 | 116.857
B-19388 NATIVA | 191 | EVOLUTION 5000 PSI | MUROS PISO 1 AP 04-05 EJE 1-9 TORRE 5 | 2025-10-21 | 10/28/2025 12:00:00 AM | 7 | 35 | 39.9 | 114 | MURO | B-19388 NATIVA_MURO_35_7 | 40.6 |  | 3 | 114
B-19388 NATIVA | 191 | EVOLUTION 5000 PSI | MUROS PISO 1 AP 04-05 EJE 1-9 TORRE 5 | 2025-10-21 | 10/28/2025 12:00:00 AM | 7 | 35 | 41 | 117 | MURO | B-19388 NATIVA_MURO_35_7 | 40.6 |  | 3 | 117.143
B-19388 NATIVA | 191 | EVOLUTION 5000 PSI | MUROS PISO 1 AP 04-05 EJE 1-9 TORRE 5 | 2025-10-21 | 10/28/2025 12:00:00 AM | 7 | 35 | 40.9 | 117 | MURO | B-19388 NATIVA_MURO_35_7 | 40.6 |  | 3 | 116.857
B-19388 NATIVA | 191 | EVOLUTION 5000 PSI | MUROS PISO 2 APTOS 206-207 TORRE 4 | 2025-10-14 | 10/21/2025 12:00:00 AM | 7 | 35 | 37.3 | 106 | MURO | B-19388 NATIVA_MURO_35_7 | 38.333 |  | 3 | 106.571
B-19388 NATIVA | 191 | EVOLUTION 5000 PSI | MUROS PISO 2 APTOS 206-207 TORRE 4 | 2025-10-14 | 10/21/2025 12:00:00 AM | 7 | 35 | 37.6 | 108 | MURO | B-19388 NATIVA_MURO_35_7 | 38.333 |  | 3 | 107.429
B-19388 NATIVA | 191 | EVOLUTION 5000 PSI | MUROS PISO 2 APTOS 206-207 TORRE 4 | 2025-10-14 | 10/21/2025 12:00:00 AM | 7 | 35 | 40.1 | 115 | MURO | B-19388 NATIVA_MURO_35_7 | 38.333 |  | 3 | 114.571
B-19388 NATIVA | 191 | EVOLUTION 5000 PSI | MUROS PISO 2 DEPOSITOS Y SALAS DE REUNION TORRE 4 | 2025-10-18 | 10/25/2025 12:00:00 AM | 7 | 35 | 37 | 106 | MURO | B-19388 NATIVA_MURO_35_7 | 38.667 |  | 3 | 105.714
B-19388 NATIVA | 191 | EVOLUTION 5000 PSI | MUROS PISO 2 DEPOSITOS Y SALAS DE REUNION TORRE 4 | 2025-10-18 | 10/25/2025 12:00:00 AM | 7 | 35 | 40.5 | 116 | MURO | B-19388 NATIVA_MURO_35_7 | 38.667 |  | 3 | 115.714
B-19388 NATIVA | 191 | EVOLUTION 5000 PSI | MUROS PISO 2 DEPOSITOS Y SALAS DE REUNION TORRE 4 | 2025-10-18 | 10/25/2025 12:00:00 AM | 7 | 35 | 38.5 | 110 | MURO | B-19388 NATIVA_MURO_35_7 | 38.667 |  | 3 | 110
B-19388 NATIVA | 191 | EVOLUTION 5000 PSI | MUROS PISO 2 APTOS 208-209 TORRE 4 | 2025-10-16 | 10/23/2025 12:00:00 AM | 7 | 35 | 33.3 | 95 | MURO | B-19388 NATIVA_MURO_35_7 | 32.7 |  | 3 | 95.143
B-19388 NATIVA | 191 | EVOLUTION 5000 PSI | MUROS PISO 2 APTOS 208-209 TORRE 4 | 2025-10-16 | 10/23/2025 12:00:00 AM | 7 | 35 | 33.2 | 95 | MURO | B-19388 NATIVA_MURO_35_7 | 32.7 |  | 3 | 94.857
B-19388 NATIVA | 191 | EVOLUTION 5000 PSI | MUROS PISO 2 APTOS 208-209 TORRE 4 | 2025-10-16 | 10/23/2025 12:00:00 AM | 7 | 35 | 31.6 | 90 | MURO | B-19388 NATIVA_MURO_35_7 | 32.7 |  | 3 | 90.286
B-19388 NATIVA | 191 | EVOLUTION 5000 PSI | MUROS PISO 1 ZONA DE DEPOSITOS EJE 1-9 TORRE 5 | 2025-10-17 | 10/24/2025 12:00:00 AM | 7 | 35 | 37.6 | 107 | MURO | B-19388 NATIVA_MURO_35_7 | 37.5 |  | 3 | 107.429
B-19388 NATIVA | 191 | EVOLUTION 5000 PSI | MUROS PISO 1 ZONA DE DEPOSITOS EJE 1-9 TORRE 5 | 2025-10-17 | 10/24/2025 12:00:00 AM | 7 | 35 | 36.4 | 104 | MURO | B-19388 NATIVA_MURO_35_7 | 37.5 |  | 3 | 104
B-19388 NATIVA | 191 | EVOLUTION 5000 PSI | MUROS PISO 4 APTOS 401-412 TORRE 4 | 2025-11-01 | 11/8/2025 12:00:00 AM | 7 | 35 | 31.3 | 90 | MURO | B-19388 NATIVA_MURO_35_7 | 30.933 |  | 3 | 89.429
B-19388 NATIVA | 191 | EVOLUTION 5000 PSI | MUROS PISO 4 APTOS 401-412 TORRE 4 | 2025-11-01 | 11/8/2025 12:00:00 AM | 7 | 35 | 33.1 | 94 | MURO | B-19388 NATIVA_MURO_35_7 | 30.933 |  | 3 | 94.571
B-19388 NATIVA | 191 | EVOLUTION 5000 PSI | MUROS PISO 4 APTOS 401-412 TORRE 4 | 2025-11-01 | 11/8/2025 12:00:00 AM | 7 | 35 | 28.4 | 81 | MURO | B-19388 NATIVA_MURO_35_7 | 30.933 |  | 3 | 81.143
B-19388 NATIVA | 191 | EVOLUTION 5000 PSI | MUROS PISO 3 APTOS 302-303 TORRE 4 | 2025-10-22 | 10/29/2025 12:00:00 AM | 7 | 35 | 31.8 | 91 | MURO | B-19388 NATIVA_MURO_35_7 | 33.633 |  | 3 | 90.857
B-19388 NATIVA | 191 | EVOLUTION 5000 PSI | MUROS PISO 3 APTOS 302-303 TORRE 4 | 2025-10-22 | 10/29/2025 12:00:00 AM | 7 | 35 | 33.7 | 96 | MURO | B-19388 NATIVA_MURO_35_7 | 33.633 |  | 3 | 96.286
B-19388 NATIVA | 191 | EVOLUTION 5000 PSI | MUROS PISO 3 APTOS 302-303 TORRE 4 | 2025-10-22 | 10/29/2025 12:00:00 AM | 7 | 35 | 35.4 | 101 | MURO | B-19388 NATIVA_MURO_35_7 | 33.633 |  | 3 | 101.143
B-19388 NATIVA | 191 | EVOLUTION 5000 PSI | MUROS PISO 3 APTO 301 Y ACCESO A PLATAFORMA TORRE 4 | 2025-10-23 | 10/30/2025 12:00:00 AM | 7 | 35 | 32.4 | 92 | MURO | B-19388 NATIVA_MURO_35_7 | 31.067 |  | 3 | 92.571
B-19388 NATIVA | 191 | EVOLUTION 5000 PSI | MUROS PISO 3 APTO 301 Y ACCESO A PLATAFORMA TORRE 4 | 2025-10-23 | 10/30/2025 12:00:00 AM | 7 | 35 | 28.9 | 82 | MURO | B-19388 NATIVA_MURO_35_7 | 31.067 |  | 3 | 82.571
B-19388 NATIVA | 191 | EVOLUTION 5000 PSI | MUROS PISO 3 APTO 301 Y ACCESO A PLATAFORMA TORRE 4 | 2025-10-23 | 10/30/2025 12:00:00 AM | 7 | 35 | 31.9 | 91 | MURO | B-19388 NATIVA_MURO_35_7 | 31.067 |  | 3 | 91.143
B-19388 NATIVA | 191 | EVOLUTION 5000 PSI | MUROS PISO 1 AP 06-07 EJE 10-16 TORRE 5 | 2025-10-24 | 10/31/2025 12:00:00 AM | 7 | 35 | 33.4 | 95 | MURO | B-19388 NATIVA_MURO_35_7 | 32.567 |  | 3 | 95.429
B-19388 NATIVA | 191 | EVOLUTION 5000 PSI | MUROS PISO 1 AP 06-07 EJE 10-16 TORRE 5 | 2025-10-24 | 10/31/2025 12:00:00 AM | 7 | 35 | 32.2 | 92 | MURO | B-19388 NATIVA_MURO_35_7 | 32.567 |  | 3 | 92
B-19388 NATIVA | 191 | EVOLUTION 5000 PSI | MUROS PISO 1 AP 06-07 EJE 10-16 TORRE 5 | 2025-10-24 | 10/31/2025 12:00:00 AM | 7 | 35 | 32.1 | 92 | MURO | B-19388 NATIVA_MURO_35_7 | 32.567 |  | 3 | 91.714
B-19388 NATIVA | 191 | EVOLUTION 5000 PSI | MUROS PISO 3 APTOS 306-307 TORRE 4 | 2025-10-24 | 10/31/2025 12:00:00 AM | 7 | 35 | 29.7 | 85 | MURO | B-19388 NATIVA_MURO_35_7 | 29.767 |  | 3 | 84.857
B-19388 NATIVA | 191 | EVOLUTION 5000 PSI | MUROS PISO 3 APTOS 306-307 TORRE 4 | 2025-10-24 | 10/31/2025 12:00:00 AM | 7 | 35 | 31.6 | 90 | MURO | B-19388 NATIVA_MURO_35_7 | 29.767 |  | 3 | 90.286
B-19388 NATIVA | 191 | EVOLUTION 5000 PSI | MUROS PISO 3 APTOS 306-307 TORRE 4 | 2025-10-24 | 10/31/2025 12:00:00 AM | 7 | 35 | 28 | 80 | MURO | B-19388 NATIVA_MURO_35_7 | 29.767 |  | 3 | 80
B-19388 NATIVA | 191 | EVOLUTION 5000 PSI | MUROS PISO 3 APTOS 308-309 TORRE 4 | 2025-10-25 | 11/1/2025 12:00:00 AM | 7 | 35 | 30 | 86 | MURO | B-19388 NATIVA_MURO_35_7 | 31.067 |  | 3 | 85.714
B-19388 NATIVA | 191 | EVOLUTION 5000 PSI | MUROS PISO 3 APTOS 308-309 TORRE 4 | 2025-10-25 | 11/1/2025 12:00:00 AM | 7 | 35 | 30.9 | 88 | MURO | B-19388 NATIVA_MURO_35_7 | 31.067 |  | 3 | 88.286
B-19388 NATIVA | 191 | EVOLUTION 5000 PSI | MUROS PISO 3 APTOS 308-309 TORRE 4 | 2025-10-25 | 11/1/2025 12:00:00 AM | 7 | 35 | 32.3 | 92 | MURO | B-19388 NATIVA_MURO_35_7 | 31.067 |  | 3 | 92.286
B-19388 NATIVA | 191 | EVOLUTION 5000 PSI | MUROS PISO 3 APTO 311 Y SALAS DE REUNION TORRE 4 | 2025-10-27 | 11/3/2025 12:00:00 AM | 7 | 35 | 37.2 | 106 | MURO | B-19388 NATIVA_MURO_35_7 | 36.967 |  | 3 | 106.286
B-19388 NATIVA | 191 | EVOLUTION 5000 PSI | MUROS PISO 3 APTO 311 Y SALAS DE REUNION TORRE 4 | 2025-10-27 | 11/3/2025 12:00:00 AM | 7 | 35 | 31.2 | 89 | MURO | B-19388 NATIVA_MURO_35_7 | 36.967 |  | 3 | 89.143
B-19388 NATIVA | 191 | EVOLUTION 5000 PSI | MUROS PISO 3 APTO 311 Y SALAS DE REUNION TORRE 4 | 2025-10-27 | 11/3/2025 12:00:00 AM | 7 | 35 | 42.5 | 121 | MURO | B-19388 NATIVA_MURO_35_7 | 36.967 |  | 3 | 121.429
B-19388 NATIVA | 191 | EVOLUTION 5000 PSI | MUROS PISO 4 APTOS 402-403 TORRE 4 | 2025-10-30 | 11/6/2025 12:00:00 AM | 7 | 35 | 33.4 | 96 | MURO | B-19388 NATIVA_MURO_35_7 | 33.867 |  | 3 | 95.429
B-19388 NATIVA | 191 | EVOLUTION 5000 PSI | MUROS PISO 4 APTOS 402-403 TORRE 4 | 2025-10-30 | 11/6/2025 12:00:00 AM | 7 | 35 | 34.1 | 98 | MURO | B-19388 NATIVA_MURO_35_7 | 33.867 |  | 3 | 97.429
B-19388 NATIVA | 191 | EVOLUTION 5000 PSI | MUROS PISO 4 APTOS 402-403 TORRE 4 | 2025-10-30 | 11/6/2025 12:00:00 AM | 7 | 35 | 34.1 | 98 | MURO | B-19388 NATIVA_MURO_35_7 | 33.867 |  | 3 | 97.429
B-19388 NATIVA | 191 | EVOLUTION 5000 PSI | MUROS PISO 1 EJE 16-23 Y A-F 108-109 TORRE 5 | 2025-10-31 | 11/7/2025 12:00:00 AM | 7 | 35 | 31.8 | 91 | MURO | B-19388 NATIVA_MURO_35_7 | 33.367 |  | 3 | 90.857
B-19388 NATIVA | 191 | EVOLUTION 5000 PSI | MUROS PISO 1 EJE 16-23 Y A-F 108-109 TORRE 5 | 2025-10-31 | 11/7/2025 12:00:00 AM | 7 | 35 | 33.9 | 97 | MURO | B-19388 NATIVA_MURO_35_7 | 33.367 |  | 3 | 96.857
B-19388 NATIVA | 191 | EVOLUTION 5000 PSI | MUROS PISO 1 EJE 16-23 Y A-F 108-109 TORRE 5 | 2025-10-31 | 11/7/2025 12:00:00 AM | 7 | 35 | 34.4 | 98 | MURO | B-19388 NATIVA_MURO_35_7 | 33.367 |  | 3 | 98.286
B-19388 NATIVA | 191 | EVOLUTION 5000 PSI | MUROS PISO 1CUARTOS CORRESPONDENCIA Y TECNICOS EJE 10- 16 TORRE 5 | 2025-10-28 | 11/4/2025 12:00:00 AM | 7 | 35 | 32.2 | 92 | MURO | B-19388 NATIVA_MURO_35_7 | 32.167 |  | 3 | 92
B-19388 NATIVA | 191 | EVOLUTION 5000 PSI | MUROS PISO 1CUARTOS CORRESPONDENCIA Y TECNICOS EJE 10- 16 TORRE 5 | 2025-10-28 | 11/4/2025 12:00:00 AM | 7 | 35 | 32.1 | 92 | MURO | B-19388 NATIVA_MURO_35_7 | 32.167 |  | 3 | 91.714
B-19388 NATIVA | 191 | EVOLUTION 5000 PSI | MUROS PISO 1CUARTOS CORRESPONDENCIA Y TECNICOS EJE 10- 16 TORRE 5 | 2025-10-28 | 11/4/2025 12:00:00 AM | 7 | 35 | 32.2 | 92 | MURO | B-19388 NATIVA_MURO_35_7 | 32.167 |  | 3 | 92
B-19388 NATIVA | 191 | EVOLUTION 5000 PSI | MUROS PISO 4 APTOS 404-405 TORRE 4 | 2025-10-29 | 11/5/2025 12:00:00 AM | 7 | 35 | 33.7 | 96 | MURO | B-19388 NATIVA_MURO_35_7 | 35.333 |  | 3 | 96.286
B-19388 NATIVA | 191 | EVOLUTION 5000 PSI | MUROS PISO 4 APTOS 404-405 TORRE 4 | 2025-10-29 | 11/5/2025 12:00:00 AM | 7 | 35 | 35.8 | 102 | MURO | B-19388 NATIVA_MURO_35_7 | 35.333 |  | 3 | 102.286
B-19388 NATIVA | 191 | EVOLUTION 5000 PSI | MUROS PISO 4 APTOS 404-405 TORRE 4 | 2025-10-29 | 11/5/2025 12:00:00 AM | 7 | 35 | 36.5 | 104 | MURO | B-19388 NATIVA_MURO_35_7 | 35.333 |  | 3 | 104.286
B-19388 NATIVA | 191 | EVOLUTION 5000 PSI | MUROS PISO 1 ZONA DE DEPOSITOS EJE 1-9 TORRE 5 | 2025-10-17 | 10/24/2025 12:00:00 AM | 7 | 35 | 38.5 | 110 | MURO | B-19388 NATIVA_MURO_35_7 | 37.5 |  | 3 | 110
B-19388 NATIVA | 191 | EVOLUTION 5000 PSI | MUROS PISO 5 APTOS 501-512 TORRE 4 | 2025-11-10 | 11/17/2025 12:00:00 AM | 7 | 35 | 29.6 | 85 | MURO | B-19388 NATIVA_MURO_35_7 | 27.533 |  | 3 | 84.571
B-19388 NATIVA | 191 | EVOLUTION 5000 PSI | MUROS PISO 5 APTOS 501-512 TORRE 4 | 2025-11-10 | 11/17/2025 12:00:00 AM | 7 | 35 | 26.6 | 76 | MURO | B-19388 NATIVA_MURO_35_7 | 27.533 |  | 3 | 76
B-19388 NATIVA | 191 | EVOLUTION 5000 PSI | MUROS PISO 5 APTOS 501-512 TORRE 4 | 2025-11-10 | 11/17/2025 12:00:00 AM | 7 | 35 | 26.4 | 75 | MURO | B-19388 NATIVA_MURO_35_7 | 27.533 |  | 3 | 75.429
B-19388 NATIVA | 191 | EVOLUTION 5000 PSI | MUROS PISO 4 APTOS 406-407 TORRE 4 | 2025-10-31 | 11/7/2025 12:00:00 AM | 7 | 35 | 35 | 100 | MURO | B-19388 NATIVA_MURO_35_7 | 35.033 |  | 3 | 100
B-19388 NATIVA | 191 | EVOLUTION 5000 PSI | MUROS PISO 4 APTOS 406-407 TORRE 4 | 2025-10-31 | 11/7/2025 12:00:00 AM | 7 | 35 | 34.2 | 98 | MURO | B-19388 NATIVA_MURO_35_7 | 35.033 |  | 3 | 97.714
B-19388 NATIVA | 191 | EVOLUTION 5000 PSI | MUROS PISO 4 APTOS 406-407 TORRE 4 | 2025-10-31 | 11/7/2025 12:00:00 AM | 7 | 35 | 35.9 | 102 | MURO | B-19388 NATIVA_MURO_35_7 | 35.033 |  | 3 | 102.571
B-19388 NATIVA | 191 | EVOLUTION 5000 PSI | MUROS PISO 2 EJE 1-9 VS F-J DEPOSITOS | 2025-11-10 | 11/17/2025 12:00:00 AM | 7 | 35 | 36.9 | 105 | MURO | B-19388 NATIVA_MURO_35_7 | 37.033 |  | 3 | 105.429
B-19388 NATIVA | 191 | EVOLUTION 5000 PSI | MUROS PISO 2 EJE 1-9 VS F-J DEPOSITOS | 2025-11-10 | 11/17/2025 12:00:00 AM | 7 | 35 | 37.7 | 108 | MURO | B-19388 NATIVA_MURO_35_7 | 37.033 |  | 3 | 107.714
B-19388 NATIVA | 191 | EVOLUTION 5000 PSI | MUROS PISO 2 EJE 1-9 VS F-J DEPOSITOS | 2025-11-10 | 11/17/2025 12:00:00 AM | 7 | 35 | 36.5 | 104 | MURO | B-19388 NATIVA_MURO_35_7 | 37.033 |  | 3 | 104.286
B-19388 NATIVA | 191 | EVOLUTION 5000 PSI | MUROS PISO 4 APTO 408 TORRE 4 | 2025-11-04 | 11/11/2025 12:00:00 AM | 7 | 35 | 26.9 | 77 | MURO | B-19388 NATIVA_MURO_35_7 | 26.5 |  | 3 | 76.857
B-19388 NATIVA | 191 | EVOLUTION 5000 PSI | MUROS PISO 4 APTO 408 TORRE 4 | 2025-11-04 | 11/11/2025 12:00:00 AM | 7 | 35 | 26.1 | 75 | MURO | B-19388 NATIVA_MURO_35_7 | 26.5 |  | 3 | 74.571
B-19388 NATIVA | 191 | EVOLUTION 5000 PSI | MUROS PISO 4 APTO 408 TORRE 4 | 2025-11-04 | 11/11/2025 12:00:00 AM | 7 | 35 | 26.5 | 76 | MURO | B-19388 NATIVA_MURO_35_7 | 26.5 |  | 3 | 75.714
B-19388 NATIVA | 191 | EVOLUTION 5000 PSI | MUROS PISO 4 APTO 409 TORRE 4 | 2025-11-05 | 11/12/2025 12:00:00 AM | 7 | 35 | 30.4 | 87 | MURO | B-19388 NATIVA_MURO_35_7 | 30.067 |  | 3 | 86.857
B-19388 NATIVA | 191 | EVOLUTION 5000 PSI | MUROS PISO 4 APTO 409 TORRE 4 | 2025-11-05 | 11/12/2025 12:00:00 AM | 7 | 35 | 29.1 | 83 | MURO | B-19388 NATIVA_MURO_35_7 | 30.067 |  | 3 | 83.143
B-19388 NATIVA | 191 | EVOLUTION 5000 PSI | MUROS PISO 4 APTO 409 TORRE 4 | 2025-11-05 | 11/12/2025 12:00:00 AM | 7 | 35 | 30.7 | 88 | MURO | B-19388 NATIVA_MURO_35_7 | 30.067 |  | 3 | 87.714
B-19388 NATIVA | 191 | EVOLUTION 5000 PSI | MUROS PISO 5 APTOS 502-503 TORRE 4 | 2025-11-08 | 11/15/2025 12:00:00 AM | 7 | 35 | 30.7 | 88 | MURO | B-19388 NATIVA_MURO_35_7 | 26.533 |  | 3 | 87.714
B-19388 NATIVA | 191 | EVOLUTION 5000 PSI | MUROS PISO 5 APTOS 502-503 TORRE 4 | 2025-11-08 | 11/15/2025 12:00:00 AM | 7 | 35 | 21.9 | 62 | MURO | B-19388 NATIVA_MURO_35_7 | 26.533 |  | 3 | 62.571
B-19388 NATIVA | 191 | EVOLUTION 5000 PSI | MUROS PISO 5 APTOS 502-503 TORRE 4 | 2025-11-08 | 11/15/2025 12:00:00 AM | 7 | 35 | 27 | 77 | MURO | B-19388 NATIVA_MURO_35_7 | 26.533 |  | 3 | 77.143
B-19388 NATIVA | 191 | EVOLUTION 5000 PSI | MUROS PISO 4 APTO 411 Y SALA DE JUEGOS TORRE 4 | 2025-11-06 | 11/13/2025 12:00:00 AM | 7 | 35 | 30.3 | 86 | MURO | B-19388 NATIVA_MURO_35_7 | 31.6 |  | 3 | 86.571
B-19388 NATIVA | 191 | EVOLUTION 5000 PSI | MUROS PISO 4 APTO 411 Y SALA DE JUEGOS TORRE 4 | 2025-11-06 | 11/13/2025 12:00:00 AM | 7 | 35 | 32.4 | 92 | MURO | B-19388 NATIVA_MURO_35_7 | 31.6 |  | 3 | 92.571
B-19388 NATIVA | 191 | EVOLUTION 5000 PSI | MUROS PISO 4 APTO 411 Y SALA DE JUEGOS TORRE 4 | 2025-11-06 | 11/13/2025 12:00:00 AM | 7 | 35 | 32.1 | 92 | MURO | B-19388 NATIVA_MURO_35_7 | 31.6 |  | 3 | 91.714
B-19388 NATIVA | 191 | EVOLUTION 5000 PSI | MUROS PISO 5 APTOS 504-505 TORRE 4 | 2025-11-07 | 11/14/2025 12:00:00 AM | 7 | 35 | 31.3 | 90 | MURO | B-19388 NATIVA_MURO_35_7 | 32.6 |  | 3 | 89.429
B-19388 NATIVA | 191 | EVOLUTION 5000 PSI | MUROS PISO 5 APTOS 504-505 TORRE 4 | 2025-11-07 | 11/14/2025 12:00:00 AM | 7 | 35 | 33.2 | 95 | MURO | B-19388 NATIVA_MURO_35_7 | 32.6 |  | 3 | 94.857
B-19388 NATIVA | 191 | EVOLUTION 5000 PSI | MUROS PISO 5 APTOS 504-505 TORRE 4 | 2025-11-07 | 11/14/2025 12:00:00 AM | 7 | 35 | 33.3 | 95 | MURO | B-19388 NATIVA_MURO_35_7 | 32.6 |  | 3 | 95.143
B-19388 NATIVA | 191 | EVOLUTION 5000 PSI | MUROS PISO 1 T5 V EJE 17-23 CUARTOS TECNICOS TORRE 5 | 2025-11-05 | 11/12/2025 12:00:00 AM | 7 | 35 | 34.5 | 99 | MURO | B-19388 NATIVA_MURO_35_7 | 33.967 |  | 3 | 98.571
B-19388 NATIVA | 191 | EVOLUTION 5000 PSI | MUROS PISO 1 T5 V EJE 17-23 CUARTOS TECNICOS TORRE 5 | 2025-11-05 | 11/12/2025 12:00:00 AM | 7 | 35 | 32 | 91 | MURO | B-19388 NATIVA_MURO_35_7 | 33.967 |  | 3 | 91.429
B-19388 NATIVA | 191 | EVOLUTION 5000 PSI | MUROS PISO 1 T5 V EJE 17-23 CUARTOS TECNICOS TORRE 5 | 2025-11-05 | 11/12/2025 12:00:00 AM | 7 | 35 | 35.4 | 101 | MURO | B-19388 NATIVA_MURO_35_7 | 33.967 |  | 3 | 101.143
B-19388 NATIVA | 191 | EVOLUTION 5000 PSI | MUROS PISO 5 APTOS 506-507 TORRE 4 | 2025-11-11 | 11/18/2025 12:00:00 AM | 7 | 35 | 31.5 | 90 | MURO | B-19388 NATIVA_MURO_35_7 | 34.933 |  | 3 | 90
B-19388 NATIVA | 191 | EVOLUTION 5000 PSI | MUROS PISO 5 APTOS 506-507 TORRE 4 | 2025-11-11 | 11/18/2025 12:00:00 AM | 7 | 35 | 36.9 | 106 | MURO | B-19388 NATIVA_MURO_35_7 | 34.933 |  | 3 | 105.429
B-19388 NATIVA | 191 | EVOLUTION 5000 PSI | MUROS PISO 5 APTOS 506-507 TORRE 4 | 2025-11-11 | 11/18/2025 12:00:00 AM | 7 | 35 | 36.4 | 104 | MURO | B-19388 NATIVA_MURO_35_7 | 34.933 |  | 3 | 104
B-19388 NATIVA | 191 | EVOLUTION 5000 PSI | MUROS PISO 6 APTOS 604 Y 605 TORRE 4 | 2025-11-14 | 11/21/2025 12:00:00 AM | 7 | 35 | 34.6 | 99 | MURO | B-19388 NATIVA_MURO_35_7 | 34.367 |  | 3 | 98.857
B-19388 NATIVA | 191 | EVOLUTION 5000 PSI | MUROS PISO 6 APTOS 604 Y 605 TORRE 4 | 2025-11-14 | 11/21/2025 12:00:00 AM | 7 | 35 | 34.5 | 98 | MURO | B-19388 NATIVA_MURO_35_7 | 34.367 |  | 3 | 98.571
B-19388 NATIVA | 191 | EVOLUTION 5000 PSI | MUROS PISO 6 APTOS 604 Y 605 TORRE 4 | 2025-11-14 | 11/21/2025 12:00:00 AM | 7 | 35 | 34 | 97 | MURO | B-19388 NATIVA_MURO_35_7 | 34.367 |  | 3 | 97.143
B-19388 NATIVA | 191 | EVOLUTION 5000 PSI | MUROS PISO 2 AP 206-207 TORRE 5 | 2025-11-15 | 11/22/2025 12:00:00 AM | 7 | 35 | 31.5 | 90 | MURO | B-19388 NATIVA_MURO_35_7 | 28.2 |  | 3 | 90
B-19388 NATIVA | 191 | EVOLUTION 5000 PSI | MUROS PISO 2 AP 206-207 TORRE 5 | 2025-11-15 | 11/22/2025 12:00:00 AM | 7 | 35 | 29.4 | 84 | MURO | B-19388 NATIVA_MURO_35_7 | 28.2 |  | 3 | 84
B-19388 NATIVA | 191 | EVOLUTION 5000 PSI | MUROS PISO 2 AP 206-207 TORRE 5 | 2025-11-15 | 11/22/2025 12:00:00 AM | 7 | 35 | 23.7 | 68 | MURO | B-19388 NATIVA_MURO_35_7 | 28.2 |  | 3 | 67.714
B-19388 NATIVA | 191 | EVOLUTION 5000 PSI | MUROS PISO 6 APTOS 602 Y 603 TORRE 4 | 2025-11-15 | 11/22/2025 12:00:00 AM | 7 | 35 | 30.8 | 88 | MURO | B-19388 NATIVA_MURO_35_7 | 29.9 |  | 3 | 88
B-19388 NATIVA | 191 | EVOLUTION 5000 PSI | MUROS PISO 6 APTOS 602 Y 603 TORRE 4 | 2025-11-15 | 11/22/2025 12:00:00 AM | 7 | 35 | 31.5 | 90 | MURO | B-19388 NATIVA_MURO_35_7 | 29.9 |  | 3 | 90
B-19388 NATIVA | 191 | EVOLUTION 5000 PSI | MUROS PISO 6 APTOS 602 Y 603 TORRE 4 | 2025-11-15 | 11/22/2025 12:00:00 AM | 7 | 35 | 27.4 | 78 | MURO | B-19388 NATIVA_MURO_35_7 | 29.9 |  | 3 | 78.286
B-19388 NATIVA | 191 | EVOLUTION 5000 PSI | MUROS P2 EJE 1-9 VS A-E AP 204-205 TORRE 5 | 2025-11-12 | 11/19/2025 12:00:00 AM | 7 | 35 | 31.1 | 89 | MURO | B-19388 NATIVA_MURO_35_7 | 32.4 |  | 6 | 88.857
B-19388 NATIVA | 191 | EVOLUTION 5000 PSI | MUROS P2 EJE 1-9 VS A-E AP 204-205 TORRE 5 | 2025-11-12 | 11/19/2025 12:00:00 AM | 7 | 35 | 38.6 | 110 | MURO | B-19388 NATIVA_MURO_35_7 | 32.4 |  | 6 | 110.286
B-19388 NATIVA | 191 | EVOLUTION 5000 PSI | MUROS P2 EJE 1-9 VS A-E AP 204-205 TORRE 5 | 2025-11-12 | 11/19/2025 12:00:00 AM | 7 | 35 | 30.4 | 87 | MURO | B-19388 NATIVA_MURO_35_7 | 32.4 |  | 6 | 86.857
B-19388 NATIVA | 191 | EVOLUTION 5000 PSI | MUROS P2 EJE 1-9 VS A-E AP 204-205 TORRE 5 | 2025-11-12 | 11/19/2025 12:00:00 AM | 7 | 35 | 29.3 | 84 | MURO | B-19388 NATIVA_MURO_35_7 | 32.4 |  | 6 | 83.714
B-19388 NATIVA | 191 | EVOLUTION 5000 PSI | MUROS P2 EJE 1-9 VS A-E AP 204-205 TORRE 5 | 2025-11-12 | 11/19/2025 12:00:00 AM | 7 | 35 | 30.4 | 87 | MURO | B-19388 NATIVA_MURO_35_7 | 32.4 |  | 6 | 86.857
B-19388 NATIVA | 191 | EVOLUTION 5000 PSI | MUROS P2 EJE 1-9 VS A-E AP 204-205 TORRE 5 | 2025-11-12 | 11/19/2025 12:00:00 AM | 7 | 35 | 34.6 | 99 | MURO | B-19388 NATIVA_MURO_35_7 | 32.4 |  | 6 | 98.857
B-19388 NATIVA | 191 | EVOLUTION 5000 PSI | MUROS PISO 5 APTOS 508-509 TORRE 4 | 2025-11-12 | 11/19/2025 12:00:00 AM | 7 | 35 | 32.4 | 92 | MURO | B-19388 NATIVA_MURO_35_7 | 31.2 |  | 3 | 92.571
B-19388 NATIVA | 191 | EVOLUTION 5000 PSI | MUROS PISO 5 APTOS 508-509 TORRE 4 | 2025-11-12 | 11/19/2025 12:00:00 AM | 7 | 35 | 31.2 | 89 | MURO | B-19388 NATIVA_MURO_35_7 | 31.2 |  | 3 | 89.143
B-19388 NATIVA | 191 | EVOLUTION 5000 PSI | MUROS PISO 5 APTOS 508-509 TORRE 4 | 2025-11-12 | 11/19/2025 12:00:00 AM | 7 | 35 | 30 | 86 | MURO | B-19388 NATIVA_MURO_35_7 | 31.2 |  | 3 | 85.714
B-19388 NATIVA | 191 | EVOLUTION 5000 PSI | MUROS PISO 5 APTO 511 SALA DE JUEGOS TORRE 4 | 2025-11-13 | 11/20/2025 12:00:00 AM | 7 | 35 | 34.4 | 98 | MURO | B-19388 NATIVA_MURO_35_7 | 33.467 |  | 3 | 98.286
B-19388 NATIVA | 191 | EVOLUTION 5000 PSI | MUROS PISO 5 APTO 511 SALA DE JUEGOS TORRE 4 | 2025-11-13 | 11/20/2025 12:00:00 AM | 7 | 35 | 35.3 | 101 | MURO | B-19388 NATIVA_MURO_35_7 | 33.467 |  | 3 | 100.857
B-19388 NATIVA | 191 | EVOLUTION 5000 PSI | MUROS PISO 5 APTO 511 SALA DE JUEGOS TORRE 4 | 2025-11-13 | 11/20/2025 12:00:00 AM | 7 | 35 | 30.7 | 88 | MURO | B-19388 NATIVA_MURO_35_7 | 33.467 |  | 3 | 87.714
B-19388 NATIVA | 191 | EVOLUTION 5000 PSI | MUROS PISO 6 APTOS 601 Y 612 TORRE 4 | 2025-11-18 | 11/25/2025 12:00:00 AM | 7 | 35 | 37.4 | 107 | MURO | B-19388 NATIVA_MURO_35_7 | 38.567 |  | 3 | 106.857
B-19388 NATIVA | 191 | EVOLUTION 5000 PSI | MUROS PISO 6 APTOS 601 Y 612 TORRE 4 | 2025-11-18 | 11/25/2025 12:00:00 AM | 7 | 35 | 41 | 117 | MURO | B-19388 NATIVA_MURO_35_7 | 38.567 |  | 3 | 117.143
B-19388 NATIVA | 191 | EVOLUTION 5000 PSI | MUROS PISO 6 APTOS 601 Y 612 TORRE 4 | 2025-11-18 | 11/25/2025 12:00:00 AM | 7 | 35 | 37.3 | 106 | MURO | B-19388 NATIVA_MURO_35_7 | 38.567 |  | 3 | 106.571
B-19388 NATIVA | 191 | EVOLUTION 5000 PSI | MUROS PISO 2 EJE 10-16 DEPOSITOS Y ACCESOS TORRE 5 | 2025-11-19 | 11/26/2025 12:00:00 AM | 7 | 35 | 34.1 | 98 | MURO | B-19388 NATIVA_MURO_35_7 | 31.767 |  | 3 | 97.429
B-19388 NATIVA | 191 | EVOLUTION 5000 PSI | MUROS PISO 2 EJE 10-16 DEPOSITOS Y ACCESOS TORRE 5 | 2025-11-19 | 11/26/2025 12:00:00 AM | 7 | 35 | 31.1 | 89 | MURO | B-19388 NATIVA_MURO_35_7 | 31.767 |  | 3 | 88.857
B-19388 NATIVA | 191 | EVOLUTION 5000 PSI | MUROS PISO 2 EJE 10-16 DEPOSITOS Y ACCESOS TORRE 5 | 2025-11-19 | 11/26/2025 12:00:00 AM | 7 | 35 | 30.1 | 86 | MURO | B-19388 NATIVA_MURO_35_7 | 31.767 |  | 3 | 86
B-19388 NATIVA | 191 | EVOLUTION 5000 PSI | MUROS PISO 6 APTOS 606 Y 607 TORRE 4 | 2025-11-19 | 11/26/2025 12:00:00 AM | 7 | 35 | 25.9 | 74 | MURO | B-19388 NATIVA_MURO_35_7 | 28.7 |  | 3 | 74
B-19388 NATIVA | 191 | EVOLUTION 5000 PSI | MUROS PISO 6 APTOS 606 Y 607 TORRE 4 | 2025-11-19 | 11/26/2025 12:00:00 AM | 7 | 35 | 30.9 | 88 | MURO | B-19388 NATIVA_MURO_35_7 | 28.7 |  | 3 | 88.286
B-19388 NATIVA | 191 | EVOLUTION 5000 PSI | MUROS PISO 6 APTOS 606 Y 607 TORRE 4 | 2025-11-19 | 11/26/2025 12:00:00 AM | 7 | 35 | 29.3 | 84 | MURO | B-19388 NATIVA_MURO_35_7 | 28.7 |  | 3 | 83.714
B-19388 NATIVA | 191 | EVOLUTION 5000 PSI | MUROS PISO 6 APTOS 608 Y 609 TORRE 4 | 2025-11-20 | 11/27/2025 12:00:00 AM | 7 | 35 | 30.5 | 87 | MURO | B-19388 NATIVA_MURO_35_7 | 29.367 |  | 3 | 87.143
B-19388 NATIVA | 191 | EVOLUTION 5000 PSI | MUROS PISO 6 APTOS 608 Y 609 TORRE 4 | 2025-11-20 | 11/27/2025 12:00:00 AM | 7 | 35 | 32.4 | 93 | MURO | B-19388 NATIVA_MURO_35_7 | 29.367 |  | 3 | 92.571
B-19388 NATIVA | 191 | EVOLUTION 5000 PSI | MUROS PISO 6 APTOS 608 Y 609 TORRE 4 | 2025-11-20 | 11/27/2025 12:00:00 AM | 7 | 35 | 25.2 | 72 | MURO | B-19388 NATIVA_MURO_35_7 | 29.367 |  | 3 | 72
B-19388 NATIVA | 191 | EVOLUTION 5000 PSI | MUROS PISO 2 EJE 16-23 AP 208-209 TORRE 5 | 2025-11-21 | 11/28/2025 12:00:00 AM | 7 | 35 | 32.1 | 92 | MURO | B-19388 NATIVA_MURO_35_7 | 32.1 |  | 3 | 91.714
B-19388 NATIVA | 191 | EVOLUTION 5000 PSI | MUROS PISO 2 EJE 16-23 AP 208-209 TORRE 5 | 2025-11-21 | 11/28/2025 12:00:00 AM | 7 | 35 | 34.2 | 98 | MURO | B-19388 NATIVA_MURO_35_7 | 32.1 |  | 3 | 97.714
B-19388 NATIVA | 191 | EVOLUTION 5000 PSI | MUROS PISO 2 EJE 16-23 AP 208-209 TORRE 5 | 2025-11-21 | 11/28/2025 12:00:00 AM | 7 | 35 | 30 | 86 | MURO | B-19388 NATIVA_MURO_35_7 | 32.1 |  | 3 | 85.714
B-19388 NATIVA | 191 | EVOLUTION 5000 PSI | MUROS PISO 6 APTO 611 Y SALA DE COCINA TORRE 4 | 2025-11-21 | 11/28/2025 12:00:00 AM | 7 | 35 | 35.2 | 100 | MURO | B-19388 NATIVA_MURO_35_7 | 32.4 |  | 3 | 100.571
B-19388 NATIVA | 191 | EVOLUTION 5000 PSI | MUROS PISO 6 APTO 611 Y SALA DE COCINA TORRE 4 | 2025-11-21 | 11/28/2025 12:00:00 AM | 7 | 35 | 29.1 | 83 | MURO | B-19388 NATIVA_MURO_35_7 | 32.4 |  | 3 | 83.143
B-19388 NATIVA | 191 | EVOLUTION 5000 PSI | MUROS PISO 6 APTO 611 Y SALA DE COCINA TORRE 4 | 2025-11-21 | 11/28/2025 12:00:00 AM | 7 | 35 | 32.9 | 94 | MURO | B-19388 NATIVA_MURO_35_7 | 32.4 |  | 3 | 94
B-19388 NATIVA | 191 | EVOLUTION 5000 PSI | MUROS PISO 7 APTO 704 Y 705 TORRE 4 | 2025-11-22 | 11/29/2025 12:00:00 AM | 7 | 35 | 26.7 | 76 | MURO | B-19388 NATIVA_MURO_35_7 | 26 |  | 3 | 76.286
B-19388 NATIVA | 191 | EVOLUTION 5000 PSI | MUROS PISO 7 APTO 704 Y 705 TORRE 4 | 2025-11-22 | 11/29/2025 12:00:00 AM | 7 | 35 | 26.5 | 76 | MURO | B-19388 NATIVA_MURO_35_7 | 26 |  | 3 | 75.714
B-19388 NATIVA | 191 | EVOLUTION 5000 PSI | MUROS PISO 7 APTO 704 Y 705 TORRE 4 | 2025-11-22 | 11/29/2025 12:00:00 AM | 7 | 35 | 24.8 | 71 | MURO | B-19388 NATIVA_MURO_35_7 | 26 |  | 3 | 70.857
B-19388 NATIVA | 191 | EVOLUTION 5000 PSI | MUROS PISO 2 EJE 15-23 J-F DEPOSITOS Y ZONA LAVANDERIA TORRE 5 | 2025-11-24 | 12/1/2025 12:00:00 AM | 7 | 35 | 29.6 | 84 | MURO | B-19388 NATIVA_MURO_35_7 | 31.167 |  | 3 | 84.571
B-19388 NATIVA | 191 | EVOLUTION 5000 PSI | MUROS PISO 2 EJE 15-23 J-F DEPOSITOS Y ZONA LAVANDERIA TORRE 5 | 2025-11-24 | 12/1/2025 12:00:00 AM | 7 | 35 | 36.9 | 105 | MURO | B-19388 NATIVA_MURO_35_7 | 31.167 |  | 3 | 105.429
B-19388 NATIVA | 191 | EVOLUTION 5000 PSI | MUROS PISO 2 EJE 15-23 J-F DEPOSITOS Y ZONA LAVANDERIA TORRE 5 | 2025-11-24 | 12/1/2025 12:00:00 AM | 7 | 35 | 27 | 77 | MURO | B-19388 NATIVA_MURO_35_7 | 31.167 |  | 3 | 77.143
B-19388 NATIVA | 191 | EVOLUTION 5000 PSI | MUROS PISO 7 APTO 702 Y 703 TORRE 4 | 2025-11-24 | 12/1/2025 12:00:00 AM | 7 | 35 | 39.1 | 112 | MURO | B-19388 NATIVA_MURO_35_7 | 37.867 |  | 3 | 111.714
B-19388 NATIVA | 191 | EVOLUTION 5000 PSI | MUROS PISO 7 APTO 702 Y 703 TORRE 4 | 2025-11-24 | 12/1/2025 12:00:00 AM | 7 | 35 | 37.5 | 107 | MURO | B-19388 NATIVA_MURO_35_7 | 37.867 |  | 3 | 107.143
B-19388 NATIVA | 191 | EVOLUTION 5000 PSI | MUROS PISO 7 APTO 702 Y 703 TORRE 4 | 2025-11-24 | 12/1/2025 12:00:00 AM | 7 | 35 | 37 | 106 | MURO | B-19388 NATIVA_MURO_35_7 | 37.867 |  | 3 | 105.714
B-19388 NATIVA | 191 | EVOLUTION 5000 PSI | MUROS PISO 7 APTO 706 Y 707 TORRE 4 | 2025-11-25 | 12/2/2025 12:00:00 AM | 7 | 35 | 30.2 | 86 | MURO | B-19388 NATIVA_MURO_35_7 | 31.533 |  | 3 | 86.286
B-19388 NATIVA | 191 | EVOLUTION 5000 PSI | MUROS PISO 7 APTO 706 Y 707 TORRE 4 | 2025-11-25 | 12/2/2025 12:00:00 AM | 7 | 35 | 31.4 | 90 | MURO | B-19388 NATIVA_MURO_35_7 | 31.533 |  | 3 | 89.714
B-19388 NATIVA | 191 | EVOLUTION 5000 PSI | MUROS PISO 7 APTO 706 Y 707 TORRE 4 | 2025-11-25 | 12/2/2025 12:00:00 AM | 7 | 35 | 33 | 94 | MURO | B-19388 NATIVA_MURO_35_7 | 31.533 |  | 3 | 94.286
B-19388 NATIVA | 191 | EVOLUTION 5000 PSI | MUROS PISO 7 APTO 710 Y 711 TORRE 4 | 2025-11-28 | 12/5/2025 12:00:00 AM | 7 | 35 | 38 | 109 | MURO | B-19388 NATIVA_MURO_35_7 | 36.133 |  | 3 | 108.571
B-19388 NATIVA | 191 | EVOLUTION 5000 PSI | MUROS PISO 7 APTO 710 Y 711 TORRE 4 | 2025-11-28 | 12/5/2025 12:00:00 AM | 7 | 35 | 34.2 | 98 | MURO | B-19388 NATIVA_MURO_35_7 | 36.133 |  | 3 | 97.714
B-19388 NATIVA | 191 | EVOLUTION 5000 PSI | MUROS PISO 7 APTO 710 Y 711 TORRE 4 | 2025-11-28 | 12/5/2025 12:00:00 AM | 7 | 35 | 36.2 | 104 | MURO | B-19388 NATIVA_MURO_35_7 | 36.133 |  | 3 | 103.429
B-19388 NATIVA | 191 | EVOLUTION 5000 PSI | MUROS P3 AP 301- DEPOSITOS | 2025-11-29 | 12/6/2025 12:00:00 AM | 7 | 35 | 30.2 | 86 | MURO | B-19388 NATIVA_MURO_35_7 | 28.733 |  | 3 | 86.286
B-19388 NATIVA | 191 | EVOLUTION 5000 PSI | MUROS P3 AP 301- DEPOSITOS | 2025-11-29 | 12/6/2025 12:00:00 AM | 7 | 35 | 26.5 | 76 | MURO | B-19388 NATIVA_MURO_35_7 | 28.733 |  | 3 | 75.714
B-19388 NATIVA | 191 | EVOLUTION 5000 PSI | MUROS P3 AP 301- DEPOSITOS | 2025-11-29 | 12/6/2025 12:00:00 AM | 7 | 35 | 29.5 | 84 | MURO | B-19388 NATIVA_MURO_35_7 | 28.733 |  | 3 | 84.286
B-19388 NATIVA | 191 | EVOLUTION 5000 PSI | MUROS PISO 7 APTO 701 Y 712 TORRE 4 | 2025-11-26 | 12/3/2025 12:00:00 AM | 7 | 35 | 35.3 | 101 | MURO | B-19388 NATIVA_MURO_35_7 | 34.967 |  | 3 | 100.857
B-19388 NATIVA | 191 | EVOLUTION 5000 PSI | MUROS PISO 7 APTO 701 Y 712 TORRE 4 | 2025-11-26 | 12/3/2025 12:00:00 AM | 7 | 35 | 35.8 | 102 | MURO | B-19388 NATIVA_MURO_35_7 | 34.967 |  | 3 | 102.286
B-19388 NATIVA | 191 | EVOLUTION 5000 PSI | MUROS PISO 7 APTO 701 Y 712 TORRE 4 | 2025-11-26 | 12/3/2025 12:00:00 AM | 7 | 35 | 33.8 | 96 | MURO | B-19388 NATIVA_MURO_35_7 | 34.967 |  | 3 | 96.571
B-19388 NATIVA | 191 | EVOLUTION 5000 PSI | MUROS TORRE 5 PISO 3 ZONA DE LECTURA Y AP 302 MUROS | 2025-11-26 | 12/3/2025 12:00:00 AM | 7 | 35 | 36.8 | 105 | MURO | B-19388 NATIVA_MURO_35_7 | 33.9 |  | 3 | 105.143
B-19388 NATIVA | 191 | EVOLUTION 5000 PSI | MUROS TORRE 5 PISO 3 ZONA DE LECTURA Y AP 302 MUROS | 2025-11-26 | 12/3/2025 12:00:00 AM | 7 | 35 | 33.4 | 95 | MURO | B-19388 NATIVA_MURO_35_7 | 33.9 |  | 3 | 95.429
B-19388 NATIVA | 191 | EVOLUTION 5000 PSI | MUROS TORRE 5 PISO 3 ZONA DE LECTURA Y AP 302 MUROS | 2025-11-26 | 12/3/2025 12:00:00 AM | 7 | 35 | 31.5 | 90 | MURO | B-19388 NATIVA_MURO_35_7 | 33.9 |  | 3 | 90
B-19388 NATIVA | 191 | EVOLUTION 5000 PSI | MUROS TORRE 5 AP 304-305 | 2025-11-27 | 12/4/2025 12:00:00 AM | 7 | 35 | 27.6 | 79 | MURO | B-19388 NATIVA_MURO_35_7 | 27.833 |  | 3 | 78.857
B-19388 NATIVA | 191 | EVOLUTION 5000 PSI | MUROS TORRE 5 AP 304-305 | 2025-11-27 | 12/4/2025 12:00:00 AM | 7 | 35 | 30.9 | 88 | MURO | B-19388 NATIVA_MURO_35_7 | 27.833 |  | 3 | 88.286
B-19388 NATIVA | 191 | EVOLUTION 5000 PSI | MUROS TORRE 5 AP 304-305 | 2025-11-27 | 12/4/2025 12:00:00 AM | 7 | 35 | 25 | 72 | MURO | B-19388 NATIVA_MURO_35_7 | 27.833 |  | 3 | 71.429
B-19388 NATIVA | 191 | EVOLUTION 5000 PSI | MUROS PISO 7 APTO 708 Y 709 TORRE 4 | 2025-11-27 | 12/4/2025 12:00:00 AM | 7 | 35 | 24.6 | 70 | MURO | B-19388 NATIVA_MURO_35_7 | 27.933 |  | 3 | 70.286
B-19388 NATIVA | 191 | EVOLUTION 5000 PSI | MUROS PISO 7 APTO 708 Y 709 TORRE 4 | 2025-11-27 | 12/4/2025 12:00:00 AM | 7 | 35 | 26.3 | 75 | MURO | B-19388 NATIVA_MURO_35_7 | 27.933 |  | 3 | 75.143
B-19388 NATIVA | 191 | EVOLUTION 5000 PSI | MUROS PISO 7 APTO 708 Y 709 TORRE 4 | 2025-11-27 | 12/4/2025 12:00:00 AM | 7 | 35 | 32.9 | 94 | MURO | B-19388 NATIVA_MURO_35_7 | 27.933 |  | 3 | 94
B-19388 NATIVA | 191 | EVOLUTION 5000 PSI | MUROS PISO 8 APTO 804 Y 805 TORRE 4 | 2025-11-29 | 12/6/2025 12:00:00 AM | 7 | 35 | 33.7 | 96 | MURO | B-19388 NATIVA_MURO_35_7 | 35.467 |  | 3 | 96.286
B-19388 NATIVA | 191 | EVOLUTION 5000 PSI | MUROS PISO 8 APTO 804 Y 805 TORRE 4 | 2025-11-29 | 12/6/2025 12:00:00 AM | 7 | 35 | 37.2 | 106 | MURO | B-19388 NATIVA_MURO_35_7 | 35.467 |  | 3 | 106.286
B-19388 NATIVA | 191 | EVOLUTION 5000 PSI | MUROS PISO 8 APTO 804 Y 805 TORRE 4 | 2025-11-29 | 12/6/2025 12:00:00 AM | 7 | 35 | 35.5 | 102 | MURO | B-19388 NATIVA_MURO_35_7 | 35.467 |  | 3 | 101.429
B-19388 NATIVA | 191 | EVOLUTION 5000 PSI | MUROS PISO 3 AP 306-307 TORRE 5 | 2025-11-28 | 12/5/2025 12:00:00 AM | 7 | 35 | 28.6 | 82 | MURO | B-19388 NATIVA_MURO_35_7 | 31.633 |  | 3 | 81.714
B-19388 NATIVA | 191 | EVOLUTION 5000 PSI | MUROS PISO 3 AP 306-307 TORRE 5 | 2025-11-28 | 12/5/2025 12:00:00 AM | 7 | 35 | 34.5 | 98 | MURO | B-19388 NATIVA_MURO_35_7 | 31.633 |  | 3 | 98.571
B-19388 NATIVA | 191 | EVOLUTION 5000 PSI | MUROS PISO 3 AP 306-307 TORRE 5 | 2025-11-28 | 12/5/2025 12:00:00 AM | 7 | 35 | 31.8 | 91 | MURO | B-19388 NATIVA_MURO_35_7 | 31.633 |  | 3 | 90.857
B-19388 NATIVA | 191 | EVOLUTION 5000 PSI | MUROS PISO 8 APTO 806 Y 807 TORRE 4 | 2025-12-02 | 12/9/2025 12:00:00 AM | 7 | 35 | 35.7 | 102 | MURO | B-19388 NATIVA_MURO_35_7 | 36.367 |  | 3 | 102
B-19388 NATIVA | 191 | EVOLUTION 5000 PSI | MUROS PISO 8 APTO 806 Y 807 TORRE 4 | 2025-12-02 | 12/9/2025 12:00:00 AM | 7 | 35 | 35.4 | 101 | MURO | B-19388 NATIVA_MURO_35_7 | 36.367 |  | 3 | 101.143
B-19388 NATIVA | 191 | EVOLUTION 5000 PSI | MUROS PISO 8 APTO 806 Y 807 TORRE 4 | 2025-12-02 | 12/9/2025 12:00:00 AM | 7 | 35 | 38 | 108 | MURO | B-19388 NATIVA_MURO_35_7 | 36.367 |  | 3 | 108.571
B-19388 NATIVA | 191 | EVOLUTION 5000 PSI | MUROS P3 AP 310-311 TORRE 5 | 2025-12-02 | 12/9/2025 12:00:00 AM | 7 | 35 | 26.7 | 76 | MURO | B-19388 NATIVA_MURO_35_7 | 26.367 |  | 3 | 76.286
B-19388 NATIVA | 191 | EVOLUTION 5000 PSI | MUROS P3 AP 310-311 TORRE 5 | 2025-12-02 | 12/9/2025 12:00:00 AM | 7 | 35 | 26.2 | 75 | MURO | B-19388 NATIVA_MURO_35_7 | 26.367 |  | 3 | 74.857
B-19388 NATIVA | 191 | EVOLUTION 5000 PSI | MUROS P3 AP 310-311 TORRE 5 | 2025-12-02 | 12/9/2025 12:00:00 AM | 7 | 35 | 26.2 | 75 | MURO | B-19388 NATIVA_MURO_35_7 | 26.367 |  | 3 | 74.857
B-19388 NATIVA | 191 | EVOLUTION 5000 PSI | MUROS PISO 8 APTO 801 Y 812 TORRE 4 | 2025-12-03 | 12/10/2025 12:00:00 AM | 7 | 35 | 31.5 | 90 | MURO | B-19388 NATIVA_MURO_35_7 | 31 |  | 3 | 90
B-19388 NATIVA | 191 | EVOLUTION 5000 PSI | MUROS PISO 8 APTO 801 Y 812 TORRE 4 | 2025-12-03 | 12/10/2025 12:00:00 AM | 7 | 35 | 31.4 | 90 | MURO | B-19388 NATIVA_MURO_35_7 | 31 |  | 3 | 89.714
B-19388 NATIVA | 191 | EVOLUTION 5000 PSI | MUROS PISO 8 APTO 801 Y 812 TORRE 4 | 2025-12-03 | 12/10/2025 12:00:00 AM | 7 | 35 | 30.1 | 86 | MURO | B-19388 NATIVA_MURO_35_7 | 31 |  | 3 | 86
B-19388 NATIVA | 191 | EVOLUTION 5000 PSI | MUROS PISO 8 APTO 808 Y 809 TORRE 4 | 2025-12-04 | 12/11/2025 12:00:00 AM | 7 | 35 | 38.3 | 109 | MURO | B-19388 NATIVA_MURO_35_7 | 37.933 |  | 3 | 109.429
B-19388 NATIVA | 191 | EVOLUTION 5000 PSI | MUROS PISO 8 APTO 808 Y 809 TORRE 4 | 2025-12-04 | 12/11/2025 12:00:00 AM | 7 | 35 | 37.8 | 108 | MURO | B-19388 NATIVA_MURO_35_7 | 37.933 |  | 3 | 108
B-19388 NATIVA | 191 | EVOLUTION 5000 PSI | MUROS PISO 8 APTO 808 Y 809 TORRE 4 | 2025-12-04 | 12/11/2025 12:00:00 AM | 7 | 35 | 37.7 | 108 | MURO | B-19388 NATIVA_MURO_35_7 | 37.933 |  | 3 | 107.714
B-19388 NATIVA | 191 | EVOLUTION 5000 PSI | MUROS P4 402 -sala de juegos TORRE 5 | 2025-12-04 | 12/11/2025 12:00:00 AM | 7 | 35 | 32.9 | 94 | MURO | B-19388 NATIVA_MURO_35_7 | 31.467 |  | 3 | 94
B-19388 NATIVA | 191 | EVOLUTION 5000 PSI | MUROS P4 402 -sala de juegos TORRE 5 | 2025-12-04 | 12/11/2025 12:00:00 AM | 7 | 35 | 29.8 | 85 | MURO | B-19388 NATIVA_MURO_35_7 | 31.467 |  | 3 | 85.143
B-19388 NATIVA | 191 | EVOLUTION 5000 PSI | MUROS P4 402 -sala de juegos TORRE 5 | 2025-12-04 | 12/11/2025 12:00:00 AM | 7 | 35 | 31.7 | 90 | MURO | B-19388 NATIVA_MURO_35_7 | 31.467 |  | 3 | 90.571
B-19388 NATIVA | 191 | AUTOCOMPACTANTE 5000 GF | MUROS PISO 9 APTO 908 Y 909 TORRE 4 | 2025-12-13 | 12/20/2025 12:00:00 AM | 7 | 35 | 19.7 | 56 | MURO | B-19388 NATIVA_MURO_35_7 | 20.433 |  | 3 | 56.286
B-19388 NATIVA | 191 | AUTOCOMPACTANTE 5000 GF | MUROS PISO 10 APTO 1006 Y 1007 TORRE 4 | 2025-12-18 | 12/25/2025 12:00:00 AM | 7 | 35 | 50.9 | 145 | MURO | B-19388 NATIVA_MURO_35_7 | 43.8 |  | 3 | 145.429
B-19388 NATIVA | 191 | AUTOCOMPACTANTE 5000 GF | MUROS PISO 10 APTO 1006 Y 1007 TORRE 4 | 2025-12-18 | 12/25/2025 12:00:00 AM | 7 | 35 | 33.8 | 96 | MURO | B-19388 NATIVA_MURO_35_7 | 43.8 |  | 3 | 96.571
B-19388 NATIVA | 191 | AUTOCOMPACTANTE 5000 GF | MUROS PISO 10 APTO 1006 Y 1007 TORRE 4 | 2025-12-18 | 12/25/2025 12:00:00 AM | 7 | 35 | 46.7 | 133 | MURO | B-19388 NATIVA_MURO_35_7 | 43.8 |  | 3 | 133.429
B-19388 NATIVA | 191 | EVOLUTION 5000 PSI | MUROS P5 AP 506-507 TORRE 5 | 2025-12-18 | 12/25/2025 12:00:00 AM | 7 | 35 | 26.6 | 76 | MURO | B-19388 NATIVA_MURO_35_7 | 31.467 |  | 3 | 76
B-19388 NATIVA | 191 | EVOLUTION 5000 PSI | MUROS P5 AP 506-507 TORRE 5 | 2025-12-18 | 12/25/2025 12:00:00 AM | 7 | 35 | 31.3 | 90 | MURO | B-19388 NATIVA_MURO_35_7 | 31.467 |  | 3 | 89.429
B-19388 NATIVA | 191 | EVOLUTION 5000 PSI | MUROS P5 AP 506-507 TORRE 5 | 2025-12-18 | 12/25/2025 12:00:00 AM | 7 | 35 | 36.5 | 104 | MURO | B-19388 NATIVA_MURO_35_7 | 31.467 |  | 3 | 104.286
B-19388 NATIVA | 191 | IND MURO 5000 PSI | MUROS PISO 9 APTO 904 Y 905 TORRE 4 | 2025-12-09 | 12/16/2025 12:00:00 AM | 7 | 35 | 33.4 | 95 | MURO | B-19388 NATIVA_MURO_35_7 | 34.1 |  | 3 | 95.429
B-19388 NATIVA | 191 | IND MURO 5000 PSI | MUROS PISO 9 APTO 904 Y 905 TORRE 4 | 2025-12-09 | 12/16/2025 12:00:00 AM | 7 | 35 | 34.7 | 99 | MURO | B-19388 NATIVA_MURO_35_7 | 34.1 |  | 3 | 99.143
B-19388 NATIVA | 191 | IND MURO 5000 PSI | MUROS PISO 9 APTO 904 Y 905 TORRE 4 | 2025-12-09 | 12/16/2025 12:00:00 AM | 7 | 35 | 34.2 | 98 | MURO | B-19388 NATIVA_MURO_35_7 | 34.1 |  | 3 | 97.714
B-19388 NATIVA | 191 | AUTOCOMPACTANTE 5000 GF | MUROS PISO 9 APTO 902 Y 903 TORRE 4 | 2025-12-10 | 12/17/2025 12:00:00 AM | 7 | 35 | 29 | 83 | MURO | B-19388 NATIVA_MURO_35_7 | 34.267 |  | 3 | 82.857
B-19388 NATIVA | 191 | AUTOCOMPACTANTE 5000 GF | MUROS PISO 9 APTO 902 Y 903 TORRE 4 | 2025-12-10 | 12/17/2025 12:00:00 AM | 7 | 35 | 36.6 | 105 | MURO | B-19388 NATIVA_MURO_35_7 | 34.267 |  | 3 | 104.571
B-19388 NATIVA | 191 | AUTOCOMPACTANTE 5000 GF | MUROS PISO 9 APTO 902 Y 903 TORRE 4 | 2025-12-10 | 12/17/2025 12:00:00 AM | 7 | 35 | 37.2 | 106 | MURO | B-19388 NATIVA_MURO_35_7 | 34.267 |  | 3 | 106.286
B-19388 NATIVA | 191 | AUTOCOMPACTANTE 5000 GF | MUROS P4 AP 406-407 TORRE 5 | 2025-12-10 | 12/17/2025 12:00:00 AM | 7 | 35 | 38.2 | 109 | MURO | B-19388 NATIVA_MURO_35_7 | 34.2 |  | 3 | 109.143
B-19388 NATIVA | 191 | AUTOCOMPACTANTE 5000 GF | MUROS P4 AP 406-407 TORRE 5 | 2025-12-10 | 12/17/2025 12:00:00 AM | 7 | 35 | 25.6 | 73 | MURO | B-19388 NATIVA_MURO_35_7 | 34.2 |  | 3 | 73.143
B-19388 NATIVA | 191 | AUTOCOMPACTANTE 5000 GF | MUROS P4 AP 406-407 TORRE 5 | 2025-12-10 | 12/17/2025 12:00:00 AM | 7 | 35 | 38.8 | 111 | MURO | B-19388 NATIVA_MURO_35_7 | 34.2 |  | 3 | 110.857
B-19388 NATIVA | 191 | EVOLUTION 5000 PSI | MUROS P5 AP 410-411 TORRE 5 | 2025-12-12 | 12/19/2025 12:00:00 AM | 7 | 35 | 39.2 | 112 | MURO | B-19388 NATIVA_MURO_35_7 | 38.3 |  | 3 | 112
B-19388 NATIVA | 191 | EVOLUTION 5000 PSI | MUROS P5 AP 410-411 TORRE 5 | 2025-12-12 | 12/19/2025 12:00:00 AM | 7 | 35 | 39.7 | 113 | MURO | B-19388 NATIVA_MURO_35_7 | 38.3 |  | 3 | 113.429
B-19388 NATIVA | 191 | EVOLUTION 5000 PSI | MUROS P5 AP 410-411 TORRE 5 | 2025-12-12 | 12/19/2025 12:00:00 AM | 7 | 35 | 36 | 103 | MURO | B-19388 NATIVA_MURO_35_7 | 38.3 |  | 3 | 102.857
B-19388 NATIVA | 191 | AUTOCOMPACTANTE 5000 GF | MUROS PISO 9 APTO 901 Y 912 TORRE 4 | 2025-12-12 | 12/19/2025 12:00:00 AM | 7 | 35 | 32.1 | 92 | MURO | B-19388 NATIVA_MURO_35_7 | 31.567 |  | 3 | 91.714
B-19388 NATIVA | 191 | AUTOCOMPACTANTE 5000 GF | MUROS PISO 9 APTO 901 Y 912 TORRE 4 | 2025-12-12 | 12/19/2025 12:00:00 AM | 7 | 35 | 33 | 94 | MURO | B-19388 NATIVA_MURO_35_7 | 31.567 |  | 3 | 94.286
B-19388 NATIVA | 191 | AUTOCOMPACTANTE 5000 GF | MUROS PISO 9 APTO 901 Y 912 TORRE 4 | 2025-12-12 | 12/19/2025 12:00:00 AM | 7 | 35 | 29.6 | 84 | MURO | B-19388 NATIVA_MURO_35_7 | 31.567 |  | 3 | 84.571
B-19388 NATIVA | 191 | AUTOCOMPACTANTE 5000 GF | MUROS PISO 9 APTO 908 Y 909 TORRE 4 | 2025-12-13 | 12/20/2025 12:00:00 AM | 7 | 35 | 17.9 | 51 | MURO | B-19388 NATIVA_MURO_35_7 | 20.433 |  | 3 | 51.143
B-19388 NATIVA | 191 | AUTOCOMPACTANTE 5000 GF | MUROS PISO 9 APTO 908 Y 909 TORRE 4 | 2025-12-13 | 12/20/2025 12:00:00 AM | 7 | 35 | 23.7 | 68 | MURO | B-19388 NATIVA_MURO_35_7 | 20.433 |  | 3 | 67.714
B-19388 NATIVA | 191 | EVOLUTION 5000 PSI | MUROS P5 AP 503-502 TORRE 5 | 2025-12-13 | 12/20/2025 12:00:00 AM | 7 | 35 | 33.3 | 95 | MURO | B-19388 NATIVA_MURO_35_7 | 33.567 |  | 3 | 95.143
B-19388 NATIVA | 191 | EVOLUTION 5000 PSI | MUROS P5 AP 503-502 TORRE 5 | 2025-12-13 | 12/20/2025 12:00:00 AM | 7 | 35 | 33.3 | 95 | MURO | B-19388 NATIVA_MURO_35_7 | 33.567 |  | 3 | 95.143
B-19388 NATIVA | 191 | EVOLUTION 5000 PSI | MUROS P5 AP 503-502 TORRE 5 | 2025-12-13 | 12/20/2025 12:00:00 AM | 7 | 35 | 34.1 | 97 | MURO | B-19388 NATIVA_MURO_35_7 | 33.567 |  | 3 | 97.429
B-19388 NATIVA | 191 | EVOLUTION 5000 PSI | MUROS PISO 8 APTO 810 Y 811 TORRE 4 | 2025-12-05 | 12/12/2025 12:00:00 AM | 7 | 35 | 33.8 | 96 | MURO | B-19388 NATIVA_MURO_35_7 | 31.933 |  | 3 | 96.571
B-19388 NATIVA | 191 | EVOLUTION 5000 PSI | MUROS PISO 8 APTO 810 Y 811 TORRE 4 | 2025-12-05 | 12/12/2025 12:00:00 AM | 7 | 35 | 29.2 | 83 | MURO | B-19388 NATIVA_MURO_35_7 | 31.933 |  | 3 | 83.429
B-19388 NATIVA | 191 | EVOLUTION 5000 PSI | MUROS PISO 8 APTO 810 Y 811 TORRE 4 | 2025-12-05 | 12/12/2025 12:00:00 AM | 7 | 35 | 32.8 | 94 | MURO | B-19388 NATIVA_MURO_35_7 | 31.933 |  | 3 | 93.714
B-19388 NATIVA | 191 | EVOLUTION 5000 PSI | MUROS P4 404-405 TORRE 5 | 2025-12-05 | 12/12/2025 12:00:00 AM | 7 | 35 | 31.9 | 91 | MURO | B-19388 NATIVA_MURO_35_7 | 32.733 |  | 3 | 91.143
B-19388 NATIVA | 191 | EVOLUTION 5000 PSI | MUROS P4 404-405 TORRE 5 | 2025-12-05 | 12/12/2025 12:00:00 AM | 7 | 35 | 31.2 | 89 | MURO | B-19388 NATIVA_MURO_35_7 | 32.733 |  | 3 | 89.143
B-19388 NATIVA | 191 | EVOLUTION 5000 PSI | MUROS P4 404-405 TORRE 5 | 2025-12-05 | 12/12/2025 12:00:00 AM | 7 | 35 | 35.1 | 100 | MURO | B-19388 NATIVA_MURO_35_7 | 32.733 |  | 3 | 100.286
B-19388 NATIVA | 191 | AUTOCOMPACTANTE 5000 GF | MUROS PISO 9 APTO 910 Y 911 TORRE 4 | 2025-12-15 | 12/22/2025 12:00:00 AM | 7 | 35 | 40.9 | 117 | MURO | B-19388 NATIVA_MURO_35_7 | 38.8 |  | 3 | 116.857
B-19388 NATIVA | 191 | AUTOCOMPACTANTE 5000 GF | MUROS PISO 9 APTO 910 Y 911 TORRE 4 | 2025-12-15 | 12/22/2025 12:00:00 AM | 7 | 35 | 35.1 | 100 | MURO | B-19388 NATIVA_MURO_35_7 | 38.8 |  | 3 | 100.286
B-19388 NATIVA | 191 | AUTOCOMPACTANTE 5000 GF | MUROS PISO 9 APTO 910 Y 911 TORRE 4 | 2025-12-15 | 12/22/2025 12:00:00 AM | 7 | 35 | 40.4 | 115 | MURO | B-19388 NATIVA_MURO_35_7 | 38.8 |  | 3 | 115.429
B-19388 NATIVA | 191 | EVOLUTION 5000 PSI | MUROS P5 AP 504-505 TORRE 5 | 2025-12-16 | 12/23/2025 12:00:00 AM | 7 | 35 | 34.5 | 98 | MURO | B-19388 NATIVA_MURO_35_7 | 30.867 |  | 3 | 98.571
B-19388 NATIVA | 191 | EVOLUTION 5000 PSI | MUROS P5 AP 504-505 TORRE 5 | 2025-12-16 | 12/23/2025 12:00:00 AM | 7 | 35 | 29.5 | 84 | MURO | B-19388 NATIVA_MURO_35_7 | 30.867 |  | 3 | 84.286
B-19388 NATIVA | 191 | EVOLUTION 5000 PSI | MUROS P5 AP 504-505 TORRE 5 | 2025-12-16 | 12/23/2025 12:00:00 AM | 7 | 35 | 28.6 | 82 | MURO | B-19388 NATIVA_MURO_35_7 | 30.867 |  | 3 | 81.714
B-19388 NATIVA | 191 | AUTOCOMPACTANTE 5000 GF | MUROS PISO 10 APTO 1004 Y 1005 TORRE 4 | 2025-12-16 | 12/23/2025 12:00:00 AM | 7 | 35 | 32.6 | 93 | MURO | B-19388 NATIVA_MURO_35_7 | 33.667 |  | 3 | 93.143
B-19388 NATIVA | 191 | AUTOCOMPACTANTE 5000 GF | MUROS PISO 10 APTO 1004 Y 1005 TORRE 4 | 2025-12-16 | 12/23/2025 12:00:00 AM | 7 | 35 | 34.7 | 99 | MURO | B-19388 NATIVA_MURO_35_7 | 33.667 |  | 3 | 99.143
B-19388 NATIVA | 191 | AUTOCOMPACTANTE 5000 GF | MUROS PISO 10 APTO 1004 Y 1005 TORRE 4 | 2025-12-16 | 12/23/2025 12:00:00 AM | 7 | 35 | 33.7 | 96 | MURO | B-19388 NATIVA_MURO_35_7 | 33.667 |  | 3 | 96.286
B-19388 NATIVA | 191 | AUTOCOMPACTANTE 5000 GF | MUROS PISO 10 APTO 1002 Y 1003 TORRE 4 | 2025-12-17 | 12/24/2025 12:00:00 AM | 7 | 35 | 42.1 | 120 | MURO | B-19388 NATIVA_MURO_35_7 | 41.433 |  | 3 | 120.286
B-19388 NATIVA | 191 | AUTOCOMPACTANTE 5000 GF | MUROS PISO 10 APTO 1002 Y 1003 TORRE 4 | 2025-12-17 | 12/24/2025 12:00:00 AM | 7 | 35 | 38.3 | 109 | MURO | B-19388 NATIVA_MURO_35_7 | 41.433 |  | 3 | 109.429
B-19388 NATIVA | 191 | AUTOCOMPACTANTE 5000 GF | MUROS PISO 10 APTO 1002 Y 1003 TORRE 4 | 2025-12-17 | 12/24/2025 12:00:00 AM | 7 | 35 | 43.9 | 125 | MURO | B-19388 NATIVA_MURO_35_7 | 41.433 |  | 3 | 125.429
B-19388 NATIVA | 191 | AUTOCOMPACTANTE 5000 GF | MUROS PISO 10 APTO 1001 Y 1012 TORRE 4 | 2025-12-19 | 12/26/2025 12:00:00 AM | 7 | 35 | 49.4 | 141 | MURO | B-19388 NATIVA_MURO_35_7 | 50.2 |  | 3 | 141.143
B-19388 NATIVA | 191 | AUTOCOMPACTANTE 5000 GF | MUROS PISO 10 APTO 1001 Y 1012 TORRE 4 | 2025-12-19 | 12/26/2025 12:00:00 AM | 7 | 35 | 52 | 148 | MURO | B-19388 NATIVA_MURO_35_7 | 50.2 |  | 3 | 148.571
B-19388 NATIVA | 191 | AUTOCOMPACTANTE 5000 GF | MUROS PISO 10 APTO 1001 Y 1012 TORRE 4 | 2025-12-19 | 12/26/2025 12:00:00 AM | 7 | 35 | 49.2 | 141 | MURO | B-19388 NATIVA_MURO_35_7 | 50.2 |  | 3 | 140.571
B-19388 NATIVA | 191 | EVOLUTION 5000 PSI | MUROS PISO 11 APTO 1106 Y 1107 TORRE 4 | 2026-01-24 | 1/31/2026 12:00:00 AM | 7 | 35 | 36.4 | 104 | MURO | B-19388 NATIVA_MURO_35_7 | 30.4 |  | 3 | 104
B-19388 NATIVA | 191 | EVOLUTION 5000 PSI | MUROS 501-512 TORRE 5 | 2026-01-16 | 1/23/2026 12:00:00 AM | 7 | 35 | 33.8 | 97 | MURO | B-19388 NATIVA_MURO_35_7 | 33.8 |  | 3 | 96.571
B-19388 NATIVA | 191 | EVOLUTION 5000 PSI | MUROS 501-512 TORRE 5 | 2026-01-16 | 1/23/2026 12:00:00 AM | 7 | 35 | 33.2 | 95 | MURO | B-19388 NATIVA_MURO_35_7 | 33.8 |  | 3 | 94.857
B-19388 NATIVA | 191 | EVOLUTION 5000 PSI | MUROS 501-512 TORRE 5 | 2026-01-16 | 1/23/2026 12:00:00 AM | 7 | 35 | 34.4 | 98 | MURO | B-19388 NATIVA_MURO_35_7 | 33.8 |  | 3 | 98.286
B-19388 NATIVA | 191 | EVOLUTION 5000 PSI | MUROS P5 AP 511-510 TORRE 5 | 2026-01-20 | 1/27/2026 12:00:00 AM | 7 | 35 | 33.5 | 96 | MURO | B-19388 NATIVA_MURO_35_7 | 32.267 |  | 3 | 95.714
B-19388 NATIVA | 191 | EVOLUTION 5000 PSI | MUROS P5 AP 511-510 TORRE 5 | 2026-01-20 | 1/27/2026 12:00:00 AM | 7 | 35 | 31.6 | 90 | MURO | B-19388 NATIVA_MURO_35_7 | 32.267 |  | 3 | 90.286
B-19388 NATIVA | 191 | EVOLUTION 5000 PSI | MUROS P5 AP 511-510 TORRE 5 | 2026-01-20 | 1/27/2026 12:00:00 AM | 7 | 35 | 31.7 | 90 | MURO | B-19388 NATIVA_MURO_35_7 | 32.267 |  | 3 | 90.571
B-19388 NATIVA | 191 | AUTOCOMPACTANTE 5000 GF | MUROS PISO 10 APTO 1010 Y 1011 TORRE 4 | 2026-01-16 | 1/23/2026 12:00:00 AM | 7 | 35 | 27.7 | 79 | MURO | B-19388 NATIVA_MURO_35_7 | 26.267 |  | 3 | 79.143
B-19388 NATIVA | 191 | AUTOCOMPACTANTE 5000 GF | MUROS PISO 10 APTO 1010 Y 1011 TORRE 4 | 2026-01-16 | 1/23/2026 12:00:00 AM | 7 | 35 | 24.1 | 69 | MURO | B-19388 NATIVA_MURO_35_7 | 26.267 |  | 3 | 68.857
B-19388 NATIVA | 191 | AUTOCOMPACTANTE 5000 GF | MUROS PISO 10 APTO 1010 Y 1011 TORRE 4 | 2026-01-16 | 1/23/2026 12:00:00 AM | 7 | 35 | 27 | 77 | MURO | B-19388 NATIVA_MURO_35_7 | 26.267 |  | 3 | 77.143
B-19388 NATIVA | 191 | EVOLUTION 5000 PSI | MUROS PISO 11 APTO 1106 Y 1107 TORRE 4 | 2026-01-24 | 1/31/2026 12:00:00 AM | 7 | 35 | 20.4 | 58 | MURO | B-19388 NATIVA_MURO_35_7 | 30.4 |  | 3 | 58.286
B-19388 NATIVA | 191 | EVOLUTION 5000 PSI | MUROS PISO 11 APTO 1106 Y 1107 TORRE 4 | 2026-01-24 | 1/31/2026 12:00:00 AM | 7 | 35 | 34.4 | 98 | MURO | B-19388 NATIVA_MURO_35_7 | 30.4 |  | 3 | 98.286
B-19388 NATIVA | 191 | EVOLUTION 5000 PSI | MUROS P5 AP 508-509 TORRE 5 | 2026-01-19 | 1/26/2026 12:00:00 AM | 7 | 35 | 33.3 | 95 | MURO | B-19388 NATIVA_MURO_35_7 | 35.167 |  | 3 | 95.143
B-19388 NATIVA | 191 | EVOLUTION 5000 PSI | MUROS P5 AP 508-509 TORRE 5 | 2026-01-19 | 1/26/2026 12:00:00 AM | 7 | 35 | 36.1 | 103 | MURO | B-19388 NATIVA_MURO_35_7 | 35.167 |  | 3 | 103.143
B-19388 NATIVA | 191 | EVOLUTION 5000 PSI | MUROS P5 AP 508-509 TORRE 5 | 2026-01-19 | 1/26/2026 12:00:00 AM | 7 | 35 | 36.1 | 103 | MURO | B-19388 NATIVA_MURO_35_7 | 35.167 |  | 3 | 103.143
B-19388 NATIVA | 191 | EVOLUTION 5000 PSI | MUROS P6 AP 604-605 TORRE 5 | 2026-01-22 | 1/29/2026 12:00:00 AM | 7 | 35 | 38.7 | 110 | MURO | B-19388 NATIVA_MURO_35_7 | 40.667 |  | 3 | 110.571
B-19388 NATIVA | 191 | EVOLUTION 5000 PSI | MUROS P6 AP 604-605 TORRE 5 | 2026-01-22 | 1/29/2026 12:00:00 AM | 7 | 35 | 40.6 | 116 | MURO | B-19388 NATIVA_MURO_35_7 | 40.667 |  | 3 | 116
B-19388 NATIVA | 191 | EVOLUTION 5000 PSI | MUROS P6 AP 604-605 TORRE 5 | 2026-01-22 | 1/29/2026 12:00:00 AM | 7 | 35 | 42.7 | 122 | MURO | B-19388 NATIVA_MURO_35_7 | 40.667 |  | 3 | 122
B-19388 NATIVA | 191 | EVOLUTION 5000 PSI | MUROS PISO 11 APTO 1104 Y 1105 TORRE 4 | 2026-01-22 | 1/29/2026 12:00:00 AM | 7 | 35 | 20.6 | 59 | MURO | B-19388 NATIVA_MURO_35_7 | 21.233 |  | 3 | 58.857
B-19388 NATIVA | 191 | EVOLUTION 5000 PSI | MUROS PISO 11 APTO 1104 Y 1105 TORRE 4 | 2026-01-22 | 1/29/2026 12:00:00 AM | 7 | 35 | 20.2 | 58 | MURO | B-19388 NATIVA_MURO_35_7 | 21.233 |  | 3 | 57.714
B-19388 NATIVA | 191 | EVOLUTION 5000 PSI | MUROS PISO 11 APTO 1104 Y 1105 TORRE 4 | 2026-01-22 | 1/29/2026 12:00:00 AM | 7 | 35 | 22.9 | 66 | MURO | B-19388 NATIVA_MURO_35_7 | 21.233 |  | 3 | 65.429
B-19388 NATIVA | 191 | EVOLUTION 5000 PSI | MUROS PISO 11 APTO 1102 Y 1103 TORRE 4 | 2026-01-23 | 1/30/2026 12:00:00 AM | 7 | 35 | 19.5 | 56 | MURO | B-19388 NATIVA_MURO_35_7 | 19.4 |  | 3 | 55.714
B-19388 NATIVA | 191 | EVOLUTION 5000 PSI | MUROS PISO 11 APTO 1102 Y 1103 TORRE 4 | 2026-01-23 | 1/30/2026 12:00:00 AM | 7 | 35 | 18.3 | 52 | MURO | B-19388 NATIVA_MURO_35_7 | 19.4 |  | 3 | 52.286
B-19388 NATIVA | 191 | EVOLUTION 5000 PSI | MUROS PISO 11 APTO 1102 Y 1103 TORRE 4 | 2026-01-23 | 1/30/2026 12:00:00 AM | 7 | 35 | 20.4 | 58 | MURO | B-19388 NATIVA_MURO_35_7 | 19.4 |  | 3 | 58.286
B-19388 NATIVA | 191 | EVOLUTION 5000 PSI | MUROS P6 AP 606-607 TORRE 5 | 2026-01-23 | 1/30/2026 12:00:00 AM | 7 | 35 | 33.6 | 96 | MURO | B-19388 NATIVA_MURO_35_7 | 34.767 |  | 3 | 96
B-19388 NATIVA | 191 | EVOLUTION 5000 PSI | MUROS P6 AP 606-607 TORRE 5 | 2026-01-23 | 1/30/2026 12:00:00 AM | 7 | 35 | 36.9 | 105 | MURO | B-19388 NATIVA_MURO_35_7 | 34.767 |  | 3 | 105.429
B-19388 NATIVA | 191 | EVOLUTION 5000 PSI | MUROS P6 AP 606-607 TORRE 5 | 2026-01-23 | 1/30/2026 12:00:00 AM | 7 | 35 | 33.8 | 96 | MURO | B-19388 NATIVA_MURO_35_7 | 34.767 |  | 3 | 96.571
B-19388 NATIVA | 191 | EVOLUTION 5000 PSI | MUROS P6 AP 608-609 TORRE 5 | 2026-01-26 | 2/2/2026 12:00:00 AM | 7 | 35 | 31.9 | 91 | MURO | B-19388 NATIVA_MURO_35_7 | 32.433 |  | 3 | 91.143
B-19388 NATIVA | 191 | EVOLUTION 5000 PSI | MUROS P6 AP 608-609 TORRE 5 | 2026-01-26 | 2/2/2026 12:00:00 AM | 7 | 35 | 32.5 | 93 | MURO | B-19388 NATIVA_MURO_35_7 | 32.433 |  | 3 | 92.857
B-19388 NATIVA | 191 | EVOLUTION 5000 PSI | MUROS P6 AP 608-609 TORRE 5 | 2026-01-26 | 2/2/2026 12:00:00 AM | 7 | 35 | 32.9 | 94 | MURO | B-19388 NATIVA_MURO_35_7 | 32.433 |  | 3 | 94
B-19388 NATIVA | 191 | EVOLUTION 5000 PSI | MUROS P6 AP 601-612 TORRE 5 | 2026-01-24 | 1/31/2026 12:00:00 AM | 7 | 35 | 34.5 | 99 | MURO | B-19388 NATIVA_MURO_35_7 | 36.167 |  | 3 | 98.571
B-19388 NATIVA | 191 | EVOLUTION 5000 PSI | MUROS P6 AP 601-612 TORRE 5 | 2026-01-24 | 1/31/2026 12:00:00 AM | 7 | 35 | 36.1 | 103 | MURO | B-19388 NATIVA_MURO_35_7 | 36.167 |  | 3 | 103.143
B-19388 NATIVA | 191 | EVOLUTION 5000 PSI | MUROS P6 AP 601-612 TORRE 5 | 2026-01-24 | 1/31/2026 12:00:00 AM | 7 | 35 | 37.9 | 108 | MURO | B-19388 NATIVA_MURO_35_7 | 36.167 |  | 3 | 108.286
B-19388 NATIVA | 191 | EVOLUTION 5000 PSI | MUROS PISO 11 APTO 1101 Y 1112 TORRE 4 | 2026-01-26 | 2/2/2026 12:00:00 AM | 7 | 35 | 42.3 | 121 | MURO | B-19388 NATIVA_MURO_35_7 | 40 |  | 3 | 120.857
B-19388 NATIVA | 191 | EVOLUTION 5000 PSI | MUROS PISO 11 APTO 1101 Y 1112 TORRE 4 | 2026-01-26 | 2/2/2026 12:00:00 AM | 7 | 35 | 39.5 | 113 | MURO | B-19388 NATIVA_MURO_35_7 | 40 |  | 3 | 112.857
B-19388 NATIVA | 191 | EVOLUTION 5000 PSI | MUROS PISO 11 APTO 1101 Y 1112 TORRE 4 | 2026-01-26 | 2/2/2026 12:00:00 AM | 7 | 35 | 38.2 | 109 | MURO | B-19388 NATIVA_MURO_35_7 | 40 |  | 3 | 109.143
B-19388 NATIVA | 191 | EVOLUTION 5000 PSI | MUROS P6 AP 611-610 TORRE 5 | 2026-01-27 | 2/3/2026 12:00:00 AM | 7 | 35 | 38.8 | 111 | MURO | B-19388 NATIVA_MURO_35_7 | 38.167 |  | 3 | 110.857
B-19388 NATIVA | 191 | EVOLUTION 5000 PSI | MUROS P6 AP 611-610 TORRE 5 | 2026-01-27 | 2/3/2026 12:00:00 AM | 7 | 35 | 37.1 | 106 | MURO | B-19388 NATIVA_MURO_35_7 | 38.167 |  | 3 | 106
B-19388 NATIVA | 191 | EVOLUTION 5000 PSI | MUROS P6 AP 611-610 TORRE 5 | 2026-01-27 | 2/3/2026 12:00:00 AM | 7 | 35 | 38.6 | 110 | MURO | B-19388 NATIVA_MURO_35_7 | 38.167 |  | 3 | 110.286
B-19388 NATIVA | 191 | EVOLUTION 5000 PSI | MUROS PISO 11 APTO 1108 Y 1109 TORRE 4 | 2026-01-27 | 2/3/2026 12:00:00 AM | 7 | 35 | 36.3 | 104 | MURO | B-19388 NATIVA_MURO_35_7 | 36.933 |  | 3 | 103.714
B-19388 NATIVA | 191 | EVOLUTION 5000 PSI | MUROS PISO 11 APTO 1108 Y 1109 TORRE 4 | 2026-01-27 | 2/3/2026 12:00:00 AM | 7 | 35 | 37.4 | 107 | MURO | B-19388 NATIVA_MURO_35_7 | 36.933 |  | 3 | 106.857
B-19388 NATIVA | 191 | EVOLUTION 5000 PSI | MUROS PISO 11 APTO 1108 Y 1109 TORRE 4 | 2026-01-27 | 2/3/2026 12:00:00 AM | 7 | 35 | 37.1 | 106 | MURO | B-19388 NATIVA_MURO_35_7 | 36.933 |  | 3 | 106
B-19388 NATIVA | 191 | EVOLUTION 5000 PSI | MUROS P7 AP 704-705 TORRE 5 | 2026-01-29 | 2/5/2026 12:00:00 AM | 7 | 35 | 33.9 | 97 | MURO | B-19388 NATIVA_MURO_35_7 | 35.933 |  | 3 | 96.857
B-19388 NATIVA | 191 | EVOLUTION 5000 PSI | MUROS P7 AP 704-705 TORRE 5 | 2026-01-29 | 2/5/2026 12:00:00 AM | 7 | 35 | 39.1 | 112 | MURO | B-19388 NATIVA_MURO_35_7 | 35.933 |  | 3 | 111.714
B-19388 NATIVA | 191 | EVOLUTION 5000 PSI | MUROS P7 AP 704-705 TORRE 5 | 2026-01-29 | 2/5/2026 12:00:00 AM | 7 | 35 | 34.8 | 99 | MURO | B-19388 NATIVA_MURO_35_7 | 35.933 |  | 3 | 99.429
B-19388 NATIVA | 191 | IND. MURO 5000 GF | MUROS P8 AP 806-807 TORRE 5 | 2026-02-06 | 2/13/2026 12:00:00 AM | 7 | 35 | 30.3 | 87 | MURO | B-19388 NATIVA_MURO_35_7 | 32.2 |  | 3 | 86.571
B-19388 NATIVA | 191 | IND. MURO 5000 GF | MUROS P8 AP 806-807 TORRE 5 | 2026-02-06 | 2/13/2026 12:00:00 AM | 7 | 35 | 33.6 | 96 | MURO | B-19388 NATIVA_MURO_35_7 | 32.2 |  | 3 | 96
B-19388 NATIVA | 191 | IND. MURO 5000 GF | MUROS PISO 12 APTO 1202 Y 1203 TORRE 4 | 2026-01-30 | 2/6/2026 12:00:00 AM | 7 | 35 | 37.9 | 108 | MURO | B-19388 NATIVA_MURO_35_7 | 38.367 |  | 3 | 108.286
B-19388 NATIVA | 191 | IND. MURO 5000 GF | MUROS PISO 12 APTO 1202 Y 1203 TORRE 4 | 2026-01-30 | 2/6/2026 12:00:00 AM | 7 | 35 | 40.6 | 116 | MURO | B-19388 NATIVA_MURO_35_7 | 38.367 |  | 3 | 116
B-19388 NATIVA | 191 | IND. MURO 5000 GF | MUROS PISO 12 APTO 1202 Y 1203 TORRE 4 | 2026-01-30 | 2/6/2026 12:00:00 AM | 7 | 35 | 36.6 | 105 | MURO | B-19388 NATIVA_MURO_35_7 | 38.367 |  | 3 | 104.571
B-19388 NATIVA | 191 | IND. MURO 5000 GF | MUROS PISO 12 APTO 1204 Y 1205 TORRE 4 | 2026-01-29 | 2/5/2026 12:00:00 AM | 7 | 35 | 36 | 103 | MURO | B-19388 NATIVA_MURO_35_7 | 37 |  | 3 | 102.857
B-19388 NATIVA | 191 | IND. MURO 5000 GF | MUROS PISO 12 APTO 1204 Y 1205 TORRE 4 | 2026-01-29 | 2/5/2026 12:00:00 AM | 7 | 35 | 37.1 | 106 | MURO | B-19388 NATIVA_MURO_35_7 | 37 |  | 3 | 106
B-19388 NATIVA | 191 | IND. MURO 5000 GF | MUROS PISO 12 APTO 1204 Y 1205 TORRE 4 | 2026-01-29 | 2/5/2026 12:00:00 AM | 7 | 35 | 37.9 | 108 | MURO | B-19388 NATIVA_MURO_35_7 | 37 |  | 3 | 108.286
B-19388 NATIVA | 191 | EVOLUTION 5000 PSI | MUROS P7 AP 707-706 TORRE 5 | 2026-01-30 | 2/6/2026 12:00:00 AM | 7 | 35 | 37.4 | 107 | MURO | B-19388 NATIVA_MURO_35_7 | 37.633 |  | 3 | 106.857
B-19388 NATIVA | 191 | EVOLUTION 5000 PSI | MUROS P7 AP 707-706 TORRE 5 | 2026-01-30 | 2/6/2026 12:00:00 AM | 7 | 35 | 38.4 | 110 | MURO | B-19388 NATIVA_MURO_35_7 | 37.633 |  | 3 | 109.714
B-19388 NATIVA | 191 | EVOLUTION 5000 PSI | MUROS P7 AP 707-706 TORRE 5 | 2026-01-30 | 2/6/2026 12:00:00 AM | 7 | 35 | 37.1 | 106 | MURO | B-19388 NATIVA_MURO_35_7 | 37.633 |  | 3 | 106
B-19388 NATIVA | 191 | IND. MURO 5000 GF | MUROS P8 AP 806-807 TORRE 5 | 2026-02-06 | 2/13/2026 12:00:00 AM | 7 | 35 | 32.7 | 93 | MURO | B-19388 NATIVA_MURO_35_7 | 32.2 |  | 3 | 93.429
B-19388 NATIVA | 191 | IND. MURO 5000 GF | MUROS PISO 13 APTO 1304 Y 1305 TORRE 4 | 2026-02-06 | 2/13/2026 12:00:00 AM | 7 | 35 | 35.4 | 101 | MURO | B-19388 NATIVA_MURO_35_7 | 33.933 |  | 3 | 101.143
B-19388 NATIVA | 191 | IND. MURO 5000 GF | MUROS PISO 13 APTO 1304 Y 1305 TORRE 4 | 2026-02-06 | 2/13/2026 12:00:00 AM | 7 | 35 | 31 | 88 | MURO | B-19388 NATIVA_MURO_35_7 | 33.933 |  | 3 | 88.571
B-19388 NATIVA | 191 | IND. MURO 5000 GF | MUROS PISO 13 APTO 1304 Y 1305 TORRE 4 | 2026-02-06 | 2/13/2026 12:00:00 AM | 7 | 35 | 35.4 | 101 | MURO | B-19388 NATIVA_MURO_35_7 | 33.933 |  | 3 | 101.143
B-19388 NATIVA | 191 | EVOLUTION 5000 PSI | MUROS P8 AP 801-812 TORRE 5 | 2026-02-07 | 2/14/2026 12:00:00 AM | 7 | 35 | 35.3 | 101 | MURO | B-19388 NATIVA_MURO_35_7 | 33.567 |  | 3 | 100.857
B-19388 NATIVA | 191 | IND. MURO 5000 GF | MUROS PISO 12 APTO 1210 Y 1211 TORRE 4 | 2026-02-05 | 2/12/2026 12:00:00 AM | 7 | 35 | 33 | 94 | MURO | B-19388 NATIVA_MURO_35_7 | 33.3 |  | 3 | 94.286
B-19388 NATIVA | 191 | IND. MURO 5000 GF | MUROS PISO 12 APTO 1210 Y 1211 TORRE 4 | 2026-02-05 | 2/12/2026 12:00:00 AM | 7 | 35 | 33.9 | 97 | MURO | B-19388 NATIVA_MURO_35_7 | 33.3 |  | 3 | 96.857
B-19388 NATIVA | 191 | IND. MURO 5000 GF | MUROS PISO 12 APTO 1210 Y 1211 TORRE 4 | 2026-02-05 | 2/12/2026 12:00:00 AM | 7 | 35 | 33 | 94 | MURO | B-19388 NATIVA_MURO_35_7 | 33.3 |  | 3 | 94.286
B-19388 NATIVA | 191 | IND. MURO 5000 GF | MUROS PISO 13 APTO 1302 Y 1303 TORRE 4 | 2026-02-07 | 2/14/2026 12:00:00 AM | 7 | 35 | 27.3 | 78 | MURO | B-19388 NATIVA_MURO_35_7 | 27.233 |  | 3 | 78
B-19388 NATIVA | 191 | IND. MURO 5000 GF | MUROS PISO 13 APTO 1302 Y 1303 TORRE 4 | 2026-02-07 | 2/14/2026 12:00:00 AM | 7 | 35 | 26.8 | 77 | MURO | B-19388 NATIVA_MURO_35_7 | 27.233 |  | 3 | 76.571
B-19388 NATIVA | 191 | IND. MURO 5000 GF | MUROS PISO 13 APTO 1302 Y 1303 TORRE 4 | 2026-02-07 | 2/14/2026 12:00:00 AM | 7 | 35 | 27.6 | 79 | MURO | B-19388 NATIVA_MURO_35_7 | 27.233 |  | 3 | 78.857
B-19388 NATIVA | 191 | EVOLUTION 5000 PSI | MUROS P7 AP 701-712 TORRE 5 | 2026-01-31 | 2/7/2026 12:00:00 AM | 7 | 35 | 37.3 | 106 | MURO | B-19388 NATIVA_MURO_35_7 | 41.767 |  | 3 | 106.571
B-19388 NATIVA | 191 | IND. MURO 5000 GF | MUROS PISO 13 APTO 1306 Y 1307 TORRE 4 | 2026-02-09 | 2/16/2026 12:00:00 AM | 7 | 35 | 34.5 | 98 | MURO | B-19388 NATIVA_MURO_35_7 | 36.1 |  | 3 | 98.571
B-19388 NATIVA | 191 | IND. MURO 5000 GF | MUROS PISO 13 APTO 1306 Y 1307 TORRE 4 | 2026-02-09 | 2/16/2026 12:00:00 AM | 7 | 35 | 37.1 | 106 | MURO | B-19388 NATIVA_MURO_35_7 | 36.1 |  | 3 | 106
B-19388 NATIVA | 191 | IND. MURO 5000 GF | MUROS PISO 13 APTO 1306 Y 1307 TORRE 4 | 2026-02-09 | 2/16/2026 12:00:00 AM | 7 | 35 | 36.7 | 105 | MURO | B-19388 NATIVA_MURO_35_7 | 36.1 |  | 3 | 104.857
B-19388 NATIVA | 191 | EVOLUTION 5000 PSI | MUROS PISO 8 AP 808-809 TORRE 5 | 2026-02-09 | 2/16/2026 12:00:00 AM | 7 | 35 | 35.3 | 101 | MURO | B-19388 NATIVA_MURO_35_7 | 36.6 |  | 3 | 100.857
B-19388 NATIVA | 191 | EVOLUTION 5000 PSI | MUROS P7 AP 701-712 TORRE 5 | 2026-01-31 | 2/7/2026 12:00:00 AM | 7 | 35 | 36.7 | 105 | MURO | B-19388 NATIVA_MURO_35_7 | 41.767 |  | 3 | 104.857
B-19388 NATIVA | 191 | EVOLUTION 5000 PSI | MUROS P7 AP 701-712 TORRE 5 | 2026-01-31 | 2/7/2026 12:00:00 AM | 7 | 35 | 51.3 | 146 | MURO | B-19388 NATIVA_MURO_35_7 | 41.767 |  | 3 | 146.571
B-19388 NATIVA | 191 | EVOLUTION 5000 PSI | MUROS AP 804-805 TORRE 5 | 2026-02-05 | 2/12/2026 12:00:00 AM | 7 | 35 | 35.4 | 101 | MURO | B-19388 NATIVA_MURO_35_7 | 34.667 |  | 3 | 101.143
B-19388 NATIVA | 191 | EVOLUTION 5000 PSI | MUROS AP 804-805 TORRE 5 | 2026-02-05 | 2/12/2026 12:00:00 AM | 7 | 35 | 32.9 | 94 | MURO | B-19388 NATIVA_MURO_35_7 | 34.667 |  | 3 | 94
B-19388 NATIVA | 191 | EVOLUTION 5000 PSI | MUROS AP 804-805 TORRE 5 | 2026-02-05 | 2/12/2026 12:00:00 AM | 7 | 35 | 35.7 | 102 | MURO | B-19388 NATIVA_MURO_35_7 | 34.667 |  | 3 | 102
B-19388 NATIVA | 191 | EVOLUTION 5000 PSI | MUROS P8 AP 801-812 TORRE 5 | 2026-02-07 | 2/14/2026 12:00:00 AM | 7 | 35 | 31 | 89 | MURO | B-19388 NATIVA_MURO_35_7 | 33.567 |  | 3 | 88.571
B-19388 NATIVA | 191 | EVOLUTION 5000 PSI | MUROS P8 AP 801-812 TORRE 5 | 2026-02-07 | 2/14/2026 12:00:00 AM | 7 | 35 | 34.4 | 98 | MURO | B-19388 NATIVA_MURO_35_7 | 33.567 |  | 3 | 98.286
B-19388 NATIVA | 191 | EVOLUTION 5000 PSI | MUROS PISO 7 AP 708-709 TORRE 5 | 2026-02-02 | 2/9/2026 12:00:00 AM | 7 | 35 | 39.4 | 112 | MURO | B-19388 NATIVA_MURO_35_7 | 39.4 |  | 3 | 112.571
B-19388 NATIVA | 191 | EVOLUTION 5000 PSI | MUROS PISO 7 AP 708-709 TORRE 5 | 2026-02-02 | 2/9/2026 12:00:00 AM | 7 | 35 | 38.1 | 109 | MURO | B-19388 NATIVA_MURO_35_7 | 39.4 |  | 3 | 108.857
B-19388 NATIVA | 191 | EVOLUTION 5000 PSI | MUROS PISO 7 AP 708-709 TORRE 5 | 2026-02-02 | 2/9/2026 12:00:00 AM | 7 | 35 | 40.7 | 116 | MURO | B-19388 NATIVA_MURO_35_7 | 39.4 |  | 3 | 116.286
B-19388 NATIVA | 191 | IND. MURO 5000 GF | MUROS PISO 12 APTO 1206 Y 1207 TORRE 4 | 2026-02-02 | 2/9/2026 12:00:00 AM | 7 | 35 | 35.3 | 101 | MURO | B-19388 NATIVA_MURO_35_7 | 34.733 |  | 3 | 100.857
B-19388 NATIVA | 191 | IND. MURO 5000 GF | MUROS PISO 12 APTO 1206 Y 1207 TORRE 4 | 2026-02-02 | 2/9/2026 12:00:00 AM | 7 | 35 | 37.3 | 106 | MURO | B-19388 NATIVA_MURO_35_7 | 34.733 |  | 3 | 106.571
B-19388 NATIVA | 191 | IND. MURO 5000 GF | MUROS PISO 12 APTO 1206 Y 1207 TORRE 4 | 2026-02-02 | 2/9/2026 12:00:00 AM | 7 | 35 | 31.6 | 90 | MURO | B-19388 NATIVA_MURO_35_7 | 34.733 |  | 3 | 90.286
B-19388 NATIVA | 191 | EVOLUTION 5000 PSI | MUROS P7 AP 711-710 TORRE 5 | 2026-02-03 | 2/10/2026 12:00:00 AM | 7 | 35 | 37 | 106 | MURO | B-19388 NATIVA_MURO_35_7 | 31.2 |  | 3 | 105.714
B-19388 NATIVA | 191 | EVOLUTION 5000 PSI | MUROS P7 AP 711-710 TORRE 5 | 2026-02-03 | 2/10/2026 12:00:00 AM | 7 | 35 | 36.5 | 104 | MURO | B-19388 NATIVA_MURO_35_7 | 31.2 |  | 3 | 104.286
B-19388 NATIVA | 191 | EVOLUTION 5000 PSI | MUROS P7 AP 711-710 TORRE 5 | 2026-02-03 | 2/10/2026 12:00:00 AM | 7 | 35 | 20.1 | 58 | MURO | B-19388 NATIVA_MURO_35_7 | 31.2 |  | 3 | 57.429
B-19388 NATIVA | 191 | EVOLUTION 5000 PSI | MUROS PISO 8 AP 808-809 TORRE 5 | 2026-02-09 | 2/16/2026 12:00:00 AM | 7 | 35 | 37.1 | 106 | MURO | B-19388 NATIVA_MURO_35_7 | 36.6 |  | 3 | 106
B-19388 NATIVA | 191 | EVOLUTION 5000 PSI | MUROS PISO 8 AP 808-809 TORRE 5 | 2026-02-09 | 2/16/2026 12:00:00 AM | 7 | 35 | 37.4 | 107 | MURO | B-19388 NATIVA_MURO_35_7 | 36.6 |  | 3 | 106.857
B-19388 NATIVA | 191 | IND. MURO 5000 GF | MUROS PISO 12 APTO 1201 Y 1212 TORRE 4 | 2026-02-03 | 2/10/2026 12:00:00 AM | 7 | 35 | 41.1 | 117 | MURO | B-19388 NATIVA_MURO_35_7 | 39.2 |  | 3 | 117.429
B-19388 NATIVA | 191 | IND. MURO 5000 GF | MUROS PISO 12 APTO 1201 Y 1212 TORRE 4 | 2026-02-03 | 2/10/2026 12:00:00 AM | 7 | 35 | 40.8 | 117 | MURO | B-19388 NATIVA_MURO_35_7 | 39.2 |  | 3 | 116.571
B-19388 NATIVA | 191 | IND. MURO 5000 GF | MUROS PISO 12 APTO 1201 Y 1212 TORRE 4 | 2026-02-03 | 2/10/2026 12:00:00 AM | 7 | 35 | 35.7 | 102 | MURO | B-19388 NATIVA_MURO_35_7 | 39.2 |  | 3 | 102
B-19388 NATIVA | 191 | IND. MURO 5000 GF | MUROS PISO 13 APTO 1301 Y 1312 TORRE 4 | 2026-02-10 | 2/17/2026 12:00:00 AM | 7 | 35 | 29 | 83 | MURO | B-19388 NATIVA_MURO_35_7 | 27.567 |  | 3 | 82.857
B-19388 NATIVA | 191 | IND. MURO 5000 GF | MUROS PISO 13 APTO 1301 Y 1312 TORRE 4 | 2026-02-10 | 2/17/2026 12:00:00 AM | 7 | 35 | 26.4 | 75 | MURO | B-19388 NATIVA_MURO_35_7 | 27.567 |  | 3 | 75.429
B-19388 NATIVA | 191 | IND. MURO 5000 GF | MUROS PISO 13 APTO 1301 Y 1312 TORRE 4 | 2026-02-10 | 2/17/2026 12:00:00 AM | 7 | 35 | 27.3 | 78 | MURO | B-19388 NATIVA_MURO_35_7 | 27.567 |  | 3 | 78
B-19388 NATIVA | 191 | EVOLUTION 5000 PSI | MUROS P8 811-810 TORRE 5 | 2026-02-10 | 2/17/2026 12:00:00 AM | 7 | 35 | 33.1 | 95 | MURO | B-19388 NATIVA_MURO_35_7 | 33.667 |  | 3 | 94.571
B-19388 NATIVA | 191 | EVOLUTION 5000 PSI | MUROS P8 811-810 TORRE 5 | 2026-02-10 | 2/17/2026 12:00:00 AM | 7 | 35 | 32.5 | 93 | MURO | B-19388 NATIVA_MURO_35_7 | 33.667 |  | 3 | 92.857
B-19388 NATIVA | 191 | EVOLUTION 5000 PSI | MUROS P8 811-810 TORRE 5 | 2026-02-10 | 2/17/2026 12:00:00 AM | 7 | 35 | 35.4 | 101 | MURO | B-19388 NATIVA_MURO_35_7 | 33.667 |  | 3 | 101.143
B-19388 NATIVA | 191 | IND MURO 5000 GF | MUROS PISO 13 APTO 1308 Y 1309 TORRE 4 | 2026-02-11 | 2/18/2026 12:00:00 AM | 7 | 35 | 29.7 | 85 | MURO | B-19388 NATIVA_MURO_35_7 | 28.5 |  | 3 | 84.857
B-19388 NATIVA | 191 | IND MURO 5000 GF | MUROS PISO 13 APTO 1308 Y 1309 TORRE 4 | 2026-02-11 | 2/18/2026 12:00:00 AM | 7 | 35 | 29 | 83 | MURO | B-19388 NATIVA_MURO_35_7 | 28.5 |  | 3 | 82.857
B-19388 NATIVA | 191 | IND MURO 5000 GF | MUROS PISO 13 APTO 1308 Y 1309 TORRE 4 | 2026-02-11 | 2/18/2026 12:00:00 AM | 7 | 35 | 26.8 | 76 | MURO | B-19388 NATIVA_MURO_35_7 | 28.5 |  | 3 | 76.571
B-19388 NATIVA | 191 | EVOLUTION 5000 PSI | MUROS AP 904-905 TORRE 5 | 2026-02-12 | 2/19/2026 12:00:00 AM | 7 | 35 | 26.8 | 77 | MURO | B-19388 NATIVA_MURO_35_7 | 30 |  | 3 | 76.571
B-19388 NATIVA | 191 | EVOLUTION 5000 PSI | MUROS AP 904-905 TORRE 5 | 2026-02-12 | 2/19/2026 12:00:00 AM | 7 | 35 | 29.6 | 84 | MURO | B-19388 NATIVA_MURO_35_7 | 30 |  | 3 | 84.571
B-19388 NATIVA | 191 | EVOLUTION 5000 PSI | MUROS AP 904-905 TORRE 5 | 2026-02-12 | 2/19/2026 12:00:00 AM | 7 | 35 | 33.6 | 96 | MURO | B-19388 NATIVA_MURO_35_7 | 30 |  | 3 | 96
B-19388 NATIVA | 191 | IND. MURO 5000 GF | MUROS PISO 14 APTO 1404 Y 1405 TORRE 4 | 2026-02-13 | 2/20/2026 12:00:00 AM | 7 | 35 | 34 | 97 | MURO | B-19388 NATIVA_MURO_35_7 | 33.167 |  | 3 | 97.143
B-19388 NATIVA | 191 | IND. MURO 5000 GF | MUROS PISO 14 APTO 1404 Y 1405 TORRE 4 | 2026-02-13 | 2/20/2026 12:00:00 AM | 7 | 35 | 32.5 | 93 | MURO | B-19388 NATIVA_MURO_35_7 | 33.167 |  | 3 | 92.857
B-19388 NATIVA | 191 | IND. MURO 5000 GF | MUROS PISO 14 APTO 1404 Y 1405 TORRE 4 | 2026-02-13 | 2/20/2026 12:00:00 AM | 7 | 35 | 33 | 94 | MURO | B-19388 NATIVA_MURO_35_7 | 33.167 |  | 3 | 94.286
B-19388 NATIVA | 191 | EVOLUTION 5000 PSI | MUROS P9 AP 906-907 TORRE 5 | 2026-02-13 | 2/20/2026 12:00:00 AM | 7 | 35 | 36.9 | 106 | MURO | B-19388 NATIVA_MURO_35_7 | 36.067 |  | 3 | 105.429
B-19388 NATIVA | 191 | EVOLUTION 5000 PSI | MUROS P9 AP 906-907 TORRE 5 | 2026-02-13 | 2/20/2026 12:00:00 AM | 7 | 35 | 34.7 | 99 | MURO | B-19388 NATIVA_MURO_35_7 | 36.067 |  | 3 | 99.143
B-19388 NATIVA | 191 | EVOLUTION 5000 PSI | MUROS P9 AP 906-907 TORRE 5 | 2026-02-13 | 2/20/2026 12:00:00 AM | 7 | 35 | 36.6 | 104 | MURO | B-19388 NATIVA_MURO_35_7 | 36.067 |  | 3 | 104.571
B-19388 NATIVA | 191 | IND. MURO 5000 GF | MUROS PISO 13 APTO 1310 Y 1311 TORRE 4 | 2026-02-12 | 2/19/2026 12:00:00 AM | 7 | 35 | 26.4 | 75 | MURO | B-19388 NATIVA_MURO_35_7 | 25.967 |  | 3 | 75.429
B-19388 NATIVA | 191 | IND. MURO 5000 GF | MUROS PISO 13 APTO 1310 Y 1311 TORRE 4 | 2026-02-12 | 2/19/2026 12:00:00 AM | 7 | 35 | 26.3 | 75 | MURO | B-19388 NATIVA_MURO_35_7 | 25.967 |  | 3 | 75.143
B-19388 NATIVA | 191 | IND. MURO 5000 GF | MUROS PISO 13 APTO 1310 Y 1311 TORRE 4 | 2026-02-12 | 2/19/2026 12:00:00 AM | 7 | 35 | 25.2 | 72 | MURO | B-19388 NATIVA_MURO_35_7 | 25.967 |  | 3 | 72
B-19388 NATIVA | 191 | IND. MURO 5000 GF | MUROS PISO 14 APTO 1402 Y 1403 TORRE 4 | 2026-02-14 | 2/21/2026 12:00:00 AM | 7 | 35 | 32.8 | 94 | MURO | B-19388 NATIVA_MURO_35_7 | 31.6 |  | 3 | 93.714
B-19388 NATIVA | 191 | IND. MURO 5000 GF | MUROS PISO 14 APTO 1402 Y 1403 TORRE 4 | 2026-02-14 | 2/21/2026 12:00:00 AM | 7 | 35 | 31.8 | 91 | MURO | B-19388 NATIVA_MURO_35_7 | 31.6 |  | 3 | 90.857
B-19388 NATIVA | 191 | IND. MURO 5000 GF | MUROS PISO 14 APTO 1402 Y 1403 TORRE 4 | 2026-02-14 | 2/21/2026 12:00:00 AM | 7 | 35 | 30.2 | 86 | MURO | B-19388 NATIVA_MURO_35_7 | 31.6 |  | 3 | 86.286
B-19388 NATIVA | 191 | EVOLUTION 5000 PSI | MUROS P9 AP 901-912 TORRE 5 | 2026-02-14 | 2/21/2026 12:00:00 AM | 7 | 35 | 27.2 | 78 | MURO | B-19388 NATIVA_MURO_35_7 | 26.133 |  | 3 | 77.714
B-19388 NATIVA | 191 | EVOLUTION 5000 PSI | MUROS P9 AP 901-912 TORRE 5 | 2026-02-14 | 2/21/2026 12:00:00 AM | 7 | 35 | 20.5 | 59 | MURO | B-19388 NATIVA_MURO_35_7 | 26.133 |  | 3 | 58.571
B-19388 NATIVA | 191 | EVOLUTION 5000 PSI | MUROS P9 AP 901-912 TORRE 5 | 2026-02-14 | 2/21/2026 12:00:00 AM | 7 | 35 | 30.7 | 88 | MURO | B-19388 NATIVA_MURO_35_7 | 26.133 |  | 3 | 87.714
B-19388 NATIVA | 191 | IND. MURO 5000 GF | MUROS PISO 14 APTO 1406 Y 1407 TORRE 4 | 2026-02-16 | 2/23/2026 12:00:00 AM | 7 | 35 | 29.4 | 84 | MURO | B-19388 NATIVA_MURO_35_7 | 28.567 |  | 3 | 84
B-19388 NATIVA | 191 | IND. MURO 5000 GF | MUROS PISO 14 APTO 1406 Y 1407 TORRE 4 | 2026-02-16 | 2/23/2026 12:00:00 AM | 7 | 35 | 27.9 | 80 | MURO | B-19388 NATIVA_MURO_35_7 | 28.567 |  | 3 | 79.714
B-19388 NATIVA | 191 | IND. MURO 5000 GF | MUROS PISO 14 APTO 1406 Y 1407 TORRE 4 | 2026-02-16 | 2/23/2026 12:00:00 AM | 7 | 35 | 28.4 | 81 | MURO | B-19388 NATIVA_MURO_35_7 | 28.567 |  | 3 | 81.143
B-19388 NATIVA | 191 | EVOLUTION 5000 PSI | MUROS P9 908-909 TORRE 5 | 2026-02-16 | 2/23/2026 12:00:00 AM | 7 | 35 | 31.4 | 90 | MURO | B-19388 NATIVA_MURO_35_7 | 35.033 |  | 3 | 89.714
B-19388 NATIVA | 191 | EVOLUTION 5000 PSI | MUROS P9 908-909 TORRE 5 | 2026-02-16 | 2/23/2026 12:00:00 AM | 7 | 35 | 38.2 | 109 | MURO | B-19388 NATIVA_MURO_35_7 | 35.033 |  | 3 | 109.143
B-19388 NATIVA | 191 | EVOLUTION 5000 PSI | MUROS P9 908-909 TORRE 5 | 2026-02-16 | 2/23/2026 12:00:00 AM | 7 | 35 | 35.5 | 101 | MURO | B-19388 NATIVA_MURO_35_7 | 35.033 |  | 3 | 101.429
B-19388 NATIVA | 191 | IND. MURO 5000 GF | MUROS PISO 14 APTO 1401 Y 1412 TORRE 4 | 2026-02-17 | 2/24/2026 12:00:00 AM | 7 | 35 | 32.7 | 93 | MURO | B-19388 NATIVA_MURO_35_7 | 34.467 |  | 3 | 93.429
B-19388 NATIVA | 191 | IND. MURO 5000 GF | MUROS PISO 14 APTO 1401 Y 1412 TORRE 4 | 2026-02-17 | 2/24/2026 12:00:00 AM | 7 | 35 | 32.1 | 92 | MURO | B-19388 NATIVA_MURO_35_7 | 34.467 |  | 3 | 91.714
B-19388 NATIVA | 191 | IND. MURO 5000 GF | MUROS PISO 14 APTO 1401 Y 1412 TORRE 4 | 2026-02-17 | 2/24/2026 12:00:00 AM | 7 | 35 | 38.6 | 110 | MURO | B-19388 NATIVA_MURO_35_7 | 34.467 |  | 3 | 110.286
B-19388 NATIVA | 191 | EVOLUTION 5000 PSI | MUROS P9 911-910 TORRE 5 | 2026-02-17 | 2/24/2026 12:00:00 AM | 7 | 35 | 34.1 | 97 | MURO | B-19388 NATIVA_MURO_35_7 | 34.133 |  | 3 | 97.429
B-19388 NATIVA | 191 | EVOLUTION 5000 PSI | MUROS P9 911-910 TORRE 5 | 2026-02-17 | 2/24/2026 12:00:00 AM | 7 | 35 | 32.8 | 94 | MURO | B-19388 NATIVA_MURO_35_7 | 34.133 |  | 3 | 93.714
B-19388 NATIVA | 191 | EVOLUTION 5000 PSI | MUROS P9 911-910 TORRE 5 | 2026-02-17 | 2/24/2026 12:00:00 AM | 7 | 35 | 35.5 | 101 | MURO | B-19388 NATIVA_MURO_35_7 | 34.133 |  | 3 | 101.429
B-19388 NATIVA | 191 | IND. MURO 5000 GF | MUROS PISO 14 APTO 1410 Y 1411 TORRE 4 | 2026-02-19 | 2/26/2026 12:00:00 AM | 7 | 35 | 31.5 | 90 | MURO | B-19388 NATIVA_MURO_35_7 | 31.767 |  | 3 | 90
B-19388 NATIVA | 191 | IND. MURO 5000 GF | MUROS PISO 14 APTO 1410 Y 1411 TORRE 4 | 2026-02-19 | 2/26/2026 12:00:00 AM | 7 | 35 | 31.1 | 89 | MURO | B-19388 NATIVA_MURO_35_7 | 31.767 |  | 3 | 88.857
B-19388 NATIVA | 191 | IND. MURO 5000 GF | MUROS PISO 14 APTO 1410 Y 1411 TORRE 4 | 2026-02-19 | 2/26/2026 12:00:00 AM | 7 | 35 | 32.7 | 94 | MURO | B-19388 NATIVA_MURO_35_7 | 31.767 |  | 3 | 93.429
B-19388 NATIVA | 191 | EVOLUTION 5000 PSI | MUROS AP 1004-1005 TORRE 5 | 2026-02-20 | 2/27/2026 12:00:00 AM | 7 | 35 | 30.6 | 88 | MURO | B-19388 NATIVA_MURO_35_7 | 28.967 |  | 3 | 87.429
B-19388 NATIVA | 191 | EVOLUTION 5000 PSI | MUROS AP 1004-1005 TORRE 5 | 2026-02-20 | 2/27/2026 12:00:00 AM | 7 | 35 | 27.2 | 78 | MURO | B-19388 NATIVA_MURO_35_7 | 28.967 |  | 3 | 77.714
B-19388 NATIVA | 191 | EVOLUTION 5000 PSI | MUROS AP 1004-1005 TORRE 5 | 2026-02-20 | 2/27/2026 12:00:00 AM | 7 | 35 | 29.1 | 83 | MURO | B-19388 NATIVA_MURO_35_7 | 28.967 |  | 3 | 83.143
B-19388 NATIVA | 191 | IND. MURO 5000 GF | MUROS PISO 15 APTO 1504 Y 1505 TORRE 4 | 2026-02-20 | 2/27/2026 12:00:00 AM | 7 | 35 | 32 | 91 | MURO | B-19388 NATIVA_MURO_35_7 | 32.833 |  | 3 | 91.429
B-19388 NATIVA | 191 | IND. MURO 5000 GF | MUROS PISO 15 APTO 1504 Y 1505 TORRE 4 | 2026-02-20 | 2/27/2026 12:00:00 AM | 7 | 35 | 32.7 | 94 | MURO | B-19388 NATIVA_MURO_35_7 | 32.833 |  | 3 | 93.429
B-19388 NATIVA | 191 | IND. MURO 5000 GF | MUROS PISO 15 APTO 1504 Y 1505 TORRE 4 | 2026-02-20 | 2/27/2026 12:00:00 AM | 7 | 35 | 33.8 | 97 | MURO | B-19388 NATIVA_MURO_35_7 | 32.833 |  | 3 | 96.571
B-19388 NATIVA | 191 | IND. MURO 5000 GF | MUROS PISO 15 APTO 1503 Y 1502 TORRE 4 | 2026-02-21 | 2/28/2026 12:00:00 AM | 7 | 35 | 34 | 97 | MURO | B-19388 NATIVA_MURO_35_7 | 35.4 |  | 3 | 97.143
B-19388 NATIVA | 191 | IND. MURO 5000 GF | MUROS PISO 15 APTO 1503 Y 1502 TORRE 4 | 2026-02-21 | 2/28/2026 12:00:00 AM | 7 | 35 | 34.1 | 97 | MURO | B-19388 NATIVA_MURO_35_7 | 35.4 |  | 3 | 97.429
B-19388 NATIVA | 191 | IND. MURO 5000 GF | MUROS PISO 15 APTO 1503 Y 1502 TORRE 4 | 2026-02-21 | 2/28/2026 12:00:00 AM | 7 | 35 | 38.1 | 109 | MURO | B-19388 NATIVA_MURO_35_7 | 35.4 |  | 3 | 108.857
B-19388 NATIVA | 191 | EVOLUTION 5000 PSI | MUROS PISO 10 AP 1001-1012 TORRE 5 | 2026-02-21 | 2/28/2026 12:00:00 AM | 7 | 35 | 39.8 | 114 | MURO | B-19388 NATIVA_MURO_35_7 | 39.3 |  | 3 | 113.714
B-19388 NATIVA | 191 | EVOLUTION 5000 PSI | MUROS PISO 10 AP 1001-1012 TORRE 5 | 2026-02-21 | 2/28/2026 12:00:00 AM | 7 | 35 | 37.2 | 106 | MURO | B-19388 NATIVA_MURO_35_7 | 39.3 |  | 3 | 106.286
B-19388 NATIVA | 191 | EVOLUTION 5000 PSI | MUROS PISO 10 AP 1001-1012 TORRE 5 | 2026-02-21 | 2/28/2026 12:00:00 AM | 7 | 35 | 40.9 | 117 | MURO | B-19388 NATIVA_MURO_35_7 | 39.3 |  | 3 | 116.857
B-19388 NATIVA | 191 | EVOLUTION 5000 PSI | MUROS P10 AP 1007-1006 TORRE 5 | 2026-02-23 | 3/2/2026 12:00:00 AM | 7 | 35 | 36.9 | 105 | MURO | B-19388 NATIVA_MURO_35_7 | 36.367 |  | 3 | 105.429
B-19388 NATIVA | 191 | EVOLUTION 5000 PSI | MUROS P10 AP 1007-1006 TORRE 5 | 2026-02-23 | 3/2/2026 12:00:00 AM | 7 | 35 | 35.5 | 101 | MURO | B-19388 NATIVA_MURO_35_7 | 36.367 |  | 3 | 101.429
B-19388 NATIVA | 191 | EVOLUTION 5000 PSI | MUROS P10 AP 1007-1006 TORRE 5 | 2026-02-23 | 3/2/2026 12:00:00 AM | 7 | 35 | 36.7 | 105 | MURO | B-19388 NATIVA_MURO_35_7 | 36.367 |  | 3 | 104.857
B-19388 NATIVA | 191 | IND. MURO 5000 GF | MUROS PISO 15 APTO 1506 Y 1507 TORRE 4 | 2026-02-23 | 3/2/2026 12:00:00 AM | 7 | 35 | 36 | 103 | MURO | B-19388 NATIVA_MURO_35_7 | 36.933 |  | 3 | 102.857
B-19388 NATIVA | 191 | IND. MURO 5000 GF | MUROS PISO 15 APTO 1506 Y 1507 TORRE 4 | 2026-02-23 | 3/2/2026 12:00:00 AM | 7 | 35 | 37.1 | 106 | MURO | B-19388 NATIVA_MURO_35_7 | 36.933 |  | 3 | 106
B-19388 NATIVA | 191 | IND. MURO 5000 GF | MUROS PISO 15 APTO 1506 Y 1507 TORRE 4 | 2026-02-23 | 3/2/2026 12:00:00 AM | 7 | 35 | 37.7 | 108 | MURO | B-19388 NATIVA_MURO_35_7 | 36.933 |  | 3 | 107.714
B-19388 NATIVA | 191 | EVOLUTION 5000 PSI | MUROS AP 1002-1003 TORRE 5 | 2026-02-19 | 2/26/2026 12:00:00 AM | 7 | 35 | 33.6 | 96 | MURO | B-19388 NATIVA_MURO_35_7 | 35.1 |  | 3 | 96
B-19388 NATIVA | 191 | EVOLUTION 5000 PSI | MUROS AP 1002-1003 TORRE 5 | 2026-02-19 | 2/26/2026 12:00:00 AM | 7 | 35 | 36.1 | 103 | MURO | B-19388 NATIVA_MURO_35_7 | 35.1 |  | 3 | 103.143
B-19388 NATIVA | 191 | EVOLUTION 5000 PSI | MUROS AP 1002-1003 TORRE 5 | 2026-02-19 | 2/26/2026 12:00:00 AM | 7 | 35 | 35.6 | 102 | MURO | B-19388 NATIVA_MURO_35_7 | 35.1 |  | 3 | 101.714
B-19388 NATIVA | 191 | IND. MURO 5000 GF | MUROS PISO 15 APTO 1501 Y 1512 TORRE 4 | 2026-02-24 | 3/3/2026 12:00:00 AM | 7 | 35 | 32.8 | 94 | MURO | B-19388 NATIVA_MURO_35_7 | 29.433 |  | 3 | 93.714
B-19388 NATIVA | 191 | IND. MURO 5000 GF | MUROS PISO 15 APTO 1501 Y 1512 TORRE 4 | 2026-02-24 | 3/3/2026 12:00:00 AM | 7 | 35 | 27.1 | 77 | MURO | B-19388 NATIVA_MURO_35_7 | 29.433 |  | 3 | 77.429
B-19388 NATIVA | 191 | IND. MURO 5000 GF | MUROS PISO 15 APTO 1501 Y 1512 TORRE 4 | 2026-02-24 | 3/3/2026 12:00:00 AM | 7 | 35 | 28.4 | 81 | MURO | B-19388 NATIVA_MURO_35_7 | 29.433 |  | 3 | 81.143
B-19388 NATIVA | 191 | IND. MURO 5000 GF | MUROS PISO 15 APTO 1508 Y 1509 TORRE 4 | 2026-02-25 | 3/4/2026 12:00:00 AM | 7 | 35 | 31.1 | 89 | MURO | B-19388 NATIVA_MURO_35_7 | 31.2 |  | 3 | 88.857
B-19388 NATIVA | 191 | IND. MURO 5000 GF | MUROS PISO 15 APTO 1508 Y 1509 TORRE 4 | 2026-02-25 | 3/4/2026 12:00:00 AM | 7 | 35 | 30.4 | 87 | MURO | B-19388 NATIVA_MURO_35_7 | 31.2 |  | 3 | 86.857
B-19388 NATIVA | 191 | IND. MURO 5000 GF | MUROS PISO 15 APTO 1508 Y 1509 TORRE 4 | 2026-02-25 | 3/4/2026 12:00:00 AM | 7 | 35 | 32.1 | 92 | MURO | B-19388 NATIVA_MURO_35_7 | 31.2 |  | 3 | 91.714
B-19388 NATIVA | 191 | EVOLUTION 5000 PSI | MUROS P1011-1010 TORRE 5 | 2026-02-25 | 3/4/2026 12:00:00 AM | 7 | 35 | 35.9 | 102 | MURO | B-19388 NATIVA_MURO_35_7 | 35.933 |  | 3 | 102.571
B-19388 NATIVA | 191 | EVOLUTION 5000 PSI | MUROS P1011-1010 TORRE 5 | 2026-02-25 | 3/4/2026 12:00:00 AM | 7 | 35 | 36.2 | 104 | MURO | B-19388 NATIVA_MURO_35_7 | 35.933 |  | 3 | 103.429
B-19388 NATIVA | 191 | EVOLUTION 5000 PSI | MUROS P1011-1010 TORRE 5 | 2026-02-25 | 3/4/2026 12:00:00 AM | 7 | 35 | 35.7 | 102 | MURO | B-19388 NATIVA_MURO_35_7 | 35.933 |  | 3 | 102
B-19388 NATIVA | 191 | IND. MURO 5000 GF | MUROS AP 1103-1102 TORRE 5 | 2026-02-26 | 3/5/2026 12:00:00 AM | 7 | 35 | 36 | 103 | MURO | B-19388 NATIVA_MURO_35_7 | 35.233 |  | 3 | 102.857
B-19388 NATIVA | 191 | IND. MURO 5000 GF | MUROS AP 1103-1102 TORRE 5 | 2026-02-26 | 3/5/2026 12:00:00 AM | 7 | 35 | 36.3 | 104 | MURO | B-19388 NATIVA_MURO_35_7 | 35.233 |  | 3 | 103.714
B-19388 NATIVA | 191 | IND. MURO 5000 GF | MUROS AP 1103-1102 TORRE 5 | 2026-02-26 | 3/5/2026 12:00:00 AM | 7 | 35 | 33.4 | 96 | MURO | B-19388 NATIVA_MURO_35_7 | 35.233 |  | 3 | 95.429
B-19388 NATIVA | 191 | EVOLUTION 5000 PSI | MUROS P10 AP 1008-1009 TORRE 5 | 2026-02-24 | 3/3/2026 12:00:00 AM | 7 | 35 | 38.9 | 111 | MURO | B-19388 NATIVA_MURO_35_7 | 38.333 |  | 3 | 111.143
B-19388 NATIVA | 191 | EVOLUTION 5000 PSI | MUROS P10 AP 1008-1009 TORRE 5 | 2026-02-24 | 3/3/2026 12:00:00 AM | 7 | 35 | 36.3 | 104 | MURO | B-19388 NATIVA_MURO_35_7 | 38.333 |  | 3 | 103.714
B-19388 NATIVA | 191 | EVOLUTION 5000 PSI | MUROS P10 AP 1008-1009 TORRE 5 | 2026-02-24 | 3/3/2026 12:00:00 AM | 7 | 35 | 39.8 | 114 | MURO | B-19388 NATIVA_MURO_35_7 | 38.333 |  | 3 | 113.714
B-19388 NATIVA | 191 | IND. MURO 5000 GF | MUROS AP 1103 Y 1104 TORRE 5 | 2026-02-27 | 3/6/2026 12:00:00 AM | 7 | 35 | 33.8 | 96 | MURO | B-19388 NATIVA_MURO_35_7 | 34.467 |  | 3 | 96.571
B-19388 NATIVA | 191 | IND. MURO 5000 GF | MUROS AP 1103 Y 1104 TORRE 5 | 2026-02-27 | 3/6/2026 12:00:00 AM | 7 | 35 | 29.9 | 85 | MURO | B-19388 NATIVA_MURO_35_7 | 34.467 |  | 3 | 85.429
B-19388 NATIVA | 191 | IND. MURO 5000 GF | MUROS AP 1103 Y 1104 TORRE 5 | 2026-02-27 | 3/6/2026 12:00:00 AM | 7 | 35 | 39.7 | 113 | MURO | B-19388 NATIVA_MURO_35_7 | 34.467 |  | 3 | 113.429
B-19388 NATIVA | 191 | IND. MURO 5000 GF | MUROS PISO 16 APTO 1604 Y 1605 TORRE 4 | 2026-02-27 | 3/6/2026 12:00:00 AM | 7 | 35 | 33.1 | 94 | MURO | B-19388 NATIVA_MURO_35_7 | 33.7 |  | 3 | 94.571
B-19388 NATIVA | 191 | IND. MURO 5000 GF | MUROS PISO 16 APTO 1604 Y 1605 TORRE 4 | 2026-02-27 | 3/6/2026 12:00:00 AM | 7 | 35 | 35.6 | 102 | MURO | B-19388 NATIVA_MURO_35_7 | 33.7 |  | 3 | 101.714
B-19388 NATIVA | 191 | IND. MURO 5000 GF | MUROS PISO 16 APTO 1604 Y 1605 TORRE 4 | 2026-02-27 | 3/6/2026 12:00:00 AM | 7 | 35 | 32.4 | 92 | MURO | B-19388 NATIVA_MURO_35_7 | 33.7 |  | 3 | 92.571
B-19388 NATIVA | 191 | IND. MURO 5000 GF | MUROS PISO 15 APTO 1510 Y 1511 TORRE 4 | 2026-02-26 | 3/5/2026 12:00:00 AM | 7 | 35 | 33.4 | 95 | MURO | B-19388 NATIVA_MURO_35_7 | 30.4 |  | 3 | 95.429
B-19388 NATIVA | 191 | IND. MURO 5000 GF | MUROS PISO 15 APTO 1510 Y 1511 TORRE 4 | 2026-02-26 | 3/5/2026 12:00:00 AM | 7 | 35 | 31 | 88 | MURO | B-19388 NATIVA_MURO_35_7 | 30.4 |  | 3 | 88.571
B-19388 NATIVA | 191 | IND. MURO 5000 GF | MUROS PISO 15 APTO 1510 Y 1511 TORRE 4 | 2026-02-26 | 3/5/2026 12:00:00 AM | 7 | 35 | 26.8 | 76 | MURO | B-19388 NATIVA_MURO_35_7 | 30.4 |  | 3 | 76.571
B-19388 NATIVA | 191 | IND. MURO 5000 GF | MUROS P12 APTOS 1210 - 1211 TORRE 5 | 2026-03-11 | 3/18/2026 12:00:00 AM | 7 | 35 | 33.4 | 95 | MURO | B-19388 NATIVA_MURO_35_7 | 31.133 |  | 3 | 95.429
B-19388 NATIVA | 191 | IND. MURO 5000 GF | MUROS PISO 16 APTO 1602 Y 1603 TORRE 4 | 2026-02-28 | 3/7/2026 12:00:00 AM | 7 | 35 | 36.9 | 105 | MURO | B-19388 NATIVA_MURO_35_7 | 34.067 |  | 3 | 105.429
B-19388 NATIVA | 191 | IND. MURO 5000 GF | MUROS PISO 16 APTO 1602 Y 1603 TORRE 4 | 2026-02-28 | 3/7/2026 12:00:00 AM | 7 | 35 | 32.4 | 92 | MURO | B-19388 NATIVA_MURO_35_7 | 34.067 |  | 3 | 92.571
B-19388 NATIVA | 191 | IND. MURO 5000 GF | MUROS PISO 16 APTO 1602 Y 1603 TORRE 4 | 2026-02-28 | 3/7/2026 12:00:00 AM | 7 | 35 | 32.9 | 94 | MURO | B-19388 NATIVA_MURO_35_7 | 34.067 |  | 3 | 94
B-19388 NATIVA | 191 | IND. MURO 5000 GF | MUROS AP 1101-1112 TORRE 5 | 2026-02-28 | 3/7/2026 12:00:00 AM | 7 | 35 | 39.8 | 114 | MURO | B-19388 NATIVA_MURO_35_7 | 35.7 |  | 3 | 113.714
B-19388 NATIVA | 191 | IND. MURO 5000 GF | MUROS AP 1101-1112 TORRE 5 | 2026-02-28 | 3/7/2026 12:00:00 AM | 7 | 35 | 32.2 | 92 | MURO | B-19388 NATIVA_MURO_35_7 | 35.7 |  | 3 | 92
B-19388 NATIVA | 191 | IND. MURO 5000 GF | MUROS AP 1101-1112 TORRE 5 | 2026-02-28 | 3/7/2026 12:00:00 AM | 7 | 35 | 35.1 | 100 | MURO | B-19388 NATIVA_MURO_35_7 | 35.7 |  | 3 | 100.286
B-19388 NATIVA | 191 | IND. MURO 5000 GF | MUROS PISO 16 APTO 1601 Y 1612 TORRE 4 | 2026-03-04 | 3/11/2026 12:00:00 AM | 7 | 35 | 36.2 | 103 | MURO | B-19388 NATIVA_MURO_35_7 | 35.933 |  | 3 | 103.429
B-19388 NATIVA | 191 | IND. MURO 5000 GF | MUROS PISO 16 APTO 1601 Y 1612 TORRE 4 | 2026-03-04 | 3/11/2026 12:00:00 AM | 7 | 35 | 35.6 | 102 | MURO | B-19388 NATIVA_MURO_35_7 | 35.933 |  | 3 | 101.714
B-19388 NATIVA | 191 | IND. MURO 5000 GF | MUROS PISO 16 APTO 1601 Y 1612 TORRE 4 | 2026-03-04 | 3/11/2026 12:00:00 AM | 7 | 35 | 36 | 103 | MURO | B-19388 NATIVA_MURO_35_7 | 35.933 |  | 3 | 102.857
B-19388 NATIVA | 191 | IND. MURO 5000 GF | MUROS P1111-1110 TORRE 5 | 2026-03-04 | 3/11/2026 12:00:00 AM | 7 | 35 | 36.7 | 105 | MURO | B-19388 NATIVA_MURO_35_7 | 35.433 |  | 3 | 104.857
B-19388 NATIVA | 191 | IND. MURO 5000 GF | MUROS P1111-1110 TORRE 5 | 2026-03-04 | 3/11/2026 12:00:00 AM | 7 | 35 | 35.3 | 101 | MURO | B-19388 NATIVA_MURO_35_7 | 35.433 |  | 3 | 100.857
B-19388 NATIVA | 191 | IND. MURO 5000 GF | MUROS P1111-1110 TORRE 5 | 2026-03-04 | 3/11/2026 12:00:00 AM | 7 | 35 | 34.3 | 98 | MURO | B-19388 NATIVA_MURO_35_7 | 35.433 |  | 3 | 98
B-19388 NATIVA | 191 | IND. MURO 5000 GF | MUROS PISO 16 APTO 1608 Y 1609 TORRE 4 | 2026-03-05 | 3/12/2026 12:00:00 AM | 7 | 35 | 28.5 | 81 | MURO | B-19388 NATIVA_MURO_35_7 | 29.367 |  | 3 | 81.429
B-19388 NATIVA | 191 | IND. MURO 5000 GF | MUROS PISO 16 APTO 1608 Y 1609 TORRE 4 | 2026-03-05 | 3/12/2026 12:00:00 AM | 7 | 35 | 28 | 80 | MURO | B-19388 NATIVA_MURO_35_7 | 29.367 |  | 3 | 80
B-19388 NATIVA | 191 | IND. MURO 5000 GF | MUROS PISO 16 APTO 1608 Y 1609 TORRE 4 | 2026-03-05 | 3/12/2026 12:00:00 AM | 7 | 35 | 31.6 | 90 | MURO | B-19388 NATIVA_MURO_35_7 | 29.367 |  | 3 | 90.286
B-19388 NATIVA | 191 | IND. MURO 5000 GF | MUROS P11 AP 1108-1109 TORRE 5 | 2026-03-05 | 3/12/2026 12:00:00 AM | 7 | 35 | 31.8 | 91 | MURO | B-19388 NATIVA_MURO_35_7 | 31.867 |  | 3 | 90.857
B-19388 NATIVA | 191 | IND. MURO 5000 GF | MUROS P11 AP 1108-1109 TORRE 5 | 2026-03-05 | 3/12/2026 12:00:00 AM | 7 | 35 | 31.3 | 89 | MURO | B-19388 NATIVA_MURO_35_7 | 31.867 |  | 3 | 89.429
B-19388 NATIVA | 191 | IND. MURO 5000 GF | MUROS P11 AP 1108-1109 TORRE 5 | 2026-03-05 | 3/12/2026 12:00:00 AM | 7 | 35 | 32.5 | 93 | MURO | B-19388 NATIVA_MURO_35_7 | 31.867 |  | 3 | 92.857
B-19388 NATIVA | 191 | IND. MURO 5000 GF | MUROS AP 1203-1202 TORRE 5 | 2026-03-06 | 3/13/2026 12:00:00 AM | 7 | 35 | 31.8 | 91 | MURO | B-19388 NATIVA_MURO_35_7 | 30.133 |  | 3 | 90.857
B-19388 NATIVA | 191 | IND. MURO 5000 GF | MUROS AP 1203-1202 TORRE 5 | 2026-03-06 | 3/13/2026 12:00:00 AM | 7 | 35 | 28.7 | 82 | MURO | B-19388 NATIVA_MURO_35_7 | 30.133 |  | 3 | 82
B-19388 NATIVA | 191 | IND. MURO 5000 GF | MUROS AP 1203-1202 TORRE 5 | 2026-03-06 | 3/13/2026 12:00:00 AM | 7 | 35 | 29.9 | 86 | MURO | B-19388 NATIVA_MURO_35_7 | 30.133 |  | 3 | 85.429
B-19388 NATIVA | 191 | IND. MURO 5000 GF | MUROS PISO 16 APTO 1610 Y 1611 TORRE 4 | 2026-03-06 | 3/13/2026 12:00:00 AM | 7 | 35 | 36.2 | 103 | MURO | B-19388 NATIVA_MURO_35_7 | 35.1 |  | 3 | 103.429
B-19388 NATIVA | 191 | IND. MURO 5000 GF | MUROS PISO 16 APTO 1610 Y 1611 TORRE 4 | 2026-03-06 | 3/13/2026 12:00:00 AM | 7 | 35 | 35.1 | 100 | MURO | B-19388 NATIVA_MURO_35_7 | 35.1 |  | 3 | 100.286
B-19388 NATIVA | 191 | IND. MURO 5000 GF | MUROS PISO 16 APTO 1610 Y 1611 TORRE 4 | 2026-03-06 | 3/13/2026 12:00:00 AM | 7 | 35 | 34 | 97 | MURO | B-19388 NATIVA_MURO_35_7 | 35.1 |  | 3 | 97.143
B-19388 NATIVA | 191 | IND. MURO 5000 GF | MUROS AP 1204-1205 TORRE 5 | 2026-03-07 | 3/14/2026 12:00:00 AM | 7 | 35 | 32.8 | 94 | MURO | B-19388 NATIVA_MURO_35_7 | 32.6 |  | 3 | 93.714
B-19388 NATIVA | 191 | IND. MURO 5000 GF | MUROS AP 1204-1205 TORRE 5 | 2026-03-07 | 3/14/2026 12:00:00 AM | 7 | 35 | 31.8 | 91 | MURO | B-19388 NATIVA_MURO_35_7 | 32.6 |  | 3 | 90.857
B-19388 NATIVA | 191 | IND. MURO 5000 GF | MUROS AP 1204-1205 TORRE 5 | 2026-03-07 | 3/14/2026 12:00:00 AM | 7 | 35 | 33.2 | 95 | MURO | B-19388 NATIVA_MURO_35_7 | 32.6 |  | 3 | 94.857
B-19388 NATIVA | 191 | IND. MURO 5000 GF | MUROS PISO 17 APTO 1706 Y 1707 TORRE 4 | 2026-03-11 | 3/18/2026 12:00:00 AM | 7 | 35 | 30.9 | 88 | MURO | B-19388 NATIVA_MURO_35_7 | 30.033 |  | 3 | 88.286
B-19388 NATIVA | 191 | IND. MURO 5000 GF | MUROS PISO 17 APTO 1706 Y 1707 TORRE 4 | 2026-03-11 | 3/18/2026 12:00:00 AM | 7 | 35 | 29.2 | 83 | MURO | B-19388 NATIVA_MURO_35_7 | 30.033 |  | 3 | 83.429
B-19388 NATIVA | 191 | IND. MURO 5000 GF | MUROS PISO 17 APTO 1706 Y 1707 TORRE 4 | 2026-03-11 | 3/18/2026 12:00:00 AM | 7 | 35 | 30 | 86 | MURO | B-19388 NATIVA_MURO_35_7 | 30.033 |  | 3 | 85.714
B-19388 NATIVA | 191 | IND. MURO 5000 GF | MUROS P12 APTOS 1210 - 1211 TORRE 5 | 2026-03-11 | 3/18/2026 12:00:00 AM | 7 | 35 | 29.2 | 83 | MURO | B-19388 NATIVA_MURO_35_7 | 31.133 |  | 3 | 83.429
B-19388 NATIVA | 191 | IND. MURO 5000 GF | MUROS P12 APTOS 1210 - 1211 TORRE 5 | 2026-03-11 | 3/18/2026 12:00:00 AM | 7 | 35 | 30.8 | 88 | MURO | B-19388 NATIVA_MURO_35_7 | 31.133 |  | 3 | 88
B-19388 NATIVA | 191 | IND. MURO 5000 GF | MUROS P13 AP 1308-1309 TORRE 5 | 2026-03-20 | 3/27/2026 12:00:00 AM | 7 | 35 | 32.6 | 93 | MURO | B-19388 NATIVA_MURO_35_7 | 33.9 |  | 3 | 93.143
B-19388 NATIVA | 191 | IND. MURO 5000 GF | MUROS P13 AP 1308-1309 TORRE 5 | 2026-03-20 | 3/27/2026 12:00:00 AM | 7 | 35 | 33 | 94 | MURO | B-19388 NATIVA_MURO_35_7 | 33.9 |  | 3 | 94.286
B-19388 NATIVA | 191 | IND. MURO 5000 GF | MUROS P13 AP 1308-1309 TORRE 5 | 2026-03-20 | 3/27/2026 12:00:00 AM | 7 | 35 | 36.1 | 103 | MURO | B-19388 NATIVA_MURO_35_7 | 33.9 |  | 3 | 103.143
B-19388 NATIVA | 191 | IND. MURO 5000 GF | MUROS PISO 18 APTO 1808 Y 1809 TORRE 4 | 2026-03-20 | 3/27/2026 12:00:00 AM | 7 | 35 | 30.3 | 86 | MURO | B-19388 NATIVA_MURO_35_7 | 30.8 |  | 3 | 86.571
B-19388 NATIVA | 191 | IND. MURO 5000 GF | MUROS PISO 18 APTO 1808 Y 1809 TORRE 4 | 2026-03-20 | 3/27/2026 12:00:00 AM | 7 | 35 | 29 | 83 | MURO | B-19388 NATIVA_MURO_35_7 | 30.8 |  | 3 | 82.857
B-19388 NATIVA | 191 | IND. MURO 5000 GF | MUROS PISO 18 APTO 1808 Y 1809 TORRE 4 | 2026-03-20 | 3/27/2026 12:00:00 AM | 7 | 35 | 33.1 | 95 | MURO | B-19388 NATIVA_MURO_35_7 | 30.8 |  | 3 | 94.571
B-19388 NATIVA | 191 | IND. MURO 5000 GF | MUROS PISO 17 APTO 1701 Y 1712 TORRE 4 | 2026-03-12 | 3/19/2026 12:00:00 AM | 7 | 35 | 29.7 | 85 | MURO | B-19388 NATIVA_MURO_35_7 | 33.167 |  | 3 | 84.857
B-19388 NATIVA | 191 | IND. MURO 5000 GF | MUROS PISO 17 APTO 1701 Y 1712 TORRE 4 | 2026-03-12 | 3/19/2026 12:00:00 AM | 7 | 35 | 35.1 | 100 | MURO | B-19388 NATIVA_MURO_35_7 | 33.167 |  | 3 | 100.286
B-19388 NATIVA | 191 | IND. MURO 5000 GF | MUROS PISO 17 APTO 1701 Y 1712 TORRE 4 | 2026-03-12 | 3/19/2026 12:00:00 AM | 7 | 35 | 34.7 | 99 | MURO | B-19388 NATIVA_MURO_35_7 | 33.167 |  | 3 | 99.143
B-19388 NATIVA | 191 | IND. MURO 5000 GF | MUROS P12 AP 1208-1209 TORRE 5 | 2026-03-12 | 3/19/2026 12:00:00 AM | 7 | 35 | 36.3 | 104 | MURO | B-19388 NATIVA_MURO_35_7 | 38.7 |  | 3 | 103.714
B-19388 NATIVA | 191 | IND. MURO 5000 GF | MUROS P12 AP 1208-1209 TORRE 5 | 2026-03-12 | 3/19/2026 12:00:00 AM | 7 | 35 | 36.9 | 106 | MURO | B-19388 NATIVA_MURO_35_7 | 38.7 |  | 3 | 105.429
B-19388 NATIVA | 191 | IND. MURO 5000 GF | MUROS P12 AP 1208-1209 TORRE 5 | 2026-03-12 | 3/19/2026 12:00:00 AM | 7 | 35 | 42.9 | 122 | MURO | B-19388 NATIVA_MURO_35_7 | 38.7 |  | 3 | 122.571
B-19388 NATIVA | 191 | IND. MURO 5000 GF | MUROS PISO 17 APTO 1708 Y 1709 TORRE 4 | 2026-03-13 | 3/20/2026 12:00:00 AM | 7 | 35 | 35.6 | 102 | MURO | B-19388 NATIVA_MURO_35_7 | 35.033 |  | 3 | 101.714
B-19388 NATIVA | 191 | IND. MURO 5000 GF | MUROS PISO 17 APTO 1708 Y 1709 TORRE 4 | 2026-03-13 | 3/20/2026 12:00:00 AM | 7 | 35 | 35.7 | 102 | MURO | B-19388 NATIVA_MURO_35_7 | 35.033 |  | 3 | 102
B-19388 NATIVA | 191 | IND. MURO 5000 GF | MUROS PISO 17 APTO 1708 Y 1709 TORRE 4 | 2026-03-13 | 3/20/2026 12:00:00 AM | 7 | 35 | 33.8 | 97 | MURO | B-19388 NATIVA_MURO_35_7 | 35.033 |  | 3 | 96.571
B-19388 NATIVA | 191 | IND. MURO 5000 GF | MUROS AP 1303-1302 TORRE 5 | 2026-03-13 | 3/20/2026 12:00:00 AM | 7 | 35 | 33.9 | 97 | MURO | B-19388 NATIVA_MURO_35_7 | 34.067 |  | 3 | 96.857
B-19388 NATIVA | 191 | IND. MURO 5000 GF | MUROS AP 1303-1302 TORRE 5 | 2026-03-13 | 3/20/2026 12:00:00 AM | 7 | 35 | 34.1 | 97 | MURO | B-19388 NATIVA_MURO_35_7 | 34.067 |  | 3 | 97.429
B-19388 NATIVA | 191 | IND. MURO 5000 GF | MUROS AP 1303-1302 TORRE 5 | 2026-03-13 | 3/20/2026 12:00:00 AM | 7 | 35 | 34.2 | 98 | MURO | B-19388 NATIVA_MURO_35_7 | 34.067 |  | 3 | 97.714
B-19388 NATIVA | 191 | IND. MURO 5000 GF | MUROS PISO 18 APTO 1802 Y 1803 TORRE 4 | 2026-03-17 | 3/24/2026 12:00:00 AM | 7 | 35 | 25.5 | 73 | MURO | B-19388 NATIVA_MURO_35_7 | 27.2 |  | 3 | 72.857
B-19388 NATIVA | 191 | IND. MURO 5000 GF | MUROS PISO 18 APTO 1802 Y 1803 TORRE 4 | 2026-03-17 | 3/24/2026 12:00:00 AM | 7 | 35 | 30.1 | 86 | MURO | B-19388 NATIVA_MURO_35_7 | 27.2 |  | 3 | 86
B-19388 NATIVA | 191 | IND. MURO 5000 GF | MUROS PISO 18 APTO 1802 Y 1803 TORRE 4 | 2026-03-17 | 3/24/2026 12:00:00 AM | 7 | 35 | 26 | 74 | MURO | B-19388 NATIVA_MURO_35_7 | 27.2 |  | 3 | 74.286
B-19388 NATIVA | 191 | IND. MURO 5000 GF | MUROS AP 1301-1312 TORRE 5 | 2026-03-17 | 3/24/2026 12:00:00 AM | 7 | 35 | 33.5 | 96 | MURO | B-19388 NATIVA_MURO_35_7 | 35.867 |  | 3 | 95.714
B-19388 NATIVA | 191 | IND. MURO 5000 GF | MUROS AP 1301-1312 TORRE 5 | 2026-03-17 | 3/24/2026 12:00:00 AM | 7 | 35 | 38.7 | 110 | MURO | B-19388 NATIVA_MURO_35_7 | 35.867 |  | 3 | 110.571
B-19388 NATIVA | 191 | IND. MURO 5000 GF | MUROS AP 1301-1312 TORRE 5 | 2026-03-17 | 3/24/2026 12:00:00 AM | 7 | 35 | 35.4 | 101 | MURO | B-19388 NATIVA_MURO_35_7 | 35.867 |  | 3 | 101.143
B-19388 NATIVA | 191 | IND. MURO 5000 GF | MUROS PISO 18 APTO 1801 Y 1812 TORRE 4 | 2026-03-19 | 3/26/2026 12:00:00 AM | 7 | 35 | 35.1 | 100 | MURO | B-19388 NATIVA_MURO_35_7 | 37.9 |  | 3 | 100.286
B-19388 NATIVA | 191 | IND. MURO 5000 GF | MUROS PISO 18 APTO 1801 Y 1812 TORRE 4 | 2026-03-19 | 3/26/2026 12:00:00 AM | 7 | 35 | 34.8 | 99 | MURO | B-19388 NATIVA_MURO_35_7 | 37.9 |  | 3 | 99.429
B-19388 NATIVA | 191 | IND. MURO 5000 GF | MUROS PISO 18 APTO 1801 Y 1812 TORRE 4 | 2026-03-19 | 3/26/2026 12:00:00 AM | 7 | 35 | 43.8 | 125 | MURO | B-19388 NATIVA_MURO_35_7 | 37.9 |  | 3 | 125.143
B-19388 NATIVA | 191 | IND. MURO 5000 GF | MUROS P1311-1310 TORRE 5 | 2026-03-19 | 3/26/2026 12:00:00 AM | 7 | 35 | 31 | 89 | MURO | B-19388 NATIVA_MURO_35_7 | 35.167 |  | 3 | 88.571
B-19388 NATIVA | 191 | IND. MURO 5000 GF | MUROS P1311-1310 TORRE 5 | 2026-03-19 | 3/26/2026 12:00:00 AM | 7 | 35 | 35.9 | 103 | MURO | B-19388 NATIVA_MURO_35_7 | 35.167 |  | 3 | 102.571
B-19388 NATIVA | 191 | IND. MURO 5000 GF | MUROS P1311-1310 TORRE 5 | 2026-03-19 | 3/26/2026 12:00:00 AM | 7 | 35 | 38.6 | 110 | MURO | B-19388 NATIVA_MURO_35_7 | 35.167 |  | 3 | 110.286
B-19388 NATIVA | 191 | IND. MURO 5000 GF | MUROS PISO 18 APTO 1806 Y 1807 TORRE 4 | 2026-03-18 | 3/25/2026 12:00:00 AM | 7 | 35 | 36.4 | 104 | MURO | B-19388 NATIVA_MURO_35_7 | 36.7 |  | 3 | 104
B-19388 NATIVA | 191 | IND. MURO 5000 GF | MUROS PISO 18 APTO 1806 Y 1807 TORRE 4 | 2026-03-18 | 3/25/2026 12:00:00 AM | 7 | 35 | 36.9 | 105 | MURO | B-19388 NATIVA_MURO_35_7 | 36.7 |  | 3 | 105.429
B-19388 NATIVA | 191 | IND. MURO 5000 GF | MUROS PISO 18 APTO 1806 Y 1807 TORRE 4 | 2026-03-18 | 3/25/2026 12:00:00 AM | 7 | 35 | 36.8 | 105 | MURO | B-19388 NATIVA_MURO_35_7 | 36.7 |  | 3 | 105.143
B-19388 NATIVA | 191 | IND. MURO 5000 GF | MUROS AP 1306-1307 TORRE 5 | 2026-03-18 | 3/25/2026 12:00:00 AM | 7 | 35 | 31.1 | 89 | MURO | B-19388 NATIVA_MURO_35_7 | 33.3 |  | 3 | 88.857
B-19388 NATIVA | 191 | IND. MURO 5000 GF | MUROS AP 1306-1307 TORRE 5 | 2026-03-18 | 3/25/2026 12:00:00 AM | 7 | 35 | 36.5 | 104 | MURO | B-19388 NATIVA_MURO_35_7 | 33.3 |  | 3 | 104.286
B-19388 NATIVA | 191 | IND. MURO 5000 GF | MUROS AP 1306-1307 TORRE 5 | 2026-03-18 | 3/25/2026 12:00:00 AM | 7 | 35 | 32.3 | 92 | MURO | B-19388 NATIVA_MURO_35_7 | 33.3 |  | 3 | 92.286
B-19388 NATIVA | 191 | IND. MURO 5000 GF | MUROS AP 1403-1402 TORRE 5 | 2026-03-21 | 3/28/2026 12:00:00 AM | 7 | 35 | 32.6 | 93 | MURO | B-19388 NATIVA_MURO_35_7 | 30.267 |  | 3 | 93.143
B-19388 NATIVA | 191 | IND. MURO 5000 GF | MUROS AP 1403-1402 TORRE 5 | 2026-03-21 | 3/28/2026 12:00:00 AM | 7 | 35 | 31.4 | 90 | MURO | B-19388 NATIVA_MURO_35_7 | 30.267 |  | 3 | 89.714
B-19388 NATIVA | 191 | IND. MURO 5000 GF | MUROS AP 1403-1402 TORRE 5 | 2026-03-21 | 3/28/2026 12:00:00 AM | 7 | 35 | 26.8 | 76 | MURO | B-19388 NATIVA_MURO_35_7 | 30.267 |  | 3 | 76.571
B-19388 NATIVA | 191 | IND. MURO 5000 GF | MUROS PISO 18 APTO 1810 Y 1811 TORRE 4 | 2026-03-21 | 3/28/2026 12:00:00 AM | 7 | 35 | 27.2 | 78 | MURO | B-19388 NATIVA_MURO_35_7 | 29.433 |  | 3 | 77.714
B-19388 NATIVA | 191 | IND. MURO 5000 GF | MUROS PISO 18 APTO 1810 Y 1811 TORRE 4 | 2026-03-21 | 3/28/2026 12:00:00 AM | 7 | 35 | 30.3 | 86 | MURO | B-19388 NATIVA_MURO_35_7 | 29.433 |  | 3 | 86.571
B-19388 NATIVA | 191 | IND. MURO 5000 GF | MUROS PISO 18 APTO 1810 Y 1811 TORRE 4 | 2026-03-21 | 3/28/2026 12:00:00 AM | 7 | 35 | 30.8 | 88 | MURO | B-19388 NATIVA_MURO_35_7 | 29.433 |  | 3 | 88
B-19388 NATIVA | 191 | IND. MURO 5000 GF | MUROS AP 1404-1405 TORRE 5 | 2026-03-24 | 3/31/2026 12:00:00 AM | 7 | 35 | 40.9 | 117 | MURO | B-19388 NATIVA_MURO_35_7 | 43.333 |  | 3 | 116.857
B-19388 NATIVA | 191 | IND. MURO 5000 GF | MUROS AP 1404-1405 TORRE 5 | 2026-03-24 | 3/31/2026 12:00:00 AM | 7 | 35 | 44.4 | 127 | MURO | B-19388 NATIVA_MURO_35_7 | 43.333 |  | 3 | 126.857
B-19388 NATIVA | 191 | IND. MURO 5000 GF | MUROS AP 1404-1405 TORRE 5 | 2026-03-24 | 3/31/2026 12:00:00 AM | 7 | 35 | 44.7 | 128 | MURO | B-19388 NATIVA_MURO_35_7 | 43.333 |  | 3 | 127.714
B-19388 NATIVA | 191 | IND. MURO 5000 GF | MUROS AP 1401-1412 TORRE 5 | 2026-03-25 | 4/1/2026 12:00:00 AM | 7 | 35 | 34.9 | 100 | MURO | B-19388 NATIVA_MURO_35_7 | 33.667 |  | 3 | 99.714
B-19388 NATIVA | 191 | IND. MURO 5000 GF | MUROS AP 1401-1412 TORRE 5 | 2026-03-25 | 4/1/2026 12:00:00 AM | 7 | 35 | 34 | 97 | MURO | B-19388 NATIVA_MURO_35_7 | 33.667 |  | 3 | 97.143
B-19388 NATIVA | 191 | IND. MURO 5000 GF | MUROS AP 1401-1412 TORRE 5 | 2026-03-25 | 4/1/2026 12:00:00 AM | 7 | 35 | 32.1 | 92 | MURO | B-19388 NATIVA_MURO_35_7 | 33.667 |  | 3 | 91.714
B-19388 NATIVA | 191 | IND. MURO 5000 GF | MUROS PISO 19 APTO 1904 Y 1905 TORRE 4 | 2026-03-25 | 4/1/2026 12:00:00 AM | 7 | 35 | 32.1 | 92 | MURO | B-19388 NATIVA_MURO_35_7 | 31.067 |  | 3 | 91.714
B-19388 NATIVA | 191 | IND. MURO 5000 GF | MUROS PISO 19 APTO 1904 Y 1905 TORRE 4 | 2026-03-25 | 4/1/2026 12:00:00 AM | 7 | 35 | 29.7 | 85 | MURO | B-19388 NATIVA_MURO_35_7 | 31.067 |  | 3 | 84.857
B-19388 NATIVA | 191 | IND. MURO 5000 GF | MUROS PISO 19 APTO 1904 Y 1905 TORRE 4 | 2026-03-25 | 4/1/2026 12:00:00 AM | 7 | 35 | 31.4 | 90 | MURO | B-19388 NATIVA_MURO_35_7 | 31.067 |  | 3 | 89.714
B-19388 NATIVA | 191 | IND. MURO 5000 GF | MUROS PISO 19 APTO 1902 Y 1903 TORRE 4 | 2026-03-26 | 4/2/2026 12:00:00 AM | 7 | 35 | 33.3 | 95 | MURO | B-19388 NATIVA_MURO_35_7 | 33.333 |  | 3 | 95.143
B-19388 NATIVA | 191 | IND. MURO 5000 GF | MUROS PISO 19 APTO 1902 Y 1903 TORRE 4 | 2026-03-26 | 4/2/2026 12:00:00 AM | 7 | 35 | 34.1 | 98 | MURO | B-19388 NATIVA_MURO_35_7 | 33.333 |  | 3 | 97.429
B-19388 NATIVA | 191 | IND. MURO 5000 GF | MUROS PISO 19 APTO 1902 Y 1903 TORRE 4 | 2026-03-26 | 4/2/2026 12:00:00 AM | 7 | 35 | 32.6 | 93 | MURO | B-19388 NATIVA_MURO_35_7 | 33.333 |  | 3 | 93.143
B-19388 NATIVA | 191 | IND. MURO 5000 GF | MUROS AP 1406-1407 TORRE 5 | 2026-03-26 | 4/2/2026 12:00:00 AM | 7 | 35 | 38.4 | 110 | MURO | B-19388 NATIVA_MURO_35_7 | 38.1 |  | 3 | 109.714
B-19388 NATIVA | 191 | IND. MURO 5000 GF | MUROS AP 1406-1407 TORRE 5 | 2026-03-26 | 4/2/2026 12:00:00 AM | 7 | 35 | 39 | 111 | MURO | B-19388 NATIVA_MURO_35_7 | 38.1 |  | 3 | 111.429
B-19388 NATIVA | 191 | IND. MURO 5000 GF | MUROS AP 1406-1407 TORRE 5 | 2026-03-26 | 4/2/2026 12:00:00 AM | 7 | 35 | 36.9 | 106 | MURO | B-19388 NATIVA_MURO_35_7 | 38.1 |  | 3 | 105.429
B-19388 NATIVA | 191 | IND. MURO 5000 GF | MUROS P1411-1410 TORRE5 | 2026-03-27 | 4/3/2026 12:00:00 AM | 7 | 35 | 36 | 103 | MURO | B-19388 NATIVA_MURO_35_7 | 36.933 |  | 3 | 102.857
B-19388 NATIVA | 191 | IND. MURO 5000 GF | MUROS P1411-1410 TORRE5 | 2026-03-27 | 4/3/2026 12:00:00 AM | 7 | 35 | 36.1 | 103 | MURO | B-19388 NATIVA_MURO_35_7 | 36.933 |  | 3 | 103.143
B-19388 NATIVA | 191 | IND. MURO 5000 GF | MUROS P1411-1410 TORRE5 | 2026-03-27 | 4/3/2026 12:00:00 AM | 7 | 35 | 38.7 | 110 | MURO | B-19388 NATIVA_MURO_35_7 | 36.933 |  | 3 | 110.571
B-19388 NATIVA | 191 | IND. MURO 5000 GF | MUROS PISO 19 APTO 1906 Y 1907 TORRE 4 | 2026-03-27 | 4/3/2026 12:00:00 AM | 7 | 35 | 36.4 | 104 | MURO | B-19388 NATIVA_MURO_35_7 | 35.467 |  | 3 | 104
B-19388 NATIVA | 191 | IND. MURO 5000 GF | MUROS PISO 19 APTO 1906 Y 1907 TORRE 4 | 2026-03-27 | 4/3/2026 12:00:00 AM | 7 | 35 | 35.9 | 102 | MURO | B-19388 NATIVA_MURO_35_7 | 35.467 |  | 3 | 102.571
B-19388 NATIVA | 191 | IND. MURO 5000 GF | MUROS PISO 19 APTO 1906 Y 1907 TORRE 4 | 2026-03-27 | 4/3/2026 12:00:00 AM | 7 | 35 | 34.1 | 97 | MURO | B-19388 NATIVA_MURO_35_7 | 35.467 |  | 3 | 97.429
B-19388 NATIVA | 191 | IND. MURO 5000 GF | MUROS P14 AP 1408-1409 TORRE 5 | 2026-03-28 | 4/4/2026 12:00:00 AM | 7 | 35 | 38.3 | 109 | MURO | B-19388 NATIVA_MURO_35_7 | 37.2 |  | 3 | 109.429
B-19388 NATIVA | 191 | IND. MURO 5000 GF | MUROS P14 AP 1408-1409 TORRE 5 | 2026-03-28 | 4/4/2026 12:00:00 AM | 7 | 35 | 36.2 | 103 | MURO | B-19388 NATIVA_MURO_35_7 | 37.2 |  | 3 | 103.429
B-19388 NATIVA | 191 | IND. MURO 5000 GF | MUROS P14 AP 1408-1409 TORRE 5 | 2026-03-28 | 4/4/2026 12:00:00 AM | 7 | 35 | 37.1 | 106 | MURO | B-19388 NATIVA_MURO_35_7 | 37.2 |  | 3 | 106
B-19388 NATIVA | 191 | IND. MURO 5000 GF | MUROS PISO 19 APTO 1901 Y 1912 TORRE 4 | 2026-03-28 | 4/4/2026 12:00:00 AM | 7 | 35 | 30.5 | 87 | MURO | B-19388 NATIVA_MURO_35_7 | 30.533 |  | 3 | 87.143
B-19388 NATIVA | 191 | IND. MURO 5000 GF | MUROS PISO 19 APTO 1901 Y 1912 TORRE 4 | 2026-03-28 | 4/4/2026 12:00:00 AM | 7 | 35 | 30.3 | 87 | MURO | B-19388 NATIVA_MURO_35_7 | 30.533 |  | 3 | 86.571
B-19388 NATIVA | 191 | IND. MURO 5000 GF | MUROS PISO 19 APTO 1901 Y 1912 TORRE 4 | 2026-03-28 | 4/4/2026 12:00:00 AM | 7 | 35 | 30.8 | 88 | MURO | B-19388 NATIVA_MURO_35_7 | 30.533 |  | 3 | 88
B-19388 NATIVA | 191 | IND. MURO 5000 GF | MUROS AP 1601-1612 TORRE 5 | 2026-04-13 | 4/20/2026 12:00:00 AM | 7 | 35 | 28.5 | 81 | MURO | B-19388 NATIVA_MURO_35_7 | 30.9 |  | 3 | 81.429
B-19388 NATIVA | 191 | IND. MURO 5000 GF | MUROS AP 1601-1612 TORRE 5 | 2026-04-13 | 4/20/2026 12:00:00 AM | 7 | 35 | 34.5 | 98 | MURO | B-19388 NATIVA_MURO_35_7 | 30.9 |  | 3 | 98.571
B-19388 NATIVA | 191 | IND. MURO 5000 GF | MUROS AP 1601-1612 TORRE 5 | 2026-04-13 | 4/20/2026 12:00:00 AM | 7 | 35 | 29.7 | 85 | MURO | B-19388 NATIVA_MURO_35_7 | 30.9 |  | 3 | 84.857
B-19388 NATIVA | 191 | CONVENCIONAL 4000 PSO GC | COLUMNAS PISO C-9 Y D-9 SALON COMUNAL 3 | 2026-04-06 | 4/13/2026 12:00:00 AM | 7 | 35 | 22.2 | 79 |  |  | 23.9 |  | 3 | 63.429
B-19388 NATIVA | 191 | CONVENCIONAL 4000 PSO GC | COLUMNAS PISO C-9 Y D-9 SALON COMUNAL 3 | 2026-04-06 | 4/13/2026 12:00:00 AM | 7 | 35 | 23.6 | 84 |  |  | 23.9 |  | 3 | 67.429
B-19388 NATIVA | 191 | CONVENCIONAL 4000 PSO GC | COLUMNAS PISO C-9 Y D-9 SALON COMUNAL 3 | 2026-04-06 | 4/13/2026 12:00:00 AM | 7 | 35 | 25.9 | 92 |  |  | 23.9 |  | 3 | 74
B-19388 NATIVA | 191 | IND. MURO 5000 GF | MUROS PISO 20 APTO 2004 Y 2005 TORRE 4 | 2026-04-06 | 4/13/2026 12:00:00 AM | 7 | 35 | 34.3 | 98 | MURO | B-19388 NATIVA_MURO_35_7 | 32.933 |  | 3 | 98
B-19388 NATIVA | 191 | IND. MURO 5000 GF | MUROS PISO 20 APTO 2004 Y 2005 TORRE 4 | 2026-04-06 | 4/13/2026 12:00:00 AM | 7 | 35 | 28.7 | 82 | MURO | B-19388 NATIVA_MURO_35_7 | 32.933 |  | 3 | 82
B-19388 NATIVA | 191 | IND. MURO 5000 GF | MUROS PISO 20 APTO 2004 Y 2005 TORRE 4 | 2026-04-06 | 4/13/2026 12:00:00 AM | 7 | 35 | 35.8 | 102 | MURO | B-19388 NATIVA_MURO_35_7 | 32.933 |  | 3 | 102.286
B-19388 NATIVA | 191 | IND. MURO 5000 PSI | MUROS AP 1501-1512 TORRE 5 | 2026-04-06 | 4/13/2026 12:00:00 AM | 7 | 35 | 33.5 | 96 | MURO | B-19388 NATIVA_MURO_35_7 | 33.433 |  | 3 | 95.714
B-19388 NATIVA | 191 | IND. MURO 5000 PSI | MUROS AP 1501-1512 TORRE 5 | 2026-04-06 | 4/13/2026 12:00:00 AM | 7 | 35 | 34.3 | 98 | MURO | B-19388 NATIVA_MURO_35_7 | 33.433 |  | 3 | 98
B-19388 NATIVA | 191 | IND. MURO 5000 PSI | MUROS AP 1501-1512 TORRE 5 | 2026-04-06 | 4/13/2026 12:00:00 AM | 7 | 35 | 32.5 | 93 | MURO | B-19388 NATIVA_MURO_35_7 | 33.433 |  | 3 | 92.857
B-19388 NATIVA | 191 | IND. MURO 5000 GF | MUROS PISO 20 APTO 2002 Y 2003 TORRE 4 | 2026-04-07 | 4/14/2026 12:00:00 AM | 7 | 35 | 34 | 97 | MURO | B-19388 NATIVA_MURO_35_7 | 34.4 |  | 3 | 97.143
B-19388 NATIVA | 191 | IND. MURO 5000 GF | MUROS PISO 20 APTO 2002 Y 2003 TORRE 4 | 2026-04-07 | 4/14/2026 12:00:00 AM | 7 | 35 | 34.8 | 99 | MURO | B-19388 NATIVA_MURO_35_7 | 34.4 |  | 3 | 99.429
B-19388 NATIVA | 191 | IND. MURO 5000 GF | MUROS PISO 20 APTO 2002 Y 2003 TORRE 4 | 2026-04-07 | 4/14/2026 12:00:00 AM | 7 | 35 | 34.4 | 98 | MURO | B-19388 NATIVA_MURO_35_7 | 34.4 |  | 3 | 98.286
B-19388 NATIVA | 191 | IND. MURO 5000 GF | MUROS AP 1506-1507 TORRE 5 | 2026-04-07 | 4/14/2026 12:00:00 AM | 7 | 35 | 39.3 | 112 | MURO | B-19388 NATIVA_MURO_35_7 | 36 |  | 3 | 112.286
B-19388 NATIVA | 191 | IND. MURO 5000 GF | MUROS AP 1506-1507 TORRE 5 | 2026-04-07 | 4/14/2026 12:00:00 AM | 7 | 35 | 31.7 | 91 | MURO | B-19388 NATIVA_MURO_35_7 | 36 |  | 3 | 90.571
B-19388 NATIVA | 191 | IND. MURO 5000 GF | MUROS AP 1506-1507 TORRE 5 | 2026-04-07 | 4/14/2026 12:00:00 AM | 7 | 35 | 37 | 106 | MURO | B-19388 NATIVA_MURO_35_7 | 36 |  | 3 | 105.714
B-19388 NATIVA | 191 | IND. MURO 5000 GF | MUROS PISO 20 APTO 2006 Y 2007 TORRE 4 | 2026-04-08 | 4/15/2026 12:00:00 AM | 7 | 35 | 30.9 | 88 | MURO | B-19388 NATIVA_MURO_35_7 | 30.933 |  | 3 | 88.286
B-19388 NATIVA | 191 | IND. MURO 5000 GF | MUROS PISO 20 APTO 2006 Y 2007 TORRE 4 | 2026-04-08 | 4/15/2026 12:00:00 AM | 7 | 35 | 29.2 | 83 | MURO | B-19388 NATIVA_MURO_35_7 | 30.933 |  | 3 | 83.429
B-19388 NATIVA | 191 | IND. MURO 5000 GF | MUROS PISO 20 APTO 2006 Y 2007 TORRE 4 | 2026-04-08 | 4/15/2026 12:00:00 AM | 7 | 35 | 32.7 | 93 | MURO | B-19388 NATIVA_MURO_35_7 | 30.933 |  | 3 | 93.429
B-19388 NATIVA | 191 | IND. MURO 5000 GF | MUROS P1511-1510 TORRE 5 | 2026-04-08 | 4/15/2026 12:00:00 AM | 7 | 35 | 32.3 | 92 | MURO | B-19388 NATIVA_MURO_35_7 | 32 |  | 3 | 92.286
B-19388 NATIVA | 191 | IND. MURO 5000 GF | MUROS P1511-1510 TORRE 5 | 2026-04-08 | 4/15/2026 12:00:00 AM | 7 | 35 | 33.7 | 96 | MURO | B-19388 NATIVA_MURO_35_7 | 32 |  | 3 | 96.286
B-19388 NATIVA | 191 | IND. MURO 5000 GF | MUROS P1511-1510 TORRE 5 | 2026-04-08 | 4/15/2026 12:00:00 AM | 7 | 35 | 30 | 86 | MURO | B-19388 NATIVA_MURO_35_7 | 32 |  | 3 | 85.714
B-19388 NATIVA | 191 | IND. MURO 5000 GF | MUROS PISO 20 APTO 2001 Y 2012 TORRE 4 | 2026-04-09 | 4/16/2026 12:00:00 AM | 7 | 35 | 35.3 | 101 | MURO | B-19388 NATIVA_MURO_35_7 | 33.467 |  | 3 | 100.857
B-19388 NATIVA | 191 | IND. MURO 5000 GF | MUROS PISO 20 APTO 2001 Y 2012 TORRE 4 | 2026-04-09 | 4/16/2026 12:00:00 AM | 7 | 35 | 32.8 | 94 | MURO | B-19388 NATIVA_MURO_35_7 | 33.467 |  | 3 | 93.714
B-19388 NATIVA | 191 | IND. MURO 5000 GF | MUROS PISO 20 APTO 2001 Y 2012 TORRE 4 | 2026-04-09 | 4/16/2026 12:00:00 AM | 7 | 35 | 32.3 | 92 | MURO | B-19388 NATIVA_MURO_35_7 | 33.467 |  | 3 | 92.286
B-19388 NATIVA | 191 | IND. MURO 5000 GF | MUROS P1508-1509 TORRE 5 | 2026-04-09 | 4/16/2026 12:00:00 AM | 7 | 35 | 37.6 | 108 | MURO | B-19388 NATIVA_MURO_35_7 | 35.833 |  | 3 | 107.429
B-19388 NATIVA | 191 | IND. MURO 5000 GF | MUROS P1508-1509 TORRE 5 | 2026-04-09 | 4/16/2026 12:00:00 AM | 7 | 35 | 34.1 | 97 | MURO | B-19388 NATIVA_MURO_35_7 | 35.833 |  | 3 | 97.429
B-19388 NATIVA | 191 | IND. MURO 5000 GF | MUROS P1508-1509 TORRE 5 | 2026-04-09 | 4/16/2026 12:00:00 AM | 7 | 35 | 35.8 | 102 | MURO | B-19388 NATIVA_MURO_35_7 | 35.833 |  | 3 | 102.286
B-19388 NATIVA | 191 | IND. MURO 5000 GF | MUROS PISO 20 APTO 2008 Y 2009 TORRE 4 | 2026-04-10 | 4/17/2026 12:00:00 AM | 7 | 35 | 33.4 | 95 | MURO | B-19388 NATIVA_MURO_35_7 | 32.133 |  | 3 | 95.429
B-19388 NATIVA | 191 | IND. MURO 5000 GF | MUROS PISO 20 APTO 2008 Y 2009 TORRE 4 | 2026-04-10 | 4/17/2026 12:00:00 AM | 7 | 35 | 31.8 | 91 | MURO | B-19388 NATIVA_MURO_35_7 | 32.133 |  | 3 | 90.857
B-19388 NATIVA | 191 | IND. MURO 5000 GF | MUROS PISO 20 APTO 2008 Y 2009 TORRE 4 | 2026-04-10 | 4/17/2026 12:00:00 AM | 7 | 35 | 31.2 | 89 | MURO | B-19388 NATIVA_MURO_35_7 | 32.133 |  | 3 | 89.143
B-19388 NATIVA | 191 | IND. MURO 5000 GF | MUROS P16 AP 1603-1602 TORRE 5 | 2026-04-10 | 4/17/2026 12:00:00 AM | 7 | 35 | 29.9 | 85 | MURO | B-19388 NATIVA_MURO_35_7 | 31.167 |  | 3 | 85.429
B-19388 NATIVA | 191 | IND. MURO 5000 GF | MUROS P16 AP 1603-1602 TORRE 5 | 2026-04-10 | 4/17/2026 12:00:00 AM | 7 | 35 | 33.3 | 95 | MURO | B-19388 NATIVA_MURO_35_7 | 31.167 |  | 3 | 95.143
B-19388 NATIVA | 191 | IND. MURO 5000 GF | MUROS P16 AP 1603-1602 TORRE 5 | 2026-04-10 | 4/17/2026 12:00:00 AM | 7 | 35 | 30.3 | 86 | MURO | B-19388 NATIVA_MURO_35_7 | 31.167 |  | 3 | 86.571
B-19388 NATIVA | 191 | IND. MURO 5000 GF | MUROS AP 1604-1605 TORRE 5 | 2026-04-11 | 4/18/2026 12:00:00 AM | 7 | 35 | 28 | 80 | MURO | B-19388 NATIVA_MURO_35_7 | 30.033 |  | 3 | 80
B-19388 NATIVA | 191 | IND. MURO 5000 GF | MUROS AP 1604-1605 TORRE 5 | 2026-04-11 | 4/18/2026 12:00:00 AM | 7 | 35 | 32.8 | 94 | MURO | B-19388 NATIVA_MURO_35_7 | 30.033 |  | 3 | 93.714
B-19388 NATIVA | 191 | IND. MURO 5000 GF | MUROS AP 1604-1605 TORRE 5 | 2026-04-11 | 4/18/2026 12:00:00 AM | 7 | 35 | 29.3 | 84 | MURO | B-19388 NATIVA_MURO_35_7 | 30.033 |  | 3 | 83.714
B-19388 NATIVA | 191 | IND. MURO 5000 GF | MUROS PISO 20 APTO 2010 Y 2011 TORRE 4 | 2026-04-11 | 4/18/2026 12:00:00 AM | 7 | 35 | 33.1 | 94 | MURO | B-19388 NATIVA_MURO_35_7 | 34.333 |  | 3 | 94.571
B-19388 NATIVA | 191 | IND. MURO 5000 GF | MUROS PISO 20 APTO 2010 Y 2011 TORRE 4 | 2026-04-11 | 4/18/2026 12:00:00 AM | 7 | 35 | 33.2 | 95 | MURO | B-19388 NATIVA_MURO_35_7 | 34.333 |  | 3 | 94.857
B-19388 NATIVA | 191 | IND. MURO 5000 GF | MUROS PISO 20 APTO 2010 Y 2011 TORRE 4 | 2026-04-11 | 4/18/2026 12:00:00 AM | 7 | 35 | 36.7 | 105 | MURO | B-19388 NATIVA_MURO_35_7 | 34.333 |  | 3 | 104.857
B-19388 NATIVA | 191 | IND. MURO 5000 GF | MUROS P1611-1610 TORRE 5 | 2026-04-15 | 4/22/2026 12:00:00 AM | 7 | 35 | 31.1 | 89 | MURO | B-19388 NATIVA_MURO_35_7 | 33.233 |  | 3 | 88.857
B-19388 NATIVA | 191 | IND. MURO 5000 GF | MUROS P1611-1610 TORRE 5 | 2026-04-15 | 4/22/2026 12:00:00 AM | 7 | 35 | 36.5 | 104 | MURO | B-19388 NATIVA_MURO_35_7 | 33.233 |  | 3 | 104.286
B-19388 NATIVA | 191 | IND. MURO 5000 GF | MUROS P1611-1610 TORRE 5 | 2026-04-15 | 4/22/2026 12:00:00 AM | 7 | 35 | 32.1 | 92 | MURO | B-19388 NATIVA_MURO_35_7 | 33.233 |  | 3 | 91.714
B-19388 NATIVA | 191 | IND. MURO 5000 GF | MUROS P16 AP 1608-1609 TORRE 5 | 2026-04-16 | 4/23/2026 12:00:00 AM | 7 | 35 | 31.4 | 90 | MURO | B-19388 NATIVA_MURO_35_7 | 31.2 |  | 3 | 89.714
B-19388 NATIVA | 191 | IND. MURO 5000 GF | MUROS P16 AP 1608-1609 TORRE 5 | 2026-04-16 | 4/23/2026 12:00:00 AM | 7 | 35 | 31.7 | 91 | MURO | B-19388 NATIVA_MURO_35_7 | 31.2 |  | 3 | 90.571
B-19388 NATIVA | 191 | IND. MURO 5000 GF | MUROS P16 AP 1608-1609 TORRE 5 | 2026-04-16 | 4/23/2026 12:00:00 AM | 7 | 35 | 30.5 | 87 | MURO | B-19388 NATIVA_MURO_35_7 | 31.2 |  | 3 | 87.143
B-19388 NATIVA | 191 | IND. MURO 5000 GF | MUROS AP 1804-1805 TORRE 5 | 2026-04-28 | 5/5/2026 12:00:00 AM | 7 | 35 | 36.9 | 105 | MURO | B-19388 NATIVA_MURO_35_7 | 35.7 |  | 3 | 105.429
B-19388 NATIVA | 191 | IND. MURO 5000 GF | MUROS AP 1606-1607 TORRE 5 | 2026-04-14 | 4/21/2026 12:00:00 AM | 7 | 35 | 31.8 | 91 | MURO | B-19388 NATIVA_MURO_35_7 | 31.633 |  | 3 | 90.857
B-19388 NATIVA | 191 | IND. MURO 5000 GF | MUROS AP 1606-1607 TORRE 5 | 2026-04-14 | 4/21/2026 12:00:00 AM | 7 | 35 | 31.2 | 89 | MURO | B-19388 NATIVA_MURO_35_7 | 31.633 |  | 3 | 89.143
B-19388 NATIVA | 191 | IND. MURO 5000 GF | MUROS AP 1606-1607 TORRE 5 | 2026-04-14 | 4/21/2026 12:00:00 AM | 7 | 35 | 31.9 | 91 | MURO | B-19388 NATIVA_MURO_35_7 | 31.633 |  | 3 | 91.143
B-19388 NATIVA | 191 | IND. MURO 5000 GF | MUROS P18 AP 1803-1802 TORRE 5 | 2026-04-27 | 5/4/2026 12:00:00 AM | 7 | 35 | 26 | 74 | MURO | B-19388 NATIVA_MURO_35_7 | 25.767 |  | 3 | 74.286
B-19388 NATIVA | 191 | IND. MURO 5000 GF | MUROS P18 AP 1803-1802 TORRE 5 | 2026-04-27 | 5/4/2026 12:00:00 AM | 7 | 35 | 23.8 | 68 | MURO | B-19388 NATIVA_MURO_35_7 | 25.767 |  | 3 | 68
B-19388 NATIVA | 191 | IND. MURO 5000 GF | MUROS P18 AP 1803-1802 TORRE 5 | 2026-04-27 | 5/4/2026 12:00:00 AM | 7 | 35 | 27.5 | 79 | MURO | B-19388 NATIVA_MURO_35_7 | 25.767 |  | 3 | 78.571
B-19388 NATIVA | 191 | IND. MURO 5000 GF | MUROS AP 1804-1805 TORRE 5 | 2026-04-28 | 5/5/2026 12:00:00 AM | 7 | 35 | 36.5 | 104 | MURO | B-19388 NATIVA_MURO_35_7 | 35.7 |  | 3 | 104.286
B-19388 NATIVA | 191 | IND. MURO 5000 GF | MUROS AP 1804-1805 TORRE 5 | 2026-04-28 | 5/5/2026 12:00:00 AM | 7 | 35 | 33.7 | 96 | MURO | B-19388 NATIVA_MURO_35_7 | 35.7 |  | 3 | 96.286
B-19388 NATIVA | 191 | IND. MURO 5000 GF | MUROS P17 AP 1703-1702 TORRE 5 | 2026-04-20 | 4/27/2026 12:00:00 AM | 7 | 35 | 31.9 | 91 | MURO | B-19388 NATIVA_MURO_35_7 | 31.8 |  | 3 | 91.143
B-19388 NATIVA | 191 | IND. MURO 5000 GF | MUROS P17 AP 1703-1702 TORRE 5 | 2026-04-20 | 4/27/2026 12:00:00 AM | 7 | 35 | 30.2 | 86 | MURO | B-19388 NATIVA_MURO_35_7 | 31.8 |  | 3 | 86.286
B-19388 NATIVA | 191 | IND. MURO 5000 GF | MUROS P17 AP 1703-1702 TORRE 5 | 2026-04-20 | 4/27/2026 12:00:00 AM | 7 | 35 | 33.3 | 95 | MURO | B-19388 NATIVA_MURO_35_7 | 31.8 |  | 3 | 95.143
B-19388 NATIVA | 191 | IND. MURO 5000 GF | MUROS AP 1704-1705 TORRE 5 | 2026-04-21 | 4/28/2026 12:00:00 AM | 7 | 35 | 27.5 | 79 | MURO | B-19388 NATIVA_MURO_35_7 | 33.2 |  | 3 | 78.571
B-19388 NATIVA | 191 | IND. MURO 5000 GF | MUROS AP 1704-1705 TORRE 5 | 2026-04-21 | 4/28/2026 12:00:00 AM | 7 | 35 | 35.6 | 102 | MURO | B-19388 NATIVA_MURO_35_7 | 33.2 |  | 3 | 101.714
B-19388 NATIVA | 191 | IND. MURO 5000 GF | MUROS AP 1704-1705 TORRE 5 | 2026-04-21 | 4/28/2026 12:00:00 AM | 7 | 35 | 36.5 | 104 | MURO | B-19388 NATIVA_MURO_35_7 | 33.2 |  | 3 | 104.286
B-19388 NATIVA | 191 | IND. MURO 5000 GF | MUROS P17 AP 1708-1709 TORRE 5 | 2026-04-25 | 5/2/2026 12:00:00 AM | 7 | 35 | 32.8 | 94 | MURO | B-19388 NATIVA_MURO_35_7 | 32.433 |  | 3 | 93.714
B-19388 NATIVA | 191 | IND. MURO 5000 GF | MUROS P17 AP 1708-1709 TORRE 5 | 2026-04-25 | 5/2/2026 12:00:00 AM | 7 | 35 | 31.5 | 90 | MURO | B-19388 NATIVA_MURO_35_7 | 32.433 |  | 3 | 90
B-19388 NATIVA | 191 | IND. MURO 5000 GF | MUROS P17 AP 1708-1709 TORRE 5 | 2026-04-25 | 5/2/2026 12:00:00 AM | 7 | 35 | 33 | 94 | MURO | B-19388 NATIVA_MURO_35_7 | 32.433 |  | 3 | 94.286
B-19388 NATIVA | 191 | IND. MURO 5000 GF | MUROS AP 1801-1812 TORRE 5 | 2026-04-29 | 5/6/2026 12:00:00 AM | 7 | 35 | 36 | 103 | MURO | B-19388 NATIVA_MURO_35_7 | 36.367 |  | 3 | 102.857
B-19388 NATIVA | 191 | IND. MURO 5000 GF | MUROS AP 1801-1812 TORRE 5 | 2026-04-29 | 5/6/2026 12:00:00 AM | 7 | 35 | 35.8 | 102 | MURO | B-19388 NATIVA_MURO_35_7 | 36.367 |  | 3 | 102.286
B-19388 NATIVA | 191 | IND. MURO 5000 GF | MUROS AP 1801-1812 TORRE 5 | 2026-04-29 | 5/6/2026 12:00:00 AM | 7 | 35 | 37.3 | 107 | MURO | B-19388 NATIVA_MURO_35_7 | 36.367 |  | 3 | 106.571
B-19388 NATIVA | 191 | IND. MURO 5000 GF | MUROS P1811-1810 TORRE 5 | 2026-05-04 | 5/11/2026 12:00:00 AM | 7 | 35 | 31.1 | 89 | MURO | B-19388 NATIVA_MURO_35_7 | 30.467 |  | 3 | 88.857
B-19388 NATIVA | 191 | IND. MURO 5000 GF | MUROS P1811-1810 TORRE 5 | 2026-05-04 | 5/11/2026 12:00:00 AM | 7 | 35 | 28.6 | 82 | MURO | B-19388 NATIVA_MURO_35_7 | 30.467 |  | 3 | 81.714
B-19388 NATIVA | 191 | IND. MURO 5000 GF | MUROS P1811-1810 TORRE 5 | 2026-05-04 | 5/11/2026 12:00:00 AM | 7 | 35 | 31.7 | 90 | MURO | B-19388 NATIVA_MURO_35_7 | 30.467 |  | 3 | 90.571
B-19388 NATIVA | 191 | IND. MURO 5000 GF | MUROS P18 AP 1808-1809 TORRE 5 | 2026-05-05 | 5/12/2026 12:00:00 AM | 7 | 35 | 33.7 | 96 | MURO | B-19388 NATIVA_MURO_35_7 | 33.4 |  | 3 | 96.286
B-19388 NATIVA | 191 | IND. MURO 5000 GF | MUROS P18 AP 1808-1809 TORRE 5 | 2026-05-05 | 5/12/2026 12:00:00 AM | 7 | 35 | 33.9 | 97 | MURO | B-19388 NATIVA_MURO_35_7 | 33.4 |  | 3 | 96.857
B-19388 NATIVA | 191 | IND. MURO 5000 GF | MUROS P18 AP 1808-1809 TORRE 5 | 2026-05-05 | 5/12/2026 12:00:00 AM | 7 | 35 | 32.6 | 93 | MURO | B-19388 NATIVA_MURO_35_7 | 33.4 |  | 3 | 93.143
B-19388 NATIVA | 191 | IND. MURO 5000 GF | MUROS P19 AP 1903-1902 TORRE 5 | 2026-05-07 | 5/14/2026 12:00:00 AM | 7 | 35 | 30.3 | 86 | MURO | B-19388 NATIVA_MURO_35_7 | 29.133 |  | 3 | 86.571
B-19388 NATIVA | 191 | IND. MURO 5000 GF | MUROS P19 AP 1903-1902 TORRE 5 | 2026-05-07 | 5/14/2026 12:00:00 AM | 7 | 35 | 28.2 | 80 | MURO | B-19388 NATIVA_MURO_35_7 | 29.133 |  | 3 | 80.571
B-19388 NATIVA | 191 | IND. MURO 5000 GF | MUROS P19 AP 1903-1902 TORRE 5 | 2026-05-07 | 5/14/2026 12:00:00 AM | 7 | 35 | 28.9 | 83 | MURO | B-19388 NATIVA_MURO_35_7 | 29.133 |  | 3 | 82.571
B-19388 NATIVA | 191 | IND. MURO 5000 GF | MUROS AP 1904-1905 TORRE 5 | 2026-05-08 | 5/15/2026 12:00:00 AM | 7 | 35 | 34.4 | 98 | MURO | B-19388 NATIVA_MURO_35_7 | 34.2 |  | 3 | 98.286
B-19388 NATIVA | 191 | IND. MURO 5000 GF | MUROS AP 1904-1905 TORRE 5 | 2026-05-08 | 5/15/2026 12:00:00 AM | 7 | 35 | 36.1 | 103 | MURO | B-19388 NATIVA_MURO_35_7 | 34.2 |  | 3 | 103.143
B-19388 NATIVA | 191 | IND. MURO 5000 GF | MUROS AP 1904-1905 TORRE 5 | 2026-05-08 | 5/15/2026 12:00:00 AM | 7 | 35 | 32.1 | 92 | MURO | B-19388 NATIVA_MURO_35_7 | 34.2 |  | 3 | 91.714
B-19388 NATIVA | 191 | IND. MURO 5000 GF | MUROS AP 1901-1912 TORRE 5 | 2026-05-09 | 5/16/2026 12:00:00 AM | 7 | 35 | 32.3 | 92 | MURO | B-19388 NATIVA_MURO_35_7 | 31.533 |  | 3 | 92.286
B-19388 NATIVA | 191 | IND. MURO 5000 GF | MUROS AP 1901-1912 TORRE 5 | 2026-05-09 | 5/16/2026 12:00:00 AM | 7 | 35 | 29.9 | 85 | MURO | B-19388 NATIVA_MURO_35_7 | 31.533 |  | 3 | 85.429
B-19388 NATIVA | 191 | IND. MURO 5000 GF | MUROS AP 1901-1912 TORRE 5 | 2026-05-09 | 5/16/2026 12:00:00 AM | 7 | 35 | 32.4 | 93 | MURO | B-19388 NATIVA_MURO_35_7 | 31.533 |  | 3 | 92.571
B-19388 NATIVA | 191 | IND. MURO 5000 GF | MUROS P20 AP 2003-2002 TORRE5 | 2026-05-14 | 5/21/2026 12:00:00 AM | 7 | 35 | 36.7 | 105 | MURO | B-19388 NATIVA_MURO_35_7 | 35.567 |  | 3 | 104.857
B-19388 NATIVA | 191 | IND. MURO 5000 GF | MUROS P20 AP 2003-2002 TORRE5 | 2026-05-14 | 5/21/2026 12:00:00 AM | 7 | 35 | 34.8 | 100 | MURO | B-19388 NATIVA_MURO_35_7 | 35.567 |  | 3 | 99.429
B-19388 NATIVA | 191 | IND. MURO 5000 GF | MUROS P20 AP 2003-2002 TORRE5 | 2026-05-14 | 5/21/2026 12:00:00 AM | 7 | 35 | 35.2 | 101 | MURO | B-19388 NATIVA_MURO_35_7 | 35.567 |  | 3 | 100.571
B-19388 NATIVA | 191 | IND. MURO 5000 GF | MUROS P19 AP 1 908-1909 TORRE 5 | 2026-05-13 | 5/20/2026 12:00:00 AM | 7 | 35 | 30.4 | 87 | MURO | B-19388 NATIVA_MURO_35_7 | 31.433 |  | 3 | 86.857
B-19388 NATIVA | 191 | IND. MURO 5000 GF | MUROS P19 AP 1 908-1909 TORRE 5 | 2026-05-13 | 5/20/2026 12:00:00 AM | 7 | 35 | 33.3 | 95 | MURO | B-19388 NATIVA_MURO_35_7 | 31.433 |  | 3 | 95.143
B-19388 NATIVA | 191 | IND. MURO 5000 GF | MUROS P19 AP 1 908-1909 TORRE 5 | 2026-05-13 | 5/20/2026 12:00:00 AM | 7 | 35 | 30.6 | 88 | MURO | B-19388 NATIVA_MURO_35_7 | 31.433 |  | 3 | 87.429
B-19388 NATIVA | 191 | IND. MURO 5000 GF | MUROS AP 2004-2005 TORRE 5 | 2026-05-15 | 5/22/2026 12:00:00 AM | 7 | 35 | 31.2 | 89 | MURO | B-19388 NATIVA_MURO_35_7 | 33.467 |  | 3 | 89.143
B-19388 NATIVA | 191 | IND. MURO 5000 GF | MUROS AP 2004-2005 TORRE 5 | 2026-05-15 | 5/22/2026 12:00:00 AM | 7 | 35 | 37 | 106 | MURO | B-19388 NATIVA_MURO_35_7 | 33.467 |  | 3 | 105.714
B-19388 NATIVA | 191 | IND. MURO 5000 GF | MUROS AP 2004-2005 TORRE 5 | 2026-05-15 | 5/22/2026 12:00:00 AM | 7 | 35 | 32.2 | 92 | MURO | B-19388 NATIVA_MURO_35_7 | 33.467 |  | 3 | 92
B-19388 NATIVA | 191 | IND. MURO 5000 GF | MUROS AP 2006-2007 TORRE 5 | 2026-05-19 | 5/26/2026 12:00:00 AM | 7 | 35 | 36.6 | 104 | MURO | B-19388 NATIVA_MURO_35_7 | 36.3 |  | 3 | 104.571
B-19388 NATIVA | 191 | IND. MURO 5000 GF | MUROS AP 2006-2007 TORRE 5 | 2026-05-19 | 5/26/2026 12:00:00 AM | 7 | 35 | 37.6 | 107 | MURO | B-19388 NATIVA_MURO_35_7 | 36.3 |  | 3 | 107.429
B-19388 NATIVA | 191 | IND. MURO 5000 GF | MUROS AP 2006-2007 TORRE 5 | 2026-05-19 | 5/26/2026 12:00:00 AM | 7 | 35 | 34.7 | 99 | MURO | B-19388 NATIVA_MURO_35_7 | 36.3 |  | 3 | 99.143
B-19388 NATIVA | 191 | IND. MURO 5000 GF | MUROS P2011-2010 TORRE 5 | 2026-05-20 | 5/27/2026 12:00:00 AM | 7 | 35 | 34.2 | 98 | MURO | B-19388 NATIVA_MURO_35_7 | 36.2 |  | 3 | 97.714
B-19388 NATIVA | 191 | IND. MURO 5000 GF | MUROS P2011-2010 TORRE 5 | 2026-05-20 | 5/27/2026 12:00:00 AM | 7 | 35 | 38.2 | 109 | MURO | B-19388 NATIVA_MURO_35_7 | 36.2 |  | 3 | 109.143
B-19388 NATIVA | 191 | IND. MURO 5000 GF | MUROS P2011-2010 TORRE 5 | 2026-05-20 | 5/27/2026 12:00:00 AM | 7 | 35 | 36.2 | 103 | MURO | B-19388 NATIVA_MURO_35_7 | 36.2 |  | 3 | 103.429
B-19388 NATIVA | 191 | IND. MURO 5000 GF | MUROS P20 AP 2008-2009 TORRE 5 | 2026-05-21 | 5/28/2026 12:00:00 AM | 7 | 35 | 28.1 | 80 | MURO | B-19388 NATIVA_MURO_35_7 | 29.633 |  | 3 | 80.286
B-19388 NATIVA | 191 | IND. MURO 5000 GF | MUROS P20 AP 2008-2009 TORRE 5 | 2026-05-21 | 5/28/2026 12:00:00 AM | 7 | 35 | 30.2 | 86 | MURO | B-19388 NATIVA_MURO_35_7 | 29.633 |  | 3 | 86.286
B-19388 NATIVA | 191 | IND. MURO 5000 GF | MUROS P20 AP 2008-2009 TORRE 5 | 2026-05-21 | 5/28/2026 12:00:00 AM | 7 | 35 | 30.6 | 87 | MURO | B-19388 NATIVA_MURO_35_7 | 29.633 |  | 3 | 87.429
B-19388 NATIVA | 190.5 | TREMIE 4500 | PILOTES 62 TORRE 4 Y 17 TORRE 5 | 2025-05-12 | 5/19/2025 12:00:00 AM | 7 | 31 | 24.6 | 79 |  |  | 24.033 |  | 3 | 79.355
B-19388 NATIVA | 190.5 | TREMIE 4500 | PILOTES 62 TORRE 4 Y 17 TORRE 5 | 2025-05-12 | 5/19/2025 12:00:00 AM | 7 | 31 | 24.3 | 78 |  |  | 24.033 |  | 3 | 78.387
B-19388 NATIVA | 190.5 | TREMIE 4500 | PILOTES 62 TORRE 4 Y 17 TORRE 5 | 2025-05-12 | 5/19/2025 12:00:00 AM | 7 | 31 | 23.2 | 75 |  |  | 24.033 |  | 3 | 74.839
B-19388 NATIVA | 190.5 | TREMIE 4500 | PILOTE 82 TORRE 5 | 2025-05-10 | 5/17/2025 12:00:00 AM | 7 | 31 | 24.2 | 78 |  |  | 23.567 |  | 3 | 78.065
B-19388 NATIVA | 190.5 | TREMIE 4500 | PILOTE 82 TORRE 5 | 2025-05-10 | 5/17/2025 12:00:00 AM | 7 | 31 | 22 | 71 |  |  | 23.567 |  | 3 | 70.968
B-19388 NATIVA | 190.5 | TREMIE 4500 | PILOTE 82 TORRE 5 | 2025-05-10 | 5/17/2025 12:00:00 AM | 7 | 31 | 24.5 | 79 |  |  | 23.567 |  | 3 | 79.032
B-19388 NATIVA | 190.5 | TREMIE 4500 | PILOTE 2 TORRE 4 | 2025-05-09 | 5/16/2025 12:00:00 AM | 7 | 31 | 24.9 | 80 |  |  | 24.067 |  | 3 | 80.323
B-19388 NATIVA | 190.5 | TREMIE 4500 | PILOTE 2 TORRE 4 | 2025-05-09 | 5/16/2025 12:00:00 AM | 7 | 31 | 23.8 | 77 |  |  | 24.067 |  | 3 | 76.774
B-19388 NATIVA | 190.5 | TREMIE 4500 | PILOTE 2 TORRE 4 | 2025-05-09 | 5/16/2025 12:00:00 AM | 7 | 31 | 23.5 | 76 |  |  | 24.067 |  | 3 | 75.806
B-19388 NATIVA | 190.5 | TREMIE 4500 | PILOTE 62 TORRE 5 | 2025-05-09 | 5/16/2025 12:00:00 AM | 7 | 31 | 17.2 | 56 |  |  | 23.467 |  | 3 | 55.484
B-19388 NATIVA | 190.5 | TREMIE 4500 | PILOTE 62 TORRE 5 | 2025-05-09 | 5/16/2025 12:00:00 AM | 7 | 31 | 19.5 | 63 |  |  | 23.467 |  | 3 | 62.903
B-19388 NATIVA | 190.5 | TREMIE 4500 | PILOTE 62 TORRE 5 | 2025-05-09 | 5/16/2025 12:00:00 AM | 7 | 31 | 33.7 | 109 |  |  | 23.467 |  | 3 | 108.71
B-19388 NATIVA | 190.5 | TREMIE 4500 | PILOTE 87 TORRE 4 | 2025-05-08 | 5/15/2025 12:00:00 AM | 7 | 31 | 21.1 | 68 |  |  | 21.267 |  | 3 | 68.065
B-19388 NATIVA | 190.5 | TREMIE 4500 | PILOTE 87 TORRE 4 | 2025-05-08 | 5/15/2025 12:00:00 AM | 7 | 31 | 21.8 | 70 |  |  | 21.267 |  | 3 | 70.323
B-19388 NATIVA | 190.5 | TREMIE 4500 | PILOTE 87 TORRE 4 | 2025-05-08 | 5/15/2025 12:00:00 AM | 7 | 31 | 20.9 | 67 |  |  | 21.267 |  | 3 | 67.419
B-19388 NATIVA | 190.5 | TREMIE 4500 | PILOTE 58 TORRE 5 | 2025-05-08 | 5/15/2025 12:00:00 AM | 7 | 31 | 22.1 | 71 |  |  | 23.467 |  | 3 | 71.29
B-19388 NATIVA | 190.5 | TREMIE 4500 | PILOTE 58 TORRE 5 | 2025-05-08 | 5/15/2025 12:00:00 AM | 7 | 31 | 24.1 | 78 |  |  | 23.467 |  | 3 | 77.742
B-19388 NATIVA | 190.5 | TREMIE 4500 | PILOTE 58 TORRE 5 | 2025-05-08 | 5/15/2025 12:00:00 AM | 7 | 31 | 24.2 | 78 |  |  | 23.467 |  | 3 | 78.065
B-19388 NATIVA | 190.5 | TREMIE 4500 | PILOTE 42 TORRE 4 | 2025-05-07 | 5/14/2025 12:00:00 AM | 7 | 31 | 19.8 | 64 |  |  | 27.767 |  | 3 | 63.871
B-19388 NATIVA | 190.5 | TREMIE 4500 | PILOTE 42 TORRE 4 | 2025-05-07 | 5/14/2025 12:00:00 AM | 7 | 31 | 31 | 100 |  |  | 27.767 |  | 3 | 100
B-19388 NATIVA | 190.5 | TREMIE 4500 | PILOTE 42 TORRE 4 | 2025-05-07 | 5/14/2025 12:00:00 AM | 7 | 31 | 32.5 | 104 |  |  | 27.767 |  | 3 | 104.839
B-19388 NATIVA | 190.5 | TREMIE 4500 | PILOTE 76 TORRE 5 | 2025-05-07 | 5/14/2025 12:00:00 AM | 7 | 31 | 28.2 | 91 |  |  | 26.8 |  | 3 | 90.968
B-19388 NATIVA | 190.5 | TREMIE 4500 | PILOTE 76 TORRE 5 | 2025-05-07 | 5/14/2025 12:00:00 AM | 7 | 31 | 24.4 | 79 |  |  | 26.8 |  | 3 | 78.71
B-19388 NATIVA | 190.5 | TREMIE 4500 | PILOTE 76 TORRE 5 | 2025-05-07 | 5/14/2025 12:00:00 AM | 7 | 31 | 27.8 | 90 |  |  | 26.8 |  | 3 | 89.677
B-19388 NATIVA | 190.5 | TREMIE 4500 | PILOTE 52 TORRE 4 | 2025-05-06 | 5/13/2025 12:00:00 AM | 7 | 31 | 28.8 | 93 |  |  | 31.1 |  | 3 | 92.903
B-19388 NATIVA | 190.5 | TREMIE 4500 | PILOTE 52 TORRE 4 | 2025-05-06 | 5/13/2025 12:00:00 AM | 7 | 31 | 31.9 | 103 |  |  | 31.1 |  | 3 | 102.903
B-19388 NATIVA | 190.5 | TREMIE 4500 | PILOTE 52 TORRE 4 | 2025-05-06 | 5/13/2025 12:00:00 AM | 7 | 31 | 32.6 | 105 |  |  | 31.1 |  | 3 | 105.161
B-19388 NATIVA | 190.5 | TREMIE 4500 | PILOTES 3 TORRE 4 Y 86 TORRE 5 | 2025-05-06 | 5/13/2025 12:00:00 AM | 7 | 31 | 21.4 | 69 |  |  | 23.033 |  | 3 | 69.032
B-19388 NATIVA | 190.5 | TREMIE 4500 | PILOTES 3 TORRE 4 Y 86 TORRE 5 | 2025-05-06 | 5/13/2025 12:00:00 AM | 7 | 31 | 24.6 | 79 |  |  | 23.033 |  | 3 | 79.355
B-19388 NATIVA | 190.5 | TREMIE 4500 | PILOTES 3 TORRE 4 Y 86 TORRE 5 | 2025-05-06 | 5/13/2025 12:00:00 AM | 7 | 31 | 23.1 | 74 |  |  | 23.033 |  | 3 | 74.516
B-19388 NATIVA | 190.5 | TREMIE 4500 | PILOTE 58 TORRE 4 | 2025-05-05 | 5/12/2025 12:00:00 AM | 7 | 31 | 25.4 | 82 |  |  | 26.233 |  | 3 | 81.935
B-19388 NATIVA | 190.5 | TREMIE 4500 | PILOTE 58 TORRE 4 | 2025-05-05 | 5/12/2025 12:00:00 AM | 7 | 31 | 26.7 | 86 |  |  | 26.233 |  | 3 | 86.129
B-19388 NATIVA | 190.5 | TREMIE 4500 | PILOTE 58 TORRE 4 | 2025-05-05 | 5/12/2025 12:00:00 AM | 7 | 31 | 26.6 | 86 |  |  | 26.233 |  | 3 | 85.806
B-19388 NATIVA | 190.5 | TREMIE 4500 | PILOTE 53 TORRE 5 | 2025-05-05 | 5/12/2025 12:00:00 AM | 7 | 31 | 29.8 | 96 |  |  | 28.933 |  | 3 | 96.129
B-19388 NATIVA | 190.5 | TREMIE 4500 | PILOTE 53 TORRE 5 | 2025-05-05 | 5/12/2025 12:00:00 AM | 7 | 31 | 27.3 | 88 |  |  | 28.933 |  | 3 | 88.065
B-19388 NATIVA | 190.5 | TREMIE 4500 | PILOTE 53 TORRE 5 | 2025-05-05 | 5/12/2025 12:00:00 AM | 7 | 31 | 29.7 | 96 |  |  | 28.933 |  | 3 | 95.806
B-19388 NATIVA | 190.5 | TREMIE 4500 | PILOTE 20 TORRE 4 | 2025-05-03 | 5/10/2025 12:00:00 AM | 7 | 31 | 26.7 | 86 |  |  | 27.233 |  | 3 | 86.129
B-19388 NATIVA | 190.5 | TREMIE 4500 | PILOTE 20 TORRE 4 | 2025-05-03 | 5/10/2025 12:00:00 AM | 7 | 31 | 23.6 | 76 |  |  | 27.233 |  | 3 | 76.129
B-19388 NATIVA | 190.5 | TREMIE 4500 | PILOTE 20 TORRE 4 | 2025-05-03 | 5/10/2025 12:00:00 AM | 7 | 31 | 31.4 | 101 |  |  | 27.233 |  | 3 | 101.29
B-19388 NATIVA | 190.5 | TREMIE 4500 | PILOTE 59 TORRE 4 | 2025-05-02 | 5/9/2025 12:00:00 AM | 7 | 31 | 33.1 | 107 |  |  | 32.067 |  | 3 | 106.774
B-19388 NATIVA | 190.5 | TREMIE 4500 | PILOTE 59 TORRE 4 | 2025-05-02 | 5/9/2025 12:00:00 AM | 7 | 31 | 31.6 | 102 |  |  | 32.067 |  | 3 | 101.935
B-19388 NATIVA | 190.5 | TREMIE 4500 | PILOTE 59 TORRE 4 | 2025-05-02 | 5/9/2025 12:00:00 AM | 7 | 31 | 31.5 | 102 |  |  | 32.067 |  | 3 | 101.613
B-19388 NATIVA | 190.5 | TREMIE 4500 | PILOTE 43 TORRE 5 | 2025-05-02 | 5/9/2025 12:00:00 AM | 7 | 31 | 30.8 | 99 |  |  | 25.9 |  | 3 | 99.355
B-19388 NATIVA | 190.5 | TREMIE 4500 | PILOTE 43 TORRE 5 | 2025-05-02 | 5/9/2025 12:00:00 AM | 7 | 31 | 24.4 | 78 |  |  | 25.9 |  | 3 | 78.71
B-19388 NATIVA | 190.5 | TREMIE 4500 | PILOTE 43 TORRE 5 | 2025-05-02 | 5/9/2025 12:00:00 AM | 7 | 31 | 22.5 | 72 |  |  | 25.9 |  | 3 | 72.581
B-19388 NATIVA | 190.5 | TREMIE 4500 | PILOTE 63 TORRE 4 | 2025-04-30 | 5/7/2025 12:00:00 AM | 7 | 31 | 26.4 | 85 |  |  | 26.533 |  | 3 | 85.161
B-19388 NATIVA | 190.5 | TREMIE 4500 | PILOTE 63 TORRE 4 | 2025-04-30 | 5/7/2025 12:00:00 AM | 7 | 31 | 29.4 | 95 |  |  | 26.533 |  | 3 | 94.839
B-19388 NATIVA | 190.5 | TREMIE 4500 | PILOTE 63 TORRE 4 | 2025-04-30 | 5/7/2025 12:00:00 AM | 7 | 31 | 23.8 | 77 |  |  | 26.533 |  | 3 | 76.774
B-19388 NATIVA | 190.5 | TREMIE 4500 | PILOTE 84 TORRE 5 | 2025-04-30 | 5/7/2025 12:00:00 AM | 7 | 31 | 26.6 | 86 |  |  | 25.533 |  | 3 | 85.806
B-19388 NATIVA | 190.5 | TREMIE 4500 | PILOTE 84 TORRE 5 | 2025-04-30 | 5/7/2025 12:00:00 AM | 7 | 31 | 22.8 | 73 |  |  | 25.533 |  | 3 | 73.548
B-19388 NATIVA | 190.5 | TREMIE 4500 | PILOTE 84 TORRE 5 | 2025-04-30 | 5/7/2025 12:00:00 AM | 7 | 31 | 27.2 | 88 |  |  | 25.533 |  | 3 | 87.742
B-19388 NATIVA | 190.5 | TREMIE 4500 | PILOTE 79 TORRE 5 | 2025-04-29 | 5/6/2025 12:00:00 AM | 7 | 31 | 30.6 | 98 |  |  | 33.567 |  | 3 | 98.71
B-19388 NATIVA | 190.5 | TREMIE 4500 | PILOTE 79 TORRE 5 | 2025-04-29 | 5/6/2025 12:00:00 AM | 7 | 31 | 35.5 | 114 |  |  | 33.567 |  | 3 | 114.516
B-19388 NATIVA | 190.5 | TREMIE 4500 | PILOTE 79 TORRE 5 | 2025-04-29 | 5/6/2025 12:00:00 AM | 7 | 31 | 34.6 | 111 |  |  | 33.567 |  | 3 | 111.613
B-19388 NATIVA | 190.5 | TREMIE 4500 | PILOTE 24 TORRE 4 | 2025-04-29 | 5/6/2025 12:00:00 AM | 7 | 31 | 33.3 | 107 |  |  | 32.3 |  | 3 | 107.419
B-19388 NATIVA | 190.5 | TREMIE 4500 | PILOTE 24 TORRE 4 | 2025-04-29 | 5/6/2025 12:00:00 AM | 7 | 31 | 31.4 | 101 |  |  | 32.3 |  | 3 | 101.29
B-19388 NATIVA | 190.5 | TREMIE 4500 | PILOTE 24 TORRE 4 | 2025-04-29 | 5/6/2025 12:00:00 AM | 7 | 31 | 32.2 | 104 |  |  | 32.3 |  | 3 | 103.871
B-19388 NATIVA | 190.5 | TREMIE 4500 | PILOTES 34 TORRE 4 Y 29 TORRE 5 | 2025-04-28 | 5/5/2025 12:00:00 AM | 7 | 31 | 18.8 | 60 |  |  | 22.033 |  | 3 | 60.645
B-19388 NATIVA | 190.5 | TREMIE 4500 | PILOTES 34 TORRE 4 Y 29 TORRE 5 | 2025-04-28 | 5/5/2025 12:00:00 AM | 7 | 31 | 29 | 93 |  |  | 22.033 |  | 3 | 93.548
B-19388 NATIVA | 190.5 | TREMIE 4500 | PILOTES 34 TORRE 4 Y 29 TORRE 5 | 2025-04-28 | 5/5/2025 12:00:00 AM | 7 | 31 | 18.3 | 59 |  |  | 22.033 |  | 3 | 59.032
B-19388 NATIVA | 190.5 | TREMIE 4500 | PILOTE 36 TORRE 5 | 2025-04-28 | 5/5/2025 12:00:00 AM | 7 | 31 | 23 | 74 |  |  | 23.433 |  | 3 | 74.194
B-19388 NATIVA | 190.5 | TREMIE 4500 | PILOTE 36 TORRE 5 | 2025-04-28 | 5/5/2025 12:00:00 AM | 7 | 31 | 24 | 77 |  |  | 23.433 |  | 3 | 77.419
B-19388 NATIVA | 190.5 | TREMIE 4500 | PILOTE 36 TORRE 5 | 2025-04-28 | 5/5/2025 12:00:00 AM | 7 | 31 | 23.3 | 75 |  |  | 23.433 |  | 3 | 75.161
B-19388 NATIVA | 190.5 | TREMIE 4500 | PILOTE 57 TORRE 5 | 2025-04-26 | 5/3/2025 12:00:00 AM | 7 | 31 | 31.9 | 103 |  |  | 29.433 |  | 3 | 102.903
B-19388 NATIVA | 190.5 | TREMIE 4500 | PILOTE 57 TORRE 5 | 2025-04-26 | 5/3/2025 12:00:00 AM | 7 | 31 | 31.5 | 101 |  |  | 29.433 |  | 3 | 101.613
B-19388 NATIVA | 190.5 | TREMIE 4500 | PILOTE 57 TORRE 5 | 2025-04-26 | 5/3/2025 12:00:00 AM | 7 | 31 | 24.9 | 80 |  |  | 29.433 |  | 3 | 80.323
B-19388 NATIVA | 190.5 | TREMIE 4500 | PILOTE 49 TORRE 4 | 2025-04-25 | 5/2/2025 12:00:00 AM | 7 | 31 | 27.6 | 89 |  |  | 28.133 |  | 3 | 89.032
B-19388 NATIVA | 190.5 | TREMIE 4500 | PILOTE 49 TORRE 4 | 2025-04-25 | 5/2/2025 12:00:00 AM | 7 | 31 | 28.5 | 92 |  |  | 28.133 |  | 3 | 91.935
B-19388 NATIVA | 190.5 | TREMIE 4500 | PILOTE 49 TORRE 4 | 2025-04-25 | 5/2/2025 12:00:00 AM | 7 | 31 | 28.3 | 91 |  |  | 28.133 |  | 3 | 91.29
B-19388 NATIVA | 190.5 | TREMIE 4500 | PILOTE 18 TORRE 5 | 2025-04-25 | 5/2/2025 12:00:00 AM | 7 | 31 | 28.6 | 92 |  |  | 28.833 |  | 3 | 92.258
B-19388 NATIVA | 190.5 | TREMIE 4500 | PILOTE 18 TORRE 5 | 2025-04-25 | 5/2/2025 12:00:00 AM | 7 | 31 | 29.6 | 96 |  |  | 28.833 |  | 3 | 95.484
B-19388 NATIVA | 190.5 | TREMIE 4500 | PILOTE 18 TORRE 5 | 2025-04-25 | 5/2/2025 12:00:00 AM | 7 | 31 | 28.3 | 91 |  |  | 28.833 |  | 3 | 91.29
B-19388 NATIVA | 190.5 | TREMIE 4500 | PILOTE 16 TORRE 4 | 2025-04-24 | 5/1/2025 12:00:00 AM | 7 | 31 | 31.5 | 102 |  |  | 30.233 |  | 3 | 101.613
B-19388 NATIVA | 190.5 | TREMIE 4500 | PILOTE 16 TORRE 4 | 2025-04-24 | 5/1/2025 12:00:00 AM | 7 | 31 | 31.6 | 102 |  |  | 30.233 |  | 3 | 101.935
B-19388 NATIVA | 190.5 | TREMIE 4500 | PILOTE 16 TORRE 4 | 2025-04-24 | 5/1/2025 12:00:00 AM | 7 | 31 | 27.6 | 89 |  |  | 30.233 |  | 3 | 89.032
B-19388 NATIVA | 190.5 | TREMIE 4500 | PILOTE 72 TORRE 5 | 2025-04-24 | 5/1/2025 12:00:00 AM | 7 | 31 | 36.7 | 118 |  |  | 31.833 |  | 3 | 118.387
B-19388 NATIVA | 190.5 | TREMIE 4500 | PILOTE 72 TORRE 5 | 2025-04-24 | 5/1/2025 12:00:00 AM | 7 | 31 | 31.4 | 101 |  |  | 31.833 |  | 3 | 101.29
B-19388 NATIVA | 190.5 | TREMIE 4500 | PILOTE 72 TORRE 5 | 2025-04-24 | 5/1/2025 12:00:00 AM | 7 | 31 | 27.4 | 88 |  |  | 31.833 |  | 3 | 88.387
B-19388 NATIVA | 190.5 | TREMIE 4500 | PILOTE 35 TORRE 5 | 2025-04-23 | 4/30/2025 12:00:00 AM | 7 | 31 | 32.7 | 105 |  |  | 29.267 |  | 3 | 105.484
B-19388 NATIVA | 190.5 | TREMIE 4500 | PILOTE 35 TORRE 5 | 2025-04-23 | 4/30/2025 12:00:00 AM | 7 | 31 | 28 | 90 |  |  | 29.267 |  | 3 | 90.323
B-19388 NATIVA | 190.5 | TREMIE 4500 | PILOTE 35 TORRE 5 | 2025-04-23 | 4/30/2025 12:00:00 AM | 7 | 31 | 27.1 | 87 |  |  | 29.267 |  | 3 | 87.419
B-19388 NATIVA | 190.5 | TREMIE 4500 | PILOTE 23 TORRE 4 | 2025-04-22 | 4/29/2025 12:00:00 AM | 7 | 31 | 24.5 | 79 |  |  | 23.067 |  | 3 | 79.032
B-19388 NATIVA | 190.5 | TREMIE 4500 | PILOTE 23 TORRE 4 | 2025-04-22 | 4/29/2025 12:00:00 AM | 7 | 31 | 21.2 | 68 |  |  | 23.067 |  | 3 | 68.387
B-19388 NATIVA | 190.5 | TREMIE 4500 | PILOTE 23 TORRE 4 | 2025-04-22 | 4/29/2025 12:00:00 AM | 7 | 31 | 23.5 | 76 |  |  | 23.067 |  | 3 | 75.806
B-19388 NATIVA | 190.5 | TREMIE 4500 | PILOTE 81 TORRE 5 | 2025-04-21 | 4/28/2025 12:00:00 AM | 7 | 31 | 28 | 90 |  |  | 25.133 |  | 6 | 90.323
B-19388 NATIVA | 190.5 | TREMIE 4500 | PILOTE 81 TORRE 5 | 2025-04-21 | 4/28/2025 12:00:00 AM | 7 | 31 | 31.5 | 102 |  |  | 25.133 |  | 6 | 101.613
B-19388 NATIVA | 190.5 | TREMIE 4500 | PILOTE 81 TORRE 5 | 2025-04-21 | 4/28/2025 12:00:00 AM | 7 | 31 | 30.2 | 97 |  |  | 25.133 |  | 6 | 97.419
B-19388 NATIVA | 190.5 | TREMIE 4500 | PILOTE 32 TORRE 4 | 2025-04-14 | 4/21/2025 12:00:00 AM | 7 | 31 | 29.9 | 96 |  |  | 30.367 |  | 3 | 96.452
B-19388 NATIVA | 190.5 | TREMIE 4500 | PILOTE 32 TORRE 4 | 2025-04-14 | 4/21/2025 12:00:00 AM | 7 | 31 | 27.7 | 89 |  |  | 30.367 |  | 3 | 89.355
B-19388 NATIVA | 190.5 | TREMIE 4500 | PILOTE 32 TORRE 4 | 2025-04-14 | 4/21/2025 12:00:00 AM | 7 | 31 | 33.5 | 108 |  |  | 30.367 |  | 3 | 108.065
B-19388 NATIVA | 190.5 | TREMIE 4500 | PILOTE 24 TORRE 5 | 2025-04-10 | 4/17/2025 12:00:00 AM | 7 | 31 | 40.7 | 131 |  |  | 40.233 |  | 3 | 131.29
B-19388 NATIVA | 190.5 | TREMIE 4500 | PILOTE 24 TORRE 5 | 2025-04-10 | 4/17/2025 12:00:00 AM | 7 | 31 | 41.3 | 133 |  |  | 40.233 |  | 3 | 133.226
B-19388 NATIVA | 190.5 | TREMIE 4500 | PILOTE 24 TORRE 5 | 2025-04-10 | 4/17/2025 12:00:00 AM | 7 | 31 | 38.7 | 125 |  |  | 40.233 |  | 3 | 124.839
B-19388 NATIVA | 190.5 | TREMIE 4500 | PILOTE 91 TORRE 4 | 2025-04-12 | 4/19/2025 12:00:00 AM | 7 | 31 | 34.7 | 112 |  |  | 37.067 |  | 3 | 111.935
B-19388 NATIVA | 190.5 | TREMIE 4500 | PILOTE 91 TORRE 4 | 2025-04-12 | 4/19/2025 12:00:00 AM | 7 | 31 | 39 | 126 |  |  | 37.067 |  | 3 | 125.806
B-19388 NATIVA | 190.5 | TREMIE 4500 | PILOTE 91 TORRE 4 | 2025-04-12 | 4/19/2025 12:00:00 AM | 7 | 31 | 37.5 | 121 |  |  | 37.067 |  | 3 | 120.968
B-19388 NATIVA | 190.5 | TREMIE 4500 | PILOTE 13 TORRE 5 | 2025-04-11 | 4/18/2025 12:00:00 AM | 7 | 31 | 36.7 | 118 |  |  | 38.033 |  | 3 | 118.387
B-19388 NATIVA | 190.5 | TREMIE 4500 | PILOTE 13 TORRE 5 | 2025-04-11 | 4/18/2025 12:00:00 AM | 7 | 31 | 38.7 | 125 |  |  | 38.033 |  | 3 | 124.839
B-19388 NATIVA | 190.5 | TREMIE 4500 | PILOTE 13 TORRE 5 | 2025-04-11 | 4/18/2025 12:00:00 AM | 7 | 31 | 38.7 | 125 |  |  | 38.033 |  | 3 | 124.839
B-19388 NATIVA | 190.5 | TREMIE 4500 | PILOTE 68 TORRE 4 | 2025-04-11 | 4/18/2025 12:00:00 AM | 7 | 31 | 34 | 110 |  |  | 36.867 |  | 3 | 109.677
B-19388 NATIVA | 190.5 | TREMIE 4500 | PILOTE 68 TORRE 4 | 2025-04-11 | 4/18/2025 12:00:00 AM | 7 | 31 | 36.8 | 118 |  |  | 36.867 |  | 3 | 118.71
B-19388 NATIVA | 190.5 | TREMIE 4500 | PILOTE 68 TORRE 4 | 2025-04-11 | 4/18/2025 12:00:00 AM | 7 | 31 | 39.8 | 128 |  |  | 36.867 |  | 3 | 128.387
B-19388 NATIVA | 190.5 | TREMIE 4500 | PILOTE 11 TORRE 4 | 2025-04-10 | 4/17/2025 12:00:00 AM | 7 | 31 | 41.9 | 135 |  |  | 39.8 |  | 3 | 135.161
B-19388 NATIVA | 190.5 | TREMIE 4500 | PILOTE 11 TORRE 4 | 2025-04-10 | 4/17/2025 12:00:00 AM | 7 | 31 | 39.8 | 128 |  |  | 39.8 |  | 3 | 128.387
B-19388 NATIVA | 190.5 | TREMIE 4500 | PILOTE 11 TORRE 4 | 2025-04-10 | 4/17/2025 12:00:00 AM | 7 | 31 | 37.7 | 121 |  |  | 39.8 |  | 3 | 121.613
B-19388 NATIVA | 190.5 | TREMIE 4500 | PILOTE 64 TORRE 4 | 2025-04-08 | 4/15/2025 12:00:00 AM | 7 | 31 | 28 | 90 |  |  | 30.867 |  | 3 | 90.323
B-19388 NATIVA | 190.5 | TREMIE 4500 | PILOTE 64 TORRE 4 | 2025-04-08 | 4/15/2025 12:00:00 AM | 7 | 31 | 30 | 96 |  |  | 30.867 |  | 3 | 96.774
B-19388 NATIVA | 190.5 | TREMIE 4500 | PILOTE 64 TORRE 4 | 2025-04-08 | 4/15/2025 12:00:00 AM | 7 | 31 | 34.6 | 112 |  |  | 30.867 |  | 3 | 111.613
B-19388 NATIVA | 190.5 | TREMIE 4500 | PILOTE 15 TORRE 5 | 2025-04-09 | 4/16/2025 12:00:00 AM | 7 | 31 | 32.4 | 104 |  |  | 31.667 |  | 3 | 104.516
B-19388 NATIVA | 190.5 | TREMIE 4500 | PILOTE 15 TORRE 5 | 2025-04-09 | 4/16/2025 12:00:00 AM | 7 | 31 | 30.8 | 99 |  |  | 31.667 |  | 3 | 99.355
B-19388 NATIVA | 190.5 | TREMIE 4500 | PILOTE 15 TORRE 5 | 2025-04-09 | 4/16/2025 12:00:00 AM | 7 | 31 | 31.8 | 102 |  |  | 31.667 |  | 3 | 102.581
B-19388 NATIVA | 190.5 | TREMIE 4500 | PILOTE 51 TORRE 4 | 2025-04-09 | 4/16/2025 12:00:00 AM | 7 | 31 | 32 | 103 |  |  | 32.733 |  | 3 | 103.226
B-19388 NATIVA | 190.5 | TREMIE 4500 | PILOTE 51 TORRE 4 | 2025-04-09 | 4/16/2025 12:00:00 AM | 7 | 31 | 33.9 | 109 |  |  | 32.733 |  | 3 | 109.355
B-19388 NATIVA | 190.5 | TREMIE 4500 | PILOTE 51 TORRE 4 | 2025-04-09 | 4/16/2025 12:00:00 AM | 7 | 31 | 32.3 | 104 |  |  | 32.733 |  | 3 | 104.194
B-19388 NATIVA | 190.5 | TREMIE 4500 | PILOTE 46 TORRE 5 | 2025-04-08 | 4/15/2025 12:00:00 AM | 7 | 31 | 33.6 | 108 |  |  | 31.9 |  | 3 | 108.387
B-19388 NATIVA | 190.5 | TREMIE 4500 | PILOTE 46 TORRE 5 | 2025-04-08 | 4/15/2025 12:00:00 AM | 7 | 31 | 32 | 103 |  |  | 31.9 |  | 3 | 103.226
B-19388 NATIVA | 190.5 | TREMIE 4500 | PILOTE 46 TORRE 5 | 2025-04-08 | 4/15/2025 12:00:00 AM | 7 | 31 | 30.1 | 97 |  |  | 31.9 |  | 3 | 97.097
B-19388 NATIVA | 190.5 | TREMIE 4500 | TORRE 4 PILOTE 25 | 2025-04-02 | 4/9/2025 12:00:00 AM | 7 | 31 | 30.9 | 100 |  |  | 27.867 |  | 3 | 99.677
B-19388 NATIVA | 190.5 | TREMIE 4500 | TORRE 4 PILOTE 25 | 2025-04-02 | 4/9/2025 12:00:00 AM | 7 | 31 | 24.5 | 79 |  |  | 27.867 |  | 3 | 79.032
B-19388 NATIVA | 190.5 | TREMIE 4500 | TORRE 4 PILOTE 25 | 2025-04-02 | 4/9/2025 12:00:00 AM | 7 | 31 | 28.2 | 91 |  |  | 27.867 |  | 3 | 90.968
B-19388 NATIVA | 190.5 | TREMIE 4500 | TORRE 4 PILOTE 82 | 2025-04-05 | 4/12/2025 12:00:00 AM | 7 | 31 | 33.6 | 108 |  |  | 33.367 |  | 3 | 108.387
B-19388 NATIVA | 190.5 | TREMIE 4500 | TORRE 4 PILOTE 82 | 2025-04-05 | 4/12/2025 12:00:00 AM | 7 | 31 | 31.8 | 102 |  |  | 33.367 |  | 3 | 102.581
B-19388 NATIVA | 190.5 | TREMIE 4500 | TORRE 4 PILOTE 82 | 2025-04-05 | 4/12/2025 12:00:00 AM | 7 | 31 | 34.7 | 112 |  |  | 33.367 |  | 3 | 111.935
B-19388 NATIVA | 190.5 | TREMIE 4500 | TORRE 4 PILOTE 33 | 2025-04-04 | 4/11/2025 12:00:00 AM | 7 | 31 | 32.3 | 104 |  |  | 32.367 |  | 3 | 104.194
B-19388 NATIVA | 190.5 | TREMIE 4500 | TORRE 4 PILOTE 33 | 2025-04-04 | 4/11/2025 12:00:00 AM | 7 | 31 | 35.7 | 115 |  |  | 32.367 |  | 3 | 115.161
B-19388 NATIVA | 190.5 | TREMIE 4500 | TORRE 4 PILOTE 33 | 2025-04-04 | 4/11/2025 12:00:00 AM | 7 | 31 | 29.1 | 94 |  |  | 32.367 |  | 3 | 93.871
B-19388 NATIVA | 190.5 | TREMIE 4500 | TORRE 4 PILOTE 9 | 2025-04-03 | 4/10/2025 12:00:00 AM | 7 | 31 | 37.6 | 121 |  |  | 36.167 |  | 3 | 121.29
B-19388 NATIVA | 190.5 | TREMIE 4500 | TORRE 4 PILOTE 9 | 2025-04-03 | 4/10/2025 12:00:00 AM | 7 | 31 | 35.8 | 115 |  |  | 36.167 |  | 3 | 115.484
B-19388 NATIVA | 190.5 | TREMIE 4500 | TORRE 4 PILOTE 9 | 2025-04-03 | 4/10/2025 12:00:00 AM | 7 | 31 | 35.1 | 113 |  |  | 36.167 |  | 3 | 113.226
B-19388 NATIVA | 190.5 | TREMIE 4500 | TORRE 5 PILOTE 16 | 2025-04-01 | 4/8/2025 12:00:00 AM | 7 | 31 | 22.3 | 72 |  |  | 24.2 |  | 3 | 71.935
B-19388 NATIVA | 190.5 | TREMIE 4500 | TORRE 5 PILOTE 16 | 2025-04-01 | 4/8/2025 12:00:00 AM | 7 | 31 | 25.8 | 83 |  |  | 24.2 |  | 3 | 83.226
B-19388 NATIVA | 190.5 | TREMIE 4500 | TORRE 5 PILOTE 16 | 2025-04-01 | 4/8/2025 12:00:00 AM | 7 | 31 | 24.5 | 79 |  |  | 24.2 |  | 3 | 79.032
B-19388 NATIVA | 190.5 | TREMIE 4500 | TORRE 5 PILOTE 87 | 2025-03-31 | 4/7/2025 12:00:00 AM | 7 | 31 | 28.7 | 92 |  |  | 29.667 |  | 3 | 92.581
B-19388 NATIVA | 190.5 | TREMIE 4500 | TORRE 5 PILOTE 87 | 2025-03-31 | 4/7/2025 12:00:00 AM | 7 | 31 | 28.9 | 93 |  |  | 29.667 |  | 3 | 93.226
B-19388 NATIVA | 190.5 | TREMIE 4500 | TORRE 5 PILOTE 87 | 2025-03-31 | 4/7/2025 12:00:00 AM | 7 | 31 | 31.4 | 101 |  |  | 29.667 |  | 3 | 101.29
B-19388 NATIVA | 190.5 | TREMIE 4500 | TORRE 4 PILOTE 70 | 2025-03-29 | 4/5/2025 12:00:00 AM | 7 | 31 | 30.8 | 99 |  |  | 29.367 |  | 3 | 99.355
B-19388 NATIVA | 190.5 | TREMIE 4500 | TORRE 4 PILOTE 70 | 2025-03-29 | 4/5/2025 12:00:00 AM | 7 | 31 | 28.3 | 91 |  |  | 29.367 |  | 3 | 91.29
B-19388 NATIVA | 190.5 | TREMIE 4500 | TORRE 4 PILOTE 70 | 2025-03-29 | 4/5/2025 12:00:00 AM | 7 | 31 | 29 | 94 |  |  | 29.367 |  | 3 | 93.548
B-19388 NATIVA | 190.5 | TREMIE 4500 | PILOTE 19 TORRE 4 | 2025-05-15 | 5/22/2025 12:00:00 AM | 7 | 31 | 22.7 | 73 |  |  | 21.8 |  | 3 | 73.226
B-19388 NATIVA | 190.5 | TREMIE 4500 | PILOTE 19 TORRE 4 | 2025-05-15 | 5/22/2025 12:00:00 AM | 7 | 31 | 21.4 | 69 |  |  | 21.8 |  | 3 | 69.032
B-19388 NATIVA | 190.5 | TREMIE 4500 | PILOTE 19 TORRE 4 | 2025-05-15 | 5/22/2025 12:00:00 AM | 7 | 31 | 21.3 | 69 |  |  | 21.8 |  | 3 | 68.71
B-19388 NATIVA | 190.5 | TREMIE 4500 | PILOTE 35 TORRE 4 | 2025-05-22 | 5/29/2025 12:00:00 AM | 7 | 31 | 23.2 | 75 |  |  | 22.233 |  | 3 | 74.839
B-19388 NATIVA | 190.5 | TREMIE 4500 | PILOTE 35 TORRE 4 | 2025-05-22 | 5/29/2025 12:00:00 AM | 7 | 31 | 22.4 | 72 |  |  | 22.233 |  | 3 | 72.258
B-19388 NATIVA | 190.5 | TREMIE 4500 | PILOTE 35 TORRE 4 | 2025-05-22 | 5/29/2025 12:00:00 AM | 7 | 31 | 21.1 | 68 |  |  | 22.233 |  | 3 | 68.065
B-19388 NATIVA | 190.5 | TREMIE 4500 | PILOTES 60 TORRE 4 Y 75 TORRE 5 | 2025-05-22 | 5/29/2025 12:00:00 AM | 7 | 31 | 20.7 | 67 |  |  | 19.167 |  | 3 | 66.774
B-19388 NATIVA | 190.5 | TREMIE 4500 | PILOTES 60 TORRE 4 Y 75 TORRE 5 | 2025-05-22 | 5/29/2025 12:00:00 AM | 7 | 31 | 19.2 | 62 |  |  | 19.167 |  | 3 | 61.935
B-19388 NATIVA | 190.5 | TREMIE 4500 | PILOTES 60 TORRE 4 Y 75 TORRE 5 | 2025-05-22 | 5/29/2025 12:00:00 AM | 7 | 31 | 17.6 | 57 |  |  | 19.167 |  | 3 | 56.774
B-19388 NATIVA | 190.5 | TREMIE 4500 | PILOTES 55 Y 90 TORRE 4 | 2025-05-19 | 5/26/2025 12:00:00 AM | 7 | 31 | 26.8 | 86 |  |  | 26.8 |  | 3 | 86.452
B-19388 NATIVA | 190.5 | TREMIE 4500 | PILOTES 55 Y 90 TORRE 4 | 2025-05-19 | 5/26/2025 12:00:00 AM | 7 | 31 | 26.3 | 85 |  |  | 26.8 |  | 3 | 84.839
B-19388 NATIVA | 190.5 | TREMIE 4500 | PILOTES 55 Y 90 TORRE 4 | 2025-05-19 | 5/26/2025 12:00:00 AM | 7 | 31 | 27.3 | 88 |  |  | 26.8 |  | 3 | 88.065
B-19388 NATIVA | 190.5 | TREMIE 4500 | PILOTES 1-42 TORRE 5 | 2025-06-09 | 6/16/2025 12:00:00 AM | 7 | 31 | 20.3 | 66 |  |  | 22.7 |  | 3 | 65.484
B-19388 NATIVA | 190.5 | TREMIE 4500 | PILOTES 1-42 TORRE 5 | 2025-06-09 | 6/16/2025 12:00:00 AM | 7 | 31 | 25.3 | 82 |  |  | 22.7 |  | 3 | 81.613
B-19388 NATIVA | 190.5 | TREMIE 4500 | PILOTES 1-42 TORRE 5 | 2025-06-09 | 6/16/2025 12:00:00 AM | 7 | 31 | 22.5 | 73 |  |  | 22.7 |  | 3 | 72.581
B-19388 NATIVA | 190.5 | TREMIE 4500 | PILOTE 38 TORRE 4 | 2025-05-16 | 5/23/2025 12:00:00 AM | 7 | 31 | 24.5 | 79 |  |  | 22.933 |  | 3 | 79.032
B-19388 NATIVA | 190.5 | TREMIE 4500 | PILOTE 38 TORRE 4 | 2025-05-16 | 5/23/2025 12:00:00 AM | 7 | 31 | 26.1 | 84 |  |  | 22.933 |  | 3 | 84.194
B-19388 NATIVA | 190.5 | TREMIE 4500 | PILOTE 38 TORRE 4 | 2025-05-16 | 5/23/2025 12:00:00 AM | 7 | 31 | 18.2 | 59 |  |  | 22.933 |  | 3 | 58.71
B-19388 NATIVA | 190.5 | TREMIE 4500 | PILOTE 67 TORRE 5 | 2025-05-16 | 5/23/2025 12:00:00 AM | 7 | 31 | 27.6 | 89 |  |  | 26.5 |  | 3 | 89.032
B-19388 NATIVA | 190.5 | TREMIE 4500 | PILOTE 67 TORRE 5 | 2025-05-16 | 5/23/2025 12:00:00 AM | 7 | 31 | 26.9 | 87 |  |  | 26.5 |  | 3 | 86.774
B-19388 NATIVA | 190.5 | TREMIE 4500 | PILOTE 67 TORRE 5 | 2025-05-16 | 5/23/2025 12:00:00 AM | 7 | 31 | 25 | 80 |  |  | 26.5 |  | 3 | 80.645
B-19388 NATIVA | 190.5 | TREMIE 4500 | PILOTE 83 TORRE 5 | 2025-05-16 | 5/23/2025 12:00:00 AM | 7 | 31 | 21 | 68 |  |  | 22.2 |  | 3 | 67.742
B-19388 NATIVA | 190.5 | TREMIE 4500 | PILOTE 83 TORRE 5 | 2025-05-16 | 5/23/2025 12:00:00 AM | 7 | 31 | 22.7 | 73 |  |  | 22.2 |  | 3 | 73.226
B-19388 NATIVA | 190.5 | TREMIE 4500 | PILOTE 83 TORRE 5 | 2025-05-16 | 5/23/2025 12:00:00 AM | 7 | 31 | 22.9 | 74 |  |  | 22.2 |  | 3 | 73.871
B-19388 NATIVA | 190.5 | TREMIE 4500 | PILOTE 73 TORRE 5 | 2025-05-17 | 5/24/2025 12:00:00 AM | 7 | 31 | 23.1 | 74 |  |  | 23.667 |  | 3 | 74.516
B-19388 NATIVA | 190.5 | TREMIE 4500 | PILOTE 73 TORRE 5 | 2025-05-17 | 5/24/2025 12:00:00 AM | 7 | 31 | 24.2 | 78 |  |  | 23.667 |  | 3 | 78.065
B-19388 NATIVA | 190.5 | TREMIE 4500 | PILOTE 73 TORRE 5 | 2025-05-17 | 5/24/2025 12:00:00 AM | 7 | 31 | 23.7 | 76 |  |  | 23.667 |  | 3 | 76.452
B-19388 NATIVA | 190.5 | TREMIE 4500 | PILOTES 6 TORRE 4 Y 11 TORRE 5 | 2025-06-10 | 6/17/2025 12:00:00 AM | 7 | 31 | 25.8 | 83 |  |  | 25.267 |  | 3 | 83.226
B-19388 NATIVA | 190.5 | TREMIE 4500 | PILOTE 17 TORRE 4 | 2025-06-10 | 6/17/2025 12:00:00 AM | 7 | 31 | 25.6 | 82 |  |  | 25.233 |  | 3 | 82.581
B-19388 NATIVA | 190.5 | TREMIE 4500 | PILOTES 6 TORRE 4 Y 11 TORRE 5 | 2025-06-10 | 6/17/2025 12:00:00 AM | 7 | 31 | 25.6 | 83 |  |  | 25.267 |  | 3 | 82.581
B-19388 NATIVA | 190.5 | TREMIE 4500 | PILOTES 6 TORRE 4 Y 11 TORRE 5 | 2025-06-10 | 6/17/2025 12:00:00 AM | 7 | 31 | 24.4 | 78 |  |  | 25.267 |  | 3 | 78.71
B-19388 NATIVA | 190.5 | TREMIE 4500 | PILOTE 19 TORRE 5 | 2025-05-21 | 5/28/2025 12:00:00 AM | 7 | 31 | 23.4 | 76 |  |  | 22.8 |  | 3 | 75.484
B-19388 NATIVA | 190.5 | TREMIE 4500 | PILOTE 19 TORRE 5 | 2025-05-21 | 5/28/2025 12:00:00 AM | 7 | 31 | 22.2 | 71 |  |  | 22.8 |  | 3 | 71.613
B-19388 NATIVA | 190.5 | TREMIE 4500 | PILOTE 19 TORRE 5 | 2025-05-21 | 5/28/2025 12:00:00 AM | 7 | 31 | 22.8 | 74 |  |  | 22.8 |  | 3 | 73.548
B-19388 NATIVA | 190.5 | TREMIE 4500 | PILOTE 7 TORRE 5 | 2025-05-21 | 5/28/2025 12:00:00 AM | 7 | 31 | 19.7 | 63 |  |  | 18.533 |  | 3 | 63.548
B-19388 NATIVA | 190.5 | TREMIE 4500 | PILOTE 7 TORRE 5 | 2025-05-21 | 5/28/2025 12:00:00 AM | 7 | 31 | 19.8 | 64 |  |  | 18.533 |  | 3 | 63.871
B-19388 NATIVA | 190.5 | TREMIE 4500 | PILOTE 7 TORRE 5 | 2025-05-21 | 5/28/2025 12:00:00 AM | 7 | 31 | 16.1 | 52 |  |  | 18.533 |  | 3 | 51.935
B-19388 NATIVA | 190.5 | TREMIE 4500 | PILOTE 17 TORRE 4 | 2025-06-10 | 6/17/2025 12:00:00 AM | 7 | 31 | 24.3 | 78 |  |  | 25.233 |  | 3 | 78.387
B-19388 NATIVA | 190.5 | TREMIE 4500 | PILOTE 17 TORRE 4 | 2025-06-10 | 6/17/2025 12:00:00 AM | 7 | 31 | 25.8 | 83 |  |  | 25.233 |  | 3 | 83.226
B-19388 NATIVA | 190.5 | TREMIE 4500 | PILOTES 10 TORRE 4 Y 69 TORRE 5 | 2025-05-23 | 5/30/2025 12:00:00 AM | 7 | 31 | 22.5 | 72 |  |  | 21.767 |  | 3 | 72.581
B-19388 NATIVA | 190.5 | TREMIE 4500 | PILOTES 10 TORRE 4 Y 69 TORRE 5 | 2025-05-23 | 5/30/2025 12:00:00 AM | 7 | 31 | 21.8 | 70 |  |  | 21.767 |  | 3 | 70.323
B-19388 NATIVA | 190.5 | TREMIE 4500 | PILOTES 10 TORRE 4 Y 69 TORRE 5 | 2025-05-23 | 5/30/2025 12:00:00 AM | 7 | 31 | 21 | 68 |  |  | 21.767 |  | 3 | 67.742
B-19388 NATIVA | 190.5 | TREMIE 4500 | PILOTES 14 TORRE 4 Y 27 TORRE 5 | 2025-05-23 | 5/30/2025 12:00:00 AM | 7 | 31 | 20.7 | 67 |  |  | 20.8 |  | 3 | 66.774
B-19388 NATIVA | 190.5 | TREMIE 4500 | PILOTES 14 TORRE 4 Y 27 TORRE 5 | 2025-05-23 | 5/30/2025 12:00:00 AM | 7 | 31 | 20.7 | 67 |  |  | 20.8 |  | 3 | 66.774
B-19388 NATIVA | 190.5 | TREMIE 4500 | PILOTES 14 TORRE 4 Y 27 TORRE 5 | 2025-05-23 | 5/30/2025 12:00:00 AM | 7 | 31 | 21 | 68 |  |  | 20.8 |  | 3 | 67.742
B-19388 NATIVA | 190.5 | TREMIE 4500 | PILOTE 30 TORRE 4 | 2025-05-26 | 6/2/2025 12:00:00 AM | 7 | 31 | 21 | 68 |  |  | 20.033 |  | 3 | 67.742
B-19388 NATIVA | 190.5 | TREMIE 4500 | PILOTE 30 TORRE 4 | 2025-05-26 | 6/2/2025 12:00:00 AM | 7 | 31 | 19.6 | 63 |  |  | 20.033 |  | 3 | 63.226
B-19388 NATIVA | 190.5 | TREMIE 4500 | PILOTE 30 TORRE 4 | 2025-05-26 | 6/2/2025 12:00:00 AM | 7 | 31 | 19.5 | 63 |  |  | 20.033 |  | 3 | 62.903
B-19388 NATIVA | 190.5 | TREMIE 4500 | PILOTE 56 TORRE 4 | 2025-05-26 | 6/2/2025 12:00:00 AM | 7 | 31 | 20 | 64 |  |  | 23 |  | 3 | 64.516
B-19388 NATIVA | 190.5 | TREMIE 4500 | PILOTE 56 TORRE 4 | 2025-05-26 | 6/2/2025 12:00:00 AM | 7 | 31 | 25.9 | 84 |  |  | 23 |  | 3 | 83.548
B-19388 NATIVA | 190.5 | TREMIE 4500 | PILOTE 56 TORRE 4 | 2025-05-26 | 6/2/2025 12:00:00 AM | 7 | 31 | 23.1 | 74 |  |  | 23 |  | 3 | 74.516
B-19388 NATIVA | 190.5 | TREMIE 4500 | PILOTES 73 TORRE 4 Y 48 TORRE 5 | 2025-05-28 | 6/4/2025 12:00:00 AM | 7 | 31 | 19.8 | 64 |  |  | 21.967 |  | 3 | 63.871
B-19388 NATIVA | 190.5 | TREMIE 4500 | PILOTES 73 TORRE 4 Y 48 TORRE 5 | 2025-05-28 | 6/4/2025 12:00:00 AM | 7 | 31 | 22.4 | 72 |  |  | 21.967 |  | 3 | 72.258
B-19388 NATIVA | 190.5 | TREMIE 4500 | PILOTES 73 TORRE 4 Y 48 TORRE 5 | 2025-05-28 | 6/4/2025 12:00:00 AM | 7 | 31 | 23.7 | 76 |  |  | 21.967 |  | 3 | 76.452
B-19388 NATIVA | 190.5 | TREMIE 4500 | PILOTE 52 TORRE 5 | 2025-05-28 | 6/4/2025 12:00:00 AM | 7 | 31 | 23 | 74 |  |  | 20.633 |  | 3 | 74.194
B-19388 NATIVA | 190.5 | TREMIE 4500 | PILOTE 52 TORRE 5 | 2025-05-28 | 6/4/2025 12:00:00 AM | 7 | 31 | 20.1 | 65 |  |  | 20.633 |  | 3 | 64.839
B-19388 NATIVA | 190.5 | TREMIE 4500 | PILOTE 52 TORRE 5 | 2025-05-28 | 6/4/2025 12:00:00 AM | 7 | 31 | 18.8 | 61 |  |  | 20.633 |  | 3 | 60.645
B-19388 NATIVA | 190.5 | TREMIE 4500 | PILOTE 92 TORRE 5 | 2025-05-30 | 6/6/2025 12:00:00 AM | 7 | 31 | 18.2 | 59 |  |  | 17.667 |  | 3 | 58.71
B-19388 NATIVA | 190.5 | TREMIE 4500 | PILOTE 92 TORRE 5 | 2025-05-30 | 6/6/2025 12:00:00 AM | 7 | 31 | 16.9 | 55 |  |  | 17.667 |  | 3 | 54.516
B-19388 NATIVA | 190.5 | TREMIE 4500 | PILOTE 92 TORRE 5 | 2025-05-30 | 6/6/2025 12:00:00 AM | 7 | 31 | 17.9 | 58 |  |  | 17.667 |  | 3 | 57.742
B-19388 NATIVA | 190.5 | TREMIE 4500 | PILOTE 50 TORRE 4 | 2025-05-29 | 6/5/2025 12:00:00 AM | 7 | 31 | 23.4 | 76 |  |  | 22.367 |  | 3 | 75.484
B-19388 NATIVA | 190.5 | TREMIE 4500 | PILOTE 50 TORRE 4 | 2025-05-29 | 6/5/2025 12:00:00 AM | 7 | 31 | 20.4 | 66 |  |  | 22.367 |  | 3 | 65.806
B-19388 NATIVA | 190.5 | TREMIE 4500 | PILOTE 50 TORRE 4 | 2025-05-29 | 6/5/2025 12:00:00 AM | 7 | 31 | 23.3 | 75 |  |  | 22.367 |  | 3 | 75.161
B-19388 NATIVA | 190.5 | TREMIE 4500 | PILOTES 41 TORRE 4 Y 56 TORRE 5 | 2025-05-29 | 6/5/2025 12:00:00 AM | 7 | 31 | 25.1 | 81 |  |  | 23.2 |  | 3 | 80.968
B-19388 NATIVA | 190.5 | TREMIE 4500 | PILOTES 41 TORRE 4 Y 56 TORRE 5 | 2025-05-29 | 6/5/2025 12:00:00 AM | 7 | 31 | 22.1 | 71 |  |  | 23.2 |  | 3 | 71.29
B-19388 NATIVA | 190.5 | TREMIE 4500 | PILOTES 41 TORRE 4 Y 56 TORRE 5 | 2025-05-29 | 6/5/2025 12:00:00 AM | 7 | 31 | 22.4 | 72 |  |  | 23.2 |  | 3 | 72.258
B-19388 NATIVA | 190.5 | TREMIE 4500 | PILOTES 12-29 TORRE 4 | 2025-05-30 | 6/6/2025 12:00:00 AM | 7 | 31 | 25.6 | 83 |  |  | 21.367 |  | 3 | 82.581
B-19388 NATIVA | 190.5 | TREMIE 4500 | PILOTES 12-29 TORRE 4 | 2025-05-30 | 6/6/2025 12:00:00 AM | 7 | 31 | 18.3 | 59 |  |  | 21.367 |  | 3 | 59.032
B-19388 NATIVA | 190.5 | TREMIE 4500 | PILOTES 12-29 TORRE 4 | 2025-05-30 | 6/6/2025 12:00:00 AM | 7 | 31 | 20.2 | 65 |  |  | 21.367 |  | 3 | 65.161
B-19388 NATIVA | 190.5 | TREMIE 4500 | PILOTE 45 TORRE 4 | 2025-05-31 | 6/7/2025 12:00:00 AM | 7 | 31 | 22.9 | 74 |  |  | 20.833 |  | 3 | 73.871
B-19388 NATIVA | 190.5 | TREMIE 4500 | PILOTE 45 TORRE 4 | 2025-05-31 | 6/7/2025 12:00:00 AM | 7 | 31 | 19.3 | 62 |  |  | 20.833 |  | 3 | 62.258
B-19388 NATIVA | 190.5 | TREMIE 4500 | PILOTE 45 TORRE 4 | 2025-05-31 | 6/7/2025 12:00:00 AM | 7 | 31 | 20.3 | 66 |  |  | 20.833 |  | 3 | 65.484
B-19388 NATIVA | 190.5 | TREMIE 4500 | PILOTES 85 TORRE 4 Y 71 TORRE 5 | 2025-06-05 | 6/12/2025 12:00:00 AM | 7 | 31 | 22.9 | 74 |  |  | 24.133 |  | 3 | 73.871
B-19388 NATIVA | 190.5 | TREMIE 4500 | PILOTES 85 TORRE 4 Y 71 TORRE 5 | 2025-06-05 | 6/12/2025 12:00:00 AM | 7 | 31 | 25.9 | 83 |  |  | 24.133 |  | 3 | 83.548
B-19388 NATIVA | 190.5 | TREMIE 4500 | PILOTES 85 TORRE 4 Y 71 TORRE 5 | 2025-06-05 | 6/12/2025 12:00:00 AM | 7 | 31 | 23.6 | 76 |  |  | 24.133 |  | 3 | 76.129
B-19388 NATIVA | 190.5 | TREMIE 4500 | PILOTES 8 TORRE 4 Y 50 TORRE 5 | 2025-06-06 | 6/13/2025 12:00:00 AM | 7 | 31 | 21.2 | 68 |  |  | 20.3 |  | 3 | 68.387
B-19388 NATIVA | 190.5 | TREMIE 4500 | PILOTES 8 TORRE 4 Y 50 TORRE 5 | 2025-06-06 | 6/13/2025 12:00:00 AM | 7 | 31 | 21.4 | 69 |  |  | 20.3 |  | 3 | 69.032
B-19388 NATIVA | 190.5 | TREMIE 4500 | PILOTES 8 TORRE 4 Y 50 TORRE 5 | 2025-06-06 | 6/13/2025 12:00:00 AM | 7 | 31 | 18.3 | 59 |  |  | 20.3 |  | 3 | 59.032
B-19388 NATIVA | 190.5 | TREMIE 4500 | PILOTES 47 TORRE 4 Y 68 TORRE 5 | 2025-06-06 | 6/13/2025 12:00:00 AM | 7 | 31 | 21.9 | 71 |  |  | 20.767 |  | 3 | 70.645
B-19388 NATIVA | 190.5 | TREMIE 4500 | PILOTES 47 TORRE 4 Y 68 TORRE 5 | 2025-06-06 | 6/13/2025 12:00:00 AM | 7 | 31 | 19.7 | 64 |  |  | 20.767 |  | 3 | 63.548
B-19388 NATIVA | 190.5 | TREMIE 4500 | PILOTES 47 TORRE 4 Y 68 TORRE 5 | 2025-06-06 | 6/13/2025 12:00:00 AM | 7 | 31 | 20.7 | 67 |  |  | 20.767 |  | 3 | 66.774
B-19388 NATIVA | 190.5 | TREMIE 4500 | PILOTE 27 TORRE 4 | 2025-06-07 | 6/14/2025 12:00:00 AM | 7 | 31 | 21.5 | 69 |  |  | 20.2 |  | 3 | 69.355
B-19388 NATIVA | 190.5 | TREMIE 4500 | PILOTE 27 TORRE 4 | 2025-06-07 | 6/14/2025 12:00:00 AM | 7 | 31 | 19 | 61 |  |  | 20.2 |  | 3 | 61.29
B-19388 NATIVA | 190.5 | TREMIE 4500 | PILOTE 27 TORRE 4 | 2025-06-07 | 6/14/2025 12:00:00 AM | 7 | 31 | 20.1 | 65 |  |  | 20.2 |  | 3 | 64.839
B-19388 NATIVA | 190.5 | TREMIE 4500 | PILOTES 59-65 TORRE 5 | 2025-06-11 | 6/18/2025 12:00:00 AM | 7 | 31 | 16.5 | 53 |  |  | 17.567 |  | 3 | 53.226
B-19388 NATIVA | 190.5 | TREMIE 4500 | PILOTES 59-65 TORRE 5 | 2025-06-11 | 6/18/2025 12:00:00 AM | 7 | 31 | 16.5 | 53 |  |  | 17.567 |  | 3 | 53.226
B-19388 NATIVA | 190.5 | TREMIE 4500 | PILOTES 59-65 TORRE 5 | 2025-06-11 | 6/18/2025 12:00:00 AM | 7 | 31 | 19.7 | 64 |  |  | 17.567 |  | 3 | 63.548
B-19388 NATIVA | 190.5 | TREMIE 4500 | PILOTE 79 TORRE 4 | 2025-06-11 | 6/18/2025 12:00:00 AM | 7 | 31 | 23.2 | 75 |  |  | 19.6 |  | 3 | 74.839
B-19388 NATIVA | 190.5 | TREMIE 4500 | PILOTE 79 TORRE 4 | 2025-06-11 | 6/18/2025 12:00:00 AM | 7 | 31 | 17.7 | 57 |  |  | 19.6 |  | 3 | 57.097
B-19388 NATIVA | 190.5 | TREMIE 4500 | PILOTE 79 TORRE 4 | 2025-06-11 | 6/18/2025 12:00:00 AM | 7 | 31 | 17.9 | 58 |  |  | 19.6 |  | 3 | 57.742
B-19388 NATIVA | 190.5 | TREMIE 4500 | PILOTES 71 TORRE 4 Y 23 TORRE 5 | 2025-06-12 | 6/19/2025 12:00:00 AM | 7 | 31 | 39.3 | 127 |  |  | 31.367 |  | 3 | 126.774
B-19388 NATIVA | 190.5 | TREMIE 4500 | PILOTES 71 TORRE 4 Y 23 TORRE 5 | 2025-06-12 | 6/19/2025 12:00:00 AM | 7 | 31 | 26.5 | 85 |  |  | 31.367 |  | 3 | 85.484
B-19388 NATIVA | 190.5 | TREMIE 4500 | PILOTES 71 TORRE 4 Y 23 TORRE 5 | 2025-06-12 | 6/19/2025 12:00:00 AM | 7 | 31 | 28.3 | 91 |  |  | 31.367 |  | 3 | 91.29
B-19388 NATIVA | 190.5 | TREMIE 4500 | PILOTES 78 TORRE 4 Y 34 TORRE 5 | 2025-06-13 | 6/20/2025 12:00:00 AM | 7 | 31 | 25.4 | 82 |  |  | 24.333 |  | 3 | 81.935
B-19388 NATIVA | 190.5 | TREMIE 4500 | PILOTES 78 TORRE 4 Y 34 TORRE 5 | 2025-06-13 | 6/20/2025 12:00:00 AM | 7 | 31 | 23.5 | 76 |  |  | 24.333 |  | 3 | 75.806
B-19388 NATIVA | 190.5 | TREMIE 4500 | PILOTES 78 TORRE 4 Y 34 TORRE 5 | 2025-06-13 | 6/20/2025 12:00:00 AM | 7 | 31 | 24.1 | 78 |  |  | 24.333 |  | 3 | 77.742
B-19388 NATIVA | 190.5 | TREMIE 4500 | PILOTE 20 TORRE 5 | 2025-06-14 | 6/21/2025 12:00:00 AM | 7 | 31 | 20.3 | 66 |  |  | 20.467 |  | 3 | 65.484
B-19388 NATIVA | 190.5 | TREMIE 4500 | PILOTE 20 TORRE 5 | 2025-06-14 | 6/21/2025 12:00:00 AM | 7 | 31 | 21.7 | 70 |  |  | 20.467 |  | 3 | 70
B-19388 NATIVA | 190.5 | TREMIE 4500 | PILOTE 20 TORRE 5 | 2025-06-14 | 6/21/2025 12:00:00 AM | 7 | 31 | 19.4 | 62 |  |  | 20.467 |  | 3 | 62.581
B-19388 NATIVA | 190.5 | TREMIE 4500 | PILOTE 92 TORRE 4 | 2025-06-16 | 6/23/2025 12:00:00 AM | 7 | 31 | 23.3 | 75 |  |  | 23.7 |  | 3 | 75.161
B-19388 NATIVA | 190.5 | TREMIE 4500 | PILOTE 92 TORRE 4 | 2025-06-16 | 6/23/2025 12:00:00 AM | 7 | 31 | 23.8 | 77 |  |  | 23.7 |  | 3 | 76.774
B-19388 NATIVA | 190.5 | TREMIE 4500 | PILOTE 92 TORRE 4 | 2025-06-16 | 6/23/2025 12:00:00 AM | 7 | 31 | 24 | 78 |  |  | 23.7 |  | 3 | 77.419
B-19388 NATIVA | 190.5 | TREMIE 4500 | PILOTES 66-41 TORRE 5 | 2025-06-24 | 7/1/2025 12:00:00 AM | 7 | 31 | 23.2 | 75 |  |  | 24.7 |  | 3 | 74.839
B-19388 NATIVA | 190.5 | TREMIE 4500 | PILOTES 66-41 TORRE 5 | 2025-06-24 | 7/1/2025 12:00:00 AM | 7 | 31 | 28.3 | 91 |  |  | 24.7 |  | 3 | 91.29
B-19388 NATIVA | 190.5 | TREMIE 4500 | PILOTES 66-41 TORRE 5 | 2025-06-24 | 7/1/2025 12:00:00 AM | 7 | 31 | 22.6 | 73 |  |  | 24.7 |  | 3 | 72.903
B-19388 NATIVA | 190.5 | TREMIE 4500 | PILOTE 31 TORRE 4 | 2025-06-13 | 6/20/2025 12:00:00 AM | 7 | 31 | 24.8 | 80 |  |  | 24 |  | 3 | 80
B-19388 NATIVA | 190.5 | TREMIE 4500 | PILOTE 31 TORRE 4 | 2025-06-13 | 6/20/2025 12:00:00 AM | 7 | 31 | 24.6 | 79 |  |  | 24 |  | 3 | 79.355
B-19388 NATIVA | 190.5 | TREMIE 4500 | PILOTE 31 TORRE 4 | 2025-06-13 | 6/20/2025 12:00:00 AM | 7 | 31 | 22.6 | 73 |  |  | 24 |  | 3 | 72.903
B-19388 NATIVA | 190.5 | TREMIE 4500 | PILOTES 70 TORRE 5 Y 88 TORRE 4 | 2025-06-20 | 6/27/2025 12:00:00 AM | 7 | 31 | 30.3 | 98 |  |  | 30.667 |  | 3 | 97.742
B-19388 NATIVA | 190.5 | TREMIE 4500 | PILOTES 70 TORRE 5 Y 88 TORRE 4 | 2025-06-20 | 6/27/2025 12:00:00 AM | 7 | 31 | 30 | 97 |  |  | 30.667 |  | 3 | 96.774
B-19388 NATIVA | 190.5 | TREMIE 4500 | PILOTES 70 TORRE 5 Y 88 TORRE 4 | 2025-06-20 | 6/27/2025 12:00:00 AM | 7 | 31 | 31.7 | 102 |  |  | 30.667 |  | 3 | 102.258
B-19388 NATIVA | 190.5 | TREMIE 4500 | PILOTE 22 TORRE 5 | 2025-06-25 | 7/2/2025 12:00:00 AM | 7 | 31 | 29.9 | 96 |  |  | 29.267 |  | 3 | 96.452
B-19388 NATIVA | 190.5 | TREMIE 4500 | PILOTE 22 TORRE 5 | 2025-06-25 | 7/2/2025 12:00:00 AM | 7 | 31 | 29.4 | 95 |  |  | 29.267 |  | 3 | 94.839
B-19388 NATIVA | 190.5 | TREMIE 4500 | PILOTE 22 TORRE 5 | 2025-06-25 | 7/2/2025 12:00:00 AM | 7 | 31 | 28.5 | 92 |  |  | 29.267 |  | 3 | 91.935
B-19388 NATIVA | 190.5 | TREMIE 4500 | PILOTE 30 TORRE 5 | 2025-06-26 | 7/3/2025 12:00:00 AM | 7 | 31 | 34.3 | 111 |  |  | 30.033 |  | 3 | 110.645
B-19388 NATIVA | 190.5 | TREMIE 4500 | PILOTE 30 TORRE 5 | 2025-06-26 | 7/3/2025 12:00:00 AM | 7 | 31 | 29.2 | 94 |  |  | 30.033 |  | 3 | 94.194
B-19388 NATIVA | 190.5 | TREMIE 4500 | PILOTE 30 TORRE 5 | 2025-06-26 | 7/3/2025 12:00:00 AM | 7 | 31 | 26.6 | 86 |  |  | 30.033 |  | 3 | 85.806
B-19388 NATIVA | 190.5 | TREMIE 4500 | PILOTE 81 TORRE 5 | 2025-06-28 | 7/5/2025 12:00:00 AM | 7 | 31 | 22.6 | 73 |  |  | 25.133 |  | 6 | 72.903
B-19388 NATIVA | 190.5 | TREMIE 4500 | PILOTE 81 TORRE 5 | 2025-06-28 | 7/5/2025 12:00:00 AM | 7 | 31 | 19.2 | 62 |  |  | 25.133 |  | 6 | 61.935
B-19388 NATIVA | 190.5 | TREMIE 4500 | PILOTE 81 TORRE 5 | 2025-06-28 | 7/5/2025 12:00:00 AM | 7 | 31 | 19.3 | 62 |  |  | 25.133 |  | 6 | 62.258
B-19388 NATIVA | 190.5 | TREMIE 4500 | PILOTE 26 TORRE 5 | 2025-07-05 | 7/12/2025 12:00:00 AM | 7 | 31 | 30.4 | 98 |  |  | 28.167 |  | 3 | 98.065
B-19388 NATIVA | 190.5 | TREMIE 4500 | PILOTE 26 TORRE 5 | 2025-07-05 | 7/12/2025 12:00:00 AM | 7 | 31 | 28.6 | 92 |  |  | 28.167 |  | 3 | 92.258
B-19388 NATIVA | 190.5 | TREMIE 4500 | PILOTE 26 TORRE 5 | 2025-07-05 | 7/12/2025 12:00:00 AM | 7 | 31 | 25.5 | 82 |  |  | 28.167 |  | 3 | 82.258
B-19388 NATIVA | 190.5 | TREMIE 4500 | PILOTES 31-61 TORRE 5 | 2025-07-09 | 7/16/2025 12:00:00 AM | 7 | 31 | 20.4 | 66 |  |  | 23.067 |  | 3 | 65.806
B-19388 NATIVA | 190.5 | TREMIE 4500 | PILOTES 31-61 TORRE 5 | 2025-07-09 | 7/16/2025 12:00:00 AM | 7 | 31 | 25.8 | 83 |  |  | 23.067 |  | 3 | 83.226
B-19388 NATIVA | 190.5 | TREMIE 4500 | PILOTES 31-61 TORRE 5 | 2025-07-09 | 7/16/2025 12:00:00 AM | 7 | 31 | 23 | 74 |  |  | 23.067 |  | 3 | 74.194
B-19388 NATIVA | 190.5 | TREMIE 4500 | PILOTES 35-49 TORRE 5 | 2025-07-03 | 7/10/2025 12:00:00 AM | 7 | 31 | 28.4 | 92 |  |  | 27.533 |  | 3 | 91.613
B-19388 NATIVA | 190.5 | TREMIE 4500 | PILOTES 35-49 TORRE 5 | 2025-07-03 | 7/10/2025 12:00:00 AM | 7 | 31 | 30.8 | 99 |  |  | 27.533 |  | 3 | 99.355
B-19388 NATIVA | 190.5 | TREMIE 4500 | PILOTES 35-49 TORRE 5 | 2025-07-03 | 7/10/2025 12:00:00 AM | 7 | 31 | 23.4 | 75 |  |  | 27.533 |  | 3 | 75.484
B-19388 NATIVA | 190.5 | TREMIE 4500 | PILOTE 44 TORRE 5 | 2025-07-02 | 7/9/2025 12:00:00 AM | 7 | 31 | 25.7 | 83 |  |  | 27.433 |  | 3 | 82.903
B-19388 NATIVA | 190.5 | TREMIE 4500 | PILOTE 44 TORRE 5 | 2025-07-02 | 7/9/2025 12:00:00 AM | 7 | 31 | 28.3 | 91 |  |  | 27.433 |  | 3 | 91.29
B-19388 NATIVA | 190.5 | TREMIE 4500 | PILOTE 44 TORRE 5 | 2025-07-02 | 7/9/2025 12:00:00 AM | 7 | 31 | 28.3 | 91 |  |  | 27.433 |  | 3 | 91.29
B-19388 NATIVA | 190.5 | TREMIE 4500 | PILOTE 74 TORRE 5 | 2025-07-04 | 7/11/2025 12:00:00 AM | 7 | 31 | 22.1 | 71 |  |  | 25.033 |  | 3 | 71.29
B-19388 NATIVA | 190.5 | TREMIE 4500 | PILOTE 74 TORRE 5 | 2025-07-04 | 7/11/2025 12:00:00 AM | 7 | 31 | 26.8 | 86 |  |  | 25.033 |  | 3 | 86.452
B-19388 NATIVA | 190.5 | TREMIE 4500 | PILOTE 74 TORRE 5 | 2025-07-04 | 7/11/2025 12:00:00 AM | 7 | 31 | 26.2 | 85 |  |  | 25.033 |  | 3 | 84.516
B-19388 NATIVA | 190.5 | TREMIE 4500 | PILOTE 5 TORRE 5 | 2025-07-07 | 7/14/2025 12:00:00 AM | 7 | 31 | 25.9 | 83 |  |  | 24.433 |  | 3 | 83.548
B-19388 NATIVA | 190.5 | TREMIE 4500 | PILOTE 5 TORRE 5 | 2025-07-07 | 7/14/2025 12:00:00 AM | 7 | 31 | 25.5 | 82 |  |  | 24.433 |  | 3 | 82.258
B-19388 NATIVA | 190.5 | TREMIE 4500 | PILOTE 5 TORRE 5 | 2025-07-07 | 7/14/2025 12:00:00 AM | 7 | 31 | 21.9 | 71 |  |  | 24.433 |  | 3 | 70.645
B-19388 NATIVA | 190.5 | TREMIE 4500 | ILOTE 78 TORRE 5 | 2025-07-10 | 7/17/2025 12:00:00 AM | 7 | 31 | 22.7 | 73 |  |  | 22.4 |  | 3 | 73.226
B-19388 NATIVA | 190.5 | TREMIE 4500 | ILOTE 78 TORRE 5 | 2025-07-10 | 7/17/2025 12:00:00 AM | 7 | 31 | 19.2 | 62 |  |  | 22.4 |  | 3 | 61.935
B-19388 NATIVA | 190.5 | TREMIE 4500 | ILOTE 78 TORRE 5 | 2025-07-10 | 7/17/2025 12:00:00 AM | 7 | 31 | 25.3 | 81 |  |  | 22.4 |  | 3 | 81.613
B-19388 NATIVA | 191 | IND. MURO 4000 GF | CIMENTACION EJES (1-3) (A-J) TORRE 4 | 2025-08-05 | 8/12/2025 12:00:00 AM | 7 | 28 | 27.7 | 99 |  |  | 28.033 |  | 3 | 98.929
B-19388 NATIVA | 191 | IND. MURO 4000 GF | CIMENTACION EJES (1-3) (A-J) TORRE 4 | 2025-08-05 | 8/12/2025 12:00:00 AM | 7 | 28 | 27.5 | 98 |  |  | 28.033 |  | 3 | 98.214
B-19388 NATIVA | 191 | IND. MURO 4000 GF | CIMENTACION EJES (1-3) (A-J) TORRE 4 | 2025-08-05 | 8/12/2025 12:00:00 AM | 7 | 28 | 28.9 | 103 |  |  | 28.033 |  | 3 | 103.214
B-19388 NATIVA | 191 | IND. MURO 4000 GF | CIMENTACION EJES (3-5) (A-J) TORRE 4 | 2025-08-05 | 8/12/2025 12:00:00 AM | 7 | 28 | 32.2 | 115 |  |  | 31.733 |  | 3 | 115
B-19388 NATIVA | 191 | IND. MURO 4000 GF | CIMENTACION EJES (3-5) (A-J) TORRE 4 | 2025-08-05 | 8/12/2025 12:00:00 AM | 7 | 28 | 28.8 | 103 |  |  | 31.733 |  | 3 | 102.857
B-19388 NATIVA | 191 | IND. MURO 4000 GF | CIMENTACION EJES (3-5) (A-J) TORRE 4 | 2025-08-05 | 8/12/2025 12:00:00 AM | 7 | 28 | 34.2 | 122 |  |  | 31.733 |  | 3 | 122.143
B-19388 NATIVA | 191 | IND. MURO 4000 GF | PLACA PISO 1 EJES (9-12)(A-J) TORRE 4 | 2025-09-04 | 9/11/2025 12:00:00 AM | 7 | 28 | 30.9 | 110 | PLACA | B-19388 NATIVA_PLACA_28_7 | 27.4 |  | 3 | 110.357
B-19388 NATIVA | 191 | IND. MURO 4000 GF | CIMENTACION EJES (16-21) (A-J) TORRE 4 | 2025-09-04 | 9/11/2025 12:00:00 AM | 7 | 28 | 30.8 | 110 |  |  | 29.3 |  | 3 | 110
B-19388 NATIVA | 191 | IND. MURO 4000 GF | CIMENTACION EJES (16-21) (A-J) TORRE 4 | 2025-09-04 | 9/11/2025 12:00:00 AM | 7 | 28 | 27.7 | 99 |  |  | 29.3 |  | 3 | 98.929
B-19388 NATIVA | 191 | IND. MURO 4000 GF | CIMENTACION EJES (16-21) (A-J) TORRE 4 | 2025-09-04 | 9/11/2025 12:00:00 AM | 7 | 28 | 29.4 | 105 |  |  | 29.3 |  | 3 | 105
B-19388 NATIVA | 191 | IND. MURO 4000 GF | PLACA PISO 1 EJES (1-9)(A-J) TORRE 4 | 2025-08-26 | 9/2/2025 12:00:00 AM | 7 | 28 | 27.8 | 99 | PLACA | B-19388 NATIVA_PLACA_28_7 | 29.1 |  | 3 | 99.286
B-19388 NATIVA | 191 | IND. MURO 4000 GF | CIMENTACION EJES (5-7) (A-J) TORRE 4 | 2025-08-13 | 8/20/2025 12:00:00 AM | 7 | 28 | 22 | 78 |  |  | 23.717 |  | 6 | 78.571
B-19388 NATIVA | 191 | IND. MURO 4000 GF | CIMENTACION EJES (5-7) (A-J) TORRE 4 | 2025-08-13 | 8/20/2025 12:00:00 AM | 7 | 28 | 24.6 | 88 |  |  | 23.717 |  | 6 | 87.857
B-19388 NATIVA | 191 | IND. MURO 4000 GF | CIMENTACION EJES (5-7) (A-J) TORRE 4 | 2025-08-13 | 8/20/2025 12:00:00 AM | 7 | 28 | 21.3 | 76 |  |  | 23.717 |  | 6 | 76.071
B-19388 NATIVA | 191 | IND. MURO 4000 GF | CIMENTACION EJES (5-7) (A-J) TORRE 4 | 2025-08-13 | 8/20/2025 12:00:00 AM | 7 | 28 | 24.8 | 88 |  |  | 23.717 |  | 6 | 88.571
B-19388 NATIVA | 191 | IND. MURO 4000 GF | CIMENTACION EJES (5-7) (A-J) TORRE 4 | 2025-08-13 | 8/20/2025 12:00:00 AM | 7 | 28 | 25.3 | 90 |  |  | 23.717 |  | 6 | 90.357
B-19388 NATIVA | 191 | IND. MURO 4000 GF | CIMENTACION EJES (5-7) (A-J) TORRE 4 | 2025-08-13 | 8/20/2025 12:00:00 AM | 7 | 28 | 24.3 | 87 |  |  | 23.717 |  | 6 | 86.786
B-19388 NATIVA | 191 | CONVENCIONAL 4000 GC | BASE TORRE GRUA | 2025-08-15 | 8/22/2025 12:00:00 AM | 7 | 28 | 27.2 | 97 |  |  | 25.967 |  | 3 | 97.143
B-19388 NATIVA | 191 | CONVENCIONAL 4000 GC | BASE TORRE GRUA | 2025-08-15 | 8/22/2025 12:00:00 AM | 7 | 28 | 26 | 93 |  |  | 25.967 |  | 3 | 92.857
B-19388 NATIVA | 191 | CONVENCIONAL 4000 GC | BASE TORRE GRUA | 2025-08-15 | 8/22/2025 12:00:00 AM | 7 | 28 | 24.7 | 88 |  |  | 25.967 |  | 3 | 88.214
B-19388 NATIVA | 191 | IND. MURO 4000 GF | PLACA PISO 1 EJES (9-12)(A-J) TORRE 4 | 2025-09-04 | 9/11/2025 12:00:00 AM | 7 | 28 | 25 | 89 | PLACA | B-19388 NATIVA_PLACA_28_7 | 27.4 |  | 3 | 89.286
B-19388 NATIVA | 191 | IND. MURO 4000 GF | PLACA PISO 1 EJES (9-12)(A-J) TORRE 4 | 2025-09-04 | 9/11/2025 12:00:00 AM | 7 | 28 | 26.3 | 94 | PLACA | B-19388 NATIVA_PLACA_28_7 | 27.4 |  | 3 | 93.929
B-19388 NATIVA | 191 | IND. MURO 4000 GF | PLACA PISO 1 EJES (1-9)(A-J) TORRE 4 | 2025-08-26 | 9/2/2025 12:00:00 AM | 7 | 28 | 29.3 | 104 | PLACA | B-19388 NATIVA_PLACA_28_7 | 29.1 |  | 3 | 104.643
B-19388 NATIVA | 191 | IND. MURO 4000 GF | PLACA PISO 1 EJES (1-9)(A-J) TORRE 4 | 2025-08-26 | 9/2/2025 12:00:00 AM | 7 | 28 | 30.2 | 108 | PLACA | B-19388 NATIVA_PLACA_28_7 | 29.1 |  | 3 | 107.857
B-19388 NATIVA | 190.5 | IND. MURO 4000 GF | CIMENTACION EJES (10-11) (A-J) TORRE 4 | 2025-08-21 | 8/28/2025 12:00:00 AM | 7 | 28 | 34.6 | 123 |  |  | 31.533 |  | 3 | 123.571
B-19388 NATIVA | 190.5 | IND. MURO 4000 GF | CIMENTACION EJES (10-11) (A-J) TORRE 4 | 2025-08-21 | 8/28/2025 12:00:00 AM | 7 | 28 | 28.9 | 103 |  |  | 31.533 |  | 3 | 103.214
B-19388 NATIVA | 190.5 | IND. MURO 4000 GF | CIMENTACION EJES (10-11) (A-J) TORRE 4 | 2025-08-21 | 8/28/2025 12:00:00 AM | 7 | 28 | 31.1 | 111 |  |  | 31.533 |  | 3 | 111.071
B-19388 NATIVA | 190.5 | IND. MURO 4000 GF | CIMENTACION EJES (11-12) (A-J) TORRE 4 | 2025-08-21 | 8/28/2025 12:00:00 AM | 7 | 28 | 28.7 | 103 |  |  | 28.933 |  | 3 | 102.5
B-19388 NATIVA | 190.5 | IND. MURO 4000 GF | CIMENTACION EJES (11-12) (A-J) TORRE 4 | 2025-08-21 | 8/28/2025 12:00:00 AM | 7 | 28 | 31.5 | 112 |  |  | 28.933 |  | 3 | 112.5
B-19388 NATIVA | 190.5 | IND. MURO 4000 GF | CIMENTACION EJES (11-12) (A-J) TORRE 4 | 2025-08-21 | 8/28/2025 12:00:00 AM | 7 | 28 | 26.6 | 95 |  |  | 28.933 |  | 3 | 95
B-19388 NATIVA | 191 | IND. MURO 4000 GF | CIMENTACION EJES (6-8) (A-J) TORRE 5 | 2025-09-25 | 10/2/2025 12:00:00 AM | 7 | 28 | 30.1 | 108 |  |  | 26.167 |  | 3 | 107.5
B-19388 NATIVA | 191 | IND. MURO 4000 GF | CIMENTACION EJES (6-8) (A-J) TORRE 5 | 2025-09-25 | 10/2/2025 12:00:00 AM | 7 | 28 | 25.1 | 90 |  |  | 26.167 |  | 3 | 89.643
B-19388 NATIVA | 191 | IND. MURO 4000 GF | CIMENTACION EJES (6-8) (A-J) TORRE 5 | 2025-09-25 | 10/2/2025 12:00:00 AM | 7 | 28 | 23.3 | 83 |  |  | 26.167 |  | 3 | 83.214
B-19388 NATIVA | 191 | IND. MURO 4000 GF | CIMENTACION EJES (8-9) (A-J) TORRE 5 | 2025-09-25 | 10/2/2025 12:00:00 AM | 7 | 28 | 25.6 | 91 |  |  | 25.767 |  | 3 | 91.429
B-19388 NATIVA | 191 | IND. MURO 4000 GF | CIMENTACION EJES (8-9) (A-J) TORRE 5 | 2025-09-25 | 10/2/2025 12:00:00 AM | 7 | 28 | 22.3 | 79 |  |  | 25.767 |  | 3 | 79.643
B-19388 NATIVA | 191 | IND. MURO 4000 GF | CIMENTACION EJES (8-9) (A-J) TORRE 5 | 2025-09-25 | 10/2/2025 12:00:00 AM | 7 | 28 | 29.4 | 105 |  |  | 25.767 |  | 3 | 105
B-19388 NATIVA | 191 | CONVENCIONAL 4000 GC | CIMENTACION EJES (4-5)(E-B) COMUNAL 3 | 2025-09-26 | 10/3/2025 12:00:00 AM | 7 | 28 | 20.2 | 72 |  |  | 24.033 |  | 3 | 72.143
B-19388 NATIVA | 191 | CONVENCIONAL 4000 GC | CIMENTACION EJES (4-5)(E-B) COMUNAL 3 | 2025-09-26 | 10/3/2025 12:00:00 AM | 7 | 28 | 26.5 | 94 |  |  | 24.033 |  | 3 | 94.643
B-19388 NATIVA | 191 | CONVENCIONAL 4000 GC | CIMENTACION EJES (4-5)(E-B) COMUNAL 3 | 2025-09-26 | 10/3/2025 12:00:00 AM | 7 | 28 | 25.4 | 91 |  |  | 24.033 |  | 3 | 90.714
B-19388 NATIVA | 191 | IND. MURO 4000 GF | CIMENTACION EJES (15-16) (A-J) TORRE 5 | 2025-10-07 | 10/14/2025 12:00:00 AM | 7 | 28 | 24.3 | 87 |  |  | 23.3 |  | 3 | 86.786
B-19388 NATIVA | 191 | IND. MURO 4000 GF | CIMENTACION EJES (15-16) (A-J) TORRE 5 | 2025-10-07 | 10/14/2025 12:00:00 AM | 7 | 28 | 21.6 | 77 |  |  | 23.3 |  | 3 | 77.143
B-19388 NATIVA | 191 | IND. MURO 4000 GF | CIMENTACION EJES (15-16) (A-J) TORRE 5 | 2025-10-07 | 10/14/2025 12:00:00 AM | 7 | 28 | 24 | 86 |  |  | 23.3 |  | 3 | 85.714
B-19388 NATIVA | 191 | IND. MURO 4000 GF | CIMENTACION EJES (17-18) (A-J) TORRE 5 | 2025-10-07 | 10/14/2025 12:00:00 AM | 7 | 28 | 18.6 | 66 |  |  | 18.5 |  | 3 | 66.429
B-19388 NATIVA | 191 | IND. MURO 4000 GF | CIMENTACION EJES (17-18) (A-J) TORRE 5 | 2025-10-07 | 10/14/2025 12:00:00 AM | 7 | 28 | 19.5 | 70 |  |  | 18.5 |  | 3 | 69.643
B-19388 NATIVA | 191 | IND. MURO 4000 GF | CIMENTACION EJES (17-18) (A-J) TORRE 5 | 2025-10-07 | 10/14/2025 12:00:00 AM | 7 | 28 | 17.4 | 62 |  |  | 18.5 |  | 3 | 62.143
B-19388 NATIVA | 191 | IND. MURO 4000 GF | CIMENTACION EJES (10-12) (A-J) TORRE 5 | 2025-10-01 | 10/8/2025 12:00:00 AM | 7 | 28 | 19.1 | 68 |  |  | 23.8 |  | 3 | 68.214
B-19388 NATIVA | 191 | IND. MURO 4000 GF | CIMENTACION EJES (10-12) (A-J) TORRE 5 | 2025-10-01 | 10/8/2025 12:00:00 AM | 7 | 28 | 26.8 | 96 |  |  | 23.8 |  | 3 | 95.714
B-19388 NATIVA | 191 | IND. MURO 4000 GF | CIMENTACION EJES (10-12) (A-J) TORRE 5 | 2025-10-01 | 10/8/2025 12:00:00 AM | 7 | 28 | 25.5 | 91 |  |  | 23.8 |  | 3 | 91.071
B-19388 NATIVA | 191 | IND. MURO 4000 GF | CIMENTACION EJES (12-14) (A-J) TORRE 5 | 2025-10-01 | 10/8/2025 12:00:00 AM | 7 | 28 | 30.5 | 109 |  |  | 29.4 |  | 3 | 108.929
B-19388 NATIVA | 191 | IND. MURO 4000 GF | CIMENTACION EJES (12-14) (A-J) TORRE 5 | 2025-10-01 | 10/8/2025 12:00:00 AM | 7 | 28 | 27.6 | 98 |  |  | 29.4 |  | 3 | 98.571
B-19388 NATIVA | 191 | CONVENCIONAL 4000 GC | CIMENTACION EJES (5-6) (C-D) MURO CONTENCION OCCIDENTAL EJE (B-C) COMUNAL 3 | 2025-10-09 | 10/16/2025 12:00:00 AM | 7 | 28 | 24.5 | 87 | MURO | B-19388 NATIVA_MURO_28_7 | 25.033 |  | 3 | 87.5
B-19388 NATIVA | 191 | CONVENCIONAL 4000 GC | CIMENTACION EJES (5-6) (C-D) MURO CONTENCION OCCIDENTAL EJE (B-C) COMUNAL 3 | 2025-10-09 | 10/16/2025 12:00:00 AM | 7 | 28 | 25 | 89 | MURO | B-19388 NATIVA_MURO_28_7 | 25.033 |  | 3 | 89.286
B-19388 NATIVA | 191 | IND. MURO 4000 GF | CIMENTACION EJES (12-14) (A-J) TORRE 5 | 2025-10-01 | 10/8/2025 12:00:00 AM | 7 | 28 | 30.1 | 108 |  |  | 29.4 |  | 3 | 107.5
B-19388 NATIVA | 191 | CONVENCIONAL 4000 GC | CIMENTACION EJES (5-6) (C-D) MURO CONTENCION OCCIDENTAL EJE (B-C) COMUNAL 3 | 2025-10-09 | 10/16/2025 12:00:00 AM | 7 | 28 | 25.6 | 92 | MURO | B-19388 NATIVA_MURO_28_7 | 25.033 |  | 3 | 91.429
B-19388 NATIVA | 191 | IND. MURO 4000 PSI | CIMENTACION EJES (19-20) (A-J) TORRE 5 | 2025-10-11 | 10/18/2025 12:00:00 AM | 7 | 28 | 21.4 | 76 |  |  | 21.333 |  | 3 | 76.429
B-19388 NATIVA | 191 | IND. MURO 4000 PSI | CIMENTACION EJES (19-20) (A-J) TORRE 5 | 2025-10-11 | 10/18/2025 12:00:00 AM | 7 | 28 | 22 | 78 |  |  | 21.333 |  | 3 | 78.571
B-19388 NATIVA | 191 | IND. MURO 4000 PSI | CIMENTACION EJES (19-20) (A-J) TORRE 5 | 2025-10-11 | 10/18/2025 12:00:00 AM | 7 | 28 | 20.6 | 74 |  |  | 21.333 |  | 3 | 73.571
B-19388 NATIVA | 191 | IND. MURO 4000 PSI | CIMENTACION EJES (21-23 ) (A-J) TORRE 5 | 2025-10-11 | 10/18/2025 12:00:00 AM | 7 | 28 | 20.1 | 72 |  |  | 21.967 |  | 3 | 71.786
B-19388 NATIVA | 191 | IND. MURO 4000 PSI | CIMENTACION EJES (21-23 ) (A-J) TORRE 5 | 2025-10-11 | 10/18/2025 12:00:00 AM | 7 | 28 | 22.5 | 80 |  |  | 21.967 |  | 3 | 80.357
B-19388 NATIVA | 191 | IND. MURO 4000 PSI | CIMENTACION EJES (21-23 ) (A-J) TORRE 5 | 2025-10-11 | 10/18/2025 12:00:00 AM | 7 | 28 | 23.3 | 83 |  |  | 21.967 |  | 3 | 83.214
B-19388 NATIVA | 191 | CONVENCIONAL 4000 GC | MURO CONTENCION OCCIDENTAL EJE (C-D) COMUNAL 3 | 2025-10-14 | 10/21/2025 12:00:00 AM | 7 | 28 | 28.1 | 100 | MURO | B-19388 NATIVA_MURO_28_7 | 27.8 |  | 3 | 100.357
B-19388 NATIVA | 191 | CONVENCIONAL 4000 GC | MURO CONTENCION OCCIDENTAL EJE (C-D) COMUNAL 3 | 2025-10-14 | 10/21/2025 12:00:00 AM | 7 | 28 | 28.1 | 100 | MURO | B-19388 NATIVA_MURO_28_7 | 27.8 |  | 3 | 100.357
B-19388 NATIVA | 191 | CONVENCIONAL 4000 GC | MURO CONTENCION OCCIDENTAL EJE (C-D) COMUNAL 3 | 2025-10-14 | 10/21/2025 12:00:00 AM | 7 | 28 | 27.2 | 97 | MURO | B-19388 NATIVA_MURO_28_7 | 27.8 |  | 3 | 97.143
B-19388 NATIVA | 191 | IND. MURO 4000 PSI | COLUMNAS SOTANO EJES C-E Y 4-6 | 2025-10-20 | 10/27/2025 12:00:00 AM | 7 | 28 | 26.1 | 93 |  |  | 23.833 |  | 3 | 93.214
B-19388 NATIVA | 191 | IND. MURO 4000 PSI | COLUMNAS SOTANO EJES C-E Y 4-6 | 2025-10-20 | 10/27/2025 12:00:00 AM | 7 | 28 | 25.6 | 91 |  |  | 23.833 |  | 3 | 91.429
B-19388 NATIVA | 191 | IND. MURO 4000 PSI | COLUMNAS SOTANO EJES C-E Y 4-6 | 2025-10-20 | 10/27/2025 12:00:00 AM | 7 | 28 | 19.8 | 71 |  |  | 23.833 |  | 3 | 70.714
B-19388 NATIVA | 191 | CONVENCIONAL 4000 GC | MURO CONTENCION PARTE SUPERIOR EJE C-E | 2025-10-20 | 10/27/2025 12:00:00 AM | 7 | 28 | 13.5 | 48 | MURO | B-19388 NATIVA_MURO_28_7 | 12.1 |  | 3 | 48.214
B-19388 NATIVA | 191 | CONVENCIONAL 4000 GC | MURO CONTENCION PARTE SUPERIOR EJE C-E | 2025-10-20 | 10/27/2025 12:00:00 AM | 7 | 28 | 9.8 | 35 | MURO | B-19388 NATIVA_MURO_28_7 | 12.1 |  | 3 | 35
B-19388 NATIVA | 191 | CONVENCIONAL 4000 GC | MURO CONTENCION PARTE SUPERIOR EJE C-E | 2025-10-20 | 10/27/2025 12:00:00 AM | 7 | 28 | 13 | 47 | MURO | B-19388 NATIVA_MURO_28_7 | 12.1 |  | 3 | 46.429
B-19388 NATIVA | 191 | IND. MURO 4000 PSI | TORRE 5 PLACA PISO 1 EJES 16-23 Y A-J | 2025-10-21 | 10/28/2025 12:00:00 AM | 7 | 28 | 27.2 | 97 | PLACA | B-19388 NATIVA_PLACA_28_7 | 27.4 |  | 3 | 97.143
B-19388 NATIVA | 191 | IND. MURO 4000 PSI | TORRE 5 PLACA PISO 1 EJES 16-23 Y A-J | 2025-10-21 | 10/28/2025 12:00:00 AM | 7 | 28 | 26.9 | 96 | PLACA | B-19388 NATIVA_PLACA_28_7 | 27.4 |  | 3 | 96.071
B-19388 NATIVA | 191 | IND. MURO 4000 PSI | TORRE 5 PLACA PISO 1 EJES 16-23 Y A-J | 2025-10-21 | 10/28/2025 12:00:00 AM | 7 | 28 | 28.1 | 100 | PLACA | B-19388 NATIVA_PLACA_28_7 | 27.4 |  | 3 | 100.357
B-19388 NATIVA | 191 | IND. MURO 4000 PSI | TORRE 5 PLACA PISO 1 EJES 9-15 Y A-J | 2025-10-16 | 10/23/2025 12:00:00 AM | 7 | 28 | 26.3 | 94 | PLACA | B-19388 NATIVA_PLACA_28_7 | 26.433 |  | 3 | 93.929
B-19388 NATIVA | 191 | IND. MURO 4000 PSI | TORRE 5 PLACA PISO 1 EJES 9-15 Y A-J | 2025-10-16 | 10/23/2025 12:00:00 AM | 7 | 28 | 27.4 | 98 | PLACA | B-19388 NATIVA_PLACA_28_7 | 26.433 |  | 3 | 97.857
B-19388 NATIVA | 191 | IND. MURO 4000 PSI | TORRE 5 PLACA PISO 1 EJES 9-15 Y A-J | 2025-10-16 | 10/23/2025 12:00:00 AM | 7 | 28 | 25.6 | 91 | PLACA | B-19388 NATIVA_PLACA_28_7 | 26.433 |  | 3 | 91.429
B-19388 NATIVA | 191 | CONVENCIONAL 4000 GC | MURO CONTENCION COSTADO OCC PARTE SUPERIOR EJE B- C | 2025-10-23 | 10/30/2025 12:00:00 AM | 7 | 28 | 26 | 93 | MURO | B-19388 NATIVA_MURO_28_7 | 27.2 |  | 3 | 92.857
B-19388 NATIVA | 191 | CONVENCIONAL 4000 GC | MURO CONTENCION COSTADO OCC PARTE SUPERIOR EJE B- C | 2025-10-23 | 10/30/2025 12:00:00 AM | 7 | 28 | 25.9 | 92 | MURO | B-19388 NATIVA_MURO_28_7 | 27.2 |  | 3 | 92.5
B-19388 NATIVA | 191 | CONVENCIONAL 4000 GC | MURO CONTENCION COSTADO OCC PARTE SUPERIOR EJE B- C | 2025-10-23 | 10/30/2025 12:00:00 AM | 7 | 28 | 29.7 | 106 | MURO | B-19388 NATIVA_MURO_28_7 | 27.2 |  | 3 | 106.071
B-19388 NATIVA | 191 | CONVENCIONAL 4000 GC | MUROS Y VIGAS FOSO ASCENSOR COMUNAL 3 | 2025-10-27 | 11/3/2025 12:00:00 AM | 7 | 28 | 24.8 | 88 | MURO | B-19388 NATIVA_MURO_28_7 | 24.5 |  | 3 | 88.571
B-19388 NATIVA | 191 | CONVENCIONAL 4000 GC | MUROS Y VIGAS FOSO ASCENSOR COMUNAL 3 | 2025-10-27 | 11/3/2025 12:00:00 AM | 7 | 28 | 24.1 | 86 | MURO | B-19388 NATIVA_MURO_28_7 | 24.5 |  | 3 | 86.071
B-19388 NATIVA | 191 | CONVENCIONAL 4000 GC | MUROS Y VIGAS FOSO ASCENSOR COMUNAL 3 | 2025-10-27 | 11/3/2025 12:00:00 AM | 7 | 28 | 24.6 | 88 | MURO | B-19388 NATIVA_MURO_28_7 | 24.5 |  | 3 | 87.857
B-19388 NATIVA | 191 | CONVENCIONAL 4000 GC | MUROS FOSO ASCENSOR PISO 1 SALON COMUNAL 3 | 2025-10-31 | 11/7/2025 12:00:00 AM | 7 | 28 | 23.8 | 85 | MURO | B-19388 NATIVA_MURO_28_7 | 23.6 |  | 3 | 85
B-19388 NATIVA | 191 | CONVENCIONAL 4000 GC | MUROS FOSO ASCENSOR PISO 1 SALON COMUNAL 3 | 2025-10-31 | 11/7/2025 12:00:00 AM | 7 | 28 | 26.4 | 94 | MURO | B-19388 NATIVA_MURO_28_7 | 23.6 |  | 3 | 94.286
B-19388 NATIVA | 191 | CONVENCIONAL 4000 GC | MUROS FOSO ASCENSOR PISO 1 SALON COMUNAL 3 | 2025-10-31 | 11/7/2025 12:00:00 AM | 7 | 28 | 20.6 | 74 | MURO | B-19388 NATIVA_MURO_28_7 | 23.6 |  | 3 | 73.571
B-19388 NATIVA | 191 | IND. MURO 4000 PSI | MUROS FOSO ASCENSOR SOTANO PARTE SUPERIOR SC 3 | 2025-11-06 | 11/13/2025 12:00:00 AM | 7 | 28 | 31.4 | 112 | MURO | B-19388 NATIVA_MURO_28_7 | 24.433 |  | 3 | 112.143
B-19388 NATIVA | 191 | IND. MURO 4000 PSI | MUROS FOSO ASCENSOR SOTANO PARTE SUPERIOR SC 3 | 2025-11-06 | 11/13/2025 12:00:00 AM | 7 | 28 | 20.3 | 73 | MURO | B-19388 NATIVA_MURO_28_7 | 24.433 |  | 3 | 72.5
B-19388 NATIVA | 191 | IND. MURO 4000 PSI | MUROS FOSO ASCENSOR SOTANO PARTE SUPERIOR SC 3 | 2025-11-06 | 11/13/2025 12:00:00 AM | 7 | 28 | 21.6 | 77 | MURO | B-19388 NATIVA_MURO_28_7 | 24.433 |  | 3 | 77.143
B-19388 NATIVA | 191 | CONVENCIONAL 4000 GC | PLACA PISO 1 EJES C-E Y 4-6 | 2025-11-11 | 11/18/2025 12:00:00 AM | 7 | 28 | 26.7 | 95 | PLACA | B-19388 NATIVA_PLACA_28_7 | 27.667 |  | 3 | 95.357
B-19388 NATIVA | 191 | CONVENCIONAL 4000 GC | PLACA PISO 1 EJES C-E Y 4-6 | 2025-11-11 | 11/18/2025 12:00:00 AM | 7 | 28 | 28.2 | 101 | PLACA | B-19388 NATIVA_PLACA_28_7 | 27.667 |  | 3 | 100.714
B-19388 NATIVA | 191 | CONVENCIONAL 4000 GC | PLACA PISO 1 EJES C-E Y 4-6 | 2025-11-11 | 11/18/2025 12:00:00 AM | 7 | 28 | 28.1 | 100 | PLACA | B-19388 NATIVA_PLACA_28_7 | 27.667 |  | 3 | 100.357
B-19388 NATIVA | 191 | IND. MURO 4000 PSI | PARTE INFERIOR MUROS ESCALERAS SOTANO Y COLUMNA EJE 8-D COMUNAL 3 | 2025-11-22 | 11/29/2025 12:00:00 AM | 7 | 28 | 24.1 | 86 | MURO | B-19388 NATIVA_MURO_28_7 | 22.133 |  | 3 | 86.071
B-19388 NATIVA | 191 | IND. MURO 4000 PSI | PARTE INFERIOR MUROS ESCALERAS SOTANO Y COLUMNA EJE 8-D COMUNAL 3 | 2025-11-22 | 11/29/2025 12:00:00 AM | 7 | 28 | 20.1 | 72 | MURO | B-19388 NATIVA_MURO_28_7 | 22.133 |  | 3 | 71.786
B-19388 NATIVA | 191 | IND. MURO 4000 PSI | PARTE INFERIOR MUROS ESCALERAS SOTANO Y COLUMNA EJE 8-D COMUNAL 3 | 2025-11-22 | 11/29/2025 12:00:00 AM | 7 | 28 | 22.2 | 79 | MURO | B-19388 NATIVA_MURO_28_7 | 22.133 |  | 3 | 79.286
B-19388 NATIVA | 191 | CONVENCIONAL 4000 GC | CIMENTACION ESCALERAS SALON COMUNAL 3 | 2025-11-18 | 11/25/2025 12:00:00 AM | 7 | 28 | 22 | 78 |  |  | 25.433 |  | 3 | 78.571
B-19388 NATIVA | 191 | CONVENCIONAL 4000 GC | CIMENTACION ESCALERAS SALON COMUNAL 3 | 2025-11-18 | 11/25/2025 12:00:00 AM | 7 | 28 | 28.7 | 102 |  |  | 25.433 |  | 3 | 102.5
B-19388 NATIVA | 191 | CONVENCIONAL 4000 GC | CIMENTACION ESCALERAS SALON COMUNAL 3 | 2025-11-18 | 11/25/2025 12:00:00 AM | 7 | 28 | 25.6 | 91 |  |  | 25.433 |  | 3 | 91.429
B-19388 NATIVA | 191 | CONVENCIONAL 4000 GC | COLUMNAS PISO 1 EJE C-E 4-6 | 2025-11-19 | 11/26/2025 12:00:00 AM | 7 | 28 | 20.6 | 73 |  |  | 20.067 |  | 3 | 73.571
B-19388 NATIVA | 191 | CONVENCIONAL 4000 GC | COLUMNAS PISO 1 EJE C-E 4-6 | 2025-11-19 | 11/26/2025 12:00:00 AM | 7 | 28 | 19.7 | 70 |  |  | 20.067 |  | 3 | 70.357
B-19388 NATIVA | 191 | CONVENCIONAL 4000 GC | COLUMNAS PISO 1 EJE C-E 4-6 | 2025-11-19 | 11/26/2025 12:00:00 AM | 7 | 28 | 19.9 | 71 |  |  | 20.067 |  | 3 | 71.071
B-19388 NATIVA | 191 | IND. MURO 4000 PSI | MURO PARTE SUPERIOR ESACALERAS SOTANO SALON COMUNAL 3 | 2025-11-25 | 12/2/2025 12:00:00 AM | 7 | 28 | 27.3 | 97 | MURO | B-19388 NATIVA_MURO_28_7 | 27.2 |  | 3 | 97.5
B-19388 NATIVA | 191 | IND. MURO 4000 PSI | MURO PARTE SUPERIOR ESACALERAS SOTANO SALON COMUNAL 3 | 2025-11-25 | 12/2/2025 12:00:00 AM | 7 | 28 | 28.5 | 102 | MURO | B-19388 NATIVA_MURO_28_7 | 27.2 |  | 3 | 101.786
B-19388 NATIVA | 191 | IND. MURO 4000 PSI | MURO PARTE SUPERIOR ESACALERAS SOTANO SALON COMUNAL 3 | 2025-11-25 | 12/2/2025 12:00:00 AM | 7 | 28 | 25.8 | 92 | MURO | B-19388 NATIVA_MURO_28_7 | 27.2 |  | 3 | 92.143
B-19388 NATIVA | 191 | CONVENCIONAL 4000 GC | MURO CONTENCION OCCIDENTAL A-B SALON COMUNAL 3 | 2025-11-29 | 12/6/2025 12:00:00 AM | 7 | 28 | 24.8 | 89 | MURO | B-19388 NATIVA_MURO_28_7 | 24.3 |  | 3 | 88.571
B-19388 NATIVA | 191 | CONVENCIONAL 4000 GC | MURO CONTENCION OCCIDENTAL A-B SALON COMUNAL 3 | 2025-11-29 | 12/6/2025 12:00:00 AM | 7 | 28 | 25.2 | 90 | MURO | B-19388 NATIVA_MURO_28_7 | 24.3 |  | 3 | 90
B-19388 NATIVA | 191 | CONVENCIONAL 4000 GC | MURO CONTENCION OCCIDENTAL A-B SALON COMUNAL 3 | 2025-11-29 | 12/6/2025 12:00:00 AM | 7 | 28 | 22.9 | 82 | MURO | B-19388 NATIVA_MURO_28_7 | 24.3 |  | 3 | 81.786
B-19388 NATIVA | 191 | IND. MURO 4000 PSI | VIGA CIMENTACION V-11 Y ZARPA SALON COMUNAL 3 | 2025-11-27 | 12/4/2025 12:00:00 AM | 7 | 28 | 19.3 | 69 |  |  | 18.4 |  | 3 | 68.929
B-19388 NATIVA | 191 | IND. MURO 4000 PSI | VIGA CIMENTACION V-11 Y ZARPA SALON COMUNAL 3 | 2025-11-27 | 12/4/2025 12:00:00 AM | 7 | 28 | 17.2 | 61 |  |  | 18.4 |  | 3 | 61.429
B-19388 NATIVA | 191 | IND. MURO 4000 PSI | VIGA CIMENTACION V-11 Y ZARPA SALON COMUNAL 3 | 2025-11-27 | 12/4/2025 12:00:00 AM | 7 | 28 | 18.7 | 67 |  |  | 18.4 |  | 3 | 66.786
B-19388 NATIVA | 191 | CONVENCIONAL 4000 GC | MURO CONTENCION OCCIDENTAL SUPERIOR A-B SALON COMUNAL 3 | 2025-12-02 | 12/9/2025 12:00:00 AM | 7 | 28 | 25.4 | 91 | MURO | B-19388 NATIVA_MURO_28_7 | 24.633 |  | 3 | 90.714
B-19388 NATIVA | 191 | CONVENCIONAL 4000 GC | MURO CONTENCION OCCIDENTAL SUPERIOR A-B SALON COMUNAL 3 | 2025-12-02 | 12/9/2025 12:00:00 AM | 7 | 28 | 23.8 | 85 | MURO | B-19388 NATIVA_MURO_28_7 | 24.633 |  | 3 | 85
B-19388 NATIVA | 191 | CONVENCIONAL 4000 GC | MURO CONTENCION OCCIDENTAL SUPERIOR A-B SALON COMUNAL 3 | 2025-12-02 | 12/9/2025 12:00:00 AM | 7 | 28 | 24.7 | 88 | MURO | B-19388 NATIVA_MURO_28_7 | 24.633 |  | 3 | 88.214
B-19388 NATIVA | 191 | CONVENCIONAL 4000 GC | CIMENTACION Y FOSO ASCENSOR SALON COMUNAL 2 | 2025-12-05 | 12/12/2025 12:00:00 AM | 7 | 28 | 23.3 | 83 |  |  | 25.3 |  | 3 | 83.214
B-19388 NATIVA | 191 | CONVENCIONAL 4000 GC | CIMENTACION Y FOSO ASCENSOR SALON COMUNAL 2 | 2025-12-05 | 12/12/2025 12:00:00 AM | 7 | 28 | 25.4 | 91 |  |  | 25.3 |  | 3 | 90.714
B-19388 NATIVA | 191 | CONVENCIONAL 4000 GC | CIMENTACION Y FOSO ASCENSOR SALON COMUNAL 2 | 2025-12-05 | 12/12/2025 12:00:00 AM | 7 | 28 | 27.2 | 97 |  |  | 25.3 |  | 3 | 97.143
B-19388 NATIVA | 191 | PLASTICO 4000 GC | PLACA PISO 1 EJES 6-8 Y C-D SALON COMUNAL 3 | 2025-12-09 | 12/16/2025 12:00:00 AM | 7 | 28 | 23.7 | 85 | PLACA | B-19388 NATIVA_PLACA_28_7 | 23.8 |  | 3 | 84.643
B-19388 NATIVA | 191 | PLASTICO 4000 GC | PLACA PISO 1 EJES 6-8 Y C-D SALON COMUNAL 3 | 2025-12-09 | 12/16/2025 12:00:00 AM | 7 | 28 | 22.6 | 81 | PLACA | B-19388 NATIVA_PLACA_28_7 | 23.8 |  | 3 | 80.714
B-19388 NATIVA | 191 | PLASTICO 4000 GC | PLACA PISO 1 EJES 6-8 Y C-D SALON COMUNAL 3 | 2025-12-09 | 12/16/2025 12:00:00 AM | 7 | 28 | 25.1 | 90 | PLACA | B-19388 NATIVA_PLACA_28_7 | 23.8 |  | 3 | 89.643
B-19388 NATIVA | 191 | IND MURO 5000 PSI | MUROS P4 AP 401-412 TORRE 5 | 2025-12-09 | 12/16/2025 12:00:00 AM | 7 | 28 | 37.1 | 133 | MURO | B-19388 NATIVA_MURO_28_7 | 36.167 |  | 3 | 132.5
B-19388 NATIVA | 191 | IND MURO 5000 PSI | MUROS P4 AP 401-412 TORRE 5 | 2025-12-09 | 12/16/2025 12:00:00 AM | 7 | 28 | 36.6 | 131 | MURO | B-19388 NATIVA_MURO_28_7 | 36.167 |  | 3 | 130.714
B-19388 NATIVA | 191 | IND MURO 5000 PSI | MUROS P4 AP 401-412 TORRE 5 | 2025-12-09 | 12/16/2025 12:00:00 AM | 7 | 28 | 34.8 | 124 | MURO | B-19388 NATIVA_MURO_28_7 | 36.167 |  | 3 | 124.286
B-19388 NATIVA | 191 | PLASTICO 4000 GC | CIMENTACION EJE A - B Y EJE 4 SALON COMUNAL 3 | 2025-12-10 | 12/17/2025 12:00:00 AM | 7 | 28 | 26.3 | 94 |  |  | 25.167 |  | 3 | 93.929
B-19388 NATIVA | 191 | PLASTICO 4000 GC | CIMENTACION EJE A - B Y EJE 4 SALON COMUNAL 3 | 2025-12-10 | 12/17/2025 12:00:00 AM | 7 | 28 | 24.3 | 87 |  |  | 25.167 |  | 3 | 86.786
B-19388 NATIVA | 191 | PLASTICO 4000 GC | CIMENTACION EJE A - B Y EJE 4 SALON COMUNAL 3 | 2025-12-10 | 12/17/2025 12:00:00 AM | 7 | 28 | 24.9 | 89 |  |  | 25.167 |  | 3 | 88.929
B-19388 NATIVA | 191 | C. S. IND. MURO 4000PSI TM 1/2" | COLUMNAS PISO 1 EJES D-7 Y D-8 Y SOTANO EJE B-4 | 2025-12-13 | 12/20/2025 12:00:00 AM | 7 | 28 | 17 | 61 |  |  | 16.833 |  | 3 | 60.714
B-19388 NATIVA | 191 | C. S. IND. MURO 4000PSI TM 1/2" | COLUMNAS PISO 1 EJES D-7 Y D-8 Y SOTANO EJE B-4 | 2025-12-13 | 12/20/2025 12:00:00 AM | 7 | 28 | 16.7 | 60 |  |  | 16.833 |  | 3 | 59.643
B-19388 NATIVA | 191 | C. S. IND. MURO 4000PSI TM 1/2" | COLUMNAS PISO 1 EJES D-7 Y D-8 Y SOTANO EJE B-4 | 2025-12-13 | 12/20/2025 12:00:00 AM | 7 | 28 | 16.8 | 60 |  |  | 16.833 |  | 3 | 60
B-19388 NATIVA | 191 | CONVENCIONAL 4000 GC 6" | MUROS ESCALERA Y ASCENSOR SOTANO SALON COMUNAL 2 | 2025-12-18 | 12/25/2025 12:00:00 AM | 7 | 28 | 26.3 | 94 | MURO | B-19388 NATIVA_MURO_28_7 | 25.433 |  | 3 | 93.929
B-19388 NATIVA | 191 | CONVENCIONAL 4000 GC 6" | MUROS ESCALERA Y ASCENSOR SOTANO SALON COMUNAL 2 | 2025-12-18 | 12/25/2025 12:00:00 AM | 7 | 28 | 25.1 | 89 | MURO | B-19388 NATIVA_MURO_28_7 | 25.433 |  | 3 | 89.643
B-19388 NATIVA | 191 | CONVENCIONAL 4000 GC 6" | MUROS ESCALERA Y ASCENSOR SOTANO SALON COMUNAL 2 | 2025-12-18 | 12/25/2025 12:00:00 AM | 7 | 28 | 24.9 | 89 | MURO | B-19388 NATIVA_MURO_28_7 | 25.433 |  | 3 | 88.929
B-19388 NATIVA | 191 | CONVENCIONAL 4000 GC 6" | PLACA PISO 1 EJES 3-4 Y A-C SALON COMUNAL 3 | 2025-12-19 | 12/26/2025 12:00:00 AM | 7 | 28 | 20.2 | 72 | PLACA | B-19388 NATIVA_PLACA_28_7 | 22.033 |  | 3 | 72.143
B-19388 NATIVA | 191 | CONVENCIONAL 4000 GC 6" | PLACA PISO 1 EJES 3-4 Y A-C SALON COMUNAL 3 | 2025-12-19 | 12/26/2025 12:00:00 AM | 7 | 28 | 23.9 | 85 | PLACA | B-19388 NATIVA_PLACA_28_7 | 22.033 |  | 3 | 85.357
B-19388 NATIVA | 191 | CONVENCIONAL 4000 GC 6" | PLACA PISO 1 EJES 3-4 Y A-C SALON COMUNAL 3 | 2025-12-19 | 12/26/2025 12:00:00 AM | 7 | 28 | 22 | 78 | PLACA | B-19388 NATIVA_PLACA_28_7 | 22.033 |  | 3 | 78.571
B-19388 NATIVA | 191 | PLASTICO 4000 GC | PARTE INFERIOR MURO DE CONTENCION SUR EJE 4 SALON COMUNAL 3 | 2025-12-15 | 12/22/2025 12:00:00 AM | 7 | 28 | 30.3 | 108 | MURO | B-19388 NATIVA_MURO_28_7 | 29.333 |  | 3 | 108.214
B-19388 NATIVA | 191 | PLASTICO 4000 GC | PARTE INFERIOR MURO DE CONTENCION SUR EJE 4 SALON COMUNAL 3 | 2025-12-15 | 12/22/2025 12:00:00 AM | 7 | 28 | 27.3 | 97 | MURO | B-19388 NATIVA_MURO_28_7 | 29.333 |  | 3 | 97.5
B-19388 NATIVA | 191 | PLASTICO 4000 GC | PARTE INFERIOR MURO DE CONTENCION SUR EJE 4 SALON COMUNAL 3 | 2025-12-15 | 12/22/2025 12:00:00 AM | 7 | 28 | 30.4 | 108 | MURO | B-19388 NATIVA_MURO_28_7 | 29.333 |  | 3 | 108.571
B-19388 NATIVA | 191 | PLASTICO 4000 GC | PARTE SUPERIOR MURO DE CONTENCION SUR EJE 4 SALON COMUNAL 3 | 2025-12-16 | 12/23/2025 12:00:00 AM | 7 | 28 | 25.7 | 92 | MURO | B-19388 NATIVA_MURO_28_7 | 23.9 |  | 3 | 91.786
B-19388 NATIVA | 191 | PLASTICO 4000 GC | PARTE SUPERIOR MURO DE CONTENCION SUR EJE 4 SALON COMUNAL 3 | 2025-12-16 | 12/23/2025 12:00:00 AM | 7 | 28 | 26.5 | 95 | MURO | B-19388 NATIVA_MURO_28_7 | 23.9 |  | 3 | 94.643
B-19388 NATIVA | 191 | PLASTICO 4000 GC | PARTE SUPERIOR MURO DE CONTENCION SUR EJE 4 SALON COMUNAL 3 | 2025-12-16 | 12/23/2025 12:00:00 AM | 7 | 28 | 19.5 | 70 | MURO | B-19388 NATIVA_MURO_28_7 | 23.9 |  | 3 | 69.643
B-19388 NATIVA | 191 | IND. MURO 4000 PSI | MUROS ASCENSOR PISO 1 SALON COMUNAL 3 | 2025-12-17 | 12/24/2025 12:00:00 AM | 7 | 28 | 24.8 | 88 | MURO | B-19388 NATIVA_MURO_28_7 | 24.7 |  | 3 | 88.571
B-19388 NATIVA | 191 | IND. MURO 4000 PSI | MUROS ASCENSOR PISO 1 SALON COMUNAL 3 | 2025-12-17 | 12/24/2025 12:00:00 AM | 7 | 28 | 24 | 86 | MURO | B-19388 NATIVA_MURO_28_7 | 24.7 |  | 3 | 85.714
B-19388 NATIVA | 191 | IND. MURO 4000 PSI | MUROS ASCENSOR PISO 1 SALON COMUNAL 3 | 2025-12-17 | 12/24/2025 12:00:00 AM | 7 | 28 | 25.3 | 90 | MURO | B-19388 NATIVA_MURO_28_7 | 24.7 |  | 3 | 90.357
B-19388 NATIVA | 191 | IND MUROS 4000 PSI | COLUMNAS PISO 1 EJES 3-4 A-C SALON COMUNAL 3 | 2026-01-17 | 1/24/2026 12:00:00 AM | 7 | 28 | 25.7 | 92 |  |  | 26.933 |  | 3 | 91.786
B-19388 NATIVA | 191 | IND MUROS 4000 PSI | COLUMNAS PISO 1 EJES 3-4 A-C SALON COMUNAL 3 | 2026-01-17 | 1/24/2026 12:00:00 AM | 7 | 28 | 26.7 | 95 |  |  | 26.933 |  | 3 | 95.357
B-19388 NATIVA | 191 | IND MUROS 4000 PSI | COLUMNAS PISO 1 EJES 3-4 A-C SALON COMUNAL 3 | 2026-01-17 | 1/24/2026 12:00:00 AM | 7 | 28 | 28.4 | 102 |  |  | 26.933 |  | 3 | 101.429
B-19388 NATIVA | 191 | CONVENCIONAL 4000 GC 6" | MURO CONTENCION INFERIOR COSTADO SUR DESDE MITAD EJE 4-5 A MITAD DE EJE 5-6 SALON COMUNAL 3 | 2026-01-24 | 1/31/2026 12:00:00 AM | 7 | 28 | 19.6 | 70 | MURO | B-19388 NATIVA_MURO_28_7 | 22.2 |  | 3 | 70
B-19388 NATIVA | 191 | CONVENCIONAL 4000 GC 6" | MURO CONTENCION INFERIOR COSTADO SUR DESDE MITAD EJE 4-5 A MITAD DE EJE 5-6 SALON COMUNAL 3 | 2026-01-24 | 1/31/2026 12:00:00 AM | 7 | 28 | 23.1 | 82 | MURO | B-19388 NATIVA_MURO_28_7 | 22.2 |  | 3 | 82.5
B-19388 NATIVA | 191 | CONVENCIONAL 4000 GC 6" | MURO CONTENCION INFERIOR COSTADO SUR DESDE MITAD EJE 4-5 A MITAD DE EJE 5-6 SALON COMUNAL 3 | 2026-01-24 | 1/31/2026 12:00:00 AM | 7 | 28 | 23.9 | 86 | MURO | B-19388 NATIVA_MURO_28_7 | 22.2 |  | 3 | 85.357
B-19388 NATIVA | 191 | CONVENCIONAL 4000 GC 6" | CIMENTACION EJES 8-9 Y CD, ZARPA COSTADO SUR DESDE MITAD EJE 4-5 A MITAD DE EJE 5-6 SALON COMUNAL 3 | 2026-01-23 | 1/30/2026 12:00:00 AM | 7 | 28 | 24.4 | 87 |  |  | 23.733 |  | 3 | 87.143
B-19388 NATIVA | 191 | CONVENCIONAL 4000 GC 6" | CIMENTACION EJES 8-9 Y CD, ZARPA COSTADO SUR DESDE MITAD EJE 4-5 A MITAD DE EJE 5-6 SALON COMUNAL 3 | 2026-01-23 | 1/30/2026 12:00:00 AM | 7 | 28 | 21.8 | 78 |  |  | 23.733 |  | 3 | 77.857
B-19388 NATIVA | 191 | CONVENCIONAL 4000 GC 6" | CIMENTACION EJES 8-9 Y CD, ZARPA COSTADO SUR DESDE MITAD EJE 4-5 A MITAD DE EJE 5-6 SALON COMUNAL 3 | 2026-01-23 | 1/30/2026 12:00:00 AM | 7 | 28 | 25 | 89 |  |  | 23.733 |  | 3 | 89.286
B-19388 NATIVA | 191 | CONVENCIONAL 4000 GC 6" | CIMENTACION EJES 4-6 Y A'-C SALON COMUNAL 3 | 2026-01-24 | 1/31/2026 12:00:00 AM | 7 | 28 | 25.7 | 92 |  |  | 26.367 |  | 3 | 91.786
B-19388 NATIVA | 191 | CONVENCIONAL 4000 GC 6" | CIMENTACION EJES 4-6 Y A'-C SALON COMUNAL 3 | 2026-01-24 | 1/31/2026 12:00:00 AM | 7 | 28 | 31.5 | 112 |  |  | 26.367 |  | 3 | 112.5
B-19388 NATIVA | 191 | CONVENCIONAL 4000 GC 6" | CIMENTACION EJES 4-6 Y A'-C SALON COMUNAL 3 | 2026-01-24 | 1/31/2026 12:00:00 AM | 7 | 28 | 21.9 | 78 |  |  | 26.367 |  | 3 | 78.214
B-19388 NATIVA | 191 | CONVENCIONAL 4000 GC 6" | MURO CONTENCION SUPERIOR COSTADO SUR DESDE MITAD EJE 4-5 A MITAD DE EJE 5-6 SALON COMUNAL 3 | 2026-01-27 | 2/3/2026 12:00:00 AM | 7 | 28 | 27.9 | 100 | MURO | B-19388 NATIVA_MURO_28_7 | 27.967 |  | 3 | 99.643
B-19388 NATIVA | 191 | CONVENCIONAL 4000 GC 6" | MURO CONTENCION SUPERIOR COSTADO SUR DESDE MITAD EJE 4-5 A MITAD DE EJE 5-6 SALON COMUNAL 3 | 2026-01-27 | 2/3/2026 12:00:00 AM | 7 | 28 | 26.4 | 94 | MURO | B-19388 NATIVA_MURO_28_7 | 27.967 |  | 3 | 94.286
B-19388 NATIVA | 191 | CONVENCIONAL 4000 GC 6" | MURO CONTENCION SUPERIOR COSTADO SUR DESDE MITAD EJE 4-5 A MITAD DE EJE 5-6 SALON COMUNAL 3 | 2026-01-27 | 2/3/2026 12:00:00 AM | 7 | 28 | 29.6 | 106 | MURO | B-19388 NATIVA_MURO_28_7 | 27.967 |  | 3 | 105.714
B-19388 NATIVA | 191 | CONVENCIONAL 4000 PSI GC | CIMENTACION EJE 6 SALON COMUNAL 3 | 2026-02-07 | 2/14/2026 12:00:00 AM | 7 | 28 | 25.1 | 90 |  |  | 26.533 |  | 3 | 89.643
B-19388 NATIVA | 191 | CONVENCIONAL 4000 PSI GC | CIMENTACION EJE 6 SALON COMUNAL 3 | 2026-02-07 | 2/14/2026 12:00:00 AM | 7 | 28 | 27.2 | 97 |  |  | 26.533 |  | 3 | 97.143
B-19388 NATIVA | 191 | CONVENCIONAL 4000 PSI GC | CIMENTACION EJE 6 SALON COMUNAL 3 | 2026-02-07 | 2/14/2026 12:00:00 AM | 7 | 28 | 27.3 | 98 |  |  | 26.533 |  | 3 | 97.5
B-19388 NATIVA | 191 | CONVENCIONAL 4000 PSI GC | PLACA PISO 1 EJES A-C Y 4-5 SALON COMUNAL 3 | 2026-01-31 | 2/7/2026 12:00:00 AM | 7 | 28 | 35.8 | 128 | PLACA | B-19388 NATIVA_PLACA_28_7 | 28.667 |  | 3 | 127.857
B-19388 NATIVA | 191 | CONVENCIONAL 4000 PSI GC | PLACA PISO 1 EJES A-C Y 4-5 SALON COMUNAL 3 | 2026-01-31 | 2/7/2026 12:00:00 AM | 7 | 28 | 25 | 89 | PLACA | B-19388 NATIVA_PLACA_28_7 | 28.667 |  | 3 | 89.286
B-19388 NATIVA | 191 | CONVENCIONAL 4000 PSI GC | PLACA PISO 1 EJES A-C Y 4-5 SALON COMUNAL 3 | 2026-01-31 | 2/7/2026 12:00:00 AM | 7 | 28 | 25.2 | 90 | PLACA | B-19388 NATIVA_PLACA_28_7 | 28.667 |  | 3 | 90
B-19388 NATIVA | 191 | CONVENCIONAL 4000 PSI GC | PLACA PISO 2 EJES C-E 4-6 SALON COMUNAL 3 | 2026-02-09 | 2/16/2026 12:00:00 AM | 7 | 28 | 21.5 | 77 | PLACA | B-19388 NATIVA_PLACA_28_7 | 22.133 |  | 3 | 76.786
B-19388 NATIVA | 191 | CONVENCIONAL 4000 PSI GC | PLACA PISO 2 EJES C-E 4-6 SALON COMUNAL 3 | 2026-02-09 | 2/16/2026 12:00:00 AM | 7 | 28 | 22.7 | 81 | PLACA | B-19388 NATIVA_PLACA_28_7 | 22.133 |  | 3 | 81.071
B-19388 NATIVA | 191 | CONVENCIONAL 4000 PSI GC | PLACA PISO 2 EJES C-E 4-6 SALON COMUNAL 3 | 2026-02-09 | 2/16/2026 12:00:00 AM | 7 | 28 | 22.2 | 79 | PLACA | B-19388 NATIVA_PLACA_28_7 | 22.133 |  | 3 | 79.286
B-19388 NATIVA | 191 | CONVENCIONAL 4000 PSI GC | COLUMNAS P2 A-C 3 -5 SALON COMUNAL 3 | 2026-02-19 | 2/26/2026 12:00:00 AM | 7 | 28 | 28.7 | 102 |  |  | 27.467 |  | 3 | 102.5
B-19388 NATIVA | 191 | CONVENCIONAL 4000 PSI GC | MURO CONTENCION PARTE INFERIOR EJE 5-6 COSTADO SUR COMUNAL 3 | 2026-02-10 | 2/17/2026 12:00:00 AM | 7 | 28 | 26.1 | 93 | MURO | B-19388 NATIVA_MURO_28_7 | 28.133 |  | 3 | 93.214
B-19388 NATIVA | 191 | CONVENCIONAL 4000 PSI GC | MURO CONTENCION PARTE INFERIOR EJE 5-6 COSTADO SUR COMUNAL 3 | 2026-02-10 | 2/17/2026 12:00:00 AM | 7 | 28 | 31.4 | 112 | MURO | B-19388 NATIVA_MURO_28_7 | 28.133 |  | 3 | 112.143
B-19388 NATIVA | 191 | CONVENCIONAL 4000 PSI GC | MURO CONTENCION PARTE INFERIOR EJE 5-6 COSTADO SUR COMUNAL 3 | 2026-02-10 | 2/17/2026 12:00:00 AM | 7 | 28 | 26.9 | 96 | MURO | B-19388 NATIVA_MURO_28_7 | 28.133 |  | 3 | 96.071
B-19388 NATIVA | 191 | IND MURO 4000 GF | COLUMNAS PISO 1 EJES 5-A Y 5-B SALON COMUNAL 3 | 2026-02-11 | 2/18/2026 12:00:00 AM | 7 | 28 | 19.6 | 70 |  |  | 20.833 |  | 3 | 70
B-19388 NATIVA | 191 | IND MURO 4000 GF | COLUMNAS PISO 1 EJES 5-A Y 5-B SALON COMUNAL 3 | 2026-02-11 | 2/18/2026 12:00:00 AM | 7 | 28 | 22.1 | 79 |  |  | 20.833 |  | 3 | 78.929
B-19388 NATIVA | 191 | IND MURO 4000 GF | COLUMNAS PISO 1 EJES 5-A Y 5-B SALON COMUNAL 3 | 2026-02-11 | 2/18/2026 12:00:00 AM | 7 | 28 | 20.8 | 74 |  |  | 20.833 |  | 3 | 74.286
B-19388 NATIVA | 191 | CONVENCIONAL 4000 PSI GC | PLACA PISO 1 EJES C-D Y 8-9 SALON COMUNAL 3 | 2026-02-12 | 2/19/2026 12:00:00 AM | 7 | 28 | 23.3 | 83 | PLACA | B-19388 NATIVA_PLACA_28_7 | 24.267 |  | 3 | 83.214
B-19388 NATIVA | 191 | CONVENCIONAL 4000 PSI GC | PLACA PISO 1 EJES C-D Y 8-9 SALON COMUNAL 3 | 2026-02-12 | 2/19/2026 12:00:00 AM | 7 | 28 | 23.6 | 84 | PLACA | B-19388 NATIVA_PLACA_28_7 | 24.267 |  | 3 | 84.286
B-19388 NATIVA | 191 | CONVENCIONAL 4000 PSI GC | PLACA PISO 1 EJES C-D Y 8-9 SALON COMUNAL 3 | 2026-02-12 | 2/19/2026 12:00:00 AM | 7 | 28 | 25.9 | 92 | PLACA | B-19388 NATIVA_PLACA_28_7 | 24.267 |  | 3 | 92.5
B-19388 NATIVA | 191 | IND MUROS 4000 PSI GF | COLUMNAS PISO 2 C-E Y 4-6 COMUNAL 3 | 2026-02-13 | 2/20/2026 12:00:00 AM | 7 | 28 | 25.3 | 90 |  |  | 25.4 |  | 3 | 90.357
B-19388 NATIVA | 191 | IND MUROS 4000 PSI GF | COLUMNAS PISO 2 C-E Y 4-6 COMUNAL 3 | 2026-02-13 | 2/20/2026 12:00:00 AM | 7 | 28 | 24.8 | 88 |  |  | 25.4 |  | 3 | 88.571
B-19388 NATIVA | 191 | IND MUROS 4000 PSI GF | COLUMNAS PISO 2 C-E Y 4-6 COMUNAL 3 | 2026-02-13 | 2/20/2026 12:00:00 AM | 7 | 28 | 26.1 | 93 |  |  | 25.4 |  | 3 | 93.214
B-19388 NATIVA | 191 | CONVENCIONAL 4000 PSI GC | PLACA PISO 2 EJES A-C Y 3-5 SALON COMUNAL 3 | 2026-02-16 | 2/23/2026 12:00:00 AM | 7 | 28 | 26.6 | 95 | PLACA | B-19388 NATIVA_PLACA_28_7 | 28.033 |  | 6 | 95
B-19388 NATIVA | 191 | CONVENCIONAL 4000 PSI GC | PLACA PISO 2 EJES A-C Y 3-5 SALON COMUNAL 3 | 2026-02-16 | 2/23/2026 12:00:00 AM | 7 | 28 | 20.8 | 74 | PLACA | B-19388 NATIVA_PLACA_28_7 | 28.033 |  | 6 | 74.286
B-19388 NATIVA | 191 | CONVENCIONAL 4000 PSI GC | PLACA PISO 2 EJES A-C Y 3-5 SALON COMUNAL 3 | 2026-02-16 | 2/23/2026 12:00:00 AM | 7 | 28 | 28.4 | 101 | PLACA | B-19388 NATIVA_PLACA_28_7 | 28.033 |  | 6 | 101.429
B-19388 NATIVA | 191 | CONVENCIONAL 4000 PSI GC | PLACA PISO 2 EJES A-C Y 3-5 SALON COMUNAL 3 | 2026-02-16 | 2/23/2026 12:00:00 AM | 7 | 28 | 29.5 | 105 | PLACA | B-19388 NATIVA_PLACA_28_7 | 28.033 |  | 6 | 105.357
B-19388 NATIVA | 191 | CONVENCIONAL 4000 PSI GC | PLACA PISO 2 EJES A-C Y 3-5 SALON COMUNAL 3 | 2026-02-16 | 2/23/2026 12:00:00 AM | 7 | 28 | 29.3 | 105 | PLACA | B-19388 NATIVA_PLACA_28_7 | 28.033 |  | 6 | 104.643
B-19388 NATIVA | 191 | CONVENCIONAL 4000 PSI GC | PLACA PISO 2 EJES A-C Y 3-5 SALON COMUNAL 3 | 2026-02-16 | 2/23/2026 12:00:00 AM | 7 | 28 | 33.6 | 120 | PLACA | B-19388 NATIVA_PLACA_28_7 | 28.033 |  | 6 | 120
B-19388 NATIVA | 191 | CONVENCIONAL 4000 PSI GC | COLUMNAS P2 A-C 3 -5 SALON COMUNAL 3 | 2026-02-19 | 2/26/2026 12:00:00 AM | 7 | 28 | 25.9 | 92 |  |  | 27.467 |  | 3 | 92.5
B-19388 NATIVA | 191 | CONVENCIONAL 4000 PSI GC | COLUMNAS P2 A-C 3 -5 SALON COMUNAL 3 | 2026-02-19 | 2/26/2026 12:00:00 AM | 7 | 28 | 27.8 | 99 |  |  | 27.467 |  | 3 | 99.286
B-19388 NATIVA | 191 | CONVENCIONAL 4000 PSI GC | COLUMNAS P1 6-A Y 6-B, P1 9-C Y 9-D SALON COMUNAL 3 | 2026-02-20 | 2/27/2026 12:00:00 AM | 7 | 28 | 24.5 | 87 |  |  | 24.9 |  | 3 | 87.5
B-19388 NATIVA | 191 | CONVENCIONAL 4000 PSI GC | COLUMNAS P1 6-A Y 6-B, P1 9-C Y 9-D SALON COMUNAL 3 | 2026-02-20 | 2/27/2026 12:00:00 AM | 7 | 28 | 25.5 | 91 |  |  | 24.9 |  | 3 | 91.071
B-19388 NATIVA | 191 | CONVENCIONAL 4000 PSI GC | COLUMNAS P1 6-A Y 6-B, P1 9-C Y 9-D SALON COMUNAL 3 | 2026-02-20 | 2/27/2026 12:00:00 AM | 7 | 28 | 24.7 | 88 |  |  | 24.9 |  | 3 | 88.214
B-19388 NATIVA | 191 | CONVENCIONAL 4000 PSI GC | PLACA PISO 2 EJES C-E 6-8 SALON COMUNAL 3 | 2026-02-23 | 3/2/2026 12:00:00 AM | 7 | 28 | 29.2 | 104 | PLACA | B-19388 NATIVA_PLACA_28_7 | 28.533 |  | 3 | 104.286
B-19388 NATIVA | 191 | CONVENCIONAL 4000 PSI GC | PLACA PISO 2 EJES C-E 6-8 SALON COMUNAL 3 | 2026-02-23 | 3/2/2026 12:00:00 AM | 7 | 28 | 29.1 | 104 | PLACA | B-19388 NATIVA_PLACA_28_7 | 28.533 |  | 3 | 103.929
B-19388 NATIVA | 191 | CONVENCIONAL 4000 PSI GC | PLACA PISO 2 EJES C-E 6-8 SALON COMUNAL 3 | 2026-02-23 | 3/2/2026 12:00:00 AM | 7 | 28 | 27.3 | 98 | PLACA | B-19388 NATIVA_PLACA_28_7 | 28.533 |  | 3 | 97.5
B-19388 NATIVA | 191 | CONVENCIONAL 4000 PSI GC | ZARPA COSTADO SUR EJES 6-7 SALON COMUNAL 3 | 2026-02-24 | 3/3/2026 12:00:00 AM | 7 | 28 | 22.2 | 79 |  |  | 23.433 |  | 3 | 79.286
B-19388 NATIVA | 191 | CONVENCIONAL 4000 PSI GC | ZARPA COSTADO SUR EJES 6-7 SALON COMUNAL 3 | 2026-02-24 | 3/3/2026 12:00:00 AM | 7 | 28 | 32.1 | 114 |  |  | 23.433 |  | 3 | 114.643
B-19388 NATIVA | 191 | CONVENCIONAL 4000 PSI GC | ZARPA COSTADO SUR EJES 6-7 SALON COMUNAL 3 | 2026-02-24 | 3/3/2026 12:00:00 AM | 7 | 28 | 16 | 57 |  |  | 23.433 |  | 3 | 57.143
B-19388 NATIVA | 191 | CONVENCIONAL 4000 PSI GC | MURO CONTENCION PARTE INFERIOR SUR EJES 6-7 SAOL COMUNAL 3 | 2026-02-25 | 3/4/2026 12:00:00 AM | 7 | 28 | 26.9 | 96 | MURO | B-19388 NATIVA_MURO_28_7 | 29.533 |  | 3 | 96.071
B-19388 NATIVA | 191 | CONVENCIONAL 4000 PSI GC | MURO CONTENCION PARTE INFERIOR SUR EJES 6-7 SAOL COMUNAL 3 | 2026-02-25 | 3/4/2026 12:00:00 AM | 7 | 28 | 30.4 | 108 | MURO | B-19388 NATIVA_MURO_28_7 | 29.533 |  | 3 | 108.571
B-19388 NATIVA | 191 | CONVENCIONAL 4000 PSI GC | MURO CONTENCION PARTE INFERIOR SUR EJES 6-7 SAOL COMUNAL 3 | 2026-02-25 | 3/4/2026 12:00:00 AM | 7 | 28 | 31.3 | 112 | MURO | B-19388 NATIVA_MURO_28_7 | 29.533 |  | 3 | 111.786
B-19388 NATIVA | 191 | CONVENCIONAL 4000 PSI GC | PLACA PISO 2 EJES 5-6 A-C SALON COMUNAL 3 | 2026-02-26 | 3/5/2026 12:00:00 AM | 7 | 28 | 24.6 | 88 | PLACA | B-19388 NATIVA_PLACA_28_7 | 23.733 |  | 3 | 87.857
B-19388 NATIVA | 191 | CONVENCIONAL 4000 PSI GC | PLACA PISO 2 EJES 5-6 A-C SALON COMUNAL 3 | 2026-02-26 | 3/5/2026 12:00:00 AM | 7 | 28 | 23.3 | 83 | PLACA | B-19388 NATIVA_PLACA_28_7 | 23.733 |  | 3 | 83.214
B-19388 NATIVA | 191 | CONVENCIONAL 4000 PSI GC | PLACA PISO 2 EJES 5-6 A-C SALON COMUNAL 3 | 2026-02-26 | 3/5/2026 12:00:00 AM | 7 | 28 | 23.3 | 83 | PLACA | B-19388 NATIVA_PLACA_28_7 | 23.733 |  | 3 | 83.214
B-19388 NATIVA | 191 | CONVENCIONAL 4000 PSI GC | MUROS ASCENSOR PISO 2, COLUMNAS P2 6-A 6-B 7-D 8-D SALON COMUNAL 3 | 2026-02-27 | 3/6/2026 12:00:00 AM | 7 | 28 | 29.5 | 105 | MURO | B-19388 NATIVA_MURO_28_7 | 29.867 |  | 3 | 105.357
B-19388 NATIVA | 191 | CONVENCIONAL 4000 PSI GC | MUROS ASCENSOR PISO 2, COLUMNAS P2 6-A 6-B 7-D 8-D SALON COMUNAL 3 | 2026-02-27 | 3/6/2026 12:00:00 AM | 7 | 28 | 31.2 | 111 | MURO | B-19388 NATIVA_MURO_28_7 | 29.867 |  | 3 | 111.429
B-19388 NATIVA | 191 | CONVENCIONAL 4000 PSI GC | MUROS ASCENSOR PISO 2, COLUMNAS P2 6-A 6-B 7-D 8-D SALON COMUNAL 3 | 2026-02-27 | 3/6/2026 12:00:00 AM | 7 | 28 | 28.9 | 103 | MURO | B-19388 NATIVA_MURO_28_7 | 29.867 |  | 3 | 103.214
B-19388 NATIVA | 191 | CONVENCIONAL 4000 PSI GC | MURO CONTENCION PARTE SUPERIOR SUR EJES 6 - 7 SALON COMUNAL 3 | 2026-02-27 | 3/6/2026 12:00:00 AM | 7 | 28 | 33.3 | 119 | MURO | B-19388 NATIVA_MURO_28_7 | 32.667 |  | 3 | 118.929
B-19388 NATIVA | 191 | CONVENCIONAL 4000 PSI GC | MURO CONTENCION PARTE SUPERIOR SUR EJES 6 - 7 SALON COMUNAL 3 | 2026-02-27 | 3/6/2026 12:00:00 AM | 7 | 28 | 32.8 | 117 | MURO | B-19388 NATIVA_MURO_28_7 | 32.667 |  | 3 | 117.143
B-19388 NATIVA | 191 | CONVENCIONAL 4000 PSI GC | MURO CONTENCION PARTE SUPERIOR SUR EJES 6 - 7 SALON COMUNAL 3 | 2026-02-27 | 3/6/2026 12:00:00 AM | 7 | 28 | 31.9 | 114 | MURO | B-19388 NATIVA_MURO_28_7 | 32.667 |  | 3 | 113.929
B-19388 NATIVA | 191 | IND MUROS 4000 PSI GF | COLUMNA SOTANO B-7 CCOMUNAL 3 | 2026-03-11 | 3/18/2026 12:00:00 AM | 7 | 28 | 26.4 | 94 |  |  | 25.433 |  | 3 | 94.286
B-19388 NATIVA | 191 | IND MUROS 4000 PSI GF | COLUMNA SOTANO B-7 CCOMUNAL 3 | 2026-03-11 | 3/18/2026 12:00:00 AM | 7 | 28 | 24.6 | 88 |  |  | 25.433 |  | 3 | 87.857
B-19388 NATIVA | 191 | IND MUROS 4000 PSI GF | COLUMNA SOTANO B-7 CCOMUNAL 3 | 2026-03-11 | 3/18/2026 12:00:00 AM | 7 | 28 | 25.3 | 90 |  |  | 25.433 |  | 3 | 90.357
B-19388 NATIVA | 191 | IND MUROS 4000 PSI GF | MUROS ESCALERAS PISO 2 SALON COMUNAL 3 | 2026-03-05 | 3/12/2026 12:00:00 AM | 7 | 28 | 25.4 | 91 | MURO | B-19388 NATIVA_MURO_28_7 | 24.1 |  | 3 | 90.714
B-19388 NATIVA | 191 | IND MUROS 4000 PSI GF | MUROS ESCALERAS PISO 2 SALON COMUNAL 3 | 2026-03-05 | 3/12/2026 12:00:00 AM | 7 | 28 | 23.7 | 85 | MURO | B-19388 NATIVA_MURO_28_7 | 24.1 |  | 3 | 84.643
B-19388 NATIVA | 191 | IND MUROS 4000 PSI GF | MUROS ESCALERAS PISO 2 SALON COMUNAL 3 | 2026-03-05 | 3/12/2026 12:00:00 AM | 7 | 28 | 23.2 | 83 | MURO | B-19388 NATIVA_MURO_28_7 | 24.1 |  | 3 | 82.857
B-19388 NATIVA | 191 | IND MUROS 4000 PSI GF | PLACA PISO 2 EJES A-C 8-7 SALON COMUNAL 3 | 2026-03-06 | 3/13/2026 12:00:00 AM | 7 | 28 | 26.6 | 95 | PLACA | B-19388 NATIVA_PLACA_28_7 | 26.467 |  | 3 | 95
B-19388 NATIVA | 191 | IND MUROS 4000 PSI GF | PLACA PISO 2 EJES A-C 8-7 SALON COMUNAL 3 | 2026-03-06 | 3/13/2026 12:00:00 AM | 7 | 28 | 25.7 | 92 | PLACA | B-19388 NATIVA_PLACA_28_7 | 26.467 |  | 3 | 91.786
B-19388 NATIVA | 191 | IND MUROS 4000 PSI GF | PLACA PISO 2 EJES A-C 8-7 SALON COMUNAL 3 | 2026-03-06 | 3/13/2026 12:00:00 AM | 7 | 28 | 27.1 | 97 | PLACA | B-19388 NATIVA_PLACA_28_7 | 26.467 |  | 3 | 96.786
B-19388 NATIVA | 191 | CONVENCIONAL 4000 PSI GC | MURO CONTENCION SUPERIOR COSTADO SUR EJES 7-8 SALON COMUNAL 3 | 2026-03-20 | 3/27/2026 12:00:00 AM | 7 | 28 | 31.5 | 112 | MURO | B-19388 NATIVA_MURO_28_7 | 30.467 |  | 3 | 112.5
B-19388 NATIVA | 191 | CONVENCIONAL 4000 PSI GC | MURO CONTENCION SUPERIOR COSTADO SUR EJES 7-8 SALON COMUNAL 3 | 2026-03-20 | 3/27/2026 12:00:00 AM | 7 | 28 | 30.7 | 110 | MURO | B-19388 NATIVA_MURO_28_7 | 30.467 |  | 3 | 109.643
B-19388 NATIVA | 191 | CONVENCIONAL 4000 PSI GC | MURO CONTENCION SUPERIOR COSTADO SUR EJES 7-8 SALON COMUNAL 3 | 2026-03-20 | 3/27/2026 12:00:00 AM | 7 | 28 | 29.2 | 104 | MURO | B-19388 NATIVA_MURO_28_7 | 30.467 |  | 3 | 104.286
B-19388 NATIVA | 191 | CONVENCIONAL 4000 PSI GC | PLACA PISO 2 EJES C-D 8-9 SALON COMUNAL 3 | 2026-03-11 | 3/18/2026 12:00:00 AM | 7 | 28 | 22.8 | 81 | PLACA | B-19388 NATIVA_PLACA_28_7 | 23.533 |  | 3 | 81.429
B-19388 NATIVA | 191 | CONVENCIONAL 4000 PSI GC | PLACA PISO 2 EJES C-D 8-9 SALON COMUNAL 3 | 2026-03-11 | 3/18/2026 12:00:00 AM | 7 | 28 | 24.3 | 87 | PLACA | B-19388 NATIVA_PLACA_28_7 | 23.533 |  | 3 | 86.786
B-19388 NATIVA | 191 | CONVENCIONAL 4000 PSI GC | PLACA PISO 2 EJES C-D 8-9 SALON COMUNAL 3 | 2026-03-11 | 3/18/2026 12:00:00 AM | 7 | 28 | 23.5 | 84 | PLACA | B-19388 NATIVA_PLACA_28_7 | 23.533 |  | 3 | 83.929
B-19388 NATIVA | 191 | CONVENCIONAL 4000 PSI GC | MURO CONTENCION PARTE SUPERIOR COSTADO SUR EJES 6-7 SALON COMUNAL 3 | 2026-03-12 | 3/19/2026 12:00:00 AM | 7 | 28 | 22.1 | 79 | MURO | B-19388 NATIVA_MURO_28_7 | 22.233 |  | 3 | 78.929
B-19388 NATIVA | 191 | CONVENCIONAL 4000 PSI GC | MURO CONTENCION PARTE SUPERIOR COSTADO SUR EJES 6-7 SALON COMUNAL 3 | 2026-03-12 | 3/19/2026 12:00:00 AM | 7 | 28 | 22.2 | 79 | MURO | B-19388 NATIVA_MURO_28_7 | 22.233 |  | 3 | 79.286
B-19388 NATIVA | 191 | CONVENCIONAL 4000 PSI GC | MURO CONTENCION PARTE SUPERIOR COSTADO SUR EJES 6-7 SALON COMUNAL 3 | 2026-03-12 | 3/19/2026 12:00:00 AM | 7 | 28 | 22.4 | 80 | MURO | B-19388 NATIVA_MURO_28_7 | 22.233 |  | 3 | 80
B-19388 NATIVA | 191 | CONVENCIONAL 4000 PSI GC | MURO CONTENCION INFERIOR COSTADO SUR EJES 7-8 SALON COMUNAL 3 | 2026-03-19 | 3/26/2026 12:00:00 AM | 7 | 28 | 24.5 | 87 | MURO | B-19388 NATIVA_MURO_28_7 | 28.567 |  | 3 | 87.5
B-19388 NATIVA | 191 | CONVENCIONAL 4000 PSI GC | MURO CONTENCION INFERIOR COSTADO SUR EJES 7-8 SALON COMUNAL 3 | 2026-03-19 | 3/26/2026 12:00:00 AM | 7 | 28 | 33.6 | 120 | MURO | B-19388 NATIVA_MURO_28_7 | 28.567 |  | 3 | 120
B-19388 NATIVA | 191 | CONVENCIONAL 4000 PSI GC | MURO CONTENCION INFERIOR COSTADO SUR EJES 7-8 SALON COMUNAL 3 | 2026-03-19 | 3/26/2026 12:00:00 AM | 7 | 28 | 27.6 | 99 | MURO | B-19388 NATIVA_MURO_28_7 | 28.567 |  | 3 | 98.571
B-19388 NATIVA | 191 | CONVENCIONAL 4000 PSI GC | ZARPA COSTADO SUR EJES 7-8 SALON COMUNAL 3 | 2026-03-18 | 3/25/2026 12:00:00 AM | 7 | 28 | 30.5 | 109 |  |  | 30.533 |  | 3 | 108.929
B-19388 NATIVA | 191 | CONVENCIONAL 4000 PSI GC | ZARPA COSTADO SUR EJES 7-8 SALON COMUNAL 3 | 2026-03-18 | 3/25/2026 12:00:00 AM | 7 | 28 | 29.4 | 105 |  |  | 30.533 |  | 3 | 105
B-19388 NATIVA | 191 | CONVENCIONAL 4000 PSI GC | ZARPA COSTADO SUR EJES 7-8 SALON COMUNAL 3 | 2026-03-18 | 3/25/2026 12:00:00 AM | 7 | 28 | 31.7 | 113 |  |  | 30.533 |  | 3 | 113.214
B-19388 NATIVA | 191 | CONVENCIONAL 4000 PSI GC | PLACA PISO 3 EJES A-C HASTA EJE 5 SALON COMUNAL 3 | 2026-03-21 | 3/28/2026 12:00:00 AM | 7 | 28 | 23.2 | 83 | PLACA | B-19388 NATIVA_PLACA_28_7 | 19.967 |  | 3 | 82.857
B-19388 NATIVA | 191 | CONVENCIONAL 4000 PSI GC | PLACA PISO 3 EJES A-C HASTA EJE 5 SALON COMUNAL 3 | 2026-03-21 | 3/28/2026 12:00:00 AM | 7 | 28 | 16.2 | 58 | PLACA | B-19388 NATIVA_PLACA_28_7 | 19.967 |  | 3 | 57.857
B-19388 NATIVA | 191 | CONVENCIONAL 4000 PSI GC | PLACA PISO 3 EJES A-C HASTA EJE 5 SALON COMUNAL 3 | 2026-03-21 | 3/28/2026 12:00:00 AM | 7 | 28 | 20.5 | 73 | PLACA | B-19388 NATIVA_PLACA_28_7 | 19.967 |  | 3 | 73.214
B-19388 NATIVA | 191 | CONVENCIONAL 4000 PSI GC | CIMENTACION EJES 7-8 A-C SALON COMUNAL 3 | 2026-03-26 | 4/2/2026 12:00:00 AM | 7 | 28 | 27.8 | 99 |  |  | 27.5 |  | 3 | 99.286
B-19388 NATIVA | 191 | CONVENCIONAL 4000 PSI GC | CIMENTACION EJES 7-8 A-C SALON COMUNAL 3 | 2026-03-26 | 4/2/2026 12:00:00 AM | 7 | 28 | 27 | 96 |  |  | 27.5 |  | 3 | 96.429
B-19388 NATIVA | 191 | CONVENCIONAL 4000 PSI GC | CIMENTACION EJES 7-8 A-C SALON COMUNAL 3 | 2026-03-26 | 4/2/2026 12:00:00 AM | 7 | 28 | 27.7 | 99 |  |  | 27.5 |  | 3 | 98.929
B-19388 NATIVA | 191 | CONVENCIONAL 4000 PSI GC | MURO CONTENCION SUR PARTE INFERIOR EJES 7-8 COMUNAL 3 | 2026-03-28 | 4/4/2026 12:00:00 AM | 7 | 28 | 23 | 82 | MURO | B-19388 NATIVA_MURO_28_7 | 23.867 |  | 3 | 82.143
B-19388 NATIVA | 191 | CONVENCIONAL 4000 PSI GC | MURO CONTENCION SUR PARTE INFERIOR EJES 7-8 COMUNAL 3 | 2026-03-28 | 4/4/2026 12:00:00 AM | 7 | 28 | 24 | 86 | MURO | B-19388 NATIVA_MURO_28_7 | 23.867 |  | 3 | 85.714
B-19388 NATIVA | 191 | CONVENCIONAL 4000 PSI GC | MURO CONTENCION SUR PARTE INFERIOR EJES 7-8 COMUNAL 3 | 2026-03-28 | 4/4/2026 12:00:00 AM | 7 | 28 | 24.6 | 88 | MURO | B-19388 NATIVA_MURO_28_7 | 23.867 |  | 3 | 87.857
B-19388 NATIVA | 191 | IND. MURO 4000 GF | MUROS PISO 21 APTO 2104 Y 2105 TORRE 4 | 2026-04-13 | 4/20/2026 12:00:00 AM | 7 | 28 | 23.4 | 84 | MURO | B-19388 NATIVA_MURO_28_7 | 23.533 |  | 3 | 83.571
B-19388 NATIVA | 191 | IND. MURO 4000 GF | MUROS PISO 21 APTO 2104 Y 2105 TORRE 4 | 2026-04-13 | 4/20/2026 12:00:00 AM | 7 | 28 | 23.5 | 84 | MURO | B-19388 NATIVA_MURO_28_7 | 23.533 |  | 3 | 83.929
B-19388 NATIVA | 191 | IND. MURO 4000 GF | MUROS PISO 21 APTO 2104 Y 2105 TORRE 4 | 2026-04-13 | 4/20/2026 12:00:00 AM | 7 | 28 | 23.7 | 85 | MURO | B-19388 NATIVA_MURO_28_7 | 23.533 |  | 3 | 84.643
B-19388 NATIVA | 191 | CONVENCIONAL 4000 PSI GC | PLACA PISO 1 EJES 7-8 A-C SALON COMUNAL 3 | 2026-04-07 | 4/14/2026 12:00:00 AM | 7 | 28 | 22.7 | 81 | PLACA | B-19388 NATIVA_PLACA_28_7 | 23.7 |  | 3 | 81.071
B-19388 NATIVA | 191 | CONVENCIONAL 4000 PSI GC | PLACA PISO 1 EJES 7-8 A-C SALON COMUNAL 3 | 2026-04-07 | 4/14/2026 12:00:00 AM | 7 | 28 | 23.4 | 83 | PLACA | B-19388 NATIVA_PLACA_28_7 | 23.7 |  | 3 | 83.571
B-19388 NATIVA | 191 | CONVENCIONAL 4000 PSI GC | PLACA PISO 1 EJES 7-8 A-C SALON COMUNAL 3 | 2026-04-07 | 4/14/2026 12:00:00 AM | 7 | 28 | 25 | 89 | PLACA | B-19388 NATIVA_PLACA_28_7 | 23.7 |  | 3 | 89.286
B-19388 NATIVA | 191 | CONVENCIONAL 4000 PSI GC | COLUMNAS PISO 1 A-7 A-8 B-7 B-8 SALON COMUNAL 3 | 2026-04-10 | 4/17/2026 12:00:00 AM | 7 | 28 | 27.9 | 100 |  |  | 27.067 |  | 3 | 99.643
B-19388 NATIVA | 191 | CONVENCIONAL 4000 PSI GC | COLUMNAS PISO 1 A-7 A-8 B-7 B-8 SALON COMUNAL 3 | 2026-04-10 | 4/17/2026 12:00:00 AM | 7 | 28 | 28.6 | 102 |  |  | 27.067 |  | 3 | 102.143
B-19388 NATIVA | 191 | CONVENCIONAL 4000 PSI GC | COLUMNAS PISO 1 A-7 A-8 B-7 B-8 SALON COMUNAL 3 | 2026-04-10 | 4/17/2026 12:00:00 AM | 7 | 28 | 24.7 | 88 |  |  | 27.067 |  | 3 | 88.214
B-19388 NATIVA | 191 | CONVENCIONAL 4000 PSI GC | ZARPA COSTADO SUR EJE 8-9 SALON COMUNAL 3 | 2026-04-13 | 4/20/2026 12:00:00 AM | 7 | 28 | 20 | 71 |  |  | 20.433 |  | 3 | 71.429
B-19388 NATIVA | 191 | CONVENCIONAL 4000 PSI GC | ZARPA COSTADO SUR EJE 8-9 SALON COMUNAL 3 | 2026-04-13 | 4/20/2026 12:00:00 AM | 7 | 28 | 20 | 72 |  |  | 20.433 |  | 3 | 71.429
B-19388 NATIVA | 191 | CONVENCIONAL 4000 PSI GC | ZARPA COSTADO SUR EJE 8-9 SALON COMUNAL 3 | 2026-04-13 | 4/20/2026 12:00:00 AM | 7 | 28 | 21.3 | 76 |  |  | 20.433 |  | 3 | 76.071
B-19388 NATIVA | 191 | IND. MURO 4000 GF | MUROS PISO 21 APTO 2106 Y 2107 TORRE 4 | 2026-04-15 | 4/22/2026 12:00:00 AM | 7 | 28 | 25 | 89 | MURO | B-19388 NATIVA_MURO_28_7 | 23.833 |  | 3 | 89.286
B-19388 NATIVA | 191 | IND. MURO 4000 GF | MUROS PISO 21 APTO 2106 Y 2107 TORRE 4 | 2026-04-15 | 4/22/2026 12:00:00 AM | 7 | 28 | 23.4 | 84 | MURO | B-19388 NATIVA_MURO_28_7 | 23.833 |  | 3 | 83.571
B-19388 NATIVA | 191 | IND. MURO 4000 GF | MUROS PISO 21 APTO 2106 Y 2107 TORRE 4 | 2026-04-15 | 4/22/2026 12:00:00 AM | 7 | 28 | 23.1 | 83 | MURO | B-19388 NATIVA_MURO_28_7 | 23.833 |  | 3 | 82.5
B-19388 NATIVA | 191 | IND. MURO 4000 GF | MUROS PISO 21 APTO 2108 Y 2109 TORRE 4 | 2026-04-16 | 4/23/2026 12:00:00 AM | 7 | 28 | 25.5 | 91 | MURO | B-19388 NATIVA_MURO_28_7 | 24.767 |  | 3 | 91.071
B-19388 NATIVA | 191 | IND. MURO 4000 GF | MUROS PISO 21 APTO 2108 Y 2109 TORRE 4 | 2026-04-16 | 4/23/2026 12:00:00 AM | 7 | 28 | 25.9 | 92 | MURO | B-19388 NATIVA_MURO_28_7 | 24.767 |  | 3 | 92.5
B-19388 NATIVA | 191 | IND. MURO 4000 GF | MUROS PISO 21 APTO 2108 Y 2109 TORRE 4 | 2026-04-16 | 4/23/2026 12:00:00 AM | 7 | 28 | 22.9 | 82 | MURO | B-19388 NATIVA_MURO_28_7 | 24.767 |  | 3 | 81.786
B-19388 NATIVA | 191 | CONVENCIONAL 4000 PSI GC | PLACA PISO 1 B' - C' SALON COMUNAL 2 | 2026-04-16 | 4/23/2026 12:00:00 AM | 7 | 28 | 30.9 | 110 | PLACA | B-19388 NATIVA_PLACA_28_7 | 29.733 |  | 3 | 110.357
B-19388 NATIVA | 191 | CONVENCIONAL 4000 PSI GC | PLACA PISO 1 B' - C' SALON COMUNAL 2 | 2026-04-16 | 4/23/2026 12:00:00 AM | 7 | 28 | 27.7 | 99 | PLACA | B-19388 NATIVA_PLACA_28_7 | 29.733 |  | 3 | 98.929
B-19388 NATIVA | 191 | CONVENCIONAL 4000 PSI GC | PLACA PISO 1 B' - C' SALON COMUNAL 2 | 2026-04-16 | 4/23/2026 12:00:00 AM | 7 | 28 | 30.6 | 109 | PLACA | B-19388 NATIVA_PLACA_28_7 | 29.733 |  | 3 | 109.286
B-19388 NATIVA | 191 | CONVENCIONAL 4000 PSI GC | PLACA PISO 1 A' - B' SALON COMUNAL 2 | 2026-04-16 | 4/23/2026 12:00:00 AM | 7 | 28 | 24.6 | 88 | PLACA | B-19388 NATIVA_PLACA_28_7 | 24.367 |  | 3 | 87.857
B-19388 NATIVA | 191 | CONVENCIONAL 4000 PSI GC | PLACA PISO 1 A' - B' SALON COMUNAL 2 | 2026-04-16 | 4/23/2026 12:00:00 AM | 7 | 28 | 25 | 89 | PLACA | B-19388 NATIVA_PLACA_28_7 | 24.367 |  | 3 | 89.286
B-19388 NATIVA | 191 | CONVENCIONAL 4000 PSI GC | PLACA PISO 1 A' - B' SALON COMUNAL 2 | 2026-04-16 | 4/23/2026 12:00:00 AM | 7 | 28 | 23.5 | 84 | PLACA | B-19388 NATIVA_PLACA_28_7 | 24.367 |  | 3 | 83.929
B-19388 NATIVA | 191 | CONVENCIONAL 4000 PSI GC | PLACA PISO 2 EJES 6-7 A-C SALON COMUNAL 3 | 2026-04-18 | 4/25/2026 12:00:00 AM | 7 | 28 | 26.4 | 94 | PLACA | B-19388 NATIVA_PLACA_28_7 | 24.233 |  | 3 | 94.286
B-19388 NATIVA | 191 | CONVENCIONAL 4000 PSI GC | PLACA PISO 2 EJES 6-7 A-C SALON COMUNAL 3 | 2026-04-18 | 4/25/2026 12:00:00 AM | 7 | 28 | 22.7 | 81 | PLACA | B-19388 NATIVA_PLACA_28_7 | 24.233 |  | 3 | 81.071
B-19388 NATIVA | 191 | CONVENCIONAL 4000 PSI GC | PLACA PISO 2 EJES 6-7 A-C SALON COMUNAL 3 | 2026-04-18 | 4/25/2026 12:00:00 AM | 7 | 28 | 23.6 | 84 | PLACA | B-19388 NATIVA_PLACA_28_7 | 24.233 |  | 3 | 84.286
B-19388 NATIVA | 191 | CONVENCIONAL 4000 PSI GC | PLACA PISO 2 EJES 7-8 A-C SALON COMUNAL 3 | 2026-04-18 | 4/25/2026 12:00:00 AM | 7 | 28 | 22.7 | 81 | PLACA | B-19388 NATIVA_PLACA_28_7 | 22.1 |  | 3 | 81.071
B-19388 NATIVA | 191 | CONVENCIONAL 4000 PSI GC | PLACA PISO 2 EJES 7-8 A-C SALON COMUNAL 3 | 2026-04-18 | 4/25/2026 12:00:00 AM | 7 | 28 | 20.8 | 74 | PLACA | B-19388 NATIVA_PLACA_28_7 | 22.1 |  | 3 | 74.286
B-19388 NATIVA | 191 | CONVENCIONAL 4000 PSI GC | PLACA PISO 2 EJES 7-8 A-C SALON COMUNAL 3 | 2026-04-18 | 4/25/2026 12:00:00 AM | 7 | 28 | 22.8 | 82 | PLACA | B-19388 NATIVA_PLACA_28_7 | 22.1 |  | 3 | 81.429
B-19388 NATIVA | 191 | IND. MURO 4000 GF | COLUMNAS DOBLE ALTURA PISO 1 SALON COMUNAL 2 | 2026-04-27 | 5/4/2026 12:00:00 AM | 7 | 28 | 23.2 | 83 |  |  | 23.2 |  | 3 | 82.857
B-19388 NATIVA | 191 | IND. MURO 4000 GF | MUROS PISO 23 APTO 2304 Y 2305 TORRE 4 | 2026-04-28 | 5/5/2026 12:00:00 AM | 7 | 28 | 25.9 | 92 | MURO | B-19388 NATIVA_MURO_28_7 | 26.6 |  | 3 | 92.5
B-19388 NATIVA | 191 | IND. MURO 4000 GF | MUROS PISO 23 APTO 2304 Y 2305 TORRE 4 | 2026-04-28 | 5/5/2026 12:00:00 AM | 7 | 28 | 27.3 | 98 | MURO | B-19388 NATIVA_MURO_28_7 | 26.6 |  | 3 | 97.5
B-19388 NATIVA | 191 | IND. MURO 4000 GF | MUROS PISO 23 APTO 2304 Y 2305 TORRE 4 | 2026-04-28 | 5/5/2026 12:00:00 AM | 7 | 28 | 26.6 | 95 | MURO | B-19388 NATIVA_MURO_28_7 | 26.6 |  | 3 | 95
B-19388 NATIVA | 191 | IND. MURO 4000 GF | MUROS PISO 22 APTO 2210 Y 2211 TORRE 4 | 2026-04-27 | 5/4/2026 12:00:00 AM | 7 | 28 | 21.6 | 77 | MURO | B-19388 NATIVA_MURO_28_7 | 22.567 |  | 3 | 77.143
B-19388 NATIVA | 191 | IND. MURO 4000 GF | MUROS PISO 22 APTO 2210 Y 2211 TORRE 4 | 2026-04-27 | 5/4/2026 12:00:00 AM | 7 | 28 | 25.1 | 89 | MURO | B-19388 NATIVA_MURO_28_7 | 22.567 |  | 3 | 89.643
B-19388 NATIVA | 191 | CONVENCIONAL 4000 PSI GC | MURO CONTENCION COSTADO SUR PARTE INFERIOR EJE 8-9 SALON COMUNAL 3 | 2026-04-14 | 4/21/2026 12:00:00 AM | 7 | 28 | 18.4 | 66 | MURO | B-19388 NATIVA_MURO_28_7 | 19.4 |  | 3 | 65.714
B-19388 NATIVA | 191 | CONVENCIONAL 4000 PSI GC | MURO CONTENCION COSTADO SUR PARTE INFERIOR EJE 8-9 SALON COMUNAL 3 | 2026-04-14 | 4/21/2026 12:00:00 AM | 7 | 28 | 20.7 | 74 | MURO | B-19388 NATIVA_MURO_28_7 | 19.4 |  | 3 | 73.929
B-19388 NATIVA | 191 | CONVENCIONAL 4000 PSI GC | MURO CONTENCION COSTADO SUR PARTE INFERIOR EJE 8-9 SALON COMUNAL 3 | 2026-04-14 | 4/21/2026 12:00:00 AM | 7 | 28 | 19.1 | 68 | MURO | B-19388 NATIVA_MURO_28_7 | 19.4 |  | 3 | 68.214
B-19388 NATIVA | 191 | IND. MURO 4000 GF | MUROS PISO 21 APTO 2102 Y 2103 TORRE 4 | 2026-04-14 | 4/21/2026 12:00:00 AM | 7 | 28 | 25 | 89 | MURO | B-19388 NATIVA_MURO_28_7 | 24.4 |  | 3 | 89.286
B-19388 NATIVA | 191 | IND. MURO 4000 GF | MUROS PISO 21 APTO 2102 Y 2103 TORRE 4 | 2026-04-14 | 4/21/2026 12:00:00 AM | 7 | 28 | 23.8 | 85 | MURO | B-19388 NATIVA_MURO_28_7 | 24.4 |  | 3 | 85
B-19388 NATIVA | 191 | IND. MURO 4000 GF | MUROS PISO 21 APTO 2102 Y 2103 TORRE 4 | 2026-04-14 | 4/21/2026 12:00:00 AM | 7 | 28 | 24.4 | 87 | MURO | B-19388 NATIVA_MURO_28_7 | 24.4 |  | 3 | 87.143
B-19388 NATIVA | 191 | IND. MURO 4000 GF | MUROS PISO 22 APTO 2210 Y 2211 TORRE 4 | 2026-04-27 | 5/4/2026 12:00:00 AM | 7 | 28 | 21 | 75 | MURO | B-19388 NATIVA_MURO_28_7 | 22.567 |  | 3 | 75
B-19388 NATIVA | 191 | CONVENCIONAL 4000 PSI GC | CIMENTACION EJES C-D 9-10 SALON COMUNAL 3 | 2026-04-25 | 5/2/2026 12:00:00 AM | 7 | 28 | 23.4 | 84 |  |  | 22.933 |  | 3 | 83.571
B-19388 NATIVA | 191 | CONVENCIONAL 4000 PSI GC | CIMENTACION EJES C-D 9-10 SALON COMUNAL 3 | 2026-04-25 | 5/2/2026 12:00:00 AM | 7 | 28 | 21.6 | 77 |  |  | 22.933 |  | 3 | 77.143
B-19388 NATIVA | 191 | CONVENCIONAL 4000 PSI GC | CIMENTACION EJES C-D 9-10 SALON COMUNAL 3 | 2026-04-25 | 5/2/2026 12:00:00 AM | 7 | 28 | 23.8 | 85 |  |  | 22.933 |  | 3 | 85
B-19388 NATIVA | 191 | IND. MURO 4000 GF | COLUMNAS DOBLE ALTURA PISO 1 SALON COMUNAL 2 | 2026-04-27 | 5/4/2026 12:00:00 AM | 7 | 28 | 21.4 | 76 |  |  | 23.2 |  | 3 | 76.429
B-19388 NATIVA | 191 | IND. MURO 4000 GF | COLUMNAS DOBLE ALTURA PISO 1 SALON COMUNAL 2 | 2026-04-27 | 5/4/2026 12:00:00 AM | 7 | 28 | 25 | 89 |  |  | 23.2 |  | 3 | 89.286
B-19388 NATIVA | 191 | IND. MURO 4000 GF | MUROS PISO 21 APTO 2101 Y 2112 TORRE 4 | 2026-04-17 | 4/24/2026 12:00:00 AM | 7 | 28 | 25.8 | 92 | MURO | B-19388 NATIVA_MURO_28_7 | 24.867 |  | 3 | 92.143
B-19388 NATIVA | 191 | IND. MURO 4000 GF | MUROS PISO 21 APTO 2101 Y 2112 TORRE 4 | 2026-04-17 | 4/24/2026 12:00:00 AM | 7 | 28 | 24 | 86 | MURO | B-19388 NATIVA_MURO_28_7 | 24.867 |  | 3 | 85.714
B-19388 NATIVA | 191 | IND. MURO 4000 GF | MUROS PISO 21 APTO 2101 Y 2112 TORRE 4 | 2026-04-17 | 4/24/2026 12:00:00 AM | 7 | 28 | 24.8 | 88 | MURO | B-19388 NATIVA_MURO_28_7 | 24.867 |  | 3 | 88.571
B-19388 NATIVA | 191 | IND. MURO 4000 GF | MUROS PISO 21 APTO 2110 Y 2111 TORRE 4 | 2026-04-20 | 4/27/2026 12:00:00 AM | 7 | 28 | 24.7 | 88 | MURO | B-19388 NATIVA_MURO_28_7 | 24.7 |  | 3 | 88.214
B-19388 NATIVA | 191 | IND. MURO 4000 GF | MUROS PISO 21 APTO 2110 Y 2111 TORRE 4 | 2026-04-20 | 4/27/2026 12:00:00 AM | 7 | 28 | 25.7 | 92 | MURO | B-19388 NATIVA_MURO_28_7 | 24.7 |  | 3 | 91.786
B-19388 NATIVA | 191 | IND. MURO 4000 GF | MUROS PISO 21 APTO 2110 Y 2111 TORRE 4 | 2026-04-20 | 4/27/2026 12:00:00 AM | 7 | 28 | 23.7 | 84 | MURO | B-19388 NATIVA_MURO_28_7 | 24.7 |  | 3 | 84.643
B-19388 NATIVA | 191 | CONVENCIONAL 4000 PSI GC | MURO CONTENCION COSTADO SUR PARTE SUPERIOR EJE 8-9 SALON COMUNAL 3 | 2026-04-20 | 4/27/2026 12:00:00 AM | 7 | 28 | 23.7 | 85 | MURO | B-19388 NATIVA_MURO_28_7 | 22.533 |  | 3 | 84.643
B-19388 NATIVA | 191 | CONVENCIONAL 4000 PSI GC | MURO CONTENCION COSTADO SUR PARTE SUPERIOR EJE 8-9 SALON COMUNAL 3 | 2026-04-20 | 4/27/2026 12:00:00 AM | 7 | 28 | 21.8 | 78 | MURO | B-19388 NATIVA_MURO_28_7 | 22.533 |  | 3 | 77.857
B-19388 NATIVA | 191 | CONVENCIONAL 4000 PSI GC | MURO CONTENCION COSTADO SUR PARTE SUPERIOR EJE 8-9 SALON COMUNAL 3 | 2026-04-20 | 4/27/2026 12:00:00 AM | 7 | 28 | 22.1 | 79 | MURO | B-19388 NATIVA_MURO_28_7 | 22.533 |  | 3 | 78.929
B-19388 NATIVA | 191 | CONVENCIONAL 4000 PSI GC | COLUMNAS PISO 1 A MEZZANINE A'-3 B'-3 Y MURO ESCALERA PRINCIPAL SALON COMUNAL 2 | 2026-04-20 | 4/27/2026 12:00:00 AM | 7 | 28 | 25.1 | 90 | MURO | B-19388 NATIVA_MURO_28_7 | 25.3 |  | 3 | 89.643
B-19388 NATIVA | 191 | CONVENCIONAL 4000 PSI GC | COLUMNAS PISO 1 A MEZZANINE A'-3 B'-3 Y MURO ESCALERA PRINCIPAL SALON COMUNAL 2 | 2026-04-20 | 4/27/2026 12:00:00 AM | 7 | 28 | 25.8 | 92 | MURO | B-19388 NATIVA_MURO_28_7 | 25.3 |  | 3 | 92.143
B-19388 NATIVA | 191 | CONVENCIONAL 4000 PSI GC | COLUMNAS PISO 1 A MEZZANINE A'-3 B'-3 Y MURO ESCALERA PRINCIPAL SALON COMUNAL 2 | 2026-04-20 | 4/27/2026 12:00:00 AM | 7 | 28 | 25 | 89 | MURO | B-19388 NATIVA_MURO_28_7 | 25.3 |  | 3 | 89.286
B-19388 NATIVA | 191 | IND. MURO 4000 GF | MUROS PISO 22 APTO 2204 Y 2205 TORRE 4 | 2026-04-21 | 4/28/2026 12:00:00 AM | 7 | 28 | 30.1 | 108 | MURO | B-19388 NATIVA_MURO_28_7 | 30.633 |  | 3 | 107.5
B-19388 NATIVA | 191 | IND. MURO 4000 GF | MUROS PISO 22 APTO 2204 Y 2205 TORRE 4 | 2026-04-21 | 4/28/2026 12:00:00 AM | 7 | 28 | 29.7 | 106 | MURO | B-19388 NATIVA_MURO_28_7 | 30.633 |  | 3 | 106.071
B-19388 NATIVA | 191 | IND. MURO 4000 GF | MUROS PISO 22 APTO 2204 Y 2205 TORRE 4 | 2026-04-21 | 4/28/2026 12:00:00 AM | 7 | 28 | 32.1 | 115 | MURO | B-19388 NATIVA_MURO_28_7 | 30.633 |  | 3 | 114.643
B-19388 NATIVA | 191 | IND. MURO 4000 GF | MUROS PISO 22 APTO 2208 Y 2209 TORRE 4 | 2026-04-25 | 5/2/2026 12:00:00 AM | 7 | 28 | 25.4 | 91 | MURO | B-19388 NATIVA_MURO_28_7 | 24.933 |  | 3 | 90.714
B-19388 NATIVA | 191 | IND. MURO 4000 GF | MUROS PISO 22 APTO 2208 Y 2209 TORRE 4 | 2026-04-25 | 5/2/2026 12:00:00 AM | 7 | 28 | 24.1 | 86 | MURO | B-19388 NATIVA_MURO_28_7 | 24.933 |  | 3 | 86.071
B-19388 NATIVA | 191 | IND. MURO 4000 GF | MUROS PISO 22 APTO 2208 Y 2209 TORRE 4 | 2026-04-25 | 5/2/2026 12:00:00 AM | 7 | 28 | 25.3 | 90 | MURO | B-19388 NATIVA_MURO_28_7 | 24.933 |  | 3 | 90.357
B-19388 NATIVA | 191 | CONVENCIONAL 4000 PSI GC | COLUMNAS SOTANO EJES C-10 D-10, CIMENTACION EJE 9 A-C SALON COMUNAL 3 | 2026-04-29 | 5/6/2026 12:00:00 AM | 7 | 28 | 19.6 | 70 |  |  | 21.967 |  | 3 | 70
B-19388 NATIVA | 191 | CONVENCIONAL 4000 PSI GC | COLUMNAS SOTANO EJES C-10 D-10, CIMENTACION EJE 9 A-C SALON COMUNAL 3 | 2026-04-29 | 5/6/2026 12:00:00 AM | 7 | 28 | 26.9 | 96 |  |  | 21.967 |  | 3 | 96.071
B-19388 NATIVA | 191 | CONVENCIONAL 4000 PSI GC | COLUMNAS SOTANO EJES C-10 D-10, CIMENTACION EJE 9 A-C SALON COMUNAL 3 | 2026-04-29 | 5/6/2026 12:00:00 AM | 7 | 28 | 19.4 | 69 |  |  | 21.967 |  | 3 | 69.286
B-19388 NATIVA | 191 | IND. MURO 4000 GF | MUROS PISO 23 APTO 2302 Y 2303 TORRE 4 | 2026-04-29 | 5/6/2026 12:00:00 AM | 7 | 28 | 22.5 | 80 | MURO | B-19388 NATIVA_MURO_28_7 | 24.867 |  | 3 | 80.357
B-19388 NATIVA | 191 | IND. MURO 4000 GF | MUROS PISO 23 APTO 2302 Y 2303 TORRE 4 | 2026-04-29 | 5/6/2026 12:00:00 AM | 7 | 28 | 26.6 | 95 | MURO | B-19388 NATIVA_MURO_28_7 | 24.867 |  | 3 | 95
B-19388 NATIVA | 191 | IND. MURO 4000 GF | MUROS PISO 23 APTO 2302 Y 2303 TORRE 4 | 2026-04-29 | 5/6/2026 12:00:00 AM | 7 | 28 | 25.5 | 91 | MURO | B-19388 NATIVA_MURO_28_7 | 24.867 |  | 3 | 91.071
B-19388 NATIVA | 191 | IND. MURO 4000 GF | MUROS PISO 23 APTO 2301 Y 2312 TORRE 4 | 2026-05-04 | 5/11/2026 12:00:00 AM | 7 | 28 | 30 | 107 | MURO | B-19388 NATIVA_MURO_28_7 | 28.6 |  | 3 | 107.143
B-19388 NATIVA | 191 | IND. MURO 4000 GF | MUROS PISO 23 APTO 2301 Y 2312 TORRE 4 | 2026-05-04 | 5/11/2026 12:00:00 AM | 7 | 28 | 26.8 | 96 | MURO | B-19388 NATIVA_MURO_28_7 | 28.6 |  | 3 | 95.714
B-19388 NATIVA | 191 | IND. MURO 4000 GF | MUROS PISO 23 APTO 2301 Y 2312 TORRE 4 | 2026-05-04 | 5/11/2026 12:00:00 AM | 7 | 28 | 29 | 104 | MURO | B-19388 NATIVA_MURO_28_7 | 28.6 |  | 3 | 103.571
B-19388 NATIVA | 191 | IND. MURO 4000 GF | MURO CONTENCION EJE 9 DOBLE ALTURA, COLUMNA SOTANO B-9 SALON COMUNAL 3 | 2026-05-04 | 5/11/2026 12:00:00 AM | 7 | 28 | 22.6 | 81 | MURO | B-19388 NATIVA_MURO_28_7 | 23.367 |  | 3 | 80.714
B-19388 NATIVA | 191 | IND. MURO 4000 GF | MURO CONTENCION EJE 9 DOBLE ALTURA, COLUMNA SOTANO B-9 SALON COMUNAL 3 | 2026-05-04 | 5/11/2026 12:00:00 AM | 7 | 28 | 23.9 | 85 | MURO | B-19388 NATIVA_MURO_28_7 | 23.367 |  | 3 | 85.357
B-19388 NATIVA | 191 | IND. MURO 4000 GF | MURO CONTENCION EJE 9 DOBLE ALTURA, COLUMNA SOTANO B-9 SALON COMUNAL 3 | 2026-05-04 | 5/11/2026 12:00:00 AM | 7 | 28 | 23.6 | 84 | MURO | B-19388 NATIVA_MURO_28_7 | 23.367 |  | 3 | 84.286
B-19388 NATIVA | 191 | IND. MURO 4000 GF | MUROS PISO 23 APTO 2308 Y 2309 TORRE 4 | 2026-05-05 | 5/12/2026 12:00:00 AM | 7 | 28 | 28.1 | 100 | MURO | B-19388 NATIVA_MURO_28_7 | 27.567 |  | 3 | 100.357
B-19388 NATIVA | 191 | IND. MURO 4000 GF | MUROS PISO 23 APTO 2308 Y 2309 TORRE 4 | 2026-05-05 | 5/12/2026 12:00:00 AM | 7 | 28 | 29.4 | 105 | MURO | B-19388 NATIVA_MURO_28_7 | 27.567 |  | 3 | 105
B-19388 NATIVA | 191 | IND. MURO 4000 GF | MUROS PISO 23 APTO 2308 Y 2309 TORRE 4 | 2026-05-05 | 5/12/2026 12:00:00 AM | 7 | 28 | 25.2 | 90 | MURO | B-19388 NATIVA_MURO_28_7 | 27.567 |  | 3 | 90
B-19388 NATIVA | 191 | IND. MURO 4000 GF | MUROS PISO 23 APTO 2310 Y 2311 TORRE 4 | 2026-05-06 | 5/13/2026 12:00:00 AM | 7 | 28 | 22.1 | 79 | MURO | B-19388 NATIVA_MURO_28_7 | 22.567 |  | 3 | 78.929
B-19388 NATIVA | 191 | IND. MURO 4000 GF | MUROS PISO 23 APTO 2310 Y 2311 TORRE 4 | 2026-05-06 | 5/13/2026 12:00:00 AM | 7 | 28 | 23.3 | 83 | MURO | B-19388 NATIVA_MURO_28_7 | 22.567 |  | 3 | 83.214
B-19388 NATIVA | 191 | IND. MURO 4000 GF | MUROS PISO 23 APTO 2310 Y 2311 TORRE 4 | 2026-05-06 | 5/13/2026 12:00:00 AM | 7 | 28 | 22.3 | 80 | MURO | B-19388 NATIVA_MURO_28_7 | 22.567 |  | 3 | 79.643
B-19388 NATIVA | 191 | IND. MURO 4000 GF | MUROS PISO 24 APTO 2404 Y 2405 TORRE 4 | 2026-05-07 | 5/14/2026 12:00:00 AM | 7 | 28 | 34.5 | 123 | MURO | B-19388 NATIVA_MURO_28_7 | 34.767 |  | 3 | 123.214
B-19388 NATIVA | 191 | IND. MURO 4000 GF | MUROS PISO 24 APTO 2404 Y 2405 TORRE 4 | 2026-05-07 | 5/14/2026 12:00:00 AM | 7 | 28 | 35.3 | 126 | MURO | B-19388 NATIVA_MURO_28_7 | 34.767 |  | 3 | 126.071
B-19388 NATIVA | 191 | IND. MURO 4000 GF | MUROS PISO 24 APTO 2404 Y 2405 TORRE 4 | 2026-05-07 | 5/14/2026 12:00:00 AM | 7 | 28 | 34.5 | 123 | MURO | B-19388 NATIVA_MURO_28_7 | 34.767 |  | 3 | 123.214
B-19388 NATIVA | 191 | IND. MURO 4000 GF | MUROS PISO 24 APTOS 2402 Y 2403 TORRE 4 | 2026-05-08 | 5/15/2026 12:00:00 AM | 7 | 28 | 29.6 | 106 | MURO | B-19388 NATIVA_MURO_28_7 | 28.7 |  | 3 | 105.714
B-19388 NATIVA | 191 | IND. MURO 4000 GF | MUROS PISO 24 APTOS 2402 Y 2403 TORRE 4 | 2026-05-08 | 5/15/2026 12:00:00 AM | 7 | 28 | 29 | 104 | MURO | B-19388 NATIVA_MURO_28_7 | 28.7 |  | 3 | 103.571
B-19388 NATIVA | 191 | IND. MURO 4000 GF | MUROS PISO 24 APTOS 2402 Y 2403 TORRE 4 | 2026-05-08 | 5/15/2026 12:00:00 AM | 7 | 28 | 27.5 | 98 | MURO | B-19388 NATIVA_MURO_28_7 | 28.7 |  | 3 | 98.214
B-19388 NATIVA | 191 | IND. MURO 4000 GF | COLUNAS PISO 2 A-7 A-8 B-7 B-8 SALON COMUNAL 3 | 2026-05-07 | 5/14/2026 12:00:00 AM | 7 | 28 | 28.4 | 101 |  |  | 29.267 |  | 3 | 101.429
B-19388 NATIVA | 191 | IND. MURO 4000 GF | PLACA MEZZANINE SALON COMUNAL 2 | 2026-05-09 | 5/16/2026 12:00:00 AM | 7 | 28 | 23.3 | 83 | PLACA | B-19388 NATIVA_PLACA_28_7 | 27.4 |  | 3 | 83.214
B-19388 NATIVA | 191 | IND. MURO 4000 GF | PLACA MEZZANINE SALON COMUNAL 2 | 2026-05-09 | 5/16/2026 12:00:00 AM | 7 | 28 | 37.4 | 134 | PLACA | B-19388 NATIVA_PLACA_28_7 | 27.4 |  | 3 | 133.571
B-19388 NATIVA | 191 | IND. MURO 4000 GF | PLACA MEZZANINE SALON COMUNAL 2 | 2026-05-09 | 5/16/2026 12:00:00 AM | 7 | 28 | 21.5 | 77 | PLACA | B-19388 NATIVA_PLACA_28_7 | 27.4 |  | 3 | 76.786
B-19388 NATIVA | 191 | IND. MURO 4000 GF | COLUNAS PISO 2 A-7 A-8 B-7 B-8 SALON COMUNAL 3 | 2026-05-07 | 5/14/2026 12:00:00 AM | 7 | 28 | 29.2 | 104 |  |  | 29.267 |  | 3 | 104.286
B-19388 NATIVA | 191 | IND. MURO 4000 GF | COLUNAS PISO 2 A-7 A-8 B-7 B-8 SALON COMUNAL 3 | 2026-05-07 | 5/14/2026 12:00:00 AM | 7 | 28 | 30.2 | 108 |  |  | 29.267 |  | 3 | 107.857
B-19388 NATIVA | 191 | IND. MURO 5000 GF | MUROS AP 2001-2012 TORRE 5 | 2026-05-16 | 5/23/2026 12:00:00 AM | 7 | 28 | 32.6 | 116 | MURO | B-19388 NATIVA_MURO_28_7 | 31.967 |  | 3 | 116.429
B-19388 NATIVA | 191 | IND. MURO 5000 GF | MUROS AP 2001-2012 TORRE 5 | 2026-05-16 | 5/23/2026 12:00:00 AM | 7 | 28 | 31.4 | 112 | MURO | B-19388 NATIVA_MURO_28_7 | 31.967 |  | 3 | 112.143
B-19388 NATIVA | 191 | IND. MURO 5000 GF | MUROS AP 2001-2012 TORRE 5 | 2026-05-16 | 5/23/2026 12:00:00 AM | 7 | 28 | 31.9 | 114 | MURO | B-19388 NATIVA_MURO_28_7 | 31.967 |  | 3 | 113.929
B-19388 NATIVA | 191 | IND. MURO 4000 GF | MUROS PISO 24 APTOS 2406 Y 2407 TORRE 4 | 2026-05-09 | 5/16/2026 12:00:00 AM | 7 | 28 | 26.6 | 95 | MURO | B-19388 NATIVA_MURO_28_7 | 26.967 |  | 3 | 95
B-19388 NATIVA | 191 | IND. MURO 4000 GF | MUROS PISO 24 APTOS 2406 Y 2407 TORRE 4 | 2026-05-09 | 5/16/2026 12:00:00 AM | 7 | 28 | 27.7 | 99 | MURO | B-19388 NATIVA_MURO_28_7 | 26.967 |  | 3 | 98.929
B-19388 NATIVA | 191 | IND. MURO 4000 GF | MUROS PISO 24 APTOS 2406 Y 2407 TORRE 4 | 2026-05-09 | 5/16/2026 12:00:00 AM | 7 | 28 | 26.6 | 95 | MURO | B-19388 NATIVA_MURO_28_7 | 26.967 |  | 3 | 95
B-19388 NATIVA | 191 | IND. MURO 4000 GF | MUROS PISO 25 APTOS 2504 Y 2505 TORRE 4 | 2026-05-14 | 5/21/2026 12:00:00 AM | 7 | 28 | 30.2 | 108 | MURO | B-19388 NATIVA_MURO_28_7 | 30.433 |  | 3 | 107.857
B-19388 NATIVA | 191 | IND. MURO 4000 GF | MUROS PISO 25 APTOS 2504 Y 2505 TORRE 4 | 2026-05-14 | 5/21/2026 12:00:00 AM | 7 | 28 | 31.2 | 111 | MURO | B-19388 NATIVA_MURO_28_7 | 30.433 |  | 3 | 111.429
B-19388 NATIVA | 191 | IND. MURO 4000 GF | MUROS PISO 24 APTOS 2410 Y 2411 TORRE 4 | 2026-05-13 | 5/20/2026 12:00:00 AM | 7 | 28 | 29.7 | 106 | MURO | B-19388 NATIVA_MURO_28_7 | 27.833 |  | 3 | 106.071
B-19388 NATIVA | 191 | IND. MURO 4000 GF | MUROS PISO 24 APTOS 2410 Y 2411 TORRE 4 | 2026-05-13 | 5/20/2026 12:00:00 AM | 7 | 28 | 27.3 | 98 | MURO | B-19388 NATIVA_MURO_28_7 | 27.833 |  | 3 | 97.5
B-19388 NATIVA | 191 | IND. MURO 4000 GF | MUROS PISO 24 APTOS 2410 Y 2411 TORRE 4 | 2026-05-13 | 5/20/2026 12:00:00 AM | 7 | 28 | 26.5 | 94 | MURO | B-19388 NATIVA_MURO_28_7 | 27.833 |  | 3 | 94.643
B-19388 NATIVA | 191 | IND. MURO 4000 GF | MUROS PISO 25 APTOS 2504 Y 2505 TORRE 4 | 2026-05-14 | 5/21/2026 12:00:00 AM | 7 | 28 | 29.9 | 107 | MURO | B-19388 NATIVA_MURO_28_7 | 30.433 |  | 3 | 106.786
B-19388 NATIVA | 191 | CONVENCIONAL 4000 PSI GC | MURO DE CONTENCION - ALTURA 2 - EJE A ENTRE 9 Y 10 | 2026-05-13 | 5/20/2026 12:00:00 AM | 7 | 28 | 23.5 | 84 | MURO | B-19388 NATIVA_MURO_28_7 | 25.167 |  | 3 | 83.929
B-19388 NATIVA | 191 | CONVENCIONAL 4000 PSI GC | MURO DE CONTENCION - ALTURA 2 - EJE A ENTRE 9 Y 10 | 2026-05-13 | 5/20/2026 12:00:00 AM | 7 | 28 | 25.2 | 90 | MURO | B-19388 NATIVA_MURO_28_7 | 25.167 |  | 3 | 90
B-19388 NATIVA | 191 | CONVENCIONAL 4000 PSI GC | MURO DE CONTENCION - ALTURA 2 - EJE A ENTRE 9 Y 10 | 2026-05-13 | 5/20/2026 12:00:00 AM | 7 | 28 | 26.8 | 96 | MURO | B-19388 NATIVA_MURO_28_7 | 25.167 |  | 3 | 95.714
B-19388 NATIVA | 191 | CONVENCIONAL 4000 PSI GC | VIGAS DE CIMENTACION COMUNAL 3 - PLACAS BAJO TANQUE | 2026-05-19 | 5/26/2026 12:00:00 AM | 7 | 28 | 28.3 | 101 | PLACA | B-19388 NATIVA_PLACA_28_7 | 30.967 |  | 3 | 101.071
B-19388 NATIVA | 191 | CONVENCIONAL 4000 PSI GC | VIGAS DE CIMENTACION COMUNAL 3 - PLACAS BAJO TANQUE | 2026-05-19 | 5/26/2026 12:00:00 AM | 7 | 28 | 33 | 118 | PLACA | B-19388 NATIVA_PLACA_28_7 | 30.967 |  | 3 | 117.857
B-19388 NATIVA | 191 | CONVENCIONAL 4000 PSI GC | VIGAS DE CIMENTACION COMUNAL 3 - PLACAS BAJO TANQUE | 2026-05-19 | 5/26/2026 12:00:00 AM | 7 | 28 | 31.6 | 113 | PLACA | B-19388 NATIVA_PLACA_28_7 | 30.967 |  | 3 | 112.857
B-19388 NATIVA | 191 | CONVENCIONAL 4000 PSI GC | SALON COMUNAL 3 - PLACA PISO 1 EJES A-C ENTRE 7-8 | 2026-05-15 | 5/22/2026 12:00:00 AM | 7 | 28 | 26.6 | 95 | PLACA | B-19388 NATIVA_PLACA_28_7 | 27.667 |  | 3 | 95
B-19388 NATIVA | 191 | CONVENCIONAL 4000 PSI GC | SALON COMUNAL 3 - PLACA PISO 1 EJES A-C ENTRE 7-8 | 2026-05-15 | 5/22/2026 12:00:00 AM | 7 | 28 | 30 | 107 | PLACA | B-19388 NATIVA_PLACA_28_7 | 27.667 |  | 3 | 107.143
B-19388 NATIVA | 191 | CONVENCIONAL 4000 PSI GC | SALON COMUNAL 3 - PLACA PISO 1 EJES A-C ENTRE 7-8 | 2026-05-15 | 5/22/2026 12:00:00 AM | 7 | 28 | 26.4 | 94 | PLACA | B-19388 NATIVA_PLACA_28_7 | 27.667 |  | 3 | 94.286
B-19388 NATIVA | 191 | IND. MURO 4000 GF | MUROS PISO 25 APTOS 2502 Y 2503 TORRE 4 | 2026-05-15 | 5/22/2026 12:00:00 AM | 7 | 28 | 30.4 | 108 | MURO | B-19388 NATIVA_MURO_28_7 | 27.633 |  | 3 | 108.571
B-19388 NATIVA | 191 | IND. MURO 4000 GF | MUROS PISO 25 APTOS 2502 Y 2503 TORRE 4 | 2026-05-15 | 5/22/2026 12:00:00 AM | 7 | 28 | 26.1 | 93 | MURO | B-19388 NATIVA_MURO_28_7 | 27.633 |  | 3 | 93.214
B-19388 NATIVA | 191 | IND. MURO 4000 GF | MUROS PISO 25 APTOS 2502 Y 2503 TORRE 4 | 2026-05-15 | 5/22/2026 12:00:00 AM | 7 | 28 | 26.4 | 94 | MURO | B-19388 NATIVA_MURO_28_7 | 27.633 |  | 3 | 94.286
B-19388 NATIVA | 191 | IND. MURO 4000 GF | MUROS PISO 25 APTOS 2506 Y 2507 TORRE 4 | 2026-05-16 | 5/23/2026 12:00:00 AM | 7 | 28 | 25 | 89 | MURO | B-19388 NATIVA_MURO_28_7 | 26.433 |  | 3 | 89.286
B-19388 NATIVA | 191 | IND. MURO 4000 GF | MUROS PISO 25 APTOS 2506 Y 2507 TORRE 4 | 2026-05-16 | 5/23/2026 12:00:00 AM | 7 | 28 | 26.5 | 95 | MURO | B-19388 NATIVA_MURO_28_7 | 26.433 |  | 3 | 94.643
B-19388 NATIVA | 191 | IND. MURO 4000 GF | MUROS PISO 25 APTOS 2506 Y 2507 TORRE 4 | 2026-05-16 | 5/23/2026 12:00:00 AM | 7 | 28 | 27.8 | 99 | MURO | B-19388 NATIVA_MURO_28_7 | 26.433 |  | 3 | 99.286
B-19388 NATIVA | 191 | IND. MURO 4000 GF | MUROS PISO 25 APTOS 2501 Y 2512 TORRE 4 | 2026-05-19 | 5/26/2026 12:00:00 AM | 7 | 28 | 20.4 | 73 | MURO | B-19388 NATIVA_MURO_28_7 | 19.333 |  | 3 | 72.857
B-19388 NATIVA | 191 | IND. MURO 4000 GF | MUROS PISO 25 APTOS 2501 Y 2512 TORRE 4 | 2026-05-19 | 5/26/2026 12:00:00 AM | 7 | 28 | 18 | 64 | MURO | B-19388 NATIVA_MURO_28_7 | 19.333 |  | 3 | 64.286
B-19388 NATIVA | 191 | IND. MURO 4000 GF | MUROS PISO 25 APTOS 2501 Y 2512 TORRE 4 | 2026-05-19 | 5/26/2026 12:00:00 AM | 7 | 28 | 19.6 | 70 | MURO | B-19388 NATIVA_MURO_28_7 | 19.333 |  | 3 | 70
B-19388 NATIVA | 191 | CONVENCIONAL 4000 PSI GC | CIMENTACION COSTADO SUR - SALON COMUNAL 3 | 2026-05-30 | 6/6/2026 12:00:00 AM | 7 | 28 | 23.4 | 84 |  |  | 23.467 |  | 3 | 83.571
B-19388 NATIVA | 191 | CONVENCIONAL 4000 PSI GC | CIMENTACION COSTADO SUR - SALON COMUNAL 3 | 2026-05-30 | 6/6/2026 12:00:00 AM | 7 | 28 | 22.3 | 80 |  |  | 23.467 |  | 3 | 79.643
B-19388 NATIVA | 191 | IND. MURO 4000 GF | MUROS PISO 25 APTOS 2508 Y 2509 TORRE 4 | 2026-05-20 | 5/27/2026 12:00:00 AM | 7 | 28 | 29 | 104 | MURO | B-19388 NATIVA_MURO_28_7 | 28.533 |  | 3 | 103.571
B-19388 NATIVA | 191 | IND. MURO 4000 GF | MUROS PISO 25 APTOS 2508 Y 2509 TORRE 4 | 2026-05-20 | 5/27/2026 12:00:00 AM | 7 | 28 | 26.5 | 95 | MURO | B-19388 NATIVA_MURO_28_7 | 28.533 |  | 3 | 94.643
B-19388 NATIVA | 191 | IND. MURO 4000 GF | MUROS PISO 25 APTOS 2508 Y 2509 TORRE 4 | 2026-05-20 | 5/27/2026 12:00:00 AM | 7 | 28 | 30.1 | 108 | MURO | B-19388 NATIVA_MURO_28_7 | 28.533 |  | 3 | 107.5
B-19388 NATIVA | 191 | CONVENCIONAL 4000 PSI GC | CIMENTACION COSTADO SUR - SALON COMUNAL 3 | 2026-05-30 | 6/6/2026 12:00:00 AM | 7 | 28 | 24.7 | 88 |  |  | 23.467 |  | 3 | 88.214
B-19388 NATIVA | 191 | IND. MURO 4000 GF | MUROS PISO 25 APTOS 2510 Y 2511 TORRE 4 | 2026-05-21 | 5/28/2026 12:00:00 AM | 7 | 28 | 23.9 | 85 | MURO | B-19388 NATIVA_MURO_28_7 | 24.867 |  | 3 | 85.357
B-19388 NATIVA | 191 | IND. MURO 4000 GF | MUROS PISO 25 APTOS 2510 Y 2511 TORRE 4 | 2026-05-21 | 5/28/2026 12:00:00 AM | 7 | 28 | 26.4 | 94 | MURO | B-19388 NATIVA_MURO_28_7 | 24.867 |  | 3 | 94.286
B-19388 NATIVA | 191 | IND. MURO 4000 GF | MUROS PISO 25 APTOS 2510 Y 2511 TORRE 4 | 2026-05-21 | 5/28/2026 12:00:00 AM | 7 | 28 | 24.3 | 87 | MURO | B-19388 NATIVA_MURO_28_7 | 24.867 |  | 3 | 86.786
B-19388 NATIVA | 191 | IND. MURO 4000 GF | MURO CONTENCION COSTADO ORIENTAL PRIMERA ALTURA COMUNAL 3 | 2026-05-21 | 5/28/2026 12:00:00 AM | 7 | 28 | 25.4 | 90 | MURO | B-19388 NATIVA_MURO_28_7 | 25.5 |  | 3 | 90.714
B-19388 NATIVA | 191 | IND. MURO 4000 GF | MURO CONTENCION COSTADO ORIENTAL PRIMERA ALTURA COMUNAL 3 | 2026-05-21 | 5/28/2026 12:00:00 AM | 7 | 28 | 27.1 | 97 | MURO | B-19388 NATIVA_MURO_28_7 | 25.5 |  | 3 | 96.786
B-19388 NATIVA | 191 | IND. MURO 4000 GF | MURO CONTENCION COSTADO ORIENTAL PRIMERA ALTURA COMUNAL 3 | 2026-05-21 | 5/28/2026 12:00:00 AM | 7 | 28 | 24 | 86 | MURO | B-19388 NATIVA_MURO_28_7 | 25.5 |  | 3 | 85.714
B-19388 NATIVA | 191 | IND. MURO 4000 GF | MUROS AP 2104-2105 TORRE 5 | 2026-05-23 | 5/30/2026 12:00:00 AM | 7 | 28 | 21 | 75 | MURO | B-19388 NATIVA_MURO_28_7 | 21.533 |  | 3 | 75
B-19388 NATIVA | 191 | IND. MURO 4000 GF | MUROS AP 2104-2105 TORRE 5 | 2026-05-23 | 5/30/2026 12:00:00 AM | 7 | 28 | 22.4 | 80 | MURO | B-19388 NATIVA_MURO_28_7 | 21.533 |  | 3 | 80
B-19388 NATIVA | 191 | IND. MURO 4000 GF | MUROS AP 2104-2105 TORRE 5 | 2026-05-23 | 5/30/2026 12:00:00 AM | 7 | 28 | 21.2 | 76 | MURO | B-19388 NATIVA_MURO_28_7 | 21.533 |  | 3 | 75.714
B-19388 NATIVA | 191 | IND. MURO 4000 GF | MUROS PISO 26 APTOS 2602 Y 2603 TORRE 4 | 2026-05-23 | 5/30/2026 12:00:00 AM | 7 | 28 | 22.5 | 80 | MURO | B-19388 NATIVA_MURO_28_7 | 25.1 |  | 3 | 80.357
B-19388 NATIVA | 191 | IND. MURO 4000 GF | MUROS PISO 26 APTOS 2602 Y 2603 TORRE 4 | 2026-05-23 | 5/30/2026 12:00:00 AM | 7 | 28 | 27.7 | 99 | MURO | B-19388 NATIVA_MURO_28_7 | 25.1 |  | 3 | 98.929
B-19388 NATIVA | 191 | IND. MURO 4000 GF | MUROS PISO 26 APTOS 2602 Y 2603 TORRE 4 | 2026-05-23 | 5/30/2026 12:00:00 AM | 7 | 28 | 25.1 | 90 | MURO | B-19388 NATIVA_MURO_28_7 | 25.1 |  | 3 | 89.643
B-19388 NATIVA | 191 | CONVENCIONAL 4000 PSI GC | MURO CONTENCION TRAMO I EJE 12 ENTRE C-D COMUNAL 3 Y MURO DE ESCALERA Y FOSO ASCENSOR C2 NIVEL MEZANINE | 2026-05-23 | 5/30/2026 12:00:00 AM | 7 | 28 | 29 | 104 | MURO | B-19388 NATIVA_MURO_28_7 | 28.233 |  | 3 | 103.571
B-19388 NATIVA | 191 | CONVENCIONAL 4000 PSI GC | MURO CONTENCION TRAMO I EJE 12 ENTRE C-D COMUNAL 3 Y MURO DE ESCALERA Y FOSO ASCENSOR C2 NIVEL MEZANINE | 2026-05-23 | 5/30/2026 12:00:00 AM | 7 | 28 | 27.7 | 99 | MURO | B-19388 NATIVA_MURO_28_7 | 28.233 |  | 3 | 98.929
B-19388 NATIVA | 191 | CONVENCIONAL 4000 PSI GC | MURO CONTENCION TRAMO I EJE 12 ENTRE C-D COMUNAL 3 Y MURO DE ESCALERA Y FOSO ASCENSOR C2 NIVEL MEZANINE | 2026-05-23 | 5/30/2026 12:00:00 AM | 7 | 28 | 28 | 100 | MURO | B-19388 NATIVA_MURO_28_7 | 28.233 |  | 3 | 100
B-19388 NATIVA | 191 | IND. MURO 4000 GF | MUROS PISO 26 APTOS 2606 Y 2607 TORRE 4 | 2026-05-25 | 6/1/2026 12:00:00 AM | 7 | 28 | 23.5 | 84 | MURO | B-19388 NATIVA_MURO_28_7 | 24.667 |  | 3 | 83.929
B-19388 NATIVA | 191 | IND. MURO 4000 GF | MUROS PISO 26 APTOS 2606 Y 2607 TORRE 4 | 2026-05-25 | 6/1/2026 12:00:00 AM | 7 | 28 | 25 | 89 | MURO | B-19388 NATIVA_MURO_28_7 | 24.667 |  | 3 | 89.286
B-19388 NATIVA | 191 | IND. MURO 4000 GF | MUROS PISO 26 APTOS 2606 Y 2607 TORRE 4 | 2026-05-25 | 6/1/2026 12:00:00 AM | 7 | 28 | 25.5 | 91 | MURO | B-19388 NATIVA_MURO_28_7 | 24.667 |  | 3 | 91.071
B-19388 NATIVA | 191 | IND. MURO 4000 GF | MUROS AP 2101-2112 TORRE 5 | 2026-05-25 | 6/1/2026 12:00:00 AM | 7 | 28 | 28.4 | 101 | MURO | B-19388 NATIVA_MURO_28_7 | 27.367 |  | 3 | 101.429
B-19388 NATIVA | 191 | IND. MURO 4000 GF | MUROS AP 2101-2112 TORRE 5 | 2026-05-25 | 6/1/2026 12:00:00 AM | 7 | 28 | 28.6 | 102 | MURO | B-19388 NATIVA_MURO_28_7 | 27.367 |  | 3 | 102.143
B-19388 NATIVA | 191 | IND. MURO 4000 GF | MUROS AP 2101-2112 TORRE 5 | 2026-05-25 | 6/1/2026 12:00:00 AM | 7 | 28 | 25.1 | 90 | MURO | B-19388 NATIVA_MURO_28_7 | 27.367 |  | 3 | 89.643
B-19388 NATIVA | 191 | IND. MURO 4000 GF | MUROS PISO 26 APTOS 2608 Y 2609 TORRE 4 | 2026-05-27 | 6/3/2026 12:00:00 AM | 7 | 28 | 28.4 | 102 | MURO | B-19388 NATIVA_MURO_28_7 | 26.567 |  | 3 | 101.429
B-19388 NATIVA | 191 | IND. MURO 4000 GF | MUROS PISO 26 APTOS 2608 Y 2609 TORRE 4 | 2026-05-27 | 6/3/2026 12:00:00 AM | 7 | 28 | 24.7 | 88 | MURO | B-19388 NATIVA_MURO_28_7 | 26.567 |  | 3 | 88.214
B-19388 NATIVA | 191 | IND. MURO 4000 GF | MUROS PISO 26 APTOS 2608 Y 2609 TORRE 4 | 2026-05-27 | 6/3/2026 12:00:00 AM | 7 | 28 | 26.6 | 95 | MURO | B-19388 NATIVA_MURO_28_7 | 26.567 |  | 3 | 95
B-19388 NATIVA | 191 | IND. MURO 4000 GF | MUROS P2111-2110 TORRE 5 | 2026-05-27 | 6/3/2026 12:00:00 AM | 7 | 28 | 25.4 | 91 | MURO | B-19388 NATIVA_MURO_28_7 | 25.133 |  | 3 | 90.714
B-19388 NATIVA | 191 | IND. MURO 4000 GF | MUROS P2111-2110 TORRE 5 | 2026-05-27 | 6/3/2026 12:00:00 AM | 7 | 28 | 23.5 | 84 | MURO | B-19388 NATIVA_MURO_28_7 | 25.133 |  | 3 | 83.929
B-19388 NATIVA | 191 | IND. MURO 4000 GF | MUROS P2111-2110 TORRE 5 | 2026-05-27 | 6/3/2026 12:00:00 AM | 7 | 28 | 26.5 | 95 | MURO | B-19388 NATIVA_MURO_28_7 | 25.133 |  | 3 | 94.643
B-19388 NATIVA | 191 | IND. MURO 4000 GF | MUROS P22 AP 2203-2202 TORRE 5 | 2026-05-29 | 6/5/2026 12:00:00 AM | 7 | 28 | 18.5 | 66 | MURO | B-19388 NATIVA_MURO_28_7 | 19.833 |  | 3 | 66.071
B-19388 NATIVA | 191 | IND. MURO 4000 GF | MUROS P22 AP 2203-2202 TORRE 5 | 2026-05-29 | 6/5/2026 12:00:00 AM | 7 | 28 | 20.8 | 74 | MURO | B-19388 NATIVA_MURO_28_7 | 19.833 |  | 3 | 74.286
B-19388 NATIVA | 191 | IND. MURO 4000 GF | MUROS P22 AP 2203-2202 TORRE 5 | 2026-05-29 | 6/5/2026 12:00:00 AM | 7 | 28 | 20.2 | 72 | MURO | B-19388 NATIVA_MURO_28_7 | 19.833 |  | 3 | 72.143
B-19388 NATIVA | 191 | IND. MURO 4000 GF | MUROS PISO 26 APTOS 2601 Y 2612 TORRE 4 | 2026-05-26 | 6/2/2026 12:00:00 AM | 7 | 28 | 22.6 | 80 | MURO | B-19388 NATIVA_MURO_28_7 | 25.633 |  | 3 | 80.714
B-19388 NATIVA | 191 | IND. MURO 4000 GF | MUROS PISO 26 APTOS 2601 Y 2612 TORRE 4 | 2026-05-26 | 6/2/2026 12:00:00 AM | 7 | 28 | 28.2 | 101 | MURO | B-19388 NATIVA_MURO_28_7 | 25.633 |  | 3 | 100.714
B-19388 NATIVA | 191 | IND. MURO 4000 GF | MUROS PISO 26 APTOS 2601 Y 2612 TORRE 4 | 2026-05-26 | 6/2/2026 12:00:00 AM | 7 | 28 | 26.1 | 93 | MURO | B-19388 NATIVA_MURO_28_7 | 25.633 |  | 3 | 93.214
B-19388 NATIVA | 191 | IND. MURO 4000 GF | MUROS AP 2106-2107 TORRE 5 | 2026-05-26 | 6/2/2026 12:00:00 AM | 7 | 28 | 28.2 | 101 | MURO | B-19388 NATIVA_MURO_28_7 | 27.1 |  | 3 | 100.714
B-19388 NATIVA | 191 | IND. MURO 4000 GF | MUROS AP 2106-2107 TORRE 5 | 2026-05-26 | 6/2/2026 12:00:00 AM | 7 | 28 | 29.1 | 104 | MURO | B-19388 NATIVA_MURO_28_7 | 27.1 |  | 3 | 103.929
B-19388 NATIVA | 191 | IND. MURO 4000 GF | MUROS AP 2106-2107 TORRE 5 | 2026-05-26 | 6/2/2026 12:00:00 AM | 7 | 28 | 24 | 86 | MURO | B-19388 NATIVA_MURO_28_7 | 27.1 |  | 3 | 85.714
B-19388 NATIVA | 191 | CONVENCIONAL 4000 PSI GC | ESCALERA COMUNAL 2 PISO 1 AL MEZANINE | 2026-05-28 | 6/4/2026 12:00:00 AM | 7 | 28 | 23.2 | 83 |  |  | 23.667 |  | 3 | 82.857
B-19388 NATIVA | 191 | CONVENCIONAL 4000 PSI GC | ESCALERA COMUNAL 2 PISO 1 AL MEZANINE | 2026-05-28 | 6/4/2026 12:00:00 AM | 7 | 28 | 23.8 | 85 |  |  | 23.667 |  | 3 | 85
B-19388 NATIVA | 191 | CONVENCIONAL 4000 PSI GC | ESCALERA COMUNAL 2 PISO 1 AL MEZANINE | 2026-05-28 | 6/4/2026 12:00:00 AM | 7 | 28 | 24 | 86 |  |  | 23.667 |  | 3 | 85.714
B-19388 NATIVA | 191 | CONVENCIONAL 4000 PSI GC | COLUMNAS SEMISOTANO ENTRE EJE 11-12 C-D COMUNAL 3 | 2026-05-28 | 6/4/2026 12:00:00 AM | 7 | 28 | 20.1 | 72 |  |  | 21.2 |  | 3 | 71.786
B-19388 NATIVA | 191 | CONVENCIONAL 4000 PSI GC | COLUMNAS SEMISOTANO ENTRE EJE 11-12 C-D COMUNAL 3 | 2026-05-28 | 6/4/2026 12:00:00 AM | 7 | 28 | 22.7 | 81 |  |  | 21.2 |  | 3 | 81.071
B-19388 NATIVA | 191 | CONVENCIONAL 4000 PSI GC | COLUMNAS SEMISOTANO ENTRE EJE 11-12 C-D COMUNAL 3 | 2026-05-28 | 6/4/2026 12:00:00 AM | 7 | 28 | 20.8 | 74 |  |  | 21.2 |  | 3 | 74.286
B-19388 NATIVA | 191 | CONVENCIONAL 4000 PSI GC | MURO DE CONTENCION TRAMO II EJE 12 ENTRE C-D COMUNAL 3 | 2026-05-26 | 6/2/2026 12:00:00 AM | 7 | 28 | 22.9 | 82 | MURO | B-19388 NATIVA_MURO_28_7 | 22.033 |  | 3 | 81.786
B-19388 NATIVA | 191 | CONVENCIONAL 4000 PSI GC | MURO DE CONTENCION TRAMO II EJE 12 ENTRE C-D COMUNAL 3 | 2026-05-26 | 6/2/2026 12:00:00 AM | 7 | 28 | 19.3 | 69 | MURO | B-19388 NATIVA_MURO_28_7 | 22.033 |  | 3 | 68.929
B-19388 NATIVA | 191 | CONVENCIONAL 4000 PSI GC | MURO DE CONTENCION TRAMO II EJE 12 ENTRE C-D COMUNAL 3 | 2026-05-26 | 6/2/2026 12:00:00 AM | 7 | 28 | 23.9 | 85 | MURO | B-19388 NATIVA_MURO_28_7 | 22.033 |  | 3 | 85.357
B-19388 NATIVA | 191 | IND. MURO 4000 GF | MUROS P21 AP 2108-2109 TORRE 5 | 2026-05-28 | 6/4/2026 12:00:00 AM | 7 | 28 | 23.3 | 83 | MURO | B-19388 NATIVA_MURO_28_7 | 22.5 |  | 3 | 83.214
B-19388 NATIVA | 191 | IND. MURO 4000 GF | MUROS P21 AP 2108-2109 TORRE 5 | 2026-05-28 | 6/4/2026 12:00:00 AM | 7 | 28 | 22.1 | 79 | MURO | B-19388 NATIVA_MURO_28_7 | 22.5 |  | 3 | 78.929
B-19388 NATIVA | 191 | IND. MURO 4000 GF | MUROS P21 AP 2108-2109 TORRE 5 | 2026-05-28 | 6/4/2026 12:00:00 AM | 7 | 28 | 22.1 | 79 | MURO | B-19388 NATIVA_MURO_28_7 | 22.5 |  | 3 | 78.929
B-19388 NATIVA | 191 | IND. MURO 4000 GF | MUROS PISO 26 APTOS 2610 Y 2611 TORRE 4 | 2026-05-28 | 6/4/2026 12:00:00 AM | 7 | 28 | 21.5 | 77 | MURO | B-19388 NATIVA_MURO_28_7 | 22.133 |  | 3 | 76.786
B-19388 NATIVA | 191 | IND. MURO 4000 GF | MUROS PISO 26 APTOS 2610 Y 2611 TORRE 4 | 2026-05-28 | 6/4/2026 12:00:00 AM | 7 | 28 | 21.2 | 76 | MURO | B-19388 NATIVA_MURO_28_7 | 22.133 |  | 3 | 75.714
B-19388 NATIVA | 191 | IND. MURO 4000 GF | MUROS PISO 26 APTOS 2610 Y 2611 TORRE 4 | 2026-05-28 | 6/4/2026 12:00:00 AM | 7 | 28 | 23.7 | 84 | MURO | B-19388 NATIVA_MURO_28_7 | 22.133 |  | 3 | 84.643
B-19388 NATIVA | 191 | IND. MURO 4000 GF | MUROS PISO 27 APTOS 2702 Y 2703 TORRE 4 | 2026-05-30 | 6/6/2026 12:00:00 AM | 7 | 28 | 24.4 | 87 | MURO | B-19388 NATIVA_MURO_28_7 | 22.367 |  | 3 | 87.143
B-19388 NATIVA | 191 | IND. MURO 4000 GF | MUROS PISO 27 APTOS 2702 Y 2703 TORRE 4 | 2026-05-30 | 6/6/2026 12:00:00 AM | 7 | 28 | 21.7 | 77 | MURO | B-19388 NATIVA_MURO_28_7 | 22.367 |  | 3 | 77.5
B-19388 NATIVA | 191 | IND. MURO 4000 GF | MUROS PISO 27 APTOS 2702 Y 2703 TORRE 4 | 2026-05-30 | 6/6/2026 12:00:00 AM | 7 | 28 | 21 | 75 | MURO | B-19388 NATIVA_MURO_28_7 | 22.367 |  | 3 | 75
B-19388 NATIVA | 191 | IND. MURO 4000 GF | COLUMNAS PISO 1 SALON COMUNAL 3 | 2026-05-30 | 6/6/2026 12:00:00 AM | 7 | 28 | 20.4 | 73 |  |  | 21.633 |  | 3 | 72.857
B-19388 NATIVA | 191 | IND. MURO 4000 GF | COLUMNAS PISO 1 SALON COMUNAL 3 | 2026-05-30 | 6/6/2026 12:00:00 AM | 7 | 28 | 23.9 | 85 |  |  | 21.633 |  | 3 | 85.357
B-19388 NATIVA | 191 | IND. MURO 4000 GF | COLUMNAS PISO 1 SALON COMUNAL 3 | 2026-05-30 | 6/6/2026 12:00:00 AM | 7 | 28 | 20.6 | 74 |  |  | 21.633 |  | 3 | 73.571
B-19388 NATIVA | 191 | IND. MURO 4000 GF | MUROS PISO 27 APTOS 2704 Y 2705 TORRE 4 | 2026-05-29 | 6/5/2026 12:00:00 AM | 7 | 28 | 23.8 | 85 | MURO | B-19388 NATIVA_MURO_28_7 | 24.133 |  | 3 | 85
B-19388 NATIVA | 191 | IND. MURO 4000 GF | MUROS PISO 27 APTOS 2704 Y 2705 TORRE 4 | 2026-05-29 | 6/5/2026 12:00:00 AM | 7 | 28 | 23.8 | 85 | MURO | B-19388 NATIVA_MURO_28_7 | 24.133 |  | 3 | 85
B-19388 NATIVA | 191 | IND. MURO 4000 GF | MUROS PISO 27 APTOS 2704 Y 2705 TORRE 4 | 2026-05-29 | 6/5/2026 12:00:00 AM | 7 | 28 | 24.8 | 88 | MURO | B-19388 NATIVA_MURO_28_7 | 24.133 |  | 3 | 88.571
B-19388 NATIVA | 191 | CONVENCIONAL 4000 PSI GC | MURO CONTENCION COSTADO SUR - RAMPA | 2026-06-01 | 6/8/2026 12:00:00 AM | 7 | 28 | 24.4 | 87 | MURO | B-19388 NATIVA_MURO_28_7 | 22.533 |  | 3 | 87.143
B-19388 NATIVA | 191 | CONVENCIONAL 4000 PSI GC | MURO CONTENCION COSTADO SUR - RAMPA | 2026-06-01 | 6/8/2026 12:00:00 AM | 7 | 28 | 20.3 | 72 | MURO | B-19388 NATIVA_MURO_28_7 | 22.533 |  | 3 | 72.5
B-19388 NATIVA | 191 | CONVENCIONAL 4000 PSI GC | MURO CONTENCION COSTADO SUR - RAMPA | 2026-06-01 | 6/8/2026 12:00:00 AM | 7 | 28 | 22.9 | 82 | MURO | B-19388 NATIVA_MURO_28_7 | 22.533 |  | 3 | 81.786
B-19388 NATIVA | 191 | IND. MURO 4000 GF | MUROS AP 2201-2212 TORRE 5 | 2026-06-01 | 6/8/2026 12:00:00 AM | 7 | 28 | 27.2 | 97 | MURO | B-19388 NATIVA_MURO_28_7 | 25.3 |  | 3 | 97.143
B-19388 NATIVA | 191 | IND. MURO 4000 GF | MUROS AP 2201-2212 TORRE 5 | 2026-06-01 | 6/8/2026 12:00:00 AM | 7 | 28 | 22.5 | 80 | MURO | B-19388 NATIVA_MURO_28_7 | 25.3 |  | 3 | 80.357
B-19388 NATIVA | 191 | IND. MURO 4000 GF | MUROS AP 2201-2212 TORRE 5 | 2026-06-01 | 6/8/2026 12:00:00 AM | 7 | 28 | 26.2 | 94 | MURO | B-19388 NATIVA_MURO_28_7 | 25.3 |  | 3 | 93.571
B-19388 NATIVA | 191 | IND. MURO 4000 GF | MUROS AP 2204-2205 TORRE 5 | 2026-05-30 | 6/6/2026 12:00:00 AM | 7 | 28 | 24.5 | 88 | MURO | B-19388 NATIVA_MURO_28_7 | 24.233 |  | 3 | 87.5
B-19388 NATIVA | 191 | IND. MURO 4000 GF | MUROS AP 2204-2205 TORRE 5 | 2026-05-30 | 6/6/2026 12:00:00 AM | 7 | 28 | 22.6 | 81 | MURO | B-19388 NATIVA_MURO_28_7 | 24.233 |  | 3 | 80.714
B-19388 NATIVA | 191 | IND. MURO 4000 GF | MUROS AP 2204-2205 TORRE 5 | 2026-05-30 | 6/6/2026 12:00:00 AM | 7 | 28 | 25.6 | 91 | MURO | B-19388 NATIVA_MURO_28_7 | 24.233 |  | 3 | 91.429
B-19388 NATIVA | 191 | IND. MURO 4000 GF | MUROS PISO 27 APTOS 2701 Y 2712 TORRE 4 | 2026-06-02 | 6/9/2026 12:00:00 AM | 7 | 28 | 19.6 | 70 | MURO | B-19388 NATIVA_MURO_28_7 | 24.367 |  | 3 | 70
B-19388 NATIVA | 191 | IND. MURO 4000 GF | MUROS PISO 27 APTOS 2701 Y 2712 TORRE 4 | 2026-06-02 | 6/9/2026 12:00:00 AM | 7 | 28 | 27 | 96 | MURO | B-19388 NATIVA_MURO_28_7 | 24.367 |  | 3 | 96.429
B-19388 NATIVA | 191 | IND. MURO 4000 GF | MUROS PISO 27 APTOS 2701 Y 2712 TORRE 4 | 2026-06-02 | 6/9/2026 12:00:00 AM | 7 | 28 | 26.5 | 95 | MURO | B-19388 NATIVA_MURO_28_7 | 24.367 |  | 3 | 94.643
B-19388 NATIVA | 191 | CONVENCIONAL 4000 PSI GC | SALON COMUNAL 3 - PLACA PISO 1 10-12 C-D | 2026-06-02 | 6/9/2026 12:00:00 AM | 7 | 28 | 24 | 86 | PLACA | B-19388 NATIVA_PLACA_28_7 | 24.75 |  | 6 | 85.714
B-19388 NATIVA | 191 | CONVENCIONAL 4000 PSI GC | SALON COMUNAL 3 - PLACA PISO 1 10-12 C-D | 2026-06-02 | 6/9/2026 12:00:00 AM | 7 | 28 | 24.5 | 88 | PLACA | B-19388 NATIVA_PLACA_28_7 | 24.75 |  | 6 | 87.5
B-19388 NATIVA | 191 | CONVENCIONAL 4000 PSI GC | SALON COMUNAL 3 - PLACA PISO 1 10-12 C-D | 2026-06-02 | 6/9/2026 12:00:00 AM | 7 | 28 | 23.5 | 84 | PLACA | B-19388 NATIVA_PLACA_28_7 | 24.75 |  | 6 | 83.929
B-19388 NATIVA | 191 | IND. MURO 4000 GF | MUROS AP 2206-2207 TORRE 5 | 2026-06-02 | 6/9/2026 12:00:00 AM | 7 | 28 | 26.6 | 95 | MURO | B-19388 NATIVA_MURO_28_7 | 25.633 |  | 3 | 95
B-19388 NATIVA | 191 | IND. MURO 4000 GF | MUROS AP 2206-2207 TORRE 5 | 2026-06-02 | 6/9/2026 12:00:00 AM | 7 | 28 | 26.8 | 96 | MURO | B-19388 NATIVA_MURO_28_7 | 25.633 |  | 3 | 95.714
B-19388 NATIVA | 191 | IND. MURO 4000 GF | MUROS AP 2206-2207 TORRE 5 | 2026-06-02 | 6/9/2026 12:00:00 AM | 7 | 28 | 23.5 | 84 | MURO | B-19388 NATIVA_MURO_28_7 | 25.633 |  | 3 | 83.929
B-19388 NATIVA | 191 | IND. MURO 4000 GF | MUROS PISO 27 APTOS 2706 Y 2707 TORRE 4 | 2026-06-01 | 6/8/2026 12:00:00 AM | 7 | 28 | 24.8 | 88 | MURO | B-19388 NATIVA_MURO_28_7 | 25.133 |  | 3 | 88.571
B-19388 NATIVA | 191 | IND. MURO 4000 GF | MUROS PISO 27 APTOS 2706 Y 2707 TORRE 4 | 2026-06-01 | 6/8/2026 12:00:00 AM | 7 | 28 | 26.3 | 94 | MURO | B-19388 NATIVA_MURO_28_7 | 25.133 |  | 3 | 93.929
B-19388 NATIVA | 191 | IND. MURO 4000 GF | MUROS PISO 27 APTOS 2706 Y 2707 TORRE 4 | 2026-06-01 | 6/8/2026 12:00:00 AM | 7 | 28 | 24.3 | 87 | MURO | B-19388 NATIVA_MURO_28_7 | 25.133 |  | 3 | 86.786
B-19388 NATIVA | 191 | IND. MURO 4000 GF | MUROS PISO 27 APTOS 2708 Y 2709 TORRE 4 | 2026-06-03 | 6/10/2026 12:00:00 AM | 7 | 28 | 25.4 | 91 | MURO | B-19388 NATIVA_MURO_28_7 | 26.2 |  | 3 | 90.714
B-19388 NATIVA | 191 | IND. MURO 4000 GF | MUROS PISO 27 APTOS 2708 Y 2709 TORRE 4 | 2026-06-03 | 6/10/2026 12:00:00 AM | 7 | 28 | 25.5 | 91 | MURO | B-19388 NATIVA_MURO_28_7 | 26.2 |  | 3 | 91.071
B-19388 NATIVA | 191 | IND. MURO 4000 GF | MUROS PISO 27 APTOS 2708 Y 2709 TORRE 4 | 2026-06-03 | 6/10/2026 12:00:00 AM | 7 | 28 | 27.7 | 99 | MURO | B-19388 NATIVA_MURO_28_7 | 26.2 |  | 3 | 98.929
B-19388 NATIVA | 191 | IND. MURO 4000 GF | MUROS P2211-2210 TORRE 5 | 2026-06-03 | 6/10/2026 12:00:00 AM | 7 | 28 | 24.7 | 88 | MURO | B-19388 NATIVA_MURO_28_7 | 24.2 |  | 3 | 88.214
B-19388 NATIVA | 191 | IND. MURO 4000 GF | MUROS P2211-2210 TORRE 5 | 2026-06-03 | 6/10/2026 12:00:00 AM | 7 | 28 | 25.6 | 91 | MURO | B-19388 NATIVA_MURO_28_7 | 24.2 |  | 3 | 91.429
B-19388 NATIVA | 191 | IND. MURO 4000 GF | MUROS P2211-2210 TORRE 5 | 2026-06-03 | 6/10/2026 12:00:00 AM | 7 | 28 | 22.3 | 80 | MURO | B-19388 NATIVA_MURO_28_7 | 24.2 |  | 3 | 79.643
B-19388 NATIVA | 191 | CONVENCIONAL 4000 PSI GC | SALON COMUNAL 3 - PLACA PISO 1 10-12 C-D | 2026-06-02 | 6/9/2026 12:00:00 AM | 7 | 28 | 24 | 86 | PLACA | B-19388 NATIVA_PLACA_28_7 | 24.75 |  | 6 | 85.714
B-19388 NATIVA | 191 | CONVENCIONAL 4000 PSI GC | SALON COMUNAL 3 - PLACA PISO 1 10-12 C-D | 2026-06-02 | 6/9/2026 12:00:00 AM | 7 | 28 | 26.8 | 96 | PLACA | B-19388 NATIVA_PLACA_28_7 | 24.75 |  | 6 | 95.714
B-19388 NATIVA | 191 | CONVENCIONAL 4000 PSI GC | SALON COMUNAL 3 - PLACA PISO 1 10-12 C-D | 2026-06-02 | 6/9/2026 12:00:00 AM | 7 | 28 | 25.7 | 92 | PLACA | B-19388 NATIVA_PLACA_28_7 | 24.75 |  | 6 | 91.786
B-19388 NATIVA | 191 | CONVENCIONAL 4000 PSI GC | PLACA PISO 1 - SALON COMUNAL 3 RAMPA | 2026-06-06 | 6/13/2026 12:00:00 AM | 7 | 28 | 24.2 | 86 | PLACA | B-19388 NATIVA_PLACA_28_7 | 23.233 |  | 3 | 86.429
B-19388 NATIVA | 191 | CONVENCIONAL 4000 PSI GC | PLACA PISO 1 - SALON COMUNAL 3 RAMPA | 2026-06-06 | 6/13/2026 12:00:00 AM | 7 | 28 | 23.1 | 82 | PLACA | B-19388 NATIVA_PLACA_28_7 | 23.233 |  | 3 | 82.5
B-19388 NATIVA | 191 | CONVENCIONAL 4000 PSI GC | PLACA PISO 1 - SALON COMUNAL 3 RAMPA | 2026-06-06 | 6/13/2026 12:00:00 AM | 7 | 28 | 22.4 | 80 | PLACA | B-19388 NATIVA_PLACA_28_7 | 23.233 |  | 3 | 80
B-19388 NATIVA | 191 | IND. MURO 4000 GF | MUROS PISO 28 APTOS 2804 Y 2805 TORRE 4 | 2026-06-09 | 6/16/2026 12:00:00 AM | 7 | 28 | 25.9 | 93 | MURO | B-19388 NATIVA_MURO_28_7 | 26.5 |  | 3 | 92.5
B-19388 NATIVA | 191 | IND. MURO 4000 GF | MUROS PISO 28 APTOS 2804 Y 2805 TORRE 4 | 2026-06-09 | 6/16/2026 12:00:00 AM | 7 | 28 | 27.6 | 99 | MURO | B-19388 NATIVA_MURO_28_7 | 26.5 |  | 3 | 98.571
B-19388 NATIVA | 191 | IND. MURO 4000 GF | MUROS PISO 28 APTOS 2804 Y 2805 TORRE 4 | 2026-06-09 | 6/16/2026 12:00:00 AM | 7 | 28 | 26 | 93 | MURO | B-19388 NATIVA_MURO_28_7 | 26.5 |  | 3 | 92.857
B-19388 NATIVA | 191 | IND. MURO 4000 GF | MUROS AP 2301-2312 TORRE 5 | 2026-06-09 | 6/16/2026 12:00:00 AM | 7 | 28 | 29.4 | 105 | MURO | B-19388 NATIVA_MURO_28_7 | 29.067 |  | 3 | 105
B-19388 NATIVA | 191 | IND. MURO 4000 GF | MUROS AP 2301-2312 TORRE 5 | 2026-06-09 | 6/16/2026 12:00:00 AM | 7 | 28 | 29.2 | 104 | MURO | B-19388 NATIVA_MURO_28_7 | 29.067 |  | 3 | 104.286
B-19388 NATIVA | 191 | IND. MURO 4000 GF | MUROS AP 2301-2312 TORRE 5 | 2026-06-09 | 6/16/2026 12:00:00 AM | 7 | 28 | 28.6 | 102 | MURO | B-19388 NATIVA_MURO_28_7 | 29.067 |  | 3 | 102.143
B-19388 NATIVA | 191 | IND. MURO 4000 GF | MUROS AP 2304-2305 TORRE 5 | 2026-06-06 | 6/13/2026 12:00:00 AM | 7 | 28 | 23.7 | 85 | MURO | B-19388 NATIVA_MURO_28_7 | 23.767 |  | 3 | 84.643
B-19388 NATIVA | 191 | IND. MURO 4000 GF | MUROS AP 2304-2305 TORRE 5 | 2026-06-06 | 6/13/2026 12:00:00 AM | 7 | 28 | 23.4 | 84 | MURO | B-19388 NATIVA_MURO_28_7 | 23.767 |  | 3 | 83.571
B-19388 NATIVA | 191 | IND. MURO 4000 GF | MUROS AP 2304-2305 TORRE 5 | 2026-06-06 | 6/13/2026 12:00:00 AM | 7 | 28 | 24.2 | 86 | MURO | B-19388 NATIVA_MURO_28_7 | 23.767 |  | 3 | 86.429
B-19388 NATIVA | 191 | IND. MURO 4000 GF | SALON COMUNAL - C11 C12 D11 D12 | 2026-06-03 | 6/10/2026 12:00:00 AM | 7 | 28 | 23.7 | 84 |  |  | 25.067 |  | 3 | 84.643
B-19388 NATIVA | 191 | IND. MURO 4000 GF | SALON COMUNAL - C11 C12 D11 D12 | 2026-06-03 | 6/10/2026 12:00:00 AM | 7 | 28 | 26.9 | 96 |  |  | 25.067 |  | 3 | 96.071
B-19388 NATIVA | 191 | IND. MURO 4000 GF | SALON COMUNAL - C11 C12 D11 D12 | 2026-06-03 | 6/10/2026 12:00:00 AM | 7 | 28 | 24.6 | 88 |  |  | 25.067 |  | 3 | 87.857
B-19388 NATIVA | 190.5 | TREMIE 3500 | PILOTE 27 COMUNAL 3 | 2025-05-22 | 5/29/2025 12:00:00 AM | 7 | 24 | 17.7 | 74 |  |  | 17.3 |  | 3 | 73.75
B-19388 NATIVA | 190.5 | TREMIE 3500 | PILOTE 27 COMUNAL 3 | 2025-05-22 | 5/29/2025 12:00:00 AM | 7 | 24 | 17.5 | 73 |  |  | 17.3 |  | 3 | 72.917
B-19388 NATIVA | 190.5 | TREMIE 3500 | PILOTE 27 COMUNAL 3 | 2025-05-22 | 5/29/2025 12:00:00 AM | 7 | 24 | 16.7 | 70 |  |  | 17.3 |  | 3 | 69.583
B-19388 NATIVA | 190.5 | TREMIE 3500 | PILOTES 50-64 COMUNAL 3 | 2025-06-09 | 6/16/2025 12:00:00 AM | 7 | 24 | 17.7 | 74 |  |  | 16.533 |  | 3 | 73.75
B-19388 NATIVA | 190.5 | TREMIE 3500 | PILOTES 50-64 COMUNAL 3 | 2025-06-09 | 6/16/2025 12:00:00 AM | 7 | 24 | 16.5 | 69 |  |  | 16.533 |  | 3 | 68.75
B-19388 NATIVA | 190.5 | TREMIE 3500 | PILOTES 50-64 COMUNAL 3 | 2025-06-09 | 6/16/2025 12:00:00 AM | 7 | 24 | 15.4 | 64 |  |  | 16.533 |  | 3 | 64.167
B-19388 NATIVA | 190.5 | TREMIE 3500 | PILOTE 25 COMUNAL 3 | 2025-05-21 | 5/28/2025 12:00:00 AM | 7 | 24 | 18.2 | 76 |  |  | 17.733 |  | 3 | 75.833
B-19388 NATIVA | 190.5 | TREMIE 3500 | PILOTE 25 COMUNAL 3 | 2025-05-21 | 5/28/2025 12:00:00 AM | 7 | 24 | 18.7 | 78 |  |  | 17.733 |  | 3 | 77.917
B-19388 NATIVA | 190.5 | TREMIE 3500 | PILOTE 25 COMUNAL 3 | 2025-05-21 | 5/28/2025 12:00:00 AM | 7 | 24 | 16.3 | 68 |  |  | 17.733 |  | 3 | 67.917
B-19388 NATIVA | 190.5 | TREMIE 3500 | PILOTE 70 COMUNAL 3 | 2025-05-23 | 5/30/2025 12:00:00 AM | 7 | 24 | 25.3 | 105 |  |  | 19.267 |  | 3 | 105.417
B-19388 NATIVA | 190.5 | TREMIE 3500 | PILOTE 70 COMUNAL 3 | 2025-05-23 | 5/30/2025 12:00:00 AM | 7 | 24 | 16.3 | 68 |  |  | 19.267 |  | 3 | 67.917
B-19388 NATIVA | 190.5 | TREMIE 3500 | PILOTE 70 COMUNAL 3 | 2025-05-23 | 5/30/2025 12:00:00 AM | 7 | 24 | 16.2 | 67 |  |  | 19.267 |  | 3 | 67.5
B-19388 NATIVA | 190.5 | TREMIE 3500 | PILOTE 51 COMUNAL 3 | 2025-05-24 | 5/31/2025 12:00:00 AM | 7 | 24 | 15.8 | 66 |  |  | 17.567 |  | 3 | 65.833
B-19388 NATIVA | 190.5 | TREMIE 3500 | PILOTE 51 COMUNAL 3 | 2025-05-24 | 5/31/2025 12:00:00 AM | 7 | 24 | 18 | 75 |  |  | 17.567 |  | 3 | 75
B-19388 NATIVA | 190.5 | TREMIE 3500 | PILOTE 51 COMUNAL 3 | 2025-05-24 | 5/31/2025 12:00:00 AM | 7 | 24 | 18.9 | 79 |  |  | 17.567 |  | 3 | 78.75
B-19388 NATIVA | 190.5 | TREMIE 3500 | PILOTE 32 COMUNAL 3 | 2025-05-26 | 6/2/2025 12:00:00 AM | 7 | 24 | 17.8 | 74 |  |  | 20.567 |  | 3 | 74.167
B-19388 NATIVA | 190.5 | TREMIE 3500 | PILOTE 32 COMUNAL 3 | 2025-05-26 | 6/2/2025 12:00:00 AM | 7 | 24 | 23.8 | 99 |  |  | 20.567 |  | 3 | 99.167
B-19388 NATIVA | 190.5 | TREMIE 3500 | PILOTE 32 COMUNAL 3 | 2025-05-26 | 6/2/2025 12:00:00 AM | 7 | 24 | 20.1 | 84 |  |  | 20.567 |  | 3 | 83.75
B-19388 NATIVA | 190.5 | TREMIE 3500 | PILOTE 56 COMUNAL 3 | 2025-05-28 | 6/4/2025 12:00:00 AM | 7 | 24 | 17.8 | 74 |  |  | 18.5 |  | 3 | 74.167
B-19388 NATIVA | 190.5 | TREMIE 3500 | PILOTE 56 COMUNAL 3 | 2025-05-28 | 6/4/2025 12:00:00 AM | 7 | 24 | 19.6 | 82 |  |  | 18.5 |  | 3 | 81.667
B-19388 NATIVA | 190.5 | TREMIE 3500 | PILOTE 56 COMUNAL 3 | 2025-05-28 | 6/4/2025 12:00:00 AM | 7 | 24 | 18.1 | 75 |  |  | 18.5 |  | 3 | 75.417
B-19388 NATIVA | 190.5 | TREMIE 3500 | PILOTES 24, 28 Y 49 COMUNAL 3 | 2025-05-30 | 6/6/2025 12:00:00 AM | 7 | 24 | 26.3 | 110 |  |  | 25.067 |  | 3 | 109.583
B-19388 NATIVA | 190.5 | TREMIE 3500 | PILOTES 24, 28 Y 49 COMUNAL 3 | 2025-05-30 | 6/6/2025 12:00:00 AM | 7 | 24 | 24.5 | 102 |  |  | 25.067 |  | 3 | 102.083
B-19388 NATIVA | 190.5 | TREMIE 3500 | PILOTES 24, 28 Y 49 COMUNAL 3 | 2025-05-30 | 6/6/2025 12:00:00 AM | 7 | 24 | 24.4 | 102 |  |  | 25.067 |  | 3 | 101.667
B-19388 NATIVA | 190.5 | TREMIE 3500 | PILOTES 7 Y 21 COMUNAL 3 | 2025-05-29 | 6/5/2025 12:00:00 AM | 7 | 24 | 16.4 | 68 |  |  | 17.667 |  | 3 | 68.333
B-19388 NATIVA | 190.5 | TREMIE 3500 | PILOTES 7 Y 21 COMUNAL 3 | 2025-05-29 | 6/5/2025 12:00:00 AM | 7 | 24 | 18.6 | 77 |  |  | 17.667 |  | 3 | 77.5
B-19388 NATIVA | 190.5 | TREMIE 3500 | PILOTES 7 Y 21 COMUNAL 3 | 2025-05-29 | 6/5/2025 12:00:00 AM | 7 | 24 | 18 | 75 |  |  | 17.667 |  | 3 | 75
B-19388 NATIVA | 190.5 | TREMIE 3500 | PILOTE 5 COMUNAL 3 | 2025-05-31 | 6/7/2025 12:00:00 AM | 7 | 24 | 17.5 | 73 |  |  | 16.4 |  | 3 | 72.917
B-19388 NATIVA | 190.5 | TREMIE 3500 | PILOTE 5 COMUNAL 3 | 2025-05-31 | 6/7/2025 12:00:00 AM | 7 | 24 | 17.7 | 74 |  |  | 16.4 |  | 3 | 73.75
B-19388 NATIVA | 190.5 | TREMIE 3500 | PILOTE 5 COMUNAL 3 | 2025-05-31 | 6/7/2025 12:00:00 AM | 7 | 24 | 14 | 58 |  |  | 16.4 |  | 3 | 58.333
B-19388 NATIVA | 190.5 | TREMIE 3500 | PILOTE 13 COMUNAL 2 | 2025-06-06 | 6/13/2025 12:00:00 AM | 7 | 24 | 16.7 | 70 |  |  | 14.967 |  | 3 | 69.583
B-19388 NATIVA | 190.5 | TREMIE 3500 | PILOTE 13 COMUNAL 2 | 2025-06-06 | 6/13/2025 12:00:00 AM | 7 | 24 | 13.8 | 58 |  |  | 14.967 |  | 3 | 57.5
B-19388 NATIVA | 190.5 | TREMIE 3500 | PILOTE 13 COMUNAL 2 | 2025-06-06 | 6/13/2025 12:00:00 AM | 7 | 24 | 14.4 | 60 |  |  | 14.967 |  | 3 | 60
B-19388 NATIVA | 190.5 | TREMIE 3500 | PILOTES 31 COMUNAL 3 Y 10 COMUNAL 2 | 2025-06-07 | 6/14/2025 12:00:00 AM | 7 | 24 | 21.8 | 91 |  |  | 21.267 |  | 3 | 90.833
B-19388 NATIVA | 190.5 | TREMIE 3500 | PILOTES 31 COMUNAL 3 Y 10 COMUNAL 2 | 2025-06-07 | 6/14/2025 12:00:00 AM | 7 | 24 | 18.9 | 78 |  |  | 21.267 |  | 3 | 78.75
B-19388 NATIVA | 190.5 | TREMIE 3500 | PILOTES 31 COMUNAL 3 Y 10 COMUNAL 2 | 2025-06-07 | 6/14/2025 12:00:00 AM | 7 | 24 | 23.1 | 96 |  |  | 21.267 |  | 3 | 96.25
B-19388 NATIVA | 190.5 | TREMIE 3500 | PILOTE 16 COMUNAL 2 | 2025-06-10 | 6/17/2025 12:00:00 AM | 7 | 24 | 18.5 | 77 |  |  | 17.833 |  | 3 | 77.083
B-19388 NATIVA | 190.5 | TREMIE 3500 | PILOTE 16 COMUNAL 2 | 2025-06-10 | 6/17/2025 12:00:00 AM | 7 | 24 | 18 | 75 |  |  | 17.833 |  | 3 | 75
B-19388 NATIVA | 190.5 | TREMIE 3500 | PILOTE 16 COMUNAL 2 | 2025-06-10 | 6/17/2025 12:00:00 AM | 7 | 24 | 17 | 71 |  |  | 17.833 |  | 3 | 70.833
B-19388 NATIVA | 190.5 | TREMIE 3500 | PILOTES 9 COMUNAL 2 Y 30 COMUNAL 3 | 2025-06-11 | 6/18/2025 12:00:00 AM | 7 | 24 | 10.5 | 44 |  |  | 12.433 |  | 3 | 43.75
B-19388 NATIVA | 190.5 | TREMIE 3500 | PILOTES 9 COMUNAL 2 Y 30 COMUNAL 3 | 2025-06-11 | 6/18/2025 12:00:00 AM | 7 | 24 | 14.1 | 59 |  |  | 12.433 |  | 3 | 58.75
B-19388 NATIVA | 190.5 | TREMIE 3500 | PILOTES 9 COMUNAL 2 Y 30 COMUNAL 3 | 2025-06-11 | 6/18/2025 12:00:00 AM | 7 | 24 | 12.7 | 53 |  |  | 12.433 |  | 3 | 52.917
B-19388 NATIVA | 190.5 | TREMIE 3500 | PILOTES 26-67 COMUNAL 3 | 2025-06-12 | 6/19/2025 12:00:00 AM | 7 | 24 | 18.3 | 76 |  |  | 17.267 |  | 3 | 76.25
B-19388 NATIVA | 190.5 | TREMIE 3500 | PILOTES 26-67 COMUNAL 3 | 2025-06-12 | 6/19/2025 12:00:00 AM | 7 | 24 | 17 | 71 |  |  | 17.267 |  | 3 | 70.833
B-19388 NATIVA | 190.5 | TREMIE 3500 | PILOTES 26-67 COMUNAL 3 | 2025-06-12 | 6/19/2025 12:00:00 AM | 7 | 24 | 16.5 | 69 |  |  | 17.267 |  | 3 | 68.75
B-19388 NATIVA | 190.5 | TREMIE 3500 | PILOTES 18-47-63 COMUNAL 3 | 2025-06-13 | 6/20/2025 12:00:00 AM | 7 | 24 | 17.8 | 74 |  |  | 18 |  | 3 | 74.167
B-19388 NATIVA | 190.5 | TREMIE 3500 | PILOTES 18-47-63 COMUNAL 3 | 2025-06-13 | 6/20/2025 12:00:00 AM | 7 | 24 | 18.4 | 76 |  |  | 18 |  | 3 | 76.667
B-19388 NATIVA | 190.5 | TREMIE 3500 | PILOTES 18-47-63 COMUNAL 3 | 2025-06-13 | 6/20/2025 12:00:00 AM | 7 | 24 | 17.8 | 74 |  |  | 18 |  | 3 | 74.167
B-19388 NATIVA | 190.5 | TREMIE 3500 | PILOTE 16 COMUNAL 3 | 2025-06-14 | 6/21/2025 12:00:00 AM | 7 | 24 | 11.6 | 48 |  |  | 14.167 |  | 3 | 48.333
B-19388 NATIVA | 190.5 | TREMIE 3500 | PILOTE 16 COMUNAL 3 | 2025-06-14 | 6/21/2025 12:00:00 AM | 7 | 24 | 14.6 | 61 |  |  | 14.167 |  | 3 | 60.833
B-19388 NATIVA | 190.5 | TREMIE 3500 | PILOTE 16 COMUNAL 3 | 2025-06-14 | 6/21/2025 12:00:00 AM | 7 | 24 | 16.3 | 68 |  |  | 14.167 |  | 3 | 67.917
B-19388 NATIVA | 190.5 | TREMIE 3500 | PILOTES 3-33 COMUNAL 3 14 COMUNAL 2 | 2025-06-16 | 6/23/2025 12:00:00 AM | 7 | 24 | 16.4 | 68 |  |  | 15.333 |  | 3 | 68.333
B-19388 NATIVA | 190.5 | TREMIE 3500 | PILOTES 3-33 COMUNAL 3 14 COMUNAL 2 | 2025-06-16 | 6/23/2025 12:00:00 AM | 7 | 24 | 16.1 | 67 |  |  | 15.333 |  | 3 | 67.083
B-19388 NATIVA | 190.5 | TREMIE 3500 | PILOTES 3-33 COMUNAL 3 14 COMUNAL 2 | 2025-06-16 | 6/23/2025 12:00:00 AM | 7 | 24 | 13.5 | 56 |  |  | 15.333 |  | 3 | 56.25
B-19388 NATIVA | 190.5 | TREMIE 3500 | PILOTES 37-66-72-83 COMUNAL 3 | 2025-06-20 | 6/27/2025 12:00:00 AM | 7 | 24 | 16.9 | 70 |  |  | 16.5 |  | 3 | 70.417
B-19388 NATIVA | 190.5 | TREMIE 3500 | PILOTES 37-66-72-83 COMUNAL 3 | 2025-06-20 | 6/27/2025 12:00:00 AM | 7 | 24 | 12.5 | 52 |  |  | 16.5 |  | 3 | 52.083
B-19388 NATIVA | 190.5 | TREMIE 3500 | PILOTES 37-66-72-83 COMUNAL 3 | 2025-06-20 | 6/27/2025 12:00:00 AM | 7 | 24 | 20.1 | 84 |  |  | 16.5 |  | 3 | 83.75
B-19388 NATIVA | 190.5 | TREMIE 3500 | PILOTES 52-71 COMUNAL3 | 2025-06-21 | 6/28/2025 12:00:00 AM | 7 | 24 | 18.6 | 77 |  |  | 19.667 |  | 3 | 77.5
B-19388 NATIVA | 190.5 | TREMIE 3500 | PILOTES 52-71 COMUNAL3 | 2025-06-21 | 6/28/2025 12:00:00 AM | 7 | 24 | 20.4 | 85 |  |  | 19.667 |  | 3 | 85
B-19388 NATIVA | 190.5 | TREMIE 3500 | PILOTES 52-71 COMUNAL3 | 2025-06-21 | 6/28/2025 12:00:00 AM | 7 | 24 | 20 | 83 |  |  | 19.667 |  | 3 | 83.333
B-19388 NATIVA | 190.5 | TREMIE 3500 | PILOTES 62-73-75 COMUNAL 3 | 2025-06-24 | 7/1/2025 12:00:00 AM | 7 | 24 | 15.6 | 65 |  |  | 16.1 |  | 3 | 65
B-19388 NATIVA | 190.5 | TREMIE 3500 | PILOTES 62-73-75 COMUNAL 3 | 2025-06-24 | 7/1/2025 12:00:00 AM | 7 | 24 | 15.3 | 64 |  |  | 16.1 |  | 3 | 63.75
B-19388 NATIVA | 190.5 | TREMIE 3500 | PILOTES 62-73-75 COMUNAL 3 | 2025-06-24 | 7/1/2025 12:00:00 AM | 7 | 24 | 17.4 | 73 |  |  | 16.1 |  | 3 | 72.5
B-19388 NATIVA | 190.5 | TREMIE 3500 | PILOTES 20-45-78 COMUNAL 3 | 2025-06-25 | 7/2/2025 12:00:00 AM | 7 | 24 | 20.3 | 85 |  |  | 21.733 |  | 3 | 84.583
B-19388 NATIVA | 190.5 | TREMIE 3500 | PILOTES 20-45-78 COMUNAL 3 | 2025-06-25 | 7/2/2025 12:00:00 AM | 7 | 24 | 22.3 | 93 |  |  | 21.733 |  | 3 | 92.917
B-19388 NATIVA | 190.5 | TREMIE 3500 | PILOTES 20-45-78 COMUNAL 3 | 2025-06-25 | 7/2/2025 12:00:00 AM | 7 | 24 | 22.6 | 94 |  |  | 21.733 |  | 3 | 94.167
B-19388 NATIVA | 190.5 | TREMIE 3500 | PILOTES 12-15-41 COMUNAL 3 | 2025-06-26 | 7/3/2025 12:00:00 AM | 7 | 24 | 16.2 | 68 |  |  | 17.033 |  | 3 | 67.5
B-19388 NATIVA | 190.5 | TREMIE 3500 | PILOTES 12-15-41 COMUNAL 3 | 2025-06-26 | 7/3/2025 12:00:00 AM | 7 | 24 | 16.8 | 70 |  |  | 17.033 |  | 3 | 70
B-19388 NATIVA | 190.5 | TREMIE 3500 | PILOTES 12-15-41 COMUNAL 3 | 2025-06-26 | 7/3/2025 12:00:00 AM | 7 | 24 | 18.1 | 75 |  |  | 17.033 |  | 3 | 75.417
B-19388 NATIVA | 190.5 | TREMIE 3500 | PILOTES 9-36-80 COMUNAL 3 | 2025-06-27 | 7/4/2025 12:00:00 AM | 7 | 24 | 15.2 | 63 |  |  | 17.8 |  | 3 | 63.333
B-19388 NATIVA | 190.5 | TREMIE 3500 | PILOTES 9-36-80 COMUNAL 3 | 2025-06-27 | 7/4/2025 12:00:00 AM | 7 | 24 | 18.1 | 75 |  |  | 17.8 |  | 3 | 75.417
B-19388 NATIVA | 190.5 | TREMIE 3500 | PILOTES 9-36-80 COMUNAL 3 | 2025-06-27 | 7/4/2025 12:00:00 AM | 7 | 24 | 20.1 | 84 |  |  | 17.8 |  | 3 | 83.75
B-19388 NATIVA | 190.5 | TREMIE 3500 | PILOTE 74 COMUNAL 3 | 2025-06-28 | 7/5/2025 12:00:00 AM | 7 | 24 | 19.8 | 82 |  |  | 20.333 |  | 3 | 82.5
B-19388 NATIVA | 190.5 | TREMIE 3500 | PILOTE 74 COMUNAL 3 | 2025-06-28 | 7/5/2025 12:00:00 AM | 7 | 24 | 19.3 | 80 |  |  | 20.333 |  | 3 | 80.417
B-19388 NATIVA | 190.5 | TREMIE 3500 | PILOTE 74 COMUNAL 3 | 2025-06-28 | 7/5/2025 12:00:00 AM | 7 | 24 | 21.9 | 91 |  |  | 20.333 |  | 3 | 91.25
B-19388 NATIVA | 190.5 | TREMIE 3500 | PILOTES 3-4-5 COMUNAL 2 | 2025-07-03 | 7/10/2025 12:00:00 AM | 7 | 24 | 23.3 | 97 |  |  | 23.433 |  | 3 | 97.083
B-19388 NATIVA | 190.5 | TREMIE 3500 | PILOTES 3-4-5 COMUNAL 2 | 2025-07-03 | 7/10/2025 12:00:00 AM | 7 | 24 | 24.5 | 102 |  |  | 23.433 |  | 3 | 102.083
B-19388 NATIVA | 190.5 | TREMIE 3500 | PILOTES 3-4-5 COMUNAL 2 | 2025-07-03 | 7/10/2025 12:00:00 AM | 7 | 24 | 22.5 | 94 |  |  | 23.433 |  | 3 | 93.75
B-19388 NATIVA | 190.5 | TREMIE 3500 | PILOTES 1-2 COMUNAL 2 | 2025-07-05 | 7/12/2025 12:00:00 AM | 7 | 24 | 18.6 | 78 |  |  | 17.9 |  | 3 | 77.5
B-19388 NATIVA | 190.5 | TREMIE 3500 | PILOTES 1-2 COMUNAL 2 | 2025-07-05 | 7/12/2025 12:00:00 AM | 7 | 24 | 18.5 | 77 |  |  | 17.9 |  | 3 | 77.083
B-19388 NATIVA | 190.5 | TREMIE 3500 | PILOTES 1-2 COMUNAL 2 | 2025-07-05 | 7/12/2025 12:00:00 AM | 7 | 24 | 16.6 | 69 |  |  | 17.9 |  | 3 | 69.167
B-19388 NATIVA | 190.5 | TREMIE 3500 | PILOTES 89-90 COMUNAL 3 | 2025-07-10 | 7/17/2025 12:00:00 AM | 7 | 24 | 20.1 | 84 |  |  | 20.433 |  | 3 | 83.75
B-19388 NATIVA | 190.5 | TREMIE 3500 | PILOTES 89-90 COMUNAL 3 | 2025-07-10 | 7/17/2025 12:00:00 AM | 7 | 24 | 19.8 | 83 |  |  | 20.433 |  | 3 | 82.5
B-19388 NATIVA | 190.5 | TREMIE 3500 | PILOTES 89-90 COMUNAL 3 | 2025-07-10 | 7/17/2025 12:00:00 AM | 7 | 24 | 21.4 | 89 |  |  | 20.433 |  | 3 | 89.167
B-19388 NATIVA | 190.5 | TREMIE 3500 | PILOTES 15 COMUNAL 2 Y 77 COMUNAL 3 | 2025-07-02 | 7/9/2025 12:00:00 AM | 7 | 24 | 21.6 | 90 |  |  | 20.733 |  | 3 | 90
B-19388 NATIVA | 190.5 | TREMIE 3500 | PILOTES 15 COMUNAL 2 Y 77 COMUNAL 3 | 2025-07-02 | 7/9/2025 12:00:00 AM | 7 | 24 | 19.5 | 81 |  |  | 20.733 |  | 3 | 81.25
B-19388 NATIVA | 190.5 | TREMIE 3500 | PILOTES 15 COMUNAL 2 Y 77 COMUNAL 3 | 2025-07-02 | 7/9/2025 12:00:00 AM | 7 | 24 | 21.1 | 88 |  |  | 20.733 |  | 3 | 87.917
B-19388 NATIVA | 190.5 | TREMIE 3500 | PILOTES 7-8-12 COMUNAL 2 | 2025-07-04 | 7/11/2025 12:00:00 AM | 7 | 24 | 22.7 | 94 |  |  | 20.9 |  | 3 | 94.583
B-19388 NATIVA | 190.5 | TREMIE 3500 | PILOTES 7-8-12 COMUNAL 2 | 2025-07-04 | 7/11/2025 12:00:00 AM | 7 | 24 | 19.9 | 83 |  |  | 20.9 |  | 3 | 82.917
B-19388 NATIVA | 190.5 | TREMIE 3500 | PILOTES 7-8-12 COMUNAL 2 | 2025-07-04 | 7/11/2025 12:00:00 AM | 7 | 24 | 20.1 | 84 |  |  | 20.9 |  | 3 | 83.75
B-19388 NATIVA | 190.5 | TREMIE 3500 | PILOTE 79 COMUNAL 3 | 2025-07-07 | 7/14/2025 12:00:00 AM | 7 | 24 | 18.8 | 78 |  |  | 18.5 |  | 3 | 78.333
B-19388 NATIVA | 190.5 | TREMIE 3500 | PILOTE 79 COMUNAL 3 | 2025-07-07 | 7/14/2025 12:00:00 AM | 7 | 24 | 19.1 | 79 |  |  | 18.5 |  | 3 | 79.583
B-19388 NATIVA | 190.5 | TREMIE 3500 | PILOTE 79 COMUNAL 3 | 2025-07-07 | 7/14/2025 12:00:00 AM | 7 | 24 | 17.6 | 73 |  |  | 18.5 |  | 3 | 73.333
B-19388 NATIVA | 190.5 | TREMIE 3500 | PILOTES 13-43 COMUNAL 3 | 2025-07-09 | 7/16/2025 12:00:00 AM | 7 | 24 | 18.4 | 77 |  |  | 17.5 |  | 3 | 76.667
B-19388 NATIVA | 190.5 | TREMIE 3500 | PILOTES 13-43 COMUNAL 3 | 2025-07-09 | 7/16/2025 12:00:00 AM | 7 | 24 | 17.7 | 74 |  |  | 17.5 |  | 3 | 73.75
B-19388 NATIVA | 190.5 | TREMIE 3500 | PILOTES 13-43 COMUNAL 3 | 2025-07-09 | 7/16/2025 12:00:00 AM | 7 | 24 | 16.4 | 68 |  |  | 17.5 |  | 3 | 68.333
B-19388 NATIVA | 190.5 | TREMIE 3500 | PILOTE 10 COMUNAL 3 | 2025-07-10 | 7/17/2025 12:00:00 AM | 7 | 24 | 15 | 62 |  |  | 14.967 |  | 3 | 62.5
B-19388 NATIVA | 190.5 | TREMIE 3500 | PILOTE 10 COMUNAL 3 | 2025-07-10 | 7/17/2025 12:00:00 AM | 7 | 24 | 14.5 | 60 |  |  | 14.967 |  | 3 | 60.417
B-19388 NATIVA | 190.5 | TREMIE 3500 | PILOTE 10 COMUNAL 3 | 2025-07-10 | 7/17/2025 12:00:00 AM | 7 | 24 | 15.4 | 64 |  |  | 14.967 |  | 3 | 64.167
B-19388 NATIVA | 190.5 | TREMIE 3500 | PILOTES 48-87 COMUNAL 3 | 2025-07-17 | 7/24/2025 12:00:00 AM | 7 | 24 | 18.4 | 77 |  |  | 17.933 |  | 3 | 76.667
B-19388 NATIVA | 190.5 | TREMIE 3500 | PILOTES 48-87 COMUNAL 3 | 2025-07-17 | 7/24/2025 12:00:00 AM | 7 | 24 | 16.5 | 69 |  |  | 17.933 |  | 3 | 68.75
B-19388 NATIVA | 190.5 | TREMIE 3500 | PILOTES 48-87 COMUNAL 3 | 2025-07-17 | 7/24/2025 12:00:00 AM | 7 | 24 | 18.9 | 79 |  |  | 17.933 |  | 3 | 78.75
B-19388 NATIVA | 190.5 | TREMIE 3500 | PILOTE 61 COMUNAL 3 | 2025-07-16 | 7/23/2025 12:00:00 AM | 7 | 24 | 18.4 | 76 |  |  | 21.267 |  | 3 | 76.667
B-19388 NATIVA | 190.5 | TREMIE 3500 | PILOTE 61 COMUNAL 3 | 2025-07-16 | 7/23/2025 12:00:00 AM | 7 | 24 | 15.7 | 66 |  |  | 21.267 |  | 3 | 65.417
B-19388 NATIVA | 190.5 | TREMIE 3500 | PILOTE 61 COMUNAL 3 | 2025-07-16 | 7/23/2025 12:00:00 AM | 7 | 24 | 29.7 | 124 |  |  | 21.267 |  | 3 | 123.75
B-19388 NATIVA | 190.5 | TREMIE 3500 | PILOTES 23-38-42 COMUNAL 3 Y 6 COMUNAL 4 | 2025-07-21 | 7/28/2025 12:00:00 AM | 7 | 24 | 19.2 | 80 |  |  | 21.033 |  | 3 | 80
B-19388 NATIVA | 190.5 | TREMIE 3500 | PILOTES 23-38-42 COMUNAL 3 Y 6 COMUNAL 4 | 2025-07-21 | 7/28/2025 12:00:00 AM | 7 | 24 | 22.2 | 92 |  |  | 21.033 |  | 3 | 92.5
B-19388 NATIVA | 190.5 | TREMIE 3500 | PILOTES 23-38-42 COMUNAL 3 Y 6 COMUNAL 4 | 2025-07-21 | 7/28/2025 12:00:00 AM | 7 | 24 | 21.7 | 90 |  |  | 21.033 |  | 3 | 90.417
B-19388 NATIVA | 190.5 | TREMIE 3500 | PILOTES 68 COMUNAL 3 Y 3 COMUNAL 4 | 2025-07-18 | 7/25/2025 12:00:00 AM | 7 | 24 | 19.2 | 80 |  |  | 19.433 |  | 3 | 80
B-19388 NATIVA | 190.5 | TREMIE 3500 | PILOTES 68 COMUNAL 3 Y 3 COMUNAL 4 | 2025-07-18 | 7/25/2025 12:00:00 AM | 7 | 24 | 20.8 | 87 |  |  | 19.433 |  | 3 | 86.667
B-19388 NATIVA | 190.5 | TREMIE 3500 | PILOTES 68 COMUNAL 3 Y 3 COMUNAL 4 | 2025-07-18 | 7/25/2025 12:00:00 AM | 7 | 24 | 18.3 | 76 |  |  | 19.433 |  | 3 | 76.25
B-19388 NATIVA | 190.5 | TREMIE 3500 | PILOTES 1-7 COMUNAL 4 | 2025-07-19 | 7/26/2025 12:00:00 AM | 7 | 24 | 21.4 | 89 |  |  | 21.233 |  | 3 | 89.167
B-19388 NATIVA | 190.5 | TREMIE 3500 | PILOTES 1-7 COMUNAL 4 | 2025-07-19 | 7/26/2025 12:00:00 AM | 7 | 24 | 22.9 | 95 |  |  | 21.233 |  | 3 | 95.417
B-19388 NATIVA | 190.5 | TREMIE 3500 | PILOTES 1-7 COMUNAL 4 | 2025-07-19 | 7/26/2025 12:00:00 AM | 7 | 24 | 19.4 | 81 |  |  | 21.233 |  | 3 | 80.833
B-19388 NATIVA | 190.5 | TREMIE 3500 | PULOTES 2-88 COMUNAL 3 Y 2-5 COMUNAL 4 | 2025-07-22 | 7/29/2025 12:00:00 AM | 7 | 24 | 17.7 | 74 |  |  | 18.033 |  | 3 | 73.75
B-19388 NATIVA | 190.5 | TREMIE 3500 | PULOTES 2-88 COMUNAL 3 Y 2-5 COMUNAL 4 | 2025-07-22 | 7/29/2025 12:00:00 AM | 7 | 24 | 18.8 | 78 |  |  | 18.033 |  | 3 | 78.333
B-19388 NATIVA | 190.5 | TREMIE 3500 | PULOTES 2-88 COMUNAL 3 Y 2-5 COMUNAL 4 | 2025-07-22 | 7/29/2025 12:00:00 AM | 7 | 24 | 17.6 | 73 |  |  | 18.033 |  | 3 | 73.333
B-19388 NATIVA | 190.5 | TREMIE 3500 | PILOTES 59-81-85 COMUNAL 3 | 2025-07-23 | 7/30/2025 12:00:00 AM | 7 | 24 | 19.4 | 81 |  |  | 18.933 |  | 3 | 80.833
B-19388 NATIVA | 190.5 | TREMIE 3500 | PILOTES 59-81-85 COMUNAL 3 | 2025-07-23 | 7/30/2025 12:00:00 AM | 7 | 24 | 18.9 | 79 |  |  | 18.933 |  | 3 | 78.75
B-19388 NATIVA | 190.5 | TREMIE 3500 | PILOTES 59-81-85 COMUNAL 3 | 2025-07-23 | 7/30/2025 12:00:00 AM | 7 | 24 | 18.5 | 77 |  |  | 18.933 |  | 3 | 77.083
B-19388 NATIVA | 190.5 | TREMIE 3500 | PILOTE 1 COMUNAL 3 | 2025-07-24 | 7/31/2025 12:00:00 AM | 7 | 24 | 15.9 | 66 |  |  | 17.333 |  | 3 | 66.25
B-19388 NATIVA | 190.5 | TREMIE 3500 | PILOTE 1 COMUNAL 3 | 2025-07-24 | 7/31/2025 12:00:00 AM | 7 | 24 | 18 | 75 |  |  | 17.333 |  | 3 | 75
B-19388 NATIVA | 190.5 | TREMIE 3500 | PILOTE 1 COMUNAL 3 | 2025-07-24 | 7/31/2025 12:00:00 AM | 7 | 24 | 18.1 | 75 |  |  | 17.333 |  | 3 | 75.417
B-19388 NATIVA | 190.5 | TREMIE 3500 | PILOTE 14 COMUNAL 3 | 2025-07-24 | 7/31/2025 12:00:00 AM | 7 | 24 | 22.3 | 93 |  |  | 22.1 |  | 3 | 92.917
B-19388 NATIVA | 190.5 | TREMIE 3500 | PILOTE 14 COMUNAL 3 | 2025-07-24 | 7/31/2025 12:00:00 AM | 7 | 24 | 21.6 | 90 |  |  | 22.1 |  | 3 | 90
B-19388 NATIVA | 190.5 | TREMIE 3500 | PILOTE 14 COMUNAL 3 | 2025-07-24 | 7/31/2025 12:00:00 AM | 7 | 24 | 22.4 | 93 |  |  | 22.1 |  | 3 | 93.333
B-19388 NATIVA | 191 | TREMIE 3000 | PILOTE 4 TORRE GRUA | 2025-07-17 | 7/24/2025 12:00:00 AM | 7 | 21 | 18.4 | 87 |  |  | 18.7 |  | 3 | 87.619
B-19388 NATIVA | 191 | TREMIE 3000 | PILOTE 4 TORRE GRUA | 2025-07-17 | 7/24/2025 12:00:00 AM | 7 | 21 | 20.6 | 98 |  |  | 18.7 |  | 3 | 98.095
B-19388 NATIVA | 191 | TREMIE 3000 | PILOTE 4 TORRE GRUA | 2025-07-17 | 7/24/2025 12:00:00 AM | 7 | 21 | 17.1 | 81 |  |  | 18.7 |  | 3 | 81.429
B-19388 NATIVA | 191 | TREMIE 3000 | PILOTES 2-3 TORRE GRUA | 2025-07-16 | 7/23/2025 12:00:00 AM | 7 | 21 | 16.6 | 79 |  |  | 15.3 |  | 3 | 79.048
B-19388 NATIVA | 191 | TREMIE 3000 | PILOTES 2-3 TORRE GRUA | 2025-07-16 | 7/23/2025 12:00:00 AM | 7 | 21 | 13.4 | 64 |  |  | 15.3 |  | 3 | 63.81
B-19388 NATIVA | 191 | TREMIE 3000 | PILOTES 2-3 TORRE GRUA | 2025-07-16 | 7/23/2025 12:00:00 AM | 7 | 21 | 15.9 | 76 |  |  | 15.3 |  | 3 | 75.714
B-19388 NATIVA | 191 | IND. PLACA 3000 GC | PLACA PISO 2 ZONA DE LAVADO Y DEPOSITOS TORRE 4 | 2025-09-19 | 9/26/2025 12:00:00 AM | 7 | 21 | 16.7 | 80 | PLACA | B-19388 NATIVA_PLACA_21_7 | 17.267 |  | 3 | 79.524
B-19388 NATIVA | 191 | IND. PLACA 3000 GC | PLACA PISO 2 ZONA DE LAVADO Y DEPOSITOS TORRE 4 | 2025-09-19 | 9/26/2025 12:00:00 AM | 7 | 21 | 17.3 | 82 | PLACA | B-19388 NATIVA_PLACA_21_7 | 17.267 |  | 3 | 82.381
B-19388 NATIVA | 191 | IND. PLACA 3000 GC | PLACA PISO 2 ZONA DE LAVADO Y DEPOSITOS TORRE 4 | 2025-09-19 | 9/26/2025 12:00:00 AM | 7 | 21 | 17.8 | 85 | PLACA | B-19388 NATIVA_PLACA_21_7 | 17.267 |  | 3 | 84.762
B-19388 NATIVA | 191 | IND. PLACA 3000 GC | PLACA PISO 2 APTOS 204-205 TORRE 4 | 2025-09-23 | 9/30/2025 12:00:00 AM | 7 | 21 | 18.3 | 87 | PLACA | B-19388 NATIVA_PLACA_21_7 | 16.8 |  | 3 | 87.143
B-19388 NATIVA | 191 | IND. PLACA 3000 GC | PLACA PISO 2 APTOS 204-205 TORRE 4 | 2025-09-23 | 9/30/2025 12:00:00 AM | 7 | 21 | 15.4 | 73 | PLACA | B-19388 NATIVA_PLACA_21_7 | 16.8 |  | 3 | 73.333
B-19388 NATIVA | 191 | IND. PLACA 3000 GC | PLACA PISO 2 APTOS 204-205 TORRE 4 | 2025-09-23 | 9/30/2025 12:00:00 AM | 7 | 21 | 16.7 | 80 | PLACA | B-19388 NATIVA_PLACA_21_7 | 16.8 |  | 3 | 79.524
B-19388 NATIVA | 191 | IND. PLACA 3000 GC | PLACA PISO 2 APTOS 206-207 TORRE 4 | 2025-09-26 | 10/3/2025 12:00:00 AM | 7 | 21 | 20.2 | 96 | PLACA | B-19388 NATIVA_PLACA_21_7 | 19.733 |  | 3 | 96.19
B-19388 NATIVA | 191 | IND. PLACA 3000 GC | PLACA PISO 2 APTOS 206-207 TORRE 4 | 2025-09-26 | 10/3/2025 12:00:00 AM | 7 | 21 | 19.9 | 95 | PLACA | B-19388 NATIVA_PLACA_21_7 | 19.733 |  | 3 | 94.762
B-19388 NATIVA | 191 | IND. PLACA 3000 GC | PLACA PISO 2 APTOS 206-207 TORRE 4 | 2025-09-26 | 10/3/2025 12:00:00 AM | 7 | 21 | 19.1 | 91 | PLACA | B-19388 NATIVA_PLACA_21_7 | 19.733 |  | 3 | 90.952
B-19388 NATIVA | 191 | IND. PLACA 3000 GC | PLACA PISO 2 DEPOSITOS, ACCESO ESTACIONAMIENTOS Y ESCALERA EJES (2-4) PISO 1 A 2 TORRE 4 | 2025-09-30 | 10/7/2025 12:00:00 AM | 7 | 21 | 23.2 | 111 | PLACA | B-19388 NATIVA_PLACA_21_7 | 22.4 |  | 3 | 110.476
B-19388 NATIVA | 191 | IND. PLACA 3000 GC | PLACA PISO 2 DEPOSITOS, ACCESO ESTACIONAMIENTOS Y ESCALERA EJES (2-4) PISO 1 A 2 TORRE 4 | 2025-09-30 | 10/7/2025 12:00:00 AM | 7 | 21 | 23 | 109 | PLACA | B-19388 NATIVA_PLACA_21_7 | 22.4 |  | 3 | 109.524
B-19388 NATIVA | 191 | IND. PLACA 3000 GC | PLACA PISO 2 DEPOSITOS, ACCESO ESTACIONAMIENTOS Y ESCALERA EJES (2-4) PISO 1 A 2 TORRE 4 | 2025-09-30 | 10/7/2025 12:00:00 AM | 7 | 21 | 21 | 100 | PLACA | B-19388 NATIVA_PLACA_21_7 | 22.4 |  | 3 | 100
B-19388 NATIVA | 191 | IND. PLACA 3000 GC | PLACA PISO 2 SALA DE REUNIONES Y DEPOSITOS TORRE 4 | 2025-10-06 | 10/13/2025 12:00:00 AM | 7 | 21 | 16.9 | 81 | PLACA | B-19388 NATIVA_PLACA_21_7 | 14.767 |  | 3 | 80.476
B-19388 NATIVA | 191 | IND. PLACA 3000 GC | PLACA PISO 2 SALA DE REUNIONES Y DEPOSITOS TORRE 4 | 2025-10-06 | 10/13/2025 12:00:00 AM | 7 | 21 | 12.2 | 58 | PLACA | B-19388 NATIVA_PLACA_21_7 | 14.767 |  | 3 | 58.095
B-19388 NATIVA | 191 | IND. PLACA 3000 GC | PLACA PISO 2 SALA DE REUNIONES Y DEPOSITOS TORRE 4 | 2025-10-06 | 10/13/2025 12:00:00 AM | 7 | 21 | 15.2 | 72 | PLACA | B-19388 NATIVA_PLACA_21_7 | 14.767 |  | 3 | 72.381
B-19388 NATIVA | 191 | IND. PLACA 3000 PSI | PLACA PISO 3 APTOS 304-305 Y ESCALERA EJES (18-20) PISO 1 A 2 TORRE 4 | 2025-10-09 | 10/16/2025 12:00:00 AM | 7 | 21 | 21.3 | 101 | PLACA | B-19388 NATIVA_PLACA_21_7 | 21.433 |  | 3 | 101.429
B-19388 NATIVA | 191 | IND. PLACA 3000 PSI | PLACA PISO 3 APTOS 304-305 Y ESCALERA EJES (18-20) PISO 1 A 2 TORRE 4 | 2025-10-09 | 10/16/2025 12:00:00 AM | 7 | 21 | 21.3 | 101 | PLACA | B-19388 NATIVA_PLACA_21_7 | 21.433 |  | 3 | 101.429
B-19388 NATIVA | 191 | IND. PLACA 3000 PSI | PLACA PISO 3 APTOS 304-305 Y ESCALERA EJES (18-20) PISO 1 A 2 TORRE 4 | 2025-10-09 | 10/16/2025 12:00:00 AM | 7 | 21 | 21.7 | 103 | PLACA | B-19388 NATIVA_PLACA_21_7 | 21.433 |  | 3 | 103.333
B-19388 NATIVA | 191 | IND. PLACA 3000 PSI | PLACA PISO 3 APTOS 308-309 TORRE 4 | 2025-10-21 | 10/28/2025 12:00:00 AM | 7 | 21 | 24 | 114 | PLACA | B-19388 NATIVA_PLACA_21_7 | 25.533 |  | 3 | 114.286
B-19388 NATIVA | 191 | IND. PLACA 3000 PSI | PLACA PISO 3 APTOS 302-303 TORRE 4 | 2025-10-14 | 10/21/2025 12:00:00 AM | 7 | 21 | 15.3 | 73 | PLACA | B-19388 NATIVA_PLACA_21_7 | 16.333 |  | 3 | 72.857
B-19388 NATIVA | 191 | IND. PLACA 3000 PSI | PLACA PISO 3 APTOS 302-303 TORRE 4 | 2025-10-14 | 10/21/2025 12:00:00 AM | 7 | 21 | 16.9 | 80 | PLACA | B-19388 NATIVA_PLACA_21_7 | 16.333 |  | 3 | 80.476
B-19388 NATIVA | 191 | IND. PLACA 3000 PSI | PLACA PISO 3 APTOS 302-303 TORRE 4 | 2025-10-14 | 10/21/2025 12:00:00 AM | 7 | 21 | 16.8 | 80 | PLACA | B-19388 NATIVA_PLACA_21_7 | 16.333 |  | 3 | 80
B-19388 NATIVA | 191 | IND. PLACA 3000 PSI | PLACA PISO 3 APTOS 306-307 TORRE 4 | 2025-10-20 | 10/27/2025 12:00:00 AM | 7 | 21 | 11.3 | 54 | PLACA | B-19388 NATIVA_PLACA_21_7 | 11.067 |  | 3 | 53.81
B-19388 NATIVA | 191 | IND. PLACA 3000 PSI | PLACA PISO 3 APTOS 306-307 TORRE 4 | 2025-10-20 | 10/27/2025 12:00:00 AM | 7 | 21 | 10.4 | 50 | PLACA | B-19388 NATIVA_PLACA_21_7 | 11.067 |  | 3 | 49.524
B-19388 NATIVA | 191 | IND. PLACA 3000 PSI | PLACA PISO 3 APTOS 306-307 TORRE 4 | 2025-10-20 | 10/27/2025 12:00:00 AM | 7 | 21 | 11.5 | 55 | PLACA | B-19388 NATIVA_PLACA_21_7 | 11.067 |  | 3 | 54.762
B-19388 NATIVA | 191 | IND. PLACA 3000 PSI | PLACA PISO 3 APTOS 308-309 TORRE 4 | 2025-10-21 | 10/28/2025 12:00:00 AM | 7 | 21 | 27.4 | 130 | PLACA | B-19388 NATIVA_PLACA_21_7 | 25.533 |  | 3 | 130.476
B-19388 NATIVA | 191 | IND. PLACA 3000 PSI | PLACA PISO 3 APTOS 308-309 TORRE 4 | 2025-10-21 | 10/28/2025 12:00:00 AM | 7 | 21 | 25.2 | 120 | PLACA | B-19388 NATIVA_PLACA_21_7 | 25.533 |  | 3 | 120
B-19388 NATIVA | 191 | IND. PLACA 3000 PSI | PLACA PISO 4 APTOS 504-505 Y ESCALERA EJES (18-20) PISO 3 A 4 TORRE 4 | 2025-11-01 | 11/8/2025 12:00:00 AM | 7 | 21 | 9.1 | 43 | PLACA | B-19388 NATIVA_PLACA_21_7 | 12.033 |  | 3 | 43.333
B-19388 NATIVA | 191 | IND. PLACA 3000 PSI | PLACA PISO 3 APTO 311 Y SALAS DE REUNION TORRE 4 | 2025-10-23 | 10/30/2025 12:00:00 AM | 7 | 21 | 19.2 | 91 | PLACA | B-19388 NATIVA_PLACA_21_7 | 19.333 |  | 3 | 91.429
B-19388 NATIVA | 191 | IND. PLACA 3000 PSI | PLACA PISO 3 APTO 311 Y SALAS DE REUNION TORRE 4 | 2025-10-23 | 10/30/2025 12:00:00 AM | 7 | 21 | 19.9 | 95 | PLACA | B-19388 NATIVA_PLACA_21_7 | 19.333 |  | 3 | 94.762
B-19388 NATIVA | 191 | IND. PLACA 3000 PSI | PLACA PISO 3 APTO 311 Y SALAS DE REUNION TORRE 4 | 2025-10-23 | 10/30/2025 12:00:00 AM | 7 | 21 | 18.9 | 90 | PLACA | B-19388 NATIVA_PLACA_21_7 | 19.333 |  | 3 | 90
B-19388 NATIVA | 191 | IND. PLACA 3000 PSI | PLACA PISO 4 APTOS 404-405 Y ESCALERA EJES (18-20) PISO 2 A 3 TORRE 4 | 2025-10-24 | 10/31/2025 12:00:00 AM | 7 | 21 | 19.4 | 92 | PLACA | B-19388 NATIVA_PLACA_21_7 | 19.967 |  | 3 | 92.381
B-19388 NATIVA | 191 | IND. PLACA 3000 PSI | PLACA PISO 4 APTOS 404-405 Y ESCALERA EJES (18-20) PISO 2 A 3 TORRE 4 | 2025-10-24 | 10/31/2025 12:00:00 AM | 7 | 21 | 19.7 | 94 | PLACA | B-19388 NATIVA_PLACA_21_7 | 19.967 |  | 3 | 93.81
B-19388 NATIVA | 191 | IND. PLACA 3000 PSI | PLACA PISO 4 APTOS 404-405 Y ESCALERA EJES (18-20) PISO 2 A 3 TORRE 4 | 2025-10-24 | 10/31/2025 12:00:00 AM | 7 | 21 | 20.8 | 99 | PLACA | B-19388 NATIVA_PLACA_21_7 | 19.967 |  | 3 | 99.048
B-19388 NATIVA | 191 | IND. PLACA 3000 PSI | PLACA PISO 2 EJE 1-9 DEL F-J ZONA DE DEPOSITOS T5 | 2025-10-25 | 11/1/2025 12:00:00 AM | 7 | 21 | 26 | 124 | PLACA | B-19388 NATIVA_PLACA_21_7 | 23.6 |  | 3 | 123.81
B-19388 NATIVA | 191 | IND. PLACA 3000 PSI | PLACA PISO 2 EJE 1-9 DEL F-J ZONA DE DEPOSITOS T5 | 2025-10-25 | 11/1/2025 12:00:00 AM | 7 | 21 | 21.9 | 104 | PLACA | B-19388 NATIVA_PLACA_21_7 | 23.6 |  | 3 | 104.286
B-19388 NATIVA | 191 | IND. PLACA 3000 PSI | PLACA PISO 2 EJE 1-9 DEL F-J ZONA DE DEPOSITOS T5 | 2025-10-25 | 11/1/2025 12:00:00 AM | 7 | 21 | 22.9 | 109 | PLACA | B-19388 NATIVA_PLACA_21_7 | 23.6 |  | 3 | 109.048
B-19388 NATIVA | 191 | IND. PLACA 3000 PSI | PLACA PISO 4 APTOS 402 - 403 | 2025-10-25 | 11/1/2025 12:00:00 AM | 7 | 21 | 15 | 71 | PLACA | B-19388 NATIVA_PLACA_21_7 | 17 |  | 3 | 71.429
B-19388 NATIVA | 191 | IND. PLACA 3000 PSI | PLACA PISO 4 APTOS 402 - 403 | 2025-10-25 | 11/1/2025 12:00:00 AM | 7 | 21 | 18.1 | 86 | PLACA | B-19388 NATIVA_PLACA_21_7 | 17 |  | 3 | 86.19
B-19388 NATIVA | 191 | IND. PLACA 3000 PSI | PLACA PISO 4 APTOS 402 - 403 | 2025-10-25 | 11/1/2025 12:00:00 AM | 7 | 21 | 17.9 | 85 | PLACA | B-19388 NATIVA_PLACA_21_7 | 17 |  | 3 | 85.238
B-19388 NATIVA | 191 | IND. PLACA 3000 PSI | PLACA PISO 2 EJE10-16 AP 206-207 TORRE 5 | 2025-10-30 | 11/6/2025 12:00:00 AM | 7 | 21 | 19.1 | 91 | PLACA | B-19388 NATIVA_PLACA_21_7 | 20 |  | 3 | 90.952
B-19388 NATIVA | 191 | IND. PLACA 3000 PSI | PLACA PISO 2 EJE10-16 AP 206-207 TORRE 5 | 2025-10-30 | 11/6/2025 12:00:00 AM | 7 | 21 | 20.6 | 98 | PLACA | B-19388 NATIVA_PLACA_21_7 | 20 |  | 3 | 98.095
B-19388 NATIVA | 191 | IND. PLACA 3000 PSI | PLACA PISO 2 EJE10-16 AP 206-207 TORRE 5 | 2025-10-30 | 11/6/2025 12:00:00 AM | 7 | 21 | 20.3 | 97 | PLACA | B-19388 NATIVA_PLACA_21_7 | 20 |  | 3 | 96.667
B-19388 NATIVA | 191 | IND. PLACA 3000 PSI | PLACA PISO 4 APTOS 406 - 407 TORRE 4 | 2025-10-27 | 11/3/2025 12:00:00 AM | 7 | 21 | 11.2 | 53 | PLACA | B-19388 NATIVA_PLACA_21_7 | 12.2 |  | 3 | 53.333
B-19388 NATIVA | 191 | IND. PLACA 3000 PSI | PLACA PISO 4 APTOS 406 - 407 TORRE 4 | 2025-10-27 | 11/3/2025 12:00:00 AM | 7 | 21 | 10.4 | 50 | PLACA | B-19388 NATIVA_PLACA_21_7 | 12.2 |  | 3 | 49.524
B-19388 NATIVA | 191 | IND. PLACA 3000 PSI | PLACA PISO 4 APTOS 406 - 407 TORRE 4 | 2025-10-27 | 11/3/2025 12:00:00 AM | 7 | 21 | 15 | 71 | PLACA | B-19388 NATIVA_PLACA_21_7 | 12.2 |  | 3 | 71.429
B-19388 NATIVA | 191 | IND. PLACA 3000 PSI | PLACA PISO 4 APTO 411 Y SALA DE JUEGOS TORRE 4 | 2025-10-30 | 11/6/2025 12:00:00 AM | 7 | 21 | 25.2 | 120 | PLACA | B-19388 NATIVA_PLACA_21_7 | 25.333 |  | 3 | 120
B-19388 NATIVA | 191 | IND. PLACA 3000 PSI | PLACA PISO 4 APTO 411 Y SALA DE JUEGOS TORRE 4 | 2025-10-30 | 11/6/2025 12:00:00 AM | 7 | 21 | 25.6 | 122 | PLACA | B-19388 NATIVA_PLACA_21_7 | 25.333 |  | 3 | 121.905
B-19388 NATIVA | 191 | IND. PLACA 3000 PSI | PLACA PISO 4 APTO 411 Y SALA DE JUEGOS TORRE 4 | 2025-10-30 | 11/6/2025 12:00:00 AM | 7 | 21 | 25.2 | 120 | PLACA | B-19388 NATIVA_PLACA_21_7 | 25.333 |  | 3 | 120
B-19388 NATIVA | 191 | IND. PLACA 3000 PSI | PLACA PISO 2 EJE 1-9 DEL A-F AP 204-205 | 2025-10-28 | 11/4/2025 12:00:00 AM | 7 | 21 | 19.5 | 93 | PLACA | B-19388 NATIVA_PLACA_21_7 | 19.5 |  | 3 | 92.857
B-19388 NATIVA | 191 | IND. PLACA 3000 PSI | PLACA PISO 2 EJE 1-9 DEL A-F AP 204-205 | 2025-10-28 | 11/4/2025 12:00:00 AM | 7 | 21 | 19.1 | 91 | PLACA | B-19388 NATIVA_PLACA_21_7 | 19.5 |  | 3 | 90.952
B-19388 NATIVA | 191 | IND. PLACA 3000 PSI | PLACA PISO 2 EJE 1-9 DEL A-F AP 204-205 | 2025-10-28 | 11/4/2025 12:00:00 AM | 7 | 21 | 19.9 | 94 | PLACA | B-19388 NATIVA_PLACA_21_7 | 19.5 |  | 3 | 94.762
B-19388 NATIVA | 191 | IND. PLACA 3000 PSI | PLACA PISO 4 APTOS 401-412 Y ESCALERA EJES (2-4) PISO 3 A 4 TORRE 4 | 2025-10-28 | 11/4/2025 12:00:00 AM | 7 | 21 | 18.8 | 89 | PLACA | B-19388 NATIVA_PLACA_21_7 | 19.333 |  | 3 | 89.524
B-19388 NATIVA | 191 | IND. PLACA 3000 PSI | PLACA PISO 4 APTOS 401-412 Y ESCALERA EJES (2-4) PISO 3 A 4 TORRE 4 | 2025-10-28 | 11/4/2025 12:00:00 AM | 7 | 21 | 20.1 | 96 | PLACA | B-19388 NATIVA_PLACA_21_7 | 19.333 |  | 3 | 95.714
B-19388 NATIVA | 191 | IND. PLACA 3000 PSI | PLACA PISO 4 APTOS 401-412 Y ESCALERA EJES (2-4) PISO 3 A 4 TORRE 4 | 2025-10-28 | 11/4/2025 12:00:00 AM | 7 | 21 | 19.1 | 91 | PLACA | B-19388 NATIVA_PLACA_21_7 | 19.333 |  | 3 | 90.952
B-19388 NATIVA | 191 | IND. PLACA 3000 PSI | PLACA PISO 4 APTOS 408 - 409 TORRE 4 | 2025-10-29 | 11/5/2025 12:00:00 AM | 7 | 21 | 18.2 | 86 | PLACA | B-19388 NATIVA_PLACA_21_7 | 21.1 |  | 3 | 86.667
B-19388 NATIVA | 191 | IND. PLACA 3000 PSI | PLACA PISO 4 APTOS 408 - 409 TORRE 4 | 2025-10-29 | 11/5/2025 12:00:00 AM | 7 | 21 | 22.8 | 109 | PLACA | B-19388 NATIVA_PLACA_21_7 | 21.1 |  | 3 | 108.571
B-19388 NATIVA | 191 | IND. PLACA 3000 PSI | PLACA PISO 4 APTOS 408 - 409 TORRE 4 | 2025-10-29 | 11/5/2025 12:00:00 AM | 7 | 21 | 22.3 | 106 | PLACA | B-19388 NATIVA_PLACA_21_7 | 21.1 |  | 3 | 106.19
B-19388 NATIVA | 191 | IND. PLACA 3000 PSI | PLACA PISO 4 APTOS 504-505 Y ESCALERA EJES (18-20) PISO 3 A 4 TORRE 4 | 2025-11-01 | 11/8/2025 12:00:00 AM | 7 | 21 | 13.4 | 64 | PLACA | B-19388 NATIVA_PLACA_21_7 | 12.033 |  | 3 | 63.81
B-19388 NATIVA | 191 | IND. PLACA 3000 PSI | PLACA PISO 4 APTOS 504-505 Y ESCALERA EJES (18-20) PISO 3 A 4 TORRE 4 | 2025-11-01 | 11/8/2025 12:00:00 AM | 7 | 21 | 13.6 | 65 | PLACA | B-19388 NATIVA_PLACA_21_7 | 12.033 |  | 3 | 64.762
B-19388 NATIVA | 191 | IND. PLACA 3000 PSI | PLACA PISO 3 ACCESO A PLATAFORMA, APTO 301 Y ESCALERA EJES (2-4) PISO 2 A 3 TORRE 4 | 2025-10-17 | 10/24/2025 12:00:00 AM | 7 | 21 | 18.2 | 87 | PLACA | B-19388 NATIVA_PLACA_21_7 | 18.167 |  | 3 | 86.667
B-19388 NATIVA | 191 | IND. PLACA 3000 PSI | PLACA PISO 3 ACCESO A PLATAFORMA, APTO 301 Y ESCALERA EJES (2-4) PISO 2 A 3 TORRE 4 | 2025-10-17 | 10/24/2025 12:00:00 AM | 7 | 21 | 17.6 | 84 | PLACA | B-19388 NATIVA_PLACA_21_7 | 18.167 |  | 3 | 83.81
B-19388 NATIVA | 191 | IND. PLACA 3000 PSI | PLACA PISO 3 ACCESO A PLATAFORMA, APTO 301 Y ESCALERA EJES (2-4) PISO 2 A 3 TORRE 4 | 2025-10-17 | 10/24/2025 12:00:00 AM | 7 | 21 | 18.7 | 89 | PLACA | B-19388 NATIVA_PLACA_21_7 | 18.167 |  | 3 | 89.048
B-19388 NATIVA | 191 | IND. PLACA 3000 PSI | PLACA PISO 5 APTO 511, SALA DE JUEGOS Y ESCALERA EJES (18-20) PISO 4 A 5 TORRE 4 | 2025-11-10 | 11/17/2025 12:00:00 AM | 7 | 21 | 17.8 | 84 | PLACA | B-19388 NATIVA_PLACA_21_7 | 17.167 |  | 3 | 84.762
B-19388 NATIVA | 191 | IND. PLACA 3000 PSI | PLACA PISO 5 APTO 511, SALA DE JUEGOS Y ESCALERA EJES (18-20) PISO 4 A 5 TORRE 4 | 2025-11-10 | 11/17/2025 12:00:00 AM | 7 | 21 | 17.8 | 84 | PLACA | B-19388 NATIVA_PLACA_21_7 | 17.167 |  | 3 | 84.762
B-19388 NATIVA | 191 | IND. PLACA 3000 PSI | PLACA PISO 5 APTO 511, SALA DE JUEGOS Y ESCALERA EJES (18-20) PISO 4 A 5 TORRE 4 | 2025-11-10 | 11/17/2025 12:00:00 AM | 7 | 21 | 15.9 | 76 | PLACA | B-19388 NATIVA_PLACA_21_7 | 17.167 |  | 3 | 75.714
B-19388 NATIVA | 191 | IND. PLACA 3000 PSI | PLACA PISO 2 - T5 CUARTOS TECNICOS Y CORRESPONDENCIA EJE10-16 | 2025-11-04 | 11/11/2025 12:00:00 AM | 7 | 21 | 11.6 | 55 | PLACA | B-19388 NATIVA_PLACA_21_7 | 13.067 |  | 3 | 55.238
B-19388 NATIVA | 191 | IND. PLACA 3000 PSI | PLACA PISO 2 - T5 CUARTOS TECNICOS Y CORRESPONDENCIA EJE10-16 | 2025-11-04 | 11/11/2025 12:00:00 AM | 7 | 21 | 17.4 | 83 | PLACA | B-19388 NATIVA_PLACA_21_7 | 13.067 |  | 3 | 82.857
B-19388 NATIVA | 191 | IND. PLACA 3000 PSI | PLACA PISO 5 APTOS 508-509 TORRE 4 | 2025-11-07 | 11/14/2025 12:00:00 AM | 7 | 21 | 15.9 | 76 | PLACA | B-19388 NATIVA_PLACA_21_7 | 16.133 |  | 3 | 75.714
B-19388 NATIVA | 191 | IND. PLACA 3000 PSI | PLACA PISO 5 APTOS 508-509 TORRE 4 | 2025-11-07 | 11/14/2025 12:00:00 AM | 7 | 21 | 16.3 | 78 | PLACA | B-19388 NATIVA_PLACA_21_7 | 16.133 |  | 3 | 77.619
B-19388 NATIVA | 191 | IND. PLACA 3000 PSI | PLACA PISO 2 - T5 CUARTOS TECNICOS Y CORRESPONDENCIA EJE10-16 | 2025-11-04 | 11/11/2025 12:00:00 AM | 7 | 21 | 10.2 | 48 | PLACA | B-19388 NATIVA_PLACA_21_7 | 13.067 |  | 3 | 48.571
B-19388 NATIVA | 191 | IND. PLACA 3000 PSI | PLACA PISO 4 APTOS 502-503 TORRE 4 | 2025-11-04 | 11/11/2025 12:00:00 AM | 7 | 21 | 13.6 | 65 | PLACA | B-19388 NATIVA_PLACA_21_7 | 14.167 |  | 3 | 64.762
B-19388 NATIVA | 191 | IND. PLACA 3000 PSI | PLACA PISO 4 APTOS 502-503 TORRE 4 | 2025-11-04 | 11/11/2025 12:00:00 AM | 7 | 21 | 13.1 | 62 | PLACA | B-19388 NATIVA_PLACA_21_7 | 14.167 |  | 3 | 62.381
B-19388 NATIVA | 191 | IND. PLACA 3000 PSI | PLACA PISO 4 APTOS 502-503 TORRE 4 | 2025-11-04 | 11/11/2025 12:00:00 AM | 7 | 21 | 15.8 | 75 | PLACA | B-19388 NATIVA_PLACA_21_7 | 14.167 |  | 3 | 75.238
B-19388 NATIVA | 191 | IND. PLACA 3000 PSI | PLACA PISO 4 APTOS 501-512 Y ESCALERA EJES (2-4) PISO 4 A 5 TORRE 4 | 2025-11-05 | 11/12/2025 12:00:00 AM | 7 | 21 | 23.5 | 112 | PLACA | B-19388 NATIVA_PLACA_21_7 | 23.4 |  | 3 | 111.905
B-19388 NATIVA | 191 | IND. PLACA 3000 PSI | PLACA PISO 4 APTOS 501-512 Y ESCALERA EJES (2-4) PISO 4 A 5 TORRE 4 | 2025-11-05 | 11/12/2025 12:00:00 AM | 7 | 21 | 23.1 | 110 | PLACA | B-19388 NATIVA_PLACA_21_7 | 23.4 |  | 3 | 110
B-19388 NATIVA | 191 | IND. PLACA 3000 PSI | PLACA PISO 4 APTOS 501-512 Y ESCALERA EJES (2-4) PISO 4 A 5 TORRE 4 | 2025-11-05 | 11/12/2025 12:00:00 AM | 7 | 21 | 23.6 | 112 | PLACA | B-19388 NATIVA_PLACA_21_7 | 23.4 |  | 3 | 112.381
B-19388 NATIVA | 191 | IND. PLACA 3000 PSI | PLACA PISO 1 AP 108-109 T5 | 2025-11-06 | 11/13/2025 12:00:00 AM | 7 | 21 | 19.7 | 94 | PLACA | B-19388 NATIVA_PLACA_21_7 | 18.2 |  | 3 | 93.81
B-19388 NATIVA | 191 | IND. PLACA 3000 PSI | PLACA PISO 1 AP 108-109 T5 | 2025-11-06 | 11/13/2025 12:00:00 AM | 7 | 21 | 17.1 | 81 | PLACA | B-19388 NATIVA_PLACA_21_7 | 18.2 |  | 3 | 81.429
B-19388 NATIVA | 191 | IND. PLACA 3000 PSI | PLACA PISO 1 AP 108-109 T5 | 2025-11-06 | 11/13/2025 12:00:00 AM | 7 | 21 | 17.8 | 85 | PLACA | B-19388 NATIVA_PLACA_21_7 | 18.2 |  | 3 | 84.762
B-19388 NATIVA | 191 | IND. PLACA 3000 PSI | PLACA PISO 5 APTOS 506-507 TORRE 4 | 2025-11-06 | 11/13/2025 12:00:00 AM | 7 | 21 | 19.3 | 92 | PLACA | B-19388 NATIVA_PLACA_21_7 | 18.633 |  | 3 | 91.905
B-19388 NATIVA | 191 | IND. PLACA 3000 PSI | PLACA PISO 1 EJE 15-23 Y ESCALERA P1-P2 EJE 1-2 T5 | 2025-11-10 | 11/17/2025 12:00:00 AM | 7 | 21 | 21.6 | 103 | PLACA | B-19388 NATIVA_PLACA_21_7 | 21.267 |  | 3 | 102.857
B-19388 NATIVA | 191 | IND. PLACA 3000 PSI | PLACA PISO 5 APTOS 506-507 TORRE 4 | 2025-11-06 | 11/13/2025 12:00:00 AM | 7 | 21 | 18.4 | 88 | PLACA | B-19388 NATIVA_PLACA_21_7 | 18.633 |  | 3 | 87.619
B-19388 NATIVA | 191 | IND. PLACA 3000 PSI | PLACA PISO 5 APTOS 506-507 TORRE 4 | 2025-11-06 | 11/13/2025 12:00:00 AM | 7 | 21 | 18.2 | 87 | PLACA | B-19388 NATIVA_PLACA_21_7 | 18.633 |  | 3 | 86.667
B-19388 NATIVA | 191 | IND. PLACA 3000 PSI | PLACA PISO 1 EJE 15-23 Y ESCALERA P1-P2 EJE 1-2 T5 | 2025-11-10 | 11/17/2025 12:00:00 AM | 7 | 21 | 21.9 | 104 | PLACA | B-19388 NATIVA_PLACA_21_7 | 21.267 |  | 3 | 104.286
B-19388 NATIVA | 191 | IND. PLACA 3000 PSI | PLACA PISO 1 EJE 15-23 Y ESCALERA P1-P2 EJE 1-2 T5 | 2025-11-10 | 11/17/2025 12:00:00 AM | 7 | 21 | 20.3 | 97 | PLACA | B-19388 NATIVA_PLACA_21_7 | 21.267 |  | 3 | 96.667
B-19388 NATIVA | 191 | IND. PLACA 3000 PSI | PLACA PISO 5 APTOS 508-509 TORRE 4 | 2025-11-07 | 11/14/2025 12:00:00 AM | 7 | 21 | 16.2 | 77 | PLACA | B-19388 NATIVA_PLACA_21_7 | 16.133 |  | 3 | 77.143
B-19388 NATIVA | 191 | IND. PLACA 3000 PSI | PLACA PISO 6 APTOS 604-605 TORRE 4 | 2025-11-11 | 11/18/2025 12:00:00 AM | 7 | 21 | 21.9 | 104 | PLACA | B-19388 NATIVA_PLACA_21_7 | 22.167 |  | 3 | 104.286
B-19388 NATIVA | 191 | IND. PLACA 3000 PSI | PLACA PISO 6 APTOS 604-605 TORRE 4 | 2025-11-11 | 11/18/2025 12:00:00 AM | 7 | 21 | 23.3 | 111 | PLACA | B-19388 NATIVA_PLACA_21_7 | 22.167 |  | 3 | 110.952
B-19388 NATIVA | 191 | IND. PLACA 3000 PSI | PLACA PISO 6 APTOS 604-605 TORRE 4 | 2025-11-11 | 11/18/2025 12:00:00 AM | 7 | 21 | 21.3 | 101 | PLACA | B-19388 NATIVA_PLACA_21_7 | 22.167 |  | 3 | 101.429
B-19388 NATIVA | 191 | IND. PLACA 3000 PSI | PLACA PISO 6 APTOS 602-603 TORRE 4 | 2025-11-12 | 11/19/2025 12:00:00 AM | 7 | 21 | 18.2 | 86 | PLACA | B-19388 NATIVA_PLACA_21_7 | 19.367 |  | 3 | 86.667
B-19388 NATIVA | 191 | IND. PLACA 3000 PSI | PLACA PISO 6 APTOS 602-603 TORRE 4 | 2025-11-12 | 11/19/2025 12:00:00 AM | 7 | 21 | 17.6 | 84 | PLACA | B-19388 NATIVA_PLACA_21_7 | 19.367 |  | 3 | 83.81
B-19388 NATIVA | 191 | IND. PLACA 3000 PSI | PLACA PISO 6 APTOS 602-603 TORRE 4 | 2025-11-12 | 11/19/2025 12:00:00 AM | 7 | 21 | 22.3 | 106 | PLACA | B-19388 NATIVA_PLACA_21_7 | 19.367 |  | 3 | 106.19
B-19388 NATIVA | 191 | IND. PLACA 3000 PSI | TORRE 5 PLACA PISO 3 DEPOSITOS EJE 1-9 F-J | 2025-11-13 | 11/20/2025 12:00:00 AM | 7 | 21 | 19.4 | 92 | PLACA | B-19388 NATIVA_PLACA_21_7 | 19.133 |  | 3 | 92.381
B-19388 NATIVA | 191 | IND. PLACA 3000 PSI | TORRE 5 PLACA PISO 3 DEPOSITOS EJE 1-9 F-J | 2025-11-13 | 11/20/2025 12:00:00 AM | 7 | 21 | 19.1 | 91 | PLACA | B-19388 NATIVA_PLACA_21_7 | 19.133 |  | 3 | 90.952
B-19388 NATIVA | 191 | IND. PLACA 3000 PSI | TORRE 5 PLACA PISO 3 DEPOSITOS EJE 1-9 F-J | 2025-11-13 | 11/20/2025 12:00:00 AM | 7 | 21 | 18.9 | 90 | PLACA | B-19388 NATIVA_PLACA_21_7 | 19.133 |  | 3 | 90
B-19388 NATIVA | 191 | IND. PLACA 3000 PSI | PLACA PISO 6 APTOS 606-607 TORRE 4 | 2025-11-14 | 11/21/2025 12:00:00 AM | 7 | 21 | 19.5 | 93 | PLACA | B-19388 NATIVA_PLACA_21_7 | 18.833 |  | 3 | 92.857
B-19388 NATIVA | 191 | IND. PLACA 3000 PSI | PLACA PISO 6 APTOS 606-607 TORRE 4 | 2025-11-14 | 11/21/2025 12:00:00 AM | 7 | 21 | 19 | 90 | PLACA | B-19388 NATIVA_PLACA_21_7 | 18.833 |  | 3 | 90.476
B-19388 NATIVA | 191 | IND. PLACA 3000 PSI | PLACA PISO 6 APTOS 606-607 TORRE 4 | 2025-11-14 | 11/21/2025 12:00:00 AM | 7 | 21 | 18 | 86 | PLACA | B-19388 NATIVA_PLACA_21_7 | 18.833 |  | 3 | 85.714
B-19388 NATIVA | 191 | IND. PLACA 3000 PSI | PLACA PISO 6 APTOS 608-609 TORRE 4 | 2025-11-15 | 11/22/2025 12:00:00 AM | 7 | 21 | 18.5 | 88 | PLACA | B-19388 NATIVA_PLACA_21_7 | 18.633 |  | 3 | 88.095
B-19388 NATIVA | 191 | IND. PLACA 3000 PSI | PLACA PISO 6 APTOS 608-609 TORRE 4 | 2025-11-15 | 11/22/2025 12:00:00 AM | 7 | 21 | 19 | 90 | PLACA | B-19388 NATIVA_PLACA_21_7 | 18.633 |  | 3 | 90.476
B-19388 NATIVA | 191 | IND. PLACA 3000 PSI | PLACA PISO 6 APTOS 608-609 TORRE 4 | 2025-11-15 | 11/22/2025 12:00:00 AM | 7 | 21 | 18.4 | 87 | PLACA | B-19388 NATIVA_PLACA_21_7 | 18.633 |  | 3 | 87.619
B-19388 NATIVA | 191 | IND. PLACA 3000 PSI | PLACA PISO 6 APTOS 601-612 TORRE 4 | 2025-11-13 | 11/20/2025 12:00:00 AM | 7 | 21 | 18.2 | 86 | PLACA | B-19388 NATIVA_PLACA_21_7 | 18.667 |  | 3 | 86.667
B-19388 NATIVA | 191 | IND. PLACA 3000 PSI | PLACA PISO 6 APTOS 601-612 TORRE 4 | 2025-11-13 | 11/20/2025 12:00:00 AM | 7 | 21 | 18.9 | 90 | PLACA | B-19388 NATIVA_PLACA_21_7 | 18.667 |  | 3 | 90
B-19388 NATIVA | 191 | IND. PLACA 3000 PSI | PLACA PISO 6 APTOS 601-612 TORRE 4 | 2025-11-13 | 11/20/2025 12:00:00 AM | 7 | 21 | 18.9 | 90 | PLACA | B-19388 NATIVA_PLACA_21_7 | 18.667 |  | 3 | 90
B-19388 NATIVA | 191 | IND. PLACA 3000 PSI | PLACA PISO 7 APTOS 701-712 TORRE 4 | 2025-11-22 | 11/29/2025 12:00:00 AM | 7 | 21 | 22.7 | 108 | PLACA | B-19388 NATIVA_PLACA_21_7 | 23.1 |  | 3 | 108.095
B-19388 NATIVA | 191 | IND. PLACA 3000 PSI | PLACA PISO 7 APTOS 701-712 TORRE 4 | 2025-11-22 | 11/29/2025 12:00:00 AM | 7 | 21 | 22.2 | 106 | PLACA | B-19388 NATIVA_PLACA_21_7 | 23.1 |  | 3 | 105.714
B-19388 NATIVA | 191 | IND. PLACA 3000 PSI | PLACA PISO 7 APTOS 701-712 TORRE 4 | 2025-11-22 | 11/29/2025 12:00:00 AM | 7 | 21 | 24.4 | 116 | PLACA | B-19388 NATIVA_PLACA_21_7 | 23.1 |  | 3 | 116.19
B-19388 NATIVA | 191 | IND. PLACA 3000 PSI | PLACA PISO 3 AP 301 Y ACCESO TORRE 5 | 2025-11-24 | 12/1/2025 12:00:00 AM | 7 | 21 | 17.8 | 85 | PLACA | B-19388 NATIVA_PLACA_21_7 | 20.033 |  | 3 | 84.762
B-19388 NATIVA | 191 | IND. PLACA 3000 PSI | PLACA PISO 6 APTOS 608-609 TORRE 4 | 2025-11-18 | 11/25/2025 12:00:00 AM | 7 | 21 | 20.9 | 99 | PLACA | B-19388 NATIVA_PLACA_21_7 | 22.3 |  | 3 | 99.524
B-19388 NATIVA | 191 | IND. PLACA 3000 PSI | PLACA PISO 6 APTOS 608-609 TORRE 4 | 2025-11-18 | 11/25/2025 12:00:00 AM | 7 | 21 | 23.6 | 112 | PLACA | B-19388 NATIVA_PLACA_21_7 | 22.3 |  | 3 | 112.381
B-19388 NATIVA | 191 | IND. PLACA 3000 PSI | PLACA PISO 6 APTOS 608-609 TORRE 4 | 2025-11-18 | 11/25/2025 12:00:00 AM | 7 | 21 | 22.4 | 106 | PLACA | B-19388 NATIVA_PLACA_21_7 | 22.3 |  | 3 | 106.667
B-19388 NATIVA | 191 | IND. PLACA 3000 PSI | PLACA PISO 3 APTOS 304-305 + PASILLO TORRE 5 | 2025-11-18 | 11/25/2025 12:00:00 AM | 7 | 21 | 22.8 | 109 | PLACA | B-19388 NATIVA_PLACA_21_7 | 21.733 |  | 3 | 108.571
B-19388 NATIVA | 191 | IND. PLACA 3000 PSI | PLACA PISO 3 APTOS 304-305 + PASILLO TORRE 5 | 2025-11-18 | 11/25/2025 12:00:00 AM | 7 | 21 | 20.5 | 97 | PLACA | B-19388 NATIVA_PLACA_21_7 | 21.733 |  | 3 | 97.619
B-19388 NATIVA | 191 | IND. PLACA 3000 PSI | PLACA PISO 3 APTOS 304-305 + PASILLO TORRE 5 | 2025-11-18 | 11/25/2025 12:00:00 AM | 7 | 21 | 21.9 | 104 | PLACA | B-19388 NATIVA_PLACA_21_7 | 21.733 |  | 3 | 104.286
B-19388 NATIVA | 191 | IND. PLACA 3000 PSI | PLACA PISO 7 APTOS 704-705 Y ESCALERA EJES (18-20) PISO 5 A 6 TORRE 4 | 2025-11-19 | 11/26/2025 12:00:00 AM | 7 | 21 | 17 | 81 | PLACA | B-19388 NATIVA_PLACA_21_7 | 18.233 |  | 3 | 80.952
B-19388 NATIVA | 191 | IND. PLACA 3000 PSI | PLACA PISO 7 APTOS 704-705 Y ESCALERA EJES (18-20) PISO 5 A 6 TORRE 4 | 2025-11-19 | 11/26/2025 12:00:00 AM | 7 | 21 | 20.1 | 96 | PLACA | B-19388 NATIVA_PLACA_21_7 | 18.233 |  | 3 | 95.714
B-19388 NATIVA | 191 | IND. PLACA 3000 PSI | PLACA PISO 7 APTOS 704-705 Y ESCALERA EJES (18-20) PISO 5 A 6 TORRE 4 | 2025-11-19 | 11/26/2025 12:00:00 AM | 7 | 21 | 17.6 | 84 | PLACA | B-19388 NATIVA_PLACA_21_7 | 18.233 |  | 3 | 83.81
B-19388 NATIVA | 191 | IND. PLACA 3000 PSI | PLACA PISO 3 AP 306-307 TORRE 5 | 2025-11-20 | 11/27/2025 12:00:00 AM | 7 | 21 | 17.5 | 83 | PLACA | B-19388 NATIVA_PLACA_21_7 | 18.967 |  | 3 | 83.333
B-19388 NATIVA | 191 | IND. PLACA 3000 PSI | PLACA PISO 3 AP 306-307 TORRE 5 | 2025-11-20 | 11/27/2025 12:00:00 AM | 7 | 21 | 18 | 86 | PLACA | B-19388 NATIVA_PLACA_21_7 | 18.967 |  | 3 | 85.714
B-19388 NATIVA | 191 | IND. PLACA 3000 PSI | PLACA PISO 3 AP 306-307 TORRE 5 | 2025-11-20 | 11/27/2025 12:00:00 AM | 7 | 21 | 21.4 | 102 | PLACA | B-19388 NATIVA_PLACA_21_7 | 18.967 |  | 3 | 101.905
B-19388 NATIVA | 191 | IND. PLACA 3000 PSI | PLACA PISO 7 APTOS 702-703 TORRE 4 | 2025-11-20 | 11/27/2025 12:00:00 AM | 7 | 21 | 23.3 | 111 | PLACA | B-19388 NATIVA_PLACA_21_7 | 22.7 |  | 3 | 110.952
B-19388 NATIVA | 191 | IND. PLACA 3000 PSI | PLACA PISO 7 APTOS 702-703 TORRE 4 | 2025-11-20 | 11/27/2025 12:00:00 AM | 7 | 21 | 24.2 | 115 | PLACA | B-19388 NATIVA_PLACA_21_7 | 22.7 |  | 3 | 115.238
B-19388 NATIVA | 191 | IND. PLACA 3000 PSI | PLACA PISO 7 APTOS 702-703 TORRE 4 | 2025-11-20 | 11/27/2025 12:00:00 AM | 7 | 21 | 20.6 | 98 | PLACA | B-19388 NATIVA_PLACA_21_7 | 22.7 |  | 3 | 98.095
B-19388 NATIVA | 191 | IND. PLACA 3000 PSI | PLACA PISO 7 APTOS 708-709 TORRE 4 | 2025-11-24 | 12/1/2025 12:00:00 AM | 7 | 21 | 17 | 81 | PLACA | B-19388 NATIVA_PLACA_21_7 | 16.933 |  | 3 | 80.952
B-19388 NATIVA | 191 | IND. PLACA 3000 PSI | PLACA PISO 7 APTOS 708-709 TORRE 4 | 2025-11-24 | 12/1/2025 12:00:00 AM | 7 | 21 | 16.7 | 79 | PLACA | B-19388 NATIVA_PLACA_21_7 | 16.933 |  | 3 | 79.524
B-19388 NATIVA | 191 | IND. PLACA 3000 PSI | PLACA PISO 7 APTOS 708-709 TORRE 4 | 2025-11-24 | 12/1/2025 12:00:00 AM | 7 | 21 | 17.1 | 81 | PLACA | B-19388 NATIVA_PLACA_21_7 | 16.933 |  | 3 | 81.429
B-19388 NATIVA | 191 | IND. PLACA 3000 PSI | PLACA PISO 3 AP 301 Y ACCESO TORRE 5 | 2025-11-24 | 12/1/2025 12:00:00 AM | 7 | 21 | 20.6 | 98 | PLACA | B-19388 NATIVA_PLACA_21_7 | 20.033 |  | 3 | 98.095
B-19388 NATIVA | 191 | IND. PLACA 3000 PSI | PLACA PISO 3 AP 301 Y ACCESO TORRE 5 | 2025-11-24 | 12/1/2025 12:00:00 AM | 7 | 21 | 21.7 | 103 | PLACA | B-19388 NATIVA_PLACA_21_7 | 20.033 |  | 3 | 103.333
B-19388 NATIVA | 191 | IND. PLACA 3000 PSI | PLACA PISO 8 APTOS 810-811 Y ESCALERA EJES (18-20) PISO 7 A 8 TORRE 4 | 2025-12-02 | 12/9/2025 12:00:00 AM | 7 | 21 | 24 | 114 | PLACA | B-19388 NATIVA_PLACA_21_7 | 24.067 |  | 3 | 114.286
B-19388 NATIVA | 191 | IND. PLACA 3000 PSI | PLACA PISO 7 APTOS 710-711 Y ESCALERA EJES (2-4) PISO 6 A 7 TORRE 4 | 2025-11-25 | 12/2/2025 12:00:00 AM | 7 | 21 | 21.4 | 102 | PLACA | B-19388 NATIVA_PLACA_21_7 | 21.9 |  | 3 | 101.905
B-19388 NATIVA | 191 | IND. PLACA 3000 PSI | PLACA PISO 7 APTOS 710-711 Y ESCALERA EJES (2-4) PISO 6 A 7 TORRE 4 | 2025-11-25 | 12/2/2025 12:00:00 AM | 7 | 21 | 20.6 | 98 | PLACA | B-19388 NATIVA_PLACA_21_7 | 21.9 |  | 3 | 98.095
B-19388 NATIVA | 191 | IND. PLACA 3000 PSI | PLACA PISO 7 APTOS 710-711 Y ESCALERA EJES (2-4) PISO 6 A 7 TORRE 4 | 2025-11-25 | 12/2/2025 12:00:00 AM | 7 | 21 | 23.7 | 113 | PLACA | B-19388 NATIVA_PLACA_21_7 | 21.9 |  | 3 | 112.857
B-19388 NATIVA | 191 | IND. PLACA 3000 PSI | PLACA PISO 8 APTOS 806-807 Y ESCALERA EJES (18-20) PISO 6 A 7 TORRE 4 | 2025-11-28 | 12/5/2025 12:00:00 AM | 7 | 21 | 17.5 | 83 | PLACA | B-19388 NATIVA_PLACA_21_7 | 17.6 |  | 3 | 83.333
B-19388 NATIVA | 191 | IND. PLACA 3000 PSI | PLACA PISO 8 APTOS 806-807 Y ESCALERA EJES (18-20) PISO 6 A 7 TORRE 4 | 2025-11-28 | 12/5/2025 12:00:00 AM | 7 | 21 | 19.2 | 91 | PLACA | B-19388 NATIVA_PLACA_21_7 | 17.6 |  | 3 | 91.429
B-19388 NATIVA | 191 | IND. PLACA 3000 PSI | PLACA PISO 8 APTOS 806-807 Y ESCALERA EJES (18-20) PISO 6 A 7 TORRE 4 | 2025-11-28 | 12/5/2025 12:00:00 AM | 7 | 21 | 16.1 | 76 | PLACA | B-19388 NATIVA_PLACA_21_7 | 17.6 |  | 3 | 76.667
B-19388 NATIVA | 191 | IND. PLACA 3000 PSI | PLACA DEPOSITOS P3 EJE 15-23 +PASILLO | 2025-11-28 | 12/5/2025 12:00:00 AM | 7 | 21 | 14.2 | 68 | PLACA | B-19388 NATIVA_PLACA_21_7 | 16.633 |  | 3 | 67.619
B-19388 NATIVA | 191 | IND. PLACA 3000 PSI | PLACA DEPOSITOS P3 EJE 15-23 +PASILLO | 2025-11-28 | 12/5/2025 12:00:00 AM | 7 | 21 | 19.8 | 94 | PLACA | B-19388 NATIVA_PLACA_21_7 | 16.633 |  | 3 | 94.286
B-19388 NATIVA | 191 | IND. PLACA 3000 PSI | PLACA DEPOSITOS P3 EJE 15-23 +PASILLO | 2025-11-28 | 12/5/2025 12:00:00 AM | 7 | 21 | 15.9 | 76 | PLACA | B-19388 NATIVA_PLACA_21_7 | 16.633 |  | 3 | 75.714
B-19388 NATIVA | 191 | IND. PLACA 3000 PSI | PLACA TORRE 5 AP 308-309 | 2025-11-26 | 12/3/2025 12:00:00 AM | 7 | 21 | 22.5 | 107 | PLACA | B-19388 NATIVA_PLACA_21_7 | 22.033 |  | 3 | 107.143
B-19388 NATIVA | 191 | IND. PLACA 3000 PSI | PLACA PISO 4 EJE 1-9 SALA DE JUEGOS Y 402+ESCALERA EJE 23 TORRE 5 | 2025-11-29 | 12/6/2025 12:00:00 AM | 7 | 21 | 15 | 71 | PLACA | B-19388 NATIVA_PLACA_21_7 | 17.367 |  | 3 | 71.429
B-19388 NATIVA | 191 | IND. PLACA 3000 PSI | PLACA PISO 4 EJE 1-9 SALA DE JUEGOS Y 402+ESCALERA EJE 23 TORRE 5 | 2025-11-29 | 12/6/2025 12:00:00 AM | 7 | 21 | 15.6 | 74 | PLACA | B-19388 NATIVA_PLACA_21_7 | 17.367 |  | 3 | 74.286
B-19388 NATIVA | 191 | IND. PLACA 3000 PSI | PLACA PISO 4 EJE 1-9 SALA DE JUEGOS Y 402+ESCALERA EJE 23 TORRE 5 | 2025-11-29 | 12/6/2025 12:00:00 AM | 7 | 21 | 21.5 | 102 | PLACA | B-19388 NATIVA_PLACA_21_7 | 17.367 |  | 3 | 102.381
B-19388 NATIVA | 191 | IND. PLACA 3000 PSI | PLACA TORRE 5 AP 308-309 | 2025-11-26 | 12/3/2025 12:00:00 AM | 7 | 21 | 21.6 | 103 | PLACA | B-19388 NATIVA_PLACA_21_7 | 22.033 |  | 3 | 102.857
B-19388 NATIVA | 191 | IND. PLACA 3000 PSI | PLACA TORRE 5 AP 308-309 | 2025-11-26 | 12/3/2025 12:00:00 AM | 7 | 21 | 22 | 105 | PLACA | B-19388 NATIVA_PLACA_21_7 | 22.033 |  | 3 | 104.762
B-19388 NATIVA | 191 | IND. PLACA 3000 PSI | PLACA PISO 8 APTOS 804-805 TORRE 4 | 2025-11-26 | 12/3/2025 12:00:00 AM | 7 | 21 | 22.8 | 108 | PLACA | B-19388 NATIVA_PLACA_21_7 | 22.3 |  | 3 | 108.571
B-19388 NATIVA | 191 | IND. PLACA 3000 PSI | PLACA PISO 8 APTOS 804-805 TORRE 4 | 2025-11-26 | 12/3/2025 12:00:00 AM | 7 | 21 | 21.6 | 103 | PLACA | B-19388 NATIVA_PLACA_21_7 | 22.3 |  | 3 | 102.857
B-19388 NATIVA | 191 | IND. PLACA 3000 PSI | PLACA PISO 8 APTOS 804-805 TORRE 4 | 2025-11-26 | 12/3/2025 12:00:00 AM | 7 | 21 | 22.5 | 107 | PLACA | B-19388 NATIVA_PLACA_21_7 | 22.3 |  | 3 | 107.143
B-19388 NATIVA | 191 | IND. PLACA 3000 PSI | PLACA PISO 8 APTOS 802-803 TORRE 4 | 2025-11-27 | 12/4/2025 12:00:00 AM | 7 | 21 | 21.9 | 104 | PLACA | B-19388 NATIVA_PLACA_21_7 | 21.233 |  | 3 | 104.286
B-19388 NATIVA | 191 | IND. PLACA 3000 PSI | PLACA PISO 8 APTOS 802-803 TORRE 4 | 2025-11-27 | 12/4/2025 12:00:00 AM | 7 | 21 | 22.5 | 107 | PLACA | B-19388 NATIVA_PLACA_21_7 | 21.233 |  | 3 | 107.143
B-19388 NATIVA | 191 | IND. PLACA 3000 PSI | PLACA PISO 8 APTOS 802-803 TORRE 4 | 2025-11-27 | 12/4/2025 12:00:00 AM | 7 | 21 | 19.3 | 92 | PLACA | B-19388 NATIVA_PLACA_21_7 | 21.233 |  | 3 | 91.905
B-19388 NATIVA | 191 | IND. PLACA 3000 PSI | PLACA PISO 8 APTOS 801-812 TORRE 4 | 2025-11-29 | 12/6/2025 12:00:00 AM | 7 | 21 | 22.1 | 105 | PLACA | B-19388 NATIVA_PLACA_21_7 | 19.3 |  | 3 | 105.238
B-19388 NATIVA | 191 | IND. PLACA 3000 PSI | PLACA PISO 8 APTOS 801-812 TORRE 4 | 2025-11-29 | 12/6/2025 12:00:00 AM | 7 | 21 | 15.2 | 72 | PLACA | B-19388 NATIVA_PLACA_21_7 | 19.3 |  | 3 | 72.381
B-19388 NATIVA | 191 | IND. PLACA 3000 PSI | PLACA PISO 8 APTOS 801-812 TORRE 4 | 2025-11-29 | 12/6/2025 12:00:00 AM | 7 | 21 | 20.6 | 98 | PLACA | B-19388 NATIVA_PLACA_21_7 | 19.3 |  | 3 | 98.095
B-19388 NATIVA | 191 | IND. PLACA 3000 PSI | PLACA PISO 8 APTOS 810-811 Y ESCALERA EJES (18-20) PISO 7 A 8 TORRE 4 | 2025-12-02 | 12/9/2025 12:00:00 AM | 7 | 21 | 22.5 | 107 | PLACA | B-19388 NATIVA_PLACA_21_7 | 24.067 |  | 3 | 107.143
B-19388 NATIVA | 191 | IND. PLACA 3000 PSI | PLACA PISO 8 APTOS 810-811 Y ESCALERA EJES (18-20) PISO 7 A 8 TORRE 4 | 2025-12-02 | 12/9/2025 12:00:00 AM | 7 | 21 | 25.7 | 122 | PLACA | B-19388 NATIVA_PLACA_21_7 | 24.067 |  | 3 | 122.381
B-19388 NATIVA | 191 | IND. PLACA 3000 PSI | PLACA PISO 7 APTOS 706-707 TORRE 4 | 2025-11-21 | 11/28/2025 12:00:00 AM | 7 | 21 | 19.1 | 91 | PLACA | B-19388 NATIVA_PLACA_21_7 | 18.6 |  | 3 | 90.952
B-19388 NATIVA | 191 | IND. PLACA 3000 PSI | PLACA PISO 7 APTOS 706-707 TORRE 4 | 2025-11-21 | 11/28/2025 12:00:00 AM | 7 | 21 | 17.8 | 85 | PLACA | B-19388 NATIVA_PLACA_21_7 | 18.6 |  | 3 | 84.762
B-19388 NATIVA | 191 | IND. PLACA 3000 PSI | PLACA PISO 7 APTOS 706-707 TORRE 4 | 2025-11-21 | 11/28/2025 12:00:00 AM | 7 | 21 | 18.9 | 90 | PLACA | B-19388 NATIVA_PLACA_21_7 | 18.6 |  | 3 | 90
B-19388 NATIVA | 191 | IND. PLACA 3000 PSI | PLACA P4 AP 401-412 TORRE 5 | 2025-12-02 | 12/9/2025 12:00:00 AM | 7 | 21 | 25.7 | 122 | PLACA | B-19388 NATIVA_PLACA_21_7 | 25.1 |  | 3 | 122.381
B-19388 NATIVA | 191 | IND. PLACA 3000 PSI | PLACA P4 AP 401-412 TORRE 5 | 2025-12-02 | 12/9/2025 12:00:00 AM | 7 | 21 | 25 | 119 | PLACA | B-19388 NATIVA_PLACA_21_7 | 25.1 |  | 3 | 119.048
B-19388 NATIVA | 191 | IND. PLACA 3000 PSI | PLACA P4 AP 401-412 TORRE 5 | 2025-12-02 | 12/9/2025 12:00:00 AM | 7 | 21 | 24.6 | 117 | PLACA | B-19388 NATIVA_PLACA_21_7 | 25.1 |  | 3 | 117.143
B-19388 NATIVA | 191 | IND. PLACA 3000 PSI | PLACA P4 AP 406-407 TORRE 5 | 2025-12-03 | 12/10/2025 12:00:00 AM | 7 | 21 | 19 | 90 | PLACA | B-19388 NATIVA_PLACA_21_7 | 18.933 |  | 3 | 90.476
B-19388 NATIVA | 191 | IND. PLACA 3000 PSI | PLACA P4 AP 406-407 TORRE 5 | 2025-12-03 | 12/10/2025 12:00:00 AM | 7 | 21 | 18.4 | 88 | PLACA | B-19388 NATIVA_PLACA_21_7 | 18.933 |  | 3 | 87.619
B-19388 NATIVA | 191 | IND. PLACA 3000 PSI | PLACA P4 AP 406-407 TORRE 5 | 2025-12-03 | 12/10/2025 12:00:00 AM | 7 | 21 | 19.4 | 92 | PLACA | B-19388 NATIVA_PLACA_21_7 | 18.933 |  | 3 | 92.381
B-19388 NATIVA | 191 | IND. PLACA 3000 PSI | PLACA PISO 9 APTOS 904-905 TORRE 4 | 2025-12-03 | 12/10/2025 12:00:00 AM | 7 | 21 | 19.1 | 91 | PLACA | B-19388 NATIVA_PLACA_21_7 | 21.033 |  | 3 | 90.952
B-19388 NATIVA | 191 | IND. PLACA 3000 PSI | PLACA PISO 9 APTOS 904-905 TORRE 4 | 2025-12-03 | 12/10/2025 12:00:00 AM | 7 | 21 | 22.6 | 108 | PLACA | B-19388 NATIVA_PLACA_21_7 | 21.033 |  | 3 | 107.619
B-19388 NATIVA | 191 | IND. PLACA 3000 PSI | PLACA PISO 9 APTOS 904-905 TORRE 4 | 2025-12-03 | 12/10/2025 12:00:00 AM | 7 | 21 | 21.4 | 102 | PLACA | B-19388 NATIVA_PLACA_21_7 | 21.033 |  | 3 | 101.905
B-19388 NATIVA | 191 | IND. PLACA 3000 PSI | PLACA PISO 9 APTOS 902-903 TORRE 4 | 2025-12-04 | 12/11/2025 12:00:00 AM | 7 | 21 | 15.5 | 74 | PLACA | B-19388 NATIVA_PLACA_21_7 | 16.7 |  | 3 | 73.81
B-19388 NATIVA | 191 | IND. PLACA 3000 PSI | PLACA PISO 9 APTOS 902-903 TORRE 4 | 2025-12-04 | 12/11/2025 12:00:00 AM | 7 | 21 | 17.1 | 82 | PLACA | B-19388 NATIVA_PLACA_21_7 | 16.7 |  | 3 | 81.429
B-19388 NATIVA | 191 | IND. PLACA 3000 PSI | PLACA PISO 9 APTOS 902-903 TORRE 4 | 2025-12-04 | 12/11/2025 12:00:00 AM | 7 | 21 | 17.5 | 83 | PLACA | B-19388 NATIVA_PLACA_21_7 | 16.7 |  | 3 | 83.333
B-19388 NATIVA | 191 | IND. PLACA 3000 PSI | PLACA P4 AP 408-409 TORRE 5 | 2025-12-04 | 12/11/2025 12:00:00 AM | 7 | 21 | 21.5 | 102 | PLACA | B-19388 NATIVA_PLACA_21_7 | 21.6 |  | 3 | 102.381
B-19388 NATIVA | 191 | IND. PLACA 3000 PSI | PLACA P4 AP 408-409 TORRE 5 | 2025-12-04 | 12/11/2025 12:00:00 AM | 7 | 21 | 21.1 | 100 | PLACA | B-19388 NATIVA_PLACA_21_7 | 21.6 |  | 3 | 100.476
B-19388 NATIVA | 191 | IND. PLACA 3000 PSI | PLACA P4 AP 408-409 TORRE 5 | 2025-12-04 | 12/11/2025 12:00:00 AM | 7 | 21 | 22.2 | 106 | PLACA | B-19388 NATIVA_PLACA_21_7 | 21.6 |  | 3 | 105.714
B-19388 NATIVA | 191 | IND. PLACA 3000 PSI | PLACA PISO 9 APTOS 906-907 Y ESCALERA EJES (2-4) PISO 7 A 8 TORRE 4 | 2025-12-05 | 12/12/2025 12:00:00 AM | 7 | 21 | 19 | 90 | PLACA | B-19388 NATIVA_PLACA_21_7 | 19.433 |  | 3 | 90.476
B-19388 NATIVA | 191 | IND. PLACA 3000 PSI | PLACA PISO 9 APTOS 906-907 Y ESCALERA EJES (2-4) PISO 7 A 8 TORRE 4 | 2025-12-05 | 12/12/2025 12:00:00 AM | 7 | 21 | 20.7 | 98 | PLACA | B-19388 NATIVA_PLACA_21_7 | 19.433 |  | 3 | 98.571
B-19388 NATIVA | 191 | IND. PLACA 3000 PSI | PLACA PISO 9 APTOS 906-907 Y ESCALERA EJES (2-4) PISO 7 A 8 TORRE 4 | 2025-12-05 | 12/12/2025 12:00:00 AM | 7 | 21 | 18.6 | 89 | PLACA | B-19388 NATIVA_PLACA_21_7 | 19.433 |  | 3 | 88.571
B-19388 NATIVA | 191 | IND. PLACA 3000 PSI | PLACA P6 AP 604-605 +ESCALERA P2 EJE 23 | 2025-12-18 | 12/25/2025 12:00:00 AM | 7 | 21 | 21.3 | 101 | PLACA | B-19388 NATIVA_PLACA_21_7 | 19.9 |  | 3 | 101.429
B-19388 NATIVA | 191 | IND. PLACA 3000 PSI | PLACA PISO 10 APTOS 1010-1011 Y ESCALERA EJES (18-20) PISO 9 A 10 TORRE 4 | 2025-12-18 | 12/25/2025 12:00:00 AM | 7 | 21 | 23.8 | 113 | PLACA | B-19388 NATIVA_PLACA_21_7 | 23.633 |  | 3 | 113.333
B-19388 NATIVA | 191 | IND. PLACA 3000 PSI | PLACA PISO 10 APTOS 1010-1011 Y ESCALERA EJES (18-20) PISO 9 A 10 TORRE 4 | 2025-12-18 | 12/25/2025 12:00:00 AM | 7 | 21 | 22.9 | 109 | PLACA | B-19388 NATIVA_PLACA_21_7 | 23.633 |  | 3 | 109.048
B-19388 NATIVA | 191 | IND. PLACA 3000 PSI | PLACA PISO 10 APTOS 1010-1011 Y ESCALERA EJES (18-20) PISO 9 A 10 TORRE 4 | 2025-12-18 | 12/25/2025 12:00:00 AM | 7 | 21 | 24.2 | 115 | PLACA | B-19388 NATIVA_PLACA_21_7 | 23.633 |  | 3 | 115.238
B-19388 NATIVA | 191 | IND. PLACA 3000 PSI | PLACA P5 AP 503-502 TORRE 5 + ESCALERA EJE 1 P2 | 2025-12-09 | 12/16/2025 12:00:00 AM | 7 | 21 | 23.4 | 111 | PLACA | B-19388 NATIVA_PLACA_21_7 | 22.733 |  | 3 | 111.429
B-19388 NATIVA | 191 | IND. PLACA 3000 PSI | PLACA P5 AP 503-502 TORRE 5 + ESCALERA EJE 1 P2 | 2025-12-09 | 12/16/2025 12:00:00 AM | 7 | 21 | 23.4 | 111 | PLACA | B-19388 NATIVA_PLACA_21_7 | 22.733 |  | 3 | 111.429
B-19388 NATIVA | 191 | IND. PLACA 3000 PSI | PLACA P5 AP 503-502 TORRE 5 + ESCALERA EJE 1 P2 | 2025-12-09 | 12/16/2025 12:00:00 AM | 7 | 21 | 21.4 | 102 | PLACA | B-19388 NATIVA_PLACA_21_7 | 22.733 |  | 3 | 101.905
B-19388 NATIVA | 191 | IND. PLACA 3000 PSI | PLACA PISO 9 APTOS 901-912 TORRE 4 | 2025-12-09 | 12/16/2025 12:00:00 AM | 7 | 21 | 22.2 | 106 | PLACA | B-19388 NATIVA_PLACA_21_7 | 20.467 |  | 3 | 105.714
B-19388 NATIVA | 191 | IND. PLACA 3000 PSI | PLACA PISO 9 APTOS 901-912 TORRE 4 | 2025-12-09 | 12/16/2025 12:00:00 AM | 7 | 21 | 17.6 | 84 | PLACA | B-19388 NATIVA_PLACA_21_7 | 20.467 |  | 3 | 83.81
B-19388 NATIVA | 191 | IND. PLACA 3000 PSI | PLACA PISO 9 APTOS 901-912 TORRE 4 | 2025-12-09 | 12/16/2025 12:00:00 AM | 7 | 21 | 21.6 | 103 | PLACA | B-19388 NATIVA_PLACA_21_7 | 20.467 |  | 3 | 102.857
B-19388 NATIVA | 191 | IND. PLACA 3000 PSI | PLACA PISO APTOS 908-909 Y ESCALERA EJES (18-20) PISO 8 A 9 TORRE 4 | 2025-12-10 | 12/17/2025 12:00:00 AM | 7 | 21 | 22.7 | 108 | PLACA | B-19388 NATIVA_PLACA_21_7 | 21.1 |  | 3 | 108.095
B-19388 NATIVA | 191 | IND. PLACA 3000 PSI | PLACA PISO APTOS 908-909 Y ESCALERA EJES (18-20) PISO 8 A 9 TORRE 4 | 2025-12-10 | 12/17/2025 12:00:00 AM | 7 | 21 | 19.5 | 93 | PLACA | B-19388 NATIVA_PLACA_21_7 | 21.1 |  | 3 | 92.857
B-19388 NATIVA | 191 | IND. PLACA 3000 PSI | PLACA PISO APTOS 908-909 Y ESCALERA EJES (18-20) PISO 8 A 9 TORRE 4 | 2025-12-10 | 12/17/2025 12:00:00 AM | 7 | 21 | 21.1 | 100 | PLACA | B-19388 NATIVA_PLACA_21_7 | 21.1 |  | 3 | 100.476
B-19388 NATIVA | 191 | IND. PLACA 3000 PSI | PLACA P5 AP 501-512 TORRE 5 | 2025-12-12 | 12/19/2025 12:00:00 AM | 7 | 21 | 23.9 | 114 | PLACA | B-19388 NATIVA_PLACA_21_7 | 21.967 |  | 3 | 113.81
B-19388 NATIVA | 191 | IND. PLACA 3000 PSI | PLACA P5 AP 501-512 TORRE 5 | 2025-12-12 | 12/19/2025 12:00:00 AM | 7 | 21 | 18.7 | 89 | PLACA | B-19388 NATIVA_PLACA_21_7 | 21.967 |  | 3 | 89.048
B-19388 NATIVA | 191 | IND. PLACA 3000 PSI | PLACA P5 AP 501-512 TORRE 5 | 2025-12-12 | 12/19/2025 12:00:00 AM | 7 | 21 | 23.3 | 111 | PLACA | B-19388 NATIVA_PLACA_21_7 | 21.967 |  | 3 | 110.952
B-19388 NATIVA | 191 | IND. PLACA 3000 PSI | PLACA PISO 10 APTOS 1004-1005 TORRE 4 | 2025-12-12 | 12/19/2025 12:00:00 AM | 7 | 21 | 23.1 | 110 | PLACA | B-19388 NATIVA_PLACA_21_7 | 22.533 |  | 3 | 110
B-19388 NATIVA | 191 | IND. PLACA 3000 PSI | PLACA PISO 10 APTOS 1004-1005 TORRE 4 | 2025-12-12 | 12/19/2025 12:00:00 AM | 7 | 21 | 18.5 | 88 | PLACA | B-19388 NATIVA_PLACA_21_7 | 22.533 |  | 3 | 88.095
B-19388 NATIVA | 191 | IND. PLACA 3000 PSI | PLACA PISO 10 APTOS 1004-1005 TORRE 4 | 2025-12-12 | 12/19/2025 12:00:00 AM | 7 | 21 | 26 | 124 | PLACA | B-19388 NATIVA_PLACA_21_7 | 22.533 |  | 3 | 123.81
B-19388 NATIVA | 191 | IND. PLACA 3000 PSI | PLACA PISO 10 APTOS 1002-1003 TORRE 4 | 2025-12-13 | 12/20/2025 12:00:00 AM | 7 | 21 | 37.6 | 179 | PLACA | B-19388 NATIVA_PLACA_21_7 | 37.5 |  | 3 | 179.048
B-19388 NATIVA | 191 | IND. PLACA 3000 PSI | PLACA PISO 10 APTOS 1002-1003 TORRE 4 | 2025-12-13 | 12/20/2025 12:00:00 AM | 7 | 21 | 37.7 | 180 | PLACA | B-19388 NATIVA_PLACA_21_7 | 37.5 |  | 3 | 179.524
B-19388 NATIVA | 191 | IND. PLACA 3000 PSI | PLACA PISO 10 APTOS 1002-1003 TORRE 4 | 2025-12-13 | 12/20/2025 12:00:00 AM | 7 | 21 | 37.2 | 177 | PLACA | B-19388 NATIVA_PLACA_21_7 | 37.5 |  | 3 | 177.143
B-19388 NATIVA | 191 | IND. PLACA 3000 PSI | PLACA P5 AP 506-507 + PASILLO TORRE 5 | 2025-12-13 | 12/20/2025 12:00:00 AM | 7 | 21 | 21.4 | 102 | PLACA | B-19388 NATIVA_PLACA_21_7 | 20.567 |  | 3 | 101.905
B-19388 NATIVA | 191 | IND. PLACA 3000 PSI | PLACA P5 AP 506-507 + PASILLO TORRE 5 | 2025-12-13 | 12/20/2025 12:00:00 AM | 7 | 21 | 20 | 95 | PLACA | B-19388 NATIVA_PLACA_21_7 | 20.567 |  | 3 | 95.238
B-19388 NATIVA | 191 | IND. PLACA 3000 PSI | PLACA P5 AP 506-507 + PASILLO TORRE 5 | 2025-12-13 | 12/20/2025 12:00:00 AM | 7 | 21 | 20.3 | 96 | PLACA | B-19388 NATIVA_PLACA_21_7 | 20.567 |  | 3 | 96.667
B-19388 NATIVA | 191 | IND. PLACA 3000 PSI | PLACA P6 AP 604-605 +ESCALERA P2 EJE 23 | 2025-12-18 | 12/25/2025 12:00:00 AM | 7 | 21 | 20.5 | 97 | PLACA | B-19388 NATIVA_PLACA_21_7 | 19.9 |  | 3 | 97.619
B-19388 NATIVA | 191 | IND. PLACA 3000 PSI | PLACA P6 AP 604-605 +ESCALERA P2 EJE 23 | 2025-12-18 | 12/25/2025 12:00:00 AM | 7 | 21 | 17.9 | 85 | PLACA | B-19388 NATIVA_PLACA_21_7 | 19.9 |  | 3 | 85.238
B-19388 NATIVA | 191 | IND. PLACA 3000 PSI | PLACA P4 AP 410-411 TORRE 5 | 2025-12-05 | 12/12/2025 12:00:00 AM | 7 | 21 | 18.5 | 88 | PLACA | B-19388 NATIVA_PLACA_21_7 | 17.9 |  | 3 | 88.095
B-19388 NATIVA | 191 | IND. PLACA 3000 PSI | PLACA P4 AP 410-411 TORRE 5 | 2025-12-05 | 12/12/2025 12:00:00 AM | 7 | 21 | 16.4 | 78 | PLACA | B-19388 NATIVA_PLACA_21_7 | 17.9 |  | 3 | 78.095
B-19388 NATIVA | 191 | IND. PLACA 3000 PSI | PLACA P4 AP 410-411 TORRE 5 | 2025-12-05 | 12/12/2025 12:00:00 AM | 7 | 21 | 18.8 | 90 | PLACA | B-19388 NATIVA_PLACA_21_7 | 17.9 |  | 3 | 89.524
B-19388 NATIVA | 191 | IND. PLACA 3000 PSI | PLACA P5 AP 508-509 TORRE 5 | 2025-12-15 | 12/22/2025 12:00:00 AM | 7 | 21 | 19.4 | 92 | PLACA | B-19388 NATIVA_PLACA_21_7 | 21 |  | 3 | 92.381
B-19388 NATIVA | 191 | IND. PLACA 3000 PSI | PLACA P5 AP 508-509 TORRE 5 | 2025-12-15 | 12/22/2025 12:00:00 AM | 7 | 21 | 22.3 | 106 | PLACA | B-19388 NATIVA_PLACA_21_7 | 21 |  | 3 | 106.19
B-19388 NATIVA | 191 | IND. PLACA 3000 PSI | PLACA P5 AP 508-509 TORRE 5 | 2025-12-15 | 12/22/2025 12:00:00 AM | 7 | 21 | 21.3 | 101 | PLACA | B-19388 NATIVA_PLACA_21_7 | 21 |  | 3 | 101.429
B-19388 NATIVA | 191 | IND. PLACA 3000 PSI | PLACA PISO 10 APTOS 1006-1007 Y ESCALERA EJES (2-4) PISO 8 A 9 TORRE 4 | 2025-12-15 | 12/22/2025 12:00:00 AM | 7 | 21 | 27.5 | 131 | PLACA | B-19388 NATIVA_PLACA_21_7 | 25.767 |  | 3 | 130.952
B-19388 NATIVA | 191 | IND. PLACA 3000 PSI | PLACA PISO 10 APTOS 1006-1007 Y ESCALERA EJES (2-4) PISO 8 A 9 TORRE 4 | 2025-12-15 | 12/22/2025 12:00:00 AM | 7 | 21 | 24.6 | 117 | PLACA | B-19388 NATIVA_PLACA_21_7 | 25.767 |  | 3 | 117.143
B-19388 NATIVA | 191 | IND. PLACA 3000 PSI | PLACA PISO 10 APTOS 1006-1007 Y ESCALERA EJES (2-4) PISO 8 A 9 TORRE 4 | 2025-12-15 | 12/22/2025 12:00:00 AM | 7 | 21 | 25.2 | 120 | PLACA | B-19388 NATIVA_PLACA_21_7 | 25.767 |  | 3 | 120
B-19388 NATIVA | 191 | IND. PLACA 3000 PSI | PLACA P5 AP 511-510 TORRE 5 | 2025-12-16 | 12/23/2025 12:00:00 AM | 7 | 21 | 22.5 | 107 | PLACA | B-19388 NATIVA_PLACA_21_7 | 22.667 |  | 3 | 107.143
B-19388 NATIVA | 191 | IND. PLACA 3000 PSI | PLACA P5 AP 511-510 TORRE 5 | 2025-12-16 | 12/23/2025 12:00:00 AM | 7 | 21 | 21.3 | 102 | PLACA | B-19388 NATIVA_PLACA_21_7 | 22.667 |  | 3 | 101.429
B-19388 NATIVA | 191 | IND. PLACA 3000 PSI | PLACA P5 AP 511-510 TORRE 5 | 2025-12-16 | 12/23/2025 12:00:00 AM | 7 | 21 | 24.2 | 115 | PLACA | B-19388 NATIVA_PLACA_21_7 | 22.667 |  | 3 | 115.238
B-19388 NATIVA | 191 | IND. PLACA 3000 PSI | PLACA PISO 10 APTOS 1001-1012 TORRE 4 | 2025-12-16 | 12/23/2025 12:00:00 AM | 7 | 21 | 25.7 | 122 | PLACA | B-19388 NATIVA_PLACA_21_7 | 25.667 |  | 3 | 122.381
B-19388 NATIVA | 191 | IND. PLACA 3000 PSI | PLACA PISO 10 APTOS 1001-1012 TORRE 4 | 2025-12-16 | 12/23/2025 12:00:00 AM | 7 | 21 | 27.4 | 131 | PLACA | B-19388 NATIVA_PLACA_21_7 | 25.667 |  | 3 | 130.476
B-19388 NATIVA | 191 | IND. PLACA 3000 PSI | PLACA PISO 10 APTOS 1001-1012 TORRE 4 | 2025-12-16 | 12/23/2025 12:00:00 AM | 7 | 21 | 23.9 | 114 | PLACA | B-19388 NATIVA_PLACA_21_7 | 25.667 |  | 3 | 113.81
B-19388 NATIVA | 191 | IND. PLACA 3000 PSI | PLACA PISO 10 APTOS 1008-1009 TORRE 4 | 2025-12-17 | 12/24/2025 12:00:00 AM | 7 | 21 | 23.2 | 110 | PLACA | B-19388 NATIVA_PLACA_21_7 | 25.5 |  | 3 | 110.476
B-19388 NATIVA | 191 | IND. PLACA 3000 PSI | PLACA PISO 10 APTOS 1008-1009 TORRE 4 | 2025-12-17 | 12/24/2025 12:00:00 AM | 7 | 21 | 27.4 | 130 | PLACA | B-19388 NATIVA_PLACA_21_7 | 25.5 |  | 3 | 130.476
B-19388 NATIVA | 191 | IND. PLACA 3000 PSI | PLACA PISO 10 APTOS 1008-1009 TORRE 4 | 2025-12-17 | 12/24/2025 12:00:00 AM | 7 | 21 | 25.9 | 123 | PLACA | B-19388 NATIVA_PLACA_21_7 | 25.5 |  | 3 | 123.333
B-19388 NATIVA | 191 | IND. PLACA 3000 PSI | PLACA P6 AP 604-605 + PASILLO | 2025-12-19 | 12/26/2025 12:00:00 AM | 7 | 21 | 20.7 | 99 | PLACA | B-19388 NATIVA_PLACA_21_7 | 20 |  | 3 | 98.571
B-19388 NATIVA | 191 | IND. PLACA 3000 PSI | PLACA P6 AP 604-605 + PASILLO | 2025-12-19 | 12/26/2025 12:00:00 AM | 7 | 21 | 19.3 | 92 | PLACA | B-19388 NATIVA_PLACA_21_7 | 20 |  | 3 | 91.905
B-19388 NATIVA | 191 | IND. PLACA 3000 PSI | PLACA P6 AP 604-605 + PASILLO | 2025-12-19 | 12/26/2025 12:00:00 AM | 7 | 21 | 20 | 95 | PLACA | B-19388 NATIVA_PLACA_21_7 | 20 |  | 3 | 95.238
B-19388 NATIVA | 191 | IND. PLACA 3000 PSI | PLACA PISO 10 APTOS 1104-1105 TORRE 4 | 2025-12-19 | 12/26/2025 12:00:00 AM | 7 | 21 | 22.2 | 106 | PLACA | B-19388 NATIVA_PLACA_21_7 | 24.633 |  | 3 | 105.714
B-19388 NATIVA | 191 | IND. PLACA 3000 PSI | PLACA PISO 10 APTOS 1104-1105 TORRE 4 | 2025-12-19 | 12/26/2025 12:00:00 AM | 7 | 21 | 24.3 | 116 | PLACA | B-19388 NATIVA_PLACA_21_7 | 24.633 |  | 3 | 115.714
B-19388 NATIVA | 191 | IND. PLACA 3000 PSI | PLACA PISO 10 APTOS 1104-1105 TORRE 4 | 2025-12-19 | 12/26/2025 12:00:00 AM | 7 | 21 | 27.4 | 130 | PLACA | B-19388 NATIVA_PLACA_21_7 | 24.633 |  | 3 | 130.476
B-19388 NATIVA | 191 | IND. PLACA 3000 PSI | PLACA PISO 10 APTOS 1102-1103 Y ESCALERA EJES (2-4) PISO 9 A 10 TORRE 4 | 2025-12-20 | 12/27/2025 12:00:00 AM | 7 | 21 | 30 | 143 | PLACA | B-19388 NATIVA_PLACA_21_7 | 28.367 |  | 3 | 142.857
B-19388 NATIVA | 191 | IND. PLACA 3000 PSI | PLACA PISO 10 APTOS 1102-1103 Y ESCALERA EJES (2-4) PISO 9 A 10 TORRE 4 | 2025-12-20 | 12/27/2025 12:00:00 AM | 7 | 21 | 29.9 | 143 | PLACA | B-19388 NATIVA_PLACA_21_7 | 28.367 |  | 3 | 142.381
B-19388 NATIVA | 191 | IND. PLACA 3000 PSI | PLACA PISO 10 APTOS 1102-1103 Y ESCALERA EJES (2-4) PISO 9 A 10 TORRE 4 | 2025-12-20 | 12/27/2025 12:00:00 AM | 7 | 21 | 25.2 | 120 | PLACA | B-19388 NATIVA_PLACA_21_7 | 28.367 |  | 3 | 120
B-19388 NATIVA | 191 | IND. PLACA 3000 PSI | MUROS PISO 10 APTO 1008 Y 1009 TORRE 4 | 2025-12-20 | 12/27/2025 12:00:00 AM | 7 | 21 | 40 | 191 | MURO | B-19388 NATIVA_MURO_21_7 | 41.967 |  | 3 | 190.476
B-19388 NATIVA | 191 | IND. PLACA 3000 PSI | MUROS PISO 10 APTO 1008 Y 1009 TORRE 4 | 2025-12-20 | 12/27/2025 12:00:00 AM | 7 | 21 | 43.1 | 205 | MURO | B-19388 NATIVA_MURO_21_7 | 41.967 |  | 3 | 205.238
B-19388 NATIVA | 191 | IND. PLACA 3000 PSI | MUROS PISO 10 APTO 1008 Y 1009 TORRE 4 | 2025-12-20 | 12/27/2025 12:00:00 AM | 7 | 21 | 42.8 | 204 | MURO | B-19388 NATIVA_MURO_21_7 | 41.967 |  | 3 | 203.81
B-19388 NATIVA | 191 | IND. PLACA 3000 PSI | PLACA PISO 11 APTOS 1101-1112 Y ESCALERA EJES (2-4) PISO 10 A 11 TORRE 4 | 2026-01-17 | 1/24/2026 12:00:00 AM | 7 | 21 | 25.6 | 122 | PLACA | B-19388 NATIVA_PLACA_21_7 | 24.767 |  | 3 | 121.905
B-19388 NATIVA | 191 | IND. PLACA 3000 PSI | PLACA PISO 11 APTOS 1101-1112 Y ESCALERA EJES (2-4) PISO 10 A 11 TORRE 4 | 2026-01-17 | 1/24/2026 12:00:00 AM | 7 | 21 | 26.3 | 125 | PLACA | B-19388 NATIVA_PLACA_21_7 | 24.767 |  | 3 | 125.238
B-19388 NATIVA | 191 | IND. PLACA 3000 PSI | PLACA PISO 11 APTOS 1101-1112 Y ESCALERA EJES (2-4) PISO 10 A 11 TORRE 4 | 2026-01-17 | 1/24/2026 12:00:00 AM | 7 | 21 | 22.4 | 107 | PLACA | B-19388 NATIVA_PLACA_21_7 | 24.767 |  | 3 | 106.667
B-19388 NATIVA | 191 | IND. PLACA 3000 PSI | PLACA P6 AP 601-612+ PASILLO TORRE 5 | 2026-01-20 | 1/27/2026 12:00:00 AM | 7 | 21 | 20.5 | 97 | PLACA | B-19388 NATIVA_PLACA_21_7 | 22.133 |  | 3 | 97.619
B-19388 NATIVA | 191 | IND. PLACA 3000 PSI | PLACA P6 AP 601-612+ PASILLO TORRE 5 | 2026-01-20 | 1/27/2026 12:00:00 AM | 7 | 21 | 22.4 | 107 | PLACA | B-19388 NATIVA_PLACA_21_7 | 22.133 |  | 3 | 106.667
B-19388 NATIVA | 191 | IND. PLACA 3000 PSI | PLACA P6 AP 601-612+ PASILLO TORRE 5 | 2026-01-20 | 1/27/2026 12:00:00 AM | 7 | 21 | 23.5 | 112 | PLACA | B-19388 NATIVA_PLACA_21_7 | 22.133 |  | 3 | 111.905
B-19388 NATIVA | 191 | IND. PLACA 3000 PSI | PLACA P6 AP 606-607 TORRE 5 | 2026-01-19 | 1/26/2026 12:00:00 AM | 7 | 21 | 20.4 | 97 | PLACA | B-19388 NATIVA_PLACA_21_7 | 22.5 |  | 3 | 97.143
B-19388 NATIVA | 191 | IND. PLACA 3000 PSI | PLACA P6 AP 606-607 TORRE 5 | 2026-01-19 | 1/26/2026 12:00:00 AM | 7 | 21 | 22.2 | 106 | PLACA | B-19388 NATIVA_PLACA_21_7 | 22.5 |  | 3 | 105.714
B-19388 NATIVA | 191 | IND. PLACA 3000 PSI | PLACA P6 AP 606-607 TORRE 5 | 2026-01-19 | 1/26/2026 12:00:00 AM | 7 | 21 | 24.9 | 118 | PLACA | B-19388 NATIVA_PLACA_21_7 | 22.5 |  | 3 | 118.571
B-19388 NATIVA | 191 | IND. PLACA 3000 PSI | PLACA PISO 11 APTOS 1106-1107 TORRE 4 | 2026-01-15 | 1/22/2026 12:00:00 AM | 7 | 21 | 24.1 | 115 | PLACA | B-19388 NATIVA_PLACA_21_7 | 23.433 |  | 3 | 114.762
B-19388 NATIVA | 191 | IND. PLACA 3000 PSI | PLACA PISO 11 APTOS 1106-1107 TORRE 4 | 2026-01-15 | 1/22/2026 12:00:00 AM | 7 | 21 | 23.7 | 113 | PLACA | B-19388 NATIVA_PLACA_21_7 | 23.433 |  | 3 | 112.857
B-19388 NATIVA | 191 | IND. PLACA 3000 PSI | PLACA PISO 11 APTOS 1106-1107 TORRE 4 | 2026-01-15 | 1/22/2026 12:00:00 AM | 7 | 21 | 22.5 | 107 | PLACA | B-19388 NATIVA_PLACA_21_7 | 23.433 |  | 3 | 107.143
B-19388 NATIVA | 191 | IND. PLACA 3000 PSI | PLACA P6 AP 611-610 + PASILLO +ESCALERA EJE 2 P4 TORRE 5 | 2026-01-22 | 1/29/2026 12:00:00 AM | 7 | 21 | 26.4 | 126 | PLACA | B-19388 NATIVA_PLACA_21_7 | 28.033 |  | 3 | 125.714
B-19388 NATIVA | 191 | IND. PLACA 3000 PSI | PLACA P6 AP 611-610 + PASILLO +ESCALERA EJE 2 P4 TORRE 5 | 2026-01-22 | 1/29/2026 12:00:00 AM | 7 | 21 | 29.1 | 139 | PLACA | B-19388 NATIVA_PLACA_21_7 | 28.033 |  | 3 | 138.571
B-19388 NATIVA | 191 | IND. PLACA 3000 PSI | PLACA P6 AP 611-610 + PASILLO +ESCALERA EJE 2 P4 TORRE 5 | 2026-01-22 | 1/29/2026 12:00:00 AM | 7 | 21 | 28.6 | 136 | PLACA | B-19388 NATIVA_PLACA_21_7 | 28.033 |  | 3 | 136.19
B-19388 NATIVA | 191 | IND. PLACA 3000 PSI | PLACA PISO 11 APTOS 1108-1109 TORRE 4 | 2026-01-22 | 1/29/2026 12:00:00 AM | 7 | 21 | 39.3 | 187 | PLACA | B-19388 NATIVA_PLACA_21_7 | 37.067 |  | 3 | 187.143
B-19388 NATIVA | 191 | IND. PLACA 3000 PSI | PLACA PISO 11 APTOS 1108-1109 TORRE 4 | 2026-01-22 | 1/29/2026 12:00:00 AM | 7 | 21 | 38.1 | 181 | PLACA | B-19388 NATIVA_PLACA_21_7 | 37.067 |  | 3 | 181.429
B-19388 NATIVA | 191 | IND. PLACA 3000 PSI | PLACA PISO 11 APTOS 1108-1109 TORRE 4 | 2026-01-22 | 1/29/2026 12:00:00 AM | 7 | 21 | 33.8 | 161 | PLACA | B-19388 NATIVA_PLACA_21_7 | 37.067 |  | 3 | 160.952
B-19388 NATIVA | 191 | IND. PLACA 3000 PSI | PLACA PISO 11 APTOS 1110-1111 Y ESCALERA EJES (18-20) PISO 10 A 11 TORRE 4 | 2026-01-23 | 1/30/2026 12:00:00 AM | 7 | 21 | 30.9 | 147 | PLACA | B-19388 NATIVA_PLACA_21_7 | 30.6 |  | 3 | 147.143
B-19388 NATIVA | 191 | IND. PLACA 3000 PSI | PLACA PISO 11 APTOS 1110-1111 Y ESCALERA EJES (18-20) PISO 10 A 11 TORRE 4 | 2026-01-23 | 1/30/2026 12:00:00 AM | 7 | 21 | 33.5 | 159 | PLACA | B-19388 NATIVA_PLACA_21_7 | 30.6 |  | 3 | 159.524
B-19388 NATIVA | 191 | IND. PLACA 3000 PSI | PLACA PISO 11 APTOS 1110-1111 Y ESCALERA EJES (18-20) PISO 10 A 11 TORRE 4 | 2026-01-23 | 1/30/2026 12:00:00 AM | 7 | 21 | 27.4 | 130 | PLACA | B-19388 NATIVA_PLACA_21_7 | 30.6 |  | 3 | 130.476
B-19388 NATIVA | 191 | IND. PLACA 3000 PSI | PLACA P7 AP 04-05 +PASILLO TORRE 5 | 2026-01-26 | 2/2/2026 12:00:00 AM | 7 | 21 | 18.1 | 86 | PLACA | B-19388 NATIVA_PLACA_21_7 | 18.733 |  | 3 | 86.19
B-19388 NATIVA | 191 | IND. PLACA 3000 PSI | PLACA PISO 13 APTOS 1308-1309 TORRE 4 | 2026-02-07 | 2/14/2026 12:00:00 AM | 7 | 21 | 17.3 | 83 | PLACA | B-19388 NATIVA_PLACA_21_7 | 19.2 |  | 3 | 82.381
B-19388 NATIVA | 191 | IND. PLACA 3000 PSI | PLACA PISO 13 APTOS 1308-1309 TORRE 4 | 2026-02-07 | 2/14/2026 12:00:00 AM | 7 | 21 | 20.2 | 96 | PLACA | B-19388 NATIVA_PLACA_21_7 | 19.2 |  | 3 | 96.19
B-19388 NATIVA | 191 | IND. PLACA 3000 PSI | PLACA PISO 13 APTOS 1308-1309 TORRE 4 | 2026-02-07 | 2/14/2026 12:00:00 AM | 7 | 21 | 20.1 | 96 | PLACA | B-19388 NATIVA_PLACA_21_7 | 19.2 |  | 3 | 95.714
B-19388 NATIVA | 191 | IND. PLACA 3000 PSI | PLACA P7 AP 703-702 | 2026-01-24 | 1/31/2026 12:00:00 AM | 7 | 21 | 17.6 | 84 | PLACA | B-19388 NATIVA_PLACA_21_7 | 20.2 |  | 3 | 83.81
B-19388 NATIVA | 191 | IND. PLACA 3000 PSI | PLACA P7 AP 703-702 | 2026-01-24 | 1/31/2026 12:00:00 AM | 7 | 21 | 21.5 | 102 | PLACA | B-19388 NATIVA_PLACA_21_7 | 20.2 |  | 3 | 102.381
B-19388 NATIVA | 191 | IND. PLACA 3000 PSI | PLACA P7 AP 703-702 | 2026-01-24 | 1/31/2026 12:00:00 AM | 7 | 21 | 21.5 | 102 | PLACA | B-19388 NATIVA_PLACA_21_7 | 20.2 |  | 3 | 102.381
B-19388 NATIVA | 191 | IND. PLACA 3000 PSI | PLACA P7 AP 04-05 +PASILLO TORRE 5 | 2026-01-26 | 2/2/2026 12:00:00 AM | 7 | 21 | 20.9 | 100 | PLACA | B-19388 NATIVA_PLACA_21_7 | 18.733 |  | 3 | 99.524
B-19388 NATIVA | 191 | IND. PLACA 3000 PSI | PLACA P7 AP 04-05 +PASILLO TORRE 5 | 2026-01-26 | 2/2/2026 12:00:00 AM | 7 | 21 | 17.2 | 82 | PLACA | B-19388 NATIVA_PLACA_21_7 | 18.733 |  | 3 | 81.905
B-19388 NATIVA | 191 | IND. PLACA 3000 PSI | PLACA PISO 12 APTOS 1204-1205 TORRE 4 | 2026-01-26 | 2/2/2026 12:00:00 AM | 7 | 21 | 26 | 124 | PLACA | B-19388 NATIVA_PLACA_21_7 | 25.033 |  | 3 | 123.81
B-19388 NATIVA | 191 | IND. PLACA 3000 PSI | PLACA PISO 12 APTOS 1204-1205 TORRE 4 | 2026-01-26 | 2/2/2026 12:00:00 AM | 7 | 21 | 23.6 | 112 | PLACA | B-19388 NATIVA_PLACA_21_7 | 25.033 |  | 3 | 112.381
B-19388 NATIVA | 191 | IND. PLACA 3000 PSI | PLACA PISO 12 APTOS 1204-1205 TORRE 4 | 2026-01-26 | 2/2/2026 12:00:00 AM | 7 | 21 | 25.5 | 121 | PLACA | B-19388 NATIVA_PLACA_21_7 | 25.033 |  | 3 | 121.429
B-19388 NATIVA | 191 | IND. PLACA 3000 PSI | PLACA P7 AP 706-707 TORRE 5 + ESC P4 EJE 2 | 2026-01-27 | 2/3/2026 12:00:00 AM | 7 | 21 | 22 | 105 | PLACA | B-19388 NATIVA_PLACA_21_7 | 21.067 |  | 3 | 104.762
B-19388 NATIVA | 191 | IND. PLACA 3000 PSI | PLACA P7 AP 706-707 TORRE 5 + ESC P4 EJE 2 | 2026-01-27 | 2/3/2026 12:00:00 AM | 7 | 21 | 21.7 | 103 | PLACA | B-19388 NATIVA_PLACA_21_7 | 21.067 |  | 3 | 103.333
B-19388 NATIVA | 191 | IND. PLACA 3000 PSI | PLACA P7 AP 706-707 TORRE 5 + ESC P4 EJE 2 | 2026-01-27 | 2/3/2026 12:00:00 AM | 7 | 21 | 19.5 | 93 | PLACA | B-19388 NATIVA_PLACA_21_7 | 21.067 |  | 3 | 92.857
B-19388 NATIVA | 191 | IND. PLACA 3000 PSI | MUESTRA 18 HORAS, 20 HORAS, 7 DIAS, 28 DIAS | 2026-02-06 | 2/13/2026 12:00:00 AM | 7 | 21 | 20.4 | 97 |  |  | 17.833 |  | 3 | 97.143
B-19388 NATIVA | 191 | IND. PLACA 3000 PSI | MUESTRA 18 HORAS, 20 HORAS, 7 DIAS, 28 DIAS | 2026-02-06 | 2/13/2026 12:00:00 AM | 7 | 21 | 17.1 | 81 |  |  | 17.833 |  | 3 | 81.429
B-19388 NATIVA | 191 | IND. PLACA 3000 PSI | MUESTRA 18 HORAS, 20 HORAS, 7 DIAS, 28 DIAS | 2026-02-06 | 2/13/2026 12:00:00 AM | 7 | 21 | 16 | 76 |  |  | 17.833 |  | 3 | 76.19
B-19388 NATIVA | 191 | IND. PLACA 3000 PSI | PLACA PISO 12 APTOS 1202-1203 TORRE 4 | 2026-01-27 | 2/3/2026 12:00:00 AM | 7 | 21 | 20.9 | 99 | PLACA | B-19388 NATIVA_PLACA_21_7 | 21.1 |  | 3 | 99.524
B-19388 NATIVA | 191 | IND. PLACA 3000 PSI | PLACA PISO 13 APTOS 1301-1312 TORRE 4 | 2026-02-06 | 2/13/2026 12:00:00 AM | 7 | 21 | 20.8 | 99 | PLACA | B-19388 NATIVA_PLACA_21_7 | 20.733 |  | 3 | 99.048
B-19388 NATIVA | 191 | IND. PLACA 3000 PSI | PLACA PISO 12 APTOS 1202-1203 TORRE 4 | 2026-01-27 | 2/3/2026 12:00:00 AM | 7 | 21 | 21.1 | 100 | PLACA | B-19388 NATIVA_PLACA_21_7 | 21.1 |  | 3 | 100.476
B-19388 NATIVA | 191 | IND. PLACA 3000 PSI | PLACA PISO 12 APTOS 1202-1203 TORRE 4 | 2026-01-27 | 2/3/2026 12:00:00 AM | 7 | 21 | 21.3 | 101 | PLACA | B-19388 NATIVA_PLACA_21_7 | 21.1 |  | 3 | 101.429
B-19388 NATIVA | 191 | IND. PLACA 3000 PSI | PLACA P7 AP 708-709 + pasillo TORRE 5 | 2026-01-29 | 2/5/2026 12:00:00 AM | 7 | 21 | 20.8 | 99 | PLACA | B-19388 NATIVA_PLACA_21_7 | 20.667 |  | 3 | 99.048
B-19388 NATIVA | 191 | IND. PLACA 3000 PSI | PLACA P8 810-811 TORRE 5 | 2026-02-06 | 2/13/2026 12:00:00 AM | 7 | 21 | 18.4 | 87 | PLACA | B-19388 NATIVA_PLACA_21_7 | 18.567 |  | 3 | 87.619
B-19388 NATIVA | 191 | IND. PLACA 3000 PSI | PLACA P8 810-811 TORRE 5 | 2026-02-06 | 2/13/2026 12:00:00 AM | 7 | 21 | 17 | 81 | PLACA | B-19388 NATIVA_PLACA_21_7 | 18.567 |  | 3 | 80.952
B-19388 NATIVA | 191 | IND. PLACA 3000 PSI | PLACA P8 810-811 TORRE 5 | 2026-02-06 | 2/13/2026 12:00:00 AM | 7 | 21 | 20.3 | 97 | PLACA | B-19388 NATIVA_PLACA_21_7 | 18.567 |  | 3 | 96.667
B-19388 NATIVA | 191 | IND. PLACA 3000 PSI | PLACA P7 AP 708-709 + pasillo TORRE 5 | 2026-01-29 | 2/5/2026 12:00:00 AM | 7 | 21 | 21.7 | 103 | PLACA | B-19388 NATIVA_PLACA_21_7 | 20.667 |  | 3 | 103.333
B-19388 NATIVA | 191 | IND. PLACA 3000 PSI | PLACA P7 AP 708-709 + pasillo TORRE 5 | 2026-01-29 | 2/5/2026 12:00:00 AM | 7 | 21 | 19.5 | 93 | PLACA | B-19388 NATIVA_PLACA_21_7 | 20.667 |  | 3 | 92.857
B-19388 NATIVA | 191 | IND. PLACA 3000 PSI | PLACA PISO 12 APTOS 1201-1212 TORRE 4 | 2026-01-29 | 2/5/2026 12:00:00 AM | 7 | 21 | 18.7 | 89 | PLACA | B-19388 NATIVA_PLACA_21_7 | 21.8 |  | 3 | 89.048
B-19388 NATIVA | 191 | IND. PLACA 3000 PSI | PLACA PISO 12 APTOS 1201-1212 TORRE 4 | 2026-01-29 | 2/5/2026 12:00:00 AM | 7 | 21 | 23.5 | 112 | PLACA | B-19388 NATIVA_PLACA_21_7 | 21.8 |  | 3 | 111.905
B-19388 NATIVA | 191 | IND. PLACA 3000 PSI | PLACA PISO 12 APTOS 1201-1212 TORRE 4 | 2026-01-29 | 2/5/2026 12:00:00 AM | 7 | 21 | 23.2 | 110 | PLACA | B-19388 NATIVA_PLACA_21_7 | 21.8 |  | 3 | 110.476
B-19388 NATIVA | 191 | IND. PLACA 3000 PSI | PLACA PISO 12 APTOS 1208-1209 Y ESCALERA EJES (18-20) PISO 11 A 12 TORRE 4 | 2026-01-30 | 2/6/2026 12:00:00 AM | 7 | 21 | 23.6 | 112 | PLACA | B-19388 NATIVA_PLACA_21_7 | 23.5 |  | 3 | 112.381
B-19388 NATIVA | 191 | IND. PLACA 3000 PSI | PLACA PISO 12 APTOS 1208-1209 Y ESCALERA EJES (18-20) PISO 11 A 12 TORRE 4 | 2026-01-30 | 2/6/2026 12:00:00 AM | 7 | 21 | 23.3 | 111 | PLACA | B-19388 NATIVA_PLACA_21_7 | 23.5 |  | 3 | 110.952
B-19388 NATIVA | 191 | IND. PLACA 3000 PSI | PLACA PISO 12 APTOS 1208-1209 Y ESCALERA EJES (18-20) PISO 11 A 12 TORRE 4 | 2026-01-30 | 2/6/2026 12:00:00 AM | 7 | 21 | 23.6 | 112 | PLACA | B-19388 NATIVA_PLACA_21_7 | 23.5 |  | 3 | 112.381
B-19388 NATIVA | 191 | IND. PLACA 3000 PSI | PLACA P7 AP 711-710 TORRE 5 + ESCALERA P3 EJE 23 | 2026-01-30 | 2/6/2026 12:00:00 AM | 7 | 21 | 20.1 | 96 | PLACA | B-19388 NATIVA_PLACA_21_7 | 20.267 |  | 3 | 95.714
B-19388 NATIVA | 191 | IND. PLACA 3000 PSI | PLACA P7 AP 711-710 TORRE 5 + ESCALERA P3 EJE 23 | 2026-01-30 | 2/6/2026 12:00:00 AM | 7 | 21 | 19.6 | 93 | PLACA | B-19388 NATIVA_PLACA_21_7 | 20.267 |  | 3 | 93.333
B-19388 NATIVA | 191 | IND. PLACA 3000 PSI | PLACA P7 AP 711-710 TORRE 5 + ESCALERA P3 EJE 23 | 2026-01-30 | 2/6/2026 12:00:00 AM | 7 | 21 | 21.1 | 100 | PLACA | B-19388 NATIVA_PLACA_21_7 | 20.267 |  | 3 | 100.476
B-19388 NATIVA | 191 | IND. PLACA 3000 PSI | PLACA P8 AP 803-802 + PASILLO TORRE 5 | 2026-01-31 | 2/7/2026 12:00:00 AM | 7 | 21 | 22.3 | 106 | PLACA | B-19388 NATIVA_PLACA_21_7 | 22.167 |  | 3 | 106.19
B-19388 NATIVA | 191 | IND. PLACA 3000 PSI | PLACA PISO 13 APTOS 1301-1312 TORRE 4 | 2026-02-06 | 2/13/2026 12:00:00 AM | 7 | 21 | 21.4 | 102 | PLACA | B-19388 NATIVA_PLACA_21_7 | 20.733 |  | 3 | 101.905
B-19388 NATIVA | 191 | IND. PLACA 3000 PSI | PLACA PISO 13 APTOS 1301-1312 TORRE 4 | 2026-02-06 | 2/13/2026 12:00:00 AM | 7 | 21 | 20 | 95 | PLACA | B-19388 NATIVA_PLACA_21_7 | 20.733 |  | 3 | 95.238
B-19388 NATIVA | 191 | IND. PLACA 3000 PSI | PLACA P8 AP 803-802 + PASILLO TORRE 5 | 2026-01-31 | 2/7/2026 12:00:00 AM | 7 | 21 | 23.2 | 110 | PLACA | B-19388 NATIVA_PLACA_21_7 | 22.167 |  | 3 | 110.476
B-19388 NATIVA | 191 | IND. PLACA 3000 PSI | PLACA P8 AP 803-802 + PASILLO TORRE 5 | 2026-01-31 | 2/7/2026 12:00:00 AM | 7 | 21 | 21 | 100 | PLACA | B-19388 NATIVA_PLACA_21_7 | 22.167 |  | 3 | 100
B-19388 NATIVA | 191 | IND. PLACA 3000 PSI | PLACA P9 AP 903-902 +PASILLO + ESCALERA P5-6 EJE 23 TORRE 5 | 2026-02-07 | 2/14/2026 12:00:00 AM | 7 | 21 | 24.5 | 117 | PLACA | B-19388 NATIVA_PLACA_21_7 | 21.967 |  | 3 | 116.667
B-19388 NATIVA | 191 | IND. PLACA 3000 PSI | PLACA P9 AP 903-902 +PASILLO + ESCALERA P5-6 EJE 23 TORRE 5 | 2026-02-07 | 2/14/2026 12:00:00 AM | 7 | 21 | 21.1 | 100 | PLACA | B-19388 NATIVA_PLACA_21_7 | 21.967 |  | 3 | 100.476
B-19388 NATIVA | 191 | IND. PLACA 3000 PSI | PLACA P9 AP 903-902 +PASILLO + ESCALERA P5-6 EJE 23 TORRE 5 | 2026-02-07 | 2/14/2026 12:00:00 AM | 7 | 21 | 20.3 | 96 | PLACA | B-19388 NATIVA_PLACA_21_7 | 21.967 |  | 3 | 96.667
B-19388 NATIVA | 191 | IND. PLACA 3000 PSI | PLACA PISO 13 APTOS 1310-1311 Y ESCALERA EJES (18-20) PISO 12 A 13 TORRE 4 | 2026-02-09 | 2/16/2026 12:00:00 AM | 7 | 21 | 22.9 | 109 | PLACA | B-19388 NATIVA_PLACA_21_7 | 21.833 |  | 3 | 109.048
B-19388 NATIVA | 191 | IND. PLACA 3000 PSI | PLACA PISO 13 APTOS 1310-1311 Y ESCALERA EJES (18-20) PISO 12 A 13 TORRE 4 | 2026-02-09 | 2/16/2026 12:00:00 AM | 7 | 21 | 20.5 | 97 | PLACA | B-19388 NATIVA_PLACA_21_7 | 21.833 |  | 3 | 97.619
B-19388 NATIVA | 191 | IND. PLACA 3000 PSI | PLACA PISO 13 APTOS 1310-1311 Y ESCALERA EJES (18-20) PISO 12 A 13 TORRE 4 | 2026-02-09 | 2/16/2026 12:00:00 AM | 7 | 21 | 22.1 | 105 | PLACA | B-19388 NATIVA_PLACA_21_7 | 21.833 |  | 3 | 105.238
B-19388 NATIVA | 191 | IND. PLACA 3000 PSI | PLACA PISO 9 AP 904-905 TORRE 5 | 2026-02-09 | 2/16/2026 12:00:00 AM | 7 | 21 | 21.2 | 101 | PLACA | B-19388 NATIVA_PLACA_21_7 | 21.167 |  | 3 | 100.952
B-19388 NATIVA | 191 | IND. PLACA 3000 PSI | PLACA PISO 9 AP 904-905 TORRE 5 | 2026-02-09 | 2/16/2026 12:00:00 AM | 7 | 21 | 21.6 | 103 | PLACA | B-19388 NATIVA_PLACA_21_7 | 21.167 |  | 3 | 102.857
B-19388 NATIVA | 191 | IND. PLACA 3000 PSI | PLACA PISO 9 AP 904-905 TORRE 5 | 2026-02-09 | 2/16/2026 12:00:00 AM | 7 | 21 | 20.7 | 99 | PLACA | B-19388 NATIVA_PLACA_21_7 | 21.167 |  | 3 | 98.571
B-19388 NATIVA | 191 | IND. PLACA 3000 PSI | PLACA PISO 8 AP 804-805 TORRE 5 | 2026-02-02 | 2/9/2026 12:00:00 AM | 7 | 21 | 19.5 | 93 | PLACA | B-19388 NATIVA_PLACA_21_7 | 20.233 |  | 3 | 92.857
B-19388 NATIVA | 191 | IND. PLACA 3000 PSI | PLACA PISO 8 AP 804-805 TORRE 5 | 2026-02-02 | 2/9/2026 12:00:00 AM | 7 | 21 | 20.6 | 98 | PLACA | B-19388 NATIVA_PLACA_21_7 | 20.233 |  | 3 | 98.095
B-19388 NATIVA | 191 | IND. PLACA 3000 PSI | PLACA PISO 8 AP 804-805 TORRE 5 | 2026-02-02 | 2/9/2026 12:00:00 AM | 7 | 21 | 20.6 | 98 | PLACA | B-19388 NATIVA_PLACA_21_7 | 20.233 |  | 3 | 98.095
B-19388 NATIVA | 191 | IND. PLACA 3000 PSI | PLACA PISO 13 APTOS 1306-1307 Y ESCALERA EJES (2-4) PISO 12 A 13 TORRE 4 | 2026-02-05 | 2/12/2026 12:00:00 AM | 7 | 21 | 22.4 | 106 | PLACA | B-19388 NATIVA_PLACA_21_7 | 22.567 |  | 3 | 106.667
B-19388 NATIVA | 191 | IND. PLACA 3000 PSI | PLACA PISO 13 APTOS 1306-1307 Y ESCALERA EJES (2-4) PISO 12 A 13 TORRE 4 | 2026-02-05 | 2/12/2026 12:00:00 AM | 7 | 21 | 24 | 114 | PLACA | B-19388 NATIVA_PLACA_21_7 | 22.567 |  | 3 | 114.286
B-19388 NATIVA | 191 | IND. PLACA 3000 PSI | PLACA PISO 13 APTOS 1306-1307 Y ESCALERA EJES (2-4) PISO 12 A 13 TORRE 4 | 2026-02-05 | 2/12/2026 12:00:00 AM | 7 | 21 | 21.3 | 102 | PLACA | B-19388 NATIVA_PLACA_21_7 | 22.567 |  | 3 | 101.429
B-19388 NATIVA | 191 | IND. PLACA 3000 PSI | PLACA P8 AP 806-809 +PASILLO + ESCALERA P7 EJE 2 TORRE 5 | 2026-02-05 | 2/12/2026 12:00:00 AM | 7 | 21 | 22.4 | 107 | PLACA | B-19388 NATIVA_PLACA_21_7 | 23.233 |  | 3 | 106.667
B-19388 NATIVA | 191 | IND. PLACA 3000 PSI | PLACA P8 AP 806-809 +PASILLO + ESCALERA P7 EJE 2 TORRE 5 | 2026-02-05 | 2/12/2026 12:00:00 AM | 7 | 21 | 23.2 | 110 | PLACA | B-19388 NATIVA_PLACA_21_7 | 23.233 |  | 3 | 110.476
B-19388 NATIVA | 191 | IND. PLACA 3000 PSI | PLACA P8 AP 806-809 +PASILLO + ESCALERA P7 EJE 2 TORRE 5 | 2026-02-05 | 2/12/2026 12:00:00 AM | 7 | 21 | 24.1 | 115 | PLACA | B-19388 NATIVA_PLACA_21_7 | 23.233 |  | 3 | 114.762
B-19388 NATIVA | 191 | IND. PLACA 3000 PSI | PLACA PISO 12 APTOS 1210-1211 TORRE 4 | 2026-02-02 | 2/9/2026 12:00:00 AM | 7 | 21 | 22.1 | 105 | PLACA | B-19388 NATIVA_PLACA_21_7 | 22.433 |  | 3 | 105.238
B-19388 NATIVA | 191 | IND. PLACA 3000 PSI | PLACA PISO 12 APTOS 1210-1211 TORRE 4 | 2026-02-02 | 2/9/2026 12:00:00 AM | 7 | 21 | 23 | 109 | PLACA | B-19388 NATIVA_PLACA_21_7 | 22.433 |  | 3 | 109.524
B-19388 NATIVA | 191 | IND. PLACA 3000 PSI | PLACA PISO 12 APTOS 1210-1211 TORRE 4 | 2026-02-02 | 2/9/2026 12:00:00 AM | 7 | 21 | 22.2 | 106 | PLACA | B-19388 NATIVA_PLACA_21_7 | 22.433 |  | 3 | 105.714
B-19388 NATIVA | 191 | IND. PLACA 3000 PSI | PLACA PISO 13 APTOS 1304-1305 TORRE 4 | 2026-02-03 | 2/10/2026 12:00:00 AM | 7 | 21 | 32.4 | 154 | PLACA | B-19388 NATIVA_PLACA_21_7 | 24.7 |  | 3 | 154.286
B-19388 NATIVA | 191 | IND. PLACA 3000 PSI | PLACA PISO 13 APTOS 1304-1305 TORRE 4 | 2026-02-03 | 2/10/2026 12:00:00 AM | 7 | 21 | 20.4 | 97 | PLACA | B-19388 NATIVA_PLACA_21_7 | 24.7 |  | 3 | 97.143
B-19388 NATIVA | 191 | IND. PLACA 3000 PSI | PLACA PISO 13 APTOS 1304-1305 TORRE 4 | 2026-02-03 | 2/10/2026 12:00:00 AM | 7 | 21 | 21.3 | 101 | PLACA | B-19388 NATIVA_PLACA_21_7 | 24.7 |  | 3 | 101.429
B-19388 NATIVA | 191 | IND. PLACA 3000 PSI | PLACA P8 AP 806-807 + PASILLO + ESC P6 EJE 2 TORRE 5 | 2026-02-03 | 2/10/2026 12:00:00 AM | 7 | 21 | 21.5 | 102 | PLACA | B-19388 NATIVA_PLACA_21_7 | 21.467 |  | 3 | 102.381
B-19388 NATIVA | 191 | IND. PLACA 3000 PSI | PLACA P8 AP 806-807 + PASILLO + ESC P6 EJE 2 TORRE 5 | 2026-02-03 | 2/10/2026 12:00:00 AM | 7 | 21 | 21.7 | 103 | PLACA | B-19388 NATIVA_PLACA_21_7 | 21.467 |  | 3 | 103.333
B-19388 NATIVA | 191 | IND. PLACA 3000 PSI | PLACA P8 AP 806-807 + PASILLO + ESC P6 EJE 2 TORRE 5 | 2026-02-03 | 2/10/2026 12:00:00 AM | 7 | 21 | 21.2 | 101 | PLACA | B-19388 NATIVA_PLACA_21_7 | 21.467 |  | 3 | 100.952
B-19388 NATIVA | 191 | IND. PLACA 3000 PSI | PLACA PISO 14 APTOS 1404-1405 TORRE 4 | 2026-02-10 | 2/17/2026 12:00:00 AM | 7 | 21 | 19 | 90 | PLACA | B-19388 NATIVA_PLACA_21_7 | 18.267 |  | 3 | 90.476
B-19388 NATIVA | 191 | IND. PLACA 3000 PSI | PLACA PISO 14 APTOS 1404-1405 TORRE 4 | 2026-02-10 | 2/17/2026 12:00:00 AM | 7 | 21 | 18.8 | 90 | PLACA | B-19388 NATIVA_PLACA_21_7 | 18.267 |  | 3 | 89.524
B-19388 NATIVA | 191 | IND. PLACA 3000 PSI | PLACA PISO 14 APTOS 1404-1405 TORRE 4 | 2026-02-10 | 2/17/2026 12:00:00 AM | 7 | 21 | 17 | 81 | PLACA | B-19388 NATIVA_PLACA_21_7 | 18.267 |  | 3 | 80.952
B-19388 NATIVA | 191 | IND. PLACA 3000 PSI | PLACA PISO 9 AP 906-907 + PASILLO + ESCALERA P 7-8 EJE 2 TORRE 5 | 2026-02-10 | 2/17/2026 12:00:00 AM | 7 | 21 | 15.7 | 75 | PLACA | B-19388 NATIVA_PLACA_21_7 | 18.767 |  | 3 | 74.762
B-19388 NATIVA | 191 | IND. PLACA 3000 PSI | PLACA PISO 9 AP 906-907 + PASILLO + ESCALERA P 7-8 EJE 2 TORRE 5 | 2026-02-10 | 2/17/2026 12:00:00 AM | 7 | 21 | 20.3 | 97 | PLACA | B-19388 NATIVA_PLACA_21_7 | 18.767 |  | 3 | 96.667
B-19388 NATIVA | 191 | IND. PLACA 3000 PSI | PLACA PISO 9 AP 906-907 + PASILLO + ESCALERA P 7-8 EJE 2 TORRE 5 | 2026-02-10 | 2/17/2026 12:00:00 AM | 7 | 21 | 20.3 | 97 | PLACA | B-19388 NATIVA_PLACA_21_7 | 18.767 |  | 3 | 96.667
B-19388 NATIVA | 191 | IND PLACA 3000 GC | PLACA APARTAMENTOS 1402-1403 TORRE 4 | 2026-02-11 | 2/18/2026 12:00:00 AM | 7 | 21 | 17.2 | 82 | PLACA | B-19388 NATIVA_PLACA_21_7 | 18.767 |  | 3 | 81.905
B-19388 NATIVA | 191 | IND PLACA 3000 GC | PLACA APARTAMENTOS 1402-1403 TORRE 4 | 2026-02-11 | 2/18/2026 12:00:00 AM | 7 | 21 | 18.7 | 89 | PLACA | B-19388 NATIVA_PLACA_21_7 | 18.767 |  | 3 | 89.048
B-19388 NATIVA | 191 | IND PLACA 3000 GC | PLACA APARTAMENTOS 1402-1403 TORRE 4 | 2026-02-11 | 2/18/2026 12:00:00 AM | 7 | 21 | 20.4 | 97 | PLACA | B-19388 NATIVA_PLACA_21_7 | 18.767 |  | 3 | 97.143
B-19388 NATIVA | 191 | IND PLACA 3000 GC | PLACA APARTAMENTOS 901-9012 TORRE 5 | 2026-02-11 | 2/18/2026 12:00:00 AM | 7 | 21 | 22 | 105 | PLACA | B-19388 NATIVA_PLACA_21_7 | 21.667 |  | 3 | 104.762
B-19388 NATIVA | 191 | IND PLACA 3000 GC | PLACA APARTAMENTOS 901-9012 TORRE 5 | 2026-02-11 | 2/18/2026 12:00:00 AM | 7 | 21 | 21.9 | 104 | PLACA | B-19388 NATIVA_PLACA_21_7 | 21.667 |  | 3 | 104.286
B-19388 NATIVA | 191 | IND PLACA 3000 GC | PLACA APARTAMENTOS 901-9012 TORRE 5 | 2026-02-11 | 2/18/2026 12:00:00 AM | 7 | 21 | 21.1 | 100 | PLACA | B-19388 NATIVA_PLACA_21_7 | 21.667 |  | 3 | 100.476
B-19388 NATIVA | 191 | IND. PLACA 3000 PSI | PLACA P9 AP 908-909 + pasillo + ESCALERA 7-8 eje 2 TORRE 5 | 2026-02-12 | 2/19/2026 12:00:00 AM | 7 | 21 | 20.2 | 96 | PLACA | B-19388 NATIVA_PLACA_21_7 | 20.633 |  | 3 | 96.19
B-19388 NATIVA | 191 | IND. PLACA 3000 PSI | PLACA P9 AP 908-909 + pasillo + ESCALERA 7-8 eje 2 TORRE 5 | 2026-02-12 | 2/19/2026 12:00:00 AM | 7 | 21 | 19.9 | 95 | PLACA | B-19388 NATIVA_PLACA_21_7 | 20.633 |  | 3 | 94.762
B-19388 NATIVA | 191 | IND. PLACA 3000 PSI | PLACA P9 AP 908-909 + pasillo + ESCALERA 7-8 eje 2 TORRE 5 | 2026-02-12 | 2/19/2026 12:00:00 AM | 7 | 21 | 21.8 | 104 | PLACA | B-19388 NATIVA_PLACA_21_7 | 20.633 |  | 3 | 103.81
B-19388 NATIVA | 191 | IND. PLACA 3000 PSI | PLACA PISO 14 APTOS 1406-1407 Y ESCALERA EJES (2-4) PISO 13 A 14 TORRE 4 | 2026-02-12 | 2/19/2026 12:00:00 AM | 7 | 21 | 25.1 | 119 | PLACA | B-19388 NATIVA_PLACA_21_7 | 24.067 |  | 3 | 119.524
B-19388 NATIVA | 191 | IND. PLACA 3000 PSI | PLACA PISO 14 APTOS 1406-1407 Y ESCALERA EJES (2-4) PISO 13 A 14 TORRE 4 | 2026-02-12 | 2/19/2026 12:00:00 AM | 7 | 21 | 23.1 | 110 | PLACA | B-19388 NATIVA_PLACA_21_7 | 24.067 |  | 3 | 110
B-19388 NATIVA | 191 | IND. PLACA 3000 PSI | PLACA PISO 14 APTOS 1406-1407 Y ESCALERA EJES (2-4) PISO 13 A 14 TORRE 4 | 2026-02-12 | 2/19/2026 12:00:00 AM | 7 | 21 | 24 | 114 | PLACA | B-19388 NATIVA_PLACA_21_7 | 24.067 |  | 3 | 114.286
B-19388 NATIVA | 191 | IND. PLACA 3000 PSI | PLACA PISO 14 APTOS 1401-1412 TORRE 4 | 2026-02-13 | 2/20/2026 12:00:00 AM | 7 | 21 | 22.8 | 108 | PLACA | B-19388 NATIVA_PLACA_21_7 | 21.533 |  | 3 | 108.571
B-19388 NATIVA | 191 | IND. PLACA 3000 PSI | PLACA PISO 14 APTOS 1401-1412 TORRE 4 | 2026-02-13 | 2/20/2026 12:00:00 AM | 7 | 21 | 20.1 | 96 | PLACA | B-19388 NATIVA_PLACA_21_7 | 21.533 |  | 3 | 95.714
B-19388 NATIVA | 191 | IND. PLACA 3000 PSI | PLACA PISO 14 APTOS 1401-1412 TORRE 4 | 2026-02-13 | 2/20/2026 12:00:00 AM | 7 | 21 | 21.7 | 103 | PLACA | B-19388 NATIVA_PLACA_21_7 | 21.533 |  | 3 | 103.333
B-19388 NATIVA | 191 | IND. PLACA 3000 PSI | PLACA P9 910-911 TORRE 5 | 2026-02-13 | 2/20/2026 12:00:00 AM | 7 | 21 | 23.4 | 111 | PLACA | B-19388 NATIVA_PLACA_21_7 | 21.833 |  | 3 | 111.429
B-19388 NATIVA | 191 | IND. PLACA 3000 PSI | PLACA P9 910-911 TORRE 5 | 2026-02-13 | 2/20/2026 12:00:00 AM | 7 | 21 | 20.6 | 98 | PLACA | B-19388 NATIVA_PLACA_21_7 | 21.833 |  | 3 | 98.095
B-19388 NATIVA | 191 | IND. PLACA 3000 PSI | PLACA P9 910-911 TORRE 5 | 2026-02-13 | 2/20/2026 12:00:00 AM | 7 | 21 | 21.5 | 102 | PLACA | B-19388 NATIVA_PLACA_21_7 | 21.833 |  | 3 | 102.381
B-19388 NATIVA | 191 | IND. PLACA 3000 PSI | PLACA PISO 14 APTOS 1408-1409 TORRE 4 | 2026-02-14 | 2/21/2026 12:00:00 AM | 7 | 21 | 21.7 | 103 | PLACA | B-19388 NATIVA_PLACA_21_7 | 19.433 |  | 3 | 103.333
B-19388 NATIVA | 191 | IND. PLACA 3000 PSI | PLACA PISO 14 APTOS 1408-1409 TORRE 4 | 2026-02-14 | 2/21/2026 12:00:00 AM | 7 | 21 | 20 | 95 | PLACA | B-19388 NATIVA_PLACA_21_7 | 19.433 |  | 3 | 95.238
B-19388 NATIVA | 191 | IND. PLACA 3000 PSI | PLACA PISO 14 APTOS 1408-1409 TORRE 4 | 2026-02-14 | 2/21/2026 12:00:00 AM | 7 | 21 | 16.6 | 79 | PLACA | B-19388 NATIVA_PLACA_21_7 | 19.433 |  | 3 | 79.048
B-19388 NATIVA | 191 | IND. PLACA 3000 PSI | ESCALERA EJE 23 P6-7 + PLACA P10 AP 1003-1002 + pasillo TORRE 5 | 2026-02-14 | 2/21/2026 12:00:00 AM | 7 | 21 | 20.8 | 99 | PLACA | B-19388 NATIVA_PLACA_21_7 | 19.867 |  | 3 | 99.048
B-19388 NATIVA | 191 | IND. PLACA 3000 PSI | ESCALERA EJE 23 P6-7 + PLACA P10 AP 1003-1002 + pasillo TORRE 5 | 2026-02-14 | 2/21/2026 12:00:00 AM | 7 | 21 | 19.4 | 92 | PLACA | B-19388 NATIVA_PLACA_21_7 | 19.867 |  | 3 | 92.381
B-19388 NATIVA | 191 | IND. PLACA 3000 PSI | ESCALERA EJE 23 P6-7 + PLACA P10 AP 1003-1002 + pasillo TORRE 5 | 2026-02-14 | 2/21/2026 12:00:00 AM | 7 | 21 | 19.4 | 92 | PLACA | B-19388 NATIVA_PLACA_21_7 | 19.867 |  | 3 | 92.381
B-19388 NATIVA | 191 | IND. PLACA 3000 PSI | PLACA PISO 14 APTOS 1410-1411 Y ESCALERA EJES (18-20) PISO 13 A 14 TORRE 4 | 2026-02-16 | 2/23/2026 12:00:00 AM | 7 | 21 | 18.6 | 88 | PLACA | B-19388 NATIVA_PLACA_21_7 | 19.2 |  | 3 | 88.571
B-19388 NATIVA | 191 | IND. PLACA 3000 PSI | PLACA PISO 14 APTOS 1410-1411 Y ESCALERA EJES (18-20) PISO 13 A 14 TORRE 4 | 2026-02-16 | 2/23/2026 12:00:00 AM | 7 | 21 | 17.5 | 83 | PLACA | B-19388 NATIVA_PLACA_21_7 | 19.2 |  | 3 | 83.333
B-19388 NATIVA | 191 | IND. PLACA 3000 PSI | PLACA PISO 14 APTOS 1410-1411 Y ESCALERA EJES (18-20) PISO 13 A 14 TORRE 4 | 2026-02-16 | 2/23/2026 12:00:00 AM | 7 | 21 | 21.5 | 103 | PLACA | B-19388 NATIVA_PLACA_21_7 | 19.2 |  | 3 | 102.381
B-19388 NATIVA | 191 | IND. PLACA 3000 PSI | PLACA AP 1004-1005 TORRE 5 | 2026-02-16 | 2/23/2026 12:00:00 AM | 7 | 21 | 20.5 | 98 | PLACA | B-19388 NATIVA_PLACA_21_7 | 20.867 |  | 3 | 97.619
B-19388 NATIVA | 191 | IND. PLACA 3000 PSI | PLACA AP 1004-1005 TORRE 5 | 2026-02-16 | 2/23/2026 12:00:00 AM | 7 | 21 | 21.4 | 102 | PLACA | B-19388 NATIVA_PLACA_21_7 | 20.867 |  | 3 | 101.905
B-19388 NATIVA | 191 | IND. PLACA 3000 PSI | PLACA AP 1004-1005 TORRE 5 | 2026-02-16 | 2/23/2026 12:00:00 AM | 7 | 21 | 20.7 | 98 | PLACA | B-19388 NATIVA_PLACA_21_7 | 20.867 |  | 3 | 98.571
B-19388 NATIVA | 191 | IND. PLACA 3000 PSI | PLACA PISO 15 APTOS 1504-1505 TORRE 4 | 2026-02-17 | 2/24/2026 12:00:00 AM | 7 | 21 | 21 | 100 | PLACA | B-19388 NATIVA_PLACA_21_7 | 20.367 |  | 3 | 100
B-19388 NATIVA | 191 | IND. PLACA 3000 PSI | PLACA PISO 15 APTOS 1504-1505 TORRE 4 | 2026-02-17 | 2/24/2026 12:00:00 AM | 7 | 21 | 19.5 | 93 | PLACA | B-19388 NATIVA_PLACA_21_7 | 20.367 |  | 3 | 92.857
B-19388 NATIVA | 191 | IND. PLACA 3000 PSI | PLACA PISO 15 APTOS 1504-1505 TORRE 4 | 2026-02-17 | 2/24/2026 12:00:00 AM | 7 | 21 | 20.6 | 98 | PLACA | B-19388 NATIVA_PLACA_21_7 | 20.367 |  | 3 | 98.095
B-19388 NATIVA | 191 | IND. PLACA 3000 PSI | ESCALERA eje 2 P 8-9 + PLACA P10 AP 1006-1007 + PASILLO TORRE 5 | 2026-02-17 | 2/24/2026 12:00:00 AM | 7 | 21 | 22.5 | 107 | PLACA | B-19388 NATIVA_PLACA_21_7 | 23.4 |  | 3 | 107.143
B-19388 NATIVA | 191 | IND. PLACA 3000 PSI | ESCALERA eje 2 P 8-9 + PLACA P10 AP 1006-1007 + PASILLO TORRE 5 | 2026-02-17 | 2/24/2026 12:00:00 AM | 7 | 21 | 23.9 | 114 | PLACA | B-19388 NATIVA_PLACA_21_7 | 23.4 |  | 3 | 113.81
B-19388 NATIVA | 191 | IND. PLACA 3000 PSI | ESCALERA eje 2 P 8-9 + PLACA P10 AP 1006-1007 + PASILLO TORRE 5 | 2026-02-17 | 2/24/2026 12:00:00 AM | 7 | 21 | 23.8 | 114 | PLACA | B-19388 NATIVA_PLACA_21_7 | 23.4 |  | 3 | 113.333
B-19388 NATIVA | 191 | IND. PLACA 3000 PSI | PLACA PISO 15 APTOS 1506-1507 Y ESCALERA EJES (2-4) PISO 14 A 15 TORRE 4 | 2026-02-19 | 2/26/2026 12:00:00 AM | 7 | 21 | 21.4 | 102 | PLACA | B-19388 NATIVA_PLACA_21_7 | 22.467 |  | 3 | 101.905
B-19388 NATIVA | 191 | IND. PLACA 3000 PSI | PLACA PISO 15 APTOS 1506-1507 Y ESCALERA EJES (2-4) PISO 14 A 15 TORRE 4 | 2026-02-19 | 2/26/2026 12:00:00 AM | 7 | 21 | 23.3 | 111 | PLACA | B-19388 NATIVA_PLACA_21_7 | 22.467 |  | 3 | 110.952
B-19388 NATIVA | 191 | IND. PLACA 3000 PSI | PLACA PISO 15 APTOS 1506-1507 Y ESCALERA EJES (2-4) PISO 14 A 15 TORRE 4 | 2026-02-19 | 2/26/2026 12:00:00 AM | 7 | 21 | 22.7 | 108 | PLACA | B-19388 NATIVA_PLACA_21_7 | 22.467 |  | 3 | 108.095
B-19388 NATIVA | 191 | IND. PLACA 3000 PSI | PLACA P10 AP 10 08-1009 + pasillo TORRE 5 | 2026-02-19 | 2/26/2026 12:00:00 AM | 7 | 21 | 19.2 | 91 | PLACA | B-19388 NATIVA_PLACA_21_7 | 20.2 |  | 3 | 91.429
B-19388 NATIVA | 191 | IND. PLACA 3000 PSI | PLACA P10 AP 10 08-1009 + pasillo TORRE 5 | 2026-02-19 | 2/26/2026 12:00:00 AM | 7 | 21 | 20.6 | 98 | PLACA | B-19388 NATIVA_PLACA_21_7 | 20.2 |  | 3 | 98.095
B-19388 NATIVA | 191 | IND. PLACA 3000 PSI | PLACA P10 AP 10 08-1009 + pasillo TORRE 5 | 2026-02-19 | 2/26/2026 12:00:00 AM | 7 | 21 | 20.8 | 99 | PLACA | B-19388 NATIVA_PLACA_21_7 | 20.2 |  | 3 | 99.048
B-19388 NATIVA | 191 | IND. PLACA 3000 PSI | PLACA PISO 16 APTOS 1601-1612 TORRE 4 | 2026-02-27 | 3/6/2026 12:00:00 AM | 7 | 21 | 24.7 | 118 | PLACA | B-19388 NATIVA_PLACA_21_7 | 21.6 |  | 3 | 117.619
B-19388 NATIVA | 191 | IND. PLACA 3000 PSI | PLACA P10 AP 1010 Y 1011 TORRE 5 | 2026-02-20 | 2/27/2026 12:00:00 AM | 7 | 21 | 25.7 | 122 | PLACA | B-19388 NATIVA_PLACA_21_7 | 25.4 |  | 3 | 122.381
B-19388 NATIVA | 191 | IND. PLACA 3000 PSI | PLACA P10 AP 1010 Y 1011 TORRE 5 | 2026-02-20 | 2/27/2026 12:00:00 AM | 7 | 21 | 25.9 | 123 | PLACA | B-19388 NATIVA_PLACA_21_7 | 25.4 |  | 3 | 123.333
B-19388 NATIVA | 191 | IND. PLACA 3000 PSI | PLACA P10 AP 1010 Y 1011 TORRE 5 | 2026-02-20 | 2/27/2026 12:00:00 AM | 7 | 21 | 24.6 | 117 | PLACA | B-19388 NATIVA_PLACA_21_7 | 25.4 |  | 3 | 117.143
B-19388 NATIVA | 191 | IND. PLACA 3000 PSI | PLACA PISO 15 APTOS 1501-1512 TORRE 4 | 2026-02-20 | 2/27/2026 12:00:00 AM | 7 | 21 | 22.2 | 106 | PLACA | B-19388 NATIVA_PLACA_21_7 | 20.567 |  | 3 | 105.714
B-19388 NATIVA | 191 | IND. PLACA 3000 PSI | PLACA PISO 15 APTOS 1501-1512 TORRE 4 | 2026-02-20 | 2/27/2026 12:00:00 AM | 7 | 21 | 21.1 | 100 | PLACA | B-19388 NATIVA_PLACA_21_7 | 20.567 |  | 3 | 100.476
B-19388 NATIVA | 191 | IND. PLACA 3000 PSI | PLACA PISO 15 APTOS 1501-1512 TORRE 4 | 2026-02-20 | 2/27/2026 12:00:00 AM | 7 | 21 | 18.4 | 88 | PLACA | B-19388 NATIVA_PLACA_21_7 | 20.567 |  | 3 | 87.619
B-19388 NATIVA | 191 | IND. PLACA 3000 PSI | PLACA PISO 15 APTOS 1508-1509 TORRE 4 | 2026-02-21 | 2/28/2026 12:00:00 AM | 7 | 21 | 21.6 | 103 | PLACA | B-19388 NATIVA_PLACA_21_7 | 21.567 |  | 3 | 102.857
B-19388 NATIVA | 191 | IND. PLACA 3000 PSI | PLACA PISO 15 APTOS 1508-1509 TORRE 4 | 2026-02-21 | 2/28/2026 12:00:00 AM | 7 | 21 | 22.1 | 105 | PLACA | B-19388 NATIVA_PLACA_21_7 | 21.567 |  | 3 | 105.238
B-19388 NATIVA | 191 | IND. PLACA 3000 PSI | PLACA PISO 15 APTOS 1508-1509 TORRE 4 | 2026-02-21 | 2/28/2026 12:00:00 AM | 7 | 21 | 21 | 100 | PLACA | B-19388 NATIVA_PLACA_21_7 | 21.567 |  | 3 | 100
B-19388 NATIVA | 191 | IND. PLACA 3000 PSI | PLACA P11 AP 1103-1102 + PASILLO + ESCALERA PISO7 EJE 23 | 2026-02-23 | 3/2/2026 12:00:00 AM | 7 | 21 | 22.7 | 108 | PLACA | B-19388 NATIVA_PLACA_21_7 | 21.933 |  | 3 | 108.095
B-19388 NATIVA | 191 | IND. PLACA 3000 PSI | PLACA P11 AP 1103-1102 + PASILLO + ESCALERA PISO7 EJE 23 | 2026-02-23 | 3/2/2026 12:00:00 AM | 7 | 21 | 19.8 | 94 | PLACA | B-19388 NATIVA_PLACA_21_7 | 21.933 |  | 3 | 94.286
B-19388 NATIVA | 191 | IND. PLACA 3000 PSI | PLACA P11 AP 1103-1102 + PASILLO + ESCALERA PISO7 EJE 23 | 2026-02-23 | 3/2/2026 12:00:00 AM | 7 | 21 | 23.3 | 111 | PLACA | B-19388 NATIVA_PLACA_21_7 | 21.933 |  | 3 | 110.952
B-19388 NATIVA | 191 | IND. PLACA 3000 PSI | PLACA PISO 15 APTOS 1510-1511 Y ESCALERA EJES (18-20) PISO 14 A 15 TORRE 4 | 2026-02-23 | 3/2/2026 12:00:00 AM | 7 | 21 | 21.9 | 104 | PLACA | B-19388 NATIVA_PLACA_21_7 | 22 |  | 3 | 104.286
B-19388 NATIVA | 191 | IND. PLACA 3000 PSI | PLACA PISO 15 APTOS 1510-1511 Y ESCALERA EJES (18-20) PISO 14 A 15 TORRE 4 | 2026-02-23 | 3/2/2026 12:00:00 AM | 7 | 21 | 21.3 | 102 | PLACA | B-19388 NATIVA_PLACA_21_7 | 22 |  | 3 | 101.429
B-19388 NATIVA | 191 | IND. PLACA 3000 PSI | PLACA PISO 15 APTOS 1510-1511 Y ESCALERA EJES (18-20) PISO 14 A 15 TORRE 4 | 2026-02-23 | 3/2/2026 12:00:00 AM | 7 | 21 | 22.8 | 108 | PLACA | B-19388 NATIVA_PLACA_21_7 | 22 |  | 3 | 108.571
B-19388 NATIVA | 191 | IND. PLACA 3000 PSI | PLACA PISO 16 APTOS 1604-1605 TORRE 4 | 2026-02-24 | 3/3/2026 12:00:00 AM | 7 | 21 | 21.3 | 101 | PLACA | B-19388 NATIVA_PLACA_21_7 | 21.6 |  | 3 | 101.429
B-19388 NATIVA | 191 | IND. PLACA 3000 PSI | PLACA PISO 16 APTOS 1604-1605 TORRE 4 | 2026-02-24 | 3/3/2026 12:00:00 AM | 7 | 21 | 21.7 | 103 | PLACA | B-19388 NATIVA_PLACA_21_7 | 21.6 |  | 3 | 103.333
B-19388 NATIVA | 191 | IND. PLACA 3000 PSI | PLACA PISO 16 APTOS 1604-1605 TORRE 4 | 2026-02-24 | 3/3/2026 12:00:00 AM | 7 | 21 | 21.8 | 104 | PLACA | B-19388 NATIVA_PLACA_21_7 | 21.6 |  | 3 | 103.81
B-19388 NATIVA | 191 | IND. PLACA 3000 PSI | PLACA P11 AP 1104-1105 Y ESCALERA PISO 9 EJE 2 TORRE 5 | 2026-02-24 | 3/3/2026 12:00:00 AM | 7 | 21 | 22.7 | 108 | PLACA | B-19388 NATIVA_PLACA_21_7 | 20.8 |  | 3 | 108.095
B-19388 NATIVA | 191 | IND. PLACA 3000 PSI | PLACA P11 AP 1104-1105 Y ESCALERA PISO 9 EJE 2 TORRE 5 | 2026-02-24 | 3/3/2026 12:00:00 AM | 7 | 21 | 18.7 | 89 | PLACA | B-19388 NATIVA_PLACA_21_7 | 20.8 |  | 3 | 89.048
B-19388 NATIVA | 191 | IND. PLACA 3000 PSI | PLACA P11 AP 1104-1105 Y ESCALERA PISO 9 EJE 2 TORRE 5 | 2026-02-24 | 3/3/2026 12:00:00 AM | 7 | 21 | 21 | 100 | PLACA | B-19388 NATIVA_PLACA_21_7 | 20.8 |  | 3 | 100
B-19388 NATIVA | 191 | IND. PLACA 3000 PSI | PLACA PISO 16 APTOS 1602-1603 TORRE 4 | 2026-02-25 | 3/4/2026 12:00:00 AM | 7 | 21 | 21 | 100 | PLACA | B-19388 NATIVA_PLACA_21_7 | 20.133 |  | 3 | 100
B-19388 NATIVA | 191 | IND. PLACA 3000 PSI | PLACA PISO 16 APTOS 1602-1603 TORRE 4 | 2026-02-25 | 3/4/2026 12:00:00 AM | 7 | 21 | 20.2 | 96 | PLACA | B-19388 NATIVA_PLACA_21_7 | 20.133 |  | 3 | 96.19
B-19388 NATIVA | 191 | IND. PLACA 3000 PSI | PLACA PISO 16 APTOS 1602-1603 TORRE 4 | 2026-02-25 | 3/4/2026 12:00:00 AM | 7 | 21 | 19.2 | 92 | PLACA | B-19388 NATIVA_PLACA_21_7 | 20.133 |  | 3 | 91.429
B-19388 NATIVA | 191 | IND. PLACA 3000 PSI | PLACA P11 1101-1112+ PASILLO TORRE 5 | 2026-02-25 | 3/4/2026 12:00:00 AM | 7 | 21 | 18.7 | 89 | PLACA | B-19388 NATIVA_PLACA_21_7 | 20.333 |  | 3 | 89.048
B-19388 NATIVA | 191 | IND. PLACA 3000 PSI | PLACA P11 1101-1112+ PASILLO TORRE 5 | 2026-02-25 | 3/4/2026 12:00:00 AM | 7 | 21 | 22.1 | 105 | PLACA | B-19388 NATIVA_PLACA_21_7 | 20.333 |  | 3 | 105.238
B-19388 NATIVA | 191 | IND. PLACA 3000 PSI | PLACA P11 1101-1112+ PASILLO TORRE 5 | 2026-02-25 | 3/4/2026 12:00:00 AM | 7 | 21 | 20.2 | 96 | PLACA | B-19388 NATIVA_PLACA_21_7 | 20.333 |  | 3 | 96.19
B-19388 NATIVA | 191 | IND. PLACA 3000 PSI | PLACA P11 AP 1107-1106 TORRE 5 | 2026-02-26 | 3/5/2026 12:00:00 AM | 7 | 21 | 22.5 | 107 | PLACA | B-19388 NATIVA_PLACA_21_7 | 22.7 |  | 3 | 107.143
B-19388 NATIVA | 191 | IND. PLACA 3000 PSI | PLACA P11 AP 1107-1106 TORRE 5 | 2026-02-26 | 3/5/2026 12:00:00 AM | 7 | 21 | 21.4 | 102 | PLACA | B-19388 NATIVA_PLACA_21_7 | 22.7 |  | 3 | 101.905
B-19388 NATIVA | 191 | IND. PLACA 3000 PSI | PLACA P11 AP 1107-1106 TORRE 5 | 2026-02-26 | 3/5/2026 12:00:00 AM | 7 | 21 | 24.2 | 115 | PLACA | B-19388 NATIVA_PLACA_21_7 | 22.7 |  | 3 | 115.238
B-19388 NATIVA | 191 | IND. PLACA 3000 PSI | PLACA PISO 16 APTOS 1606-1607 Y ESCALERA EJES (2-4) PISO 15 A 16 TORRE 4 | 2026-02-26 | 3/5/2026 12:00:00 AM | 7 | 21 | 24 | 114 | PLACA | B-19388 NATIVA_PLACA_21_7 | 24.733 |  | 3 | 114.286
B-19388 NATIVA | 191 | IND. PLACA 3000 PSI | PLACA PISO 16 APTOS 1606-1607 Y ESCALERA EJES (2-4) PISO 15 A 16 TORRE 4 | 2026-02-26 | 3/5/2026 12:00:00 AM | 7 | 21 | 25.3 | 120 | PLACA | B-19388 NATIVA_PLACA_21_7 | 24.733 |  | 3 | 120.476
B-19388 NATIVA | 191 | IND. PLACA 3000 PSI | PLACA PISO 16 APTOS 1606-1607 Y ESCALERA EJES (2-4) PISO 15 A 16 TORRE 4 | 2026-02-26 | 3/5/2026 12:00:00 AM | 7 | 21 | 24.9 | 118 | PLACA | B-19388 NATIVA_PLACA_21_7 | 24.733 |  | 3 | 118.571
B-19388 NATIVA | 191 | IND. PLACA 3000 PSI | PLACA PISO 16 APTOS 1608-1609 TORRE 4 | 2026-02-28 | 3/7/2026 12:00:00 AM | 7 | 21 | 17.3 | 82 | PLACA | B-19388 NATIVA_PLACA_21_7 | 20.6 |  | 3 | 82.381
B-19388 NATIVA | 191 | IND. PLACA 3000 PSI | PLACA PISO 16 APTOS 1608-1609 TORRE 4 | 2026-02-28 | 3/7/2026 12:00:00 AM | 7 | 21 | 22.4 | 106 | PLACA | B-19388 NATIVA_PLACA_21_7 | 20.6 |  | 3 | 106.667
B-19388 NATIVA | 191 | IND. PLACA 3000 PSI | PLACA PISO 16 APTOS 1608-1609 TORRE 4 | 2026-02-28 | 3/7/2026 12:00:00 AM | 7 | 21 | 22.1 | 105 | PLACA | B-19388 NATIVA_PLACA_21_7 | 20.6 |  | 3 | 105.238
B-19388 NATIVA | 191 | IND. PLACA 3000 PSI | ESCALERA Y PLACA 1108 Y 1109 TORRE 5 | 2026-02-27 | 3/6/2026 12:00:00 AM | 7 | 21 | 24.1 | 115 | PLACA | B-19388 NATIVA_PLACA_21_7 | 24.333 |  | 3 | 114.762
B-19388 NATIVA | 191 | IND. PLACA 3000 PSI | ESCALERA Y PLACA 1108 Y 1109 TORRE 5 | 2026-02-27 | 3/6/2026 12:00:00 AM | 7 | 21 | 23.4 | 112 | PLACA | B-19388 NATIVA_PLACA_21_7 | 24.333 |  | 3 | 111.429
B-19388 NATIVA | 191 | IND. PLACA 3000 PSI | ESCALERA Y PLACA 1108 Y 1109 TORRE 5 | 2026-02-27 | 3/6/2026 12:00:00 AM | 7 | 21 | 25.5 | 122 | PLACA | B-19388 NATIVA_PLACA_21_7 | 24.333 |  | 3 | 121.429
B-19388 NATIVA | 191 | IND. PLACA 3000 PSI | PLACA PISO 16 APTOS 1601-1612 TORRE 4 | 2026-02-27 | 3/6/2026 12:00:00 AM | 7 | 21 | 18.9 | 90 | PLACA | B-19388 NATIVA_PLACA_21_7 | 21.6 |  | 3 | 90
B-19388 NATIVA | 191 | IND. PLACA 3000 PSI | PLACA PISO 16 APTOS 1601-1612 TORRE 4 | 2026-02-27 | 3/6/2026 12:00:00 AM | 7 | 21 | 21.2 | 101 | PLACA | B-19388 NATIVA_PLACA_21_7 | 21.6 |  | 3 | 100.952
B-19388 NATIVA | 191 | IND. PLACA 3000 PSI | PLACA P13 AP 1304-1305 +ESCALERA P11 EJE 2 TORRE 5 | 2026-03-11 | 3/18/2026 12:00:00 AM | 7 | 21 | 12.8 | 61 | PLACA | B-19388 NATIVA_PLACA_21_7 | 19.9 |  | 3 | 60.952
B-19388 NATIVA | 191 | IND. PLACA 3000 PSI | PLACA P13 AP 1304-1305 +ESCALERA P11 EJE 2 TORRE 5 | 2026-03-11 | 3/18/2026 12:00:00 AM | 7 | 21 | 23 | 109 | PLACA | B-19388 NATIVA_PLACA_21_7 | 19.9 |  | 3 | 109.524
B-19388 NATIVA | 191 | IND. PLACA 3000 PSI | PLACA P13 AP 1304-1305 +ESCALERA P11 EJE 2 TORRE 5 | 2026-03-11 | 3/18/2026 12:00:00 AM | 7 | 21 | 23.9 | 114 | PLACA | B-19388 NATIVA_PLACA_21_7 | 19.9 |  | 3 | 113.81
B-19388 NATIVA | 191 | IND. PLACA 3000 PSI | PLACA AP 1110 Y 1111 TORRE 5 | 2026-02-28 | 3/7/2026 12:00:00 AM | 7 | 21 | 23.5 | 112 | PLACA | B-19388 NATIVA_PLACA_21_7 | 22.167 |  | 3 | 111.905
B-19388 NATIVA | 191 | IND. PLACA 3000 PSI | PLACA AP 1110 Y 1111 TORRE 5 | 2026-02-28 | 3/7/2026 12:00:00 AM | 7 | 21 | 19.5 | 93 | PLACA | B-19388 NATIVA_PLACA_21_7 | 22.167 |  | 3 | 92.857
B-19388 NATIVA | 191 | IND. PLACA 3000 PSI | PLACA AP 1110 Y 1111 TORRE 5 | 2026-02-28 | 3/7/2026 12:00:00 AM | 7 | 21 | 23.5 | 112 | PLACA | B-19388 NATIVA_PLACA_21_7 | 22.167 |  | 3 | 111.905
B-19388 NATIVA | 191 | IND. PLACA 3000 PSI | PLACA PISO 17 APTOS 1704-1705 TORRE 4 | 2026-03-05 | 3/12/2026 12:00:00 AM | 7 | 21 | 19.6 | 93 | PLACA | B-19388 NATIVA_PLACA_21_7 | 19.367 |  | 3 | 93.333
B-19388 NATIVA | 191 | IND. PLACA 3000 PSI | PLACA PISO 17 APTOS 1704-1705 TORRE 4 | 2026-03-05 | 3/12/2026 12:00:00 AM | 7 | 21 | 21 | 100 | PLACA | B-19388 NATIVA_PLACA_21_7 | 19.367 |  | 3 | 100
B-19388 NATIVA | 191 | IND. PLACA 3000 PSI | PLACA PISO 17 APTOS 1704-1705 TORRE 4 | 2026-03-05 | 3/12/2026 12:00:00 AM | 7 | 21 | 17.5 | 83 | PLACA | B-19388 NATIVA_PLACA_21_7 | 19.367 |  | 3 | 83.333
B-19388 NATIVA | 191 | IND. PLACA 3000 PSI | PLACA P12 AP 1204-1205 TORRE 5 | 2026-03-04 | 3/11/2026 12:00:00 AM | 7 | 21 | 22 | 105 | PLACA | B-19388 NATIVA_PLACA_21_7 | 20.833 |  | 3 | 104.762
B-19388 NATIVA | 191 | IND. PLACA 3000 PSI | PLACA P12 AP 1204-1205 TORRE 5 | 2026-03-04 | 3/11/2026 12:00:00 AM | 7 | 21 | 18.8 | 90 | PLACA | B-19388 NATIVA_PLACA_21_7 | 20.833 |  | 3 | 89.524
B-19388 NATIVA | 191 | IND. PLACA 3000 PSI | PLACA P12 AP 1204-1205 TORRE 5 | 2026-03-04 | 3/11/2026 12:00:00 AM | 7 | 21 | 21.7 | 103 | PLACA | B-19388 NATIVA_PLACA_21_7 | 20.833 |  | 3 | 103.333
B-19388 NATIVA | 191 | IND. PLACA 3000 PSI | PLACA P12 1201-1212+ PASILLO + ESC P10 EJE 2 | 2026-03-05 | 3/12/2026 12:00:00 AM | 7 | 21 | 18.7 | 89 | PLACA | B-19388 NATIVA_PLACA_21_7 | 18.033 |  | 3 | 89.048
B-19388 NATIVA | 191 | IND. PLACA 3000 PSI | PLACA P12 1201-1212+ PASILLO + ESC P10 EJE 2 | 2026-03-05 | 3/12/2026 12:00:00 AM | 7 | 21 | 17.1 | 81 | PLACA | B-19388 NATIVA_PLACA_21_7 | 18.033 |  | 3 | 81.429
B-19388 NATIVA | 191 | IND. PLACA 3000 PSI | PLACA P12 1201-1212+ PASILLO + ESC P10 EJE 2 | 2026-03-05 | 3/12/2026 12:00:00 AM | 7 | 21 | 18.3 | 87 | PLACA | B-19388 NATIVA_PLACA_21_7 | 18.033 |  | 3 | 87.143
B-19388 NATIVA | 191 | IND. PLACA 3000 PSI | PLACA P12 AP 1207-1206 TORRE 5 | 2026-03-06 | 3/13/2026 12:00:00 AM | 7 | 21 | 22.8 | 109 | PLACA | B-19388 NATIVA_PLACA_21_7 | 22.133 |  | 3 | 108.571
B-19388 NATIVA | 191 | IND. PLACA 3000 PSI | PLACA P12 AP 1207-1206 TORRE 5 | 2026-03-06 | 3/13/2026 12:00:00 AM | 7 | 21 | 22 | 105 | PLACA | B-19388 NATIVA_PLACA_21_7 | 22.133 |  | 3 | 104.762
B-19388 NATIVA | 191 | IND. PLACA 3000 PSI | PLACA P12 AP 1207-1206 TORRE 5 | 2026-03-06 | 3/13/2026 12:00:00 AM | 7 | 21 | 21.6 | 103 | PLACA | B-19388 NATIVA_PLACA_21_7 | 22.133 |  | 3 | 102.857
B-19388 NATIVA | 191 | IND. PLACA 3000 PSI | PLACA PISO 17 APTOS 1706-1707 TORRE 4 | 2026-03-07 | 3/14/2026 12:00:00 AM | 7 | 21 | 20.5 | 98 | PLACA | B-19388 NATIVA_PLACA_21_7 | 20.467 |  | 3 | 97.619
B-19388 NATIVA | 191 | IND. PLACA 3000 PSI | PLACA PISO 17 APTOS 1706-1707 TORRE 4 | 2026-03-07 | 3/14/2026 12:00:00 AM | 7 | 21 | 20.9 | 99 | PLACA | B-19388 NATIVA_PLACA_21_7 | 20.467 |  | 3 | 99.524
B-19388 NATIVA | 191 | IND. PLACA 3000 PSI | PLACA PISO 17 APTOS 1706-1707 TORRE 4 | 2026-03-07 | 3/14/2026 12:00:00 AM | 7 | 21 | 20 | 95 | PLACA | B-19388 NATIVA_PLACA_21_7 | 20.467 |  | 3 | 95.238
B-19388 NATIVA | 191 | IND. PLACA 3000 PSI | PLACA P12 AP 1211-1210 + PASILLO TORRE 5 | 2026-03-07 | 3/14/2026 12:00:00 AM | 7 | 21 | 19.1 | 91 | PLACA | B-19388 NATIVA_PLACA_21_7 | 19.867 |  | 3 | 90.952
B-19388 NATIVA | 191 | IND. PLACA 3000 PSI | PLACA P12 AP 1211-1210 + PASILLO TORRE 5 | 2026-03-07 | 3/14/2026 12:00:00 AM | 7 | 21 | 21.3 | 102 | PLACA | B-19388 NATIVA_PLACA_21_7 | 19.867 |  | 3 | 101.429
B-19388 NATIVA | 191 | IND. PLACA 3000 PSI | PLACA P12 AP 1211-1210 + PASILLO TORRE 5 | 2026-03-07 | 3/14/2026 12:00:00 AM | 7 | 21 | 19.2 | 91 | PLACA | B-19388 NATIVA_PLACA_21_7 | 19.867 |  | 3 | 91.429
B-19388 NATIVA | 191 | IND. PLACA 3000 PSI | PLACA PISO 17 APTOS 1702-1703 Y ESCALERA EJES (18-20) PISO 15 A 16 TORRE 4 | 2026-03-06 | 3/13/2026 12:00:00 AM | 7 | 21 | 22.9 | 109 | PLACA | B-19388 NATIVA_PLACA_21_7 | 23 |  | 3 | 109.048
B-19388 NATIVA | 191 | IND. PLACA 3000 PSI | PLACA PISO 17 APTOS 1702-1703 Y ESCALERA EJES (18-20) PISO 15 A 16 TORRE 4 | 2026-03-06 | 3/13/2026 12:00:00 AM | 7 | 21 | 22.8 | 109 | PLACA | B-19388 NATIVA_PLACA_21_7 | 23 |  | 3 | 108.571
B-19388 NATIVA | 191 | IND. PLACA 3000 PSI | PLACA PISO 17 APTOS 1702-1703 Y ESCALERA EJES (18-20) PISO 15 A 16 TORRE 4 | 2026-03-06 | 3/13/2026 12:00:00 AM | 7 | 21 | 23.3 | 111 | PLACA | B-19388 NATIVA_PLACA_21_7 | 23 |  | 3 | 110.952
B-19388 NATIVA | 191 | IND. PLACA 3000 PSI | PLACA P13 AP 1307-1306 + PASILLO Y ESC P13 EJE 2 TORRE 5 | 2026-03-20 | 3/27/2026 12:00:00 AM | 7 | 21 | 21.5 | 102 | PLACA | B-19388 NATIVA_PLACA_21_7 | 21.767 |  | 3 | 102.381
B-19388 NATIVA | 191 | IND. PLACA 3000 PSI | PLACA P13 AP 1307-1306 + PASILLO Y ESC P13 EJE 2 TORRE 5 | 2026-03-20 | 3/27/2026 12:00:00 AM | 7 | 21 | 22.6 | 108 | PLACA | B-19388 NATIVA_PLACA_21_7 | 21.767 |  | 3 | 107.619
B-19388 NATIVA | 191 | IND. PLACA 3000 PSI | PLACA P13 AP 1307-1306 + PASILLO Y ESC P13 EJE 2 TORRE 5 | 2026-03-20 | 3/27/2026 12:00:00 AM | 7 | 21 | 21.2 | 101 | PLACA | B-19388 NATIVA_PLACA_21_7 | 21.767 |  | 3 | 100.952
B-19388 NATIVA | 191 | IND. PLACA 3000 PSI | PLACA PISO 19 APTOS 1902-1903 Y ESCALERA EJES (18-20) PISO 17 A 18 TORRE 4 | 2026-03-20 | 3/27/2026 12:00:00 AM | 7 | 21 | 22.8 | 108 | PLACA | B-19388 NATIVA_PLACA_21_7 | 21.933 |  | 3 | 108.571
B-19388 NATIVA | 191 | IND. PLACA 3000 PSI | PLACA PISO 19 APTOS 1902-1903 Y ESCALERA EJES (18-20) PISO 17 A 18 TORRE 4 | 2026-03-20 | 3/27/2026 12:00:00 AM | 7 | 21 | 24.3 | 115 | PLACA | B-19388 NATIVA_PLACA_21_7 | 21.933 |  | 3 | 115.714
B-19388 NATIVA | 191 | IND. PLACA 3000 PSI | PLACA PISO 19 APTOS 1902-1903 Y ESCALERA EJES (18-20) PISO 17 A 18 TORRE 4 | 2026-03-20 | 3/27/2026 12:00:00 AM | 7 | 21 | 18.7 | 89 | PLACA | B-19388 NATIVA_PLACA_21_7 | 21.933 |  | 3 | 89.048
B-19388 NATIVA | 191 | IND. PLACA 3000 PSI | PLACA PISO 17 APTOS 1710-1711 TORRE 4 | 2026-03-11 | 3/18/2026 12:00:00 AM | 7 | 21 | 20.6 | 98 | PLACA | B-19388 NATIVA_PLACA_21_7 | 20.667 |  | 3 | 98.095
B-19388 NATIVA | 191 | IND. PLACA 3000 PSI | PLACA PISO 17 APTOS 1710-1711 TORRE 4 | 2026-03-11 | 3/18/2026 12:00:00 AM | 7 | 21 | 19.5 | 93 | PLACA | B-19388 NATIVA_PLACA_21_7 | 20.667 |  | 3 | 92.857
B-19388 NATIVA | 191 | IND. PLACA 3000 PSI | PLACA PISO 17 APTOS 1710-1711 TORRE 4 | 2026-03-11 | 3/18/2026 12:00:00 AM | 7 | 21 | 21.9 | 104 | PLACA | B-19388 NATIVA_PLACA_21_7 | 20.667 |  | 3 | 104.286
B-19388 NATIVA | 191 | IND. PLACA 3000 PSI | PLACA P13 1301-1312+ PASILLO TORRE 5 | 2026-03-12 | 3/19/2026 12:00:00 AM | 7 | 21 | 20.3 | 97 | PLACA | B-19388 NATIVA_PLACA_21_7 | 19.9 |  | 3 | 96.667
B-19388 NATIVA | 191 | IND. PLACA 3000 PSI | PLACA P13 1301-1312+ PASILLO TORRE 5 | 2026-03-12 | 3/19/2026 12:00:00 AM | 7 | 21 | 19.3 | 92 | PLACA | B-19388 NATIVA_PLACA_21_7 | 19.9 |  | 3 | 91.905
B-19388 NATIVA | 191 | IND. PLACA 3000 PSI | PLACA P13 1301-1312+ PASILLO TORRE 5 | 2026-03-12 | 3/19/2026 12:00:00 AM | 7 | 21 | 20.1 | 96 | PLACA | B-19388 NATIVA_PLACA_21_7 | 19.9 |  | 3 | 95.714
B-19388 NATIVA | 191 | IND. PLACA 3000 PSI | PLACA PISO 18 APTOS 1804-1805 Y ESCALERA EJES (18-20) PISO 16 A 17 TORRE 4 | 2026-03-12 | 3/19/2026 12:00:00 AM | 7 | 21 | 16 | 76 | PLACA | B-19388 NATIVA_PLACA_21_7 | 18.433 |  | 3 | 76.19
B-19388 NATIVA | 191 | IND. PLACA 3000 PSI | PLACA PISO 18 APTOS 1804-1805 Y ESCALERA EJES (18-20) PISO 16 A 17 TORRE 4 | 2026-03-12 | 3/19/2026 12:00:00 AM | 7 | 21 | 19.5 | 93 | PLACA | B-19388 NATIVA_PLACA_21_7 | 18.433 |  | 3 | 92.857
B-19388 NATIVA | 191 | IND. PLACA 3000 PSI | PLACA PISO 18 APTOS 1804-1805 Y ESCALERA EJES (18-20) PISO 16 A 17 TORRE 4 | 2026-03-12 | 3/19/2026 12:00:00 AM | 7 | 21 | 19.8 | 94 | PLACA | B-19388 NATIVA_PLACA_21_7 | 18.433 |  | 3 | 94.286
B-19388 NATIVA | 191 | IND. PLACA 3000 PSI | PLACA PISO 18 APTOS 1802-1803 TORRE 4 | 2026-03-13 | 3/20/2026 12:00:00 AM | 7 | 21 | 21.7 | 103 | PLACA | B-19388 NATIVA_PLACA_21_7 | 21.733 |  | 3 | 103.333
B-19388 NATIVA | 191 | IND. PLACA 3000 PSI | PLACA PISO 18 APTOS 1802-1803 TORRE 4 | 2026-03-13 | 3/20/2026 12:00:00 AM | 7 | 21 | 21.8 | 104 | PLACA | B-19388 NATIVA_PLACA_21_7 | 21.733 |  | 3 | 103.81
B-19388 NATIVA | 191 | IND. PLACA 3000 PSI | PLACA PISO 18 APTOS 1802-1803 TORRE 4 | 2026-03-13 | 3/20/2026 12:00:00 AM | 7 | 21 | 21.7 | 103 | PLACA | B-19388 NATIVA_PLACA_21_7 | 21.733 |  | 3 | 103.333
B-19388 NATIVA | 191 | IND. PLACA 3000 PSI | PLACA P13 AP 1307-1306 TORRE 5 | 2026-03-13 | 3/20/2026 12:00:00 AM | 7 | 21 | 23.7 | 113 | PLACA | B-19388 NATIVA_PLACA_21_7 | 23.533 |  | 3 | 112.857
B-19388 NATIVA | 191 | IND. PLACA 3000 PSI | PLACA P13 AP 1307-1306 TORRE 5 | 2026-03-13 | 3/20/2026 12:00:00 AM | 7 | 21 | 23.9 | 114 | PLACA | B-19388 NATIVA_PLACA_21_7 | 23.533 |  | 3 | 113.81
B-19388 NATIVA | 191 | IND. PLACA 3000 PSI | PLACA P13 AP 1307-1306 TORRE 5 | 2026-03-13 | 3/20/2026 12:00:00 AM | 7 | 21 | 23 | 110 | PLACA | B-19388 NATIVA_PLACA_21_7 | 23.533 |  | 3 | 109.524
B-19388 NATIVA | 191 | IND. PLACA 3000 PSI | PLACA P14 AP 1403 - 1402 + PASILLO TORRE 5 | 2026-03-17 | 3/24/2026 12:00:00 AM | 7 | 21 | 18 | 86 | PLACA | B-19388 NATIVA_PLACA_21_7 | 17.267 |  | 3 | 85.714
B-19388 NATIVA | 191 | IND. PLACA 3000 PSI | PLACA P14 AP 1403 - 1402 + PASILLO TORRE 5 | 2026-03-17 | 3/24/2026 12:00:00 AM | 7 | 21 | 18.3 | 87 | PLACA | B-19388 NATIVA_PLACA_21_7 | 17.267 |  | 3 | 87.143
B-19388 NATIVA | 191 | IND. PLACA 3000 PSI | PLACA P14 AP 1403 - 1402 + PASILLO TORRE 5 | 2026-03-17 | 3/24/2026 12:00:00 AM | 7 | 21 | 15.5 | 74 | PLACA | B-19388 NATIVA_PLACA_21_7 | 17.267 |  | 3 | 73.81
B-19388 NATIVA | 191 | IND. PLACA 3000 PSI | PLACA PISO 18 APTOS 1808-1809 TORRE 4 | 2026-03-17 | 3/24/2026 12:00:00 AM | 7 | 21 | 21.4 | 102 | PLACA | B-19388 NATIVA_PLACA_21_7 | 23.467 |  | 3 | 101.905
B-19388 NATIVA | 191 | IND. PLACA 3000 PSI | PLACA PISO 18 APTOS 1808-1809 TORRE 4 | 2026-03-17 | 3/24/2026 12:00:00 AM | 7 | 21 | 24.5 | 117 | PLACA | B-19388 NATIVA_PLACA_21_7 | 23.467 |  | 3 | 116.667
B-19388 NATIVA | 191 | IND. PLACA 3000 PSI | PLACA PISO 18 APTOS 1808-1809 TORRE 4 | 2026-03-17 | 3/24/2026 12:00:00 AM | 7 | 21 | 24.5 | 117 | PLACA | B-19388 NATIVA_PLACA_21_7 | 23.467 |  | 3 | 116.667
B-19388 NATIVA | 191 | IND. PLACA 3000 PSI | PLACA P14 1401-1412 TORRE 5 | 2026-03-19 | 3/26/2026 12:00:00 AM | 7 | 21 | 25.7 | 122 | PLACA | B-19388 NATIVA_PLACA_21_7 | 23.4 |  | 3 | 122.381
B-19388 NATIVA | 191 | IND. PLACA 3000 PSI | PLACA P14 1401-1412 TORRE 5 | 2026-03-19 | 3/26/2026 12:00:00 AM | 7 | 21 | 23.1 | 110 | PLACA | B-19388 NATIVA_PLACA_21_7 | 23.4 |  | 3 | 110
B-19388 NATIVA | 191 | IND. PLACA 3000 PSI | PLACA PISO 18 APTOS 1810-1811 Y ESCALERA EJES (2-4) PISO 17 A 18 TORRE 4 | 2026-03-18 | 3/25/2026 12:00:00 AM | 7 | 21 | 23.1 | 110 | PLACA | B-19388 NATIVA_PLACA_21_7 | 23.633 |  | 3 | 110
B-19388 NATIVA | 191 | IND. PLACA 3000 PSI | PLACA PISO 18 APTOS 1810-1811 Y ESCALERA EJES (2-4) PISO 17 A 18 TORRE 4 | 2026-03-18 | 3/25/2026 12:00:00 AM | 7 | 21 | 24 | 114 | PLACA | B-19388 NATIVA_PLACA_21_7 | 23.633 |  | 3 | 114.286
B-19388 NATIVA | 191 | IND. PLACA 3000 PSI | PLACA PISO 18 APTOS 1810-1811 Y ESCALERA EJES (2-4) PISO 17 A 18 TORRE 4 | 2026-03-18 | 3/25/2026 12:00:00 AM | 7 | 21 | 23.8 | 114 | PLACA | B-19388 NATIVA_PLACA_21_7 | 23.633 |  | 3 | 113.333
B-19388 NATIVA | 191 | IND. PLACA 3000 PSI | PLACA P14 AP 1404-1405 +ESCALERA P 12 EJE 2 TORRE 5 | 2026-03-18 | 3/25/2026 12:00:00 AM | 7 | 21 | 18.3 | 87 | PLACA | B-19388 NATIVA_PLACA_21_7 | 19.4 |  | 3 | 87.143
B-19388 NATIVA | 191 | IND. PLACA 3000 PSI | PLACA P14 AP 1404-1405 +ESCALERA P 12 EJE 2 TORRE 5 | 2026-03-18 | 3/25/2026 12:00:00 AM | 7 | 21 | 19.2 | 91 | PLACA | B-19388 NATIVA_PLACA_21_7 | 19.4 |  | 3 | 91.429
B-19388 NATIVA | 191 | IND. PLACA 3000 PSI | PLACA P14 AP 1404-1405 +ESCALERA P 12 EJE 2 TORRE 5 | 2026-03-18 | 3/25/2026 12:00:00 AM | 7 | 21 | 20.7 | 99 | PLACA | B-19388 NATIVA_PLACA_21_7 | 19.4 |  | 3 | 98.571
B-19388 NATIVA | 191 | IND. PLACA 3000 PSI | PLACA P14 1401-1412 TORRE 5 | 2026-03-19 | 3/26/2026 12:00:00 AM | 7 | 21 | 21.4 | 102 | PLACA | B-19388 NATIVA_PLACA_21_7 | 23.4 |  | 3 | 101.905
B-19388 NATIVA | 191 | IND. PLACA 3000 PSI | PLACA PISO 19 APTOS 1904-1905 TORRE 4 | 2026-03-19 | 3/26/2026 12:00:00 AM | 7 | 21 | 17.8 | 85 | PLACA | B-19388 NATIVA_PLACA_21_7 | 19.733 |  | 3 | 84.762
B-19388 NATIVA | 191 | IND. PLACA 3000 PSI | PLACA PISO 19 APTOS 1904-1905 TORRE 4 | 2026-03-19 | 3/26/2026 12:00:00 AM | 7 | 21 | 20.1 | 96 | PLACA | B-19388 NATIVA_PLACA_21_7 | 19.733 |  | 3 | 95.714
B-19388 NATIVA | 191 | IND. PLACA 3000 PSI | PLACA PISO 19 APTOS 1904-1905 TORRE 4 | 2026-03-19 | 3/26/2026 12:00:00 AM | 7 | 21 | 21.3 | 102 | PLACA | B-19388 NATIVA_PLACA_21_7 | 19.733 |  | 3 | 101.429
B-19388 NATIVA | 191 | IND. PLACA 3000 PSI | PLACA PISO 19 APTOS 1906-1907 TORRE 4 | 2026-03-21 | 3/28/2026 12:00:00 AM | 7 | 21 | 16.5 | 78 | PLACA | B-19388 NATIVA_PLACA_21_7 | 17.533 |  | 3 | 78.571
B-19388 NATIVA | 191 | IND. PLACA 3000 PSI | PLACA PISO 19 APTOS 1906-1907 TORRE 4 | 2026-03-21 | 3/28/2026 12:00:00 AM | 7 | 21 | 16.4 | 78 | PLACA | B-19388 NATIVA_PLACA_21_7 | 17.533 |  | 3 | 78.095
B-19388 NATIVA | 191 | IND. PLACA 3000 PSI | PLACA PISO 19 APTOS 1906-1907 TORRE 4 | 2026-03-21 | 3/28/2026 12:00:00 AM | 7 | 21 | 19.7 | 94 | PLACA | B-19388 NATIVA_PLACA_21_7 | 17.533 |  | 3 | 93.81
B-19388 NATIVA | 191 | IND. PLACA 3000 PSI | PLACA P14 AP 1411-1410 + PASILLO TORRE5 | 2026-03-24 | 3/31/2026 12:00:00 AM | 7 | 21 | 38.3 | 182 | PLACA | B-19388 NATIVA_PLACA_21_7 | 38.067 |  | 3 | 182.381
B-19388 NATIVA | 191 | IND. PLACA 3000 PSI | PLACA P14 AP 1411-1410 + PASILLO TORRE5 | 2026-03-24 | 3/31/2026 12:00:00 AM | 7 | 21 | 36.2 | 172 | PLACA | B-19388 NATIVA_PLACA_21_7 | 38.067 |  | 3 | 172.381
B-19388 NATIVA | 191 | IND. PLACA 3000 PSI | PLACA P14 AP 1411-1410 + PASILLO TORRE5 | 2026-03-24 | 3/31/2026 12:00:00 AM | 7 | 21 | 39.7 | 189 | PLACA | B-19388 NATIVA_PLACA_21_7 | 38.067 |  | 3 | 189.048
B-19388 NATIVA | 191 | IND. PLACA 3000 PSI | PLACA PISO 19 APTOS 1901-1912 TORRE 4 | 2026-03-25 | 4/1/2026 12:00:00 AM | 7 | 21 | 19.4 | 92 | PLACA | B-19388 NATIVA_PLACA_21_7 | 19 |  | 3 | 92.381
B-19388 NATIVA | 191 | IND. PLACA 3000 PSI | PLACA PISO 19 APTOS 1901-1912 TORRE 4 | 2026-03-25 | 4/1/2026 12:00:00 AM | 7 | 21 | 19.1 | 91 | PLACA | B-19388 NATIVA_PLACA_21_7 | 19 |  | 3 | 90.952
B-19388 NATIVA | 191 | IND. PLACA 3000 PSI | PLACA PISO 19 APTOS 1901-1912 TORRE 4 | 2026-03-25 | 4/1/2026 12:00:00 AM | 7 | 21 | 18.5 | 88 | PLACA | B-19388 NATIVA_PLACA_21_7 | 19 |  | 3 | 88.095
B-19388 NATIVA | 191 | IND. PLACA 3000 PSI | PLACA PISO 19 APTOS 1908-1909 Y ESCALERA EJES (2-4) PISO 18 A 19 TORRE 4 | 2026-03-26 | 4/2/2026 12:00:00 AM | 7 | 21 | 21 | 100 | PLACA | B-19388 NATIVA_PLACA_21_7 | 22.4 |  | 3 | 100
B-19388 NATIVA | 191 | IND. PLACA 3000 PSI | PLACA PISO 19 APTOS 1908-1909 Y ESCALERA EJES (2-4) PISO 18 A 19 TORRE 4 | 2026-03-26 | 4/2/2026 12:00:00 AM | 7 | 21 | 22.2 | 106 | PLACA | B-19388 NATIVA_PLACA_21_7 | 22.4 |  | 3 | 105.714
B-19388 NATIVA | 191 | IND. PLACA 3000 PSI | PLACA PISO 19 APTOS 1908-1909 Y ESCALERA EJES (2-4) PISO 18 A 19 TORRE 4 | 2026-03-26 | 4/2/2026 12:00:00 AM | 7 | 21 | 24 | 114 | PLACA | B-19388 NATIVA_PLACA_21_7 | 22.4 |  | 3 | 114.286
B-19388 NATIVA | 191 | IND. PLACA 3000 PSI | PLACA P15 AP 1503 - 1502 + PASILLO + ESCALERA eje 23 P13 TORRE 5 | 2026-03-26 | 4/2/2026 12:00:00 AM | 7 | 21 | 20.6 | 98 | PLACA | B-19388 NATIVA_PLACA_21_7 | 21.633 |  | 3 | 98.095
B-19388 NATIVA | 191 | IND. PLACA 3000 PSI | PLACA P15 AP 1503 - 1502 + PASILLO + ESCALERA eje 23 P13 TORRE 5 | 2026-03-26 | 4/2/2026 12:00:00 AM | 7 | 21 | 24.9 | 119 | PLACA | B-19388 NATIVA_PLACA_21_7 | 21.633 |  | 3 | 118.571
B-19388 NATIVA | 191 | IND. PLACA 3000 PSI | PLACA P15 AP 1503 - 1502 + PASILLO + ESCALERA eje 23 P13 TORRE 5 | 2026-03-26 | 4/2/2026 12:00:00 AM | 7 | 21 | 19.4 | 92 | PLACA | B-19388 NATIVA_PLACA_21_7 | 21.633 |  | 3 | 92.381
B-19388 NATIVA | 191 | IND. PLACA 3000 PSI | PLACA P15 AP 1504-1505 TORRE 5 | 2026-03-27 | 4/3/2026 12:00:00 AM | 7 | 21 | 17.8 | 84 | PLACA | B-19388 NATIVA_PLACA_21_7 | 22.767 |  | 3 | 84.762
B-19388 NATIVA | 191 | IND. PLACA 3000 PSI | PLACA P15 AP 1504-1505 TORRE 5 | 2026-03-27 | 4/3/2026 12:00:00 AM | 7 | 21 | 25.8 | 123 | PLACA | B-19388 NATIVA_PLACA_21_7 | 22.767 |  | 3 | 122.857
B-19388 NATIVA | 191 | IND. PLACA 3000 PSI | PLACA P15 AP 1504-1505 TORRE 5 | 2026-03-27 | 4/3/2026 12:00:00 AM | 7 | 21 | 24.7 | 118 | PLACA | B-19388 NATIVA_PLACA_21_7 | 22.767 |  | 3 | 117.619
B-19388 NATIVA | 191 | IND. PLACA 3000 PSI | PLACA PISO 19 APTOS 1910-1911 TORRE 4 | 2026-03-27 | 4/3/2026 12:00:00 AM | 7 | 21 | 19.7 | 94 | PLACA | B-19388 NATIVA_PLACA_21_7 | 18.6 |  | 3 | 93.81
B-19388 NATIVA | 191 | IND. PLACA 3000 PSI | PLACA PISO 19 APTOS 1910-1911 TORRE 4 | 2026-03-27 | 4/3/2026 12:00:00 AM | 7 | 21 | 18.5 | 88 | PLACA | B-19388 NATIVA_PLACA_21_7 | 18.6 |  | 3 | 88.095
B-19388 NATIVA | 191 | IND. PLACA 3000 PSI | PLACA PISO 19 APTOS 1910-1911 TORRE 4 | 2026-03-27 | 4/3/2026 12:00:00 AM | 7 | 21 | 17.6 | 84 | PLACA | B-19388 NATIVA_PLACA_21_7 | 18.6 |  | 3 | 83.81
B-19388 NATIVA | 191 | IND. PLACA 3000 PSI | PLACA P15 1501-1512 +PASILLO TORRE 5 | 2026-03-28 | 4/4/2026 12:00:00 AM | 7 | 21 | 15.7 | 75 | PLACA | B-19388 NATIVA_PLACA_21_7 | 14.867 |  | 3 | 74.762
B-19388 NATIVA | 191 | IND. PLACA 3000 PSI | PLACA P15 1501-1512 +PASILLO TORRE 5 | 2026-03-28 | 4/4/2026 12:00:00 AM | 7 | 21 | 13.5 | 64 | PLACA | B-19388 NATIVA_PLACA_21_7 | 14.867 |  | 3 | 64.286
B-19388 NATIVA | 191 | IND. PLACA 3000 PSI | PLACA P15 1501-1512 +PASILLO TORRE 5 | 2026-03-28 | 4/4/2026 12:00:00 AM | 7 | 21 | 15.4 | 73 | PLACA | B-19388 NATIVA_PLACA_21_7 | 14.867 |  | 3 | 73.333
B-19388 NATIVA | 191 | IND. PLACA 3000 PSI | PLACA PISO 20 APTOS 2004-2005 TORRE 4 | 2026-03-28 | 4/4/2026 12:00:00 AM | 7 | 21 | 20.7 | 98 | PLACA | B-19388 NATIVA_PLACA_21_7 | 21.167 |  | 3 | 98.571
B-19388 NATIVA | 191 | IND. PLACA 3000 PSI | PLACA PISO 20 APTOS 2004-2005 TORRE 4 | 2026-03-28 | 4/4/2026 12:00:00 AM | 7 | 21 | 21 | 100 | PLACA | B-19388 NATIVA_PLACA_21_7 | 21.167 |  | 3 | 100
B-19388 NATIVA | 191 | IND. PLACA 3000 PSI | PLACA PISO 20 APTOS 2004-2005 TORRE 4 | 2026-03-28 | 4/4/2026 12:00:00 AM | 7 | 21 | 21.8 | 104 | PLACA | B-19388 NATIVA_PLACA_21_7 | 21.167 |  | 3 | 103.81
B-19388 NATIVA | 191 | IND. PLACA 3000 PSI | PLACA PISO 21 APTOS 2101-2112 TORRE 4 | 2026-04-13 | 4/20/2026 12:00:00 AM | 7 | 21 | 19.3 | 92 | PLACA | B-19388 NATIVA_PLACA_21_7 | 18.7 |  | 3 | 91.905
B-19388 NATIVA | 191 | IND. PLACA 3000 PSI | PLACA PISO 20 APTOS 2008-2009 TORRE 4 | 2026-04-06 | 4/13/2026 12:00:00 AM | 7 | 21 | 21 | 100 | PLACA | B-19388 NATIVA_PLACA_21_7 | 20.9 |  | 3 | 100
B-19388 NATIVA | 191 | IND. PLACA 3000 PSI | PLACA PISO 20 APTOS 2008-2009 TORRE 4 | 2026-04-06 | 4/13/2026 12:00:00 AM | 7 | 21 | 21.8 | 104 | PLACA | B-19388 NATIVA_PLACA_21_7 | 20.9 |  | 3 | 103.81
B-19388 NATIVA | 191 | IND. PLACA 3000 PSI | PLACA PISO 20 APTOS 2008-2009 TORRE 4 | 2026-04-06 | 4/13/2026 12:00:00 AM | 7 | 21 | 19.9 | 94 | PLACA | B-19388 NATIVA_PLACA_21_7 | 20.9 |  | 3 | 94.762
B-19388 NATIVA | 191 | IND. PLACA 3000 PSI | PLACA PISO 20 APTOS 2001-2012 TORRE 4 | 2026-04-06 | 4/13/2026 12:00:00 AM | 7 | 21 | 23.9 | 114 | PLACA | B-19388 NATIVA_PLACA_21_7 | 22.467 |  | 3 | 113.81
B-19388 NATIVA | 191 | IND. PLACA 3000 PSI | PLACA PISO 20 APTOS 2001-2012 TORRE 4 | 2026-04-06 | 4/13/2026 12:00:00 AM | 7 | 21 | 22 | 105 | PLACA | B-19388 NATIVA_PLACA_21_7 | 22.467 |  | 3 | 104.762
B-19388 NATIVA | 191 | IND. PLACA 3000 PSI | PLACA PISO 20 APTOS 2001-2012 TORRE 4 | 2026-04-06 | 4/13/2026 12:00:00 AM | 7 | 21 | 21.5 | 102 | PLACA | B-19388 NATIVA_PLACA_21_7 | 22.467 |  | 3 | 102.381
B-19388 NATIVA | 191 | IND. PLACA 3000 PSI | PLACA P15 1508-1509 + ESC PISO 14 EJE 23 | 2026-04-06 | 4/13/2026 12:00:00 AM | 7 | 21 | 21.4 | 102 | PLACA | B-19388 NATIVA_PLACA_21_7 | 21.433 |  | 3 | 101.905
B-19388 NATIVA | 191 | IND. PLACA 3000 PSI | PLACA P15 1508-1509 + ESC PISO 14 EJE 23 | 2026-04-06 | 4/13/2026 12:00:00 AM | 7 | 21 | 21.9 | 104 | PLACA | B-19388 NATIVA_PLACA_21_7 | 21.433 |  | 3 | 104.286
B-19388 NATIVA | 191 | IND. PLACA 3000 PSI | PLACA P15 1508-1509 + ESC PISO 14 EJE 23 | 2026-04-06 | 4/13/2026 12:00:00 AM | 7 | 21 | 21 | 100 | PLACA | B-19388 NATIVA_PLACA_21_7 | 21.433 |  | 3 | 100
B-19388 NATIVA | 191 | IND. PLACA 3000 PSI | PLACA P14 1408-1409 TORRE 5 | 2026-03-25 | 4/1/2026 12:00:00 AM | 7 | 21 | 24.7 | 118 | PLACA | B-19388 NATIVA_PLACA_21_7 | 26.633 |  | 3 | 117.619
B-19388 NATIVA | 191 | IND. PLACA 3000 PSI | PLACA P14 1408-1409 TORRE 5 | 2026-03-25 | 4/1/2026 12:00:00 AM | 7 | 21 | 28.2 | 134 | PLACA | B-19388 NATIVA_PLACA_21_7 | 26.633 |  | 3 | 134.286
B-19388 NATIVA | 191 | IND. PLACA 3000 PSI | PLACA P14 1408-1409 TORRE 5 | 2026-03-25 | 4/1/2026 12:00:00 AM | 7 | 21 | 27 | 128 | PLACA | B-19388 NATIVA_PLACA_21_7 | 26.633 |  | 3 | 128.571
B-19388 NATIVA | 191 | IND. PLACA 3000 PSI | PLACA P16 AP 1603 - 1602 + PASILLO TORRE 5 | 2026-04-07 | 4/14/2026 12:00:00 AM | 7 | 21 | 16.7 | 80 | PLACA | B-19388 NATIVA_PLACA_21_7 | 18.233 |  | 3 | 79.524
B-19388 NATIVA | 191 | IND. PLACA 3000 PSI | PLACA P16 AP 1603 - 1602 + PASILLO TORRE 5 | 2026-04-07 | 4/14/2026 12:00:00 AM | 7 | 21 | 19.3 | 92 | PLACA | B-19388 NATIVA_PLACA_21_7 | 18.233 |  | 3 | 91.905
B-19388 NATIVA | 191 | IND. PLACA 3000 PSI | PLACA P16 AP 1603 - 1602 + PASILLO TORRE 5 | 2026-04-07 | 4/14/2026 12:00:00 AM | 7 | 21 | 18.7 | 89 | PLACA | B-19388 NATIVA_PLACA_21_7 | 18.233 |  | 3 | 89.048
B-19388 NATIVA | 191 | IND. PLACA 3000 PSI | PLACA P16 AP 1604-1605 TORRE 5 | 2026-04-08 | 4/15/2026 12:00:00 AM | 7 | 21 | 20.4 | 97 | PLACA | B-19388 NATIVA_PLACA_21_7 | 21.567 |  | 3 | 97.143
B-19388 NATIVA | 191 | IND. PLACA 3000 PSI | PLACA P16 AP 1604-1605 TORRE 5 | 2026-04-08 | 4/15/2026 12:00:00 AM | 7 | 21 | 22.7 | 108 | PLACA | B-19388 NATIVA_PLACA_21_7 | 21.567 |  | 3 | 108.095
B-19388 NATIVA | 191 | IND. PLACA 3000 PSI | PLACA P16 AP 1604-1605 TORRE 5 | 2026-04-08 | 4/15/2026 12:00:00 AM | 7 | 21 | 21.6 | 103 | PLACA | B-19388 NATIVA_PLACA_21_7 | 21.567 |  | 3 | 102.857
B-19388 NATIVA | 191 | IND. PLACA 3000 PSI | PLACA PISO 20 APTOS 2010-2011 Y ESCALERA EJES (2-4) PISO 19 A 20 TORRE 4 | 2026-04-08 | 4/15/2026 12:00:00 AM | 7 | 21 | 23 | 110 | PLACA | B-19388 NATIVA_PLACA_21_7 | 25.133 |  | 3 | 109.524
B-19388 NATIVA | 191 | IND. PLACA 3000 PSI | PLACA PISO 20 APTOS 2010-2011 Y ESCALERA EJES (2-4) PISO 19 A 20 TORRE 4 | 2026-04-08 | 4/15/2026 12:00:00 AM | 7 | 21 | 25.2 | 120 | PLACA | B-19388 NATIVA_PLACA_21_7 | 25.133 |  | 3 | 120
B-19388 NATIVA | 191 | IND. PLACA 3000 PSI | PLACA PISO 20 APTOS 2010-2011 Y ESCALERA EJES (2-4) PISO 19 A 20 TORRE 4 | 2026-04-08 | 4/15/2026 12:00:00 AM | 7 | 21 | 27.2 | 129 | PLACA | B-19388 NATIVA_PLACA_21_7 | 25.133 |  | 3 | 129.524
B-19388 NATIVA | 191 | IND. PLACA 3000 PSI | PLACA PISO 21 APTOS 2104-2105 TORRE 4 | 2026-04-08 | 4/15/2026 12:00:00 AM | 7 | 21 | 18.7 | 89 | PLACA | B-19388 NATIVA_PLACA_21_7 | 20.367 |  | 3 | 89.048
B-19388 NATIVA | 191 | IND. PLACA 3000 PSI | PLACA PISO 21 APTOS 2104-2105 TORRE 4 | 2026-04-08 | 4/15/2026 12:00:00 AM | 7 | 21 | 20.5 | 97 | PLACA | B-19388 NATIVA_PLACA_21_7 | 20.367 |  | 3 | 97.619
B-19388 NATIVA | 191 | IND. PLACA 3000 PSI | PLACA PISO 21 APTOS 2104-2105 TORRE 4 | 2026-04-08 | 4/15/2026 12:00:00 AM | 7 | 21 | 21.9 | 104 | PLACA | B-19388 NATIVA_PLACA_21_7 | 20.367 |  | 3 | 104.286
B-19388 NATIVA | 191 | IND. PLACA 3000 PSI | PLACA P16 AP 1601-1612 + PASILLO Y ESC P14 EJE 2 TORRE 5 | 2026-04-09 | 4/16/2026 12:00:00 AM | 7 | 21 | 24.2 | 115 | PLACA | B-19388 NATIVA_PLACA_21_7 | 24.1 |  | 3 | 115.238
B-19388 NATIVA | 191 | IND. PLACA 3000 PSI | PLACA P16 AP 1601-1612 + PASILLO Y ESC P14 EJE 2 TORRE 5 | 2026-04-09 | 4/16/2026 12:00:00 AM | 7 | 21 | 24 | 114 | PLACA | B-19388 NATIVA_PLACA_21_7 | 24.1 |  | 3 | 114.286
B-19388 NATIVA | 191 | IND. PLACA 3000 PSI | PLACA P16 AP 1601-1612 + PASILLO Y ESC P14 EJE 2 TORRE 5 | 2026-04-09 | 4/16/2026 12:00:00 AM | 7 | 21 | 24.1 | 115 | PLACA | B-19388 NATIVA_PLACA_21_7 | 24.1 |  | 3 | 114.762
B-19388 NATIVA | 191 | IND. PLACA 3000 PSI | PLACA PISO 21 APTOS 2102-2103 Y ESCALERA EJES (18-20) PISO 19 A 20 TORRE 4 | 2026-04-10 | 4/17/2026 12:00:00 AM | 7 | 21 | 22.4 | 106 | PLACA | B-19388 NATIVA_PLACA_21_7 | 21.167 |  | 3 | 106.667
B-19388 NATIVA | 191 | IND. PLACA 3000 PSI | PLACA PISO 21 APTOS 2102-2103 Y ESCALERA EJES (18-20) PISO 19 A 20 TORRE 4 | 2026-04-10 | 4/17/2026 12:00:00 AM | 7 | 21 | 22.4 | 106 | PLACA | B-19388 NATIVA_PLACA_21_7 | 21.167 |  | 3 | 106.667
B-19388 NATIVA | 191 | IND. PLACA 3000 PSI | PLACA PISO 21 APTOS 2102-2103 Y ESCALERA EJES (18-20) PISO 19 A 20 TORRE 4 | 2026-04-10 | 4/17/2026 12:00:00 AM | 7 | 21 | 18.7 | 89 | PLACA | B-19388 NATIVA_PLACA_21_7 | 21.167 |  | 3 | 89.048
B-19388 NATIVA | 191 | IND. PLACA 3000 PSI | PLACA P16 AP 1607-1606 TORRE 5 | 2026-04-10 | 4/17/2026 12:00:00 AM | 7 | 21 | 23.1 | 110 | PLACA | B-19388 NATIVA_PLACA_21_7 | 22.067 |  | 3 | 110
B-19388 NATIVA | 191 | IND. PLACA 3000 PSI | PLACA P16 AP 1607-1606 TORRE 5 | 2026-04-10 | 4/17/2026 12:00:00 AM | 7 | 21 | 20.6 | 98 | PLACA | B-19388 NATIVA_PLACA_21_7 | 22.067 |  | 3 | 98.095
B-19388 NATIVA | 191 | IND. PLACA 3000 PSI | PLACA P16 AP 1607-1606 TORRE 5 | 2026-04-10 | 4/17/2026 12:00:00 AM | 7 | 21 | 22.5 | 107 | PLACA | B-19388 NATIVA_PLACA_21_7 | 22.067 |  | 3 | 107.143
B-19388 NATIVA | 191 | IND. PLACA 3000 PSI | PLACA PISO 21 APTOS 2106-2107 TORRE 4 | 2026-04-11 | 4/18/2026 12:00:00 AM | 7 | 21 | 24.5 | 117 | PLACA | B-19388 NATIVA_PLACA_21_7 | 22.333 |  | 3 | 116.667
B-19388 NATIVA | 191 | IND. PLACA 3000 PSI | PLACA PISO 21 APTOS 2106-2107 TORRE 4 | 2026-04-11 | 4/18/2026 12:00:00 AM | 7 | 21 | 21.6 | 103 | PLACA | B-19388 NATIVA_PLACA_21_7 | 22.333 |  | 3 | 102.857
B-19388 NATIVA | 191 | IND. PLACA 3000 PSI | PLACA PISO 21 APTOS 2106-2107 TORRE 4 | 2026-04-11 | 4/18/2026 12:00:00 AM | 7 | 21 | 20.9 | 100 | PLACA | B-19388 NATIVA_PLACA_21_7 | 22.333 |  | 3 | 99.524
B-19388 NATIVA | 191 | IND. PLACA 3000 PSI | PLACA P16 AP 1611-1610 + PASILLO TORRE 5 | 2026-04-11 | 4/18/2026 12:00:00 AM | 7 | 21 | 18.1 | 86 | PLACA | B-19388 NATIVA_PLACA_21_7 | 18.733 |  | 3 | 86.19
B-19388 NATIVA | 191 | IND. PLACA 3000 PSI | PLACA P16 AP 1611-1610 + PASILLO TORRE 5 | 2026-04-11 | 4/18/2026 12:00:00 AM | 7 | 21 | 18.8 | 89 | PLACA | B-19388 NATIVA_PLACA_21_7 | 18.733 |  | 3 | 89.524
B-19388 NATIVA | 191 | IND. PLACA 3000 PSI | PLACA P16 AP 1611-1610 + PASILLO TORRE 5 | 2026-04-11 | 4/18/2026 12:00:00 AM | 7 | 21 | 19.3 | 92 | PLACA | B-19388 NATIVA_PLACA_21_7 | 18.733 |  | 3 | 91.905
B-19388 NATIVA | 191 | IND. PLACA 3000 PSI | PLACA P16 1508-1509 TORRE 5 | 2026-04-13 | 4/20/2026 12:00:00 AM | 7 | 21 | 18.6 | 89 | PLACA | B-19388 NATIVA_PLACA_21_7 | 19.4 |  | 3 | 88.571
B-19388 NATIVA | 191 | IND. PLACA 3000 PSI | PLACA P16 1508-1509 TORRE 5 | 2026-04-13 | 4/20/2026 12:00:00 AM | 7 | 21 | 19.8 | 94 | PLACA | B-19388 NATIVA_PLACA_21_7 | 19.4 |  | 3 | 94.286
B-19388 NATIVA | 191 | IND. PLACA 3000 PSI | PLACA P16 1508-1509 TORRE 5 | 2026-04-13 | 4/20/2026 12:00:00 AM | 7 | 21 | 19.8 | 94 | PLACA | B-19388 NATIVA_PLACA_21_7 | 19.4 |  | 3 | 94.286
B-19388 NATIVA | 191 | IND. PLACA 3000 PSI | PLACA PISO 21 APTOS 2101-2112 TORRE 4 | 2026-04-13 | 4/20/2026 12:00:00 AM | 7 | 21 | 19 | 90 | PLACA | B-19388 NATIVA_PLACA_21_7 | 18.7 |  | 3 | 90.476
B-19388 NATIVA | 191 | IND. PLACA 3000 PSI | PLACA PISO 21 APTOS 2101-2112 TORRE 4 | 2026-04-13 | 4/20/2026 12:00:00 AM | 7 | 21 | 17.8 | 84 | PLACA | B-19388 NATIVA_PLACA_21_7 | 18.7 |  | 3 | 84.762
B-19388 NATIVA | 191 | IND. PLACA 3000 PSI | PLACA P17 AP 1704-1705 TORRE 5 | 2026-04-15 | 4/22/2026 12:00:00 AM | 7 | 21 | 21.1 | 100 | PLACA | B-19388 NATIVA_PLACA_21_7 | 18.633 |  | 3 | 100.476
B-19388 NATIVA | 191 | IND. PLACA 3000 PSI | PLACA P17 AP 1704-1705 TORRE 5 | 2026-04-15 | 4/22/2026 12:00:00 AM | 7 | 21 | 15.5 | 74 | PLACA | B-19388 NATIVA_PLACA_21_7 | 18.633 |  | 3 | 73.81
B-19388 NATIVA | 191 | IND. PLACA 3000 PSI | PLACA P17 AP 1704-1705 TORRE 5 | 2026-04-15 | 4/22/2026 12:00:00 AM | 7 | 21 | 19.3 | 92 | PLACA | B-19388 NATIVA_PLACA_21_7 | 18.633 |  | 3 | 91.905
B-19388 NATIVA | 191 | IND. PLACA 3000 PSI | PLACA PISO 21 APTOS 2110-2111 Y ESCALERA EJES (2-4) PISO 20 A 21 TORRE 4 | 2026-04-15 | 4/22/2026 12:00:00 AM | 7 | 21 | 19.3 | 92 | PLACA | B-19388 NATIVA_PLACA_21_7 | 19.5 |  | 3 | 91.905
B-19388 NATIVA | 191 | IND. PLACA 3000 PSI | PLACA PISO 21 APTOS 2110-2111 Y ESCALERA EJES (2-4) PISO 20 A 21 TORRE 4 | 2026-04-15 | 4/22/2026 12:00:00 AM | 7 | 21 | 18.3 | 87 | PLACA | B-19388 NATIVA_PLACA_21_7 | 19.5 |  | 3 | 87.143
B-19388 NATIVA | 191 | IND. PLACA 3000 PSI | PLACA PISO 21 APTOS 2110-2111 Y ESCALERA EJES (2-4) PISO 20 A 21 TORRE 4 | 2026-04-15 | 4/22/2026 12:00:00 AM | 7 | 21 | 20.9 | 100 | PLACA | B-19388 NATIVA_PLACA_21_7 | 19.5 |  | 3 | 99.524
B-19388 NATIVA | 191 | IND. PLACA 3000 PSI | PLACA P17 1701-1712 +PASILLO Y ESCALERA EJE 2 PISO 15 TORRE 5 | 2026-04-16 | 4/23/2026 12:00:00 AM | 7 | 21 | 20.3 | 97 | PLACA | B-19388 NATIVA_PLACA_21_7 | 20.4 |  | 3 | 96.667
B-19388 NATIVA | 191 | IND. PLACA 3000 PSI | PLACA P17 1701-1712 +PASILLO Y ESCALERA EJE 2 PISO 15 TORRE 5 | 2026-04-16 | 4/23/2026 12:00:00 AM | 7 | 21 | 21.5 | 102 | PLACA | B-19388 NATIVA_PLACA_21_7 | 20.4 |  | 3 | 102.381
B-19388 NATIVA | 191 | IND. PLACA 3000 PSI | PLACA P17 1701-1712 +PASILLO Y ESCALERA EJE 2 PISO 15 TORRE 5 | 2026-04-16 | 4/23/2026 12:00:00 AM | 7 | 21 | 19.4 | 92 | PLACA | B-19388 NATIVA_PLACA_21_7 | 20.4 |  | 3 | 92.381
B-19388 NATIVA | 191 | IND. PLACA 3000 PSI | PLACA PISO 22 APTOS 2204-2205 TORRE 4 | 2026-04-16 | 4/23/2026 12:00:00 AM | 7 | 21 | 22.4 | 107 | PLACA | B-19388 NATIVA_PLACA_21_7 | 20.9 |  | 3 | 106.667
B-19388 NATIVA | 191 | IND. PLACA 3000 PSI | PLACA PISO 22 APTOS 2204-2205 TORRE 4 | 2026-04-16 | 4/23/2026 12:00:00 AM | 7 | 21 | 20.2 | 96 | PLACA | B-19388 NATIVA_PLACA_21_7 | 20.9 |  | 3 | 96.19
B-19388 NATIVA | 191 | IND. PLACA 3000 PSI | PLACA PISO 22 APTOS 2204-2205 TORRE 4 | 2026-04-16 | 4/23/2026 12:00:00 AM | 7 | 21 | 20.1 | 96 | PLACA | B-19388 NATIVA_PLACA_21_7 | 20.9 |  | 3 | 95.714
B-19388 NATIVA | 191 | IND. PLACA 3000 PSI | PLACA P17 AP 1703 - 1702 + PASILLO + ESCALERA P15 EJE 23 T5 | 2026-04-14 | 4/21/2026 12:00:00 AM | 7 | 21 | 19.4 | 93 | PLACA | B-19388 NATIVA_PLACA_21_7 | 19.033 |  | 3 | 92.381
B-19388 NATIVA | 191 | IND. PLACA 3000 PSI | PLACA P17 AP 1703 - 1702 + PASILLO + ESCALERA P15 EJE 23 T5 | 2026-04-14 | 4/21/2026 12:00:00 AM | 7 | 21 | 18.3 | 87 | PLACA | B-19388 NATIVA_PLACA_21_7 | 19.033 |  | 3 | 87.143
B-19388 NATIVA | 191 | IND. PLACA 3000 PSI | PLACA P17 AP 1703 - 1702 + PASILLO + ESCALERA P15 EJE 23 T5 | 2026-04-14 | 4/21/2026 12:00:00 AM | 7 | 21 | 19.4 | 92 | PLACA | B-19388 NATIVA_PLACA_21_7 | 19.033 |  | 3 | 92.381
B-19388 NATIVA | 191 | IND. PLACA 3000 PSI | PLACA PISO 21 APTOS 2108-2109 TORRE 4 | 2026-04-14 | 4/21/2026 12:00:00 AM | 7 | 21 | 17.4 | 83 | PLACA | B-19388 NATIVA_PLACA_21_7 | 19.267 |  | 3 | 82.857
B-19388 NATIVA | 191 | IND. PLACA 3000 PSI | PLACA PISO 21 APTOS 2108-2109 TORRE 4 | 2026-04-14 | 4/21/2026 12:00:00 AM | 7 | 21 | 21.3 | 101 | PLACA | B-19388 NATIVA_PLACA_21_7 | 19.267 |  | 3 | 101.429
B-19388 NATIVA | 191 | IND. PLACA 3000 PSI | PLACA PISO 21 APTOS 2108-2109 TORRE 4 | 2026-04-14 | 4/21/2026 12:00:00 AM | 7 | 21 | 19.1 | 91 | PLACA | B-19388 NATIVA_PLACA_21_7 | 19.267 |  | 3 | 90.952
B-19388 NATIVA | 191 | IND. PLACA 3000 PSI | PLACA P17 AP 1707-1706 TORRE 5 | 2026-04-27 | 5/4/2026 12:00:00 AM | 7 | 21 | 15.5 | 74 | PLACA | B-19388 NATIVA_PLACA_21_7 | 17.783 |  | 6 | 73.81
B-19388 NATIVA | 191 | IND. PLACA 3000 PSI | PLACA P17 AP 1707-1706 TORRE 5 | 2026-04-27 | 5/4/2026 12:00:00 AM | 7 | 21 | 19 | 90 | PLACA | B-19388 NATIVA_PLACA_21_7 | 17.783 |  | 6 | 90.476
B-19388 NATIVA | 191 | IND. PLACA 3000 PSI | PLACA P17 AP 1707-1706 TORRE 5 | 2026-04-27 | 5/4/2026 12:00:00 AM | 7 | 21 | 19 | 90 | PLACA | B-19388 NATIVA_PLACA_21_7 | 17.783 |  | 6 | 90.476
B-19388 NATIVA | 191 | IND. PLACA 3000 PSI | PLACA P18 1801-1812 +PASILLO TORRE 5 | 2026-04-25 | 5/2/2026 12:00:00 AM | 7 | 21 | 19.5 | 93 | PLACA | B-19388 NATIVA_PLACA_21_7 | 20.133 |  | 3 | 92.857
B-19388 NATIVA | 191 | IND. PLACA 3000 PSI | PLACA P18 1801-1812 +PASILLO TORRE 5 | 2026-04-25 | 5/2/2026 12:00:00 AM | 7 | 21 | 21.8 | 104 | PLACA | B-19388 NATIVA_PLACA_21_7 | 20.133 |  | 3 | 103.81
B-19388 NATIVA | 191 | IND. PLACA 3000 PSI | PLACA P18 1801-1812 +PASILLO TORRE 5 | 2026-04-25 | 5/2/2026 12:00:00 AM | 7 | 21 | 19.1 | 91 | PLACA | B-19388 NATIVA_PLACA_21_7 | 20.133 |  | 3 | 90.952
B-19388 NATIVA | 191 | IND. PLACA 3000 PSI | PLACA PISO 22 APTOS 2202-2203 TORRE 4 | 2026-04-17 | 4/24/2026 12:00:00 AM | 7 | 21 | 18.8 | 90 | PLACA | B-19388 NATIVA_PLACA_21_7 | 19.3 |  | 3 | 89.524
B-19388 NATIVA | 191 | IND. PLACA 3000 PSI | PLACA PISO 22 APTOS 2202-2203 TORRE 4 | 2026-04-17 | 4/24/2026 12:00:00 AM | 7 | 21 | 21.4 | 102 | PLACA | B-19388 NATIVA_PLACA_21_7 | 19.3 |  | 3 | 101.905
B-19388 NATIVA | 191 | IND. PLACA 3000 PSI | PLACA PISO 22 APTOS 2202-2203 TORRE 4 | 2026-04-17 | 4/24/2026 12:00:00 AM | 7 | 21 | 17.7 | 84 | PLACA | B-19388 NATIVA_PLACA_21_7 | 19.3 |  | 3 | 84.286
B-19388 NATIVA | 191 | IND. PLACA 3000 PSI | PLACA P18 AP 1811-1810 + PASILLO + ESC P17 EJE 23 | 2026-04-28 | 5/5/2026 12:00:00 AM | 7 | 21 | 21 | 100 | PLACA | B-19388 NATIVA_PLACA_21_7 | 21.4 |  | 3 | 100
B-19388 NATIVA | 191 | IND. PLACA 3000 PSI | PLACA P18 AP 1811-1810 + PASILLO + ESC P17 EJE 23 | 2026-04-28 | 5/5/2026 12:00:00 AM | 7 | 21 | 21.9 | 104 | PLACA | B-19388 NATIVA_PLACA_21_7 | 21.4 |  | 3 | 104.286
B-19388 NATIVA | 191 | IND. PLACA 3000 PSI | PLACA P18 AP 1811-1810 + PASILLO + ESC P17 EJE 23 | 2026-04-28 | 5/5/2026 12:00:00 AM | 7 | 21 | 21.3 | 102 | PLACA | B-19388 NATIVA_PLACA_21_7 | 21.4 |  | 3 | 101.429
B-19388 NATIVA | 191 | IND. PLACA 3000 PSI | PLACA PISO 23 APTOS 2301-2312 TORRE 4 | 2026-04-28 | 5/5/2026 12:00:00 AM | 7 | 21 | 23.3 | 111 | PLACA | B-19388 NATIVA_PLACA_21_7 | 21.9 |  | 3 | 110.952
B-19388 NATIVA | 191 | IND. PLACA 3000 PSI | PLACA PISO 23 APTOS 2301-2312 TORRE 4 | 2026-04-28 | 5/5/2026 12:00:00 AM | 7 | 21 | 21.2 | 101 | PLACA | B-19388 NATIVA_PLACA_21_7 | 21.9 |  | 3 | 100.952
B-19388 NATIVA | 191 | IND. PLACA 3000 PSI | PLACA PISO 23 APTOS 2301-2312 TORRE 4 | 2026-04-28 | 5/5/2026 12:00:00 AM | 7 | 21 | 21.2 | 101 | PLACA | B-19388 NATIVA_PLACA_21_7 | 21.9 |  | 3 | 100.952
B-19388 NATIVA | 191 | IND. PLACA 3000 PSI | PLACA P17 AP 1707-1706 TORRE 5 | 2026-04-20 | 4/27/2026 12:00:00 AM | 7 | 21 | 18.4 | 88 | PLACA | B-19388 NATIVA_PLACA_21_7 | 17.783 |  | 6 | 87.619
B-19388 NATIVA | 191 | IND. PLACA 3000 PSI | PLACA P17 AP 1707-1706 TORRE 5 | 2026-04-20 | 4/27/2026 12:00:00 AM | 7 | 21 | 17 | 81 | PLACA | B-19388 NATIVA_PLACA_21_7 | 17.783 |  | 6 | 80.952
B-19388 NATIVA | 191 | IND. PLACA 3000 PSI | PLACA P17 AP 1707-1706 TORRE 5 | 2026-04-20 | 4/27/2026 12:00:00 AM | 7 | 21 | 17.8 | 85 | PLACA | B-19388 NATIVA_PLACA_21_7 | 17.783 |  | 6 | 84.762
B-19388 NATIVA | 191 | IND. PLACA 3000 PSI | PLACA PISO 22 APTOS 2206-2207 Y ESCALERA EJES (18-20) PISO 20 A 21 TORRE 4 | 2026-04-20 | 4/27/2026 12:00:00 AM | 7 | 21 | 18.3 | 87 | PLACA | B-19388 NATIVA_PLACA_21_7 | 20 |  | 3 | 87.143
B-19388 NATIVA | 191 | IND. PLACA 3000 PSI | PLACA PISO 22 APTOS 2206-2207 Y ESCALERA EJES (18-20) PISO 20 A 21 TORRE 4 | 2026-04-20 | 4/27/2026 12:00:00 AM | 7 | 21 | 20.7 | 98 | PLACA | B-19388 NATIVA_PLACA_21_7 | 20 |  | 3 | 98.571
B-19388 NATIVA | 191 | IND. PLACA 3000 PSI | PLACA PISO 22 APTOS 2206-2207 Y ESCALERA EJES (18-20) PISO 20 A 21 TORRE 4 | 2026-04-20 | 4/27/2026 12:00:00 AM | 7 | 21 | 21 | 100 | PLACA | B-19388 NATIVA_PLACA_21_7 | 20 |  | 3 | 100
B-19388 NATIVA | 191 | IND. PLACA 3000 PSI | PLACA PISO 22 APTOS 2201-2212 TORRE 4 | 2026-04-21 | 4/28/2026 12:00:00 AM | 7 | 21 | 21.3 | 101 | PLACA | B-19388 NATIVA_PLACA_21_7 | 21.767 |  | 3 | 101.429
B-19388 NATIVA | 191 | IND. PLACA 3000 PSI | PLACA PISO 22 APTOS 2201-2212 TORRE 4 | 2026-04-21 | 4/28/2026 12:00:00 AM | 7 | 21 | 22.8 | 109 | PLACA | B-19388 NATIVA_PLACA_21_7 | 21.767 |  | 3 | 108.571
B-19388 NATIVA | 191 | IND. PLACA 3000 PSI | PLACA PISO 22 APTOS 2201-2212 TORRE 4 | 2026-04-21 | 4/28/2026 12:00:00 AM | 7 | 21 | 21.2 | 101 | PLACA | B-19388 NATIVA_PLACA_21_7 | 21.767 |  | 3 | 100.952
B-19388 NATIVA | 191 | IND. PLACA 3000 PSI | PLACA P17 AP 1711-1710 + PASILLO y ESCALERA P16 EJE 23 | 2026-04-21 | 4/28/2026 12:00:00 AM | 7 | 21 | 20 | 95 | PLACA | B-19388 NATIVA_PLACA_21_7 | 20.033 |  | 3 | 95.238
B-19388 NATIVA | 191 | IND. PLACA 3000 PSI | PLACA P17 AP 1711-1710 + PASILLO y ESCALERA P16 EJE 23 | 2026-04-21 | 4/28/2026 12:00:00 AM | 7 | 21 | 21.7 | 103 | PLACA | B-19388 NATIVA_PLACA_21_7 | 20.033 |  | 3 | 103.333
B-19388 NATIVA | 191 | IND. PLACA 3000 PSI | PLACA P17 AP 1711-1710 + PASILLO y ESCALERA P16 EJE 23 | 2026-04-21 | 4/28/2026 12:00:00 AM | 7 | 21 | 18.4 | 88 | PLACA | B-19388 NATIVA_PLACA_21_7 | 20.033 |  | 3 | 87.619
B-19388 NATIVA | 191 | IND. PLACA 3000 PSI | PLACA PISO 23 APTOS 2302-2303 TORRE 4 | 2026-04-25 | 5/2/2026 12:00:00 AM | 7 | 21 | 19.1 | 91 | PLACA | B-19388 NATIVA_PLACA_21_7 | 18.133 |  | 3 | 90.952
B-19388 NATIVA | 191 | IND. PLACA 3000 PSI | PLACA PISO 23 APTOS 2302-2303 TORRE 4 | 2026-04-25 | 5/2/2026 12:00:00 AM | 7 | 21 | 20.5 | 98 | PLACA | B-19388 NATIVA_PLACA_21_7 | 18.133 |  | 3 | 97.619
B-19388 NATIVA | 191 | IND. PLACA 3000 PSI | PLACA PISO 23 APTOS 2302-2303 TORRE 4 | 2026-04-25 | 5/2/2026 12:00:00 AM | 7 | 21 | 14.8 | 71 | PLACA | B-19388 NATIVA_PLACA_21_7 | 18.133 |  | 3 | 70.476
B-19388 NATIVA | 191 | IND. PLACA 3000 PSI | PLACA PISO 23 APTOS 2306-2307 Y ESCALERA EJES (18-20) PISO 21 A 22 TORRE 4 | 2026-04-27 | 5/4/2026 12:00:00 AM | 7 | 21 | 19.3 | 92 | PLACA | B-19388 NATIVA_PLACA_21_7 | 18.767 |  | 3 | 91.905
B-19388 NATIVA | 191 | IND. PLACA 3000 PSI | PLACA PISO 23 APTOS 2306-2307 Y ESCALERA EJES (18-20) PISO 21 A 22 TORRE 4 | 2026-04-27 | 5/4/2026 12:00:00 AM | 7 | 21 | 19.7 | 94 | PLACA | B-19388 NATIVA_PLACA_21_7 | 18.767 |  | 3 | 93.81
B-19388 NATIVA | 191 | IND. PLACA 3000 PSI | PLACA PISO 23 APTOS 2306-2307 Y ESCALERA EJES (18-20) PISO 21 A 22 TORRE 4 | 2026-04-27 | 5/4/2026 12:00:00 AM | 7 | 21 | 17.3 | 82 | PLACA | B-19388 NATIVA_PLACA_21_7 | 18.767 |  | 3 | 82.381
B-19388 NATIVA | 191 | IND. PLACA 3000 PSI | PLACA P17 1808-1809 TORRE 5 | 2026-04-29 | 5/6/2026 12:00:00 AM | 7 | 21 | 17.8 | 84 | PLACA | B-19388 NATIVA_PLACA_21_7 | 17.567 |  | 3 | 84.762
B-19388 NATIVA | 191 | IND. PLACA 3000 PSI | PLACA P17 1808-1809 TORRE 5 | 2026-04-29 | 5/6/2026 12:00:00 AM | 7 | 21 | 17.4 | 83 | PLACA | B-19388 NATIVA_PLACA_21_7 | 17.567 |  | 3 | 82.857
B-19388 NATIVA | 191 | IND. PLACA 3000 PSI | PLACA P17 1808-1809 TORRE 5 | 2026-04-29 | 5/6/2026 12:00:00 AM | 7 | 21 | 17.5 | 83 | PLACA | B-19388 NATIVA_PLACA_21_7 | 17.567 |  | 3 | 83.333
B-19388 NATIVA | 191 | IND. PLACA 3000 PSI | PLACA PISO 23 APTOS 2308-2309 TORRE 4 | 2026-04-29 | 5/6/2026 12:00:00 AM | 7 | 21 | 22.9 | 109 | PLACA | B-19388 NATIVA_PLACA_21_7 | 21.967 |  | 3 | 109.048
B-19388 NATIVA | 191 | IND. PLACA 3000 PSI | PLACA PISO 23 APTOS 2308-2309 TORRE 4 | 2026-04-29 | 5/6/2026 12:00:00 AM | 7 | 21 | 21.2 | 101 | PLACA | B-19388 NATIVA_PLACA_21_7 | 21.967 |  | 3 | 100.952
B-19388 NATIVA | 191 | IND. PLACA 3000 PSI | PLACA PISO 23 APTOS 2308-2309 TORRE 4 | 2026-04-29 | 5/6/2026 12:00:00 AM | 7 | 21 | 21.8 | 104 | PLACA | B-19388 NATIVA_PLACA_21_7 | 21.967 |  | 3 | 103.81
B-19388 NATIVA | 191 | IND. PLACA 3000 PSI | PLACA PISO 24 APTOS 2404-2405 TORRE 4 | 2026-05-04 | 5/11/2026 12:00:00 AM | 7 | 21 | 20.2 | 96 | PLACA | B-19388 NATIVA_PLACA_21_7 | 19.633 |  | 3 | 96.19
B-19388 NATIVA | 191 | IND. PLACA 3000 PSI | PLACA PISO 24 APTOS 2404-2405 TORRE 4 | 2026-05-04 | 5/11/2026 12:00:00 AM | 7 | 21 | 18.9 | 90 | PLACA | B-19388 NATIVA_PLACA_21_7 | 19.633 |  | 3 | 90
B-19388 NATIVA | 191 | IND. PLACA 3000 PSI | PLACA PISO 24 APTOS 2404-2405 TORRE 4 | 2026-05-04 | 5/11/2026 12:00:00 AM | 7 | 21 | 19.8 | 94 | PLACA | B-19388 NATIVA_PLACA_21_7 | 19.633 |  | 3 | 94.286
B-19388 NATIVA | 191 | IND. PLACA 3000 PSI | PLACA P19 AP 1904-1905 TORRE 5 | 2026-05-04 | 5/11/2026 12:00:00 AM | 7 | 21 | 20.9 | 99 | PLACA | B-19388 NATIVA_PLACA_21_7 | 20.3 |  | 3 | 99.524
B-19388 NATIVA | 191 | IND. PLACA 3000 PSI | PLACA P19 AP 1904-1905 TORRE 5 | 2026-05-04 | 5/11/2026 12:00:00 AM | 7 | 21 | 19.7 | 94 | PLACA | B-19388 NATIVA_PLACA_21_7 | 20.3 |  | 3 | 93.81
B-19388 NATIVA | 191 | IND. PLACA 3000 PSI | PLACA P19 AP 1904-1905 TORRE 5 | 2026-05-04 | 5/11/2026 12:00:00 AM | 7 | 21 | 20.3 | 97 | PLACA | B-19388 NATIVA_PLACA_21_7 | 20.3 |  | 3 | 96.667
B-19388 NATIVA | 191 | IND. PLACA 3000 PSI | PLACA PISO 24 APTOS 2402-2403 Y ESCALERA EJES (18-20) PISO 22 A 23 TORRE 4 | 2026-05-05 | 5/12/2026 12:00:00 AM | 7 | 21 | 17.6 | 84 | PLACA | B-19388 NATIVA_PLACA_21_7 | 16.633 |  | 3 | 83.81
B-19388 NATIVA | 191 | IND. PLACA 3000 PSI | PLACA PISO 24 APTOS 2402-2403 Y ESCALERA EJES (18-20) PISO 22 A 23 TORRE 4 | 2026-05-05 | 5/12/2026 12:00:00 AM | 7 | 21 | 15.2 | 72 | PLACA | B-19388 NATIVA_PLACA_21_7 | 16.633 |  | 3 | 72.381
B-19388 NATIVA | 191 | IND. PLACA 3000 PSI | PLACA PISO 24 APTOS 2402-2403 Y ESCALERA EJES (18-20) PISO 22 A 23 TORRE 4 | 2026-05-05 | 5/12/2026 12:00:00 AM | 7 | 21 | 17.1 | 82 | PLACA | B-19388 NATIVA_PLACA_21_7 | 16.633 |  | 3 | 81.429
B-19388 NATIVA | 191 | IND. PLACA 3000 PSI | PLACA P19 AP 1907-1906 TORRE 5 | 2026-05-07 | 5/14/2026 12:00:00 AM | 7 | 21 | 18.8 | 89 | PLACA | B-19388 NATIVA_PLACA_21_7 | 19.6 |  | 3 | 89.524
B-19388 NATIVA | 191 | IND. PLACA 3000 PSI | PLACA P19 AP 1907-1906 TORRE 5 | 2026-05-07 | 5/14/2026 12:00:00 AM | 7 | 21 | 18.9 | 90 | PLACA | B-19388 NATIVA_PLACA_21_7 | 19.6 |  | 3 | 90
B-19388 NATIVA | 191 | IND. PLACA 3000 PSI | PLACA P19 AP 1907-1906 TORRE 5 | 2026-05-07 | 5/14/2026 12:00:00 AM | 7 | 21 | 21.1 | 101 | PLACA | B-19388 NATIVA_PLACA_21_7 | 19.6 |  | 3 | 100.476
B-19388 NATIVA | 191 | IND. PLACA 3000 PSI | PLACA P19 1901-1912 +PASILLO Y ESCALERA PISO 18 EJE 2 T5 | 2026-05-05 | 5/12/2026 12:00:00 AM | 7 | 21 | 23.3 | 111 | PLACA | B-19388 NATIVA_PLACA_21_7 | 22.067 |  | 3 | 110.952
B-19388 NATIVA | 191 | IND. PLACA 3000 PSI | PLACA P19 1901-1912 +PASILLO Y ESCALERA PISO 18 EJE 2 T5 | 2026-05-05 | 5/12/2026 12:00:00 AM | 7 | 21 | 21.1 | 100 | PLACA | B-19388 NATIVA_PLACA_21_7 | 22.067 |  | 3 | 100.476
B-19388 NATIVA | 191 | IND. PLACA 3000 PSI | PLACA P19 1901-1912 +PASILLO Y ESCALERA PISO 18 EJE 2 T5 | 2026-05-05 | 5/12/2026 12:00:00 AM | 7 | 21 | 21.8 | 104 | PLACA | B-19388 NATIVA_PLACA_21_7 | 22.067 |  | 3 | 103.81
B-19388 NATIVA | 191 | IND. PLACA 3000 PSI | PLACA PISO 24 APTOS 2406-2407 TORRE 4 | 2026-05-06 | 5/13/2026 12:00:00 AM | 7 | 21 | 33.5 | 160 | PLACA | B-19388 NATIVA_PLACA_21_7 | 33.8 |  | 3 | 159.524
B-19388 NATIVA | 191 | IND. PLACA 3000 PSI | PLACA PISO 24 APTOS 2406-2407 TORRE 4 | 2026-05-06 | 5/13/2026 12:00:00 AM | 7 | 21 | 33.1 | 158 | PLACA | B-19388 NATIVA_PLACA_21_7 | 33.8 |  | 3 | 157.619
B-19388 NATIVA | 191 | IND. PLACA 3000 PSI | PLACA PISO 24 APTOS 2406-2407 TORRE 4 | 2026-05-06 | 5/13/2026 12:00:00 AM | 7 | 21 | 34.8 | 166 | PLACA | B-19388 NATIVA_PLACA_21_7 | 33.8 |  | 3 | 165.714
B-19388 NATIVA | 191 | IND. PLACA 3000 PSI | PLACA PISO 24 APTOS 2401-2412 TORRE 4 | 2026-05-07 | 5/14/2026 12:00:00 AM | 7 | 21 | 19.2 | 91 | PLACA | B-19388 NATIVA_PLACA_21_7 | 20.2 |  | 3 | 91.429
B-19388 NATIVA | 191 | IND. PLACA 3000 PSI | PLACA PISO 24 APTOS 2401-2412 TORRE 4 | 2026-05-07 | 5/14/2026 12:00:00 AM | 7 | 21 | 21.6 | 103 | PLACA | B-19388 NATIVA_PLACA_21_7 | 20.2 |  | 3 | 102.857
B-19388 NATIVA | 191 | IND. PLACA 3000 PSI | PLACA PISO 24 APTOS 2401-2412 TORRE 4 | 2026-05-07 | 5/14/2026 12:00:00 AM | 7 | 21 | 19.8 | 94 | PLACA | B-19388 NATIVA_PLACA_21_7 | 20.2 |  | 3 | 94.286
B-19388 NATIVA | 191 | IND. PLACA 3000 PSI | PLACA PISO 24 APTOS 2408-2409 TORRE 4 | 2026-05-08 | 5/15/2026 12:00:00 AM | 7 | 21 | 17.4 | 83 | PLACA | B-19388 NATIVA_PLACA_21_7 | 17.867 |  | 3 | 82.857
B-19388 NATIVA | 191 | IND. PLACA 3000 PSI | PLACA PISO 24 APTOS 2408-2409 TORRE 4 | 2026-05-08 | 5/15/2026 12:00:00 AM | 7 | 21 | 17.2 | 82 | PLACA | B-19388 NATIVA_PLACA_21_7 | 17.867 |  | 3 | 81.905
B-19388 NATIVA | 191 | IND. PLACA 3000 PSI | PLACA PISO 24 APTOS 2408-2409 TORRE 4 | 2026-05-08 | 5/15/2026 12:00:00 AM | 7 | 21 | 19 | 90 | PLACA | B-19388 NATIVA_PLACA_21_7 | 17.867 |  | 3 | 90.476
B-19388 NATIVA | 191 | IND. PLACA 3000 PSI | PLACA P19 AP 1911-1910 + PASILLO Y ESCALERA P18 EJE 23 TORRE 5 | 2026-05-08 | 5/15/2026 12:00:00 AM | 7 | 21 | 20.5 | 97 | PLACA | B-19388 NATIVA_PLACA_21_7 | 21.333 |  | 3 | 97.619
B-19388 NATIVA | 191 | IND. PLACA 3000 PSI | PLACA P19 AP 1911-1910 + PASILLO Y ESCALERA P18 EJE 23 TORRE 5 | 2026-05-08 | 5/15/2026 12:00:00 AM | 7 | 21 | 21.6 | 103 | PLACA | B-19388 NATIVA_PLACA_21_7 | 21.333 |  | 3 | 102.857
B-19388 NATIVA | 191 | IND. PLACA 3000 PSI | PLACA P19 AP 1911-1910 + PASILLO Y ESCALERA P18 EJE 23 TORRE 5 | 2026-05-08 | 5/15/2026 12:00:00 AM | 7 | 21 | 21.9 | 104 | PLACA | B-19388 NATIVA_PLACA_21_7 | 21.333 |  | 3 | 104.286
B-19388 NATIVA | 191 | IND. PLACA 3000 PSI | PLACA P19 1908-1909 TORRE 5 | 2026-05-09 | 5/16/2026 12:00:00 AM | 7 | 21 | 23.3 | 111 | PLACA | B-19388 NATIVA_PLACA_21_7 | 22.433 |  | 3 | 110.952
B-19388 NATIVA | 191 | IND. PLACA 3000 PSI | PLACA P19 1908-1909 TORRE 5 | 2026-05-09 | 5/16/2026 12:00:00 AM | 7 | 21 | 22.9 | 109 | PLACA | B-19388 NATIVA_PLACA_21_7 | 22.433 |  | 3 | 109.048
B-19388 NATIVA | 191 | IND. PLACA 3000 PSI | PLACA P19 1908-1909 TORRE 5 | 2026-05-09 | 5/16/2026 12:00:00 AM | 7 | 21 | 21.1 | 100 | PLACA | B-19388 NATIVA_PLACA_21_7 | 22.433 |  | 3 | 100.476
B-19388 NATIVA | 191 | IND. PLACA 3000 PSI | PLACA PISO 25 APTOS 2510-2511 Y ESCALERA EJES (2-4) PISO 24 A 25 TORRE 4 | 2026-05-16 | 5/23/2026 12:00:00 AM | 7 | 21 | 20.3 | 96 | PLACA | B-19388 NATIVA_PLACA_21_7 | 20.433 |  | 3 | 96.667
B-19388 NATIVA | 191 | IND. PLACA 3000 PSI | PLACA PISO 25 APTOS 2510-2511 Y ESCALERA EJES (2-4) PISO 24 A 25 TORRE 4 | 2026-05-16 | 5/23/2026 12:00:00 AM | 7 | 21 | 20.6 | 98 | PLACA | B-19388 NATIVA_PLACA_21_7 | 20.433 |  | 3 | 98.095
B-19388 NATIVA | 191 | IND. PLACA 3000 PSI | PLACA PISO 25 APTOS 2510-2511 Y ESCALERA EJES (2-4) PISO 24 A 25 TORRE 4 | 2026-05-16 | 5/23/2026 12:00:00 AM | 7 | 21 | 20.4 | 97 | PLACA | B-19388 NATIVA_PLACA_21_7 | 20.433 |  | 3 | 97.143
B-19388 NATIVA | 191 | IND. PLACA 3000 PSI | PLACA P20 2008-2009 TORRE 5 | 2026-05-16 | 5/23/2026 12:00:00 AM | 7 | 21 | 19.3 | 92 | PLACA | B-19388 NATIVA_PLACA_21_7 | 18.933 |  | 3 | 91.905
B-19388 NATIVA | 191 | IND. PLACA 3000 PSI | PLACA P20 2008-2009 TORRE 5 | 2026-05-16 | 5/23/2026 12:00:00 AM | 7 | 21 | 19.8 | 94 | PLACA | B-19388 NATIVA_PLACA_21_7 | 18.933 |  | 3 | 94.286
B-19388 NATIVA | 191 | IND. PLACA 3000 PSI | PLACA P20 2008-2009 TORRE 5 | 2026-05-16 | 5/23/2026 12:00:00 AM | 7 | 21 | 17.7 | 84 | PLACA | B-19388 NATIVA_PLACA_21_7 | 18.933 |  | 3 | 84.286
B-19388 NATIVA | 191 | IND. PLACA 3000 PSI | PLACA PISO 24 APTOS 2410-2411 Y ESCALERA EJES (2-4) PISO 23 A 24 TORRE 4 | 2026-05-09 | 5/16/2026 12:00:00 AM | 7 | 21 | 21.7 | 103 | PLACA | B-19388 NATIVA_PLACA_21_7 | 20.233 |  | 3 | 103.333
B-19388 NATIVA | 191 | IND. PLACA 3000 PSI | PLACA PISO 24 APTOS 2410-2411 Y ESCALERA EJES (2-4) PISO 23 A 24 TORRE 4 | 2026-05-09 | 5/16/2026 12:00:00 AM | 7 | 21 | 19.2 | 92 | PLACA | B-19388 NATIVA_PLACA_21_7 | 20.233 |  | 3 | 91.429
B-19388 NATIVA | 191 | IND. PLACA 3000 PSI | PLACA PISO 24 APTOS 2410-2411 Y ESCALERA EJES (2-4) PISO 23 A 24 TORRE 4 | 2026-05-09 | 5/16/2026 12:00:00 AM | 7 | 21 | 19.8 | 94 | PLACA | B-19388 NATIVA_PLACA_21_7 | 20.233 |  | 3 | 94.286
B-19388 NATIVA | 191 | IND. PLACA 3000 PSI | PLACA P20 AP 2007-2006 TORRE5 | 2026-05-14 | 5/21/2026 12:00:00 AM | 7 | 21 | 20.9 | 99 | PLACA | B-19388 NATIVA_PLACA_21_7 | 21.833 |  | 3 | 99.524
B-19388 NATIVA | 191 | IND. PLACA 3000 PSI | PLACA P20 AP 2007-2006 TORRE5 | 2026-05-14 | 5/21/2026 12:00:00 AM | 7 | 21 | 22 | 105 | PLACA | B-19388 NATIVA_PLACA_21_7 | 21.833 |  | 3 | 104.762
B-19388 NATIVA | 191 | IND. PLACA 3000 PSI | PLACA P20 AP 2007-2006 TORRE5 | 2026-05-14 | 5/21/2026 12:00:00 AM | 7 | 21 | 22.6 | 108 | PLACA | B-19388 NATIVA_PLACA_21_7 | 21.833 |  | 3 | 107.619
B-19388 NATIVA | 191 | IND. PLACA 3000 PSI | PLACA PISO 25 APTOS 2506-2507 Y ESCALERA EJES (18-20) PISO 23 A 24 TORRE 4 | 2026-05-13 | 5/20/2026 12:00:00 AM | 7 | 21 | 22.7 | 108 | PLACA | B-19388 NATIVA_PLACA_21_7 | 21.033 |  | 3 | 108.095
B-19388 NATIVA | 191 | IND. PLACA 3000 PSI | PLACA PISO 25 APTOS 2506-2507 Y ESCALERA EJES (18-20) PISO 23 A 24 TORRE 4 | 2026-05-13 | 5/20/2026 12:00:00 AM | 7 | 21 | 20.5 | 97 | PLACA | B-19388 NATIVA_PLACA_21_7 | 21.033 |  | 3 | 97.619
B-19388 NATIVA | 191 | IND. PLACA 3000 PSI | PLACA PISO 25 APTOS 2506-2507 Y ESCALERA EJES (18-20) PISO 23 A 24 TORRE 4 | 2026-05-13 | 5/20/2026 12:00:00 AM | 7 | 21 | 19.9 | 95 | PLACA | B-19388 NATIVA_PLACA_21_7 | 21.033 |  | 3 | 94.762
B-19388 NATIVA | 191 | IND. PLACA 3000 PSI | PLACA P20 2001-2012 +PASILLO TORRE 5 | 2026-05-13 | 5/20/2026 12:00:00 AM | 7 | 21 | 19 | 90 | PLACA | B-19388 NATIVA_PLACA_21_7 | 20.1 |  | 3 | 90.476
B-19388 NATIVA | 191 | IND. PLACA 3000 PSI | PLACA P20 2001-2012 +PASILLO TORRE 5 | 2026-05-13 | 5/20/2026 12:00:00 AM | 7 | 21 | 20.5 | 98 | PLACA | B-19388 NATIVA_PLACA_21_7 | 20.1 |  | 3 | 97.619
B-19388 NATIVA | 191 | IND. PLACA 3000 PSI | PLACA P20 2001-2012 +PASILLO TORRE 5 | 2026-05-13 | 5/20/2026 12:00:00 AM | 7 | 21 | 20.8 | 99 | PLACA | B-19388 NATIVA_PLACA_21_7 | 20.1 |  | 3 | 99.048
B-19388 NATIVA | 191 | IND. PLACA 3000 PSI | PLACA PISO 25 APTOS 2501-2512 TORRE 4 | 2026-05-14 | 5/21/2026 12:00:00 AM | 7 | 21 | 26.4 | 126 | PLACA | B-19388 NATIVA_PLACA_21_7 | 24.7 |  | 3 | 125.714
B-19388 NATIVA | 191 | IND. PLACA 3000 PSI | PLACA PISO 25 APTOS 2501-2512 TORRE 4 | 2026-05-14 | 5/21/2026 12:00:00 AM | 7 | 21 | 24.4 | 116 | PLACA | B-19388 NATIVA_PLACA_21_7 | 24.7 |  | 3 | 116.19
B-19388 NATIVA | 191 | IND. PLACA 3000 PSI | PLACA PISO 26 APTOS 2604-2605 TORRE 4 | 2026-05-19 | 5/26/2026 12:00:00 AM | 7 | 21 | 18.3 | 87 | PLACA | B-19388 NATIVA_PLACA_21_7 | 18.333 |  | 3 | 87.143
B-19388 NATIVA | 191 | IND. PLACA 3000 PSI | PLACA PISO 26 APTOS 2604-2605 TORRE 4 | 2026-05-19 | 5/26/2026 12:00:00 AM | 7 | 21 | 20 | 95 | PLACA | B-19388 NATIVA_PLACA_21_7 | 18.333 |  | 3 | 95.238
B-19388 NATIVA | 191 | IND. PLACA 3000 PSI | PLACA PISO 26 APTOS 2604-2605 TORRE 4 | 2026-05-19 | 5/26/2026 12:00:00 AM | 7 | 21 | 16.7 | 79 | PLACA | B-19388 NATIVA_PLACA_21_7 | 18.333 |  | 3 | 79.524
B-19388 NATIVA | 191 | IND. PLACA 3000 PSI | PLACA P21 AP 2103 - 2102 + PASILLO + ESCALERA P19 EJE 23 | 2026-05-19 | 5/26/2026 12:00:00 AM | 7 | 21 | 20.1 | 96 | PLACA | B-19388 NATIVA_PLACA_21_7 | 18.567 |  | 3 | 95.714
B-19388 NATIVA | 191 | IND. PLACA 3000 PSI | PLACA P21 AP 2103 - 2102 + PASILLO + ESCALERA P19 EJE 23 | 2026-05-19 | 5/26/2026 12:00:00 AM | 7 | 21 | 20.9 | 100 | PLACA | B-19388 NATIVA_PLACA_21_7 | 18.567 |  | 3 | 99.524
B-19388 NATIVA | 191 | IND. PLACA 3000 PSI | PLACA P21 AP 2103 - 2102 + PASILLO + ESCALERA P19 EJE 23 | 2026-05-19 | 5/26/2026 12:00:00 AM | 7 | 21 | 14.7 | 70 | PLACA | B-19388 NATIVA_PLACA_21_7 | 18.567 |  | 3 | 70
B-19388 NATIVA | 191 | IND. PLACA 3000 PSI | PLACA PISO 25 APTOS 2501-2512 TORRE 4 | 2026-05-14 | 5/21/2026 12:00:00 AM | 7 | 21 | 23.3 | 111 | PLACA | B-19388 NATIVA_PLACA_21_7 | 24.7 |  | 3 | 110.952
B-19388 NATIVA | 191 | IND. PLACA 3000 PSI | PLACA P20 AP 2011-2010 + PASILLO TORRE 5 | 2026-05-15 | 5/22/2026 12:00:00 AM | 7 | 21 | 16.7 | 80 | PLACA | B-19388 NATIVA_PLACA_21_7 | 17.1 |  | 3 | 79.524
B-19388 NATIVA | 191 | IND. PLACA 3000 PSI | PLACA P20 AP 2011-2010 + PASILLO TORRE 5 | 2026-05-15 | 5/22/2026 12:00:00 AM | 7 | 21 | 19.2 | 91 | PLACA | B-19388 NATIVA_PLACA_21_7 | 17.1 |  | 3 | 91.429
B-19388 NATIVA | 191 | IND. PLACA 3000 PSI | PLACA P20 AP 2011-2010 + PASILLO TORRE 5 | 2026-05-15 | 5/22/2026 12:00:00 AM | 7 | 21 | 15.4 | 73 | PLACA | B-19388 NATIVA_PLACA_21_7 | 17.1 |  | 3 | 73.333
B-19388 NATIVA | 191 | IND. PLACA 3000 PSI | PLACA PISO 25 APTOS 2508-2509 TORRE 4 | 2026-05-15 | 5/22/2026 12:00:00 AM | 7 | 21 | 19 | 90 | PLACA | B-19388 NATIVA_PLACA_21_7 | 20.867 |  | 3 | 90.476
B-19388 NATIVA | 191 | IND. PLACA 3000 PSI | PLACA PISO 25 APTOS 2508-2509 TORRE 4 | 2026-05-15 | 5/22/2026 12:00:00 AM | 7 | 21 | 22.4 | 107 | PLACA | B-19388 NATIVA_PLACA_21_7 | 20.867 |  | 3 | 106.667
B-19388 NATIVA | 191 | IND. PLACA 3000 PSI | PLACA PISO 25 APTOS 2508-2509 TORRE 4 | 2026-05-15 | 5/22/2026 12:00:00 AM | 7 | 21 | 21.2 | 101 | PLACA | B-19388 NATIVA_PLACA_21_7 | 20.867 |  | 3 | 100.952
B-19388 NATIVA | 191 | IND. PLACA 3000 PSI | PLACA PISO 27 APTOS 2708-2709 TORRE 4 | 2026-05-30 | 6/6/2026 12:00:00 AM | 7 | 21 | 13.2 | 63 | PLACA | B-19388 NATIVA_PLACA_21_7 | 14.067 |  | 3 | 62.857
B-19388 NATIVA | 191 | IND. PLACA 3000 PSI | PLACA PISO 27 APTOS 2708-2709 TORRE 4 | 2026-05-30 | 6/6/2026 12:00:00 AM | 7 | 21 | 13.4 | 64 | PLACA | B-19388 NATIVA_PLACA_21_7 | 14.067 |  | 3 | 63.81
B-19388 NATIVA | 191 | IND. PLACA 3000 PSI | PLACA PISO 26 APTOS 2602-2603 TORRE 4 | 2026-05-20 | 5/27/2026 12:00:00 AM | 7 | 21 | 19 | 90 | PLACA | B-19388 NATIVA_PLACA_21_7 | 19.833 |  | 3 | 90.476
B-19388 NATIVA | 191 | IND. PLACA 3000 PSI | PLACA PISO 26 APTOS 2602-2603 TORRE 4 | 2026-05-20 | 5/27/2026 12:00:00 AM | 7 | 21 | 20.6 | 98 | PLACA | B-19388 NATIVA_PLACA_21_7 | 19.833 |  | 3 | 98.095
B-19388 NATIVA | 191 | IND. PLACA 3000 PSI | PLACA PISO 26 APTOS 2602-2603 TORRE 4 | 2026-05-20 | 5/27/2026 12:00:00 AM | 7 | 21 | 19.9 | 95 | PLACA | B-19388 NATIVA_PLACA_21_7 | 19.833 |  | 3 | 94.762
B-19388 NATIVA | 191 | IND. PLACA 3000 PSI | PLACA P21 AP 2104-2105 TORRE 5 | 2026-05-20 | 5/27/2026 12:00:00 AM | 7 | 21 | 19.2 | 91 | PLACA | B-19388 NATIVA_PLACA_21_7 | 20.233 |  | 3 | 91.429
B-19388 NATIVA | 191 | IND. PLACA 3000 PSI | PLACA P21 AP 2104-2105 TORRE 5 | 2026-05-20 | 5/27/2026 12:00:00 AM | 7 | 21 | 20.3 | 96 | PLACA | B-19388 NATIVA_PLACA_21_7 | 20.233 |  | 3 | 96.667
B-19388 NATIVA | 191 | IND. PLACA 3000 PSI | PLACA P21 AP 2104-2105 TORRE 5 | 2026-05-20 | 5/27/2026 12:00:00 AM | 7 | 21 | 21.2 | 101 | PLACA | B-19388 NATIVA_PLACA_21_7 | 20.233 |  | 3 | 100.952
B-19388 NATIVA | 191 | IND. PLACA 3000 PSI | PLACA PISO 26 APTOS 2606-2607 Y ESCALERA EJES (18-20) PISO 24 A 25 TORRE 4 | 2026-05-21 | 5/28/2026 12:00:00 AM | 7 | 21 | 19.2 | 91 | PLACA | B-19388 NATIVA_PLACA_21_7 | 18.3 |  | 3 | 91.429
B-19388 NATIVA | 191 | IND. PLACA 3000 PSI | PLACA PISO 26 APTOS 2606-2607 Y ESCALERA EJES (18-20) PISO 24 A 25 TORRE 4 | 2026-05-21 | 5/28/2026 12:00:00 AM | 7 | 21 | 17.8 | 84 | PLACA | B-19388 NATIVA_PLACA_21_7 | 18.3 |  | 3 | 84.762
B-19388 NATIVA | 191 | IND. PLACA 3000 PSI | PLACA PISO 26 APTOS 2606-2607 Y ESCALERA EJES (18-20) PISO 24 A 25 TORRE 4 | 2026-05-21 | 5/28/2026 12:00:00 AM | 7 | 21 | 17.9 | 85 | PLACA | B-19388 NATIVA_PLACA_21_7 | 18.3 |  | 3 | 85.238
B-19388 NATIVA | 191 | IND. PLACA 3000 PSI | PLACA P21 2101-2112 +PASILLO + ESCALERA P20 EJE 2 | 2026-05-21 | 5/28/2026 12:00:00 AM | 7 | 21 | 18.6 | 88 | PLACA | B-19388 NATIVA_PLACA_21_7 | 17.7 |  | 3 | 88.571
B-19388 NATIVA | 191 | IND. PLACA 3000 PSI | PLACA P21 2101-2112 +PASILLO + ESCALERA P20 EJE 2 | 2026-05-21 | 5/28/2026 12:00:00 AM | 7 | 21 | 17.9 | 85 | PLACA | B-19388 NATIVA_PLACA_21_7 | 17.7 |  | 3 | 85.238
B-19388 NATIVA | 191 | IND. PLACA 3000 PSI | PLACA P21 2101-2112 +PASILLO + ESCALERA P20 EJE 2 | 2026-05-21 | 5/28/2026 12:00:00 AM | 7 | 21 | 16.6 | 79 | PLACA | B-19388 NATIVA_PLACA_21_7 | 17.7 |  | 3 | 79.048
B-19388 NATIVA | 191 | IND. PLACA 3000 PSI | PLACA P21 AP 2111-2110 + PASILLO TORRE 5 | 2026-05-23 | 5/30/2026 12:00:00 AM | 7 | 21 | 17 | 81 | PLACA | B-19388 NATIVA_PLACA_21_7 | 16.333 |  | 3 | 80.952
B-19388 NATIVA | 191 | IND. PLACA 3000 PSI | PLACA P21 AP 2111-2110 + PASILLO TORRE 5 | 2026-05-23 | 5/30/2026 12:00:00 AM | 7 | 21 | 15.6 | 74 | PLACA | B-19388 NATIVA_PLACA_21_7 | 16.333 |  | 3 | 74.286
B-19388 NATIVA | 191 | IND. PLACA 3000 PSI | PLACA P21 AP 2111-2110 + PASILLO TORRE 5 | 2026-05-23 | 5/30/2026 12:00:00 AM | 7 | 21 | 16.4 | 78 | PLACA | B-19388 NATIVA_PLACA_21_7 | 16.333 |  | 3 | 78.095
B-19388 NATIVA | 191 | IND. PLACA 3000 PSI | PLACA PISO 26 APTOS 2608-2609 TORRE 4 | 2026-05-23 | 5/30/2026 12:00:00 AM | 7 | 21 | 19.1 | 91 | PLACA | B-19388 NATIVA_PLACA_21_7 | 17.433 |  | 3 | 90.952
B-19388 NATIVA | 191 | IND. PLACA 3000 PSI | PLACA PISO 26 APTOS 2608-2609 TORRE 4 | 2026-05-23 | 5/30/2026 12:00:00 AM | 7 | 21 | 15.8 | 75 | PLACA | B-19388 NATIVA_PLACA_21_7 | 17.433 |  | 3 | 75.238
B-19388 NATIVA | 191 | IND. PLACA 3000 PSI | PLACA PISO 26 APTOS 2608-2609 TORRE 4 | 2026-05-23 | 5/30/2026 12:00:00 AM | 7 | 21 | 17.4 | 83 | PLACA | B-19388 NATIVA_PLACA_21_7 | 17.433 |  | 3 | 82.857
B-19388 NATIVA | 191 | IND. PLACA 3000 PSI | PLACA PISO 26 APTOS 2610-2611 Y ESCALERA EJES (2-4) PISO 25 A 26 TORRE 4 | 2026-05-25 | 6/1/2026 12:00:00 AM | 7 | 21 | 19.2 | 91 | PLACA | B-19388 NATIVA_PLACA_21_7 | 18.9 |  | 3 | 91.429
B-19388 NATIVA | 191 | IND. PLACA 3000 PSI | PLACA PISO 26 APTOS 2610-2611 Y ESCALERA EJES (2-4) PISO 25 A 26 TORRE 4 | 2026-05-25 | 6/1/2026 12:00:00 AM | 7 | 21 | 19.8 | 94 | PLACA | B-19388 NATIVA_PLACA_21_7 | 18.9 |  | 3 | 94.286
B-19388 NATIVA | 191 | IND. PLACA 3000 PSI | PLACA PISO 26 APTOS 2610-2611 Y ESCALERA EJES (2-4) PISO 25 A 26 TORRE 4 | 2026-05-25 | 6/1/2026 12:00:00 AM | 7 | 21 | 17.7 | 84 | PLACA | B-19388 NATIVA_PLACA_21_7 | 18.9 |  | 3 | 84.286
B-19388 NATIVA | 191 | IND. PLACA 3000 PSI | PLACA P21 2108-2109 TORRE 5 | 2026-05-25 | 6/1/2026 12:00:00 AM | 7 | 21 | 19.2 | 91 | PLACA | B-19388 NATIVA_PLACA_21_7 | 19.133 |  | 3 | 91.429
B-19388 NATIVA | 191 | IND. PLACA 3000 PSI | PLACA P21 2108-2109 TORRE 5 | 2026-05-25 | 6/1/2026 12:00:00 AM | 7 | 21 | 17.6 | 84 | PLACA | B-19388 NATIVA_PLACA_21_7 | 19.133 |  | 3 | 83.81
B-19388 NATIVA | 191 | IND. PLACA 3000 PSI | PLACA P21 2108-2109 TORRE 5 | 2026-05-25 | 6/1/2026 12:00:00 AM | 7 | 21 | 20.6 | 98 | PLACA | B-19388 NATIVA_PLACA_21_7 | 19.133 |  | 3 | 98.095
B-19388 NATIVA | 191 | IND. PLACA 3000 PSI | PLACA PISO 27 APTOS 2704-2705 TORRE 4 | 2026-05-26 | 6/2/2026 12:00:00 AM | 7 | 21 | 17.5 | 83 | PLACA | B-19388 NATIVA_PLACA_21_7 | 16.8 |  | 3 | 83.333
B-19388 NATIVA | 191 | IND. PLACA 3000 PSI | PLACA PISO 27 APTOS 2704-2705 TORRE 4 | 2026-05-26 | 6/2/2026 12:00:00 AM | 7 | 21 | 15.9 | 76 | PLACA | B-19388 NATIVA_PLACA_21_7 | 16.8 |  | 3 | 75.714
B-19388 NATIVA | 191 | IND. PLACA 3000 PSI | PLACA PISO 27 APTOS 2704-2705 TORRE 4 | 2026-05-26 | 6/2/2026 12:00:00 AM | 7 | 21 | 17 | 81 | PLACA | B-19388 NATIVA_PLACA_21_7 | 16.8 |  | 3 | 80.952
B-19388 NATIVA | 191 | IND. PLACA 3000 PSI | PLACA P22 AP 2203 - 2202 + PASILLO + ESCALERA P20 EJE 23 | 2026-05-26 | 6/2/2026 12:00:00 AM | 7 | 21 | 18.8 | 90 | PLACA | B-19388 NATIVA_PLACA_21_7 | 19.5 |  | 3 | 89.524
B-19388 NATIVA | 191 | IND. PLACA 3000 PSI | PLACA P22 AP 2203 - 2202 + PASILLO + ESCALERA P20 EJE 23 | 2026-05-26 | 6/2/2026 12:00:00 AM | 7 | 21 | 20.3 | 97 | PLACA | B-19388 NATIVA_PLACA_21_7 | 19.5 |  | 3 | 96.667
B-19388 NATIVA | 191 | IND. PLACA 3000 PSI | PLACA P22 AP 2203 - 2202 + PASILLO + ESCALERA P20 EJE 23 | 2026-05-26 | 6/2/2026 12:00:00 AM | 7 | 21 | 19.4 | 93 | PLACA | B-19388 NATIVA_PLACA_21_7 | 19.5 |  | 3 | 92.381
B-19388 NATIVA | 191 | IND. PLACA 3000 PSI | PLACA P22 AP 2204-2205 TORRE 5 | 2026-05-27 | 6/3/2026 12:00:00 AM | 7 | 21 | 17.9 | 85 | PLACA | B-19388 NATIVA_PLACA_21_7 | 18.433 |  | 3 | 85.238
B-19388 NATIVA | 191 | IND. PLACA 3000 PSI | PLACA P22 AP 2204-2205 TORRE 5 | 2026-05-27 | 6/3/2026 12:00:00 AM | 7 | 21 | 19 | 90 | PLACA | B-19388 NATIVA_PLACA_21_7 | 18.433 |  | 3 | 90.476
B-19388 NATIVA | 191 | IND. PLACA 3000 PSI | PLACA P22 AP 2204-2205 TORRE 5 | 2026-05-27 | 6/3/2026 12:00:00 AM | 7 | 21 | 18.4 | 88 | PLACA | B-19388 NATIVA_PLACA_21_7 | 18.433 |  | 3 | 87.619
B-19388 NATIVA | 191 | IND. PLACA 3000 PSI | PLACA PISO 27 APTOS 2702-2703 TORRE 4 | 2026-05-27 | 6/3/2026 12:00:00 AM | 7 | 21 | 17.8 | 85 | PLACA | B-19388 NATIVA_PLACA_21_7 | 19 |  | 3 | 84.762
B-19388 NATIVA | 191 | IND. PLACA 3000 PSI | PLACA PISO 27 APTOS 2702-2703 TORRE 4 | 2026-05-27 | 6/3/2026 12:00:00 AM | 7 | 21 | 19.5 | 93 | PLACA | B-19388 NATIVA_PLACA_21_7 | 19 |  | 3 | 92.857
B-19388 NATIVA | 191 | IND. PLACA 3000 PSI | PLACA PISO 27 APTOS 2702-2703 TORRE 4 | 2026-05-27 | 6/3/2026 12:00:00 AM | 7 | 21 | 19.7 | 94 | PLACA | B-19388 NATIVA_PLACA_21_7 | 19 |  | 3 | 93.81
B-19388 NATIVA | 191 | IND. PLACA 3000 PSI | PLACA PISO 27 APTOS 2708-2709 TORRE 4 | 2026-05-30 | 6/6/2026 12:00:00 AM | 7 | 21 | 15.6 | 74 | PLACA | B-19388 NATIVA_PLACA_21_7 | 14.067 |  | 3 | 74.286
B-19388 NATIVA | 191 | IND. PLACA 3000 PSI | PLACA PISO 27 APTOS 2706-2707 Y ESCALERA EJES (18-20) PISO 25 A 26 TORRE 4 | 2026-05-28 | 6/4/2026 12:00:00 AM | 7 | 21 | 22.4 | 107 | PLACA | B-19388 NATIVA_PLACA_21_7 | 22.267 |  | 3 | 106.667
B-19388 NATIVA | 191 | IND. PLACA 3000 PSI | PLACA PISO 27 APTOS 2706-2707 Y ESCALERA EJES (18-20) PISO 25 A 26 TORRE 4 | 2026-05-28 | 6/4/2026 12:00:00 AM | 7 | 21 | 21.9 | 104 | PLACA | B-19388 NATIVA_PLACA_21_7 | 22.267 |  | 3 | 104.286
B-19388 NATIVA | 191 | IND. PLACA 3000 PSI | PLACA PISO 27 APTOS 2706-2707 Y ESCALERA EJES (18-20) PISO 25 A 26 TORRE 4 | 2026-05-28 | 6/4/2026 12:00:00 AM | 7 | 21 | 22.5 | 107 | PLACA | B-19388 NATIVA_PLACA_21_7 | 22.267 |  | 3 | 107.143
B-19388 NATIVA | 191 | IND. PLACA 3000 PSI | PLACA P21 2201-2212 +PASILLO TORRE 5 | 2026-05-28 | 6/4/2026 12:00:00 AM | 7 | 21 | 19.3 | 92 | PLACA | B-19388 NATIVA_PLACA_21_7 | 18.667 |  | 3 | 91.905
B-19388 NATIVA | 191 | IND. PLACA 3000 PSI | PLACA P21 2201-2212 +PASILLO TORRE 5 | 2026-05-28 | 6/4/2026 12:00:00 AM | 7 | 21 | 17.8 | 85 | PLACA | B-19388 NATIVA_PLACA_21_7 | 18.667 |  | 3 | 84.762
B-19388 NATIVA | 191 | IND. PLACA 3000 PSI | PLACA P21 2201-2212 +PASILLO TORRE 5 | 2026-05-28 | 6/4/2026 12:00:00 AM | 7 | 21 | 18.9 | 90 | PLACA | B-19388 NATIVA_PLACA_21_7 | 18.667 |  | 3 | 90
B-19388 NATIVA | 191 | IND. PLACA 3000 PSI | PLACA P22 AP 2211-2210 + PASILLO TORRE 5 | 2026-05-30 | 6/6/2026 12:00:00 AM | 7 | 21 | 15.3 | 73 | PLACA | B-19388 NATIVA_PLACA_21_7 | 17.667 |  | 3 | 72.857
B-19388 NATIVA | 191 | IND. PLACA 3000 PSI | PLACA P22 AP 2211-2210 + PASILLO TORRE 5 | 2026-05-30 | 6/6/2026 12:00:00 AM | 7 | 21 | 17.8 | 85 | PLACA | B-19388 NATIVA_PLACA_21_7 | 17.667 |  | 3 | 84.762
B-19388 NATIVA | 191 | IND. PLACA 3000 PSI | PLACA P22 AP 2211-2210 + PASILLO TORRE 5 | 2026-05-30 | 6/6/2026 12:00:00 AM | 7 | 21 | 19.9 | 95 | PLACA | B-19388 NATIVA_PLACA_21_7 | 17.667 |  | 3 | 94.762
B-19388 NATIVA | 191 | IND. PLACA 3000 PSI | PLACA PISO 27 APTOS 2701-2712 TORRE 4 | 2026-05-29 | 6/5/2026 12:00:00 AM | 7 | 21 | 20.4 | 97 | PLACA | B-19388 NATIVA_PLACA_21_7 | 18.967 |  | 3 | 97.143
B-19388 NATIVA | 191 | IND. PLACA 3000 PSI | PLACA PISO 27 APTOS 2701-2712 TORRE 4 | 2026-05-29 | 6/5/2026 12:00:00 AM | 7 | 21 | 18.9 | 90 | PLACA | B-19388 NATIVA_PLACA_21_7 | 18.967 |  | 3 | 90
B-19388 NATIVA | 191 | IND. PLACA 3000 PSI | PLACA PISO 27 APTOS 2701-2712 TORRE 4 | 2026-05-29 | 6/5/2026 12:00:00 AM | 7 | 21 | 17.6 | 84 | PLACA | B-19388 NATIVA_PLACA_21_7 | 18.967 |  | 3 | 83.81
B-19388 NATIVA | 191 | IND. PLACA 3000 PSI | PLACA P22 AP 2207-2206 TORRE 5 | 2026-05-29 | 6/5/2026 12:00:00 AM | 7 | 21 | 19.6 | 93 | PLACA | B-19388 NATIVA_PLACA_21_7 | 19.9 |  | 3 | 93.333
B-19388 NATIVA | 191 | IND. PLACA 3000 PSI | PLACA P22 AP 2207-2206 TORRE 5 | 2026-05-29 | 6/5/2026 12:00:00 AM | 7 | 21 | 17.9 | 85 | PLACA | B-19388 NATIVA_PLACA_21_7 | 19.9 |  | 3 | 85.238
B-19388 NATIVA | 191 | IND. PLACA 3000 PSI | PLACA P22 AP 2207-2206 TORRE 5 | 2026-05-29 | 6/5/2026 12:00:00 AM | 7 | 21 | 22.2 | 106 | PLACA | B-19388 NATIVA_PLACA_21_7 | 19.9 |  | 3 | 105.714
B-19388 NATIVA | 191 | IND. PLACA 3000 PSI | PLACA P23 2308-2309 TORRE 5 | 2026-06-09 | 6/16/2026 12:00:00 AM | 7 | 21 | 18.2 | 86 | PLACA | B-19388 NATIVA_PLACA_21_7 | 17.967 |  | 3 | 86.667
B-19388 NATIVA | 191 | IND. PLACA 3000 PSI | PLACA P22 2208-2209 TORRE 5 | 2026-06-01 | 6/8/2026 12:00:00 AM | 7 | 21 | 17.9 | 85 | PLACA | B-19388 NATIVA_PLACA_21_7 | 18.067 |  | 3 | 85.238
B-19388 NATIVA | 191 | IND. PLACA 3000 PSI | PLACA P22 2208-2209 TORRE 5 | 2026-06-01 | 6/8/2026 12:00:00 AM | 7 | 21 | 18.9 | 90 | PLACA | B-19388 NATIVA_PLACA_21_7 | 18.067 |  | 3 | 90
B-19388 NATIVA | 191 | IND. PLACA 3000 PSI | PLACA P22 2208-2209 TORRE 5 | 2026-06-01 | 6/8/2026 12:00:00 AM | 7 | 21 | 17.4 | 83 | PLACA | B-19388 NATIVA_PLACA_21_7 | 18.067 |  | 3 | 82.857
B-19388 NATIVA | 191 | IND. PLACA 3000 PSI | PLACA PISO 27 APTOS 2710-2711 Y ESCALERA EJES (2-4) PISO 26 A 27 TORRE 4 | 2026-06-01 | 6/8/2026 12:00:00 AM | 7 | 21 | 17.1 | 82 | PLACA | B-19388 NATIVA_PLACA_21_7 | 18.5 |  | 3 | 81.429
B-19388 NATIVA | 191 | IND. PLACA 3000 PSI | PLACA PISO 27 APTOS 2710-2711 Y ESCALERA EJES (2-4) PISO 26 A 27 TORRE 4 | 2026-06-01 | 6/8/2026 12:00:00 AM | 7 | 21 | 20.6 | 98 | PLACA | B-19388 NATIVA_PLACA_21_7 | 18.5 |  | 3 | 98.095
B-19388 NATIVA | 191 | IND. PLACA 3000 PSI | PLACA PISO 27 APTOS 2710-2711 Y ESCALERA EJES (2-4) PISO 26 A 27 TORRE 4 | 2026-06-01 | 6/8/2026 12:00:00 AM | 7 | 21 | 17.8 | 84 | PLACA | B-19388 NATIVA_PLACA_21_7 | 18.5 |  | 3 | 84.762
B-19388 NATIVA | 191 | IND. PLACA 3000 PSI | PLACA PISO 28 APTOS 2804-2805 TORRE 4 | 2026-06-02 | 6/9/2026 12:00:00 AM | 7 | 21 | 24.8 | 118 | PLACA | B-19388 NATIVA_PLACA_21_7 | 22.467 |  | 3 | 118.095
B-19388 NATIVA | 191 | IND. PLACA 3000 PSI | PLACA PISO 28 APTOS 2804-2805 TORRE 4 | 2026-06-02 | 6/9/2026 12:00:00 AM | 7 | 21 | 19.9 | 95 | PLACA | B-19388 NATIVA_PLACA_21_7 | 22.467 |  | 3 | 94.762
B-19388 NATIVA | 191 | IND. PLACA 3000 PSI | PLACA PISO 28 APTOS 2804-2805 TORRE 4 | 2026-06-02 | 6/9/2026 12:00:00 AM | 7 | 21 | 22.7 | 108 | PLACA | B-19388 NATIVA_PLACA_21_7 | 22.467 |  | 3 | 108.095
B-19388 NATIVA | 191 | IND. PLACA 3000 PSI | PLACA P23 AP 2311-2310 + PASILLO TORRE 5 | 2026-06-06 | 6/13/2026 12:00:00 AM | 7 | 21 | 16.2 | 77 | PLACA | B-19388 NATIVA_PLACA_21_7 | 15.967 |  | 3 | 77.143
B-19388 NATIVA | 191 | IND. PLACA 3000 PSI | PLACA P23 AP 2311-2310 + PASILLO TORRE 5 | 2026-06-06 | 6/13/2026 12:00:00 AM | 7 | 21 | 15.6 | 74 | PLACA | B-19388 NATIVA_PLACA_21_7 | 15.967 |  | 3 | 74.286
B-19388 NATIVA | 191 | IND. PLACA 3000 PSI | PLACA P23 AP 2311-2310 + PASILLO TORRE 5 | 2026-06-06 | 6/13/2026 12:00:00 AM | 7 | 21 | 16.1 | 77 | PLACA | B-19388 NATIVA_PLACA_21_7 | 15.967 |  | 3 | 76.667
B-19388 NATIVA | 191 | IND. PLACA 3000 PSI | PLACA P23 2308-2309 TORRE 5 | 2026-06-09 | 6/16/2026 12:00:00 AM | 7 | 21 | 18.3 | 87 | PLACA | B-19388 NATIVA_PLACA_21_7 | 17.967 |  | 3 | 87.143
B-19388 NATIVA | 191 | IND. PLACA 3000 PSI | PLACA P23 2308-2309 TORRE 5 | 2026-06-09 | 6/16/2026 12:00:00 AM | 7 | 21 | 17.4 | 83 | PLACA | B-19388 NATIVA_PLACA_21_7 | 17.967 |  | 3 | 82.857
B-19388 NATIVA | 191 | IND. PLACA 3000 PSI | PLACA P23 AP 2303 - 2302 + PASILLO Y ESCALERA P21 EJE 23 | 2026-06-02 | 6/9/2026 12:00:00 AM | 7 | 21 | 20.5 | 98 | PLACA | B-19388 NATIVA_PLACA_21_7 | 19.533 |  | 3 | 97.619
B-19388 NATIVA | 191 | IND. PLACA 3000 PSI | PLACA P23 AP 2303 - 2302 + PASILLO Y ESCALERA P21 EJE 23 | 2026-06-02 | 6/9/2026 12:00:00 AM | 7 | 21 | 15.3 | 73 | PLACA | B-19388 NATIVA_PLACA_21_7 | 19.533 |  | 3 | 72.857
B-19388 NATIVA | 191 | IND. PLACA 3000 PSI | PLACA P23 AP 2303 - 2302 + PASILLO Y ESCALERA P21 EJE 23 | 2026-06-02 | 6/9/2026 12:00:00 AM | 7 | 21 | 22.8 | 108 | PLACA | B-19388 NATIVA_PLACA_21_7 | 19.533 |  | 3 | 108.571
B-19388 NATIVA | 191 | IND. PLACA 3000 PSI | PLACA PISO 28 APTOS 2802-2803 TORRE 4 | 2026-06-03 | 6/10/2026 12:00:00 AM | 7 | 21 | 18.7 | 89 | PLACA | B-19388 NATIVA_PLACA_21_7 | 17.133 |  | 3 | 89.048
B-19388 NATIVA | 191 | IND. PLACA 3000 PSI | PLACA PISO 28 APTOS 2802-2803 TORRE 4 | 2026-06-03 | 6/10/2026 12:00:00 AM | 7 | 21 | 14.2 | 68 | PLACA | B-19388 NATIVA_PLACA_21_7 | 17.133 |  | 3 | 67.619
B-19388 NATIVA | 191 | IND. PLACA 3000 PSI | PLACA PISO 28 APTOS 2802-2803 TORRE 4 | 2026-06-03 | 6/10/2026 12:00:00 AM | 7 | 21 | 18.5 | 88 | PLACA | B-19388 NATIVA_PLACA_21_7 | 17.133 |  | 3 | 88.095
B-19388 NATIVA | 191 | IND. PLACA 3000 PSI | PLACA P23 AP 2304-2305 TORRE 5 | 2026-06-03 | 6/10/2026 12:00:00 AM | 7 | 21 | 18.3 | 87 | PLACA | B-19388 NATIVA_PLACA_21_7 | 17 |  | 3 | 87.143
B-19388 NATIVA | 191 | IND. PLACA 3000 PSI | PLACA P23 AP 2304-2305 TORRE 5 | 2026-06-03 | 6/10/2026 12:00:00 AM | 7 | 21 | 17.4 | 83 | PLACA | B-19388 NATIVA_PLACA_21_7 | 17 |  | 3 | 82.857
B-19388 NATIVA | 191 | IND. PLACA 3000 PSI | PLACA P23 AP 2304-2305 TORRE 5 | 2026-06-03 | 6/10/2026 12:00:00 AM | 7 | 21 | 15.3 | 73 | PLACA | B-19388 NATIVA_PLACA_21_7 | 17 |  | 3 | 72.857
B-19388 NATIVA | 191 | IND. PLACA 3000 PSI | PLACA PISO 28 APTOS 2808-2809 TORRE 4 | 2026-06-09 | 6/16/2026 12:00:00 AM | 7 | 21 | 21.1 | 100 | PLACA | B-19388 NATIVA_PLACA_21_7 | 21.5 |  | 3 | 100.476
B-19388 NATIVA | 191 | IND. PLACA 3000 PSI | PLACA PISO 28 APTOS 2808-2809 TORRE 4 | 2026-06-09 | 6/16/2026 12:00:00 AM | 7 | 21 | 21 | 100 | PLACA | B-19388 NATIVA_PLACA_21_7 | 21.5 |  | 3 | 100
B-19388 NATIVA | 191 | IND. PLACA 3000 PSI | PLACA PISO 28 APTOS 2808-2809 TORRE 4 | 2026-06-09 | 6/16/2026 12:00:00 AM | 7 | 21 | 22.4 | 107 | PLACA | B-19388 NATIVA_PLACA_21_7 | 21.5 |  | 3 | 106.667
B-19388 NATIVA | 191 | IND. PLACA 3000 GC | PLACA PISO 2 SALA DE REUNIONES Y DEPOSITOS TORRE 4 | 2025-10-06 | 10/10/2025 12:00:00 AM | 4 | 21 | 15.4 | 73 | PLACA | B-19388 NATIVA_PLACA_21_4 | 13.4 |  | 3 | 73.333
B-19388 NATIVA | 191 | IND. PLACA 3000 GC | PLACA PISO 2 SALA DE REUNIONES Y DEPOSITOS TORRE 4 | 2025-10-06 | 10/10/2025 12:00:00 AM | 4 | 21 | 16.9 | 80 | PLACA | B-19388 NATIVA_PLACA_21_4 | 13.4 |  | 3 | 80.476
B-19388 NATIVA | 191 | IND. PLACA 3000 GC | PLACA PISO 2 SALA DE REUNIONES Y DEPOSITOS TORRE 4 | 2025-10-06 | 10/10/2025 12:00:00 AM | 4 | 21 | 7.9 | 38 | PLACA | B-19388 NATIVA_PLACA_21_4 | 13.4 |  | 3 | 37.619
B-19388 NATIVA | 191 | IND. PLACA 3000 PSI | PLACA PISO 4 APTOS 401-412 Y ESCALERA EJES (2-4) PISO 3 A 4 TORRE 4 | 2025-10-28 | 11/1/2025 12:00:00 AM | 4 | 21 | 20.1 | 96 | PLACA | B-19388 NATIVA_PLACA_21_4 | 20.733 |  | 3 | 95.714
B-19388 NATIVA | 191 | IND. PLACA 3000 PSI | PLACA PISO 4 APTOS 401-412 Y ESCALERA EJES (2-4) PISO 3 A 4 TORRE 4 | 2025-10-28 | 11/1/2025 12:00:00 AM | 4 | 21 | 21.3 | 102 | PLACA | B-19388 NATIVA_PLACA_21_4 | 20.733 |  | 3 | 101.429
B-19388 NATIVA | 191 | IND. PLACA 3000 PSI | PLACA PISO 4 APTOS 401-412 Y ESCALERA EJES (2-4) PISO 3 A 4 TORRE 4 | 2025-10-28 | 11/1/2025 12:00:00 AM | 4 | 21 | 20.8 | 99 | PLACA | B-19388 NATIVA_PLACA_21_4 | 20.733 |  | 3 | 99.048
B-19388 NATIVA | 191 | IND. PLACA 3000 PSI | PLACA PISO 6 APTOS 608-609 TORRE 4 | 2025-11-15 | 11/19/2025 12:00:00 AM | 4 | 21 | 18.1 | 86 | PLACA | B-19388 NATIVA_PLACA_21_4 | 15.767 |  | 3 | 86.19
B-19388 NATIVA | 191 | IND. PLACA 3000 PSI | PLACA PISO 6 APTOS 608-609 TORRE 4 | 2025-11-15 | 11/19/2025 12:00:00 AM | 4 | 21 | 14.5 | 69 | PLACA | B-19388 NATIVA_PLACA_21_4 | 15.767 |  | 3 | 69.048
B-19388 NATIVA | 191 | IND. PLACA 3000 PSI | PLACA PISO 6 APTOS 608-609 TORRE 4 | 2025-11-15 | 11/19/2025 12:00:00 AM | 4 | 21 | 14.7 | 70 | PLACA | B-19388 NATIVA_PLACA_21_4 | 15.767 |  | 3 | 70
B-19388 NATIVA | 191 | IND. PLACA 3000 PSI | PLACA P5 AP 508-509 TORRE 5 | 2025-12-15 | 12/19/2025 12:00:00 AM | 4 | 21 | 19.6 | 93 | PLACA | B-19388 NATIVA_PLACA_21_4 | 17.167 |  | 3 | 93.333
B-19388 NATIVA | 191 | IND. PLACA 3000 PSI | PLACA P5 AP 508-509 TORRE 5 | 2025-12-15 | 12/19/2025 12:00:00 AM | 4 | 21 | 17.3 | 82 | PLACA | B-19388 NATIVA_PLACA_21_4 | 17.167 |  | 3 | 82.381
B-19388 NATIVA | 191 | IND. PLACA 3000 PSI | PLACA P5 AP 508-509 TORRE 5 | 2025-12-15 | 12/19/2025 12:00:00 AM | 4 | 21 | 14.6 | 69 | PLACA | B-19388 NATIVA_PLACA_21_4 | 17.167 |  | 3 | 69.524
B-19388 NATIVA | 191 | EVOLUTION 5000 PSI | MUROS PISO 1 APTOS 104-105 TORRE 4 | 2025-09-17 | 9/20/2025 12:00:00 AM | 3 | 35 | 34.6 | 99 | MURO | B-19388 NATIVA_MURO_35_3 | 33.867 |  | 3 | 98.857
B-19388 NATIVA | 191 | EVOLUTION 5000 PSI | MUROS PISO 1 APTOS 104-105 TORRE 4 | 2025-09-17 | 9/20/2025 12:00:00 AM | 3 | 35 | 32.8 | 94 | MURO | B-19388 NATIVA_MURO_35_3 | 33.867 |  | 3 | 93.714
B-19388 NATIVA | 191 | EVOLUTION 5000 PSI | MUROS PISO 1 APTOS 104-105 TORRE 4 | 2025-09-17 | 9/20/2025 12:00:00 AM | 3 | 35 | 34.2 | 98 | MURO | B-19388 NATIVA_MURO_35_3 | 33.867 |  | 3 | 97.714
B-19388 NATIVA | 191 | IND. PLACA 3000 GC | PLACA PISO 2 ZONA DE LAVADO Y DEPOSITOS TORRE 4 | 2025-09-19 | 9/22/2025 12:00:00 AM | 3 | 21 | 15.2 | 72 | PLACA | B-19388 NATIVA_PLACA_21_3 | 15.467 |  | 3 | 72.381
B-19388 NATIVA | 191 | IND. PLACA 3000 GC | PLACA PISO 2 ZONA DE LAVADO Y DEPOSITOS TORRE 4 | 2025-09-19 | 9/22/2025 12:00:00 AM | 3 | 21 | 15.4 | 73 | PLACA | B-19388 NATIVA_PLACA_21_3 | 15.467 |  | 3 | 73.333
B-19388 NATIVA | 191 | IND. PLACA 3000 GC | PLACA PISO 2 ZONA DE LAVADO Y DEPOSITOS TORRE 4 | 2025-09-19 | 9/22/2025 12:00:00 AM | 3 | 21 | 15.8 | 75 | PLACA | B-19388 NATIVA_PLACA_21_3 | 15.467 |  | 3 | 75.238
B-19388 NATIVA | 191 | IND. PLACA 3000 GC | PLACA PISO 2 APTOS 206-207 TORRE 4 | 2025-09-26 | 9/29/2025 12:00:00 AM | 3 | 21 | 15.4 | 73 | PLACA | B-19388 NATIVA_PLACA_21_3 | 13.3 |  | 3 | 73.333
B-19388 NATIVA | 191 | IND. PLACA 3000 GC | PLACA PISO 2 APTOS 206-207 TORRE 4 | 2025-09-26 | 9/29/2025 12:00:00 AM | 3 | 21 | 8.6 | 41 | PLACA | B-19388 NATIVA_PLACA_21_3 | 13.3 |  | 3 | 40.952
B-19388 NATIVA | 191 | IND. PLACA 3000 GC | PLACA PISO 2 APTOS 206-207 TORRE 4 | 2025-09-26 | 9/29/2025 12:00:00 AM | 3 | 21 | 15.9 | 76 | PLACA | B-19388 NATIVA_PLACA_21_3 | 13.3 |  | 3 | 75.714
B-19388 NATIVA | 191 | IND. PLACA 3000 PSI | PLACA PISO 3 APTOS 302-303 TORRE 4 | 2025-10-14 | 10/17/2025 12:00:00 AM | 3 | 21 | 8.3 | 39 | PLACA | B-19388 NATIVA_PLACA_21_3 | 8.367 |  | 3 | 39.524
B-19388 NATIVA | 191 | IND. PLACA 3000 PSI | PLACA PISO 3 APTOS 302-303 TORRE 4 | 2025-10-14 | 10/17/2025 12:00:00 AM | 3 | 21 | 7.5 | 36 | PLACA | B-19388 NATIVA_PLACA_21_3 | 8.367 |  | 3 | 35.714
B-19388 NATIVA | 191 | IND. PLACA 3000 PSI | PLACA PISO 3 APTOS 302-303 TORRE 4 | 2025-10-14 | 10/17/2025 12:00:00 AM | 3 | 21 | 9.3 | 44 | PLACA | B-19388 NATIVA_PLACA_21_3 | 8.367 |  | 3 | 44.286
B-19388 NATIVA | 191 | IND. PLACA 3000 PSI | PLACA PISO 2 EJE 1-9 DEL F-J ZONA DE DEPOSITOS T5 | 2025-10-25 | 10/28/2025 12:00:00 AM | 3 | 21 | 14.7 | 70 | PLACA | B-19388 NATIVA_PLACA_21_3 | 14.9 |  | 3 | 70
B-19388 NATIVA | 191 | IND. PLACA 3000 PSI | PLACA PISO 2 EJE 1-9 DEL F-J ZONA DE DEPOSITOS T5 | 2025-10-25 | 10/28/2025 12:00:00 AM | 3 | 21 | 16.4 | 78 | PLACA | B-19388 NATIVA_PLACA_21_3 | 14.9 |  | 3 | 78.095
B-19388 NATIVA | 191 | IND. PLACA 3000 PSI | PLACA PISO 2 EJE 1-9 DEL F-J ZONA DE DEPOSITOS T5 | 2025-10-25 | 10/28/2025 12:00:00 AM | 3 | 21 | 13.6 | 65 | PLACA | B-19388 NATIVA_PLACA_21_3 | 14.9 |  | 3 | 64.762
B-19388 NATIVA | 191 | IND. PLACA 3000 PSI | PLACA PISO 4 APTOS 402 - 403 | 2025-10-25 | 10/28/2025 12:00:00 AM | 3 | 21 | 12 | 57 | PLACA | B-19388 NATIVA_PLACA_21_3 | 12.033 |  | 3 | 57.143
B-19388 NATIVA | 191 | IND. PLACA 3000 PSI | PLACA PISO 4 APTOS 402 - 403 | 2025-10-25 | 10/28/2025 12:00:00 AM | 3 | 21 | 11.7 | 56 | PLACA | B-19388 NATIVA_PLACA_21_3 | 12.033 |  | 3 | 55.714
B-19388 NATIVA | 191 | IND. PLACA 3000 PSI | PLACA PISO 3 APTOS 306-307 TORRE 4 | 2025-10-20 | 10/23/2025 12:00:00 AM | 3 | 21 | 12.1 | 57 | PLACA | B-19388 NATIVA_PLACA_21_3 | 12.3 |  | 3 | 57.619
B-19388 NATIVA | 191 | IND. PLACA 3000 PSI | PLACA PISO 3 APTOS 306-307 TORRE 4 | 2025-10-20 | 10/23/2025 12:00:00 AM | 3 | 21 | 12.2 | 58 | PLACA | B-19388 NATIVA_PLACA_21_3 | 12.3 |  | 3 | 58.095
B-19388 NATIVA | 191 | IND. PLACA 3000 PSI | PLACA PISO 3 APTOS 306-307 TORRE 4 | 2025-10-20 | 10/23/2025 12:00:00 AM | 3 | 21 | 12.6 | 60 | PLACA | B-19388 NATIVA_PLACA_21_3 | 12.3 |  | 3 | 60
B-19388 NATIVA | 191 | IND. PLACA 3000 PSI | PLACA PISO 4 APTOS 402 - 403 | 2025-10-25 | 10/28/2025 12:00:00 AM | 3 | 21 | 12.4 | 59 | PLACA | B-19388 NATIVA_PLACA_21_3 | 12.033 |  | 3 | 59.048
B-19388 NATIVA | 191 | IND. PLACA 3000 PSI | PLACA PISO 4 APTO 411 Y SALA DE JUEGOS TORRE 4 | 2025-10-30 | 11/2/2025 12:00:00 AM | 3 | 21 | 24.6 | 117 | PLACA | B-19388 NATIVA_PLACA_21_3 | 25.033 |  | 3 | 117.143
B-19388 NATIVA | 191 | IND. PLACA 3000 PSI | PLACA PISO 4 APTO 411 Y SALA DE JUEGOS TORRE 4 | 2025-10-30 | 11/2/2025 12:00:00 AM | 3 | 21 | 25.2 | 120 | PLACA | B-19388 NATIVA_PLACA_21_3 | 25.033 |  | 3 | 120
B-19388 NATIVA | 191 | IND. PLACA 3000 PSI | PLACA PISO 4 APTO 411 Y SALA DE JUEGOS TORRE 4 | 2025-10-30 | 11/2/2025 12:00:00 AM | 3 | 21 | 25.3 | 120 | PLACA | B-19388 NATIVA_PLACA_21_3 | 25.033 |  | 3 | 120.476
B-19388 NATIVA | 191 | IND. PLACA 3000 PSI | PLACA PISO 2 EJE10-16 AP 206-207 TORRE 5 | 2025-10-30 | 11/2/2025 12:00:00 AM | 3 | 21 | 19.1 | 91 | PLACA | B-19388 NATIVA_PLACA_21_3 | 18.533 |  | 3 | 90.952
B-19388 NATIVA | 191 | IND. PLACA 3000 PSI | PLACA PISO 2 EJE10-16 AP 206-207 TORRE 5 | 2025-10-30 | 11/2/2025 12:00:00 AM | 3 | 21 | 18.1 | 86 | PLACA | B-19388 NATIVA_PLACA_21_3 | 18.533 |  | 3 | 86.19
B-19388 NATIVA | 191 | IND. PLACA 3000 PSI | PLACA PISO 2 EJE10-16 AP 206-207 TORRE 5 | 2025-10-30 | 11/2/2025 12:00:00 AM | 3 | 21 | 18.4 | 88 | PLACA | B-19388 NATIVA_PLACA_21_3 | 18.533 |  | 3 | 87.619
B-19388 NATIVA | 191 | IND. PLACA 3000 PSI | PLACA PISO 2 - T5 CUARTOS TECNICOS Y CORRESPONDENCIA EJE10-16 | 2025-11-04 | 11/7/2025 12:00:00 AM | 3 | 21 | 11.5 | 55 | PLACA | B-19388 NATIVA_PLACA_21_3 | 12 |  | 3 | 54.762
B-19388 NATIVA | 191 | IND. PLACA 3000 PSI | PLACA PISO 2 - T5 CUARTOS TECNICOS Y CORRESPONDENCIA EJE10-16 | 2025-11-04 | 11/7/2025 12:00:00 AM | 3 | 21 | 12.2 | 58 | PLACA | B-19388 NATIVA_PLACA_21_3 | 12 |  | 3 | 58.095
B-19388 NATIVA | 191 | IND. PLACA 3000 PSI | PLACA PISO 2 - T5 CUARTOS TECNICOS Y CORRESPONDENCIA EJE10-16 | 2025-11-04 | 11/7/2025 12:00:00 AM | 3 | 21 | 12.3 | 58 | PLACA | B-19388 NATIVA_PLACA_21_3 | 12 |  | 3 | 58.571
B-19388 NATIVA | 191 | IND. PLACA 3000 PSI | PLACA PISO 4 APTOS 502-503 TORRE 4 | 2025-11-04 | 11/7/2025 12:00:00 AM | 3 | 21 | 12.8 | 61 | PLACA | B-19388 NATIVA_PLACA_21_3 | 14.5 |  | 3 | 60.952
B-19388 NATIVA | 191 | IND. PLACA 3000 PSI | PLACA PISO 4 APTOS 502-503 TORRE 4 | 2025-11-04 | 11/7/2025 12:00:00 AM | 3 | 21 | 12.8 | 61 | PLACA | B-19388 NATIVA_PLACA_21_3 | 14.5 |  | 3 | 60.952
B-19388 NATIVA | 191 | IND. PLACA 3000 PSI | PLACA PISO 4 APTOS 502-503 TORRE 4 | 2025-11-04 | 11/7/2025 12:00:00 AM | 3 | 21 | 17.9 | 85 | PLACA | B-19388 NATIVA_PLACA_21_3 | 14.5 |  | 3 | 85.238
B-19388 NATIVA | 191 | IND. PLACA 3000 PSI | PLACA PISO 1 EJE 15-23 Y ESCALERA P1-P2 EJE 1-2 T5 | 2025-11-10 | 11/13/2025 12:00:00 AM | 3 | 21 | 17.6 | 84 | PLACA | B-19388 NATIVA_PLACA_21_3 | 16.767 |  | 3 | 83.81
B-19388 NATIVA | 191 | IND. PLACA 3000 PSI | PLACA PISO 1 EJE 15-23 Y ESCALERA P1-P2 EJE 1-2 T5 | 2025-11-10 | 11/13/2025 12:00:00 AM | 3 | 21 | 15.2 | 72 | PLACA | B-19388 NATIVA_PLACA_21_3 | 16.767 |  | 3 | 72.381
B-19388 NATIVA | 191 | IND. PLACA 3000 PSI | PLACA PISO 1 EJE 15-23 Y ESCALERA P1-P2 EJE 1-2 T5 | 2025-11-10 | 11/13/2025 12:00:00 AM | 3 | 21 | 17.5 | 84 | PLACA | B-19388 NATIVA_PLACA_21_3 | 16.767 |  | 3 | 83.333
B-19388 NATIVA | 191 | IND. PLACA 3000 PSI | PLACA PISO 6 APTOS 604-605 TORRE 4 | 2025-11-11 | 11/14/2025 12:00:00 AM | 3 | 21 | 17.6 | 84 | PLACA | B-19388 NATIVA_PLACA_21_3 | 17.633 |  | 3 | 83.81
B-19388 NATIVA | 191 | IND. PLACA 3000 PSI | PLACA PISO 6 APTOS 604-605 TORRE 4 | 2025-11-11 | 11/14/2025 12:00:00 AM | 3 | 21 | 19.3 | 92 | PLACA | B-19388 NATIVA_PLACA_21_3 | 17.633 |  | 3 | 91.905
B-19388 NATIVA | 191 | IND. PLACA 3000 PSI | PLACA PISO 6 APTOS 604-605 TORRE 4 | 2025-11-11 | 11/14/2025 12:00:00 AM | 3 | 21 | 16 | 76 | PLACA | B-19388 NATIVA_PLACA_21_3 | 17.633 |  | 3 | 76.19
B-19388 NATIVA | 191 | IND. PLACA 3000 PSI | PLACA PISO 3 AP 306-307 TORRE 5 | 2025-11-20 | 11/23/2025 12:00:00 AM | 3 | 21 | 19.5 | 93 | PLACA | B-19388 NATIVA_PLACA_21_3 | 18.567 |  | 3 | 92.857
B-19388 NATIVA | 191 | IND. PLACA 3000 PSI | PLACA PISO 3 APTOS 304-305 + PASILLO TORRE 5 | 2025-11-18 | 11/21/2025 12:00:00 AM | 3 | 21 | 18.2 | 86 | PLACA | B-19388 NATIVA_PLACA_21_3 | 17.8 |  | 3 | 86.667
B-19388 NATIVA | 191 | IND. PLACA 3000 PSI | PLACA PISO 3 APTOS 304-305 + PASILLO TORRE 5 | 2025-11-18 | 11/21/2025 12:00:00 AM | 3 | 21 | 18.3 | 87 | PLACA | B-19388 NATIVA_PLACA_21_3 | 17.8 |  | 3 | 87.143
B-19388 NATIVA | 191 | IND. PLACA 3000 PSI | PLACA PISO 3 APTOS 304-305 + PASILLO TORRE 5 | 2025-11-18 | 11/21/2025 12:00:00 AM | 3 | 21 | 16.9 | 80 | PLACA | B-19388 NATIVA_PLACA_21_3 | 17.8 |  | 3 | 80.476
B-19388 NATIVA | 191 | IND. PLACA 3000 PSI | PLACA PISO 6 APTOS 608-609 TORRE 4 | 2025-11-18 | 11/21/2025 12:00:00 AM | 3 | 21 | 17.2 | 82 | PLACA | B-19388 NATIVA_PLACA_21_3 | 17.667 |  | 3 | 81.905
B-19388 NATIVA | 191 | IND. PLACA 3000 PSI | PLACA PISO 6 APTOS 608-609 TORRE 4 | 2025-11-18 | 11/21/2025 12:00:00 AM | 3 | 21 | 17.8 | 85 | PLACA | B-19388 NATIVA_PLACA_21_3 | 17.667 |  | 3 | 84.762
B-19388 NATIVA | 191 | IND. PLACA 3000 PSI | PLACA PISO 6 APTOS 608-609 TORRE 4 | 2025-11-18 | 11/21/2025 12:00:00 AM | 3 | 21 | 18 | 86 | PLACA | B-19388 NATIVA_PLACA_21_3 | 17.667 |  | 3 | 85.714
B-19388 NATIVA | 191 | IND. PLACA 3000 PSI | PLACA PISO 7 APTOS 702-703 TORRE 4 | 2025-11-20 | 11/23/2025 12:00:00 AM | 3 | 21 | 23.9 | 114 | PLACA | B-19388 NATIVA_PLACA_21_3 | 22.367 |  | 3 | 113.81
B-19388 NATIVA | 191 | IND. PLACA 3000 PSI | PLACA PISO 7 APTOS 702-703 TORRE 4 | 2025-11-20 | 11/23/2025 12:00:00 AM | 3 | 21 | 22.5 | 107 | PLACA | B-19388 NATIVA_PLACA_21_3 | 22.367 |  | 3 | 107.143
B-19388 NATIVA | 191 | IND. PLACA 3000 PSI | PLACA PISO 7 APTOS 702-703 TORRE 4 | 2025-11-20 | 11/23/2025 12:00:00 AM | 3 | 21 | 20.7 | 98 | PLACA | B-19388 NATIVA_PLACA_21_3 | 22.367 |  | 3 | 98.571
B-19388 NATIVA | 191 | IND. PLACA 3000 PSI | PLACA PISO 3 AP 306-307 TORRE 5 | 2025-11-20 | 11/23/2025 12:00:00 AM | 3 | 21 | 18.7 | 89 | PLACA | B-19388 NATIVA_PLACA_21_3 | 18.567 |  | 3 | 89.048
B-19388 NATIVA | 191 | IND. PLACA 3000 PSI | PLACA PISO 3 AP 306-307 TORRE 5 | 2025-11-20 | 11/23/2025 12:00:00 AM | 3 | 21 | 17.5 | 83 | PLACA | B-19388 NATIVA_PLACA_21_3 | 18.567 |  | 3 | 83.333
B-19388 NATIVA | 191 | IND. PLACA 3000 PSI | PLACA PISO 7 APTOS 708-709 TORRE 4 | 2025-11-24 | 11/27/2025 12:00:00 AM | 3 | 21 | 8.1 | 38 | PLACA | B-19388 NATIVA_PLACA_21_3 | 11.233 |  | 3 | 38.571
B-19388 NATIVA | 191 | IND. PLACA 3000 PSI | PLACA PISO 7 APTOS 708-709 TORRE 4 | 2025-11-24 | 11/27/2025 12:00:00 AM | 3 | 21 | 12 | 57 | PLACA | B-19388 NATIVA_PLACA_21_3 | 11.233 |  | 3 | 57.143
B-19388 NATIVA | 191 | IND. PLACA 3000 PSI | PLACA PISO 7 APTOS 708-709 TORRE 4 | 2025-11-24 | 11/27/2025 12:00:00 AM | 3 | 21 | 13.6 | 65 | PLACA | B-19388 NATIVA_PLACA_21_3 | 11.233 |  | 3 | 64.762
B-19388 NATIVA | 191 | IND. PLACA 3000 PSI | PLACA PISO 3 AP 301 Y ACCESO TORRE 5 | 2025-11-24 | 11/27/2025 12:00:00 AM | 3 | 21 | 13 | 62 | PLACA | B-19388 NATIVA_PLACA_21_3 | 15.3 |  | 3 | 61.905
B-19388 NATIVA | 191 | IND. PLACA 3000 PSI | PLACA PISO 3 AP 301 Y ACCESO TORRE 5 | 2025-11-24 | 11/27/2025 12:00:00 AM | 3 | 21 | 18.6 | 89 | PLACA | B-19388 NATIVA_PLACA_21_3 | 15.3 |  | 3 | 88.571
B-19388 NATIVA | 191 | IND. PLACA 3000 PSI | PLACA PISO 3 AP 301 Y ACCESO TORRE 5 | 2025-11-24 | 11/27/2025 12:00:00 AM | 3 | 21 | 14.3 | 68 | PLACA | B-19388 NATIVA_PLACA_21_3 | 15.3 |  | 3 | 68.095
B-19388 NATIVA | 191 | IND. PLACA 3000 PSI | PLACA PISO 8 APTOS 801-812 TORRE 4 | 2025-11-29 | 12/2/2025 12:00:00 AM | 3 | 21 | 16.6 | 79 | PLACA | B-19388 NATIVA_PLACA_21_3 | 15.533 |  | 3 | 79.048
B-19388 NATIVA | 191 | IND. PLACA 3000 PSI | PLACA PISO 8 APTOS 801-812 TORRE 4 | 2025-11-29 | 12/2/2025 12:00:00 AM | 3 | 21 | 18.1 | 86 | PLACA | B-19388 NATIVA_PLACA_21_3 | 15.533 |  | 3 | 86.19
B-19388 NATIVA | 191 | IND. PLACA 3000 PSI | PLACA PISO 8 APTOS 801-812 TORRE 4 | 2025-11-29 | 12/2/2025 12:00:00 AM | 3 | 21 | 11.9 | 57 | PLACA | B-19388 NATIVA_PLACA_21_3 | 15.533 |  | 3 | 56.667
B-19388 NATIVA | 191 | IND. PLACA 3000 PSI | PLACA PISO 4 EJE 1-9 SALA DE JUEGOS Y 402+ESCALERA EJE 23 TORRE 5 | 2025-11-29 | 12/2/2025 12:00:00 AM | 3 | 21 | 16 | 76 | PLACA | B-19388 NATIVA_PLACA_21_3 | 15.067 |  | 3 | 76.19
B-19388 NATIVA | 191 | IND. PLACA 3000 PSI | PLACA PISO 4 EJE 1-9 SALA DE JUEGOS Y 402+ESCALERA EJE 23 TORRE 5 | 2025-11-29 | 12/2/2025 12:00:00 AM | 3 | 21 | 16.1 | 77 | PLACA | B-19388 NATIVA_PLACA_21_3 | 15.067 |  | 3 | 76.667
B-19388 NATIVA | 191 | IND. PLACA 3000 PSI | PLACA PISO 4 EJE 1-9 SALA DE JUEGOS Y 402+ESCALERA EJE 23 TORRE 5 | 2025-11-29 | 12/2/2025 12:00:00 AM | 3 | 21 | 13.1 | 62 | PLACA | B-19388 NATIVA_PLACA_21_3 | 15.067 |  | 3 | 62.381
B-19388 NATIVA | 191 | IND. PLACA 3000 PSI | PLACA P5 AP 511-510 TORRE 5 | 2025-12-16 | 12/19/2025 12:00:00 AM | 3 | 21 | 19.7 | 94 | PLACA | B-19388 NATIVA_PLACA_21_3 | 17.1 |  | 3 | 93.81
B-19388 NATIVA | 191 | IND. PLACA 3000 PSI | PLACA P5 AP 511-510 TORRE 5 | 2025-12-16 | 12/19/2025 12:00:00 AM | 3 | 21 | 16.3 | 78 | PLACA | B-19388 NATIVA_PLACA_21_3 | 17.1 |  | 3 | 77.619
B-19388 NATIVA | 191 | IND. PLACA 3000 PSI | PLACA P5 AP 511-510 TORRE 5 | 2025-12-16 | 12/19/2025 12:00:00 AM | 3 | 21 | 15.3 | 73 | PLACA | B-19388 NATIVA_PLACA_21_3 | 17.1 |  | 3 | 72.857
B-19388 NATIVA | 191 | IND. PLACA 3000 PSI | PLACA PISO 10 APTOS 1001-1012 TORRE 4 | 2025-12-16 | 12/19/2025 12:00:00 AM | 3 | 21 | 32.2 | 153 | PLACA | B-19388 NATIVA_PLACA_21_3 | 23.433 |  | 3 | 153.333
B-19388 NATIVA | 191 | IND. PLACA 3000 PSI | PLACA PISO 10 APTOS 1001-1012 TORRE 4 | 2025-12-16 | 12/19/2025 12:00:00 AM | 3 | 21 | 19.2 | 91 | PLACA | B-19388 NATIVA_PLACA_21_3 | 23.433 |  | 3 | 91.429
B-19388 NATIVA | 191 | IND. PLACA 3000 PSI | PLACA PISO 10 APTOS 1001-1012 TORRE 4 | 2025-12-16 | 12/19/2025 12:00:00 AM | 3 | 21 | 18.9 | 90 | PLACA | B-19388 NATIVA_PLACA_21_3 | 23.433 |  | 3 | 90
B-19388 NATIVA | 191 | IND. PLACA 3000 PSI | PLACA PISO APTOS 908-909 Y ESCALERA EJES (18-20) PISO 8 A 9 TORRE 4 | 2025-12-10 | 12/13/2025 12:00:00 AM | 3 | 21 | 19.6 | 93 | PLACA | B-19388 NATIVA_PLACA_21_3 | 18.967 |  | 3 | 93.333
B-19388 NATIVA | 191 | IND. PLACA 3000 PSI | PLACA PISO APTOS 908-909 Y ESCALERA EJES (18-20) PISO 8 A 9 TORRE 4 | 2025-12-10 | 12/13/2025 12:00:00 AM | 3 | 21 | 20.1 | 96 | PLACA | B-19388 NATIVA_PLACA_21_3 | 18.967 |  | 3 | 95.714
B-19388 NATIVA | 191 | IND. PLACA 3000 PSI | PLACA PISO APTOS 908-909 Y ESCALERA EJES (18-20) PISO 8 A 9 TORRE 4 | 2025-12-10 | 12/13/2025 12:00:00 AM | 3 | 21 | 17.2 | 82 | PLACA | B-19388 NATIVA_PLACA_21_3 | 18.967 |  | 3 | 81.905
B-19388 NATIVA | 191 | IND. PLACA 3000 PSI | PLACA P7 AP 04-05 +PASILLO TORRE 5 | 2026-01-26 | 1/29/2026 12:00:00 AM | 3 | 21 | 15.1 | 72 | PLACA | B-19388 NATIVA_PLACA_21_3 | 15 |  | 3 | 71.905
B-19388 NATIVA | 191 | IND. PLACA 3000 PSI | PLACA P7 AP 04-05 +PASILLO TORRE 5 | 2026-01-26 | 1/29/2026 12:00:00 AM | 3 | 21 | 15 | 72 | PLACA | B-19388 NATIVA_PLACA_21_3 | 15 |  | 3 | 71.429
B-19388 NATIVA | 191 | IND. PLACA 3000 PSI | PLACA P7 AP 04-05 +PASILLO TORRE 5 | 2026-01-26 | 1/29/2026 12:00:00 AM | 3 | 21 | 14.9 | 71 | PLACA | B-19388 NATIVA_PLACA_21_3 | 15 |  | 3 | 70.952
B-19388 NATIVA | 191 | IND. PLACA 3000 PSI | PLACA PISO 12 APTOS 1204-1205 TORRE 4 | 2026-01-26 | 1/29/2026 12:00:00 AM | 3 | 21 | 18.5 | 88 | PLACA | B-19388 NATIVA_PLACA_21_3 | 19.333 |  | 3 | 88.095
B-19388 NATIVA | 191 | IND. PLACA 3000 PSI | PLACA PISO 12 APTOS 1204-1205 TORRE 4 | 2026-01-26 | 1/29/2026 12:00:00 AM | 3 | 21 | 20.4 | 97 | PLACA | B-19388 NATIVA_PLACA_21_3 | 19.333 |  | 3 | 97.143
B-19388 NATIVA | 191 | IND. PLACA 3000 PSI | PLACA PISO 12 APTOS 1204-1205 TORRE 4 | 2026-01-26 | 1/29/2026 12:00:00 AM | 3 | 21 | 19.1 | 91 | PLACA | B-19388 NATIVA_PLACA_21_3 | 19.333 |  | 3 | 90.952
B-19388 NATIVA | 191 | IND. PLACA 3000 PSI | PLACA PISO 9 AP 906-907 + PASILLO + ESCALERA P 7-8 EJE 2 TORRE 5 | 2026-02-10 | 2/13/2026 12:00:00 AM | 3 | 21 | 14.8 | 70 | PLACA | B-19388 NATIVA_PLACA_21_3 | 14 |  | 3 | 70.476
B-19388 NATIVA | 191 | IND. PLACA 3000 PSI | PLACA PISO 9 AP 906-907 + PASILLO + ESCALERA P 7-8 EJE 2 TORRE 5 | 2026-02-10 | 2/13/2026 12:00:00 AM | 3 | 21 | 12 | 57 | PLACA | B-19388 NATIVA_PLACA_21_3 | 14 |  | 3 | 57.143
B-19388 NATIVA | 191 | IND. PLACA 3000 PSI | PLACA PISO 8 AP 804-805 TORRE 5 | 2026-02-02 | 2/5/2026 12:00:00 AM | 3 | 21 | 20.1 | 96 | PLACA | B-19388 NATIVA_PLACA_21_3 | 18.633 |  | 3 | 95.714
B-19388 NATIVA | 191 | IND. PLACA 3000 PSI | PLACA PISO 8 AP 804-805 TORRE 5 | 2026-02-02 | 2/5/2026 12:00:00 AM | 3 | 21 | 17.8 | 85 | PLACA | B-19388 NATIVA_PLACA_21_3 | 18.633 |  | 3 | 84.762
B-19388 NATIVA | 191 | IND. PLACA 3000 PSI | PLACA PISO 8 AP 804-805 TORRE 5 | 2026-02-02 | 2/5/2026 12:00:00 AM | 3 | 21 | 18 | 86 | PLACA | B-19388 NATIVA_PLACA_21_3 | 18.633 |  | 3 | 85.714
B-19388 NATIVA | 191 | IND. PLACA 3000 PSI | PLACA PISO 12 APTOS 1210-1211 TORRE 4 | 2026-02-02 | 2/5/2026 12:00:00 AM | 3 | 21 | 20.2 | 96 | PLACA | B-19388 NATIVA_PLACA_21_3 | 19.4 |  | 3 | 96.19
B-19388 NATIVA | 191 | IND. PLACA 3000 PSI | PLACA PISO 12 APTOS 1210-1211 TORRE 4 | 2026-02-02 | 2/5/2026 12:00:00 AM | 3 | 21 | 18 | 86 | PLACA | B-19388 NATIVA_PLACA_21_3 | 19.4 |  | 3 | 85.714
B-19388 NATIVA | 191 | IND. PLACA 3000 PSI | PLACA PISO 12 APTOS 1210-1211 TORRE 4 | 2026-02-02 | 2/5/2026 12:00:00 AM | 3 | 21 | 20 | 95 | PLACA | B-19388 NATIVA_PLACA_21_3 | 19.4 |  | 3 | 95.238
B-19388 NATIVA | 191 | IND. PLACA 3000 PSI | PLACA PISO 9 AP 906-907 + PASILLO + ESCALERA P 7-8 EJE 2 TORRE 5 | 2026-02-10 | 2/13/2026 12:00:00 AM | 3 | 21 | 15.2 | 72 | PLACA | B-19388 NATIVA_PLACA_21_3 | 14 |  | 3 | 72.381
B-19388 NATIVA | 191 | IND. PLACA 3000 PSI | PLACA PISO 14 APTOS 1404-1405 TORRE 4 | 2026-02-10 | 2/13/2026 12:00:00 AM | 3 | 21 | 15.7 | 75 | PLACA | B-19388 NATIVA_PLACA_21_3 | 15.833 |  | 3 | 74.762
B-19388 NATIVA | 191 | IND. PLACA 3000 PSI | PLACA PISO 14 APTOS 1404-1405 TORRE 4 | 2026-02-10 | 2/13/2026 12:00:00 AM | 3 | 21 | 16 | 76 | PLACA | B-19388 NATIVA_PLACA_21_3 | 15.833 |  | 3 | 76.19
B-19388 NATIVA | 191 | IND. PLACA 3000 PSI | PLACA PISO 14 APTOS 1404-1405 TORRE 4 | 2026-02-10 | 2/13/2026 12:00:00 AM | 3 | 21 | 15.8 | 75 | PLACA | B-19388 NATIVA_PLACA_21_3 | 15.833 |  | 3 | 75.238
B-19388 NATIVA | 191 | IND. PLACA 3000 PSI | PLACA PISO 15 APTOS 1504-1505 TORRE 4 | 2026-02-17 | 2/20/2026 12:00:00 AM | 3 | 21 | 16 | 76 | PLACA | B-19388 NATIVA_PLACA_21_3 | 15.4 |  | 3 | 76.19
B-19388 NATIVA | 191 | IND. PLACA 3000 PSI | PLACA PISO 15 APTOS 1504-1505 TORRE 4 | 2026-02-17 | 2/20/2026 12:00:00 AM | 3 | 21 | 15.1 | 72 | PLACA | B-19388 NATIVA_PLACA_21_3 | 15.4 |  | 3 | 71.905
B-19388 NATIVA | 191 | IND. PLACA 3000 PSI | PLACA PISO 15 APTOS 1504-1505 TORRE 4 | 2026-02-17 | 2/20/2026 12:00:00 AM | 3 | 21 | 15.1 | 72 | PLACA | B-19388 NATIVA_PLACA_21_3 | 15.4 |  | 3 | 71.905
B-19388 NATIVA | 191 | IND. PLACA 3000 PSI | ESCALERA eje 2 P 8-9 + PLACA P10 AP 1006-1007 + PASILLO TORRE 5 | 2026-02-17 | 2/20/2026 12:00:00 AM | 3 | 21 | 15.1 | 72 | PLACA | B-19388 NATIVA_PLACA_21_3 | 16.367 |  | 3 | 71.905
B-19388 NATIVA | 191 | IND. PLACA 3000 PSI | ESCALERA eje 2 P 8-9 + PLACA P10 AP 1006-1007 + PASILLO TORRE 5 | 2026-02-17 | 2/20/2026 12:00:00 AM | 3 | 21 | 17 | 81 | PLACA | B-19388 NATIVA_PLACA_21_3 | 16.367 |  | 3 | 80.952
B-19388 NATIVA | 191 | IND. PLACA 3000 PSI | ESCALERA eje 2 P 8-9 + PLACA P10 AP 1006-1007 + PASILLO TORRE 5 | 2026-02-17 | 2/20/2026 12:00:00 AM | 3 | 21 | 17 | 81 | PLACA | B-19388 NATIVA_PLACA_21_3 | 16.367 |  | 3 | 80.952
B-19388 NATIVA | 191 | IND. PLACA 3000 PSI | PLACA PISO 16 APTOS 1604-1605 TORRE 4 | 2026-02-24 | 2/27/2026 12:00:00 AM | 3 | 21 | 16.4 | 78 | PLACA | B-19388 NATIVA_PLACA_21_3 | 16.333 |  | 3 | 78.095
B-19388 NATIVA | 191 | IND. PLACA 3000 PSI | PLACA PISO 16 APTOS 1604-1605 TORRE 4 | 2026-02-24 | 2/27/2026 12:00:00 AM | 3 | 21 | 18.2 | 86 | PLACA | B-19388 NATIVA_PLACA_21_3 | 16.333 |  | 3 | 86.667
B-19388 NATIVA | 191 | IND. PLACA 3000 PSI | PLACA PISO 16 APTOS 1604-1605 TORRE 4 | 2026-02-24 | 2/27/2026 12:00:00 AM | 3 | 21 | 14.4 | 68 | PLACA | B-19388 NATIVA_PLACA_21_3 | 16.333 |  | 3 | 68.571
B-19388 NATIVA | 191 | IND. PLACA 3000 PSI | PLACA P11 AP 1104-1105 Y ESCALERA PISO 9 EJE 2 TORRE 5 | 2026-02-24 | 2/27/2026 12:00:00 AM | 3 | 21 | 19.2 | 91 | PLACA | B-19388 NATIVA_PLACA_21_3 | 17.467 |  | 3 | 91.429
B-19388 NATIVA | 191 | IND. PLACA 3000 PSI | PLACA P11 AP 1104-1105 Y ESCALERA PISO 9 EJE 2 TORRE 5 | 2026-02-24 | 2/27/2026 12:00:00 AM | 3 | 21 | 17.2 | 82 | PLACA | B-19388 NATIVA_PLACA_21_3 | 17.467 |  | 3 | 81.905
B-19388 NATIVA | 191 | IND. PLACA 3000 PSI | PLACA P11 AP 1104-1105 Y ESCALERA PISO 9 EJE 2 TORRE 5 | 2026-02-24 | 2/27/2026 12:00:00 AM | 3 | 21 | 16 | 76 | PLACA | B-19388 NATIVA_PLACA_21_3 | 17.467 |  | 3 | 76.19
B-19388 NATIVA | 191 | IND. PLACA 3000 PSI | MUESTRA A 18 HORAS | 2026-02-06 | 2/7/2026 12:00:00 AM | 1 | 21 | 2.6 | 12 |  |  | 2.533 |  | 3 | 12.381
B-19388 NATIVA | 191 | IND. PLACA 3000 PSI | MUESTRA A 18 HORAS | 2026-02-06 | 2/7/2026 12:00:00 AM | 1 | 21 | 2.6 | 13 |  |  | 2.533 |  | 3 | 12.381
B-19388 NATIVA | 191 | IND. PLACA 3000 PSI | MUESTRA A 18 HORAS | 2026-02-06 | 2/7/2026 12:00:00 AM | 1 | 21 | 2.4 | 12 |  |  | 2.533 |  | 3 | 11.429
B-19388 NATIVA | 191 | IND. PLACA 3000 PSI | MUESTRA A 20 HORAS | 2026-02-06 | 2/7/2026 12:00:00 AM | 1 | 21 | 3.3 | 16 |  |  | 3 |  | 3 | 15.714
B-19388 NATIVA | 191 | IND. PLACA 3000 PSI | MUESTRA A 20 HORAS | 2026-02-06 | 2/7/2026 12:00:00 AM | 1 | 21 | 2.9 | 14 |  |  | 3 |  | 3 | 13.81
B-19388 NATIVA | 191 | IND. PLACA 3000 PSI | MUESTRA A 20 HORAS | 2026-02-06 | 2/7/2026 12:00:00 AM | 1 | 21 | 2.8 | 13 |  |  | 3 |  | 3 | 13.333