## Sheet1
Proyecto | Cilindro N° | Código de mezcla | Tipo de mezcla | Localización | Toma | Rotura | Publicación | Edad (días) | Resistencia nominal (MPa) | Resistencia (MPa) | Resistencia (%) | TIPO ELEMENTO | Resistencia nominal (MPa) llave | Llave | Fecha Descarga | Estado | Fecha Primera Aparición | Resistencia Teórica (MPa) | Diferencia (MPa) | Resistencia Promedio (MPa) | No. Registros Promedio | Promedio Móvil (MPa) | Resistencia Mínima (MPa)
23472 - TERRA PPTO C (MANZANA 4) | M - 109 | No especificado | Concreto | Mamposteria cubierta torre 2 eje J entre 1 al 20 y eje 23 entre A - J | 2025-09-03 | 2025-10-01 | 2025-10-08 | 28 | 12.5 | 12.2 | 97.6 | AUTOCOMPAC | 21 | AUTOCOMPAC-21-28 | 2026-10-11 | NUEVO | 2026-10-11 |  | -0.3 | 11.8 | 3 | 14.45556 | 9
23472 - TERRA PPTO C (MANZANA 4) | M - 1402 | Tremie | Concreto | Escalera tramo 6 - 6 , 7 - 7 entre torres 2 y 3 | 2026-04-21 | 2026-05-19 | 2026-05-20 | 28 | 27.6 | 26.4 | 95.7 | AUTOCOMPAC | 28 | AUTOCOMPAC-28-28 | 2026-10-11 | NUEVO | 2026-10-11 | 28 | -1.2 | 26.56667 | 3 | 35.41111 | 24.1
23472 - TERRA PPTO C (MANZANA 4) | PL - 1332 | Outinord IND ayudante de bombeo | Concreto | Alistado de cubierta torre 2 eje 7´al 13 entre A - J | 2025-10-27 | 2025-11-24 | 2025-11-26 | 28 | 20.7 | 18.9 | 91.3 | AUTOCOMPAC | 21 | AUTOCOMPAC-21-28 | 2026-10-11 | NUEVO | 2026-10-11 |  | -1.8 | 19.23333 | 3 | 24.35556 | 17.2
24603 - FLORA PPTO C | 1039 | INDUS | Concreto | Placa T1 ejes 1 - 13 / A - L | 2026-05-08 | 2026-06-05 | 2026-06-09 | 28 | 41.4 | 33.9 | 109.4 | PLACA | 48 | PLACA-48-28 | 2026-10-11 | NUEVO | 2026-10-11 | 48 | -7.5 | 33.86667 | 3 | 48.83333 | 37.26
24603 - FLORA PPTO C | 1265 | AUTO | Concreto | Muro Foso Ascensor y Columnas Ejes 4 – 5’ / F, Salón Comunal | 2026-08-04 | 2026-09-01 | 2026-09-02 | 28 | 34.5 | 30.3 | 87.8 | MURO | 41 | MURO-41-28 | 2026-10-11 | NUEVO | 2026-10-11 | 41 | -4.2 | 31.06667 | 3 | 42.58889 | 31
24603 - FLORA PPTO C | 1269 | INDUS | Concreto | Placa Ejes 12 – 15 / A – L, Piso 14, Torre 2 | 2026-08-04 | 2026-09-01 | 2026-09-02 | 28 | 48.3 | 40.8 | 118.3 | PLACA | 48 | PLACA-48-28 | 2026-10-11 | NUEVO | 2026-10-11 | 48 | -7.5 | 41.4 | 3 | 42.13333 | 43.47
24603 - FLORA PPTO C | 1269 | INDUS | Concreto | Placa Ejes 12 – 15 / A – L, Piso 14, Torre 2 | 2026-08-04 | 2026-09-01 | 2026-09-02 | 28 | 34.5 | 42 | 121.7 | PLACA | 41 | PLACA-41-28 | 2026-10-11 | NUEVO | 2026-10-11 | 41 | 7.5 | 41.4 | 3 | 42.13333 | 31
24603 - FLORA PPTO C | 689 | No especificado | Concreto | Pilote 70 torre 1 | 2025-10-29 | 2025-11-26 | 2025-11-27 | 28 | 31.5 | 27.1 | 86 | TREMIE | 34 | TREMIE-34-28 | 2026-10-11 | NUEVO | 2026-10-11 |  | -4.4 | 27.1 | 3 | 38.47778 | 28
24603 - FLORA PPTO C | 800 | Tremie | Concreto | Pilote 22, T2 | 2025-12-06 | 2026-01-03 | 2026-01-08 | 28 | 31 | 27.6 | 89 | TREMIE | 34 | TREMIE-34-28 | 2026-10-11 | NUEVO | 2026-10-11 |  | -3.4 | 27.53333 | 3 | 34.72222 | 27.5
24603 - FLORA PPTO C | 848 | Tremie | Concreto | Pilote 71 - T1 | 2026-01-03 | 2026-01-31 | 2026-02-03 | 28 | 31 | 28.8 | 137.1 | TREMIE | 34 | TREMIE-34-28 | 2026-10-11 | NUEVO | 2026-10-11 |  | -2.2 | 28.66667 | 3 | 34.9 | 27.5
24603 - FLORA PPTO C | 851 | Tremie | Concreto | Barrete M02 plataforma 1 | 2026-01-07 | 2026-02-04 | 2026-02-05 | 28 | 20.7 | 20.2 | 97.6 | TREMIE | 21 | TREMIE-21-28 | 2026-10-11 | NUEVO | 2026-10-11 | 21 | -0.5 | 20.33333 | 3 | 28.97778 | 17.2
24603 - FLORA PPTO C | 853 | Tremie | Concreto | Pilote 4 comercio 1 | 2026-01-09 | 2026-02-06 | 2026-02-09 | 28 | 31 | 26.5 | 126.2 | TREMIE | 34 | TREMIE-34-28 | 2026-10-11 | NUEVO | 2026-10-11 |  | -4.5 | 26.33333 | 3 | 30.27778 | 27.5
24603 - FLORA PPTO C | 906 | Tremie | Concreto | Pilote 3 , T2 | 2026-02-03 | 2026-03-03 | 2026-03-04 | 28 | 31 | 26.4 | 85.2 | TREMIE | 34 | TREMIE-34-28 | 2026-10-11 | NUEVO | 2026-10-11 |  | -4.6 | 26.43333 | 3 | 36.24444 | 27.5
27914 - ALBURA PPTO C | 229 | T210200000 | Concreto | Plataforma #09 - 43 | 2026-07-15 | 2026-08-12 | 2026-08-12 | 28 | 21 | 19 | 90.5 | AUTOCOMPAC | 21 | AUTOCOMPAC-21-28 | 2026-10-11 | NUEVO | 2026-10-11 |  | -2 | 18.93333 | 3 | 24.07778 | 17.5
27914 - ALBURA PPTO C | 230 | T410200000 | Concreto | Vigas Cimentación T4 Ejes 9-12, Placa Ejes 15-13 | 2026-07-16 | 2026-08-13 | 2026-08-26 | 28 | 31 | 29.2 | 94.2 | PLACA | 34 | PLACA-34-28 | 2026-10-11 | NUEVO | 2026-10-11 | 34 | -1.8 | 28.76667 | 3 | 38.11111 | 27.5
27914 - ALBURA PPTO C | 231 | T2102000000 | Concreto | Plataforma #39 , 106 , 40 | 2026-07-16 | 2026-08-13 | 2026-08-26 | 28 | 21 | 20.3 | 96.7 | AUTOCOMPAC | 21 | AUTOCOMPAC-21-28 | 2026-10-11 | NUEVO | 2026-10-11 |  | -0.7 | 20.43333 | 3 | 22.8 | 17.5
27914 - ALBURA PPTO C | 256 | Q480400000 | Concreto | Muros Piso 1 Ejes 12-11 Ejes A-L | 2026-08-06 | 2026-09-23 | 2026-09-28 | 48 | 49 | 46.2 | 94.3 | MURO | 48 | MURO-48-48 | 2026-10-11 | NUEVO | 2026-10-11 | 48 | -2.8 | 47.4 | 3 |  | 44.1
27914 - ALBURA PPTO C | 256 | Q480400000 | Concreto | Muros Piso 1 Ejes 12-10 T4 | 2026-08-06 | 2026-09-03 | 2026-09-04 | 28 | 49 | 44 | 89.8 | MURO | 48 | MURO-48-28 | 2026-10-11 | NUEVO | 2026-10-11 | 48 | -5 | 43.66667 | 3 | 57.63704 | 44.1
27914 - ALBURA PPTO C | 257 | G210200000 | Concreto | Placa Torre 4 Piso 1 Eje 7-8 | 2026-08-11 | 2026-09-08 | 2026-09-09 | 28 | 31.5 | 29.8 | 94.6 | PLACA | 34 | PLACA-34-28 | 2026-10-11 | NUEVO | 2026-10-11 | 34 | -1.7 | 29.8 | 3 | 35.96667 | 28
28229 - PIAZZA PPTO C | M - 50 | Tremie 1" | Concreto | Plazoleta pantalla tramo # 06 | 2026-04-17 | 2026-05-15 | 2026-05-15 | 28 | 27.6 | 26.9 | 97.5 | TREMIE | 28 | TREMIE-28-28 | 2026-10-11 | NUEVO | 2026-10-11 | 28 | -0.7 | 26.5 | 3 | 33.87778 | 24.1
28229 - PIAZZA PPTO C | M - 55 | Tremie 1" | Concreto | Plazoleta pantalla tramo # 25 | 2026-04-21 | 2026-05-19 | 2026-05-20 | 28 | 27.6 | 24 | 87 | TREMIE | 28 | TREMIE-28-28 | 2026-10-11 | NUEVO | 2026-10-11 | 28 | -3.6 | 23.5 | 3 | 26.65556 | 24.1
28229 - PIAZZA PPTO C | M-191 | Tremie 1" | Concreto | Plazoleta pantalla tramo M - 13 y pantalla tramo MH - 09 y barrete BA - 138 | 2026-07-10 | 2026-08-07 | 2026-08-11 | 28 | 27.6 | 25.9 | 93.8 | TREMIE | 28 | TREMIE-28-28 | 2026-10-11 | NUEVO | 2026-10-11 | 28 | -1.7 | 25.5 | 3 | 29.41111 | 24.1
28229 - PIAZZA PPTO C | M-191 | Tremie 1" | Concreto | Plazoleta pantalla tramo M-13 y barrete BA - 138 y pantalla tramo MH - 09 | 2026-07-10 | 2026-09-04 | 2026-09-09 | 56 | 27.6 | 28.5 | 103.3 | TREMIE | 28 | TREMIE-28-56 | 2026-10-11 | NUEVO | 2026-10-11 | 28 | 0.9 | 27.83333 | 3 |  | 24.1
28229 - PIAZZA PPTO C | P - 120 | Tremie 1/2" | Concreto | Pilote kely torre 2 # 13 | 2026-05-14 | 2026-06-11 | 2026-06-12 | 28 | 34.5 | 32.4 | 93.9 | TREMIE | 41 | TREMIE-41-28 | 2026-10-11 | NUEVO | 2026-10-11 |  | -2.1 | 32.6 | 3 | 39.65185 | 31
28229 - PIAZZA PPTO C | P - 139 | Tremie 1" | Concreto | Zonas comunes pilote kelly # 37 y pilote kelly # 57 y pilote kelly # 155. | 2026-05-25 | 2026-06-22 | 2026-06-22 | 28 | 27.6 | 26.9 | 97.5 | TREMIE | 28 | TREMIE-28-28 | 2026-10-11 | NUEVO | 2026-10-11 | 28 | -0.7 | 26.66667 | 3 | 29.13333 | 24.1
NATIVA | 100 |  | Concreto | PILOTE 16 COMUNAL 2 | 2025-06-10 | 7/8/2025 12:00:00 AM |  | 28 | 24 | 23.1 | 96 | TREMIE | 28 | TREMIE-28-28 | 2026-10-11 | NUEVO | 2026-10-11 | 28 | -0.9 | 24.66667 | 3 | 24.06667 | 20.5
NATIVA | 102 |  | Concreto | PILOTES 9 COMUNAL 2 Y 30 COMUNAL 3 | 2025-06-11 | 7/9/2025 12:00:00 AM |  | 28 | 24 | 21.6 | 90 | TREMIE | 28 | TREMIE-28-28 | 2026-10-11 | NUEVO | 2026-10-11 | 28 | -2.4 | 19.2 | 3 | 24.42222 | 20.5
NATIVA | 1022 |  | Concreto | PILOTE 18 TORRE 3 | 2026-07-28 | 8/25/2026 12:00:00 AM |  | 28 | 31 | 31.1 | 100 | TREMIE | 34 | TREMIE-34-28 | 2026-10-11 | NUEVO | 2026-10-11 |  | 0.1 | 31.2 | 3 | 31.42222 | 27.5
NATIVA | 103 |  | Concreto | PILOTES 59-65 TORRE 5 | 2025-06-11 | 7/9/2025 12:00:00 AM |  | 28 | 31 | 32.1 | 104 | TREMIE | 34 | TREMIE-34-28 | 2026-10-11 | NUEVO | 2026-10-11 |  | 1.1 | 25.6 | 3 | 32.42222 | 27.5
NATIVA | 1039 |  | Concreto | PLACA PISO 3 COMUNAL 3 EJE C-D 10-13 | 2026-08-06 | 9/3/2026 12:00:00 AM |  | 28 | 28 | 27.1 | 97 | PLACA | 28 | PLACA-28-28 | 2026-10-11 | NUEVO | 2026-10-11 | 28 | -0.9 | 27.23333 | 3 | 32.98889 | 24.5
NATIVA | 104 |  | Concreto | PILOTE 79 TORRE 4 | 2025-06-11 | 7/9/2025 12:00:00 AM |  | 28 | 31 | 31.4 | 101 | TREMIE | 34 | TREMIE-34-28 | 2026-10-11 | NUEVO | 2026-10-11 |  | 0.4 | 30.33333 | 3 | 31.52222 | 27.5
NATIVA | 1043 |  | Concreto | PILOTES 41 Y 33 TORRE 3 | 2026-08-11 | 9/8/2026 12:00:00 AM |  | 28 | 31 | 36 | 116 | TREMIE | 34 | TREMIE-34-28 | 2026-10-11 | NUEVO | 2026-10-11 |  | 5 | 33.03333 | 3 | 32.31111 | 27.5
NATIVA | 1047 |  | Concreto | PILOTE 77 Y 85 TORRE 3 | 2026-08-12 | 9/9/2026 12:00:00 AM |  | 28 | 31 | 31.6 | 102 | TREMIE | 34 | TREMIE-34-28 | 2026-10-11 | NUEVO | 2026-10-11 |  | 0.6 | 30.4 | 3 | 35.05556 | 27.5
NATIVA | 1072 |  | Concreto | PILOTE 76 Y 72 TORRE 6 | 2026-08-28 | 9/25/2026 12:00:00 AM |  | 28 | 31 | 27.8 | 90 | TREMIE | 34 | TREMIE-34-28 | 2026-10-11 | NUEVO | 2026-10-11 |  | -3.2 | 35.83333 | 3 | 39.28889 | 27.5
NATIVA | 1073 |  | Concreto | MURO ESCALERA, ASCENSORES Y COLUMNAS C-7 D-7 PISO 3 SALON COMUNAL 3 | 2026-08-29 | 9/26/2026 12:00:00 AM |  | 28 | 28 | 33.2 | 118 | MURO | 28 | MURO-28-28 | 2026-10-11 | NUEVO | 2026-10-11 | 28 | 5.2 | 30.1 | 3 | 28.27778 | 24.5
NATIVA | 1074 |  | Concreto | PILOTE 37 TORRE 3 | 2026-08-29 | 9/26/2026 12:00:00 AM |  | 28 | 31 | 30.9 | 100 | TREMIE | 34 | TREMIE-34-28 | 2026-10-11 | NUEVO | 2026-10-11 |  | -0.1 | 30.8 | 3 | 41.12222 | 27.5
NATIVA | 109 |  | Concreto | PILOTE 31 TORRE 4 | 2025-06-13 | 7/11/2025 12:00:00 AM |  | 28 | 31 | 36.5 | 118 | TREMIE | 34 | TREMIE-34-28 | 2026-10-11 | NUEVO | 2026-10-11 |  | 5.5 | 33.03333 | 3 | 32.92222 | 27.5
NATIVA | 110 |  | Concreto | PILOTE 16 COMUNAL 3 | 2025-06-14 | 7/12/2025 12:00:00 AM |  | 28 | 24 | 25.6 | 107 | TREMIE | 28 | TREMIE-28-28 | 2026-10-11 | NUEVO | 2026-10-11 | 28 | 1.6 | 23.8 | 3 | 22.28889 | 20.5
NATIVA | 111 |  | Concreto | PILOTE 20 TORRE 5 | 2025-06-14 | 7/12/2025 12:00:00 AM |  | 28 | 31 | 30.1 | 97 | TREMIE | 34 | TREMIE-34-28 | 2026-10-11 | NUEVO | 2026-10-11 |  | -0.9 | 32.13333 | 3 | 31.7 | 27.5
NATIVA | 112 |  | Concreto | PILOTES 3-33 COMUNAL 3 14 COMUNAL 2 | 2025-06-16 | 7/14/2025 12:00:00 AM |  | 28 | 24 | 16.2 | 68 | TREMIE | 28 | TREMIE-28-28 | 2026-10-11 | NUEVO | 2026-10-11 | 28 | -7.8 | 16.5 | 3 | 21.38889 | 20.5
NATIVA | 113 |  | Concreto | PILOTE 92 TORRE 4 | 2025-06-16 | 7/14/2025 12:00:00 AM |  | 28 | 31 | 29.7 | 96 | TREMIE | 34 | TREMIE-34-28 | 2026-10-11 | NUEVO | 2026-10-11 |  | -1.3 | 30.33333 | 3 | 31.75556 | 27.5
NATIVA | 114 |  | Concreto | PILOTES 80 TORRE 5 Y 75 TORRE 4 | 2025-06-17 | 7/15/2025 12:00:00 AM |  | 28 | 31 | 30.7 | 99 | TREMIE | 34 | TREMIE-34-28 | 2026-10-11 | NUEVO | 2026-10-11 |  | -0.3 | 32.63333 | 3 | 32.16667 | 27.5
NATIVA | 115 |  | Concreto | PILOTES 8-11 COMUNAL 3 | 2025-06-17 | 7/15/2025 12:00:00 AM |  | 28 | 24 | 27.7 | 116 | TREMIE | 28 | TREMIE-28-28 | 2026-10-11 | NUEVO | 2026-10-11 | 28 | 3.7 | 26.56667 | 3 | 25.85556 | 20.5
NATIVA | 116 |  | Concreto | PILOTES 17-44-66-76 COMUNAL 3 | 2025-06-18 | 7/16/2025 12:00:00 AM |  | 28 | 24 | 22.3 | 93 | TREMIE | 28 | TREMIE-28-28 | 2026-10-11 | NUEVO | 2026-10-11 | 28 | -1.7 | 21.1 | 3 | 25.05556 | 20.5
NATIVA | 119 |  | Concreto | PILOTES 22-60 TORRE 5 | 2025-06-19 | 7/17/2025 12:00:00 AM |  | 28 | 31 | 38.1 | 123 | TREMIE | 34 | TREMIE-34-28 | 2026-10-11 | NUEVO | 2026-10-11 |  | 7.1 | 31.56667 | 3 | 33.17778 | 27.5
NATIVA | 120 |  | Concreto | PILOTES 37-66-72-83 COMUNAL 3 | 2025-06-20 | 7/18/2025 12:00:00 AM |  | 28 | 24 | 30.2 | 126 | TREMIE | 28 | TREMIE-28-28 | 2026-10-11 | NUEVO | 2026-10-11 | 28 | 6.2 | 24.16667 | 3 | 23.27778 | 20.5
NATIVA | 122 |  | Concreto | PILOTES 52-71 COMUNAL3 | 2025-06-21 | 7/19/2025 12:00:00 AM |  | 28 | 24 | 23.8 | 99 | TREMIE | 28 | TREMIE-28-28 | 2026-10-11 | NUEVO | 2026-10-11 | 28 | -0.2 | 21.43333 | 3 | 24.33333 | 20.5
NATIVA | 124 |  | Concreto | PILOTES 62-73-75 COMUNAL 3 | 2025-06-24 | 7/22/2025 12:00:00 AM |  | 28 | 24 | 22.1 | 92 | TREMIE | 28 | TREMIE-28-28 | 2026-10-11 | NUEVO | 2026-10-11 | 28 | -1.9 | 24.23333 | 3 | 25.03333 | 20.5
NATIVA | 127 |  | Concreto | PILOTES 12-15-41 COMUNAL 3 | 2025-06-26 | 7/24/2025 12:00:00 AM |  | 28 | 24 | 24.7 | 103 | TREMIE | 28 | TREMIE-28-28 | 2026-10-11 | NUEVO | 2026-10-11 | 28 | 0.7 | 23.53333 | 3 | 26.47778 | 20.5
NATIVA | 129 |  | Concreto | PILOTES 9-36-80 COMUNAL 3 | 2025-06-27 | 7/25/2025 12:00:00 AM |  | 28 | 24 | 26.2 | 109 | TREMIE | 28 | TREMIE-28-28 | 2026-10-11 | NUEVO | 2026-10-11 | 28 | 2.2 | 26.56667 | 3 | 27.78889 | 20.5
NATIVA | 131 |  | Concreto | PILOTE 81 TORRE 5 | 2025-06-28 | 7/26/2025 12:00:00 AM |  | 28 | 31 | 28.3 | 91 | TREMIE | 34 | TREMIE-34-28 | 2026-10-11 | NUEVO | 2026-10-11 |  | -2.7 | 31.46667 | 3 | 34.67778 | 27.5
NATIVA | 141 |  | Concreto | PILOTE 26 TORRE 5 | 2025-07-05 | 8/2/2025 12:00:00 AM |  | 28 | 31 | 38.5 | 124 | TREMIE | 34 | TREMIE-34-28 | 2026-10-11 | NUEVO | 2026-10-11 |  | 7.5 | 35.86667 | 3 | 34.14444 | 27.5
NATIVA | 142 |  | Concreto | PILOTE 79 COMUNAL 3 | 2025-07-07 | 8/4/2025 12:00:00 AM |  | 28 | 24 | 22.8 | 95 | TREMIE | 28 | TREMIE-28-28 | 2026-10-11 | NUEVO | 2026-10-11 | 28 | -1.2 | 24.6 | 3 | 25.12222 | 20.5
NATIVA | 144 |  | Concreto | PILOTES 6 COMUNAL 2 Y 40-46 COMUNAL 3 | 2025-07-08 | 8/5/2025 12:00:00 AM |  | 28 | 24 | 21.2 | 88 | TREMIE | 28 | TREMIE-28-28 | 2026-10-11 | NUEVO | 2026-10-11 | 28 | -2.8 | 22.7 | 3 | 24.41111 | 20.5
NATIVA | 147 |  | Concreto | PILOTES 31-61 TORRE 5 | 2025-07-09 | 8/6/2025 12:00:00 AM |  | 28 | 31 | 18.8 | 61 | TREMIE | 34 | TREMIE-34-28 | 2026-10-11 | NUEVO | 2026-10-11 |  | -12.2 | 31.73333 | 3 | 32.01111 | 27.5
NATIVA | 148 |  | Concreto | PILOTE 10 COMUNAL 3 | 2025-07-10 | 8/7/2025 12:00:00 AM |  | 28 | 24 | 20.8 | 87 | TREMIE | 28 | TREMIE-28-28 | 2026-10-11 | NUEVO | 2026-10-11 | 28 | -3.2 | 21.53333 | 3 | 23.14444 | 20.5
NATIVA | 149 |  | Concreto | PILOTES 89-90 COMUNAL 3 | 2025-07-10 | 8/7/2025 12:00:00 AM |  | 28 | 24 | 25.5 | 106 | TREMIE | 28 | TREMIE-28-28 | 2026-10-11 | NUEVO | 2026-10-11 | 28 | 1.5 | 22.46667 | 3 | 22.6 | 20.5
NATIVA | 150 |  | Concreto | ILOTE 78 TORRE 5 | 2025-07-10 | 8/7/2025 12:00:00 AM |  | 28 | 31 | 35.8 | 116 | TREMIE | 34 | TREMIE-34-28 | 2026-10-11 | NUEVO | 2026-10-11 |  | 4.8 | 30.66667 | 3 | 32.72222 | 27.5
NATIVA | 151 |  | Concreto | PILOTE 86 COMUNAL3 | 2025-07-11 | 8/8/2025 12:00:00 AM |  | 28 | 24 | 22.1 | 92 | TREMIE | 28 | TREMIE-28-28 | 2026-10-11 | NUEVO | 2026-10-11 | 28 | -1.9 | 23.8 | 3 | 23.76667 | 20.5
NATIVA | 153 |  | Concreto | PILOTES 69-82-84 COMUNAL 3 | 2025-07-14 | 8/11/2025 12:00:00 AM |  | 28 | 24 | 23.1 | 96 | TREMIE | 28 | TREMIE-28-28 | 2026-10-11 | NUEVO | 2026-10-11 | 28 | -0.9 | 24.1 | 3 | 24.52222 | 20.5
NATIVA | 154 |  | Concreto | PILOTE 39 COMUNAL 3 | 2025-07-15 | 8/12/2025 12:00:00 AM |  | 28 | 24 | 16.6 | 69 | TREMIE | 28 | TREMIE-28-28 | 2026-10-11 | NUEVO | 2026-10-11 | 28 | -7.4 | 23.4 | 3 | 24.64444 | 20.5
NATIVA | 159 |  | Concreto | PILOTES 48-87 COMUNAL 3 | 2025-07-17 | 8/14/2025 12:00:00 AM |  | 28 | 24 | 25.7 | 107 | TREMIE | 28 | TREMIE-28-28 | 2026-10-11 | NUEVO | 2026-10-11 | 28 | 1.7 | 24.46667 | 3 | 27.66667 | 20.5
NATIVA | 171 |  | Concreto | BASE TORRE GRUA | 2025-08-15 | 9/12/2025 12:00:00 AM |  | 28 | 28 | 30.4 | 109 | AUTOCOMPAC | 28 | AUTOCOMPAC-28-28 | 2026-10-11 | NUEVO | 2026-10-11 | 28 | 2.4 | 29.86667 | 3 | 36.57778 | 24.5
NATIVA | 174 |  | Concreto | PLACA PISO 1 EJES (1-9)(A-J) TORRE 4 | 2025-08-26 | 9/23/2025 12:00:00 AM |  | 28 | 28 | 30.5 | 109 | PLACA | 28 | PLACA-28-28 | 2026-10-11 | NUEVO | 2026-10-11 | 28 | 2.5 | 29.13333 | 3 | 26.71111 | 24.5
NATIVA | 176 |  | Concreto | CIMENTACION EJES (14-16) (A-J) TORRE 4 | 2025-08-30 | 9/27/2025 12:00:00 AM |  | 28 | 28 | 25.6 | 91 | AUTOCOMPAC | 28 | AUTOCOMPAC-28-28 | 2026-10-11 | NUEVO | 2026-10-11 | 28 | -2.4 | 26.1 | 3 | 29.47778 | 24.5
NATIVA | 184 |  | Concreto | PLACA PISO 2 ZONA DE LAVADO Y DEPOSITOS TORRE 4 | 2025-09-19 | 10/17/2025 12:00:00 AM |  | 28 | 21 | 19.7 | 94 | PLACA | 21 | PLACA-21-28 | 2026-10-11 | NUEVO | 2026-10-11 | 21 | -1.3 | 20.03333 | 3 | 19.93333 | 17.5
NATIVA | 185 |  | Concreto | MUROS PISO 1 APTOS 106-107 TORRE 4 | 2025-09-19 | 10/17/2025 12:00:00 AM |  | 28 | 35 | 34.3 | 98 | MURO | 41 | MURO-41-28 | 2026-10-11 | NUEVO | 2026-10-11 | 41 | -0.7 | 32.96667 | 3 | 35.17037 | 31.5
NATIVA | 186 |  | Concreto | MUROS PISO 1 DEPOSITOS Y CUARTO TECNICO TORRE 4 | 2025-09-23 | 10/21/2025 12:00:00 AM |  | 28 | 35 | 38.1 | 109 | MURO | 41 | MURO-41-28 | 2026-10-11 | NUEVO | 2026-10-11 | 41 | 3.1 | 35.3 | 3 | 37.02963 | 31.5
NATIVA | 187 |  | Concreto | PLACA PISO 2 APTOS 204-205 TORRE 4 | 2025-09-23 | 10/21/2025 12:00:00 AM |  | 28 | 21 | 17.9 | 85 | PLACA | 21 | PLACA-21-28 | 2026-10-11 | NUEVO | 2026-10-11 | 21 | -3.1 | 18.86667 | 3 | 21.88889 | 17.5
NATIVA | 190 |  | Concreto | MUROS PISO 1 APTOS 108-109 TORRE 4 | 2025-09-25 | 10/23/2025 12:00:00 AM |  | 28 | 35 | 32.4 | 92 | MURO | 41 | MURO-41-28 | 2026-10-11 | NUEVO | 2026-10-11 | 41 | -2.6 | 34.83333 | 3 | 38.42963 | 31.5
NATIVA | 191 |  | Concreto | PLACA PISO 2 APTOS 206-207 TORRE 4 | 2025-09-26 | 10/24/2025 12:00:00 AM |  | 28 | 21 | 19.5 | 93 | PLACA | 21 | PLACA-21-28 | 2026-10-11 | NUEVO | 2026-10-11 | 21 | -1.5 | 20.9 | 3 | 23.18889 | 17.5
NATIVA | 197 |  | Concreto | PLACA PISO 2 APTOS 208-209 TORRE 4 | 2025-10-02 | 10/30/2025 12:00:00 AM |  | 28 | 21 | 24.6 | 117 | PLACA | 21 | PLACA-21-28 | 2026-10-11 | NUEVO | 2026-10-11 | 21 | 3.6 | 22.76667 | 3 | 23.38889 | 17.5
NATIVA | 198 |  | Concreto | MUROS PISO 2 APTOS 204-205 TORRE 4 | 2025-10-03 | 10/31/2025 12:00:00 AM |  | 28 | 35 | 33.5 | 96 | MURO | 41 | MURO-41-28 | 2026-10-11 | NUEVO | 2026-10-11 | 41 | -1.5 | 37.56667 | 3 | 40.70741 | 31.5
NATIVA | 199 |  | Concreto | PLACA PISO 2 SALA DE REUNIONES Y DEPOSITOS TORRE 4 | 2025-10-06 | 11/3/2025 12:00:00 AM |  | 28 | 21 | 21.1 | 100 | PLACA | 21 | PLACA-21-28 | 2026-10-11 | NUEVO | 2026-10-11 | 21 | 0.1 | 20.3 | 3 | 22.2 | 17.5
NATIVA | 20 |  | Concreto | PILOTE 81 TORRE 5 | 2025-04-21 | 5/19/2025 12:00:00 AM |  | 28 | 31 | 32.7 | 105 | TREMIE | 34 | TREMIE-34-28 | 2026-10-11 | NUEVO | 2026-10-11 |  | 1.7 | 32.03333 | 3 | 34.25556 | 27.5
NATIVA | 200 |  | Concreto | CIMENTACION EJES (15-16) (A-J) TORRE 5 | 2025-10-07 | 11/4/2025 12:00:00 AM |  | 28 | 28 | 24.1 | 86 | AUTOCOMPAC | 28 | AUTOCOMPAC-28-28 | 2026-10-11 | NUEVO | 2026-10-11 | 28 | -3.9 | 25.33333 | 3 | 29.27778 | 24.5
NATIVA | 201 |  | Concreto | CIMENTACION EJES (17-18) (A-J) TORRE 5 | 2025-10-07 | 11/4/2025 12:00:00 AM |  | 28 | 28 | 24.8 | 88 | AUTOCOMPAC | 28 | AUTOCOMPAC-28-28 | 2026-10-11 | NUEVO | 2026-10-11 | 28 | -3.2 | 25.13333 | 3 | 26.8 | 24.5
NATIVA | 217 |  | Concreto | MURO CONTENCION PARTE SUPERIOR EJE C-E | 2025-10-20 | 11/17/2025 12:00:00 AM |  | 28 | 28 | 30.7 | 109 | MURO | 28 | MURO-28-28 | 2026-10-11 | NUEVO | 2026-10-11 | 28 | 2.7 | 29.2 | 3 | 31.83333 | 24.5
NATIVA | 22 |  | Concreto | PILOTE 35 TORRE 5 | 2025-04-23 | 5/21/2025 12:00:00 AM |  | 28 | 31 | 26.8 | 86 | TREMIE | 34 | TREMIE-34-28 | 2026-10-11 | NUEVO | 2026-10-11 |  | -4.2 | 36 | 3 | 38.42222 | 27.5
NATIVA | 226 |  | Concreto | PLACA PISO 3 APTO 311 Y SALAS DE REUNION TORRE 4 | 2025-10-23 | 11/20/2025 12:00:00 AM |  | 28 | 21 | 26.4 | 126 | PLACA | 21 | PLACA-21-28 | 2026-10-11 | NUEVO | 2026-10-11 | 21 | 5.4 | 21.3 | 3 | 21.31111 | 17.5
NATIVA | 227 |  | Concreto | MUROS PISO 3 APTO 301 Y ACCESO A PLATAFORMA TORRE 4 | 2025-10-23 | 11/20/2025 12:00:00 AM |  | 28 | 35 | 32.4 | 92 | MURO | 41 | MURO-41-28 | 2026-10-11 | NUEVO | 2026-10-11 | 41 | -2.6 | 36.03333 | 3 | 38.51111 | 31.5
NATIVA | 229 |  | Concreto | PLACA PISO 4 APTOS 404-405 Y ESCALERA EJES (18-20) PISO 2 A 3 TORRE 4 | 2025-10-24 | 11/21/2025 12:00:00 AM |  | 28 | 21 | 21.2 | 101 | PLACA | 21 | PLACA-21-28 | 2026-10-11 | NUEVO | 2026-10-11 | 21 | 0.2 | 22.16667 | 3 | 23.31111 | 17.5
NATIVA | 232 |  | Concreto | PLACA PISO 4 APTOS 402 - 403 | 2025-10-25 | 11/22/2025 12:00:00 AM |  | 28 | 21 | 20.2 | 96 | PLACA | 21 | PLACA-21-28 | 2026-10-11 | NUEVO | 2026-10-11 | 21 | -0.8 | 20.46667 | 3 | 23.43333 | 17.5
NATIVA | 235 |  | Concreto | PLACA PISO 4 APTOS 406 - 407 TORRE 4 | 2025-10-27 | 11/24/2025 12:00:00 AM |  | 28 | 21 | 23.8 | 113 | PLACA | 21 | PLACA-21-28 | 2026-10-11 | NUEVO | 2026-10-11 | 21 | 2.8 | 22.53333 | 3 | 25.08889 | 17.5
NATIVA | 243 |  | Concreto | PLACA PISO 2 EJE10-16 AP 206-207 TORRE 5 | 2025-10-30 | 11/27/2025 12:00:00 AM |  | 28 | 21 | 19.3 | 92 | PLACA | 21 | PLACA-21-28 | 2026-10-11 | NUEVO | 2026-10-11 | 21 | -1.7 | 22 | 3 | 24.43333 | 17.5
NATIVA | 25 |  | Concreto | PILOTE 49 TORRE 4 | 2025-04-25 | 5/23/2025 12:00:00 AM |  | 28 | 31 | 37 | 119 | TREMIE | 34 | TREMIE-34-28 | 2026-10-11 | NUEVO | 2026-10-11 |  | 6 | 33.63333 | 3 | 31.51111 | 27.5
NATIVA | 251 |  | Concreto | PLACA PISO 4 APTOS 502-503 TORRE 4 | 2025-11-04 | 12/2/2025 12:00:00 AM |  | 28 | 21 | 21 | 100 | PLACA | 21 | PLACA-21-28 | 2026-10-11 | NUEVO | 2026-10-11 | 21 | 0 | 19.9 | 3 | 24.51111 | 17.5
NATIVA | 254 |  | Concreto | MUROS PISO 1 T5 V EJE 17-23 CUARTOS TECNICOS TORRE 5 | 2025-11-05 | 12/3/2025 12:00:00 AM |  | 28 | 35 | 36.5 | 104 | MURO | 41 | MURO-41-28 | 2026-10-11 | NUEVO | 2026-10-11 | 41 | 1.5 | 33.1 | 3 | 37.93333 | 31.5
NATIVA | 255 |  | Concreto | MUROS PISO 4 APTO 409 TORRE 4 | 2025-11-05 | 12/3/2025 12:00:00 AM |  | 28 | 35 | 36.7 | 105 | MURO | 41 | MURO-41-28 | 2026-10-11 | NUEVO | 2026-10-11 | 41 | 1.7 | 35.73333 | 3 | 35.86296 | 31.5
NATIVA | 258 |  | Concreto | MUROS PISO 4 APTO 411 Y SALA DE JUEGOS TORRE 4 | 2025-11-06 | 12/4/2025 12:00:00 AM |  | 28 | 35 | 39.8 | 114 | MURO | 41 | MURO-41-28 | 2026-10-11 | NUEVO | 2026-10-11 | 41 | 4.8 | 36.16667 | 3 | 38.87407 | 31.5
NATIVA | 26 |  | Concreto | PILOTE 18 TORRE 5 | 2025-04-25 | 5/23/2025 12:00:00 AM |  | 28 | 31 | 34.6 | 111 | TREMIE | 34 | TREMIE-34-28 | 2026-10-11 | NUEVO | 2026-10-11 |  | 3.6 | 32.76667 | 3 | 33.65556 | 27.5
NATIVA | 262 |  | Concreto | MUROS PISO 5 APTOS 502-503 TORRE 4 | 2025-11-08 | 12/6/2025 12:00:00 AM |  | 28 | 35 | 33.9 | 97 | MURO | 41 | MURO-41-28 | 2026-10-11 | NUEVO | 2026-10-11 | 41 | -1.1 | 36.2 | 3 | 40.43704 | 31.5
NATIVA | 27 |  | Concreto | PILOTE 57 TORRE 5 | 2025-04-26 | 5/24/2025 12:00:00 AM |  | 28 | 31 | 26.3 | 85 | TREMIE | 34 | TREMIE-34-28 | 2026-10-11 | NUEVO | 2026-10-11 |  | -4.7 | 34.56667 | 3 | 31.3 | 27.5
NATIVA | 274 |  | Concreto | PLACA PISO 6 APTOS 601-612 TORRE 4 | 2025-11-13 | 12/11/2025 12:00:00 AM |  | 28 | 21 | 22.5 | 107 | PLACA | 21 | PLACA-21-28 | 2026-10-11 | NUEVO | 2026-10-11 | 21 | 1.5 | 21.9 | 3 | 22.65556 | 17.5
NATIVA | 279 |  | Concreto | MUROS PISO 2 AP 206-207 TORRE 5 | 2025-11-15 | 12/13/2025 12:00:00 AM |  | 28 | 35 | 34.1 | 97 | MURO | 41 | MURO-41-28 | 2026-10-11 | NUEVO | 2026-10-11 | 41 | -0.9 | 35.13333 | 3 | 38.2963 | 31.5
NATIVA | 281 |  | Concreto | MUROS PISO 6 APTOS 602 Y 603 TORRE 4 | 2025-11-15 | 12/13/2025 12:00:00 AM |  | 28 | 35 | 33.8 | 97 | MURO | 41 | MURO-41-28 | 2026-10-11 | NUEVO | 2026-10-11 | 41 | -1.2 | 35.73333 | 3 | 37.43333 | 31.5
NATIVA | 285 |  | Concreto | CIMENTACION ESCALERAS SALON COMUNAL 3 | 2025-11-18 | 12/16/2025 12:00:00 AM |  | 28 | 28 | 26.5 | 95 | MURO | 28 | MURO-28-28 | 2026-10-11 | NUEVO | 2026-10-11 | 28 | -1.5 | 27.96667 | 3 | 28.75556 | 24.5
NATIVA | 288 |  | Concreto | MUROS PISO 6 APTOS 606 Y 607 TORRE 4 | 2025-11-19 | 12/17/2025 12:00:00 AM |  | 28 | 35 | 38.4 | 110 | MURO | 41 | MURO-41-28 | 2026-10-11 | NUEVO | 2026-10-11 | 41 | 3.4 | 36.5 | 3 | 36.58889 | 31.5
NATIVA | 305 |  | Concreto | PLACA PISO 7 APTOS 710-711 Y ESCALERA EJES (2-4) PISO 6 A 7 TORRE 4 | 2025-11-25 | 12/23/2025 12:00:00 AM |  | 28 | 21 | 24.2 | 115 | PLACA | 21 | PLACA-21-28 | 2026-10-11 | NUEVO | 2026-10-11 | 21 | 3.2 | 23.23333 | 3 | 26.17778 | 17.5
NATIVA | 310 |  | Concreto | VIGA CIMENTACION V-11 Y ZARPA SALON COMUNAL 3 | 2025-11-27 | 12/25/2025 12:00:00 AM |  | 28 | 28 | 25.8 | 92 | MURO | 28 | MURO-28-28 | 2026-10-11 | NUEVO | 2026-10-11 | 28 | -2.2 | 27.73333 | 3 | 30.75556 | 24.5
NATIVA | 317 |  | Concreto | PLACA DEPOSITOS P3 EJE 15-23 +PASILLO | 2025-11-28 | 12/26/2025 12:00:00 AM |  | 28 | 21 | 18.4 | 88 | PLACA | 21 | PLACA-21-28 | 2026-10-11 | NUEVO | 2026-10-11 | 21 | -2.6 | 24.53333 | 3 | 26.32222 | 17.5
NATIVA | 32 |  | Concreto | PILOTE 84 TORRE 5 | 2025-04-30 | 5/28/2025 12:00:00 AM |  | 28 | 31 | 33.8 | 109 | TREMIE | 34 | TREMIE-34-28 | 2026-10-11 | NUEVO | 2026-10-11 |  | 2.8 | 33.2 | 3 | 35.55556 | 27.5
NATIVA | 33 |  | Concreto | PILOTE 63 TORRE 4 | 2025-04-30 | 5/28/2025 12:00:00 AM |  | 28 | 31 | 28.5 | 92 | TREMIE | 34 | TREMIE-34-28 | 2026-10-11 | NUEVO | 2026-10-11 |  | -2.5 | 31.66667 | 3 | 35.11111 | 27.5
NATIVA | 34 |  | Concreto | PILOTE 43 TORRE 5 | 2025-05-02 | 5/30/2025 12:00:00 AM |  | 28 | 31 | 34.2 | 110 | TREMIE | 34 | TREMIE-34-28 | 2026-10-11 | NUEVO | 2026-10-11 |  | 3.2 | 33 | 3 | 34.78889 | 27.5
NATIVA | 341 |  | Concreto | MUROS P4 404-405 TORRE 5 | 2025-12-05 | 1/2/2026 12:00:00 AM |  | 28 | 35 | 38 | 108 | MURO | 41 | MURO-41-28 | 2026-10-11 | NUEVO | 2026-10-11 | 41 | 3 | 37.06667 | 3 | 42.1963 | 31.5
NATIVA | 349 |  | Concreto | PLACA PISO APTOS 908-909 Y ESCALERA EJES (18-20) PISO 8 A 9 TORRE 4 | 2025-12-10 | 1/7/2026 12:00:00 AM |  | 28 | 21 | 25.4 | 121 | PLACA | 21 | PLACA-21-28 | 2026-10-11 | NUEVO | 2026-10-11 | 21 | 4.4 | 23.36667 | 3 | 24.52222 | 17.5
NATIVA | 353 |  | Concreto | MUROS PISO 9 APTO 906 Y 907 TORRE 4 | 2025-12-11 | 1/8/2026 12:00:00 AM |  | 28 | 35 | 34.1 | 97 | MURO | 41 | MURO-41-28 | 2026-10-11 | NUEVO | 2026-10-11 | 41 | -0.9 | 36.83333 | 3 | 39.35556 | 31.5
NATIVA | 359 |  | Concreto | MUROS PISO 9 APTO 901 Y 912 TORRE 4 | 2025-12-12 | 1/9/2026 12:00:00 AM |  | 28 | 35 | 38.4 | 110 | MURO | 41 | MURO-41-28 | 2026-10-11 | NUEVO | 2026-10-11 | 41 | 3.4 | 36.1 | 3 | 38.14815 | 31.5
NATIVA | 363 |  | Concreto | MUROS PISO 9 APTO 908 Y 909 TORRE 4 | 2025-12-13 | 1/10/2026 12:00:00 AM |  | 28 | 35 | 27.1 | 77 | MURO | 41 | MURO-41-28 | 2026-10-11 | NUEVO | 2026-10-11 | 41 | -7.9 | 27.33333 | 3 | 39.82593 | 31.5
NATIVA | 377 |  | Concreto | MUROS PISO 10 APTO 1002 Y 1003 TORRE 4 | 2025-12-17 | 1/14/2026 12:00:00 AM |  | 28 | 35 | 49.1 | 140 | MURO | 41 | MURO-41-28 | 2026-10-11 | NUEVO | 2026-10-11 | 41 | 14.1 | 43.96667 | 3 | 45.48148 | 31.5
NATIVA | 385 |  | Concreto | MUROS PISO 10 APTO 1001 Y 1012 TORRE 4 | 2025-12-19 | 1/16/2026 12:00:00 AM |  | 28 | 35 | 27.3 | 78 | MURO | 41 | MURO-41-28 | 2026-10-11 | NUEVO | 2026-10-11 | 41 | -7.7 | 44.9 | 3 | 41.74444 | 31.5
NATIVA | 386 |  | Concreto | PLACA P6 AP 604-605 + PASILLO | 2025-12-19 | 1/16/2026 12:00:00 AM |  | 28 | 21 | 24.3 | 116 | PLACA | 21 | PLACA-21-28 | 2026-10-11 | NUEVO | 2026-10-11 | 21 | 3.3 | 22.56667 | 3 | 36.05556 | 17.5
NATIVA | 402 |  | Concreto | MUROS PISO 11 APTO 1104 Y 1105 TORRE 4 | 2026-01-22 | 2/19/2026 12:00:00 AM |  | 28 | 35 | 22.5 | 64 | MURO | 41 | MURO-41-28 | 2026-10-11 | NUEVO | 2026-10-11 | 41 | -12.5 | 25.5 | 3 | 31.32963 | 31.5
NATIVA | 406 |  | Concreto | CIMENTACION EJES 8-9 Y CD, ZARPA COSTADO SUR DESDE MITAD EJE 4-5 A MITAD DE EJE 5-6 SALON COMUNAL 3 | 2026-01-23 | 2/20/2026 12:00:00 AM |  | 28 | 28 | 32.7 | 117 | MURO | 28 | MURO-28-28 | 2026-10-11 | NUEVO | 2026-10-11 | 28 | 4.7 | 29.6 | 3 | 29.01111 | 24.5
NATIVA | 408 |  | Concreto | MUROS PISO 11 APTO 1102 Y 1103 TORRE 4 | 2026-01-23 | 2/20/2026 12:00:00 AM |  | 28 | 35 | 22.7 | 65 | MURO | 41 | MURO-41-28 | 2026-10-11 | NUEVO | 2026-10-11 | 41 | -12.3 | 23.13333 | 3 | 36.72222 | 31.5
NATIVA | 411 |  | Concreto | CIMENTACION EJES 4-6 Y A'-C SALON COMUNAL 3 | 2026-01-24 | 2/21/2026 12:00:00 AM |  | 28 | 28 | 30.7 | 110 | MURO | 28 | MURO-28-28 | 2026-10-11 | NUEVO | 2026-10-11 | 28 | 2.7 | 28.03333 | 3 | 31.05556 | 24.5
NATIVA | 413 |  | Concreto | MUROS P6 AP 601-612 TORRE 5 | 2026-01-24 | 2/21/2026 12:00:00 AM |  | 28 | 35 | 40.9 | 117 | MURO | 41 | MURO-41-28 | 2026-10-11 | NUEVO | 2026-10-11 | 41 | 5.9 | 38.96667 | 3 | 39.77407 | 31.5
NATIVA | 417 |  | Concreto | MUROS P6 AP 608-609 TORRE 5 | 2026-01-26 | 2/23/2026 12:00:00 AM |  | 28 | 35 | 37.4 | 107 | MURO | 41 | MURO-41-28 | 2026-10-11 | NUEVO | 2026-10-11 | 41 | 2.4 | 35.63333 | 3 | 40.97037 | 31.5
NATIVA | 431 |  | Concreto | MUROS P7 AP 704-705 TORRE 5 | 2026-01-29 | 2/26/2026 12:00:00 AM |  | 28 | 35 | 39.7 | 113 | MURO | 41 | MURO-41-28 | 2026-10-11 | NUEVO | 2026-10-11 | 41 | 4.7 | 37.46667 | 3 | 43.32963 | 31.5
NATIVA | 440 |  | Concreto | PLACA PISO 12 APTOS 1210-1211 TORRE 4 | 2026-02-02 | 3/2/2026 12:00:00 AM |  | 28 | 21 | 19.3 | 92 | PLACA | 21 | PLACA-21-28 | 2026-10-11 | NUEVO | 2026-10-11 | 21 | -1.7 | 23.7 | 3 | 25.11111 | 17.5
NATIVA | 461 |  | Concreto | CIMENTACION EJE 6 SALON COMUNAL 3 | 2026-02-07 | 3/7/2026 12:00:00 AM |  | 28 | 28 | 33.5 | 120 | MURO | 28 | MURO-28-28 | 2026-10-11 | NUEVO | 2026-10-11 | 28 | 5.5 | 30.83333 | 3 | 31.17778 | 24.5
NATIVA | 463 |  | Concreto | PLACA PISO 13 APTOS 1308-1309 TORRE 4 | 2026-02-07 | 3/7/2026 12:00:00 AM |  | 28 | 21 | 23.7 | 113 | PLACA | 21 | PLACA-21-28 | 2026-10-11 | NUEVO | 2026-10-11 | 21 | 2.7 | 21.43333 | 3 | 23.55556 | 17.5
NATIVA | 464 |  | Concreto | PLACA P9 AP 903-902 +PASILLO + ESCALERA P5-6 EJE 23 TORRE 5 | 2026-02-07 | 3/7/2026 12:00:00 AM |  | 28 | 21 | 22.6 | 108 | PLACA | 21 | PLACA-21-28 | 2026-10-11 | NUEVO | 2026-10-11 | 21 | 1.6 | 22.93333 | 3 | 22.84444 | 17.5
NATIVA | 471 |  | Concreto | PLACA PISO 14 APTOS 1404-1405 TORRE 4 | 2026-02-10 | 3/10/2026 12:00:00 AM |  | 28 | 21 | 21.6 | 103 | PLACA | 21 | PLACA-21-28 | 2026-10-11 | NUEVO | 2026-10-11 | 21 | 0.6 | 19.93333 | 3 | 22.23333 | 17.5
NATIVA | 472 |  | Concreto | MUROS PISO 13 APTO 1301 Y 1312 TORRE 4 | 2026-02-10 | 3/10/2026 12:00:00 AM |  | 28 | 35 | 30.5 | 87 | MURO | 41 | MURO-41-28 | 2026-10-11 | NUEVO | 2026-10-11 | 41 | -4.5 | 34.13333 | 3 | 36.32593 | 31.5
NATIVA | 473 |  | Concreto | PLACA PISO 9 AP 906-907 + PASILLO + ESCALERA P 7-8 EJE 2 TORRE 5 | 2026-02-10 | 3/10/2026 12:00:00 AM |  | 28 | 21 | 23.2 | 110 | PLACA | 21 | PLACA-21-28 | 2026-10-11 | NUEVO | 2026-10-11 | 21 | 2.2 | 22.36667 | 3 | 22.2 | 17.5
NATIVA | 477 |  | Concreto | COLUMNAS PISO 1 EJES 5-A Y 5-B SALON COMUNAL 3 | 2026-02-11 | 3/11/2026 12:00:00 AM |  | 28 | 28 | 27.7 | 99 | MURO | 28 | MURO-28-28 | 2026-10-11 | NUEVO | 2026-10-11 | 28 | -0.3 | 25.36667 | 3 | 26.56667 | 24.5
NATIVA | 478 |  | Concreto | MUROS PISO 13 APTO 1308 Y 1309 TORRE 4 | 2026-02-11 | 3/11/2026 12:00:00 AM |  | 28 | 35 | 33.9 | 97 | MURO | 41 | MURO-41-28 | 2026-10-11 | NUEVO | 2026-10-11 | 41 | -1.1 | 31.83333 | 3 | 34.15556 | 31.5
NATIVA | 487 |  | Concreto | COLUMNAS PISO 2 C-E Y 4-6 COMUNAL 3 | 2026-02-13 | 3/13/2026 12:00:00 AM |  | 28 | 28 | 27.4 | 98 | MURO | 28 | MURO-28-28 | 2026-10-11 | NUEVO | 2026-10-11 | 28 | -0.6 | 28.23333 | 3 | 31.81111 | 24.5
NATIVA | 493 |  | Concreto | PLACA PISO 14 APTOS 1408-1409 TORRE 4 | 2026-02-14 | 3/14/2026 12:00:00 AM |  | 28 | 21 | 24 | 114 | PLACA | 21 | PLACA-21-28 | 2026-10-11 | NUEVO | 2026-10-11 | 21 | 3 | 22.16667 | 3 | 23.94444 | 17.5
NATIVA | 501 |  | Concreto | MUROS PISO 14 APTO 1406 Y 1407 TORRE 4 | 2026-02-16 | 3/16/2026 12:00:00 AM |  | 28 | 35 | 36.6 | 105 | MURO | 41 | MURO-41-28 | 2026-10-11 | NUEVO | 2026-10-11 | 41 | 1.6 | 35.63333 | 3 | 41.38148 | 31.5
NATIVA | 506 |  | Concreto | PLACA PISO 1 EJES A-C 5 -6 | 2026-02-18 | 3/18/2026 12:00:00 AM |  | 28 | 28 | 33.1 | 118 | PLACA | 28 | PLACA-28-28 | 2026-10-11 | NUEVO | 2026-10-11 | 28 | 5.1 | 28.06667 | 3 | 29.61111 | 24.5
NATIVA | 514 |  | Concreto | MUROS PISO 14 APTO 1410 Y 1411 TORRE 4 | 2026-02-19 | 3/19/2026 12:00:00 AM |  | 28 | 35 | 36.1 | 103 | MURO | 41 | MURO-41-28 | 2026-10-11 | NUEVO | 2026-10-11 | 41 | 1.1 | 33.9 | 3 | 36.02963 | 31.5
NATIVA | 519 |  | Concreto | MUROS AP 1004-1005 TORRE 5 | 2026-02-20 | 3/20/2026 12:00:00 AM |  | 28 | 35 | 36.5 | 104 | MURO | 41 | MURO-41-28 | 2026-10-11 | NUEVO | 2026-10-11 | 41 | 1.5 | 33.46667 | 3 | 38.62222 | 31.5
NATIVA | 52 |  | Concreto | PILOTE 19 TORRE 4 | 2025-05-15 | 6/12/2025 12:00:00 AM |  | 28 | 31 | 31.9 | 103 | TREMIE | 34 | TREMIE-34-28 | 2026-10-11 | NUEVO | 2026-10-11 |  | 0.9 | 31.23333 | 3 | 36.55556 | 27.5
NATIVA | 547 |  | Concreto | MURO CONTENCION PARTE SUPERIOR SUR EJES 6 - 7 SALON COMUNAL 3 | 2026-02-27 | 3/27/2026 12:00:00 AM |  | 28 | 28 | 37.6 | 134 | MURO | 28 | MURO-28-28 | 2026-10-11 | NUEVO | 2026-10-11 | 28 | 9.6 | 33.96667 | 3 | 34.15556 | 24.5
NATIVA | 551 |  | Concreto | MUROS PISO 16 APTO 1602 Y 1603 TORRE 4 | 2026-02-28 | 3/28/2026 12:00:00 AM |  | 28 | 35 | 45.3 | 130 | MURO | 41 | MURO-41-28 | 2026-10-11 | NUEVO | 2026-10-11 | 41 | 10.3 | 41 | 3 | 43.45556 | 31.5
NATIVA | 560 |  | Concreto | MUROS ESCALERAS PISO 2 SALON COMUNAL 3 | 2026-03-05 | 4/2/2026 12:00:00 AM |  | 28 | 28 | 27.4 | 98 | MURO | 28 | MURO-28-28 | 2026-10-11 | NUEVO | 2026-10-11 | 28 | -0.6 | 28.4 | 3 | 33.73333 | 24.5
NATIVA | 563 |  | Concreto | MUROS PISO 16 APTO 1608 Y 1609 TORRE 4 | 2026-03-05 | 4/2/2026 12:00:00 AM |  | 28 | 35 | 42.6 | 122 | MURO | 41 | MURO-41-28 | 2026-10-11 | NUEVO | 2026-10-11 | 41 | 7.6 | 39.1 | 3 | 37.69259 | 31.5
NATIVA | 564 |  | Concreto | MUROS P11 AP 1108-1109 TORRE 5 | 2026-03-05 | 4/2/2026 12:00:00 AM |  | 28 | 35 | 39.7 | 113 | MURO | 41 | MURO-41-28 | 2026-10-11 | NUEVO | 2026-10-11 | 41 | 4.7 | 37.66667 | 3 | 37.87037 | 31.5
NATIVA | 566 |  | Concreto | MUROS PISO 16 APTO 1610 Y 1611 TORRE 4 | 2026-03-06 | 4/3/2026 12:00:00 AM |  | 28 | 35 | 39.9 | 114 | MURO | 41 | MURO-41-28 | 2026-10-11 | NUEVO | 2026-10-11 | 41 | 4.9 | 37 | 3 | 34.25556 | 31.5
NATIVA | 569 |  | Concreto | MUROS AP 1203-1202 TORRE 5 | 2026-03-06 | 4/3/2026 12:00:00 AM |  | 28 | 35 | 37.4 | 107 | MURO | 41 | MURO-41-28 | 2026-10-11 | NUEVO | 2026-10-11 | 41 | 2.4 | 37.06667 | 3 | 36.45926 | 31.5
NATIVA | 575 |  | Concreto | MUROS PISO 17 APTO 1704 Y 1705 TORRE 4 | 2026-03-09 | 4/6/2026 12:00:00 AM |  | 28 | 35 | 37.5 | 107 | MURO | 41 | MURO-41-28 | 2026-10-11 | NUEVO | 2026-10-11 | 41 | 2.5 | 38.3 | 3 | 36.58889 | 31.5
NATIVA | 576 |  | Concreto | MUROS AP 1201-1212 TORRE 5 | 2026-03-09 | 4/6/2026 12:00:00 AM |  | 28 | 35 | 27.7 | 79 | MURO | 41 | MURO-41-28 | 2026-10-11 | NUEVO | 2026-10-11 | 41 | -7.3 | 26.5 | 3 | 34.56296 | 31.5
NATIVA | 576. |  | Concreto | MUROS AP 1201-1212 TORRE 5 | 2026-03-09 | 5/4/2026 12:00:00 AM |  | 56 | 35 | 48.5 | 138 | MURO | 41 | MURO-41-56 | 2026-10-11 | NUEVO | 2026-10-11 | 41 | 13.5 | 30.76667 | 3 |  | 31.5
NATIVA | 580 |  | Concreto | MUROS AP 1206-1207 TORRE 5 | 2026-03-10 | 4/7/2026 12:00:00 AM |  | 28 | 35 | 38.6 | 110 | MURO | 41 | MURO-41-28 | 2026-10-11 | NUEVO | 2026-10-11 | 41 | 3.6 | 36.56667 | 3 | 36.87037 | 31.5
NATIVA | 581 |  | Concreto | MUROS PISO 17 APTO 1702 Y 1703 TORRE 4 | 2026-03-10 | 4/7/2026 12:00:00 AM |  | 28 | 35 | 36.9 | 106 | MURO | 41 | MURO-41-28 | 2026-10-11 | NUEVO | 2026-10-11 | 41 | 1.9 | 35.53333 | 3 | 36.47037 | 31.5
NATIVA | 583 |  | Concreto | PLACA PISO 2 EJES C-D 8-9 SALON COMUNAL 3 | 2026-03-11 | 4/8/2026 12:00:00 AM |  | 28 | 28 | 35.4 | 126 | PLACA | 28 | PLACA-28-28 | 2026-10-11 | NUEVO | 2026-10-11 | 28 | 7.4 | 31.73333 | 3 | 33.25556 | 24.5
NATIVA | 589 |  | Concreto | MURO CONTENCION PARTE SUPERIOR COSTADO SUR EJES 6-7 SALON COMUNAL 3 | 2026-03-12 | 4/9/2026 12:00:00 AM |  | 28 | 28 | 30.2 | 108 | MURO | 28 | MURO-28-28 | 2026-10-11 | NUEVO | 2026-10-11 | 28 | 2.2 | 29.23333 | 3 | 33.02222 | 24.5
NATIVA | 602 |  | Concreto | MUROS AP 1304-1305 TORRE 5 | 2026-03-14 | 4/24/2026 12:00:00 AM |  | 41 | 35 | 40.2 | 115 | MURO | 41 | MURO-41-41 | 2026-10-11 | NUEVO | 2026-10-11 | 41 | 5.2 | 36 | 3 |  | 31.5
NATIVA | 603 |  | Concreto | PLACA P13 1308-1309 ESCALERA P12 EJE 23 TORRE 5 | 2026-03-16 | 4/26/2026 12:00:00 AM |  | 41 | 21 | 24.1 | 115 | PLACA | 21 | PLACA-21-41 | 2026-10-11 | NUEVO | 2026-10-11 | 21 | 3.1 | 23.43333 | 3 |  | 17.5
NATIVA | 608 |  | Concreto | MUROS PISO 18 APTO 1802 Y 1803 TORRE 4 | 2026-03-17 | 4/14/2026 12:00:00 AM |  | 28 | 35 | 32.4 | 93 | MURO | 41 | MURO-41-28 | 2026-10-11 | NUEVO | 2026-10-11 | 41 | -2.6 | 36.6 | 3 | 40.98889 | 31.5
NATIVA | 622 |  | Concreto | MUROS P13 AP 1308-1309 TORRE 5 | 2026-03-20 | 4/17/2026 12:00:00 AM |  | 28 | 35 | 38.2 | 109 | MURO | 41 | MURO-41-28 | 2026-10-11 | NUEVO | 2026-10-11 | 41 | 3.2 | 36.93333 | 3 | 39.33704 | 31.5
NATIVA | 623 |  | Concreto | MUROS PISO 18 APTO 1808 Y 1809 TORRE 4 | 2026-03-20 | 4/17/2026 12:00:00 AM |  | 28 | 35 | 36.7 | 105 | MURO | 41 | MURO-41-28 | 2026-10-11 | NUEVO | 2026-10-11 | 41 | 1.7 | 35.23333 | 3 | 37.52963 | 31.5
NATIVA | 624 |  | Concreto | MURO CONTENCION SUPERIOR COSTADO SUR EJES 7-8 SALON COMUNAL 3 | 2026-03-20 | 4/17/2026 12:00:00 AM |  | 28 | 28 | 36 | 128 | MURO | 28 | MURO-28-28 | 2026-10-11 | NUEVO | 2026-10-11 | 28 | 8 | 34 | 3 | 31.91111 | 24.5
NATIVA | 627 |  | Concreto | PLACA PISO 19 APTOS 1906-1907 TORRE 4 | 2026-03-21 | 4/18/2026 12:00:00 AM |  | 28 | 21 | 22.2 | 106 | PLACA | 21 | PLACA-21-28 | 2026-10-11 | NUEVO | 2026-10-11 | 21 | 1.2 | 21.83333 | 3 | 29.35556 | 17.5
NATIVA | 63 |  | Concreto | PILOTE 27 COMUNAL 3 | 2025-05-22 | 6/19/2025 12:00:00 AM |  | 28 | 24 | 28 | 117 | TREMIE | 28 | TREMIE-28-28 | 2026-10-11 | NUEVO | 2026-10-11 | 28 | 4 | 25.5 | 3 | 25.41111 | 20.5
NATIVA | 635 |  | Concreto | PLACA PISO 19 APTOS 1908-1909 Y ESCALERA EJES (2-4) PISO 18 A 19 TORRE 4 | 2026-03-26 | 4/23/2026 12:00:00 AM |  | 28 | 21 | 24.2 | 115 | PLACA | 21 | PLACA-21-28 | 2026-10-11 | NUEVO | 2026-10-11 | 21 | 3.2 | 22.73333 | 3 | 23.98889 | 17.5
NATIVA | 636 |  | Concreto | PLACA P15 AP 1503 - 1502 + PASILLO + ESCALERA eje 23 P13 TORRE 5 | 2026-03-26 | 4/23/2026 12:00:00 AM |  | 28 | 21 | 20.8 | 99 | PLACA | 21 | PLACA-21-28 | 2026-10-11 | NUEVO | 2026-10-11 | 21 | -0.2 | 24.5 | 3 | 24.13333 | 17.5
NATIVA | 644 |  | Concreto | MURO CONTENCION SUR PARTE INFERIOR EJES 7-8 COMUNAL 3 | 2026-03-28 | 4/25/2026 12:00:00 AM |  | 28 | 28 | 31.6 | 113 | MURO | 28 | MURO-28-28 | 2026-10-11 | NUEVO | 2026-10-11 | 28 | 3.6 | 28.43333 | 3 | 30.78889 | 24.5
NATIVA | 65 |  | Concreto | PILOTES 60 TORRE 4 Y 75 TORRE 5 | 2025-05-22 | 6/19/2025 12:00:00 AM |  | 28 | 31 | 26.6 | 86 | TREMIE | 34 | TREMIE-34-28 | 2026-10-11 | NUEVO | 2026-10-11 |  | -4.4 | 28.66667 | 3 | 30.83333 | 27.5
NATIVA | 663 |  | Concreto | PLACA PISO 20 APTOS 2008-2009 TORRE 4 | 2026-04-06 | 5/4/2026 12:00:00 AM |  | 28 | 21 | 23.9 | 114 | PLACA | 21 | PLACA-21-28 | 2026-10-11 | NUEVO | 2026-10-11 | 21 | 2.9 | 23.4 | 3 | 26.07778 | 17.5
NATIVA | 664 |  | Concreto | PLACA P16 AP 1603 - 1602 + PASILLO TORRE 5 | 2026-04-07 | 5/5/2026 12:00:00 AM |  | 28 | 21 | 22.9 | 109 | PLACA | 21 | PLACA-21-28 | 2026-10-11 | NUEVO | 2026-10-11 | 21 | 1.9 | 22.96667 | 3 | 23.55556 | 17.5
NATIVA | 67 |  | Concreto | PILOTES 10 TORRE 4 Y 69 TORRE 5 | 2025-05-23 | 6/20/2025 12:00:00 AM |  | 28 | 31 | 32.1 | 104 | TREMIE | 34 | TREMIE-34-28 | 2026-10-11 | NUEVO | 2026-10-11 |  | 1.1 | 30.7 | 3 | 32.05556 | 27.5
NATIVA | 684 |  | Concreto | PLACA PISO 21 APTOS 2106-2107 TORRE 4 | 2026-04-11 | 5/9/2026 12:00:00 AM |  | 28 | 21 | 25.1 | 119 | PLACA | 21 | PLACA-21-28 | 2026-10-11 | NUEVO | 2026-10-11 | 21 | 4.1 | 24.33333 | 3 | 23.11111 | 17.5
NATIVA | 686 |  | Concreto | MUROS AP 1601-1612 TORRE 5 | 2026-04-13 | 5/11/2026 12:00:00 AM |  | 28 | 35 | 34.7 | 99 | MURO | 41 | MURO-41-28 | 2026-10-11 | NUEVO | 2026-10-11 | 41 | -0.3 | 37.26667 | 3 | 36.27778 | 31.5
NATIVA | 688 |  | Concreto | PLACA PISO 21 APTOS 2101-2112 TORRE 4 | 2026-04-13 | 5/11/2026 12:00:00 AM |  | 28 | 21 | 20.8 | 99 | PLACA | 21 | PLACA-21-28 | 2026-10-11 | NUEVO | 2026-10-11 | 21 | -0.2 | 23.4 | 3 | 24.28889 | 17.5
NATIVA | 69 |  | Concreto | PILOTE 51 COMUNAL 3 | 2025-05-24 | 6/21/2025 12:00:00 AM |  | 28 | 24 | 22.8 | 95 | TREMIE | 28 | TREMIE-28-28 | 2026-10-11 | NUEVO | 2026-10-11 | 28 | -1.2 | 25.63333 | 3 | 24.08889 | 20.5
NATIVA | 693 |  | Concreto | MUROS AP 1606-1607 TORRE 5 | 2026-04-14 | 5/12/2026 12:00:00 AM |  | 28 | 35 | 34 | 97 | MURO | 41 | MURO-41-28 | 2026-10-11 | NUEVO | 2026-10-11 | 41 | -1 | 36.3 | 3 | 36.65185 | 31.5
NATIVA | 694 |  | Concreto | MURO CONTENCION COSTADO SUR PARTE INFERIOR EJE 8-9 SALON COMUNAL 3 | 2026-04-14 | 5/12/2026 12:00:00 AM |  | 28 | 28 | 27 | 96 | MURO | 28 | MURO-28-28 | 2026-10-11 | NUEVO | 2026-10-11 | 28 | -1 | 26.4 | 3 | 29.02222 | 24.5
NATIVA | 698 |  | Concreto | MUROS P1611-1610 TORRE 5 | 2026-04-15 | 5/13/2026 12:00:00 AM |  | 28 | 35 | 40.5 | 116 | MURO | 41 | MURO-41-28 | 2026-10-11 | NUEVO | 2026-10-11 | 41 | 5.5 | 34.6 | 3 | 37.03333 | 31.5
NATIVA | 70 |  | Concreto | PILOTE 32 COMUNAL 3 | 2025-05-26 | 6/23/2025 12:00:00 AM |  | 28 | 24 | 26.2 | 109 | TREMIE | 28 | TREMIE-28-28 | 2026-10-11 | NUEVO | 2026-10-11 | 28 | 2.2 | 24.66667 | 3 | 25.11111 | 20.5
NATIVA | 705 |  | Concreto | PLACA PISO 22 APTOS 2202-2203 TORRE 4 | 2026-04-17 | 5/15/2026 12:00:00 AM |  | 28 | 21 | 20.5 | 98 | PLACA | 21 | PLACA-21-28 | 2026-10-11 | NUEVO | 2026-10-11 | 21 | -0.5 | 21.66667 | 3 | 20.58889 | 17.5
NATIVA | 706 |  | Concreto | MUROS PISO 21 APTO 2101 Y 2112 TORRE 4 | 2026-04-17 | 5/15/2026 12:00:00 AM |  | 28 | 28 | 27.7 | 99 | MURO | 28 | MURO-28-28 | 2026-10-11 | NUEVO | 2026-10-11 | 28 | -0.3 | 30.13333 | 3 | 29.64444 | 24.5
NATIVA | 708 |  | Concreto | PLACA PISO 2 EJES 7-8 A-C SALON COMUNAL 3 | 2026-04-18 | 5/16/2026 12:00:00 AM |  | 28 | 28 | 26.4 | 94 | PLACA | 28 | PLACA-28-28 | 2026-10-11 | NUEVO | 2026-10-11 | 28 | -1.6 | 26.6 | 3 | 28 | 24.5
NATIVA | 709 |  | Concreto | PLACA P17 AP 1707-1706 TORRE 5 | 2026-04-20 | 5/18/2026 12:00:00 AM |  | 28 | 21 | 13 | 62 | PLACA | 21 | PLACA-21-28 | 2026-10-11 | NUEVO | 2026-10-11 | 21 | -8 | 18.23333 | 3 | 24.91111 | 17.5
NATIVA | 71 |  | Concreto | PILOTE 30 TORRE 4 | 2025-05-26 | 6/23/2025 12:00:00 AM |  | 28 | 31 | 34 | 110 | TREMIE | 34 | TREMIE-34-28 | 2026-10-11 | NUEVO | 2026-10-11 |  | 3 | 31.93333 | 3 | 34.52222 | 27.5
NATIVA | 711 |  | Concreto | MUROS PISO 21 APTO 2110 Y 2111 TORRE 4 | 2026-04-20 | 5/18/2026 12:00:00 AM |  | 28 | 28 | 23.6 | 84 | MURO | 28 | MURO-28-28 | 2026-10-11 | NUEVO | 2026-10-11 | 28 | -4.4 | 25.33333 | 3 | 28.08889 | 24.5
NATIVA | 712 |  | Concreto | MUROS P17 AP 1703-1702 TORRE 5 | 2026-04-20 | 5/18/2026 12:00:00 AM |  | 28 | 35 | 38.3 | 110 | MURO | 41 | MURO-41-28 | 2026-10-11 | NUEVO | 2026-10-11 | 41 | 3.3 | 35.66667 | 3 | 36.3 | 31.5
NATIVA | 713 |  | Concreto | PLACA PISO 22 APTOS 2206-2207 Y ESCALERA EJES (18-20) PISO 20 A 21 TORRE 4 | 2026-04-20 | 5/18/2026 12:00:00 AM |  | 28 | 21 | 22.7 | 108 | PLACA | 21 | PLACA-21-28 | 2026-10-11 | NUEVO | 2026-10-11 | 21 | 1.7 | 21.86667 | 3 | 23.77778 | 17.5
NATIVA | 718 |  | Concreto | MUROS PISO 22 APTO 2204 Y 2205 TORRE 4 | 2026-04-21 | 5/19/2026 12:00:00 AM |  | 28 | 28 | 36.4 | 130 | MURO | 28 | MURO-28-28 | 2026-10-11 | NUEVO | 2026-10-11 | 28 | 8.4 | 33.36667 | 3 | 34.5 | 24.5
NATIVA | 731 |  | Concreto | PLACA PISO 23 APTOS 2304-2305 TORRE 4 | 2026-04-24 | 5/22/2026 12:00:00 AM |  | 28 | 21 | 20.9 | 100 | PLACA | 21 | PLACA-21-28 | 2026-10-11 | NUEVO | 2026-10-11 | 21 | -0.1 | 21.3 | 3 | 23.16667 | 17.5
NATIVA | 734 |  | Concreto | CIMENTACION EJES C-D 9-10 SALON COMUNAL 3 | 2026-04-25 | 5/23/2026 12:00:00 AM |  | 28 | 28 | 28.5 | 102 | MURO | 28 | MURO-28-28 | 2026-10-11 | NUEVO | 2026-10-11 | 28 | 0.5 | 27.5 | 3 | 28.67778 | 24.5
NATIVA | 738 |  | Concreto | MUROS PISO 22 APTO 2208 Y 2209 TORRE 4 | 2026-04-25 | 5/23/2026 12:00:00 AM |  | 28 | 28 | 24 | 86 | MURO | 28 | MURO-28-28 | 2026-10-11 | NUEVO | 2026-10-11 | 28 | -4 | 27.23333 | 3 | 28.14444 | 24.5
NATIVA | 741 |  | Concreto | MUROS PISO 22 APTO 2210 Y 2211 TORRE 4 | 2026-04-27 | 5/25/2026 12:00:00 AM |  | 28 | 28 | 28.6 | 102 | MURO | 28 | MURO-28-28 | 2026-10-11 | NUEVO | 2026-10-11 | 28 | 0.6 | 28.83333 | 3 | 29.26667 | 24.5
NATIVA | 742 |  | Concreto | MUROS P18 AP 1803-1802 TORRE 5 | 2026-04-27 | 5/25/2026 12:00:00 AM |  | 28 | 35 | 32.4 | 92 | MURO | 41 | MURO-41-28 | 2026-10-11 | NUEVO | 2026-10-11 | 41 | -2.6 | 32.26667 | 3 | 37.22222 | 31.5
NATIVA | 752 |  | Concreto | COLUMNAS SOTANO EJES C-10 D-10, CIMENTACION EJE 9 A-C SALON COMUNAL 3 | 2026-04-29 | 5/27/2026 12:00:00 AM |  | 28 | 28 | 27.9 | 100 | MURO | 28 | MURO-28-28 | 2026-10-11 | NUEVO | 2026-10-11 | 28 | -0.1 | 26.76667 | 3 | 30.78889 | 24.5
NATIVA | 756 |  | Concreto | MUROS AP 1806-1807 TORRE 5 | 2026-04-30 | 6/25/2026 12:00:00 AM |  | 56 | 35 | 26.1 | 74 | MURO | 41 | MURO-41-56 | 2026-10-11 | NUEVO | 2026-10-11 | 41 | -8.9 | 33.26667 | 3 |  | 31.5
NATIVA | 761 |  | Concreto | MUROS P1811-1810 TORRE 5 | 2026-05-04 | 6/1/2026 12:00:00 AM |  | 28 | 35 | 36.4 | 104 | MURO | 41 | MURO-41-28 | 2026-10-11 | NUEVO | 2026-10-11 | 41 | 1.4 | 35.16667 | 3 | 38.38889 | 31.5
NATIVA | 764 |  | Concreto | PLACA PISO 24 APTOS 2402-2403 Y ESCALERA EJES (18-20) PISO 22 A 23 TORRE 4 | 2026-05-05 | 6/2/2026 12:00:00 AM |  | 28 | 21 | 22 | 105 | PLACA | 21 | PLACA-21-28 | 2026-10-11 | NUEVO | 2026-10-11 | 21 | 1 | 21.2 | 3 | 28.57778 | 17.5
NATIVA | 77 |  | Concreto | PILOTES 73 TORRE 4 Y 48 TORRE 5 | 2025-05-28 | 6/25/2025 12:00:00 AM |  | 28 | 31 | 36.1 | 116 | TREMIE | 34 | TREMIE-34-28 | 2026-10-11 | NUEVO | 2026-10-11 |  | 5.1 | 33.5 | 3 | 34.22222 | 27.5
NATIVA | 783 |  | Concreto | PLACA P20 AP 2003 - 2002 + PASILLO | 2026-05-11 | 6/8/2026 12:00:00 AM |  | 28 | 21 | 20.7 | 99 | PLACA | 21 | PLACA-21-28 | 2026-10-11 | NUEVO | 2026-10-11 | 21 | -0.3 | 21.5 | 3 | 23.11111 | 17.5
NATIVA | 809 |  | Concreto | PLACA P20 2008-2009 TORRE 5 | 2026-05-16 | 6/13/2026 12:00:00 AM |  | 28 | 21 | 22.6 | 108 | PLACA | 21 | PLACA-21-28 | 2026-10-11 | NUEVO | 2026-10-11 | 21 | 1.6 | 21.5 | 3 | 23.81111 | 17.5
NATIVA | 81 |  | Concreto | PILOTE 50 TORRE 4 | 2025-05-29 | 6/26/2025 12:00:00 AM |  | 28 | 31 | 36.6 | 118 | TREMIE | 34 | TREMIE-34-28 | 2026-10-11 | NUEVO | 2026-10-11 |  | 5.6 | 33.6 | 3 | 31.12222 | 27.5
NATIVA | 830 |  | Concreto | PLACA PISO 26 APTOS 2608-2609 TORRE 4 | 2026-05-23 | 6/20/2026 12:00:00 AM |  | 28 | 21 | 23.9 | 114 | PLACA | 21 | PLACA-21-28 | 2026-10-11 | NUEVO | 2026-10-11 | 21 | 2.9 | 22.5 | 3 | 22.82222 | 17.5
NATIVA | 831 |  | Concreto | MUROS PISO 26 APTOS 2602 Y 2603 TORRE 4 | 2026-05-23 | 6/20/2026 12:00:00 AM |  | 28 | 28 | 26.8 | 96 | MURO | 28 | MURO-28-28 | 2026-10-11 | NUEVO | 2026-10-11 | 28 | -1.2 | 30.93333 | 3 | 31.1 | 24.5
NATIVA | 832 |  | Concreto | PLACA P21 AP 2111-2110 + PASILLO TORRE 5 | 2026-05-23 | 6/20/2026 12:00:00 AM |  | 28 | 21 | 22.4 | 107 | PLACA | 21 | PLACA-21-28 | 2026-10-11 | NUEVO | 2026-10-11 | 21 | 1.4 | 21.26667 | 3 | 22 | 17.5
NATIVA | 837 |  | Concreto | MUROS PISO 26 APTOS 2606 Y 2607 TORRE 4 | 2026-05-25 | 6/22/2026 12:00:00 AM |  | 28 | 28 | 29.3 | 104 | MURO | 28 | MURO-28-28 | 2026-10-11 | NUEVO | 2026-10-11 | 28 | 1.3 | 29.3 | 3 | 29.62222 | 24.5
NATIVA | 838 |  | Concreto | PLACA P22 AP 2203 - 2202 + PASILLO + ESCALERA P20 EJE 23 | 2026-05-26 | 6/23/2026 12:00:00 AM |  | 28 | 21 | 23.2 | 111 | PLACA | 21 | PLACA-21-28 | 2026-10-11 | NUEVO | 2026-10-11 | 21 | 2.2 | 21.33333 | 3 | 21.96667 | 17.5
NATIVA | 842 |  | Concreto | MURO DE CONTENCION TRAMO II EJE 12 ENTRE C-D COMUNAL 3 | 2026-05-26 | 6/23/2026 12:00:00 AM |  | 28 | 28 | 28.7 | 102 | MURO | 28 | MURO-28-28 | 2026-10-11 | NUEVO | 2026-10-11 | 28 | 0.7 | 28 | 3 | 30.26667 | 24.5
NATIVA | 843 |  | Concreto | PLACA P22 AP 2204-2205 TORRE 5 | 2026-05-27 | 6/24/2026 12:00:00 AM |  | 28 | 21 | 20.8 | 99 | PLACA | 21 | PLACA-21-28 | 2026-10-11 | NUEVO | 2026-10-11 | 21 | -0.2 | 21.16667 | 3 | 23.8 | 17.5
NATIVA | 847 |  | Concreto | PLACA P21 2201-2212 +PASILLO TORRE 5 | 2026-05-28 | 6/25/2026 12:00:00 AM |  | 28 | 21 | 23.1 | 110 | PLACA | 21 | PLACA-21-28 | 2026-10-11 | NUEVO | 2026-10-11 | 21 | 2.1 | 22.13333 | 3 | 24.33333 | 17.5
NATIVA | 85 |  | Concreto | PILOTE 5 COMUNAL 3 | 2025-05-31 | 6/28/2025 12:00:00 AM |  | 28 | 24 | 20.4 | 85 | TREMIE | 28 | TREMIE-28-28 | 2026-10-11 | NUEVO | 2026-10-11 | 28 | -3.6 | 22.5 | 3 | 23.58889 | 20.5
NATIVA | 851 |  | Concreto | MUROS PISO 26 APTOS 2610 Y 2611 TORRE 4 | 2026-05-28 | 6/25/2026 12:00:00 AM |  | 28 | 28 | 26.8 | 96 | MURO | 28 | MURO-28-28 | 2026-10-11 | NUEVO | 2026-10-11 | 28 | -1.2 | 27.86667 | 3 | 27.5 | 24.5
NATIVA | 852 |  | Concreto | MUROS P21 AP 2108-2109 TORRE 5 | 2026-05-28 | 6/25/2026 12:00:00 AM |  | 28 | 28 | 26.1 | 93 | MURO | 28 | MURO-28-28 | 2026-10-11 | NUEVO | 2026-10-11 | 28 | -1.9 | 27.5 | 3 | 28.35556 | 24.5
NATIVA | 856 |  | Concreto | MUROS P22 AP 2203-2202 TORRE 5 | 2026-05-29 | 6/26/2026 12:00:00 AM |  | 28 | 28 | 27.7 | 99 | MURO | 28 | MURO-28-28 | 2026-10-11 | NUEVO | 2026-10-11 | 28 | -0.3 | 28.4 | 3 | 28.71111 | 24.5
NATIVA | 857 |  | Concreto | COLUMNAS PISO 1 SALON COMUNAL 3 | 2026-05-30 | 6/27/2026 12:00:00 AM |  | 28 | 28 | 29.1 | 104 | MURO | 28 | MURO-28-28 | 2026-10-11 | NUEVO | 2026-10-11 | 28 | 1.1 | 27.53333 | 3 | 27 | 24.5
NATIVA | 858 |  | Concreto | CIMENTACION COSTADO SUR - SALON COMUNAL 3 | 2026-05-30 | 6/27/2026 12:00:00 AM |  | 28 | 28 | 26.9 | 96 | MURO | 28 | MURO-28-28 | 2026-10-11 | NUEVO | 2026-10-11 | 28 | -1.1 | 28.46667 | 3 | 27.76667 | 24.5
NATIVA | 861 |  | Concreto | MUROS AP 2204-2205 TORRE 5 | 2026-05-30 | 6/27/2026 12:00:00 AM |  | 28 | 28 | 26.2 | 94 | MURO | 28 | MURO-28-28 | 2026-10-11 | NUEVO | 2026-10-11 | 28 | -1.8 | 30.03333 | 3 | 28.67778 | 24.5
NATIVA | 862 |  | Concreto | MUROS PISO 27 APTOS 2702 Y 2703 TORRE 4 | 2026-05-30 | 6/27/2026 12:00:00 AM |  | 28 | 28 | 24.7 | 88 | MURO | 28 | MURO-28-28 | 2026-10-11 | NUEVO | 2026-10-11 | 28 | -3.3 | 28.1 | 3 | 28.86667 | 24.5
NATIVA | 863 |  | Concreto | PLACA P22 2208-2209 TORRE 5 | 2026-06-01 | 6/29/2026 12:00:00 AM |  | 28 | 21 | 22.8 | 109 | PLACA | 21 | PLACA-21-28 | 2026-10-11 | NUEVO | 2026-10-11 | 21 | 1.8 | 22.36667 | 3 | 24.1 | 17.5
NATIVA | 865 |  | Concreto | MUROS PISO 27 APTOS 2706 Y 2707 TORRE 4 | 2026-06-01 | 6/29/2026 12:00:00 AM |  | 28 | 28 | 28.6 | 102 | MURO | 28 | MURO-28-28 | 2026-10-11 | NUEVO | 2026-10-11 | 28 | 0.6 | 26.83333 | 3 | 27.76667 | 24.5
NATIVA | 866 |  | Concreto | MUROS AP 2201-2212 TORRE 5 | 2026-06-01 | 6/29/2026 12:00:00 AM |  | 28 | 28 | 24.5 | 87 | MURO | 28 | MURO-28-28 | 2026-10-11 | NUEVO | 2026-10-11 | 28 | -3.5 | 26.16667 | 3 | 27.04444 | 24.5
NATIVA | 87 |  | Concreto | PILOTES 4-67 TORRE 4 Y 10 TORRE 5 | 2025-06-03 | 7/1/2025 12:00:00 AM |  | 28 | 31 | 33.7 | 109 | TREMIE | 34 | TREMIE-34-28 | 2026-10-11 | NUEVO | 2026-10-11 |  | 2.7 | 33.66667 | 3 | 31.18889 | 27.5
NATIVA | 870 |  | Concreto | MUROS PISO 27 APTOS 2701 Y 2712 TORRE 4 | 2026-06-02 | 6/30/2026 12:00:00 AM |  | 28 | 28 | 30.3 | 108 | MURO | 28 | MURO-28-28 | 2026-10-11 | NUEVO | 2026-10-11 | 28 | 2.3 | 28.86667 | 3 | 26.1 | 24.5
NATIVA | 872 |  | Concreto | SALON COMUNAL 3 - PLACA PISO 1 10-12 C-D | 2026-06-02 | 6/30/2026 12:00:00 AM |  | 28 | 28 | 28.5 | 102 | PLACA | 28 | PLACA-28-28 | 2026-10-11 | NUEVO | 2026-10-11 | 28 | 0.5 | 28.33333 | 3 | 29.53333 | 24.5
NATIVA | 873 |  | Concreto | SALON COMUNAL 3 - PLACA PISO 1 10-12 C-D | 2026-06-02 | 6/30/2026 12:00:00 AM |  | 28 | 28 | 28.7 | 102 | PLACA | 28 | PLACA-28-28 | 2026-10-11 | NUEVO | 2026-10-11 | 28 | 0.7 | 28.13333 | 3 | 29.28889 | 24.5
NATIVA | 874 |  | Concreto | PLACA P23 AP 2304-2305 TORRE 5 | 2026-06-03 | 7/1/2026 12:00:00 AM |  | 28 | 21 | 15.3 | 73 | PLACA | 21 | PLACA-21-28 | 2026-10-11 | NUEVO | 2026-10-11 | 21 | -5.7 | 18.26667 | 3 | 20.63333 | 17.5
NATIVA | 875 |  | Concreto | PLACA PISO 28 APTOS 2802-2803 TORRE 4 | 2026-06-03 | 7/1/2026 12:00:00 AM |  | 28 | 21 | 19.6 | 93 | PLACA | 21 | PLACA-21-28 | 2026-10-11 | NUEVO | 2026-10-11 | 21 | -1.4 | 16.96667 | 3 | 19.75556 | 17.5
NATIVA | 876 |  | Concreto | MUROS P2211-2210 TORRE 5 | 2026-06-03 | 7/1/2026 12:00:00 AM |  | 28 | 28 | 25.7 | 92 | MURO | 28 | MURO-28-28 | 2026-10-11 | NUEVO | 2026-10-11 | 28 | -2.3 | 27.66667 | 3 | 28.94444 | 24.5
NATIVA | 877 |  | Concreto | MUROS PISO 27 APTOS 2708 Y 2709 TORRE 4 | 2026-06-03 | 7/1/2026 12:00:00 AM |  | 28 | 28 | 14.6 | 52 | MURO | 28 | MURO-28-28 | 2026-10-11 | NUEVO | 2026-10-11 | 28 | -13.4 | 23.53333 | 3 | 27.26667 | 24.5
NATIVA | 878 |  | Concreto | SALON COMUNAL - C11 C12 D11 D12 | 2026-06-03 | 7/1/2026 12:00:00 AM |  | 28 | 28 | 25.6 | 92 | MURO | 28 | MURO-28-28 | 2026-10-11 | NUEVO | 2026-10-11 | 28 | -2.4 | 25.9 | 3 | 25.7 | 24.5
NATIVA | 881 |  | Concreto | MUROS P22 AP 2208-2209 TORRE 5 | 2026-06-04 | 7/2/2026 12:00:00 AM |  | 28 | 28 | 26.7 | 96 | MURO | 28 | MURO-28-28 | 2026-10-11 | NUEVO | 2026-10-11 | 28 | -1.3 | 28.56667 | 3 | 29.56667 | 24.5
NATIVA | 883 |  | Concreto | PLACA PISO 28 APTOS 2801-2812 TORRE 4 | 2026-06-05 | 7/3/2026 12:00:00 AM |  | 28 | 21 | 20.3 | 96 | PLACA | 21 | PLACA-21-28 | 2026-10-11 | NUEVO | 2026-10-11 | 21 | -0.7 | 20.3 | 3 | 21.27778 | 17.5
NATIVA | 884 |  | Concreto | PLACA P23 AP 2307-2306 TORRE 5 | 2026-06-05 | 7/3/2026 12:00:00 AM |  | 28 | 21 | 22.6 | 108 | PLACA | 21 | PLACA-21-28 | 2026-10-11 | NUEVO | 2026-10-11 | 21 | 1.6 | 21.96667 | 3 | 20.28889 | 17.5
NATIVA | 886 |  | Concreto | PLACA PISO 1 - SALON COMUNAL 3 RAMPA | 2026-06-06 | 7/4/2026 12:00:00 AM |  | 28 | 28 | 25 | 89 | PLACA | 28 | PLACA-28-28 | 2026-10-11 | NUEVO | 2026-10-11 | 28 | -3 | 24.76667 | 3 | 29.91111 | 24.5
NATIVA | 888 |  | Concreto | MUROS AP 2304-2305 TORRE 5 | 2026-06-06 | 7/4/2026 12:00:00 AM |  | 28 | 28 | 29.3 | 104 | MURO | 28 | MURO-28-28 | 2026-10-11 | NUEVO | 2026-10-11 | 28 | 1.3 | 28.96667 | 3 | 28.3 | 24.5
NATIVA | 889 |  | Concreto | PLACA P23 2308-2309 TORRE 5 | 2026-06-09 | 7/7/2026 12:00:00 AM |  | 28 | 21 | 22.9 | 109 | PLACA | 21 | PLACA-21-28 | 2026-10-11 | NUEVO | 2026-10-11 | 21 | 1.9 | 21.83333 | 3 | 21.98889 | 17.5
NATIVA | 90 |  | Concreto | PILOTES 26 TORRE 4 Y 28 TORRE 5 | 2025-06-04 | 7/2/2025 12:00:00 AM |  | 28 | 31 | 29.5 | 95 | TREMIE | 34 | TREMIE-34-28 | 2026-10-11 | NUEVO | 2026-10-11 |  | -1.5 | 30.6 | 3 | 30.68889 | 27.5
NATIVA | 904 |  | Concreto | PLACA P24 2401-2412 +PASILLO + ESCALERA P22 EJE 2 | 2026-06-12 | 7/10/2026 12:00:00 AM |  | 28 | 21 | 22.8 | 109 | PLACA | 21 | PLACA-21-28 | 2026-10-11 | NUEVO | 2026-10-11 | 21 | 1.8 | 21.56667 | 3 | 24.43333 | 17.5
NATIVA | 907 |  | Concreto | PLACA PISO 3 COMUNAL 3 EJES 5-6 A-D | 2026-06-13 | 7/11/2026 12:00:00 AM |  | 28 | 28 | 24.5 | 88 | PLACA | 28 | PLACA-28-28 | 2026-10-11 | NUEVO | 2026-10-11 | 28 | -3.5 | 25.53333 | 3 | 28.1 | 24.5
NATIVA | 908 |  | Concreto | PLACA PISO 3 COMUNAL 3 EJES 5-6 A-D | 2026-06-13 | 7/11/2026 12:00:00 AM |  | 28 | 28 | 30.9 | 110 | PLACA | 28 | PLACA-28-28 | 2026-10-11 | NUEVO | 2026-10-11 | 28 | 2.9 | 27.93333 | 3 | 26.11111 | 24.5
NATIVA | 91 |  | Concreto | PILOTES 85 TORRE 4 Y 71 TORRE 5 | 2025-06-05 | 7/3/2025 12:00:00 AM |  | 28 | 31 | 32.3 | 104 | TREMIE | 34 | TREMIE-34-28 | 2026-10-11 | NUEVO | 2026-10-11 |  | 1.3 | 29.3 | 3 | 30.68889 | 27.5
NATIVA | 916 |  | Concreto | COLUMNA G16 PISO 28 TORRE 4 | 2026-06-17 | 7/15/2026 12:00:00 AM |  | 28 | 42 | 31.1 | 74 | MURO | 48 | MURO-48-28 | 2026-10-11 | NUEVO | 2026-10-11 | 48 | -10.9 | 43.9 | 3 | 47.84444 | 37.8
NATIVA | 92 |  | Concreto | PILOTES 47 TORRE 4 Y 68 TORRE 5 | 2025-06-06 | 7/4/2025 12:00:00 AM |  | 28 | 31 | 31.5 | 102 | TREMIE | 34 | TREMIE-34-28 | 2026-10-11 | NUEVO | 2026-10-11 |  | 0.5 | 30.6 | 3 | 31.24444 | 27.5
NATIVA | 93 |  | Concreto | PILOTE 13 COMUNAL 2 | 2025-06-06 | 7/4/2025 12:00:00 AM |  | 28 | 24 | 25.9 | 108 | TREMIE | 28 | TREMIE-28-28 | 2026-10-11 | NUEVO | 2026-10-11 | 28 | 1.9 | 25.13333 | 3 | 26.48889 | 20.5
NATIVA | 97 |  | Concreto | PILOTES 50-64 COMUNAL 3 | 2025-06-09 | 7/7/2025 12:00:00 AM |  | 28 | 24 | 26.8 | 112 | TREMIE | 28 | TREMIE-28-28 | 2026-10-11 | NUEVO | 2026-10-11 | 28 | 2.8 | 24.9 | 3 | 22.92222 | 20.5
NATIVA | 971 |  | Concreto | PLACA PISO 2 A-C 8-10 SALON COMUNAL 3 | 2026-07-07 | 8/4/2026 12:00:00 AM |  | 28 | 28 | 25.3 | 90 | PLACA | 28 | PLACA-28-28 | 2026-10-11 | NUEVO | 2026-10-11 | 28 | -2.7 | 27.83333 | 3 | 31.02222 | 24.5
NATIVA | 975 |  | Concreto | PILOTES 43 Y 52 TORRE 3 | 2026-07-08 | 8/5/2026 12:00:00 AM |  | 28 | 31 | 33.2 | 107 | TREMIE | 34 | TREMIE-34-28 | 2026-10-11 | NUEVO | 2026-10-11 |  | 2.2 | 32.06667 | 3 | 34.37778 | 27.5
NATIVA | 977 |  | Concreto | VIGAS DE ACOPLE CUBIERTA EJES (16-21) (A-J) TORRE 4 | 2026-07-08 | 8/5/2026 12:00:00 AM |  | 28 | 42 | 15.9 | 38 | AUTOCOMPAC | 48 | AUTOCOMPAC-48-28 | 2026-10-11 | NUEVO | 2026-10-11 | 48 | -26.1 | 39.6 | 3 | 49.26296 | 37.8
NATIVA | 987 |  | Concreto | MURO CONTENCION PARTE SUPERIOR EJES 10-11 SALON COMUNAL 3 | 2026-07-11 | 8/8/2026 12:00:00 AM |  | 28 | 28 | 29.8 | 106 | MURO | 28 | MURO-28-28 | 2026-10-11 | NUEVO | 2026-10-11 | 28 | 1.8 | 28.63333 | 3 | 31.67778 | 24.5
NATIVA | 994 |  | Concreto | PLACA P27 2708-2709 TORRE 5 | 2026-07-15 | 8/12/2026 12:00:00 AM |  | 28 | 21 | 21.7 | 103 | PLACA | 21 | PLACA-21-28 | 2026-10-11 | NUEVO | 2026-10-11 | 21 | 0.7 | 21 | 3 | 25.26667 | 17.5
NATIVA | 999 |  | Concreto | MUROS AP 2706-2707 TORRE 5 | 2026-07-16 | 8/13/2026 12:00:00 AM |  | 28 | 28 | 26.1 | 93 | MURO | 28 | MURO-28-28 | 2026-10-11 | NUEVO | 2026-10-11 | 28 | -1.9 | 35.16667 | 3 | 35.43333 | 24.5
NATIVA | M28 |  | Concreto | MUESTRA 18 HORAS, 20 HORAS, 7 DIAS, 28 DIAS | 2026-02-06 | 3/6/2026 12:00:00 AM |  | 28 | 21 | 17.3 | 82 | OTRO | 21 | OTRO-21-28 | 2026-10-11 | NUEVO | 2026-10-11 |  | -3.7 | 19.3 | 3 | 21.91111 | 17.5
VIALE 26 | C-T1-07 |  | Concreto | VIGAS CIMENTACION T1 EJES 07 ENTRE A y E VC 16, VC 04 | 2025-11-20 | 12/18/2025 12:00:00 AM |  | 28 | 21 | 18.9 | 90 | AUTOCOMPAC | 21 | AUTOCOMPAC-21-28 | 2026-10-11 | NUEVO | 2026-10-11 |  | -2.1 | 20.5 | 3 | 22.91111 | 17.5
VIALE 26 | C-T1-09 |  | Concreto | PLACA CIMENTACION EJE 12 AL 11 ENTRE A y J | 2025-11-24 | 12/22/2025 12:00:00 AM |  | 28 | 21 | 22.4 | 107 | PLACA | 21 | PLACA-21-28 | 2026-10-11 | NUEVO | 2026-10-11 | 21 | 1.4 | 20.96667 | 3 | 22.1 | 17.5
VIALE 26 | C-T1-15 |  | Concreto | DADO CIMENTACION PILOTE 32 | 2026-01-26 | 2/23/2026 12:00:00 AM |  | 28 | 21 | 21.5 | 102 | TREMIE | 21 | TREMIE-21-28 | 2026-10-11 | NUEVO | 2026-10-11 | 21 | 0.5 | 21.2 | 3 | 22.38889 | 17.5
VIALE 26 | C-T2 02 |  | Concreto | VC-20 (A-B), VC-23 (B-D), VC-01 (2-4), VC-24 y VC-26 (F-J), VC-14 (1-2), VC-15 (2-3) | 2025-10-08 | 11/5/2025 12:00:00 AM |  | 28 | 21 | 22.5 | 107 | OTRO | 21 | OTRO-21-28 | 2026-10-11 | NUEVO | 2026-10-11 |  | 1.5 | 21.73333 | 3 | 23.1 | 17.5
VIALE 26 | C-T2 03 |  | Concreto | VC-24 (eje 7 entre J-H) | 2025-10-16 | 11/13/2025 12:00:00 AM |  | 28 | 21 | 21.5 | 102 | OTRO | 21 | OTRO-21-28 | 2026-10-11 | NUEVO | 2026-10-11 |  | 0.5 | 20.63333 | 3 | 30.57778 | 17.5
VIALE 26 | C-T2 05 |  | Concreto | V.C Torre 2 Eje 10 entrre H y J | 2025-10-23 | 11/20/2025 12:00:00 AM |  | 28 | 21 | 24.6 | 117 | OTRO | 21 | OTRO-21-28 | 2026-10-11 | NUEVO | 2026-10-11 |  | 3.6 | 20.13333 | 3 | 23.04444 | 17.5
VIALE 26 | E-T2 90 |  | Concreto | Escalera T2 (Piso 14 a Cubierta) | 2026-05-21 | 6/18/2026 12:00:00 AM |  | 28 | 21 | 21.3 | 102 | AUTOCOMPAC | 21 | AUTOCOMPAC-21-28 | 2026-10-11 | NUEVO | 2026-10-11 |  | 0.3 | 21.8 | 3 | 27.51111 | 17.5
VIALE 26 | M-T1 77 |  | Concreto | Muros P12 T1 (EJES 08-10 ENTRE J-G) M=02,13,09,22,23,24,25 | 2026-05-02 | 5/30/2026 12:00:00 AM |  | 28 | 21 | 22.3 | 106 | MURO | 21 | MURO-21-28 | 2026-10-11 | NUEVO | 2026-10-11 | 21 | 1.3 | 21.8 | 3 | 27.23333 | 17.5
VIALE 26 | M-T1 91 |  | Concreto | Muros P13 T1 (ejes 12-14 entre A-F) M=01,25,22,09,23,02,13 | 2026-05-21 | 6/18/2026 12:00:00 AM |  | 28 | 21 | 42.6 | 203 | MURO | 21 | MURO-21-28 | 2026-10-11 | NUEVO | 2026-10-11 | 21 | 21.6 | 36.33333 | 3 | 25.62222 | 17.5
VIALE 26 | M-T1-02 |  | Concreto | MUROS PISO 1 EJE 12 ENTERE A y D M=13,25,02 | 2025-12-09 | 1/6/2026 12:00:00 AM |  | 28 | 28 | 27.7 | 99 | MURO | 28 | MURO-28-28 | 2026-10-11 | NUEVO | 2026-10-11 | 28 | -0.3 | 27.16667 | 3 | 29.81111 | 24.5
VIALE 26 | M-T1-10 |  | Concreto | MUROS P2 EJE 14 AL 15 ENTRE HYJ M=32,31,07,27 | 2026-01-20 | 2/17/2026 12:00:00 AM |  | 28 | 28 | 22.7 | 81 | MURO | 28 | MURO-28-28 | 2026-10-11 | NUEVO | 2026-10-11 | 28 | -5.3 | 24.9 | 3 | 26.81111 | 24.5
VIALE 26 | M-T1-11 |  | Concreto | MUROS T1 P2 EJE 13Y14 ENTRE AyF M= 12a,25,01 | 2026-01-21 | 2/18/2026 12:00:00 AM |  | 28 | 28 | 29.1 | 104 | MURO | 28 | MURO-28-28 | 2026-10-11 | NUEVO | 2026-10-11 | 28 | 1.1 | 27.33333 | 3 | 31.3 | 24.5
VIALE 26 | M-T1-14 |  | Concreto | MUROS T1 PISO 2 EJE 09 ENTRE AYJ M=23,22,09 | 2026-01-24 | 2/21/2026 12:00:00 AM |  | 28 | 28 | 27.1 | 97 | MURO | 28 | MURO-28-28 | 2026-10-11 | NUEVO | 2026-10-11 | 28 | -0.9 | 26.3 | 3 | 27.34444 | 24.5
VIALE 26 | M-T1-17 |  | Concreto | MUROS T1 PISO 2 EJE 1 AL 3 ENTRE JYG M=01,18,20,12,05,11,16 | 2026-01-28 | 2/25/2026 12:00:00 AM |  | 28 | 28 | 27.6 | 99 | MURO | 28 | MURO-28-28 | 2026-10-11 | NUEVO | 2026-10-11 | 28 | -0.4 | 27.4 | 3 | 28.72222 | 24.5
VIALE 26 | M-T1-19 |  | Concreto | MUROS T1 PISO EJE 05 ENTRE AYD M=23,09,22 MUROS T1 PISO 2 EJE 01 Y 02 ENTRE JYG M=20,18,01,12 | 2026-01-30 | 2/27/2026 12:00:00 AM |  | 28 | 28 | 28.9 | 103 | MURO | 28 | MURO-28-28 | 2026-10-11 | NUEVO | 2026-10-11 | 28 | 0.9 | 28.03333 | 3 | 30.01111 | 24.5
VIALE 26 | M-T1-20 |  | Concreto | MUROS T1 PISO 3 EJE 12 AL 15 ENTRE JYG M=32,28,29,30,23,10 | 2026-02-02 | 3/2/2026 12:00:00 AM |  | 28 | 28 | 27.2 | 97 | MURO | 28 | MURO-28-28 | 2026-10-11 | NUEVO | 2026-10-11 | 28 | -0.8 | 28.06667 | 3 | 32.03333 | 24.5
VIALE 26 | M-T1-23 |  | Concreto | MUROS T1 PISO 3 EJES 14 AL 11 ENTREA AYF M=25,23,12A,22,9,13 | 2026-02-05 | 3/5/2026 12:00:00 AM |  | 28 | 28 | 26.6 | 95 | MURO | 28 | MURO-28-28 | 2026-10-11 | NUEVO | 2026-10-11 | 28 | -1.4 | 26.36667 | 3 | 28.56667 | 24.5
VIALE 26 | M-T1-24 |  | Concreto | MUUROS P3 EJES DEL 09 AL 11 ENTRE GyJ M= 2,25,09,13 MURO EJE 10 ENTRE AyF M= 25,02 | 2026-02-06 | 3/6/2026 12:00:00 AM |  | 28 | 28 | 24.7 | 88 | MURO | 28 | MURO-28-28 | 2026-10-11 | NUEVO | 2026-10-11 | 28 | -3.3 | 29.5 | 3 | 31.62222 | 24.5
VIALE 26 | M-T1-32 |  | Concreto | MUROS T1 P4 EJES 058 ENTRE JYg M=23,22,24,09,02 | 2026-02-17 | 3/17/2026 12:00:00 AM |  | 28 | 28 | 28.7 | 102 | MURO | 28 | MURO-28-28 | 2026-10-11 | NUEVO | 2026-10-11 | 28 | 0.7 | 27 | 3 | 27.94444 | 24.5
VIALE 26 | M-T1-32_ |  | Concreto | MUROS T1 P4 EJES 5 ENTRE J Y G M=23,24,09,02 | 2026-02-17 | 4/14/2026 12:00:00 AM |  | 56 | 28 | 29.9 | 107 | MURO | 28 | MURO-28-56 | 2026-10-11 | NUEVO | 2026-10-11 | 28 | 1.9 | 28.53333 | 3 |  | 24.5
VIALE 26 | M-T1-33 |  | Concreto | MUROS T1 P4 EJE 3Y4 ENTRE JyG-4Y5 ENTRE AyF M=23,21,24,8,13,22 | 2026-02-18 | 3/18/2026 12:00:00 AM |  | 28 | 28 | 26.6 | 95 | MURO | 28 | MURO-28-28 | 2026-10-11 | NUEVO | 2026-10-11 | 28 | -1.4 | 26.66667 | 3 | 28.34444 | 24.5
VIALE 26 | M-T1-33_ |  | Concreto | MUROS T1 P4EJE 3 Y 4 ENTRE J Y G 4 Y 5 RNTRE A Y F M=23,21,24,8,13,22 | 2026-02-18 | 4/15/2026 12:00:00 AM |  | 56 | 28 | 27 | 96 | MURO | 28 | MURO-28-56 | 2026-10-11 | NUEVO | 2026-10-11 | 28 | -1 | 26.96667 | 3 |  | 24.5
VIALE 26 | M-T1-35 |  | Concreto | MUROS T1 P5 EJES 12-13-14 ENTRE AyF M=14,12,25,22,23,09 | 2026-02-20 | 3/20/2026 12:00:00 AM |  | 28 | 28 | 31.4 | 112 | MURO | 28 | MURO-28-28 | 2026-10-11 | NUEVO | 2026-10-11 | 28 | 3.4 | 28.2 | 3 | 27.38889 | 24.5
VIALE 26 | M-T1-36 |  | Concreto | MUROS T1 P5 EJES 10-15 ENTRE AyG M=23,31,7,27,3,23,25,9 | 2026-02-23 | 3/23/2026 12:00:00 AM |  | 28 | 28 | 26.4 | 94 | MURO | 28 | MURO-28-28 | 2026-10-11 | NUEVO | 2026-10-11 | 28 | -1.6 | 25.53333 | 3 | 27.04444 | 24.5
VIALE 26 | M-T1-37 |  | Concreto | MUROS T1 P5 EJES 8AL11 ENTRE A-F EJE 8 ENTRE JyG M=2,24,25,23,9,22 | 2026-02-24 | 3/24/2026 12:00:00 AM |  | 28 | 28 | 27.2 | 97 | MURO | 28 | MURO-28-28 | 2026-10-11 | NUEVO | 2026-10-11 | 28 | -0.8 | 28.43333 | 3 | 28.15556 | 24.5
VIALE 26 | M-T1-38 |  | Concreto | MUROS T1 P5 EJE 9 ENTRE JYG M=22,23,9 | 2026-02-25 | 3/25/2026 12:00:00 AM |  | 28 | 28 | 27.3 | 97 | MURO | 28 | MURO-28-28 | 2026-10-11 | NUEVO | 2026-10-11 | 28 | -0.7 | 27.16667 | 3 | 28.81111 | 24.5
VIALE 26 | M-T1-50_ |  | Concreto | MUROS T1 P7 EJES 6 Y 7 ENTRE J Y G M=2,9,22,13,23,24,5 | 2026-03-14 | 4/13/2026 12:00:00 AM |  | 30 | 21 | 16.3 | 78 | MURO | 21 | MURO-21-30 | 2026-10-11 | NUEVO | 2026-10-11 | 21 | -4.7 | 22.9 | 3 |  | 17.5
VIALE 26 | M-T2 101 |  | Concreto | Muros cubierta T2 / ascensores M=02,04,25,26 | 2026-05-23 | 6/20/2026 12:00:00 AM |  | 28 | 21 | 17.8 | 85 | MURO | 21 | MURO-21-28 | 2026-10-11 | NUEVO | 2026-10-11 | 21 | -3.2 | 18.73333 | 3 | 36.1 | 17.5
VIALE 26 | M-T2-20 |  | Concreto | MUROS PISO 3 EJE 08 y 09 ENTRE A y J M= 32-29-09 | 2025-12-12 | 1/9/2026 12:00:00 AM |  | 28 | 28 | 27.5 | 98 | MURO | 28 | MURO-28-28 | 2026-10-11 | NUEVO | 2026-10-11 | 28 | -0.5 | 28.6 | 3 | 32.98889 | 24.5
VIALE 26 | M-T2-23 |  | Concreto | MUROS PISO 3 EJE 03 y 04 ENTRE A y J M=32,29A,09A | 2025-12-19 | 1/16/2026 12:00:00 AM |  | 28 | 28 | 27.6 | 98 | MURO | 28 | MURO-28-28 | 2026-10-11 | NUEVO | 2026-10-11 | 28 | -0.4 | 30.16667 | 3 | 30.95556 | 24.5
VIALE 26 | M-T2-27 |  | Concreto | MUROS T2 PISO 4 EJE 10 AL 8 ENTRE AYJ M=14,31,02 | 2026-01-13 | 2/10/2026 12:00:00 AM |  | 28 | 28 | 27.8 | 99 | MURO | 28 | MURO-28-28 | 2026-10-11 | NUEVO | 2026-10-11 | 28 | -0.2 | 27.36667 | 3 | 27.88889 | 24.5
VIALE 26 | M-T2-28 |  | Concreto | MUROS T2 PISO 4 EJE 6 Y 7 ENTRE AYJ M=29,09,32 | 2026-01-14 | 2/11/2026 12:00:00 AM |  | 28 | 28 | 27.7 | 99 | MURO | 28 | MURO-28-28 | 2026-10-11 | NUEVO | 2026-10-11 | 28 | -0.3 | 27.53333 | 3 | 28.67778 | 24.5
VIALE 26 | M-T2-32 |  | Concreto | MUROS T2 P4 EJE 01 AL 02 ENTRE AYD M=01,21,05,20,26,25,19 | 2026-01-17 | 2/14/2026 12:00:00 AM |  | 28 | 28 | 27.5 | 98 | MURO | 28 | MURO-28-28 | 2026-10-11 | NUEVO | 2026-10-11 | 28 | -0.5 | 27 | 3 | 28.95556 | 24.5
VIALE 26 | M-T2-35 |  | Concreto | MUROS T2 PISO 5 EJE 10Y11 ENTRE AyJ M=32,09,29 | 2026-01-21 | 2/18/2026 12:00:00 AM |  | 28 | 28 | 28.2 | 101 | MURO | 28 | MURO-28-28 | 2026-10-11 | NUEVO | 2026-10-11 | 28 | 0.2 | 28.2 | 3 | 30.02222 | 24.5
VIALE 26 | M-T2-37 |  | Concreto | MUROS T2 PISO 5 EJE 04Y07 ENTRE AyJ M=32,09,29 | 2026-01-23 | 2/20/2026 12:00:00 AM |  | 28 | 28 | 28.3 | 101 | MURO | 28 | MURO-28-28 | 2026-10-11 | NUEVO | 2026-10-11 | 28 | 0.3 | 27.4 | 3 | 28.63333 | 24.5
VIALE 26 | M-T2-40 |  | Concreto | MUROS T2 PISO 6 EJE 12 AL 15 ENTRE JYF M=17,28,18,32,29 | 2026-01-27 | 2/24/2026 12:00:00 AM |  | 28 | 21 | 21.4 | 102 | MURO | 21 | MURO-21-28 | 2026-10-11 | NUEVO | 2026-10-11 | 21 | 0.4 | 21 | 3 | 24.36667 | 17.5
VIALE 26 | M-T2-52 |  | Concreto | MUROS T2 P7 EJES 03 AL 04 ENTRE AYJ M=16,27,01 | 2026-02-12 | 3/12/2026 12:00:00 AM |  | 28 | 21 | 17.6 | 84 | MURO | 21 | MURO-21-28 | 2026-10-11 | NUEVO | 2026-10-11 | 21 | -3.4 | 17.43333 | 3 | 20.21111 | 17.5
VIALE 26 | M-T2-53 |  | Concreto | MUROS T2 P7 EJES 01 AL 02 ENTRE AyD M=24,25,22,23,26 | 2026-02-13 | 3/13/2026 12:00:00 AM |  | 28 | 21 | 19.8 | 94 | MURO | 21 | MURO-21-28 | 2026-10-11 | NUEVO | 2026-10-11 | 21 | -1.2 | 22.96667 | 3 | 23.6 | 17.5
VIALE 26 | M-T2-59 |  | Concreto | MUROS T2 P8 EJES 1 AL 3 ENTRE AyJ M=32,9A 29A,19,22,23,24 | 2026-02-23 | 3/23/2026 12:00:00 AM |  | 28 | 21 | 19.1 | 91 | MURO | 21 | MURO-21-28 | 2026-10-11 | NUEVO | 2026-10-11 | 21 | -1.9 | 18.3 | 3 | 19.86667 | 17.5
VIALE 26 | M-T2-61 |  | Concreto | MUROS T2 P9 EJES 12AL 15 ENTRE AyD | 2026-02-25 | 3/25/2026 12:00:00 AM |  | 28 | 21 | 22 | 105 | MURO | 21 | MURO-21-28 | 2026-10-11 | NUEVO | 2026-10-11 | 21 | 1 | 21.03333 | 3 | 21.48889 | 17.5
VIALE 26 | M-T2-62 |  | Concreto | MUROS T2 P9 EJES 10-11 ENTRE AyJ M=2,44,31 | 2026-02-26 | 3/26/2026 12:00:00 AM |  | 28 | 21 | 18.2 | 87 | MURO | 21 | MURO-21-28 | 2026-10-11 | NUEVO | 2026-10-11 | 21 | -2.8 | 18.23333 | 3 | 20.88889 | 17.5
VIALE 26 | M-T2-63 |  | Concreto | MUROS T2 P9 EJES 06 AL 08 ENTRE Ayj M= 14,31,02 | 2026-02-27 | 3/27/2026 12:00:00 AM |  | 28 | 21 | 20.2 | 96 | MURO | 21 | MURO-21-28 | 2026-10-11 | NUEVO | 2026-10-11 | 21 | -0.8 | 19.86667 | 3 | 21.74444 | 17.5
VIALE 26 | P-T1 29 |  | Concreto | Placa P6 T1 (ejes 08-10 entre A-J) | 2026-02-27 | 5/5/2026 12:00:00 AM |  | 67 | 21 | 20.5 | 98 | PLACA | 21 | PLACA-21-67 | 2026-10-11 | NUEVO | 2026-10-11 |  | -0.5 | 20.2 | 3 |  | 17.5
VIALE 26 | P-T1 86 |  | Concreto | Placa y cubierta de escalera | 2026-08-03 | 8/31/2026 12:00:00 AM |  | 28 | 21 | 22.6 | 108 | PLACA | 21 | PLACA-21-28 | 2026-10-11 | NUEVO | 2026-10-11 | 21 | 1.6 | 22.7 | 3 | 30.91111 | 17.5
VIALE 26 | P-T1-05 |  | Concreto | PLACA T1 PISO 2 EJE 01 AL 04 ENTRE AYJ | 2026-01-20 | 2/17/2026 12:00:00 AM |  | 28 | 21 | 22.8 | 108 | PLACA | 21 | PLACA-21-28 | 2026-10-11 | NUEVO | 2026-10-11 | 21 | 1.8 | 21.53333 | 3 | 22.74444 | 17.5
VIALE 26 | P-T1-18 |  | Concreto | PLACA T1 PISO 4 EJES 06 AL 08 ENTRE AyJ | 2026-02-13 | 3/13/2026 12:00:00 AM |  | 28 | 21 | 22.2 | 106 | PLACA | 21 | PLACA-21-28 | 2026-10-11 | NUEVO | 2026-10-11 | 21 | 1.2 | 22.03333 | 3 | 23.51111 | 17.5
VIALE 26 | P-T1-21 |  | Concreto | PLACA T1 PS EJE 15AL12 ENTRE AyJ | 2026-02-17 | 3/17/2026 12:00:00 AM |  | 28 | 21 | 22 | 105 | PLACA | 21 | PLACA-21-28 | 2026-10-11 | NUEVO | 2026-10-11 | 21 | 1 | 21.23333 | 3 | 21.9 | 17.5
VIALE 26 | P-T1-22 |  | Concreto | PLACA T1 P5 EJES 10Y12 ENTRE AyJ | 2026-02-18 | 3/18/2026 12:00:00 AM |  | 28 | 21 | 20.4 | 97 | PLACA | 21 | PLACA-21-28 | 2026-10-11 | NUEVO | 2026-10-11 | 21 | -0.6 | 20.76667 | 3 | 22.43333 | 17.5
VIALE 26 | P-T1-23 |  | Concreto | PLACA T1 P5 EJE 8 AL 10 | 2026-02-19 | 3/19/2026 12:00:00 AM |  | 28 | 21 | 22 | 105 | PLACA | 21 | PLACA-21-28 | 2026-10-11 | NUEVO | 2026-10-11 | 21 | 1 | 20.53333 | 3 | 21.48889 | 17.5
VIALE 26 | P-T1-29. |  | Concreto | PLACA T1 P6EJES 08 AL 10 ENTRE A-J | 2026-02-27 | 4/14/2026 12:00:00 AM |  | 46 | 21 | 18.9 | 90 | PLACA | 21 | PLACA-21-46 | 2026-10-11 | NUEVO | 2026-10-11 | 21 | -2.1 | 19 | 3 |  | 17.5
VIALE 26 | P-T1-30 |  | Concreto | PLACA T1 P6 EJES 6Y8 ENTRE AyJ | 2026-02-28 | 3/28/2026 12:00:00 AM |  | 28 | 21 | 20.3 | 97 | PLACA | 21 | PLACA-21-28 | 2026-10-11 | NUEVO | 2026-10-11 | 21 | -0.7 | 20.9 | 3 | 23.92222 | 17.5
VIALE 26 | P-T1-32 |  | Concreto | PLACA T1 PISO 6 EJES 1 al4 ENTRE AyJ | 2026-03-03 | 3/31/2026 12:00:00 AM |  | 28 | 21 | 20.8 | 99 | PLACA | 21 | PLACA-21-28 | 2026-10-11 | NUEVO | 2026-10-11 | 21 | -0.2 | 20.3 | 3 | 24 | 17.5
VIALE 26 | P-T1-56 |  | Concreto | PLACA T1 PISO 10 EJES 1-4 ENTRE A-J | 2026-04-17 | 5/15/2026 12:00:00 AM |  | 28 | 21 | 21.1 | 101 | PLACA | 21 | PLACA-21-28 | 2026-10-11 | NUEVO | 2026-10-11 | 21 | 0.1 | 19.53333 | 3 | 24.72222 | 17.5
VIALE 26 | P-T2-03 |  | Concreto | PLA PISO 2 EJE 12 AL 10 ENTRE A y J | 2025-11-25 | 12/23/2025 12:00:00 AM |  | 28 | 21 | 20.4 | 97 | OTRO | 21 | OTRO-21-28 | 2026-10-11 | NUEVO | 2026-10-11 |  | -0.6 | 21.8 | 3 | 24.87778 | 17.5
VIALE 26 | P-T2-11 |  | Concreto | PLACA PISO 3 EJE 01 y 04 ENTRE A y J | 2025-12-13 | 1/10/2026 12:00:00 AM |  | 28 | 21 | 20 | 95 | PLACA | 21 | PLACA-21-28 | 2026-10-11 | NUEVO | 2026-10-11 | 21 | -1 | 20.5 | 3 | 26.03333 | 17.5
VIALE 26 | P-T2-21 |  | Concreto | PLACA T2 PISO 5 EJE 06 AL 08 ENTRE AYJ | 2026-01-17 | 2/14/2026 12:00:00 AM |  | 28 | 21 | 22 | 104 | PLACA | 21 | PLACA-21-28 | 2026-10-11 | NUEVO | 2026-10-11 | 21 | 1 | 21 | 3 | 23.55556 | 17.5
VIALE 26 | P-T2-25 |  | Concreto | PLCA T2 PISO 6 EJE 10 AL 12 ENTRE AYJ | 2026-01-24 | 2/21/2026 12:00:00 AM |  | 28 | 21 | 22.1 | 105 | PLACA | 21 | PLACA-21-28 | 2026-10-11 | NUEVO | 2026-10-11 | 21 | 1.1 | 20.63333 | 3 | 22.68889 | 17.5
VIALE 26 | P-T2-38 |  | Concreto | PLACA T2 PISO 8 EJES 05 AL 07 ENTRE AyJ | 2026-02-13 | 3/13/2026 12:00:00 AM |  | 28 | 21 | 20.4 | 97 | PLACA | 21 | PLACA-21-28 | 2026-10-11 | NUEVO | 2026-10-11 | 21 | -0.6 | 21.16667 | 3 | 22.05556 | 17.5
VIALE 26 | P-T2-43 |  | Concreto | PLACA T2 P9 EJES 8 AL 10 ENTRE AyJ | 2026-02-20 | 3/20/2026 12:00:00 AM |  | 28 | 21 | 21.2 | 101 | PLACA | 21 | PLACA-21-28 | 2026-10-11 | NUEVO | 2026-10-11 | 21 | 0.2 | 21.16667 | 3 | 23.85556 | 17.5
VIALE 26 | P-T2-45 |  | Concreto | PLACA T2 P9 EJES 4AL6 ENTRE AyJ | 2026-02-24 | 3/24/2026 12:00:00 AM |  | 28 | 21 | 19.9 | 95 | PLACA | 21 | PLACA-21-28 | 2026-10-11 | NUEVO | 2026-10-11 | 21 | -1.1 | 19.63333 | 3 | 22.06667 | 17.5
VIALE 26 | P-T2-46 |  | Concreto | PLACA T2 P9 EJE 1 AL 3 ENTRE AyJ | 2026-02-26 | 3/26/2026 12:00:00 AM |  | 28 | 21 | 21.8 | 104 | PLACA | 21 | PLACA-21-28 | 2026-10-11 | NUEVO | 2026-10-11 | 21 | 0.8 | 20.76667 | 3 | 20.55556 | 17.5
VIALE 26 | P-T2-47 |  | Concreto | PLACA T2 P10 EJE 11 AL 15 ENTRE A-J | 2026-02-28 | 3/28/2026 12:00:00 AM |  | 28 | 21 | 22 | 105 | PLACA | 21 | PLACA-21-28 | 2026-10-11 | NUEVO | 2026-10-11 | 21 | 1 | 20.8 | 3 | 22.56667 | 17.5
VIALE 26 | P-T2-49 |  | Concreto | PLACA T2 PISO 10 EJES 07 AL 09 ENTRE AyJ | 2026-03-03 | 3/31/2026 12:00:00 AM |  | 28 | 21 | 20.7 | 99 | PLACA | 21 | PLACA-21-28 | 2026-10-11 | NUEVO | 2026-10-11 | 21 | -0.3 | 20.23333 | 3 | 21.41111 | 17.5
VIALE 26 | P-T2-58 |  | Concreto | PLACA T2 P12 EJE 12 AL 15 ENTRE AYJ | 2026-03-16 | 4/16/2026 12:00:00 AM |  | 31 | 21 | 20.6 | 98 | PLACA | 21 | PLACA-21-31 | 2026-10-11 | NUEVO | 2026-10-11 | 21 | -0.4 | 23.9 | 3 |  | 17.5
VIALE 26 | P101 |  | Concreto | Torre 1 Pilote 50-22 | 2025-07-14 | 8/11/2025 12:00:00 AM |  | 28 | 24.5 | 25 | 102 | TREMIE | 28 | TREMIE-28-28 | 2026-10-11 | NUEVO | 2026-10-11 | 28 | 0.5 | 24.8 | 3 | 25.42222 | 21
VIALE 26 | P103 |  | Concreto | Torre 1 Pilote 73 | 2025-07-15 | 8/12/2025 12:00:00 AM |  | 28 | 24.5 | 25.1 | 102 | TREMIE | 28 | TREMIE-28-28 | 2026-10-11 | NUEVO | 2026-10-11 | 28 | 0.6 | 25.13333 | 3 | 24.33333 | 21
VIALE 26 | P104 |  | Concreto | Torre 1 Pilote 48-06 | 2025-07-16 | 8/13/2025 12:00:00 AM |  | 28 | 24.5 | 20.7 | 84 | TREMIE | 28 | TREMIE-28-28 | 2026-10-11 | NUEVO | 2026-10-11 | 28 | -3.8 | 21.53333 | 3 | 24.88889 | 21
VIALE 26 | P106 |  | Concreto | Torre 1 Pilote 89 | 2025-07-17 | 8/14/2025 12:00:00 AM |  | 28 | 24.5 | 23.3 | 95 | TREMIE | 28 | TREMIE-28-28 | 2026-10-11 | NUEVO | 2026-10-11 | 28 | -1.2 | 24.26667 | 3 | 27.75556 | 21
VIALE 26 | P109 |  | Concreto | Torre 1 Pilotes 07-61 | 2025-07-22 | 8/19/2025 12:00:00 AM |  | 28 | 24.5 | 22.8 | 93 | TREMIE | 28 | TREMIE-28-28 | 2026-10-11 | NUEVO | 2026-10-11 | 28 | -1.7 | 24.1 | 3 | 24.93333 | 21
VIALE 26 | P111 |  | Concreto | Torre 1 Pilote 92-54 | 2025-07-23 | 8/20/2025 12:00:00 AM |  | 28 | 24.5 | 30.7 | 125 | TREMIE | 28 | TREMIE-28-28 | 2026-10-11 | NUEVO | 2026-10-11 | 28 | 6.2 | 24.76667 | 3 | 23.73333 | 21
VIALE 26 | P114 |  | Concreto | Torre 1 Pilotes 11-20 | 2025-07-24 | 8/21/2025 12:00:00 AM |  | 28 | 24.5 | 23.4 | 95 | TREMIE | 28 | TREMIE-28-28 | 2026-10-11 | NUEVO | 2026-10-11 | 28 | -1.1 | 23.56667 | 3 | 30.15556 | 21
VIALE 26 | P121 |  | Concreto | Torre 1 Pilote 58 | 2025-07-29 | 8/26/2025 12:00:00 AM |  | 28 | 24.5 | 23.5 | 96 | TREMIE | 28 | TREMIE-28-28 | 2026-10-11 | NUEVO | 2026-10-11 | 28 | -1 | 27.7 | 3 | 28.14444 | 21
VIALE 26 | P122 |  | Concreto | Torre 1 Pilote 90 | 2025-07-30 | 8/27/2025 12:00:00 AM |  | 28 | 24.5 | 24.6 | 100 | TREMIE | 28 | TREMIE-28-28 | 2026-10-11 | NUEVO | 2026-10-11 | 28 | 0.1 | 23.96667 | 3 | 27.24444 | 21
VIALE 26 | P127 |  | Concreto | Torre 2 Pilote 76 | 2025-08-05 | 9/2/2025 12:00:00 AM |  | 28 | 24.5 | 22.5 | 92 | TREMIE | 28 | TREMIE-28-28 | 2026-10-11 | NUEVO | 2026-10-11 | 28 | -2 | 26.3 | 3 | 28.47778 | 21
VIALE 26 | P129 |  | Concreto | Torre 1 Pilote 57 | 2025-08-06 | 9/3/2025 12:00:00 AM |  | 28 | 24.5 | 23.7 | 96 | TREMIE | 28 | TREMIE-28-28 | 2026-10-11 | NUEVO | 2026-10-11 | 28 | -0.8 | 25.7 | 3 | 29.18889 | 21
VIALE 26 | P137 |  | Concreto | Torre 1 Pilote 101 | 2025-08-14 | 9/11/2025 12:00:00 AM |  | 28 | 24.5 | 21.5 | 88 | TREMIE | 28 | TREMIE-28-28 | 2026-10-11 | NUEVO | 2026-10-11 | 28 | -3 | 29.5 | 3 | 30.5 | 21
VIALE 26 | P15 |  | Concreto | TORRE 2 PILOTE 55 | 2025-04-10 | 5/8/2025 12:00:00 AM |  | 28 | 24.5 | 23.6 | 96 | TREMIE | 28 | TREMIE-28-28 | 2026-10-11 | NUEVO | 2026-10-11 | 28 | -0.9 | 24.66667 | 3 | 28.95556 | 21
VIALE 26 | P150 |  | Concreto | Torre 1 Pilote 56 | 2025-08-23 | 9/20/2025 12:00:00 AM |  | 28 | 24.5 | 25.1 | 102 | TREMIE | 28 | TREMIE-28-28 | 2026-10-11 | NUEVO | 2026-10-11 | 28 | 0.6 | 24.66667 | 3 | 28.77778 | 21
VIALE 26 | P153 |  | Concreto | Torre grua Pilote A-1 | 2025-08-26 | 9/23/2025 12:00:00 AM |  | 28 | 24.5 | 29.7 | 121 | TREMIE | 28 | TREMIE-28-28 | 2026-10-11 | NUEVO | 2026-10-11 | 28 | 5.2 | 27.5 | 3 | 25.5 | 21
VIALE 26 | P156 |  | Concreto | Torre 1 Pilote 86 | 2025-08-27 | 9/24/2025 12:00:00 AM |  | 28 | 24.5 | 24.5 | 100 | TREMIE | 28 | TREMIE-28-28 | 2026-10-11 | NUEVO | 2026-10-11 | 28 | 0 | 24.06667 | 3 | 25.01111 | 21
VIALE 26 | P157 |  | Concreto | Torre 1 Pilote 77 | 2025-08-27 | 9/24/2025 12:00:00 AM |  | 28 | 24.5 | 23.6 | 96 | TREMIE | 28 | TREMIE-28-28 | 2026-10-11 | NUEVO | 2026-10-11 | 28 | -0.9 | 24.93333 | 3 | 23.82222 | 21
VIALE 26 | P165 |  | Concreto | Torre 1 Pilote 24 | 2025-09-02 | 9/30/2025 12:00:00 AM |  | 28 | 24.5 | 21.4 | 87 | TREMIE | 28 | TREMIE-28-28 | 2026-10-11 | NUEVO | 2026-10-11 | 28 | -3.1 | 23.96667 | 3 | 25.7 | 21
VIALE 26 | P166 |  | Concreto | Torre 1 Pilote 34 | 2025-09-02 | 9/30/2025 12:00:00 AM |  | 28 | 24.5 | 18.6 | 76 | TREMIE | 28 | TREMIE-28-28 | 2026-10-11 | NUEVO | 2026-10-11 | 28 | -5.9 | 21.93333 | 3 | 22.83333 | 21
VIALE 26 | P168 |  | Concreto | Torre 1 Pilote 40 | 2025-09-03 | 10/1/2025 12:00:00 AM |  | 28 | 24.5 | 20.8 | 85 | TREMIE | 28 | TREMIE-28-28 | 2026-10-11 | NUEVO | 2026-10-11 | 28 | -3.7 | 22.6 | 3 | 25.65556 | 21
VIALE 26 | P17 |  | Concreto | TORRE 2 PILOTE 56 | 2025-04-14 | 5/12/2025 12:00:00 AM |  | 28 | 24.5 | 22.8 | 93 | TREMIE | 28 | TREMIE-28-28 | 2026-10-11 | NUEVO | 2026-10-11 | 28 | -1.7 | 27.1 | 3 | 26.07778 | 21
VIALE 26 | P171 |  | Concreto | Torre 1 Pilote 87 | 2025-09-05 | 10/3/2025 12:00:00 AM |  | 28 | 24.5 | 21.4 | 87 | TREMIE | 28 | TREMIE-28-28 | 2026-10-11 | NUEVO | 2026-10-11 | 28 | -3.1 | 21.1 | 3 | 25.57778 | 21
VIALE 26 | P177 |  | Concreto | Torre 2 Pilote 60 (Adicional) | 2025-09-11 | 10/9/2025 12:00:00 AM |  | 28 | 24.5 | 31.1 | 127 | TREMIE | 28 | TREMIE-28-28 | 2026-10-11 | NUEVO | 2026-10-11 | 28 | 6.6 | 29.13333 | 3 | 29.77778 | 21
VIALE 26 | P178 |  | Concreto | Torre 2 Pilote 53 (Adicional) | 2025-09-11 | 10/9/2025 12:00:00 AM |  | 28 | 24.5 | 26.9 | 110 | TREMIE | 28 | TREMIE-28-28 | 2026-10-11 | NUEVO | 2026-10-11 | 28 | 2.4 | 24.26667 | 3 | 27.68889 | 21
VIALE 26 | P181 |  | Concreto | Torre 1 Pilote 05 | 2025-09-13 | 10/11/2025 12:00:00 AM |  | 28 | 24.5 | 25.3 | 103 | TREMIE | 28 | TREMIE-28-28 | 2026-10-11 | NUEVO | 2026-10-11 | 28 | 0.8 | 24.6 | 3 | 29.6 | 21
VIALE 26 | P183 |  | Concreto | Torre 1 Pilote 19 | 2025-09-16 | 10/14/2025 12:00:00 AM |  | 28 | 24.5 | 24.3 | 99 | TREMIE | 28 | TREMIE-28-28 | 2026-10-11 | NUEVO | 2026-10-11 | 28 | -0.2 | 24.26667 | 3 | 26.82222 | 21
VIALE 26 | P184 |  | Concreto | Torre 1 Pilote 27 | 2025-09-16 | 10/14/2025 12:00:00 AM |  | 28 | 24.5 | 24 | 98 | TREMIE | 28 | TREMIE-28-28 | 2026-10-11 | NUEVO | 2026-10-11 | 28 | -0.5 | 35.8 | 3 | 29.46667 | 21
VIALE 26 | P192 |  | Concreto | Torre 2 Pilote 74 (Adicional) | 2025-09-29 | 10/27/2025 12:00:00 AM |  | 28 | 24.5 | 23.1 | 94 | TREMIE | 28 | TREMIE-28-28 | 2026-10-11 | NUEVO | 2026-10-11 | 28 | -1.4 | 23.43333 | 3 | 24.4 | 21
VIALE 26 | P193 |  | Concreto | Torre 2 Pilote 39 (Adicional) | 2025-10-01 | 10/29/2025 12:00:00 AM |  | 28 | 24.5 | 24 | 98 | TREMIE | 28 | TREMIE-28-28 | 2026-10-11 | NUEVO | 2026-10-11 | 28 | -0.5 | 24.1 | 3 | 26.12222 | 21
VIALE 26 | P196 |  | Concreto | Torre 1 Pilote 36 (adicinal) | 2025-10-21 | 11/18/2025 12:00:00 AM |  | 28 | 24.5 | 24.5 | 100 | TREMIE | 28 | TREMIE-28-28 | 2026-10-11 | NUEVO | 2026-10-11 | 28 | 0 | 24.13333 | 3 | 25.67778 | 21
VIALE 26 | P199 |  | Concreto | Torre 1 Pilote 3 (adicinal) | 2025-10-23 | 11/20/2025 12:00:00 AM |  | 28 | 24.5 | 14 | 57 | TREMIE | 28 | TREMIE-28-28 | 2026-10-11 | NUEVO | 2026-10-11 | 28 | -10.5 | 21.96667 | 3 | 30.57778 | 21
VIALE 26 | P20 |  | Concreto | TORRE 2 PILOTE 59-71 | 2025-04-22 | 5/20/2025 12:00:00 AM |  | 28 | 24.5 | 23.5 | 96 | TREMIE | 28 | TREMIE-28-28 | 2026-10-11 | NUEVO | 2026-10-11 | 28 | -1 | 23.1 | 3 | 27.1 | 21
VIALE 26 | P23 |  | Concreto | TORRE 2 PILOTE 92 | 2025-04-25 | 5/23/2025 12:00:00 AM |  | 28 | 24.5 | 26.3 | 107 | TREMIE | 28 | TREMIE-28-28 | 2026-10-11 | NUEVO | 2026-10-11 | 28 | 1.8 | 26.36667 | 3 | 23.35556 | 21
VIALE 26 | P24 |  | Concreto | TORRE 2 PILOTE 60 | 2025-04-26 | 5/24/2025 12:00:00 AM |  | 28 | 24.5 | 23.3 | 95 | TREMIE | 28 | TREMIE-28-28 | 2026-10-11 | NUEVO | 2026-10-11 | 28 | -1.2 | 24.56667 | 3 | 24.18889 | 21
VIALE 26 | P26 |  | Concreto | TORRE 2 PILOTE 91 | 2025-04-28 | 5/26/2025 12:00:00 AM |  | 28 | 24.5 | 22.4 | 91 | TREMIE | 28 | TREMIE-28-28 | 2026-10-11 | NUEVO | 2026-10-11 | 28 | -2.1 | 24.03333 | 3 | 24.21111 | 21
VIALE 26 | P28 |  | Concreto | TORRE 2 PILOTE 68-89 | 2025-04-30 | 5/28/2025 12:00:00 AM |  | 28 | 24.5 | 22.3 | 91 | TREMIE | 28 | TREMIE-28-28 | 2026-10-11 | NUEVO | 2026-10-11 | 28 | -2.2 | 23.03333 | 3 | 26.33333 | 21
VIALE 26 | P29 |  | Concreto | TORRE 2 PILOTE 40 | 2025-04-30 | 5/28/2025 12:00:00 AM |  | 28 | 24.5 | 23.5 | 96 | TREMIE | 28 | TREMIE-28-28 | 2026-10-11 | NUEVO | 2026-10-11 | 28 | -1 | 24.63333 | 3 | 25.71111 | 21
VIALE 26 | P30 |  | Concreto | TORRE 2 PILOTE 26 | 2025-05-02 | 5/30/2025 12:00:00 AM |  | 28 | 24.5 | 23.4 | 95 | TREMIE | 28 | TREMIE-28-28 | 2026-10-11 | NUEVO | 2026-10-11 | 28 | -1.1 | 29.46667 | 3 | 26.82222 | 21
VIALE 26 | P31 |  | Concreto | TORRE 2 PILOTE 45 | 2025-05-05 | 6/2/2025 12:00:00 AM |  | 28 | 24.5 | 23.4 | 96 | TREMIE | 28 | TREMIE-28-28 | 2026-10-11 | NUEVO | 2026-10-11 | 28 | -1.1 | 24.5 | 3 | 24.53333 | 21
VIALE 26 | P34 |  | Concreto | TORRE 2 PILOTE 90-43 | 2025-05-07 | 6/4/2025 12:00:00 AM |  | 28 | 24.5 | 23.6 | 96 | TREMIE | 28 | TREMIE-28-28 | 2026-10-11 | NUEVO | 2026-10-11 | 28 | -0.9 | 22.63333 | 3 | 24.9 | 21
VIALE 26 | P35 |  | Concreto | TORRE 2 PILOTE 25-46 | 2025-05-08 | 6/5/2025 12:00:00 AM |  | 28 | 24.5 | 26.7 | 109 | TREMIE | 28 | TREMIE-28-28 | 2026-10-11 | NUEVO | 2026-10-11 | 28 | 2.2 | 24.9 | 3 | 25.46667 | 21
VIALE 26 | P38 |  | Concreto | TORRE 2 PILOTE 75 | 2025-05-10 | 6/7/2025 12:00:00 AM |  | 28 | 24.5 | 27.8 | 114 | TREMIE | 28 | TREMIE-28-28 | 2026-10-11 | NUEVO | 2026-10-11 | 28 | 3.3 | 25 | 3 | 26.17778 | 21
VIALE 26 | P4 |  | Concreto | TORRE 2 PILOTE 63 | 2025-03-01 | 4/9/2025 12:00:00 AM |  | 39 | 24.5 | 12.4 | 50 | TREMIE | 28 | TREMIE-28-39 | 2026-10-11 | NUEVO | 2026-10-11 | 28 | -12.1 | 22.86667 | 3 |  | 21
VIALE 26 | P43 |  | Concreto | TORRE 2 PILOTE 48 | 2025-05-15 | 6/12/2025 12:00:00 AM |  | 28 | 24.5 | 28.8 | 118 | TREMIE | 28 | TREMIE-28-28 | 2026-10-11 | NUEVO | 2026-10-11 | 28 | 4.3 | 25.6 | 3 | 22.68889 | 21
VIALE 26 | P44. |  | Concreto | TORRE 2 PILOTE 78 | 2025-05-15 | 6/12/2025 12:00:00 AM |  | 28 | 24.5 | 28.5 | 116 | TREMIE | 28 | TREMIE-28-28 | 2026-10-11 | NUEVO | 2026-10-11 | 28 | 4 | 28.1 | 3 | 23.21111 | 21
VIALE 26 | P49 |  | Concreto | TORRE 2 PILOTE 80 | 2025-05-21 | 6/18/2025 12:00:00 AM |  | 28 | 24.5 | 22.7 | 92 | TREMIE | 28 | TREMIE-28-28 | 2026-10-11 | NUEVO | 2026-10-11 | 28 | -1.8 | 24.76667 | 3 | 23.15556 | 21
VIALE 26 | P58 |  | Concreto | TORRE 2 PILOTE 84 | 2025-05-29 | 6/26/2025 12:00:00 AM |  | 28 | 24.5 | 24.9 | 101 | TREMIE | 28 | TREMIE-28-28 | 2026-10-11 | NUEVO | 2026-10-11 | 28 | 0.4 | 24.4 | 3 | 24.18889 | 21
VIALE 26 | P67 |  | Concreto | TORRE 2 PILOTE 31 | 2025-06-10 | 7/8/2025 12:00:00 AM |  | 28 | 24.5 | 24 | 98 | TREMIE | 28 | TREMIE-28-28 | 2026-10-11 | NUEVO | 2026-10-11 | 28 | -0.5 | 26.4 | 3 | 29.15556 | 21
VIALE 26 | P77 |  | Concreto | TORRE 2 PILOTE 23-32 | 2025-06-18 | 7/16/2025 12:00:00 AM |  | 28 | 24.5 | 21.9 | 89 | TREMIE | 28 | TREMIE-28-28 | 2026-10-11 | NUEVO | 2026-10-11 | 28 | -2.6 | 20.8 | 3 | 24.65556 | 21
VIALE 26 | P77. |  | Concreto | Torre 2 Pilote 92 | 2025-06-18 | 8/13/2025 12:00:00 AM |  | 56 | 24.5 | 22.7 | 93 | TREMIE | 28 | TREMIE-28-56 | 2026-10-11 | NUEVO | 2026-10-11 | 28 | -1.8 | 25.3 | 3 |  | 21
VIALE 26 | P83 |  | Concreto | Torre 2 Pilote 19-17 | 2025-06-25 | 7/23/2025 12:00:00 AM |  | 28 | 24.5 | 27.4 | 112 | TREMIE | 28 | TREMIE-28-28 | 2026-10-11 | NUEVO | 2026-10-11 | 28 | 2.9 | 24.7 | 3 | 25.54444 | 21
VIALE 26 | P84 |  | Concreto | Torre 2 Pilote 02-12 | 2025-06-26 | 7/24/2025 12:00:00 AM |  | 28 | 24.5 | 28.6 | 117 | TREMIE | 28 | TREMIE-28-28 | 2026-10-11 | NUEVO | 2026-10-11 | 28 | 4.1 | 25.66667 | 3 | 23.84444 | 21
VIALE 26 | PL 18 |  | Concreto | CIMENTACION PLATAFORMA ZARPA EJE A-9 VIGA Y ZAPATA 6-BCD | 2026-08-22 | 9/19/2026 12:00:00 AM |  | 28 | 21 | 17.6 | 84 | AUTOCOMPAC | 21 | AUTOCOMPAC-21-28 | 2026-10-11 | NUEVO | 2026-10-11 |  | -3.4 | 18.13333 | 3 | 27.25556 | 17.5
VIALE 26 | PL-08 |  | Concreto | Plataforma placa eje 11 a 9 entre B-C P1 | 2026-07-18 | 8/15/2026 12:00:00 AM |  | 28 | 21 | 21.1 | 100 | PLACA | 21 | PLACA-21-28 | 2026-10-11 | NUEVO | 2026-10-11 | 21 | 0.1 | 20.9 | 3 | 27 | 17.5
VIALE 26 | PL24 |  | Concreto | CIMEANTACION PLATAFORMA ZARPA Y ZAPATA EJE C-12 ZAPATA EJE E-6 | 2026-08-28 | 9/25/2026 12:00:00 AM |  | 28 | 21 | 18.9 | 90 | AUTOCOMPAC | 21 | AUTOCOMPAC-21-28 | 2026-10-11 | NUEVO | 2026-10-11 |  | -2.1 | 19.9 | 3 | 23.37778 | 17.5
VIALE 26 | SC 05 |  | Concreto | VIGAS CIMENTACION PLACA SUPERIOR EJE 1-3 ENTRE A Y F-SC | 2026-08-27 | 9/24/2026 12:00:00 AM |  | 28 | 21 | 19.8 | 94 | PLACA | 21 | PLACA-21-28 | 2026-10-11 | NUEVO | 2026-10-11 | 21 | -1.2 | 18.9 | 3 | 22.93333 | 17.5