## Sheet
Proyecto | OT | Cilindro N° | Código de mezcla | Tipo de mezcla | Localización | Toma | Recepción | Rotura | Publicación | Forma de falla | Edad (días) | Diámetro (mm) | Observaciones | Resistencia nominal (MPa) | Area (mm²) | Carga máxima (kN) | Resistencia (kg/cm²) | Resistencia (MPa) | Resistencia (%) | Referencia
27914 - ALBURA PPTO C | 581612 | 360 | 3000 | Concreto | Placa T4, P6, eje 1-4 / A-L, apto 603 - 604 | 2026-10-10 | 2026-10-16 | 2026-10-17 | 2026-10-19 | 3-Columnar | 7 | 102 |  | 21 | 8171.282 | 154.8 | 192.7 | 18.9 | 90 | 247
27914 - ALBURA PPTO C | 581612 | 360 | 3000 | Concreto | Placa T4, P6, eje 1-4 / A-L, apto 603 - 604 | 2026-10-10 | 2026-10-16 | 2026-10-17 | 2026-10-19 | 3-Columnar | 7 | 102 |  | 21 | 8171.282 | 157.6 | 196.8 | 19.3 | 91.9 | 247
27914 - ALBURA PPTO C | 581612 | 359 | 7000 | Concreto | Muro T4, 96, eje 9-12 / A-F, apto 611 - 607 | 2026-10-10 | 2026-10-16 | 2026-10-17 | 2026-10-19 | 3-Columnar | 7 | 102 |  | 49 | 8171.282 | 358.6 | 447.7 | 43.9 | 89.6 | 247
27914 - ALBURA PPTO C | 581612 | 359 | 7000 | Concreto | Muro T4, 96, eje 9-12 / A-F, apto 611 - 607 | 2026-10-10 | 2026-10-16 | 2026-10-17 | 2026-10-19 | 3-Columnar | 7 | 102 |  | 49 | 8171.282 | 360.8 | 450.7 | 44.2 | 90.2 | 247
27914 - ALBURA PPTO C | 581612 | 358 | 4000 | Concreto | Viga cabezal salón comunal, eje F / 5-3 | 2026-10-10 | 2026-10-16 | 2026-10-17 | 2026-10-19 | 4-Transversal | 7 | 102 |  | 28 | 8171.282 | 144.4 | 180.5 | 17.7 | 63.2 | 247
27914 - ALBURA PPTO C | 581612 | 358 | 4000 | Concreto | Viga cabezal salón comunal, eje F / 5-3 | 2026-10-10 | 2026-10-16 | 2026-10-17 | 2026-10-19 | 4-Transversal | 7 | 102 |  | 28 | 8171.282 | 140.3 | 175.4 | 17.2 | 61.4 | 247
27914 - ALBURA PPTO C | 581612 | 357 | 7000 | Concreto | Muro torre 3, P1, eje 5-7 / A-F | 2026-10-09 | 2026-10-16 | 2026-10-16 | 2026-10-19 | 3-Columnar | 7 | 102 |  | 49 | 8171.282 | 321.2 | 400.7 | 39.3 | 80.2 | 246
27914 - ALBURA PPTO C | 581612 | 357 | 7000 | Concreto | Muro torre 3, P1, eje 5-7 / A-F | 2026-10-09 | 2026-10-16 | 2026-10-16 | 2026-10-19 | 3-Columnar | 7 | 101 |  | 49 | 8011.847 | 310.7 | 395.7 | 38.8 | 79.2 | 246
27914 - ALBURA PPTO C | 581611 | 356 | 7000 | Concreto | Muro T4, P6, eje 12-15 / A-L, apto 609 - 610 | 2026-10-08 | 2026-10-15 | 2026-10-15 | 2026-10-19 | 3-Columnar | 7 | 102 |  | 49 | 8171.282 | 340.9 | 425.2 | 41.7 | 85.1 | 246
27914 - ALBURA PPTO C | 581611 | 356 | 7000 | Concreto | Muro T4, P6, eje 12-15 / A-L, apto 609 - 610 | 2026-10-08 | 2026-10-15 | 2026-10-15 | 2026-10-19 | 3-Columnar | 7 | 102 |  | 49 | 8171.282 | 354.8 | 442.6 | 43.4 | 88.6 | 246
27914 - ALBURA PPTO C | 581611 | 355 | 3000 | Concreto | Placa T4, P6, eje 6-4 / A-L, apto 605 - 602 | 2026-10-08 | 2026-10-15 | 2026-10-15 | 2026-10-19 | 3-Columnar | 7 | 102 |  | 21 | 8171.282 | 175.5 | 219.2 | 21.5 | 102.4 | 246
27914 - ALBURA PPTO C | 581611 | 355 | 3000 | Concreto | Placa T4, P6, eje 6-4 / A-L, apto 605 - 602 | 2026-10-08 | 2026-10-15 | 2026-10-15 | 2026-10-19 | 3-Columnar | 7 | 102 |  | 21 | 8171.282 | 173.1 | 216.2 | 21.2 | 101 | 246
27914 - ALBURA PPTO C | 581611 | 354 | 7000 | Concreto | Muro T3, P1, eje 4-7 / F-A | 2026-10-08 | 2026-10-15 | 2026-10-15 | 2026-10-19 | 3-Columnar | 7 | 102 |  | 49 | 8171.282 | 351.7 | 438.5 | 43 | 87.8 | 246
27914 - ALBURA PPTO C | 581611 | 354 | 7000 | Concreto | Muro T3, P1, eje 4-7 / F-A | 2026-10-08 | 2026-10-15 | 2026-10-15 | 2026-10-19 | 3-Columnar | 7 | 102 |  | 49 | 8171.282 | 360.1 | 449.7 | 44.1 | 90 | 246
27914 - ALBURA PPTO C | 581611 | 353 | 4500 | Concreto | Losa cimentación T8, P1, eje 12-15 / A-L | 2026-10-08 | 2026-10-15 | 2026-10-15 | 2026-10-19 | 3-Columnar | 7 | 102 |  | 31 | 8171.282 | 201.4 | 250.9 | 24.6 | 79.4 | 246
27914 - ALBURA PPTO C | 581611 | 353 | 4500 | Concreto | Losa cimentación T8, P1, eje 12-15 / A-L | 2026-10-08 | 2026-10-15 | 2026-10-15 | 2026-10-19 | 3-Columnar | 7 | 102 |  | 31 | 8171.282 | 202.3 | 252.9 | 24.8 | 80 | 246
27914 - ALBURA PPTO C | 581900 | 352 | 3000 | Concreto | Placa T4 P6 eje 6-8 / A-L apto 606 - 601 | 2026-10-07 | 2026-10-14 | 2026-10-14 | 2026-10-15 | 3-Columnar | 7 | 101 |  | 21 | 8011.847 | 163.1 | 208 | 20.4 | 97.1 | 244
27914 - ALBURA PPTO C | 581900 | 352 | 3000 | Concreto | Placa T4 P6 eje 6-8 / A-L apto 606 - 601 | 2026-10-07 | 2026-10-14 | 2026-10-14 | 2026-10-15 | 3-Columnar | 7 | 102 |  | 21 | 8171.282 | 170.6 | 213.1 | 20.9 | 99.5 | 244
27914 - ALBURA PPTO C | 581900 | 351 | 7000 | Concreto | Muro T4 P5 eje 4-1 / A-L apto 503 - 504 | 2026-10-07 | 2026-10-14 | 2026-10-14 | 2026-10-15 | 3-Columnar | 7 | 102 |  | 49 | 8171.282 | 381.9 | 476.2 | 46.7 | 95.3 | 244
27914 - ALBURA PPTO C | 581900 | 351 | 7000 | Concreto | Muro T4 P5 eje 4-1 / A-L apto 503 - 504 | 2026-10-07 | 2026-10-14 | 2026-10-14 | 2026-10-15 | 3-Columnar | 7 | 102 |  | 49 | 8171.282 | 360.2 | 449.7 | 44.1 | 90 | 244
27914 - ALBURA PPTO C | 581899 | 350 | 3000 | Concreto | Placa T4 P6 eje 10-8 / A-L apto 607 - 612 | 2026-10-06 | 2026-10-13 | 2026-10-13 | 2026-10-15 | 3-Columnar | 7 | 101 |  | 21 | 8011.847 | 175.8 | 223.3 | 21.9 | 104.3 | 243
27914 - ALBURA PPTO C | 581899 | 350 | 3000 | Concreto | Placa T4 P6 eje 10-8 / A-L apto 607 - 612 | 2026-10-06 | 2026-10-13 | 2026-10-13 | 2026-10-15 | 3-Columnar | 7 | 102 |  | 21 | 8171.282 | 190.1 | 237.6 | 23.3 | 111 | 243
27914 - ALBURA PPTO C | 581899 | 349 | 7000 | Concreto | Muro T3 P1 eje 1-3' / L-A | 2026-10-06 | 2026-10-13 | 2026-10-13 | 2026-10-15 | 3-Columnar | 7 | 102 |  | 49 | 8171.282 | 322.9 | 402.8 | 39.5 | 80.6 | 243
27914 - ALBURA PPTO C | 581899 | 349 | 7000 | Concreto | Muro T3 P1 eje 1-3' / L-A | 2026-10-06 | 2026-10-13 | 2026-10-13 | 2026-10-15 | 3-Columnar | 7 | 102 |  | 49 | 8171.282 | 315.7 | 393.6 | 38.6 | 78.8 | 243
27914 - ALBURA PPTO C | 581899 | 348 | 3000 | Concreto | Placa T4 P6 eje 10-12 / A-L apto 608 - 611 | 2026-10-05 | 2026-10-13 | 2026-10-12 | 2026-10-15 | 3-Columnar | 7 | 102 |  | 21 | 8171.282 | 190.9 | 238.6 | 23.4 | 111.4 | 243
27914 - ALBURA PPTO C | 581899 | 348 | 3000 | Concreto | Placa T4 P6 eje 10-12 / A-L apto 608 - 611 | 2026-10-05 | 2026-10-13 | 2026-10-12 | 2026-10-15 | 3-Columnar | 7 | 101 |  | 21 | 8011.847 | 180.9 | 230.5 | 22.6 | 107.6 | 243
27914 - ALBURA PPTO C | 581899 | 347 | 7000 | Concreto | Muro T4 P5 eje 4-6 / G-L, ejes 5-7 / E-A apto 505 - 502 | 2026-10-05 | 2026-10-13 | 2026-10-12 | 2026-10-15 | 3-Columnar | 7 | 102 |  | 49 | 8171.282 | 340.4 | 425.2 | 41.7 | 85.1 | 243
27914 - ALBURA PPTO C | 581899 | 347 | 7000 | Concreto | Muro T4 P5 eje 4-6 / G-L, ejes 5-7 / E-A apto 505 - 502 | 2026-10-05 | 2026-10-13 | 2026-10-12 | 2026-10-15 | 3-Columnar | 7 | 102 |  | 49 | 8171.282 | 350.9 | 437.5 | 42.9 | 87.6 | 243
27914 - ALBURA PPTO C | 581898 | 346 | 7000 | Concreto | Muro T4 P5 eje 7-9 / L-G apto 505 - 501 | 2026-10-03 | 2026-10-10 | 2026-10-17 | 2026-10-19 | 3-Columnar | 14 | 102 |  | 49 | 8171.282 | 410.2 | 511.9 | 50.2 | 102.4 | 247
27914 - ALBURA PPTO C | 581898 | 346 | 7000 | Concreto | Muro T4 P5 eje 7-9 / L-G apto 505 - 501 | 2026-10-03 | 2026-10-10 | 2026-10-17 | 2026-10-19 | 3-Columnar | 14 | 101 |  | 49 | 8011.847 | 397.5 | 505.8 | 49.6 | 101.2 | 247
27914 - ALBURA PPTO C | 581898 | 346 | 7000 | Concreto | Muro T4 P5 eje 7-9 / L-G apto 505 - 501 | 2026-10-03 | 2026-10-10 | 2026-10-10 | 2026-10-15 | 3-Columnar | 7 | 102 |  | 49 | 8171.282 | 380.8 | 475.2 | 46.6 | 95.1 | 242
27914 - ALBURA PPTO C | 581898 | 346 | 7000 | Concreto | Muro T4 P5 eje 7-9 / L-G apto 505 - 501 | 2026-10-03 | 2026-10-10 | 2026-10-10 | 2026-10-15 | 3-Columnar | 7 | 101 |  | 49 | 8011.847 | 365.2 | 465 | 45.6 | 93.1 | 242
27914 - ALBURA PPTO C | 581898 | 345 | 4500 | Concreto | Losa cimentación eje 9-12 / A-L | 2026-10-03 | 2026-10-10 | 2026-10-17 | 2026-10-19 | 3-Columnar | 14 | 102 |  | 31 | 8171.282 | 252.2 | 315.1 | 30.9 | 99.7 | 247
27914 - ALBURA PPTO C | 581898 | 345 | 4500 | Concreto | Losa cimentación eje 9-12 / A-L | 2026-10-03 | 2026-10-10 | 2026-10-17 | 2026-10-19 | 3-Columnar | 14 | 101 |  | 31 | 8011.847 | 244.4 | 311 | 30.5 | 98.4 | 247
27914 - ALBURA PPTO C | 581898 | 345 | 4500 | Concreto | Losa cimentación eje 9-12 / A-L | 2026-10-03 | 2026-10-10 | 2026-10-10 | 2026-10-15 | 3-Columnar | 7 | 102 |  | 31 | 8171.282 | 221 | 275.3 | 27 | 87.1 | 242
27914 - ALBURA PPTO C | 581898 | 345 | 4500 | Concreto | Losa cimentación eje 9-12 / A-L | 2026-10-03 | 2026-10-10 | 2026-10-10 | 2026-10-15 | 3-Columnar | 7 | 101 |  | 31 | 8011.847 | 208.6 | 265.1 | 26 | 83.9 | 242
27914 - ALBURA PPTO C | 581898 | 344 | 3000 | Concreto | Placa T4 P6 eje 12-15 / A-L apto 609 - 610 | 2026-10-03 | 2026-10-10 | 2026-10-17 | 2026-10-19 | 3-Columnar | 14 | 101 |  | 21 | 8011.847 | 192.7 | 245.8 | 24.1 | 114.8 | 247
27914 - ALBURA PPTO C | 581898 | 344 | 3000 | Concreto | Placa T4 P6 eje 12-15 / A-L apto 609 - 610 | 2026-10-03 | 2026-10-10 | 2026-10-17 | 2026-10-19 | 3-Columnar | 14 | 102 |  | 21 | 8171.282 | 195.6 | 243.7 | 23.9 | 113.8 | 247
27914 - ALBURA PPTO C | 581898 | 344 | 3000 | Concreto | Placa T4 P6 eje 12-15 / A-L apto 609 - 610 | 2026-10-03 | 2026-10-10 | 2026-10-10 | 2026-10-15 | 3-Columnar | 7 | 102 |  | 21 | 8171.282 | 175.5 | 219.2 | 21.5 | 102.4 | 242
27914 - ALBURA PPTO C | 581898 | 344 | 3000 | Concreto | Placa T4 P6 eje 12-15 / A-L apto 609 - 610 | 2026-10-03 | 2026-10-10 | 2026-10-10 | 2026-10-15 | 3-Columnar | 7 | 102 |  | 21 | 8171.282 | 173.8 | 217.2 | 21.3 | 101.4 | 242
27914 - ALBURA PPTO C | DC-1852 | 313 | G210200000 | Concreto | PISO 4 Placa Ejes 8 - 6 - A - L, Apto 406 - 401 | 2026-09-19 | 2026-10-08 | 2026-10-17 | 2026-10-19 | 2-Cónica y dividida | 28 | 102 |  | 21 | 8171.282 | 259.5 | 324.3 | 31.8 | 151.4 | 248
27914 - ALBURA PPTO C | DC-1852 | 313 | G210200000 | Concreto | PISO 4 Placa Ejes 8 - 6 - A - L, Apto 406 - 401 | 2026-09-19 | 2026-10-08 | 2026-10-17 | 2026-10-19 | 2-Cónica y dividida | 28 | 101 |  | 21 | 8011.847 | 257.5 | 327.3 | 32.1 | 152.9 | 248
27914 - ALBURA PPTO C | DC-1852 | 313 | G210200000 | Concreto | PISO 4 Placa Ejes 8 - 6 - A - L, Apto 406 - 401 | 2026-09-19 | 2026-10-08 | 2026-10-17 | 2026-10-19 | 2-Cónica y dividida | 28 | 102 |  | 21 | 8171.282 | 255.5 | 319.2 | 31.3 | 149 | 248
27914 - ALBURA PPTO C | DC-1852 | 312 | G210200000 | Concreto | PISO 4 Placa Ejes 10 - 8, G - L Apto 408 | 2026-09-18 | 2026-10-08 | 2026-10-16 | 2026-10-16 | 2-Cónica y dividida | 28 | 100 |  | 21 | 7853.982 | 263.5 | 341.6 | 33.5 | 159.5 | 245
27914 - ALBURA PPTO C | DC-1852 | 312 | G210200000 | Concreto | PISO 4 Placa Ejes 10 - 8, G - L Apto 408 | 2026-09-18 | 2026-10-08 | 2026-10-16 | 2026-10-16 | 2-Cónica y dividida | 28 | 102 |  | 21 | 8171.282 | 265.5 | 331.4 | 32.5 | 154.8 | 245
27914 - ALBURA PPTO C | DC-1852 | 312 | G210200000 | Concreto | PISO 4 Placa Ejes 10 - 8, G - L Apto 408 | 2026-09-18 | 2026-10-08 | 2026-10-16 | 2026-10-16 | 2-Cónica y dividida | 28 | 101 |  | 21 | 8011.847 | 262.5 | 334.5 | 32.8 | 156.2 | 245
27914 - ALBURA PPTO C | DC-1852 | 311 | Q480400000 | Concreto | Muros Piso 3 V6 Ejes 4 - 1, Ejes A - L Apto 303 - 304 | 2026-09-18 | 2026-10-08 | 2026-10-16 | 2026-10-16 | 2-Cónica y dividida | 28 | 101 |  | 49 | 8011.847 | 492.5 | 627.1 | 61.5 | 125.5 | 245
27914 - ALBURA PPTO C | DC-1852 | 311 | Q480400000 | Concreto | Muros Piso 3 V6 Ejes 4 - 1, Ejes A - L Apto 303 - 304 | 2026-09-18 | 2026-10-08 | 2026-10-16 | 2026-10-16 | 2-Cónica y dividida | 28 | 102 |  | 49 | 8171.282 | 490.5 | 611.8 | 60 | 122.4 | 245
27914 - ALBURA PPTO C | DC-1852 | 311 | Q480400000 | Concreto | Muros Piso 3 V6 Ejes 4 - 1, Ejes A - L Apto 303 - 304 | 2026-09-18 | 2026-10-08 | 2026-10-16 | 2026-10-16 | 2-Cónica y dividida | 28 | 101 |  | 49 | 8011.847 | 498.5 | 634.3 | 62.2 | 126.9 | 245
27914 - ALBURA PPTO C | DC-1852 | 310 | C310200000 | Concreto | LOSA CIMENTACIÓN T3 EJES 5 - 7, A - L | 2026-09-17 | 2026-10-08 | 2026-10-15 | 2026-10-16 | 2-Cónica y dividida | 28 | 102 |  | 31.5 | 8171.282 | 363.5 | 453.8 | 44.5 | 141.3 | 245
27914 - ALBURA PPTO C | DC-1852 | 310 | C310200000 | Concreto | LOSA CIMENTACIÓN T3 EJES 5 - 7, A - L | 2026-09-17 | 2026-10-08 | 2026-10-15 | 2026-10-16 | 2-Cónica y dividida | 28 | 100 |  | 31.5 | 7853.982 | 361.5 | 469.1 | 46 | 146 | 245
27914 - ALBURA PPTO C | DC-1852 | 310 | C310200000 | Concreto | LOSA CIMENTACIÓN T3 EJES 5 - 7, A - L | 2026-09-17 | 2026-10-08 | 2026-10-15 | 2026-10-16 | 2-Cónica y dividida | 28 | 101 |  | 31.5 | 8011.847 | 359.8 | 457.9 | 44.9 | 142.5 | 245
27914 - ALBURA PPTO C | DC-1852 | 309 | C280200000 | Concreto | PLATAFORMA EJES 6 - 7,E - H' | 2026-09-17 | 2026-10-08 | 2026-10-15 | 2026-10-16 | 2-Cónica y dividida | 28 | 101 |  | 28 | 8011.847 | 322.4 | 409.9 | 40.2 | 143.6 | 245
27914 - ALBURA PPTO C | DC-1852 | 309 | C280200000 | Concreto | PLATAFORMA EJES 6 - 7,E - H' | 2026-09-17 | 2026-10-08 | 2026-10-15 | 2026-10-16 | 2-Cónica y dividida | 28 | 100 |  | 28 | 7853.982 | 320.3 | 416 | 40.8 | 145.7 | 245
27914 - ALBURA PPTO C | DC-1852 | 309 | C280200000 | Concreto | PLATAFORMA EJES 6 - 7,E - H' | 2026-09-17 | 2026-10-08 | 2026-10-15 | 2026-10-16 | 2-Cónica y dividida | 28 | 102 |  | 28 | 8171.282 | 323.2 | 403.8 | 39.6 | 141.4 | 245
27914 - ALBURA PPTO C | DC-1852 | 308 | G210200000 | Concreto | Placa Ejes 12 - 10, A - L Apto 411 - 408 | 2026-09-16 | 2026-10-08 | 2026-10-14 | 2026-10-16 | 2-Cónica y dividida | 28 | 102 |  | 21 | 8171.282 | 287.5 | 358.9 | 35.2 | 167.6 | 245
27914 - ALBURA PPTO C | DC-1852 | 308 | G210200000 | Concreto | Placa Ejes 12 - 10, A - L Apto 411 - 408 | 2026-09-16 | 2026-10-08 | 2026-10-14 | 2026-10-16 | 2-Cónica y dividida | 28 | 100 |  | 21 | 7853.982 | 285.5 | 371.2 | 36.4 | 173.3 | 245
27914 - ALBURA PPTO C | DC-1852 | 308 | G210200000 | Concreto | Placa Ejes 12 - 10, A - L Apto 411 - 408 | 2026-09-16 | 2026-10-08 | 2026-10-14 | 2026-10-16 | 2-Cónica y dividida | 28 | 100 |  | 21 | 7853.982 | 282.5 | 367.1 | 36 | 171.4 | 245
27914 - ALBURA PPTO C | DC-1852 | 307 | Q480400000 | Concreto | Muros Piso 3 V5 Ejes 7 - 5, A - G, 5 - 4 y G - L Apto 305 - 301 | 2026-09-16 | 2026-10-08 | 2026-10-14 | 2026-10-16 | 5-Fractura extremos | 28 | 102 |  | 49 | 8171.282 | 515.5 | 643.4 | 63.1 | 128.8 | 245
27914 - ALBURA PPTO C | DC-1852 | 307 | Q480400000 | Concreto | Muros Piso 3 V5 Ejes 7 - 5, A - G, 5 - 4 y G - L Apto 305 - 301 | 2026-09-16 | 2026-10-08 | 2026-10-14 | 2026-10-16 | 5-Fractura extremos | 28 | 100 |  | 49 | 7853.982 | 513.5 | 666.9 | 65.4 | 133.5 | 245
27914 - ALBURA PPTO C | DC-1852 | 307 | Q480400000 | Concreto | Muros Piso 3 V5 Ejes 7 - 5, A - G, 5 - 4 y G - L Apto 305 - 301 | 2026-09-16 | 2026-10-08 | 2026-10-14 | 2026-10-16 | 5-Fractura extremos | 28 | 102 |  | 49 | 8171.282 | 511.5 | 638.3 | 62.6 | 127.8 | 245
27914 - ALBURA PPTO C | DC-1852 | 306 | C280200000 | Concreto | Plataforma Ejes 10 - 13, H - J | 2026-09-16 | 2026-10-08 | 2026-10-14 | 2026-10-16 | 2-Cónica y dividida | 28 | 100 |  | 28 | 7853.982 | 304.4 | 395.7 | 38.8 | 138.6 | 245
27914 - ALBURA PPTO C | DC-1852 | 306 | C280200000 | Concreto | Plataforma Ejes 10 - 13, H - J | 2026-09-16 | 2026-10-08 | 2026-10-14 | 2026-10-16 | 2-Cónica y dividida | 28 | 101 |  | 28 | 8011.847 | 303 | 385.5 | 37.8 | 135 | 245
27914 - ALBURA PPTO C | DC-1852 | 306 | C280200000 | Concreto | Plataforma Ejes 10 - 13, H - J | 2026-09-16 | 2026-10-08 | 2026-10-14 | 2026-10-16 | 2-Cónica y dividida | 28 | 100 |  | 28 | 7853.982 | 299.6 | 388.5 | 38.1 | 136.1 | 245
27914 - ALBURA PPTO C | DC-1852 | 305 | C280200000 | Concreto | Plataforma Ejes 10 - 13,Ejes H - J | 2026-09-16 | 2026-10-08 | 2026-10-14 | 2026-10-16 | 2-Cónica y dividida | 28 | 100 |  | 28 | 7853.982 | 302.3 | 392.6 | 38.5 | 137.5 | 245
27914 - ALBURA PPTO C | DC-1852 | 305 | C280200000 | Concreto | Plataforma Ejes 10 - 13,Ejes H - J | 2026-09-16 | 2026-10-08 | 2026-10-14 | 2026-10-16 | 2-Cónica y dividida | 28 | 102 |  | 28 | 8171.282 | 300 | 374.2 | 36.7 | 131.1 | 245
27914 - ALBURA PPTO C | DC-1852 | 305 | C280200000 | Concreto | Plataforma Ejes 10 - 13,Ejes H - J | 2026-09-16 | 2026-10-08 | 2026-10-14 | 2026-10-16 | 2-Cónica y dividida | 28 | 102 |  | 28 | 8171.282 | 293.5 | 366.1 | 35.9 | 128.2 | 245
27914 - ALBURA PPTO C | DC-1852 | 304 | G210200000 | Concreto | Placa Ejes 15 - 12, A - L, Apto 409 - 410 | 2026-09-15 | 2026-10-08 | 2026-10-13 | 2026-10-14 | 2-Cónica y dividida | 28 | 102 |  | 21 | 8171.282 | 282.8 | 352.8 | 34.6 | 164.8 | 241
27914 - ALBURA PPTO C | DC-1852 | 304 | G210200000 | Concreto | Placa Ejes 15 - 12, A - L, Apto 409 - 410 | 2026-09-15 | 2026-10-08 | 2026-10-13 | 2026-10-14 | 2-Cónica y dividida | 28 | 102 |  | 21 | 8171.282 | 280.8 | 350.8 | 34.4 | 163.8 | 241
27914 - ALBURA PPTO C | DC-1852 | 304 | G210200000 | Concreto | Placa Ejes 15 - 12, A - L, Apto 409 - 410 | 2026-09-15 | 2026-10-08 | 2026-10-13 | 2026-10-14 | 2-Cónica y dividida | 28 | 100 |  | 21 | 7853.982 | 278.8 | 362 | 35.5 | 169 | 241
27914 - ALBURA PPTO C | DC-1852 | 303 | Q480400000 | Concreto | Muros Piso 3 V3 Ejes 11 - 7 Ejes G - L Apto 307 - 308 | 2026-09-15 | 2026-10-08 | 2026-10-13 | 2026-10-14 | 2-Cónica y dividida | 28 | 101 |  | 49 | 8011.847 | 535.5 | 681.2 | 66.8 | 136.3 | 241
27914 - ALBURA PPTO C | DC-1852 | 303 | Q480400000 | Concreto | Muros Piso 3 V3 Ejes 11 - 7 Ejes G - L Apto 307 - 308 | 2026-09-15 | 2026-10-08 | 2026-10-13 | 2026-10-14 | 2-Cónica y dividida | 28 | 102 |  | 49 | 8171.282 | 533.5 | 665.9 | 65.3 | 133.3 | 241
27914 - ALBURA PPTO C | DC-1852 | 303 | Q480400000 | Concreto | Muros Piso 3 V3 Ejes 11 - 7 Ejes G - L Apto 307 - 308 | 2026-09-15 | 2026-10-08 | 2026-10-13 | 2026-10-14 | 2-Cónica y dividida | 28 | 100 |  | 49 | 7853.982 | 531.5 | 690.4 | 67.7 | 138.2 | 241
27914 - ALBURA PPTO C | DC-1852 | 302 | C310200000 | Concreto | Losa Cimentación T3, Ejes 1 - 4, A - L | 2026-09-15 | 2026-10-08 | 2026-10-13 | 2026-10-14 | 2-Cónica y dividida | 28 | 102 |  | 31.5 | 8171.282 | 337.5 | 421.1 | 41.3 | 131.1 | 241
27914 - ALBURA PPTO C | DC-1852 | 302 | C310200000 | Concreto | Losa Cimentación T3, Ejes 1 - 4, A - L | 2026-09-15 | 2026-10-08 | 2026-10-13 | 2026-10-14 | 2-Cónica y dividida | 28 | 100 |  | 31.5 | 7853.982 | 335.8 | 436.4 | 42.8 | 135.9 | 241
27914 - ALBURA PPTO C | DC-1852 | 302 | C310200000 | Concreto | Losa Cimentación T3, Ejes 1 - 4, A - L | 2026-09-15 | 2026-10-08 | 2026-10-13 | 2026-10-14 | 2-Cónica y dividida | 28 | 100 |  | 31.5 | 7853.982 | 332.5 | 431.3 | 42.3 | 134.3 | 241
27914 - ALBURA PPTO C | DC-1852 | 301 | C310200000 | Concreto | Vigas Cimentación T3 Ejes 9 - 11, A - L | 2026-09-14 | 2026-10-08 | 2026-10-12 | 2026-10-14 | 2-Cónica y dividida | 28 | 100 |  | 31.5 | 7853.982 | 308.9 | 400.7 | 39.3 | 124.8 | 241
27914 - ALBURA PPTO C | DC-1852 | 301 | C310200000 | Concreto | Vigas Cimentación T3 Ejes 9 - 11, A - L | 2026-09-14 | 2026-10-08 | 2026-10-12 | 2026-10-14 | 2-Cónica y dividida | 28 | 100 |  | 31.5 | 7853.982 | 305.4 | 396.7 | 38.9 | 123.5 | 241
27914 - ALBURA PPTO C | DC-1852 | 301 | C310200000 | Concreto | Vigas Cimentación T3 Ejes 9 - 11, A - L | 2026-09-14 | 2026-10-08 | 2026-10-12 | 2026-10-14 | 2-Cónica y dividida | 28 | 102 |  | 31.5 | 8171.282 | 300.3 | 375.3 | 36.8 | 116.8 | 241
27914 - ALBURA PPTO C | DC-1852 | 300 | Q480400000 | Concreto | Muros Piso 3 V3 Ejes 11 - 7 Ejes G - L Apto 307 - 308 | 2026-09-14 | 2026-10-08 | 2026-10-12 | 2026-10-14 | 2-Cónica y dividida | 28 | 102 |  | 49 | 8171.282 | 477.9 | 596.5 | 58.5 | 119.4 | 241
27914 - ALBURA PPTO C | DC-1852 | 300 | Q480400000 | Concreto | Muros Piso 3 V3 Ejes 11 - 7 Ejes G - L Apto 307 - 308 | 2026-09-14 | 2026-10-08 | 2026-10-12 | 2026-10-14 | 2-Cónica y dividida | 28 | 100 |  | 49 | 7853.982 | 480.3 | 624.1 | 61.2 | 124.9 | 241
27914 - ALBURA PPTO C | DC-1852 | 300 | Q480400000 | Concreto | Muros Piso 3 V3 Ejes 11 - 7 Ejes G - L Apto 307 - 308 | 2026-09-14 | 2026-10-08 | 2026-10-12 | 2026-10-14 | 2-Cónica y dividida | 28 | 102 |  | 49 | 8171.282 | 472.3 | 589.4 | 57.8 | 118 | 241
27914 - ALBURA PPTO C | DC-1852 | 299 | C310200000 | Concreto | Vigas Cimentación T3 Ejes 9 - 11, A - L | 2026-09-14 | 2026-10-08 | 2026-10-12 | 2026-10-14 | 2-Cónica y dividida | 28 | 101 |  | 31.5 | 8011.847 | 342.9 | 436.4 | 42.8 | 135.9 | 241
27914 - ALBURA PPTO C | DC-1852 | 299 | C310200000 | Concreto | Vigas Cimentación T3 Ejes 9 - 11, A - L | 2026-09-14 | 2026-10-08 | 2026-10-12 | 2026-10-14 | 2-Cónica y dividida | 28 | 102 |  | 31.5 | 8171.282 | 340.3 | 424.2 | 41.6 | 132.1 | 241
27914 - ALBURA PPTO C | DC-1852 | 299 | C310200000 | Concreto | Vigas Cimentación T3 Ejes 9 - 11, A - L | 2026-09-14 | 2026-10-08 | 2026-10-12 | 2026-10-14 | 2-Cónica y dividida | 28 | 101 |  | 31.5 | 8011.847 | 336.5 | 428.3 | 42 | 133.3 | 241
27914 - ALBURA PPTO C | DC-1852 | 298 | G210200000 | Concreto | Placa T4 Ejes 2 - 4, Ejes G - F Pasillo | 2026-09-12 | 2026-10-08 | 2026-10-10 | 2026-10-14 | 2-Cónica y dividida | 28 | 102 |  | 21 | 8171.282 | 246.8 | 308 | 30.2 | 143.8 | 240
27914 - ALBURA PPTO C | DC-1852 | 298 | G210200000 | Concreto | Placa T4 Ejes 2 - 4, Ejes G - F Pasillo | 2026-09-12 | 2026-10-08 | 2026-10-10 | 2026-10-14 | 2-Cónica y dividida | 28 | 101 |  | 21 | 8011.847 | 243.1 | 309 | 30.3 | 144.3 | 240
27914 - ALBURA PPTO C | DC-1852 | 298 | G210200000 | Concreto | Placa T4 Ejes 2 - 4, Ejes G - F Pasillo | 2026-09-12 | 2026-10-08 | 2026-10-10 | 2026-10-14 | 2-Cónica y dividida | 28 | 101 |  | 21 | 8011.847 | 244.5 | 311 | 30.5 | 145.2 | 240
27914 - ALBURA PPTO C | DC-1852 | 297 | G2102000000 | Concreto | Placa T4 Ejes 1 - 4 Ejes A - L 303 - 304 | 2026-09-11 | 2026-10-08 | 2026-10-09 | 2026-10-14 | 2-Cónica y dividida | 28 | 102 |  | 21 | 8171.282 | 256.3 | 320.2 | 31.4 | 149.5 | 240
27914 - ALBURA PPTO C | DC-1852 | 297 | G2102000000 | Concreto | Placa T4 Ejes 1 - 4 Ejes A - L 303 - 304 | 2026-09-11 | 2026-10-08 | 2026-10-09 | 2026-10-14 | 2-Cónica y dividida | 28 | 102 |  | 21 | 8171.282 | 251.2 | 313.1 | 30.7 | 146.2 | 240
27914 - ALBURA PPTO C | DC-1852 | 297 | G2102000000 | Concreto | Placa T4 Ejes 1 - 4 Ejes A - L 303 - 304 | 2026-09-11 | 2026-10-08 | 2026-10-09 | 2026-10-14 | 2-Cónica y dividida | 28 | 101 |  | 21 | 8011.847 | 247.8 | 315.1 | 30.9 | 147.1 | 240
27914 - ALBURA PPTO C | DC-1852 | 296 | Q480400000 | Concreto | Muros Piso 3 V2 Ejes 12 - 10, Ejes A - G Apto 310 - 311 | 2026-09-11 | 2026-10-08 | 2026-10-09 | 2026-10-14 | 2-Cónica y dividida | 28 | 102 |  | 49 | 8171.282 | 521.4 | 650.6 | 63.8 | 130.2 | 240
27914 - ALBURA PPTO C | DC-1852 | 296 | Q480400000 | Concreto | Muros Piso 3 V2 Ejes 12 - 10, Ejes A - G Apto 310 - 311 | 2026-09-11 | 2026-10-08 | 2026-10-09 | 2026-10-14 | 2-Cónica y dividida | 28 | 102 |  | 49 | 8171.282 | 516.1 | 644.5 | 63.2 | 129 | 240
27914 - ALBURA PPTO C | DC-1852 | 296 | Q480400000 | Concreto | Muros Piso 3 V2 Ejes 12 - 10, Ejes A - G Apto 310 - 311 | 2026-09-11 | 2026-10-08 | 2026-10-09 | 2026-10-14 | 2-Cónica y dividida | 28 | 102 |  | 49 | 8171.282 | 514.8 | 642.4 | 63 | 128.6 | 240
27914 - ALBURA PPTO C | 581897 | 343 | 7000 | Concreto | Muro T4 P5 eje 11-7 / L-G apto 506 - 507 | 2026-10-02 | 2026-10-08 | 2026-10-16 | 2026-10-19 | 3-Columnar | 14 | 101 |  | 49 | 8011.847 | 391.6 | 498.6 | 48.9 | 99.8 | 246
27914 - ALBURA PPTO C | 581897 | 343 | 7000 | Concreto | Muro T4 P5 eje 11-7 / L-G apto 506 - 507 | 2026-10-02 | 2026-10-08 | 2026-10-16 | 2026-10-19 | 3-Columnar | 14 | 102 |  | 49 | 8171.282 | 400.3 | 499.7 | 49 | 100 | 246
27914 - ALBURA PPTO C | 581897 | 343 | 7000 | Concreto | Muro T4 P5 eje 11-7 / L-G apto 506 - 507 | 2026-10-02 | 2026-10-08 | 2026-10-09 | 2026-10-15 | 3-Columnar | 7 | 102 |  | 49 | 8171.282 | 350.3 | 437.5 | 42.9 | 87.6 | 242
27914 - ALBURA PPTO C | 581897 | 343 | 7000 | Concreto | Muro T4 P5 eje 11-7 / L-G apto 506 - 507 | 2026-10-02 | 2026-10-08 | 2026-10-09 | 2026-10-15 | 3-Columnar | 7 | 102 |  | 49 | 8171.282 | 345 | 430.3 | 42.2 | 86.1 | 242
27914 - ALBURA PPTO C | 581897 | 342 | 4000 | Concreto | Viga salón comunal T3 eje A-D | 2026-10-02 | 2026-10-08 | 2026-10-16 | 2026-10-19 | 3-Columnar | 14 | 101 |  | 28 | 8011.847 | 226.1 | 287.6 | 28.2 | 100.7 | 246
27914 - ALBURA PPTO C | 581897 | 342 | 4000 | Concreto | Viga salón comunal T3 eje A-D | 2026-10-02 | 2026-10-08 | 2026-10-16 | 2026-10-19 | 3-Columnar | 14 | 101 |  | 28 | 8011.847 | 226.2 | 287.6 | 28.2 | 100.7 | 246
27914 - ALBURA PPTO C | 581897 | 342 | 4000 | Concreto | Viga salón comunal T3 eje A-D | 2026-10-02 | 2026-10-08 | 2026-10-09 | 2026-10-15 | 3-Columnar | 7 | 102 |  | 28 | 8171.282 | 210.1 | 262.1 | 25.7 | 91.8 | 242
27914 - ALBURA PPTO C | 581897 | 342 | 4000 | Concreto | Viga salón comunal T3 eje A-D | 2026-10-02 | 2026-10-08 | 2026-10-09 | 2026-10-15 | 3-Columnar | 7 | 102 |  | 28 | 8171.282 | 214.8 | 268.2 | 26.3 | 93.9 | 242
27914 - ALBURA PPTO C | 581897 | 341 | G210200000 | Concreto | Placa P5 T4, eje 1-4 / A-L apto 503 - 504 | 2026-10-01 | 2026-10-08 | 2026-10-15 | 2026-10-19 | 3-Columnar | 14 | 102 |  | 21 | 8171.282 | 205.9 | 257 | 25.2 | 120 | 246
27914 - ALBURA PPTO C | 581897 | 341 | G210200000 | Concreto | Placa P5 T4, eje 1-4 / A-L apto 503 - 504 | 2026-10-01 | 2026-10-08 | 2026-10-15 | 2026-10-19 | 3-Columnar | 14 | 102 |  | 21 | 8171.282 | 210.4 | 262.1 | 25.7 | 122.4 | 246
27914 - ALBURA PPTO C | 581897 | 341 | G210200000 | Concreto | Placa P5 T4, eje 1-4 / A-L apto 503 - 504 | 2026-10-01 | 2026-10-08 | 2026-10-08 | 2026-10-09 | 3-Columnar | 7 | 102 |  | 21 | 8171.282 | 170.6 | 213.1 | 20.9 | 99.5 | 238
27914 - ALBURA PPTO C | 581897 | 341 | G210200000 | Concreto | Placa P5 T4, eje 1-4 / A-L apto 503 - 504 | 2026-10-01 | 2026-10-08 | 2026-10-08 | 2026-10-09 | 3-Columnar | 7 | 102 |  | 21 | 8171.282 | 170.7 | 213.1 | 20.9 | 99.5 | 238
27914 - ALBURA PPTO C | 581897 | 340 | Q480400000 | Concreto | Muros P5 T4, ejes A-G / 12-9 apto 511 - 508 | 2026-10-01 | 2026-10-08 | 2026-10-15 | 2026-10-19 | 3-Columnar | 14 | 102 |  | 49 | 8171.282 | 415.4 | 518 | 50.8 | 103.7 | 246
27914 - ALBURA PPTO C | 581897 | 340 | Q480400000 | Concreto | Muros P5 T4, ejes A-G / 12-9 apto 511 - 508 | 2026-10-01 | 2026-10-08 | 2026-10-15 | 2026-10-19 | 3-Columnar | 14 | 102 |  | 49 | 8171.282 | 410.3 | 511.9 | 50.2 | 102.4 | 246
27914 - ALBURA PPTO C | 581897 | 340 | Q480400000 | Concreto | Muros P5 T4, ejes A-G / 12-9 apto 511 - 508 | 2026-10-01 | 2026-10-08 | 2026-10-08 | 2026-10-09 | 3-Columnar | 7 | 102 |  | 49 | 8171.282 | 343.4 | 428.3 | 42 | 85.7 | 238
27914 - ALBURA PPTO C | 581897 | 340 | Q480400000 | Concreto | Muros P5 T4, ejes A-G / 12-9 apto 511 - 508 | 2026-10-01 | 2026-10-08 | 2026-10-08 | 2026-10-09 | 3-Columnar | 7 | 101 |  | 49 | 8011.847 | 318.1 | 404.8 | 39.7 | 81 | 238
27914 - ALBURA PPTO C | 581896 | 339 | 7000 | Concreto | Muros torre 4, piso 5, eje 12-15 al Apto 509 - 510 | 2026-09-30 | 2026-10-07 | 2026-10-14 | 2026-10-15 | 3-Columnar | 14 | 102 |  | 49 | 8171.282 | 386.1 | 482.3 | 47.3 | 96.5 | 244
27914 - ALBURA PPTO C | 581896 | 339 | 7000 | Concreto | Muros torre 4, piso 5, eje 12-15 al Apto 509 - 510 | 2026-09-30 | 2026-10-07 | 2026-10-14 | 2026-10-15 | 3-Columnar | 14 | 101 |  | 49 | 8011.847 | 374.4 | 476.2 | 46.7 | 95.3 | 244
27914 - ALBURA PPTO C | 581896 | 339 | 7000 | Concreto | Muros torre 4, piso 5, eje 12-15 al Apto 509 - 510 | 2026-09-30 | 2026-10-07 | 2026-10-07 | 2026-10-08 | 3-Columnar | 7 | 102 |  | 49 | 8171.282 | 325.6 | 405.8 | 39.8 | 81.2 | 236
27914 - ALBURA PPTO C | 581896 | 339 | 7000 | Concreto | Muros torre 4, piso 5, eje 12-15 al Apto 509 - 510 | 2026-09-30 | 2026-10-07 | 2026-10-07 | 2026-10-08 | 4-Transversal | 7 | 101 |  | 49 | 8011.847 | 305 | 388.5 | 38.1 | 77.8 | 236
27914 - ALBURA PPTO C | 581896 | 338 | 3000 | Concreto | Placa torre 4, piso 5, eje 4-6 / L-A, apto 502 - 505 | 2026-09-30 | 2026-10-07 | 2026-10-14 | 2026-10-15 | 3-Columnar | 14 | 102 |  | 21 | 8171.282 | 183.6 | 229.4 | 22.5 | 107.1 | 244
27914 - ALBURA PPTO C | 581896 | 338 | 3000 | Concreto | Placa torre 4, piso 5, eje 4-6 / L-A, apto 502 - 505 | 2026-09-30 | 2026-10-07 | 2026-10-14 | 2026-10-15 | 3-Columnar | 14 | 101 |  | 21 | 8011.847 | 177.6 | 226.4 | 22.2 | 105.7 | 244
27914 - ALBURA PPTO C | 581896 | 338 | 3000 | Concreto | Placa torre 4, piso 5, eje 4-6 / L-A, apto 502 - 505 | 2026-09-30 | 2026-10-07 | 2026-10-07 | 2026-10-08 | 3-Columnar | 7 | 102 |  | 21 | 8171.282 | 146.5 | 182.5 | 17.9 | 85.2 | 236
27914 - ALBURA PPTO C | 581896 | 338 | 3000 | Concreto | Placa torre 4, piso 5, eje 4-6 / L-A, apto 502 - 505 | 2026-09-30 | 2026-10-07 | 2026-10-07 | 2026-10-08 | 3-Columnar | 7 | 102 |  | 21 | 8171.282 | 150.1 | 187.6 | 18.4 | 87.6 | 236
27914 - ALBURA PPTO C | 581896 | 337 | 3000 | Concreto | Escalera torre 4, piso 2 al piso 3 E1 | 2026-09-30 | 2026-10-07 | 2026-10-14 | 2026-10-15 | 3-Columnar | 14 | 102 |  | 21 | 8171.282 | 214.4 | 267.2 | 26.2 | 124.8 | 244
27914 - ALBURA PPTO C | 581896 | 337 | 3000 | Concreto | Escalera torre 4, piso 2 al piso 3 E1 | 2026-09-30 | 2026-10-07 | 2026-10-14 | 2026-10-15 | 3-Columnar | 14 | 101 |  | 21 | 8011.847 | 210.6 | 268.2 | 26.3 | 125.2 | 244
27914 - ALBURA PPTO C | 581896 | 337 | 3000 | Concreto | Escalera torre 4, piso 2 al piso 3 E1 | 2026-09-30 | 2026-10-07 | 2026-10-07 | 2026-10-08 | 3-Columnar | 7 | 102 |  | 21 | 8171.282 | 184.1 | 229.4 | 22.5 | 107.1 | 236
27914 - ALBURA PPTO C | 581896 | 337 | 3000 | Concreto | Escalera torre 4, piso 2 al piso 3 E1 | 2026-09-30 | 2026-10-07 | 2026-10-07 | 2026-10-08 | 3-Columnar | 7 | 102 |  | 21 | 8171.282 | 187 | 233.5 | 22.9 | 109 | 236
27914 - ALBURA PPTO C | 581895 | 336 | 7000 | Concreto | Muro torre 4, piso 4, eje 1-4 / A-L, apto 403 - 404 | 2026-09-29 | 2026-10-06 | 2026-10-13 | 2026-10-15 | 3-Columnar | 14 | 102 |  | 49 | 8171.282 | 473.1 | 590.4 | 57.9 | 118.2 | 243
27914 - ALBURA PPTO C | 581895 | 336 | 7000 | Concreto | Muro torre 4, piso 4, eje 1-4 / A-L, apto 403 - 404 | 2026-09-29 | 2026-10-06 | 2026-10-13 | 2026-10-15 | 3-Columnar | 14 | 102 |  | 49 | 8171.282 | 475.4 | 593.5 | 58.2 | 118.8 | 243
27914 - ALBURA PPTO C | 581895 | 336 | 7000 | Concreto | Muro torre 4, piso 4, eje 1-4 / A-L, apto 403 - 404 | 2026-09-29 | 2026-10-06 | 2026-10-06 | 2026-10-08 | 3-Columnar | 7 | 102 |  | 49 | 8171.282 | 400.9 | 500.7 | 49.1 | 100.2 | 235
27914 - ALBURA PPTO C | 581895 | 336 | 7000 | Concreto | Muro torre 4, piso 4, eje 1-4 / A-L, apto 403 - 404 | 2026-09-29 | 2026-10-06 | 2026-10-06 | 2026-10-08 | 3-Columnar | 7 | 101 |  | 49 | 8011.847 | 380.4 | 484.4 | 47.5 | 96.9 | 235
27914 - ALBURA PPTO C | 581895 | 335 | 3000 | Concreto | Placa torre 4, piso 5, eje 8-6 / A-L, apto 506 - 501 | 2026-09-29 | 2026-10-06 | 2026-10-13 | 2026-10-15 | 3-Columnar | 14 | 101 |  | 21 | 8011.847 | 210.7 | 268.2 | 26.3 | 125.2 | 243
27914 - ALBURA PPTO C | 581895 | 335 | 3000 | Concreto | Placa torre 4, piso 5, eje 8-6 / A-L, apto 506 - 501 | 2026-09-29 | 2026-10-06 | 2026-10-13 | 2026-10-15 | 3-Columnar | 14 | 102 |  | 21 | 8171.282 | 220.7 | 275.3 | 27 | 128.6 | 243
27914 - ALBURA PPTO C | 581895 | 335 | 3000 | Concreto | Placa torre 4, piso 5, eje 8-6 / A-L, apto 506 - 501 | 2026-09-29 | 2026-10-06 | 2026-10-06 | 2026-10-08 | 3-Columnar | 7 | 102 |  | 21 | 8171.282 | 200 | 249.8 | 24.5 | 116.7 | 235
27914 - ALBURA PPTO C | 581895 | 335 | 3000 | Concreto | Placa torre 4, piso 5, eje 8-6 / A-L, apto 506 - 501 | 2026-09-29 | 2026-10-06 | 2026-10-06 | 2026-10-08 | 3-Columnar | 7 | 101 |  | 21 | 8011.847 | 191.9 | 244.7 | 24 | 114.3 | 235
27914 - ALBURA PPTO C | 581895 | 334 | 4000 | Concreto | Plataforma torre 3, eje 7-9 / H-J semisótano | 2026-09-29 | 2026-10-06 | 2026-10-13 | 2026-10-15 | 3-Columnar | 14 | 101 |  | 28 | 8011.847 | 226.1 | 287.6 | 28.2 | 100.7 | 243
27914 - ALBURA PPTO C | 581895 | 334 | 4000 | Concreto | Plataforma torre 3, eje 7-9 / H-J semisótano | 2026-09-29 | 2026-10-06 | 2026-10-13 | 2026-10-15 | 3-Columnar | 14 | 101 |  | 28 | 8011.847 | 220.5 | 280.4 | 27.5 | 98.2 | 243
27914 - ALBURA PPTO C | 581895 | 334 | 4000 | Concreto | Plataforma torre 3, eje 7-9 / H-J semisótano | 2026-09-29 | 2026-10-06 | 2026-10-06 | 2026-10-08 | 3-Columnar | 7 | 102 |  | 28 | 8171.282 | 205.9 | 257 | 25.2 | 90 | 235
27914 - ALBURA PPTO C | 581895 | 334 | 4000 | Concreto | Plataforma torre 3, eje 7-9 / H-J semisótano | 2026-09-29 | 2026-10-06 | 2026-10-06 | 2026-10-08 | 3-Columnar | 7 | 101 |  | 28 | 8011.847 | 200.3 | 254.9 | 25 | 89.3 | 235
27914 - ALBURA PPTO C | 581895 | 333 | 4500 | Concreto | Viga cimentación torre 3, eje 12-15 / A-L | 2026-09-29 | 2026-10-06 | 2026-10-13 | 2026-10-15 | 3-Columnar | 14 | 102 |  | 31 | 8171.282 | 272.1 | 339.6 | 33.3 | 107.4 | 243
27914 - ALBURA PPTO C | 581895 | 333 | 4500 | Concreto | Viga cimentación torre 3, eje 12-15 / A-L | 2026-09-29 | 2026-10-06 | 2026-10-13 | 2026-10-15 | 3-Columnar | 14 | 101 |  | 31 | 8011.847 | 265.4 | 337.5 | 33.1 | 106.8 | 243
27914 - ALBURA PPTO C | 581895 | 333 | 4500 | Concreto | Viga cimentación torre 3, eje 12-15 / A-L | 2026-09-29 | 2026-10-06 | 2026-10-06 | 2026-10-08 | 3-Columnar | 7 | 102 |  | 31 | 8171.282 | 234.6 | 292.7 | 28.7 | 92.6 | 235
27914 - ALBURA PPTO C | 581895 | 333 | 4500 | Concreto | Viga cimentación torre 3, eje 12-15 / A-L | 2026-09-29 | 2026-10-06 | 2026-10-06 | 2026-10-08 | 3-Columnar | 7 | 101 |  | 31 | 8011.847 | 220.7 | 280.4 | 27.5 | 88.7 | 235
27914 - ALBURA PPTO C | 581895 | 332 | 4500 | Concreto | Viga cimentación torre 3, eje 12-15 / A-L | 2026-09-29 | 2026-10-06 | 2026-10-13 | 2026-10-15 | 3-Columnar | 14 | 101 |  | 31 | 8011.847 | 265.8 | 338.5 | 33.2 | 107.1 | 243
27914 - ALBURA PPTO C | 581895 | 332 | 4500 | Concreto | Viga cimentación torre 3, eje 12-15 / A-L | 2026-09-29 | 2026-10-06 | 2026-10-13 | 2026-10-15 | 3-Columnar | 14 | 102 |  | 31 | 8171.282 | 271 | 338.5 | 33.2 | 107.1 | 243
27914 - ALBURA PPTO C | 581895 | 332 | 4500 | Concreto | Viga cimentación torre 3, eje 12-15 / A-L | 2026-09-29 | 2026-10-06 | 2026-10-06 | 2026-10-08 | 3-Columnar | 7 | 102 |  | 31 | 8171.282 | 240.7 | 300.8 | 29.5 | 95.2 | 235
27914 - ALBURA PPTO C | 581895 | 332 | 4500 | Concreto | Viga cimentación torre 3, eje 12-15 / A-L | 2026-09-29 | 2026-10-06 | 2026-10-06 | 2026-10-08 | 3-Columnar | 7 | 102 |  | 31 | 8171.282 | 240.2 | 299.8 | 29.4 | 94.8 | 235
27914 - ALBURA PPTO C | 581894 | 331 | Tremie | Concreto | Placa torre 4, piso 5, eje 10-8 / A-L, apto 512 - 506 | 2026-09-28 | 2026-10-05 | 2026-10-12 | 2026-10-15 | 3-Columnar | 14 | 102 |  | 21 | 8171.282 | 201.5 | 251.9 | 24.7 | 117.6 | 243
27914 - ALBURA PPTO C | 581894 | 331 | Tremie | Concreto | Placa torre 4, piso 5, eje 10-8 / A-L, apto 512 - 506 | 2026-09-28 | 2026-10-05 | 2026-10-12 | 2026-10-15 | 3-Columnar | 14 | 101 |  | 21 | 8011.847 | 198.5 | 252.9 | 24.8 | 118.1 | 243
27914 - ALBURA PPTO C | 581894 | 331 | Tremie | Concreto | Placa torre 4, piso 5, eje 10-8 / A-L, apto 512 - 506 | 2026-09-28 | 2026-10-05 | 2026-10-05 | 2026-10-08 | 3-Columnar | 7 | 102 |  | 21 | 8171.282 | 177.2 | 221.3 | 21.7 | 103.3 | 235
27914 - ALBURA PPTO C | 581894 | 331 | Tremie | Concreto | Placa torre 4, piso 5, eje 10-8 / A-L, apto 512 - 506 | 2026-09-28 | 2026-10-05 | 2026-10-05 | 2026-10-08 | 3-Columnar | 7 | 102 |  | 21 | 8171.282 | 180.9 | 225.4 | 22.1 | 105.2 | 235
27914 - ALBURA PPTO C | 581894 | 330 | Tremie | Concreto | Plataforma torre 3, eje 3-6 / B-F | 2026-09-28 | 2026-10-05 | 2026-10-12 | 2026-10-15 | 3-Columnar | 14 | 102 |  | 28 | 8171.282 | 233.4 | 291.6 | 28.6 | 102.1 | 243
27914 - ALBURA PPTO C | 581894 | 330 | Tremie | Concreto | Plataforma torre 3, eje 3-6 / B-F | 2026-09-28 | 2026-10-05 | 2026-10-12 | 2026-10-15 | 3-Columnar | 14 | 101 |  | 28 | 8011.847 | 221.3 | 281.4 | 27.6 | 98.6 | 243
27914 - ALBURA PPTO C | 581894 | 330 | Tremie | Concreto | Plataforma torre 3, eje 3-6 / B-F | 2026-09-28 | 2026-10-05 | 2026-10-05 | 2026-10-08 | 3-Columnar | 7 | 102 |  | 28 | 8171.282 | 200.1 | 249.8 | 24.5 | 87.5 | 235
27914 - ALBURA PPTO C | 581894 | 330 | Tremie | Concreto | Plataforma torre 3, eje 3-6 / B-F | 2026-09-28 | 2026-10-05 | 2026-10-05 | 2026-10-08 | 3-Columnar | 7 | 102 |  | 28 | 8171.282 | 194.4 | 242.7 | 23.8 | 85 | 235
27914 - ALBURA PPTO C | 581894 | 329 | Tremie | Concreto | Plataforma torre 3, eje 3-6 / B-F | 2026-09-28 | 2026-10-05 | 2026-10-12 | 2026-10-15 | 3-Columnar | 14 | 102 |  | 28 | 8171.282 | 232.3 | 289.6 | 28.4 | 101.4 | 243
27914 - ALBURA PPTO C | 581894 | 329 | Tremie | Concreto | Plataforma torre 3, eje 3-6 / B-F | 2026-09-28 | 2026-10-05 | 2026-10-12 | 2026-10-15 | 3-Columnar | 14 | 101 |  | 28 | 8011.847 | 224.8 | 286.5 | 28.1 | 100.4 | 243
27914 - ALBURA PPTO C | 581894 | 329 | Tremie | Concreto | Plataforma torre 3, eje 3-6 / B-F | 2026-09-28 | 2026-10-05 | 2026-10-05 | 2026-10-08 | 3-Columnar | 7 | 102 |  | 28 | 8171.282 | 203.1 | 253.9 | 24.9 | 88.9 | 235
27914 - ALBURA PPTO C | 581894 | 329 | Tremie | Concreto | Plataforma torre 3, eje 3-6 / B-F | 2026-09-28 | 2026-10-05 | 2026-10-05 | 2026-10-08 | 3-Columnar | 7 | 102 |  | 28 | 8171.282 | 200.6 | 249.8 | 24.5 | 87.5 | 235
27914 - ALBURA PPTO C | 581893 | 328 | 7000 | Concreto | Muro torre 4, piso 4, eje 7-5 / A-G, apto 401 - 405 | 2026-09-26 | 2026-10-03 | 2026-10-10 | 2026-10-15 | 3-Columnar | 14 | 102 |  | 49 | 8171.282 | 452.2 | 563.9 | 55.3 | 112.9 | 242
27914 - ALBURA PPTO C | 581893 | 328 | 7000 | Concreto | Muro torre 4, piso 4, eje 7-5 / A-G, apto 401 - 405 | 2026-09-26 | 2026-10-03 | 2026-10-10 | 2026-10-15 | 3-Columnar | 14 | 102 |  | 49 | 8171.282 | 451.5 | 563.9 | 55.3 | 112.9 | 242
27914 - ALBURA PPTO C | 581893 | 328 | 7000 | Concreto | Muro torre 4, piso 4, eje 7-5 / A-G, apto 401 - 405 | 2026-09-26 | 2026-10-03 | 2026-10-03 | 2026-10-05 | 3-Columnar | 7 | 102 |  | 49 | 8171.282 | 384.8 | 480.3 | 47.1 | 96.1 | 233
27914 - ALBURA PPTO C | 581893 | 328 | 7000 | Concreto | Muro torre 4, piso 4, eje 7-5 / A-G, apto 401 - 405 | 2026-09-26 | 2026-10-03 | 2026-10-03 | 2026-10-05 | 3-Columnar | 7 | 102 |  | 49 | 8171.282 | 380.5 | 475.2 | 46.6 | 95.1 | 233
27914 - ALBURA PPTO C | 581893 | 327 | 4500 | Concreto | Viga cimentación torre 3, eje 10-12 | 2026-09-26 | 2026-10-03 | 2026-10-10 | 2026-10-15 | 3-Columnar | 14 | 102 |  | 31 | 8171.282 | 270.1 | 337.5 | 33.1 | 106.8 | 242
27914 - ALBURA PPTO C | 581893 | 327 | 4500 | Concreto | Viga cimentación torre 3, eje 10-12 | 2026-09-26 | 2026-10-03 | 2026-10-10 | 2026-10-15 | 3-Columnar | 14 | 101 |  | 31 | 8011.847 | 261.3 | 332.4 | 32.6 | 105.2 | 242
27914 - ALBURA PPTO C | 581893 | 327 | 4500 | Concreto | Viga cimentación torre 3, eje 10-12 | 2026-09-26 | 2026-10-03 | 2026-10-03 | 2026-10-05 | 3-Columnar | 7 | 102 |  | 31 | 8171.282 | 243.6 | 303.9 | 29.8 | 96.1 | 233
27914 - ALBURA PPTO C | 581893 | 327 | 4500 | Concreto | Viga cimentación torre 3, eje 10-12 | 2026-09-26 | 2026-10-03 | 2026-10-03 | 2026-10-05 | 3-Columnar | 7 | 101 |  | 31 | 8011.847 | 230.5 | 293.7 | 28.8 | 92.9 | 233
27914 - ALBURA PPTO C | 581893 | 326 | 3000 | Concreto | Placa torre 4, piso 5, eje 12-10 / A-L, apto 508 - 511 | 2026-09-26 | 2026-10-03 | 2026-10-10 | 2026-10-15 | 3-Columnar | 14 | 102 |  | 21 | 8171.282 | 177 | 221.3 | 21.7 | 103.3 | 242
27914 - ALBURA PPTO C | 581893 | 326 | 3000 | Concreto | Placa torre 4, piso 5, eje 12-10 / A-L, apto 508 - 511 | 2026-09-26 | 2026-10-03 | 2026-10-10 | 2026-10-15 | 3-Columnar | 14 | 102 |  | 21 | 8171.282 | 177.9 | 222.3 | 21.8 | 103.8 | 242
27914 - ALBURA PPTO C | 581893 | 326 | 3000 | Concreto | Placa torre 4, piso 5, eje 12-10 / A-L, apto 508 - 511 | 2026-09-26 | 2026-10-03 | 2026-10-03 | 2026-10-05 | 3-Columnar | 7 | 102 |  | 21 | 8171.282 | 162.6 | 202.9 | 19.9 | 94.8 | 233
27914 - ALBURA PPTO C | 581893 | 326 | 3000 | Concreto | Placa torre 4, piso 5, eje 12-10 / A-L, apto 508 - 511 | 2026-09-26 | 2026-10-03 | 2026-10-03 | 2026-10-05 | 3-Columnar | 7 | 101 |  | 21 | 8011.847 | 152.1 | 193.7 | 19 | 90.5 | 233
27914 - ALBURA PPTO C | 581892 | 325 | 7000 | Concreto | Muro torre 4, piso 4, eje 5-9 / A-L, 7-9 / A-E | 2026-09-25 | 2026-10-01 | 2026-10-09 | 2026-10-15 | 3-Columnar | 14 | 102 |  | 49 | 8171.282 | 490.7 | 612.9 | 60.1 | 122.7 | 242
27914 - ALBURA PPTO C | 581892 | 325 | 7000 | Concreto | Muro torre 4, piso 4, eje 5-9 / A-L, 7-9 / A-E | 2026-09-25 | 2026-10-01 | 2026-10-09 | 2026-10-15 | 3-Columnar | 14 | 102 |  | 49 | 8171.282 | 490.1 | 611.8 | 60 | 122.4 | 242
27914 - ALBURA PPTO C | 581892 | 325 | 7000 | Concreto | Muro torre 4, piso 4, eje 5-9 / A-L, 7-9 / A-E | 2026-09-25 | 2026-10-01 | 2026-10-02 | 2026-10-05 | 3-Columnar | 7 | 101 |  | 49 | 8011.847 | 400.1 | 508.8 | 49.9 | 101.8 | 233
27914 - ALBURA PPTO C | 581892 | 325 | 7000 | Concreto | Muro torre 4, piso 4, eje 5-9 / A-L, 7-9 / A-E | 2026-09-25 | 2026-10-01 | 2026-10-02 | 2026-10-05 | 3-Columnar | 7 | 102 |  | 49 | 8171.282 | 408.8 | 509.9 | 50 | 102 | 233
27914 - ALBURA PPTO C | 581892 | 324 | 7000 | Concreto | Muro torre 4, piso 4, eje 7-8 / G-L, apto 406 - 407 | 2026-09-24 | 2026-10-01 | 2026-10-08 | 2026-10-09 | 3-Columnar | 14 | 102 |  | 49 | 8171.282 | 491 | 612.9 | 60.1 | 122.7 | 238
27914 - ALBURA PPTO C | 581892 | 324 | 7000 | Concreto | Muro torre 4, piso 4, eje 7-8 / G-L, apto 406 - 407 | 2026-09-24 | 2026-10-01 | 2026-10-08 | 2026-10-09 | 3-Columnar | 14 | 102 |  | 49 | 8171.282 | 483.3 | 602.7 | 59.1 | 120.6 | 238
27914 - ALBURA PPTO C | 581892 | 324 | 7000 | Concreto | Muro torre 4, piso 4, eje 7-8 / G-L, apto 406 - 407 | 2026-09-24 | 2026-10-01 | 2026-10-01 | 2026-10-05 | 3-Columnar | 7 | 102 |  | 49 | 8171.282 | 410.8 | 512.9 | 50.3 | 102.7 | 233
27914 - ALBURA PPTO C | 581892 | 324 | 7000 | Concreto | Muro torre 4, piso 4, eje 7-8 / G-L, apto 406 - 407 | 2026-09-24 | 2026-10-01 | 2026-10-01 | 2026-10-05 | 3-Columnar | 7 | 101 |  | 49 | 8011.847 | 385.1 | 490.5 | 48.1 | 98.2 | 233
27914 - ALBURA PPTO C | 581892 | 323 | 3000 | Concreto | Placa torre 4, piso 5, eje 15-12 / A-L, apto 509 - 510 | 2026-09-24 | 2026-10-01 | 2026-10-08 | 2026-10-09 | 3-Columnar | 14 | 102 |  | 21 | 8171.282 | 217.1 | 271.2 | 26.6 | 126.7 | 238
27914 - ALBURA PPTO C | 581892 | 323 | 3000 | Concreto | Placa torre 4, piso 5, eje 15-12 / A-L, apto 509 - 510 | 2026-09-24 | 2026-10-01 | 2026-10-08 | 2026-10-09 | 3-Columnar | 14 | 101 |  | 21 | 8011.847 | 209.6 | 267.2 | 26.2 | 124.8 | 238
27914 - ALBURA PPTO C | 581892 | 323 | 3000 | Concreto | Placa torre 4, piso 5, eje 15-12 / A-L, apto 509 - 510 | 2026-09-24 | 2026-10-01 | 2026-10-01 | 2026-10-05 | 3-Columnar | 7 | 102 |  | 21 | 8171.282 | 202.9 | 252.9 | 24.8 | 118.1 | 233
27914 - ALBURA PPTO C | 581892 | 323 | 3000 | Concreto | Placa torre 4, piso 5, eje 15-12 / A-L, apto 509 - 510 | 2026-09-24 | 2026-10-01 | 2026-10-01 | 2026-10-05 | 3-Columnar | 7 | 102 |  | 21 | 8171.282 | 201.3 | 250.9 | 24.6 | 117.1 | 233
27914 - ALBURA PPTO C | 581891 | 322 | 4000 | Concreto | Plataforma eje 9' E-J 10' 13 I', torre 3 | 2026-09-23 | 2026-09-30 | 2026-10-07 | 2026-10-08 | 3-Columnar | 14 | 102 |  | 28 | 8171.282 | 224.8 | 280.4 | 27.5 | 98.2 | 236
27914 - ALBURA PPTO C | 581891 | 322 | 4000 | Concreto | Plataforma eje 9' E-J 10' 13 I', torre 3 | 2026-09-23 | 2026-09-30 | 2026-10-07 | 2026-10-08 | 3-Columnar | 14 | 102 |  | 28 | 8171.282 | 220.9 | 275.3 | 27 | 96.4 | 236
27914 - ALBURA PPTO C | 581891 | 322 | 4000 | Concreto | Plataforma eje 9' E-J 10' 13 I', torre 3 | 2026-09-23 | 2026-09-30 | 2026-09-30 | 2026-10-02 | 3-Columnar | 7 | 102 |  | 28 | 8171.282 | 192.2 | 239.6 | 23.5 | 83.9 | 230
27914 - ALBURA PPTO C | 581891 | 322 | 4000 | Concreto | Plataforma eje 9' E-J 10' 13 I', torre 3 | 2026-09-23 | 2026-09-30 | 2026-09-30 | 2026-10-02 | 4-Transversal | 7 | 101 |  | 28 | 8011.847 | 180.7 | 230.5 | 22.6 | 80.7 | 230
27914 - ALBURA PPTO C | 581891 | 321 | 3000 | Concreto | Placa torre 4, piso 4, eje 1-4 / A-L, apto 404 - 405 | 2026-09-23 | 2026-09-30 | 2026-10-07 | 2026-10-08 | 3-Columnar | 14 | 102 |  | 21 | 8171.282 | 264.6 | 330.4 | 32.4 | 154.3 | 236
27914 - ALBURA PPTO C | 581891 | 321 | 3000 | Concreto | Placa torre 4, piso 4, eje 1-4 / A-L, apto 404 - 405 | 2026-09-23 | 2026-09-30 | 2026-10-07 | 2026-10-08 | 3-Columnar | 14 | 102 |  | 21 | 8171.282 | 266.2 | 332.4 | 32.6 | 155.2 | 236
27914 - ALBURA PPTO C | 581891 | 321 | 3000 | Concreto | Placa torre 4, piso 4, eje 1-4 / A-L, apto 404 - 405 | 2026-09-23 | 2026-09-30 | 2026-09-30 | 2026-10-02 | 3-Columnar | 7 | 102 |  | 21 | 8171.282 | 241 | 300.8 | 29.5 | 140.5 | 230
27914 - ALBURA PPTO C | 581891 | 321 | 3000 | Concreto | Placa torre 4, piso 4, eje 1-4 / A-L, apto 404 - 405 | 2026-09-23 | 2026-09-30 | 2026-09-30 | 2026-10-02 | 3-Columnar | 7 | 101 |  | 21 | 8011.847 | 230.3 | 292.7 | 28.7 | 136.7 | 230
27914 - ALBURA PPTO C | 581891 | 320 | 7000 | Concreto | Muro torre 4, piso 4, eje 12-4 / A-G, apto 411 - 412 | 2026-09-23 | 2026-09-30 | 2026-10-07 | 2026-10-08 | 3-Columnar | 14 | 102 |  | 49 | 8171.282 | 478 | 596.5 | 58.5 | 119.4 | 236
27914 - ALBURA PPTO C | 581891 | 320 | 7000 | Concreto | Muro torre 4, piso 4, eje 12-4 / A-G, apto 411 - 412 | 2026-09-23 | 2026-09-30 | 2026-10-07 | 2026-10-08 | 3-Columnar | 14 | 101 |  | 49 | 8011.847 | 460.4 | 586.3 | 57.5 | 117.3 | 236
27914 - ALBURA PPTO C | 581891 | 320 | 7000 | Concreto | Muro torre 4, piso 4, eje 12-4 / A-G, apto 411 - 412 | 2026-09-23 | 2026-09-30 | 2026-09-30 | 2026-10-02 | 3-Columnar | 7 | 102 |  | 49 | 8171.282 | 400 | 499.7 | 49 | 100 | 230
27914 - ALBURA PPTO C | 581891 | 320 | 7000 | Concreto | Muro torre 4, piso 4, eje 12-4 / A-G, apto 411 - 412 | 2026-09-23 | 2026-09-30 | 2026-09-30 | 2026-10-02 | 3-Columnar | 7 | 101 |  | 49 | 8011.847 | 376.9 | 479.3 | 47 | 95.9 | 230
27914 - ALBURA PPTO C | 581891 | 319 | 4000 | Concreto | Plataforma eje 9' E-J 10' 15 I´, torre 3 | 2026-09-23 | 2026-09-30 | 2026-10-07 | 2026-10-08 | 3-Columnar | 14 | 102 |  | 28 | 8171.282 | 233.8 | 291.6 | 28.6 | 102.1 | 236
27914 - ALBURA PPTO C | 581891 | 319 | 4000 | Concreto | Plataforma eje 9' E-J 10' 15 I´, torre 3 | 2026-09-23 | 2026-09-30 | 2026-10-07 | 2026-10-08 | 3-Columnar | 14 | 102 |  | 28 | 8171.282 | 231.4 | 288.6 | 28.3 | 101.1 | 236
27914 - ALBURA PPTO C | 581891 | 319 | 4000 | Concreto | Plataforma eje 9' E-J 10' 15 I´, torre 3 | 2026-09-23 | 2026-09-30 | 2026-09-30 | 2026-10-02 | 3-Columnar | 7 | 102 |  | 28 | 8171.282 | 321 | 400.7 | 39.3 | 140.4 | 230
27914 - ALBURA PPTO C | 581891 | 319 | 4000 | Concreto | Plataforma eje 9' E-J 10' 15 I´, torre 3 | 2026-09-23 | 2026-09-30 | 2026-09-30 | 2026-10-02 | 3-Columnar | 7 | 102 |  | 28 | 8171.282 | 322.3 | 401.8 | 39.4 | 140.7 | 230
27914 - ALBURA PPTO C | DC-1506 | 295 | G210200000 | Concreto | Escalera Piso 1-2 T1, Ejes 3 - 4, Ejes A - D | 2026-09-11 | 2026-09-30 | 2026-10-09 | 2026-10-14 | 2-Cónica y dividida | 28 | 101 |  | 21 | 8011.847 | 225.5 | 286.5 | 28.1 | 133.8 | 239
27914 - ALBURA PPTO C | DC-1506 | 295 | G210200000 | Concreto | Escalera Piso 1-2 T1, Ejes 3 - 4, Ejes A - D | 2026-09-11 | 2026-09-30 | 2026-10-09 | 2026-10-14 | 2-Cónica y dividida | 28 | 100 |  | 21 | 7853.982 | 223.5 | 290.6 | 28.5 | 135.7 | 239
27914 - ALBURA PPTO C | DC-1506 | 295 | G210200000 | Concreto | Escalera Piso 1-2 T1, Ejes 3 - 4, Ejes A - D | 2026-09-11 | 2026-09-30 | 2026-10-09 | 2026-10-14 | 2-Cónica y dividida | 28 | 101 |  | 21 | 8011.847 | 221.5 | 281.4 | 27.6 | 131.4 | 239
27914 - ALBURA PPTO C | DC-1506 | 294 | G210200000 | Concreto | Placa Piso 3 T4 Ejes 4 - 6, Ejes A - L Apto 302 - 305 V5 | 2026-09-10 | 2026-09-30 | 2026-10-08 | 2026-10-08 | 2-Cónica y dividida | 28 | 102 |  | 21 | 8171.282 | 277.5 | 346.7 | 34 | 161.9 | 237
27914 - ALBURA PPTO C | DC-1506 | 294 | G210200000 | Concreto | Placa Piso 3 T4 Ejes 4 - 6, Ejes A - L Apto 302 - 305 V5 | 2026-09-10 | 2026-09-30 | 2026-10-08 | 2026-10-08 | 2-Cónica y dividida | 28 | 102 |  | 21 | 8171.282 | 275.5 | 343.6 | 33.7 | 160.5 | 237
27914 - ALBURA PPTO C | DC-1506 | 294 | G210200000 | Concreto | Placa Piso 3 T4 Ejes 4 - 6, Ejes A - L Apto 302 - 305 V5 | 2026-09-10 | 2026-09-30 | 2026-10-08 | 2026-10-08 | 2-Cónica y dividida | 28 | 100 |  | 21 | 7853.982 | 273.2 | 354.9 | 34.8 | 165.7 | 237
27914 - ALBURA PPTO C | DC-1506 | 293 | Q480400000 | Concreto | Muros T4 Piso 3 V1 Ejes 15 - 12, Ejes A - L 309 - 310 | 2026-09-10 | 2026-09-30 | 2026-10-08 | 2026-10-08 | 2-Cónica y dividida | 28 | 100 |  | 48 | 7853.982 | 525.8 | 682.2 | 66.9 | 139.4 | 237
27914 - ALBURA PPTO C | DC-1506 | 293 | Q480400000 | Concreto | Muros T4 Piso 3 V1 Ejes 15 - 12, Ejes A - L 309 - 310 | 2026-09-10 | 2026-09-30 | 2026-10-08 | 2026-10-08 | 2-Cónica y dividida | 28 | 101 |  | 48 | 8011.847 | 523.5 | 665.9 | 65.3 | 136 | 237
27914 - ALBURA PPTO C | DC-1506 | 293 | Q480400000 | Concreto | Muros T4 Piso 3 V1 Ejes 15 - 12, Ejes A - L 309 - 310 | 2026-09-10 | 2026-09-30 | 2026-10-08 | 2026-10-08 | 2-Cónica y dividida | 28 | 102 |  | 48 | 8171.282 | 521.8 | 651.6 | 63.9 | 133.1 | 237
27914 - ALBURA PPTO C | DC-1506 | 292 | C280200000 | Concreto | Plataforma Ejes 7 - 6, Ejes E - F | 2026-09-10 | 2026-09-30 | 2026-10-08 | 2026-10-08 | 2-Cónica y dividida | 28 | 101 |  | 28 | 8011.847 | 318.2 | 404.8 | 39.7 | 141.8 | 237
27914 - ALBURA PPTO C | DC-1506 | 292 | C280200000 | Concreto | Plataforma Ejes 7 - 6, Ejes E - F | 2026-09-10 | 2026-09-30 | 2026-10-08 | 2026-10-08 | 2-Cónica y dividida | 28 | 102 |  | 28 | 8171.282 | 316.5 | 394.6 | 38.7 | 138.2 | 237
27914 - ALBURA PPTO C | DC-1506 | 292 | C280200000 | Concreto | Plataforma Ejes 7 - 6, Ejes E - F | 2026-09-10 | 2026-09-30 | 2026-10-08 | 2026-10-08 | 2-Cónica y dividida | 28 | 102 |  | 28 | 8171.282 | 314.5 | 392.6 | 38.5 | 137.5 | 237
27914 - ALBURA PPTO C | DC-1506 | 291 | C280200000 | Concreto | Plataforma Ejes 11 - 12, Ejes F - E | 2026-09-09 | 2026-09-30 | 2026-10-07 | 2026-10-07 | 5-Fractura extremos | 28 | 101 |  | 28 | 8011.847 | 330.5 | 421.1 | 41.3 | 147.5 | 234
27914 - ALBURA PPTO C | DC-1506 | 291 | C280200000 | Concreto | Plataforma Ejes 11 - 12, Ejes F - E | 2026-09-09 | 2026-09-30 | 2026-10-07 | 2026-10-07 | 5-Fractura extremos | 28 | 102 |  | 28 | 8171.282 | 328.5 | 409.9 | 40.2 | 143.6 | 234
27914 - ALBURA PPTO C | DC-1506 | 291 | C280200000 | Concreto | Plataforma Ejes 11 - 12, Ejes F - E | 2026-09-09 | 2026-09-30 | 2026-10-07 | 2026-10-07 | 5-Fractura extremos | 28 | 102 |  | 28 | 8171.282 | 326.5 | 407.9 | 40 | 142.9 | 234
27914 - ALBURA PPTO C | DC-1505 | 290 | G210200000 | Concreto | Placa T4 Piso 3, Ejes 6 - 8, Ejes A - L Apto 306 - 301 | 2026-09-09 | 2026-09-30 | 2026-10-07 | 2026-10-07 | 2-Cónica y dividida | 28 | 102 |  | 21 | 8171.282 | 301.4 | 376.3 | 36.9 | 175.7 | 234
27914 - ALBURA PPTO C | DC-1505 | 290 | G210200000 | Concreto | Placa T4 Piso 3, Ejes 6 - 8, Ejes A - L Apto 306 - 301 | 2026-09-09 | 2026-09-30 | 2026-10-07 | 2026-10-07 | 2-Cónica y dividida | 28 | 101 |  | 21 | 8011.847 | 299.5 | 381.4 | 37.4 | 178.1 | 234
27914 - ALBURA PPTO C | DC-1505 | 290 | G210200000 | Concreto | Placa T4 Piso 3, Ejes 6 - 8, Ejes A - L Apto 306 - 301 | 2026-09-09 | 2026-09-30 | 2026-10-07 | 2026-10-07 | 2-Cónica y dividida | 28 | 101 |  | 21 | 8011.847 | 297.8 | 379.3 | 37.2 | 177.1 | 234
27914 - ALBURA PPTO C | DC-1505 | 289 | C280200000 | Concreto | Plataforma Ejes 11 - 12 Ejes F - E | 2026-09-09 | 2026-09-30 | 2026-10-07 | 2026-10-07 | 2-Cónica y dividida | 28 | 102 |  | 28 | 8171.282 | 308.2 | 384.4 | 37.7 | 134.6 | 234
27914 - ALBURA PPTO C | DC-1505 | 289 | C280200000 | Concreto | Plataforma Ejes 11 - 12 Ejes F - E | 2026-09-09 | 2026-09-30 | 2026-10-07 | 2026-10-07 | 2-Cónica y dividida | 28 | 102 |  | 28 | 8171.282 | 306.5 | 382.4 | 37.5 | 133.9 | 234
27914 - ALBURA PPTO C | DC-1505 | 289 | C280200000 | Concreto | Plataforma Ejes 11 - 12 Ejes F - E | 2026-09-09 | 2026-09-30 | 2026-10-07 | 2026-10-07 | 2-Cónica y dividida | 28 | 101 |  | 28 | 8011.847 | 304.5 | 387.5 | 38 | 135.7 | 234
27914 - ALBURA PPTO C | DC-1505 | 288 | G210200000 | Concreto | Placa T4 Piso 3 Ejes 12 - 10, Apto 308 - 311 | 2026-09-08 | 2026-09-30 | 2026-10-06 | 2026-10-07 | 2-Cónica y dividida | 28 | 100 |  | 21 | 7853.982 | 265.5 | 344.7 | 33.8 | 161 | 234
27914 - ALBURA PPTO C | DC-1505 | 288 | G210200000 | Concreto | Placa T4 Piso 3 Ejes 12 - 10, Apto 308 - 311 | 2026-09-08 | 2026-09-30 | 2026-10-06 | 2026-10-07 | 2-Cónica y dividida | 28 | 101 |  | 21 | 8011.847 | 262.7 | 334.5 | 32.8 | 156.2 | 234
27914 - ALBURA PPTO C | DC-1505 | 288 | G210200000 | Concreto | Placa T4 Piso 3 Ejes 12 - 10, Apto 308 - 311 | 2026-09-08 | 2026-09-30 | 2026-10-06 | 2026-10-07 | 2-Cónica y dividida | 28 | 100 |  | 21 | 7853.982 | 260.9 | 338.5 | 33.2 | 158.1 | 234
27914 - ALBURA PPTO C | DC-1505 | 287 | Q480400000 | Concreto | Muros T4 Piso 2 V6, Ejes 4 - 1 Apto 204 - 203 | 2026-09-08 | 2026-09-30 | 2026-10-06 | 2026-10-07 | 2-Cónica y dividida | 28 | 101 |  | 48 | 8011.847 | 464.8 | 591.4 | 58 | 120.8 | 234
27914 - ALBURA PPTO C | DC-1505 | 287 | Q480400000 | Concreto | Muros T4 Piso 2 V6, Ejes 4 - 1 Apto 204 - 203 | 2026-09-08 | 2026-09-30 | 2026-10-06 | 2026-10-07 | 2-Cónica y dividida | 28 | 101 |  | 48 | 8011.847 | 463 | 589.4 | 57.8 | 120.4 | 234
27914 - ALBURA PPTO C | DC-1505 | 287 | Q480400000 | Concreto | Muros T4 Piso 2 V6, Ejes 4 - 1 Apto 204 - 203 | 2026-09-08 | 2026-09-30 | 2026-10-06 | 2026-10-07 | 2-Cónica y dividida | 28 | 102 |  | 48 | 8171.282 | 456.9 | 570 | 55.9 | 116.5 | 234
27914 - ALBURA PPTO C | DC-1505 | 286 | G210200000 | Concreto | Placa T4 Piso 3 Ejes 15 - 12, Ejes A - L Apto 310 - 309 | 2026-09-07 | 2026-09-30 | 2026-10-05 | 2026-10-07 | 2-Cónica y dividida | 28 | 101 |  | 21 | 8011.847 | 265.5 | 337.5 | 33.1 | 157.6 | 234
27914 - ALBURA PPTO C | DC-1505 | 286 | G210200000 | Concreto | Placa T4 Piso 3 Ejes 15 - 12, Ejes A - L Apto 310 - 309 | 2026-09-07 | 2026-09-30 | 2026-10-05 | 2026-10-07 | 2-Cónica y dividida | 28 | 100 |  | 21 | 7853.982 | 263.5 | 341.6 | 33.5 | 159.5 | 234
27914 - ALBURA PPTO C | DC-1505 | 286 | G210200000 | Concreto | Placa T4 Piso 3 Ejes 15 - 12, Ejes A - L Apto 310 - 309 | 2026-09-07 | 2026-09-30 | 2026-10-05 | 2026-10-07 | 2-Cónica y dividida | 28 | 102 |  | 21 | 8171.282 | 261.5 | 326.3 | 32 | 152.4 | 234
27914 - ALBURA PPTO C | DC-1505 | 285 | Q4804000000 | Concreto | Muros Piso 2 Ejes 4 - 7, Ejes A - F V5 Apto 202 - 205 | 2026-09-04 | 2026-09-30 | 2026-10-02 | 2026-10-05 | 2-Cónica y dividida | 28 | 101 |  | 48 | 8011.847 | 473.5 | 602.7 | 59.1 | 123.1 | 232
27914 - ALBURA PPTO C | DC-1505 | 285 | Q4804000000 | Concreto | Muros Piso 2 Ejes 4 - 7, Ejes A - F V5 Apto 202 - 205 | 2026-09-04 | 2026-09-30 | 2026-10-02 | 2026-10-05 | 2-Cónica y dividida | 28 | 102 |  | 48 | 8171.282 | 481.8 | 601.6 | 59 | 122.9 | 232
27914 - ALBURA PPTO C | DC-1505 | 285 | Q4804000000 | Concreto | Muros Piso 2 Ejes 4 - 7, Ejes A - F V5 Apto 202 - 205 | 2026-09-04 | 2026-09-30 | 2026-10-02 | 2026-10-05 | 2-Cónica y dividida | 28 | 101 |  | 48 | 8011.847 | 479.5 | 609.8 | 59.8 | 124.6 | 232
27914 - ALBURA PPTO C | DC-1505 | 284 | G210200000 | Concreto | Placa T4 Piso 3 Jes 15 - 12, Apto 309 310 | 2026-09-04 | 2026-09-30 | 2026-10-02 | 2026-10-05 | 2-Cónica y dividida | 28 | 102 |  | 21 | 8171.282 | 292.5 | 365.1 | 35.8 | 170.5 | 232
27914 - ALBURA PPTO C | DC-1505 | 284 | G210200000 | Concreto | Placa T4 Piso 3 Jes 15 - 12, Apto 309 310 | 2026-09-04 | 2026-09-30 | 2026-10-02 | 2026-10-05 | 2-Cónica y dividida | 28 | 102 |  | 21 | 8171.282 | 290.5 | 363 | 35.6 | 169.5 | 232
27914 - ALBURA PPTO C | DC-1505 | 284 | G210200000 | Concreto | Placa T4 Piso 3 Jes 15 - 12, Apto 309 310 | 2026-09-04 | 2026-09-30 | 2026-10-02 | 2026-10-05 | 2-Cónica y dividida | 28 | 100 |  | 21 | 7853.982 | 288.2 | 374.2 | 36.7 | 174.8 | 232
27914 - ALBURA PPTO C | DC-1505 | 283 | Q480400000 | Concreto | Muros Piso 2 Ejes 9 - 7, Ejes A - G Apto 212 | 2026-09-03 | 2026-09-30 | 2026-10-01 | 2026-10-05 | 2-Cónica y dividida | 28 | 100 |  | 48 | 7853.982 | 509.4 | 661.8 | 64.9 | 135.2 | 232
27914 - ALBURA PPTO C | DC-1505 | 283 | Q480400000 | Concreto | Muros Piso 2 Ejes 9 - 7, Ejes A - G Apto 212 | 2026-09-03 | 2026-09-30 | 2026-10-01 | 2026-10-05 | 2-Cónica y dividida | 28 | 100 |  | 48 | 7853.982 | 507.2 | 658.7 | 64.6 | 134.6 | 232
27914 - ALBURA PPTO C | DC-1505 | 283 | Q480400000 | Concreto | Muros Piso 2 Ejes 9 - 7, Ejes A - G Apto 212 | 2026-09-03 | 2026-09-30 | 2026-10-01 | 2026-10-05 | 2-Cónica y dividida | 28 | 102 |  | 48 | 8171.282 | 505 | 630.2 | 61.8 | 128.8 | 232
27914 - ALBURA PPTO C | DC-1505 | 282 | C310200000 | Concreto | Vigas Cimentación Ejes 6 - 7, Ejes G - L | 2026-09-03 | 2026-09-30 | 2026-10-01 | 2026-10-05 | 2-Cónica y dividida | 28 | 102 |  | 31.5 | 8171.282 | 288.9 | 361 | 35.4 | 112.4 | 232
27914 - ALBURA PPTO C | DC-1505 | 282 | C310200000 | Concreto | Vigas Cimentación Ejes 6 - 7, Ejes G - L | 2026-09-03 | 2026-09-30 | 2026-10-01 | 2026-10-05 | 2-Cónica y dividida | 28 | 100 |  | 31.5 | 7853.982 | 286.8 | 372.2 | 36.5 | 115.9 | 232
27914 - ALBURA PPTO C | DC-1505 | 282 | C310200000 | Concreto | Vigas Cimentación Ejes 6 - 7, Ejes G - L | 2026-09-03 | 2026-09-30 | 2026-10-01 | 2026-10-05 | 2-Cónica y dividida | 28 | 101 |  | 31.5 | 8011.847 | 284.7 | 362 | 35.5 | 112.7 | 232
27914 - ALBURA PPTO C | DC-1505 | 281 | C280200000 | Concreto | Viga Cabezal Ejes H - F' | 2026-09-03 | 2026-09-30 | 2026-10-01 | 2026-10-05 | 2-Cónica y dividida | 28 | 102 |  | 28 | 8171.282 | 368.6 | 459.9 | 45.1 | 161.1 | 232
27914 - ALBURA PPTO C | DC-1505 | 281 | C280200000 | Concreto | Viga Cabezal Ejes H - F' | 2026-09-03 | 2026-09-30 | 2026-10-01 | 2026-10-05 | 2-Cónica y dividida | 28 | 101 |  | 28 | 8011.847 | 366.4 | 466 | 45.7 | 163.2 | 232
27914 - ALBURA PPTO C | DC-1505 | 281 | C280200000 | Concreto | Viga Cabezal Ejes H - F' | 2026-09-03 | 2026-09-30 | 2026-10-01 | 2026-10-05 | 2-Cónica y dividida | 28 | 101 |  | 28 | 8011.847 | 364.2 | 464 | 45.5 | 162.5 | 232
27914 - ALBURA PPTO C | 576060 | 318 | 4500 | Concreto | Viga cimentación eje 10 - 12 | 2026-09-22 | 2026-09-29 | 2026-10-06 | 2026-10-08 | 3-Columnar | 14 | 102 |  | 31 | 8171.282 | 340.8 | 425.2 | 41.7 | 134.5 | 235
27914 - ALBURA PPTO C | 576060 | 318 | 4500 | Concreto | Viga cimentación eje 10 - 12 | 2026-09-22 | 2026-09-29 | 2026-10-06 | 2026-10-08 | 3-Columnar | 14 | 102 |  | 31 | 8171.282 | 340.1 | 424.2 | 41.6 | 134.2 | 235
27914 - ALBURA PPTO C | 576060 | 318 | 4500 | Concreto | Viga cimentación eje 10 - 12 | 2026-09-22 | 2026-09-29 | 2026-09-29 | 2026-09-30 | 3-Columnar | 7 | 102 |  | 31 | 8171.282 | 305 | 380.4 | 37.3 | 120.3 | 227
27914 - ALBURA PPTO C | 576060 | 318 | 4500 | Concreto | Viga cimentación eje 10 - 12 | 2026-09-22 | 2026-09-29 | 2026-09-29 | 2026-09-30 | 3-Columnar | 7 | 102 |  | 31 | 8171.282 | 302.3 | 377.3 | 37 | 119.4 | 227
27914 - ALBURA PPTO C | 576060 | 317 | 4500 | Concreto | Viga cimentación eje 10 - 12 | 2026-09-22 | 2026-09-29 | 2026-10-06 | 2026-10-08 | 3-Columnar | 14 | 102 |  | 31 | 8171.282 | 295.3 | 368.1 | 36.1 | 116.5 | 235
27914 - ALBURA PPTO C | 576060 | 317 | 4500 | Concreto | Viga cimentación eje 10 - 12 | 2026-09-22 | 2026-09-29 | 2026-10-06 | 2026-10-08 | 3-Columnar | 14 | 101 |  | 31 | 8011.847 | 280.1 | 356.9 | 35 | 112.9 | 235
27914 - ALBURA PPTO C | 576060 | 317 | 4500 | Concreto | Viga cimentación eje 10 - 12 | 2026-09-22 | 2026-09-29 | 2026-09-29 | 2026-09-30 | 3-Columnar | 7 | 102 |  | 31 | 8171.282 | 228 | 284.5 | 27.9 | 90 | 227
27914 - ALBURA PPTO C | 576060 | 317 | 4500 | Concreto | Viga cimentación eje 10 - 12 | 2026-09-22 | 2026-09-29 | 2026-09-29 | 2026-09-30 | 3-Columnar | 7 | 102 |  | 31 | 8171.282 | 228.5 | 285.5 | 28 | 90.3 | 227
27914 - ALBURA PPTO C | 576060 | 316 | 4500 | Concreto | Viga cimentación eje 10 - 12 | 2026-09-22 | 2026-09-29 | 2026-10-06 | 2026-10-08 | 3-Columnar | 14 | 102 |  | 31 | 8171.282 | 300.1 | 374.2 | 36.7 | 118.4 | 235
27914 - ALBURA PPTO C | 576060 | 316 | 4500 | Concreto | Viga cimentación eje 10 - 12 | 2026-09-22 | 2026-09-29 | 2026-10-06 | 2026-10-08 | 3-Columnar | 14 | 102 |  | 31 | 8171.282 | 300.3 | 375.3 | 36.8 | 118.7 | 235
27914 - ALBURA PPTO C | 576060 | 316 | 4500 | Concreto | Viga cimentación eje 10 - 12 | 2026-09-22 | 2026-09-29 | 2026-09-29 | 2026-09-30 | 3-Columnar | 7 | 101 |  | 31 | 8011.847 | 255.6 | 325.3 | 31.9 | 102.9 | 227
27914 - ALBURA PPTO C | 576060 | 316 | 4500 | Concreto | Viga cimentación eje 10 - 12 | 2026-09-22 | 2026-09-29 | 2026-09-29 | 2026-09-30 | 3-Columnar | 7 | 102 |  | 31 | 8171.282 | 264.3 | 329.4 | 32.3 | 104.2 | 227
27914 - ALBURA PPTO C | 576059 | 315 | 7000 | Concreto | Muros torre 4, piso 4, eje 15-13 / A-L, aptos 409 - 410 | 2026-09-21 | 2026-09-28 | 2026-10-05 | 2026-10-08 | 3-Columnar | 14 | 102 |  | 49 | 8171.282 | 464.6 | 580.2 | 56.9 | 116.1 | 235
27914 - ALBURA PPTO C | 576059 | 315 | 7000 | Concreto | Muros torre 4, piso 4, eje 15-13 / A-L, aptos 409 - 410 | 2026-09-21 | 2026-09-28 | 2026-10-05 | 2026-10-08 | 3-Columnar | 14 | 102 |  | 49 | 8171.282 | 462 | 576.1 | 56.5 | 115.3 | 235
27914 - ALBURA PPTO C | 576059 | 315 | 7000 | Concreto | Muros torre 4, piso 4, eje 15-13 / A-L, aptos 409 - 410 | 2026-09-21 | 2026-09-28 | 2026-09-28 | 2026-09-30 | 3-Columnar | 7 | 101 |  | 49 | 8011.847 | 345.1 | 439.5 | 43.1 | 88 | 227
27914 - ALBURA PPTO C | 576059 | 315 | 7000 | Concreto | Muros torre 4, piso 4, eje 15-13 / A-L, aptos 409 - 410 | 2026-09-21 | 2026-09-28 | 2026-09-28 | 2026-09-30 | 3-Columnar | 7 | 102 |  | 49 | 8171.282 | 366.8 | 457.9 | 44.9 | 91.6 | 227
27914 - ALBURA PPTO C | 576059 | 314 | 3000 | Concreto | Placa torre 4, piso 4, eje 4-6 / A-L, aptos 402 - 405 | 2026-09-21 | 2026-09-28 | 2026-10-05 | 2026-10-08 | 3-Columnar | 14 | 102 |  | 21 | 8171.282 | 224.7 | 280.4 | 27.5 | 131 | 235
27914 - ALBURA PPTO C | 576059 | 314 | 3000 | Concreto | Placa torre 4, piso 4, eje 4-6 / A-L, aptos 402 - 405 | 2026-09-21 | 2026-09-28 | 2026-10-05 | 2026-10-08 | 3-Columnar | 14 | 102 |  | 21 | 8171.282 | 229.2 | 285.5 | 28 | 133.3 | 235
27914 - ALBURA PPTO C | 576059 | 314 | 3000 | Concreto | Placa torre 4, piso 4, eje 4-6 / A-L, aptos 402 - 405 | 2026-09-21 | 2026-09-28 | 2026-09-28 | 2026-09-30 | 3-Columnar | 7 | 102 |  | 21 | 8171.282 | 208.1 | 260 | 25.5 | 121.4 | 227
27914 - ALBURA PPTO C | 576059 | 314 | 3000 | Concreto | Placa torre 4, piso 4, eje 4-6 / A-L, aptos 402 - 405 | 2026-09-21 | 2026-09-28 | 2026-09-28 | 2026-09-30 | 3-Columnar | 7 | 102 |  | 21 | 8171.282 | 207.3 | 259 | 25.4 | 121 | 227
27914 - ALBURA PPTO C | 576058 | 313 | 3000 | Concreto | Placa torre 4, piso 4, eje 8-6 / A-L, apto 406 - 401 | 2026-09-19 | 2026-09-26 | 2026-10-03 | 2026-10-05 | 3-Columnar | 14 | 101 |  | 21 | 8011.847 | 231.3 | 294.7 | 28.9 | 137.6 | 233
27914 - ALBURA PPTO C | 576058 | 313 | 3000 | Concreto | Placa torre 4, piso 4, eje 8-6 / A-L, apto 406 - 401 | 2026-09-19 | 2026-09-26 | 2026-10-03 | 2026-10-05 | 3-Columnar | 14 | 102 |  | 21 | 8171.282 | 236.9 | 295.7 | 29 | 138.1 | 233
27914 - ALBURA PPTO C | 576058 | 313 | 3000 | Concreto | Placa torre 4, piso 4, eje 8-6 / A-L, apto 406 - 401 | 2026-09-19 | 2026-09-26 | 2026-09-26 | 2026-09-28 | 3-Columnar | 7 | 102 |  | 21 | 8171.282 | 200 | 249.8 | 24.5 | 116.7 | 226
27914 - ALBURA PPTO C | 576058 | 313 | 3000 | Concreto | Placa torre 4, piso 4, eje 8-6 / A-L, apto 406 - 401 | 2026-09-19 | 2026-09-26 | 2026-09-26 | 2026-09-28 | 3-Columnar | 7 | 101 |  | 21 | 8011.847 | 190.2 | 241.7 | 23.7 | 112.9 | 226
27914 - ALBURA PPTO C | 576058 | 312 | 3000 | Concreto | Placa torre 4, piso 4, eje 8-10 / L-G, apto 408 | 2026-09-18 | 2026-09-26 | 2026-10-02 | 2026-10-02 | 3-Columnar | 14 | 102 |  | 21 | 8171.282 | 221 | 275.3 | 27 | 128.6 | 231
27914 - ALBURA PPTO C | 576058 | 312 | 3000 | Concreto | Placa torre 4, piso 4, eje 8-10 / L-G, apto 408 | 2026-09-18 | 2026-09-26 | 2026-10-02 | 2026-10-02 | 3-Columnar | 14 | 102 |  | 21 | 8171.282 | 220.1 | 274.3 | 26.9 | 128.1 | 231
27914 - ALBURA PPTO C | 576058 | 312 | 3000 | Concreto | Placa torre 4, piso 4, eje 8-10 / L-G, apto 408 | 2026-09-18 | 2026-09-26 | 2026-09-25 | 2026-09-28 | 3-Columnar | 7 | 102 |  | 21 | 8171.282 | 204.5 | 254.9 | 25 | 119 | 226
27914 - ALBURA PPTO C | 576058 | 312 | 3000 | Concreto | Placa torre 4, piso 4, eje 8-10 / L-G, apto 408 | 2026-09-18 | 2026-09-26 | 2026-09-25 | 2026-09-28 | 3-Columnar | 7 | 102 |  | 21 | 8171.282 | 204.6 | 254.9 | 25 | 119 | 226
27914 - ALBURA PPTO C | 576058 | 311 | 7000 | Concreto | Muro torre 4, piso 3, eje 1-4 / A-L | 2026-09-18 | 2026-09-26 | 2026-10-02 | 2026-10-02 | 3-Columnar | 14 | 101 |  | 49 | 8011.847 | 430.3 | 547.6 | 53.7 | 109.6 | 231
27914 - ALBURA PPTO C | 576058 | 311 | 7000 | Concreto | Muro torre 4, piso 3, eje 1-4 / A-L | 2026-09-18 | 2026-09-26 | 2026-10-02 | 2026-10-02 | 3-Columnar | 14 | 102 |  | 49 | 8171.282 | 450.1 | 561.9 | 55.1 | 112.4 | 231
27914 - ALBURA PPTO C | 576058 | 311 | 7000 | Concreto | Muro torre 4, piso 3, eje 1-4 / A-L | 2026-09-18 | 2026-09-26 | 2026-09-25 | 2026-09-28 | 3-Columnar | 7 | 102 |  | 49 | 8171.282 | 390.1 | 486.4 | 47.7 | 97.3 | 226
27914 - ALBURA PPTO C | 576058 | 311 | 7000 | Concreto | Muro torre 4, piso 3, eje 1-4 / A-L | 2026-09-18 | 2026-09-26 | 2026-09-25 | 2026-09-28 | 3-Columnar | 7 | 102 |  | 49 | 8171.282 | 380.6 | 475.2 | 46.6 | 95.1 | 226
27914 - ALBURA PPTO C | 576053 | 297 | 3000 | Concreto | Placa torre 4, piso 3, eje 1-4 / A-L | 2026-09-11 | 2026-09-25 | 2026-09-25 | 2026-09-28 | 3-Columnar | 14 | 102 |  | 21 | 8171.282 | 210.1 | 262.1 | 25.7 | 122.4 | 226
27914 - ALBURA PPTO C | 576053 | 297 | 3000 | Concreto | Placa torre 4, piso 3, eje 1-4 / A-L | 2026-09-11 | 2026-09-25 | 2026-09-25 | 2026-09-28 | 3-Columnar | 14 | 101 |  | 21 | 8011.847 | 203.4 | 259 | 25.4 | 121 | 226
27914 - ALBURA PPTO C | 576053 | 296 | 7000 | Concreto | Muro torre 4, piso 3, eje 12-9 / A-F | 2026-09-11 | 2026-09-25 | 2026-09-25 | 2026-09-28 | 3-Columnar | 14 | 102 |  | 49 | 8171.282 | 455.7 | 569 | 55.8 | 113.9 | 226
27914 - ALBURA PPTO C | 576053 | 296 | 7000 | Concreto | Muro torre 4, piso 3, eje 12-9 / A-F | 2026-09-11 | 2026-09-25 | 2026-09-25 | 2026-09-28 | 3-Columnar | 14 | 102 |  | 49 | 8171.282 | 454.2 | 567 | 55.6 | 113.5 | 226
27914 - ALBURA PPTO C | 576053 | 295 | 3000 | Concreto | Escalera torre 4, eje 3-4 - E2 / P1 - P2 | 2026-09-11 | 2026-09-25 | 2026-09-25 | 2026-09-28 | 3-Columnar | 14 | 102 |  | 21 | 8171.282 | 198.1 | 246.8 | 24.2 | 115.2 | 226
27914 - ALBURA PPTO C | 576053 | 295 | 3000 | Concreto | Escalera torre 4, eje 3-4 - E2 / P1 - P2 | 2026-09-11 | 2026-09-25 | 2026-09-25 | 2026-09-28 | 3-Columnar | 14 | 101 |  | 21 | 8011.847 | 197.1 | 250.9 | 24.6 | 117.1 | 226
27914 - ALBURA PPTO C | 576052 | 294 | 3000 | Concreto | Eje 4-6 / A-L, apto 302 - 305 | 2026-09-10 | 2026-09-24 | 2026-09-24 | 2026-10-01 | 3-Columnar | 14 | 102 |  | 21 | 8171.282 | 255.1 | 318.2 | 31.2 | 148.6 | 224
27914 - ALBURA PPTO C | 576052 | 294 | 3000 | Concreto | Eje 4-6 / A-L, apto 302 - 305 | 2026-09-10 | 2026-09-24 | 2026-09-24 | 2026-10-01 | 3-Columnar | 14 | 102 |  | 21 | 8171.282 | 250.9 | 313.1 | 30.7 | 146.2 | 224
27914 - ALBURA PPTO C | 576052 | 293 | 7000 | Concreto | Muros torre 4, piso 3, eje 15-12 / A-L | 2026-09-10 | 2026-09-24 | 2026-09-24 | 2026-10-01 | 3-Columnar | 14 | 102 |  | 49 | 8171.282 | 481.4 | 600.6 | 58.9 | 120.2 | 224
27914 - ALBURA PPTO C | 576052 | 293 | 7000 | Concreto | Muros torre 4, piso 3, eje 15-12 / A-L | 2026-09-10 | 2026-09-24 | 2026-09-24 | 2026-10-01 | 3-Columnar | 14 | 101 |  | 49 | 8011.847 | 470.9 | 599.6 | 58.8 | 120 | 224
27914 - ALBURA PPTO C | 576052 | 292 | 4000 | Concreto | Plataforma eje 7-6 / E-F | 2026-09-10 | 2026-09-24 | 2026-09-24 | 2026-10-01 | 3-Columnar | 14 | 102 |  | 28 | 8171.282 | 273.6 | 341.6 | 33.5 | 119.6 | 224
27914 - ALBURA PPTO C | 576052 | 292 | 4000 | Concreto | Plataforma eje 7-6 / E-F | 2026-09-10 | 2026-09-24 | 2026-09-24 | 2026-10-01 | 3-Columnar | 14 | 102 |  | 28 | 8171.282 | 280.1 | 349.8 | 34.3 | 122.5 | 224
27914 - ALBURA PPTO C | 576057 | 310 | 4500 | Concreto | Losa cimentación eje 5-7 / A-L | 2026-09-17 | 2026-09-24 | 2026-10-01 | 2026-10-02 | 3-Columnar | 14 | 102 |  | 31 | 8171.282 | 313.3 | 390.6 | 38.3 | 123.5 | 231
27914 - ALBURA PPTO C | 576057 | 310 | 4500 | Concreto | Losa cimentación eje 5-7 / A-L | 2026-09-17 | 2026-09-24 | 2026-10-01 | 2026-10-02 | 3-Columnar | 14 | 102 |  | 31 | 8171.282 | 310.6 | 387.5 | 38 | 122.6 | 231
27914 - ALBURA PPTO C | 576057 | 310 | 4500 | Concreto | Losa cimentación eje 5-7 / A-L | 2026-09-17 | 2026-09-24 | 2026-09-24 | 2026-10-01 | 3-Columnar | 7 | 102 |  | 31 | 8171.282 | 235.8 | 294.7 | 28.9 | 93.2 | 224
27914 - ALBURA PPTO C | 576057 | 310 | 4500 | Concreto | Losa cimentación eje 5-7 / A-L | 2026-09-17 | 2026-09-24 | 2026-09-24 | 2026-10-01 | 3-Columnar | 7 | 101 |  | 31 | 8011.847 | 223.8 | 284.5 | 27.9 | 90 | 224
27914 - ALBURA PPTO C | 576057 | 309 | 4000 | Concreto | Plataforma eje 6-7 / E-H ' | 2026-09-17 | 2026-09-24 | 2026-10-01 | 2026-10-02 | 3-Columnar | 14 | 102 |  | 28 | 8171.282 | 260 | 324.3 | 31.8 | 113.6 | 231
27914 - ALBURA PPTO C | 576057 | 309 | 4000 | Concreto | Plataforma eje 6-7 / E-H ' | 2026-09-17 | 2026-09-24 | 2026-10-01 | 2026-10-02 | 3-Columnar | 14 | 102 |  | 28 | 8171.282 | 262 | 327.3 | 32.1 | 114.6 | 231
27914 - ALBURA PPTO C | 576057 | 309 | 4000 | Concreto | Plataforma eje 6-7 / E-H ' | 2026-09-17 | 2026-09-24 | 2026-09-24 | 2026-10-01 | 3-Columnar | 7 | 101 |  | 28 | 8011.847 | 215.3 | 274.3 | 26.9 | 96.1 | 224
27914 - ALBURA PPTO C | 576057 | 309 | 4000 | Concreto | Plataforma eje 6-7 / E-H ' | 2026-09-17 | 2026-09-24 | 2026-09-24 | 2026-10-01 | 3-Columnar | 7 | 102 |  | 28 | 8171.282 | 223.1 | 278.4 | 27.3 | 97.5 | 224
27914 - ALBURA PPTO C | 576056 | 308 | 3000 | Concreto | Placa torre 4, piso 4, eje 10-12 / A-L, apto 408 - 411 | 2026-09-16 | 2026-09-23 | 2026-09-30 | 2026-10-02 | 3-Columnar | 14 | 102 |  | 21 | 8171.282 | 254.1 | 317.1 | 31.1 | 148.1 | 230
27914 - ALBURA PPTO C | 576056 | 308 | 3000 | Concreto | Placa torre 4, piso 4, eje 10-12 / A-L, apto 408 - 411 | 2026-09-16 | 2026-09-23 | 2026-09-30 | 2026-10-02 | 3-Columnar | 14 | 102 |  | 21 | 8171.282 | 260.3 | 325.3 | 31.9 | 151.9 | 230
27914 - ALBURA PPTO C | 576056 | 308 | 3000 | Concreto | Placa torre 4, piso 4, eje 10-12 / A-L, apto 408 - 411 | 2026-09-16 | 2026-09-23 | 2026-09-23 | 2026-10-01 | 3-Columnar | 7 | 101 |  | 21 | 8011.847 | 188.1 | 239.6 | 23.5 | 111.9 | 223
27914 - ALBURA PPTO C | 576056 | 308 | 3000 | Concreto | Placa torre 4, piso 4, eje 10-12 / A-L, apto 408 - 411 | 2026-09-16 | 2026-09-23 | 2026-09-23 | 2026-10-01 | 3-Columnar | 7 | 102 |  | 21 | 8171.282 | 200 | 249.8 | 24.5 | 116.7 | 223
27914 - ALBURA PPTO C | 576056 | 307 | 7000 | Concreto | Muro torre 4, piso 3, eje 4-6 / A-L | 2026-09-16 | 2026-09-23 | 2026-09-30 | 2026-10-02 | 3-Columnar | 14 | 102 |  | 49 | 8171.282 | 460.1 | 574.1 | 56.3 | 114.9 | 230
27914 - ALBURA PPTO C | 576056 | 307 | 7000 | Concreto | Muro torre 4, piso 3, eje 4-6 / A-L | 2026-09-16 | 2026-09-23 | 2026-09-30 | 2026-10-02 | 3-Columnar | 14 | 101 |  | 49 | 8011.847 | 428.8 | 545.6 | 53.5 | 109.2 | 230
27914 - ALBURA PPTO C | 576056 | 307 | 7000 | Concreto | Muro torre 4, piso 3, eje 4-6 / A-L | 2026-09-16 | 2026-09-23 | 2026-09-23 | 2026-10-01 | 3-Columnar | 7 | 102 |  | 49 | 8171.282 | 340.6 | 425.2 | 41.7 | 85.1 | 223
27914 - ALBURA PPTO C | 576056 | 307 | 7000 | Concreto | Muro torre 4, piso 3, eje 4-6 / A-L | 2026-09-16 | 2026-09-23 | 2026-09-23 | 2026-10-01 | 3-Columnar | 7 | 101 |  | 49 | 8011.847 | 326.2 | 415 | 40.7 | 83.1 | 223
27914 - ALBURA PPTO C | 576056 | 306 | 4000 | Concreto | Plataforma eje 10-13, eje H-J | 2026-09-16 | 2026-09-23 | 2026-09-30 | 2026-10-02 | 3-Columnar | 14 | 102 |  | 28 | 8171.282 | 264.2 | 329.4 | 32.3 | 115.4 | 230
27914 - ALBURA PPTO C | 576056 | 306 | 4000 | Concreto | Plataforma eje 10-13, eje H-J | 2026-09-16 | 2026-09-23 | 2026-09-30 | 2026-10-02 | 3-Columnar | 14 | 102 |  | 28 | 8171.282 | 257.6 | 321.2 | 31.5 | 112.5 | 230
27914 - ALBURA PPTO C | 576056 | 306 | 4000 | Concreto | Plataforma eje 10-13, eje H-J | 2026-09-16 | 2026-09-23 | 2026-09-23 | 2026-10-01 | 3-Columnar | 7 | 102 |  | 28 | 8171.282 | 223.5 | 279.4 | 27.4 | 97.9 | 223
27914 - ALBURA PPTO C | 576056 | 306 | 4000 | Concreto | Plataforma eje 10-13, eje H-J | 2026-09-16 | 2026-09-23 | 2026-09-23 | 2026-10-01 | 3-Columnar | 7 | 102 |  | 28 | 8171.282 | 221.1 | 276.3 | 27.1 | 96.8 | 223
27914 - ALBURA PPTO C | 576056 | 305 | 4000 | Concreto | Plataforma eje 10-13, eje H-J | 2026-09-16 | 2026-09-23 | 2026-09-30 | 2026-10-02 | 3-Columnar | 14 | 102 |  | 28 | 8171.282 | 262.9 | 328.3 | 32.2 | 115 | 230
27914 - ALBURA PPTO C | 576056 | 305 | 4000 | Concreto | Plataforma eje 10-13, eje H-J | 2026-09-16 | 2026-09-23 | 2026-09-30 | 2026-10-02 | 3-Columnar | 14 | 101 |  | 28 | 8011.847 | 254.4 | 324.3 | 31.8 | 113.6 | 230
27914 - ALBURA PPTO C | 576056 | 305 | 4000 | Concreto | Plataforma eje 10-13, eje H-J | 2026-09-16 | 2026-09-23 | 2026-09-23 | 2026-10-01 | 3-Columnar | 7 | 102 |  | 28 | 8171.282 | 230.2 | 287.6 | 28.2 | 100.7 | 223
27914 - ALBURA PPTO C | 576056 | 305 | 4000 | Concreto | Plataforma eje 10-13, eje H-J | 2026-09-16 | 2026-09-23 | 2026-09-23 | 2026-10-01 | 3-Columnar | 7 | 102 |  | 28 | 8171.282 | 228.6 | 285.5 | 28 | 100 | 223
27914 - ALBURA PPTO C | 576055 | 304 | 3000 | Concreto | Placa torre 4, piso 4, eje 15-12 / A-L, apto 409 - 410 | 2026-09-15 | 2026-09-22 | 2026-09-29 | 2026-09-30 | 3-Columnar | 14 | 102 |  | 21 | 8171.282 | 244.3 | 304.9 | 29.9 | 142.4 | 227
27914 - ALBURA PPTO C | 576055 | 304 | 3000 | Concreto | Placa torre 4, piso 4, eje 15-12 / A-L, apto 409 - 410 | 2026-09-15 | 2026-09-22 | 2026-09-29 | 2026-09-30 | 3-Columnar | 14 | 102 |  | 21 | 8171.282 | 243.2 | 303.9 | 29.8 | 141.9 | 227
27914 - ALBURA PPTO C | 576055 | 304 | 3000 | Concreto | Placa torre 4, piso 4, eje 15-12 / A-L, apto 409 - 410 | 2026-09-15 | 2026-09-22 | 2026-09-22 | 2026-09-25 | 3-Columnar | 7 | 102 |  | 21 | 8171.282 | 174.1 | 217.2 | 21.3 | 101.4 | 222
27914 - ALBURA PPTO C | 576055 | 304 | 3000 | Concreto | Placa torre 4, piso 4, eje 15-12 / A-L, apto 409 - 410 | 2026-09-15 | 2026-09-22 | 2026-09-22 | 2026-09-25 | 3-Columnar | 7 | 102 |  | 21 | 8171.282 | 180 | 224.3 | 22 | 104.8 | 222
27914 - ALBURA PPTO C | 576055 | 303 | 7000 | Concreto | Muro torre 4, piso 3, eje 5-7 / L-H, eje 7-9 / F-A | 2026-09-15 | 2026-09-22 | 2026-09-29 | 2026-09-30 | 3-Columnar | 14 | 101 |  | 49 | 8011.847 | 444.7 | 565.9 | 55.5 | 113.3 | 227
27914 - ALBURA PPTO C | 576055 | 303 | 7000 | Concreto | Muro torre 4, piso 3, eje 5-7 / L-H, eje 7-9 / F-A | 2026-09-15 | 2026-09-22 | 2026-09-29 | 2026-09-30 | 3-Columnar | 14 | 102 |  | 49 | 8171.282 | 452.5 | 564.9 | 55.4 | 113.1 | 227
27914 - ALBURA PPTO C | 576055 | 303 | 7000 | Concreto | Muro torre 4, piso 3, eje 5-7 / L-H, eje 7-9 / F-A | 2026-09-15 | 2026-09-22 | 2026-09-22 | 2026-09-25 | 3-Columnar | 7 | 102 |  | 49 | 8171.282 | 366.3 | 456.8 | 44.8 | 91.4 | 222
27914 - ALBURA PPTO C | 576055 | 303 | 7000 | Concreto | Muro torre 4, piso 3, eje 5-7 / L-H, eje 7-9 / F-A | 2026-09-15 | 2026-09-22 | 2026-09-22 | 2026-09-25 | 3-Columnar | 7 | 101 |  | 49 | 8011.847 | 340.2 | 433.4 | 42.5 | 86.7 | 222
27914 - ALBURA PPTO C | 576055 | 302 | 4000 | Concreto | Losa cimentación torre 8 | 2026-09-15 | 2026-09-22 | 2026-09-29 | 2026-09-30 | 3-Columnar | 14 | 101 |  | 28 | 8011.847 | 271.4 | 345.7 | 33.9 | 121.1 | 227
27914 - ALBURA PPTO C | 576055 | 302 | 4000 | Concreto | Losa cimentación torre 8 | 2026-09-15 | 2026-09-22 | 2026-09-29 | 2026-09-30 | 3-Columnar | 14 | 102 |  | 28 | 8171.282 | 277 | 345.7 | 33.9 | 121.1 | 227
27914 - ALBURA PPTO C | 576055 | 302 | 4000 | Concreto | Losa cimentación torre 8 | 2026-09-15 | 2026-09-22 | 2026-09-22 | 2026-09-25 | 3-Columnar | 7 | 102 |  | 28 | 8171.282 | 244.1 | 304.9 | 29.9 | 106.8 | 222
27914 - ALBURA PPTO C | 576055 | 302 | 4000 | Concreto | Losa cimentación torre 8 | 2026-09-15 | 2026-09-22 | 2026-09-22 | 2026-09-25 | 3-Columnar | 7 | 102 |  | 28 | 8171.282 | 245.3 | 305.9 | 30 | 107.1 | 222
27914 - ALBURA PPTO C | 576051 | 291 | 4000 | Concreto | Plataforma eje 11-12 / F-E | 2026-09-09 | 2026-09-23 | 2026-09-23 | 2026-10-01 | 3-Columnar | 14 | 102 |  | 28 | 8171.282 | 315.9 | 394.6 | 38.7 | 138.2 | 223
27914 - ALBURA PPTO C | 576051 | 291 | 4000 | Concreto | Plataforma eje 11-12 / F-E | 2026-09-09 | 2026-09-23 | 2026-09-23 | 2026-10-01 | 3-Columnar | 14 | 102 |  | 28 | 8171.282 | 311.1 | 388.5 | 38.1 | 136.1 | 223
27914 - ALBURA PPTO C | 576051 | 290 | 3000 | Concreto | Placa torre 4, piso 3, eje 6-7 / A-L, apto 306 - 302 | 2026-09-09 | 2026-09-23 | 2026-09-23 | 2026-10-01 | 3-Columnar | 14 | 101 |  | 21 | 8011.847 | 253.6 | 323.3 | 31.7 | 151 | 223
27914 - ALBURA PPTO C | 576051 | 290 | 3000 | Concreto | Placa torre 4, piso 3, eje 6-7 / A-L, apto 306 - 302 | 2026-09-09 | 2026-09-23 | 2026-09-23 | 2026-10-01 | 3-Columnar | 14 | 102 |  | 21 | 8171.282 | 263.2 | 328.3 | 32.2 | 153.3 | 223
27914 - ALBURA PPTO C | 576051 | 289 | 4000 | Concreto | Plataforma eje 11-12 / F-E | 2026-09-09 | 2026-09-23 | 2026-09-23 | 2026-10-01 | 3-Columnar | 14 | 102 |  | 28 | 8171.282 | 260.7 | 325.3 | 31.9 | 113.9 | 223
27914 - ALBURA PPTO C | 576051 | 289 | 4000 | Concreto | Plataforma eje 11-12 / F-E | 2026-09-09 | 2026-09-23 | 2026-09-23 | 2026-10-01 | 3-Columnar | 14 | 102 |  | 28 | 8171.282 | 266.7 | 332.4 | 32.6 | 116.4 | 223
27914 - ALBURA PPTO C | DC-1228 | 280 | C3102000000 | Concreto | Vigas Cimentación Ejes 5-6, Ejes A-G | 2026-09-03 | 2026-09-23 | 2026-10-01 | 2026-10-01 | 2-Cónica y dividida | 28 | 100 |  | 31.5 | 7853.982 | 359.5 | 467 | 45.8 | 145.4 | 229
27914 - ALBURA PPTO C | DC-1228 | 280 | C3102000000 | Concreto | Vigas Cimentación Ejes 5-6, Ejes A-G | 2026-09-03 | 2026-09-23 | 2026-10-01 | 2026-10-01 | 2-Cónica y dividida | 28 | 101 |  | 31.5 | 8011.847 | 357.5 | 454.8 | 44.6 | 141.6 | 229
27914 - ALBURA PPTO C | DC-1228 | 280 | C3102000000 | Concreto | Vigas Cimentación Ejes 5-6, Ejes A-G | 2026-09-03 | 2026-09-23 | 2026-10-01 | 2026-10-01 | 2-Cónica y dividida | 28 | 100 |  | 31.5 | 7853.982 | 355.8 | 461.9 | 45.3 | 143.8 | 229
27914 - ALBURA PPTO C | DC-1228 | 279 | Q480400000 | Concreto | Muros P2 Ejes 11-7, Ejes G-L Apto 207 | 2026-09-02 | 2026-09-23 | 2026-09-30 | 2026-10-01 | 2-Cónica y dividida | 28 | 102 |  | 49 | 8171.282 | 545.5 | 681.2 | 66.8 | 136.3 | 229
27914 - ALBURA PPTO C | DC-1228 | 279 | Q480400000 | Concreto | Muros P2 Ejes 11-7, Ejes G-L Apto 207 | 2026-09-02 | 2026-09-23 | 2026-09-30 | 2026-10-01 | 2-Cónica y dividida | 28 | 100 |  | 49 | 7853.982 | 532.5 | 691.4 | 67.8 | 138.4 | 229
27914 - ALBURA PPTO C | DC-1228 | 279 | Q480400000 | Concreto | Muros P2 Ejes 11-7, Ejes G-L Apto 207 | 2026-09-02 | 2026-09-23 | 2026-09-30 | 2026-10-01 | 2-Cónica y dividida | 28 | 102 |  | 49 | 8171.282 | 540.2 | 674 | 66.1 | 134.9 | 229
27914 - ALBURA PPTO C | DC-1228 | 278 | C280200000 | Concreto | Plataforma Eje 7-11, Eje E-F | 2026-09-01 | 2026-09-23 | 2026-09-29 | 2026-10-01 | 2-Cónica y dividida | 28 | 102 |  | 28 | 8171.282 | 310.9 | 387.5 | 38 | 135.7 | 229
27914 - ALBURA PPTO C | DC-1228 | 278 | C280200000 | Concreto | Plataforma Eje 7-11, Eje E-F | 2026-09-01 | 2026-09-23 | 2026-09-29 | 2026-10-01 | 2-Cónica y dividida | 28 | 101 |  | 28 | 8011.847 | 312.3 | 397.7 | 39 | 139.3 | 229
27914 - ALBURA PPTO C | DC-1228 | 278 | C280200000 | Concreto | Plataforma Eje 7-11, Eje E-F | 2026-09-01 | 2026-09-23 | 2026-09-29 | 2026-10-01 | 2-Cónica y dividida | 28 | 102 |  | 28 | 8171.282 | 306.6 | 382.4 | 37.5 | 133.9 | 229
27914 - ALBURA PPTO C | DC-1228 | 277 | Q480400000 | Concreto | Muros T4 Apto 211-208 Ejes 12-9, Eje A-F | 2026-09-01 | 2026-09-23 | 2026-09-29 | 2026-10-01 | 2-Cónica y dividida | 28 | 101 |  | 49 | 8011.847 | 459.5 | 585.3 | 57.4 | 117.1 | 229
27914 - ALBURA PPTO C | DC-1228 | 277 | Q480400000 | Concreto | Muros T4 Apto 211-208 Ejes 12-9, Eje A-F | 2026-09-01 | 2026-09-23 | 2026-09-29 | 2026-10-01 | 2-Cónica y dividida | 28 | 102 |  | 49 | 8171.282 | 457.5 | 571 | 56 | 114.3 | 229
27914 - ALBURA PPTO C | DC-1228 | 277 | Q480400000 | Concreto | Muros T4 Apto 211-208 Ejes 12-9, Eje A-F | 2026-09-01 | 2026-09-23 | 2026-09-29 | 2026-10-01 | 2-Cónica y dividida | 28 | 100 |  | 49 | 7853.982 | 455.5 | 591.4 | 58 | 118.4 | 229
27914 - ALBURA PPTO C | DC-1228 | 276 | C280200000 | Concreto | Plataforma Eje 7-11, Eje E-F | 2026-09-01 | 2026-09-23 | 2026-09-29 | 2026-10-01 | 2-Cónica y dividida | 28 | 101 |  | 28 | 8011.847 | 305.5 | 388.5 | 38.1 | 136.1 | 229
27914 - ALBURA PPTO C | DC-1228 | 276 | C280200000 | Concreto | Plataforma Eje 7-11, Eje E-F | 2026-09-01 | 2026-09-23 | 2026-09-29 | 2026-10-01 | 2-Cónica y dividida | 28 | 101 |  | 28 | 8011.847 | 302.5 | 385.5 | 37.8 | 135 | 229
27914 - ALBURA PPTO C | DC-1228 | 276 | C280200000 | Concreto | Plataforma Eje 7-11, Eje E-F | 2026-09-01 | 2026-09-23 | 2026-09-29 | 2026-10-01 | 2-Cónica y dividida | 28 | 102 |  | 28 | 8171.282 | 300.1 | 374.2 | 36.7 | 131.1 | 229
27914 - ALBURA PPTO C | 576054 | 301 | 4500 | Concreto | Cimentación torre 3, eje 9 - 11 - A - L | 2026-09-14 | 2026-09-19 | 2026-09-28 | 2026-09-30 | 3-Columnar | 14 | 102 |  | 31 | 8171.282 | 262.9 | 328.3 | 32.2 | 103.9 | 227
27914 - ALBURA PPTO C | 576054 | 301 | 4500 | Concreto | Cimentación torre 3, eje 9 - 11 - A - L | 2026-09-14 | 2026-09-19 | 2026-09-28 | 2026-09-30 | 3-Columnar | 14 | 101 |  | 31 | 8011.847 | 255.6 | 325.3 | 31.9 | 102.9 | 227
27914 - ALBURA PPTO C | 576054 | 301 | 4500 | Concreto | Cimentación torre 3, eje 9 - 11 - A - L | 2026-09-14 | 2026-09-19 | 2026-09-21 | 2026-09-22 | 3-Columnar | 7 | 102 |  | 31 | 8171.282 | 230.3 | 287.6 | 28.2 | 91 | 221
27914 - ALBURA PPTO C | 576054 | 301 | 4500 | Concreto | Cimentación torre 3, eje 9 - 11 - A - L | 2026-09-14 | 2026-09-19 | 2026-09-21 | 2026-09-22 | 3-Columnar | 7 | 101 |  | 31 | 8011.847 | 221.2 | 281.4 | 27.6 | 89 | 221
27914 - ALBURA PPTO C | 576054 | 300 | 7000 | Concreto | Muro torre 4, piso 3, eje 11 - 7 - L - G | 2026-09-14 | 2026-09-19 | 2026-09-28 | 2026-09-30 | 3-Columnar | 14 | 102 |  | 49 | 8171.282 | 413.6 | 516 | 50.6 | 103.3 | 227
27914 - ALBURA PPTO C | 576054 | 300 | 7000 | Concreto | Muro torre 4, piso 3, eje 11 - 7 - L - G | 2026-09-14 | 2026-09-19 | 2026-09-28 | 2026-09-30 | 3-Columnar | 14 | 102 |  | 49 | 8171.282 | 410.9 | 512.9 | 50.3 | 102.7 | 227
27914 - ALBURA PPTO C | 576054 | 300 | 7000 | Concreto | Muro torre 4, piso 3, eje 11 - 7 - L - G | 2026-09-14 | 2026-09-19 | 2026-09-21 | 2026-09-22 | 3-Columnar | 7 | 101 |  | 49 | 8011.847 | 346.5 | 440.5 | 43.2 | 88.2 | 221
27914 - ALBURA PPTO C | 576054 | 300 | 7000 | Concreto | Muro torre 4, piso 3, eje 11 - 7 - L - G | 2026-09-14 | 2026-09-19 | 2026-09-21 | 2026-09-22 | 3-Columnar | 7 | 102 |  | 49 | 8171.282 | 359.8 | 448.7 | 44 | 89.8 | 221
27914 - ALBURA PPTO C | 576054 | 299 | 4500 | Concreto | Cimentación torre 3, eje 9 - 11 | 2026-09-14 | 2026-09-19 | 2026-09-28 | 2026-09-30 | 3-Columnar | 14 | 102 |  | 31 | 8171.282 | 279.4 | 348.7 | 34.2 | 110.3 | 227
27914 - ALBURA PPTO C | 576054 | 299 | 4500 | Concreto | Cimentación torre 3, eje 9 - 11 | 2026-09-14 | 2026-09-19 | 2026-09-28 | 2026-09-30 | 3-Columnar | 14 | 102 |  | 31 | 8171.282 | 279.5 | 348.7 | 34.2 | 110.3 | 227
27914 - ALBURA PPTO C | 576054 | 299 | 4500 | Concreto | Cimentación torre 3, eje 9 - 11 | 2026-09-14 | 2026-09-19 | 2026-09-21 | 2026-09-22 | 3-Columnar | 7 | 102 |  | 31 | 8171.282 | 247.9 | 309 | 30.3 | 97.7 | 221
27914 - ALBURA PPTO C | 576054 | 299 | 4500 | Concreto | Cimentación torre 3, eje 9 - 11 | 2026-09-14 | 2026-09-19 | 2026-09-21 | 2026-09-22 | 3-Columnar | 7 | 102 |  | 31 | 8171.282 | 241.5 | 301.8 | 29.6 | 95.5 | 221
27914 - ALBURA PPTO C | 576054 | 298 | 3000 | Concreto | Placa pasillo 203, torre 4, piso 3 | 2026-09-12 | 2026-09-19 | 2026-09-26 | 2026-09-28 | 3-Columnar | 14 | 102 |  | 21 | 8171.282 | 217.9 | 272.3 | 26.7 | 127.1 | 226
27914 - ALBURA PPTO C | 576054 | 298 | 3000 | Concreto | Placa pasillo 203, torre 4, piso 3 | 2026-09-12 | 2026-09-19 | 2026-09-26 | 2026-09-28 | 3-Columnar | 14 | 101 |  | 21 | 8011.847 | 209.9 | 267.2 | 26.2 | 124.8 | 226
27914 - ALBURA PPTO C | 576054 | 298 | 3000 | Concreto | Placa pasillo 203, torre 4, piso 3 | 2026-09-12 | 2026-09-19 | 2026-09-19 | 2026-09-22 | 3-Columnar | 7 | 102 |  | 21 | 8171.282 | 191.6 | 238.6 | 23.4 | 111.4 | 221
27914 - ALBURA PPTO C | 576054 | 298 | 3000 | Concreto | Placa pasillo 203, torre 4, piso 3 | 2026-09-12 | 2026-09-19 | 2026-09-19 | 2026-09-22 | 3-Columnar | 7 | 101 |  | 21 | 8011.847 | 182.1 | 231.5 | 22.7 | 108.1 | 221
27914 - ALBURA PPTO C | DC-838 | 270 | Q480400000 | Concreto | Muros Piso 1 Ejes 5-1, Ejes A - G Apto 103 - 102 | 2026-08-26 | 2026-09-10 | 2026-09-23 | 2026-09-28 | 2-Cónica y dividida | 28 | 100 |  | 49 | 7853.982 | 499.5 | 648.5 | 63.6 | 129.8 | 225
27914 - ALBURA PPTO C | DC-838 | 270 | Q480400000 | Concreto | Muros Piso 1 Ejes 5-1, Ejes A - G Apto 103 - 102 | 2026-08-26 | 2026-09-10 | 2026-09-23 | 2026-09-28 | 2-Cónica y dividida | 28 | 101 |  | 49 | 8011.847 | 497.5 | 633.2 | 62.1 | 126.7 | 225
27914 - ALBURA PPTO C | DC-838 | 270 | Q480400000 | Concreto | Muros Piso 1 Ejes 5-1, Ejes A - G Apto 103 - 102 | 2026-08-26 | 2026-09-10 | 2026-09-23 | 2026-09-28 | 2-Cónica y dividida | 28 | 100 |  | 49 | 7853.982 | 495.5 | 643.4 | 63.1 | 128.8 | 225
27914 - ALBURA PPTO C | DC-838 | 269 | G210200000 | Concreto | Placa Torre 4 Piso 2 Ejes 8 - 6 205 - 206 | 2026-08-25 | 2026-09-10 | 2026-09-22 | 2026-09-22 | 2-Cónica y dividida | 28 | 101 |  | 21 | 8011.847 | 253.2 | 322.2 | 31.6 | 150.5 | 220
27914 - ALBURA PPTO C | DC-838 | 269 | G210200000 | Concreto | Placa Torre 4 Piso 2 Ejes 8 - 6 205 - 206 | 2026-08-25 | 2026-09-10 | 2026-09-22 | 2026-09-22 | 2-Cónica y dividida | 28 | 100 |  | 21 | 7853.982 | 251.1 | 326.3 | 32 | 152.4 | 220
27914 - ALBURA PPTO C | DC-838 | 269 | G210200000 | Concreto | Placa Torre 4 Piso 2 Ejes 8 - 6 205 - 206 | 2026-08-25 | 2026-09-10 | 2026-09-22 | 2026-09-22 | 2-Cónica y dividida | 28 | 101 |  | 21 | 8011.847 | 259.5 | 330.4 | 32.4 | 154.3 | 220
27914 - ALBURA PPTO C | DC-838 | 268 | C3102000000 | Concreto | Vigas Cimentación Torre 3 Ejes 1 - 4 Ejes A - L | 2026-08-25 | 2026-09-10 | 2026-09-22 | 2026-09-22 | 5-Fractura extremos | 28 | 100 |  | 31.5 | 7853.982 | 375.8 | 487.4 | 47.8 | 151.7 | 220
27914 - ALBURA PPTO C | DC-838 | 268 | C3102000000 | Concreto | Vigas Cimentación Torre 3 Ejes 1 - 4 Ejes A - L | 2026-08-25 | 2026-09-10 | 2026-09-22 | 2026-09-22 | 5-Fractura extremos | 28 | 101 |  | 31.5 | 8011.847 | 372.5 | 474.2 | 46.5 | 147.6 | 220
27914 - ALBURA PPTO C | DC-838 | 268 | C3102000000 | Concreto | Vigas Cimentación Torre 3 Ejes 1 - 4 Ejes A - L | 2026-08-25 | 2026-09-10 | 2026-09-22 | 2026-09-22 | 5-Fractura extremos | 28 | 100 |  | 31.5 | 7853.982 | 370.2 | 480.3 | 47.1 | 149.5 | 220
27914 - ALBURA PPTO C | DC-838 | 267 | C310200000 | Concreto | Vigas Cimentación Torre 3 Ejes 1 - 4 Ejes A - L | 2026-08-25 | 2026-09-10 | 2026-09-22 | 2026-09-22 | 2-Cónica y dividida | 28 | 101 |  | 31.5 | 8011.847 | 327.5 | 417.1 | 40.9 | 129.8 | 220
27914 - ALBURA PPTO C | DC-838 | 267 | C310200000 | Concreto | Vigas Cimentación Torre 3 Ejes 1 - 4 Ejes A - L | 2026-08-25 | 2026-09-10 | 2026-09-22 | 2026-09-22 | 2-Cónica y dividida | 28 | 100 |  | 31.5 | 7853.982 | 325.8 | 423.2 | 41.5 | 131.7 | 220
27914 - ALBURA PPTO C | DC-838 | 267 | C310200000 | Concreto | Vigas Cimentación Torre 3 Ejes 1 - 4 Ejes A - L | 2026-08-25 | 2026-09-10 | 2026-09-22 | 2026-09-22 | 2-Cónica y dividida | 28 | 101 |  | 31.5 | 8011.847 | 322.8 | 410.9 | 40.3 | 127.9 | 220
27914 - ALBURA PPTO C | DC-838 | 266 | Q480400000 | Concreto | Muros Piso 1 Ejes 1 - 5, Ejes G - L Apto 104 - 105 | 2026-08-24 | 2026-09-10 | 2026-09-21 | 2026-09-22 | 2-Cónica y dividida | 28 | 101 |  | 49 | 8011.847 | 453.8 | 577.2 | 56.6 | 115.5 | 220
27914 - ALBURA PPTO C | DC-838 | 266 | Q480400000 | Concreto | Muros Piso 1 Ejes 1 - 5, Ejes G - L Apto 104 - 105 | 2026-08-24 | 2026-09-10 | 2026-09-21 | 2026-09-22 | 2-Cónica y dividida | 28 | 102 |  | 49 | 8171.282 | 451.8 | 563.9 | 55.3 | 112.9 | 220
27914 - ALBURA PPTO C | DC-838 | 266 | Q480400000 | Concreto | Muros Piso 1 Ejes 1 - 5, Ejes G - L Apto 104 - 105 | 2026-08-24 | 2026-09-10 | 2026-09-21 | 2026-09-22 | 2-Cónica y dividida | 28 | 101 |  | 49 | 8011.847 | 449.5 | 572.1 | 56.1 | 114.5 | 220
27914 - ALBURA PPTO C | DC-991 | 256 | Q480400000 | Concreto | Muros Piso 1 Ejes 12-11 Ejes A-L | 2026-08-06 | 2026-09-15 | 2026-09-23 | 2026-09-28 | 2-Cónica y dividida | 48 | 102 | Bajo | 49 | 8171.282 | 377.9 | 471.1 | 46.2 | 94.3 | 225
27914 - ALBURA PPTO C | DC-991 | 256 | Q480400000 | Concreto | Muros Piso 1 Ejes 12-11 Ejes A-L | 2026-08-06 | 2026-09-15 | 2026-09-23 | 2026-09-28 | 2-Cónica y dividida | 48 | 101 | Bajo | 49 | 8011.847 | 382 | 486.4 | 47.7 | 97.3 | 225
27914 - ALBURA PPTO C | DC-991 | 256 | Q480400000 | Concreto | Muros Piso 1 Ejes 12-11 Ejes A-L | 2026-08-06 | 2026-09-15 | 2026-09-23 | 2026-09-28 | 2-Cónica y dividida | 48 | 100 | Bajo | 49 | 7853.982 | 379 | 492.5 | 48.3 | 98.6 | 225
27914 - ALBURA PPTO C | DC-991 | 275 | G210200000 | Concreto | Placa T4 Ejes 6-1 Ejes A-G Apto 202-203 | 2026-08-31 | 2026-09-15 | 2026-09-28 | 2026-10-01 | 2-Cónica y dividida | 28 | 101 |  | 21 | 8011.847 | 278.9 | 354.9 | 34.8 | 165.7 | 228
27914 - ALBURA PPTO C | DC-991 | 275 | G210200000 | Concreto | Placa T4 Ejes 6-1 Ejes A-G Apto 202-203 | 2026-08-31 | 2026-09-15 | 2026-09-28 | 2026-10-01 | 2-Cónica y dividida | 28 | 100 |  | 21 | 7853.982 | 272 | 352.8 | 34.6 | 164.8 | 228
27914 - ALBURA PPTO C | DC-991 | 275 | G210200000 | Concreto | Placa T4 Ejes 6-1 Ejes A-G Apto 202-203 | 2026-08-31 | 2026-09-15 | 2026-09-28 | 2026-10-01 | 2-Cónica y dividida | 28 | 102 |  | 21 | 8171.282 | 276.9 | 345.7 | 33.9 | 161.4 | 228
27914 - ALBURA PPTO C | DC-991 | 274 | C280200000 | Concreto | Plataforma Ejes 6-7 y Ejes A-E | 2026-08-31 | 2026-09-15 | 2026-09-28 | 2026-10-01 | 2-Cónica y dividida | 28 | 100 |  | 28 | 7853.982 | 328.7 | 427.3 | 41.9 | 149.6 | 228
27914 - ALBURA PPTO C | DC-991 | 274 | C280200000 | Concreto | Plataforma Ejes 6-7 y Ejes A-E | 2026-08-31 | 2026-09-15 | 2026-09-28 | 2026-10-01 | 2-Cónica y dividida | 28 | 100 |  | 28 | 7853.982 | 320 | 415 | 40.7 | 145.4 | 228
27914 - ALBURA PPTO C | DC-991 | 274 | C280200000 | Concreto | Plataforma Ejes 6-7 y Ejes A-E | 2026-08-31 | 2026-09-15 | 2026-09-28 | 2026-10-01 | 2-Cónica y dividida | 28 | 102 |  | 28 | 8171.282 | 323.6 | 403.8 | 39.6 | 141.4 | 228
27914 - ALBURA PPTO C | DC-991 | 273 | Q480400000 | Concreto | Muros Piso 2 Ejes 15-12, A-L Apto 209-210 V1 | 2026-08-29 | 2026-09-15 | 2026-09-26 | 2026-10-01 | 2-Cónica y dividida | 28 | 102 |  | 49 | 8171.282 | 580.5 | 724 | 71 | 144.9 | 228
27914 - ALBURA PPTO C | DC-991 | 273 | Q480400000 | Concreto | Muros Piso 2 Ejes 15-12, A-L Apto 209-210 V1 | 2026-08-29 | 2026-09-15 | 2026-09-26 | 2026-10-01 | 2-Cónica y dividida | 28 | 102 |  | 49 | 8171.282 | 578.5 | 722 | 70.8 | 144.5 | 228
27914 - ALBURA PPTO C | DC-991 | 273 | Q480400000 | Concreto | Muros Piso 2 Ejes 15-12, A-L Apto 209-210 V1 | 2026-08-29 | 2026-09-15 | 2026-09-26 | 2026-10-01 | 2-Cónica y dividida | 28 | 100 |  | 49 | 7853.982 | 576.2 | 748.5 | 73.4 | 149.8 | 228
27914 - ALBURA PPTO C | DC-991 | 272 | C310200000 | Concreto | Vigas Cimentación Te Ejes 4-5 Ejes A-L | 2026-08-29 | 2026-09-15 | 2026-09-26 | 2026-10-01 | 2-Cónica y dividida | 28 | 100 |  | 31.5 | 7853.982 | 329.5 | 428.3 | 42 | 133.3 | 228
27914 - ALBURA PPTO C | DC-991 | 272 | C310200000 | Concreto | Vigas Cimentación Te Ejes 4-5 Ejes A-L | 2026-08-29 | 2026-09-15 | 2026-09-26 | 2026-10-01 | 2-Cónica y dividida | 28 | 101 |  | 31.5 | 8011.847 | 327.5 | 417.1 | 40.9 | 129.8 | 228
27914 - ALBURA PPTO C | DC-991 | 272 | C310200000 | Concreto | Vigas Cimentación Te Ejes 4-5 Ejes A-L | 2026-08-29 | 2026-09-15 | 2026-09-26 | 2026-10-01 | 2-Cónica y dividida | 28 | 102 |  | 31.5 | 8171.282 | 325.8 | 406.9 | 39.9 | 126.7 | 228
27914 - ALBURA PPTO C | DC-991 | 271 | G210200000 | Concreto | Placa Torre 4 Piso Ejes 6-1 , Ejes G-L, Apto 204-205 | 2026-08-27 | 2026-09-15 | 2026-09-24 | 2026-09-28 | 2-Cónica y dividida | 28 | 102 |  | 21 | 8171.282 | 293.5 | 366.1 | 35.9 | 171 | 225
27914 - ALBURA PPTO C | DC-991 | 271 | G210200000 | Concreto | Placa Torre 4 Piso Ejes 6-1 , Ejes G-L, Apto 204-205 | 2026-08-27 | 2026-09-15 | 2026-09-24 | 2026-09-28 | 2-Cónica y dividida | 28 | 102 |  | 21 | 8171.282 | 291.5 | 364 | 35.7 | 170 | 225
27914 - ALBURA PPTO C | DC-991 | 271 | G210200000 | Concreto | Placa Torre 4 Piso Ejes 6-1 , Ejes G-L, Apto 204-205 | 2026-08-27 | 2026-09-15 | 2026-09-24 | 2026-09-28 | 2-Cónica y dividida | 28 | 102 |  | 21 | 8171.282 | 289.5 | 361 | 35.4 | 168.6 | 225
27914 - ALBURA PPTO C | DC-991 | 285 | Q480400000 | Concreto | Muros Piso 2 Ejes 4-7, Ejea A-F V5 Apto 202 | 2026-09-04 | 2026-09-15 | 2026-09-18 | 2026-09-22 | 5-Fractura extremos | 14 | 100 |  | 49 | 7853.982 | 451.7 | 586.3 | 57.5 | 117.3 | 218
27914 - ALBURA PPTO C | DC-991 | 285 | Q480400000 | Concreto | Muros Piso 2 Ejes 4-7, Ejea A-F V5 Apto 202 | 2026-09-04 | 2026-09-15 | 2026-09-18 | 2026-09-22 | 5-Fractura extremos | 14 | 101 |  | 49 | 8011.847 | 445.4 | 567 | 55.6 | 113.5 | 218
27914 - ALBURA PPTO C | DC-991 | 284 | G210200000 | Concreto | Placa T4 P3 Ejes 15-12 Apto 309-310 | 2026-09-04 | 2026-09-15 | 2026-09-18 | 2026-09-22 | 2-Cónica y dividida | 14 | 100 |  | 21 | 7853.982 | 272.9 | 353.8 | 34.7 | 165.2 | 218
27914 - ALBURA PPTO C | DC-991 | 284 | G210200000 | Concreto | Placa T4 P3 Ejes 15-12 Apto 309-310 | 2026-09-04 | 2026-09-15 | 2026-09-18 | 2026-09-22 | 2-Cónica y dividida | 14 | 101 |  | 21 | 8011.847 | 265.3 | 337.5 | 33.1 | 157.6 | 218
27914 - ALBURA PPTO C | DC-991 | 283 | Q480400000 | Concreto | Muros Piso 2 ejes 9-7, Ejes A-G Apto 212 V4 | 2026-09-03 | 2026-09-15 | 2026-09-17 | 2026-09-22 | 2-Cónica y dividida | 14 | 100 |  | 49 | 7853.982 | 473.2 | 613.9 | 60.2 | 122.9 | 218
27914 - ALBURA PPTO C | DC-991 | 283 | Q480400000 | Concreto | Muros Piso 2 ejes 9-7, Ejes A-G Apto 212 V4 | 2026-09-03 | 2026-09-15 | 2026-09-17 | 2026-09-22 | 2-Cónica y dividida | 14 | 101 |  | 49 | 8011.847 | 468.7 | 596.5 | 58.5 | 119.4 | 218
27914 - ALBURA PPTO C | DC-991 | 282 | C280200000 | Concreto | Vigas Cimentación Ejes 6-7 Ejes G-L | 2026-09-03 | 2026-09-15 | 2026-09-17 | 2026-09-22 | 5-Fractura extremos | 14 | 101 |  | 28 | 8011.847 | 237.4 | 301.8 | 29.6 | 105.7 | 218
27914 - ALBURA PPTO C | DC-991 | 282 | C280200000 | Concreto | Vigas Cimentación Ejes 6-7 Ejes G-L | 2026-09-03 | 2026-09-15 | 2026-09-17 | 2026-09-22 | 5-Fractura extremos | 14 | 102 |  | 28 | 8171.282 | 234.6 | 292.7 | 28.7 | 102.5 | 218
27914 - ALBURA PPTO C | DC-991 | 281 | C280200000 | Concreto | Viga Cabezal Eje H-F' | 2026-09-03 | 2026-09-15 | 2026-09-17 | 2026-09-22 | 2-Cónica y dividida | 14 | 101 |  | 28 | 8011.847 | 358.3 | 455.8 | 44.7 | 159.6 | 218
27914 - ALBURA PPTO C | DC-991 | 281 | C280200000 | Concreto | Viga Cabezal Eje H-F' | 2026-09-03 | 2026-09-15 | 2026-09-17 | 2026-09-22 | 2-Cónica y dividida | 14 | 102 |  | 28 | 8171.282 | 354.4 | 442.6 | 43.4 | 155 | 218
27914 - ALBURA PPTO C | DC-991 | 280 | C310200000 | Concreto | Vigas Cimentación Ejes 5-6 Ejes A-G | 2026-09-03 | 2026-09-15 | 2026-09-17 | 2026-09-22 | 2-Cónica y dividida | 14 | 101 |  | 31.5 | 8011.847 | 317.2 | 403.8 | 39.6 | 125.7 | 218
27914 - ALBURA PPTO C | DC-991 | 280 | C310200000 | Concreto | Vigas Cimentación Ejes 5-6 Ejes A-G | 2026-09-03 | 2026-09-15 | 2026-09-17 | 2026-09-22 | 2-Cónica y dividida | 14 | 100 |  | 31.5 | 7853.982 | 313.5 | 406.9 | 39.9 | 126.7 | 218
27914 - ALBURA PPTO C | DC-991 | 279 | Q480400000 | Concreto | Muros Piso 2 Ejes 11-7 Ejes G-L Apto 207 V3 | 2026-09-02 | 2026-09-15 | 2026-09-16 | 2026-09-22 | 2-Cónica y dividida | 14 | 102 |  | 49 | 8171.282 | 462.1 | 577.2 | 56.6 | 115.5 | 218
27914 - ALBURA PPTO C | DC-991 | 279 | Q480400000 | Concreto | Muros Piso 2 Ejes 11-7 Ejes G-L Apto 207 V3 | 2026-09-02 | 2026-09-15 | 2026-09-16 | 2026-09-22 | 2-Cónica y dividida | 14 | 101 |  | 49 | 8011.847 | 457.9 | 583.3 | 57.2 | 116.7 | 218
27914 - ALBURA PPTO C | DC-991 | 297 | G210200000 | Concreto | Placa T4 Ejes 1-4 Ejes A-L 303-304 | 2026-09-11 | 2026-09-15 | 2026-09-18 | 2026-09-22 | 2-Cónica y dividida | 7 | 101 |  | 21 | 8011.847 | 180.3 | 229.4 | 22.5 | 107.1 | 218
27914 - ALBURA PPTO C | DC-991 | 297 | G210200000 | Concreto | Placa T4 Ejes 1-4 Ejes A-L 303-304 | 2026-09-11 | 2026-09-15 | 2026-09-18 | 2026-09-22 | 2-Cónica y dividida | 7 | 100 |  | 21 | 7853.982 | 174.6 | 226.4 | 22.2 | 105.7 | 218
27914 - ALBURA PPTO C | DC-991 | 296 | Q480400000 | Concreto | Muros Piso 3 V2 Ejes 12-10, Ejes A-G Apto 310 -311 | 2026-09-11 | 2026-09-15 | 2026-09-18 | 2026-09-22 | 5-Fractura extremos | 7 | 100 |  | 49 | 7853.982 | 412.9 | 536.4 | 52.6 | 107.3 | 218
27914 - ALBURA PPTO C | DC-991 | 296 | Q480400000 | Concreto | Muros Piso 3 V2 Ejes 12-10, Ejes A-G Apto 310 -311 | 2026-09-11 | 2026-09-15 | 2026-09-18 | 2026-09-22 | 5-Fractura extremos | 7 | 101 |  | 49 | 8011.847 | 407.4 | 518 | 50.8 | 103.7 | 218
27914 - ALBURA PPTO C | DC-991 | 295 | G210200000 | Concreto | Escalera Tipo 1 Piso 1-2, Ejes 3-4, Ejes A-D | 2026-09-11 | 2026-09-15 | 2026-09-18 | 2026-09-22 | 2-Cónica y dividida | 7 | 101 |  | 21 | 8011.847 | 179.8 | 228.4 | 22.4 | 106.7 | 218
27914 - ALBURA PPTO C | DC-991 | 295 | G210200000 | Concreto | Escalera Tipo 1 Piso 1-2, Ejes 3-4, Ejes A-D | 2026-09-11 | 2026-09-15 | 2026-09-18 | 2026-09-22 | 2-Cónica y dividida | 7 | 101 |  | 21 | 8011.847 | 172 | 219.2 | 21.5 | 102.4 | 218
27914 - ALBURA PPTO C | DC-991 | 294 | G210200000 | Concreto | Placa T4 Ejes 6-5 Apto 305-302 | 2026-09-10 | 2026-09-15 | 2026-09-17 | 2026-09-22 | 2-Cónica y dividida | 7 | 102 |  | 21 | 8171.282 | 229.8 | 286.5 | 28.1 | 133.8 | 218
27914 - ALBURA PPTO C | DC-991 | 294 | G210200000 | Concreto | Placa T4 Ejes 6-5 Apto 305-302 | 2026-09-10 | 2026-09-15 | 2026-09-17 | 2026-09-22 | 2-Cónica y dividida | 7 | 101 |  | 21 | 8011.847 | 223.5 | 284.5 | 27.9 | 132.9 | 218
27914 - ALBURA PPTO C | DC-991 | 293 | Q480400000 | Concreto | Muros Piso 3 V1 Ejes 15-12,Ejes A-L Apto 309-310 | 2026-09-10 | 2026-09-15 | 2026-09-17 | 2026-09-22 | 5-Fractura extremos | 7 | 100 |  | 49 | 7853.982 | 437.2 | 568 | 55.7 | 113.7 | 218
27914 - ALBURA PPTO C | DC-991 | 293 | Q480400000 | Concreto | Muros Piso 3 V1 Ejes 15-12,Ejes A-L Apto 309-310 | 2026-09-10 | 2026-09-15 | 2026-09-17 | 2026-09-22 | 5-Fractura extremos | 7 | 101 |  | 49 | 8011.847 | 435.6 | 554.7 | 54.4 | 111 | 218
27914 - ALBURA PPTO C | DC-991 | 292 | C280200000 | Concreto | Plataforma Ejes 7-6 ejes E-F | 2026-09-10 | 2026-09-15 | 2026-09-17 | 2026-09-22 | 2-Cónica y dividida | 7 | 101 |  | 28 | 8011.847 | 253.9 | 323.3 | 31.7 | 113.2 | 218
27914 - ALBURA PPTO C | DC-991 | 292 | C280200000 | Concreto | Plataforma Ejes 7-6 ejes E-F | 2026-09-10 | 2026-09-15 | 2026-09-17 | 2026-09-22 | 2-Cónica y dividida | 7 | 102 |  | 28 | 8171.282 | 248.7 | 310 | 30.4 | 108.6 | 218
27914 - ALBURA PPTO C | DC-991 | 291 | C280200000 | Concreto | Plataforma Ejes 11-12 y Ejes F-E | 2026-09-09 | 2026-09-15 | 2026-09-16 | 2026-09-22 | 5-Fractura extremos | 7 | 101 |  | 28 | 8011.847 | 288.7 | 367.1 | 36 | 128.6 | 218
27914 - ALBURA PPTO C | DC-991 | 291 | C280200000 | Concreto | Plataforma Ejes 11-12 y Ejes F-E | 2026-09-09 | 2026-09-15 | 2026-09-16 | 2026-09-22 | 5-Fractura extremos | 7 | 101 |  | 28 | 8011.847 | 282.6 | 360 | 35.3 | 126.1 | 218
27914 - ALBURA PPTO C | DC-991 | 290 | G210200000 | Concreto | Placa T4 Ejes 8-6 Apto 306-301 | 2026-09-09 | 2026-09-15 | 2026-09-16 | 2026-09-22 | 5-Fractura extremos | 7 | 100 |  | 21 | 7853.982 | 206.2 | 268.2 | 26.3 | 125.2 | 218
27914 - ALBURA PPTO C | DC-991 | 290 | G210200000 | Concreto | Placa T4 Ejes 8-6 Apto 306-301 | 2026-09-09 | 2026-09-15 | 2026-09-16 | 2026-09-22 | 5-Fractura extremos | 7 | 101 |  | 21 | 8011.847 | 200.3 | 254.9 | 25 | 119 | 218
27914 - ALBURA PPTO C | DC-991 | 289 | C310200000 | Concreto | Plataforma Eje 11-12 y Ejes F-E | 2026-09-09 | 2026-09-15 | 2026-09-16 | 2026-09-22 | 2-Cónica y dividida | 7 | 101 |  | 28 | 8011.847 | 241.4 | 306.9 | 30.1 | 107.5 | 218
27914 - ALBURA PPTO C | DC-991 | 289 | C310200000 | Concreto | Plataforma Eje 11-12 y Ejes F-E | 2026-09-09 | 2026-09-15 | 2026-09-16 | 2026-09-22 | 2-Cónica y dividida | 7 | 102 |  | 28 | 8171.282 | 234.9 | 292.7 | 28.7 | 102.5 | 218
27914 - ALBURA PPTO C | 569560 | 288 | 3000 | Concreto | Placa torre 4, piso 3, eje 12 - 10, apto 308 - 311 | 2026-09-08 | 2026-09-08 | 2026-09-22 | 2026-09-25 | 3-Columnar | 14 | 102 |  | 21 | 8171.282 | 227.9 | 284.5 | 27.9 | 132.9 | 222
27914 - ALBURA PPTO C | 569560 | 288 | 3000 | Concreto | Placa torre 4, piso 3, eje 12 - 10, apto 308 - 311 | 2026-09-08 | 2026-09-08 | 2026-09-22 | 2026-09-25 | 3-Columnar | 14 | 102 |  | 21 | 8171.282 | 227.5 | 283.5 | 27.8 | 132.4 | 222
27914 - ALBURA PPTO C | 569560 | 288 | 3000 | Concreto | Placa torre 4, piso 3, eje 12 - 10, apto 308 - 311 | 2026-09-08 | 2026-09-08 | 2026-09-15 | 2026-09-17 | 3-Columnar | 7 | 101 |  | 21 | 8011.847 | 170.6 | 217.2 | 21.3 | 101.4 | 216
27914 - ALBURA PPTO C | 569560 | 288 | 3000 | Concreto | Placa torre 4, piso 3, eje 12 - 10, apto 308 - 311 | 2026-09-08 | 2026-09-08 | 2026-09-15 | 2026-09-17 | 3-Columnar | 7 | 102 |  | 21 | 8171.282 | 180.9 | 225.4 | 22.1 | 105.2 | 216
27914 - ALBURA PPTO C | 569560 | 288 | 3000 | Concreto | Placa torre 4, piso 3, eje 12 - 10, apto 308 - 311 | 2026-09-08 | 2026-09-08 | 2026-09-09 | 2026-09-17 | 4-Transversal | 1 | 102 |  | 21 | 8171.282 | 42.3 | 53 | 5.2 | 24.8 | 215
27914 - ALBURA PPTO C | 569560 | 287 | 7000 | Concreto | Muro torre 4, piso 2, eje 4 - 1, apto 204 - 203 | 2026-09-08 | 2026-09-08 | 2026-09-22 | 2026-09-25 | 3-Columnar | 14 | 102 |  | 49 | 8171.282 | 425.2 | 530.3 | 52 | 106.1 | 222
27914 - ALBURA PPTO C | 569560 | 287 | 7000 | Concreto | Muro torre 4, piso 2, eje 4 - 1, apto 204 - 203 | 2026-09-08 | 2026-09-08 | 2026-09-22 | 2026-09-25 | 3-Columnar | 14 | 102 |  | 49 | 8171.282 | 430.7 | 537.4 | 52.7 | 107.6 | 222
27914 - ALBURA PPTO C | 569560 | 287 | 7000 | Concreto | Muro torre 4, piso 2, eje 4 - 1, apto 204 - 203 | 2026-09-08 | 2026-09-08 | 2026-09-15 | 2026-09-17 | 3-Columnar | 7 | 102 |  | 49 | 8171.282 | 316.6 | 394.6 | 38.7 | 79 | 216
27914 - ALBURA PPTO C | 569560 | 287 | 7000 | Concreto | Muro torre 4, piso 2, eje 4 - 1, apto 204 - 203 | 2026-09-08 | 2026-09-08 | 2026-09-15 | 2026-09-17 | 3-Columnar | 7 | 102 |  | 49 | 8171.282 | 320.8 | 400.7 | 39.3 | 80.2 | 216
27914 - ALBURA PPTO C | 569560 | 286 | 3000 | Concreto | Placa torre 4, piso 3, eje 15 - 12 / A - L, apto 309 - 310 | 2026-09-07 | 2026-09-08 | 2026-09-21 | 2026-09-22 | 3-Columnar | 14 | 102 |  | 21 | 8171.282 | 225.4 | 281.4 | 27.6 | 131.4 | 221
27914 - ALBURA PPTO C | 569560 | 286 | 3000 | Concreto | Placa torre 4, piso 3, eje 15 - 12 / A - L, apto 309 - 310 | 2026-09-07 | 2026-09-08 | 2026-09-21 | 2026-09-22 | 3-Columnar | 14 | 102 |  | 21 | 8171.282 | 221.2 | 276.3 | 27.1 | 129 | 221
27914 - ALBURA PPTO C | 569560 | 286 | 3000 | Concreto | Placa torre 4, piso 3, eje 15 - 12 / A - L, apto 309 - 310 | 2026-09-07 | 2026-09-08 | 2026-09-14 | 2026-09-17 | 3-Columnar | 7 | 102 |  | 21 | 8171.282 | 174.6 | 218.2 | 21.4 | 101.9 | 215
27914 - ALBURA PPTO C | 569560 | 286 | 3000 | Concreto | Placa torre 4, piso 3, eje 15 - 12 / A - L, apto 309 - 310 | 2026-09-07 | 2026-09-08 | 2026-09-14 | 2026-09-17 | 3-Columnar | 7 | 101 |  | 21 | 8011.847 | 170.9 | 217.2 | 21.3 | 101.4 | 215
27914 - ALBURA PPTO C | 569560 | 286 | 3000 | Concreto | Placa torre 4, piso 3, eje 15 - 12 / A - L, apto 309 - 310 | 2026-09-07 | 2026-09-08 | 2026-09-08 | 2026-09-14 | 4-Transversal | 1 | 102 |  | 21 | 8171.282 | 40.1 | 50 | 4.9 | 23.3 | 212
27914 - ALBURA PPTO C | 569558 | 283 | 7000 | Concreto | Muro torre 4, piso 2, eje 9 - 6, eje A - F | 2026-09-03 | 2026-09-10 | 2026-09-10 | 2026-09-11 | 3-Columnar | 7 | 102 |  | 49 | 8171.282 | 363.4 | 453.8 | 44.5 | 90.8 | 211
27914 - ALBURA PPTO C | 569558 | 283 | 7000 | Concreto | Muro torre 4, piso 2, eje 9 - 6, eje A - F | 2026-09-03 | 2026-09-10 | 2026-09-10 | 2026-09-11 | 3-Columnar | 7 | 101 |  | 49 | 8011.847 | 349.5 | 444.6 | 43.6 | 89 | 211
27914 - ALBURA PPTO C | 569558 | 282 | 4500 | Concreto | Cimentación torre 3, eje 5 - 7, eje A - L | 2026-09-03 | 2026-09-10 | 2026-09-10 | 2026-09-11 | 3-Columnar | 7 | 101 |  | 31 | 8011.847 | 222.1 | 282.5 | 27.7 | 89.4 | 211
27914 - ALBURA PPTO C | 569558 | 282 | 4500 | Concreto | Cimentación torre 3, eje 5 - 7, eje A - L | 2026-09-03 | 2026-09-10 | 2026-09-10 | 2026-09-11 | 3-Columnar | 7 | 102 |  | 31 | 8171.282 | 228.8 | 285.5 | 28 | 90.3 | 211
27914 - ALBURA PPTO C | 569558 | 281 | 4000 | Concreto | Viga cabezal eje A - F, prima | 2026-09-03 | 2026-09-10 | 2026-09-10 | 2026-09-11 | 3-Columnar | 7 | 102 |  | 28 | 8171.282 | 284.6 | 354.9 | 34.8 | 124.3 | 211
27914 - ALBURA PPTO C | 569558 | 281 | 4000 | Concreto | Viga cabezal eje A - F, prima | 2026-09-03 | 2026-09-10 | 2026-09-10 | 2026-09-11 | 3-Columnar | 7 | 102 |  | 28 | 8171.282 | 280.2 | 349.8 | 34.3 | 122.5 | 211
27914 - ALBURA PPTO C | 569558 | 280 | 4500 | Concreto | Cimentación torre 3, eje 5 - 7, eje A - L | 2026-09-03 | 2026-09-10 | 2026-09-10 | 2026-09-11 | 3-Columnar | 7 | 102 |  | 31 | 8171.282 | 255.2 | 318.2 | 31.2 | 100.6 | 211
27914 - ALBURA PPTO C | 569558 | 280 | 4500 | Concreto | Cimentación torre 3, eje 5 - 7, eje A - L | 2026-09-03 | 2026-09-10 | 2026-09-10 | 2026-09-11 | 3-Columnar | 7 | 102 |  | 31 | 8171.282 | 257.5 | 321.2 | 31.5 | 101.6 | 211
27914 - ALBURA PPTO C | DC-622 | 265 | G210200000 | Concreto | Placa Torre 4 Piso 2 Ejes 10 - 8 208 - 212 | 2026-08-22 | 2026-09-02 | 2026-09-19 | 2026-09-22 | 5-Fractura extremos | 28 | 100 |  | 21 | 7853.982 | 277.5 | 360 | 35.3 | 168.1 | 219
27914 - ALBURA PPTO C | DC-622 | 265 | G210200000 | Concreto | Placa Torre 4 Piso 2 Ejes 10 - 8 208 - 212 | 2026-08-22 | 2026-09-02 | 2026-09-19 | 2026-09-22 | 5-Fractura extremos | 28 | 101 |  | 21 | 8011.847 | 275.5 | 350.8 | 34.4 | 163.8 | 219
27914 - ALBURA PPTO C | DC-622 | 265 | G210200000 | Concreto | Placa Torre 4 Piso 2 Ejes 10 - 8 208 - 212 | 2026-08-22 | 2026-09-02 | 2026-09-19 | 2026-09-22 | 5-Fractura extremos | 28 | 100 |  | 21 | 7853.982 | 273.5 | 354.9 | 34.8 | 165.7 | 219
27914 - ALBURA PPTO C | DC-622 | 264 | Q480400000 | Concreto | Muros Piso 1 Ejes 7 - 5 Ejes A - F | 2026-08-21 | 2026-09-02 | 2026-09-18 | 2026-09-18 | 2-Cónica y dividida | 28 | 102 |  | 49 | 8171.282 | 447.5 | 558.8 | 54.8 | 111.8 | 217
27914 - ALBURA PPTO C | DC-622 | 264 | Q480400000 | Concreto | Muros Piso 1 Ejes 7 - 5 Ejes A - F | 2026-08-21 | 2026-09-02 | 2026-09-18 | 2026-09-18 | 2-Cónica y dividida | 28 | 101 |  | 49 | 8011.847 | 445.5 | 567 | 55.6 | 113.5 | 217
27914 - ALBURA PPTO C | DC-622 | 264 | Q480400000 | Concreto | Muros Piso 1 Ejes 7 - 5 Ejes A - F | 2026-08-21 | 2026-09-02 | 2026-09-18 | 2026-09-18 | 2-Cónica y dividida | 28 | 100 |  | 49 | 7853.982 | 443.5 | 576.1 | 56.5 | 115.3 | 217
27914 - ALBURA PPTO C | DC-622 | 263 | G210200000 | Concreto | Placa Torre 4 Piso 2 Ejes 12 - 10 Ato 208 - 211 | 2026-08-18 | 2026-09-02 | 2026-09-15 | 2026-09-16 | 2-Cónica y dividida | 28 | 102 |  | 21 | 8171.282 | 290.8 | 363 | 35.6 | 169.5 | 214
27914 - ALBURA PPTO C | DC-622 | 263 | G210200000 | Concreto | Placa Torre 4 Piso 2 Ejes 12 - 10 Ato 208 - 211 | 2026-08-18 | 2026-09-02 | 2026-09-15 | 2026-09-16 | 2-Cónica y dividida | 28 | 101 |  | 21 | 8011.847 | 295.6 | 376.3 | 36.9 | 175.7 | 214
27914 - ALBURA PPTO C | DC-622 | 263 | G210200000 | Concreto | Placa Torre 4 Piso 2 Ejes 12 - 10 Ato 208 - 211 | 2026-08-18 | 2026-09-02 | 2026-09-15 | 2026-09-16 | 2-Cónica y dividida | 28 | 100 |  | 21 | 7853.982 | 296.4 | 384.4 | 37.7 | 179.5 | 214
27914 - ALBURA PPTO C | DC-622 | 262 | Q480400000 | Concreto | Muros Piso 1 Ejes 10 - 8, Ejes G - L | 2026-08-18 | 2026-09-02 | 2026-09-15 | 2026-09-16 | 2-Cónica y dividida | 28 | 102 |  | 49 | 8171.282 | 495.3 | 618 | 60.6 | 123.7 | 214
27914 - ALBURA PPTO C | DC-622 | 262 | Q480400000 | Concreto | Muros Piso 1 Ejes 10 - 8, Ejes G - L | 2026-08-18 | 2026-09-02 | 2026-09-15 | 2026-09-16 | 2-Cónica y dividida | 28 | 101 |  | 49 | 8011.847 | 500.4 | 637.3 | 62.5 | 127.6 | 214
27914 - ALBURA PPTO C | DC-622 | 262 | Q480400000 | Concreto | Muros Piso 1 Ejes 10 - 8, Ejes G - L | 2026-08-18 | 2026-09-02 | 2026-09-15 | 2026-09-16 | 2-Cónica y dividida | 28 | 100 |  | 49 | 7853.982 | 493.6 | 640.4 | 62.8 | 128.2 | 214
27914 - ALBURA PPTO C | DC-622 | 261 | C310200000 | Concreto | Placa Contrapiso 1 - 4 Ejes A - L T4 | 2026-08-15 | 2026-09-02 | 2026-09-12 | 2026-09-14 | 2-Cónica y dividida | 28 | 102 |  | 31.5 | 8171.282 | 309.5 | 386.5 | 37.9 | 120.3 | 213
27914 - ALBURA PPTO C | DC-622 | 261 | C310200000 | Concreto | Placa Contrapiso 1 - 4 Ejes A - L T4 | 2026-08-15 | 2026-09-02 | 2026-09-12 | 2026-09-14 | 2-Cónica y dividida | 28 | 101 |  | 31.5 | 8011.847 | 307.5 | 391.6 | 38.4 | 121.9 | 213
27914 - ALBURA PPTO C | DC-622 | 261 | C310200000 | Concreto | Placa Contrapiso 1 - 4 Ejes A - L T4 | 2026-08-15 | 2026-09-02 | 2026-09-12 | 2026-09-14 | 2-Cónica y dividida | 28 | 100 |  | 31.5 | 7853.982 | 305.5 | 396.7 | 38.9 | 123.5 | 213
27914 - ALBURA PPTO C | 569557 | 279 | 7000 | Concreto | Muro torre 4, piso 2, eje 11 - 7, eje L - G | 2026-09-02 | 2026-09-09 | 2026-09-09 | 2026-09-10 | 3-Columnar | 7 | 102 |  | 49 | 8171.282 | 371.3 | 463 | 45.4 | 92.7 | 209
27914 - ALBURA PPTO C | 569557 | 279 | 7000 | Concreto | Muro torre 4, piso 2, eje 11 - 7, eje L - G | 2026-09-02 | 2026-09-09 | 2026-09-09 | 2026-09-10 | 3-Columnar | 7 | 102 |  | 49 | 8171.282 | 365.1 | 455.8 | 44.7 | 91.2 | 209
27914 - ALBURA PPTO C | 569556 | 278 | 4000 | Concreto | Plataforma eje 7 - 11, eje E - F | 2026-09-01 | 2026-09-08 | 2026-09-15 | 2026-09-17 | 3-Columnar | 14 | 102 |  | 28 | 8171.282 | 258.7 | 323.3 | 31.7 | 113.2 | 216
27914 - ALBURA PPTO C | 569556 | 278 | 4000 | Concreto | Plataforma eje 7 - 11, eje E - F | 2026-09-01 | 2026-09-08 | 2026-09-15 | 2026-09-17 | 3-Columnar | 14 | 102 |  | 28 | 8171.282 | 261.9 | 327.3 | 32.1 | 114.6 | 216
27914 - ALBURA PPTO C | 569556 | 278 | 4000 | Concreto | Plataforma eje 7 - 11, eje E - F | 2026-09-01 | 2026-09-08 | 2026-09-08 | 2026-09-10 | 3-Columnar | 7 | 101 |  | 28 | 8011.847 | 225.1 | 286.5 | 28.1 | 100.4 | 209
27914 - ALBURA PPTO C | 569556 | 278 | 4000 | Concreto | Plataforma eje 7 - 11, eje E - F | 2026-09-01 | 2026-09-08 | 2026-09-08 | 2026-09-10 | 3-Columnar | 7 | 102 |  | 28 | 8171.282 | 231.1 | 288.6 | 28.3 | 101.1 | 209
27914 - ALBURA PPTO C | 569556 | 277 | 7000 | Concreto | Muro torre 4, piso 2, eje 12 - 9, eje E - F | 2026-09-01 | 2026-09-08 | 2026-09-15 | 2026-09-17 | 3-Columnar | 14 | 102 |  | 49 | 8171.282 | 400 | 499.7 | 49 | 100 | 216
27914 - ALBURA PPTO C | 569556 | 277 | 7000 | Concreto | Muro torre 4, piso 2, eje 12 - 9, eje E - F | 2026-09-01 | 2026-09-08 | 2026-09-15 | 2026-09-17 | 3-Columnar | 14 | 101 |  | 49 | 8011.847 | 397.9 | 506.8 | 49.7 | 101.4 | 216
27914 - ALBURA PPTO C | 569556 | 277 | 7000 | Concreto | Muro torre 4, piso 2, eje 12 - 9, eje E - F | 2026-09-01 | 2026-09-08 | 2026-09-08 | 2026-09-10 | 3-Columnar | 7 | 101 |  | 49 | 8011.847 | 347.1 | 441.5 | 43.3 | 88.4 | 209
27914 - ALBURA PPTO C | 569556 | 277 | 7000 | Concreto | Muro torre 4, piso 2, eje 12 - 9, eje E - F | 2026-09-01 | 2026-09-08 | 2026-09-08 | 2026-09-10 | 3-Columnar | 7 | 102 |  | 49 | 8171.282 | 357.1 | 445.6 | 43.7 | 89.2 | 209
27914 - ALBURA PPTO C | 569556 | 276 | 4000 | Concreto | Plataforma eje 7 - 11, eje E - F | 2026-09-01 | 2026-09-08 | 2026-09-15 | 2026-09-17 | 3-Columnar | 14 | 102 |  | 28 | 8171.282 | 248.2 | 310 | 30.4 | 108.6 | 216
27914 - ALBURA PPTO C | 569556 | 276 | 4000 | Concreto | Plataforma eje 7 - 11, eje E - F | 2026-09-01 | 2026-09-08 | 2026-09-15 | 2026-09-17 | 3-Columnar | 14 | 102 |  | 28 | 8171.282 | 244.8 | 305.9 | 30 | 107.1 | 216
27914 - ALBURA PPTO C | 569556 | 276 | 4000 | Concreto | Plataforma eje 7 - 11, eje E - F | 2026-09-01 | 2026-09-08 | 2026-09-08 | 2026-09-10 | 3-Columnar | 7 | 102 |  | 28 | 8171.282 | 228.2 | 284.5 | 27.9 | 99.6 | 209
27914 - ALBURA PPTO C | 569556 | 276 | 4000 | Concreto | Plataforma eje 7 - 11, eje E - F | 2026-09-01 | 2026-09-08 | 2026-09-08 | 2026-09-10 | 3-Columnar | 7 | 101 |  | 28 | 8011.847 | 220.8 | 281.4 | 27.6 | 98.6 | 209
27914 - ALBURA PPTO C | 569554 | 273 | 7000 | Concreto | Muro torre 4, eje 15 - 13, eje H - L, apto 209 | 2026-08-29 | 2026-09-05 | 2026-09-12 | 2026-09-14 | 3-Columnar | 14 | 102 |  | 49 | 8171.282 | 469.5 | 586.3 | 57.5 | 117.3 | 212
27914 - ALBURA PPTO C | 569554 | 273 | 7000 | Concreto | Muro torre 4, eje 15 - 13, eje H - L, apto 209 | 2026-08-29 | 2026-09-05 | 2026-09-12 | 2026-09-14 | 3-Columnar | 14 | 101 |  | 49 | 8011.847 | 456.3 | 581.2 | 57 | 116.3 | 212
27914 - ALBURA PPTO C | 569554 | 273 | 7000 | Concreto | Muro torre 4, eje 15 - 13, eje H - L, apto 209 | 2026-08-29 | 2026-09-05 | 2026-09-05 | 2026-09-07 | 3-Columnar | 7 | 102 |  | 49 | 8171.282 | 386.7 | 482.3 | 47.3 | 96.5 | 206
27914 - ALBURA PPTO C | 569554 | 273 | 7000 | Concreto | Muro torre 4, eje 15 - 13, eje H - L, apto 209 | 2026-08-29 | 2026-09-05 | 2026-09-05 | 2026-09-07 | 3-Columnar | 7 | 102 |  | 49 | 8171.282 | 380.9 | 475.2 | 46.6 | 95.1 | 206
27914 - ALBURA PPTO C | 569554 | 272 | 4500 | Concreto | Viga cimentación eje 4 - 5 | 2026-08-29 | 2026-09-05 | 2026-09-12 | 2026-09-14 | 3-Columnar | 14 | 102 |  | 31 | 8171.282 | 262.2 | 327.3 | 32.1 | 103.5 | 212
27914 - ALBURA PPTO C | 569554 | 272 | 4500 | Concreto | Viga cimentación eje 4 - 5 | 2026-08-29 | 2026-09-05 | 2026-09-12 | 2026-09-14 | 3-Columnar | 14 | 101 |  | 31 | 8011.847 | 254 | 323.3 | 31.7 | 102.3 | 212
27914 - ALBURA PPTO C | 569554 | 272 | 4500 | Concreto | Viga cimentación eje 4 - 5 | 2026-08-29 | 2026-09-05 | 2026-09-05 | 2026-09-07 | 3-Columnar | 7 | 102 |  | 31 | 8171.282 | 231.6 | 288.6 | 28.3 | 91.3 | 206
27914 - ALBURA PPTO C | 569554 | 272 | 4500 | Concreto | Viga cimentación eje 4 - 5 | 2026-08-29 | 2026-09-05 | 2026-09-05 | 2026-09-07 | 3-Columnar | 7 | 102 |  | 31 | 8171.282 | 232.9 | 290.6 | 28.5 | 91.9 | 206
27914 - ALBURA PPTO C | 569559 | 285 | 7000 | Concreto | Muro torre 4, piso 2, eje 5 - 7 / L - I, eje 9 - 7 / F - A | 2026-09-04 | 2026-09-05 | 2026-09-11 | 2026-09-14 | 3-Columnar | 7 | 102 |  | 49 | 8171.282 | 322.9 | 402.8 | 39.5 | 80.6 | 212
27914 - ALBURA PPTO C | 569559 | 285 | 7000 | Concreto | Muro torre 4, piso 2, eje 5 - 7 / L - I, eje 9 - 7 / F - A | 2026-09-04 | 2026-09-05 | 2026-09-11 | 2026-09-14 | 4-Transversal | 7 | 101 |  | 49 | 8011.847 | 310.9 | 395.7 | 38.8 | 79.2 | 212
27914 - ALBURA PPTO C | 569559 | 284 | 3000 | Concreto | Placa torre 4, piso 3, eje 15 - 12, eje P - L | 2026-09-04 | 2026-09-05 | 2026-09-11 | 2026-09-14 | 3-Columnar | 7 | 102 |  | 21 | 8171.282 | 219.3 | 273.3 | 26.8 | 127.6 | 212
27914 - ALBURA PPTO C | 569559 | 284 | 3000 | Concreto | Placa torre 4, piso 3, eje 15 - 12, eje P - L | 2026-09-04 | 2026-09-05 | 2026-09-11 | 2026-09-14 | 3-Columnar | 7 | 102 |  | 21 | 8171.282 | 220.3 | 275.3 | 27 | 128.6 | 212
27914 - ALBURA PPTO C | 569559 | 284 | 3000 | Concreto | Placa torre 4, piso 3, eje 15 - 12, eje P - L | 2026-09-04 | 2026-09-05 | 2026-09-05 | 2026-09-07 | 4-Transversal | 1 | 102 |  | 21 | 8171.282 | 63.7 | 79.5 | 7.8 | 37.1 | 206
27914 - ALBURA PPTO C | 569555 | 275 | 3000 | Concreto | Placa torre 4, piso 2, eje 1-6 eje A-G, apto 202 - 203 | 2026-08-31 | 2026-09-01 | 2026-09-14 | 2026-09-17 | 3-Columnar | 14 | 102 |  | 21 | 8171.282 | 229.4 | 286.5 | 28.1 | 133.8 | 215
27914 - ALBURA PPTO C | 569555 | 275 | 3000 | Concreto | Placa torre 4, piso 2, eje 1-6 eje A-G, apto 202 - 203 | 2026-08-31 | 2026-09-01 | 2026-09-14 | 2026-09-17 | 3-Columnar | 14 | 102 |  | 21 | 8171.282 | 229.6 | 286.5 | 28.1 | 133.8 | 215
27914 - ALBURA PPTO C | 569555 | 275 | 3000 | Concreto | Placa torre 4, piso 2, eje 1-6 eje A-G, apto 202 - 203 | 2026-08-31 | 2026-09-01 | 2026-09-07 | 2026-09-08 | 3-Columnar | 7 | 102 |  | 21 | 8171.282 | 208.7 | 260 | 25.5 | 121.4 | 207
27914 - ALBURA PPTO C | 569555 | 275 | 3000 | Concreto | Placa torre 4, piso 2, eje 1-6 eje A-G, apto 202 - 203 | 2026-08-31 | 2026-09-01 | 2026-09-07 | 2026-09-08 | 3-Columnar | 7 | 102 |  | 21 | 8171.282 | 212.8 | 265.1 | 26 | 123.8 | 207
27914 - ALBURA PPTO C | 569555 | 275 | 3000 | Concreto | Placa torre 4, piso 2, eje 1-6 eje A-G, apto 202 - 203 | 2026-08-31 | 2026-09-01 | 2026-09-01 | 2026-09-04 | 4-Transversal | 1 | 102 |  | 21 | 8171.282 | 51.1 | 64.2 | 6.3 | 30 | 204
27914 - ALBURA PPTO C | 569555 | 274 | 4000 | Concreto | Plataforma eje 6-7 eje A-E | 2026-08-31 | 2026-09-01 | 2026-09-14 | 2026-09-17 | 3-Columnar | 14 | 101 |  | 28 | 8011.847 | 253.4 | 322.2 | 31.6 | 112.9 | 215
27914 - ALBURA PPTO C | 569555 | 274 | 4000 | Concreto | Plataforma eje 6-7 eje A-E | 2026-08-31 | 2026-09-01 | 2026-09-14 | 2026-09-17 | 3-Columnar | 14 | 102 |  | 28 | 8171.282 | 263 | 328.3 | 32.2 | 115 | 215
27914 - ALBURA PPTO C | 569555 | 274 | 4000 | Concreto | Plataforma eje 6-7 eje A-E | 2026-08-31 | 2026-09-01 | 2026-09-07 | 2026-09-08 | 3-Columnar | 7 | 102 |  | 28 | 8171.282 | 141.3 | 176.4 | 17.3 | 61.8 | 207
27914 - ALBURA PPTO C | 569555 | 274 | 4000 | Concreto | Plataforma eje 6-7 eje A-E | 2026-08-31 | 2026-09-01 | 2026-09-07 | 2026-09-08 | 4-Transversal | 7 | 102 |  | 28 | 8171.282 | 145.6 | 181.5 | 17.8 | 63.6 | 207
27914 - ALBURA PPTO C | 569553 | 271 | 3000 | Concreto | Placa torre 4, piso 2, eje 6-1 y L - G, apto 205 - 204 | 2026-08-27 | 2026-09-02 | 2026-09-10 | 2026-09-11 | 3-Columnar | 14 | 102 |  | 21 | 8171.282 | 229.5 | 286.5 | 28.1 | 133.8 | 211
27914 - ALBURA PPTO C | 569553 | 271 | 3000 | Concreto | Placa torre 4, piso 2, eje 6-1 y L - G, apto 205 - 204 | 2026-08-27 | 2026-09-02 | 2026-09-10 | 2026-09-11 | 3-Columnar | 14 | 101 |  | 21 | 8011.847 | 219.8 | 279.4 | 27.4 | 130.5 | 211
27914 - ALBURA PPTO C | 569553 | 271 | 3000 | Concreto | Placa torre 4, piso 2, eje 6-1 y L - G, apto 205 - 204 | 2026-08-27 | 2026-09-02 | 2026-09-03 | 2026-09-04 | 3-Columnar | 7 | 102 |  | 21 | 8171.282 | 170.8 | 213.1 | 20.9 | 99.5 | 204
27914 - ALBURA PPTO C | 569553 | 271 | 3000 | Concreto | Placa torre 4, piso 2, eje 6-1 y L - G, apto 205 - 204 | 2026-08-27 | 2026-09-02 | 2026-09-03 | 2026-09-04 | 3-Columnar | 7 | 102 |  | 21 | 8171.282 | 166.3 | 208 | 20.4 | 97.1 | 204
27914 - ALBURA PPTO C | 569553 | 270 | 7000 | Concreto | Muros torre 4, piso 1, eje 1-5 eje F-A | 2026-08-26 | 2026-09-02 | 2026-09-09 | 2026-09-10 | 3-Columnar | 14 | 102 |  | 49 | 8171.282 | 395.3 | 493.5 | 48.4 | 98.8 | 209
27914 - ALBURA PPTO C | 569553 | 270 | 7000 | Concreto | Muros torre 4, piso 1, eje 1-5 eje F-A | 2026-08-26 | 2026-09-02 | 2026-09-09 | 2026-09-10 | 3-Columnar | 14 | 101 |  | 49 | 8011.847 | 383.5 | 488.4 | 47.9 | 97.8 | 209
27914 - ALBURA PPTO C | 569553 | 270 | 7000 | Concreto | Muros torre 4, piso 1, eje 1-5 eje F-A | 2026-08-26 | 2026-09-02 | 2026-09-02 | 2026-09-04 | 3-Columnar | 7 | 101 |  | 49 | 8011.847 | 345.7 | 439.5 | 43.1 | 88 | 204
27914 - ALBURA PPTO C | 569553 | 270 | 7000 | Concreto | Muros torre 4, piso 1, eje 1-5 eje F-A | 2026-08-26 | 2026-09-02 | 2026-09-02 | 2026-09-04 | 3-Columnar | 7 | 102 |  | 49 | 8171.282 | 369.1 | 460.9 | 45.2 | 92.2 | 204
27914 - ALBURA PPTO C | 569552 | 269 |  | Concreto | Placa torre 4, piso 2, apto serie 06 y 01 | 2026-08-25 | 2026-09-01 | 2026-09-08 | 2026-09-10 | 3-Columnar | 14 | 102 |  | 21 | 8171.282 | 222.3 | 277.4 | 27.2 | 129.5 | 209
27914 - ALBURA PPTO C | 569552 | 269 | 3000 | Concreto | Placa torre 4, piso 2, apto serie 06 y 01 | 2026-08-25 | 2026-09-01 | 2026-09-08 | 2026-09-10 | 3-Columnar | 14 | 102 |  | 21 | 8171.282 | 220 | 274.3 | 26.9 | 128.1 | 209
27914 - ALBURA PPTO C | 569552 | 269 | 3000 | Concreto | Placa torre 4, piso 2, apto serie 06 y 01 | 2026-08-25 | 2026-09-01 | 2026-09-01 | 2026-09-02 | 3-Columnar | 7 | 102 |  | 21 | 8171.282 | 195.1 | 243.7 | 23.9 | 113.8 | 203
27914 - ALBURA PPTO C | 569552 | 269 | 3000 | Concreto | Placa torre 4, piso 2, apto serie 06 y 01 | 2026-08-25 | 2026-09-01 | 2026-09-01 | 2026-09-02 | 3-Columnar | 7 | 102 |  | 21 | 8171.282 | 190.8 | 238.6 | 23.4 | 111.4 | 203
27914 - ALBURA PPTO C | 569552 | 269 | 3000 | Concreto | Placa torre 4, piso 2, apto serie 06 y 01 | 2026-08-25 | 2026-09-01 | 2026-08-26 | 2026-09-02 | 4-Transversal | 1 | 102 |  | 21 | 8171.282 | 30.1 | 37.7 | 3.7 | 17.6 | 202
27914 - ALBURA PPTO C | 569552 | 268 | 4500 | Concreto | Viga cimentación torre 3, eje 1 - 4 eje A - L | 2026-08-25 | 2026-09-01 | 2026-09-08 | 2026-09-10 | 3-Columnar | 14 | 102 |  | 31 | 8171.282 | 293.9 | 367.1 | 36 | 116.1 | 209
27914 - ALBURA PPTO C | 569552 | 268 | 4500 | Concreto | Viga cimentación torre 3, eje 1 - 4 eje A - L | 2026-08-25 | 2026-09-01 | 2026-09-08 | 2026-09-10 | 3-Columnar | 14 | 102 |  | 31 | 8171.282 | 298.5 | 372.2 | 36.5 | 117.7 | 209
27914 - ALBURA PPTO C | 569552 | 268 | 4500 | Concreto | Viga cimentación torre 3, eje 1 - 4 eje A - L | 2026-08-25 | 2026-09-01 | 2026-09-01 | 2026-09-02 | 3-Columnar | 7 | 102 |  | 31 | 8171.282 | 254.7 | 318.2 | 31.2 | 100.6 | 203
27914 - ALBURA PPTO C | 569552 | 268 | 4500 | Concreto | Viga cimentación torre 3, eje 1 - 4 eje A - L | 2026-08-25 | 2026-09-01 | 2026-09-01 | 2026-09-02 | 3-Columnar | 7 | 101 |  | 31 | 8011.847 | 251 | 319.2 | 31.3 | 101 | 203
27914 - ALBURA PPTO C | 569552 | 267 | 4500 | Concreto | Viga cimentación torre 3, eje 1 - 4 eje A - L | 2026-08-25 | 2026-09-01 | 2026-09-08 | 2026-09-10 | 3-Columnar | 14 | 102 |  | 31 | 8171.282 | 274.5 | 342.6 | 33.6 | 108.4 | 209
27914 - ALBURA PPTO C | 569552 | 267 | 4500 | Concreto | Viga cimentación torre 3, eje 1 - 4 eje A - L | 2026-08-25 | 2026-09-01 | 2026-09-08 | 2026-09-10 | 3-Columnar | 14 | 102 |  | 31 | 8171.282 | 276.2 | 344.7 | 33.8 | 109 | 209
27914 - ALBURA PPTO C | 569552 | 267 | 4500 | Concreto | Viga cimentación torre 3, eje 1 - 4 eje A - L | 2026-08-25 | 2026-09-01 | 2026-09-01 | 2026-09-02 | 3-Columnar | 7 | 102 |  | 31 | 8171.282 | 255.7 | 319.2 | 31.3 | 101 | 203
27914 - ALBURA PPTO C | 569552 | 267 | 4500 | Concreto | Viga cimentación torre 3, eje 1 - 4 eje A - L | 2026-08-25 | 2026-09-01 | 2026-09-01 | 2026-09-02 | 3-Columnar | 7 | 101 |  | 31 | 8011.847 | 247.4 | 315.1 | 30.9 | 99.7 | 203
27914 - ALBURA PPTO C | 569551 | 266 | 7000 | Concreto | Muro piso 1, eje 5 al 1 y del 1 al 9 | 2026-08-24 | 2026-08-31 | 2026-09-07 | 2026-09-08 | 3-Columnar | 14 | 102 |  | 49 | 8171.282 | 392.8 | 490.5 | 48.1 | 98.2 | 207
27914 - ALBURA PPTO C | 569551 | 266 | 7000 | Concreto | Muro piso 1, eje 5 al 1 y del 1 al 9 | 2026-08-24 | 2026-08-31 | 2026-09-07 | 2026-09-08 | 3-Columnar | 14 | 102 |  | 49 | 8171.282 | 392.6 | 489.5 | 48 | 98 | 207
27914 - ALBURA PPTO C | 569551 | 266 | 7000 | Concreto | Muro piso 1, eje 5 al 1 y del 1 al 9 | 2026-08-24 | 2026-08-31 | 2026-08-31 | 2026-09-02 | 3-Columnar | 7 | 101 |  | 49 | 8011.847 | 340 | 432.4 | 42.4 | 86.5 | 203
27914 - ALBURA PPTO C | 569551 | 266 | 7000 | Concreto | Muro piso 1, eje 5 al 1 y del 1 al 9 | 2026-08-24 | 2026-08-31 | 2026-08-31 | 2026-09-02 | 3-Columnar | 7 | 102 |  | 49 | 8171.282 | 359.3 | 448.7 | 44 | 89.8 | 203
27914 - ALBURA PPTO C | 569551 | 265 | 3000 | Concreto | Placa piso 2, eje 10 al 8 y del A al L | 2026-08-22 | 2026-08-31 | 2026-09-05 | 2026-09-07 | 3-Columnar | 14 | 101 |  | 21 | 8011.847 | 216.4 | 275.3 | 27 | 128.6 | 206
27914 - ALBURA PPTO C | 569551 | 265 | 3000 | Concreto | Placa piso 2, eje 10 al 8 y del A al L | 2026-08-22 | 2026-08-31 | 2026-09-05 | 2026-09-07 | 3-Columnar | 14 | 102 |  | 21 | 8171.282 | 222.6 | 277.4 | 27.2 | 129.5 | 206
27914 - ALBURA PPTO C | 569551 | 265 | 3000 | Concreto | Placa piso 2, eje 10 al 8 y del A al L | 2026-08-22 | 2026-08-31 | 2026-08-29 | 2026-09-02 | 3-Columnar | 7 | 101 |  | 21 | 8011.847 | 190.1 | 241.7 | 23.7 | 112.9 | 203
27914 - ALBURA PPTO C | 569551 | 265 | 3000 | Concreto | Placa piso 2, eje 10 al 8 y del A al L | 2026-08-22 | 2026-08-31 | 2026-08-29 | 2026-09-02 | 3-Columnar | 7 | 102 |  | 21 | 8171.282 | 200.1 | 249.8 | 24.5 | 116.7 | 203
27914 - ALBURA PPTO C | 569551 | 264 | 7000 | Concreto | Muro piso 1, eje 7 al 5 y del A al L | 2026-08-21 | 2026-08-31 | 2026-09-04 | 2026-09-04 | 3-Columnar | 14 | 102 |  | 49 | 8171.282 | 369 | 460.9 | 45.2 | 92.2 | 204
27914 - ALBURA PPTO C | 569551 | 264 | 7000 | Concreto | Muro piso 1, eje 7 al 5 y del A al L | 2026-08-21 | 2026-08-31 | 2026-09-04 | 2026-09-04 | 3-Columnar | 14 | 101 |  | 49 | 8011.847 | 360.9 | 458.9 | 45 | 91.8 | 204
27914 - ALBURA PPTO C | 569551 | 264 | 7000 | Concreto | Muro piso 1, eje 7 al 5 y del A al L | 2026-08-21 | 2026-08-31 | 2026-08-28 | 2026-09-02 | 3-Columnar | 7 | 102 |  | 49 | 8171.282 | 320.7 | 399.7 | 39.2 | 80 | 202
27914 - ALBURA PPTO C | 569551 | 264 | 7000 | Concreto | Muro piso 1, eje 7 al 5 y del A al L | 2026-08-21 | 2026-08-31 | 2026-08-28 | 2026-09-02 | 3-Columnar | 7 | 102 |  | 49 | 8171.282 | 326.1 | 406.9 | 39.9 | 81.4 | 202
27914 - ALBURA PPTO C | DC-494 | 230 | C310200000 | Concreto | Vigas Cimentación T4 Ejes 9-12, Placa Ejes 15-13 | 2026-07-16 | 2026-08-27 | 2026-09-10 | 2026-09-10 | 2-Cónica y dividida | 56 | 100 |  | 31.5 | 7853.982 | 260.7 | 338.5 | 33.2 | 105.4 | 210
27914 - ALBURA PPTO C | DC-494 | 230 | C310200000 | Concreto | Vigas Cimentación T4 Ejes 9-12, Placa Ejes 15-13 | 2026-07-16 | 2026-08-27 | 2026-09-10 | 2026-09-10 | 2-Cónica y dividida | 56 | 100 |  | 31.5 | 7853.982 | 261.5 | 339.6 | 33.3 | 105.7 | 210
27914 - ALBURA PPTO C | DC-494 | 230 | C310200000 | Concreto | Vigas Cimentación T4 Ejes 9-12, Placa Ejes 15-13 | 2026-07-16 | 2026-08-27 | 2026-09-10 | 2026-09-10 | 2-Cónica y dividida | 56 | 101 |  | 31.5 | 8011.847 | 259.5 | 330.4 | 32.4 | 102.9 | 210
27914 - ALBURA PPTO C | DC-494 | 260 | C310200000 | Concreto | Placa Torre 4 Piso 1 Eje 7-4 | 2026-08-13 | 2026-08-27 | 2026-09-10 | 2026-09-10 | 2-Cónica y dividida | 28 | 100 |  | 31.5 | 7853.982 | 332.5 | 431.3 | 42.3 | 134.3 | 210
27914 - ALBURA PPTO C | DC-494 | 260 | C310200000 | Concreto | Placa Torre 4 Piso 1 Eje 7-4 | 2026-08-13 | 2026-08-27 | 2026-09-10 | 2026-09-10 | 2-Cónica y dividida | 28 | 101 |  | 31.5 | 8011.847 | 330.5 | 421.1 | 41.3 | 131.1 | 210
27914 - ALBURA PPTO C | DC-494 | 260 | C310200000 | Concreto | Placa Torre 4 Piso 1 Eje 7-4 | 2026-08-13 | 2026-08-27 | 2026-09-10 | 2026-09-10 | 2-Cónica y dividida | 28 | 100 |  | 31.5 | 7853.982 | 328.5 | 426.2 | 41.8 | 132.7 | 210
27914 - ALBURA PPTO C | DC-494 | 259 | G210200000 | Concreto | Placa Torre 4 Piso 2 Eje 15-12 | 2026-08-13 | 2026-08-27 | 2026-09-10 | 2026-09-10 | 2-Cónica y dividida | 28 | 100 |  | 21 | 7853.982 | 305.1 | 395.7 | 38.8 | 184.8 | 210
27914 - ALBURA PPTO C | DC-494 | 259 | G210200000 | Concreto | Placa Torre 4 Piso 2 Eje 15-12 | 2026-08-13 | 2026-08-27 | 2026-09-10 | 2026-09-10 | 2-Cónica y dividida | 28 | 101 |  | 21 | 8011.847 | 302.4 | 384.4 | 37.7 | 179.5 | 210
27914 - ALBURA PPTO C | DC-494 | 259 | G210200000 | Concreto | Placa Torre 4 Piso 2 Eje 15-12 | 2026-08-13 | 2026-08-27 | 2026-09-10 | 2026-09-10 | 2-Cónica y dividida | 28 | 100 |  | 21 | 7853.982 | 300.5 | 390.6 | 38.3 | 182.4 | 210
27914 - ALBURA PPTO C | DC-494 | 258 | Q480400000 | Concreto | Muros Torre 4 Piso 1 Eje 11-9 | 2026-08-12 | 2026-08-27 | 2026-09-09 | 2026-09-09 | 2-Cónica y dividida | 28 | 100 |  | 49 | 7853.982 | 430.5 | 558.8 | 54.8 | 111.8 | 208
27914 - ALBURA PPTO C | DC-494 | 258 | Q480400000 | Concreto | Muros Torre 4 Piso 1 Eje 11-9 | 2026-08-12 | 2026-08-27 | 2026-09-09 | 2026-09-09 | 2-Cónica y dividida | 28 | 101 |  | 49 | 8011.847 | 428.5 | 545.6 | 53.5 | 109.2 | 208
27914 - ALBURA PPTO C | DC-494 | 258 | Q480400000 | Concreto | Muros Torre 4 Piso 1 Eje 11-9 | 2026-08-12 | 2026-08-27 | 2026-09-09 | 2026-09-09 | 2-Cónica y dividida | 28 | 101 |  | 49 | 8011.847 | 426.5 | 542.5 | 53.2 | 108.6 | 208
27914 - ALBURA PPTO C | DC-494 | 257 | G210200000 | Concreto | Placa Torre 4 Piso 1 Eje 7-8 | 2026-08-11 | 2026-08-27 | 2026-09-08 | 2026-09-09 | 2-Cónica y dividida | 28 | 101 | Bajo a los 28 días | 31.5 | 8011.847 | 238.4 | 303.9 | 29.8 | 94.6 | 208
27914 - ALBURA PPTO C | DC-494 | 257 | G210200000 | Concreto | Placa Torre 4 Piso 1 Eje 7-8 | 2026-08-11 | 2026-08-27 | 2026-09-08 | 2026-09-09 | 2-Cónica y dividida | 28 | 100 | Bajo a los 28 días | 31.5 | 7853.982 | 237 | 308 | 30.2 | 95.9 | 208
27914 - ALBURA PPTO C | DC-494 | 257 | G210200000 | Concreto | Placa Torre 4 Piso 1 Eje 7-8 | 2026-08-11 | 2026-08-27 | 2026-09-08 | 2026-09-09 | 2-Cónica y dividida | 28 | 100 | Bajo a los 28 días | 31.5 | 7853.982 | 230.8 | 299.8 | 29.4 | 93.3 | 208
27914 - ALBURA PPTO C | DC-494 | 256 | Q480400000 | Concreto | Muros Piso 1 Ejes 12-10 T4 | 2026-08-06 | 2026-08-27 | 2026-09-03 | 2026-09-04 | 2-Cónica y dividida | 28 | 100 | Bajo a los 28 días | 49 | 7853.982 | 345.8 | 448.7 | 44 | 89.8 | 205
27914 - ALBURA PPTO C | DC-494 | 256 | Q480400000 | Concreto | Muros Piso 1 Ejes 12-10 T4 | 2026-08-06 | 2026-08-27 | 2026-09-03 | 2026-09-04 | 2-Cónica y dividida | 28 | 100 | Bajo a los 28 días | 49 | 7853.982 | 342.5 | 444.6 | 43.6 | 89 | 205
27914 - ALBURA PPTO C | DC-494 | 256 | Q480400000 | Concreto | Muros Piso 1 Ejes 12-10 T4 | 2026-08-06 | 2026-08-27 | 2026-09-03 | 2026-09-04 | 2-Cónica y dividida | 28 | 100 | Bajo a los 28 días | 49 | 7853.982 | 340.8 | 442.6 | 43.4 | 88.6 | 205
27914 - ALBURA PPTO C | DC-494 | 255 | C310200000 | Concreto | Placa Contrapiso Ejes 10-8 T4 | 2026-08-05 | 2026-08-27 | 2026-09-02 | 2026-09-04 | 2-Cónica y dividida | 28 | 100 |  | 31.5 | 7853.982 | 298.8 | 387.5 | 38 | 120.6 | 205
27914 - ALBURA PPTO C | DC-494 | 255 | C310200000 | Concreto | Placa Contrapiso Ejes 10-8 T4 | 2026-08-05 | 2026-08-27 | 2026-09-02 | 2026-09-04 | 2-Cónica y dividida | 28 | 101 |  | 31.5 | 8011.847 | 296.8 | 377.3 | 37 | 117.5 | 205
27914 - ALBURA PPTO C | DC-494 | 255 | C310200000 | Concreto | Placa Contrapiso Ejes 10-8 T4 | 2026-08-05 | 2026-08-27 | 2026-09-02 | 2026-09-04 | 2-Cónica y dividida | 28 | 101 |  | 31.5 | 8011.847 | 294.5 | 375.3 | 36.8 | 116.8 | 205
27914 - ALBURA PPTO C | DC-494 | 254 | Q480400000 | Concreto | Muros Piso 1 Ejes 15-12 T4 | 2026-08-04 | 2026-08-27 | 2026-09-01 | 2026-09-02 | 2-Cónica y dividida | 28 | 100 |  | 49 | 7853.982 | 435.5 | 564.9 | 55.4 | 113.1 | 201
27914 - ALBURA PPTO C | DC-494 | 254 | Q480400000 | Concreto | Muros Piso 1 Ejes 15-12 T4 | 2026-08-04 | 2026-08-27 | 2026-09-01 | 2026-09-02 | 2-Cónica y dividida | 28 | 101 |  | 49 | 8011.847 | 433.5 | 551.7 | 54.1 | 110.4 | 201
27914 - ALBURA PPTO C | DC-494 | 254 | Q480400000 | Concreto | Muros Piso 1 Ejes 15-12 T4 | 2026-08-04 | 2026-08-27 | 2026-09-01 | 2026-09-02 | 2-Cónica y dividida | 28 | 100 |  | 49 | 7853.982 | 431.8 | 560.8 | 55 | 112.2 | 201
27914 - ALBURA PPTO C | DC-494 | 253 | T310200000 | Concreto | Recalce Pilotes Ejes 12-15 T3 | 2026-08-03 | 2026-08-27 | 2026-08-31 | 2026-09-02 | 2-Cónica y dividida | 28 | 100 |  | 31.5 | 7853.982 | 327.6 | 425.2 | 41.7 | 132.4 | 201
27914 - ALBURA PPTO C | DC-494 | 253 | T310200000 | Concreto | Recalce Pilotes Ejes 12-15 T3 | 2026-08-03 | 2026-08-27 | 2026-08-31 | 2026-09-02 | 2-Cónica y dividida | 28 | 100 |  | 31.5 | 7853.982 | 322.4 | 418.1 | 41 | 130.2 | 201
27914 - ALBURA PPTO C | DC-494 | 253 | T310200000 | Concreto | Recalce Pilotes Ejes 12-15 T3 | 2026-08-03 | 2026-08-27 | 2026-08-31 | 2026-09-02 | 2-Cónica y dividida | 28 | 101 |  | 31.5 | 8011.847 | 319 | 405.8 | 39.8 | 126.3 | 201
27914 - ALBURA PPTO C | DC-494 | 252 | T31020000 | Concreto | Recalce pilotes Ejes 12-15 T3 | 2026-08-03 | 2026-08-27 | 2026-08-31 | 2026-09-02 | 2-Cónica y dividida | 28 | 101 |  | 31.5 | 8011.847 | 327.9 | 417.1 | 40.9 | 129.8 | 201
27914 - ALBURA PPTO C | DC-494 | 252 | T31020000 | Concreto | Recalce pilotes Ejes 12-15 T3 | 2026-08-03 | 2026-08-27 | 2026-08-31 | 2026-09-02 | 2-Cónica y dividida | 28 | 100 |  | 31.5 | 7853.982 | 325 | 422.2 | 41.4 | 131.4 | 201
27914 - ALBURA PPTO C | DC-494 | 252 | T31020000 | Concreto | Recalce pilotes Ejes 12-15 T3 | 2026-08-03 | 2026-08-27 | 2026-08-31 | 2026-09-02 | 2-Cónica y dividida | 28 | 101 |  | 31.5 | 8011.847 | 321.6 | 408.9 | 40.1 | 127.3 | 201
27914 - ALBURA PPTO C | DC-494 | 251 | T310200000 | Concreto | Recalce Pilotes Ejes 1-4 T3 | 2026-08-01 | 2026-08-27 | 2026-08-29 | 2026-08-31 | 2-Cónica y dividida | 28 | 100 |  | 31.5 | 7853.982 | 291.7 | 378.3 | 37.1 | 117.8 | 200
27914 - ALBURA PPTO C | DC-494 | 251 | T310200000 | Concreto | Recalce Pilotes Ejes 1-4 T3 | 2026-08-01 | 2026-08-27 | 2026-08-29 | 2026-08-31 | 2-Cónica y dividida | 28 | 101 |  | 31.5 | 8011.847 | 290.4 | 369.1 | 36.2 | 114.9 | 200
27914 - ALBURA PPTO C | DC-494 | 251 | T310200000 | Concreto | Recalce Pilotes Ejes 1-4 T3 | 2026-08-01 | 2026-08-27 | 2026-08-29 | 2026-08-31 | 2-Cónica y dividida | 28 | 100 |  | 31.5 | 7853.982 | 285.9 | 371.2 | 36.4 | 115.6 | 200
27914 - ALBURA PPTO C | 569730 | 263 | 3000 | Concreto | Placa torre 4, piso 2, eje 12 al 10 | 2026-08-18 | 2026-08-22 | 2026-09-01 | 2026-09-02 | 3-Columnar | 14 | 102 |  | 21 | 8171.282 | 270.3 | 337.5 | 33.1 | 157.6 | 203
27914 - ALBURA PPTO C | 569730 | 263 | 3000 | Concreto | Placa torre 4, piso 2, eje 12 al 10 | 2026-08-18 | 2026-08-22 | 2026-09-01 | 2026-09-02 | 3-Columnar | 14 | 101 |  | 21 | 8011.847 | 259.7 | 330.4 | 32.4 | 154.3 | 203
27914 - ALBURA PPTO C | 569730 | 263 | 3000 | Concreto | Placa torre 4, piso 2, eje 12 al 10 | 2026-08-18 | 2026-08-22 | 2026-08-25 | 2026-08-26 | 3-Columnar | 7 | 102 |  | 21 | 8171.282 | 235.7 | 293.7 | 28.8 | 137.1 | 198
27914 - ALBURA PPTO C | 569730 | 263 | 3000 | Concreto | Placa torre 4, piso 2, eje 12 al 10 | 2026-08-18 | 2026-08-22 | 2026-08-25 | 2026-08-26 | 3-Columnar | 7 | 102 |  | 21 | 8171.282 | 236.9 | 295.7 | 29 | 138.1 | 198
27914 - ALBURA PPTO C | 569730 | 262 | 7000 | Concreto | Muro torre 4, piso 1, eje 10 al 8, M15 - M18 | 2026-08-18 | 2026-08-22 | 2026-09-01 | 2026-09-02 | 3-Columnar | 14 | 102 |  | 49 | 8171.282 | 400.1 | 499.7 | 49 | 100 | 203
27914 - ALBURA PPTO C | 569730 | 262 | 7000 | Concreto | Muro torre 4, piso 1, eje 10 al 8, M15 - M18 | 2026-08-18 | 2026-08-22 | 2026-09-01 | 2026-09-02 | 3-Columnar | 14 | 101 |  | 49 | 8011.847 | 388.6 | 494.6 | 48.5 | 99 | 203
27914 - ALBURA PPTO C | 569730 | 262 | 7000 | Concreto | Muro torre 4, piso 1, eje 10 al 8, M15 - M18 | 2026-08-18 | 2026-08-22 | 2026-08-25 | 2026-08-26 | 3-Columnar | 7 | 102 |  | 49 | 8171.282 | 355.3 | 443.6 | 43.5 | 88.8 | 198
27914 - ALBURA PPTO C | 569730 | 262 | 7000 | Concreto | Muro torre 4, piso 1, eje 10 al 8, M15 - M18 | 2026-08-18 | 2026-08-22 | 2026-08-25 | 2026-08-26 | 3-Columnar | 7 | 101 |  | 49 | 8011.847 | 346.8 | 441.5 | 43.3 | 88.4 | 198
27914 - ALBURA PPTO C | 569730 | 261 | 4500 | Concreto | Placa torre 4, piso 1, eje 4 al 1 | 2026-08-15 | 2026-08-22 | 2026-08-29 | 2026-09-02 | 3-Columnar | 14 | 102 |  | 31 | 8171.282 | 264.2 | 329.4 | 32.3 | 104.2 | 203
27914 - ALBURA PPTO C | 569730 | 261 | 4500 | Concreto | Placa torre 4, piso 1, eje 4 al 1 | 2026-08-15 | 2026-08-22 | 2026-08-29 | 2026-09-02 | 3-Columnar | 14 | 101 |  | 31 | 8011.847 | 257.7 | 328.3 | 32.2 | 103.9 | 203
27914 - ALBURA PPTO C | 569730 | 261 | 4500 | Concreto | Placa torre 4, piso 1, eje 4 al 1 | 2026-08-15 | 2026-08-22 | 2026-08-22 | 2026-08-25 | 3-Columnar | 7 | 101 |  | 31 | 8011.847 | 217.7 | 277.4 | 27.2 | 87.7 | 196
27914 - ALBURA PPTO C | 569730 | 261 | 4500 | Concreto | Placa torre 4, piso 1, eje 4 al 1 | 2026-08-15 | 2026-08-22 | 2026-08-22 | 2026-08-25 | 3-Columnar | 7 | 102 |  | 31 | 8171.282 | 220.7 | 275.3 | 27 | 87.1 | 196
27914 - ALBURA PPTO C | 569729 | 260 | 4500 | Concreto | Placa torre 4, piso 1, eje 7 al 4 | 2026-08-13 | 2026-08-20 | 2026-08-27 | 2026-08-28 | 3-Columnar | 14 | 102 |  | 31 | 8171.282 | 284.1 | 354.9 | 34.8 | 112.3 | 199
27914 - ALBURA PPTO C | 569729 | 260 | 4500 | Concreto | Placa torre 4, piso 1, eje 7 al 4 | 2026-08-13 | 2026-08-20 | 2026-08-27 | 2026-08-28 | 3-Columnar | 14 | 102 |  | 31 | 8171.282 | 286.7 | 357.9 | 35.1 | 113.2 | 199
27914 - ALBURA PPTO C | 569729 | 260 | 4500 | Concreto | Placa torre 4, piso 1, eje 7 al 4 | 2026-08-13 | 2026-08-20 | 2026-08-20 | 2026-08-21 | 3-Columnar | 7 | 102 |  | 31 | 8171.282 | 261.4 | 326.3 | 32 | 103.2 | 194
27914 - ALBURA PPTO C | 569729 | 260 | 4500 | Concreto | Placa torre 4, piso 1, eje 7 al 4 | 2026-08-13 | 2026-08-20 | 2026-08-20 | 2026-08-21 | 3-Columnar | 7 | 102 |  | 31 | 8171.282 | 261.5 | 326.3 | 32 | 103.2 | 194
27914 - ALBURA PPTO C | 569729 | 259 | 3000 | Concreto | Placa torre 4, piso 2, eje 15 al 12 | 2026-08-13 | 2026-08-20 | 2026-08-27 | 2026-08-28 | 3-Columnar | 14 | 102 |  | 21 | 8171.282 | 276.7 | 345.7 | 33.9 | 161.4 | 199
27914 - ALBURA PPTO C | 569729 | 259 | 3000 | Concreto | Placa torre 4, piso 2, eje 15 al 12 | 2026-08-13 | 2026-08-20 | 2026-08-27 | 2026-08-28 | 3-Columnar | 14 | 101 |  | 21 | 8011.847 | 276.4 | 351.8 | 34.5 | 164.3 | 199
27914 - ALBURA PPTO C | 569729 | 259 | 3000 | Concreto | Placa torre 4, piso 2, eje 15 al 12 | 2026-08-13 | 2026-08-20 | 2026-08-20 | 2026-08-21 | 3-Columnar | 7 | 102 |  | 21 | 8171.282 | 254.9 | 318.2 | 31.2 | 148.6 | 194
27914 - ALBURA PPTO C | 569729 | 259 | 3000 | Concreto | Placa torre 4, piso 2, eje 15 al 12 | 2026-08-13 | 2026-08-20 | 2026-08-20 | 2026-08-21 | 3-Columnar | 7 | 102 |  | 21 | 8171.282 | 250.6 | 313.1 | 30.7 | 146.2 | 194
27914 - ALBURA PPTO C | 569728 | 258 | 7000 | Concreto | Muro torre 4, piso 1, eje 11 al 9 - Autocompactante | 2026-08-12 | 2026-08-19 | 2026-08-26 | 2026-08-26 | 3-Columnar | 14 | 102 |  | 48 | 8171.282 | 372.7 | 465 | 45.6 | 95 | 198
27914 - ALBURA PPTO C | 569728 | 258 | 7000 | Concreto | Muro torre 4, piso 1, eje 11 al 9 - Autocompactante | 2026-08-12 | 2026-08-19 | 2026-08-26 | 2026-08-26 | 3-Columnar | 14 | 101 |  | 48 | 8011.847 | 366.4 | 466 | 45.7 | 95.2 | 198
27914 - ALBURA PPTO C | 569728 | 258 | 7000 | Concreto | Muro torre 4, piso 1, eje 11 al 9 - Autocompactante | 2026-08-12 | 2026-08-19 | 2026-08-19 | 2026-08-21 | 3-Columnar | 7 | 102 |  | 48 | 8171.282 | 309.6 | 386.5 | 37.9 | 79 | 194
27914 - ALBURA PPTO C | 569728 | 258 | 7000 | Concreto | Muro torre 4, piso 1, eje 11 al 9 - Autocompactante | 2026-08-12 | 2026-08-19 | 2026-08-19 | 2026-08-21 | 3-Columnar | 7 | 101 |  | 48 | 8011.847 | 304.1 | 387.5 | 38 | 79.2 | 194
27914 - ALBURA PPTO C | 569728 | 257 | 3000 | Concreto | Placa torre 4, piso 1, eje 7 al 8 | 2026-08-11 | 2026-08-19 | 2026-08-25 | 2026-08-26 | 3-Columnar | 14 | 102 |  | 21 | 8171.282 | 228.8 | 285.5 | 28 | 133.3 | 198
27914 - ALBURA PPTO C | 569728 | 257 | 3000 | Concreto | Placa torre 4, piso 1, eje 7 al 8 | 2026-08-11 | 2026-08-19 | 2026-08-25 | 2026-08-26 | 3-Columnar | 14 | 102 |  | 21 | 8171.282 | 230.5 | 287.6 | 28.2 | 134.3 | 198
27914 - ALBURA PPTO C | 569728 | 257 | 3000 | Concreto | Placa torre 4, piso 1, eje 7 al 8 | 2026-08-11 | 2026-08-19 | 2026-08-18 | 2026-08-21 | 3-Columnar | 7 | 102 |  | 21 | 8171.282 | 196.2 | 244.7 | 24 | 114.3 | 194
27914 - ALBURA PPTO C | 569728 | 257 | 3000 | Concreto | Placa torre 4, piso 1, eje 7 al 8 | 2026-08-11 | 2026-08-19 | 2026-08-18 | 2026-08-21 | 3-Columnar | 7 | 101 |  | 21 | 8011.847 | 180.4 | 229.4 | 22.5 | 107.1 | 194
27914 - ALBURA PPTO C | DC-375 | 231 | T210200000 | Concreto | Pilote plataforma #39 #106 #40 | 2026-07-16 | 2026-08-19 | 2026-09-10 | 2026-09-10 | 2-Cónica y dividida | 56 | 102 |  | 21 | 8171.282 | 197.5 | 246.8 | 24.2 | 115.2 | 210
27914 - ALBURA PPTO C | DC-375 | 231 | T210200000 | Concreto | Pilote plataforma #39 #106 #40 | 2026-07-16 | 2026-08-19 | 2026-09-10 | 2026-09-10 | 2-Cónica y dividida | 56 | 101 |  | 21 | 8011.847 | 195.9 | 249.8 | 24.5 | 116.7 | 210
27914 - ALBURA PPTO C | DC-375 | 231 | T210200000 | Concreto | Pilote plataforma #39 #106 #40 | 2026-07-16 | 2026-08-19 | 2026-09-10 | 2026-09-10 | 2-Cónica y dividida | 56 | 102 |  | 21 | 8171.282 | 192.5 | 240.7 | 23.6 | 112.4 | 210
27914 - ALBURA PPTO C | DC-375 | 229 | T210200000 | Concreto | Pilote plataforma #09 #43 | 2026-07-15 | 2026-08-19 | 2026-09-09 | 2026-09-09 | 2-Cónica y dividida | 56 | 102 |  | 21 | 8171.282 | 195.5 | 243.7 | 23.9 | 113.8 | 208
27914 - ALBURA PPTO C | DC-375 | 229 | T210200000 | Concreto | Pilote plataforma #09 #43 | 2026-07-15 | 2026-08-19 | 2026-09-09 | 2026-09-09 | 2-Cónica y dividida | 56 | 101 |  | 21 | 8011.847 | 193.6 | 246.8 | 24.2 | 115.2 | 208
27914 - ALBURA PPTO C | DC-375 | 229 | T210200000 | Concreto | Pilote plataforma #09 #43 | 2026-07-15 | 2026-08-19 | 2026-09-09 | 2026-09-09 | 2-Cónica y dividida | 56 | 100 |  | 21 | 7853.982 | 191.5 | 248.8 | 24.4 | 116.2 | 208
27914 - ALBURA PPTO C | DC-328 | 250 | T310200000 | Concreto | Recalce Pilotes Ejes 1-4 T3 | 2026-08-01 | 2026-08-19 | 2026-08-29 | 2026-08-31 | 2-Cónica y dividida | 28 | 102 |  | 31.5 | 8171.282 | 290.8 | 363 | 35.6 | 113 | 200
27914 - ALBURA PPTO C | DC-328 | 250 | T310200000 | Concreto | Recalce Pilotes Ejes 1-4 T3 | 2026-08-01 | 2026-08-19 | 2026-08-29 | 2026-08-31 | 2-Cónica y dividida | 28 | 101 |  | 31.5 | 8011.847 | 294.7 | 375.3 | 36.8 | 116.8 | 200
27914 - ALBURA PPTO C | DC-328 | 250 | T310200000 | Concreto | Recalce Pilotes Ejes 1-4 T3 | 2026-08-01 | 2026-08-19 | 2026-08-29 | 2026-08-31 | 2-Cónica y dividida | 28 | 100 |  | 31.5 | 7853.982 | 297.1 | 385.5 | 37.8 | 120 | 200
27914 - ALBURA PPTO C | DC-328 | 249 | T310200000 | Concreto | Recalce Pilotes Ejes 7-5 T3 | 2026-08-01 | 2026-08-19 | 2026-08-29 | 2026-08-31 | 2-Cónica y dividida | 28 | 102 |  | 31.5 | 8171.282 | 312.7 | 390.6 | 38.3 | 121.6 | 200
27914 - ALBURA PPTO C | DC-328 | 249 | T310200000 | Concreto | Recalce Pilotes Ejes 7-5 T3 | 2026-08-01 | 2026-08-19 | 2026-08-29 | 2026-08-31 | 2-Cónica y dividida | 28 | 101 |  | 31.5 | 8011.847 | 310.4 | 394.6 | 38.7 | 122.9 | 200
27914 - ALBURA PPTO C | DC-328 | 249 | T310200000 | Concreto | Recalce Pilotes Ejes 7-5 T3 | 2026-08-01 | 2026-08-19 | 2026-08-29 | 2026-08-31 | 2-Cónica y dividida | 28 | 100 |  | 31.5 | 7853.982 | 317.9 | 413 | 40.5 | 128.6 | 200
27914 - ALBURA PPTO C | DC-328 | 248 | T310200000 | Concreto | Recalce Pilotes Ejes 7-5 T3 | 2026-07-31 | 2026-08-19 | 2026-08-28 | 2026-08-31 | 2-Cónica y dividida | 28 | 102 |  | 31.5 | 8171.282 | 311.8 | 389.5 | 38.2 | 121.3 | 200
27914 - ALBURA PPTO C | DC-328 | 248 | T310200000 | Concreto | Recalce Pilotes Ejes 7-5 T3 | 2026-07-31 | 2026-08-19 | 2026-08-28 | 2026-08-31 | 2-Cónica y dividida | 28 | 101 |  | 31.5 | 8011.847 | 313.5 | 398.7 | 39.1 | 124.1 | 200
27914 - ALBURA PPTO C | DC-328 | 248 | T310200000 | Concreto | Recalce Pilotes Ejes 7-5 T3 | 2026-07-31 | 2026-08-19 | 2026-08-28 | 2026-08-31 | 2-Cónica y dividida | 28 | 100 |  | 31.5 | 7853.982 | 309.2 | 401.8 | 39.4 | 125.1 | 200
27914 - ALBURA PPTO C | DC-328 | 247 | T3102000000 | Concreto | Recalce Pilotes Ejes 9-7 T3 | 2026-07-30 | 2026-08-19 | 2026-08-27 | 2026-08-31 | 2-Cónica y dividida | 28 | 102 |  | 31.5 | 8171.282 | 284.9 | 355.9 | 34.9 | 110.8 | 200
27914 - ALBURA PPTO C | DC-328 | 247 | T3102000000 | Concreto | Recalce Pilotes Ejes 9-7 T3 | 2026-07-30 | 2026-08-19 | 2026-08-27 | 2026-08-31 | 2-Cónica y dividida | 28 | 101 |  | 31.5 | 8011.847 | 290 | 369.1 | 36.2 | 114.9 | 200
27914 - ALBURA PPTO C | DC-328 | 247 | T3102000000 | Concreto | Recalce Pilotes Ejes 9-7 T3 | 2026-07-30 | 2026-08-19 | 2026-08-27 | 2026-08-31 | 2-Cónica y dividida | 28 | 100 |  | 31.5 | 7853.982 | 281.6 | 366.1 | 35.9 | 114 | 200
27914 - ALBURA PPTO C | DC-328 | 246 | C3102000000 | Concreto | Placa Contrapiso Ejes 10-8 T4 | 2026-07-29 | 2026-08-19 | 2026-08-26 | 2026-08-26 | 2-Cónica y dividida | 28 | 102 |  | 31.5 | 8171.282 | 306.3 | 382.4 | 37.5 | 119 | 197
27914 - ALBURA PPTO C | DC-328 | 246 | C3102000000 | Concreto | Placa Contrapiso Ejes 10-8 T4 | 2026-07-29 | 2026-08-19 | 2026-08-26 | 2026-08-26 | 2-Cónica y dividida | 28 | 101 |  | 31.5 | 8011.847 | 308.4 | 392.6 | 38.5 | 122.2 | 197
27914 - ALBURA PPTO C | DC-328 | 246 | C3102000000 | Concreto | Placa Contrapiso Ejes 10-8 T4 | 2026-07-29 | 2026-08-19 | 2026-08-26 | 2026-08-26 | 2-Cónica y dividida | 28 | 100 |  | 31.5 | 7853.982 | 305.1 | 395.7 | 38.8 | 123.2 | 197
27914 - ALBURA PPTO C | DC-328 | 245 | C3102000000 | Concreto | Vigas Cimentación Ejes 4-1 T4 | 2026-07-29 | 2026-08-19 | 2026-08-26 | 2026-08-26 | 2-Cónica y dividida | 28 | 102 |  | 31.5 | 8171.282 | 286.2 | 356.9 | 35 | 111.1 | 197
27914 - ALBURA PPTO C | DC-328 | 245 | C3102000000 | Concreto | Vigas Cimentación Ejes 4-1 T4 | 2026-07-29 | 2026-08-19 | 2026-08-26 | 2026-08-26 | 2-Cónica y dividida | 28 | 101 |  | 31.5 | 8011.847 | 278.7 | 354.9 | 34.8 | 110.5 | 197
27914 - ALBURA PPTO C | DC-328 | 245 | C3102000000 | Concreto | Vigas Cimentación Ejes 4-1 T4 | 2026-07-29 | 2026-08-19 | 2026-08-26 | 2026-08-26 | 2-Cónica y dividida | 28 | 100 |  | 31.5 | 7853.982 | 275.9 | 357.9 | 35.1 | 111.4 | 197
27914 - ALBURA PPTO C | DC-328 | 244 | T310200000 | Concreto | Vigas cimentación ejes 4 - 1 T4 | 2026-07-29 | 2026-08-19 | 2026-08-26 | 2026-08-26 | 2-Cónica y dividida | 28 | 102 |  | 31.5 | 8171.282 | 289.8 | 362 | 35.5 | 112.7 | 197
27914 - ALBURA PPTO C | DC-328 | 244 | T310200000 | Concreto | Vigas cimentación ejes 4 - 1 T4 | 2026-07-29 | 2026-08-19 | 2026-08-26 | 2026-08-26 | 2-Cónica y dividida | 28 | 101 |  | 31.5 | 8011.847 | 281.5 | 357.9 | 35.1 | 111.4 | 197
27914 - ALBURA PPTO C | DC-328 | 244 | T310200000 | Concreto | Vigas cimentación ejes 4 - 1 T4 | 2026-07-29 | 2026-08-19 | 2026-08-26 | 2026-08-26 | 2-Cónica y dividida | 28 | 100 |  | 31.5 | 7853.982 | 286.3 | 372.2 | 36.5 | 115.9 | 197
27914 - ALBURA PPTO C | DC-328 | 243 | T310200000 | Concreto | Recalce Pilotes Ejes 9-7 T3 | 2026-07-28 | 2026-08-19 | 2026-08-25 | 2026-08-26 | 2-Cónica y dividida | 28 | 102 |  | 31.5 | 8171.282 | 292.4 | 365.1 | 35.8 | 113.7 | 197
27914 - ALBURA PPTO C | DC-328 | 243 | T310200000 | Concreto | Recalce Pilotes Ejes 9-7 T3 | 2026-07-28 | 2026-08-19 | 2026-08-25 | 2026-08-26 | 2-Cónica y dividida | 28 | 101 |  | 31.5 | 8011.847 | 290.3 | 369.1 | 36.2 | 114.9 | 197
27914 - ALBURA PPTO C | DC-328 | 243 | T310200000 | Concreto | Recalce Pilotes Ejes 9-7 T3 | 2026-07-28 | 2026-08-19 | 2026-08-25 | 2026-08-26 | 2-Cónica y dividida | 28 | 100 |  | 31.5 | 7853.982 | 286.4 | 372.2 | 36.5 | 115.9 | 197
27914 - ALBURA PPTO C | DC-328 | 242 | C310200000 | Concreto | Placa Contrapiso 13-12 T4 | 2026-07-28 | 2026-08-19 | 2026-08-25 | 2026-08-26 | 2-Cónica y dividida | 28 | 102 |  | 31.5 | 8171.282 | 294.6 | 368.1 | 36.1 | 114.6 | 197
27914 - ALBURA PPTO C | DC-328 | 242 | C310200000 | Concreto | Placa Contrapiso 13-12 T4 | 2026-07-28 | 2026-08-19 | 2026-08-25 | 2026-08-26 | 2-Cónica y dividida | 28 | 101 |  | 31.5 | 8011.847 | 285.3 | 363 | 35.6 | 113 | 197
27914 - ALBURA PPTO C | DC-328 | 242 | C310200000 | Concreto | Placa Contrapiso 13-12 T4 | 2026-07-28 | 2026-08-19 | 2026-08-25 | 2026-08-26 | 2-Cónica y dividida | 28 | 100 |  | 31.5 | 7853.982 | 288.6 | 374.2 | 36.7 | 116.5 | 197
27914 - ALBURA PPTO C | DC-328 | 241 | C310200000 | Concreto | Recalce de pilotes T3 Ejes 11-09 | 2026-07-27 | 2026-08-19 | 2026-08-24 | 2026-08-26 | 2-Cónica y dividida | 28 | 102 |  | 31.5 | 8171.282 | 320.3 | 399.7 | 39.2 | 124.4 | 197
27914 - ALBURA PPTO C | DC-328 | 241 | C310200000 | Concreto | Recalce de pilotes T3 Ejes 11-09 | 2026-07-27 | 2026-08-19 | 2026-08-24 | 2026-08-26 | 2-Cónica y dividida | 28 | 101 |  | 31.5 | 8011.847 | 318 | 404.8 | 39.7 | 126 | 197
27914 - ALBURA PPTO C | DC-328 | 241 | C310200000 | Concreto | Recalce de pilotes T3 Ejes 11-09 | 2026-07-27 | 2026-08-19 | 2026-08-24 | 2026-08-26 | 2-Cónica y dividida | 28 | 100 |  | 31.5 | 7853.982 | 313.1 | 406.9 | 39.9 | 126.7 | 197
27914 - ALBURA PPTO C | DC-328 | 240 | C3102000000 | Concreto | Vigas Cimentación Ejes 9-7 T4 | 2026-07-25 | 2026-08-19 | 2026-08-22 | 2026-08-24 | 2-Cónica y dividida | 28 | 102 |  | 31.5 | 8171.282 | 330.8 | 413 | 40.5 | 128.6 | 195
27914 - ALBURA PPTO C | DC-328 | 240 | C3102000000 | Concreto | Vigas Cimentación Ejes 9-7 T4 | 2026-07-25 | 2026-08-19 | 2026-08-22 | 2026-08-24 | 2-Cónica y dividida | 28 | 101 |  | 31.5 | 8011.847 | 328.9 | 419.1 | 41.1 | 130.5 | 195
27914 - ALBURA PPTO C | DC-328 | 240 | C3102000000 | Concreto | Vigas Cimentación Ejes 9-7 T4 | 2026-07-25 | 2026-08-19 | 2026-08-22 | 2026-08-24 | 2-Cónica y dividida | 28 | 100 |  | 31.5 | 7853.982 | 326.8 | 424.2 | 41.6 | 132.1 | 195
27914 - ALBURA PPTO C | DC-328 | 239 | C3102000000 | Concreto | Vigas Cimentación Ejes 9-7 T4 | 2026-07-25 | 2026-08-19 | 2026-08-22 | 2026-08-24 | 2-Cónica y dividida | 28 | 102 |  | 31.5 | 8171.282 | 309.5 | 386.5 | 37.9 | 120.3 | 195
27914 - ALBURA PPTO C | DC-328 | 239 | C3102000000 | Concreto | Vigas Cimentación Ejes 9-7 T4 | 2026-07-25 | 2026-08-19 | 2026-08-22 | 2026-08-24 | 2-Cónica y dividida | 28 | 101 |  | 31.5 | 8011.847 | 307.5 | 391.6 | 38.4 | 121.9 | 195
27914 - ALBURA PPTO C | DC-328 | 239 | C3102000000 | Concreto | Vigas Cimentación Ejes 9-7 T4 | 2026-07-25 | 2026-08-19 | 2026-08-22 | 2026-08-24 | 2-Cónica y dividida | 28 | 100 |  | 31.5 | 7853.982 | 305.5 | 396.7 | 38.9 | 123.5 | 195
27914 - ALBURA PPTO C | DC-328 | 238 | T2102000000 | Concreto | Plataforma #41 Pilote | 2026-07-22 | 2026-08-19 | 2026-08-19 | 2026-08-20 | 2-Cónica y dividida | 28 | 102 |  | 21 | 8171.282 | 217.1 | 271.2 | 26.6 | 126.7 | 193
27914 - ALBURA PPTO C | DC-328 | 238 | T2102000000 | Concreto | Plataforma #41 Pilote | 2026-07-22 | 2026-08-19 | 2026-08-19 | 2026-08-20 | 2-Cónica y dividida | 28 | 101 |  | 21 | 8011.847 | 214.7 | 273.3 | 26.8 | 127.6 | 193
27914 - ALBURA PPTO C | DC-328 | 238 | T2102000000 | Concreto | Plataforma #41 Pilote | 2026-07-22 | 2026-08-19 | 2026-08-19 | 2026-08-20 | 2-Cónica y dividida | 28 | 100 |  | 21 | 7853.982 | 212.2 | 275.3 | 27 | 128.6 | 193
27914 - ALBURA PPTO C | DC-328 | 237 | T310200000 | Concreto | Recalce Pilotes Torre 3 Ejes 12-10 | 2026-07-21 | 2026-08-19 | 2026-08-19 | 2026-08-20 | 2-Cónica y dividida | 29 | 102 |  | 31.5 | 8171.282 | 289.2 | 361 | 35.4 | 112.4 | 193
27914 - ALBURA PPTO C | DC-328 | 237 | T310200000 | Concreto | Recalce Pilotes Torre 3 Ejes 12-10 | 2026-07-21 | 2026-08-19 | 2026-08-19 | 2026-08-20 | 2-Cónica y dividida | 29 | 101 |  | 31.5 | 8011.847 | 287.2 | 365.1 | 35.8 | 113.7 | 193
27914 - ALBURA PPTO C | DC-328 | 237 | T310200000 | Concreto | Recalce Pilotes Torre 3 Ejes 12-10 | 2026-07-21 | 2026-08-19 | 2026-08-19 | 2026-08-20 | 2-Cónica y dividida | 29 | 100 |  | 31.5 | 7853.982 | 285.1 | 370.2 | 36.3 | 115.2 | 193
27914 - ALBURA PPTO C | DC-328 | 236 | T210200000 | Concreto | Plataforma Pilotes #35, #17 | 2026-07-21 | 2026-08-19 | 2026-08-19 | 2026-08-20 | 2-Cónica y dividida | 29 | 102 |  | 21 | 8171.282 | 229.3 | 286.5 | 28.1 | 133.8 | 193
27914 - ALBURA PPTO C | DC-328 | 236 | T210200000 | Concreto | Plataforma Pilotes #35, #17 | 2026-07-21 | 2026-08-19 | 2026-08-19 | 2026-08-20 | 2-Cónica y dividida | 29 | 101 |  | 21 | 8011.847 | 227.1 | 288.6 | 28.3 | 134.8 | 193
27914 - ALBURA PPTO C | DC-328 | 236 | T210200000 | Concreto | Plataforma Pilotes #35, #17 | 2026-07-21 | 2026-08-19 | 2026-08-19 | 2026-08-20 | 2-Cónica y dividida | 29 | 100 |  | 21 | 7853.982 | 225.2 | 292.7 | 28.7 | 136.7 | 193
27914 - ALBURA PPTO C | 566488 | 235 | T2102000000 | Concreto | Plataforma #38 | 2026-07-18 | 2026-08-13 | 2026-08-15 | 2026-08-20 | 2-Cónica y dividida | 28 | 100 |  | 21 | 7853.982 | 191.8 | 248.8 | 24.4 | 116.2 | 193
27914 - ALBURA PPTO C | 566488 | 235 | T2102000000 | Concreto | Plataforma #38 | 2026-07-18 | 2026-08-13 | 2026-08-15 | 2026-08-20 | 2-Cónica y dividida | 28 | 100 |  | 21 | 7853.982 | 199.5 | 259 | 25.4 | 121 | 193
27914 - ALBURA PPTO C | 566488 | 235 | T2102000000 | Concreto | Plataforma #38 | 2026-07-18 | 2026-08-13 | 2026-08-15 | 2026-08-20 | 2-Cónica y dividida | 28 | 100 |  | 21 | 7853.982 | 198.8 | 258 | 25.3 | 120.5 | 193
27914 - ALBURA PPTO C | 566488 | 234 | T3102000000 | Concreto | Recarce torre 3 plataforma #38 | 2026-07-17 | 2026-08-13 | 2026-08-14 | 2026-08-26 | 2-Cónica y dividida | 28 | 100 |  | 31 | 7853.982 | 272.3 | 353.8 | 34.7 | 111.9 | 190
27914 - ALBURA PPTO C | 566488 | 234 | T3102000000 | Concreto | Recarce torre 3 plataforma #38 | 2026-07-17 | 2026-08-13 | 2026-08-14 | 2026-08-26 | 2-Cónica y dividida | 28 | 100 |  | 31 | 7853.982 | 270.1 | 350.8 | 34.4 | 111 | 190
27914 - ALBURA PPTO C | 566488 | 234 | T3102000000 | Concreto | Recarce torre 3 plataforma #38 | 2026-07-17 | 2026-08-13 | 2026-08-14 | 2026-08-26 | 2-Cónica y dividida | 28 | 100 |  | 31 | 7853.982 | 269.2 | 349.8 | 34.3 | 110.6 | 190
27914 - ALBURA PPTO C | 566488 | 233 | T2102000000 | Concreto | Plataforma #91 , 130 , 66 | 2026-07-17 | 2026-08-13 | 2026-08-14 | 2026-08-26 | 2-Cónica y dividida | 28 | 100 |  | 21 | 7853.982 | 177.3 | 230.5 | 22.6 | 107.6 | 190
27914 - ALBURA PPTO C | 566488 | 233 | T2102000000 | Concreto | Plataforma #91 , 130 , 66 | 2026-07-17 | 2026-08-13 | 2026-08-14 | 2026-08-26 | 2-Cónica y dividida | 28 | 100 |  | 21 | 7853.982 | 174.5 | 226.4 | 22.2 | 105.7 | 190
27914 - ALBURA PPTO C | 566488 | 233 | T2102000000 | Concreto | Plataforma #91 , 130 , 66 | 2026-07-17 | 2026-08-13 | 2026-08-14 | 2026-08-26 | 2-Cónica y dividida | 28 | 100 |  | 21 | 7853.982 | 172.1 | 223.3 | 21.9 | 104.3 | 190
27914 - ALBURA PPTO C | 566488 | 232 | T4102000000 | Concreto | Vigas Cimentación T4 Ejes 9-12, Placa Ejes 15-13 | 2026-07-16 | 2026-08-13 | 2026-08-13 | 2026-08-26 | 2-Cónica y dividida | 28 | 100 |  | 31 | 7853.982 | 275.9 | 357.9 | 35.1 | 113.2 | 190
27914 - ALBURA PPTO C | 566488 | 232 | T4102000000 | Concreto | Vigas Cimentación T4 Ejes 9-12, Placa Ejes 15-13 | 2026-07-16 | 2026-08-13 | 2026-08-13 | 2026-08-26 | 2-Cónica y dividida | 28 | 100 |  | 31 | 7853.982 | 273.2 | 354.9 | 34.8 | 112.3 | 190
27914 - ALBURA PPTO C | 566488 | 232 | T4102000000 | Concreto | Vigas Cimentación T4 Ejes 9-12, Placa Ejes 15-13 | 2026-07-16 | 2026-08-13 | 2026-08-13 | 2026-08-26 | 2-Cónica y dividida | 28 | 100 |  | 31 | 7853.982 | 270.1 | 350.8 | 34.4 | 111 | 190
27914 - ALBURA PPTO C | 566488 | 231 | T2102000000 | Concreto | Plataforma #39 , 106 , 40 | 2026-07-16 | 2026-08-13 | 2026-08-13 | 2026-08-26 | 2-Cónica y dividida | 28 | 100 | Bajo a los 28 días | 21 | 7853.982 | 159.7 | 207 | 20.3 | 96.7 | 190
27914 - ALBURA PPTO C | 566488 | 231 | T2102000000 | Concreto | Plataforma #39 , 106 , 40 | 2026-07-16 | 2026-08-13 | 2026-08-13 | 2026-08-26 | 2-Cónica y dividida | 28 | 100 | Bajo a los 28 días | 21 | 7853.982 | 162.1 | 210.1 | 20.6 | 98.1 | 190
27914 - ALBURA PPTO C | 566488 | 231 | T2102000000 | Concreto | Plataforma #39 , 106 , 40 | 2026-07-16 | 2026-08-13 | 2026-08-13 | 2026-08-26 | 2-Cónica y dividida | 28 | 100 | Bajo a los 28 días | 21 | 7853.982 | 160.3 | 208 | 20.4 | 97.1 | 190
27914 - ALBURA PPTO C | 569727 | 256 | 7000 | Concreto | Muros piso 1, ejes 12-10 T4 | 2026-08-06 | 2026-08-12 | 2026-08-20 | 2026-08-21 | 3-Columnar | 14 | 101 | Bajo a los 14 días | 49 | 8011.847 | 302.1 | 384.4 | 37.7 | 76.9 | 194
27914 - ALBURA PPTO C | 569727 | 256 | 7000 | Concreto | Muros piso 1, ejes 12-10 T4 | 2026-08-06 | 2026-08-12 | 2026-08-20 | 2026-08-21 | 4-Transversal | 14 | 101 | Bajo a los 14 días | 49 | 8011.847 | 300.9 | 383.4 | 37.6 | 76.7 | 194
27914 - ALBURA PPTO C | 569727 | 256 | 7000 | Concreto | Muros Piso 1 Ejes 12-10 T4 | 2026-08-06 | 2026-08-12 | 2026-08-13 | 2026-08-26 | 3-Columnar | 7 | 102 |  | 49 | 8171.282 | 255.5 | 319.2 | 31.3 | 63.9 | 189
27914 - ALBURA PPTO C | 569727 | 256 | 7000 | Concreto | Muros Piso 1 Ejes 12-10 T4 | 2026-08-06 | 2026-08-12 | 2026-08-13 | 2026-08-26 | 3-Columnar | 7 | 102 |  | 49 | 8171.282 | 251.6 | 314.1 | 30.8 | 62.9 | 189
27914 - ALBURA PPTO C | 569727 | 255 | 4500 | Concreto | Placa contrapiso 10-8 T4 | 2026-08-05 | 2026-08-12 | 2026-08-19 | 2026-08-21 | 3-Columnar | 14 | 102 |  | 31 | 8171.282 | 249.8 | 312 | 30.6 | 98.7 | 194
27914 - ALBURA PPTO C | 569727 | 255 | 4500 | Concreto | Placa contrapiso 10-8 T4 | 2026-08-05 | 2026-08-12 | 2026-08-19 | 2026-08-21 | 3-Columnar | 14 | 101 |  | 31 | 8011.847 | 241.3 | 306.9 | 30.1 | 97.1 | 194
27914 - ALBURA PPTO C | 569727 | 255 | 4500 | Concreto | Placa Contrapiso 10-8 T4 | 2026-08-05 | 2026-08-12 | 2026-08-12 | 2026-08-26 | 3-Columnar | 7 | 102 |  | 31 | 8171.282 | 206.2 | 257 | 25.2 | 81.3 | 187
27914 - ALBURA PPTO C | 569727 | 255 | 4500 | Concreto | Placa Contrapiso 10-8 T4 | 2026-08-05 | 2026-08-12 | 2026-08-12 | 2026-08-26 | 3-Columnar | 7 | 102 |  | 31 | 8171.282 | 202.6 | 252.9 | 24.8 | 80 | 187
27914 - ALBURA PPTO C | 569726 | 254 | 7000 | Concreto | Muros piso 1 ejes 15-12 T4 | 2026-08-04 | 2026-08-10 | 2026-08-18 | 2026-08-20 | 3-Columnar | 14 | 102 |  | 49 | 8171.282 | 354.7 | 442.6 | 43.4 | 88.6 | 192
27914 - ALBURA PPTO C | 569726 | 254 | 7000 | Concreto | Muros piso 1 ejes 15-12 T4 | 2026-08-04 | 2026-08-10 | 2026-08-18 | 2026-08-20 | 3-Columnar | 14 | 102 |  | 49 | 8171.282 | 357.2 | 445.6 | 43.7 | 89.2 | 192
27914 - ALBURA PPTO C | 569726 | 254 | 7000 | Concreto | Muros Piso 1 Ejes 15-12 T4 | 2026-08-04 | 2026-08-10 | 2026-08-11 | 2026-08-26 | 3-Columnar | 7 | 102 |  | 49 | 8171.282 | 300.1 | 374.2 | 36.7 | 74.9 | 187
27914 - ALBURA PPTO C | 569726 | 254 | 7000 | Concreto | Muros Piso 1 Ejes 15-12 T4 | 2026-08-04 | 2026-08-10 | 2026-08-11 | 2026-08-26 | 4-Transversal | 7 | 101 |  | 49 | 8011.847 | 273.6 | 347.7 | 34.1 | 69.6 | 187
27914 - ALBURA PPTO C | 569726 | 253 | 4500 | Concreto | Recalce pilotes ejes 12-15 T3 | 2026-08-03 | 2026-08-10 | 2026-08-17 | 2026-08-20 | 3-Columnar | 14 | 102 |  | 31 | 8171.282 | 282.6 | 352.8 | 34.6 | 111.6 | 192
27914 - ALBURA PPTO C | 569726 | 253 | 4500 | Concreto | Recalce pilotes ejes 12-15 T3 | 2026-08-03 | 2026-08-10 | 2026-08-17 | 2026-08-20 | 3-Columnar | 14 | 101 |  | 31 | 8011.847 | 276.5 | 351.8 | 34.5 | 111.3 | 192
27914 - ALBURA PPTO C | 569726 | 253 | 4500 | Concreto | Recalce Pilotes Ejes 12-15 T3 | 2026-08-03 | 2026-08-10 | 2026-08-10 | 2026-08-26 | 3-Columnar | 7 | 102 |  | 31 | 8171.282 | 229.3 | 286.5 | 28.1 | 90.6 | 185
27914 - ALBURA PPTO C | 569726 | 253 | 4500 | Concreto | Recalce Pilotes Ejes 12-15 T3 | 2026-08-03 | 2026-08-10 | 2026-08-10 | 2026-08-26 | 3-Columnar | 7 | 102 |  | 31 | 8171.282 | 237.5 | 296.7 | 29.1 | 93.9 | 185
27914 - ALBURA PPTO C | 569726 | 252 | 4500 | Concreto | Recalce pilotes ejes 12-15 T3 | 2026-08-03 | 2026-08-10 | 2026-08-17 | 2026-08-20 | 3-Columnar | 14 | 102 |  | 31 | 8171.282 | 267.5 | 333.4 | 32.7 | 105.5 | 192
27914 - ALBURA PPTO C | 569726 | 252 | 4500 | Concreto | Recalce pilotes ejes 12-15 T3 | 2026-08-03 | 2026-08-10 | 2026-08-17 | 2026-08-20 | 3-Columnar | 14 | 102 |  | 31 | 8171.282 | 272.1 | 339.6 | 33.3 | 107.4 | 192
27914 - ALBURA PPTO C | 569726 | 252 | 4500 | Concreto | Recalce Pilotes Ejes 12-15 T3 | 2026-08-03 | 2026-08-10 | 2026-08-10 | 2026-08-26 | 3-Columnar | 7 | 102 |  | 31 | 8171.282 | 212.7 | 265.1 | 26 | 83.9 | 185
27914 - ALBURA PPTO C | 569726 | 252 | 4500 | Concreto | Recalce Pilotes Ejes 12-15 T3 | 2026-08-03 | 2026-08-10 | 2026-08-10 | 2026-08-26 | 3-Columnar | 7 | 102 |  | 31 | 8171.282 | 212.3 | 265.1 | 26 | 83.9 | 185
27914 - ALBURA PPTO C | 569725 | 251 | 4500 | Concreto | Recalce pilotes ejes 1-4 T3 | 2026-08-01 | 2026-08-08 | 2026-08-15 | 2026-08-20 | 3-Columnar | 14 | 102 |  | 31 | 8171.282 | 233.2 | 290.6 | 28.5 | 91.9 | 191
27914 - ALBURA PPTO C | 569725 | 251 | 4500 | Concreto | Recalce pilotes ejes 1-4 T3 | 2026-08-01 | 2026-08-08 | 2026-08-15 | 2026-08-20 | 3-Columnar | 14 | 101 |  | 31 | 8011.847 | 216.5 | 275.3 | 27 | 87.1 | 191
27914 - ALBURA PPTO C | 569725 | 251 | 4500 | Concreto | Recalce Pilotes Ejes 1-4 T3 | 2026-08-01 | 2026-08-08 | 2026-08-08 | 2026-08-26 | 4-Transversal | 7 | 102 |  | 31 | 8171.282 | 177.6 | 221.3 | 21.7 | 70 | 185
27914 - ALBURA PPTO C | 569725 | 251 | 4500 | Concreto | Recalce Pilotes Ejes 1-4 T3 | 2026-08-01 | 2026-08-08 | 2026-08-08 | 2026-08-26 | 4-Transversal | 7 | 102 |  | 31 | 8171.282 | 172.3 | 215.2 | 21.1 | 68.1 | 185
27914 - ALBURA PPTO C | 569725 | 250 | 4500 | Concreto | Recalce pilotes ejes 1-4 T3 | 2026-08-01 | 2026-08-08 | 2026-08-15 | 2026-08-20 | 3-Columnar | 14 | 102 |  | 31 | 8171.282 | 236.8 | 295.7 | 29 | 93.5 | 191
27914 - ALBURA PPTO C | 569725 | 250 | 4500 | Concreto | Recalce pilotes ejes 1-4 T3 | 2026-08-01 | 2026-08-08 | 2026-08-15 | 2026-08-20 | 3-Columnar | 14 | 102 |  | 31 | 8171.282 | 235.6 | 293.7 | 28.8 | 92.9 | 191
27914 - ALBURA PPTO C | 569725 | 250 | 4500 | Concreto | Recalce Pilotes Ejes 1-4 T3 | 2026-08-01 | 2026-08-08 | 2026-08-08 | 2026-08-26 | 4-Transversal | 7 | 102 |  | 31 | 8171.282 | 194.8 | 242.7 | 23.8 | 76.8 | 185
27914 - ALBURA PPTO C | 569725 | 250 | 4500 | Concreto | Recalce Pilotes Ejes 1-4 T3 | 2026-08-01 | 2026-08-08 | 2026-08-08 | 2026-08-26 | 4-Transversal | 7 | 102 |  | 31 | 8171.282 | 189.1 | 235.6 | 23.1 | 74.5 | 185
27914 - ALBURA PPTO C | 569725 | 249 | 4500 | Concreto | Recalce pilotes ejes 7-5 T3 | 2026-08-01 | 2026-08-08 | 2026-08-15 | 2026-08-20 | 3-Columnar | 14 | 102 |  | 31 | 8171.282 | 255.5 | 319.2 | 31.3 | 101 | 191
27914 - ALBURA PPTO C | 569725 | 249 | 4500 | Concreto | Recalce pilotes ejes 7-5 T3 | 2026-08-01 | 2026-08-08 | 2026-08-15 | 2026-08-20 | 3-Columnar | 14 | 101 |  | 31 | 8011.847 | 251.4 | 320.2 | 31.4 | 101.3 | 191
27914 - ALBURA PPTO C | 569725 | 249 | 4500 | Concreto | Recalce Pilotes Ejes 7-5 T3 | 2026-08-01 | 2026-08-08 | 2026-08-08 | 2026-08-26 | 3-Columnar | 7 | 102 |  | 31 | 8171.282 | 214 | 267.2 | 26.2 | 84.5 | 185
27914 - ALBURA PPTO C | 569725 | 249 | 4500 | Concreto | Recalce Pilotes Ejes 7-5 T3 | 2026-08-01 | 2026-08-08 | 2026-08-08 | 2026-08-26 | 4-Transversal | 7 | 101 |  | 31 | 8011.847 | 194.9 | 247.8 | 24.3 | 78.4 | 185
27914 - ALBURA PPTO C | 569724 | 248 | 4500 | Concreto | Recalce pilotes ejes 7-5 T3 | 2026-07-31 | 2026-08-06 | 2026-08-14 | 2026-08-20 | 3-Columnar | 14 | 102 |  | 31 | 8171.282 | 255.7 | 319.2 | 31.3 | 101 | 191
27914 - ALBURA PPTO C | 569724 | 248 | 4500 | Concreto | Recalce pilotes ejes 7-5 T3 | 2026-07-31 | 2026-08-06 | 2026-08-14 | 2026-08-20 | 3-Columnar | 14 | 102 |  | 31 | 8171.282 | 255.2 | 318.2 | 31.2 | 100.6 | 191
27914 - ALBURA PPTO C | 569724 | 248 | 4500 | Concreto | Recalce Pilotes Ejes 7-5 T3 | 2026-07-31 | 2026-08-06 | 2026-08-07 | 2026-08-26 | 4-Transversal | 7 | 101 |  | 31 | 8011.847 | 206.7 | 263.1 | 25.8 | 83.2 | 185
27914 - ALBURA PPTO C | 569724 | 248 | 4500 | Concreto | Recalce Pilotes Ejes 7-5 T3 | 2026-07-31 | 2026-08-06 | 2026-08-07 | 2026-08-26 | 3-Columnar | 7 | 102 |  | 31 | 8171.282 | 219.4 | 274.3 | 26.9 | 86.8 | 185
27914 - ALBURA PPTO C | 569724 | 247 | 4500 | Concreto | Recalce Pilotes Ejes 9-7 T3 | 2026-07-30 | 2026-08-06 | 2026-08-13 | 2026-08-26 | 3-Columnar | 14 | 102 |  | 31 | 8171.282 | 250.2 | 312 | 30.6 | 98.7 | 189
27914 - ALBURA PPTO C | 569724 | 247 | 4500 | Concreto | Recalce Pilotes Ejes 9-7 T3 | 2026-07-30 | 2026-08-06 | 2026-08-13 | 2026-08-26 | 3-Columnar | 14 | 101 |  | 31 | 8011.847 | 245.2 | 312 | 30.6 | 98.7 | 189
27914 - ALBURA PPTO C | 569724 | 247 | 4500 | Concreto | Recalce Pilotes Ejes 9-7 T3 | 2026-07-30 | 2026-08-06 | 2026-08-06 | 2026-08-26 | 4-Transversal | 7 | 101 |  | 31 | 8011.847 | 169.9 | 216.2 | 21.2 | 68.4 | 185
27914 - ALBURA PPTO C | 569724 | 247 | 4500 | Concreto | Recalce Pilotes Ejes 9-7 T3 | 2026-07-30 | 2026-08-06 | 2026-08-06 | 2026-08-26 | 3-Columnar | 7 | 102 |  | 31 | 8171.282 | 184.1 | 229.4 | 22.5 | 72.6 | 185
27914 - ALBURA PPTO C | 566487 | 230 | T410200000 | Concreto | Vigas Cimentación T4 Ejes 9-12, Placa Ejes 15-13 | 2026-07-16 | 2026-08-05 | 2026-08-13 | 2026-08-26 | 2-Cónica y dividida | 28 | 100 | Bajo a los 28 días | 31 | 7853.982 | 229.5 | 297.8 | 29.2 | 94.2 | 188
27914 - ALBURA PPTO C | 566487 | 230 | T410200000 | Concreto | Vigas Cimentación T4 Ejes 9-12, Placa Ejes 15-13 | 2026-07-16 | 2026-08-05 | 2026-08-13 | 2026-08-26 | 2-Cónica y dividida | 28 | 101 | Bajo a los 28 días | 31 | 8011.847 | 227.8 | 289.6 | 28.4 | 91.6 | 188
27914 - ALBURA PPTO C | 566487 | 230 | T410200000 | Concreto | Vigas Cimentación T4 Ejes 9-12, Placa Ejes 15-13 | 2026-07-16 | 2026-08-05 | 2026-08-13 | 2026-08-26 | 2-Cónica y dividida | 28 | 100 | Bajo a los 28 días | 31 | 7853.982 | 225.8 | 292.7 | 28.7 | 92.6 | 188
27914 - ALBURA PPTO C | 566487 | 229 | T210200000 | Concreto | Plataforma #09 - 43 | 2026-07-15 | 2026-08-05 | 2026-08-12 | 2026-08-12 | 2-Cónica y dividida | 28 | 101 | Bajo a los 28 días | 21 | 8011.847 | 152.5 | 193.7 | 19 | 90.5 | 186
27914 - ALBURA PPTO C | 566487 | 229 | T210200000 | Concreto | Plataforma #09 - 43 | 2026-07-15 | 2026-08-05 | 2026-08-12 | 2026-08-12 | 2-Cónica y dividida | 28 | 100 | Bajo a los 28 días | 21 | 7853.982 | 150.8 | 195.8 | 19.2 | 91.4 | 186
27914 - ALBURA PPTO C | 566487 | 229 | T210200000 | Concreto | Plataforma #09 - 43 | 2026-07-15 | 2026-08-05 | 2026-08-12 | 2026-08-12 | 2-Cónica y dividida | 28 | 101 | Bajo a los 28 días | 21 | 8011.847 | 148.8 | 189.7 | 18.6 | 88.6 | 186
27914 - ALBURA PPTO C | 566487 | 228 | T210200000 | Concreto | Plataforma #65 - 95 #10 | 2026-07-14 | 2026-08-05 | 2026-08-11 | 2026-08-12 | 2-Cónica y dividida | 28 | 100 |  | 21 | 7853.982 | 231.5 | 300.8 | 29.5 | 140.5 | 186
27914 - ALBURA PPTO C | 566487 | 228 | T210200000 | Concreto | Plataforma #65 - 95 #10 | 2026-07-14 | 2026-08-05 | 2026-08-11 | 2026-08-12 | 2-Cónica y dividida | 28 | 101 |  | 21 | 8011.847 | 229.5 | 291.6 | 28.6 | 136.2 | 186
27914 - ALBURA PPTO C | 566487 | 228 | T210200000 | Concreto | Plataforma #65 - 95 #10 | 2026-07-14 | 2026-08-05 | 2026-08-11 | 2026-08-12 | 2-Cónica y dividida | 28 | 100 |  | 21 | 7853.982 | 227.8 | 295.7 | 29 | 138.1 | 186
27914 - ALBURA PPTO C | 566487 | 227 | T210200000 | Concreto | Plataforma #75 - 80 | 2026-07-11 | 2026-08-05 | 2026-08-08 | 2026-08-10 | 2-Cónica y dividida | 28 | 101 |  | 21 | 8011.847 | 197.4 | 250.9 | 24.6 | 117.1 | 184
27914 - ALBURA PPTO C | 566487 | 227 | T210200000 | Concreto | Plataforma #75 - 80 | 2026-07-11 | 2026-08-05 | 2026-08-08 | 2026-08-10 | 2-Cónica y dividida | 28 | 100 |  | 21 | 7853.982 | 192 | 248.8 | 24.4 | 116.2 | 184
27914 - ALBURA PPTO C | 566487 | 227 | T210200000 | Concreto | Plataforma #75 - 80 | 2026-07-11 | 2026-08-05 | 2026-08-08 | 2026-08-10 | 2-Cónica y dividida | 28 | 101 |  | 21 | 8011.847 | 190.3 | 242.7 | 23.8 | 113.3 | 184
27914 - ALBURA PPTO C | 566487 | 226 | T210200000 | Concreto | Plataforma #05 - 67 - 62 | 2026-07-10 | 2026-08-05 | 2026-08-07 | 2026-08-10 | 2-Cónica y dividida | 28 | 100 |  | 21 | 7853.982 | 215.1 | 279.4 | 27.4 | 130.5 | 184
27914 - ALBURA PPTO C | 566487 | 226 | T210200000 | Concreto | Plataforma #05 - 67 - 62 | 2026-07-10 | 2026-08-05 | 2026-08-07 | 2026-08-10 | 2-Cónica y dividida | 28 | 101 |  | 21 | 8011.847 | 213.5 | 271.2 | 26.6 | 126.7 | 184
27914 - ALBURA PPTO C | 566487 | 226 | T210200000 | Concreto | Plataforma #05 - 67 - 62 | 2026-07-10 | 2026-08-05 | 2026-08-07 | 2026-08-10 | 2-Cónica y dividida | 28 | 100 |  | 21 | 7853.982 | 211.8 | 275.3 | 27 | 128.6 | 184
27914 - ALBURA PPTO C | 569723 | 246 | 4500 | Concreto | Placa Contrapiso Ejes 10-8 T4 | 2026-07-29 | 2026-08-05 | 2026-08-12 | 2026-08-26 | 3-Columnar | 14 | 102 |  | 31 | 8171.282 | 270.2 | 337.5 | 33.1 | 106.8 | 187
27914 - ALBURA PPTO C | 569723 | 246 | 4500 | Concreto | Placa Contrapiso Ejes 10-8 T4 | 2026-07-29 | 2026-08-05 | 2026-08-12 | 2026-08-26 | 3-Columnar | 14 | 101 |  | 31 | 8011.847 | 258.6 | 329.4 | 32.3 | 104.2 | 187
27914 - ALBURA PPTO C | 569723 | 246 | 4500 | Concreto | Placa Contrapiso Ejes 10-8 T4 | 2026-07-29 | 2026-08-05 | 2026-08-05 | 2026-08-26 | 4-Transversal | 7 | 102 |  | 31 | 8171.282 | 198.4 | 247.8 | 24.3 | 78.4 | 181
27914 - ALBURA PPTO C | 569723 | 246 | 4500 | Concreto | Placa Contrapiso Ejes 10-8 T4 | 2026-07-29 | 2026-08-05 | 2026-08-05 | 2026-08-26 | 4-Transversal | 7 | 101 |  | 31 | 8011.847 | 184.1 | 234.5 | 23 | 74.2 | 181
27914 - ALBURA PPTO C | 569723 | 245 | 4500 | Concreto | Vigas Cimentación Ejes 4-1 T4 | 2026-07-29 | 2026-08-05 | 2026-08-12 | 2026-08-26 | 3-Columnar | 14 | 102 |  | 31 | 8171.282 | 258 | 322.2 | 31.6 | 101.9 | 187
27914 - ALBURA PPTO C | 569723 | 245 | 4500 | Concreto | Vigas Cimentación Ejes 4-1 T4 | 2026-07-29 | 2026-08-05 | 2026-08-12 | 2026-08-26 | 3-Columnar | 14 | 101 |  | 31 | 8011.847 | 251.3 | 320.2 | 31.4 | 101.3 | 187
27914 - ALBURA PPTO C | 569723 | 245 | 4500 | Concreto | Vigas Cimentación Ejes 4-1 T4 | 2026-07-29 | 2026-08-05 | 2026-08-05 | 2026-08-26 | 3-Columnar | 7 | 102 |  | 31 | 8171.282 | 214.8 | 268.2 | 26.3 | 84.8 | 181
27914 - ALBURA PPTO C | 569723 | 245 | 4500 | Concreto | Vigas Cimentación Ejes 4-1 T4 | 2026-07-29 | 2026-08-05 | 2026-08-05 | 2026-08-26 | 3-Columnar | 7 | 102 |  | 31 | 8171.282 | 214.5 | 268.2 | 26.3 | 84.8 | 181
27914 - ALBURA PPTO C | 569723 | 244 | 4500 | Concreto | Vigas Cimentación Ejes 4-1 T4 | 2026-07-29 | 2026-08-05 | 2026-08-12 | 2026-08-26 | 3-Columnar | 14 | 102 |  | 31 | 8171.282 | 260.8 | 325.3 | 31.9 | 102.9 | 187
27914 - ALBURA PPTO C | 569723 | 244 | 4500 | Concreto | Vigas Cimentación Ejes 4-1 T4 | 2026-07-29 | 2026-08-05 | 2026-08-12 | 2026-08-26 | 3-Columnar | 14 | 102 |  | 31 | 8171.282 | 259.2 | 323.3 | 31.7 | 102.3 | 187
27914 - ALBURA PPTO C | 569723 | 244 | 4500 | Concreto | Vigas Cimentación Ejes 4-1 T4 | 2026-07-29 | 2026-08-05 | 2026-08-05 | 2026-08-26 | 3-Columnar | 7 | 102 |  | 31 | 8171.282 | 238.8 | 297.8 | 29.2 | 94.2 | 181
27914 - ALBURA PPTO C | 569723 | 244 | 4500 | Concreto | Vigas Cimentación Ejes 4-1 T4 | 2026-07-29 | 2026-08-05 | 2026-08-05 | 2026-08-26 | 3-Columnar | 7 | 102 |  | 31 | 8171.282 | 244.5 | 304.9 | 29.9 | 96.5 | 181
27914 - ALBURA PPTO C | 569722 | 243 | 4500 | Concreto | Recalce Pilotes Ejes 9-7 T3 | 2026-07-28 | 2026-08-03 | 2026-08-11 | 2026-08-26 | 3-Columnar | 14 | 101 |  | 31 | 8011.847 | 257.2 | 327.3 | 32.1 | 103.5 | 187
27914 - ALBURA PPTO C | 569722 | 243 | 4500 | Concreto | Recalce Pilotes Ejes 9-7 T3 | 2026-07-28 | 2026-08-03 | 2026-08-11 | 2026-08-26 | 3-Columnar | 14 | 101 |  | 31 | 8011.847 | 252.2 | 321.2 | 31.5 | 101.6 | 187
27914 - ALBURA PPTO C | 569722 | 243 | 4500 | Concreto | Recalce Pilotes Ejes 9-7 T3 | 2026-07-28 | 2026-08-03 | 2026-08-04 | 2026-08-26 | 3-Columnar | 7 | 102 |  | 31 | 8171.282 | 220.4 | 275.3 | 27 | 87.1 | 180
27914 - ALBURA PPTO C | 569722 | 243 | 4500 | Concreto | Recalce Pilotes Ejes 9-7 T3 | 2026-07-28 | 2026-08-03 | 2026-08-04 | 2026-08-26 | 3-Columnar | 7 | 101 |  | 31 | 8011.847 | 216.6 | 275.3 | 27 | 87.1 | 180
27914 - ALBURA PPTO C | 569722 | 242 | 4500 | Concreto | Plástico torre 4, eje 7 al 8 | 2026-07-28 | 2026-08-03 | 2026-08-11 | 2026-08-26 | 3-Columnar | 14 | 102 |  | 31 | 8171.282 | 256.3 | 320.2 | 31.4 | 101.3 | 187
27914 - ALBURA PPTO C | 569722 | 242 | 4500 | Concreto | Plástico torre 4, eje 7 al 8 | 2026-07-28 | 2026-08-03 | 2026-08-11 | 2026-08-26 | 3-Columnar | 14 | 101 |  | 31 | 8011.847 | 250 | 318.2 | 31.2 | 100.6 | 187
27914 - ALBURA PPTO C | 569722 | 242 | 4500 | Concreto | Plástico torre 4, eje 7 al 8 | 2026-07-28 | 2026-08-03 | 2026-08-04 | 2026-08-26 | 4-Transversal | 7 | 101 |  | 31 | 8011.847 | 167.6 | 213.1 | 20.9 | 67.4 | 180
27914 - ALBURA PPTO C | 569722 | 242 | 4500 | Concreto | Plástico torre 4, eje 7 al 8 | 2026-07-28 | 2026-08-03 | 2026-08-04 | 2026-08-26 | 3-Columnar | 7 | 102 |  | 31 | 8171.282 | 175.5 | 219.2 | 21.5 | 69.4 | 180
27914 - ALBURA PPTO C | 569722 | 241 | 4500 | Concreto | Recalce de pilotes T3 Ejes 11-09 | 2026-07-27 | 2026-08-03 | 2026-08-10 | 2026-08-26 | 3-Columnar | 14 | 102 |  | 31 | 8171.282 | 259.6 | 324.3 | 31.8 | 102.6 | 185
27914 - ALBURA PPTO C | 569722 | 241 | 4500 | Concreto | Recalce de pilotes T3 Ejes 11-09 | 2026-07-27 | 2026-08-03 | 2026-08-10 | 2026-08-26 | 3-Columnar | 14 | 101 |  | 31 | 8011.847 | 254.2 | 323.3 | 31.7 | 102.3 | 185
27914 - ALBURA PPTO C | 569722 | 241 | 4500 | Concreto | Recalce de pilotes T3 Ejes 11-09 | 2026-07-27 | 2026-08-03 | 2026-08-03 | 2026-08-26 | 3-Columnar | 7 | 102 |  | 31 | 8171.282 | 198.6 | 247.8 | 24.3 | 78.4 | 179
27914 - ALBURA PPTO C | 569722 | 241 | 4500 | Concreto | Recalce de pilotes T3 Ejes 11-09 | 2026-07-27 | 2026-08-03 | 2026-08-03 | 2026-08-26 | 4-Transversal | 7 | 101 |  | 31 | 8011.847 | 191.3 | 243.7 | 23.9 | 77.1 | 179
27914 - ALBURA PPTO C | 566486 | 225 | T4102000000 | Concreto | Plastico torre 4 Eje 15 al 12 | 2026-07-09 | 2026-07-29 | 2026-08-06 | 2026-08-10 | 2-Cónica y dividida | 28 | 101 |  | 31 | 8011.847 | 293.6 | 373.2 | 36.6 | 118.1 | 183
27914 - ALBURA PPTO C | 566486 | 225 | T4102000000 | Concreto | Plastico torre 4 Eje 15 al 12 | 2026-07-09 | 2026-07-29 | 2026-08-06 | 2026-08-10 | 2-Cónica y dividida | 28 | 100 |  | 31 | 7853.982 | 291.5 | 378.3 | 37.1 | 119.7 | 183
27914 - ALBURA PPTO C | 566486 | 225 | T4102000000 | Concreto | Plastico torre 4 Eje 15 al 12 | 2026-07-09 | 2026-07-29 | 2026-08-06 | 2026-08-10 | 2-Cónica y dividida | 28 | 101 |  | 31 | 8011.847 | 289.5 | 368.1 | 36.1 | 116.5 | 183
27914 - ALBURA PPTO C | 566486 | 224 | T2102000000 | Concreto | Pilote plataforma #129 #112 #34 | 2026-07-09 | 2026-07-29 | 2026-08-06 | 2026-08-10 | 2-Cónica y dividida | 28 | 100 |  | 21 | 7853.982 | 225.5 | 292.7 | 28.7 | 136.7 | 183
27914 - ALBURA PPTO C | 566486 | 224 | T2102000000 | Concreto | Pilote plataforma #129 #112 #34 | 2026-07-09 | 2026-07-29 | 2026-08-06 | 2026-08-10 | 2-Cónica y dividida | 28 | 101 |  | 21 | 8011.847 | 223.5 | 284.5 | 27.9 | 132.9 | 183
27914 - ALBURA PPTO C | 566486 | 224 | T2102000000 | Concreto | Pilote plataforma #129 #112 #34 | 2026-07-09 | 2026-07-29 | 2026-08-06 | 2026-08-10 | 2-Cónica y dividida | 28 | 100 |  | 21 | 7853.982 | 221.5 | 287.6 | 28.2 | 134.3 | 183
27914 - ALBURA PPTO C | 566486 | 223 | T4102000000 | Concreto | Plastico torre 4 Eje 15 al 12 | 2026-07-09 | 2026-07-29 | 2026-08-06 | 2026-08-10 | 2-Cónica y dividida | 28 | 101 |  | 31 | 8011.847 | 287.5 | 366.1 | 35.9 | 115.8 | 183
27914 - ALBURA PPTO C | 566486 | 223 | T4102000000 | Concreto | Plastico torre 4 Eje 15 al 12 | 2026-07-09 | 2026-07-29 | 2026-08-06 | 2026-08-10 | 2-Cónica y dividida | 28 | 100 |  | 31 | 7853.982 | 285.5 | 371.2 | 36.4 | 117.4 | 183
27914 - ALBURA PPTO C | 566486 | 223 | T4102000000 | Concreto | Plastico torre 4 Eje 15 al 12 | 2026-07-09 | 2026-07-29 | 2026-08-06 | 2026-08-10 | 2-Cónica y dividida | 28 | 101 |  | 31 | 8011.847 | 283.5 | 361 | 35.4 | 114.2 | 183
27914 - ALBURA PPTO C | 566486 | 222 | T2102000000 | Concreto | Pilote plataforma #29 #60 #55 | 2026-07-08 | 2026-07-29 | 2026-08-05 | 2026-08-10 | 2-Cónica y dividida | 28 | 100 |  | 21 | 7853.982 | 225.5 | 292.7 | 28.7 | 136.7 | 183
27914 - ALBURA PPTO C | 566486 | 222 | T2102000000 | Concreto | Pilote plataforma #29 #60 #55 | 2026-07-08 | 2026-07-29 | 2026-08-05 | 2026-08-10 | 2-Cónica y dividida | 28 | 100 |  | 21 | 7853.982 | 222.5 | 288.6 | 28.3 | 134.8 | 183
27914 - ALBURA PPTO C | 566486 | 222 | T2102000000 | Concreto | Pilote plataforma #29 #60 #55 | 2026-07-08 | 2026-07-29 | 2026-08-05 | 2026-08-10 | 2-Cónica y dividida | 28 | 101 |  | 21 | 8011.847 | 220.5 | 280.4 | 27.5 | 131 | 183
27914 - ALBURA PPTO C | 566486 | 221 | T2102000000 | Concreto | Pilote plataforma #37 #120 | 2026-07-06 | 2026-07-29 | 2026-08-03 | 2026-08-10 | 2-Cónica y dividida | 28 | 100 |  | 21 | 7853.982 | 223.7 | 290.6 | 28.5 | 135.7 | 182
27914 - ALBURA PPTO C | 566486 | 221 | T2102000000 | Concreto | Pilote plataforma #37 #120 | 2026-07-06 | 2026-07-29 | 2026-08-03 | 2026-08-10 | 2-Cónica y dividida | 28 | 100 |  | 21 | 7853.982 | 222.4 | 288.6 | 28.3 | 134.8 | 182
27914 - ALBURA PPTO C | 566486 | 221 | T2102000000 | Concreto | Pilote plataforma #37 #120 | 2026-07-06 | 2026-07-29 | 2026-08-03 | 2026-08-10 | 2-Cónica y dividida | 28 | 100 |  | 21 | 7853.982 | 218.3 | 283.5 | 27.8 | 132.4 | 182
27914 - ALBURA PPTO C | 569721 | 240 | 4500 | Concreto | Vigas Cimentación Ejes 9-7 T4 | 2026-07-25 | 2026-07-29 | 2026-08-08 | 2026-08-26 | 3-Columnar | 14 | 102 |  | 31 | 8171.282 | 259.4 | 323.3 | 31.7 | 102.3 | 185
27914 - ALBURA PPTO C | 569721 | 240 | 4500 | Concreto | Vigas Cimentación Ejes 9-7 T4 | 2026-07-25 | 2026-07-29 | 2026-08-08 | 2026-08-26 | 3-Columnar | 14 | 102 |  | 31 | 8171.282 | 263.3 | 328.3 | 32.2 | 103.9 | 185
27914 - ALBURA PPTO C | 569721 | 240 | 4500 | Concreto | Vigas Cimentación Ejes 9-7 T4 | 2026-07-25 | 2026-07-29 | 2026-08-01 | 2026-08-26 | 3-Columnar | 7 | 102 |  | 31 | 8171.282 | 215.4 | 269.2 | 26.4 | 85.2 | 180
27914 - ALBURA PPTO C | 569721 | 240 | 4500 | Concreto | Vigas Cimentación Ejes 9-7 T4 | 2026-07-25 | 2026-07-29 | 2026-08-01 | 2026-08-26 | 4-Transversal | 7 | 101 |  | 31 | 8011.847 | 195.9 | 249.8 | 24.5 | 79 | 180
27914 - ALBURA PPTO C | 569721 | 239 | 4500 | Concreto | Vigas Cimentación Ejes 9-7 T4 | 2026-07-25 | 2026-07-29 | 2026-08-08 | 2026-08-26 | 3-Columnar | 14 | 102 |  | 31 | 8171.282 | 276.8 | 345.7 | 33.9 | 109.4 | 185
27914 - ALBURA PPTO C | 569721 | 239 | 4500 | Concreto | Vigas Cimentación Ejes 9-7 T4 | 2026-07-25 | 2026-07-29 | 2026-08-08 | 2026-08-26 | 3-Columnar | 14 | 101 |  | 31 | 8011.847 | 259 | 329.4 | 32.3 | 104.2 | 185
27914 - ALBURA PPTO C | 569721 | 239 | 4500 | Concreto | Vigas Cimentación Ejes 9-7 T4 | 2026-07-25 | 2026-07-29 | 2026-08-01 | 2026-08-26 | 3-Columnar | 7 | 101 |  | 31 | 8011.847 | 215.3 | 274.3 | 26.9 | 86.8 | 180
27914 - ALBURA PPTO C | 569721 | 239 | 4500 | Concreto | Vigas Cimentación Ejes 9-7 T4 | 2026-07-25 | 2026-07-29 | 2026-08-01 | 2026-08-26 | 3-Columnar | 7 | 102 |  | 31 | 8171.282 | 224.3 | 279.4 | 27.4 | 88.4 | 180
27914 - ALBURA PPTO C | 569721 | 238 | 3000 | Concreto | Pilote plataforma #41 | 2026-07-22 | 2026-07-29 | 2026-08-05 | 2026-08-26 | 3-Columnar | 14 | 101 |  | 21 | 8011.847 | 184.6 | 234.5 | 23 | 109.5 | 181
27914 - ALBURA PPTO C | 569721 | 238 | 3000 | Concreto | Pilote plataforma #41 | 2026-07-22 | 2026-07-29 | 2026-08-05 | 2026-08-26 | 3-Columnar | 14 | 102 |  | 21 | 8171.282 | 187 | 233.5 | 22.9 | 109 | 181
27914 - ALBURA PPTO C | 569721 | 238 | 3000 | Concreto | Pilote plataforma #41 | 2026-07-22 | 2026-07-29 | 2026-07-29 | 2026-08-26 | 3-Columnar | 7 | 101 |  | 21 | 8011.847 | 159.6 | 202.9 | 19.9 | 94.8 | 176
27914 - ALBURA PPTO C | 569721 | 238 | 3000 | Concreto | Pilote plataforma #41 | 2026-07-22 | 2026-07-29 | 2026-07-29 | 2026-08-26 | 3-Columnar | 7 | 102 |  | 21 | 8171.282 | 164.1 | 205 | 20.1 | 95.7 | 176
27914 - ALBURA PPTO C | 565110 | 237 | 4500 | Concreto | Recalce torre 3 | 2026-07-21 | 2026-07-25 | 2026-08-04 | 2026-08-26 | 3-Columnar | 14 | 102 |  | 31 | 8171.282 | 260.4 | 325.3 | 31.9 | 102.9 | 180
27914 - ALBURA PPTO C | 565110 | 237 | 4500 | Concreto | Recalce torre 3 | 2026-07-21 | 2026-07-25 | 2026-08-04 | 2026-08-26 | 3-Columnar | 14 | 101 |  | 31 | 8011.847 | 254.1 | 323.3 | 31.7 | 102.3 | 180
27914 - ALBURA PPTO C | 565110 | 237 | 4500 | Concreto | Recalce torre 3 | 2026-07-21 | 2026-07-25 | 2026-07-28 | 2026-07-29 | 3-Columnar | 7 | 102 |  | 31 | 8171.282 | 220.3 | 275.3 | 27 | 87.1 | 173
27914 - ALBURA PPTO C | 565110 | 237 | 4500 | Concreto | Recalce torre 3 | 2026-07-21 | 2026-07-25 | 2026-07-28 | 2026-07-29 | 3-Columnar | 7 | 101 |  | 31 | 8011.847 | 210.3 | 267.2 | 26.2 | 84.5 | 173
27914 - ALBURA PPTO C | 565110 | 236 | 3000 | Concreto | Pilote plataforma #35 #17 tangente | 2026-07-21 | 2026-07-25 | 2026-08-04 | 2026-08-26 | 3-Columnar | 14 | 101 |  | 21 | 8011.847 | 169.9 | 216.2 | 21.2 | 101 | 180
27914 - ALBURA PPTO C | 565110 | 236 | 3000 | Concreto | Pilote plataforma #35 #17 tangente | 2026-07-21 | 2026-07-25 | 2026-08-04 | 2026-08-26 | 3-Columnar | 14 | 102 |  | 21 | 8171.282 | 177 | 221.3 | 21.7 | 103.3 | 180
27914 - ALBURA PPTO C | 565110 | 236 | 3000 | Concreto | Pilote plataforma #35 #17 tangente | 2026-07-21 | 2026-07-25 | 2026-07-28 | 2026-07-29 | 4-Transversal | 7 | 101 |  | 21 | 8011.847 | 127.2 | 162.1 | 15.9 | 75.7 | 173
27914 - ALBURA PPTO C | 565110 | 236 | 3000 | Concreto | Pilote plataforma #35 #17 tangente | 2026-07-21 | 2026-07-25 | 2026-07-28 | 2026-07-29 | 4-Transversal | 7 | 102 |  | 21 | 8171.282 | 130.2 | 162.1 | 15.9 | 75.7 | 173
27914 - ALBURA PPTO C | 565110 | 235 | 3000 | Concreto | Pilote plataforma #38 | 2026-07-18 | 2026-07-25 | 2026-08-01 | 2026-08-26 | 3-Columnar | 14 | 102 |  | 21 | 8171.282 | 177.6 | 221.3 | 21.7 | 103.3 | 179
27914 - ALBURA PPTO C | 565110 | 235 | 3000 | Concreto | Pilote plataforma #38 | 2026-07-18 | 2026-07-25 | 2026-08-01 | 2026-08-26 | 3-Columnar | 14 | 102 |  | 21 | 8171.282 | 177.6 | 221.3 | 21.7 | 103.3 | 179
27914 - ALBURA PPTO C | 565110 | 235 | 3000 | Concreto | Pilote plataforma #38 | 2026-07-18 | 2026-07-25 | 2026-07-25 | 2026-07-27 | 4-Transversal | 7 | 102 |  | 21 | 8171.282 | 128.6 | 160.1 | 15.7 | 74.8 | 171
27914 - ALBURA PPTO C | 565110 | 235 | 3000 | Concreto | Pilote plataforma #38 | 2026-07-18 | 2026-07-25 | 2026-07-25 | 2026-07-27 | 4-Transversal | 7 | 101 |  | 21 | 8011.847 | 122.3 | 156 | 15.3 | 72.9 | 171
27914 - ALBURA PPTO C | 566485 | 220 | T210 200000 | Concreto | Pilote plataforma #123 | 2026-07-04 | 2026-07-22 | 2026-08-01 | 2026-08-10 | 3-Columnar | 28 | 101 |  | 21 | 8011.847 | 257.2 | 327.3 | 32.1 | 152.9 | 182
27914 - ALBURA PPTO C | 566485 | 220 | T210 200000 | Concreto | Pilote plataforma #123 | 2026-07-04 | 2026-07-22 | 2026-08-01 | 2026-08-10 | 3-Columnar | 28 | 100 |  | 21 | 7853.982 | 255.5 | 331.4 | 32.5 | 154.8 | 182
27914 - ALBURA PPTO C | 566485 | 220 | T210 200000 | Concreto | Pilote plataforma #123 | 2026-07-04 | 2026-07-22 | 2026-08-01 | 2026-08-10 | 3-Columnar | 28 | 101 |  | 21 | 8011.847 | 253.5 | 322.2 | 31.6 | 150.5 | 182
27914 - ALBURA PPTO C | 566485 | 219 | No especificado | Concreto | Base torre grua | 2026-07-03 | 2026-07-22 | 2026-07-31 | 2026-07-31 | 2-Cónica y dividida | 28 | 100 |  | 21 | 7853.982 | 378.5 | 491.5 | 48.2 | 229.5 | 178
27914 - ALBURA PPTO C | 566485 | 219 | No especificado | Concreto | Base torre grua | 2026-07-03 | 2026-07-22 | 2026-07-31 | 2026-07-31 | 2-Cónica y dividida | 28 | 101 |  | 21 | 8011.847 | 376.8 | 479.3 | 47 | 223.8 | 178
27914 - ALBURA PPTO C | 566485 | 219 | No especificado | Concreto | Base torre grua | 2026-07-03 | 2026-07-22 | 2026-07-31 | 2026-07-31 | 2-Cónica y dividida | 28 | 100 |  | 21 | 7853.982 | 374.8 | 486.4 | 47.7 | 227.1 | 178
27914 - ALBURA PPTO C | 566485 | 218 | T210 200000 | Concreto | Pilote plataforma #84, 13, 03 | 2026-07-03 | 2026-07-22 | 2026-07-31 | 2026-07-31 | 2-Cónica y dividida | 28 | 101 |  | 21 | 8011.847 | 262.5 | 334.5 | 32.8 | 156.2 | 178
27914 - ALBURA PPTO C | 566485 | 218 | T210 200000 | Concreto | Pilote plataforma #84, 13, 03 | 2026-07-03 | 2026-07-22 | 2026-07-31 | 2026-07-31 | 2-Cónica y dividida | 28 | 100 |  | 21 | 7853.982 | 260.5 | 338.5 | 33.2 | 158.1 | 178
27914 - ALBURA PPTO C | 566485 | 218 | T210 200000 | Concreto | Pilote plataforma #84, 13, 03 | 2026-07-03 | 2026-07-22 | 2026-07-31 | 2026-07-31 | 2-Cónica y dividida | 28 | 101 |  | 21 | 8011.847 | 258.5 | 329.4 | 32.3 | 153.8 | 178
27914 - ALBURA PPTO C | 566485 | 217 | T210 200000 | Concreto | Pilote plataforma #59, 113, 36 | 2026-07-02 | 2026-07-22 | 2026-07-30 | 2026-07-30 | 2-Cónica y dividida | 28 | 100 |  | 21 | 7853.982 | 272.5 | 353.8 | 34.7 | 165.2 | 175
27914 - ALBURA PPTO C | 566485 | 217 | T210 200000 | Concreto | Pilote plataforma #59, 113, 36 | 2026-07-02 | 2026-07-22 | 2026-07-30 | 2026-07-30 | 2-Cónica y dividida | 28 | 101 |  | 21 | 8011.847 | 270.9 | 344.7 | 33.8 | 161 | 175
27914 - ALBURA PPTO C | 566485 | 217 | T210 200000 | Concreto | Pilote plataforma #59, 113, 36 | 2026-07-02 | 2026-07-22 | 2026-07-30 | 2026-07-30 | 2-Cónica y dividida | 28 | 100 |  | 21 | 7853.982 | 268.8 | 348.7 | 34.2 | 162.9 | 175
27914 - ALBURA PPTO C | 566485 | 216 | T210 200000 | Concreto | Pilote plataforma #53, 20, 28 | 2026-07-01 | 2026-07-22 | 2026-07-29 | 2026-07-29 | 2-Cónica y dividida | 28 | 101 |  | 21 | 8011.847 | 269.5 | 342.6 | 33.6 | 160 | 174
27914 - ALBURA PPTO C | 566485 | 216 | T210 200000 | Concreto | Pilote plataforma #53, 20, 28 | 2026-07-01 | 2026-07-22 | 2026-07-29 | 2026-07-29 | 2-Cónica y dividida | 28 | 100 |  | 21 | 7853.982 | 260.8 | 338.5 | 33.2 | 158.1 | 174
27914 - ALBURA PPTO C | 566485 | 216 | T210 200000 | Concreto | Pilote plataforma #53, 20, 28 | 2026-07-01 | 2026-07-22 | 2026-07-29 | 2026-07-29 | 2-Cónica y dividida | 28 | 101 |  | 21 | 8011.847 | 259.5 | 330.4 | 32.4 | 154.3 | 174
27914 - ALBURA PPTO C | 565109 | 234 | 4500 | Concreto | Recalce torre 3 | 2026-07-17 | 2026-07-24 | 2026-07-31 | 2026-07-31 | 3-Columnar | 14 | 102 |  | 31 | 8171.282 | 220.4 | 275.3 | 27 | 87.1 | 177
27914 - ALBURA PPTO C | 565109 | 234 | 4500 | Concreto | Recalce torre 3 | 2026-07-17 | 2026-07-24 | 2026-07-31 | 2026-07-31 | 3-Columnar | 14 | 101 |  | 31 | 8011.847 | 213.7 | 272.3 | 26.7 | 86.1 | 177
27914 - ALBURA PPTO C | 565109 | 234 | 4500 | Concreto | Recalce torre 3 | 2026-07-17 | 2026-07-24 | 2026-07-24 | 2026-07-27 | 3-Columnar | 7 | 101 |  | 31 | 8011.847 | 200.2 | 254.9 | 25 | 80.6 | 169
27914 - ALBURA PPTO C | 565109 | 234 | 4500 | Concreto | Recalce torre 3 | 2026-07-17 | 2026-07-24 | 2026-07-24 | 2026-07-27 | 3-Columnar | 7 | 102 |  | 31 | 8171.282 | 208.3 | 260 | 25.5 | 82.3 | 169
27914 - ALBURA PPTO C | 565109 | 233 | 3000 | Concreto | Pilote plataforma #91 #130 #66 | 2026-07-17 | 2026-07-24 | 2026-07-31 | 2026-07-31 | 3-Columnar | 14 | 102 |  | 21 | 8171.282 | 160.2 | 199.9 | 19.6 | 93.3 | 177
27914 - ALBURA PPTO C | 565109 | 233 | 3000 | Concreto | Pilote plataforma #91 #130 #66 | 2026-07-17 | 2026-07-24 | 2026-07-31 | 2026-07-31 | 3-Columnar | 14 | 101 |  | 21 | 8011.847 | 153.5 | 195.8 | 19.2 | 91.4 | 177
27914 - ALBURA PPTO C | 565109 | 233 | 3000 | Concreto | Pilote plataforma #91 #130 #66 | 2026-07-17 | 2026-07-24 | 2026-07-24 | 2026-07-27 | 3-Columnar | 7 | 102 |  | 21 | 8171.282 | 133 | 166.2 | 16.3 | 77.6 | 169
27914 - ALBURA PPTO C | 565109 | 233 | 3000 | Concreto | Pilote plataforma #91 #130 #66 | 2026-07-17 | 2026-07-24 | 2026-07-24 | 2026-07-27 | 3-Columnar | 7 | 101 |  | 21 | 8011.847 | 128.7 | 164.2 | 16.1 | 76.7 | 169
27914 - ALBURA PPTO C | 565108 | 232 | 4500 | Concreto | Vigas Cimentación T4 Ejes 9-12, Placa Ejes 15-13 | 2026-07-16 | 2026-07-23 | 2026-07-30 | 2026-08-26 | 3-Columnar | 14 | 102 |  | 31 | 8171.282 | 260.4 | 325.3 | 31.9 | 102.9 | 176
27914 - ALBURA PPTO C | 565108 | 232 | 4500 | Concreto | Vigas Cimentación T4 Ejes 9-12, Placa Ejes 15-13 | 2026-07-16 | 2026-07-23 | 2026-07-30 | 2026-08-26 | 3-Columnar | 14 | 102 |  | 31 | 8171.282 | 254.7 | 318.2 | 31.2 | 100.6 | 176
27914 - ALBURA PPTO C | 565108 | 232 | 4500 | Concreto | Vigas Cimentación T4 Ejes 9-12, Placa Ejes 15-13 | 2026-07-16 | 2026-07-23 | 2026-07-23 | 2026-08-26 | 3-Columnar | 7 | 102 |  | 31 | 8171.282 | 218.2 | 272.3 | 26.7 | 86.1 | 167
27914 - ALBURA PPTO C | 565108 | 232 | 4500 | Concreto | Vigas Cimentación T4 Ejes 9-12, Placa Ejes 15-13 | 2026-07-16 | 2026-07-23 | 2026-07-23 | 2026-08-26 | 4-Transversal | 7 | 101 |  | 31 | 8011.847 | 197.4 | 250.9 | 24.6 | 79.4 | 167
27914 - ALBURA PPTO C | 565108 | 231 | 3000 | Concreto | Pilote plataforma #39 #106 #40 | 2026-07-16 | 2026-07-23 | 2026-07-30 | 2026-08-26 | 3-Columnar | 14 | 102 |  | 21 | 8171.282 | 151.8 | 189.7 | 18.6 | 88.6 | 176
27914 - ALBURA PPTO C | 565108 | 231 | 3000 | Concreto | Pilote plataforma #39 #106 #40 | 2026-07-16 | 2026-07-23 | 2026-07-30 | 2026-08-26 | 3-Columnar | 14 | 102 |  | 21 | 8171.282 | 151.3 | 188.6 | 18.5 | 88.1 | 176
27914 - ALBURA PPTO C | 565108 | 231 | 3000 | Concreto | Pilote plataforma #39 #106 #40 | 2026-07-16 | 2026-07-23 | 2026-07-23 | 2026-08-26 | 3-Columnar | 7 | 102 |  | 21 | 8171.282 | 131.8 | 164.2 | 16.1 | 76.7 | 167
27914 - ALBURA PPTO C | 565108 | 231 | 3000 | Concreto | Pilote plataforma #39 #106 #40 | 2026-07-16 | 2026-07-23 | 2026-07-23 | 2026-08-26 | 3-Columnar | 7 | 102 |  | 21 | 8171.282 | 136.3 | 170.3 | 16.7 | 79.5 | 167
27914 - ALBURA PPTO C | 565108 | 230 | 4500 | Concreto | Vigas Cimentación T4 Ejes 9-12, Placa Ejes 15-13 | 2026-07-16 | 2026-07-23 | 2026-07-30 | 2026-08-26 | 4-Transversal | 14 | 101 |  | 31 | 8011.847 | 200.1 | 254.9 | 25 | 80.6 | 176
27914 - ALBURA PPTO C | 565108 | 230 | 4500 | Concreto | Vigas Cimentación T4 Ejes 9-12, Placa Ejes 15-13 | 2026-07-16 | 2026-07-23 | 2026-07-30 | 2026-08-26 | 4-Transversal | 14 | 101 |  | 31 | 8011.847 | 200 | 254.9 | 25 | 80.6 | 176
27914 - ALBURA PPTO C | 565108 | 230 | 4500 | Concreto | Vigas Cimentación T4 Ejes 9-12, Placa Ejes 15-13 | 2026-07-16 | 2026-07-23 | 2026-07-23 | 2026-08-26 | 3-Columnar | 7 | 102 |  | 31 | 8171.282 | 151.6 | 189.7 | 18.6 | 60 | 167
27914 - ALBURA PPTO C | 565108 | 230 | 4500 | Concreto | Vigas Cimentación T4 Ejes 9-12, Placa Ejes 15-13 | 2026-07-16 | 2026-07-23 | 2026-07-23 | 2026-08-26 | 3-Columnar | 7 | 101 |  | 31 | 8011.847 | 143.8 | 182.5 | 17.9 | 57.7 | 167
27914 - ALBURA PPTO C | 565107 | 229 | 3000 | Concreto | Pilote plataforma #09 #43 | 2026-07-15 | 2026-07-21 | 2026-07-29 | 2026-08-26 | 4-Transversal | 14 | 102 | Bajo a los 14 días | 21 | 8171.282 | 126.3 | 158.1 | 15.5 | 73.8 | 176
27914 - ALBURA PPTO C | 565107 | 229 | 3000 | Concreto | Pilote plataforma #09 #43 | 2026-07-15 | 2026-07-21 | 2026-07-29 | 2026-08-26 | 4-Transversal | 14 | 101 | Bajo a los 14 días | 21 | 8011.847 | 114.3 | 145.8 | 14.3 | 68.1 | 176
27914 - ALBURA PPTO C | 565107 | 229 | 3000 | Concreto | Pilote plataforma #09 #43 | 2026-07-15 | 2026-07-21 | 2026-07-22 | 2026-07-23 | 4-Transversal | 7 | 102 |  | 21 | 8171.282 | 96.7 | 120.3 | 11.8 | 56.2 | 166
27914 - ALBURA PPTO C | 565107 | 229 | 3000 | Concreto | Pilote plataforma #09 #43 | 2026-07-15 | 2026-07-21 | 2026-07-22 | 2026-07-23 | 4-Transversal | 7 | 102 |  | 21 | 8171.282 | 96.2 | 120.3 | 11.8 | 56.2 | 166
27914 - ALBURA PPTO C | 565107 | 228 | 3000 | Concreto | Pilote plataforma #65 #95 #10 | 2026-07-14 | 2026-07-21 | 2026-07-28 | 2026-07-29 | 3-Columnar | 14 | 102 |  | 21 | 8171.282 | 196.5 | 244.7 | 24 | 114.3 | 173
27914 - ALBURA PPTO C | 565107 | 228 | 3000 | Concreto | Pilote plataforma #65 #95 #10 | 2026-07-14 | 2026-07-21 | 2026-07-28 | 2026-07-29 | 3-Columnar | 14 | 101 |  | 21 | 8011.847 | 194.7 | 247.8 | 24.3 | 115.7 | 173
27914 - ALBURA PPTO C | 565107 | 228 | 3000 | Concreto | Pilote plataforma #65 #95 #10 | 2026-07-14 | 2026-07-21 | 2026-07-21 | 2026-07-23 | 3-Columnar | 7 | 101 |  | 21 | 8011.847 | 179.3 | 228.4 | 22.4 | 106.7 | 166
27914 - ALBURA PPTO C | 565107 | 228 | 3000 | Concreto | Pilote plataforma #65 #95 #10 | 2026-07-14 | 2026-07-21 | 2026-07-21 | 2026-07-23 | 3-Columnar | 7 | 102 |  | 21 | 8171.282 | 186.9 | 233.5 | 22.9 | 109 | 166
27914 - ALBURA PPTO C | 565106 | 227 | 3000 | Concreto | Pilote plataforma #75 #80 | 2026-07-11 | 2026-07-21 | 2026-07-25 | 2026-07-27 | 3-Columnar | 14 | 102 |  | 21 | 8171.282 | 188.1 | 234.5 | 23 | 109.5 | 171
27914 - ALBURA PPTO C | 565106 | 227 | 3000 | Concreto | Pilote plataforma #75 #80 | 2026-07-11 | 2026-07-21 | 2026-07-25 | 2026-07-27 | 3-Columnar | 14 | 101 |  | 21 | 8011.847 | 179.1 | 228.4 | 22.4 | 106.7 | 171
27914 - ALBURA PPTO C | 565106 | 227 | 3000 | Concreto | Pilote plataforma #75 #80 | 2026-07-11 | 2026-07-21 | 2026-07-18 | 2026-07-22 | 3-Columnar | 7 | 102 |  | 21 | 8171.282 | 156.6 | 195.8 | 19.2 | 91.4 | 164
27914 - ALBURA PPTO C | 565106 | 227 | 3000 | Concreto | Pilote plataforma #75 #80 | 2026-07-11 | 2026-07-21 | 2026-07-18 | 2026-07-22 | 3-Columnar | 7 | 101 |  | 21 | 8011.847 | 146.1 | 185.6 | 18.2 | 86.7 | 164
27914 - ALBURA PPTO C | 565106 | 226 | 3000 | Concreto | Pilote plataforma #05 #67 #62 | 2026-07-10 | 2026-07-21 | 2026-07-24 | 2026-07-27 | 3-Columnar | 14 | 102 |  | 21 | 8171.282 | 193.2 | 240.7 | 23.6 | 112.4 | 169
27914 - ALBURA PPTO C | 565106 | 226 | 3000 | Concreto | Pilote plataforma #05 #67 #62 | 2026-07-10 | 2026-07-21 | 2026-07-24 | 2026-07-27 | 3-Columnar | 14 | 101 |  | 21 | 8011.847 | 181.4 | 230.5 | 22.6 | 107.6 | 169
27914 - ALBURA PPTO C | 565106 | 226 | 3000 | Concreto | Pilote plataforma #05 #67 #62 | 2026-07-10 | 2026-07-21 | 2026-07-17 | 2026-07-22 | 3-Columnar | 7 | 101 |  | 21 | 8011.847 | 154.2 | 195.8 | 19.2 | 91.4 | 164
27914 - ALBURA PPTO C | 565106 | 226 | 3000 | Concreto | Pilote plataforma #05 #67 #62 | 2026-07-10 | 2026-07-21 | 2026-07-17 | 2026-07-22 | 3-Columnar | 7 | 102 |  | 21 | 8171.282 | 164.7 | 206 | 20.2 | 96.2 | 164
27914 - ALBURA PPTO C | 566483 | 215 | T2102000000 | Concreto | Pilote plataforma #01 - #30 | 2026-06-30 | 2026-07-16 | 2026-07-28 | 2026-07-28 | 2-Cónica y dividida | 28 | 100 |  | 21 | 7853.982 | 230.5 | 298.8 | 29.3 | 139.5 | 172
27914 - ALBURA PPTO C | 566483 | 215 | T2102000000 | Concreto | Pilote plataforma #01 - #30 | 2026-06-30 | 2026-07-16 | 2026-07-28 | 2026-07-28 | 2-Cónica y dividida | 28 | 101 |  | 21 | 8011.847 | 228.8 | 291.6 | 28.6 | 136.2 | 172
27914 - ALBURA PPTO C | 566483 | 215 | T2102000000 | Concreto | Pilote plataforma #01 - #30 | 2026-06-30 | 2026-07-16 | 2026-07-28 | 2026-07-28 | 2-Cónica y dividida | 28 | 100 |  | 21 | 7853.982 | 232.5 | 301.8 | 29.6 | 141 | 172
27914 - ALBURA PPTO C | 566483 | 214 | T2102000000 | Concreto | Pilote plataforma #04 - #33 | 2026-06-27 | 2026-07-16 | 2026-07-25 | 2026-07-28 | 2-Cónica y dividida | 28 | 101 |  | 21 | 8011.847 | 237.5 | 301.8 | 29.6 | 141 | 170
27914 - ALBURA PPTO C | 566483 | 214 | T2102000000 | Concreto | Pilote plataforma #04 - #33 | 2026-06-27 | 2026-07-16 | 2026-07-25 | 2026-07-28 | 2-Cónica y dividida | 28 | 100 |  | 21 | 7853.982 | 235.5 | 305.9 | 30 | 142.9 | 170
27914 - ALBURA PPTO C | 566483 | 214 | T2102000000 | Concreto | Pilote plataforma #04 - #33 | 2026-06-27 | 2026-07-16 | 2026-07-25 | 2026-07-28 | 2-Cónica y dividida | 28 | 101 |  | 21 | 8011.847 | 233.8 | 297.8 | 29.2 | 139 | 170
27914 - ALBURA PPTO C | 566483 | 213 | T2102000000 | Concreto | Pilote plataforma #128 - #02 | 2026-06-26 | 2026-07-16 | 2026-07-24 | 2026-07-24 | 5-Fractura extremos | 28 | 100 |  | 21 | 7853.982 | 247.8 | 322.2 | 31.6 | 150.5 | 168
27914 - ALBURA PPTO C | 566483 | 213 | T2102000000 | Concreto | Pilote plataforma #128 - #02 | 2026-06-26 | 2026-07-16 | 2026-07-24 | 2026-07-24 | 5-Fractura extremos | 28 | 101 |  | 21 | 8011.847 | 255.5 | 325.3 | 31.9 | 151.9 | 168
27914 - ALBURA PPTO C | 566483 | 213 | T2102000000 | Concreto | Pilote plataforma #128 - #02 | 2026-06-26 | 2026-07-16 | 2026-07-24 | 2026-07-24 | 5-Fractura extremos | 28 | 100 |  | 21 | 7853.982 | 253.5 | 329.4 | 32.3 | 153.8 | 168
27914 - ALBURA PPTO C | 566483 | 212 | T2102000000 | Concreto | Pilote plataforma #86 - #71 - #126 | 2026-06-25 | 2026-07-16 | 2026-07-23 | 2026-07-24 | 2-Cónica y dividida | 28 | 101 |  | 21 | 8011.847 | 238.7 | 303.9 | 29.8 | 141.9 | 168
27914 - ALBURA PPTO C | 566483 | 212 | T2102000000 | Concreto | Pilote plataforma #86 - #71 - #126 | 2026-06-25 | 2026-07-16 | 2026-07-23 | 2026-07-24 | 2-Cónica y dividida | 28 | 100 |  | 21 | 7853.982 | 240.3 | 312 | 30.6 | 145.7 | 168
27914 - ALBURA PPTO C | 566483 | 212 | T2102000000 | Concreto | Pilote plataforma #86 - #71 - #126 | 2026-06-25 | 2026-07-16 | 2026-07-23 | 2026-07-24 | 2-Cónica y dividida | 28 | 101 |  | 21 | 8011.847 | 234.6 | 298.8 | 29.3 | 139.5 | 168
27914 - ALBURA PPTO C | 566483 | 211 | T2102000000 | Concreto | Pilote plataforma #49 - #46 - #25 | 2026-06-24 | 2026-07-16 | 2026-07-22 | 2026-07-22 | 2-Cónica y dividida | 28 | 100 |  | 21 | 7853.982 | 230.7 | 299.8 | 29.4 | 140 | 163
27914 - ALBURA PPTO C | 566483 | 211 | T2102000000 | Concreto | Pilote plataforma #49 - #46 - #25 | 2026-06-24 | 2026-07-16 | 2026-07-22 | 2026-07-22 | 2-Cónica y dividida | 28 | 101 |  | 21 | 8011.847 | 228.7 | 290.6 | 28.5 | 135.7 | 163
27914 - ALBURA PPTO C | 566483 | 211 | T2102000000 | Concreto | Pilote plataforma #49 - #46 - #25 | 2026-06-24 | 2026-07-16 | 2026-07-22 | 2026-07-22 | 2-Cónica y dividida | 28 | 100 |  | 21 | 7853.982 | 224.6 | 291.6 | 28.6 | 136.2 | 163
27914 - ALBURA PPTO C | 566482 | 210 | T210 200000 | Concreto | Pilote plataforma #49 #46 #52 | 2026-06-24 | 2026-07-08 | 2026-07-22 | 2026-07-22 | 2-Cónica y dividida | 28 | 101 |  | 21 | 8011.847 | 218.6 | 278.4 | 27.3 | 130 | 163
27914 - ALBURA PPTO C | 566482 | 210 | T210 200000 | Concreto | Pilote plataforma #49 #46 #52 | 2026-06-24 | 2026-07-08 | 2026-07-22 | 2026-07-22 | 2-Cónica y dividida | 28 | 100 |  | 21 | 7853.982 | 215.9 | 280.4 | 27.5 | 131 | 163
27914 - ALBURA PPTO C | 566482 | 210 | T210 200000 | Concreto | Pilote plataforma #49 #46 #52 | 2026-06-24 | 2026-07-08 | 2026-07-22 | 2026-07-22 | 2-Cónica y dividida | 28 | 101 |  | 21 | 8011.847 | 224.1 | 285.5 | 28 | 133.3 | 163
27914 - ALBURA PPTO C | 566482 | 209 | T210 200000 | Concreto | Pilote plataforma #06 #11 #12 | 2026-06-23 | 2026-07-08 | 2026-07-21 | 2026-07-22 | 2-Cónica y dividida | 28 | 100 |  | 21 | 7853.982 | 223.2 | 289.6 | 28.4 | 135.2 | 163
27914 - ALBURA PPTO C | 566482 | 209 | T210 200000 | Concreto | Pilote plataforma #06 #11 #12 | 2026-06-23 | 2026-07-08 | 2026-07-21 | 2026-07-22 | 2-Cónica y dividida | 28 | 101 |  | 21 | 8011.847 | 221.5 | 281.4 | 27.6 | 131.4 | 163
27914 - ALBURA PPTO C | 566482 | 209 | T210 200000 | Concreto | Pilote plataforma #06 #11 #12 | 2026-06-23 | 2026-07-08 | 2026-07-21 | 2026-07-22 | 2-Cónica y dividida | 28 | 100 |  | 21 | 7853.982 | 219.5 | 284.5 | 27.9 | 132.9 | 163
27914 - ALBURA PPTO C | 566482 | 208 | T210 200000 | Concreto | Pilote plataforma #100 #124 | 2026-06-22 | 2026-07-08 | 2026-07-20 | 2026-07-21 | 5-Fractura extremos | 28 | 101 |  | 21 | 8011.847 | 244.9 | 312 | 30.6 | 145.7 | 162
27914 - ALBURA PPTO C | 566482 | 208 | T210 200000 | Concreto | Pilote plataforma #100 #124 | 2026-06-22 | 2026-07-08 | 2026-07-20 | 2026-07-21 | 5-Fractura extremos | 28 | 100 |  | 21 | 7853.982 | 240 | 312 | 30.6 | 145.7 | 162
27914 - ALBURA PPTO C | 566482 | 208 | T210 200000 | Concreto | Pilote plataforma #100 #124 | 2026-06-22 | 2026-07-08 | 2026-07-20 | 2026-07-21 | 5-Fractura extremos | 28 | 101 |  | 21 | 8011.847 | 242.6 | 309 | 30.3 | 144.3 | 162
27914 - ALBURA PPTO C | 566482 | 207 | T210 200000 | Concreto | Pilote plataforma #96 #51 #23 | 2026-06-20 | 2026-07-08 | 2026-07-18 | 2026-07-21 | 2-Cónica y dividida | 28 | 100 |  | 21 | 7853.982 | 242.8 | 315.1 | 30.9 | 147.1 | 162
27914 - ALBURA PPTO C | 566482 | 207 | T210 200000 | Concreto | Pilote plataforma #96 #51 #23 | 2026-06-20 | 2026-07-08 | 2026-07-18 | 2026-07-21 | 2-Cónica y dividida | 28 | 101 |  | 21 | 8011.847 | 240.8 | 306.9 | 30.1 | 143.3 | 162
27914 - ALBURA PPTO C | 566482 | 207 | T210 200000 | Concreto | Pilote plataforma #96 #51 #23 | 2026-06-20 | 2026-07-08 | 2026-07-18 | 2026-07-21 | 2-Cónica y dividida | 28 | 100 |  | 21 | 7853.982 | 238.5 | 310 | 30.4 | 144.8 | 162
27914 - ALBURA PPTO C | 566482 | 206 | T210 200000 | Concreto | Plataforma #96 #51 #23 | 2026-06-20 | 2026-07-08 | 2026-07-18 | 2026-07-21 | 2-Cónica y dividida | 28 | 101 |  | 21 | 8011.847 | 252.9 | 322.2 | 31.6 | 150.5 | 162
27914 - ALBURA PPTO C | 566482 | 206 | T210 200000 | Concreto | Plataforma #96 #51 #23 | 2026-06-20 | 2026-07-08 | 2026-07-18 | 2026-07-21 | 2-Cónica y dividida | 28 | 100 |  | 21 | 7853.982 | 250.8 | 325.3 | 31.9 | 151.9 | 162
27914 - ALBURA PPTO C | 566482 | 206 | T210 200000 | Concreto | Plataforma #96 #51 #23 | 2026-06-20 | 2026-07-08 | 2026-07-18 | 2026-07-21 | 2-Cónica y dividida | 28 | 101 |  | 21 | 8011.847 | 248.5 | 316.1 | 31 | 147.6 | 162
27914 - ALBURA PPTO C | 565105 | 225 | 4500 | Concreto | Plástico cimentación, torre 4, eje 15 al eje 12 | 2026-07-09 | 2026-07-17 | 2026-07-23 | 2026-08-26 | 3-Columnar | 14 | 102 |  | 31 | 8171.282 | 266.6 | 332.4 | 32.6 | 105.2 | 167
27914 - ALBURA PPTO C | 565105 | 225 | 4500 | Concreto | Plástico cimentación, torre 4, eje 15 al eje 12 | 2026-07-09 | 2026-07-17 | 2026-07-23 | 2026-08-26 | 3-Columnar | 14 | 101 |  | 31 | 8011.847 | 262.3 | 333.4 | 32.7 | 105.5 | 167
27914 - ALBURA PPTO C | 565105 | 225 | 4500 | Concreto | Plástico cimentación, torre 4, eje 15 al eje 12 | 2026-07-09 | 2026-07-17 | 2026-07-16 | 2026-07-17 | 4-Transversal | 7 | 102 |  | 31 | 8171.282 | 158.2 | 197.8 | 19.4 | 62.6 | 161
27914 - ALBURA PPTO C | 565105 | 225 | 4500 | Concreto | Plástico cimentación, torre 4, eje 15 al eje 12 | 2026-07-09 | 2026-07-17 | 2026-07-16 | 2026-07-17 | 4-Transversal | 7 | 102 |  | 31 | 8171.282 | 158.7 | 197.8 | 19.4 | 62.6 | 161
27914 - ALBURA PPTO C | 565105 | 224 | 3000 | Concreto | Pilote plataforma #129 #112 #34 | 2026-07-09 | 2026-07-17 | 2026-07-23 | 2026-08-26 | 3-Columnar | 14 | 101 |  | 21 | 8011.847 | 201 | 255.9 | 25.1 | 119.5 | 167
27914 - ALBURA PPTO C | 565105 | 224 | 3000 | Concreto | Pilote plataforma #129 #112 #34 | 2026-07-09 | 2026-07-17 | 2026-07-23 | 2026-08-26 | 3-Columnar | 14 | 101 |  | 21 | 8011.847 | 200.2 | 254.9 | 25 | 119 | 167
27914 - ALBURA PPTO C | 565105 | 224 | 3000 | Concreto | Pilote plataforma #129 #112 #34 | 2026-07-09 | 2026-07-17 | 2026-07-16 | 2026-07-17 | 3-Columnar | 7 | 102 |  | 21 | 8171.282 | 197.9 | 246.8 | 24.2 | 115.2 | 161
27914 - ALBURA PPTO C | 565105 | 224 | 3000 | Concreto | Pilote plataforma #129 #112 #34 | 2026-07-09 | 2026-07-17 | 2026-07-16 | 2026-07-17 | 3-Columnar | 7 | 101 |  | 21 | 8011.847 | 192.8 | 245.8 | 24.1 | 114.8 | 161
27914 - ALBURA PPTO C | 565105 | 223 | 4500 | Concreto | Plástico cimentación, torre 4, eje 15 al eje 12 | 2026-07-09 | 2026-07-17 | 2026-07-23 | 2026-08-26 | 3-Columnar | 14 | 102 |  | 31 | 8171.282 | 256.6 | 320.2 | 31.4 | 101.3 | 167
27914 - ALBURA PPTO C | 565105 | 223 | 4500 | Concreto | Plástico cimentación, torre 4, eje 15 al eje 12 | 2026-07-09 | 2026-07-17 | 2026-07-23 | 2026-08-26 | 3-Columnar | 14 | 101 |  | 31 | 8011.847 | 250.7 | 319.2 | 31.3 | 101 | 167
27914 - ALBURA PPTO C | 565105 | 223 | 4500 | Concreto | Plástico cimentación, torre 4, eje 15 al eje 12 | 2026-07-09 | 2026-07-17 | 2026-07-16 | 2026-07-17 | 3-Columnar | 7 | 102 |  | 31 | 8171.282 | 235 | 293.7 | 28.8 | 92.9 | 161
27914 - ALBURA PPTO C | 565105 | 223 | 4500 | Concreto | Plástico cimentación, torre 4, eje 15 al eje 12 | 2026-07-09 | 2026-07-17 | 2026-07-16 | 2026-07-17 | 3-Columnar | 7 | 102 |  | 31 | 8171.282 | 230.3 | 287.6 | 28.2 | 91 | 161
27914 - ALBURA PPTO C | 565104 | 222 | 3000 | Concreto | Pilote plataforma | 2026-07-08 | 2026-07-16 | 2026-07-22 | 2026-07-23 | 3-Columnar | 14 | 101 |  | 21 | 8011.847 | 187.7 | 238.6 | 23.4 | 111.4 | 166
27914 - ALBURA PPTO C | 565104 | 222 | 3000 | Concreto | Pilote plataforma | 2026-07-08 | 2026-07-16 | 2026-07-22 | 2026-07-23 | 3-Columnar | 14 | 102 |  | 21 | 8171.282 | 191.1 | 238.6 | 23.4 | 111.4 | 166
27914 - ALBURA PPTO C | 565104 | 222 | 3000 | Concreto | Pilote plataforma | 2026-07-08 | 2026-07-16 | 2026-07-15 | 2026-07-17 | 3-Columnar | 7 | 102 |  | 21 | 8171.282 | 169.5 | 211.1 | 20.7 | 98.6 | 159
27914 - ALBURA PPTO C | 565104 | 222 | 3000 | Concreto | Pilote plataforma | 2026-07-08 | 2026-07-16 | 2026-07-15 | 2026-07-17 | 3-Columnar | 7 | 101 |  | 21 | 8011.847 | 155.2 | 197.8 | 19.4 | 92.4 | 159
27914 - ALBURA PPTO C | 565103 | 221 | 3000 | Concreto | Pilote plataforma #37 #120 | 2026-07-06 | 2026-07-14 | 2026-07-20 | 2026-07-23 | 3-Columnar | 14 | 102 |  | 21 | 8171.282 | 200.3 | 249.8 | 24.5 | 116.7 | 166
27914 - ALBURA PPTO C | 565103 | 221 | 3000 | Concreto | Pilote plataforma #37 #120 | 2026-07-06 | 2026-07-14 | 2026-07-20 | 2026-07-23 | 3-Columnar | 14 | 101 |  | 21 | 8011.847 | 190.2 | 241.7 | 23.7 | 112.9 | 166
27914 - ALBURA PPTO C | 565103 | 221 | 3000 | Concreto | Pilote plataforma #37 #120 | 2026-07-06 | 2026-07-14 | 2026-07-13 | 2026-07-15 | 3-Columnar | 7 | 102 |  | 21 | 8171.282 | 135.9 | 169.3 | 16.6 | 79 | 157
27914 - ALBURA PPTO C | 565103 | 221 | 3000 | Concreto | Pilote plataforma #37 #120 | 2026-07-06 | 2026-07-14 | 2026-07-13 | 2026-07-15 | 4-Transversal | 7 | 101 |  | 21 | 8011.847 | 131.3 | 167.2 | 16.4 | 78.1 | 157
27914 - ALBURA PPTO C | 565103 | 220 | 3000 | Concreto | Pilote plataforma #123 | 2026-07-04 | 2026-07-14 | 2026-07-18 | 2026-07-23 | 3-Columnar | 14 | 101 |  | 21 | 8011.847 | 194.9 | 247.8 | 24.3 | 115.7 | 165
27914 - ALBURA PPTO C | 565103 | 220 | 3000 | Concreto | Pilote plataforma #123 | 2026-07-04 | 2026-07-14 | 2026-07-18 | 2026-07-23 | 3-Columnar | 14 | 102 |  | 21 | 8171.282 | 199.4 | 248.8 | 24.4 | 116.2 | 165
27914 - ALBURA PPTO C | 565103 | 220 | 3000 | Concreto | Pilote plataforma #123 | 2026-07-04 | 2026-07-14 | 2026-07-11 | 2026-07-15 | 3-Columnar | 7 | 102 |  | 21 | 8171.282 | 180 | 224.3 | 22 | 104.8 | 157
27914 - ALBURA PPTO C | 565103 | 220 | 3000 | Concreto | Pilote plataforma #123 | 2026-07-04 | 2026-07-14 | 2026-07-11 | 2026-07-15 | 3-Columnar | 7 | 102 |  | 21 | 8171.282 | 177.7 | 221.3 | 21.7 | 103.3 | 157
27914 - ALBURA PPTO C | 565101 | 217 | 3000 | Concreto | Pilote plataforma #59 #113 #36 | 2026-07-02 | 2026-07-08 | 2026-07-16 | 2026-07-17 | 3-Columnar | 14 | 102 |  | 21 | 8171.282 | 232.2 | 289.6 | 28.4 | 135.2 | 161
27914 - ALBURA PPTO C | 565101 | 217 | 3000 | Concreto | Pilote plataforma #59 #113 #36 | 2026-07-02 | 2026-07-08 | 2026-07-16 | 2026-07-17 | 3-Columnar | 14 | 102 |  | 21 | 8171.282 | 238.1 | 296.7 | 29.1 | 138.6 | 161
27914 - ALBURA PPTO C | 565101 | 217 | 3000 | Concreto | Pilote plataforma #59 #113 #36 | 2026-07-02 | 2026-07-08 | 2026-07-16 | 2026-07-17 | 3-Columnar | 14 | 101 |  | 21 | 8011.847 | 229.9 | 292.7 | 28.7 | 136.7 | 161
27914 - ALBURA PPTO C | 565101 | 217 | 3000 | Concreto | Pilote plataforma #59 #113 #36 | 2026-07-02 | 2026-07-08 | 2026-07-09 | 2026-07-10 | 3-Columnar | 7 | 102 |  | 21 | 8171.282 | 153.9 | 191.7 | 18.8 | 89.5 | 154
27914 - ALBURA PPTO C | 565101 | 217 | 3000 | Concreto | Pilote plataforma #59 #113 #36 | 2026-07-02 | 2026-07-08 | 2026-07-09 | 2026-07-10 | 3-Columnar | 7 | 102 |  | 21 | 8171.282 | 155.2 | 193.7 | 19 | 90.5 | 154
27914 - ALBURA PPTO C | 565101 | 217 | 3000 | Concreto | Pilote plataforma #59 #113 #36 | 2026-07-02 | 2026-07-08 | 2026-07-09 | 2026-07-10 | 3-Columnar | 7 | 101 |  | 21 | 8011.847 | 150 | 190.7 | 18.7 | 89 | 154
27914 - ALBURA PPTO C | 565101 | 216 | 3000 | Concreto | Pilote plataforma #53 #20 #28 | 2026-07-01 | 2026-07-08 | 2026-07-15 | 2026-07-17 | 3-Columnar | 14 | 101 |  | 21 | 8011.847 | 221.7 | 282.5 | 27.7 | 131.9 | 159
27914 - ALBURA PPTO C | 565101 | 216 | 3000 | Concreto | Pilote plataforma #53 #20 #28 | 2026-07-01 | 2026-07-08 | 2026-07-15 | 2026-07-17 | 3-Columnar | 14 | 102 |  | 21 | 8171.282 | 224.1 | 279.4 | 27.4 | 130.5 | 159
27914 - ALBURA PPTO C | 565101 | 216 | 3000 | Concreto | Pilote plataforma #53 #20 #28 | 2026-07-01 | 2026-07-08 | 2026-07-15 | 2026-07-17 | 3-Columnar | 14 | 102 |  | 21 | 8171.282 | 226.4 | 282.5 | 27.7 | 131.9 | 159
27914 - ALBURA PPTO C | 565101 | 216 | 3000 | Concreto | Pilote plataforma #53 #20 #28 | 2026-07-01 | 2026-07-08 | 2026-07-08 | 2026-07-08 | 3-Columnar | 7 | 102 |  | 21 | 8171.282 | 189.1 | 235.6 | 23.1 | 110 | 151
27914 - ALBURA PPTO C | 565101 | 216 | 3000 | Concreto | Pilote plataforma #53 #20 #28 | 2026-07-01 | 2026-07-08 | 2026-07-08 | 2026-07-08 | 3-Columnar | 7 | 102 |  | 21 | 8171.282 | 188 | 234.5 | 23 | 109.5 | 151
27914 - ALBURA PPTO C | 565101 | 216 | 3000 | Concreto | Pilote plataforma #53 #20 #28 | 2026-07-01 | 2026-07-08 | 2026-07-08 | 2026-07-08 | 3-Columnar | 7 | 102 |  | 21 | 8171.282 | 189.8 | 236.6 | 23.2 | 110.5 | 151
27914 - ALBURA PPTO C | 565102 | 219 | 3000 | Concreto | Base torre grúa | 2026-07-03 | 2026-07-06 | 2026-07-17 | 2026-07-23 | 3-Columnar | 14 | 101 |  | 21 | 8011.847 | 329.8 | 420.1 | 41.2 | 196.2 | 165
27914 - ALBURA PPTO C | 565102 | 219 | 3000 | Concreto | Base torre grúa | 2026-07-03 | 2026-07-06 | 2026-07-17 | 2026-07-23 | 3-Columnar | 14 | 102 |  | 21 | 8171.282 | 344.7 | 430.3 | 42.2 | 201 | 165
27914 - ALBURA PPTO C | 565102 | 219 | 3000 | Concreto | Base torre grúa | 2026-07-03 | 2026-07-06 | 2026-07-17 | 2026-07-23 | 3-Columnar | 14 | 102 |  | 21 | 8171.282 | 347.1 | 433.4 | 42.5 | 202.4 | 165
27914 - ALBURA PPTO C | 565102 | 219 | 3000 | Concreto | Base torre grúa | 2026-07-03 | 2026-07-06 | 2026-07-10 | 2026-07-10 | 3-Columnar | 7 | 102 |  | 21 | 8171.282 | 211.3 | 264.1 | 25.9 | 123.3 | 154
27914 - ALBURA PPTO C | 565102 | 219 | 3000 | Concreto | Base torre grúa | 2026-07-03 | 2026-07-06 | 2026-07-10 | 2026-07-10 | 3-Columnar | 7 | 101 |  | 21 | 8011.847 | 208.2 | 265.1 | 26 | 123.8 | 154
27914 - ALBURA PPTO C | 565102 | 219 | 3000 | Concreto | Base torre grúa | 2026-07-03 | 2026-07-06 | 2026-07-10 | 2026-07-10 | 3-Columnar | 7 | 102 |  | 21 | 8171.282 | 213.5 | 266.1 | 26.1 | 124.3 | 154
27914 - ALBURA PPTO C | 565102 | 219 | 3000 | Concreto | Base torre grúa | 2026-07-03 | 2026-07-06 | 2026-07-06 | 2026-07-07 | 3-Columnar | 3 | 102 |  | 21 | 8171.282 | 190.2 | 237.6 | 23.3 | 111 | 150
27914 - ALBURA PPTO C | 565102 | 219 | 3000 | Concreto | Base torre grúa | 2026-07-03 | 2026-07-06 | 2026-07-06 | 2026-07-07 | 3-Columnar | 3 | 101 |  | 21 | 8011.847 | 182.8 | 232.5 | 22.8 | 108.6 | 150
27914 - ALBURA PPTO C | 565102 | 218 | 3000 | Concreto | Pilote plataforma | 2026-07-03 | 2026-07-06 | 2026-07-17 | 2026-07-23 | 3-Columnar | 14 | 102 |  | 21 | 8171.282 | 223.1 | 278.4 | 27.3 | 130 | 165
27914 - ALBURA PPTO C | 565102 | 218 | 3000 | Concreto | Pilote plataforma | 2026-07-03 | 2026-07-06 | 2026-07-17 | 2026-07-23 | 3-Columnar | 14 | 101 |  | 21 | 8011.847 | 215.8 | 274.3 | 26.9 | 128.1 | 165
27914 - ALBURA PPTO C | 565102 | 218 | 3000 | Concreto | Pilote plataforma | 2026-07-03 | 2026-07-06 | 2026-07-17 | 2026-07-23 | 3-Columnar | 14 | 101 |  | 21 | 8011.847 | 214.9 | 273.3 | 26.8 | 127.6 | 165
27914 - ALBURA PPTO C | 565102 | 218 | 3000 | Concreto | Pilote plataforma | 2026-07-03 | 2026-07-06 | 2026-07-10 | 2026-07-10 | 3-Columnar | 7 | 102 |  | 21 | 8171.282 | 171 | 213.1 | 20.9 | 99.5 | 154
27914 - ALBURA PPTO C | 565102 | 218 | 3000 | Concreto | Pilote plataforma | 2026-07-03 | 2026-07-06 | 2026-07-10 | 2026-07-10 | 3-Columnar | 7 | 102 |  | 21 | 8171.282 | 190.5 | 237.6 | 23.3 | 111 | 154
27914 - ALBURA PPTO C | 565102 | 218 | 3000 | Concreto | Pilote plataforma | 2026-07-03 | 2026-07-06 | 2026-07-10 | 2026-07-10 | 3-Columnar | 7 | 102 |  | 21 | 8171.282 | 184.1 | 229.4 | 22.5 | 107.1 | 154
27914 - ALBURA PPTO C | 564350 | 215 | 3000 | Concreto | Pilote plataforma | 2026-06-30 | 2026-07-04 | 2026-07-14 | 2026-07-17 | 3-Columnar | 14 | 102 |  | 21 | 8171.282 | 210 | 262.1 | 25.7 | 122.4 | 159
27914 - ALBURA PPTO C | 564350 | 215 | 3000 | Concreto | Pilote plataforma | 2026-06-30 | 2026-07-04 | 2026-07-14 | 2026-07-17 | 3-Columnar | 14 | 102 |  | 21 | 8171.282 | 205.2 | 255.9 | 25.1 | 119.5 | 159
27914 - ALBURA PPTO C | 564350 | 215 | 3000 | Concreto | Pilote plataforma | 2026-06-30 | 2026-07-04 | 2026-07-14 | 2026-07-17 | 3-Columnar | 14 | 101 |  | 21 | 8011.847 | 199.2 | 253.9 | 24.9 | 118.6 | 159
27914 - ALBURA PPTO C | 564350 | 215 | 3000 | Concreto | Pilote plataforma | 2026-06-30 | 2026-07-04 | 2026-07-07 | 2026-07-08 | 4-Transversal | 7 | 102 |  | 21 | 8171.282 | 110.8 | 138.7 | 13.6 | 64.8 | 151
27914 - ALBURA PPTO C | 564350 | 215 | 3000 | Concreto | Pilote plataforma | 2026-06-30 | 2026-07-04 | 2026-07-07 | 2026-07-08 | 4-Transversal | 7 | 102 |  | 21 | 8171.282 | 110.9 | 138.7 | 13.6 | 64.8 | 151
27914 - ALBURA PPTO C | 564350 | 215 | 3000 | Concreto | Pilote plataforma | 2026-06-30 | 2026-07-04 | 2026-07-07 | 2026-07-08 | 4-Transversal | 7 | 102 |  | 21 | 8171.282 | 110.3 | 137.7 | 13.5 | 64.3 | 151
27914 - ALBURA PPTO C | 564350 | 214 | 3000 | Concreto | Pilote plataforma #04 #33 | 2026-06-27 | 2026-07-04 | 2026-07-11 | 2026-07-15 | 3-Columnar | 14 | 102 |  | 21 | 8171.282 | 206.7 | 258 | 25.3 | 120.5 | 157
27914 - ALBURA PPTO C | 564350 | 214 | 3000 | Concreto | Pilote plataforma #04 #33 | 2026-06-27 | 2026-07-04 | 2026-07-11 | 2026-07-15 | 3-Columnar | 14 | 102 |  | 21 | 8171.282 | 210.8 | 263.1 | 25.8 | 122.9 | 157
27914 - ALBURA PPTO C | 564350 | 214 | 3000 | Concreto | Pilote plataforma #04 #33 | 2026-06-27 | 2026-07-04 | 2026-07-11 | 2026-07-15 | 3-Columnar | 14 | 101 |  | 21 | 8011.847 | 204.2 | 260 | 25.5 | 121.4 | 157
27914 - ALBURA PPTO C | 564350 | 214 | 3000 | Concreto | Pilote plataforma #04 #33 | 2026-06-27 | 2026-07-04 | 2026-07-04 | 2026-07-06 | 3-Columnar | 7 | 101 |  | 21 | 8011.847 | 180.7 | 230.5 | 22.6 | 107.6 | 147
27914 - ALBURA PPTO C | 564350 | 214 | 3000 | Concreto | Pilote plataforma #04 #33 | 2026-06-27 | 2026-07-04 | 2026-07-04 | 2026-07-06 | 3-Columnar | 7 | 102 |  | 21 | 8171.282 | 179.3 | 223.3 | 21.9 | 104.3 | 147
27914 - ALBURA PPTO C | 564350 | 214 | 3000 | Concreto | Pilote plataforma #04 #33 | 2026-06-27 | 2026-07-04 | 2026-07-04 | 2026-07-06 | 3-Columnar | 7 | 101 |  | 21 | 8011.847 | 170.2 | 216.2 | 21.2 | 101 | 147
27914 - ALBURA PPTO C | 566481 | 205 | T210200000 | Concreto | Plataforma #15- #16 y #50 | 2026-06-19 | 2026-07-01 | 2026-07-17 | 2026-07-17 | 2-Cónica y dividida | 28 | 100 |  | 21 | 7853.982 | 253.5 | 329.4 | 32.3 | 153.8 | 160
27914 - ALBURA PPTO C | 566481 | 205 | T210200000 | Concreto | Plataforma #15- #16 y #50 | 2026-06-19 | 2026-07-01 | 2026-07-17 | 2026-07-17 | 2-Cónica y dividida | 28 | 101 |  | 21 | 8011.847 | 251.5 | 320.2 | 31.4 | 149.5 | 160
27914 - ALBURA PPTO C | 566481 | 205 | T210200000 | Concreto | Plataforma #15- #16 y #50 | 2026-06-19 | 2026-07-01 | 2026-07-17 | 2026-07-17 | 2-Cónica y dividida | 28 | 101 |  | 21 | 8011.847 | 249.8 | 318.2 | 31.2 | 148.6 | 160
27914 - ALBURA PPTO C | 566481 | 204 | T210200000 | Concreto | Plataforma #25- #26 y #50 | 2026-06-19 | 2026-07-01 | 2026-07-17 | 2026-07-17 | 2-Cónica y dividida | 28 | 101 |  | 21 | 8011.847 | 265.6 | 338.5 | 33.2 | 158.1 | 160
27914 - ALBURA PPTO C | 566481 | 204 | T210200000 | Concreto | Plataforma #25- #26 y #50 | 2026-06-19 | 2026-07-01 | 2026-07-17 | 2026-07-17 | 2-Cónica y dividida | 28 | 100 |  | 21 | 7853.982 | 262.5 | 340.6 | 33.4 | 159 | 160
27914 - ALBURA PPTO C | 566481 | 204 | T210200000 | Concreto | Plataforma #25- #26 y #50 | 2026-06-19 | 2026-07-01 | 2026-07-17 | 2026-07-17 | 2-Cónica y dividida | 28 | 100 |  | 21 | 7853.982 | 260.8 | 338.5 | 33.2 | 158.1 | 160
27914 - ALBURA PPTO C | 566481 | 203 | T210200000 | Concreto | Plataforma # 127 | 2026-06-18 | 2026-07-01 | 2026-07-16 | 2026-07-16 | 2-Cónica y dividida | 28 | 100 |  | 21 | 7853.982 | 229.7 | 297.8 | 29.2 | 139 | 158
27914 - ALBURA PPTO C | 566481 | 203 | T210200000 | Concreto | Plataforma # 127 | 2026-06-18 | 2026-07-01 | 2026-07-16 | 2026-07-16 | 2-Cónica y dividida | 28 | 100 |  | 21 | 7853.982 | 227.6 | 295.7 | 29 | 138.1 | 158
27914 - ALBURA PPTO C | 566481 | 203 | T210200000 | Concreto | Plataforma # 127 | 2026-06-18 | 2026-07-01 | 2026-07-16 | 2026-07-16 | 2-Cónica y dividida | 28 | 101 |  | 21 | 8011.847 | 238.9 | 303.9 | 29.8 | 141.9 | 158
27914 - ALBURA PPTO C | 566481 | 202 | T210200000 | Concreto | Plataforma #103- #97- #26 | 2026-06-17 | 2026-07-01 | 2026-07-15 | 2026-07-15 | 2-Cónica y dividida | 28 | 101 |  | 21 | 8011.847 | 268.8 | 342.6 | 33.6 | 160 | 156
27914 - ALBURA PPTO C | 566481 | 202 | T210200000 | Concreto | Plataforma #103- #97- #26 | 2026-06-17 | 2026-07-01 | 2026-07-15 | 2026-07-15 | 2-Cónica y dividida | 28 | 101 |  | 21 | 8011.847 | 260.9 | 332.4 | 32.6 | 155.2 | 156
27914 - ALBURA PPTO C | 566481 | 202 | T210200000 | Concreto | Plataforma #103- #97- #26 | 2026-06-17 | 2026-07-01 | 2026-07-15 | 2026-07-15 | 2-Cónica y dividida | 28 | 100 |  | 21 | 7853.982 | 254.9 | 331.4 | 32.5 | 154.8 | 156
27914 - ALBURA PPTO C | 566481 | 201 | T210200000 | Concreto | Plataforma # 47 | 2026-06-16 | 2026-07-01 | 2026-07-14 | 2026-07-15 | 2-Cónica y dividida | 28 | 101 |  | 21 | 8011.847 | 258.5 | 329.4 | 32.3 | 153.8 | 156
27914 - ALBURA PPTO C | 566481 | 201 | T210200000 | Concreto | Plataforma # 47 | 2026-06-16 | 2026-07-01 | 2026-07-14 | 2026-07-15 | 2-Cónica y dividida | 28 | 100 |  | 21 | 7853.982 | 262.5 | 340.6 | 33.4 | 159 | 156
27914 - ALBURA PPTO C | 566481 | 201 | T210200000 | Concreto | Plataforma # 47 | 2026-06-16 | 2026-07-01 | 2026-07-14 | 2026-07-15 | 2-Cónica y dividida | 28 | 101 |  | 21 | 8011.847 | 260.5 | 331.4 | 32.5 | 154.8 | 156
27914 - ALBURA PPTO C | 564360 | 200 | T 2102000000 | Concreto | Pilote plataforma #14 #32 | 2026-06-13 | 2026-06-24 | 2026-07-11 | 2026-07-14 | 2-Cónica y dividida | 28 | 100 |  | 21 | 7853.982 | 226.3 | 293.7 | 28.8 | 137.1 | 155
27914 - ALBURA PPTO C | 564360 | 200 | T 2102000000 | Concreto | Pilote plataforma #14 #32 | 2026-06-13 | 2026-06-24 | 2026-07-11 | 2026-07-14 | 2-Cónica y dividida | 28 | 101 |  | 21 | 8011.847 | 227.9 | 289.6 | 28.4 | 135.2 | 155
27914 - ALBURA PPTO C | 564360 | 200 | T 2102000000 | Concreto | Pilote plataforma #14 #32 | 2026-06-13 | 2026-06-24 | 2026-07-11 | 2026-07-14 | 2-Cónica y dividida | 28 | 101 |  | 21 | 8011.847 | 232.9 | 296.7 | 29.1 | 138.6 | 155
27914 - ALBURA PPTO C | 564360 | 199 | T 2102000000 | Concreto | Pilote plataforma #122 | 2026-06-12 | 2026-06-24 | 2026-07-10 | 2026-07-10 | 2-Cónica y dividida | 28 | 101 |  | 21 | 8011.847 | 260.8 | 332.4 | 32.6 | 155.2 | 153
27914 - ALBURA PPTO C | 564360 | 199 | T 2102000000 | Concreto | Pilote plataforma #122 | 2026-06-12 | 2026-06-24 | 2026-07-10 | 2026-07-10 | 2-Cónica y dividida | 28 | 100 |  | 21 | 7853.982 | 258.5 | 335.5 | 32.9 | 156.7 | 153
27914 - ALBURA PPTO C | 564360 | 199 | T 2102000000 | Concreto | Pilote plataforma #122 | 2026-06-12 | 2026-06-24 | 2026-07-10 | 2026-07-10 | 2-Cónica y dividida | 28 | 101 |  | 21 | 8011.847 | 256.5 | 326.3 | 32 | 152.4 | 153
27914 - ALBURA PPTO C | 564360 | 198 | T 2102000000 | Concreto | Pilote plataforma #121 #125 | 2026-06-11 | 2026-06-24 | 2026-07-09 | 2026-07-09 | 5-Fractura extremos | 28 | 101 |  | 21 | 8011.847 | 261.8 | 333.4 | 32.7 | 155.7 | 152
27914 - ALBURA PPTO C | 564360 | 198 | T 2102000000 | Concreto | Pilote plataforma #121 #125 | 2026-06-11 | 2026-06-24 | 2026-07-09 | 2026-07-09 | 5-Fractura extremos | 28 | 100 |  | 21 | 7853.982 | 259.8 | 337.5 | 33.1 | 157.6 | 152
27914 - ALBURA PPTO C | 564360 | 198 | T 2102000000 | Concreto | Pilote plataforma #121 #125 | 2026-06-11 | 2026-06-24 | 2026-07-09 | 2026-07-09 | 5-Fractura extremos | 28 | 101 |  | 21 | 8011.847 | 257.8 | 328.3 | 32.2 | 153.3 | 152
27914 - ALBURA PPTO C | 564360 | 197 | T 2102000000 | Concreto | Pilote plataforma #44 | 2026-06-10 | 2026-06-24 | 2026-07-08 | 2026-07-09 | 2-Cónica y dividida | 28 | 100 |  | 21 | 7853.982 | 247.5 | 321.2 | 31.5 | 150 | 152
27914 - ALBURA PPTO C | 564360 | 197 | T 2102000000 | Concreto | Pilote plataforma #44 | 2026-06-10 | 2026-06-24 | 2026-07-08 | 2026-07-09 | 2-Cónica y dividida | 28 | 100 |  | 21 | 7853.982 | 245.5 | 319.2 | 31.3 | 149 | 152
27914 - ALBURA PPTO C | 564360 | 197 | T 2102000000 | Concreto | Pilote plataforma #44 | 2026-06-10 | 2026-06-24 | 2026-07-08 | 2026-07-09 | 2-Cónica y dividida | 28 | 100 |  | 21 | 7853.982 | 242.8 | 315.1 | 30.9 | 147.1 | 152
27914 - ALBURA PPTO C | 564360 | 196 | T 2102000000 | Concreto | Pilote platafoma #69 #31 | 2026-06-09 | 2026-06-24 | 2026-07-07 | 2026-07-09 | 2-Cónica y dividida | 28 | 101 |  | 21 | 8011.847 | 234 | 297.8 | 29.2 | 139 | 152
27914 - ALBURA PPTO C | 564360 | 196 | T 2102000000 | Concreto | Pilote platafoma #69 #31 | 2026-06-09 | 2026-06-24 | 2026-07-07 | 2026-07-09 | 2-Cónica y dividida | 28 | 101 |  | 21 | 8011.847 | 240.3 | 305.9 | 30 | 142.9 | 152
27914 - ALBURA PPTO C | 564360 | 196 | T 2102000000 | Concreto | Pilote platafoma #69 #31 | 2026-06-09 | 2026-06-24 | 2026-07-07 | 2026-07-09 | 2-Cónica y dividida | 28 | 100 |  | 21 | 7853.982 | 238.6 | 310 | 30.4 | 144.8 | 152
27914 - ALBURA PPTO C | 564360 | 195 | T 3102000000 | Concreto | Pilote #19 + 3 | 2026-06-06 | 2026-06-24 | 2026-07-04 | 2026-07-07 | 2-Cónica y dividida | 28 | 100 |  | 31.5 | 7853.982 | 317 | 412 | 40.4 | 128.3 | 149
27914 - ALBURA PPTO C | 564360 | 195 | T 3102000000 | Concreto | Pilote #19 + 3 | 2026-06-06 | 2026-06-24 | 2026-07-04 | 2026-07-07 | 2-Cónica y dividida | 28 | 101 |  | 31.5 | 8011.847 | 316.9 | 403.8 | 39.6 | 125.7 | 149
27914 - ALBURA PPTO C | 564360 | 195 | T 3102000000 | Concreto | Pilote #19 + 3 | 2026-06-06 | 2026-06-24 | 2026-07-04 | 2026-07-07 | 2-Cónica y dividida | 28 | 100 |  | 31.5 | 7853.982 | 313.5 | 406.9 | 39.9 | 126.7 | 149
27914 - ALBURA PPTO C | 564360 | 194 | T 2102000000 | Concreto | Pilote plataforma #27 #67 | 2026-06-06 | 2026-06-24 | 2026-07-04 | 2026-07-07 | 2-Cónica y dividida | 28 | 101 |  | 21 | 8011.847 | 235.5 | 299.8 | 29.4 | 140 | 149
27914 - ALBURA PPTO C | 564360 | 194 | T 2102000000 | Concreto | Pilote plataforma #27 #67 | 2026-06-06 | 2026-06-24 | 2026-07-04 | 2026-07-07 | 2-Cónica y dividida | 28 | 100 |  | 21 | 7853.982 | 234.9 | 304.9 | 29.9 | 142.4 | 149
27914 - ALBURA PPTO C | 564360 | 194 | T 2102000000 | Concreto | Pilote plataforma #27 #67 | 2026-06-06 | 2026-06-24 | 2026-07-04 | 2026-07-07 | 2-Cónica y dividida | 28 | 101 |  | 21 | 8011.847 | 231.5 | 294.7 | 28.9 | 137.6 | 149
27914 - ALBURA PPTO C | 564360 | 193 | T 3102000000 | Concreto | Pilote #39 + 3 | 2026-06-05 | 2026-06-24 | 2026-07-03 | 2026-07-07 | 2-Cónica y dividida | 28 | 101 |  | 31.5 | 8011.847 | 350.3 | 445.6 | 43.7 | 138.7 | 149
27914 - ALBURA PPTO C | 564360 | 193 | T 3102000000 | Concreto | Pilote #39 + 3 | 2026-06-05 | 2026-06-24 | 2026-07-03 | 2026-07-07 | 2-Cónica y dividida | 28 | 100 |  | 31.5 | 7853.982 | 348 | 451.7 | 44.3 | 140.6 | 149
27914 - ALBURA PPTO C | 564360 | 193 | T 3102000000 | Concreto | Pilote #39 + 3 | 2026-06-05 | 2026-06-24 | 2026-07-03 | 2026-07-07 | 2-Cónica y dividida | 28 | 101 |  | 31.5 | 8011.847 | 341.6 | 434.4 | 42.6 | 135.2 | 149
27914 - ALBURA PPTO C | 564360 | 192 | T 3102000000 | Concreto | Pilote #34 + 3 | 2026-06-05 | 2026-06-24 | 2026-07-03 | 2026-07-07 | 2-Cónica y dividida | 28 | 100 |  | 31.5 | 7853.982 | 358.4 | 465 | 45.6 | 144.8 | 149
27914 - ALBURA PPTO C | 564360 | 192 | T 3102000000 | Concreto | Pilote #34 + 3 | 2026-06-05 | 2026-06-24 | 2026-07-03 | 2026-07-07 | 2-Cónica y dividida | 28 | 101 |  | 31.5 | 8011.847 | 360.3 | 458.9 | 45 | 142.9 | 149
27914 - ALBURA PPTO C | 564360 | 192 | T 3102000000 | Concreto | Pilote #34 + 3 | 2026-06-05 | 2026-06-24 | 2026-07-03 | 2026-07-07 | 2-Cónica y dividida | 28 | 100 |  | 31.5 | 7853.982 | 352.6 | 457.9 | 44.9 | 142.5 | 149
27914 - ALBURA PPTO C | 564360 | 191 | T 2102000000 | Concreto | Piote plataforma #8 #48 #82 | 2026-06-05 | 2026-06-24 | 2026-07-03 | 2026-07-07 | 2-Cónica y dividida | 28 | 101 |  | 21 | 8011.847 | 248.9 | 317.1 | 31.1 | 148.1 | 149
27914 - ALBURA PPTO C | 564360 | 191 | T 2102000000 | Concreto | Piote plataforma #8 #48 #82 | 2026-06-05 | 2026-06-24 | 2026-07-03 | 2026-07-07 | 2-Cónica y dividida | 28 | 100 |  | 21 | 7853.982 | 250.3 | 325.3 | 31.9 | 151.9 | 149
27914 - ALBURA PPTO C | 564360 | 191 | T 2102000000 | Concreto | Piote plataforma #8 #48 #82 | 2026-06-05 | 2026-06-24 | 2026-07-03 | 2026-07-07 | 2-Cónica y dividida | 28 | 101 |  | 21 | 8011.847 | 247.6 | 315.1 | 30.9 | 147.1 | 149
27914 - ALBURA PPTO C | 564349 | 213 | 3000 | Concreto | Pilote plataforma #128 | 2026-06-26 | 2026-07-02 | 2026-07-10 | 2026-07-10 | 3-Columnar | 14 | 102 |  | 21 | 8171.282 | 212.1 | 265.1 | 26 | 123.8 | 154
27914 - ALBURA PPTO C | 564349 | 213 | 3000 | Concreto | Pilote plataforma #128 | 2026-06-26 | 2026-07-02 | 2026-07-10 | 2026-07-10 | 3-Columnar | 14 | 101 |  | 21 | 8011.847 | 207.3 | 264.1 | 25.9 | 123.3 | 154
27914 - ALBURA PPTO C | 564349 | 213 | 3000 | Concreto | Pilote plataforma #128 | 2026-06-26 | 2026-07-02 | 2026-07-10 | 2026-07-10 | 3-Columnar | 14 | 102 |  | 21 | 8171.282 | 211.1 | 263.1 | 25.8 | 122.9 | 154
27914 - ALBURA PPTO C | 564349 | 213 | 3000 | Concreto | Pilote plataforma #128 #02 | 2026-06-26 | 2026-07-02 | 2026-07-03 | 2026-07-06 | 3-Columnar | 7 | 102 |  | 21 | 8171.282 | 181.8 | 226.4 | 22.2 | 105.7 | 146
27914 - ALBURA PPTO C | 564349 | 213 | 3000 | Concreto | Pilote plataforma #128 #02 | 2026-06-26 | 2026-07-02 | 2026-07-03 | 2026-07-06 | 3-Columnar | 7 | 102 |  | 21 | 8171.282 | 178.1 | 222.3 | 21.8 | 103.8 | 146
27914 - ALBURA PPTO C | 564349 | 213 | 3000 | Concreto | Pilote plataforma #128 #02 | 2026-06-26 | 2026-07-02 | 2026-07-03 | 2026-07-06 | 3-Columnar | 7 | 102 |  | 21 | 8171.282 | 182.7 | 228.4 | 22.4 | 106.7 | 146
27914 - ALBURA PPTO C | 564349 | 212 | 3000 | Concreto | Pilote plataforma #71 #126 | 2026-06-25 | 2026-07-02 | 2026-07-09 | 2026-07-10 | 3-Columnar | 14 | 102 |  | 21 | 8171.282 | 201.2 | 250.9 | 24.6 | 117.1 | 154
27914 - ALBURA PPTO C | 564349 | 212 | 3000 | Concreto | Pilote plataforma #71 #126 | 2026-06-25 | 2026-07-02 | 2026-07-09 | 2026-07-10 | 3-Columnar | 14 | 101 |  | 21 | 8011.847 | 190.9 | 242.7 | 23.8 | 113.3 | 154
27914 - ALBURA PPTO C | 564349 | 212 | 3000 | Concreto | Pilote plataforma #71 #126 | 2026-06-25 | 2026-07-02 | 2026-07-09 | 2026-07-10 | 3-Columnar | 14 | 102 |  | 21 | 8171.282 | 200.4 | 249.8 | 24.5 | 116.7 | 154
27914 - ALBURA PPTO C | 564349 | 212 | 3000 | Concreto | Pilote plataforma #71 #126 | 2026-06-25 | 2026-07-02 | 2026-07-02 | 2026-07-02 | 3-Columnar | 7 | 101 |  | 21 | 8011.847 | 158.1 | 200.9 | 19.7 | 93.8 | 145
27914 - ALBURA PPTO C | 564349 | 212 | 3000 | Concreto | Pilote plataforma #71 #126 | 2026-06-25 | 2026-07-02 | 2026-07-02 | 2026-07-02 | 3-Columnar | 7 | 102 |  | 21 | 8171.282 | 164.7 | 206 | 20.2 | 96.2 | 145
27914 - ALBURA PPTO C | 564349 | 212 | 3000 | Concreto | Pilote plataforma #71 #126 | 2026-06-25 | 2026-07-02 | 2026-07-02 | 2026-07-02 | 3-Columnar | 7 | 101 |  | 21 | 8011.847 | 153.6 | 195.8 | 19.2 | 91.4 | 145
27914 - ALBURA PPTO C | 564348 | 211 | 3000 | Concreto | Pilote plataforma #49 #46 #52 | 2026-06-24 | 2026-07-01 | 2026-07-08 | 2026-07-08 | 3-Columnar | 14 | 101 |  | 21 | 8011.847 | 206.8 | 263.1 | 25.8 | 122.9 | 151
27914 - ALBURA PPTO C | 564348 | 211 | 3000 | Concreto | Pilote plataforma #49 #46 #52 | 2026-06-24 | 2026-07-01 | 2026-07-08 | 2026-07-08 | 3-Columnar | 14 | 102 |  | 21 | 8171.282 | 208.7 | 260 | 25.5 | 121.4 | 151
27914 - ALBURA PPTO C | 564348 | 211 | 3000 | Concreto | Pilote plataforma #49 #46 #52 | 2026-06-24 | 2026-07-01 | 2026-07-08 | 2026-07-08 | 3-Columnar | 14 | 102 |  | 21 | 8171.282 | 212.2 | 265.1 | 26 | 123.8 | 151
27914 - ALBURA PPTO C | 564348 | 211 | 3000 | Concreto | Pilote plataforma #49 #46 #52 | 2026-06-24 | 2026-07-01 | 2026-07-01 | 2026-07-02 | 3-Columnar | 7 | 102 |  | 21 | 8171.282 | 186.6 | 232.5 | 22.8 | 108.6 | 145
27914 - ALBURA PPTO C | 564348 | 211 | 3000 | Concreto | Pilote plataforma #49 #46 #52 | 2026-06-24 | 2026-07-01 | 2026-07-01 | 2026-07-02 | 3-Columnar | 7 | 101 |  | 21 | 8011.847 | 176.7 | 225.4 | 22.1 | 105.2 | 145
27914 - ALBURA PPTO C | 564348 | 211 | 3000 | Concreto | Pilote plataforma #49 #46 #52 | 2026-06-24 | 2026-07-01 | 2026-07-01 | 2026-07-02 | 3-Columnar | 7 | 102 |  | 21 | 8171.282 | 182.9 | 228.4 | 22.4 | 106.7 | 145
27914 - ALBURA PPTO C | 564348 | 210 | 3000 | Concreto | Pilote plataforma #49 #46 #52 | 2026-06-24 | 2026-07-01 | 2026-07-08 | 2026-07-08 | 3-Columnar | 14 | 102 |  | 21 | 8171.282 | 204.8 | 255.9 | 25.1 | 119.5 | 151
27914 - ALBURA PPTO C | 564348 | 210 | 3000 | Concreto | Pilote plataforma #49 #46 #52 | 2026-06-24 | 2026-07-01 | 2026-07-08 | 2026-07-08 | 3-Columnar | 14 | 102 |  | 21 | 8171.282 | 206.2 | 257 | 25.2 | 120 | 151
27914 - ALBURA PPTO C | 564348 | 210 | 3000 | Concreto | Pilote plataforma #49 #46 #52 | 2026-06-24 | 2026-07-01 | 2026-07-08 | 2026-07-08 | 3-Columnar | 14 | 102 |  | 21 | 8171.282 | 204.5 | 254.9 | 25 | 119 | 151
27914 - ALBURA PPTO C | 564348 | 210 | 3000 | Concreto | Pilote plataforma #49 #46 #52 | 2026-06-24 | 2026-07-01 | 2026-07-01 | 2026-07-02 | 3-Columnar | 7 | 101 |  | 21 | 8011.847 | 175.8 | 223.3 | 21.9 | 104.3 | 145
27914 - ALBURA PPTO C | 564348 | 210 | 3000 | Concreto | Pilote plataforma #49 #46 #52 | 2026-06-24 | 2026-07-01 | 2026-07-01 | 2026-07-02 | 3-Columnar | 7 | 101 |  | 21 | 8011.847 | 175.2 | 223.3 | 21.9 | 104.3 | 145
27914 - ALBURA PPTO C | 564348 | 210 | 3000 | Concreto | Pilote plataforma #49 #46 #52 | 2026-06-24 | 2026-07-01 | 2026-07-01 | 2026-07-02 | 3-Columnar | 7 | 102 |  | 21 | 8171.282 | 186.2 | 232.5 | 22.8 | 108.6 | 145
27914 - ALBURA PPTO C | 564347 | 209 | 3000 | Concreto | Pilote plataforma #06 #11 #12 | 2026-06-23 | 2026-06-30 | 2026-07-07 | 2026-07-08 | 3-Columnar | 14 | 102 |  | 21 | 8171.282 | 200.3 | 249.8 | 24.5 | 116.7 | 151
27914 - ALBURA PPTO C | 564347 | 209 | 3000 | Concreto | Pilote plataforma #06 #11 #12 | 2026-06-23 | 2026-06-30 | 2026-07-07 | 2026-07-08 | 3-Columnar | 14 | 101 |  | 21 | 8011.847 | 196.9 | 250.9 | 24.6 | 117.1 | 151
27914 - ALBURA PPTO C | 564347 | 209 | 3000 | Concreto | Pilote plataforma #06 #11 #12 | 2026-06-23 | 2026-06-30 | 2026-07-07 | 2026-07-08 | 3-Columnar | 14 | 102 |  | 21 | 8171.282 | 197.7 | 246.8 | 24.2 | 115.2 | 151
27914 - ALBURA PPTO C | 564347 | 209 | 3000 | Concreto | Pilote plataforma #06 #11 #12 | 2026-06-23 | 2026-06-30 | 2026-06-30 | 2026-07-02 | 3-Columnar | 7 | 102 |  | 21 | 8171.282 | 179.3 | 223.3 | 21.9 | 104.3 | 144
27914 - ALBURA PPTO C | 564347 | 209 | 3000 | Concreto | Pilote plataforma #06 #11 #12 | 2026-06-23 | 2026-06-30 | 2026-06-30 | 2026-07-02 | 3-Columnar | 7 | 102 |  | 21 | 8171.282 | 182.1 | 227.4 | 22.3 | 106.2 | 144
27914 - ALBURA PPTO C | 564347 | 209 | 3000 | Concreto | Pilote plataforma #06 #11 #12 | 2026-06-23 | 2026-06-30 | 2026-06-30 | 2026-07-02 | 3-Columnar | 7 | 102 |  | 21 | 8171.282 | 178.3 | 222.3 | 21.8 | 103.8 | 144
27914 - ALBURA PPTO C | 564347 | 208 | 3000 | Concreto | Pilote plataforma #100 #124 | 2026-06-22 | 2026-06-30 | 2026-07-06 | 2026-07-07 | 3-Columnar | 14 | 102 |  | 21 | 8171.282 | 203.3 | 253.9 | 24.9 | 118.6 | 150
27914 - ALBURA PPTO C | 564347 | 208 | 3000 | Concreto | Pilote plataforma #100 #124 | 2026-06-22 | 2026-06-30 | 2026-07-06 | 2026-07-07 | 3-Columnar | 14 | 102 |  | 21 | 8171.282 | 206 | 257 | 25.2 | 120 | 150
27914 - ALBURA PPTO C | 564347 | 208 | 3000 | Concreto | Pilote plataforma #100 #124 | 2026-06-22 | 2026-06-30 | 2026-07-06 | 2026-07-07 | 3-Columnar | 14 | 101 |  | 21 | 8011.847 | 201 | 255.9 | 25.1 | 119.5 | 150
27914 - ALBURA PPTO C | 564347 | 208 | 3000 | Concreto | Pilote plataforma #100 #124 | 2026-06-22 | 2026-06-30 | 2026-06-29 | 2026-07-02 | 3-Columnar | 7 | 102 |  | 21 | 8171.282 | 180.2 | 225.4 | 22.1 | 105.2 | 144
27914 - ALBURA PPTO C | 564347 | 208 | 3000 | Concreto | Pilote plataforma #100 #124 | 2026-06-22 | 2026-06-30 | 2026-06-29 | 2026-07-02 | 3-Columnar | 7 | 102 |  | 21 | 8171.282 | 186.9 | 233.5 | 22.9 | 109 | 144
27914 - ALBURA PPTO C | 564347 | 208 | 3000 | Concreto | Pilote plataforma #100 #124 | 2026-06-22 | 2026-06-30 | 2026-06-29 | 2026-07-02 | 3-Columnar | 7 | 101 |  | 21 | 8011.847 | 170.2 | 216.2 | 21.2 | 101 | 144
27914 - ALBURA PPTO C | 564346 | 207 | 3000 | Concreto | Pilote plataforma #96 #51 #23 | 2026-06-20 | 2026-06-27 | 2026-07-04 | 2026-07-06 | 3-Columnar | 14 | 102 |  | 21 | 8171.282 | 222.8 | 278.4 | 27.3 | 130 | 147
27914 - ALBURA PPTO C | 564346 | 207 | 3000 | Concreto | Pilote plataforma #96 #51 #23 | 2026-06-20 | 2026-06-27 | 2026-07-04 | 2026-07-06 | 3-Columnar | 14 | 101 |  | 21 | 8011.847 | 220.9 | 281.4 | 27.6 | 131.4 | 147
27914 - ALBURA PPTO C | 564346 | 207 | 3000 | Concreto | Pilote plataforma #96 #51 #23 | 2026-06-20 | 2026-06-27 | 2026-07-04 | 2026-07-06 | 3-Columnar | 14 | 102 |  | 21 | 8171.282 | 223.2 | 278.4 | 27.3 | 130 | 147
27914 - ALBURA PPTO C | 564346 | 207 | 3000 | Concreto | Pilote plataforma #96 #51 #23 | 2026-06-20 | 2026-06-27 | 2026-06-27 | 2026-06-30 | 3-Columnar | 7 | 101 |  | 21 | 8011.847 | 160.5 | 203.9 | 20 | 95.2 | 142
27914 - ALBURA PPTO C | 564346 | 207 | 3000 | Concreto | Pilote plataforma #96 #51 #23 | 2026-06-20 | 2026-06-27 | 2026-06-27 | 2026-06-30 | 3-Columnar | 7 | 102 |  | 21 | 8171.282 | 164.5 | 205 | 20.1 | 95.7 | 142
27914 - ALBURA PPTO C | 564346 | 207 | 3000 | Concreto | Pilote plataforma #96 #51 #23 | 2026-06-20 | 2026-06-27 | 2026-06-27 | 2026-06-30 | 3-Columnar | 7 | 102 |  | 21 | 8171.282 | 167.9 | 209 | 20.5 | 97.6 | 142
27914 - ALBURA PPTO C | 564346 | 206 | 3000 | Concreto | Pilote plataforma #96 #51 #23 | 2026-06-20 | 2026-06-27 | 2026-07-04 | 2026-07-06 | 3-Columnar | 14 | 102 |  | 21 | 8171.282 | 220.2 | 274.3 | 26.9 | 128.1 | 147
27914 - ALBURA PPTO C | 564346 | 206 | 3000 | Concreto | Pilote plataforma #96 #51 #23 | 2026-06-20 | 2026-06-27 | 2026-07-04 | 2026-07-06 | 3-Columnar | 14 | 101 |  | 21 | 8011.847 | 215.2 | 274.3 | 26.9 | 128.1 | 147
27914 - ALBURA PPTO C | 564346 | 206 | 3000 | Concreto | Pilote plataforma #96 #51 #23 | 2026-06-20 | 2026-06-27 | 2026-07-04 | 2026-07-06 | 3-Columnar | 14 | 102 |  | 21 | 8171.282 | 225.3 | 281.4 | 27.6 | 131.4 | 147
27914 - ALBURA PPTO C | 564346 | 206 | 3000 | Concreto | Pilote plataforma #96 #51 #23 | 2026-06-20 | 2026-06-27 | 2026-06-27 | 2026-06-30 | 3-Columnar | 7 | 102 |  | 21 | 8171.282 | 169.8 | 212.1 | 20.8 | 99 | 142
27914 - ALBURA PPTO C | 564346 | 206 | 3000 | Concreto | Pilote plataforma #96 #51 #23 | 2026-06-20 | 2026-06-27 | 2026-06-27 | 2026-06-30 | 3-Columnar | 7 | 101 |  | 21 | 8011.847 | 163.7 | 208 | 20.4 | 97.1 | 142
27914 - ALBURA PPTO C | 564346 | 206 | 3000 | Concreto | Pilote plataforma #96 #51 #23 | 2026-06-20 | 2026-06-27 | 2026-06-27 | 2026-06-30 | 3-Columnar | 7 | 101 |  | 21 | 8011.847 | 162.7 | 207 | 20.3 | 96.7 | 142
27914 - ALBURA PPTO C | 564345 | 205 | 3000 | Concreto | Pilote plataforma 15 - 16 y 50 | 2026-06-19 | 2026-06-26 | 2026-07-03 | 2026-07-06 | 3-Columnar | 14 | 101 |  | 21 | 8011.847 | 200.2 | 254.9 | 25 | 119 | 146
27914 - ALBURA PPTO C | 564345 | 205 | 3000 | Concreto | Pilote plataforma 15 - 16 y 50 | 2026-06-19 | 2026-06-26 | 2026-07-03 | 2026-07-06 | 3-Columnar | 14 | 101 |  | 21 | 8011.847 | 200.9 | 255.9 | 25.1 | 119.5 | 146
27914 - ALBURA PPTO C | 564345 | 205 | 3000 | Concreto | Pilote plataforma 15 - 16 y 50 | 2026-06-19 | 2026-06-26 | 2026-07-03 | 2026-07-06 | 3-Columnar | 14 | 101 |  | 21 | 8011.847 | 205.9 | 262.1 | 25.7 | 122.4 | 146
27914 - ALBURA PPTO C | 564345 | 205 | 3000 | Concreto | Pilote plataforma 15 - 16 y 50 | 2026-06-19 | 2026-06-26 | 2026-06-26 | 2026-06-30 | 3-Columnar | 7 | 102 |  | 21 | 8171.282 | 198.2 | 247.8 | 24.3 | 115.7 | 142
27914 - ALBURA PPTO C | 564345 | 205 | 3000 | Concreto | Pilote plataforma 15 - 16 y 50 | 2026-06-19 | 2026-06-26 | 2026-06-26 | 2026-06-30 | 3-Columnar | 7 | 101 |  | 21 | 8011.847 | 186.3 | 237.6 | 23.3 | 111 | 142
27914 - ALBURA PPTO C | 564345 | 205 | 3000 | Concreto | Pilote plataforma 15 - 16 y 50 | 2026-06-19 | 2026-06-26 | 2026-06-26 | 2026-06-30 | 3-Columnar | 7 | 100 |  | 21 | 7853.982 | 188.8 | 244.7 | 24 | 114.3 | 142
27914 - ALBURA PPTO C | 564345 | 204 | 3000 | Concreto | Pilote plataforma 15 - 16 y 50 | 2026-06-19 | 2026-06-26 | 2026-07-03 | 2026-07-06 | 3-Columnar | 14 | 102 |  | 21 | 8171.282 | 212.9 | 266.1 | 26.1 | 124.3 | 146
27914 - ALBURA PPTO C | 564345 | 204 | 3000 | Concreto | Pilote plataforma 15 - 16 y 50 | 2026-06-19 | 2026-06-26 | 2026-07-03 | 2026-07-06 | 3-Columnar | 14 | 102 |  | 21 | 8171.282 | 209.8 | 262.1 | 25.7 | 122.4 | 146
27914 - ALBURA PPTO C | 564345 | 204 | 3000 | Concreto | Pilote plataforma 15 - 16 y 50 | 2026-06-19 | 2026-06-26 | 2026-07-03 | 2026-07-06 | 3-Columnar | 14 | 101 |  | 21 | 8011.847 | 203.5 | 259 | 25.4 | 121 | 146
27914 - ALBURA PPTO C | 564345 | 204 | 3000 | Concreto | Pilote plataforma 15 - 16 y 50 | 2026-06-19 | 2026-06-26 | 2026-06-26 | 2026-06-30 | 3-Columnar | 7 | 102 |  | 21 | 8171.282 | 193.3 | 241.7 | 23.7 | 112.9 | 142
27914 - ALBURA PPTO C | 564345 | 204 | 3000 | Concreto | Pilote plataforma 15 - 16 y 50 | 2026-06-19 | 2026-06-26 | 2026-06-26 | 2026-06-30 | 3-Columnar | 7 | 102 |  | 21 | 8171.282 | 196.1 | 244.7 | 24 | 114.3 | 142
27914 - ALBURA PPTO C | 564345 | 204 | 3000 | Concreto | Pilote plataforma 15 - 16 y 50 | 2026-06-19 | 2026-06-26 | 2026-06-26 | 2026-06-30 | 3-Columnar | 7 | 101 |  | 21 | 8011.847 | 190.3 | 242.7 | 23.8 | 113.3 | 142
27914 - ALBURA PPTO C | 564359 | 190 | T310200000 | Concreto | Pilote torre 3 #17 | 2026-06-04 | 2026-06-17 | 2026-07-02 | 2026-07-07 | 5-Fractura extremos | 28 | 101 |  | 31.5 | 8011.847 | 405.8 | 516 | 50.6 | 160.6 | 148
27914 - ALBURA PPTO C | 564359 | 190 | T310200000 | Concreto | Pilote torre 3 #17 | 2026-06-04 | 2026-06-17 | 2026-07-02 | 2026-07-07 | 5-Fractura extremos | 28 | 100 |  | 31.5 | 7853.982 | 403.8 | 524.1 | 51.4 | 163.2 | 148
27914 - ALBURA PPTO C | 564359 | 190 | T310200000 | Concreto | Pilote torre 3 #17 | 2026-06-04 | 2026-06-17 | 2026-07-02 | 2026-07-07 | 5-Fractura extremos | 28 | 101 |  | 31.5 | 8011.847 | 401.5 | 510.9 | 50.1 | 159 | 148
27914 - ALBURA PPTO C | 564359 | 189 | T310200000 | Concreto | Pilote torre 3 #53 | 2026-06-04 | 2026-06-17 | 2026-07-02 | 2026-07-07 | 2-Cónica y dividida | 28 | 100 |  | 31.5 | 7853.982 | 375.8 | 487.4 | 47.8 | 151.7 | 148
27914 - ALBURA PPTO C | 564359 | 189 | T310200000 | Concreto | Pilote torre 3 #53 | 2026-06-04 | 2026-06-17 | 2026-07-02 | 2026-07-07 | 2-Cónica y dividida | 28 | 101 |  | 31.5 | 8011.847 | 373.8 | 476.2 | 46.7 | 148.3 | 148
27914 - ALBURA PPTO C | 564359 | 189 | T310200000 | Concreto | Pilote torre 3 #53 | 2026-06-04 | 2026-06-17 | 2026-07-02 | 2026-07-07 | 2-Cónica y dividida | 28 | 100 |  | 31.5 | 7853.982 | 371.8 | 482.3 | 47.3 | 150.2 | 148
27914 - ALBURA PPTO C | 564359 | 188 | T210200000 | Concreto | Pilotes plataforma #38 #35 y 70 | 2026-06-04 | 2026-06-17 | 2026-07-02 | 2026-07-07 | 2-Cónica y dividida | 28 | 101 |  | 21 | 8011.847 | 238.5 | 303.9 | 29.8 | 141.9 | 148
27914 - ALBURA PPTO C | 564359 | 188 | T210200000 | Concreto | Pilotes plataforma #38 #35 y 70 | 2026-06-04 | 2026-06-17 | 2026-07-02 | 2026-07-07 | 2-Cónica y dividida | 28 | 100 |  | 21 | 7853.982 | 236.9 | 308 | 30.2 | 143.8 | 148
27914 - ALBURA PPTO C | 564359 | 188 | T210200000 | Concreto | Pilotes plataforma #38 #35 y 70 | 2026-06-04 | 2026-06-17 | 2026-07-02 | 2026-07-07 | 2-Cónica y dividida | 28 | 101 |  | 21 | 8011.847 | 234.5 | 298.8 | 29.3 | 139.5 | 148
27914 - ALBURA PPTO C | 564359 | 187 | T310200000 | Concreto | Pilote torre 3 #16 | 2026-06-03 | 2026-06-17 | 2026-07-01 | 2026-07-07 | 2-Cónica y dividida | 28 | 101 |  | 31.5 | 8011.847 | 367.5 | 468.1 | 45.9 | 145.7 | 148
27914 - ALBURA PPTO C | 564359 | 187 | T310200000 | Concreto | Pilote torre 3 #16 | 2026-06-03 | 2026-06-17 | 2026-07-01 | 2026-07-07 | 2-Cónica y dividida | 28 | 100 |  | 31.5 | 7853.982 | 365.8 | 475.2 | 46.6 | 147.9 | 148
27914 - ALBURA PPTO C | 564359 | 187 | T310200000 | Concreto | Pilote torre 3 #16 | 2026-06-03 | 2026-06-17 | 2026-07-01 | 2026-07-07 | 2-Cónica y dividida | 28 | 101 |  | 31.5 | 8011.847 | 363.8 | 463 | 45.4 | 144.1 | 148
27914 - ALBURA PPTO C | 564359 | 186 | T310200000 | Concreto | Pilote torre 3 #64 | 2026-06-03 | 2026-06-17 | 2026-07-01 | 2026-07-07 | 2-Cónica y dividida | 28 | 100 |  | 31.5 | 7853.982 | 357.8 | 465 | 45.6 | 144.8 | 148
27914 - ALBURA PPTO C | 564359 | 186 | T310200000 | Concreto | Pilote torre 3 #64 | 2026-06-03 | 2026-06-17 | 2026-07-01 | 2026-07-07 | 2-Cónica y dividida | 28 | 101 |  | 31.5 | 8011.847 | 355.8 | 452.8 | 44.4 | 141 | 148
27914 - ALBURA PPTO C | 564359 | 186 | T310200000 | Concreto | Pilote torre 3 #64 | 2026-06-03 | 2026-06-17 | 2026-07-01 | 2026-07-07 | 2-Cónica y dividida | 28 | 100 |  | 31.5 | 7853.982 | 353.3 | 458.9 | 45 | 142.9 | 148
27914 - ALBURA PPTO C | 564359 | 185 | T210200000 | Concreto | Pilotes plataforma #7 y #81 | 2026-06-03 | 2026-06-17 | 2026-07-01 | 2026-07-07 | 2-Cónica y dividida | 28 | 101 |  | 21 | 8011.847 | 265.5 | 337.5 | 33.1 | 157.6 | 148
27914 - ALBURA PPTO C | 564359 | 185 | T210200000 | Concreto | Pilotes plataforma #7 y #81 | 2026-06-03 | 2026-06-17 | 2026-07-01 | 2026-07-07 | 2-Cónica y dividida | 28 | 100 |  | 21 | 7853.982 | 263.8 | 342.6 | 33.6 | 160 | 148
27914 - ALBURA PPTO C | 564359 | 185 | T210200000 | Concreto | Pilotes plataforma #7 y #81 | 2026-06-03 | 2026-06-17 | 2026-07-01 | 2026-07-07 | 2-Cónica y dividida | 28 | 101 |  | 21 | 8011.847 | 261.8 | 333.4 | 32.7 | 155.7 | 148
27914 - ALBURA PPTO C | 564359 | 184 | T310200000 | Concreto | Pilote torre 3 #49 | 2026-06-02 | 2026-06-17 | 2026-06-30 | 2026-06-30 | 2-Cónica y dividida | 28 | 101 |  | 31.5 | 8011.847 | 338.1 | 430.3 | 42.2 | 134 | 143
27914 - ALBURA PPTO C | 564359 | 184 | T310200000 | Concreto | Pilote torre 3 #49 | 2026-06-02 | 2026-06-17 | 2026-06-30 | 2026-06-30 | 2-Cónica y dividida | 28 | 100 |  | 31.5 | 7853.982 | 340.3 | 441.5 | 43.3 | 137.5 | 143
27914 - ALBURA PPTO C | 564359 | 184 | T310200000 | Concreto | Pilote torre 3 #49 | 2026-06-02 | 2026-06-17 | 2026-06-30 | 2026-06-30 | 2-Cónica y dividida | 28 | 101 |  | 31.5 | 8011.847 | 343 | 436.4 | 42.8 | 135.9 | 143
27914 - ALBURA PPTO C | 564359 | 183 | T310200000 | Concreto | Pilote torre 3 #22 | 2026-06-02 | 2026-06-17 | 2026-06-30 | 2026-06-30 | 2-Cónica y dividida | 28 | 100 |  | 31.5 | 7853.982 | 324.6 | 421.1 | 41.3 | 131.1 | 143
27914 - ALBURA PPTO C | 564359 | 183 | T310200000 | Concreto | Pilote torre 3 #22 | 2026-06-02 | 2026-06-17 | 2026-06-30 | 2026-06-30 | 2-Cónica y dividida | 28 | 101 |  | 31.5 | 8011.847 | 331.9 | 422.2 | 41.4 | 131.4 | 143
27914 - ALBURA PPTO C | 564359 | 183 | T310200000 | Concreto | Pilote torre 3 #22 | 2026-06-02 | 2026-06-17 | 2026-06-30 | 2026-06-30 | 2-Cónica y dividida | 28 | 100 |  | 31.5 | 7853.982 | 325.9 | 423.2 | 41.5 | 131.7 | 143
27914 - ALBURA PPTO C | 564359 | 182 | T-210200000 | Concreto | Pilotes plataforma #83 #68 #45 | 2026-06-02 | 2026-06-17 | 2026-06-30 | 2026-06-30 | 5-Fractura extremos | 28 | 101 |  | 21 | 8011.847 | 257.4 | 327.3 | 32.1 | 152.9 | 143
27914 - ALBURA PPTO C | 564359 | 182 | T-210200000 | Concreto | Pilotes plataforma #83 #68 #45 | 2026-06-02 | 2026-06-17 | 2026-06-30 | 2026-06-30 | 5-Fractura extremos | 28 | 100 |  | 21 | 7853.982 | 255.3 | 331.4 | 32.5 | 154.8 | 143
27914 - ALBURA PPTO C | 564359 | 182 | T-210200000 | Concreto | Pilotes plataforma #83 #68 #45 | 2026-06-02 | 2026-06-17 | 2026-06-30 | 2026-06-30 | 5-Fractura extremos | 28 | 101 |  | 21 | 8011.847 | 262.9 | 334.5 | 32.8 | 156.2 | 143
27914 - ALBURA PPTO C | 564359 | 181 | T-210200000 | Concreto | Pilote plataforma #21 y #25 | 2026-06-01 | 2026-06-17 | 2026-06-29 | 2026-06-30 | 2-Cónica y dividida | 28 | 100 |  | 21 | 7853.982 | 220.7 | 286.5 | 28.1 | 133.8 | 143
27914 - ALBURA PPTO C | 564359 | 181 | T-210200000 | Concreto | Pilote plataforma #21 y #25 | 2026-06-01 | 2026-06-17 | 2026-06-29 | 2026-06-30 | 2-Cónica y dividida | 28 | 100 |  | 21 | 7853.982 | 228.9 | 296.7 | 29.1 | 138.6 | 143
27914 - ALBURA PPTO C | 564359 | 181 | T-210200000 | Concreto | Pilote plataforma #21 y #25 | 2026-06-01 | 2026-06-17 | 2026-06-29 | 2026-06-30 | 2-Cónica y dividida | 28 | 100 |  | 21 | 7853.982 | 224.3 | 291.6 | 28.6 | 136.2 | 143
27914 - ALBURA PPTO C | 564344 | 203 | 3000 | Concreto | Pilote plataforma 127 | 2026-06-18 | 2026-06-24 | 2026-07-02 | 2026-07-02 | 3-Columnar | 14 | 102 |  | 21 | 8171.282 | 200.1 | 249.8 | 24.5 | 116.7 | 145
27914 - ALBURA PPTO C | 564344 | 203 | 3000 | Concreto | Pilote plataforma 127 | 2026-06-18 | 2026-06-24 | 2026-07-02 | 2026-07-02 | 3-Columnar | 14 | 101 |  | 21 | 8011.847 | 196.3 | 249.8 | 24.5 | 116.7 | 145
27914 - ALBURA PPTO C | 564344 | 203 | 3000 | Concreto | Pilote plataforma 127 | 2026-06-18 | 2026-06-24 | 2026-07-02 | 2026-07-02 | 3-Columnar | 14 | 102 |  | 21 | 8171.282 | 200.5 | 249.8 | 24.5 | 116.7 | 145
27914 - ALBURA PPTO C | 564344 | 203 | 3000 | Concreto | Pilote plataforma 127 | 2026-06-18 | 2026-06-24 | 2026-06-25 | 2026-06-26 | 3-Columnar | 7 | 101 |  | 21 | 8011.847 | 181.3 | 230.5 | 22.6 | 107.6 | 140
27914 - ALBURA PPTO C | 564344 | 203 | 3000 | Concreto | Pilote plataforma 127 | 2026-06-18 | 2026-06-24 | 2026-06-25 | 2026-06-26 | 3-Columnar | 7 | 102 |  | 21 | 8171.282 | 195 | 243.7 | 23.9 | 113.8 | 140
27914 - ALBURA PPTO C | 564344 | 203 | 3000 | Concreto | Pilote plataforma 127 | 2026-06-18 | 2026-06-24 | 2026-06-25 | 2026-06-26 | 3-Columnar | 7 | 102 |  | 21 | 8171.282 | 186.3 | 232.5 | 22.8 | 108.6 | 140
27914 - ALBURA PPTO C | 564344 | 202 | 3000 | Concreto | Pilote plataforma 103 - 97 y 26 | 2026-06-17 | 2026-06-24 | 2026-07-01 | 2026-07-02 | 3-Columnar | 14 | 102 |  | 21 | 8171.282 | 228 | 284.5 | 27.9 | 132.9 | 145
27914 - ALBURA PPTO C | 564344 | 202 | 3000 | Concreto | Pilote plataforma 103 - 97 y 26 | 2026-06-17 | 2026-06-24 | 2026-07-01 | 2026-07-02 | 3-Columnar | 14 | 102 |  | 21 | 8171.282 | 220.7 | 275.3 | 27 | 128.6 | 145
27914 - ALBURA PPTO C | 564344 | 202 | 3000 | Concreto | Pilote plataforma 103 - 97 y 26 | 2026-06-17 | 2026-06-24 | 2026-07-01 | 2026-07-02 | 3-Columnar | 14 | 101 |  | 21 | 8011.847 | 217.5 | 276.3 | 27.1 | 129 | 145
27914 - ALBURA PPTO C | 564344 | 202 | 3000 | Concreto | Pilote plataforma 103 - 97 y 26 | 2026-06-17 | 2026-06-24 | 2026-06-24 | 2026-06-26 | 3-Columnar | 7 | 101 |  | 21 | 8011.847 | 166.4 | 212.1 | 20.8 | 99 | 140
27914 - ALBURA PPTO C | 564344 | 202 | 3000 | Concreto | Pilote plataforma 103 - 97 y 26 | 2026-06-17 | 2026-06-24 | 2026-06-24 | 2026-06-26 | 3-Columnar | 7 | 102 |  | 21 | 8171.282 | 178.1 | 222.3 | 21.8 | 103.8 | 140
27914 - ALBURA PPTO C | 564344 | 202 | 3000 | Concreto | Pilote plataforma 103 - 97 y 26 | 2026-06-17 | 2026-06-24 | 2026-06-24 | 2026-06-26 | 3-Columnar | 7 | 101 |  | 21 | 8011.847 | 160.5 | 203.9 | 20 | 95.2 | 140
27914 - ALBURA PPTO C | 564358 | 180 | T3102000000 | Concreto | Pilote #35 T3 | 2026-06-01 | 2026-06-20 | 2026-06-29 | 2026-06-30 | 2-Cónica y dividida | 28 | 100 |  | 31.5 | 7853.982 | 364 | 472.1 | 46.3 | 147 | 143
27914 - ALBURA PPTO C | 564358 | 180 | T3102000000 | Concreto | Pilote #35 T3 | 2026-06-01 | 2026-06-20 | 2026-06-29 | 2026-06-30 | 2-Cónica y dividida | 28 | 100 |  | 31.5 | 7853.982 | 367.6 | 477.2 | 46.8 | 148.6 | 143
27914 - ALBURA PPTO C | 564358 | 180 | T3102000000 | Concreto | Pilote #35 T3 | 2026-06-01 | 2026-06-20 | 2026-06-29 | 2026-06-30 | 2-Cónica y dividida | 28 | 100 |  | 31.5 | 7853.982 | 362.3 | 470.1 | 46.1 | 146.3 | 143
27914 - ALBURA PPTO C | 564358 | 179 | T3102000000 | Concreto | Pilote #4 T3 | 2026-05-30 | 2026-06-20 | 2026-06-27 | 2026-06-30 | 2-Cónica y dividida | 28 | 101 |  | 31.5 | 8011.847 | 339.8 | 432.4 | 42.4 | 134.6 | 143
27914 - ALBURA PPTO C | 564358 | 179 | T3102000000 | Concreto | Pilote #4 T3 | 2026-05-30 | 2026-06-20 | 2026-06-27 | 2026-06-30 | 2-Cónica y dividida | 28 | 100 |  | 31.5 | 7853.982 | 337.8 | 438.5 | 43 | 136.5 | 143
27914 - ALBURA PPTO C | 564358 | 179 | T3102000000 | Concreto | Pilote #4 T3 | 2026-05-30 | 2026-06-20 | 2026-06-27 | 2026-06-30 | 2-Cónica y dividida | 28 | 101 |  | 31.5 | 8011.847 | 335.8 | 427.3 | 41.9 | 133 | 143
27914 - ALBURA PPTO C | 564358 | 178 | T2102000000 | Concreto | Pilote #83 plataforma | 2026-05-30 | 2026-06-20 | 2026-06-27 | 2026-06-30 | 2-Cónica y dividida | 28 | 100 |  | 21 | 7853.982 | 263.2 | 341.6 | 33.5 | 159.5 | 143
27914 - ALBURA PPTO C | 564358 | 178 | T2102000000 | Concreto | Pilote #83 plataforma | 2026-05-30 | 2026-06-20 | 2026-06-27 | 2026-06-30 | 2-Cónica y dividida | 28 | 101 |  | 21 | 8011.847 | 261.5 | 332.4 | 32.6 | 155.2 | 143
27914 - ALBURA PPTO C | 564358 | 178 | T2102000000 | Concreto | Pilote #83 plataforma | 2026-05-30 | 2026-06-20 | 2026-06-27 | 2026-06-30 | 2-Cónica y dividida | 28 | 100 |  | 21 | 7853.982 | 259.5 | 336.5 | 33 | 157.1 | 143
27914 - ALBURA PPTO C | 564358 | 176 | T2102000000 | Concreto | Pilotes #19-24 plataforma | 2026-05-29 | 2026-06-20 | 2026-06-26 | 2026-06-26 | 5-Fractura extremos | 28 | 101 |  | 21 | 8011.847 | 252.8 | 322.2 | 31.6 | 150.5 | 141
27914 - ALBURA PPTO C | 564358 | 176 | T2102000000 | Concreto | Pilotes #19-24 plataforma | 2026-05-29 | 2026-06-20 | 2026-06-26 | 2026-06-26 | 5-Fractura extremos | 28 | 100 |  | 21 | 7853.982 | 260.5 | 338.5 | 33.2 | 158.1 | 141
27914 - ALBURA PPTO C | 564358 | 176 | T2102000000 | Concreto | Pilotes #19-24 plataforma | 2026-05-29 | 2026-06-20 | 2026-06-26 | 2026-06-26 | 5-Fractura extremos | 28 | 101 |  | 21 | 8011.847 | 258.8 | 329.4 | 32.3 | 153.8 | 141
27914 - ALBURA PPTO C | 564358 | 175 | T3102000000 | Concreto | Pilote #56 T3 | 2026-05-29 | 2026-06-20 | 2026-06-26 | 2026-06-26 | 2-Cónica y dividida | 28 | 100 |  | 31.5 | 7853.982 | 360.8 | 468.1 | 45.9 | 145.7 | 141
27914 - ALBURA PPTO C | 564358 | 175 | T3102000000 | Concreto | Pilote #56 T3 | 2026-05-29 | 2026-06-20 | 2026-06-26 | 2026-06-26 | 2-Cónica y dividida | 28 | 101 |  | 31.5 | 8011.847 | 358.8 | 456.8 | 44.8 | 142.2 | 141
27914 - ALBURA PPTO C | 564358 | 175 | T3102000000 | Concreto | Pilote #56 T3 | 2026-05-29 | 2026-06-20 | 2026-06-26 | 2026-06-26 | 2-Cónica y dividida | 28 | 100 |  | 31.5 | 7853.982 | 356.8 | 463 | 45.4 | 144.1 | 141
27914 - ALBURA PPTO C | 564358 | 174 | T3102000000 | Concreto | Pilote #8 T3 | 2026-05-29 | 2026-06-20 | 2026-06-26 | 2026-06-26 | 2-Cónica y dividida | 28 | 101 |  | 31.5 | 8011.847 | 332.5 | 423.2 | 41.5 | 131.7 | 141
27914 - ALBURA PPTO C | 564358 | 174 | T3102000000 | Concreto | Pilote #8 T3 | 2026-05-29 | 2026-06-20 | 2026-06-26 | 2026-06-26 | 2-Cónica y dividida | 28 | 100 |  | 31.5 | 7853.982 | 330.5 | 429.3 | 42.1 | 133.7 | 141
27914 - ALBURA PPTO C | 564358 | 174 | T3102000000 | Concreto | Pilote #8 T3 | 2026-05-29 | 2026-06-20 | 2026-06-26 | 2026-06-26 | 2-Cónica y dividida | 28 | 101 |  | 31.5 | 8011.847 | 328.6 | 418.1 | 41 | 130.2 | 141
27914 - ALBURA PPTO C | 564358 | 173 | T3102000000 | Concreto | Pilote #43 T3 | 2026-05-28 | 2026-06-20 | 2026-06-25 | 2026-06-25 | 5-Fractura extremos | 28 | 101 |  | 31.5 | 8011.847 | 360.5 | 458.9 | 45 | 142.9 | 139
27914 - ALBURA PPTO C | 564358 | 173 | T3102000000 | Concreto | Pilote #43 T3 | 2026-05-28 | 2026-06-20 | 2026-06-25 | 2026-06-25 | 5-Fractura extremos | 28 | 100 |  | 31.5 | 7853.982 | 358.9 | 466 | 45.7 | 145.1 | 139
27914 - ALBURA PPTO C | 564358 | 173 | T3102000000 | Concreto | Pilote #43 T3 | 2026-05-28 | 2026-06-20 | 2026-06-25 | 2026-06-25 | 5-Fractura extremos | 28 | 101 |  | 31.5 | 8011.847 | 354.5 | 450.7 | 44.2 | 140.3 | 139
27914 - ALBURA PPTO C | 564358 | 172 | T2102000000 | Concreto | Pilotes #54 -27 plataforma | 2026-05-28 | 2026-06-20 | 2026-06-25 | 2026-06-25 | 2-Cónica y dividida | 28 | 100 |  | 21 | 7853.982 | 222.5 | 288.6 | 28.3 | 134.8 | 139
27914 - ALBURA PPTO C | 564358 | 172 | T2102000000 | Concreto | Pilotes #54 -27 plataforma | 2026-05-28 | 2026-06-20 | 2026-06-25 | 2026-06-25 | 2-Cónica y dividida | 28 | 101 |  | 21 | 8011.847 | 220.8 | 281.4 | 27.6 | 131.4 | 139
27914 - ALBURA PPTO C | 564358 | 172 | T2102000000 | Concreto | Pilotes #54 -27 plataforma | 2026-05-28 | 2026-06-20 | 2026-06-25 | 2026-06-25 | 2-Cónica y dividida | 28 | 100 |  | 21 | 7853.982 | 218.5 | 283.5 | 27.8 | 132.4 | 139
27914 - ALBURA PPTO C | 564358 | 171 | T3102000000 | Concreto | Realce pilote 54 | 2026-05-28 | 2026-06-20 | 2026-06-25 | 2026-06-25 | 2-Cónica y dividida | 28 | 101 |  | 31.5 | 8011.847 | 297.5 | 378.3 | 37.1 | 117.8 | 139
27914 - ALBURA PPTO C | 564358 | 171 | T3102000000 | Concreto | Realce pilote 54 | 2026-05-28 | 2026-06-20 | 2026-06-25 | 2026-06-25 | 2-Cónica y dividida | 28 | 100 |  | 31.5 | 7853.982 | 295.8 | 384.4 | 37.7 | 119.7 | 139
27914 - ALBURA PPTO C | 564358 | 171 | T3102000000 | Concreto | Realce pilote 54 | 2026-05-28 | 2026-06-20 | 2026-06-25 | 2026-06-25 | 2-Cónica y dividida | 28 | 101 |  | 31.5 | 8011.847 | 293.6 | 373.2 | 36.6 | 116.2 | 139
27914 - ALBURA PPTO C | 564343 | 201 | No especificado | Concreto | Pilote plataforma # 47 | 2026-06-16 | 2026-06-23 | 2026-06-30 | 2026-07-02 | 3-Columnar | 14 | 102 |  | 21 | 8171.282 | 220 | 274.3 | 26.9 | 128.1 | 144
27914 - ALBURA PPTO C | 564343 | 201 | No especificado | Concreto | Pilote plataforma # 47 | 2026-06-16 | 2026-06-23 | 2026-06-30 | 2026-07-02 | 3-Columnar | 14 | 102 |  | 21 | 8171.282 | 215.2 | 268.2 | 26.3 | 125.2 | 144
27914 - ALBURA PPTO C | 564343 | 201 | No especificado | Concreto | Pilote plataforma # 47 | 2026-06-16 | 2026-06-23 | 2026-06-30 | 2026-07-02 | 3-Columnar | 14 | 101 |  | 21 | 8011.847 | 210.4 | 268.2 | 26.3 | 125.2 | 144
27914 - ALBURA PPTO C | 564343 | 201 | No especificado | Concreto | Pilote plataforma # 47 | 2026-06-16 | 2026-06-23 | 2026-06-23 | 2026-06-23 | 3-Columnar | 7 | 102 |  | 21 | 8171.282 | 180.7 | 225.4 | 22.1 | 105.2 | 136
27914 - ALBURA PPTO C | 564343 | 201 | No especificado | Concreto | Pilote plataforma # 47 | 2026-06-16 | 2026-06-23 | 2026-06-23 | 2026-06-23 | 3-Columnar | 7 | 102 |  | 21 | 8171.282 | 186.9 | 233.5 | 22.9 | 109 | 136
27914 - ALBURA PPTO C | 564343 | 201 | No especificado | Concreto | Pilote plataforma # 47 | 2026-06-16 | 2026-06-23 | 2026-06-23 | 2026-06-23 | 3-Columnar | 7 | 102 |  | 21 | 8171.282 | 180.2 | 225.4 | 22.1 | 105.2 | 136
27914 - ALBURA PPTO C | 564342 | 200 | No especificado | Concreto | Pilote plataforma #32 | 2026-06-13 | 2026-06-20 | 2026-06-27 | 2026-06-30 | 3-Columnar | 14 | 102 |  | 21 | 8171.282 | 200.9 | 250.9 | 24.6 | 117.1 | 142
27914 - ALBURA PPTO C | 564342 | 200 | No especificado | Concreto | Pilote plataforma #32 | 2026-06-13 | 2026-06-20 | 2026-06-27 | 2026-06-30 | 3-Columnar | 14 | 101 |  | 21 | 8011.847 | 190.6 | 242.7 | 23.8 | 113.3 | 142
27914 - ALBURA PPTO C | 564342 | 200 | No especificado | Concreto | Pilote plataforma #32 | 2026-06-13 | 2026-06-20 | 2026-06-27 | 2026-06-30 | 3-Columnar | 14 | 102 |  | 21 | 8171.282 | 200.5 | 249.8 | 24.5 | 116.7 | 142
27914 - ALBURA PPTO C | 564342 | 200 | No especificado | Concreto | Pilote plataforma #32 | 2026-06-13 | 2026-06-20 | 2026-06-20 | 2026-06-23 | 3-Columnar | 7 | 102 |  | 21 | 8171.282 | 175.4 | 219.2 | 21.5 | 102.4 | 135
27914 - ALBURA PPTO C | 564342 | 200 | No especificado | Concreto | Pilote plataforma #32 | 2026-06-13 | 2026-06-20 | 2026-06-20 | 2026-06-23 | 3-Columnar | 7 | 101 |  | 21 | 8011.847 | 171.1 | 218.2 | 21.4 | 101.9 | 135
27914 - ALBURA PPTO C | 564342 | 200 | No especificado | Concreto | Pilote plataforma #32 | 2026-06-13 | 2026-06-20 | 2026-06-20 | 2026-06-23 | 3-Columnar | 7 | 102 |  | 21 | 8171.282 | 176.3 | 220.3 | 21.6 | 102.9 | 135
27914 - ALBURA PPTO C | 564342 | 199 | No especificado | Concreto | Pilote plataforma #122 | 2026-06-12 | 2026-06-20 | 2026-06-26 | 2026-06-30 | 3-Columnar | 14 | 102 |  | 21 | 8171.282 | 219.2 | 273.3 | 26.8 | 127.6 | 142
27914 - ALBURA PPTO C | 564342 | 199 | No especificado | Concreto | Pilote plataforma #122 | 2026-06-12 | 2026-06-20 | 2026-06-26 | 2026-06-30 | 3-Columnar | 14 | 102 |  | 21 | 8171.282 | 217.3 | 271.2 | 26.6 | 126.7 | 142
27914 - ALBURA PPTO C | 564342 | 199 | No especificado | Concreto | Pilote plataforma #122 | 2026-06-12 | 2026-06-20 | 2026-06-26 | 2026-06-30 | 3-Columnar | 14 | 102 |  | 21 | 8171.282 | 217.5 | 271.2 | 26.6 | 126.7 | 142
27914 - ALBURA PPTO C | 564342 | 199 | No especificado | Concreto | Pilote plataforma #122 | 2026-06-12 | 2026-06-20 | 2026-06-19 | 2026-06-23 | 3-Columnar | 7 | 101 |  | 21 | 8011.847 | 170.8 | 217.2 | 21.3 | 101.4 | 135
27914 - ALBURA PPTO C | 564342 | 199 | No especificado | Concreto | Pilote plataforma #122 | 2026-06-12 | 2026-06-20 | 2026-06-19 | 2026-06-23 | 3-Columnar | 7 | 102 |  | 21 | 8171.282 | 173.6 | 216.2 | 21.2 | 101 | 135
27914 - ALBURA PPTO C | 564342 | 199 | No especificado | Concreto | Pilote plataforma #122 | 2026-06-12 | 2026-06-20 | 2026-06-19 | 2026-06-23 | 3-Columnar | 7 | 101 |  | 21 | 8011.847 | 170.9 | 217.2 | 21.3 | 101.4 | 135
27914 - ALBURA PPTO C | 564342 | 198 | No especificado | Concreto | Pilote plataforma #121 #125 | 2026-06-11 | 2026-06-20 | 2026-06-25 | 2026-06-26 | 3-Columnar | 14 | 102 |  | 21 | 8171.282 | 226.6 | 282.5 | 27.7 | 131.9 | 140
27914 - ALBURA PPTO C | 564342 | 198 | No especificado | Concreto | Pilote plataforma #121 #125 | 2026-06-11 | 2026-06-20 | 2026-06-25 | 2026-06-26 | 3-Columnar | 14 | 101 |  | 21 | 8011.847 | 209.4 | 266.1 | 26.1 | 124.3 | 140
27914 - ALBURA PPTO C | 564342 | 198 | No especificado | Concreto | Pilote plataforma #121 #125 | 2026-06-11 | 2026-06-20 | 2026-06-25 | 2026-06-26 | 3-Columnar | 14 | 101 |  | 21 | 8011.847 | 211.3 | 269.2 | 26.4 | 125.7 | 140
27914 - ALBURA PPTO C | 564342 | 198 | No especificado | Concreto | Pilote plataforma #121 #125 | 2026-06-11 | 2026-06-20 | 2026-06-18 | 2026-06-23 | 3-Columnar | 7 | 101 |  | 21 | 8011.847 | 179.6 | 228.4 | 22.4 | 106.7 | 135
27914 - ALBURA PPTO C | 564342 | 198 | No especificado | Concreto | Pilote plataforma #121 #125 | 2026-06-11 | 2026-06-20 | 2026-06-18 | 2026-06-23 | 3-Columnar | 7 | 102 |  | 21 | 8171.282 | 185.4 | 231.5 | 22.7 | 108.1 | 135
27914 - ALBURA PPTO C | 564342 | 198 | No especificado | Concreto | Pilote plataforma #121 #125 | 2026-06-11 | 2026-06-20 | 2026-06-18 | 2026-06-23 | 3-Columnar | 7 | 102 |  | 21 | 8171.282 | 190.7 | 237.6 | 23.3 | 111 | 135
27914 - ALBURA PPTO C | 564357 | M - 170 | T2102000000 | Concreto | Pilote plataforma # 58 | 2026-05-27 | 2026-06-03 | 2026-06-24 | 2026-06-24 | 2-Cónica y dividida | 28 | 101 |  | 21 | 8011.847 | 288.4 | 367.1 | 36 | 171.4 | 137
27914 - ALBURA PPTO C | 564357 | M - 170 | T2102000000 | Concreto | Pilote plataforma # 58 | 2026-05-27 | 2026-06-03 | 2026-06-24 | 2026-06-24 | 2-Cónica y dividida | 28 | 100 |  | 21 | 7853.982 | 289.4 | 375.3 | 36.8 | 175.2 | 137
27914 - ALBURA PPTO C | 564357 | M - 170 | T2102000000 | Concreto | Pilote plataforma # 58 | 2026-05-27 | 2026-06-03 | 2026-06-24 | 2026-06-24 | 2-Cónica y dividida | 28 | 101 |  | 21 | 8011.847 | 281.6 | 357.9 | 35.1 | 167.1 | 137
27914 - ALBURA PPTO C | 564357 | M - 169 | T310200000 | Concreto | Pilote # 11 T3 | 2026-05-27 | 2026-06-03 | 2026-06-24 | 2026-06-24 | 5-Fractura extremos | 28 | 100 |  | 31.5 | 7853.982 | 397.8 | 516 | 50.6 | 160.6 | 137
27914 - ALBURA PPTO C | 564357 | M - 169 | T310200000 | Concreto | Pilote # 11 T3 | 2026-05-27 | 2026-06-03 | 2026-06-24 | 2026-06-24 | 5-Fractura extremos | 28 | 101 |  | 31.5 | 8011.847 | 395.6 | 503.7 | 49.4 | 156.8 | 137
27914 - ALBURA PPTO C | 564357 | M - 169 | T310200000 | Concreto | Pilote # 11 T3 | 2026-05-27 | 2026-06-03 | 2026-06-24 | 2026-06-24 | 5-Fractura extremos | 28 | 100 |  | 31.5 | 7853.982 | 392.2 | 508.8 | 49.9 | 158.4 | 137
27914 - ALBURA PPTO C | 564357 | M - 168 | T310200000 | Concreto | Pilote # 57 T3 | 2026-05-27 | 2026-06-03 | 2026-06-24 | 2026-06-24 | 2-Cónica y dividida | 28 | 101 |  | 31.5 | 8011.847 | 349 | 444.6 | 43.6 | 138.4 | 137
27914 - ALBURA PPTO C | 564357 | M - 168 | T310200000 | Concreto | Pilote # 57 T3 | 2026-05-27 | 2026-06-03 | 2026-06-24 | 2026-06-24 | 2-Cónica y dividida | 28 | 100 |  | 31.5 | 7853.982 | 340.3 | 441.5 | 43.3 | 137.5 | 137
27914 - ALBURA PPTO C | 564357 | M - 168 | T310200000 | Concreto | Pilote # 57 T3 | 2026-05-27 | 2026-06-03 | 2026-06-24 | 2026-06-24 | 2-Cónica y dividida | 28 | 101 |  | 31.5 | 8011.847 | 346.6 | 441.5 | 43.3 | 137.5 | 137
27914 - ALBURA PPTO C | 564357 | M - 167 | T310200000 | Concreto | Recalce pilote T4 | 2026-05-27 | 2026-06-03 | 2026-06-24 | 2026-06-24 | 2-Cónica y dividida | 28 | 100 |  | 31.5 | 7853.982 | 350 | 454.8 | 44.6 | 141.6 | 137
27914 - ALBURA PPTO C | 564357 | M - 167 | T310200000 | Concreto | Recalce pilote T4 | 2026-05-27 | 2026-06-03 | 2026-06-24 | 2026-06-24 | 2-Cónica y dividida | 28 | 101 |  | 31.5 | 8011.847 | 348.6 | 443.6 | 43.5 | 138.1 | 137
27914 - ALBURA PPTO C | 564357 | M - 167 | T310200000 | Concreto | Recalce pilote T4 | 2026-05-27 | 2026-06-03 | 2026-06-24 | 2026-06-24 | 2-Cónica y dividida | 28 | 101 |  | 31.5 | 8011.847 | 343.6 | 437.5 | 42.9 | 136.2 | 137
27914 - ALBURA PPTO C | 564357 | M - 166 | T310200000 | Concreto | Pilote # 25 T3 | 2026-05-26 | 2026-06-03 | 2026-06-23 | 2026-06-23 | 2-Cónica y dividida | 28 | 100 |  | 31.5 | 7853.982 | 305.5 | 396.7 | 38.9 | 123.5 | 134
27914 - ALBURA PPTO C | 564357 | M - 166 | T310200000 | Concreto | Pilote # 25 T3 | 2026-05-26 | 2026-06-03 | 2026-06-23 | 2026-06-23 | 2-Cónica y dividida | 28 | 100 |  | 31.5 | 7853.982 | 302.8 | 393.6 | 38.6 | 122.5 | 134
27914 - ALBURA PPTO C | 564357 | M - 166 | T310200000 | Concreto | Pilote # 25 T3 | 2026-05-26 | 2026-06-03 | 2026-06-23 | 2026-06-23 | 2-Cónica y dividida | 28 | 100 |  | 31.5 | 7853.982 | 300.8 | 390.6 | 38.3 | 121.6 | 134
27914 - ALBURA PPTO C | 564357 | M - 165 | T2102000000 | Concreto | Pilote plataforma # 76 , 63 | 2026-05-26 | 2026-06-03 | 2026-06-23 | 2026-06-23 | 2-Cónica y dividida | 28 | 101 |  | 21 | 8011.847 | 235.5 | 299.8 | 29.4 | 140 | 134
27914 - ALBURA PPTO C | 564357 | M - 165 | T2102000000 | Concreto | Pilote plataforma # 76 , 63 | 2026-05-26 | 2026-06-03 | 2026-06-23 | 2026-06-23 | 2-Cónica y dividida | 28 | 101 |  | 21 | 8011.847 | 232.2 | 295.7 | 29 | 138.1 | 134
27914 - ALBURA PPTO C | 564357 | M - 165 | T2102000000 | Concreto | Pilote plataforma # 76 , 63 | 2026-05-26 | 2026-06-03 | 2026-06-23 | 2026-06-23 | 2-Cónica y dividida | 28 | 101 |  | 21 | 8011.847 | 230.8 | 293.7 | 28.8 | 137.1 | 134
27914 - ALBURA PPTO C | 564357 | M - 164 | T310200000 | Concreto | Pilote # 10 T3 | 2026-05-25 | 2026-06-03 | 2026-06-22 | 2026-06-22 | 2-Cónica y dividida | 28 | 101 |  | 31.5 | 8011.847 | 329.1 | 419.1 | 41.1 | 130.5 | 132
27914 - ALBURA PPTO C | 564357 | M - 164 | T310200000 | Concreto | Pilote # 10 T3 | 2026-05-25 | 2026-06-03 | 2026-06-22 | 2026-06-22 | 2-Cónica y dividida | 28 | 100 |  | 31.5 | 7853.982 | 328.3 | 426.2 | 41.8 | 132.7 | 132
27914 - ALBURA PPTO C | 564357 | M - 164 | T310200000 | Concreto | Pilote # 10 T3 | 2026-05-25 | 2026-06-03 | 2026-06-22 | 2026-06-22 | 2-Cónica y dividida | 28 | 101 |  | 31.5 | 8011.847 | 332.3 | 423.2 | 41.5 | 131.7 | 132
27914 - ALBURA PPTO C | 564357 | M - 163 | T2102000000 | Concreto | Pilote plataforma # 61 | 2026-05-25 | 2026-06-03 | 2026-06-22 | 2026-06-22 | 2-Cónica y dividida | 28 | 100 |  | 21 | 7853.982 | 237.1 | 308 | 30.2 | 143.8 | 132
27914 - ALBURA PPTO C | 564357 | M - 163 | T2102000000 | Concreto | Pilote plataforma # 61 | 2026-05-25 | 2026-06-03 | 2026-06-22 | 2026-06-22 | 2-Cónica y dividida | 28 | 100 |  | 21 | 7853.982 | 241.3 | 313.1 | 30.7 | 146.2 | 132
27914 - ALBURA PPTO C | 564357 | M - 163 | T2102000000 | Concreto | Pilote plataforma # 61 | 2026-05-25 | 2026-06-03 | 2026-06-22 | 2026-06-22 | 2-Cónica y dividida | 28 | 101 |  | 21 | 8011.847 | 248.9 | 317.1 | 31.1 | 148.1 | 132
27914 - ALBURA PPTO C | 564357 | M - 162 | T310200000 | Concreto | Recalce pilotes T4 | 2026-05-25 | 2026-06-03 | 2026-06-22 | 2026-06-22 | 2-Cónica y dividida | 28 | 101 |  | 31.5 | 8011.847 | 368.9 | 469.1 | 46 | 146 | 132
27914 - ALBURA PPTO C | 564357 | M - 162 | T310200000 | Concreto | Recalce pilotes T4 | 2026-05-25 | 2026-06-03 | 2026-06-22 | 2026-06-22 | 2-Cónica y dividida | 28 | 100 |  | 31.5 | 7853.982 | 364.3 | 473.2 | 46.4 | 147.3 | 132
27914 - ALBURA PPTO C | 564357 | M - 162 | T310200000 | Concreto | Recalce pilotes T4 | 2026-05-25 | 2026-06-03 | 2026-06-22 | 2026-06-22 | 2-Cónica y dividida | 28 | 100 |  | 31.5 | 7853.982 | 355.9 | 461.9 | 45.3 | 143.8 | 132
27914 - ALBURA PPTO C | 564357 | M - 161 | T2102000000 | Concreto | Pilote plataforma # 79 | 2026-05-23 | 2026-06-03 | 2026-06-20 | 2026-06-22 | 2-Cónica y dividida | 28 | 101 |  | 21 | 8011.847 | 270.8 | 344.7 | 33.8 | 161 | 132
27914 - ALBURA PPTO C | 564357 | M - 161 | T2102000000 | Concreto | Pilote plataforma # 79 | 2026-05-23 | 2026-06-03 | 2026-06-20 | 2026-06-22 | 2-Cónica y dividida | 28 | 100 |  | 21 | 7853.982 | 268.5 | 348.7 | 34.2 | 162.9 | 132
27914 - ALBURA PPTO C | 564357 | M - 161 | T2102000000 | Concreto | Pilote plataforma # 79 | 2026-05-23 | 2026-06-03 | 2026-06-20 | 2026-06-22 | 2-Cónica y dividida | 28 | 101 |  | 21 | 8011.847 | 266.5 | 339.6 | 33.3 | 158.6 | 132
27914 - ALBURA PPTO C | 564356 | 160 | No especificado | Concreto | Pilote #52 T3 | 2026-05-23 | 2026-05-28 | 2026-06-20 | 2026-06-22 | 2-Cónica y dividida | 28 | 100 |  | 31 | 7853.982 | 376.6 | 489.5 | 48 | 154.8 | 132
27914 - ALBURA PPTO C | 564356 | 160 | No especificado | Concreto | Pilote #52 T3 | 2026-05-23 | 2026-05-28 | 2026-06-20 | 2026-06-22 | 2-Cónica y dividida | 28 | 100 |  | 31 | 7853.982 | 381.5 | 495.6 | 48.6 | 156.8 | 132
27914 - ALBURA PPTO C | 564356 | 160 | No especificado | Concreto | Pilote #52 T3 | 2026-05-23 | 2026-05-28 | 2026-06-20 | 2026-06-22 | 2-Cónica y dividida | 28 | 100 |  | 31 | 7853.982 | 378.5 | 491.5 | 48.2 | 155.5 | 132
27914 - ALBURA PPTO C | 564356 | 159 | No especificado | Concreto | Pilote plataforma #94 | 2026-05-22 | 2026-05-28 | 2026-06-19 | 2026-06-19 | 2-Cónica y dividida | 28 | 100 |  | 21 | 7853.982 | 199.5 | 259 | 25.4 | 121 | 127
27914 - ALBURA PPTO C | 564356 | 159 | No especificado | Concreto | Pilote plataforma #94 | 2026-05-22 | 2026-05-28 | 2026-06-19 | 2026-06-19 | 2-Cónica y dividida | 28 | 100 |  | 21 | 7853.982 | 197.8 | 257 | 25.2 | 120 | 127
27914 - ALBURA PPTO C | 564356 | 159 | No especificado | Concreto | Pilote plataforma #94 | 2026-05-22 | 2026-05-28 | 2026-06-19 | 2026-06-19 | 2-Cónica y dividida | 28 | 100 |  | 21 | 7853.982 | 195.8 | 253.9 | 24.9 | 118.6 | 127
27914 - ALBURA PPTO C | 564356 | 158 | No especificado | Concreto | Pilote #13 T3 | 2026-05-22 | 2026-05-28 | 2026-06-19 | 2026-06-19 | 2-Cónica y dividida | 28 | 100 |  | 31 | 7853.982 | 317.8 | 413 | 40.5 | 130.6 | 127
27914 - ALBURA PPTO C | 564356 | 158 | No especificado | Concreto | Pilote #13 T3 | 2026-05-22 | 2026-05-28 | 2026-06-19 | 2026-06-19 | 2-Cónica y dividida | 28 | 100 |  | 31 | 7853.982 | 315.8 | 409.9 | 40.2 | 129.7 | 127
27914 - ALBURA PPTO C | 564356 | 158 | No especificado | Concreto | Pilote #13 T3 | 2026-05-22 | 2026-05-28 | 2026-06-19 | 2026-06-19 | 2-Cónica y dividida | 28 | 100 |  | 31 | 7853.982 | 312.8 | 405.8 | 39.8 | 128.4 | 127
27914 - ALBURA PPTO C | 564356 | 157 | No especificado | Concreto | Pilote plataforma #88 | 2026-05-21 | 2026-05-28 | 2026-06-18 | 2026-06-19 | 2-Cónica y dividida | 28 | 100 |  | 21 | 7853.982 | 205.8 | 267.2 | 26.2 | 124.8 | 127
27914 - ALBURA PPTO C | 564356 | 157 | No especificado | Concreto | Pilote plataforma #88 | 2026-05-21 | 2026-05-28 | 2026-06-18 | 2026-06-19 | 2-Cónica y dividida | 28 | 100 |  | 21 | 7853.982 | 212.8 | 276.3 | 27.1 | 129 | 127
27914 - ALBURA PPTO C | 564356 | 157 | No especificado | Concreto | Pilote plataforma #88 | 2026-05-21 | 2026-05-28 | 2026-06-18 | 2026-06-19 | 2-Cónica y dividida | 28 | 100 |  | 21 | 7853.982 | 210.8 | 273.3 | 26.8 | 127.6 | 127
27914 - ALBURA PPTO C | 564356 | 156 | No especificado | Concreto | Pilote #68 T3 | 2026-05-21 | 2026-05-28 | 2026-06-18 | 2026-06-19 | 2-Cónica y dividida | 28 | 100 |  | 31 | 7853.982 | 305.8 | 396.7 | 38.9 | 125.5 | 127
27914 - ALBURA PPTO C | 564356 | 156 | No especificado | Concreto | Pilote #68 T3 | 2026-05-21 | 2026-05-28 | 2026-06-18 | 2026-06-19 | 2-Cónica y dividida | 28 | 100 |  | 31 | 7853.982 | 302.5 | 392.6 | 38.5 | 124.2 | 127
27914 - ALBURA PPTO C | 564356 | 156 | No especificado | Concreto | Pilote #68 T3 | 2026-05-21 | 2026-05-28 | 2026-06-18 | 2026-06-19 | 2-Cónica y dividida | 28 | 100 |  | 31 | 7853.982 | 300.8 | 390.6 | 38.3 | 123.5 | 127
27914 - ALBURA PPTO C | 564356 | 155 | No especificado | Concreto | Pilote #31 T3 | 2026-05-21 | 2026-05-28 | 2026-06-18 | 2026-06-19 | 2-Cónica y dividida | 28 | 100 |  | 31 | 7853.982 | 365.5 | 474.2 | 46.5 | 150 | 127
27914 - ALBURA PPTO C | 564356 | 155 | No especificado | Concreto | Pilote #31 T3 | 2026-05-21 | 2026-05-28 | 2026-06-18 | 2026-06-19 | 2-Cónica y dividida | 28 | 100 |  | 31 | 7853.982 | 363.5 | 472.1 | 46.3 | 149.4 | 127
27914 - ALBURA PPTO C | 564356 | 155 | No especificado | Concreto | Pilote #31 T3 | 2026-05-21 | 2026-05-28 | 2026-06-18 | 2026-06-19 | 2-Cónica y dividida | 28 | 100 |  | 31 | 7853.982 | 361.5 | 469.1 | 46 | 148.4 | 127
27914 - ALBURA PPTO C | 564356 | 154 | No especificado | Concreto | Pilote #46 T3 | 2026-05-20 | 2026-05-28 | 2026-06-17 | 2026-06-19 | 2-Cónica y dividida | 28 | 101 |  | 31 | 8011.847 | 357 | 454.8 | 44.6 | 143.9 | 126
27914 - ALBURA PPTO C | 564356 | 154 | No especificado | Concreto | Pilote #46 T3 | 2026-05-20 | 2026-05-28 | 2026-06-17 | 2026-06-19 | 2-Cónica y dividida | 28 | 100 |  | 31 | 7853.982 | 355.9 | 461.9 | 45.3 | 146.1 | 126
27914 - ALBURA PPTO C | 564356 | 154 | No especificado | Concreto | Pilote #46 T3 | 2026-05-20 | 2026-05-28 | 2026-06-17 | 2026-06-19 | 2-Cónica y dividida | 28 | 101 |  | 31 | 8011.847 | 352.8 | 448.7 | 44 | 141.9 | 126
27914 - ALBURA PPTO C | 564356 | 153 | No especificado | Concreto | Pilote plataforma #57,101 | 2026-05-20 | 2026-05-28 | 2026-06-17 | 2026-06-19 | 2-Cónica y dividida | 28 | 100 |  | 21 | 7853.982 | 237.5 | 308 | 30.2 | 143.8 | 126
27914 - ALBURA PPTO C | 564356 | 153 | No especificado | Concreto | Pilote plataforma #57,101 | 2026-05-20 | 2026-05-28 | 2026-06-17 | 2026-06-19 | 2-Cónica y dividida | 28 | 101 |  | 21 | 8011.847 | 235.8 | 299.8 | 29.4 | 140 | 126
27914 - ALBURA PPTO C | 564356 | 153 | No especificado | Concreto | Pilote plataforma #57,101 | 2026-05-20 | 2026-05-28 | 2026-06-17 | 2026-06-19 | 2-Cónica y dividida | 28 | 100 |  | 21 | 7853.982 | 232.9 | 302.9 | 29.7 | 141.4 | 126
27914 - ALBURA PPTO C | 564356 | 152 | No especificado | Concreto | Pilote plataforma #62 | 2026-05-19 | 2026-05-28 | 2026-06-16 | 2026-06-19 | 2-Cónica y dividida | 28 | 100 |  | 21 | 7853.982 | 222.9 | 289.6 | 28.4 | 135.2 | 126
27914 - ALBURA PPTO C | 564356 | 152 | No especificado | Concreto | Pilote plataforma #62 | 2026-05-19 | 2026-05-28 | 2026-06-16 | 2026-06-19 | 2-Cónica y dividida | 28 | 100 |  | 21 | 7853.982 | 220.3 | 285.5 | 28 | 133.3 | 126
27914 - ALBURA PPTO C | 564356 | 152 | No especificado | Concreto | Pilote plataforma #62 | 2026-05-19 | 2026-05-28 | 2026-06-16 | 2026-06-19 | 2-Cónica y dividida | 28 | 100 |  | 21 | 7853.982 | 219.6 | 285.5 | 28 | 133.3 | 126
27914 - ALBURA PPTO C | 564341 | 197 | No especificado | Concreto | Pilote plataforma # 44 | 2026-06-10 | 2026-06-10 | 2026-06-24 | 2026-06-24 | 3-Columnar | 14 | 101 |  | 21 | 8011.847 | 200.2 | 254.9 | 25 | 119 | 138
27914 - ALBURA PPTO C | 564341 | 197 | No especificado | Concreto | Pilote plataforma # 44 | 2026-06-10 | 2026-06-10 | 2026-06-24 | 2026-06-24 | 3-Columnar | 14 | 101 |  | 21 | 8011.847 | 196.1 | 249.8 | 24.5 | 116.7 | 138
27914 - ALBURA PPTO C | 564341 | 197 | No especificado | Concreto | Pilote plataforma # 44 | 2026-06-10 | 2026-06-10 | 2026-06-24 | 2026-06-24 | 3-Columnar | 14 | 102 |  | 21 | 8171.282 | 205.3 | 255.9 | 25.1 | 119.5 | 138
27914 - ALBURA PPTO C | 564341 | 197 | No especificado | Concreto | Pilote plataforma # 44 | 2026-06-10 | 2026-06-10 | 2026-06-17 | 2026-06-20 | 3-Columnar | 7 | 101 |  | 21 | 8011.847 | 162.8 | 207 | 20.3 | 96.7 | 131
27914 - ALBURA PPTO C | 564341 | 197 | No especificado | Concreto | Pilote plataforma # 44 | 2026-06-10 | 2026-06-10 | 2026-06-17 | 2026-06-20 | 3-Columnar | 7 | 102 |  | 21 | 8171.282 | 172.1 | 215.2 | 21.1 | 100.5 | 131
27914 - ALBURA PPTO C | 564341 | 197 | No especificado | Concreto | Pilote plataforma # 44 | 2026-06-10 | 2026-06-10 | 2026-06-17 | 2026-06-20 | 3-Columnar | 7 | 101 |  | 21 | 8011.847 | 166.7 | 212.1 | 20.8 | 99 | 131
27914 - ALBURA PPTO C | 564341 | 196 | No especificado | Concreto | Pilote plataforma # 69 # 31 | 2026-06-09 | 2026-06-10 | 2026-06-23 | 2026-06-23 | 3-Columnar | 14 | 102 |  | 21 | 8171.282 | 202.3 | 252.9 | 24.8 | 118.1 | 136
27914 - ALBURA PPTO C | 564341 | 196 | No especificado | Concreto | Pilote plataforma # 69 # 31 | 2026-06-09 | 2026-06-10 | 2026-06-23 | 2026-06-23 | 3-Columnar | 14 | 101 |  | 21 | 8011.847 | 193.3 | 245.8 | 24.1 | 114.8 | 136
27914 - ALBURA PPTO C | 564341 | 196 | No especificado | Concreto | Pilote plataforma # 69 # 31 | 2026-06-09 | 2026-06-10 | 2026-06-23 | 2026-06-23 | 3-Columnar | 14 | 102 |  | 21 | 8171.282 | 205.9 | 257 | 25.2 | 120 | 136
27914 - ALBURA PPTO C | 564341 | 196 | No especificado | Concreto | Pilote plataforma # 69 # 31 | 2026-06-09 | 2026-06-10 | 2026-06-16 | 2026-06-19 | 3-Columnar | 7 | 102 |  | 21 | 8171.282 | 185.1 | 231.5 | 22.7 | 108.1 | 129
27914 - ALBURA PPTO C | 564341 | 196 | No especificado | Concreto | Pilote plataforma # 69 # 31 | 2026-06-09 | 2026-06-10 | 2026-06-16 | 2026-06-19 | 3-Columnar | 7 | 101 |  | 21 | 8011.847 | 176.3 | 224.3 | 22 | 104.8 | 129
27914 - ALBURA PPTO C | 564341 | 196 | No especificado | Concreto | Pilote plataforma # 69 # 31 | 2026-06-09 | 2026-06-10 | 2026-06-16 | 2026-06-19 | 3-Columnar | 7 | 101 |  | 21 | 8011.847 | 170.1 | 216.2 | 21.2 | 101 | 129
27914 - ALBURA PPTO C | 564341 | 195 | No especificado | Concreto | Pilote # 19 - Torre 3 | 2026-06-06 | 2026-06-10 | 2026-06-20 | 2026-06-22 | 3-Columnar | 14 | 102 |  | 31 | 8171.282 | 285.2 | 355.9 | 34.9 | 112.6 | 133
27914 - ALBURA PPTO C | 564341 | 195 | No especificado | Concreto | Pilote # 19 - Torre 3 | 2026-06-06 | 2026-06-10 | 2026-06-20 | 2026-06-22 | 3-Columnar | 14 | 102 |  | 31 | 8171.282 | 279.2 | 348.7 | 34.2 | 110.3 | 133
27914 - ALBURA PPTO C | 564341 | 195 | No especificado | Concreto | Pilote # 19 - Torre 3 | 2026-06-06 | 2026-06-10 | 2026-06-20 | 2026-06-22 | 3-Columnar | 14 | 101 |  | 31 | 8011.847 | 274 | 348.7 | 34.2 | 110.3 | 133
27914 - ALBURA PPTO C | 564341 | 195 | No especificado | Concreto | Pilote # 19 - Torre 3 | 2026-06-06 | 2026-06-10 | 2026-06-13 | 2026-06-19 | 3-Columnar | 7 | 102 |  | 31 | 8171.282 | 269.4 | 336.5 | 33 | 106.5 | 128
27914 - ALBURA PPTO C | 564341 | 195 | No especificado | Concreto | Pilote # 19 - Torre 3 | 2026-06-06 | 2026-06-10 | 2026-06-13 | 2026-06-19 | 3-Columnar | 7 | 102 |  | 31 | 8171.282 | 266.3 | 332.4 | 32.6 | 105.2 | 128
27914 - ALBURA PPTO C | 564341 | 195 | No especificado | Concreto | Pilote # 19 - Torre 3 | 2026-06-06 | 2026-06-10 | 2026-06-13 | 2026-06-19 | 3-Columnar | 7 | 101 |  | 31 | 8011.847 | 258 | 328.3 | 32.2 | 103.9 | 128
27914 - ALBURA PPTO C | 564341 | 194 | No especificado | Concreto | Pilote plataforma # 27 # 67 | 2026-06-06 | 2026-06-10 | 2026-06-20 | 2026-06-22 | 3-Columnar | 14 | 102 |  | 21 | 8171.282 | 214.4 | 267.2 | 26.2 | 124.8 | 133
27914 - ALBURA PPTO C | 564341 | 194 | No especificado | Concreto | Pilote plataforma # 27 # 67 | 2026-06-06 | 2026-06-10 | 2026-06-20 | 2026-06-22 | 3-Columnar | 14 | 102 |  | 21 | 8171.282 | 215.3 | 268.2 | 26.3 | 125.2 | 133
27914 - ALBURA PPTO C | 564341 | 194 | No especificado | Concreto | Pilote plataforma # 27 # 67 | 2026-06-06 | 2026-06-10 | 2026-06-20 | 2026-06-22 | 3-Columnar | 14 | 101 |  | 21 | 8011.847 | 207.6 | 264.1 | 25.9 | 123.3 | 133
27914 - ALBURA PPTO C | 564341 | 194 | No especificado | Concreto | Pilote plataforma # 27 # 67 | 2026-06-06 | 2026-06-10 | 2026-06-13 | 2026-06-19 | 3-Columnar | 7 | 102 |  | 21 | 8171.282 | 201.2 | 250.9 | 24.6 | 117.1 | 128
27914 - ALBURA PPTO C | 564341 | 194 | No especificado | Concreto | Pilote plataforma # 27 # 67 | 2026-06-06 | 2026-06-10 | 2026-06-13 | 2026-06-19 | 3-Columnar | 7 | 102 |  | 21 | 8171.282 | 200 | 249.8 | 24.5 | 116.7 | 128
27914 - ALBURA PPTO C | 564341 | 194 | No especificado | Concreto | Pilote plataforma # 27 # 67 | 2026-06-06 | 2026-06-10 | 2026-06-13 | 2026-06-19 | 3-Columnar | 7 | 101 |  | 21 | 8011.847 | 192.7 | 245.8 | 24.1 | 114.8 | 128
27914 - ALBURA PPTO C | 564341 | 193 | No especificado | Concreto | Pilote # 39 - Torre 3 | 2026-06-05 | 2026-06-10 | 2026-06-19 | 2026-06-22 | 3-Columnar | 14 | 102 |  | 31 | 8171.282 | 312.6 | 390.6 | 38.3 | 123.5 | 133
27914 - ALBURA PPTO C | 564341 | 193 | No especificado | Concreto | Pilote # 39 - Torre 3 | 2026-06-05 | 2026-06-10 | 2026-06-19 | 2026-06-22 | 3-Columnar | 14 | 101 |  | 31 | 8011.847 | 289.5 | 368.1 | 36.1 | 116.5 | 133
27914 - ALBURA PPTO C | 564341 | 193 | No especificado | Concreto | Pilote # 39 - Torre 3 | 2026-06-05 | 2026-06-10 | 2026-06-19 | 2026-06-22 | 3-Columnar | 14 | 101 |  | 31 | 8011.847 | 300.4 | 382.4 | 37.5 | 121 | 133
27914 - ALBURA PPTO C | 564341 | 193 | No especificado | Concreto | Pilote # 39 - Torre 3 | 2026-06-05 | 2026-06-10 | 2026-06-12 | 2026-06-18 | 3-Columnar | 7 | 102 |  | 31 | 8171.282 | 260.6 | 325.3 | 31.9 | 102.9 | 124
27914 - ALBURA PPTO C | 564341 | 193 | No especificado | Concreto | Pilote # 39 - Torre 3 | 2026-06-05 | 2026-06-10 | 2026-06-12 | 2026-06-18 | 3-Columnar | 7 | 102 |  | 31 | 8171.282 | 256 | 319.2 | 31.3 | 101 | 124
27914 - ALBURA PPTO C | 564341 | 193 | No especificado | Concreto | Pilote # 39 - Torre 3 | 2026-06-05 | 2026-06-10 | 2026-06-12 | 2026-06-18 | 3-Columnar | 7 | 102 |  | 31 | 8171.282 | 255 | 318.2 | 31.2 | 100.6 | 124
27914 - ALBURA PPTO C | 564341 | 192 | No especificado | Concreto | Pilote # 34 - Torre 3 | 2026-06-05 | 2026-06-10 | 2026-06-19 | 2026-06-22 | 3-Columnar | 14 | 102 |  | 31 | 8171.282 | 327.2 | 407.9 | 40 | 129 | 133
27914 - ALBURA PPTO C | 564341 | 192 | No especificado | Concreto | Pilote # 34 - Torre 3 | 2026-06-05 | 2026-06-10 | 2026-06-19 | 2026-06-22 | 3-Columnar | 14 | 101 |  | 31 | 8011.847 | 314.5 | 400.7 | 39.3 | 126.8 | 133
27914 - ALBURA PPTO C | 564341 | 192 | No especificado | Concreto | Pilote # 34 - Torre 3 | 2026-06-05 | 2026-06-10 | 2026-06-19 | 2026-06-22 | 3-Columnar | 14 | 102 |  | 31 | 8171.282 | 333.4 | 416 | 40.8 | 131.6 | 133
27914 - ALBURA PPTO C | 564341 | 192 | No especificado | Concreto | Pilote # 34 - Torre 3 | 2026-06-05 | 2026-06-10 | 2026-06-12 | 2026-06-18 | 3-Columnar | 7 | 102 |  | 31 | 8171.282 | 257.7 | 321.2 | 31.5 | 101.6 | 124
27914 - ALBURA PPTO C | 564341 | 192 | No especificado | Concreto | Pilote # 34 - Torre 3 | 2026-06-05 | 2026-06-10 | 2026-06-12 | 2026-06-18 | 3-Columnar | 7 | 102 |  | 31 | 8171.282 | 255.6 | 319.2 | 31.3 | 101 | 124
27914 - ALBURA PPTO C | 564341 | 192 | No especificado | Concreto | Pilote # 34 - Torre 3 | 2026-06-05 | 2026-06-10 | 2026-06-12 | 2026-06-18 | 3-Columnar | 7 | 101 |  | 31 | 8011.847 | 250.2 | 318.2 | 31.2 | 100.6 | 124
27914 - ALBURA PPTO C | 561320 | 191 | No especificado | Concreto | Pilote plataforma # 8 # 48 # 82 | 2026-06-05 | 2026-06-10 | 2026-06-19 | 2026-06-22 | 3-Columnar | 14 | 102 |  | 21 | 8171.282 | 232.6 | 290.6 | 28.5 | 135.7 | 133
27914 - ALBURA PPTO C | 561320 | 191 | No especificado | Concreto | Pilote plataforma # 8 # 48 # 82 | 2026-06-05 | 2026-06-10 | 2026-06-19 | 2026-06-22 | 3-Columnar | 14 | 102 |  | 21 | 8171.282 | 237.8 | 296.7 | 29.1 | 138.6 | 133
27914 - ALBURA PPTO C | 561320 | 191 | No especificado | Concreto | Pilote plataforma # 8 # 48 # 82 | 2026-06-05 | 2026-06-10 | 2026-06-19 | 2026-06-22 | 3-Columnar | 14 | 102 |  | 21 | 8171.282 | 232 | 289.6 | 28.4 | 135.2 | 133
27914 - ALBURA PPTO C | 561320 | 191 | No especificado | Concreto | Pilote plataforma # 8 # 48 # 82 | 2026-06-05 | 2026-06-10 | 2026-06-12 | 2026-06-18 | 3-Columnar | 7 | 102 |  | 21 | 8171.282 | 186.2 | 232.5 | 22.8 | 108.6 | 124
27914 - ALBURA PPTO C | 561320 | 191 | No especificado | Concreto | Pilote plataforma # 8 # 48 # 82 | 2026-06-05 | 2026-06-10 | 2026-06-12 | 2026-06-18 | 3-Columnar | 7 | 102 |  | 21 | 8171.282 | 182.1 | 227.4 | 22.3 | 106.2 | 124
27914 - ALBURA PPTO C | 561320 | 191 | No especificado | Concreto | Pilote plataforma # 8 # 48 # 82 | 2026-06-05 | 2026-06-10 | 2026-06-12 | 2026-06-18 | 3-Columnar | 7 | 101 |  | 21 | 8011.847 | 180.4 | 229.4 | 22.5 | 107.1 | 124
27914 - ALBURA PPTO C | 561320 | 190 | No especificado | Concreto | Pilote # 17 - Torre 3 | 2026-06-04 | 2026-06-10 | 2026-06-18 | 2026-06-22 | 3-Columnar | 14 | 102 |  | 31 | 8171.282 | 343.7 | 429.3 | 42.1 | 135.8 | 133
27914 - ALBURA PPTO C | 561320 | 190 | No especificado | Concreto | Pilote # 17 - Torre 3 | 2026-06-04 | 2026-06-10 | 2026-06-18 | 2026-06-22 | 3-Columnar | 14 | 102 |  | 31 | 8171.282 | 343.7 | 429.3 | 42.1 | 135.8 | 133
27914 - ALBURA PPTO C | 561320 | 190 | No especificado | Concreto | Pilote # 17 - Torre 3 | 2026-06-04 | 2026-06-10 | 2026-06-18 | 2026-06-22 | 3-Columnar | 14 | 102 |  | 31 | 8171.282 | 340 | 424.2 | 41.6 | 134.2 | 133
27914 - ALBURA PPTO C | 561320 | 190 | No especificado | Concreto | Pilote # 17 - Torre 3 | 2026-06-04 | 2026-06-10 | 2026-06-11 | 2026-06-16 | 3-Columnar | 7 | 102 |  | 31 | 8171.282 | 323.6 | 403.8 | 39.6 | 127.7 | 118
27914 - ALBURA PPTO C | 561320 | 190 | No especificado | Concreto | Pilote # 17 - Torre 3 | 2026-06-04 | 2026-06-10 | 2026-06-11 | 2026-06-16 | 3-Columnar | 7 | 102 |  | 31 | 8171.282 | 323.7 | 403.8 | 39.6 | 127.7 | 118
27914 - ALBURA PPTO C | 561320 | 190 | No especificado | Concreto | Pilote # 17 - Torre 3 | 2026-06-04 | 2026-06-10 | 2026-06-11 | 2026-06-16 | 3-Columnar | 7 | 101 |  | 31 | 8011.847 | 310 | 394.6 | 38.7 | 124.8 | 118
27914 - ALBURA PPTO C | 561320 | 189 | No especificado | Concreto | Pilote # 53 - Torre 3 | 2026-06-04 | 2026-06-10 | 2026-06-18 | 2026-06-22 | 3-Columnar | 14 | 102 |  | 31 | 8171.282 | 320.3 | 399.7 | 39.2 | 126.5 | 133
27914 - ALBURA PPTO C | 561320 | 189 | No especificado | Concreto | Pilote # 53 - Torre 3 | 2026-06-04 | 2026-06-10 | 2026-06-18 | 2026-06-22 | 3-Columnar | 14 | 102 |  | 31 | 8171.282 | 314.6 | 392.6 | 38.5 | 124.2 | 133
27914 - ALBURA PPTO C | 561320 | 189 | No especificado | Concreto | Pilote # 53 - Torre 3 | 2026-06-04 | 2026-06-10 | 2026-06-18 | 2026-06-22 | 3-Columnar | 14 | 102 |  | 31 | 8171.282 | 318.4 | 397.7 | 39 | 125.8 | 133
27914 - ALBURA PPTO C | 561320 | 189 | No especificado | Concreto | Pilote # 53 - Torre 3 | 2026-06-04 | 2026-06-10 | 2026-06-11 | 2026-06-16 | 3-Columnar | 7 | 102 |  | 31 | 8171.282 | 300.3 | 375.3 | 36.8 | 118.7 | 118
27914 - ALBURA PPTO C | 561320 | 189 | No especificado | Concreto | Pilote # 53 - Torre 3 | 2026-06-04 | 2026-06-10 | 2026-06-11 | 2026-06-16 | 3-Columnar | 7 | 102 |  | 31 | 8171.282 | 294.6 | 368.1 | 36.1 | 116.5 | 118
27914 - ALBURA PPTO C | 561320 | 189 | No especificado | Concreto | Pilote # 53 - Torre 3 | 2026-06-04 | 2026-06-10 | 2026-06-11 | 2026-06-16 | 3-Columnar | 7 | 101 |  | 31 | 8011.847 | 278.4 | 353.8 | 34.7 | 111.9 | 118
27914 - ALBURA PPTO C | 561320 | 188 | No especificado | Concreto | Pilote plataforma # 38 # 75 # 20 | 2026-06-04 | 2026-06-10 | 2026-06-18 | 2026-06-22 | 3-Columnar | 14 | 102 |  | 21 | 8171.282 | 216.5 | 270.2 | 26.5 | 126.2 | 133
27914 - ALBURA PPTO C | 561320 | 188 | No especificado | Concreto | Pilote plataforma # 38 # 75 # 20 | 2026-06-04 | 2026-06-10 | 2026-06-18 | 2026-06-22 | 3-Columnar | 14 | 102 |  | 21 | 8171.282 | 218.2 | 272.3 | 26.7 | 127.1 | 133
27914 - ALBURA PPTO C | 561320 | 188 | No especificado | Concreto | Pilote plataforma # 38 # 75 # 20 | 2026-06-04 | 2026-06-10 | 2026-06-18 | 2026-06-22 | 3-Columnar | 14 | 101 |  | 21 | 8011.847 | 212.2 | 270.2 | 26.5 | 126.2 | 133
27914 - ALBURA PPTO C | 561320 | 188 | No especificado | Concreto | Pilote plataforma # 38 # 75 # 20 | 2026-06-04 | 2026-06-10 | 2026-06-11 | 2026-06-16 | 3-Columnar | 7 | 102 |  | 21 | 8171.282 | 192.5 | 240.7 | 23.6 | 112.4 | 118
27914 - ALBURA PPTO C | 561320 | 188 | No especificado | Concreto | Pilote plataforma # 38 # 75 # 20 | 2026-06-04 | 2026-06-10 | 2026-06-11 | 2026-06-16 | 3-Columnar | 7 | 102 |  | 21 | 8171.282 | 198.2 | 247.8 | 24.3 | 115.7 | 118
27914 - ALBURA PPTO C | 561320 | 188 | No especificado | Concreto | Pilote plataforma # 38 # 75 # 20 | 2026-06-04 | 2026-06-10 | 2026-06-11 | 2026-06-16 | 3-Columnar | 7 | 102 |  | 21 | 8171.282 | 192.2 | 239.6 | 23.5 | 111.9 | 118
27914 - ALBURA PPTO C | 561320 | 187 | No especificado | Concreto | Pilote # 16 - Torre 3 | 2026-06-03 | 2026-06-10 | 2026-06-17 | 2026-06-20 | 3-Columnar | 14 | 101 |  | 31 | 8011.847 | 331.7 | 422.2 | 41.4 | 133.5 | 131
27914 - ALBURA PPTO C | 561320 | 187 | No especificado | Concreto | Pilote # 16 - Torre 3 | 2026-06-03 | 2026-06-10 | 2026-06-17 | 2026-06-20 | 3-Columnar | 14 | 101 |  | 31 | 8011.847 | 323.3 | 412 | 40.4 | 130.3 | 131
27914 - ALBURA PPTO C | 561320 | 187 | No especificado | Concreto | Pilote # 16 - Torre 3 | 2026-06-03 | 2026-06-10 | 2026-06-17 | 2026-06-20 | 3-Columnar | 14 | 102 |  | 31 | 8171.282 | 328.6 | 409.9 | 40.2 | 129.7 | 131
27914 - ALBURA PPTO C | 561320 | 187 | No especificado | Concreto | Pilote # 16 - Torre 3 | 2026-06-03 | 2026-06-10 | 2026-06-10 | 2026-06-16 | 3-Columnar | 7 | 102 |  | 31 | 8171.282 | 311.9 | 389.5 | 38.2 | 123.2 | 117
27914 - ALBURA PPTO C | 561320 | 187 | No especificado | Concreto | Pilote # 16 - Torre 3 | 2026-06-03 | 2026-06-10 | 2026-06-10 | 2026-06-16 | 3-Columnar | 7 | 102 |  | 31 | 8171.282 | 316.3 | 394.6 | 38.7 | 124.8 | 117
27914 - ALBURA PPTO C | 561320 | 187 | No especificado | Concreto | Pilote # 16 - Torre 3 | 2026-06-03 | 2026-06-10 | 2026-06-10 | 2026-06-16 | 3-Columnar | 7 | 102 |  | 31 | 8171.282 | 322.5 | 402.8 | 39.5 | 127.4 | 117
27914 - ALBURA PPTO C | 561320 | 186 | No especificado | Concreto | Pilote # 64 - Torre 3 | 2026-06-03 | 2026-06-10 | 2026-06-17 | 2026-06-20 | 3-Columnar | 14 | 101 |  | 31 | 8011.847 | 320.2 | 407.9 | 40 | 129 | 131
27914 - ALBURA PPTO C | 561320 | 186 | No especificado | Concreto | Pilote # 64 - Torre 3 | 2026-06-03 | 2026-06-10 | 2026-06-17 | 2026-06-20 | 3-Columnar | 14 | 101 |  | 31 | 8011.847 | 324.6 | 413 | 40.5 | 130.6 | 131
27914 - ALBURA PPTO C | 561320 | 186 | No especificado | Concreto | Pilote # 64 - Torre 3 | 2026-06-03 | 2026-06-10 | 2026-06-17 | 2026-06-20 | 3-Columnar | 14 | 102 |  | 31 | 8171.282 | 329.5 | 410.9 | 40.3 | 130 | 131
27914 - ALBURA PPTO C | 561320 | 186 | No especificado | Concreto | Pilote # 64 - Torre 3 | 2026-06-03 | 2026-06-10 | 2026-06-10 | 2026-06-16 | 3-Columnar | 7 | 101 |  | 31 | 8011.847 | 296.5 | 377.3 | 37 | 119.4 | 117
27914 - ALBURA PPTO C | 561320 | 186 | No especificado | Concreto | Pilote # 64 - Torre 3 | 2026-06-03 | 2026-06-10 | 2026-06-10 | 2026-06-16 | 3-Columnar | 7 | 102 |  | 31 | 8171.282 | 314.8 | 392.6 | 38.5 | 124.2 | 117
27914 - ALBURA PPTO C | 561320 | 186 | No especificado | Concreto | Pilote # 64 - Torre 3 | 2026-06-03 | 2026-06-10 | 2026-06-10 | 2026-06-16 | 3-Columnar | 7 | 102 |  | 31 | 8171.282 | 313.1 | 390.6 | 38.3 | 123.5 | 117
27914 - ALBURA PPTO C | 563119 | 185 | No especificado | Concreto | Pilote plataforma # 7 # 8 | 2026-06-03 | 2026-06-10 | 2026-06-17 | 2026-06-20 | 3-Columnar | 14 | 102 |  | 21 | 8171.282 | 237.8 | 296.7 | 29.1 | 138.6 | 131
27914 - ALBURA PPTO C | 563119 | 185 | No especificado | Concreto | Pilote plataforma # 7 # 8 | 2026-06-03 | 2026-06-10 | 2026-06-17 | 2026-06-20 | 3-Columnar | 14 | 102 |  | 21 | 8171.282 | 231.9 | 289.6 | 28.4 | 135.2 | 131
27914 - ALBURA PPTO C | 563119 | 185 | No especificado | Concreto | Pilote plataforma # 7 # 8 | 2026-06-03 | 2026-06-10 | 2026-06-17 | 2026-06-20 | 3-Columnar | 14 | 102 |  | 21 | 8171.282 | 237.6 | 296.7 | 29.1 | 138.6 | 131
27914 - ALBURA PPTO C | 563119 | 185 | No especificado | Concreto | Pilote plataforma # 7 # 8 | 2026-06-03 | 2026-06-10 | 2026-06-10 | 2026-06-16 | 3-Columnar | 7 | 101 |  | 21 | 8011.847 | 200 | 254.9 | 25 | 119 | 117
27914 - ALBURA PPTO C | 563119 | 185 | No especificado | Concreto | Pilote plataforma # 7 # 8 | 2026-06-03 | 2026-06-10 | 2026-06-10 | 2026-06-16 | 3-Columnar | 7 | 102 |  | 21 | 8171.282 | 210.7 | 263.1 | 25.8 | 122.9 | 117
27914 - ALBURA PPTO C | 563119 | 185 | No especificado | Concreto | Pilote plataforma # 7 # 8 | 2026-06-03 | 2026-06-10 | 2026-06-10 | 2026-06-16 | 3-Columnar | 7 | 102 |  | 21 | 8171.282 | 221.3 | 276.3 | 27.1 | 129 | 117
27914 - ALBURA PPTO C | 563119 | 184 | No especificado | Concreto | Pilote # 49 - Torre 3 | 2026-06-02 | 2026-06-10 | 2026-06-16 | 2026-06-19 | 3-Columnar | 14 | 101 |  | 31 | 8011.847 | 291.3 | 371.2 | 36.4 | 117.4 | 130
27914 - ALBURA PPTO C | 563119 | 184 | No especificado | Concreto | Pilote # 49 - Torre 3 | 2026-06-02 | 2026-06-10 | 2026-06-16 | 2026-06-19 | 3-Columnar | 14 | 102 |  | 31 | 8171.282 | 295.3 | 368.1 | 36.1 | 116.5 | 130
27914 - ALBURA PPTO C | 563119 | 184 | No especificado | Concreto | Pilote # 49 - Torre 3 | 2026-06-02 | 2026-06-10 | 2026-06-16 | 2026-06-19 | 3-Columnar | 14 | 102 |  | 31 | 8171.282 | 293.1 | 366.1 | 35.9 | 115.8 | 130
27914 - ALBURA PPTO C | 563119 | 184 | No especificado | Concreto | Pilote # 49 - Torre 3 | 2026-06-02 | 2026-06-10 | 2026-06-09 | 2026-06-12 | 3-Columnar | 7 | 102 |  | 31 | 8171.282 | 263.1 | 328.3 | 32.2 | 103.9 | 116
27914 - ALBURA PPTO C | 563119 | 184 | No especificado | Concreto | Pilote # 49 - Torre 3 | 2026-06-02 | 2026-06-10 | 2026-06-09 | 2026-06-12 | 3-Columnar | 7 | 101 |  | 31 | 8011.847 | 250.3 | 318.2 | 31.2 | 100.6 | 116
27914 - ALBURA PPTO C | 563119 | 184 | No especificado | Concreto | Pilote # 49 - Torre 3 | 2026-06-02 | 2026-06-10 | 2026-06-09 | 2026-06-12 | 3-Columnar | 7 | 101 |  | 31 | 8011.847 | 245.5 | 312 | 30.6 | 98.7 | 116
27914 - ALBURA PPTO C | 563119 | 183 | No especificado | Concreto | Pilote # 27 - Torre 3 | 2026-06-02 | 2026-06-10 | 2026-06-16 | 2026-06-19 | 3-Columnar | 14 | 102 |  | 31 | 8171.282 | 295.2 | 368.1 | 36.1 | 116.5 | 130
27914 - ALBURA PPTO C | 563119 | 183 | No especificado | Concreto | Pilote # 27 - Torre 3 | 2026-06-02 | 2026-06-10 | 2026-06-16 | 2026-06-19 | 3-Columnar | 14 | 102 |  | 31 | 8171.282 | 290.2 | 362 | 35.5 | 114.5 | 130
27914 - ALBURA PPTO C | 563119 | 183 | No especificado | Concreto | Pilote # 27 - Torre 3 | 2026-06-02 | 2026-06-10 | 2026-06-16 | 2026-06-19 | 3-Columnar | 14 | 101 |  | 31 | 8011.847 | 281.8 | 358.9 | 35.2 | 113.5 | 130
27914 - ALBURA PPTO C | 563119 | 183 | No especificado | Concreto | Pilote # 27 - Torre 3 | 2026-06-02 | 2026-06-10 | 2026-06-09 | 2026-06-12 | 3-Columnar | 7 | 102 |  | 31 | 8171.282 | 268.3 | 334.5 | 32.8 | 105.8 | 116
27914 - ALBURA PPTO C | 563119 | 183 | No especificado | Concreto | Pilote # 27 - Torre 3 | 2026-06-02 | 2026-06-10 | 2026-06-09 | 2026-06-12 | 3-Columnar | 7 | 101 |  | 31 | 8011.847 | 260.1 | 331.4 | 32.5 | 104.8 | 116
27914 - ALBURA PPTO C | 563119 | 183 | No especificado | Concreto | Pilote # 27 - Torre 3 | 2026-06-02 | 2026-06-10 | 2026-06-09 | 2026-06-12 | 3-Columnar | 7 | 102 |  | 31 | 8171.282 | 269.8 | 336.5 | 33 | 106.5 | 116
27914 - ALBURA PPTO C | 563119 | 182 | No especificado | Concreto | Pilote plataforma # 83 # 68 # 45 | 2026-06-02 | 2026-06-10 | 2026-06-16 | 2026-06-19 | 3-Columnar | 14 | 102 |  | 21 | 8171.282 | 231.6 | 288.6 | 28.3 | 134.8 | 130
27914 - ALBURA PPTO C | 563119 | 182 | No especificado | Concreto | Pilote plataforma # 83 # 68 # 45 | 2026-06-02 | 2026-06-10 | 2026-06-16 | 2026-06-19 | 3-Columnar | 14 | 102 |  | 21 | 8171.282 | 225.5 | 281.4 | 27.6 | 131.4 | 130
27914 - ALBURA PPTO C | 563119 | 182 | No especificado | Concreto | Pilote plataforma # 83 # 68 # 45 | 2026-06-02 | 2026-06-10 | 2026-06-16 | 2026-06-19 | 3-Columnar | 14 | 102 |  | 21 | 8171.282 | 226.2 | 282.5 | 27.7 | 131.9 | 130
27914 - ALBURA PPTO C | 563119 | 182 | No especificado | Concreto | Pilote plataforma # 83 # 68 # 45 | 2026-06-02 | 2026-06-10 | 2026-06-09 | 2026-06-12 | 3-Columnar | 7 | 102 |  | 21 | 8171.282 | 193.3 | 241.7 | 23.7 | 112.9 | 116
27914 - ALBURA PPTO C | 563119 | 182 | No especificado | Concreto | Pilote plataforma # 83 # 68 # 45 | 2026-06-02 | 2026-06-10 | 2026-06-09 | 2026-06-12 | 3-Columnar | 7 | 101 |  | 21 | 8011.847 | 186.6 | 237.6 | 23.3 | 111 | 116
27914 - ALBURA PPTO C | 563119 | 182 | No especificado | Concreto | Pilote plataforma # 83 # 68 # 45 | 2026-06-02 | 2026-06-10 | 2026-06-09 | 2026-06-12 | 3-Columnar | 7 | 102 |  | 21 | 8171.282 | 195.4 | 243.7 | 23.9 | 113.8 | 116
27914 - ALBURA PPTO C | 563119 | 181 | No especificado | Concreto | Pilote plataforma # 21 # 25 | 2026-06-01 | 2026-06-10 | 2026-06-15 | 2026-06-19 | 3-Columnar | 14 | 101 |  | 21 | 8011.847 | 189.2 | 240.7 | 23.6 | 112.4 | 129
27914 - ALBURA PPTO C | 563119 | 181 | No especificado | Concreto | Pilote plataforma # 21 # 25 | 2026-06-01 | 2026-06-10 | 2026-06-15 | 2026-06-19 | 3-Columnar | 14 | 102 |  | 21 | 8171.282 | 203.1 | 253.9 | 24.9 | 118.6 | 129
27914 - ALBURA PPTO C | 563119 | 181 | No especificado | Concreto | Pilote plataforma # 21 # 25 | 2026-06-01 | 2026-06-10 | 2026-06-15 | 2026-06-19 | 3-Columnar | 14 | 102 |  | 21 | 8171.282 | 199.7 | 248.8 | 24.4 | 116.2 | 129
27914 - ALBURA PPTO C | 563119 | 181 | No especificado | Concreto | Pilote plataforma # 21 # 25 | 2026-06-01 | 2026-06-10 | 2026-06-08 | 2026-06-12 | 3-Columnar | 7 | 102 |  | 21 | 8171.282 | 186 | 232.5 | 22.8 | 108.6 | 116
27914 - ALBURA PPTO C | 563119 | 181 | No especificado | Concreto | Pilote plataforma # 21 # 25 | 2026-06-01 | 2026-06-10 | 2026-06-08 | 2026-06-12 | 3-Columnar | 7 | 102 |  | 21 | 8171.282 | 183 | 228.4 | 22.4 | 106.7 | 116
27914 - ALBURA PPTO C | 563119 | 181 | No especificado | Concreto | Pilote plataforma # 21 # 25 | 2026-06-01 | 2026-06-10 | 2026-06-08 | 2026-06-12 | 3-Columnar | 7 | 102 |  | 21 | 8171.282 | 186.7 | 232.5 | 22.8 | 108.6 | 116
27914 - ALBURA PPTO C | 563119 | 180 | No especificado | Concreto | Pilote # 35 - Torre 3 | 2026-06-01 | 2026-06-10 | 2026-06-15 | 2026-06-19 | 3-Columnar | 14 | 101 |  | 31 | 8011.847 | 277.2 | 352.8 | 34.6 | 111.6 | 129
27914 - ALBURA PPTO C | 563119 | 180 | No especificado | Concreto | Pilote # 35 - Torre 3 | 2026-06-01 | 2026-06-10 | 2026-06-15 | 2026-06-19 | 3-Columnar | 14 | 101 |  | 31 | 8011.847 | 287.4 | 366.1 | 35.9 | 115.8 | 129
27914 - ALBURA PPTO C | 563119 | 180 | No especificado | Concreto | Pilote # 35 - Torre 3 | 2026-06-01 | 2026-06-10 | 2026-06-15 | 2026-06-19 | 3-Columnar | 14 | 102 |  | 31 | 8171.282 | 291.8 | 364 | 35.7 | 115.2 | 129
27914 - ALBURA PPTO C | 563119 | 180 | No especificado | Concreto | Pilote # 35 - Torre 3 | 2026-06-01 | 2026-06-10 | 2026-06-08 | 2026-06-12 | 3-Columnar | 7 | 102 |  | 31 | 8171.282 | 269 | 335.5 | 32.9 | 106.1 | 116
27914 - ALBURA PPTO C | 563119 | 180 | No especificado | Concreto | Pilote # 35 - Torre 3 | 2026-06-01 | 2026-06-10 | 2026-06-08 | 2026-06-12 | 3-Columnar | 7 | 102 |  | 31 | 8171.282 | 273.7 | 341.6 | 33.5 | 108.1 | 116
27914 - ALBURA PPTO C | 563119 | 180 | No especificado | Concreto | Pilote # 35 - Torre 3 | 2026-06-01 | 2026-06-10 | 2026-06-08 | 2026-06-12 | 3-Columnar | 7 | 101 |  | 31 | 8011.847 | 267 | 339.6 | 33.3 | 107.4 | 116
27914 - ALBURA PPTO C | 563118 | 179 | Tremie | Concreto | Pilote # 04 - Torre 3 | 2026-05-30 | 2026-06-10 | 2026-06-13 | 2026-06-19 | 3-Columnar | 14 | 102 |  | 31 | 8171.282 | 286.7 | 357.9 | 35.1 | 113.2 | 128
27914 - ALBURA PPTO C | 563118 | 179 | Tremie | Concreto | Pilote # 04 - Torre 3 | 2026-05-30 | 2026-06-10 | 2026-06-13 | 2026-06-19 | 3-Columnar | 14 | 102 |  | 31 | 8171.282 | 290 | 362 | 35.5 | 114.5 | 128
27914 - ALBURA PPTO C | 563118 | 179 | Tremie | Concreto | Pilote # 04 - Torre 3 | 2026-05-30 | 2026-06-10 | 2026-06-13 | 2026-06-19 | 3-Columnar | 14 | 101 |  | 31 | 8011.847 | 275.2 | 349.8 | 34.3 | 110.6 | 128
27914 - ALBURA PPTO C | 563118 | 179 | Tremie | Concreto | Pilote # 04 - Torre 3 | 2026-05-30 | 2026-06-10 | 2026-06-06 | 2026-06-12 | 3-Columnar | 7 | 101 |  | 31 | 8011.847 | 248 | 316.1 | 31 | 100 | 115
27914 - ALBURA PPTO C | 563118 | 179 | Tremie | Concreto | Pilote # 04 - Torre 3 | 2026-05-30 | 2026-06-10 | 2026-06-06 | 2026-06-12 | 3-Columnar | 7 | 101 |  | 31 | 8011.847 | 245.9 | 313.1 | 30.7 | 99 | 115
27914 - ALBURA PPTO C | 563118 | 179 | Tremie | Concreto | Pilote # 04 - Torre 3 | 2026-05-30 | 2026-06-10 | 2026-06-06 | 2026-06-12 | 3-Columnar | 7 | 102 |  | 31 | 8171.282 | 260.1 | 324.3 | 31.8 | 102.6 | 115
27914 - ALBURA PPTO C | 563118 | 178 | Tremie | Concreto | Pilote plataforma # 83 | 2026-05-30 | 2026-06-10 | 2026-06-13 | 2026-06-19 | 3-Columnar | 14 | 102 |  | 21 | 8171.282 | 225.2 | 281.4 | 27.6 | 131.4 | 128
27914 - ALBURA PPTO C | 563118 | 178 | Tremie | Concreto | Pilote plataforma # 83 | 2026-05-30 | 2026-06-10 | 2026-06-13 | 2026-06-19 | 3-Columnar | 14 | 102 |  | 21 | 8171.282 | 227.5 | 283.5 | 27.8 | 132.4 | 128
27914 - ALBURA PPTO C | 563118 | 178 | Tremie | Concreto | Pilote plataforma # 83 | 2026-05-30 | 2026-06-10 | 2026-06-13 | 2026-06-19 | 3-Columnar | 14 | 102 |  | 21 | 8171.282 | 227.4 | 283.5 | 27.8 | 132.4 | 128
27914 - ALBURA PPTO C | 563118 | 178 | Tremie | Concreto | Pilote plataforma # 83 | 2026-05-30 | 2026-06-10 | 2026-06-06 | 2026-06-12 | 3-Columnar | 7 | 101 |  | 21 | 8011.847 | 201.5 | 257 | 25.2 | 120 | 115
27914 - ALBURA PPTO C | 563118 | 178 | Tremie | Concreto | Pilote plataforma # 83 | 2026-05-30 | 2026-06-10 | 2026-06-06 | 2026-06-12 | 3-Columnar | 7 | 101 |  | 21 | 8011.847 | 201.4 | 255.9 | 25.1 | 119.5 | 115
27914 - ALBURA PPTO C | 563118 | 178 | Tremie | Concreto | Pilote plataforma # 83 | 2026-05-30 | 2026-06-10 | 2026-06-06 | 2026-06-12 | 3-Columnar | 7 | 102 |  | 21 | 8171.282 | 210.3 | 262.1 | 25.7 | 122.4 | 115
27914 - ALBURA PPTO C | 563118 | 177 | Tremie | Concreto | Pilote plataforma # 19 # 24 | 2026-05-29 | 2026-06-10 | 2026-06-12 | 2026-06-19 | 3-Columnar | 14 | 102 |  | 21 | 8171.282 | 219.1 | 273.3 | 26.8 | 127.6 | 125
27914 - ALBURA PPTO C | 563118 | 177 | Tremie | Concreto | Pilote plataforma # 19 # 24 | 2026-05-29 | 2026-06-10 | 2026-06-12 | 2026-06-19 | 3-Columnar | 14 | 102 |  | 21 | 8171.282 | 222.3 | 277.4 | 27.2 | 129.5 | 125
27914 - ALBURA PPTO C | 563118 | 177 | Tremie | Concreto | Pilote plataforma # 19 # 24 | 2026-05-29 | 2026-06-10 | 2026-06-12 | 2026-06-19 | 3-Columnar | 14 | 102 |  | 21 | 8171.282 | 219 | 273.3 | 26.8 | 127.6 | 125
27914 - ALBURA PPTO C | 563118 | 177 | Tremie | Concreto | Pilote plataforma # 19 # 24 | 2026-05-29 | 2026-06-10 | 2026-06-05 | 2026-06-17 | 3-Columnar | 7 | 101 |  | 21 | 8011.847 | 167 | 212.1 | 20.8 | 99 | 120
27914 - ALBURA PPTO C | 563118 | 177 | Tremie | Concreto | Pilote plataforma # 19 # 24 | 2026-05-29 | 2026-06-10 | 2026-06-05 | 2026-06-17 | 3-Columnar | 7 | 102 |  | 21 | 8171.282 | 172.9 | 216.2 | 21.2 | 101 | 120
27914 - ALBURA PPTO C | 563118 | 177 | Tremie | Concreto | Pilote plataforma # 19 # 24 | 2026-05-29 | 2026-06-10 | 2026-06-05 | 2026-06-17 | 3-Columnar | 7 | 101 |  | 21 | 8011.847 | 169.3 | 215.2 | 21.1 | 100.5 | 120
27914 - ALBURA PPTO C | 563118 | 176 | Tremie | Concreto | Pilote plataforma # 19 - 24 | 2026-05-29 | 2026-06-10 | 2026-06-12 | 2026-06-19 | 3-Columnar | 14 | 101 |  | 21 | 8011.847 | 216.9 | 276.3 | 27.1 | 129 | 125
27914 - ALBURA PPTO C | 563118 | 176 | Tremie | Concreto | Pilote plataforma # 19 - 24 | 2026-05-29 | 2026-06-10 | 2026-06-12 | 2026-06-19 | 3-Columnar | 14 | 101 |  | 21 | 8011.847 | 216 | 275.3 | 27 | 128.6 | 125
27914 - ALBURA PPTO C | 563118 | 176 | Tremie | Concreto | Pilote plataforma # 19 - 24 | 2026-05-29 | 2026-06-10 | 2026-06-12 | 2026-06-19 | 3-Columnar | 14 | 102 |  | 21 | 8171.282 | 223.6 | 279.4 | 27.4 | 130.5 | 125
27914 - ALBURA PPTO C | 563118 | 176 | Tremie | Concreto | Pilote plataforma # 19 - 24 | 2026-05-29 | 2026-06-10 | 2026-06-05 | 2026-06-17 | 3-Columnar | 7 | 102 |  | 21 | 8171.282 | 150 | 187.6 | 18.4 | 87.6 | 120
27914 - ALBURA PPTO C | 563118 | 176 | Tremie | Concreto | Pilote plataforma # 19 - 24 | 2026-05-29 | 2026-06-10 | 2026-06-05 | 2026-06-17 | 3-Columnar | 7 | 102 |  | 21 | 8171.282 | 151.4 | 188.6 | 18.5 | 88.1 | 120
27914 - ALBURA PPTO C | 563118 | 176 | Tremie | Concreto | Pilote plataforma # 19 - 24 | 2026-05-29 | 2026-06-10 | 2026-06-05 | 2026-06-17 | 3-Columnar | 7 | 101 |  | 21 | 8011.847 | 143.3 | 182.5 | 17.9 | 85.2 | 120
27914 - ALBURA PPTO C | 563118 | 175 | Tremie | Concreto | Pilote # 56 - Torre 3 | 2026-05-29 | 2026-06-10 | 2026-06-12 | 2026-06-19 | 3-Columnar | 14 | 101 |  | 31 | 8011.847 | 286.9 | 365.1 | 35.8 | 115.5 | 125
27914 - ALBURA PPTO C | 563118 | 175 | Tremie | Concreto | Pilote # 56 - Torre 3 | 2026-05-29 | 2026-06-10 | 2026-06-12 | 2026-06-19 | 3-Columnar | 14 | 102 |  | 31 | 8171.282 | 308.8 | 385.5 | 37.8 | 121.9 | 125
27914 - ALBURA PPTO C | 563118 | 175 | Tremie | Concreto | Pilote # 56 - Torre 3 | 2026-05-29 | 2026-06-10 | 2026-06-12 | 2026-06-19 | 3-Columnar | 14 | 102 |  | 31 | 8171.282 | 310.2 | 387.5 | 38 | 122.6 | 125
27914 - ALBURA PPTO C | 563118 | 175 | Tremie | Concreto | Pilote # 56 - Torre 3 | 2026-05-29 | 2026-06-10 | 2026-06-05 | 2026-06-17 | 3-Columnar | 7 | 102 |  | 31 | 8171.282 | 236.2 | 294.7 | 28.9 | 93.2 | 120
27914 - ALBURA PPTO C | 563118 | 175 | Tremie | Concreto | Pilote # 56 - Torre 3 | 2026-05-29 | 2026-06-10 | 2026-06-05 | 2026-06-17 | 3-Columnar | 7 | 102 |  | 31 | 8171.282 | 243.2 | 303.9 | 29.8 | 96.1 | 120
27914 - ALBURA PPTO C | 563118 | 175 | Tremie | Concreto | Pilote # 56 - Torre 3 | 2026-05-29 | 2026-06-10 | 2026-06-05 | 2026-06-17 | 3-Columnar | 7 | 101 |  | 31 | 8011.847 | 225.4 | 286.5 | 28.1 | 90.6 | 120
27914 - ALBURA PPTO C | 563118 | 174 | Tremie | Concreto | Pilote # 8 - Torre 3 | 2026-05-29 | 2026-06-10 | 2026-06-12 | 2026-06-19 | 3-Columnar | 14 | 101 |  | 31 | 8011.847 | 282.1 | 358.9 | 35.2 | 113.5 | 125
27914 - ALBURA PPTO C | 563118 | 174 | Tremie | Concreto | Pilote # 8 - Torre 3 | 2026-05-29 | 2026-06-10 | 2026-06-12 | 2026-06-19 | 3-Columnar | 14 | 102 |  | 31 | 8171.282 | 284.2 | 354.9 | 34.8 | 112.3 | 125
27914 - ALBURA PPTO C | 563118 | 174 | Tremie | Concreto | Pilote # 8 - Torre 3 | 2026-05-29 | 2026-06-10 | 2026-06-12 | 2026-06-19 | 3-Columnar | 14 | 102 |  | 31 | 8171.282 | 289.7 | 362 | 35.5 | 114.5 | 125
27914 - ALBURA PPTO C | 563118 | 174 | Tremie | Concreto | Pilote # 8 - Torre 3 | 2026-05-29 | 2026-06-10 | 2026-06-05 | 2026-06-17 | 3-Columnar | 7 | 101 |  | 31 | 8011.847 | 235.7 | 299.8 | 29.4 | 94.8 | 120
27914 - ALBURA PPTO C | 563118 | 174 | Tremie | Concreto | Pilote # 8 - Torre 3 | 2026-05-29 | 2026-06-10 | 2026-06-05 | 2026-06-17 | 3-Columnar | 7 | 102 |  | 31 | 8171.282 | 238.7 | 297.8 | 29.2 | 94.2 | 120
27914 - ALBURA PPTO C | 563118 | 174 | Tremie | Concreto | Pilote # 8 - Torre 3 | 2026-05-29 | 2026-06-10 | 2026-06-05 | 2026-06-17 | 3-Columnar | 7 | 102 |  | 31 | 8171.282 | 238.8 | 297.8 | 29.2 | 94.2 | 120
27914 - ALBURA PPTO C | 563117 | 173 | No especificado | Concreto | Pilote # 43 - Torre 3 | 2026-05-28 | 2026-06-10 | 2026-06-11 | 2026-06-16 | 3-Columnar | 14 | 102 |  | 31 | 8171.282 | 329 | 410.9 | 40.3 | 130 | 118
27914 - ALBURA PPTO C | 563117 | 173 | No especificado | Concreto | Pilote # 43 - Torre 3 | 2026-05-28 | 2026-06-10 | 2026-06-11 | 2026-06-16 | 3-Columnar | 14 | 101 |  | 31 | 8011.847 | 310.6 | 395.7 | 38.8 | 125.2 | 118
27914 - ALBURA PPTO C | 563117 | 173 | No especificado | Concreto | Pilote # 43 - Torre 3 | 2026-05-28 | 2026-06-10 | 2026-06-11 | 2026-06-16 | 3-Columnar | 14 | 101 |  | 31 | 8011.847 | 302.6 | 385.5 | 37.8 | 121.9 | 118
27914 - ALBURA PPTO C | 563117 | 173 | No especificado | Concreto | Pilote # 43 - Torre 3 | 2026-05-28 | 2026-06-10 | 2026-06-04 | 2026-06-12 | 3-Columnar | 7 | 101 |  | 31 | 8011.847 | 201 | 255.9 | 25.1 | 81 | 115
27914 - ALBURA PPTO C | 563117 | 173 | No especificado | Concreto | Pilote # 43 - Torre 3 | 2026-05-28 | 2026-06-10 | 2026-06-04 | 2026-06-12 | 3-Columnar | 7 | 102 |  | 31 | 8171.282 | 210.8 | 263.1 | 25.8 | 83.2 | 115
27914 - ALBURA PPTO C | 563117 | 173 | No especificado | Concreto | Pilote # 43 - Torre 3 | 2026-05-28 | 2026-06-10 | 2026-06-04 | 2026-06-12 | 3-Columnar | 7 | 101 |  | 31 | 8011.847 | 198.2 | 251.9 | 24.7 | 79.7 | 115
27914 - ALBURA PPTO C | 563117 | 172 | No especificado | Concreto | Pilote plataforma | 2026-05-28 | 2026-06-10 | 2026-06-11 | 2026-06-16 | 3-Columnar | 14 | 101 |  | 21 | 8011.847 | 193.7 | 246.8 | 24.2 | 115.2 | 118
27914 - ALBURA PPTO C | 563117 | 172 | No especificado | Concreto | Pilote plataforma | 2026-05-28 | 2026-06-10 | 2026-06-11 | 2026-06-16 | 3-Columnar | 14 | 101 |  | 21 | 8011.847 | 189.3 | 240.7 | 23.6 | 112.4 | 118
27914 - ALBURA PPTO C | 563117 | 172 | No especificado | Concreto | Pilote plataforma | 2026-05-28 | 2026-06-10 | 2026-06-11 | 2026-06-16 | 3-Columnar | 14 | 102 |  | 21 | 8171.282 | 201 | 250.9 | 24.6 | 117.1 | 118
27914 - ALBURA PPTO C | 563117 | 172 | No especificado | Concreto | Pilote plataforma | 2026-05-28 | 2026-06-10 | 2026-06-04 | 2026-06-12 | 3-Columnar | 7 | 101 |  | 21 | 8011.847 | 131.9 | 168.3 | 16.5 | 78.6 | 115
27914 - ALBURA PPTO C | 563117 | 172 | No especificado | Concreto | Pilote plataforma | 2026-05-28 | 2026-06-10 | 2026-06-04 | 2026-06-12 | 3-Columnar | 7 | 101 |  | 21 | 8011.847 | 131.5 | 167.2 | 16.4 | 78.1 | 115
27914 - ALBURA PPTO C | 563117 | 172 | No especificado | Concreto | Pilote plataforma | 2026-05-28 | 2026-06-10 | 2026-06-04 | 2026-06-12 | 3-Columnar | 7 | 102 |  | 21 | 8171.282 | 143.2 | 178.5 | 17.5 | 83.3 | 115
27914 - ALBURA PPTO C | 563117 | 171 | No especificado | Concreto | Recalce de pilote T4 | 2026-05-28 | 2026-06-10 | 2026-06-11 | 2026-06-16 | 3-Columnar | 14 | 102 |  | 31 | 8171.282 | 253 | 316.1 | 31 | 100 | 118
27914 - ALBURA PPTO C | 563117 | 171 | No especificado | Concreto | Recalce de pilote T4 | 2026-05-28 | 2026-06-10 | 2026-06-11 | 2026-06-16 | 3-Columnar | 14 | 102 |  | 31 | 8171.282 | 259 | 323.3 | 31.7 | 102.3 | 118
27914 - ALBURA PPTO C | 563117 | 171 | No especificado | Concreto | Recalce de pilote T4 | 2026-05-28 | 2026-06-10 | 2026-06-11 | 2026-06-16 | 3-Columnar | 14 | 102 |  | 31 | 8171.282 | 254.2 | 317.1 | 31.1 | 100.3 | 118
27914 - ALBURA PPTO C | 563117 | 171 | No especificado | Concreto | Recalce de pilote T4 | 2026-05-28 | 2026-06-10 | 2026-06-04 | 2026-06-12 | 3-Columnar | 7 | 102 |  | 31 | 8171.282 | 202.4 | 252.9 | 24.8 | 80 | 115
27914 - ALBURA PPTO C | 563117 | 171 | No especificado | Concreto | Recalce de pilote T4 | 2026-05-28 | 2026-06-10 | 2026-06-04 | 2026-06-12 | 3-Columnar | 7 | 102 |  | 31 | 8171.282 | 213.8 | 267.2 | 26.2 | 84.5 | 115
27914 - ALBURA PPTO C | 563117 | 171 | No especificado | Concreto | Recalce de pilote T4 | 2026-05-28 | 2026-06-10 | 2026-06-04 | 2026-06-12 | 3-Columnar | 7 | 102 |  | 31 | 8171.282 | 202.8 | 252.9 | 24.8 | 80 | 115
27914 - ALBURA PPTO C | 564355 | 151 | No Especificado | Concreto | Viga Guía | 2026-05-19 | 2026-05-27 | 2026-06-16 | 2026-06-17 | 2-Cónica y dividida | 28 | 101 |  | 21 | 8011.847 | 302 | 384.4 | 37.7 | 179.5 | 121
27914 - ALBURA PPTO C | 564355 | 151 | No Especificado | Concreto | Viga Guía | 2026-05-19 | 2026-05-27 | 2026-06-16 | 2026-06-17 | 2-Cónica y dividida | 28 | 101 |  | 21 | 8011.847 | 300.3 | 382.4 | 37.5 | 178.6 | 121
27914 - ALBURA PPTO C | 564355 | 151 | No Especificado | Concreto | Viga Guía | 2026-05-19 | 2026-05-27 | 2026-06-16 | 2026-06-17 | 2-Cónica y dividida | 28 | 100 |  | 21 | 7853.982 | 297.6 | 386.5 | 37.9 | 180.5 | 121
27914 - ALBURA PPTO C | 564355 | 150 | No Especificado | Concreto | Pilote Plataforma # 73 | 2026-05-16 | 2026-05-27 | 2026-06-13 | 2026-06-16 | 2-Cónica y dividida | 28 | 100 |  | 21 | 7853.982 | 231.8 | 300.8 | 29.5 | 140.5 | 119
27914 - ALBURA PPTO C | 564355 | 150 | No Especificado | Concreto | Pilote Plataforma # 73 | 2026-05-16 | 2026-05-27 | 2026-06-13 | 2026-06-16 | 2-Cónica y dividida | 28 | 101 |  | 21 | 8011.847 | 229.5 | 291.6 | 28.6 | 136.2 | 119
27914 - ALBURA PPTO C | 564355 | 150 | No Especificado | Concreto | Pilote Plataforma # 73 | 2026-05-16 | 2026-05-27 | 2026-06-13 | 2026-06-16 | 2-Cónica y dividida | 28 | 100 |  | 21 | 7853.982 | 227.8 | 295.7 | 29 | 138.1 | 119
27914 - ALBURA PPTO C | 564355 | 149 | No Especificado | Concreto | Viga Guía | 2026-05-16 | 2026-05-27 | 2026-06-13 | 2026-06-16 | 2-Cónica y dividida | 28 | 101 |  | 21 | 8011.847 | 207.8 | 264.1 | 25.9 | 123.3 | 119
27914 - ALBURA PPTO C | 564355 | 149 | No Especificado | Concreto | Viga Guía | 2026-05-16 | 2026-05-27 | 2026-06-13 | 2026-06-16 | 2-Cónica y dividida | 28 | 100 |  | 21 | 7853.982 | 205.9 | 267.2 | 26.2 | 124.8 | 119
27914 - ALBURA PPTO C | 564355 | 149 | No Especificado | Concreto | Viga Guía | 2026-05-16 | 2026-05-27 | 2026-06-13 | 2026-06-16 | 2-Cónica y dividida | 28 | 100 |  | 21 | 7853.982 | 202.8 | 263.1 | 25.8 | 122.9 | 119
27914 - ALBURA PPTO C | 564355 | 148 | No Especificado | Concreto | Pilote # 42 T3 | 2026-05-15 | 2026-05-27 | 2026-06-12 | 2026-06-12 | 2-Cónica y dividida | 28 | 101 |  | 31 | 8011.847 | 297.3 | 378.3 | 37.1 | 119.7 | 114
27914 - ALBURA PPTO C | 564355 | 148 | No Especificado | Concreto | Pilote # 42 T3 | 2026-05-15 | 2026-05-27 | 2026-06-12 | 2026-06-12 | 2-Cónica y dividida | 28 | 100 |  | 31 | 7853.982 | 290.5 | 377.3 | 37 | 119.4 | 114
27914 - ALBURA PPTO C | 564355 | 148 | No Especificado | Concreto | Pilote # 42 T3 | 2026-05-15 | 2026-05-27 | 2026-06-12 | 2026-06-12 | 2-Cónica y dividida | 28 | 101 |  | 31 | 8011.847 | 289.3 | 368.1 | 36.1 | 116.5 | 114
27914 - ALBURA PPTO C | 564355 | 147 | No Especificado | Concreto | Viga Guía | 2026-05-15 | 2026-05-27 | 2026-06-12 | 2026-06-12 | 2-Cónica y dividida | 28 | 101 |  | 31 | 8011.847 | 350.5 | 445.6 | 43.7 | 141 | 114
27914 - ALBURA PPTO C | 564355 | 147 | No Especificado | Concreto | Viga Guía | 2026-05-15 | 2026-05-27 | 2026-06-12 | 2026-06-12 | 2-Cónica y dividida | 28 | 100 |  | 31 | 7853.982 | 348.9 | 452.8 | 44.4 | 143.2 | 114
27914 - ALBURA PPTO C | 564355 | 147 | No Especificado | Concreto | Viga Guía | 2026-05-15 | 2026-05-27 | 2026-06-12 | 2026-06-12 | 2-Cónica y dividida | 28 | 100 |  | 31 | 7853.982 | 346.9 | 450.7 | 44.2 | 142.6 | 114
27914 - ALBURA PPTO C | 564355 | 146 | No Especificado | Concreto | Viga Guía | 2026-05-15 | 2026-05-27 | 2026-06-12 | 2026-06-12 | 5-Fractura extremos | 28 | 101 |  | 21 | 8011.847 | 299.8 | 381.4 | 37.4 | 178.1 | 114
27914 - ALBURA PPTO C | 564355 | 146 | No Especificado | Concreto | Viga Guía | 2026-05-15 | 2026-05-27 | 2026-06-12 | 2026-06-12 | 5-Fractura extremos | 28 | 101 |  | 21 | 8011.847 | 297.8 | 379.3 | 37.2 | 177.1 | 114
27914 - ALBURA PPTO C | 564355 | 146 | No Especificado | Concreto | Viga Guía | 2026-05-15 | 2026-05-27 | 2026-06-12 | 2026-06-12 | 5-Fractura extremos | 28 | 100 |  | 21 | 7853.982 | 295.8 | 384.4 | 37.7 | 179.5 | 114
27914 - ALBURA PPTO C | 564355 | 145 | No Especificado | Concreto | Viga Guía | 2026-05-14 | 2026-05-27 | 2026-06-11 | 2026-06-12 | 2-Cónica y dividida | 28 | 100 |  | 21 | 7853.982 | 305.8 | 396.7 | 38.9 | 185.2 | 114
27914 - ALBURA PPTO C | 564355 | 145 | No Especificado | Concreto | Viga Guía | 2026-05-14 | 2026-05-27 | 2026-06-11 | 2026-06-12 | 2-Cónica y dividida | 28 | 100 |  | 21 | 7853.982 | 303.8 | 394.6 | 38.7 | 184.3 | 114
27914 - ALBURA PPTO C | 564355 | 145 | No Especificado | Concreto | Viga Guía | 2026-05-14 | 2026-05-27 | 2026-06-11 | 2026-06-12 | 2-Cónica y dividida | 28 | 101 |  | 21 | 8011.847 | 301.5 | 383.4 | 37.6 | 179 | 114
27914 - ALBURA PPTO C | 564355 | 144 | No Especificado | Concreto | Pilote # 18 T3 | 2026-05-13 | 2026-05-27 | 2026-06-10 | 2026-06-10 | 2-Cónica y dividida | 28 | 100 |  | 31 | 7853.982 | 330.7 | 429.3 | 42.1 | 135.8 | 110
27914 - ALBURA PPTO C | 564355 | 144 | No Especificado | Concreto | Pilote # 18 T3 | 2026-05-13 | 2026-05-27 | 2026-06-10 | 2026-06-10 | 2-Cónica y dividida | 28 | 101 |  | 31 | 8011.847 | 328.1 | 418.1 | 41 | 132.3 | 110
27914 - ALBURA PPTO C | 564355 | 144 | No Especificado | Concreto | Pilote # 18 T3 | 2026-05-13 | 2026-05-27 | 2026-06-10 | 2026-06-10 | 2-Cónica y dividida | 28 | 100 |  | 31 | 7853.982 | 324.3 | 421.1 | 41.3 | 133.2 | 110
27914 - ALBURA PPTO C | 564355 | 143 | No Especificado | Concreto | Pilote # 55 T3 | 2026-05-13 | 2026-05-27 | 2026-06-10 | 2026-06-10 | 2-Cónica y dividida | 28 | 101 |  | 31 | 8011.847 | 337.1 | 429.3 | 42.1 | 135.8 | 110
27914 - ALBURA PPTO C | 564355 | 143 | No Especificado | Concreto | Pilote # 55 T3 | 2026-05-13 | 2026-05-27 | 2026-06-10 | 2026-06-10 | 2-Cónica y dividida | 28 | 100 |  | 31 | 7853.982 | 335.9 | 436.4 | 42.8 | 138.1 | 110
27914 - ALBURA PPTO C | 564355 | 143 | No Especificado | Concreto | Pilote # 55 T3 | 2026-05-13 | 2026-05-27 | 2026-06-10 | 2026-06-10 | 2-Cónica y dividida | 28 | 101 |  | 31 | 8011.847 | 331 | 421.1 | 41.3 | 133.2 | 110
27914 - ALBURA PPTO C | 564353 | 133 | No especificado | Concreto | Pilote plataforma #116 | 2026-05-09 | 2026-05-14 | 2026-06-06 | 2026-06-09 | 2-Cónica y dividida | 28 | 100 |  | 21 | 7853.982 | 248.8 | 323.3 | 31.7 | 151 | 109
27914 - ALBURA PPTO C | 564353 | 133 | No especificado | Concreto | Pilote plataforma #116 | 2026-05-09 | 2026-05-14 | 2026-06-06 | 2026-06-09 | 2-Cónica y dividida | 28 | 101 |  | 21 | 8011.847 | 246.8 | 314.1 | 30.8 | 146.7 | 109
27914 - ALBURA PPTO C | 564353 | 133 | No especificado | Concreto | Pilote plataforma #116 | 2026-05-09 | 2026-05-14 | 2026-06-06 | 2026-06-09 | 2-Cónica y dividida | 28 | 101 |  | 21 | 8011.847 | 244.9 | 312 | 30.6 | 145.7 | 109
27914 - ALBURA PPTO C | 564353 | 132 | No especificado | Concreto | Pilote #45 T3 | 2026-05-09 | 2026-05-14 | 2026-06-06 | 2026-06-09 | 2-Cónica y dividida | 28 | 100 |  | 31 | 7853.982 | 338.5 | 439.5 | 43.1 | 139 | 109
27914 - ALBURA PPTO C | 564353 | 132 | No especificado | Concreto | Pilote #45 T3 | 2026-05-09 | 2026-05-14 | 2026-06-06 | 2026-06-09 | 2-Cónica y dividida | 28 | 101 |  | 31 | 8011.847 | 336.9 | 429.3 | 42.1 | 135.8 | 109
27914 - ALBURA PPTO C | 564353 | 132 | No especificado | Concreto | Pilote #45 T3 | 2026-05-09 | 2026-05-14 | 2026-06-06 | 2026-06-09 | 2-Cónica y dividida | 28 | 100 |  | 31 | 7853.982 | 334.5 | 434.4 | 42.6 | 137.4 | 109
27914 - ALBURA PPTO C | 564353 | 131 | No especificado | Concreto | Pílote plataforma #107 ,78 | 2026-05-08 | 2026-05-14 | 2026-06-05 | 2026-06-05 | 2-Cónica y dividida | 28 | 100 |  | 21 | 7853.982 | 205.5 | 267.2 | 26.2 | 124.8 | 108
27914 - ALBURA PPTO C | 564353 | 131 | No especificado | Concreto | Pílote plataforma #107 ,78 | 2026-05-08 | 2026-05-14 | 2026-06-05 | 2026-06-05 | 2-Cónica y dividida | 28 | 101 |  | 21 | 8011.847 | 203.9 | 259 | 25.4 | 121 | 108
27914 - ALBURA PPTO C | 564353 | 131 | No especificado | Concreto | Pílote plataforma #107 ,78 | 2026-05-08 | 2026-05-14 | 2026-06-05 | 2026-06-05 | 2-Cónica y dividida | 28 | 100 |  | 21 | 7853.982 | 201.5 | 262.1 | 25.7 | 122.4 | 108
27914 - ALBURA PPTO C | 564353 | 130 | No especificado | Concreto | Viga guia | 2026-05-08 | 2026-05-14 | 2026-06-05 | 2026-06-05 | 5-Fractura extremos | 28 | 101 |  | 21 | 8011.847 | 257.8 | 328.3 | 32.2 | 153.3 | 108
27914 - ALBURA PPTO C | 564353 | 130 | No especificado | Concreto | Viga guia | 2026-05-08 | 2026-05-14 | 2026-06-05 | 2026-06-05 | 5-Fractura extremos | 28 | 100 |  | 21 | 7853.982 | 255.8 | 332.4 | 32.6 | 155.2 | 108
27914 - ALBURA PPTO C | 564353 | 130 | No especificado | Concreto | Viga guia | 2026-05-08 | 2026-05-14 | 2026-06-05 | 2026-06-05 | 5-Fractura extremos | 28 | 101 |  | 21 | 8011.847 | 253.5 | 322.2 | 31.6 | 150.5 | 108
27914 - ALBURA PPTO C | 564353 | 129 | No especificado | Concreto | Pilote #24 T3 | 2026-05-08 | 2026-05-14 | 2026-06-05 | 2026-06-05 | 2-Cónica y dividida | 28 | 100 |  | 31 | 7853.982 | 307.5 | 399.7 | 39.2 | 126.5 | 108
27914 - ALBURA PPTO C | 564353 | 129 | No especificado | Concreto | Pilote #24 T3 | 2026-05-08 | 2026-05-14 | 2026-06-05 | 2026-06-05 | 2-Cónica y dividida | 28 | 101 |  | 31 | 8011.847 | 305.8 | 389.5 | 38.2 | 123.2 | 108
27914 - ALBURA PPTO C | 564353 | 129 | No especificado | Concreto | Pilote #24 T3 | 2026-05-08 | 2026-05-14 | 2026-06-05 | 2026-06-05 | 2-Cónica y dividida | 28 | 100 |  | 31 | 7853.982 | 302.5 | 392.6 | 38.5 | 124.2 | 108
27914 - ALBURA PPTO C | 564353 | 128 | No especificado | Concreto | Pilote #69 T3 | 2026-05-07 | 2026-05-14 | 2026-06-04 | 2026-06-05 | 2-Cónica y dividida | 28 | 101 |  | 31 | 8011.847 | 345.8 | 440.5 | 43.2 | 139.4 | 108
27914 - ALBURA PPTO C | 564353 | 128 | No especificado | Concreto | Pilote #69 T3 | 2026-05-07 | 2026-05-14 | 2026-06-04 | 2026-06-05 | 2-Cónica y dividida | 28 | 100 |  | 31 | 7853.982 | 342.5 | 444.6 | 43.6 | 140.6 | 108
27914 - ALBURA PPTO C | 564353 | 128 | No especificado | Concreto | Pilote #69 T3 | 2026-05-07 | 2026-05-14 | 2026-06-04 | 2026-06-05 | 2-Cónica y dividida | 28 | 101 |  | 31 | 8011.847 | 340.9 | 433.4 | 42.5 | 137.1 | 108
27914 - ALBURA PPTO C | 564353 | 127 | No especificado | Concreto | Viga guia | 2026-05-07 | 2026-05-14 | 2026-06-04 | 2026-06-05 | 5-Fractura extremos | 28 | 100 |  | 21 | 7853.982 | 272.9 | 353.8 | 34.7 | 165.2 | 108
27914 - ALBURA PPTO C | 564353 | 127 | No especificado | Concreto | Viga guia | 2026-05-07 | 2026-05-14 | 2026-06-04 | 2026-06-05 | 5-Fractura extremos | 28 | 101 |  | 21 | 8011.847 | 270.6 | 344.7 | 33.8 | 161 | 108
27914 - ALBURA PPTO C | 564353 | 127 | No especificado | Concreto | Viga guia | 2026-05-07 | 2026-05-14 | 2026-06-04 | 2026-06-05 | 5-Fractura extremos | 28 | 100 |  | 21 | 7853.982 | 278.8 | 362 | 35.5 | 169 | 108
27914 - ALBURA PPTO C | 564353 | 126 | No especificado | Concreto | Viga guia | 2026-05-06 | 2026-05-14 | 2026-06-03 | 2026-06-03 | 2-Cónica y dividida | 28 | 101 |  | 21 | 8011.847 | 289.5 | 368.1 | 36.1 | 171.9 | 106
27914 - ALBURA PPTO C | 564353 | 126 | No especificado | Concreto | Viga guia | 2026-05-06 | 2026-05-14 | 2026-06-03 | 2026-06-03 | 2-Cónica y dividida | 28 | 100 |  | 21 | 7853.982 | 287.8 | 373.2 | 36.6 | 174.3 | 106
27914 - ALBURA PPTO C | 564353 | 126 | No especificado | Concreto | Viga guia | 2026-05-06 | 2026-05-14 | 2026-06-03 | 2026-06-03 | 2-Cónica y dividida | 28 | 101 |  | 21 | 8011.847 | 285.8 | 364 | 35.7 | 170 | 106
27914 - ALBURA PPTO C | 564353 | 125 | No especificado | Concreto | Pilote plataforma #87 | 2026-05-06 | 2026-05-14 | 2026-06-03 | 2026-06-03 | 2-Cónica y dividida | 28 | 101 |  | 21 | 8011.847 | 205.5 | 261 | 25.6 | 121.9 | 106
27914 - ALBURA PPTO C | 564353 | 125 | No especificado | Concreto | Pilote plataforma #87 | 2026-05-06 | 2026-05-14 | 2026-06-03 | 2026-06-03 | 2-Cónica y dividida | 28 | 100 |  | 21 | 7853.982 | 202.8 | 263.1 | 25.8 | 122.9 | 106
27914 - ALBURA PPTO C | 564353 | 125 | No especificado | Concreto | Pilote plataforma #87 | 2026-05-06 | 2026-05-14 | 2026-06-03 | 2026-06-03 | 2-Cónica y dividida | 28 | 101 |  | 21 | 8011.847 | 207.9 | 264.1 | 25.9 | 123.3 | 106
27914 - ALBURA PPTO C | 564352 | 124 | No Especificado | Concreto | Pilote #14 T3 | 2026-05-06 | 2026-05-14 | 2026-06-03 | 2026-06-03 | 2-Cónica y dividida | 28 | 100 |  | 31 | 7853.982 | 345.8 | 448.7 | 44 | 141.9 | 106
27914 - ALBURA PPTO C | 564352 | 124 | No Especificado | Concreto | Pilote #14 T3 | 2026-05-06 | 2026-05-14 | 2026-06-03 | 2026-06-03 | 2-Cónica y dividida | 28 | 101 |  | 31 | 8011.847 | 342.5 | 435.4 | 42.7 | 137.7 | 106
27914 - ALBURA PPTO C | 564352 | 124 | No Especificado | Concreto | Pilote #14 T3 | 2026-05-06 | 2026-05-14 | 2026-06-03 | 2026-06-03 | 2-Cónica y dividida | 28 | 100 |  | 31 | 7853.982 | 340.3 | 441.5 | 43.3 | 139.7 | 106
27914 - ALBURA PPTO C | 564352 | 123 | No Especificado | Concreto | Pilote Plataforma #102 | 2026-05-05 | 2026-05-14 | 2026-06-02 | 2026-06-02 | 2-Cónica y dividida | 28 | 100 |  | 21 | 7853.982 | 218.3 | 283.5 | 27.8 | 132.4 | 104
27914 - ALBURA PPTO C | 564352 | 123 | No Especificado | Concreto | Pilote Plataforma #102 | 2026-05-05 | 2026-05-14 | 2026-06-02 | 2026-06-02 | 2-Cónica y dividida | 28 | 101 |  | 21 | 8011.847 | 215.3 | 274.3 | 26.9 | 128.1 | 104
27914 - ALBURA PPTO C | 564352 | 123 | No Especificado | Concreto | Pilote Plataforma #102 | 2026-05-05 | 2026-05-14 | 2026-06-02 | 2026-06-02 | 2-Cónica y dividida | 28 | 100 |  | 21 | 7853.982 | 210.3 | 273.3 | 26.8 | 127.6 | 104
27914 - ALBURA PPTO C | 564352 | 122 | No Especificado | Concreto | Viga Guia Tramo 2 #23, 30, 43, 42, 28, 21 tramo 3 #8,14,T4 #17, 14,1 | 2026-05-05 | 2026-05-14 | 2026-06-02 | 2026-06-02 | 5-Fractura extremos | 28 | 100 |  | 21 | 7853.982 | 273.7 | 354.9 | 34.8 | 165.7 | 104
27914 - ALBURA PPTO C | 564352 | 122 | No Especificado | Concreto | Viga Guia Tramo 2 #23, 30, 43, 42, 28, 21 tramo 3 #8,14,T4 #17, 14,1 | 2026-05-05 | 2026-05-14 | 2026-06-02 | 2026-06-02 | 5-Fractura extremos | 28 | 101 |  | 21 | 8011.847 | 270.9 | 344.7 | 33.8 | 161 | 104
27914 - ALBURA PPTO C | 564352 | 122 | No Especificado | Concreto | Viga Guia Tramo 2 #23, 30, 43, 42, 28, 21 tramo 3 #8,14,T4 #17, 14,1 | 2026-05-05 | 2026-05-14 | 2026-06-02 | 2026-06-02 | 5-Fractura extremos | 28 | 100 |  | 21 | 7853.982 | 275.3 | 357.9 | 35.1 | 167.1 | 104
27914 - ALBURA PPTO C | 564352 | 121 | No Especificado | Concreto | Pilote #5 T3 | 2026-05-05 | 2026-05-14 | 2026-06-02 | 2026-06-02 | 2-Cónica y dividida | 28 | 100 |  | 31 | 7853.982 | 299.7 | 389.5 | 38.2 | 123.2 | 104
27914 - ALBURA PPTO C | 564352 | 121 | No Especificado | Concreto | Pilote #5 T3 | 2026-05-05 | 2026-05-14 | 2026-06-02 | 2026-06-02 | 2-Cónica y dividida | 28 | 100 |  | 31 | 7853.982 | 304.5 | 395.7 | 38.8 | 125.2 | 104
27914 - ALBURA PPTO C | 564352 | 121 | No Especificado | Concreto | Pilote #5 T3 | 2026-05-05 | 2026-05-14 | 2026-06-02 | 2026-06-02 | 2-Cónica y dividida | 28 | 101 |  | 31 | 8011.847 | 294.3 | 374.2 | 36.7 | 118.4 | 104
27914 - ALBURA PPTO C | 564352 | 120 | No Especificado | Concreto | Pilote #50 T3 | 2026-05-04 | 2026-05-14 | 2026-06-01 | 2026-06-02 | 2-Cónica y dividida | 28 | 100 |  | 31 | 7853.982 | 301.6 | 391.6 | 38.4 | 123.9 | 104
27914 - ALBURA PPTO C | 564352 | 120 | No Especificado | Concreto | Pilote #50 T3 | 2026-05-04 | 2026-05-14 | 2026-06-01 | 2026-06-02 | 2-Cónica y dividida | 28 | 100 |  | 31 | 7853.982 | 302.5 | 392.6 | 38.5 | 124.2 | 104
27914 - ALBURA PPTO C | 564352 | 120 | No Especificado | Concreto | Pilote #50 T3 | 2026-05-04 | 2026-05-14 | 2026-06-01 | 2026-06-02 | 2-Cónica y dividida | 28 | 101 |  | 31 | 8011.847 | 299 | 380.4 | 37.3 | 120.3 | 104
27914 - ALBURA PPTO C | 564352 | 119 | No Especificado | Concreto | Pilote #29 T3 | 2026-05-04 | 2026-05-14 | 2026-06-01 | 2026-06-02 | 2-Cónica y dividida | 28 | 100 |  | 31 | 7853.982 | 339.5 | 440.5 | 43.2 | 139.4 | 104
27914 - ALBURA PPTO C | 564352 | 119 | No Especificado | Concreto | Pilote #29 T3 | 2026-05-04 | 2026-05-14 | 2026-06-01 | 2026-06-02 | 2-Cónica y dividida | 28 | 100 |  | 31 | 7853.982 | 337.8 | 438.5 | 43 | 138.7 | 104
27914 - ALBURA PPTO C | 564352 | 119 | No Especificado | Concreto | Pilote #29 T3 | 2026-05-04 | 2026-05-14 | 2026-06-01 | 2026-06-02 | 2-Cónica y dividida | 28 | 101 |  | 31 | 8011.847 | 335.9 | 427.3 | 41.9 | 135.2 | 104
27914 - ALBURA PPTO C | 564352 | 118 | No Especificado | Concreto | Pilote Plataforma #108 | 2026-05-04 | 2026-05-14 | 2026-06-01 | 2026-06-02 | 2-Cónica y dividida | 28 | 100 |  | 21 | 7853.982 | 200.3 | 260 | 25.5 | 121.4 | 104
27914 - ALBURA PPTO C | 564352 | 118 | No Especificado | Concreto | Pilote Plataforma #108 | 2026-05-04 | 2026-05-14 | 2026-06-01 | 2026-06-02 | 2-Cónica y dividida | 28 | 101 |  | 21 | 8011.847 | 203.6 | 259 | 25.4 | 121 | 104
27914 - ALBURA PPTO C | 564352 | 118 | No Especificado | Concreto | Pilote Plataforma #108 | 2026-05-04 | 2026-05-14 | 2026-06-01 | 2026-06-02 | 2-Cónica y dividida | 28 | 100 |  | 21 | 7853.982 | 202.5 | 263.1 | 25.8 | 122.9 | 104
27914 - ALBURA PPTO C | 564352 | 117 | No Especificado | Concreto | Viga Guia Tramo 1 # 1,2,16,23,30,32 tramo 2 # 44, 9, 16 | 2026-05-04 | 2026-05-14 | 2026-06-01 | 2026-06-02 | 2-Cónica y dividida | 28 | 100 |  | 21 | 7853.982 | 191.4 | 248.8 | 24.4 | 116.2 | 104
27914 - ALBURA PPTO C | 564352 | 117 | No Especificado | Concreto | Viga Guia Tramo 1 # 1,2,16,23,30,32 tramo 2 # 44, 9, 16 | 2026-05-04 | 2026-05-14 | 2026-06-01 | 2026-06-02 | 2-Cónica y dividida | 28 | 101 |  | 21 | 8011.847 | 189.5 | 241.7 | 23.7 | 112.9 | 104
27914 - ALBURA PPTO C | 564352 | 117 | No Especificado | Concreto | Viga Guia Tramo 1 # 1,2,16,23,30,32 tramo 2 # 44, 9, 16 | 2026-05-04 | 2026-05-14 | 2026-06-01 | 2026-06-02 | 2-Cónica y dividida | 28 | 100 |  | 21 | 7853.982 | 197.9 | 257 | 25.2 | 120 | 104
27914 - ALBURA PPTO C | 564354 | 142 | No especificado | Concreto | Pilote plataforma # 77 | 2026-05-13 | 2026-05-20 | 2026-06-10 | 2026-06-10 | 2-Cónica y dividida | 28 | 100 |  | 21 | 7853.982 | 208.5 | 270.2 | 26.5 | 126.2 | 110
27914 - ALBURA PPTO C | 564354 | 142 | No especificado | Concreto | Pilote plataforma # 77 | 2026-05-13 | 2026-05-20 | 2026-06-10 | 2026-06-10 | 2-Cónica y dividida | 28 | 101 |  | 21 | 8011.847 | 206.9 | 263.1 | 25.8 | 122.9 | 110
27914 - ALBURA PPTO C | 564354 | 142 | No especificado | Concreto | Pilote plataforma # 77 | 2026-05-13 | 2026-05-20 | 2026-06-10 | 2026-06-10 | 2-Cónica y dividida | 28 | 100 |  | 21 | 7853.982 | 204.8 | 266.1 | 26.1 | 124.3 | 110
27914 - ALBURA PPTO C | 564354 | 141 | No especificado | Concreto | Viga guía | 2026-05-13 | 2026-05-20 | 2026-06-10 | 2026-06-10 | 5-Fractura extremos | 28 | 101 |  | 21 | 8011.847 | 240.8 | 306.9 | 30.1 | 143.3 | 110
27914 - ALBURA PPTO C | 564354 | 141 | No especificado | Concreto | Viga guía | 2026-05-13 | 2026-05-20 | 2026-06-10 | 2026-06-10 | 5-Fractura extremos | 28 | 100 |  | 21 | 7853.982 | 238.9 | 310 | 30.4 | 144.8 | 110
27914 - ALBURA PPTO C | 564354 | 141 | No especificado | Concreto | Viga guía | 2026-05-13 | 2026-05-20 | 2026-06-10 | 2026-06-10 | 5-Fractura extremos | 28 | 101 |  | 21 | 8011.847 | 236.2 | 300.8 | 29.5 | 140.5 | 110
27914 - ALBURA PPTO C | 564354 | 140 | No especificado | Concreto | Pilote # 33 T3 | 2026-05-12 | 2026-05-20 | 2026-06-09 | 2026-06-10 | 2-Cónica y dividida | 28 | 100 |  | 31 | 7853.982 | 294.9 | 382.4 | 37.5 | 121 | 110
27914 - ALBURA PPTO C | 564354 | 140 | No especificado | Concreto | Pilote # 33 T3 | 2026-05-12 | 2026-05-20 | 2026-06-09 | 2026-06-10 | 2-Cónica y dividida | 28 | 101 |  | 31 | 8011.847 | 292.6 | 372.2 | 36.5 | 117.7 | 110
27914 - ALBURA PPTO C | 564354 | 140 | No especificado | Concreto | Pilote # 33 T3 | 2026-05-12 | 2026-05-20 | 2026-06-09 | 2026-06-10 | 2-Cónica y dividida | 28 | 100 |  | 31 | 7853.982 | 290.3 | 377.3 | 37 | 119.4 | 110
27914 - ALBURA PPTO C | 564354 | 139 | No especificado | Concreto | Pilote plataforma # 14 | 2026-05-12 | 2026-05-20 | 2026-06-09 | 2026-06-10 | 2-Cónica y dividida | 28 | 101 |  | 21 | 8011.847 | 248.9 | 317.1 | 31.1 | 148.1 | 110
27914 - ALBURA PPTO C | 564354 | 139 | No especificado | Concreto | Pilote plataforma # 14 | 2026-05-12 | 2026-05-20 | 2026-06-09 | 2026-06-10 | 2-Cónica y dividida | 28 | 100 |  | 21 | 7853.982 | 250.3 | 325.3 | 31.9 | 151.9 | 110
27914 - ALBURA PPTO C | 564354 | 139 | No especificado | Concreto | Pilote plataforma # 14 | 2026-05-12 | 2026-05-20 | 2026-06-09 | 2026-06-10 | 2-Cónica y dividida | 28 | 101 |  | 21 | 8011.847 | 245.6 | 313.1 | 30.7 | 146.2 | 110
27914 - ALBURA PPTO C | 564354 | 138 | No especificado | Concreto | Viga guía | 2026-05-12 | 2026-05-20 | 2026-06-09 | 2026-06-10 | 2-Cónica y dividida | 28 | 100 |  | 21 | 7853.982 | 249.1 | 323.3 | 31.7 | 151 | 110
27914 - ALBURA PPTO C | 564354 | 138 | No especificado | Concreto | Viga guía | 2026-05-12 | 2026-05-20 | 2026-06-09 | 2026-06-10 | 2-Cónica y dividida | 28 | 101 |  | 21 | 8011.847 | 252.6 | 321.2 | 31.5 | 150 | 110
27914 - ALBURA PPTO C | 564354 | 138 | No especificado | Concreto | Viga guía | 2026-05-12 | 2026-05-20 | 2026-06-09 | 2026-06-10 | 2-Cónica y dividida | 28 | 100 |  | 21 | 7853.982 | 244.6 | 317.1 | 31.1 | 148.1 | 110
27914 - ALBURA PPTO C | 564354 | 137 | No especificado | Concreto | Pilote #52 T3 | 2026-05-11 | 2026-05-20 | 2026-06-08 | 2026-06-09 | 2-Cónica y dividida | 28 | 101 |  | 31 | 8011.847 | 312.5 | 397.7 | 39 | 125.8 | 109
27914 - ALBURA PPTO C | 564354 | 137 | No especificado | Concreto | Pilote #52 T3 | 2026-05-11 | 2026-05-20 | 2026-06-08 | 2026-06-09 | 2-Cónica y dividida | 28 | 100 |  | 31 | 7853.982 | 310.3 | 402.8 | 39.5 | 127.4 | 109
27914 - ALBURA PPTO C | 564354 | 137 | No especificado | Concreto | Pilote #52 T3 | 2026-05-11 | 2026-05-20 | 2026-06-08 | 2026-06-09 | 2-Cónica y dividida | 28 | 101 |  | 31 | 8011.847 | 304.7 | 387.5 | 38 | 122.6 | 109
27914 - ALBURA PPTO C | 564354 | 136 | No especificado | Concreto | Pilote plataforma # 118, 115 | 2026-05-11 | 2026-05-20 | 2026-06-08 | 2026-06-09 | 2-Cónica y dividida | 28 | 100 |  | 21 | 7853.982 | 220.3 | 285.5 | 28 | 133.3 | 109
27914 - ALBURA PPTO C | 564354 | 136 | No especificado | Concreto | Pilote plataforma # 118, 115 | 2026-05-11 | 2026-05-20 | 2026-06-08 | 2026-06-09 | 2-Cónica y dividida | 28 | 101 |  | 21 | 8011.847 | 222.4 | 283.5 | 27.8 | 132.4 | 109
27914 - ALBURA PPTO C | 564354 | 136 | No especificado | Concreto | Pilote plataforma # 118, 115 | 2026-05-11 | 2026-05-20 | 2026-06-08 | 2026-06-09 | 2-Cónica y dividida | 28 | 100 |  | 21 | 7853.982 | 226.6 | 294.7 | 28.9 | 137.6 | 109
27914 - ALBURA PPTO C | 564354 | 135 | No especificado | Concreto | Viga guía | 2026-05-11 | 2026-05-20 | 2026-06-08 | 2026-06-09 | 2-Cónica y dividida | 28 | 101 |  | 21 | 8011.847 | 202.4 | 258 | 25.3 | 120.5 | 109
27914 - ALBURA PPTO C | 564354 | 135 | No especificado | Concreto | Viga guía | 2026-05-11 | 2026-05-20 | 2026-06-08 | 2026-06-09 | 2-Cónica y dividida | 28 | 100 |  | 21 | 7853.982 | 200.3 | 260 | 25.5 | 121.4 | 109
27914 - ALBURA PPTO C | 564354 | 135 | No especificado | Concreto | Viga guía | 2026-05-11 | 2026-05-20 | 2026-06-08 | 2026-06-09 | 2-Cónica y dividida | 28 | 101 |  | 21 | 8011.847 | 207.6 | 264.1 | 25.9 | 123.3 | 109
27914 - ALBURA PPTO C | 564354 | 134 | No especificado | Concreto | Viga guía | 2026-05-09 | 2026-05-20 | 2026-06-06 | 2026-06-09 | 2-Cónica y dividida | 28 | 100 |  | 21 | 7853.982 | 220.7 | 286.5 | 28.1 | 133.8 | 109
27914 - ALBURA PPTO C | 564354 | 134 | No especificado | Concreto | Viga guía | 2026-05-09 | 2026-05-20 | 2026-06-06 | 2026-06-09 | 2-Cónica y dividida | 28 | 101 |  | 21 | 8011.847 | 218.6 | 278.4 | 27.3 | 130 | 109
27914 - ALBURA PPTO C | 564354 | 134 | No especificado | Concreto | Viga guía | 2026-05-09 | 2026-05-20 | 2026-06-06 | 2026-06-09 | 2-Cónica y dividida | 28 | 100 |  | 21 | 7853.982 | 215.9 | 280.4 | 27.5 | 131 | 109
27914 - ALBURA PPTO C | 563117 | 170 | No especificado | Concreto | Pilote plataforma # 58 | 2026-05-27 | 2026-05-28 | 2026-06-10 | 2026-06-16 | 3-Columnar | 14 | 101 |  | 21 | 8011.847 | 247.1 | 314.1 | 30.8 | 146.7 | 117
27914 - ALBURA PPTO C | 563117 | 170 | No especificado | Concreto | Pilote plataforma # 58 | 2026-05-27 | 2026-05-28 | 2026-06-10 | 2026-06-16 | 3-Columnar | 14 | 102 |  | 21 | 8171.282 | 266.2 | 332.4 | 32.6 | 155.2 | 117
27914 - ALBURA PPTO C | 563117 | 170 | No especificado | Concreto | Pilote plataforma # 58 | 2026-05-27 | 2026-05-28 | 2026-06-10 | 2026-06-16 | 3-Columnar | 14 | 102 |  | 21 | 8171.282 | 260.9 | 325.3 | 31.9 | 151.9 | 117
27914 - ALBURA PPTO C | 563117 | 170 | No especificado | Concreto | Pilote plataforma # 58 | 2026-05-27 | 2026-05-28 | 2026-06-03 | 2026-06-11 | 3-Columnar | 7 | 102 |  | 21 | 8171.282 | 227.5 | 283.5 | 27.8 | 132.4 | 111
27914 - ALBURA PPTO C | 563117 | 170 | No especificado | Concreto | Pilote plataforma # 58 | 2026-05-27 | 2026-05-28 | 2026-06-03 | 2026-06-11 | 3-Columnar | 7 | 102 |  | 21 | 8171.282 | 222.8 | 278.4 | 27.3 | 130 | 111
27914 - ALBURA PPTO C | 563117 | 170 | No especificado | Concreto | Pilote plataforma # 58 | 2026-05-27 | 2026-05-28 | 2026-06-03 | 2026-06-11 | 3-Columnar | 7 | 102 |  | 21 | 8171.282 | 229.5 | 286.5 | 28.1 | 133.8 | 111
27914 - ALBURA PPTO C | 563117 | 169 | No especificado | Concreto | Pilote # 11 - Torre 3 | 2026-05-27 | 2026-05-28 | 2026-06-10 | 2026-06-16 | 3-Columnar | 14 | 102 |  | 31 | 8171.282 | 348.8 | 435.4 | 42.7 | 137.7 | 117
27914 - ALBURA PPTO C | 563117 | 169 | No especificado | Concreto | Pilote # 11 - Torre 3 | 2026-05-27 | 2026-05-28 | 2026-06-10 | 2026-06-16 | 3-Columnar | 14 | 102 |  | 31 | 8171.282 | 342.9 | 428.3 | 42 | 135.5 | 117
27914 - ALBURA PPTO C | 563117 | 169 | No especificado | Concreto | Pilote # 11 - Torre 3 | 2026-05-27 | 2026-05-28 | 2026-06-10 | 2026-06-16 | 3-Columnar | 14 | 101 |  | 31 | 8011.847 | 323.3 | 412 | 40.4 | 130.3 | 117
27914 - ALBURA PPTO C | 563117 | 169 | No especificado | Concreto | Pilote # 11 - Torre 3 | 2026-05-27 | 2026-05-28 | 2026-06-03 | 2026-06-11 | 3-Columnar | 7 | 102 |  | 31 | 8171.282 | 290.5 | 363 | 35.6 | 114.8 | 111
27914 - ALBURA PPTO C | 563117 | 169 | No especificado | Concreto | Pilote # 11 - Torre 3 | 2026-05-27 | 2026-05-28 | 2026-06-03 | 2026-06-11 | 3-Columnar | 7 | 102 |  | 31 | 8171.282 | 279.8 | 348.7 | 34.2 | 110.3 | 111
27914 - ALBURA PPTO C | 563117 | 169 | No especificado | Concreto | Pilote # 11 - Torre 3 | 2026-05-27 | 2026-05-28 | 2026-06-03 | 2026-06-11 | 3-Columnar | 7 | 102 |  | 31 | 8171.282 | 280.4 | 349.8 | 34.3 | 110.6 | 111
27914 - ALBURA PPTO C | 563117 | 168 | No especificado | Concreto | Pilote # 57 - Torre 3 | 2026-05-27 | 2026-05-28 | 2026-06-10 | 2026-06-16 | 3-Columnar | 14 | 101 |  | 31 | 8011.847 | 290.3 | 369.1 | 36.2 | 116.8 | 117
27914 - ALBURA PPTO C | 563117 | 168 | No especificado | Concreto | Pilote # 57 - Torre 3 | 2026-05-27 | 2026-05-28 | 2026-06-10 | 2026-06-16 | 3-Columnar | 14 | 102 |  | 31 | 8171.282 | 311.6 | 388.5 | 38.1 | 122.9 | 117
27914 - ALBURA PPTO C | 563117 | 168 | No especificado | Concreto | Pilote # 57 - Torre 3 | 2026-05-27 | 2026-05-28 | 2026-06-10 | 2026-06-16 | 3-Columnar | 14 | 101 |  | 31 | 8011.847 | 299.1 | 380.4 | 37.3 | 120.3 | 117
27914 - ALBURA PPTO C | 563117 | 168 | No especificado | Concreto | Pilote # 57 - Torre 3 | 2026-05-27 | 2026-05-28 | 2026-06-03 | 2026-06-11 | 3-Columnar | 7 | 102 |  | 31 | 8171.282 | 272.9 | 340.6 | 33.4 | 107.7 | 111
27914 - ALBURA PPTO C | 563117 | 168 | No especificado | Concreto | Pilote # 57 - Torre 3 | 2026-05-27 | 2026-05-28 | 2026-06-03 | 2026-06-11 | 3-Columnar | 7 | 102 |  | 31 | 8171.282 | 267.2 | 333.4 | 32.7 | 105.5 | 111
27914 - ALBURA PPTO C | 563117 | 168 | No especificado | Concreto | Pilote # 57 - Torre 3 | 2026-05-27 | 2026-05-28 | 2026-06-03 | 2026-06-11 | 3-Columnar | 7 | 101 |  | 31 | 8011.847 | 264.8 | 337.5 | 33.1 | 106.8 | 111
27914 - ALBURA PPTO C | 563116 | 167 | No especificado | Concreto | Recalce pilote # 4 | 2026-05-27 | 2026-05-28 | 2026-06-10 | 2026-06-16 | 3-Columnar | 14 | 102 |  | 31 | 8171.282 | 303 | 378.3 | 37.1 | 119.7 | 117
27914 - ALBURA PPTO C | 563116 | 167 | No especificado | Concreto | Recalce pilote # 4 | 2026-05-27 | 2026-05-28 | 2026-06-10 | 2026-06-16 | 3-Columnar | 14 | 102 |  | 31 | 8171.282 | 299.9 | 374.2 | 36.7 | 118.4 | 117
27914 - ALBURA PPTO C | 563116 | 167 | No especificado | Concreto | Recalce pilote # 4 | 2026-05-27 | 2026-05-28 | 2026-06-10 | 2026-06-16 | 3-Columnar | 14 | 101 |  | 31 | 8011.847 | 276.7 | 351.8 | 34.5 | 111.3 | 117
27914 - ALBURA PPTO C | 563116 | 167 | No especificado | Concreto | Recalce pilote # 4 | 2026-05-27 | 2026-05-28 | 2026-06-03 | 2026-06-11 | 3-Columnar | 7 | 102 |  | 31 | 8171.282 | 256 | 319.2 | 31.3 | 101 | 111
27914 - ALBURA PPTO C | 563116 | 167 | No especificado | Concreto | Recalce pilote # 4 | 2026-05-27 | 2026-05-28 | 2026-06-03 | 2026-06-11 | 3-Columnar | 7 | 101 |  | 31 | 8011.847 | 243.3 | 310 | 30.4 | 98.1 | 111
27914 - ALBURA PPTO C | 563116 | 167 | No especificado | Concreto | Recalce pilote # 4 | 2026-05-27 | 2026-05-28 | 2026-06-03 | 2026-06-11 | 3-Columnar | 7 | 102 |  | 31 | 8171.282 | 253.1 | 316.1 | 31 | 100 | 111
27914 - ALBURA PPTO C | 563116 | 166 | No especificado | Concreto | Pilote # 25 - Torre 3 | 2026-05-26 | 2026-05-28 | 2026-06-09 | 2026-06-17 | 3-Columnar | 14 | 102 |  | 31 | 8171.282 | 256.1 | 319.2 | 31.3 | 101 | 123
27914 - ALBURA PPTO C | 563116 | 166 | No especificado | Concreto | Pilote # 25 - Torre 3 | 2026-05-26 | 2026-05-28 | 2026-06-09 | 2026-06-17 | 3-Columnar | 14 | 102 |  | 31 | 8171.282 | 257.6 | 321.2 | 31.5 | 101.6 | 123
27914 - ALBURA PPTO C | 563116 | 166 | No especificado | Concreto | Pilote # 25 - Torre 3 | 2026-05-26 | 2026-05-28 | 2026-06-09 | 2026-06-17 | 3-Columnar | 14 | 102 |  | 31 | 8171.282 | 254.1 | 317.1 | 31.1 | 100.3 | 123
27914 - ALBURA PPTO C | 563116 | 166 | No especificado | Concreto | Pilote # 25 - Torre 3 | 2026-05-26 | 2026-05-28 | 2026-06-02 | 2026-06-11 | 3-Columnar | 7 | 102 |  | 31 | 8171.282 | 235.9 | 294.7 | 28.9 | 93.2 | 111
27914 - ALBURA PPTO C | 563116 | 166 | No especificado | Concreto | Pilote # 25 - Torre 3 | 2026-05-26 | 2026-05-28 | 2026-06-02 | 2026-06-11 | 3-Columnar | 7 | 102 |  | 31 | 8171.282 | 235.4 | 293.7 | 28.8 | 92.9 | 111
27914 - ALBURA PPTO C | 563116 | 166 | No especificado | Concreto | Pilote # 25 - Torre 3 | 2026-05-26 | 2026-05-28 | 2026-06-02 | 2026-06-11 | 3-Columnar | 7 | 101 |  | 31 | 8011.847 | 227.8 | 289.6 | 28.4 | 91.6 | 111
27914 - ALBURA PPTO C | 563116 | 165 | No especificado | Concreto | Pilote plataforma # 76, 63 | 2026-05-26 | 2026-05-28 | 2026-06-09 | 2026-06-17 | 3-Columnar | 14 | 102 |  | 21 | 8171.282 | 209.1 | 261 | 25.6 | 121.9 | 123
27914 - ALBURA PPTO C | 563116 | 165 | No especificado | Concreto | Pilote plataforma # 76, 63 | 2026-05-26 | 2026-05-28 | 2026-06-09 | 2026-06-17 | 3-Columnar | 14 | 102 |  | 21 | 8171.282 | 210.2 | 262.1 | 25.7 | 122.4 | 123
27914 - ALBURA PPTO C | 563116 | 165 | No especificado | Concreto | Pilote plataforma # 76, 63 | 2026-05-26 | 2026-05-28 | 2026-06-09 | 2026-06-17 | 3-Columnar | 14 | 101 |  | 21 | 8011.847 | 201.1 | 255.9 | 25.1 | 119.5 | 123
27914 - ALBURA PPTO C | 563116 | 165 | No especificado | Concreto | Pilote plataforma # 76, 63 | 2026-05-26 | 2026-05-28 | 2026-06-02 | 2026-06-11 | 3-Columnar | 7 | 101 |  | 21 | 8011.847 | 155.2 | 197.8 | 19.4 | 92.4 | 111
27914 - ALBURA PPTO C | 563116 | 165 | No especificado | Concreto | Pilote plataforma # 76, 63 | 2026-05-26 | 2026-05-28 | 2026-06-02 | 2026-06-11 | 3-Columnar | 7 | 102 |  | 21 | 8171.282 | 165.7 | 207 | 20.3 | 96.7 | 111
27914 - ALBURA PPTO C | 563116 | 165 | No especificado | Concreto | Pilote plataforma # 76, 63 | 2026-05-26 | 2026-05-28 | 2026-06-02 | 2026-06-11 | 3-Columnar | 7 | 101 |  | 21 | 8011.847 | 154.9 | 196.8 | 19.3 | 91.9 | 111
27914 - ALBURA PPTO C | 563116 | 164 | No especificado | Concreto | Pilote # 10 - Torre 3 | 2026-05-25 | 2026-05-28 | 2026-06-08 | 2026-06-11 | 3-Columnar | 14 | 102 |  | 31 | 8171.282 | 287.9 | 358.9 | 35.2 | 113.5 | 113
27914 - ALBURA PPTO C | 563116 | 164 | No especificado | Concreto | Pilote # 10 - Torre 3 | 2026-05-25 | 2026-05-28 | 2026-06-08 | 2026-06-11 | 3-Columnar | 14 | 101 |  | 31 | 8011.847 | 272.3 | 346.7 | 34 | 109.7 | 113
27914 - ALBURA PPTO C | 563116 | 164 | No especificado | Concreto | Pilote # 10 - Torre 3 | 2026-05-25 | 2026-05-28 | 2026-06-08 | 2026-06-11 | 3-Columnar | 14 | 101 |  | 31 | 8011.847 | 278.1 | 353.8 | 34.7 | 111.9 | 113
27914 - ALBURA PPTO C | 563116 | 164 | No especificado | Concreto | Pilote # 10 - Torre 3 | 2026-05-25 | 2026-05-28 | 2026-06-01 | 2026-06-04 | 3-Columnar | 7 | 101 |  | 31 | 8011.847 | 247.1 | 314.1 | 30.8 | 99.4 | 107
27914 - ALBURA PPTO C | 563116 | 164 | No especificado | Concreto | Pilote # 10 - Torre 3 | 2026-05-25 | 2026-05-28 | 2026-06-01 | 2026-06-04 | 3-Columnar | 7 | 101 |  | 31 | 8011.847 | 251.6 | 320.2 | 31.4 | 101.3 | 107
27914 - ALBURA PPTO C | 563116 | 164 | No especificado | Concreto | Pilote # 10 - Torre 3 | 2026-05-25 | 2026-05-28 | 2026-06-01 | 2026-06-04 | 3-Columnar | 7 | 102 |  | 31 | 8171.282 | 265 | 330.4 | 32.4 | 104.5 | 107
27914 - ALBURA PPTO C | 563116 | 163 | No especificado | Concreto | Pilote plataforma # 61 | 2026-05-25 | 2026-05-28 | 2026-06-08 | 2026-06-11 | 3-Columnar | 14 | 102 |  | 21 | 8171.282 | 214.4 | 267.2 | 26.2 | 124.8 | 113
27914 - ALBURA PPTO C | 563116 | 163 | No especificado | Concreto | Pilote plataforma # 61 | 2026-05-25 | 2026-05-28 | 2026-06-08 | 2026-06-11 | 3-Columnar | 14 | 101 |  | 21 | 8011.847 | 199.4 | 253.9 | 24.9 | 118.6 | 113
27914 - ALBURA PPTO C | 563116 | 163 | No especificado | Concreto | Pilote plataforma # 61 | 2026-05-25 | 2026-05-28 | 2026-06-08 | 2026-06-11 | 3-Columnar | 14 | 101 |  | 21 | 8011.847 | 201 | 255.9 | 25.1 | 119.5 | 113
27914 - ALBURA PPTO C | 563116 | 163 | No especificado | Concreto | Pilote plataforma # 61 | 2026-05-25 | 2026-05-28 | 2026-06-01 | 2026-06-04 | 3-Columnar | 7 | 102 |  | 21 | 8171.282 | 175.9 | 219.2 | 21.5 | 102.4 | 107
27914 - ALBURA PPTO C | 563116 | 163 | No especificado | Concreto | Pilote plataforma # 61 | 2026-05-25 | 2026-05-28 | 2026-06-01 | 2026-06-04 | 3-Columnar | 7 | 101 |  | 21 | 8011.847 | 165.6 | 211.1 | 20.7 | 98.6 | 107
27914 - ALBURA PPTO C | 563116 | 163 | No especificado | Concreto | Pilote plataforma # 61 | 2026-05-25 | 2026-05-28 | 2026-06-01 | 2026-06-04 | 3-Columnar | 7 | 102 |  | 21 | 8171.282 | 174.9 | 218.2 | 21.4 | 101.9 | 107
27914 - ALBURA PPTO C | 563116 | 162 | No especificado | Concreto | Recalce pilote torre 4 | 2026-05-25 | 2026-05-28 | 2026-06-08 | 2026-06-11 | 3-Columnar | 14 | 102 |  | 31 | 8171.282 | 311 | 388.5 | 38.1 | 122.9 | 113
27914 - ALBURA PPTO C | 563116 | 162 | No especificado | Concreto | Recalce pilote torre 4 | 2026-05-25 | 2026-05-28 | 2026-06-08 | 2026-06-11 | 3-Columnar | 14 | 101 |  | 31 | 8011.847 | 316.1 | 402.8 | 39.5 | 127.4 | 113
27914 - ALBURA PPTO C | 563116 | 162 | No especificado | Concreto | Recalce pilote torre 4 | 2026-05-25 | 2026-05-28 | 2026-06-08 | 2026-06-11 | 3-Columnar | 14 | 102 |  | 31 | 8171.282 | 328.1 | 409.9 | 40.2 | 129.7 | 113
27914 - ALBURA PPTO C | 563116 | 162 | No especificado | Concreto | Recalce pilote torre 4 | 2026-05-25 | 2026-05-28 | 2026-06-01 | 2026-06-04 | 3-Columnar | 7 | 102 |  | 31 | 8171.282 | 279.4 | 348.7 | 34.2 | 110.3 | 107
27914 - ALBURA PPTO C | 563116 | 162 | No especificado | Concreto | Recalce pilote torre 4 | 2026-05-25 | 2026-05-28 | 2026-06-01 | 2026-06-04 | 3-Columnar | 7 | 101 |  | 31 | 8011.847 | 269.5 | 342.6 | 33.6 | 108.4 | 107
27914 - ALBURA PPTO C | 563116 | 162 | No especificado | Concreto | Recalce pilote torre 4 | 2026-05-25 | 2026-05-28 | 2026-06-01 | 2026-06-04 | 3-Columnar | 7 | 101 |  | 31 | 8011.847 | 266.3 | 338.5 | 33.2 | 107.1 | 107
27914 - ALBURA PPTO C | 563115 | 161 | No especificado | Concreto | Pilote plataforma # 79 | 2026-05-23 | 2026-05-25 | 2026-06-06 | 2026-06-17 | 3-Columnar | 14 | 102 |  | 21 | 8171.282 | 240.1 | 299.8 | 29.4 | 140 | 123
27914 - ALBURA PPTO C | 563115 | 161 | No especificado | Concreto | Pilote plataforma # 79 | 2026-05-23 | 2026-05-25 | 2026-06-06 | 2026-06-17 | 3-Columnar | 14 | 102 |  | 21 | 8171.282 | 240.3 | 299.8 | 29.4 | 140 | 123
27914 - ALBURA PPTO C | 563115 | 161 | No especificado | Concreto | Pilote plataforma # 79 | 2026-05-23 | 2026-05-25 | 2026-06-06 | 2026-06-17 | 3-Columnar | 14 | 102 |  | 21 | 8171.282 | 244 | 304.9 | 29.9 | 142.4 | 123
27914 - ALBURA PPTO C | 563115 | 161 | No especificado | Concreto | Pilote plataforma # 79 | 2026-05-23 | 2026-05-25 | 2026-05-30 | 2026-06-02 | 3-Columnar | 7 | 102 |  | 21 | 8171.282 | 223 | 278.4 | 27.3 | 130 | 105
27914 - ALBURA PPTO C | 563115 | 161 | No especificado | Concreto | Pilote plataforma # 79 | 2026-05-23 | 2026-05-25 | 2026-05-30 | 2026-06-02 | 3-Columnar | 7 | 101 |  | 21 | 8011.847 | 215.9 | 274.3 | 26.9 | 128.1 | 105
27914 - ALBURA PPTO C | 563115 | 161 | No especificado | Concreto | Pilote plataforma # 79 | 2026-05-23 | 2026-05-25 | 2026-05-30 | 2026-06-02 | 3-Columnar | 7 | 102 |  | 21 | 8171.282 | 219.5 | 274.3 | 26.9 | 128.1 | 105
27914 - ALBURA PPTO C | 563115 | 160 | No especificado | Concreto | Pilote # 52 - Torre 3 | 2026-05-23 | 2026-05-25 | 2026-06-06 | 2026-06-17 | 3-Columnar | 14 | 102 |  | 31 | 8171.282 | 310.1 | 386.5 | 37.9 | 122.3 | 123
27914 - ALBURA PPTO C | 563115 | 160 | No especificado | Concreto | Pilote # 52 - Torre 3 | 2026-05-23 | 2026-05-25 | 2026-06-06 | 2026-06-17 | 3-Columnar | 14 | 102 |  | 31 | 8171.282 | 315.2 | 393.6 | 38.6 | 124.5 | 123
27914 - ALBURA PPTO C | 563115 | 160 | No especificado | Concreto | Pilote # 52 - Torre 3 | 2026-05-23 | 2026-05-25 | 2026-06-06 | 2026-06-17 | 3-Columnar | 14 | 102 |  | 31 | 8171.282 | 313.4 | 391.6 | 38.4 | 123.9 | 123
27914 - ALBURA PPTO C | 563115 | 160 | No especificado | Concreto | Pilote # 52 - Torre 3 | 2026-05-23 | 2026-05-25 | 2026-05-30 | 2026-06-02 | 3-Columnar | 7 | 102 |  | 31 | 8171.282 | 303.3 | 378.3 | 37.1 | 119.7 | 105
27914 - ALBURA PPTO C | 563115 | 160 | No especificado | Concreto | Pilote # 52 - Torre 3 | 2026-05-23 | 2026-05-25 | 2026-05-30 | 2026-06-02 | 3-Columnar | 7 | 101 |  | 31 | 8011.847 | 292.1 | 372.2 | 36.5 | 117.7 | 105
27914 - ALBURA PPTO C | 563115 | 160 | No especificado | Concreto | Pilote # 52 - Torre 3 | 2026-05-23 | 2026-05-25 | 2026-05-30 | 2026-06-02 | 3-Columnar | 7 | 102 |  | 31 | 8171.282 | 298.2 | 372.2 | 36.5 | 117.7 | 105
27914 - ALBURA PPTO C | 563115 | 159 | No especificado | Concreto | Pilote plataforma # 94 | 2026-05-22 | 2026-05-25 | 2026-06-05 | 2026-06-11 | 3-Columnar | 14 | 102 |  | 21 | 8171.282 | 170.8 | 213.1 | 20.9 | 99.5 | 112
27914 - ALBURA PPTO C | 563115 | 159 | No especificado | Concreto | Pilote plataforma # 94 | 2026-05-22 | 2026-05-25 | 2026-06-05 | 2026-06-11 | 3-Columnar | 14 | 101 |  | 21 | 8011.847 | 164.2 | 209 | 20.5 | 97.6 | 112
27914 - ALBURA PPTO C | 563115 | 159 | No especificado | Concreto | Pilote plataforma # 94 | 2026-05-22 | 2026-05-25 | 2026-06-05 | 2026-06-11 | 3-Columnar | 14 | 101 |  | 21 | 8011.847 | 166.1 | 211.1 | 20.7 | 98.6 | 112
27914 - ALBURA PPTO C | 563115 | 159 | No especificado | Concreto | Pilote plataforma # 94 | 2026-05-22 | 2026-05-25 | 2026-05-29 | 2026-06-01 | 3-Columnar | 7 | 102 |  | 21 | 8171.282 | 153.2 | 190.7 | 18.7 | 89 | 103
27914 - ALBURA PPTO C | 563115 | 159 | No especificado | Concreto | Pilote plataforma # 94 | 2026-05-22 | 2026-05-25 | 2026-05-29 | 2026-06-01 | 3-Columnar | 7 | 101 |  | 21 | 8011.847 | 145.8 | 185.6 | 18.2 | 86.7 | 103
27914 - ALBURA PPTO C | 563115 | 159 | No especificado | Concreto | Pilote plataforma # 94 | 2026-05-22 | 2026-05-25 | 2026-05-29 | 2026-06-01 | 3-Columnar | 7 | 101 |  | 21 | 8011.847 | 141.7 | 180.5 | 17.7 | 84.3 | 103
27914 - ALBURA PPTO C | 563115 | 158 | No especificado | Concreto | Pilote # 13 - Torre 3 | 2026-05-22 | 2026-05-25 | 2026-06-05 | 2026-06-11 | 3-Columnar | 14 | 101 |  | 31 | 8011.847 | 257.6 | 328.3 | 32.2 | 103.9 | 112
27914 - ALBURA PPTO C | 563115 | 158 | No especificado | Concreto | Pilote # 13 - Torre 3 | 2026-05-22 | 2026-05-25 | 2026-06-05 | 2026-06-11 | 3-Columnar | 14 | 101 |  | 31 | 8011.847 | 254.3 | 323.3 | 31.7 | 102.3 | 112
27914 - ALBURA PPTO C | 563115 | 158 | No especificado | Concreto | Pilote # 13 - Torre 3 | 2026-05-22 | 2026-05-25 | 2026-06-05 | 2026-06-11 | 3-Columnar | 14 | 101 |  | 31 | 8011.847 | 260.4 | 331.4 | 32.5 | 104.8 | 112
27914 - ALBURA PPTO C | 563115 | 158 | No especificado | Concreto | Pilote # 13 - Torre 3 | 2026-05-22 | 2026-05-25 | 2026-05-29 | 2026-06-01 | 3-Columnar | 7 | 102 |  | 31 | 8171.282 | 247.2 | 309 | 30.3 | 97.7 | 103
27914 - ALBURA PPTO C | 563115 | 158 | No especificado | Concreto | Pilote # 13 - Torre 3 | 2026-05-22 | 2026-05-25 | 2026-05-29 | 2026-06-01 | 3-Columnar | 7 | 101 |  | 31 | 8011.847 | 236.7 | 300.8 | 29.5 | 95.2 | 103
27914 - ALBURA PPTO C | 563115 | 158 | No especificado | Concreto | Pilote # 13 - Torre 3 | 2026-05-22 | 2026-05-25 | 2026-05-29 | 2026-06-01 | 3-Columnar | 7 | 101 |  | 31 | 8011.847 | 229.4 | 291.6 | 28.6 | 92.3 | 103
27914 - ALBURA PPTO C | 563115 | 157 | No especificado | Concreto | Pilote plataforma # 88 | 2026-05-21 | 2026-05-25 | 2026-06-04 | 2026-06-11 | 3-Columnar | 14 | 102 |  | 21 | 8171.282 | 188.1 | 234.5 | 23 | 109.5 | 112
27914 - ALBURA PPTO C | 563115 | 157 | No especificado | Concreto | Pilote plataforma # 88 | 2026-05-21 | 2026-05-25 | 2026-06-04 | 2026-06-11 | 3-Columnar | 14 | 102 |  | 21 | 8171.282 | 191.4 | 238.6 | 23.4 | 111.4 | 112
27914 - ALBURA PPTO C | 563115 | 157 | No especificado | Concreto | Pilote plataforma # 88 | 2026-05-21 | 2026-05-25 | 2026-06-04 | 2026-06-11 | 3-Columnar | 14 | 101 |  | 21 | 8011.847 | 180.1 | 229.4 | 22.5 | 107.1 | 112
27914 - ALBURA PPTO C | 563115 | 157 | No especificado | Concreto | Pilote plataforma # 88 | 2026-05-21 | 2026-05-25 | 2026-05-28 | 2026-06-01 | 3-Columnar | 7 | 101 |  | 21 | 8011.847 | 152.5 | 193.7 | 19 | 90.5 | 102
27914 - ALBURA PPTO C | 563115 | 157 | No especificado | Concreto | Pilote plataforma # 88 | 2026-05-21 | 2026-05-25 | 2026-05-28 | 2026-06-01 | 3-Columnar | 7 | 102 |  | 21 | 8171.282 | 161.9 | 201.9 | 19.8 | 94.3 | 102
27914 - ALBURA PPTO C | 563115 | 157 | No especificado | Concreto | Pilote plataforma # 88 | 2026-05-21 | 2026-05-25 | 2026-05-28 | 2026-06-01 | 3-Columnar | 7 | 101 |  | 21 | 8011.847 | 150.5 | 191.7 | 18.8 | 89.5 | 102
27914 - ALBURA PPTO C | 563115 | 156 | No especificado | Concreto | Pilote # 68 - Torre 3 | 2026-05-21 | 2026-05-25 | 2026-06-04 | 2026-06-11 | 3-Columnar | 14 | 101 |  | 31 | 8011.847 | 250.1 | 318.2 | 31.2 | 100.6 | 112
27914 - ALBURA PPTO C | 563115 | 156 | No especificado | Concreto | Pilote # 68 - Torre 3 | 2026-05-21 | 2026-05-25 | 2026-06-04 | 2026-06-11 | 3-Columnar | 14 | 101 |  | 31 | 8011.847 | 248.7 | 316.1 | 31 | 100 | 112
27914 - ALBURA PPTO C | 563115 | 156 | No especificado | Concreto | Pilote # 68 - Torre 3 | 2026-05-21 | 2026-05-25 | 2026-06-04 | 2026-06-11 | 3-Columnar | 14 | 101 |  | 31 | 8011.847 | 248.8 | 317.1 | 31.1 | 100.3 | 112
27914 - ALBURA PPTO C | 563115 | 156 | No especificado | Concreto | Pilote # 68 - Torre 3 | 2026-05-21 | 2026-05-25 | 2026-05-28 | 2026-06-01 | 3-Columnar | 7 | 102 |  | 31 | 8171.282 | 239.7 | 298.8 | 29.3 | 94.5 | 102
27914 - ALBURA PPTO C | 563115 | 156 | No especificado | Concreto | Pilote # 68 - Torre 3 | 2026-05-21 | 2026-05-25 | 2026-05-28 | 2026-06-01 | 3-Columnar | 7 | 101 |  | 31 | 8011.847 | 227.8 | 289.6 | 28.4 | 91.6 | 102
27914 - ALBURA PPTO C | 563115 | 156 | No especificado | Concreto | Pilote # 68 - Torre 3 | 2026-05-21 | 2026-05-25 | 2026-05-28 | 2026-06-01 | 3-Columnar | 7 | 101 |  | 31 | 8011.847 | 226.1 | 287.6 | 28.2 | 91 | 102
27914 - ALBURA PPTO C | 563114 | 155 | No especificado | Concreto | Pilote # 31 - Torre 3 | 2026-05-21 | 2026-05-25 | 2026-06-04 | 2026-06-11 | 3-Columnar | 14 | 102 |  | 31 | 8171.282 | 306.8 | 382.4 | 37.5 | 121 | 112
27914 - ALBURA PPTO C | 563114 | 155 | No especificado | Concreto | Pilote # 31 - Torre 3 | 2026-05-21 | 2026-05-25 | 2026-06-04 | 2026-06-11 | 3-Columnar | 14 | 101 |  | 31 | 8011.847 | 293.2 | 373.2 | 36.6 | 118.1 | 112
27914 - ALBURA PPTO C | 563114 | 155 | No especificado | Concreto | Pilote # 31 - Torre 3 | 2026-05-21 | 2026-05-25 | 2026-06-04 | 2026-06-11 | 3-Columnar | 14 | 101 |  | 31 | 8011.847 | 300.8 | 382.4 | 37.5 | 121 | 112
27914 - ALBURA PPTO C | 563114 | 155 | No especificado | Concreto | Pilote # 31 - Torre 3 | 2026-05-21 | 2026-05-25 | 2026-05-28 | 2026-06-01 | 4-Transversal | 7 | 102 |  | 31 | 8171.282 | 283.8 | 353.8 | 34.7 | 111.9 | 102
27914 - ALBURA PPTO C | 563114 | 155 | No especificado | Concreto | Pilote # 31 - Torre 3 | 2026-05-21 | 2026-05-25 | 2026-05-28 | 2026-06-01 | 4-Transversal | 7 | 102 |  | 31 | 8171.282 | 277.4 | 345.7 | 33.9 | 109.4 | 102
27914 - ALBURA PPTO C | 563114 | 155 | No especificado | Concreto | Pilote # 31 - Torre 3 | 2026-05-21 | 2026-05-25 | 2026-05-28 | 2026-06-01 | 4-Transversal | 7 | 101 |  | 31 | 8011.847 | 272.9 | 347.7 | 34.1 | 110 | 102
27914 - ALBURA PPTO C | 563114 | 154 | No especificado | Concreto | Pilote # 46 - Torre 3 | 2026-05-20 | 2026-05-25 | 2026-06-03 | 2026-06-17 | 3-Columnar | 14 | 102 |  | 31 | 8171.282 | 304.4 | 380.4 | 37.3 | 120.3 | 122
27914 - ALBURA PPTO C | 563114 | 154 | No especificado | Concreto | Pilote # 46 - Torre 3 | 2026-05-20 | 2026-05-25 | 2026-06-03 | 2026-06-17 | 3-Columnar | 14 | 102 |  | 31 | 8171.282 | 305.9 | 381.4 | 37.4 | 120.6 | 122
27914 - ALBURA PPTO C | 563114 | 154 | No especificado | Concreto | Pilote # 46 - Torre 3 | 2026-05-20 | 2026-05-25 | 2026-06-03 | 2026-06-17 | 3-Columnar | 14 | 101 |  | 31 | 8011.847 | 289.6 | 368.1 | 36.1 | 116.5 | 122
27914 - ALBURA PPTO C | 563114 | 154 | No especificado | Concreto | Pilote # 46 - Torre 3 | 2026-05-20 | 2026-05-25 | 2026-05-27 | 2026-05-29 | 3-Columnar | 7 | 102 |  | 31 | 8171.282 | 234.1 | 291.6 | 28.6 | 92.3 | 101
27914 - ALBURA PPTO C | 563114 | 154 | No especificado | Concreto | Pilote # 46 - Torre 3 | 2026-05-20 | 2026-05-25 | 2026-05-27 | 2026-05-29 | 3-Columnar | 7 | 102 |  | 31 | 8171.282 | 243.3 | 303.9 | 29.8 | 96.1 | 101
27914 - ALBURA PPTO C | 563114 | 154 | No especificado | Concreto | Pilote # 46 - Torre 3 | 2026-05-20 | 2026-05-25 | 2026-05-27 | 2026-05-29 | 3-Columnar | 7 | 101 |  | 31 | 8011.847 | 230.6 | 293.7 | 28.8 | 92.9 | 101
27914 - ALBURA PPTO C | 563114 | 153 | No especificado | Concreto | Pilote plataforma # 57, 101 | 2026-05-20 | 2026-05-25 | 2026-06-03 | 2026-06-17 | 3-Columnar | 14 | 102 |  | 21 | 8171.282 | 210.1 | 262.1 | 25.7 | 122.4 | 122
27914 - ALBURA PPTO C | 563114 | 153 | No especificado | Concreto | Pilote plataforma # 57, 101 | 2026-05-20 | 2026-05-25 | 2026-06-03 | 2026-06-17 | 3-Columnar | 14 | 101 |  | 21 | 8011.847 | 197.3 | 250.9 | 24.6 | 117.1 | 122
27914 - ALBURA PPTO C | 563114 | 153 | No especificado | Concreto | Pilote plataforma # 57, 101 | 2026-05-20 | 2026-05-25 | 2026-06-03 | 2026-06-17 | 3-Columnar | 14 | 101 |  | 21 | 8011.847 | 203.9 | 259 | 25.4 | 121 | 122
27914 - ALBURA PPTO C | 563114 | 153 | No especificado | Concreto | Pilote plataforma # 57, 101 | 2026-05-20 | 2026-05-25 | 2026-05-27 | 2026-05-29 | 3-Columnar | 7 | 102 |  | 21 | 8171.282 | 174.2 | 217.2 | 21.3 | 101.4 | 101
27914 - ALBURA PPTO C | 563114 | 153 | No especificado | Concreto | Pilote plataforma # 57, 101 | 2026-05-20 | 2026-05-25 | 2026-05-27 | 2026-05-29 | 3-Columnar | 7 | 101 |  | 21 | 8011.847 | 168.2 | 214.1 | 21 | 100 | 101
27914 - ALBURA PPTO C | 563114 | 153 | No especificado | Concreto | Pilote plataforma # 57, 101 | 2026-05-20 | 2026-05-25 | 2026-05-27 | 2026-05-29 | 3-Columnar | 7 | 102 |  | 21 | 8171.282 | 171.7 | 214.1 | 21 | 100 | 101
27914 - ALBURA PPTO C | 563112 | 116 | No especificado | Concreto | Pilote #21 T3 | 2026-05-02 | 2026-05-06 | 2026-05-30 | 2026-06-02 | 2-Cónica y dividida | 28 | 100 |  | 31 | 7853.982 | 367.2 | 477.2 | 46.8 | 151 | 104
27914 - ALBURA PPTO C | 563112 | 116 | No especificado | Concreto | Pilote #21 T3 | 2026-05-02 | 2026-05-06 | 2026-05-30 | 2026-06-02 | 2-Cónica y dividida | 28 | 101 |  | 31 | 8011.847 | 365.4 | 465 | 45.6 | 147.1 | 104
27914 - ALBURA PPTO C | 563112 | 116 | No especificado | Concreto | Pilote #21 T3 | 2026-05-02 | 2026-05-06 | 2026-05-30 | 2026-06-02 | 2-Cónica y dividida | 28 | 100 |  | 31 | 7853.982 | 363.8 | 472.1 | 46.3 | 149.4 | 104
27914 - ALBURA PPTO C | 563112 | 115 | No especificado | Concreto | Pilote plataforma #104 | 2026-05-02 | 2026-05-06 | 2026-05-30 | 2026-06-02 | 2-Cónica y dividida | 28 | 101 |  | 21 | 8011.847 | 265.1 | 337.5 | 33.1 | 157.6 | 104
27914 - ALBURA PPTO C | 563112 | 115 | No especificado | Concreto | Pilote plataforma #104 | 2026-05-02 | 2026-05-06 | 2026-05-30 | 2026-06-02 | 2-Cónica y dividida | 28 | 101 |  | 21 | 8011.847 | 263.9 | 335.5 | 32.9 | 156.7 | 104
27914 - ALBURA PPTO C | 563112 | 115 | No especificado | Concreto | Pilote plataforma #104 | 2026-05-02 | 2026-05-06 | 2026-05-30 | 2026-06-02 | 2-Cónica y dividida | 28 | 101 |  | 21 | 8011.847 | 261.8 | 333.4 | 32.7 | 155.7 | 104
27914 - ALBURA PPTO C | 563112 | 114 | No especificado | Concreto | Pilote plataforma #67-72 | 2026-04-29 | 2026-05-06 | 2026-05-27 | 2026-05-27 | 2-Cónica y dividida | 28 | 101 |  | 21 | 8011.847 | 207.5 | 264.1 | 25.9 | 123.3 | 99
27914 - ALBURA PPTO C | 563112 | 114 | No especificado | Concreto | Pilote plataforma #67-72 | 2026-04-29 | 2026-05-06 | 2026-05-27 | 2026-05-27 | 2-Cónica y dividida | 28 | 100 |  | 21 | 7853.982 | 205.5 | 267.2 | 26.2 | 124.8 | 99
27914 - ALBURA PPTO C | 563112 | 114 | No especificado | Concreto | Pilote plataforma #67-72 | 2026-04-29 | 2026-05-06 | 2026-05-27 | 2026-05-27 | 2-Cónica y dividida | 28 | 101 |  | 21 | 8011.847 | 203.6 | 259 | 25.4 | 121 | 99
27914 - ALBURA PPTO C | 563112 | 113 | No especificado | Concreto | Pilote plataforma #98 | 2026-04-29 | 2026-05-06 | 2026-05-27 | 2026-05-27 | 5-Fractura extremos | 28 | 100 |  | 21 | 7853.982 | 255.8 | 332.4 | 32.6 | 155.2 | 99
27914 - ALBURA PPTO C | 563112 | 113 | No especificado | Concreto | Pilote plataforma #98 | 2026-04-29 | 2026-05-06 | 2026-05-27 | 2026-05-27 | 5-Fractura extremos | 28 | 100 |  | 21 | 7853.982 | 253.9 | 329.4 | 32.3 | 153.8 | 99
27914 - ALBURA PPTO C | 563112 | 113 | No especificado | Concreto | Pilote plataforma #98 | 2026-04-29 | 2026-05-06 | 2026-05-27 | 2026-05-27 | 5-Fractura extremos | 28 | 101 |  | 21 | 8011.847 | 251.8 | 320.2 | 31.4 | 149.5 | 99
27914 - ALBURA PPTO C | 563112 | 112 | No especificado | Concreto | Pilote #67 T3 | 2026-04-29 | 2026-05-06 | 2026-05-27 | 2026-05-27 | 2-Cónica y dividida | 28 | 100 |  | 31 | 7853.982 | 342.5 | 444.6 | 43.6 | 140.6 | 99
27914 - ALBURA PPTO C | 563112 | 112 | No especificado | Concreto | Pilote #67 T3 | 2026-04-29 | 2026-05-06 | 2026-05-27 | 2026-05-27 | 2-Cónica y dividida | 28 | 101 |  | 31 | 8011.847 | 340.9 | 433.4 | 42.5 | 137.1 | 99
27914 - ALBURA PPTO C | 563112 | 112 | No especificado | Concreto | Pilote #67 T3 | 2026-04-29 | 2026-05-06 | 2026-05-27 | 2026-05-27 | 2-Cónica y dividida | 28 | 101 |  | 31 | 8011.847 | 348.5 | 443.6 | 43.5 | 140.3 | 99
27914 - ALBURA PPTO C | 563112 | 111 | No especificado | Concreto | Pilote plataforma #104 | 2026-04-28 | 2026-05-06 | 2026-05-26 | 2026-05-26 | 2-Cónica y dividida | 28 | 100 |  | 21 | 7853.982 | 219.5 | 284.5 | 27.9 | 132.9 | 97
27914 - ALBURA PPTO C | 563112 | 111 | No especificado | Concreto | Pilote plataforma #104 | 2026-04-28 | 2026-05-06 | 2026-05-26 | 2026-05-26 | 2-Cónica y dividida | 28 | 101 |  | 21 | 8011.847 | 217.8 | 277.4 | 27.2 | 129.5 | 97
27914 - ALBURA PPTO C | 563112 | 111 | No especificado | Concreto | Pilote plataforma #104 | 2026-04-28 | 2026-05-06 | 2026-05-26 | 2026-05-26 | 2-Cónica y dividida | 28 | 100 |  | 21 | 7853.982 | 215.9 | 280.4 | 27.5 | 131 | 97
27914 - ALBURA PPTO C | 563112 | 110 | No especificado | Concreto | Pilote #48 T3 | 2026-04-28 | 2026-05-06 | 2026-05-26 | 2026-05-26 | 5-Fractura extremos | 28 | 101 |  | 31 | 8011.847 | 332.8 | 423.2 | 41.5 | 133.9 | 97
27914 - ALBURA PPTO C | 563112 | 110 | No especificado | Concreto | Pilote #48 T3 | 2026-04-28 | 2026-05-06 | 2026-05-26 | 2026-05-26 | 5-Fractura extremos | 28 | 101 |  | 31 | 8011.847 | 328.5 | 418.1 | 41 | 132.3 | 97
27914 - ALBURA PPTO C | 563112 | 110 | No especificado | Concreto | Pilote #48 T3 | 2026-04-28 | 2026-05-06 | 2026-05-26 | 2026-05-26 | 5-Fractura extremos | 28 | 100 |  | 31 | 7853.982 | 328.9 | 427.3 | 41.9 | 135.2 | 97
27914 - ALBURA PPTO C | 563112 | 109 | No especificado | Concreto | Pilote #3 T3 | 2026-04-28 | 2026-05-06 | 2026-05-26 | 2026-05-26 | 2-Cónica y dividida | 28 | 100 |  | 31 | 7853.982 | 308.5 | 400.7 | 39.3 | 126.8 | 97
27914 - ALBURA PPTO C | 563112 | 109 | No especificado | Concreto | Pilote #3 T3 | 2026-04-28 | 2026-05-06 | 2026-05-26 | 2026-05-26 | 2-Cónica y dividida | 28 | 101 |  | 31 | 8011.847 | 306.8 | 390.6 | 38.3 | 123.5 | 97
27914 - ALBURA PPTO C | 563112 | 109 | No especificado | Concreto | Pilote #3 T3 | 2026-04-28 | 2026-05-06 | 2026-05-26 | 2026-05-26 | 2-Cónica y dividida | 28 | 101 |  | 31 | 8011.847 | 304.8 | 387.5 | 38 | 122.6 | 97
27914 - ALBURA PPTO C | 563112 | 108 | No especificado | Concreto | Pilote plataforma | 2026-04-28 | 2026-05-06 | 2026-05-26 | 2026-05-26 | 2-Cónica y dividida | 28 | 101 |  | 21 | 8011.847 | 207.8 | 264.1 | 25.9 | 123.3 | 97
27914 - ALBURA PPTO C | 563112 | 108 | No especificado | Concreto | Pilote plataforma | 2026-04-28 | 2026-05-06 | 2026-05-26 | 2026-05-26 | 2-Cónica y dividida | 28 | 100 |  | 21 | 7853.982 | 205.9 | 267.2 | 26.2 | 124.8 | 97
27914 - ALBURA PPTO C | 563112 | 108 | No especificado | Concreto | Pilote plataforma | 2026-04-28 | 2026-05-06 | 2026-05-26 | 2026-05-26 | 2-Cónica y dividida | 28 | 101 |  | 21 | 8011.847 | 202.8 | 258 | 25.3 | 120.5 | 97
27914 - ALBURA PPTO C | 564351 | 107 | No especificado | Concreto | Pilote #26 T3 | 2026-04-27 | 2026-04-30 | 2026-05-25 | 2026-05-25 | 2-Cónica y dividida | 28 | 100 |  | 31 | 7853.982 | 349.2 | 453.8 | 44.5 | 143.5 | 96
27914 - ALBURA PPTO C | 564351 | 107 | No especificado | Concreto | Pilote #26 T3 | 2026-04-27 | 2026-04-30 | 2026-05-25 | 2026-05-25 | 2-Cónica y dividida | 28 | 101 |  | 31 | 8011.847 | 346.3 | 440.5 | 43.2 | 139.4 | 96
27914 - ALBURA PPTO C | 564351 | 107 | No especificado | Concreto | Pilote #26 T3 | 2026-04-27 | 2026-04-30 | 2026-05-25 | 2026-05-25 | 2-Cónica y dividida | 28 | 100 |  | 31 | 7853.982 | 341.2 | 442.6 | 43.4 | 140 | 96
27914 - ALBURA PPTO C | 564351 | 106 | No especificado | Concreto | Pilote plataforma #74 | 2026-04-27 | 2026-04-30 | 2026-05-25 | 2026-05-25 | 2-Cónica y dividida | 28 | 101 |  | 21 | 8011.847 | 242.3 | 308 | 30.2 | 143.8 | 96
27914 - ALBURA PPTO C | 564351 | 106 | No especificado | Concreto | Pilote plataforma #74 | 2026-04-27 | 2026-04-30 | 2026-05-25 | 2026-05-25 | 2-Cónica y dividida | 28 | 101 |  | 21 | 8011.847 | 241.5 | 306.9 | 30.1 | 143.3 | 96
27914 - ALBURA PPTO C | 564351 | 106 | No especificado | Concreto | Pilote plataforma #74 | 2026-04-27 | 2026-04-30 | 2026-05-25 | 2026-05-25 | 2-Cónica y dividida | 28 | 101 |  | 21 | 8011.847 | 238.6 | 303.9 | 29.8 | 141.9 | 96
27914 - ALBURA PPTO C | 564351 | 105 | No especificado | Concreto | Pilote plataforma #119 | 2026-04-27 | 2026-04-30 | 2026-05-25 | 2026-05-25 | 2-Cónica y dividida | 28 | 100 |  | 21 | 7853.982 | 233.8 | 303.9 | 29.8 | 141.9 | 96
27914 - ALBURA PPTO C | 564351 | 105 | No especificado | Concreto | Pilote plataforma #119 | 2026-04-27 | 2026-04-30 | 2026-05-25 | 2026-05-25 | 2-Cónica y dividida | 28 | 101 |  | 21 | 8011.847 | 231.4 | 294.7 | 28.9 | 137.6 | 96
27914 - ALBURA PPTO C | 564351 | 105 | No especificado | Concreto | Pilote plataforma #119 | 2026-04-27 | 2026-04-30 | 2026-05-25 | 2026-05-25 | 2-Cónica y dividida | 28 | 101 |  | 21 | 8011.847 | 229.5 | 291.6 | 28.6 | 136.2 | 96
27914 - ALBURA PPTO C | 564351 | 104 | No especificado | Concreto | Pilote plataforma #93 | 2026-04-25 | 2026-04-30 | 2026-05-23 | 2026-05-25 | 2-Cónica y dividida | 28 | 100 |  | 21 | 7853.982 | 245.5 | 319.2 | 31.3 | 149 | 96
27914 - ALBURA PPTO C | 564351 | 104 | No especificado | Concreto | Pilote plataforma #93 | 2026-04-25 | 2026-04-30 | 2026-05-23 | 2026-05-25 | 2-Cónica y dividida | 28 | 101 |  | 21 | 8011.847 | 242.6 | 309 | 30.3 | 144.3 | 96
27914 - ALBURA PPTO C | 564351 | 104 | No especificado | Concreto | Pilote plataforma #93 | 2026-04-25 | 2026-04-30 | 2026-05-23 | 2026-05-25 | 2-Cónica y dividida | 28 | 101 |  | 21 | 8011.847 | 240.6 | 305.9 | 30 | 142.9 | 96
27914 - ALBURA PPTO C | 564351 | 103 | No especificado | Concreto | Pilote #61 T3 | 2026-04-25 | 2026-04-30 | 2026-05-23 | 2026-05-25 | 2-Cónica y dividida | 28 | 101 |  | 31 | 8011.847 | 297.5 | 378.3 | 37.1 | 119.7 | 96
27914 - ALBURA PPTO C | 564351 | 103 | No especificado | Concreto | Pilote #61 T3 | 2026-04-25 | 2026-04-30 | 2026-05-23 | 2026-05-25 | 2-Cónica y dividida | 28 | 100 |  | 31 | 7853.982 | 295.8 | 384.4 | 37.7 | 121.6 | 96
27914 - ALBURA PPTO C | 564351 | 103 | No especificado | Concreto | Pilote #61 T3 | 2026-04-25 | 2026-04-30 | 2026-05-23 | 2026-05-25 | 2-Cónica y dividida | 28 | 101 |  | 31 | 8011.847 | 293.6 | 373.2 | 36.6 | 118.1 | 96
27914 - ALBURA PPTO C | 564351 | 102 | No especificado | Concreto | Pilote plataforma #64 | 2026-04-24 | 2026-04-30 | 2026-05-22 | 2026-05-22 | 2-Cónica y dividida | 28 | 101 |  | 21 | 8011.847 | 199.2 | 253.9 | 24.9 | 118.6 | 91
27914 - ALBURA PPTO C | 564351 | 102 | No especificado | Concreto | Pilote plataforma #64 | 2026-04-24 | 2026-04-30 | 2026-05-22 | 2026-05-22 | 2-Cónica y dividida | 28 | 100 |  | 21 | 7853.982 | 197.2 | 255.9 | 25.1 | 119.5 | 91
27914 - ALBURA PPTO C | 564351 | 102 | No especificado | Concreto | Pilote plataforma #64 | 2026-04-24 | 2026-04-30 | 2026-05-22 | 2026-05-22 | 2-Cónica y dividida | 28 | 101 |  | 21 | 8011.847 | 195.9 | 249.8 | 24.5 | 116.7 | 91
27914 - ALBURA PPTO C | 564351 | 101 | No especificado | Concreto | Pilote #7 T3 | 2026-04-24 | 2026-04-30 | 2026-05-22 | 2026-05-22 | 2-Cónica y dividida | 28 | 101 |  | 31 | 8011.847 | 345.8 | 440.5 | 43.2 | 139.4 | 91
27914 - ALBURA PPTO C | 564351 | 101 | No especificado | Concreto | Pilote #7 T3 | 2026-04-24 | 2026-04-30 | 2026-05-22 | 2026-05-22 | 2-Cónica y dividida | 28 | 100 |  | 31 | 7853.982 | 343.9 | 446.6 | 43.8 | 141.3 | 91
27914 - ALBURA PPTO C | 564351 | 101 | No especificado | Concreto | Pilote #7 T3 | 2026-04-24 | 2026-04-30 | 2026-05-22 | 2026-05-22 | 2-Cónica y dividida | 28 | 101 |  | 31 | 8011.847 | 341.5 | 434.4 | 42.6 | 137.4 | 91
27914 - ALBURA PPTO C | 564351 | 100 | No especificado | Concreto | Pilote #28 T3 | 2026-04-24 | 2026-04-30 | 2026-05-22 | 2026-05-22 | 2-Cónica y dividida | 28 | 100 |  | 31 | 7853.982 | 321.5 | 417.1 | 40.9 | 131.9 | 91
27914 - ALBURA PPTO C | 564351 | 100 | No especificado | Concreto | Pilote #28 T3 | 2026-04-24 | 2026-04-30 | 2026-05-22 | 2026-05-22 | 2-Cónica y dividida | 28 | 101 |  | 31 | 8011.847 | 319.6 | 406.9 | 39.9 | 128.7 | 91
27914 - ALBURA PPTO C | 564351 | 100 | No especificado | Concreto | Pilote #28 T3 | 2026-04-24 | 2026-04-30 | 2026-05-22 | 2026-05-22 | 2-Cónica y dividida | 28 | 100 |  | 31 | 7853.982 | 317.9 | 413 | 40.5 | 130.6 | 91
27914 - ALBURA PPTO C | 564351 | 99 | No especificado | Concreto | Pilote #51 T3 | 2026-04-23 | 2026-04-30 | 2026-05-21 | 2026-05-22 | 2-Cónica y dividida | 28 | 101 |  | 31 | 8011.847 | 315.3 | 401.8 | 39.4 | 127.1 | 91
27914 - ALBURA PPTO C | 564351 | 99 | No especificado | Concreto | Pilote #51 T3 | 2026-04-23 | 2026-04-30 | 2026-05-21 | 2026-05-22 | 2-Cónica y dividida | 28 | 101 |  | 31 | 8011.847 | 324.9 | 414 | 40.6 | 131 | 91
27914 - ALBURA PPTO C | 564351 | 99 | No especificado | Concreto | Pilote #51 T3 | 2026-04-23 | 2026-04-30 | 2026-05-21 | 2026-05-22 | 2-Cónica y dividida | 28 | 100 |  | 31 | 7853.982 | 320.8 | 416 | 40.8 | 131.6 | 91
27914 - ALBURA PPTO C | 563114 | 152 | No especificado | Concreto | Pilote plataforma # 62 | 2026-05-19 | 2026-05-20 | 2026-06-02 | 2026-06-04 | 3-Columnar | 14 | 101 |  | 21 | 8011.847 | 173.9 | 221.3 | 21.7 | 103.3 | 107
27914 - ALBURA PPTO C | 563114 | 152 | No especificado | Concreto | Pilote plataforma # 62 | 2026-05-19 | 2026-05-20 | 2026-06-02 | 2026-06-04 | 3-Columnar | 14 | 101 |  | 21 | 8011.847 | 174.2 | 221.3 | 21.7 | 103.3 | 107
27914 - ALBURA PPTO C | 563114 | 152 | No especificado | Concreto | Pilote plataforma # 62 | 2026-05-19 | 2026-05-20 | 2026-06-02 | 2026-06-04 | 3-Columnar | 14 | 102 |  | 21 | 8171.282 | 183.5 | 229.4 | 22.5 | 107.1 | 107
27914 - ALBURA PPTO C | 563114 | 152 | No especificado | Concreto | Pilote plataforma # 62 | 2026-05-19 | 2026-05-20 | 2026-05-26 | 2026-05-28 | 3-Columnar | 7 | 102 |  | 21 | 8171.282 | 156.6 | 195.8 | 19.2 | 91.4 | 100
27914 - ALBURA PPTO C | 563114 | 152 | No especificado | Concreto | Pilote plataforma # 62 | 2026-05-19 | 2026-05-20 | 2026-05-26 | 2026-05-28 | 3-Columnar | 7 | 102 |  | 21 | 8171.282 | 161.3 | 200.9 | 19.7 | 93.8 | 100
27914 - ALBURA PPTO C | 563114 | 152 | No especificado | Concreto | Pilote plataforma # 62 | 2026-05-19 | 2026-05-20 | 2026-05-26 | 2026-05-28 | 3-Columnar | 7 | 102 |  | 21 | 8171.282 | 161.4 | 201.9 | 19.8 | 94.3 | 100
27914 - ALBURA PPTO C | 563114 | 151 | No especificado | Concreto | Viga guia | 2026-05-19 | 2026-05-20 | 2026-06-02 | 2026-06-04 | 3-Columnar | 14 | 101 |  | 21 | 8011.847 | 269 | 342.6 | 33.6 | 160 | 107
27914 - ALBURA PPTO C | 563114 | 151 | No especificado | Concreto | Viga guia | 2026-05-19 | 2026-05-20 | 2026-06-02 | 2026-06-04 | 3-Columnar | 14 | 102 |  | 21 | 8171.282 | 275.5 | 343.6 | 33.7 | 160.5 | 107
27914 - ALBURA PPTO C | 563114 | 151 | No especificado | Concreto | Viga guia | 2026-05-19 | 2026-05-20 | 2026-06-02 | 2026-06-04 | 3-Columnar | 14 | 102 |  | 21 | 8171.282 | 270.3 | 337.5 | 33.1 | 157.6 | 107
27914 - ALBURA PPTO C | 563114 | 151 | No especificado | Concreto | Viga guia | 2026-05-19 | 2026-05-20 | 2026-05-26 | 2026-05-28 | 3-Columnar | 7 | 102 |  | 21 | 8171.282 | 263.4 | 328.3 | 32.2 | 153.3 | 100
27914 - ALBURA PPTO C | 563114 | 151 | No especificado | Concreto | Viga guia | 2026-05-19 | 2026-05-20 | 2026-05-26 | 2026-05-28 | 3-Columnar | 7 | 102 |  | 21 | 8171.282 | 257.1 | 321.2 | 31.5 | 150 | 100
27914 - ALBURA PPTO C | 563114 | 151 | No especificado | Concreto | Viga guia | 2026-05-19 | 2026-05-20 | 2026-05-26 | 2026-05-28 | 3-Columnar | 7 | 101 |  | 21 | 8011.847 | 254.2 | 323.3 | 31.7 | 151 | 100
27914 - ALBURA PPTO C | 563114 | 150 | No especificado | Concreto | Pilote plataforma # 73 | 2026-05-16 | 2026-05-20 | 2026-05-30 | 2026-06-02 | 3-Columnar | 14 | 102 |  | 21 | 8171.282 | 208.1 | 260 | 25.5 | 121.4 | 105
27914 - ALBURA PPTO C | 563114 | 150 | No especificado | Concreto | Pilote plataforma # 73 | 2026-05-16 | 2026-05-20 | 2026-05-30 | 2026-06-02 | 3-Columnar | 14 | 101 |  | 21 | 8011.847 | 199.8 | 253.9 | 24.9 | 118.6 | 105
27914 - ALBURA PPTO C | 563114 | 150 | No especificado | Concreto | Pilote plataforma # 73 | 2026-05-16 | 2026-05-20 | 2026-05-30 | 2026-06-02 | 3-Columnar | 14 | 102 |  | 21 | 8171.282 | 210.2 | 262.1 | 25.7 | 122.4 | 105
27914 - ALBURA PPTO C | 563114 | 150 | No especificado | Concreto | Pilote plataforma # 73 | 2026-05-16 | 2026-05-20 | 2026-05-23 | 2026-05-26 | 3-Columnar | 7 | 102 |  | 21 | 8171.282 | 183 | 228.4 | 22.4 | 106.7 | 98
27914 - ALBURA PPTO C | 563114 | 150 | No especificado | Concreto | Pilote plataforma # 73 | 2026-05-16 | 2026-05-20 | 2026-05-23 | 2026-05-26 | 3-Columnar | 7 | 101 |  | 21 | 8011.847 | 174.1 | 221.3 | 21.7 | 103.3 | 98
27914 - ALBURA PPTO C | 563114 | 150 | No especificado | Concreto | Pilote plataforma # 73 | 2026-05-16 | 2026-05-20 | 2026-05-23 | 2026-05-26 | 3-Columnar | 7 | 101 |  | 21 | 8011.847 | 169.7 | 216.2 | 21.2 | 101 | 98
27914 - ALBURA PPTO C | 563113 | 149 | No especificado | Concreto | Viga guia | 2026-05-16 | 2026-05-19 | 2026-05-30 | 2026-06-02 | 4-Transversal | 14 | 102 |  | 21 | 8171.282 | 185.8 | 231.5 | 22.7 | 108.1 | 105
27914 - ALBURA PPTO C | 563113 | 149 | No especificado | Concreto | Viga guia | 2026-05-16 | 2026-05-19 | 2026-05-30 | 2026-06-02 | 4-Transversal | 14 | 101 |  | 21 | 8011.847 | 180.3 | 229.4 | 22.5 | 107.1 | 105
27914 - ALBURA PPTO C | 563113 | 149 | No especificado | Concreto | Viga guia | 2026-05-16 | 2026-05-19 | 2026-05-30 | 2026-06-02 | 4-Transversal | 14 | 102 |  | 21 | 8171.282 | 188.7 | 235.6 | 23.1 | 110 | 105
27914 - ALBURA PPTO C | 563113 | 149 | No especificado | Concreto | Viga guia | 2026-05-16 | 2026-05-19 | 2026-05-23 | 2026-05-25 | 4-Transversal | 7 | 102 |  | 21 | 8171.282 | 143.8 | 179.5 | 17.6 | 83.8 | 95
27914 - ALBURA PPTO C | 563113 | 149 | No especificado | Concreto | Viga guia | 2026-05-16 | 2026-05-19 | 2026-05-23 | 2026-05-25 | 4-Transversal | 7 | 101 |  | 21 | 8011.847 | 138.2 | 175.4 | 17.2 | 81.9 | 95
27914 - ALBURA PPTO C | 563113 | 149 | No especificado | Concreto | Viga guia | 2026-05-16 | 2026-05-19 | 2026-05-23 | 2026-05-25 | 4-Transversal | 7 | 101 |  | 21 | 8011.847 | 139.1 | 177.4 | 17.4 | 82.9 | 95
27914 - ALBURA PPTO C | 563113 | 148 | No especificado | Concreto | Pilote # 42 - Torre 3 | 2026-05-15 | 2026-05-19 | 2026-05-29 | 2026-06-01 | 3-Columnar | 14 | 102 |  | 31 | 8171.282 | 265.2 | 331.4 | 32.5 | 104.8 | 103
27914 - ALBURA PPTO C | 563113 | 148 | No especificado | Concreto | Pilote # 42 - Torre 3 | 2026-05-15 | 2026-05-19 | 2026-05-29 | 2026-06-01 | 3-Columnar | 14 | 101 |  | 31 | 8011.847 | 250.3 | 318.2 | 31.2 | 100.6 | 103
27914 - ALBURA PPTO C | 563113 | 148 | No especificado | Concreto | Pilote # 42 - Torre 3 | 2026-05-15 | 2026-05-19 | 2026-05-29 | 2026-06-01 | 3-Columnar | 14 | 101 |  | 31 | 8011.847 | 255.4 | 325.3 | 31.9 | 102.9 | 103
27914 - ALBURA PPTO C | 563113 | 148 | No especificado | Concreto | Pilote # 42 - Torre 3 | 2026-05-15 | 2026-05-19 | 2026-05-22 | 2026-05-25 | 3-Columnar | 7 | 102 |  | 31 | 8171.282 | 235.3 | 293.7 | 28.8 | 92.9 | 94
27914 - ALBURA PPTO C | 563113 | 148 | No especificado | Concreto | Pilote # 42 - Torre 3 | 2026-05-15 | 2026-05-19 | 2026-05-22 | 2026-05-25 | 3-Columnar | 7 | 102 |  | 31 | 8171.282 | 229.3 | 286.5 | 28.1 | 90.6 | 94
27914 - ALBURA PPTO C | 563113 | 148 | No especificado | Concreto | Pilote # 42 - Torre 3 | 2026-05-15 | 2026-05-19 | 2026-05-22 | 2026-05-25 | 3-Columnar | 7 | 101 |  | 31 | 8011.847 | 220.3 | 280.4 | 27.5 | 88.7 | 94
27914 - ALBURA PPTO C | 563113 | 147 | No especificado | Concreto | Viga guia | 2026-05-15 | 2026-05-19 | 2026-05-29 | 2026-06-01 | 4-Transversal | 14 | 101 |  | 31 | 8011.847 | 325.5 | 414 | 40.6 | 131 | 103
27914 - ALBURA PPTO C | 563113 | 147 | No especificado | Concreto | Viga guia | 2026-05-15 | 2026-05-19 | 2026-05-29 | 2026-06-01 | 4-Transversal | 14 | 101 |  | 31 | 8011.847 | 327.2 | 416 | 40.8 | 131.6 | 103
27914 - ALBURA PPTO C | 563113 | 147 | No especificado | Concreto | Viga guia | 2026-05-15 | 2026-05-19 | 2026-05-29 | 2026-06-01 | 4-Transversal | 14 | 101 |  | 31 | 8011.847 | 331.7 | 422.2 | 41.4 | 133.5 | 103
27914 - ALBURA PPTO C | 563113 | 147 | No especificado | Concreto | Viga guia | 2026-05-15 | 2026-05-19 | 2026-05-22 | 2026-05-25 | 3-Columnar | 7 | 102 |  | 31 | 8171.282 | 316.3 | 394.6 | 38.7 | 124.8 | 94
27914 - ALBURA PPTO C | 563113 | 147 | No especificado | Concreto | Viga guia | 2026-05-15 | 2026-05-19 | 2026-05-22 | 2026-05-25 | 3-Columnar | 7 | 102 |  | 31 | 8171.282 | 309.9 | 386.5 | 37.9 | 122.3 | 94
27914 - ALBURA PPTO C | 563113 | 147 | No especificado | Concreto | Viga guia | 2026-05-15 | 2026-05-19 | 2026-05-22 | 2026-05-25 | 3-Columnar | 7 | 101 |  | 31 | 8011.847 | 298.5 | 380.4 | 37.3 | 120.3 | 94
27914 - ALBURA PPTO C | 563113 | 146 | No especificado | Concreto | Viga guia | 2026-05-15 | 2026-05-19 | 2026-05-29 | 2026-06-01 | 3-Columnar | 14 | 102 |  | 21 | 8171.282 | 275.5 | 343.6 | 33.7 | 160.5 | 103
27914 - ALBURA PPTO C | 563113 | 146 | No especificado | Concreto | Viga guia | 2026-05-15 | 2026-05-19 | 2026-05-29 | 2026-06-01 | 3-Columnar | 14 | 101 |  | 21 | 8011.847 | 271 | 344.7 | 33.8 | 161 | 103
27914 - ALBURA PPTO C | 563113 | 146 | No especificado | Concreto | Viga guia | 2026-05-15 | 2026-05-19 | 2026-05-29 | 2026-06-01 | 3-Columnar | 14 | 101 |  | 21 | 8011.847 | 273.6 | 347.7 | 34.1 | 162.4 | 103
27914 - ALBURA PPTO C | 563113 | 146 | No especificado | Concreto | Viga guia | 2026-05-15 | 2026-05-19 | 2026-05-22 | 2026-05-25 | 4-Transversal | 7 | 102 |  | 21 | 8171.282 | 253.4 | 316.1 | 31 | 147.6 | 94
27914 - ALBURA PPTO C | 563113 | 146 | No especificado | Concreto | Viga guia | 2026-05-15 | 2026-05-19 | 2026-05-22 | 2026-05-25 | 4-Transversal | 7 | 101 |  | 21 | 8011.847 | 242.8 | 309 | 30.3 | 144.3 | 94
27914 - ALBURA PPTO C | 563113 | 146 | No especificado | Concreto | Viga guia | 2026-05-15 | 2026-05-19 | 2026-05-22 | 2026-05-25 | 4-Transversal | 7 | 102 |  | 21 | 8171.282 | 245.8 | 306.9 | 30.1 | 143.3 | 94
27914 - ALBURA PPTO C | 563113 | 145 | No especificado | Concreto | Viga guia | 2026-05-14 | 2026-05-19 | 2026-05-28 | 2026-06-01 | 3-Columnar | 14 | 102 |  | 21 | 8171.282 | 283.9 | 353.8 | 34.7 | 165.2 | 102
27914 - ALBURA PPTO C | 563113 | 145 | No especificado | Concreto | Viga guia | 2026-05-14 | 2026-05-19 | 2026-05-28 | 2026-06-01 | 3-Columnar | 14 | 102 |  | 21 | 8171.282 | 280.3 | 349.8 | 34.3 | 163.3 | 102
27914 - ALBURA PPTO C | 563113 | 145 | No especificado | Concreto | Viga guia | 2026-05-14 | 2026-05-19 | 2026-05-28 | 2026-06-01 | 3-Columnar | 14 | 101 |  | 21 | 8011.847 | 271.9 | 345.7 | 33.9 | 161.4 | 102
27914 - ALBURA PPTO C | 563113 | 145 | No especificado | Concreto | Viga guia | 2026-05-14 | 2026-05-19 | 2026-05-21 | 2026-05-22 | 3-Columnar | 7 | 101 |  | 21 | 8011.847 | 235.8 | 299.8 | 29.4 | 140 | 93
27914 - ALBURA PPTO C | 563113 | 145 | No especificado | Concreto | Viga guia | 2026-05-14 | 2026-05-19 | 2026-05-21 | 2026-05-22 | 3-Columnar | 7 | 102 |  | 21 | 8171.282 | 239.7 | 298.8 | 29.3 | 139.5 | 93
27914 - ALBURA PPTO C | 563113 | 145 | No especificado | Concreto | Viga guia | 2026-05-14 | 2026-05-19 | 2026-05-21 | 2026-05-22 | 3-Columnar | 7 | 102 |  | 21 | 8171.282 | 236.6 | 295.7 | 29 | 138.1 | 93
27914 - ALBURA PPTO C | 563113 | 144 | No especificado | Concreto | Pilote # 18 - Torre 3 | 2026-05-13 | 2026-05-19 | 2026-05-27 | 2026-06-01 | 3-Columnar | 14 | 102 |  | 31 | 8171.282 | 293.8 | 367.1 | 36 | 116.1 | 102
27914 - ALBURA PPTO C | 563113 | 144 | No especificado | Concreto | Pilote # 18 - Torre 3 | 2026-05-13 | 2026-05-19 | 2026-05-27 | 2026-06-01 | 3-Columnar | 14 | 101 |  | 31 | 8011.847 | 285.8 | 364 | 35.7 | 115.2 | 102
27914 - ALBURA PPTO C | 563113 | 144 | No especificado | Concreto | Pilote # 18 - Torre 3 | 2026-05-13 | 2026-05-19 | 2026-05-27 | 2026-06-01 | 3-Columnar | 14 | 101 |  | 31 | 8011.847 | 285.1 | 363 | 35.6 | 114.8 | 102
27914 - ALBURA PPTO C | 563113 | 144 | No especificado | Concreto | Pilote # 18 - Torre 3 | 2026-05-13 | 2026-05-19 | 2026-05-20 | 2026-05-22 | 3-Columnar | 7 | 101 |  | 31 | 8011.847 | 263.1 | 334.5 | 32.8 | 105.8 | 92
27914 - ALBURA PPTO C | 563113 | 144 | No especificado | Concreto | Pilote # 18 - Torre 3 | 2026-05-13 | 2026-05-19 | 2026-05-20 | 2026-05-22 | 3-Columnar | 7 | 102 |  | 31 | 8171.282 | 273.7 | 341.6 | 33.5 | 108.1 | 92
27914 - ALBURA PPTO C | 563113 | 144 | No especificado | Concreto | Pilote # 18 - Torre 3 | 2026-05-13 | 2026-05-19 | 2026-05-20 | 2026-05-22 | 3-Columnar | 7 | 101 |  | 31 | 8011.847 | 260.3 | 331.4 | 32.5 | 104.8 | 92
27914 - ALBURA PPTO C | 563129 | 143 | No especificado | Concreto | Pilote # 55 - Torre 3 | 2026-05-13 | 2026-05-15 | 2026-05-27 | 2026-06-01 | 3-Columnar | 14 | 102 |  | 31 | 8171.282 | 293.2 | 366.1 | 35.9 | 115.8 | 102
27914 - ALBURA PPTO C | 563129 | 143 | No especificado | Concreto | Pilote # 55 - Torre 3 | 2026-05-13 | 2026-05-15 | 2026-05-27 | 2026-06-01 | 3-Columnar | 14 | 101 |  | 31 | 8011.847 | 286.5 | 365.1 | 35.8 | 115.5 | 102
27914 - ALBURA PPTO C | 563129 | 143 | No especificado | Concreto | Pilote # 55 - Torre 3 | 2026-05-13 | 2026-05-15 | 2026-05-27 | 2026-06-01 | 3-Columnar | 14 | 101 |  | 31 | 8011.847 | 285.9 | 364 | 35.7 | 115.2 | 102
27914 - ALBURA PPTO C | 563129 | 143 | No especificado | Concreto | Pilote # 55 - Torre 3 | 2026-05-13 | 2026-05-15 | 2026-05-20 | 2026-05-22 | 3-Columnar | 7 | 102 |  | 31 | 8171.282 | 271.3 | 338.5 | 33.2 | 107.1 | 92
27914 - ALBURA PPTO C | 563129 | 143 | No especificado | Concreto | Pilote # 55 - Torre 3 | 2026-05-13 | 2026-05-15 | 2026-05-20 | 2026-05-22 | 3-Columnar | 7 | 101 |  | 31 | 8011.847 | 263.5 | 335.5 | 32.9 | 106.1 | 92
27914 - ALBURA PPTO C | 563129 | 143 | No especificado | Concreto | Pilote # 55 - Torre 3 | 2026-05-13 | 2026-05-15 | 2026-05-20 | 2026-05-22 | 3-Columnar | 7 | 101 |  | 31 | 8011.847 | 256.2 | 326.3 | 32 | 103.2 | 92
27914 - ALBURA PPTO C | 563129 | 142 | No especificado | Concreto | Pilote plataforma # 77 | 2026-05-13 | 2026-05-15 | 2026-05-27 | 2026-06-01 | 3-Columnar | 14 | 102 |  | 21 | 8171.282 | 177.7 | 221.3 | 21.7 | 103.3 | 102
27914 - ALBURA PPTO C | 563129 | 142 | No especificado | Concreto | Pilote plataforma # 77 | 2026-05-13 | 2026-05-15 | 2026-05-27 | 2026-06-01 | 3-Columnar | 14 | 101 |  | 21 | 8011.847 | 172.1 | 219.2 | 21.5 | 102.4 | 102
27914 - ALBURA PPTO C | 563129 | 142 | No especificado | Concreto | Pilote plataforma # 77 | 2026-05-13 | 2026-05-15 | 2026-05-27 | 2026-06-01 | 3-Columnar | 14 | 101 |  | 21 | 8011.847 | 169.3 | 215.2 | 21.1 | 100.5 | 102
27914 - ALBURA PPTO C | 563129 | 142 | No especificado | Concreto | Pilote plataforma # 77 | 2026-05-13 | 2026-05-15 | 2026-05-20 | 2026-05-22 | 3-Columnar | 7 | 102 |  | 21 | 8171.282 | 154.5 | 192.7 | 18.9 | 90 | 92
27914 - ALBURA PPTO C | 563129 | 142 | No especificado | Concreto | Pilote plataforma # 77 | 2026-05-13 | 2026-05-15 | 2026-05-20 | 2026-05-22 | 3-Columnar | 7 | 101 |  | 21 | 8011.847 | 149.2 | 189.7 | 18.6 | 88.6 | 92
27914 - ALBURA PPTO C | 563129 | 142 | No especificado | Concreto | Pilote plataforma # 77 | 2026-05-13 | 2026-05-15 | 2026-05-20 | 2026-05-22 | 3-Columnar | 7 | 101 |  | 21 | 8011.847 | 145.5 | 185.6 | 18.2 | 86.7 | 92
27914 - ALBURA PPTO C | 563129 | 141 | No especificado | Concreto | Viga guia | 2026-05-13 | 2026-05-15 | 2026-05-27 | 2026-06-01 | 3-Columnar | 14 | 102 |  | 21 | 8171.282 | 213.2 | 266.1 | 26.1 | 124.3 | 102
27914 - ALBURA PPTO C | 563129 | 141 | No especificado | Concreto | Viga guia | 2026-05-13 | 2026-05-15 | 2026-05-27 | 2026-06-01 | 3-Columnar | 14 | 101 |  | 21 | 8011.847 | 208.8 | 266.1 | 26.1 | 124.3 | 102
27914 - ALBURA PPTO C | 563129 | 141 | No especificado | Concreto | Viga guia | 2026-05-13 | 2026-05-15 | 2026-05-27 | 2026-06-01 | 3-Columnar | 14 | 101 |  | 21 | 8011.847 | 206.5 | 263.1 | 25.8 | 122.9 | 102
27914 - ALBURA PPTO C | 563129 | 141 | No especificado | Concreto | Viga guia | 2026-05-13 | 2026-05-15 | 2026-05-20 | 2026-05-22 | 3-Columnar | 7 | 102 |  | 21 | 8171.282 | 193.6 | 241.7 | 23.7 | 112.9 | 92
27914 - ALBURA PPTO C | 563129 | 141 | No especificado | Concreto | Viga guia | 2026-05-13 | 2026-05-15 | 2026-05-20 | 2026-05-22 | 3-Columnar | 7 | 101 |  | 21 | 8011.847 | 187.3 | 238.6 | 23.4 | 111.4 | 92
27914 - ALBURA PPTO C | 563129 | 141 | No especificado | Concreto | Viga guia | 2026-05-13 | 2026-05-15 | 2026-05-20 | 2026-05-22 | 3-Columnar | 7 | 101 |  | 21 | 8011.847 | 185.6 | 236.6 | 23.2 | 110.5 | 92
27914 - ALBURA PPTO C | 563129 | 140 | No especificado | Concreto | Pilote # 33 - Torre 3 | 2026-05-12 | 2026-05-15 | 2026-05-26 | 2026-05-28 | 4-Transversal | 14 | 102 |  | 31 | 8171.282 | 273.4 | 341.6 | 33.5 | 108.1 | 100
27914 - ALBURA PPTO C | 563129 | 140 | No especificado | Concreto | Pilote # 33 - Torre 3 | 2026-05-12 | 2026-05-15 | 2026-05-26 | 2026-05-28 | 4-Transversal | 14 | 101 |  | 31 | 8011.847 | 267.6 | 340.6 | 33.4 | 107.7 | 100
27914 - ALBURA PPTO C | 563129 | 140 | No especificado | Concreto | Pilote # 33 - Torre 3 | 2026-05-12 | 2026-05-15 | 2026-05-26 | 2026-05-28 | 4-Transversal | 14 | 101 |  | 31 | 8011.847 | 258.6 | 329.4 | 32.3 | 104.2 | 100
27914 - ALBURA PPTO C | 563129 | 140 | No especificado | Concreto | Pilote # 33 - Torre 3 | 2026-05-12 | 2026-05-15 | 2026-05-19 | 2026-05-22 | 3-Columnar | 7 | 102 |  | 31 | 8171.282 | 247.1 | 308 | 30.2 | 97.4 | 92
27914 - ALBURA PPTO C | 563129 | 140 | No especificado | Concreto | Pilote # 33 - Torre 3 | 2026-05-12 | 2026-05-15 | 2026-05-19 | 2026-05-22 | 3-Columnar | 7 | 101 |  | 31 | 8011.847 | 233.8 | 297.8 | 29.2 | 94.2 | 92
27914 - ALBURA PPTO C | 563129 | 140 | No especificado | Concreto | Pilote # 33 - Torre 3 | 2026-05-12 | 2026-05-15 | 2026-05-19 | 2026-05-22 | 3-Columnar | 7 | 101 |  | 31 | 8011.847 | 232.1 | 295.7 | 29 | 93.5 | 92
27914 - ALBURA PPTO C | 563129 | 139 | No especificado | Concreto | Pilote plataforma 114 | 2026-05-12 | 2026-05-15 | 2026-05-26 | 2026-05-28 | 3-Columnar | 14 | 101 |  | 21 | 8011.847 | 215.3 | 274.3 | 26.9 | 128.1 | 100
27914 - ALBURA PPTO C | 563129 | 139 | No especificado | Concreto | Pilote plataforma 114 | 2026-05-12 | 2026-05-15 | 2026-05-26 | 2026-05-28 | 3-Columnar | 14 | 101 |  | 21 | 8011.847 | 213.7 | 272.3 | 26.7 | 127.1 | 100
27914 - ALBURA PPTO C | 563129 | 139 | No especificado | Concreto | Pilote plataforma 114 | 2026-05-12 | 2026-05-15 | 2026-05-26 | 2026-05-28 | 3-Columnar | 14 | 102 |  | 21 | 8171.282 | 220.6 | 275.3 | 27 | 128.6 | 100
27914 - ALBURA PPTO C | 563129 | 139 | No especificado | Concreto | Pilote plataforma 114 | 2026-05-12 | 2026-05-15 | 2026-05-19 | 2026-05-22 | 4-Transversal | 7 | 102 |  | 21 | 8171.282 | 206.2 | 257 | 25.2 | 120 | 92
27914 - ALBURA PPTO C | 563129 | 139 | No especificado | Concreto | Pilote plataforma 114 | 2026-05-12 | 2026-05-15 | 2026-05-19 | 2026-05-22 | 4-Transversal | 7 | 101 |  | 21 | 8011.847 | 193.3 | 245.8 | 24.1 | 114.8 | 92
27914 - ALBURA PPTO C | 563129 | 139 | No especificado | Concreto | Pilote plataforma 114 | 2026-05-12 | 2026-05-15 | 2026-05-19 | 2026-05-22 | 4-Transversal | 7 | 101 |  | 21 | 8011.847 | 191.9 | 244.7 | 24 | 114.3 | 92
27914 - ALBURA PPTO C | 563129 | 138 | No especificado | Concreto | Viga guia | 2026-05-12 | 2026-05-15 | 2026-05-26 | 2026-05-28 | 3-Columnar | 14 | 102 |  | 21 | 8171.282 | 235.3 | 293.7 | 28.8 | 137.1 | 100
27914 - ALBURA PPTO C | 563129 | 138 | No especificado | Concreto | Viga guia | 2026-05-12 | 2026-05-15 | 2026-05-26 | 2026-05-28 | 3-Columnar | 14 | 101 |  | 21 | 8011.847 | 228.3 | 290.6 | 28.5 | 135.7 | 100
27914 - ALBURA PPTO C | 563129 | 138 | No especificado | Concreto | Viga guia | 2026-05-12 | 2026-05-15 | 2026-05-26 | 2026-05-28 | 3-Columnar | 14 | 101 |  | 21 | 8011.847 | 231.4 | 294.7 | 28.9 | 137.6 | 100
27914 - ALBURA PPTO C | 563129 | 138 | No especificado | Concreto | Viga guia | 2026-05-12 | 2026-05-15 | 2026-05-19 | 2026-05-22 | 3-Columnar | 7 | 102 |  | 21 | 8171.282 | 221.2 | 276.3 | 27.1 | 129 | 92
27914 - ALBURA PPTO C | 563129 | 138 | No especificado | Concreto | Viga guia | 2026-05-12 | 2026-05-15 | 2026-05-19 | 2026-05-22 | 3-Columnar | 7 | 102 |  | 21 | 8171.282 | 217.9 | 272.3 | 26.7 | 127.1 | 92
27914 - ALBURA PPTO C | 563129 | 138 | No especificado | Concreto | Viga guia | 2026-05-12 | 2026-05-15 | 2026-05-19 | 2026-05-22 | 3-Columnar | 7 | 101 |  | 21 | 8011.847 | 211.3 | 269.2 | 26.4 | 125.7 | 92
27914 - ALBURA PPTO C | 563128 | 137 | No especificado | Concreto | Pilote # 52 - Torre 3 | 2026-05-11 | 2026-05-13 | 2026-05-25 | 2026-05-28 | 3-Columnar | 14 | 102 |  | 31 | 8171.282 | 279.6 | 348.7 | 34.2 | 110.3 | 100
27914 - ALBURA PPTO C | 563128 | 137 | No especificado | Concreto | Pilote # 52 - Torre 3 | 2026-05-11 | 2026-05-13 | 2026-05-25 | 2026-05-28 | 3-Columnar | 14 | 101 |  | 31 | 8011.847 | 264.1 | 336.5 | 33 | 106.5 | 100
27914 - ALBURA PPTO C | 563128 | 137 | No especificado | Concreto | Pilote # 52 - Torre 3 | 2026-05-11 | 2026-05-13 | 2026-05-25 | 2026-05-28 | 3-Columnar | 14 | 102 |  | 31 | 8171.282 | 277 | 345.7 | 33.9 | 109.4 | 100
27914 - ALBURA PPTO C | 563128 | 137 | No especificado | Concreto | Pilote # 52 - Torre 3 | 2026-05-11 | 2026-05-13 | 2026-05-18 | 2026-05-21 | 4-Transversal | 7 | 102 |  | 31 | 8171.282 | 245 | 305.9 | 30 | 96.8 | 89
27914 - ALBURA PPTO C | 563128 | 137 | No especificado | Concreto | Pilote # 52 - Torre 3 | 2026-05-11 | 2026-05-13 | 2026-05-18 | 2026-05-21 | 4-Transversal | 7 | 101 |  | 31 | 8011.847 | 237.5 | 301.8 | 29.6 | 95.5 | 89
27914 - ALBURA PPTO C | 563128 | 137 | No especificado | Concreto | Pilote # 52 - Torre 3 | 2026-05-11 | 2026-05-13 | 2026-05-18 | 2026-05-21 | 4-Transversal | 7 | 101 |  | 31 | 8011.847 | 231.7 | 294.7 | 28.9 | 93.2 | 89
27914 - ALBURA PPTO C | 563128 | 136 | No especificado | Concreto | Pilote plataforma # 118, 115 | 2026-05-11 | 2026-05-13 | 2026-05-25 | 2026-05-28 | 3-Columnar | 14 | 102 |  | 21 | 8171.282 | 200.3 | 249.8 | 24.5 | 116.7 | 100
27914 - ALBURA PPTO C | 563128 | 136 | No especificado | Concreto | Pilote plataforma # 118, 115 | 2026-05-11 | 2026-05-13 | 2026-05-25 | 2026-05-28 | 3-Columnar | 14 | 101 |  | 21 | 8011.847 | 195.1 | 248.8 | 24.4 | 116.2 | 100
27914 - ALBURA PPTO C | 563128 | 136 | No especificado | Concreto | Pilote plataforma # 118, 115 | 2026-05-11 | 2026-05-13 | 2026-05-25 | 2026-05-28 | 3-Columnar | 14 | 101 |  | 21 | 8011.847 | 189.6 | 241.7 | 23.7 | 112.9 | 100
27914 - ALBURA PPTO C | 563128 | 136 | No especificado | Concreto | Pilote plataforma # 118, 115 | 2026-05-11 | 2026-05-13 | 2026-05-18 | 2026-05-21 | 3-Columnar | 7 | 102 |  | 21 | 8171.282 | 185.2 | 231.5 | 22.7 | 108.1 | 89
27914 - ALBURA PPTO C | 563128 | 136 | No especificado | Concreto | Pilote plataforma # 118, 115 | 2026-05-11 | 2026-05-13 | 2026-05-18 | 2026-05-21 | 3-Columnar | 7 | 101 |  | 21 | 8011.847 | 173.3 | 220.3 | 21.6 | 102.9 | 89
27914 - ALBURA PPTO C | 563128 | 136 | No especificado | Concreto | Pilote plataforma # 118, 115 | 2026-05-11 | 2026-05-13 | 2026-05-18 | 2026-05-21 | 3-Columnar | 7 | 101 |  | 21 | 8011.847 | 175.6 | 223.3 | 21.9 | 104.3 | 89
27914 - ALBURA PPTO C | 563128 | 135 | No especificado | Concreto | Viga guia | 2026-05-11 | 2026-05-13 | 2026-05-25 | 2026-05-28 | 3-Columnar | 14 | 102 |  | 21 | 8171.282 | 182.2 | 227.4 | 22.3 | 106.2 | 100
27914 - ALBURA PPTO C | 563128 | 135 | No especificado | Concreto | Viga guia | 2026-05-11 | 2026-05-13 | 2026-05-25 | 2026-05-28 | 3-Columnar | 14 | 101 |  | 21 | 8011.847 | 173.3 | 220.3 | 21.6 | 102.9 | 100
27914 - ALBURA PPTO C | 563128 | 135 | No especificado | Concreto | Viga guia | 2026-05-11 | 2026-05-13 | 2026-05-25 | 2026-05-28 | 3-Columnar | 14 | 101 |  | 21 | 8011.847 | 176.3 | 224.3 | 22 | 104.8 | 100
27914 - ALBURA PPTO C | 563128 | 135 | No especificado | Concreto | Viga guia | 2026-05-11 | 2026-05-13 | 2026-05-18 | 2026-05-21 | 3-Columnar | 7 | 102 |  | 21 | 8171.282 | 153.9 | 191.7 | 18.8 | 89.5 | 89
27914 - ALBURA PPTO C | 563128 | 135 | No especificado | Concreto | Viga guia | 2026-05-11 | 2026-05-13 | 2026-05-18 | 2026-05-21 | 3-Columnar | 7 | 101 |  | 21 | 8011.847 | 150 | 190.7 | 18.7 | 89 | 89
27914 - ALBURA PPTO C | 563128 | 135 | No especificado | Concreto | Viga guia | 2026-05-11 | 2026-05-13 | 2026-05-18 | 2026-05-21 | 3-Columnar | 7 | 101 |  | 21 | 8011.847 | 144.3 | 183.5 | 18 | 85.7 | 89
27914 - ALBURA PPTO C | 552570 | 98 | No especificado | Concreto | Pilote #70 T3 | 2026-04-22 | 2026-04-30 | 2026-05-20 | 2026-05-20 | 2-Cónica y dividida | 28 | 101 |  | 31 | 8011.847 | 279.6 | 355.9 | 34.9 | 112.6 | 86
27914 - ALBURA PPTO C | 552570 | 98 | No especificado | Concreto | Pilote #70 T3 | 2026-04-22 | 2026-04-30 | 2026-05-20 | 2026-05-20 | 2-Cónica y dividida | 28 | 100 |  | 31 | 7853.982 | 277.6 | 360 | 35.3 | 113.9 | 86
27914 - ALBURA PPTO C | 552570 | 98 | No especificado | Concreto | Pilote #70 T3 | 2026-04-22 | 2026-04-30 | 2026-05-20 | 2026-05-20 | 2-Cónica y dividida | 28 | 101 |  | 31 | 8011.847 | 275.9 | 350.8 | 34.4 | 111 | 86
27914 - ALBURA PPTO C | 552570 | 97 | No especificado | Concreto | Pilote #50 T4 | 2026-04-22 | 2026-04-30 | 2026-05-20 | 2026-05-20 | 2-Cónica y dividida | 28 | 100 |  | 31 | 7853.982 | 286.7 | 372.2 | 36.5 | 117.7 | 86
27914 - ALBURA PPTO C | 552570 | 97 | No especificado | Concreto | Pilote #50 T4 | 2026-04-22 | 2026-04-30 | 2026-05-20 | 2026-05-20 | 2-Cónica y dividida | 28 | 101 |  | 31 | 8011.847 | 287.3 | 366.1 | 35.9 | 115.8 | 86
27914 - ALBURA PPTO C | 552570 | 97 | No especificado | Concreto | Pilote #50 T4 | 2026-04-22 | 2026-04-30 | 2026-05-20 | 2026-05-20 | 2-Cónica y dividida | 28 | 100 |  | 31 | 7853.982 | 294.6 | 382.4 | 37.5 | 121 | 86
27914 - ALBURA PPTO C | 552570 | 96 | No especificado | Concreto | Pilote #1 T3 | 2026-04-22 | 2026-04-30 | 2026-05-20 | 2026-05-20 | 2-Cónica y dividida | 28 | 101 |  | 31 | 8011.847 | 315.7 | 401.8 | 39.4 | 127.1 | 86
27914 - ALBURA PPTO C | 552570 | 96 | No especificado | Concreto | Pilote #1 T3 | 2026-04-22 | 2026-04-30 | 2026-05-20 | 2026-05-20 | 2-Cónica y dividida | 28 | 100 |  | 31 | 7853.982 | 314.9 | 408.9 | 40.1 | 129.4 | 86
27914 - ALBURA PPTO C | 552570 | 96 | No especificado | Concreto | Pilote #1 T3 | 2026-04-22 | 2026-04-30 | 2026-05-20 | 2026-05-20 | 2-Cónica y dividida | 28 | 101 |  | 31 | 8011.847 | 311.2 | 395.7 | 38.8 | 125.2 | 86
27914 - ALBURA PPTO C | 552570 | 95 | No especificado | Concreto | Pilote #42 T4 | 2026-04-21 | 2026-04-30 | 2026-05-19 | 2026-05-20 | 2-Cónica y dividida | 28 | 101 |  | 31 | 8011.847 | 293.8 | 374.2 | 36.7 | 118.4 | 86
27914 - ALBURA PPTO C | 552570 | 95 | No especificado | Concreto | Pilote #42 T4 | 2026-04-21 | 2026-04-30 | 2026-05-19 | 2026-05-20 | 2-Cónica y dividida | 28 | 100 |  | 31 | 7853.982 | 296.4 | 384.4 | 37.7 | 121.6 | 86
27914 - ALBURA PPTO C | 552570 | 95 | No especificado | Concreto | Pilote #42 T4 | 2026-04-21 | 2026-04-30 | 2026-05-19 | 2026-05-20 | 2-Cónica y dividida | 28 | 101 |  | 31 | 8011.847 | 292.6 | 372.2 | 36.5 | 117.7 | 86
27914 - ALBURA PPTO C | 552570 | 94 | No especificado | Concreto | Pilote #67 T4 | 2026-04-21 | 2026-04-30 | 2026-05-19 | 2026-05-20 | 2-Cónica y dividida | 28 | 100 |  | 31 | 7853.982 | 304.8 | 395.7 | 38.8 | 125.2 | 86
27914 - ALBURA PPTO C | 552570 | 94 | No especificado | Concreto | Pilote #67 T4 | 2026-04-21 | 2026-04-30 | 2026-05-19 | 2026-05-20 | 2-Cónica y dividida | 28 | 101 |  | 31 | 8011.847 | 306.6 | 390.6 | 38.3 | 123.5 | 86
27914 - ALBURA PPTO C | 552570 | 94 | No especificado | Concreto | Pilote #67 T4 | 2026-04-21 | 2026-04-30 | 2026-05-19 | 2026-05-20 | 2-Cónica y dividida | 28 | 100 |  | 31 | 7853.982 | 302.5 | 392.6 | 38.5 | 124.2 | 86
27914 - ALBURA PPTO C | 552570 | 93 | No especificado | Concreto | Pilote #23 T3 | 2026-04-21 | 2026-04-30 | 2026-05-19 | 2026-05-20 | 2-Cónica y dividida | 28 | 101 |  | 31 | 8011.847 | 316 | 401.8 | 39.4 | 127.1 | 86
27914 - ALBURA PPTO C | 552570 | 93 | No especificado | Concreto | Pilote #23 T3 | 2026-04-21 | 2026-04-30 | 2026-05-19 | 2026-05-20 | 2-Cónica y dividida | 28 | 100 |  | 31 | 7853.982 | 314.7 | 408.9 | 40.1 | 129.4 | 86
27914 - ALBURA PPTO C | 552570 | 93 | No especificado | Concreto | Pilote #23 T3 | 2026-04-21 | 2026-04-30 | 2026-05-19 | 2026-05-20 | 2-Cónica y dividida | 28 | 101 |  | 31 | 8011.847 | 312.5 | 397.7 | 39 | 125.8 | 86
27914 - ALBURA PPTO C | 552570 | 92 | No especificado | Concreto | Pilote #57 T4 | 2026-04-20 | 2026-04-30 | 2026-05-18 | 2026-05-20 | 2-Cónica y dividida | 28 | 101 |  | 31 | 8011.847 | 341.9 | 435.4 | 42.7 | 137.7 | 85
27914 - ALBURA PPTO C | 552570 | 92 | No especificado | Concreto | Pilote #57 T4 | 2026-04-20 | 2026-04-30 | 2026-05-18 | 2026-05-20 | 2-Cónica y dividida | 28 | 100 |  | 31 | 7853.982 | 348 | 451.7 | 44.3 | 142.9 | 85
27914 - ALBURA PPTO C | 552570 | 92 | No especificado | Concreto | Pilote #57 T4 | 2026-04-20 | 2026-04-30 | 2026-05-18 | 2026-05-20 | 2-Cónica y dividida | 28 | 101 |  | 31 | 8011.847 | 346.5 | 440.5 | 43.2 | 139.4 | 85
27914 - ALBURA PPTO C | 552570 | 91 | No especificado | Concreto | Pilote #59 T3 | 2026-04-20 | 2026-04-30 | 2026-05-18 | 2026-05-20 | 2-Cónica y dividida | 28 | 100 |  | 31 | 7853.982 | 335.9 | 436.4 | 42.8 | 138.1 | 85
27914 - ALBURA PPTO C | 552570 | 91 | No especificado | Concreto | Pilote #59 T3 | 2026-04-20 | 2026-04-30 | 2026-05-18 | 2026-05-20 | 2-Cónica y dividida | 28 | 100 |  | 31 | 7853.982 | 331.1 | 430.3 | 42.2 | 136.1 | 85
27914 - ALBURA PPTO C | 552570 | 91 | No especificado | Concreto | Pilote #59 T3 | 2026-04-20 | 2026-04-30 | 2026-05-18 | 2026-05-20 | 2-Cónica y dividida | 28 | 101 |  | 31 | 8011.847 | 328.5 | 418.1 | 41 | 132.3 | 85
27914 - ALBURA PPTO C | 552570 | 90 | No especificado | Concreto | Pilote #18 T4 | 2026-04-18 | 2026-04-30 | 2026-05-16 | 2026-05-20 | 2-Cónica y dividida | 28 | 100 |  | 31 | 7853.982 | 317.8 | 413 | 40.5 | 130.6 | 85
27914 - ALBURA PPTO C | 552570 | 90 | No especificado | Concreto | Pilote #18 T4 | 2026-04-18 | 2026-04-30 | 2026-05-16 | 2026-05-20 | 2-Cónica y dividida | 28 | 100 |  | 31 | 7853.982 | 325.8 | 423.2 | 41.5 | 133.9 | 85
27914 - ALBURA PPTO C | 552570 | 90 | No especificado | Concreto | Pilote #18 T4 | 2026-04-18 | 2026-04-30 | 2026-05-16 | 2026-05-20 | 2-Cónica y dividida | 28 | 100 |  | 31 | 7853.982 | 322.9 | 419.1 | 41.1 | 132.6 | 85
27914 - ALBURA PPTO C | 552569 | 89 | No especificado | Concreto | Pilote #38 T3 | 2026-04-18 | 2025-04-22 | 2026-05-16 | 2026-05-20 | 2-Cónica y dividida | 28 | 101 |  | 31 | 8011.847 | 355.5 | 452.8 | 44.4 | 143.2 | 85
27914 - ALBURA PPTO C | 552569 | 89 | No especificado | Concreto | Pilote #38 T3 | 2026-04-18 | 2025-04-22 | 2026-05-16 | 2026-05-20 | 2-Cónica y dividida | 28 | 101 |  | 31 | 8011.847 | 353.6 | 449.7 | 44.1 | 142.3 | 85
27914 - ALBURA PPTO C | 552569 | 89 | No especificado | Concreto | Pilote #38 T3 | 2026-04-18 | 2025-04-22 | 2026-05-16 | 2026-05-20 | 2-Cónica y dividida | 28 | 100 |  | 31 | 7853.982 | 351.9 | 456.8 | 44.8 | 144.5 | 85
27914 - ALBURA PPTO C | 552569 | 88 | No especificado | Concreto | Pilote #54 T3 | 2026-04-17 | 2025-04-22 | 2026-05-15 | 2026-05-15 | 2-Cónica y dividida | 28 | 101 |  | 31 | 8011.847 | 322.2 | 409.9 | 40.2 | 129.7 | 82
27914 - ALBURA PPTO C | 552569 | 88 | No especificado | Concreto | Pilote #54 T3 | 2026-04-17 | 2025-04-22 | 2026-05-15 | 2026-05-15 | 2-Cónica y dividida | 28 | 101 |  | 31 | 8011.847 | 330.8 | 421.1 | 41.3 | 133.2 | 82
27914 - ALBURA PPTO C | 552569 | 88 | No especificado | Concreto | Pilote #54 T3 | 2026-04-17 | 2025-04-22 | 2026-05-15 | 2026-05-15 | 2-Cónica y dividida | 28 | 100 |  | 31 | 7853.982 | 328.9 | 427.3 | 41.9 | 135.2 | 82
27914 - ALBURA PPTO C | 552569 | 87 | No especificado | Concreto | Pilote #2 T3 | 2026-04-17 | 2025-04-22 | 2026-05-15 | 2026-05-15 | 2-Cónica y dividida | 28 | 101 |  | 31 | 8011.847 | 315.8 | 401.8 | 39.4 | 127.1 | 82
27914 - ALBURA PPTO C | 552569 | 87 | No especificado | Concreto | Pilote #2 T3 | 2026-04-17 | 2025-04-22 | 2026-05-15 | 2026-05-15 | 2-Cónica y dividida | 28 | 101 |  | 31 | 8011.847 | 313.6 | 398.7 | 39.1 | 126.1 | 82
27914 - ALBURA PPTO C | 552569 | 87 | No especificado | Concreto | Pilote #2 T3 | 2026-04-17 | 2025-04-22 | 2026-05-15 | 2026-05-15 | 2-Cónica y dividida | 28 | 101 |  | 31 | 8011.847 | 311.6 | 396.7 | 38.9 | 125.5 | 82
27914 - ALBURA PPTO C | 552569 | 86 | No especificado | Concreto | Pilote #23 T4 | 2026-04-17 | 2025-04-22 | 2026-05-15 | 2026-05-15 | 2-Cónica y dividida | 28 | 100 |  | 31 | 7853.982 | 287.1 | 373.2 | 36.6 | 118.1 | 82
27914 - ALBURA PPTO C | 552569 | 86 | No especificado | Concreto | Pilote #23 T4 | 2026-04-17 | 2025-04-22 | 2026-05-15 | 2026-05-15 | 2-Cónica y dividida | 28 | 101 |  | 31 | 8011.847 | 285.8 | 364 | 35.7 | 115.2 | 82
27914 - ALBURA PPTO C | 552569 | 86 | No especificado | Concreto | Pilote #23 T4 | 2026-04-17 | 2025-04-22 | 2026-05-15 | 2026-05-15 | 2-Cónica y dividida | 28 | 101 |  | 31 | 8011.847 | 283.9 | 361 | 35.4 | 114.2 | 82
27914 - ALBURA PPTO C | 552569 | 85 | No especificado | Concreto | Pilote #64 T4 | 2026-04-17 | 2025-04-22 | 2026-05-15 | 2026-05-15 | 2-Cónica y dividida | 28 | 100 |  | 31 | 7853.982 | 322.8 | 419.1 | 41.1 | 132.6 | 82
27914 - ALBURA PPTO C | 552569 | 85 | No especificado | Concreto | Pilote #64 T4 | 2026-04-17 | 2025-04-22 | 2026-05-15 | 2026-05-15 | 2-Cónica y dividida | 28 | 101 |  | 31 | 8011.847 | 320.9 | 408.9 | 40.1 | 129.4 | 82
27914 - ALBURA PPTO C | 552569 | 85 | No especificado | Concreto | Pilote #64 T4 | 2026-04-17 | 2025-04-22 | 2026-05-15 | 2026-05-15 | 2-Cónica y dividida | 28 | 101 |  | 31 | 8011.847 | 318.9 | 405.8 | 39.8 | 128.4 | 82
27914 - ALBURA PPTO C | 552569 | 84 | No especificado | Concreto | Pilote #36 T3 | 2026-04-16 | 2025-04-22 | 2026-05-14 | 2026-05-15 | 2-Cónica y dividida | 28 | 100 |  | 31 | 7853.982 | 341.4 | 443.6 | 43.5 | 140.3 | 82
27914 - ALBURA PPTO C | 552569 | 84 | No especificado | Concreto | Pilote #36 T3 | 2026-04-16 | 2025-04-22 | 2026-05-14 | 2026-05-15 | 2-Cónica y dividida | 28 | 101 |  | 31 | 8011.847 | 339.9 | 432.4 | 42.4 | 136.8 | 82
27914 - ALBURA PPTO C | 552569 | 84 | No especificado | Concreto | Pilote #36 T3 | 2026-04-16 | 2025-04-22 | 2026-05-14 | 2026-05-15 | 2-Cónica y dividida | 28 | 101 |  | 31 | 8011.847 | 337.9 | 430.3 | 42.2 | 136.1 | 82
27914 - ALBURA PPTO C | 563128 | 134 | No especificado | Concreto | Viga guia | 2026-05-09 | 2026-05-12 | 2026-05-23 | 2026-05-25 | 3-Columnar | 14 | 101 |  | 21 | 8011.847 | 187.5 | 238.6 | 23.4 | 111.4 | 95
27914 - ALBURA PPTO C | 563128 | 134 | No especificado | Concreto | Viga guia | 2026-05-09 | 2026-05-12 | 2026-05-23 | 2026-05-25 | 3-Columnar | 14 | 102 |  | 21 | 8171.282 | 194.9 | 243.7 | 23.9 | 113.8 | 95
27914 - ALBURA PPTO C | 563128 | 134 | No especificado | Concreto | Viga guia | 2026-05-09 | 2026-05-12 | 2026-05-23 | 2026-05-25 | 3-Columnar | 14 | 101 |  | 21 | 8011.847 | 188.2 | 239.6 | 23.5 | 111.9 | 95
27914 - ALBURA PPTO C | 563128 | 134 | No especificado | Concreto | Viga guia | 2026-05-09 | 2026-05-12 | 2026-05-16 | 2026-05-21 | 3-Columnar | 7 | 102 |  | 21 | 8171.282 | 168.2 | 210.1 | 20.6 | 98.1 | 88
27914 - ALBURA PPTO C | 563128 | 134 | No especificado | Concreto | Viga guia | 2026-05-09 | 2026-05-12 | 2026-05-16 | 2026-05-21 | 3-Columnar | 7 | 102 |  | 21 | 8171.282 | 167.5 | 209 | 20.5 | 97.6 | 88
27914 - ALBURA PPTO C | 563128 | 134 | No especificado | Concreto | Viga guia | 2026-05-09 | 2026-05-12 | 2026-05-16 | 2026-05-21 | 3-Columnar | 7 | 101 |  | 21 | 8011.847 | 156.6 | 198.8 | 19.5 | 92.9 | 88
27914 - ALBURA PPTO C | 563128 | 133 | No especificado | Concreto | Pilote plataforma # 116 | 2026-05-09 | 2026-05-12 | 2026-05-23 | 2026-05-25 | 3-Columnar | 14 | 102 |  | 21 | 8171.282 | 209.2 | 261 | 25.6 | 121.9 | 95
27914 - ALBURA PPTO C | 563128 | 133 | No especificado | Concreto | Pilote plataforma # 116 | 2026-05-09 | 2026-05-12 | 2026-05-23 | 2026-05-25 | 3-Columnar | 14 | 101 |  | 21 | 8011.847 | 200.3 | 254.9 | 25 | 119 | 95
27914 - ALBURA PPTO C | 563128 | 133 | No especificado | Concreto | Pilote plataforma # 116 | 2026-05-09 | 2026-05-12 | 2026-05-23 | 2026-05-25 | 3-Columnar | 14 | 101 |  | 21 | 8011.847 | 205 | 261 | 25.6 | 121.9 | 95
27914 - ALBURA PPTO C | 563128 | 133 | No especificado | Concreto | Pilote plataforma # 116 | 2026-05-09 | 2026-05-12 | 2026-05-16 | 2026-05-21 | 3-Columnar | 7 | 102 |  | 21 | 8171.282 | 193.4 | 241.7 | 23.7 | 112.9 | 88
27914 - ALBURA PPTO C | 563128 | 133 | No especificado | Concreto | Pilote plataforma # 116 | 2026-05-09 | 2026-05-12 | 2026-05-16 | 2026-05-21 | 3-Columnar | 7 | 102 |  | 21 | 8171.282 | 189.8 | 236.6 | 23.2 | 110.5 | 88
27914 - ALBURA PPTO C | 563128 | 133 | No especificado | Concreto | Pilote plataforma # 116 | 2026-05-09 | 2026-05-12 | 2026-05-16 | 2026-05-21 | 3-Columnar | 7 | 101 |  | 21 | 8011.847 | 179.9 | 229.4 | 22.5 | 107.1 | 88
27914 - ALBURA PPTO C | 563128 | 132 | No especificado | Concreto | Pilote # 45 - Torre 3 | 2026-05-09 | 2026-05-12 | 2026-05-23 | 2026-05-25 | 3-Columnar | 14 | 102 |  | 31 | 8171.282 | 295.2 | 368.1 | 36.1 | 116.5 | 95
27914 - ALBURA PPTO C | 563128 | 132 | No especificado | Concreto | Pilote # 45 - Torre 3 | 2026-05-09 | 2026-05-12 | 2026-05-23 | 2026-05-25 | 3-Columnar | 14 | 101 |  | 31 | 8011.847 | 289 | 368.1 | 36.1 | 116.5 | 95
27914 - ALBURA PPTO C | 563128 | 132 | No especificado | Concreto | Pilote # 45 - Torre 3 | 2026-05-09 | 2026-05-12 | 2026-05-23 | 2026-05-25 | 3-Columnar | 14 | 102 |  | 31 | 8171.282 | 292.1 | 364 | 35.7 | 115.2 | 95
27914 - ALBURA PPTO C | 563128 | 132 | No especificado | Concreto | Pilote # 45 - Torre 3 | 2026-05-09 | 2026-05-12 | 2026-05-16 | 2026-05-21 | 3-Columnar | 7 | 102 |  | 31 | 8171.282 | 275.2 | 343.6 | 33.7 | 108.7 | 88
27914 - ALBURA PPTO C | 563128 | 132 | No especificado | Concreto | Pilote # 45 - Torre 3 | 2026-05-09 | 2026-05-12 | 2026-05-16 | 2026-05-21 | 3-Columnar | 7 | 102 |  | 31 | 8171.282 | 267.8 | 334.5 | 32.8 | 105.8 | 88
27914 - ALBURA PPTO C | 563128 | 132 | No especificado | Concreto | Pilote # 45 - Torre 3 | 2026-05-09 | 2026-05-12 | 2026-05-16 | 2026-05-21 | 3-Columnar | 7 | 101 |  | 31 | 8011.847 | 255.1 | 324.3 | 31.8 | 102.6 | 88
27914 - ALBURA PPTO C | 563127 | 131 | No especificado | Concreto | Pilote plataforma # 107, 78 | 2026-05-08 | 2026-05-12 | 2026-05-22 | 2026-05-25 | 3-Columnar | 14 | 102 |  | 21 | 8171.282 | 173.2 | 216.2 | 21.2 | 101 | 94
27914 - ALBURA PPTO C | 563127 | 131 | No especificado | Concreto | Pilote plataforma # 107, 78 | 2026-05-08 | 2026-05-12 | 2026-05-22 | 2026-05-25 | 3-Columnar | 14 | 101 |  | 21 | 8011.847 | 167.3 | 213.1 | 20.9 | 99.5 | 94
27914 - ALBURA PPTO C | 563127 | 131 | No especificado | Concreto | Pilote plataforma # 107, 78 | 2026-05-08 | 2026-05-12 | 2026-05-22 | 2026-05-25 | 3-Columnar | 14 | 101 |  | 21 | 8011.847 | 169.6 | 216.2 | 21.2 | 101 | 94
27914 - ALBURA PPTO C | 563127 | 131 | No especificado | Concreto | Pilote plataforma # 107, 78 | 2026-05-08 | 2026-05-12 | 2026-05-15 | 2026-05-21 | 3-Columnar | 7 | 102 |  | 21 | 8171.282 | 153.6 | 191.7 | 18.8 | 89.5 | 87
27914 - ALBURA PPTO C | 563127 | 131 | No especificado | Concreto | Pilote plataforma # 107, 78 | 2026-05-08 | 2026-05-12 | 2026-05-15 | 2026-05-21 | 3-Columnar | 7 | 101 |  | 21 | 8011.847 | 144.3 | 183.5 | 18 | 85.7 | 87
27914 - ALBURA PPTO C | 563127 | 131 | No especificado | Concreto | Pilote plataforma # 107, 78 | 2026-05-08 | 2026-05-12 | 2026-05-15 | 2026-05-21 | 3-Columnar | 7 | 101 |  | 21 | 8011.847 | 141.4 | 179.5 | 17.6 | 83.8 | 87
27914 - ALBURA PPTO C | 563127 | 130 | No especificado | Concreto | Viga guia | 2026-05-08 | 2026-05-12 | 2026-05-22 | 2026-05-25 | 3-Columnar | 14 | 102 |  | 21 | 8171.282 | 215.3 | 268.2 | 26.3 | 125.2 | 94
27914 - ALBURA PPTO C | 563127 | 130 | No especificado | Concreto | Viga guia | 2026-05-08 | 2026-05-12 | 2026-05-22 | 2026-05-25 | 3-Columnar | 14 | 101 |  | 21 | 8011.847 | 209.9 | 267.2 | 26.2 | 124.8 | 94
27914 - ALBURA PPTO C | 563127 | 130 | No especificado | Concreto | Viga guia | 2026-05-08 | 2026-05-12 | 2026-05-22 | 2026-05-25 | 3-Columnar | 14 | 101 |  | 21 | 8011.847 | 211.2 | 269.2 | 26.4 | 125.7 | 94
27914 - ALBURA PPTO C | 563127 | 130 | No especificado | Concreto | Viga guia | 2026-05-08 | 2026-05-12 | 2026-05-15 | 2026-05-21 | 3-Columnar | 7 | 102 |  | 21 | 8171.282 | 201.1 | 250.9 | 24.6 | 117.1 | 87
27914 - ALBURA PPTO C | 563127 | 130 | No especificado | Concreto | Viga guia | 2026-05-08 | 2026-05-12 | 2026-05-15 | 2026-05-21 | 3-Columnar | 7 | 101 |  | 21 | 8011.847 | 194 | 246.8 | 24.2 | 115.2 | 87
27914 - ALBURA PPTO C | 563127 | 130 | No especificado | Concreto | Viga guia | 2026-05-08 | 2026-05-12 | 2026-05-15 | 2026-05-21 | 3-Columnar | 7 | 101 |  | 21 | 8011.847 | 188.1 | 239.6 | 23.5 | 111.9 | 87
27914 - ALBURA PPTO C | 563127 | 129 | No especificado | Concreto | Pilote # 24 - Torre 3 | 2026-05-08 | 2026-05-12 | 2026-05-22 | 2026-05-25 | 3-Columnar | 14 | 102 |  | 31 | 8171.282 | 283.4 | 353.8 | 34.7 | 111.9 | 94
27914 - ALBURA PPTO C | 563127 | 129 | No especificado | Concreto | Pilote # 24 - Torre 3 | 2026-05-08 | 2026-05-12 | 2026-05-22 | 2026-05-25 | 3-Columnar | 14 | 102 |  | 31 | 8171.282 | 278.3 | 347.7 | 34.1 | 110 | 94
27914 - ALBURA PPTO C | 563127 | 129 | No especificado | Concreto | Pilote # 24 - Torre 3 | 2026-05-08 | 2026-05-12 | 2026-05-22 | 2026-05-25 | 3-Columnar | 14 | 101 |  | 31 | 8011.847 | 279.9 | 355.9 | 34.9 | 112.6 | 94
27914 - ALBURA PPTO C | 563127 | 129 | No especificado | Concreto | Pilote # 24 - Torre 3 | 2026-05-08 | 2026-05-12 | 2026-05-15 | 2026-05-21 | 3-Columnar | 7 | 102 |  | 31 | 8171.282 | 253.9 | 317.1 | 31.1 | 100.3 | 87
27914 - ALBURA PPTO C | 563127 | 129 | No especificado | Concreto | Pilote # 24 - Torre 3 | 2026-05-08 | 2026-05-12 | 2026-05-15 | 2026-05-21 | 3-Columnar | 7 | 101 |  | 31 | 8011.847 | 241.2 | 306.9 | 30.1 | 97.1 | 87
27914 - ALBURA PPTO C | 563127 | 129 | No especificado | Concreto | Pilote # 24 - Torre 3 | 2026-05-08 | 2026-05-12 | 2026-05-15 | 2026-05-21 | 3-Columnar | 7 | 101 |  | 31 | 8011.847 | 238.4 | 303.9 | 29.8 | 96.1 | 87
27914 - ALBURA PPTO C | 563127 | 128 | No especificado | Concreto | Pilote # 69 - Torre 3 | 2026-05-07 | 2026-05-12 | 2026-05-21 | 2026-05-22 | 3-Columnar | 14 | 102 |  | 31 | 8171.282 | 323.7 | 403.8 | 39.6 | 127.7 | 93
27914 - ALBURA PPTO C | 563127 | 128 | No especificado | Concreto | Pilote # 69 - Torre 3 | 2026-05-07 | 2026-05-12 | 2026-05-21 | 2026-05-22 | 3-Columnar | 14 | 101 |  | 31 | 8011.847 | 316 | 401.8 | 39.4 | 127.1 | 93
27914 - ALBURA PPTO C | 563127 | 128 | No especificado | Concreto | Pilote # 69 - Torre 3 | 2026-05-07 | 2026-05-12 | 2026-05-21 | 2026-05-22 | 3-Columnar | 14 | 101 |  | 31 | 8011.847 | 310.1 | 394.6 | 38.7 | 124.8 | 93
27914 - ALBURA PPTO C | 563127 | 128 | No especificado | Concreto | Pilote # 69 - Torre 3 | 2026-05-07 | 2026-05-12 | 2026-05-14 | 2026-05-21 | 3-Columnar | 7 | 102 |  | 31 | 8171.282 | 301.6 | 376.3 | 36.9 | 119 | 87
27914 - ALBURA PPTO C | 563127 | 128 | No especificado | Concreto | Pilote # 69 - Torre 3 | 2026-05-07 | 2026-05-12 | 2026-05-14 | 2026-05-21 | 3-Columnar | 7 | 102 |  | 31 | 8171.282 | 293.7 | 366.1 | 35.9 | 115.8 | 87
27914 - ALBURA PPTO C | 563127 | 128 | No especificado | Concreto | Pilote # 69 - Torre 3 | 2026-05-07 | 2026-05-12 | 2026-05-14 | 2026-05-21 | 3-Columnar | 7 | 101 |  | 31 | 8011.847 | 284.9 | 363 | 35.6 | 114.8 | 87
27914 - ALBURA PPTO C | 563127 | 127 | No especificado | Concreto | Viga guia | 2026-05-07 | 2026-05-12 | 2026-05-21 | 2026-05-22 | 3-Columnar | 14 | 102 |  | 21 | 8171.282 | 245.3 | 305.9 | 30 | 142.9 | 93
27914 - ALBURA PPTO C | 563127 | 127 | No especificado | Concreto | Viga guia | 2026-05-07 | 2026-05-12 | 2026-05-21 | 2026-05-22 | 3-Columnar | 14 | 101 |  | 21 | 8011.847 | 237.6 | 302.9 | 29.7 | 141.4 | 93
27914 - ALBURA PPTO C | 563127 | 127 | No especificado | Concreto | Viga guia | 2026-05-07 | 2026-05-12 | 2026-05-21 | 2026-05-22 | 3-Columnar | 14 | 101 |  | 21 | 8011.847 | 240.4 | 305.9 | 30 | 142.9 | 93
27914 - ALBURA PPTO C | 563127 | 127 | No especificado | Concreto | Viga guia | 2026-05-07 | 2026-05-12 | 2026-05-14 | 2026-05-21 | 3-Columnar | 7 | 102 |  | 21 | 8171.282 | 232.1 | 289.6 | 28.4 | 135.2 | 87
27914 - ALBURA PPTO C | 563127 | 127 | No especificado | Concreto | Viga guia | 2026-05-07 | 2026-05-12 | 2026-05-14 | 2026-05-21 | 3-Columnar | 7 | 102 |  | 21 | 8171.282 | 228.8 | 285.5 | 28 | 133.3 | 87
27914 - ALBURA PPTO C | 563127 | 127 | No especificado | Concreto | Viga guia | 2026-05-07 | 2026-05-12 | 2026-05-14 | 2026-05-21 | 3-Columnar | 7 | 101 |  | 21 | 8011.847 | 218 | 277.4 | 27.2 | 129.5 | 87
27914 - ALBURA PPTO C | 563127 | 126 | No especificado | Concreto | Viga guia | 2026-05-06 | 2026-05-12 | 2026-05-20 | 2026-05-22 | 3-Columnar | 14 | 102 |  | 21 | 8171.282 | 263.6 | 329.4 | 32.3 | 153.8 | 92
27914 - ALBURA PPTO C | 563127 | 126 | No especificado | Concreto | Viga guia | 2026-05-06 | 2026-05-12 | 2026-05-20 | 2026-05-22 | 3-Columnar | 14 | 101 |  | 21 | 8011.847 | 256.2 | 326.3 | 32 | 152.4 | 92
27914 - ALBURA PPTO C | 563127 | 126 | No especificado | Concreto | Viga guia | 2026-05-06 | 2026-05-12 | 2026-05-20 | 2026-05-22 | 3-Columnar | 14 | 101 |  | 21 | 8011.847 | 251.5 | 320.2 | 31.4 | 149.5 | 92
27914 - ALBURA PPTO C | 563127 | 126 | No especificado | Concreto | Viga guia | 2026-05-06 | 2026-05-12 | 2026-05-13 | 2026-05-21 | 3-Columnar | 7 | 102 |  | 21 | 8171.282 | 253.6 | 316.1 | 31 | 147.6 | 87
27914 - ALBURA PPTO C | 563127 | 126 | No especificado | Concreto | Viga guia | 2026-05-06 | 2026-05-12 | 2026-05-13 | 2026-05-21 | 3-Columnar | 7 | 101 |  | 21 | 8011.847 | 241.8 | 308 | 30.2 | 143.8 | 87
27914 - ALBURA PPTO C | 563127 | 126 | No especificado | Concreto | Viga guia | 2026-05-06 | 2026-05-12 | 2026-05-13 | 2026-05-21 | 3-Columnar | 7 | 101 |  | 21 | 8011.847 | 238.6 | 303.9 | 29.8 | 141.9 | 87
27914 - ALBURA PPTO C | 563126 | 125 | No especificado | Concreto | Pilote plataforma # 87 | 2026-05-06 | 2026-05-08 | 2026-05-20 | 2026-05-21 | 3-Columnar | 14 | 101 |  | 21 | 8011.847 | 191.6 | 243.7 | 23.9 | 113.8 | 90
27914 - ALBURA PPTO C | 563126 | 125 | No especificado | Concreto | Pilote plataforma # 87 | 2026-05-06 | 2026-05-08 | 2026-05-20 | 2026-05-21 | 3-Columnar | 14 | 101 |  | 21 | 8011.847 | 185.7 | 236.6 | 23.2 | 110.5 | 90
27914 - ALBURA PPTO C | 563126 | 125 | No especificado | Concreto | Pilote plataforma # 87 | 2026-05-06 | 2026-05-08 | 2026-05-20 | 2026-05-21 | 3-Columnar | 14 | 101 |  | 21 | 8011.847 | 187 | 237.6 | 23.3 | 111 | 90
27914 - ALBURA PPTO C | 563126 | 125 | No especificado | Concreto | Pilote plataforma # 87 | 2026-05-06 | 2026-05-08 | 2026-05-13 | 2026-05-15 | 3-Columnar | 7 | 102 |  | 21 | 8171.282 | 186.3 | 232.5 | 22.8 | 108.6 | 84
27914 - ALBURA PPTO C | 563126 | 125 | No especificado | Concreto | Pilote plataforma # 87 | 2026-05-06 | 2026-05-08 | 2026-05-13 | 2026-05-15 | 3-Columnar | 7 | 101 |  | 21 | 8011.847 | 177.3 | 225.4 | 22.1 | 105.2 | 84
27914 - ALBURA PPTO C | 563126 | 125 | No especificado | Concreto | Pilote plataforma # 87 | 2026-05-06 | 2026-05-08 | 2026-05-13 | 2026-05-15 | 3-Columnar | 7 | 101 |  | 21 | 8011.847 | 180.8 | 230.5 | 22.6 | 107.6 | 84
27914 - ALBURA PPTO C | 563126 | 124 | No especificado | Concreto | Pilote # 14 - Torre 3 | 2026-05-06 | 2026-05-08 | 2026-05-20 | 2026-05-21 | 4-Transversal | 14 | 102 |  | 31 | 8171.282 | 305.3 | 381.4 | 37.4 | 120.6 | 90
27914 - ALBURA PPTO C | 563126 | 124 | No especificado | Concreto | Pilote # 14 - Torre 3 | 2026-05-06 | 2026-05-08 | 2026-05-20 | 2026-05-21 | 4-Transversal | 14 | 101 |  | 31 | 8011.847 | 291.2 | 370.2 | 36.3 | 117.1 | 90
27914 - ALBURA PPTO C | 563126 | 124 | No especificado | Concreto | Pilote # 14 - Torre 3 | 2026-05-06 | 2026-05-08 | 2026-05-20 | 2026-05-21 | 4-Transversal | 14 | 101 |  | 31 | 8011.847 | 289.4 | 368.1 | 36.1 | 116.5 | 90
27914 - ALBURA PPTO C | 563126 | 124 | No especificado | Concreto | Pilote # 14 - Torre 3 | 2026-05-06 | 2026-05-08 | 2026-05-13 | 2026-05-15 | 3-Columnar | 7 | 102 |  | 31 | 8171.282 | 267.1 | 333.4 | 32.7 | 105.5 | 84
27914 - ALBURA PPTO C | 563126 | 124 | No especificado | Concreto | Pilote # 14 - Torre 3 | 2026-05-06 | 2026-05-08 | 2026-05-13 | 2026-05-15 | 3-Columnar | 7 | 101 |  | 31 | 8011.847 | 256.9 | 327.3 | 32.1 | 103.5 | 84
27914 - ALBURA PPTO C | 563126 | 124 | No especificado | Concreto | Pilote # 14 - Torre 3 | 2026-05-06 | 2026-05-08 | 2026-05-13 | 2026-05-15 | 3-Columnar | 7 | 101 |  | 31 | 8011.847 | 254.7 | 324.3 | 31.8 | 102.6 | 84
27914 - ALBURA PPTO C | 563126 | 123 | No especificado | Concreto | Pilote plataforma # 110, 102 | 2026-05-05 | 2026-05-08 | 2026-05-19 | 2026-05-21 | 3-Columnar | 14 | 102 |  | 21 | 8171.282 | 189.2 | 236.6 | 23.2 | 110.5 | 90
27914 - ALBURA PPTO C | 563126 | 123 | No especificado | Concreto | Pilote plataforma # 110, 102 | 2026-05-05 | 2026-05-08 | 2026-05-19 | 2026-05-21 | 3-Columnar | 14 | 102 |  | 21 | 8171.282 | 183.8 | 229.4 | 22.5 | 107.1 | 90
27914 - ALBURA PPTO C | 563126 | 123 | No especificado | Concreto | Pilote plataforma # 110, 102 | 2026-05-05 | 2026-05-08 | 2026-05-19 | 2026-05-21 | 3-Columnar | 14 | 101 |  | 21 | 8011.847 | 175.7 | 223.3 | 21.9 | 104.3 | 90
27914 - ALBURA PPTO C | 563126 | 123 | No especificado | Concreto | Pilote plataforma # 110, 102 | 2026-05-05 | 2026-05-08 | 2026-05-12 | 2026-05-15 | 3-Columnar | 7 | 102 |  | 21 | 8171.282 | 146.5 | 182.5 | 17.9 | 85.2 | 83
27914 - ALBURA PPTO C | 563126 | 123 | No especificado | Concreto | Pilote plataforma # 110, 102 | 2026-05-05 | 2026-05-08 | 2026-05-12 | 2026-05-15 | 3-Columnar | 7 | 102 |  | 21 | 8171.282 | 142 | 177.4 | 17.4 | 82.9 | 83
27914 - ALBURA PPTO C | 563126 | 123 | No especificado | Concreto | Pilote plataforma # 110, 102 | 2026-05-05 | 2026-05-08 | 2026-05-12 | 2026-05-15 | 3-Columnar | 7 | 102 |  | 21 | 8171.282 | 137.8 | 172.3 | 16.9 | 80.5 | 83
27914 - ALBURA PPTO C | 563126 | 122 | No especificado | Concreto | Viga guia Tramo 2 # 23, 30, 11, 3, 42, 28, 21 - Tramo 3 # 8, 14 - Tramo 4 # 17, 14 | 2026-05-05 | 2026-05-08 | 2026-05-19 | 2026-05-21 | 3-Columnar | 14 | 102 |  | 21 | 8171.282 | 253.2 | 316.1 | 31 | 147.6 | 90
27914 - ALBURA PPTO C | 563126 | 122 | No especificado | Concreto | Viga guia Tramo 2 # 23, 30, 11, 3, 42, 28, 21 - Tramo 3 # 8, 14 - Tramo 4 # 17, 14 | 2026-05-05 | 2026-05-08 | 2026-05-19 | 2026-05-21 | 3-Columnar | 14 | 101 |  | 21 | 8011.847 | 246.8 | 314.1 | 30.8 | 146.7 | 90
27914 - ALBURA PPTO C | 563126 | 122 | No especificado | Concreto | Viga guia Tramo 2 # 23, 30, 11, 3, 42, 28, 21 - Tramo 3 # 8, 14 - Tramo 4 # 17, 14 | 2026-05-05 | 2026-05-08 | 2026-05-19 | 2026-05-21 | 3-Columnar | 14 | 101 |  | 21 | 8011.847 | 238.7 | 303.9 | 29.8 | 141.9 | 90
27914 - ALBURA PPTO C | 563126 | 122 | No especificado | Concreto | Viga guia Tramo 2 # 23, 30, 11, 3, 42, 28, 21 - Tramo 3 # 8, 14 - Tramo 4 # 17, 14 | 2026-05-05 | 2026-05-08 | 2026-05-12 | 2026-05-15 | 3-Columnar | 7 | 102 |  | 21 | 8171.282 | 240.6 | 299.8 | 29.4 | 140 | 83
27914 - ALBURA PPTO C | 563126 | 122 | No especificado | Concreto | Viga guia Tramo 2 # 23, 30, 11, 3, 42, 28, 21 - Tramo 3 # 8, 14 - Tramo 4 # 17, 14 | 2026-05-05 | 2026-05-08 | 2026-05-12 | 2026-05-15 | 3-Columnar | 7 | 102 |  | 21 | 8171.282 | 236.4 | 294.7 | 28.9 | 137.6 | 83
27914 - ALBURA PPTO C | 563126 | 122 | No especificado | Concreto | Viga guia Tramo 2 # 23, 30, 11, 3, 42, 28, 21 - Tramo 3 # 8, 14 - Tramo 4 # 17, 14 | 2026-05-05 | 2026-05-08 | 2026-05-12 | 2026-05-15 | 3-Columnar | 7 | 102 |  | 21 | 8171.282 | 229 | 285.5 | 28 | 133.3 | 83
27914 - ALBURA PPTO C | 563126 | 121 | No especificado | Concreto | Pilote # 5 - Torre 3 | 2026-05-05 | 2026-05-08 | 2026-05-19 | 2026-05-21 | 3-Columnar | 14 | 102 |  | 31 | 8171.282 | 270 | 336.5 | 33 | 106.5 | 90
27914 - ALBURA PPTO C | 563126 | 121 | No especificado | Concreto | Pilote # 5 - Torre 3 | 2026-05-05 | 2026-05-08 | 2026-05-19 | 2026-05-21 | 3-Columnar | 14 | 102 |  | 31 | 8171.282 | 266.4 | 332.4 | 32.6 | 105.2 | 90
27914 - ALBURA PPTO C | 563126 | 121 | No especificado | Concreto | Pilote # 5 - Torre 3 | 2026-05-05 | 2026-05-08 | 2026-05-19 | 2026-05-21 | 3-Columnar | 14 | 101 |  | 31 | 8011.847 | 249.3 | 317.1 | 31.1 | 100.3 | 90
27914 - ALBURA PPTO C | 563126 | 121 | No especificado | Concreto | Pilote # 5 - Torre 3 | 2026-05-05 | 2026-05-08 | 2026-05-12 | 2026-05-15 | 3-Columnar | 7 | 102 |  | 31 | 8171.282 | 235.2 | 293.7 | 28.8 | 92.9 | 83
27914 - ALBURA PPTO C | 563126 | 121 | No especificado | Concreto | Pilote # 5 - Torre 3 | 2026-05-05 | 2026-05-08 | 2026-05-12 | 2026-05-15 | 3-Columnar | 7 | 102 |  | 31 | 8171.282 | 229.2 | 285.5 | 28 | 90.3 | 83
27914 - ALBURA PPTO C | 563126 | 121 | No especificado | Concreto | Pilote # 5 - Torre 3 | 2026-05-05 | 2026-05-08 | 2026-05-12 | 2026-05-15 | 3-Columnar | 7 | 101 |  | 31 | 8011.847 | 221.6 | 282.5 | 27.7 | 89.4 | 83
27914 - ALBURA PPTO C | 563126 | 120 | No especificado | Concreto | Pilote # 50 - Torre 3 | 2026-05-04 | 2026-05-08 | 2026-05-18 | 2026-05-21 | 4-Transversal | 14 | 102 |  | 31 | 8171.282 | 263.5 | 328.3 | 32.2 | 103.9 | 89
27914 - ALBURA PPTO C | 563126 | 120 | No especificado | Concreto | Pilote # 50 - Torre 3 | 2026-05-04 | 2026-05-08 | 2026-05-18 | 2026-05-21 | 4-Transversal | 14 | 102 |  | 31 | 8171.282 | 258.3 | 322.2 | 31.6 | 101.9 | 89
27914 - ALBURA PPTO C | 563126 | 120 | No especificado | Concreto | Pilote # 50 - Torre 3 | 2026-05-04 | 2026-05-08 | 2026-05-18 | 2026-05-21 | 4-Transversal | 14 | 101 |  | 31 | 8011.847 | 247.7 | 315.1 | 30.9 | 99.7 | 89
27914 - ALBURA PPTO C | 563126 | 120 | No especificado | Concreto | Pilote # 50 - Torre 3 | 2026-05-04 | 2026-05-08 | 2026-05-11 | 2026-05-15 | 3-Columnar | 7 | 102 |  | 31 | 8171.282 | 223.9 | 279.4 | 27.4 | 88.4 | 83
27914 - ALBURA PPTO C | 563126 | 120 | No especificado | Concreto | Pilote # 50 - Torre 3 | 2026-05-04 | 2026-05-08 | 2026-05-11 | 2026-05-15 | 3-Columnar | 7 | 101 |  | 31 | 8011.847 | 208.5 | 265.1 | 26 | 83.9 | 83
27914 - ALBURA PPTO C | 563126 | 120 | No especificado | Concreto | Pilote # 50 - Torre 3 | 2026-05-04 | 2026-05-08 | 2026-05-11 | 2026-05-15 | 3-Columnar | 7 | 101 |  | 31 | 8011.847 | 203.2 | 259 | 25.4 | 81.9 | 83
27914 - ALBURA PPTO C | 552567 | 74 | No especificado | Concreto | Pilote #61 T4 | 2026-04-13 | 2026-04-15 | 2026-05-11 | 2026-05-12 | 2-Cónica y dividida | 28 | 100 |  | 31 | 7853.982 | 352.4 | 457.9 | 44.9 | 144.8 | 77
27914 - ALBURA PPTO C | 552567 | 74 | No especificado | Concreto | Pilote #61 T4 | 2026-04-13 | 2026-04-15 | 2026-05-11 | 2026-05-12 | 2-Cónica y dividida | 28 | 101 |  | 31 | 8011.847 | 350.1 | 445.6 | 43.7 | 141 | 77
27914 - ALBURA PPTO C | 552567 | 74 | No especificado | Concreto | Pilote #61 T4 | 2026-04-13 | 2026-04-15 | 2026-05-11 | 2026-05-12 | 2-Cónica y dividida | 28 | 100 |  | 31 | 7853.982 | 345.2 | 448.7 | 44 | 141.9 | 77
27914 - ALBURA PPTO C | 552567 | 73 | No especificado | Concreto | Pilote #04 T4 | 2026-04-13 | 2026-04-15 | 2026-05-11 | 2026-05-12 | 2-Cónica y dividida | 28 | 101 |  | 31 | 8011.847 | 301.7 | 384.4 | 37.7 | 121.6 | 77
27914 - ALBURA PPTO C | 552567 | 73 | No especificado | Concreto | Pilote #04 T4 | 2026-04-13 | 2026-04-15 | 2026-05-11 | 2026-05-12 | 2-Cónica y dividida | 28 | 100 |  | 31 | 7853.982 | 290.3 | 377.3 | 37 | 119.4 | 77
27914 - ALBURA PPTO C | 552567 | 73 | No especificado | Concreto | Pilote #04 T4 | 2026-04-13 | 2026-04-15 | 2026-05-11 | 2026-05-12 | 2-Cónica y dividida | 28 | 101 |  | 31 | 8011.847 | 297.8 | 379.3 | 37.2 | 120 | 77
27914 - ALBURA PPTO C | 552567 | 72 | No especificado | Concreto | Pilote #71 T3 | 2026-04-13 | 2026-04-15 | 2026-05-11 | 2026-05-12 | 2-Cónica y dividida | 28 | 100 |  | 31 | 7853.982 | 379.4 | 492.5 | 48.3 | 155.8 | 77
27914 - ALBURA PPTO C | 552567 | 72 | No especificado | Concreto | Pilote #71 T3 | 2026-04-13 | 2026-04-15 | 2026-05-11 | 2026-05-12 | 2-Cónica y dividida | 28 | 101 |  | 31 | 8011.847 | 380.1 | 483.3 | 47.4 | 152.9 | 77
27914 - ALBURA PPTO C | 552567 | 72 | No especificado | Concreto | Pilote #71 T3 | 2026-04-13 | 2026-04-15 | 2026-05-11 | 2026-05-12 | 2-Cónica y dividida | 28 | 100 |  | 31 | 7853.982 | 375.2 | 487.4 | 47.8 | 154.2 | 77
27914 - ALBURA PPTO C | 552567 | 71 | No especificado | Concreto | Pilote #12 T3 | 2026-04-11 | 2026-04-15 | 2026-05-09 | 2026-05-11 | 2-Cónica y dividida | 28 | 101 |  | 31 | 8011.847 | 363.8 | 463 | 45.4 | 146.5 | 74
27914 - ALBURA PPTO C | 552567 | 71 | No especificado | Concreto | Pilote #12 T3 | 2026-04-11 | 2026-04-15 | 2026-05-09 | 2026-05-11 | 2-Cónica y dividida | 28 | 100 |  | 31 | 7853.982 | 361.8 | 470.1 | 46.1 | 148.7 | 74
27914 - ALBURA PPTO C | 552567 | 71 | No especificado | Concreto | Pilote #12 T3 | 2026-04-11 | 2026-04-15 | 2026-05-09 | 2026-05-11 | 2-Cónica y dividida | 28 | 101 |  | 31 | 8011.847 | 359.6 | 457.9 | 44.9 | 144.8 | 74
27914 - ALBURA PPTO C | 552567 | 70 | No especificado | Concreto | Pilote #43 T4 | 2026-04-11 | 2026-04-15 | 2026-05-09 | 2026-05-11 | 2-Cónica y dividida | 28 | 100 |  | 31 | 7853.982 | 381.6 | 495.6 | 48.6 | 156.8 | 74
27914 - ALBURA PPTO C | 552567 | 70 | No especificado | Concreto | Pilote #43 T4 | 2026-04-11 | 2026-04-15 | 2026-05-09 | 2026-05-11 | 2-Cónica y dividida | 28 | 101 |  | 31 | 8011.847 | 379.9 | 483.3 | 47.4 | 152.9 | 74
27914 - ALBURA PPTO C | 552567 | 70 | No especificado | Concreto | Pilote #43 T4 | 2026-04-11 | 2026-04-15 | 2026-05-09 | 2026-05-11 | 2-Cónica y dividida | 28 | 100 |  | 31 | 7853.982 | 377.8 | 490.5 | 48.1 | 155.2 | 74
27914 - ALBURA PPTO C | 552567 | 69 | No especificado | Concreto | Pilote #72 T4 | 2026-04-10 | 2026-04-15 | 2026-05-08 | 2026-05-08 | 2-Cónica y dividida | 28 | 101 |  | 31 | 8011.847 | 338.2 | 430.3 | 42.2 | 136.1 | 73
27914 - ALBURA PPTO C | 552567 | 69 | No especificado | Concreto | Pilote #72 T4 | 2026-04-10 | 2026-04-15 | 2026-05-08 | 2026-05-08 | 2-Cónica y dividida | 28 | 100 |  | 31 | 7853.982 | 336.8 | 437.5 | 42.9 | 138.4 | 73
27914 - ALBURA PPTO C | 552567 | 69 | No especificado | Concreto | Pilote #72 T4 | 2026-04-10 | 2026-04-15 | 2026-05-08 | 2026-05-08 | 2-Cónica y dividida | 28 | 101 |  | 31 | 8011.847 | 334.9 | 426.2 | 41.8 | 134.8 | 73
27914 - ALBURA PPTO C | 552567 | 68 | No especificado | Concreto | Pilote #41 T3 | 2026-04-10 | 2026-04-15 | 2026-05-08 | 2026-05-08 | 2-Cónica y dividida | 28 | 100 |  | 31 | 7853.982 | 367.8 | 477.2 | 46.8 | 151 | 73
27914 - ALBURA PPTO C | 552567 | 68 | No especificado | Concreto | Pilote #41 T3 | 2026-04-10 | 2026-04-15 | 2026-05-08 | 2026-05-08 | 2-Cónica y dividida | 28 | 101 |  | 31 | 8011.847 | 365.8 | 466 | 45.7 | 147.4 | 73
27914 - ALBURA PPTO C | 552567 | 68 | No especificado | Concreto | Pilote #41 T3 | 2026-04-10 | 2026-04-15 | 2026-05-08 | 2026-05-08 | 2-Cónica y dividida | 28 | 100 |  | 31 | 7853.982 | 363.6 | 472.1 | 46.3 | 149.4 | 73
27914 - ALBURA PPTO C | 552567 | 67 | No especificado | Concreto | Pilote #65 T3 | 2026-04-10 | 2026-04-15 | 2026-05-08 | 2026-05-08 | 2-Cónica y dividida | 28 | 101 |  | 31 | 8011.847 | 345.8 | 440.5 | 43.2 | 139.4 | 73
27914 - ALBURA PPTO C | 552567 | 67 | No especificado | Concreto | Pilote #65 T3 | 2026-04-10 | 2026-04-15 | 2026-05-08 | 2026-05-08 | 2-Cónica y dividida | 28 | 100 |  | 31 | 7853.982 | 353.8 | 458.9 | 45 | 145.2 | 73
27914 - ALBURA PPTO C | 552567 | 67 | No especificado | Concreto | Pilote #65 T3 | 2026-04-10 | 2026-04-15 | 2026-05-08 | 2026-05-08 | 2-Cónica y dividida | 28 | 101 |  | 31 | 8011.847 | 351.8 | 447.7 | 43.9 | 141.6 | 73
27914 - ALBURA PPTO C | 552567 | 66 | No especificado | Concreto | Pilote # 14 T4 | 2026-04-10 | 2026-04-15 | 2026-05-08 | 2026-05-08 | 2-Cónica y dividida | 28 | 100 |  | 31 | 7853.982 | 325.8 | 423.2 | 41.5 | 133.9 | 73
27914 - ALBURA PPTO C | 552567 | 66 | No especificado | Concreto | Pilote # 14 T4 | 2026-04-10 | 2026-04-15 | 2026-05-08 | 2026-05-08 | 2-Cónica y dividida | 28 | 101 |  | 31 | 8011.847 | 323.8 | 412 | 40.4 | 130.3 | 73
27914 - ALBURA PPTO C | 552567 | 66 | No especificado | Concreto | Pilote # 14 T4 | 2026-04-10 | 2026-04-15 | 2026-05-08 | 2026-05-08 | 2-Cónica y dividida | 28 | 100 |  | 31 | 7853.982 | 321.9 | 418.1 | 41 | 132.3 | 73
27914 - ALBURA PPTO C | 563125 | 119 | No especificado | Concreto | Pilote # 29 - Torre 3 | 2026-05-04 | 2026-05-05 | 2026-05-18 | 2026-05-21 | 4-Transversal | 14 | 102 |  | 31 | 8171.282 | 281.2 | 350.8 | 34.4 | 111 | 89
27914 - ALBURA PPTO C | 563125 | 119 | No especificado | Concreto | Pilote # 29 - Torre 3 | 2026-05-04 | 2026-05-05 | 2026-05-18 | 2026-05-21 | 4-Transversal | 14 | 102 |  | 31 | 8171.282 | 276.5 | 344.7 | 33.8 | 109 | 89
27914 - ALBURA PPTO C | 563125 | 119 | No especificado | Concreto | Pilote # 29 - Torre 3 | 2026-05-04 | 2026-05-05 | 2026-05-18 | 2026-05-21 | 4-Transversal | 14 | 101 |  | 31 | 8011.847 | 264.6 | 336.5 | 33 | 106.5 | 89
27914 - ALBURA PPTO C | 563125 | 119 | No especificado | Concreto | Pilote # 29 - Torre 3 | 2026-05-04 | 2026-05-05 | 2026-05-11 | 2026-05-12 | 3-Columnar | 7 | 102 |  | 31 | 8171.282 | 247.4 | 309 | 30.3 | 97.7 | 79
27914 - ALBURA PPTO C | 563125 | 119 | No especificado | Concreto | Pilote # 29 - Torre 3 | 2026-05-04 | 2026-05-05 | 2026-05-11 | 2026-05-12 | 3-Columnar | 7 | 101 |  | 31 | 8011.847 | 231.4 | 294.7 | 28.9 | 93.2 | 79
27914 - ALBURA PPTO C | 563125 | 119 | No especificado | Concreto | Pilote # 29 - Torre 3 | 2026-05-04 | 2026-05-05 | 2026-05-11 | 2026-05-12 | 3-Columnar | 7 | 101 |  | 31 | 8011.847 | 235.1 | 298.8 | 29.3 | 94.5 | 79
27914 - ALBURA PPTO C | 563125 | 118 | No especificado | Concreto | Pilote plataforma # 108 | 2026-05-04 | 2026-05-05 | 2026-05-18 | 2026-05-21 | 3-Columnar | 14 | 102 |  | 21 | 8171.282 | 181.7 | 226.4 | 22.2 | 105.7 | 89
27914 - ALBURA PPTO C | 563125 | 118 | No especificado | Concreto | Pilote plataforma # 108 | 2026-05-04 | 2026-05-05 | 2026-05-18 | 2026-05-21 | 3-Columnar | 14 | 102 |  | 21 | 8171.282 | 174 | 217.2 | 21.3 | 101.4 | 89
27914 - ALBURA PPTO C | 563125 | 118 | No especificado | Concreto | Pilote plataforma # 108 | 2026-05-04 | 2026-05-05 | 2026-05-18 | 2026-05-21 | 3-Columnar | 14 | 101 |  | 21 | 8011.847 | 168.8 | 215.2 | 21.1 | 100.5 | 89
27914 - ALBURA PPTO C | 563125 | 118 | No especificado | Concreto | Pilote plataforma # 108 | 2026-05-04 | 2026-05-05 | 2026-05-11 | 2026-05-12 | 3-Columnar | 7 | 102 |  | 21 | 8171.282 | 165.7 | 207 | 20.3 | 96.7 | 79
27914 - ALBURA PPTO C | 563125 | 118 | No especificado | Concreto | Pilote plataforma # 108 | 2026-05-04 | 2026-05-05 | 2026-05-11 | 2026-05-12 | 3-Columnar | 7 | 101 |  | 21 | 8011.847 | 158.2 | 200.9 | 19.7 | 93.8 | 79
27914 - ALBURA PPTO C | 563125 | 118 | No especificado | Concreto | Pilote plataforma # 108 | 2026-05-04 | 2026-05-05 | 2026-05-11 | 2026-05-12 | 3-Columnar | 7 | 101 |  | 21 | 8011.847 | 159.5 | 202.9 | 19.9 | 94.8 | 79
27914 - ALBURA PPTO C | 563125 | 117 | No especificado | Concreto | Viga guía - Tramo 1 # 1, 8, 16, 23, 30, 37 - Tramo 2 # 44, 9, 16 | 2026-05-04 | 2026-05-05 | 2026-05-18 | 2026-05-21 | 3-Columnar | 14 | 102 |  | 21 | 8171.282 | 183 | 228.4 | 22.4 | 106.7 | 89
27914 - ALBURA PPTO C | 563125 | 117 | No especificado | Concreto | Viga guía - Tramo 1 # 1, 8, 16, 23, 30, 37 - Tramo 2 # 44, 9, 16 | 2026-05-04 | 2026-05-05 | 2026-05-18 | 2026-05-21 | 3-Columnar | 14 | 101 |  | 21 | 8011.847 | 175.4 | 223.3 | 21.9 | 104.3 | 89
27914 - ALBURA PPTO C | 563125 | 117 | No especificado | Concreto | Viga guía - Tramo 1 # 1, 8, 16, 23, 30, 37 - Tramo 2 # 44, 9, 16 | 2026-05-04 | 2026-05-05 | 2026-05-18 | 2026-05-21 | 3-Columnar | 14 | 101 |  | 21 | 8011.847 | 171.3 | 218.2 | 21.4 | 101.9 | 89
27914 - ALBURA PPTO C | 563125 | 117 | No especificado | Concreto | Viga guía - Tramo 1 # 1, 8, 16, 23, 30, 37 - Tramo 2 # 44, 9, 16 | 2026-05-04 | 2026-05-05 | 2026-05-11 | 2026-05-12 | 3-Columnar | 7 | 102 |  | 21 | 8171.282 | 135.2 | 168.3 | 16.5 | 78.6 | 79
27914 - ALBURA PPTO C | 563125 | 117 | No especificado | Concreto | Viga guía - Tramo 1 # 1, 8, 16, 23, 30, 37 - Tramo 2 # 44, 9, 16 | 2026-05-04 | 2026-05-05 | 2026-05-11 | 2026-05-12 | 3-Columnar | 7 | 102 |  | 21 | 8171.282 | 132.4 | 165.2 | 16.2 | 77.1 | 79
27914 - ALBURA PPTO C | 563125 | 117 | No especificado | Concreto | Viga guía - Tramo 1 # 1, 8, 16, 23, 30, 37 - Tramo 2 # 44, 9, 16 | 2026-05-04 | 2026-05-05 | 2026-05-11 | 2026-05-12 | 3-Columnar | 7 | 101 |  | 21 | 8011.847 | 127.3 | 162.1 | 15.9 | 75.7 | 79
27914 - ALBURA PPTO C | 563125 | 116 | No especificado | Concreto | Pilote # 21 - Torre 3 | 2026-05-02 | 2026-05-05 | 2026-05-16 | 2026-05-21 | 3-Columnar | 14 | 102 |  | 31 | 8171.282 | 290.3 | 362 | 35.5 | 114.5 | 88
27914 - ALBURA PPTO C | 563125 | 116 | No especificado | Concreto | Pilote # 21 - Torre 3 | 2026-05-02 | 2026-05-05 | 2026-05-16 | 2026-05-21 | 3-Columnar | 14 | 102 |  | 31 | 8171.282 | 295.1 | 368.1 | 36.1 | 116.5 | 88
27914 - ALBURA PPTO C | 563125 | 116 | No especificado | Concreto | Pilote # 21 - Torre 3 | 2026-05-02 | 2026-05-05 | 2026-05-16 | 2026-05-21 | 3-Columnar | 14 | 101 |  | 31 | 8011.847 | 273 | 347.7 | 34.1 | 110 | 88
27914 - ALBURA PPTO C | 563125 | 116 | No especificado | Concreto | Pilote # 21 - Torre 3 | 2026-05-02 | 2026-05-05 | 2026-05-09 | 2026-05-12 | 3-Columnar | 7 | 102 |  | 31 | 8171.282 | 277.1 | 345.7 | 33.9 | 109.4 | 78
27914 - ALBURA PPTO C | 563125 | 116 | No especificado | Concreto | Pilote # 21 - Torre 3 | 2026-05-02 | 2026-05-05 | 2026-05-09 | 2026-05-12 | 3-Columnar | 7 | 102 |  | 31 | 8171.282 | 269.9 | 336.5 | 33 | 106.5 | 78
27914 - ALBURA PPTO C | 563125 | 116 | No especificado | Concreto | Pilote # 21 - Torre 3 | 2026-05-02 | 2026-05-05 | 2026-05-09 | 2026-05-12 | 3-Columnar | 7 | 101 |  | 31 | 8011.847 | 260.3 | 331.4 | 32.5 | 104.8 | 78
27914 - ALBURA PPTO C | 563125 | 115 | No especificado | Concreto | Pilote plataforma # 109 | 2026-05-02 | 2026-05-05 | 2026-05-16 | 2026-05-21 | 4-Transversal | 14 | 102 |  | 21 | 8171.282 | 215.2 | 268.2 | 26.3 | 125.2 | 88
27914 - ALBURA PPTO C | 563125 | 115 | No especificado | Concreto | Pilote plataforma # 109 | 2026-05-02 | 2026-05-05 | 2026-05-16 | 2026-05-21 | 4-Transversal | 14 | 102 |  | 21 | 8171.282 | 207.5 | 259 | 25.4 | 121 | 88
27914 - ALBURA PPTO C | 563125 | 115 | No especificado | Concreto | Pilote plataforma # 109 | 2026-05-02 | 2026-05-05 | 2026-05-16 | 2026-05-21 | 4-Transversal | 14 | 101 |  | 21 | 8011.847 | 201.9 | 257 | 25.2 | 120 | 88
27914 - ALBURA PPTO C | 563125 | 115 | No especificado | Concreto | Pilote plataforma # 109 | 2026-05-02 | 2026-05-05 | 2026-05-09 | 2026-05-12 | 3-Columnar | 7 | 102 |  | 21 | 8171.282 | 173.3 | 216.2 | 21.2 | 101 | 78
27914 - ALBURA PPTO C | 563125 | 115 | No especificado | Concreto | Pilote plataforma # 109 | 2026-05-02 | 2026-05-05 | 2026-05-09 | 2026-05-12 | 3-Columnar | 7 | 101 |  | 21 | 8011.847 | 164.6 | 209 | 20.5 | 97.6 | 78
27914 - ALBURA PPTO C | 563125 | 115 | No especificado | Concreto | Pilote plataforma # 109 | 2026-05-02 | 2026-05-05 | 2026-05-09 | 2026-05-12 | 3-Columnar | 7 | 101 |  | 21 | 8011.847 | 166.5 | 212.1 | 20.8 | 99 | 78
27914 - ALBURA PPTO C | 563125 | 114 | No especificado | Concreto | Pilote plataforma # 67, # 72 | 2026-04-29 | 2026-05-05 | 2026-05-13 | 2026-05-15 | 3-Columnar | 14 | 101 |  | 21 | 8011.847 | 186.9 | 237.6 | 23.3 | 111 | 84
27914 - ALBURA PPTO C | 563125 | 114 | No especificado | Concreto | Pilote plataforma # 67, # 72 | 2026-04-29 | 2026-05-05 | 2026-05-13 | 2026-05-15 | 3-Columnar | 14 | 101 |  | 21 | 8011.847 | 189.2 | 240.7 | 23.6 | 112.4 | 84
27914 - ALBURA PPTO C | 563125 | 114 | No especificado | Concreto | Pilote plataforma # 67, # 72 | 2026-04-29 | 2026-05-05 | 2026-05-13 | 2026-05-15 | 3-Columnar | 14 | 101 |  | 21 | 8011.847 | 190.3 | 242.7 | 23.8 | 113.3 | 84
27914 - ALBURA PPTO C | 563125 | 114 | No especificado | Concreto | Pilote plataforma # 67, # 72 | 2026-04-29 | 2026-05-05 | 2026-05-06 | 2026-05-11 | 3-Columnar | 7 | 102 |  | 21 | 8171.282 | 173.4 | 216.2 | 21.2 | 101 | 75
27914 - ALBURA PPTO C | 563125 | 114 | No especificado | Concreto | Pilote plataforma # 67, # 72 | 2026-04-29 | 2026-05-05 | 2026-05-06 | 2026-05-11 | 3-Columnar | 7 | 101 |  | 21 | 8011.847 | 169.1 | 215.2 | 21.1 | 100.5 | 75
27914 - ALBURA PPTO C | 563125 | 114 | No especificado | Concreto | Pilote plataforma # 67, # 72 | 2026-04-29 | 2026-05-05 | 2026-05-06 | 2026-05-11 | 3-Columnar | 7 | 101 |  | 21 | 8011.847 | 166.2 | 211.1 | 20.7 | 98.6 | 75
27914 - ALBURA PPTO C | 563124 | 113 | No especificado | Concreto | Pilote plataforma # 98 | 2026-04-29 | 2026-04-30 | 2026-05-13 | 2026-05-15 | 3-Columnar | 14 | 102 |  | 21 | 8171.282 | 239.6 | 298.8 | 29.3 | 139.5 | 84
27914 - ALBURA PPTO C | 563124 | 113 | No especificado | Concreto | Pilote plataforma # 98 | 2026-04-29 | 2026-04-30 | 2026-05-13 | 2026-05-15 | 3-Columnar | 14 | 101 |  | 21 | 8011.847 | 232.6 | 295.7 | 29 | 138.1 | 84
27914 - ALBURA PPTO C | 563124 | 113 | No especificado | Concreto | Pilote plataforma # 98 | 2026-04-29 | 2026-04-30 | 2026-05-13 | 2026-05-15 | 3-Columnar | 14 | 101 |  | 21 | 8011.847 | 227.3 | 289.6 | 28.4 | 135.2 | 84
27914 - ALBURA PPTO C | 563124 | 113 | No especificado | Concreto | Pilote plataforma # 98 | 2026-04-29 | 2026-04-30 | 2026-05-06 | 2026-05-11 | 3-Columnar | 7 | 102 |  | 21 | 8171.282 | 219.1 | 273.3 | 26.8 | 127.6 | 75
27914 - ALBURA PPTO C | 563124 | 113 | No especificado | Concreto | Pilote plataforma # 98 | 2026-04-29 | 2026-04-30 | 2026-05-06 | 2026-05-11 | 3-Columnar | 7 | 101 |  | 21 | 8011.847 | 210.4 | 268.2 | 26.3 | 125.2 | 75
27914 - ALBURA PPTO C | 563124 | 113 | No especificado | Concreto | Pilote plataforma # 98 | 2026-04-29 | 2026-04-30 | 2026-05-06 | 2026-05-11 | 3-Columnar | 7 | 101 |  | 21 | 8011.847 | 205.7 | 262.1 | 25.7 | 122.4 | 75
27914 - ALBURA PPTO C | 563124 | 112 | No especificado | Concreto | Pilote # 67 - Torre 3 | 2026-04-29 | 2026-04-30 | 2026-05-13 | 2026-05-15 | 3-Columnar | 14 | 102 |  | 31 | 8171.282 | 315.2 | 393.6 | 38.6 | 124.5 | 84
27914 - ALBURA PPTO C | 563124 | 112 | No especificado | Concreto | Pilote # 67 - Torre 3 | 2026-04-29 | 2026-04-30 | 2026-05-13 | 2026-05-15 | 3-Columnar | 14 | 101 |  | 31 | 8011.847 | 307.7 | 391.6 | 38.4 | 123.9 | 84
27914 - ALBURA PPTO C | 563124 | 112 | No especificado | Concreto | Pilote # 67 - Torre 3 | 2026-04-29 | 2026-04-30 | 2026-05-13 | 2026-05-15 | 3-Columnar | 14 | 101 |  | 31 | 8011.847 | 300.5 | 382.4 | 37.5 | 121 | 84
27914 - ALBURA PPTO C | 563124 | 112 | No especificado | Concreto | Pilote # 67 - Torre 3 | 2026-04-29 | 2026-04-30 | 2026-05-06 | 2026-05-11 | 3-Columnar | 7 | 102 |  | 31 | 8171.282 | 323.2 | 403.8 | 39.6 | 127.7 | 75
27914 - ALBURA PPTO C | 563124 | 112 | No especificado | Concreto | Pilote # 67 - Torre 3 | 2026-04-29 | 2026-04-30 | 2026-05-06 | 2026-05-11 | 3-Columnar | 7 | 102 |  | 31 | 8171.282 | 317.4 | 395.7 | 38.8 | 125.2 | 75
27914 - ALBURA PPTO C | 563124 | 112 | No especificado | Concreto | Pilote # 67 - Torre 3 | 2026-04-29 | 2026-04-30 | 2026-05-06 | 2026-05-11 | 3-Columnar | 7 | 101 |  | 31 | 8011.847 | 315.8 | 401.8 | 39.4 | 127.1 | 75
27914 - ALBURA PPTO C | 563124 | 111 | No especificado | Concreto | Pilote plataforma # 104 | 2026-04-28 | 2026-04-30 | 2026-05-12 | 2026-05-15 | 3-Columnar | 14 | 102 |  | 21 | 8171.282 | 205.3 | 255.9 | 25.1 | 119.5 | 83
27914 - ALBURA PPTO C | 563124 | 111 | No especificado | Concreto | Pilote plataforma # 104 | 2026-04-28 | 2026-04-30 | 2026-05-12 | 2026-05-15 | 3-Columnar | 14 | 102 |  | 21 | 8171.282 | 200.1 | 249.8 | 24.5 | 116.7 | 83
27914 - ALBURA PPTO C | 563124 | 111 | No especificado | Concreto | Pilote plataforma # 104 | 2026-04-28 | 2026-04-30 | 2026-05-12 | 2026-05-15 | 3-Columnar | 14 | 101 |  | 21 | 8011.847 | 198.4 | 252.9 | 24.8 | 118.1 | 83
27914 - ALBURA PPTO C | 563124 | 111 | No especificado | Concreto | Pilote plataforma # 104 | 2026-04-28 | 2026-04-30 | 2026-05-05 | 2026-05-06 | 3-Columnar | 7 | 102 |  | 21 | 8171.282 | 169.8 | 212.1 | 20.8 | 99 | 72
27914 - ALBURA PPTO C | 563124 | 111 | No especificado | Concreto | Pilote plataforma # 104 | 2026-04-28 | 2026-04-30 | 2026-05-05 | 2026-05-06 | 3-Columnar | 7 | 102 |  | 21 | 8171.282 | 157.6 | 196.8 | 19.3 | 91.9 | 72
27914 - ALBURA PPTO C | 563124 | 111 | No especificado | Concreto | Pilote plataforma # 104 | 2026-04-28 | 2026-04-30 | 2026-05-05 | 2026-05-06 | 3-Columnar | 7 | 101 |  | 21 | 8011.847 | 162.6 | 207 | 20.3 | 96.7 | 72
27914 - ALBURA PPTO C | 563124 | 110 | No especificado | Concreto | Pilote # 48 - Torre 3 | 2026-04-28 | 2026-04-30 | 2026-05-12 | 2026-05-15 | 3-Columnar | 14 | 102 |  | 31 | 8171.282 | 289.1 | 361 | 35.4 | 114.2 | 83
27914 - ALBURA PPTO C | 563124 | 110 | No especificado | Concreto | Pilote # 48 - Torre 3 | 2026-04-28 | 2026-04-30 | 2026-05-12 | 2026-05-15 | 3-Columnar | 14 | 101 |  | 31 | 8011.847 | 271.4 | 345.7 | 33.9 | 109.4 | 83
27914 - ALBURA PPTO C | 563124 | 110 | No especificado | Concreto | Pilote # 48 - Torre 3 | 2026-04-28 | 2026-04-30 | 2026-05-12 | 2026-05-15 | 3-Columnar | 14 | 101 |  | 31 | 8011.847 | 279.4 | 355.9 | 34.9 | 112.6 | 83
27914 - ALBURA PPTO C | 563124 | 110 | No especificado | Concreto | Pilote # 48 - Torre 3 | 2026-04-28 | 2026-04-30 | 2026-05-05 | 2026-05-06 | 3-Columnar | 7 | 102 |  | 31 | 8171.282 | 246.1 | 306.9 | 30.1 | 97.1 | 72
27914 - ALBURA PPTO C | 563124 | 110 | No especificado | Concreto | Pilote # 48 - Torre 3 | 2026-04-28 | 2026-04-30 | 2026-05-05 | 2026-05-06 | 3-Columnar | 7 | 102 |  | 31 | 8171.282 | 237.3 | 295.7 | 29 | 93.5 | 72
27914 - ALBURA PPTO C | 563124 | 110 | No especificado | Concreto | Pilote # 48 - Torre 3 | 2026-04-28 | 2026-04-30 | 2026-05-05 | 2026-05-06 | 3-Columnar | 7 | 101 |  | 31 | 8011.847 | 240.3 | 305.9 | 30 | 96.8 | 72
27914 - ALBURA PPTO C | 563124 | 109 | No especificado | Concreto | Pilote # 03 - Torre 3 | 2026-04-28 | 2026-04-30 | 2026-05-12 | 2026-05-15 | 3-Columnar | 14 | 102 |  | 31 | 8171.282 | 257.8 | 321.2 | 31.5 | 101.6 | 83
27914 - ALBURA PPTO C | 563124 | 109 | No especificado | Concreto | Pilote # 03 - Torre 3 | 2026-04-28 | 2026-04-30 | 2026-05-12 | 2026-05-15 | 3-Columnar | 14 | 102 |  | 31 | 8171.282 | 252.3 | 315.1 | 30.9 | 99.7 | 83
27914 - ALBURA PPTO C | 563124 | 109 | No especificado | Concreto | Pilote # 03 - Torre 3 | 2026-04-28 | 2026-04-30 | 2026-05-12 | 2026-05-15 | 3-Columnar | 14 | 101 |  | 31 | 8011.847 | 245.1 | 312 | 30.6 | 98.7 | 83
27914 - ALBURA PPTO C | 563124 | 109 | No especificado | Concreto | Pilote # 03 - Torre 3 | 2026-04-28 | 2026-04-30 | 2026-05-05 | 2026-05-06 | 3-Columnar | 7 | 102 |  | 31 | 8171.282 | 235.4 | 293.7 | 28.8 | 92.9 | 72
27914 - ALBURA PPTO C | 563124 | 109 | No especificado | Concreto | Pilote # 03 - Torre 3 | 2026-04-28 | 2026-04-30 | 2026-05-05 | 2026-05-06 | 3-Columnar | 7 | 102 |  | 31 | 8171.282 | 226.3 | 282.5 | 27.7 | 89.4 | 72
27914 - ALBURA PPTO C | 563124 | 109 | No especificado | Concreto | Pilote # 03 - Torre 3 | 2026-04-28 | 2026-04-30 | 2026-05-05 | 2026-05-06 | 3-Columnar | 7 | 101 |  | 31 | 8011.847 | 222.2 | 282.5 | 27.7 | 89.4 | 72
27914 - ALBURA PPTO C | 563124 | 108 | No especificado | Concreto | Pilote plataforma # 92 | 2026-04-28 | 2026-04-30 | 2026-05-12 | 2026-05-15 | 3-Columnar | 14 | 102 |  | 21 | 8171.282 | 174.7 | 218.2 | 21.4 | 101.9 | 83
27914 - ALBURA PPTO C | 563124 | 108 | No especificado | Concreto | Pilote plataforma # 92 | 2026-04-28 | 2026-04-30 | 2026-05-12 | 2026-05-15 | 3-Columnar | 14 | 101 |  | 21 | 8011.847 | 171.5 | 218.2 | 21.4 | 101.9 | 83
27914 - ALBURA PPTO C | 563124 | 108 | No especificado | Concreto | Pilote plataforma # 92 | 2026-04-28 | 2026-04-30 | 2026-05-12 | 2026-05-15 | 3-Columnar | 14 | 101 |  | 21 | 8011.847 | 163.5 | 208 | 20.4 | 97.1 | 83
27914 - ALBURA PPTO C | 563124 | 108 | No especificado | Concreto | Pilote plataforma # 92 | 2026-04-28 | 2026-04-30 | 2026-05-05 | 2026-05-06 | 3-Columnar | 7 | 102 |  | 21 | 8171.282 | 153.1 | 190.7 | 18.7 | 89 | 72
27914 - ALBURA PPTO C | 563124 | 108 | No especificado | Concreto | Pilote plataforma # 92 | 2026-04-28 | 2026-04-30 | 2026-05-05 | 2026-05-06 | 3-Columnar | 7 | 102 |  | 21 | 8171.282 | 147.7 | 184.6 | 18.1 | 86.2 | 72
27914 - ALBURA PPTO C | 563124 | 108 | No especificado | Concreto | Pilote plataforma # 92 | 2026-04-28 | 2026-04-30 | 2026-05-05 | 2026-05-06 | 3-Columnar | 7 | 101 |  | 21 | 8011.847 | 141.5 | 180.5 | 17.7 | 84.3 | 72
27914 - ALBURA PPTO C | 563123 | 107 | No especificado | Concreto | Pilote # 26 - Torre 3 | 2026-04-27 | 2026-04-29 | 2026-05-11 | 2026-05-12 | 3-Columnar | 14 | 102 |  | 31 | 8171.282 | 301.9 | 376.3 | 36.9 | 119 | 79
27914 - ALBURA PPTO C | 563123 | 107 | No especificado | Concreto | Pilote # 26 - Torre 3 | 2026-04-27 | 2026-04-29 | 2026-05-11 | 2026-05-12 | 3-Columnar | 14 | 101 |  | 31 | 8011.847 | 296.1 | 377.3 | 37 | 119.4 | 79
27914 - ALBURA PPTO C | 563123 | 107 | No especificado | Concreto | Pilote # 26 - Torre 3 | 2026-04-27 | 2026-04-29 | 2026-05-11 | 2026-05-12 | 3-Columnar | 14 | 101 |  | 31 | 8011.847 | 287 | 365.1 | 35.8 | 115.5 | 79
27914 - ALBURA PPTO C | 563123 | 107 | No especificado | Concreto | Pilote # 26 - Torre 3 | 2026-04-27 | 2026-04-29 | 2026-05-04 | 2026-05-06 | 3-Columnar | 7 | 102 |  | 31 | 8171.282 | 263.1 | 328.3 | 32.2 | 103.9 | 71
27914 - ALBURA PPTO C | 563123 | 107 | No especificado | Concreto | Pilote # 26 - Torre 3 | 2026-04-27 | 2026-04-29 | 2026-05-04 | 2026-05-06 | 3-Columnar | 7 | 102 |  | 31 | 8171.282 | 255.6 | 319.2 | 31.3 | 101 | 71
27914 - ALBURA PPTO C | 563123 | 107 | No especificado | Concreto | Pilote # 26 - Torre 3 | 2026-04-27 | 2026-04-29 | 2026-05-04 | 2026-05-06 | 3-Columnar | 7 | 101 |  | 31 | 8011.847 | 248.9 | 317.1 | 31.1 | 100.3 | 71
27914 - ALBURA PPTO C | 563123 | 106 | No especificado | Concreto | Pilote plataforma # 74 | 2026-04-27 | 2026-04-29 | 2026-05-11 | 2026-05-12 | 3-Columnar | 14 | 102 |  | 21 | 8171.282 | 212.2 | 265.1 | 26 | 123.8 | 79
27914 - ALBURA PPTO C | 563123 | 106 | No especificado | Concreto | Pilote plataforma # 74 | 2026-04-27 | 2026-04-29 | 2026-05-11 | 2026-05-12 | 3-Columnar | 14 | 101 |  | 21 | 8011.847 | 205.4 | 261 | 25.6 | 121.9 | 79
27914 - ALBURA PPTO C | 563123 | 106 | No especificado | Concreto | Pilote plataforma # 74 | 2026-04-27 | 2026-04-29 | 2026-05-11 | 2026-05-12 | 3-Columnar | 14 | 101 |  | 21 | 8011.847 | 199.3 | 253.9 | 24.9 | 118.6 | 79
27914 - ALBURA PPTO C | 563123 | 106 | No especificado | Concreto | Pilote plataforma # 74 | 2026-04-27 | 2026-04-29 | 2026-05-04 | 2026-05-06 | 3-Columnar | 7 | 102 |  | 21 | 8171.282 | 184 | 229.4 | 22.5 | 107.1 | 71
27914 - ALBURA PPTO C | 563123 | 106 | No especificado | Concreto | Pilote plataforma # 74 | 2026-04-27 | 2026-04-29 | 2026-05-04 | 2026-05-06 | 3-Columnar | 7 | 101 |  | 21 | 8011.847 | 176.8 | 225.4 | 22.1 | 105.2 | 71
27914 - ALBURA PPTO C | 563123 | 106 | No especificado | Concreto | Pilote plataforma # 74 | 2026-04-27 | 2026-04-29 | 2026-05-04 | 2026-05-06 | 3-Columnar | 7 | 101 |  | 21 | 8011.847 | 179.2 | 228.4 | 22.4 | 106.7 | 71
27914 - ALBURA PPTO C | 563123 | 105 | No especificado | Concreto | Pilote plataforma # 119 | 2026-04-27 | 2026-04-29 | 2026-05-11 | 2026-05-12 | 3-Columnar | 14 | 102 |  | 21 | 8171.282 | 207.3 | 259 | 25.4 | 121 | 79
27914 - ALBURA PPTO C | 563123 | 105 | No especificado | Concreto | Pilote plataforma # 119 | 2026-04-27 | 2026-04-29 | 2026-05-11 | 2026-05-12 | 3-Columnar | 14 | 101 |  | 21 | 8011.847 | 202.3 | 258 | 25.3 | 120.5 | 79
27914 - ALBURA PPTO C | 563123 | 105 | No especificado | Concreto | Pilote plataforma # 119 | 2026-04-27 | 2026-04-29 | 2026-05-11 | 2026-05-12 | 3-Columnar | 14 | 101 |  | 21 | 8011.847 | 199 | 252.9 | 24.8 | 118.1 | 79
27914 - ALBURA PPTO C | 563123 | 105 | No especificado | Concreto | Pilote plataforma # 119 | 2026-04-27 | 2026-04-29 | 2026-05-04 | 2026-05-06 | 3-Columnar | 7 | 102 |  | 21 | 8171.282 | 197.2 | 245.8 | 24.1 | 114.8 | 71
27914 - ALBURA PPTO C | 563123 | 105 | No especificado | Concreto | Pilote plataforma # 119 | 2026-04-27 | 2026-04-29 | 2026-05-04 | 2026-05-06 | 3-Columnar | 7 | 101 |  | 21 | 8011.847 | 188.7 | 240.7 | 23.6 | 112.4 | 71
27914 - ALBURA PPTO C | 563123 | 105 | No especificado | Concreto | Pilote plataforma # 119 | 2026-04-27 | 2026-04-29 | 2026-05-04 | 2026-05-06 | 3-Columnar | 7 | 101 |  | 21 | 8011.847 | 189.3 | 240.7 | 23.6 | 112.4 | 71
27914 - ALBURA PPTO C | 552564 | 55 | No especificado | Concreto | Pl # 17 T4 | 2026-04-06 | 2026-04-08 | 2026-05-04 | 2026-05-05 | 2-Cónica y dividida | 28 | 100 |  | 31 | 7853.982 | 357.1 | 464 | 45.5 | 146.8 | 67
27914 - ALBURA PPTO C | 552564 | 55 | No especificado | Concreto | Pl # 17 T4 | 2026-04-06 | 2026-04-08 | 2026-05-04 | 2026-05-05 | 2-Cónica y dividida | 28 | 100 |  | 31 | 7853.982 | 352.5 | 457.9 | 44.9 | 144.8 | 67
27914 - ALBURA PPTO C | 552564 | 55 | No especificado | Concreto | Pl # 17 T4 | 2026-04-06 | 2026-04-08 | 2026-05-04 | 2026-05-05 | 2-Cónica y dividida | 28 | 100 |  | 31 | 7853.982 | 350.2 | 454.8 | 44.6 | 143.9 | 67
27914 - ALBURA PPTO C | 552565 | 65 | No especificado | Concreto | Pilote #15 T3 | 2026-04-09 | 2026-04-15 | 2026-05-07 | 2026-05-08 | 2-Cónica y dividida | 28 | 101 |  | 31 | 8011.847 | 351.4 | 447.7 | 43.9 | 141.6 | 73
27914 - ALBURA PPTO C | 552565 | 65 | No especificado | Concreto | Pilote #15 T3 | 2026-04-09 | 2026-04-15 | 2026-05-07 | 2026-05-08 | 2-Cónica y dividida | 28 | 100 |  | 31 | 7853.982 | 349.6 | 453.8 | 44.5 | 143.5 | 73
27914 - ALBURA PPTO C | 552565 | 65 | No especificado | Concreto | Pilote #15 T3 | 2026-04-09 | 2026-04-15 | 2026-05-07 | 2026-05-08 | 2-Cónica y dividida | 28 | 101 |  | 31 | 8011.847 | 347.3 | 441.5 | 43.3 | 139.7 | 73
27914 - ALBURA PPTO C | 552565 | 64 | No especificado | Concreto | Pilote #28 T4 | 2026-04-09 | 2026-04-15 | 2026-05-07 | 2026-05-08 | 2-Cónica y dividida | 28 | 100 |  | 31 | 7853.982 | 346.2 | 449.7 | 44.1 | 142.3 | 73
27914 - ALBURA PPTO C | 552565 | 64 | No especificado | Concreto | Pilote #28 T4 | 2026-04-09 | 2026-04-15 | 2026-05-07 | 2026-05-08 | 2-Cónica y dividida | 28 | 101 |  | 31 | 8011.847 | 344.2 | 438.5 | 43 | 138.7 | 73
27914 - ALBURA PPTO C | 552565 | 64 | No especificado | Concreto | Pilote #28 T4 | 2026-04-09 | 2026-04-15 | 2026-05-07 | 2026-05-08 | 2-Cónica y dividida | 28 | 100 |  | 31 | 7853.982 | 341.3 | 443.6 | 43.5 | 140.3 | 73
27914 - ALBURA PPTO C | 552565 | 63 | No especificado | Concreto | Pilote #32 T3 | 2026-04-09 | 2026-04-15 | 2026-05-07 | 2026-05-08 | 2-Cónica y dividida | 28 | 101 |  | 31 | 8011.847 | 357.1 | 454.8 | 44.6 | 143.9 | 73
27914 - ALBURA PPTO C | 552565 | 63 | No especificado | Concreto | Pilote #32 T3 | 2026-04-09 | 2026-04-15 | 2026-05-07 | 2026-05-08 | 2-Cónica y dividida | 28 | 100 |  | 31 | 7853.982 | 355.5 | 461.9 | 45.3 | 146.1 | 73
27914 - ALBURA PPTO C | 552565 | 63 | No especificado | Concreto | Pilote #32 T3 | 2026-04-09 | 2026-04-15 | 2026-05-07 | 2026-05-08 | 2-Cónica y dividida | 28 | 101 |  | 31 | 8011.847 | 353.9 | 450.7 | 44.2 | 142.6 | 73
27914 - ALBURA PPTO C | 552565 | 62 | No especificado | Concreto | Pilote #54 T4 | 2026-04-08 | 2026-04-15 | 2026-05-06 | 2026-05-06 | 2-Cónica y dividida | 28 | 100 |  | 31 | 7853.982 | 367.8 | 477.2 | 46.8 | 151 | 68
27914 - ALBURA PPTO C | 552565 | 62 | No especificado | Concreto | Pilote #54 T4 | 2026-04-08 | 2026-04-15 | 2026-05-06 | 2026-05-06 | 2-Cónica y dividida | 28 | 100 |  | 31 | 7853.982 | 365.9 | 475.2 | 46.6 | 150.3 | 68
27914 - ALBURA PPTO C | 552565 | 62 | No especificado | Concreto | Pilote #54 T4 | 2026-04-08 | 2026-04-15 | 2026-05-06 | 2026-05-06 | 2-Cónica y dividida | 28 | 100 |  | 31 | 7853.982 | 362.8 | 471.1 | 46.2 | 149 | 68
27914 - ALBURA PPTO C | 552565 | 61 | No especificado | Concreto | Pilote #66 T3 | 2026-04-08 | 2026-04-15 | 2026-05-06 | 2026-05-06 | 5-Fractura extremos | 28 | 100 |  | 31 | 7853.982 | 377.1 | 489.5 | 48 | 154.8 | 68
27914 - ALBURA PPTO C | 552565 | 61 | No especificado | Concreto | Pilote #66 T3 | 2026-04-08 | 2026-04-15 | 2026-05-06 | 2026-05-06 | 5-Fractura extremos | 28 | 100 |  | 31 | 7853.982 | 380.2 | 493.5 | 48.4 | 156.1 | 68
27914 - ALBURA PPTO C | 552565 | 61 | No especificado | Concreto | Pilote #66 T3 | 2026-04-08 | 2026-04-15 | 2026-05-06 | 2026-05-06 | 5-Fractura extremos | 28 | 100 |  | 31 | 7853.982 | 367.8 | 477.2 | 46.8 | 151 | 68
27914 - ALBURA PPTO C | 552565 | 60 | No especificado | Concreto | Pilote #6 T3 | 2026-04-07 | 2026-04-15 | 2026-05-05 | 2026-05-06 | 2-Cónica y dividida | 28 | 100 |  | 31 | 7853.982 | 337.5 | 438.5 | 43 | 138.7 | 68
27914 - ALBURA PPTO C | 552565 | 60 | No especificado | Concreto | Pilote #6 T3 | 2026-04-07 | 2026-04-15 | 2026-05-05 | 2026-05-06 | 2-Cónica y dividida | 28 | 100 |  | 31 | 7853.982 | 335.8 | 436.4 | 42.8 | 138.1 | 68
27914 - ALBURA PPTO C | 552565 | 60 | No especificado | Concreto | Pilote #6 T3 | 2026-04-07 | 2026-04-15 | 2026-05-05 | 2026-05-06 | 2-Cónica y dividida | 28 | 100 |  | 31 | 7853.982 | 332.9 | 432.4 | 42.4 | 136.8 | 68
27914 - ALBURA PPTO C | 552565 | 59 | No especificado | Concreto | Pilote #17 T4 | 2026-04-07 | 2026-04-15 | 2026-05-05 | 2026-05-06 | 2-Cónica y dividida | 28 | 100 |  | 31 | 7853.982 | 363.6 | 472.1 | 46.3 | 149.4 | 68
27914 - ALBURA PPTO C | 552565 | 59 | No especificado | Concreto | Pilote #17 T4 | 2026-04-07 | 2026-04-15 | 2026-05-05 | 2026-05-06 | 2-Cónica y dividida | 28 | 100 |  | 31 | 7853.982 | 361.8 | 470.1 | 46.1 | 148.7 | 68
27914 - ALBURA PPTO C | 552565 | 59 | No especificado | Concreto | Pilote #17 T4 | 2026-04-07 | 2026-04-15 | 2026-05-05 | 2026-05-06 | 2-Cónica y dividida | 28 | 100 |  | 31 | 7853.982 | 359.6 | 467 | 45.8 | 147.7 | 68
27914 - ALBURA PPTO C | 552565 | 58 | No especificado | Concreto | Pilote #36 T3 | 2026-04-07 | 2026-04-15 | 2026-05-05 | 2026-05-06 | 2-Cónica y dividida | 28 | 100 |  | 31 | 7853.982 | 328 | 426.2 | 41.8 | 134.8 | 68
27914 - ALBURA PPTO C | 552565 | 58 | No especificado | Concreto | Pilote #36 T3 | 2026-04-07 | 2026-04-15 | 2026-05-05 | 2026-05-06 | 2-Cónica y dividida | 28 | 100 |  | 31 | 7853.982 | 324.9 | 422.2 | 41.4 | 133.5 | 68
27914 - ALBURA PPTO C | 552565 | 58 | No especificado | Concreto | Pilote #36 T3 | 2026-04-07 | 2026-04-15 | 2026-05-05 | 2026-05-06 | 2-Cónica y dividida | 28 | 100 |  | 31 | 7853.982 | 323.6 | 420.1 | 41.2 | 132.9 | 68
27914 - ALBURA PPTO C | 552565 | 57 | No especificado | Concreto | Pilote #31 T4 | 2026-04-07 | 2026-04-15 | 2026-05-05 | 2026-05-06 | 2-Cónica y dividida | 28 | 100 |  | 31 | 7853.982 | 331.3 | 430.3 | 42.2 | 136.1 | 68
27914 - ALBURA PPTO C | 552565 | 57 | No especificado | Concreto | Pilote #31 T4 | 2026-04-07 | 2026-04-15 | 2026-05-05 | 2026-05-06 | 2-Cónica y dividida | 28 | 100 |  | 31 | 7853.982 | 329 | 427.3 | 41.9 | 135.2 | 68
27914 - ALBURA PPTO C | 552565 | 57 | No especificado | Concreto | Pilote #31 T4 | 2026-04-07 | 2026-04-15 | 2026-05-05 | 2026-05-06 | 2-Cónica y dividida | 28 | 100 |  | 31 | 7853.982 | 327.8 | 425.2 | 41.7 | 134.5 | 68
27914 - ALBURA PPTO C | 552565 | 56 | No especificado | Concreto | Pilote #58 T3 | 2026-04-06 | 2026-04-15 | 2026-05-04 | 2026-05-05 | 2-Cónica y dividida | 28 | 100 |  | 31 | 7853.982 | 312.6 | 405.8 | 39.8 | 128.4 | 67
27914 - ALBURA PPTO C | 552565 | 56 | No especificado | Concreto | Pilote #58 T3 | 2026-04-06 | 2026-04-15 | 2026-05-04 | 2026-05-05 | 2-Cónica y dividida | 28 | 100 |  | 31 | 7853.982 | 310.5 | 402.8 | 39.5 | 127.4 | 67
27914 - ALBURA PPTO C | 552565 | 56 | No especificado | Concreto | Pilote #58 T3 | 2026-04-06 | 2026-04-15 | 2026-05-04 | 2026-05-05 | 2-Cónica y dividida | 28 | 100 |  | 31 | 7853.982 | 308.9 | 400.7 | 39.3 | 126.8 | 67
27914 - ALBURA PPTO C | 563123 | 104 | No especificado | Concreto | Pilote plataforma # 93 | 2026-04-25 | 2026-04-27 | 2026-05-09 | 2026-05-12 | 3-Columnar | 14 | 102 |  | 21 | 8171.282 | 217.9 | 272.3 | 26.7 | 127.1 | 78
27914 - ALBURA PPTO C | 563123 | 104 | No especificado | Concreto | Pilote plataforma # 93 | 2026-04-25 | 2026-04-27 | 2026-05-09 | 2026-05-12 | 3-Columnar | 14 | 102 |  | 21 | 8171.282 | 213.8 | 267.2 | 26.2 | 124.8 | 78
27914 - ALBURA PPTO C | 563123 | 104 | No especificado | Concreto | Pilote plataforma # 93 | 2026-04-25 | 2026-04-27 | 2026-05-09 | 2026-05-12 | 3-Columnar | 14 | 101 |  | 21 | 8011.847 | 209.8 | 267.2 | 26.2 | 124.8 | 78
27914 - ALBURA PPTO C | 563123 | 104 | No especificado | Concreto | Pilote plataforma # 93 | 2026-04-25 | 2026-04-27 | 2026-05-02 | 2026-05-06 | 3-Columnar | 7 | 102 |  | 21 | 8171.282 | 215.7 | 269.2 | 26.4 | 125.7 | 70
27914 - ALBURA PPTO C | 563123 | 104 | No especificado | Concreto | Pilote plataforma # 93 | 2026-04-25 | 2026-04-27 | 2026-05-02 | 2026-05-06 | 3-Columnar | 7 | 101 |  | 21 | 8011.847 | 206.4 | 263.1 | 25.8 | 122.9 | 70
27914 - ALBURA PPTO C | 563123 | 104 | No especificado | Concreto | Pilote plataforma # 93 | 2026-04-25 | 2026-04-27 | 2026-05-02 | 2026-05-06 | 3-Columnar | 7 | 101 |  | 21 | 8011.847 | 203.2 | 259 | 25.4 | 121 | 70
27914 - ALBURA PPTO C | 563123 | 103 | No especificado | Concreto | Pilote # 61 - Torre 3 | 2026-04-25 | 2026-04-27 | 2026-05-09 | 2026-05-12 | 3-Columnar | 14 | 102 |  | 31 | 8171.282 | 255.2 | 318.2 | 31.2 | 100.6 | 78
27914 - ALBURA PPTO C | 563123 | 103 | No especificado | Concreto | Pilote # 61 - Torre 3 | 2026-04-25 | 2026-04-27 | 2026-05-09 | 2026-05-12 | 3-Columnar | 14 | 102 |  | 31 | 8171.282 | 249.7 | 312 | 30.6 | 98.7 | 78
27914 - ALBURA PPTO C | 563123 | 103 | No especificado | Concreto | Pilote # 61 - Torre 3 | 2026-04-25 | 2026-04-27 | 2026-05-09 | 2026-05-12 | 3-Columnar | 14 | 101 |  | 31 | 8011.847 | 241.4 | 306.9 | 30.1 | 97.1 | 78
27914 - ALBURA PPTO C | 563123 | 103 | No especificado | Concreto | Pilote # 61 - Torre 3 | 2026-04-25 | 2026-04-27 | 2026-05-02 | 2026-05-06 | 3-Columnar | 7 | 102 |  | 31 | 8171.282 | 226.5 | 282.5 | 27.7 | 89.4 | 70
27914 - ALBURA PPTO C | 563123 | 103 | No especificado | Concreto | Pilote # 61 - Torre 3 | 2026-04-25 | 2026-04-27 | 2026-05-02 | 2026-05-06 | 3-Columnar | 7 | 101 |  | 31 | 8011.847 | 217.2 | 276.3 | 27.1 | 87.4 | 70
27914 - ALBURA PPTO C | 563123 | 103 | No especificado | Concreto | Pilote # 61 - Torre 3 | 2026-04-25 | 2026-04-27 | 2026-05-02 | 2026-05-06 | 3-Columnar | 7 | 101 |  | 31 | 8011.847 | 211.3 | 269.2 | 26.4 | 85.2 | 70
27914 - ALBURA PPTO C | 563123 | 102 | No especificado | Concreto | Pilote plataforma # 64 | 2026-04-24 | 2026-04-27 | 2026-05-08 | 2026-05-11 | 3-Columnar | 14 | 102 |  | 21 | 8171.282 | 186.2 | 232.5 | 22.8 | 108.6 | 76
27914 - ALBURA PPTO C | 563123 | 102 | No especificado | Concreto | Pilote plataforma # 64 | 2026-04-24 | 2026-04-27 | 2026-05-08 | 2026-05-11 | 3-Columnar | 14 | 101 |  | 21 | 8011.847 | 179.4 | 228.4 | 22.4 | 106.7 | 76
27914 - ALBURA PPTO C | 563123 | 102 | No especificado | Concreto | Pilote plataforma # 64 | 2026-04-24 | 2026-04-27 | 2026-05-08 | 2026-05-11 | 3-Columnar | 14 | 101 |  | 21 | 8011.847 | 174.8 | 222.3 | 21.8 | 103.8 | 76
27914 - ALBURA PPTO C | 563123 | 102 | No especificado | Concreto | Pilote plataforma # 64 | 2026-04-24 | 2026-04-27 | 2026-05-01 | 2026-05-06 | 3-Columnar | 7 | 102 |  | 21 | 8171.282 | 153.1 | 190.7 | 18.7 | 89 | 69
27914 - ALBURA PPTO C | 563123 | 102 | No especificado | Concreto | Pilote plataforma # 64 | 2026-04-24 | 2026-04-27 | 2026-05-01 | 2026-05-06 | 3-Columnar | 7 | 101 |  | 21 | 8011.847 | 148.1 | 188.6 | 18.5 | 88.1 | 69
27914 - ALBURA PPTO C | 563123 | 102 | No especificado | Concreto | Pilote plataforma # 64 | 2026-04-24 | 2026-04-27 | 2026-05-01 | 2026-05-06 | 3-Columnar | 7 | 101 |  | 21 | 8011.847 | 145.4 | 184.6 | 18.1 | 86.2 | 69
27914 - ALBURA PPTO C | 563122 | 101 | No especificado | Concreto | Pilote # 7 - Torre 3 | 2026-04-24 | 2026-04-27 | 2026-05-08 | 2026-05-11 | 4-Transversal | 14 | 102 |  | 31 | 8171.282 | 315.6 | 393.6 | 38.6 | 124.5 | 76
27914 - ALBURA PPTO C | 563122 | 101 | No especificado | Concreto | Pilote # 7 - Torre 3 | 2026-04-24 | 2026-04-27 | 2026-05-08 | 2026-05-11 | 4-Transversal | 14 | 101 |  | 31 | 8011.847 | 301.6 | 383.4 | 37.6 | 121.3 | 76
27914 - ALBURA PPTO C | 563122 | 101 | No especificado | Concreto | Pilote # 7 - Torre 3 | 2026-04-24 | 2026-04-27 | 2026-05-08 | 2026-05-11 | 4-Transversal | 14 | 101 |  | 31 | 8011.847 | 299.6 | 381.4 | 37.4 | 120.6 | 76
27914 - ALBURA PPTO C | 563122 | 101 | No especificado | Concreto | Pilote # 7 - Torre 3 | 2026-04-24 | 2026-04-27 | 2026-05-01 | 2026-05-06 | 3-Columnar | 7 | 102 |  | 31 | 8171.282 | 273.4 | 341.6 | 33.5 | 108.1 | 69
27914 - ALBURA PPTO C | 563122 | 101 | No especificado | Concreto | Pilote # 7 - Torre 3 | 2026-04-24 | 2026-04-27 | 2026-05-01 | 2026-05-06 | 3-Columnar | 7 | 102 |  | 31 | 8171.282 | 266.1 | 332.4 | 32.6 | 105.2 | 69
27914 - ALBURA PPTO C | 563122 | 101 | No especificado | Concreto | Pilote # 7 - Torre 3 | 2026-04-24 | 2026-04-27 | 2026-05-01 | 2026-05-06 | 3-Columnar | 7 | 101 |  | 31 | 8011.847 | 259.6 | 330.4 | 32.4 | 104.5 | 69
27914 - ALBURA PPTO C | 563122 | 100 | No especificado | Concreto | Pilote # 28 - Torre 3 | 2026-04-24 | 2026-04-27 | 2026-05-08 | 2026-05-11 | 3-Columnar | 14 | 102 |  | 31 | 8171.282 | 295.8 | 369.1 | 36.2 | 116.8 | 76
27914 - ALBURA PPTO C | 563122 | 100 | No especificado | Concreto | Pilote # 28 - Torre 3 | 2026-04-24 | 2026-04-27 | 2026-05-08 | 2026-05-11 | 3-Columnar | 14 | 101 |  | 31 | 8011.847 | 286 | 364 | 35.7 | 115.2 | 76
27914 - ALBURA PPTO C | 563122 | 100 | No especificado | Concreto | Pilote # 28 - Torre 3 | 2026-04-24 | 2026-04-27 | 2026-05-08 | 2026-05-11 | 3-Columnar | 14 | 101 |  | 31 | 8011.847 | 280.4 | 356.9 | 35 | 112.9 | 76
27914 - ALBURA PPTO C | 563122 | 100 | No especificado | Concreto | Pilote # 28 - Torre 3 | 2026-04-24 | 2026-04-27 | 2026-05-01 | 2026-05-06 | 3-Columnar | 7 | 102 |  | 31 | 8171.282 | 276.4 | 344.7 | 33.8 | 109 | 69
27914 - ALBURA PPTO C | 563122 | 100 | No especificado | Concreto | Pilote # 28 - Torre 3 | 2026-04-24 | 2026-04-27 | 2026-05-01 | 2026-05-06 | 3-Columnar | 7 | 101 |  | 31 | 8011.847 | 263.2 | 335.5 | 32.9 | 106.1 | 69
27914 - ALBURA PPTO C | 563122 | 100 | No especificado | Concreto | Pilote # 28 - Torre 3 | 2026-04-24 | 2026-04-27 | 2026-05-01 | 2026-05-06 | 3-Columnar | 7 | 101 |  | 31 | 8011.847 | 259.1 | 329.4 | 32.3 | 104.2 | 69
27914 - ALBURA PPTO C | 563122 | 99 | No especificado | Concreto | Pilote # 51 - Torre 3 | 2026-04-23 | 2026-04-27 | 2026-05-07 | 2026-05-11 | 3-Columnar | 14 | 102 |  | 31 | 8171.282 | 287 | 357.9 | 35.1 | 113.2 | 76
27914 - ALBURA PPTO C | 563122 | 99 | No especificado | Concreto | Pilote # 51 - Torre 3 | 2026-04-23 | 2026-04-27 | 2026-05-07 | 2026-05-11 | 3-Columnar | 14 | 101 |  | 31 | 8011.847 | 276.7 | 351.8 | 34.5 | 111.3 | 76
27914 - ALBURA PPTO C | 563122 | 99 | No especificado | Concreto | Pilote # 51 - Torre 3 | 2026-04-23 | 2026-04-27 | 2026-05-07 | 2026-05-11 | 3-Columnar | 14 | 101 |  | 31 | 8011.847 | 268.6 | 341.6 | 33.5 | 108.1 | 76
27914 - ALBURA PPTO C | 563122 | 99 | No especificado | Concreto | Pilote # 51 - Torre 3 | 2026-04-23 | 2026-04-27 | 2026-04-30 | 2026-05-02 | 3-Columnar | 7 | 102 |  | 31 | 8171.282 | 233.1 | 290.6 | 28.5 | 91.9 | 66
27914 - ALBURA PPTO C | 563122 | 99 | No especificado | Concreto | Pilote # 51 - Torre 3 | 2026-04-23 | 2026-04-27 | 2026-04-30 | 2026-05-02 | 3-Columnar | 7 | 101 |  | 31 | 8011.847 | 220.2 | 280.4 | 27.5 | 88.7 | 66
27914 - ALBURA PPTO C | 563122 | 99 | No especificado | Concreto | Pilote # 51 - Torre 3 | 2026-04-23 | 2026-04-27 | 2026-04-30 | 2026-05-02 | 3-Columnar | 7 | 101 |  | 31 | 8011.847 | 225.8 | 287.6 | 28.2 | 91 | 66
27914 - ALBURA PPTO C | 563122 | 98 | No especificado | Concreto | Pilote # 70 - Torre 3 | 2026-04-22 | 2026-04-27 | 2026-05-06 | 2026-05-11 | 3-Columnar | 14 | 102 |  | 31 | 8171.282 | 274.2 | 342.6 | 33.6 | 108.4 | 75
27914 - ALBURA PPTO C | 563122 | 98 | No especificado | Concreto | Pilote # 70 - Torre 3 | 2026-04-22 | 2026-04-27 | 2026-05-06 | 2026-05-11 | 3-Columnar | 14 | 101 |  | 31 | 8011.847 | 258.2 | 328.3 | 32.2 | 103.9 | 75
27914 - ALBURA PPTO C | 563122 | 98 | No especificado | Concreto | Pilote # 70 - Torre 3 | 2026-04-22 | 2026-04-27 | 2026-05-06 | 2026-05-11 | 3-Columnar | 14 | 101 |  | 31 | 8011.847 | 253.1 | 322.2 | 31.6 | 101.9 | 75
27914 - ALBURA PPTO C | 563122 | 98 | No especificado | Concreto | Pilote # 70 - Torre 3 | 2026-04-22 | 2026-04-27 | 2026-04-29 | 2026-05-02 | 3-Columnar | 7 | 102 |  | 31 | 8171.282 | 206.2 | 257 | 25.2 | 81.3 | 65
27914 - ALBURA PPTO C | 563122 | 98 | No especificado | Concreto | Pilote # 70 - Torre 3 | 2026-04-22 | 2026-04-27 | 2026-04-29 | 2026-05-02 | 3-Columnar | 7 | 101 |  | 31 | 8011.847 | 202.6 | 258 | 25.3 | 81.6 | 65
27914 - ALBURA PPTO C | 563122 | 98 | No especificado | Concreto | Pilote # 70 - Torre 3 | 2026-04-22 | 2026-04-27 | 2026-04-29 | 2026-05-02 | 3-Columnar | 7 | 101 |  | 31 | 8011.847 | 190.3 | 242.7 | 23.8 | 76.8 | 65
27914 - ALBURA PPTO C | 563122 | 97 | No especificado | Concreto | Pilote # 50 - Torre 4 | 2026-04-22 | 2026-04-27 | 2026-05-06 | 2026-05-11 | 4-Transversal | 14 | 102 |  | 31 | 8171.282 | 267.6 | 333.4 | 32.7 | 105.5 | 75
27914 - ALBURA PPTO C | 563122 | 97 | No especificado | Concreto | Pilote # 50 - Torre 4 | 2026-04-22 | 2026-04-27 | 2026-05-06 | 2026-05-11 | 4-Transversal | 14 | 102 |  | 31 | 8171.282 | 254.8 | 318.2 | 31.2 | 100.6 | 75
27914 - ALBURA PPTO C | 563122 | 97 | No especificado | Concreto | Pilote # 50 - Torre 4 | 2026-04-22 | 2026-04-27 | 2026-05-06 | 2026-05-11 | 4-Transversal | 14 | 101 |  | 31 | 8011.847 | 249.7 | 318.2 | 31.2 | 100.6 | 75
27914 - ALBURA PPTO C | 563122 | 97 | No especificado | Concreto | Pilote # 50 - Torre 4 | 2026-04-22 | 2026-04-27 | 2026-04-29 | 2026-05-02 | 3-Columnar | 7 | 102 |  | 31 | 8171.282 | 230.7 | 287.6 | 28.2 | 91 | 65
27914 - ALBURA PPTO C | 563122 | 97 | No especificado | Concreto | Pilote # 50 - Torre 4 | 2026-04-22 | 2026-04-27 | 2026-04-29 | 2026-05-02 | 3-Columnar | 7 | 101 |  | 31 | 8011.847 | 222.2 | 282.5 | 27.7 | 89.4 | 65
27914 - ALBURA PPTO C | 563122 | 97 | No especificado | Concreto | Pilote # 50 - Torre 4 | 2026-04-22 | 2026-04-27 | 2026-04-29 | 2026-05-02 | 3-Columnar | 7 | 101 |  | 31 | 8011.847 | 218.2 | 277.4 | 27.2 | 87.7 | 65
27914 - ALBURA PPTO C | 563122 | 96 | No especificado | Concreto | Pilote # 1 - Torre 3 | 2026-04-22 | 2026-04-27 | 2026-05-06 | 2026-05-11 | 3-Columnar | 14 | 102 |  | 31 | 8171.282 | 273.3 | 340.6 | 33.4 | 107.7 | 75
27914 - ALBURA PPTO C | 563122 | 96 | No especificado | Concreto | Pilote # 1 - Torre 3 | 2026-04-22 | 2026-04-27 | 2026-05-06 | 2026-05-11 | 3-Columnar | 14 | 102 |  | 31 | 8171.282 | 265.6 | 331.4 | 32.5 | 104.8 | 75
27914 - ALBURA PPTO C | 563122 | 96 | No especificado | Concreto | Pilote # 1 - Torre 3 | 2026-04-22 | 2026-04-27 | 2026-05-06 | 2026-05-11 | 3-Columnar | 14 | 101 |  | 31 | 8011.847 | 257.1 | 327.3 | 32.1 | 103.5 | 75
27914 - ALBURA PPTO C | 563122 | 96 | No especificado | Concreto | Pilote # 1 - Torre 3 | 2026-04-22 | 2026-04-27 | 2026-04-29 | 2026-05-02 | 3-Columnar | 7 | 102 |  | 31 | 8171.282 | 249.8 | 312 | 30.6 | 98.7 | 65
27914 - ALBURA PPTO C | 563122 | 96 | No especificado | Concreto | Pilote # 1 - Torre 3 | 2026-04-22 | 2026-04-27 | 2026-04-29 | 2026-05-02 | 3-Columnar | 7 | 101 |  | 31 | 8011.847 | 233.7 | 297.8 | 29.2 | 94.2 | 65
27914 - ALBURA PPTO C | 563122 | 96 | No especificado | Concreto | Pilote # 1 - Torre 3 | 2026-04-22 | 2026-04-27 | 2026-04-29 | 2026-05-02 | 3-Columnar | 7 | 101 |  | 31 | 8011.847 | 231.9 | 294.7 | 28.9 | 93.2 | 65
27914 - ALBURA PPTO C | 563121 | 95 | No especificado | Concreto | Pilote # 42 - Torre 4 | 2026-04-21 | 2026-04-22 | 2026-05-05 | 2026-05-06 | 3-Columnar | 14 | 102 |  | 31 | 8171.282 | 265.4 | 331.4 | 32.5 | 104.8 | 72
27914 - ALBURA PPTO C | 563121 | 95 | No especificado | Concreto | Pilote # 42 - Torre 4 | 2026-04-21 | 2026-04-22 | 2026-05-05 | 2026-05-06 | 3-Columnar | 14 | 101 |  | 31 | 8011.847 | 250.9 | 319.2 | 31.3 | 101 | 72
27914 - ALBURA PPTO C | 563121 | 95 | No especificado | Concreto | Pilote # 42 - Torre 4 | 2026-04-21 | 2026-04-22 | 2026-05-05 | 2026-05-06 | 3-Columnar | 14 | 101 |  | 31 | 8011.847 | 246.9 | 314.1 | 30.8 | 99.4 | 72
27914 - ALBURA PPTO C | 563121 | 95 | No especificado | Concreto | Pilote # 42 - Torre 4 | 2026-04-21 | 2026-04-22 | 2026-04-28 | 2026-05-02 | 3-Columnar | 7 | 102 |  | 31 | 8171.282 | 221.8 | 276.3 | 27.1 | 87.4 | 64
27914 - ALBURA PPTO C | 563121 | 95 | No especificado | Concreto | Pilote # 42 - Torre 4 | 2026-04-21 | 2026-04-22 | 2026-04-28 | 2026-05-02 | 3-Columnar | 7 | 101 |  | 31 | 8011.847 | 205.6 | 262.1 | 25.7 | 82.9 | 64
27914 - ALBURA PPTO C | 563121 | 95 | No especificado | Concreto | Pilote # 42 - Torre 4 | 2026-04-21 | 2026-04-22 | 2026-04-28 | 2026-05-02 | 3-Columnar | 7 | 101 |  | 31 | 8011.847 | 212.6 | 270.2 | 26.5 | 85.5 | 64
27914 - ALBURA PPTO C | 563121 | 94 | No especificado | Concreto | Pilote # 67 - Torre 4 | 2026-04-21 | 2026-04-22 | 2026-05-05 | 2026-05-06 | 3-Columnar | 14 | 102 |  | 31 | 8171.282 | 271.6 | 338.5 | 33.2 | 107.1 | 72
27914 - ALBURA PPTO C | 563121 | 94 | No especificado | Concreto | Pilote # 67 - Torre 4 | 2026-04-21 | 2026-04-22 | 2026-05-05 | 2026-05-06 | 3-Columnar | 14 | 102 |  | 31 | 8171.282 | 265.7 | 331.4 | 32.5 | 104.8 | 72
27914 - ALBURA PPTO C | 563121 | 94 | No especificado | Concreto | Pilote # 67 - Torre 4 | 2026-04-21 | 2026-04-22 | 2026-05-05 | 2026-05-06 | 3-Columnar | 14 | 101 |  | 31 | 8011.847 | 250.8 | 319.2 | 31.3 | 101 | 72
27914 - ALBURA PPTO C | 563121 | 94 | No especificado | Concreto | Pilote # 67 - Torre 4 | 2026-04-21 | 2026-04-22 | 2026-04-28 | 2026-05-02 | 3-Columnar | 7 | 102 |  | 31 | 8171.282 | 235.9 | 294.7 | 28.9 | 93.2 | 64
27914 - ALBURA PPTO C | 563121 | 94 | No especificado | Concreto | Pilote # 67 - Torre 4 | 2026-04-21 | 2026-04-22 | 2026-04-28 | 2026-05-02 | 3-Columnar | 7 | 101 |  | 31 | 8011.847 | 226.1 | 287.6 | 28.2 | 91 | 64
27914 - ALBURA PPTO C | 563121 | 94 | No especificado | Concreto | Pilote # 67 - Torre 4 | 2026-04-21 | 2026-04-22 | 2026-04-28 | 2026-05-02 | 3-Columnar | 7 | 101 |  | 31 | 8011.847 | 222.6 | 283.5 | 27.8 | 89.7 | 64
27914 - ALBURA PPTO C | 563121 | 93 | No especificado | Concreto | Pilote # 23 - Torre 3 | 2026-04-21 | 2026-04-22 | 2026-05-05 | 2026-05-06 | 3-Columnar | 14 | 102 |  | 31 | 8171.282 | 298.7 | 373.2 | 36.6 | 118.1 | 72
27914 - ALBURA PPTO C | 563121 | 93 | No especificado | Concreto | Pilote # 23 - Torre 3 | 2026-04-21 | 2026-04-22 | 2026-05-05 | 2026-05-06 | 3-Columnar | 14 | 101 |  | 31 | 8011.847 | 285.9 | 364 | 35.7 | 115.2 | 72
27914 - ALBURA PPTO C | 563121 | 93 | No especificado | Concreto | Pilote # 23 - Torre 3 | 2026-04-21 | 2026-04-22 | 2026-05-05 | 2026-05-06 | 3-Columnar | 14 | 101 |  | 31 | 8011.847 | 279.2 | 354.9 | 34.8 | 112.3 | 72
27914 - ALBURA PPTO C | 563121 | 93 | No especificado | Concreto | Pilote # 23 - Torre 3 | 2026-04-21 | 2026-04-22 | 2026-04-28 | 2026-05-02 | 3-Columnar | 7 | 102 |  | 31 | 8171.282 | 267 | 333.4 | 32.7 | 105.5 | 64
27914 - ALBURA PPTO C | 563121 | 93 | No especificado | Concreto | Pilote # 23 - Torre 3 | 2026-04-21 | 2026-04-22 | 2026-04-28 | 2026-05-02 | 3-Columnar | 7 | 101 |  | 31 | 8011.847 | 254.9 | 324.3 | 31.8 | 102.6 | 64
27914 - ALBURA PPTO C | 563121 | 93 | No especificado | Concreto | Pilote # 23 - Torre 3 | 2026-04-21 | 2026-04-22 | 2026-04-28 | 2026-05-02 | 3-Columnar | 7 | 101 |  | 31 | 8011.847 | 256.7 | 326.3 | 32 | 103.2 | 64
27914 - ALBURA PPTO C | 563121 | 92 | No especificado | Concreto | Pilote # 57 - Torre 4 | 2026-04-20 | 2026-04-22 | 2026-05-04 | 2026-05-06 | 3-Columnar | 14 | 102 |  | 31 | 8171.282 | 305.6 | 381.4 | 37.4 | 120.6 | 71
27914 - ALBURA PPTO C | 563121 | 92 | No especificado | Concreto | Pilote # 57 - Torre 4 | 2026-04-20 | 2026-04-22 | 2026-05-04 | 2026-05-06 | 3-Columnar | 14 | 101 |  | 31 | 8011.847 | 295 | 375.3 | 36.8 | 118.7 | 71
27914 - ALBURA PPTO C | 563121 | 92 | No especificado | Concreto | Pilote # 57 - Torre 4 | 2026-04-20 | 2026-04-22 | 2026-05-04 | 2026-05-06 | 3-Columnar | 14 | 101 |  | 31 | 8011.847 | 286.1 | 364 | 35.7 | 115.2 | 71
27914 - ALBURA PPTO C | 563121 | 92 | No especificado | Concreto | Pilote # 57 - Torre 4 | 2026-04-20 | 2026-04-22 | 2026-04-27 | 2026-04-29 | 3-Columnar | 7 | 102 |  | 31 | 8171.282 | 267.4 | 333.4 | 32.7 | 105.5 | 62
27914 - ALBURA PPTO C | 563121 | 92 | No especificado | Concreto | Pilote # 57 - Torre 4 | 2026-04-20 | 2026-04-22 | 2026-04-27 | 2026-04-29 | 3-Columnar | 7 | 102 |  | 31 | 8171.282 | 258.5 | 322.2 | 31.6 | 101.9 | 62
27914 - ALBURA PPTO C | 563121 | 92 | No especificado | Concreto | Pilote # 57 - Torre 4 | 2026-04-20 | 2026-04-22 | 2026-04-27 | 2026-04-29 | 3-Columnar | 7 | 101 |  | 31 | 8011.847 | 252.5 | 321.2 | 31.5 | 101.6 | 62
27914 - ALBURA PPTO C | 563121 | 91 | No especificado | Concreto | Pilote # 59 - Torre 3 | 2026-04-20 | 2026-04-22 | 2026-05-04 | 2026-05-06 | 3-Columnar | 14 | 102 |  | 31 | 8171.282 | 285.9 | 356.9 | 35 | 112.9 | 71
27914 - ALBURA PPTO C | 563121 | 91 | No especificado | Concreto | Pilote # 59 - Torre 3 | 2026-04-20 | 2026-04-22 | 2026-05-04 | 2026-05-06 | 3-Columnar | 14 | 101 |  | 31 | 8011.847 | 271.6 | 345.7 | 33.9 | 109.4 | 71
27914 - ALBURA PPTO C | 563121 | 91 | No especificado | Concreto | Pilote # 59 - Torre 3 | 2026-04-20 | 2026-04-22 | 2026-05-04 | 2026-05-06 | 3-Columnar | 14 | 101 |  | 31 | 8011.847 | 269.3 | 342.6 | 33.6 | 108.4 | 71
27914 - ALBURA PPTO C | 563121 | 91 | No especificado | Concreto | Pilote # 59 - Torre 3 | 2026-04-20 | 2026-04-22 | 2026-04-27 | 2026-04-29 | 3-Columnar | 7 | 102 |  | 31 | 8171.282 | 255.2 | 318.2 | 31.2 | 100.6 | 62
27914 - ALBURA PPTO C | 563121 | 91 | No especificado | Concreto | Pilote # 59 - Torre 3 | 2026-04-20 | 2026-04-22 | 2026-04-27 | 2026-04-29 | 3-Columnar | 7 | 101 |  | 31 | 8011.847 | 246.3 | 313.1 | 30.7 | 99 | 62
27914 - ALBURA PPTO C | 563121 | 91 | No especificado | Concreto | Pilote # 59 - Torre 3 | 2026-04-20 | 2026-04-22 | 2026-04-27 | 2026-04-29 | 3-Columnar | 7 | 101 |  | 31 | 8011.847 | 241.8 | 308 | 30.2 | 97.4 | 62
27914 - ALBURA PPTO C | 563121 | 90 | No especificado | Concreto | Pilote # 18 - Torre 4 | 2026-04-18 | 2026-04-22 | 2026-05-02 | 2026-05-06 | 3-Columnar | 14 | 102 |  | 31 | 8171.282 | 283.6 | 353.8 | 34.7 | 111.9 | 70
27914 - ALBURA PPTO C | 563121 | 90 | No especificado | Concreto | Pilote # 18 - Torre 4 | 2026-04-18 | 2026-04-22 | 2026-05-02 | 2026-05-06 | 3-Columnar | 14 | 102 |  | 31 | 8171.282 | 275.7 | 343.6 | 33.7 | 108.7 | 70
27914 - ALBURA PPTO C | 563121 | 90 | No especificado | Concreto | Pilote # 18 - Torre 4 | 2026-04-18 | 2026-04-22 | 2026-05-02 | 2026-05-06 | 3-Columnar | 14 | 101 |  | 31 | 8011.847 | 261.9 | 333.4 | 32.7 | 105.5 | 70
27914 - ALBURA PPTO C | 563121 | 90 | No especificado | Concreto | Pilote # 18 - Torre 4 | 2026-04-18 | 2026-04-22 | 2026-04-25 | 2026-04-29 | 3-Columnar | 7 | 102 |  | 31 | 8171.282 | 238.3 | 297.8 | 29.2 | 94.2 | 62
27914 - ALBURA PPTO C | 563121 | 90 | No especificado | Concreto | Pilote # 18 - Torre 4 | 2026-04-18 | 2026-04-22 | 2026-04-25 | 2026-04-29 | 3-Columnar | 7 | 101 |  | 31 | 8011.847 | 227.1 | 288.6 | 28.3 | 91.3 | 62
27914 - ALBURA PPTO C | 563121 | 90 | No especificado | Concreto | Pilote # 18 - Torre 4 | 2026-04-18 | 2026-04-22 | 2026-04-25 | 2026-04-29 | 3-Columnar | 7 | 101 |  | 31 | 8011.847 | 223.7 | 284.5 | 27.9 | 90 | 62
27914 - ALBURA PPTO C | 558900 | 89 | No especificado | Concreto | Pilote # 38 - Torre 3 | 2026-04-18 | 2026-04-20 | 2026-05-02 | 2026-05-06 | 3-Columnar | 14 | 102 |  | 31 | 8171.282 | 303.8 | 379.3 | 37.2 | 120 | 70
27914 - ALBURA PPTO C | 558900 | 89 | No especificado | Concreto | Pilote # 38 - Torre 3 | 2026-04-18 | 2026-04-20 | 2026-05-02 | 2026-05-06 | 3-Columnar | 14 | 101 |  | 31 | 8011.847 | 290.8 | 370.2 | 36.3 | 117.1 | 70
27914 - ALBURA PPTO C | 558900 | 89 | No especificado | Concreto | Pilote # 38 - Torre 3 | 2026-04-18 | 2026-04-20 | 2026-05-02 | 2026-05-06 | 3-Columnar | 14 | 101 |  | 31 | 8011.847 | 285.1 | 363 | 35.6 | 114.8 | 70
27914 - ALBURA PPTO C | 558900 | 89 | No especificado | Concreto | Pilote # 38 - Torre 3 | 2026-04-18 | 2026-04-20 | 2026-04-25 | 2026-04-28 | 3-Columnar | 7 | 102 |  | 31 | 8171.282 | 286.2 | 356.9 | 35 | 112.9 | 61
27914 - ALBURA PPTO C | 558900 | 89 | No especificado | Concreto | Pilote # 38 - Torre 3 | 2026-04-18 | 2026-04-20 | 2026-04-25 | 2026-04-28 | 3-Columnar | 7 | 101 |  | 31 | 8011.847 | 274.6 | 349.8 | 34.3 | 110.6 | 61
27914 - ALBURA PPTO C | 558900 | 89 | No especificado | Concreto | Pilote # 38 - Torre 3 | 2026-04-18 | 2026-04-20 | 2026-04-25 | 2026-04-28 | 3-Columnar | 7 | 101 |  | 31 | 8011.847 | 271.6 | 345.7 | 33.9 | 109.4 | 61
27914 - ALBURA PPTO C | 558900 | 88 | No especificado | Concreto | Pilote # 54 - Torre 3 | 2026-04-17 | 2026-04-20 | 2026-05-01 | 2026-05-06 | 3-Columnar | 14 | 102 |  | 31 | 8171.282 | 317 | 395.7 | 38.8 | 125.2 | 69
27914 - ALBURA PPTO C | 558900 | 88 | No especificado | Concreto | Pilote # 54 - Torre 3 | 2026-04-17 | 2026-04-20 | 2026-05-01 | 2026-05-06 | 3-Columnar | 14 | 102 |  | 31 | 8171.282 | 308.9 | 385.5 | 37.8 | 121.9 | 69
27914 - ALBURA PPTO C | 558900 | 88 | No especificado | Concreto | Pilote # 54 - Torre 3 | 2026-04-17 | 2026-04-20 | 2026-05-01 | 2026-05-06 | 3-Columnar | 14 | 101 |  | 31 | 8011.847 | 295.8 | 376.3 | 36.9 | 119 | 69
27914 - ALBURA PPTO C | 558900 | 88 | No especificado | Concreto | Pilote # 54 - Torre 3 | 2026-04-17 | 2026-04-20 | 2026-04-24 | 2026-04-28 | 3-Columnar | 7 | 102 |  | 31 | 8171.282 | 283.2 | 353.8 | 34.7 | 111.9 | 58
27914 - ALBURA PPTO C | 558900 | 88 | No especificado | Concreto | Pilote # 54 - Torre 3 | 2026-04-17 | 2026-04-20 | 2026-04-24 | 2026-04-28 | 3-Columnar | 7 | 101 |  | 31 | 8011.847 | 275.9 | 350.8 | 34.4 | 111 | 58
27914 - ALBURA PPTO C | 558900 | 88 | No especificado | Concreto | Pilote # 54 - Torre 3 | 2026-04-17 | 2026-04-20 | 2026-04-24 | 2026-04-28 | 3-Columnar | 7 | 101 |  | 31 | 8011.847 | 275 | 349.8 | 34.3 | 110.6 | 58
27914 - ALBURA PPTO C | 558900 | 87 | No especificado | Concreto | Pilote # 2 - Torre 3 | 2026-04-17 | 2026-04-20 | 2026-05-01 | 2026-05-06 | 3-Columnar | 14 | 102 |  | 31 | 8171.282 | 297.5 | 371.2 | 36.4 | 117.4 | 69
27914 - ALBURA PPTO C | 558900 | 87 | No especificado | Concreto | Pilote # 2 - Torre 3 | 2026-04-17 | 2026-04-20 | 2026-05-01 | 2026-05-06 | 3-Columnar | 14 | 102 |  | 31 | 8171.282 | 289.3 | 361 | 35.4 | 114.2 | 69
27914 - ALBURA PPTO C | 558900 | 87 | No especificado | Concreto | Pilote # 2 - Torre 3 | 2026-04-17 | 2026-04-20 | 2026-05-01 | 2026-05-06 | 3-Columnar | 14 | 101 |  | 31 | 8011.847 | 284.3 | 362 | 35.5 | 114.5 | 69
27914 - ALBURA PPTO C | 558900 | 87 | No especificado | Concreto | Pilote # 2 - Torre 3 | 2026-04-17 | 2026-04-20 | 2026-04-24 | 2026-04-28 | 3-Columnar | 7 | 102 |  | 31 | 8171.282 | 223.3 | 278.4 | 27.3 | 88.1 | 58
27914 - ALBURA PPTO C | 558900 | 87 | No especificado | Concreto | Pilote # 2 - Torre 3 | 2026-04-17 | 2026-04-20 | 2026-04-24 | 2026-04-28 | 3-Columnar | 7 | 101 |  | 31 | 8011.847 | 217.3 | 276.3 | 27.1 | 87.4 | 58
27914 - ALBURA PPTO C | 558900 | 87 | No especificado | Concreto | Pilote # 2 - Torre 3 | 2026-04-17 | 2026-04-20 | 2026-04-24 | 2026-04-28 | 3-Columnar | 7 | 102 |  | 31 | 8171.282 | 215.9 | 269.2 | 26.4 | 85.2 | 58
27914 - ALBURA PPTO C | 558900 | 86 | No especificado | Concreto | Pilote # 23 - Torre 4 | 2026-04-17 | 2026-04-20 | 2026-05-01 | 2026-05-06 | 3-Columnar | 14 | 102 |  | 31 | 8171.282 | 279.9 | 349.8 | 34.3 | 110.6 | 69
27914 - ALBURA PPTO C | 558900 | 86 | No especificado | Concreto | Pilote # 23 - Torre 4 | 2026-04-17 | 2026-04-20 | 2026-05-01 | 2026-05-06 | 3-Columnar | 14 | 101 |  | 31 | 8011.847 | 265.7 | 338.5 | 33.2 | 107.1 | 69
27914 - ALBURA PPTO C | 558900 | 86 | No especificado | Concreto | Pilote # 23 - Torre 4 | 2026-04-17 | 2026-04-20 | 2026-05-01 | 2026-05-06 | 3-Columnar | 14 | 101 |  | 31 | 8011.847 | 261.2 | 332.4 | 32.6 | 105.2 | 69
27914 - ALBURA PPTO C | 558900 | 86 | No especificado | Concreto | Pilote # 23 - Torre 4 | 2026-04-17 | 2026-04-20 | 2026-04-24 | 2026-04-28 | 3-Columnar | 7 | 102 |  | 31 | 8171.282 | 247.6 | 309 | 30.3 | 97.7 | 58
27914 - ALBURA PPTO C | 558900 | 86 | No especificado | Concreto | Pilote # 23 - Torre 4 | 2026-04-17 | 2026-04-20 | 2026-04-24 | 2026-04-28 | 3-Columnar | 7 | 101 |  | 31 | 8011.847 | 238.2 | 302.9 | 29.7 | 95.8 | 58
27914 - ALBURA PPTO C | 558900 | 86 | No especificado | Concreto | Pilote # 23 - Torre 4 | 2026-04-17 | 2026-04-20 | 2026-04-24 | 2026-04-28 | 3-Columnar | 7 | 101 |  | 31 | 8011.847 | 232.8 | 296.7 | 29.1 | 93.9 | 58
27914 - ALBURA PPTO C | 558900 | 85 | No especificado | Concreto | Pilote # 64 - Torre 4 | 2026-04-17 | 2026-04-20 | 2026-05-01 | 2026-05-06 | 3-Columnar | 14 | 102 |  | 31 | 8171.282 | 276.7 | 345.7 | 33.9 | 109.4 | 69
27914 - ALBURA PPTO C | 558900 | 85 | No especificado | Concreto | Pilote # 64 - Torre 4 | 2026-04-17 | 2026-04-20 | 2026-05-01 | 2026-05-06 | 3-Columnar | 14 | 101 |  | 31 | 8011.847 | 265.6 | 338.5 | 33.2 | 107.1 | 69
27914 - ALBURA PPTO C | 558900 | 85 | No especificado | Concreto | Pilote # 64 - Torre 4 | 2026-04-17 | 2026-04-20 | 2026-05-01 | 2026-05-06 | 3-Columnar | 14 | 101 |  | 31 | 8011.847 | 257.6 | 328.3 | 32.2 | 103.9 | 69
27914 - ALBURA PPTO C | 558900 | 85 | No especificado | Concreto | Pilote # 64 - Torre 4 | 2026-04-17 | 2026-04-20 | 2026-04-24 | 2026-04-28 | 3-Columnar | 7 | 102 |  | 31 | 8171.282 | 246.6 | 308 | 30.2 | 97.4 | 58
27914 - ALBURA PPTO C | 558900 | 85 | No especificado | Concreto | Pilote # 64 - Torre 4 | 2026-04-17 | 2026-04-20 | 2026-04-24 | 2026-04-28 | 3-Columnar | 7 | 101 |  | 31 | 8011.847 | 238.3 | 302.9 | 29.7 | 95.8 | 58
27914 - ALBURA PPTO C | 558900 | 85 | No especificado | Concreto | Pilote # 64 - Torre 4 | 2026-04-17 | 2026-04-20 | 2026-04-24 | 2026-04-28 | 3-Columnar | 7 | 101 |  | 31 | 8011.847 | 235.1 | 298.8 | 29.3 | 94.5 | 58
27914 - ALBURA PPTO C | 558900 | 84 | No especificado | Concreto | Pilote # 36 - Torre 3 | 2026-04-16 | 2026-04-20 | 2026-04-30 | 2026-05-02 | 3-Columnar | 14 | 102 |  | 31 | 8171.282 | 283.2 | 353.8 | 34.7 | 111.9 | 66
27914 - ALBURA PPTO C | 558900 | 84 | No especificado | Concreto | Pilote # 36 - Torre 3 | 2026-04-16 | 2026-04-20 | 2026-04-30 | 2026-05-02 | 3-Columnar | 14 | 101 |  | 31 | 8011.847 | 270.5 | 344.7 | 33.8 | 109 | 66
27914 - ALBURA PPTO C | 558900 | 84 | No especificado | Concreto | Pilote # 36 - Torre 3 | 2026-04-16 | 2026-04-20 | 2026-04-30 | 2026-05-02 | 3-Columnar | 14 | 101 |  | 31 | 8011.847 | 268.3 | 341.6 | 33.5 | 108.1 | 66
27914 - ALBURA PPTO C | 558900 | 84 | No especificado | Concreto | Pilote # 36 - Torre 3 | 2026-04-16 | 2026-04-20 | 2026-04-23 | 2026-04-28 | 3-Columnar | 7 | 102 |  | 31 | 8171.282 | 263.9 | 329.4 | 32.3 | 104.2 | 57
27914 - ALBURA PPTO C | 558900 | 84 | No especificado | Concreto | Pilote # 36 - Torre 3 | 2026-04-16 | 2026-04-20 | 2026-04-23 | 2026-04-28 | 3-Columnar | 7 | 101 |  | 31 | 8011.847 | 253.3 | 322.2 | 31.6 | 101.9 | 57
27914 - ALBURA PPTO C | 558900 | 84 | No especificado | Concreto | Pilote # 36 - Torre 3 | 2026-04-16 | 2026-04-20 | 2026-04-23 | 2026-04-28 | 3-Columnar | 7 | 101 |  | 31 | 8011.847 | 248.1 | 316.1 | 31 | 100 | 57
27914 - ALBURA PPTO C | 558899 | 83 | No especificado | Concreto | Pilote # 60 - Torre 3 | 2026-04-16 | 2026-04-17 | 2026-04-30 | 2026-05-02 | 3-Columnar | 14 | 102 |  | 31 | 8171.282 | 318.1 | 396.7 | 38.9 | 125.5 | 66
27914 - ALBURA PPTO C | 558899 | 83 | No especificado | Concreto | Pilote # 60 - Torre 3 | 2026-04-16 | 2026-04-17 | 2026-04-30 | 2026-05-02 | 3-Columnar | 14 | 101 |  | 31 | 8011.847 | 300.4 | 382.4 | 37.5 | 121 | 66
27914 - ALBURA PPTO C | 558899 | 83 | No especificado | Concreto | Pilote # 60 - Torre 3 | 2026-04-16 | 2026-04-17 | 2026-04-30 | 2026-05-02 | 3-Columnar | 14 | 101 |  | 31 | 8011.847 | 298.7 | 380.4 | 37.3 | 120.3 | 66
27914 - ALBURA PPTO C | 558899 | 83 | No especificado | Concreto | Pilote # 60 - Torre 3 | 2026-04-16 | 2026-04-17 | 2026-04-23 | 2026-04-28 | 3-Columnar | 7 | 102 |  | 31 | 8171.282 | 301.1 | 375.3 | 36.8 | 118.7 | 57
27914 - ALBURA PPTO C | 558899 | 83 | No especificado | Concreto | Pilote # 60 - Torre 3 | 2026-04-16 | 2026-04-17 | 2026-04-23 | 2026-04-28 | 3-Columnar | 7 | 102 |  | 31 | 8171.282 | 294.2 | 367.1 | 36 | 116.1 | 57
27914 - ALBURA PPTO C | 558899 | 83 | No especificado | Concreto | Pilote # 60 - Torre 3 | 2026-04-16 | 2026-04-17 | 2026-04-23 | 2026-04-28 | 3-Columnar | 7 | 101 |  | 31 | 8011.847 | 282 | 358.9 | 35.2 | 113.5 | 57
27914 - ALBURA PPTO C | 558899 | 82 | No especificado | Concreto | Pilote # 12 - Torre 4 | 2026-04-16 | 2026-04-17 | 2026-04-30 | 2026-05-02 | 3-Columnar | 14 | 102 |  | 31 | 8171.282 | 294.6 | 368.1 | 36.1 | 116.5 | 66
27914 - ALBURA PPTO C | 558899 | 82 | No especificado | Concreto | Pilote # 12 - Torre 4 | 2026-04-16 | 2026-04-17 | 2026-04-30 | 2026-05-02 | 3-Columnar | 14 | 101 |  | 31 | 8011.847 | 284.3 | 362 | 35.5 | 114.5 | 66
27914 - ALBURA PPTO C | 558899 | 82 | No especificado | Concreto | Pilote # 12 - Torre 4 | 2026-04-16 | 2026-04-17 | 2026-04-30 | 2026-05-02 | 3-Columnar | 14 | 101 |  | 31 | 8011.847 | 281.6 | 357.9 | 35.1 | 113.2 | 66
27914 - ALBURA PPTO C | 558899 | 82 | No especificado | Concreto | Pilote # 12 - Torre 4 | 2026-04-16 | 2026-04-17 | 2026-04-23 | 2026-04-28 | 3-Columnar | 7 | 102 |  | 31 | 8171.282 | 257.4 | 321.2 | 31.5 | 101.6 | 57
27914 - ALBURA PPTO C | 558899 | 82 | No especificado | Concreto | Pilote # 12 - Torre 4 | 2026-04-16 | 2026-04-17 | 2026-04-23 | 2026-04-28 | 3-Columnar | 7 | 102 |  | 31 | 8171.282 | 249.7 | 312 | 30.6 | 98.7 | 57
27914 - ALBURA PPTO C | 558899 | 82 | No especificado | Concreto | Pilote # 12 - Torre 4 | 2026-04-16 | 2026-04-17 | 2026-04-23 | 2026-04-28 | 3-Columnar | 7 | 101 |  | 31 | 8011.847 | 241.3 | 306.9 | 30.1 | 97.1 | 57
27914 - ALBURA PPTO C | 558899 | 81 | No especificado | Concreto | Pilote # 46 - Torre 4 | 2026-04-16 | 2026-04-17 | 2026-04-30 | 2026-05-02 | 3-Columnar | 14 | 102 |  | 31 | 8171.282 | 273.5 | 341.6 | 33.5 | 108.1 | 66
27914 - ALBURA PPTO C | 558899 | 81 | No especificado | Concreto | Pilote # 46 - Torre 4 | 2026-04-16 | 2026-04-17 | 2026-04-30 | 2026-05-02 | 3-Columnar | 14 | 101 |  | 31 | 8011.847 | 261 | 332.4 | 32.6 | 105.2 | 66
27914 - ALBURA PPTO C | 558899 | 81 | No especificado | Concreto | Pilote # 46 - Torre 4 | 2026-04-16 | 2026-04-17 | 2026-04-30 | 2026-05-02 | 3-Columnar | 14 | 101 |  | 31 | 8011.847 | 249.4 | 317.1 | 31.1 | 100.3 | 66
27914 - ALBURA PPTO C | 558899 | 81 | No especificado | Concreto | Pilote # 46 - Torre 4 | 2026-04-16 | 2026-04-17 | 2026-04-23 | 2026-04-28 | 3-Columnar | 7 | 102 |  | 31 | 8171.282 | 256.2 | 320.2 | 31.4 | 101.3 | 57
27914 - ALBURA PPTO C | 558899 | 81 | No especificado | Concreto | Pilote # 46 - Torre 4 | 2026-04-16 | 2026-04-17 | 2026-04-23 | 2026-04-28 | 3-Columnar | 7 | 101 |  | 31 | 8011.847 | 243.9 | 310 | 30.4 | 98.1 | 57
27914 - ALBURA PPTO C | 558899 | 81 | No especificado | Concreto | Pilote # 46 - Torre 4 | 2026-04-16 | 2026-04-17 | 2026-04-23 | 2026-04-28 | 3-Columnar | 7 | 101 |  | 31 | 8011.847 | 245.7 | 313.1 | 30.7 | 99 | 57
27914 - ALBURA PPTO C | 558899 | 80 | No especificado | Concreto | Pilote # 69 - Torre 4 | 2026-04-15 | 2026-04-17 | 2026-04-29 | 2026-05-02 | 3-Columnar | 14 | 102 |  | 31 | 8171.282 | 322.2 | 401.8 | 39.4 | 127.1 | 65
27914 - ALBURA PPTO C | 558899 | 80 | No especificado | Concreto | Pilote # 69 - Torre 4 | 2026-04-15 | 2026-04-17 | 2026-04-29 | 2026-05-02 | 3-Columnar | 14 | 101 |  | 31 | 8011.847 | 313.4 | 398.7 | 39.1 | 126.1 | 65
27914 - ALBURA PPTO C | 558899 | 80 | No especificado | Concreto | Pilote # 69 - Torre 4 | 2026-04-15 | 2026-04-17 | 2026-04-29 | 2026-05-02 | 3-Columnar | 14 | 101 |  | 31 | 8011.847 | 307.9 | 391.6 | 38.4 | 123.9 | 65
27914 - ALBURA PPTO C | 558899 | 80 | No especificado | Concreto | Pilote # 69 - Torre 4 | 2026-04-15 | 2026-04-17 | 2026-04-22 | 2026-04-27 | 3-Columnar | 7 | 102 |  | 31 | 8171.282 | 263.2 | 328.3 | 32.2 | 103.9 | 56
27914 - ALBURA PPTO C | 558899 | 80 | No especificado | Concreto | Pilote # 69 - Torre 4 | 2026-04-15 | 2026-04-17 | 2026-04-22 | 2026-04-27 | 3-Columnar | 7 | 101 |  | 31 | 8011.847 | 254.6 | 324.3 | 31.8 | 102.6 | 56
27914 - ALBURA PPTO C | 558899 | 80 | No especificado | Concreto | Pilote # 69 - Torre 4 | 2026-04-15 | 2026-04-17 | 2026-04-22 | 2026-04-27 | 3-Columnar | 7 | 101 |  | 31 | 8011.847 | 249.7 | 318.2 | 31.2 | 100.6 | 56
27914 - ALBURA PPTO C | 558899 | 79 | No especificado | Concreto | Pilote # 21 - Torre 4 | 2026-04-15 | 2026-04-17 | 2026-04-29 | 2026-05-02 | 3-Columnar | 14 | 102 |  | 31 | 8171.282 | 337.2 | 421.1 | 41.3 | 133.2 | 65
27914 - ALBURA PPTO C | 558899 | 79 | No especificado | Concreto | Pilote # 21 - Torre 4 | 2026-04-15 | 2026-04-17 | 2026-04-29 | 2026-05-02 | 3-Columnar | 14 | 101 |  | 31 | 8011.847 | 322.3 | 409.9 | 40.2 | 129.7 | 65
27914 - ALBURA PPTO C | 558899 | 79 | No especificado | Concreto | Pilote # 21 - Torre 4 | 2026-04-15 | 2026-04-17 | 2026-04-29 | 2026-05-02 | 3-Columnar | 14 | 101 |  | 31 | 8011.847 | 318.6 | 405.8 | 39.8 | 128.4 | 65
27914 - ALBURA PPTO C | 558899 | 79 | No especificado | Concreto | Pilote # 21 - Torre 4 | 2026-04-15 | 2026-04-17 | 2026-04-22 | 2026-04-27 | 3-Columnar | 7 | 102 |  | 31 | 8171.282 | 267.5 | 333.4 | 32.7 | 105.5 | 56
27914 - ALBURA PPTO C | 558899 | 79 | No especificado | Concreto | Pilote # 21 - Torre 4 | 2026-04-15 | 2026-04-17 | 2026-04-22 | 2026-04-27 | 3-Columnar | 7 | 102 |  | 31 | 8171.282 | 260.1 | 324.3 | 31.8 | 102.6 | 56
27914 - ALBURA PPTO C | 558899 | 79 | No especificado | Concreto | Pilote # 21 - Torre 4 | 2026-04-15 | 2026-04-17 | 2026-04-22 | 2026-04-27 | 3-Columnar | 7 | 101 |  | 31 | 8011.847 | 251.5 | 320.2 | 31.4 | 101.3 | 56
27914 - ALBURA PPTO C | 558899 | 78 | No especificado | Concreto | Pilote # 47 - Torre 3 | 2026-04-15 | 2026-04-17 | 2026-04-29 | 2026-05-02 | 3-Columnar | 14 | 102 |  | 31 | 8171.282 | 317.2 | 395.7 | 38.8 | 125.2 | 65
27914 - ALBURA PPTO C | 558899 | 78 | No especificado | Concreto | Pilote # 47 - Torre 3 | 2026-04-15 | 2026-04-17 | 2026-04-29 | 2026-05-02 | 3-Columnar | 14 | 101 |  | 31 | 8011.847 | 304.8 | 387.5 | 38 | 122.6 | 65
27914 - ALBURA PPTO C | 558899 | 78 | No especificado | Concreto | Pilote # 47 - Torre 3 | 2026-04-15 | 2026-04-17 | 2026-04-29 | 2026-05-02 | 3-Columnar | 14 | 101 |  | 31 | 8011.847 | 303.1 | 385.5 | 37.8 | 121.9 | 65
27914 - ALBURA PPTO C | 558899 | 78 | No especificado | Concreto | Pilote # 47 - Torre 3 | 2026-04-15 | 2026-04-17 | 2026-04-22 | 2026-04-27 | 3-Columnar | 7 | 102 |  | 31 | 8171.282 | 257.2 | 321.2 | 31.5 | 101.6 | 56
27914 - ALBURA PPTO C | 558899 | 78 | No especificado | Concreto | Pilote # 47 - Torre 3 | 2026-04-15 | 2026-04-17 | 2026-04-22 | 2026-04-27 | 3-Columnar | 7 | 101 |  | 31 | 8011.847 | 249.9 | 318.2 | 31.2 | 100.6 | 56
27914 - ALBURA PPTO C | 558899 | 78 | No especificado | Concreto | Pilote # 47 - Torre 3 | 2026-04-15 | 2026-04-17 | 2026-04-22 | 2026-04-27 | 3-Columnar | 7 | 101 |  | 31 | 8011.847 | 248.4 | 316.1 | 31 | 100 | 56
27914 - ALBURA PPTO C | 558898 | 77 | No especificado | Concreto | Pilote # 09 - Torre 3 | 2026-04-14 | 2026-04-16 | 2026-04-28 | 2026-05-02 | 3-Columnar | 14 | 102 |  | 31 | 8171.282 | 294.2 | 367.1 | 36 | 116.1 | 64
27914 - ALBURA PPTO C | 558898 | 77 | No especificado | Concreto | Pilote # 09 - Torre 3 | 2026-04-14 | 2026-04-16 | 2026-04-28 | 2026-05-02 | 3-Columnar | 14 | 102 |  | 31 | 8171.282 | 287 | 357.9 | 35.1 | 113.2 | 64
27914 - ALBURA PPTO C | 558898 | 77 | No especificado | Concreto | Pilote # 09 - Torre 3 | 2026-04-14 | 2026-04-16 | 2026-04-28 | 2026-05-02 | 3-Columnar | 14 | 101 |  | 31 | 8011.847 | 276.6 | 351.8 | 34.5 | 111.3 | 64
27914 - ALBURA PPTO C | 558898 | 77 | No especificado | Concreto | Pilote # 09 - Torre 3 | 2026-04-14 | 2026-04-16 | 2026-04-21 | 2026-04-27 | 3-Columnar | 7 | 102 |  | 31 | 8171.282 | 244 | 304.9 | 29.9 | 96.5 | 55
27914 - ALBURA PPTO C | 558898 | 77 | No especificado | Concreto | Pilote # 09 - Torre 3 | 2026-04-14 | 2026-04-16 | 2026-04-21 | 2026-04-27 | 3-Columnar | 7 | 101 |  | 31 | 8011.847 | 234.5 | 298.8 | 29.3 | 94.5 | 55
27914 - ALBURA PPTO C | 558898 | 77 | No especificado | Concreto | Pilote # 09 - Torre 3 | 2026-04-14 | 2026-04-16 | 2026-04-21 | 2026-04-27 | 3-Columnar | 7 | 101 |  | 31 | 8011.847 | 232.2 | 295.7 | 29 | 93.5 | 55
27914 - ALBURA PPTO C | 558898 | 76 | No especificado | Concreto | Pilote # 44 - Torre 4 | 2026-04-14 | 2026-04-16 | 2026-04-28 | 2026-05-02 | 3-Columnar | 14 | 102 |  | 31 | 8171.282 | 296.9 | 370.2 | 36.3 | 117.1 | 64
27914 - ALBURA PPTO C | 558898 | 76 | No especificado | Concreto | Pilote # 44 - Torre 4 | 2026-04-14 | 2026-04-16 | 2026-04-28 | 2026-05-02 | 3-Columnar | 14 | 101 |  | 31 | 8011.847 | 280.1 | 356.9 | 35 | 112.9 | 64
27914 - ALBURA PPTO C | 558898 | 76 | No especificado | Concreto | Pilote # 44 - Torre 4 | 2026-04-14 | 2026-04-16 | 2026-04-28 | 2026-05-02 | 3-Columnar | 14 | 101 |  | 31 | 8011.847 | 276.4 | 351.8 | 34.5 | 111.3 | 64
27914 - ALBURA PPTO C | 558898 | 76 | No especificado | Concreto | Pilote # 44 - Torre 4 | 2026-04-14 | 2026-04-16 | 2026-04-21 | 2026-04-27 | 3-Columnar | 7 | 102 |  | 31 | 8171.282 | 263.8 | 329.4 | 32.3 | 104.2 | 55
27914 - ALBURA PPTO C | 558898 | 76 | No especificado | Concreto | Pilote # 44 - Torre 4 | 2026-04-14 | 2026-04-16 | 2026-04-21 | 2026-04-27 | 3-Columnar | 7 | 102 |  | 31 | 8171.282 | 256.2 | 320.2 | 31.4 | 101.3 | 55
27914 - ALBURA PPTO C | 558898 | 76 | No especificado | Concreto | Pilote # 44 - Torre 4 | 2026-04-14 | 2026-04-16 | 2026-04-21 | 2026-04-27 | 3-Columnar | 7 | 101 |  | 31 | 8011.847 | 257.8 | 328.3 | 32.2 | 103.9 | 55
27914 - ALBURA PPTO C | 558898 | 75 | No especificado | Concreto | Pilote # 44 - Torre 3 | 2026-04-13 | 2026-04-16 | 2026-04-27 | 2026-04-29 | 3-Columnar | 14 | 102 |  | 31 | 8171.282 | 320.4 | 399.7 | 39.2 | 126.5 | 62
27914 - ALBURA PPTO C | 558898 | 75 | No especificado | Concreto | Pilote # 44 - Torre 3 | 2026-04-13 | 2026-04-16 | 2026-04-27 | 2026-04-29 | 3-Columnar | 14 | 102 |  | 31 | 8171.282 | 318.1 | 396.7 | 38.9 | 125.5 | 62
27914 - ALBURA PPTO C | 558898 | 75 | No especificado | Concreto | Pilote # 44 - Torre 3 | 2026-04-13 | 2026-04-16 | 2026-04-27 | 2026-04-29 | 3-Columnar | 14 | 101 |  | 31 | 8011.847 | 306.8 | 390.6 | 38.3 | 123.5 | 62
27914 - ALBURA PPTO C | 558898 | 75 | No especificado | Concreto | Pilote # 44 - Torre 3 | 2026-04-13 | 2026-04-16 | 2026-04-20 | 2026-04-27 | 4-Transversal | 7 | 102 |  | 31 | 8171.282 | 264.6 | 330.4 | 32.4 | 104.5 | 55
27914 - ALBURA PPTO C | 558898 | 75 | No especificado | Concreto | Pilote # 44 - Torre 3 | 2026-04-13 | 2026-04-16 | 2026-04-20 | 2026-04-27 | 4-Transversal | 7 | 102 |  | 31 | 8171.282 | 259.4 | 323.3 | 31.7 | 102.3 | 55
27914 - ALBURA PPTO C | 558898 | 75 | No especificado | Concreto | Pilote # 44 - Torre 3 | 2026-04-13 | 2026-04-16 | 2026-04-20 | 2026-04-27 | 4-Transversal | 7 | 101 |  | 31 | 8011.847 | 253.4 | 322.2 | 31.6 | 101.9 | 55
27914 - ALBURA PPTO C | 558898 | 74 | No especificado | Concreto | Pilote # 61 - Torre 4 | 2026-04-13 | 2026-04-16 | 2026-04-27 | 2026-04-29 | 3-Columnar | 14 | 102 |  | 31 | 8171.282 | 290.4 | 362 | 35.5 | 114.5 | 62
27914 - ALBURA PPTO C | 558898 | 74 | No especificado | Concreto | Pilote # 61 - Torre 4 | 2026-04-13 | 2026-04-16 | 2026-04-27 | 2026-04-29 | 3-Columnar | 14 | 101 |  | 31 | 8011.847 | 283.7 | 361 | 35.4 | 114.2 | 62
27914 - ALBURA PPTO C | 558898 | 74 | No especificado | Concreto | Pilote # 61 - Torre 4 | 2026-04-13 | 2026-04-16 | 2026-04-27 | 2026-04-29 | 3-Columnar | 14 | 101 |  | 31 | 8011.847 | 275.3 | 350.8 | 34.4 | 111 | 62
27914 - ALBURA PPTO C | 558898 | 74 | No especificado | Concreto | Pilote # 61 - Torre 4 | 2026-04-13 | 2026-04-16 | 2026-04-20 | 2026-04-27 | 3-Columnar | 7 | 102 |  | 31 | 8171.282 | 250.7 | 313.1 | 30.7 | 99 | 55
27914 - ALBURA PPTO C | 558898 | 74 | No especificado | Concreto | Pilote # 61 - Torre 4 | 2026-04-13 | 2026-04-16 | 2026-04-20 | 2026-04-27 | 3-Columnar | 7 | 102 |  | 31 | 8171.282 | 241.6 | 301.8 | 29.6 | 95.5 | 55
27914 - ALBURA PPTO C | 558898 | 74 | No especificado | Concreto | Pilote # 61 - Torre 4 | 2026-04-13 | 2026-04-16 | 2026-04-20 | 2026-04-27 | 3-Columnar | 7 | 101 |  | 31 | 8011.847 | 239.3 | 304.9 | 29.9 | 96.5 | 55
27914 - ALBURA PPTO C | 558898 | 73 | No especificado | Concreto | Pilote # 04 - Torre 4 | 2026-04-13 | 2026-04-16 | 2026-04-27 | 2026-04-29 | 3-Columnar | 14 | 102 |  | 31 | 8171.282 | 261.4 | 326.3 | 32 | 103.2 | 62
27914 - ALBURA PPTO C | 558898 | 73 | No especificado | Concreto | Pilote # 04 - Torre 4 | 2026-04-13 | 2026-04-16 | 2026-04-27 | 2026-04-29 | 3-Columnar | 14 | 101 |  | 31 | 8011.847 | 254.9 | 324.3 | 31.8 | 102.6 | 62
27914 - ALBURA PPTO C | 558898 | 73 | No especificado | Concreto | Pilote # 04 - Torre 4 | 2026-04-13 | 2026-04-16 | 2026-04-27 | 2026-04-29 | 3-Columnar | 14 | 101 |  | 31 | 8011.847 | 249.5 | 317.1 | 31.1 | 100.3 | 62
27914 - ALBURA PPTO C | 558898 | 73 | No especificado | Concreto | Pilote # 04 - Torre 4 | 2026-04-13 | 2026-04-16 | 2026-04-20 | 2026-04-27 | 3-Columnar | 7 | 102 |  | 31 | 8171.282 | 227.2 | 283.5 | 27.8 | 89.7 | 55
27914 - ALBURA PPTO C | 558898 | 73 | No especificado | Concreto | Pilote # 04 - Torre 4 | 2026-04-13 | 2026-04-16 | 2026-04-20 | 2026-04-27 | 3-Columnar | 7 | 102 |  | 31 | 8171.282 | 220.6 | 275.3 | 27 | 87.1 | 55
27914 - ALBURA PPTO C | 558898 | 73 | No especificado | Concreto | Pilote # 04 - Torre 4 | 2026-04-13 | 2026-04-16 | 2026-04-20 | 2026-04-27 | 3-Columnar | 7 | 101 |  | 31 | 8011.847 | 214.8 | 273.3 | 26.8 | 86.5 | 55
27914 - ALBURA PPTO C | 558898 | 72 | No especificado | Concreto | Pilote # 71 - Torre 3 | 2026-04-13 | 2026-04-16 | 2026-04-27 | 2026-04-29 | 3-Columnar | 14 | 102 |  | 31 | 8171.282 | 318.4 | 397.7 | 39 | 125.8 | 62
27914 - ALBURA PPTO C | 558898 | 72 | No especificado | Concreto | Pilote # 71 - Torre 3 | 2026-04-13 | 2026-04-16 | 2026-04-27 | 2026-04-29 | 3-Columnar | 14 | 101 |  | 31 | 8011.847 | 305.9 | 389.5 | 38.2 | 123.2 | 62
27914 - ALBURA PPTO C | 558898 | 72 | No especificado | Concreto | Pilote # 71 - Torre 3 | 2026-04-13 | 2026-04-16 | 2026-04-27 | 2026-04-29 | 3-Columnar | 14 | 101 |  | 31 | 8011.847 | 299.6 | 381.4 | 37.4 | 120.6 | 62
27914 - ALBURA PPTO C | 558898 | 72 | No especificado | Concreto | Pilote # 71 - Torre 3 | 2026-04-13 | 2026-04-16 | 2026-04-20 | 2026-04-27 | 3-Columnar | 7 | 102 |  | 31 | 8171.282 | 271.4 | 338.5 | 33.2 | 107.1 | 55
27914 - ALBURA PPTO C | 558898 | 72 | No especificado | Concreto | Pilote # 71 - Torre 3 | 2026-04-13 | 2026-04-16 | 2026-04-20 | 2026-04-27 | 3-Columnar | 7 | 101 |  | 31 | 8011.847 | 260.2 | 331.4 | 32.5 | 104.8 | 55
27914 - ALBURA PPTO C | 558898 | 72 | No especificado | Concreto | Pilote # 71 - Torre 3 | 2026-04-13 | 2026-04-16 | 2026-04-20 | 2026-04-27 | 3-Columnar | 7 | 101 |  | 31 | 8011.847 | 255.5 | 325.3 | 31.9 | 102.9 | 55
27914 - ALBURA PPTO C | 552563 | 54 | No Especificado | Concreto | Pl # 15 T4 | 2026-04-01 | 2026-04-08 | 2026-04-29 | 2026-04-29 | 2-Cónica y dividida | 28 | 101 |  | 31 | 8011.847 | 337.2 | 429.3 | 42.1 | 135.8 | 63
27914 - ALBURA PPTO C | 552563 | 54 | No Especificado | Concreto | Pl # 15 T4 | 2026-04-01 | 2026-04-08 | 2026-04-29 | 2026-04-29 | 2-Cónica y dividida | 28 | 101 |  | 31 | 8011.847 | 335.5 | 427.3 | 41.9 | 135.2 | 63
27914 - ALBURA PPTO C | 552563 | 54 | No Especificado | Concreto | Pl # 15 T4 | 2026-04-01 | 2026-04-08 | 2026-04-29 | 2026-04-29 | 2-Cónica y dividida | 28 | 101 |  | 31 | 8011.847 | 332.9 | 424.2 | 41.6 | 134.2 | 63
27914 - ALBURA PPTO C | 552563 | 53 | No Especificado | Concreto | Pl # 40 T3 | 2026-04-01 | 2026-04-08 | 2026-04-29 | 2026-04-29 | 2-Cónica y dividida | 28 | 100 |  | 31 | 7853.982 | 341.5 | 443.6 | 43.5 | 140.3 | 63
27914 - ALBURA PPTO C | 552563 | 53 | No Especificado | Concreto | Pl # 40 T3 | 2026-04-01 | 2026-04-08 | 2026-04-29 | 2026-04-29 | 2-Cónica y dividida | 28 | 100 |  | 31 | 7853.982 | 349.6 | 453.8 | 44.5 | 143.5 | 63
27914 - ALBURA PPTO C | 552563 | 53 | No Especificado | Concreto | Pl # 40 T3 | 2026-04-01 | 2026-04-08 | 2026-04-29 | 2026-04-29 | 2-Cónica y dividida | 28 | 100 |  | 31 | 7853.982 | 347.9 | 451.7 | 44.3 | 142.9 | 63
27914 - ALBURA PPTO C | 552563 | 52 | No Especificado | Concreto | Pl # 20 T3 | 2026-04-01 | 2026-04-08 | 2026-04-29 | 2026-04-29 | 2-Cónica y dividida | 28 | 101 |  | 31 | 8011.847 | 315.8 | 401.8 | 39.4 | 127.1 | 63
27914 - ALBURA PPTO C | 552563 | 52 | No Especificado | Concreto | Pl # 20 T3 | 2026-04-01 | 2026-04-08 | 2026-04-29 | 2026-04-29 | 2-Cónica y dividida | 28 | 101 |  | 31 | 8011.847 | 313.9 | 399.7 | 39.2 | 126.5 | 63
27914 - ALBURA PPTO C | 552563 | 52 | No Especificado | Concreto | Pl # 20 T3 | 2026-04-01 | 2026-04-08 | 2026-04-29 | 2026-04-29 | 2-Cónica y dividida | 28 | 101 |  | 31 | 8011.847 | 311.9 | 396.7 | 38.9 | 125.5 | 63
27914 - ALBURA PPTO C | 552563 | 51 | No Especificado | Concreto | Pl # 45 T4 | 2026-04-01 | 2026-04-08 | 2026-04-29 | 2026-04-29 | 2-Cónica y dividida | 28 | 100 |  | 31 | 7853.982 | 350.8 | 455.8 | 44.7 | 144.2 | 63
27914 - ALBURA PPTO C | 552563 | 51 | No Especificado | Concreto | Pl # 45 T4 | 2026-04-01 | 2026-04-08 | 2026-04-29 | 2026-04-29 | 2-Cónica y dividida | 28 | 101 |  | 31 | 8011.847 | 348.5 | 443.6 | 43.5 | 140.3 | 63
27914 - ALBURA PPTO C | 552563 | 51 | No Especificado | Concreto | Pl # 45 T4 | 2026-04-01 | 2026-04-08 | 2026-04-29 | 2026-04-29 | 2-Cónica y dividida | 28 | 101 |  | 31 | 8011.847 | 346.9 | 441.5 | 43.3 | 139.7 | 63
27914 - ALBURA PPTO C | 552563 | 50 | No Especificado | Concreto | Pl # 10 T4 | 2026-03-31 | 2026-04-08 | 2026-04-28 | 2026-04-28 | 2-Cónica y dividida | 28 | 100 |  | 31 | 7853.982 | 355.5 | 461.9 | 45.3 | 146.1 | 60
27914 - ALBURA PPTO C | 552563 | 50 | No Especificado | Concreto | Pl # 10 T4 | 2026-03-31 | 2026-04-08 | 2026-04-28 | 2026-04-28 | 2-Cónica y dividida | 28 | 100 |  | 31 | 7853.982 | 353.9 | 459.9 | 45.1 | 145.5 | 60
27914 - ALBURA PPTO C | 552563 | 50 | No Especificado | Concreto | Pl # 10 T4 | 2026-03-31 | 2026-04-08 | 2026-04-28 | 2026-04-28 | 2-Cónica y dividida | 28 | 101 |  | 31 | 8011.847 | 351.9 | 447.7 | 43.9 | 141.6 | 60
27914 - ALBURA PPTO C | 552563 | 49 | No Especificado | Concreto | Pl # 62 T3 | 2026-03-31 | 2026-04-08 | 2026-04-28 | 2026-04-28 | 5-Fractura extremos | 28 | 101 |  | 31 | 8011.847 | 405.8 | 516 | 50.6 | 163.2 | 60
27914 - ALBURA PPTO C | 552563 | 49 | No Especificado | Concreto | Pl # 62 T3 | 2026-03-31 | 2026-04-08 | 2026-04-28 | 2026-04-28 | 5-Fractura extremos | 28 | 100 |  | 31 | 7853.982 | 402.5 | 522.1 | 51.2 | 165.2 | 60
27914 - ALBURA PPTO C | 552563 | 49 | No Especificado | Concreto | Pl # 62 T3 | 2026-03-31 | 2026-04-08 | 2026-04-28 | 2026-04-28 | 5-Fractura extremos | 28 | 100 |  | 31 | 7853.982 | 400.9 | 520.1 | 51 | 164.5 | 60
27914 - ALBURA PPTO C | 552563 | 48 | No Especificado | Concreto | Pilote # 33 T4 | 2026-03-31 | 2026-04-08 | 2026-04-28 | 2026-04-28 | 2-Cónica y dividida | 28 | 101 |  | 31 | 8011.847 | 370.8 | 472.1 | 46.3 | 149.4 | 60
27914 - ALBURA PPTO C | 552563 | 48 | No Especificado | Concreto | Pilote # 33 T4 | 2026-03-31 | 2026-04-08 | 2026-04-28 | 2026-04-28 | 2-Cónica y dividida | 28 | 101 |  | 31 | 8011.847 | 368.5 | 469.1 | 46 | 148.4 | 60
27914 - ALBURA PPTO C | 552563 | 48 | No Especificado | Concreto | Pilote # 33 T4 | 2026-03-31 | 2026-04-08 | 2026-04-28 | 2026-04-28 | 2-Cónica y dividida | 28 | 101 |  | 31 | 8011.847 | 366.9 | 467 | 45.8 | 147.7 | 60
27914 - ALBURA PPTO C | 552563 | 47 | No Especificado | Concreto | Pl # 37 T4 | 2026-03-30 | 2026-04-08 | 2026-04-27 | 2026-04-28 | 2-Cónica y dividida | 28 | 101 |  | 31 | 8011.847 | 364 | 463 | 45.4 | 146.5 | 60
27914 - ALBURA PPTO C | 552563 | 47 | No Especificado | Concreto | Pl # 37 T4 | 2026-03-30 | 2026-04-08 | 2026-04-27 | 2026-04-28 | 2-Cónica y dividida | 28 | 100 |  | 31 | 7853.982 | 361.2 | 469.1 | 46 | 148.4 | 60
27914 - ALBURA PPTO C | 552563 | 47 | No Especificado | Concreto | Pl # 37 T4 | 2026-03-30 | 2026-04-08 | 2026-04-27 | 2026-04-28 | 2-Cónica y dividida | 28 | 101 |  | 31 | 8011.847 | 359.6 | 457.9 | 44.9 | 144.8 | 60
27914 - ALBURA PPTO C | 552563 | 46 | No Especificado | Concreto | Pl # 55 T4 | 2026-03-30 | 2026-04-08 | 2026-04-27 | 2026-04-28 | 2-Cónica y dividida | 28 | 101 |  | 31 | 8011.847 | 390.4 | 496.6 | 48.7 | 157.1 | 60
27914 - ALBURA PPTO C | 552563 | 46 | No Especificado | Concreto | Pl # 55 T4 | 2026-03-30 | 2026-04-08 | 2026-04-27 | 2026-04-28 | 2-Cónica y dividida | 28 | 100 |  | 31 | 7853.982 | 389.1 | 504.8 | 49.5 | 159.7 | 60
27914 - ALBURA PPTO C | 552563 | 46 | No Especificado | Concreto | Pl # 55 T4 | 2026-03-30 | 2026-04-08 | 2026-04-27 | 2026-04-28 | 2-Cónica y dividida | 28 | 101 |  | 31 | 8011.847 | 387.5 | 493.5 | 48.4 | 156.1 | 60
27914 - ALBURA PPTO C | 552568 | 83 | No especificado | Concreto | Pilote # 60 T3 | 2026-04-16 | 2026-04-22 | 2026-05-14 | 2026-05-14 | 2-Cónica y dividida | 28 | 100 |  | 31 | 7853.982 | 338.5 | 439.5 | 43.1 | 139 | 81
27914 - ALBURA PPTO C | 552568 | 83 | No especificado | Concreto | Pilote # 60 T3 | 2026-04-16 | 2026-04-22 | 2026-05-14 | 2026-05-14 | 2-Cónica y dividida | 28 | 101 |  | 31 | 8011.847 | 336.8 | 428.3 | 42 | 135.5 | 81
27914 - ALBURA PPTO C | 552568 | 83 | No especificado | Concreto | Pilote # 60 T3 | 2026-04-16 | 2026-04-22 | 2026-05-14 | 2026-05-14 | 2-Cónica y dividida | 28 | 100 |  | 31 | 7853.982 | 334.3 | 434.4 | 42.6 | 137.4 | 81
27914 - ALBURA PPTO C | 552568 | 82 | No especificado | Concreto | Pilote # 12 T4 | 2026-04-16 | 2026-04-22 | 2026-05-14 | 2026-05-14 | 2-Cónica y dividida | 28 | 101 |  | 31 | 8011.847 | 320.8 | 407.9 | 40 | 129 | 81
27914 - ALBURA PPTO C | 552568 | 82 | No especificado | Concreto | Pilote # 12 T4 | 2026-04-16 | 2026-04-22 | 2026-05-14 | 2026-05-14 | 2-Cónica y dividida | 28 | 100 |  | 31 | 7853.982 | 318.5 | 414 | 40.6 | 131 | 81
27914 - ALBURA PPTO C | 552568 | 82 | No especificado | Concreto | Pilote # 12 T4 | 2026-04-16 | 2026-04-22 | 2026-05-14 | 2026-05-14 | 2-Cónica y dividida | 28 | 101 |  | 31 | 8011.847 | 316.9 | 403.8 | 39.6 | 127.7 | 81
27914 - ALBURA PPTO C | 552568 | 81 | No especificado | Concreto | Pilote # 46 T4 | 2026-04-16 | 2026-04-22 | 2026-05-14 | 2026-05-14 | 2-Cónica y dividida | 28 | 100 |  | 31 | 7853.982 | 311.5 | 404.8 | 39.7 | 128.1 | 81
27914 - ALBURA PPTO C | 552568 | 81 | No especificado | Concreto | Pilote # 46 T4 | 2026-04-16 | 2026-04-22 | 2026-05-14 | 2026-05-14 | 2-Cónica y dividida | 28 | 101 |  | 31 | 8011.847 | 309.8 | 394.6 | 38.7 | 124.8 | 81
27914 - ALBURA PPTO C | 552568 | 81 | No especificado | Concreto | Pilote # 46 T4 | 2026-04-16 | 2026-04-22 | 2026-05-14 | 2026-05-14 | 2-Cónica y dividida | 28 | 100 |  | 31 | 7853.982 | 307.9 | 399.7 | 39.2 | 126.5 | 81
27914 - ALBURA PPTO C | 552568 | 80 | No especificado | Concreto | Pilote # 69 T4 | 2026-04-15 | 2026-04-22 | 2026-05-13 | 2026-05-13 | 2-Cónica y dividida | 28 | 101 |  | 31 | 8011.847 | 365.5 | 465 | 45.6 | 147.1 | 80
27914 - ALBURA PPTO C | 552568 | 80 | No especificado | Concreto | Pilote # 69 T4 | 2026-04-15 | 2026-04-22 | 2026-05-13 | 2026-05-13 | 2-Cónica y dividida | 28 | 100 |  | 31 | 7853.982 | 363.5 | 472.1 | 46.3 | 149.4 | 80
27914 - ALBURA PPTO C | 552568 | 80 | No especificado | Concreto | Pilote # 69 T4 | 2026-04-15 | 2026-04-22 | 2026-05-13 | 2026-05-13 | 2-Cónica y dividida | 28 | 101 |  | 31 | 8011.847 | 362.7 | 461.9 | 45.3 | 146.1 | 80
27914 - ALBURA PPTO C | 552568 | 79 | No especificado | Concreto | Pilote # 21 T3 | 2026-04-15 | 2026-04-22 | 2026-05-13 | 2026-05-13 | 5-Fractura extremos | 28 | 100 |  | 31 | 7853.982 | 381.5 | 495.6 | 48.6 | 156.8 | 80
27914 - ALBURA PPTO C | 552568 | 79 | No especificado | Concreto | Pilote # 21 T3 | 2026-04-15 | 2026-04-22 | 2026-05-13 | 2026-05-13 | 5-Fractura extremos | 28 | 101 |  | 31 | 8011.847 | 386.5 | 491.5 | 48.2 | 155.5 | 80
27914 - ALBURA PPTO C | 552568 | 79 | No especificado | Concreto | Pilote # 21 T3 | 2026-04-15 | 2026-04-22 | 2026-05-13 | 2026-05-13 | 5-Fractura extremos | 28 | 100 |  | 31 | 7853.982 | 386.9 | 502.7 | 49.3 | 159 | 80
27914 - ALBURA PPTO C | 552568 | 78 | No especificado | Concreto | Pilote # 47 T3 | 2026-04-15 | 2026-04-22 | 2026-05-13 | 2026-05-13 | 2-Cónica y dividida | 28 | 101 |  | 31 | 8011.847 | 352.4 | 448.7 | 44 | 141.9 | 80
27914 - ALBURA PPTO C | 552568 | 78 | No especificado | Concreto | Pilote # 47 T3 | 2026-04-15 | 2026-04-22 | 2026-05-13 | 2026-05-13 | 2-Cónica y dividida | 28 | 100 |  | 31 | 7853.982 | 350.8 | 455.8 | 44.7 | 144.2 | 80
27914 - ALBURA PPTO C | 552568 | 78 | No especificado | Concreto | Pilote # 47 T3 | 2026-04-15 | 2026-04-22 | 2026-05-13 | 2026-05-13 | 2-Cónica y dividida | 28 | 101 |  | 31 | 8011.847 | 348.9 | 443.6 | 43.5 | 140.3 | 80
27914 - ALBURA PPTO C | 552568 | 77 | No especificado | Concreto | Pilotes # 9 T3 | 2026-04-15 | 2026-04-22 | 2026-05-13 | 2026-05-13 | 2-Cónica y dividida | 28 | 100 |  | 31 | 7853.982 | 338.5 | 439.5 | 43.1 | 139 | 80
27914 - ALBURA PPTO C | 552568 | 77 | No especificado | Concreto | Pilotes # 9 T3 | 2026-04-15 | 2026-04-22 | 2026-05-13 | 2026-05-13 | 2-Cónica y dividida | 28 | 101 |  | 31 | 8011.847 | 346.8 | 441.5 | 43.3 | 139.7 | 80
27914 - ALBURA PPTO C | 552568 | 77 | No especificado | Concreto | Pilotes # 9 T3 | 2026-04-15 | 2026-04-22 | 2026-05-13 | 2026-05-13 | 2-Cónica y dividida | 28 | 100 |  | 31 | 7853.982 | 334.9 | 434.4 | 42.6 | 137.4 | 80
27914 - ALBURA PPTO C | 552568 | 76 | No especificado | Concreto | Pilote # 44 T4 | 2026-04-14 | 2026-04-22 | 2026-05-12 | 2026-05-12 | 2-Cónica y dividida | 28 | 101 |  | 31 | 8011.847 | 312.9 | 398.7 | 39.1 | 126.1 | 77
27914 - ALBURA PPTO C | 552568 | 76 | No especificado | Concreto | Pilote # 44 T4 | 2026-04-14 | 2026-04-22 | 2026-05-12 | 2026-05-12 | 2-Cónica y dividida | 28 | 100 |  | 31 | 7853.982 | 320.7 | 416 | 40.8 | 131.6 | 77
27914 - ALBURA PPTO C | 552568 | 76 | No especificado | Concreto | Pilote # 44 T4 | 2026-04-14 | 2026-04-22 | 2026-05-12 | 2026-05-12 | 2-Cónica y dividida | 28 | 101 |  | 31 | 8011.847 | 315.4 | 401.8 | 39.4 | 127.1 | 77
27914 - ALBURA PPTO C | 552568 | 75 | No especificado | Concreto | Pilote # 44 T3 | 2026-04-13 | 2026-04-22 | 2026-05-11 | 2026-05-12 | 2-Cónica y dividida | 28 | 100 |  | 31 | 7853.982 | 375.8 | 487.4 | 47.8 | 154.2 | 77
27914 - ALBURA PPTO C | 552568 | 75 | No especificado | Concreto | Pilote # 44 T3 | 2026-04-13 | 2026-04-22 | 2026-05-11 | 2026-05-12 | 2-Cónica y dividida | 28 | 101 |  | 31 | 8011.847 | 373.5 | 475.2 | 46.6 | 150.3 | 77
27914 - ALBURA PPTO C | 552568 | 75 | No especificado | Concreto | Pilote # 44 T3 | 2026-04-13 | 2026-04-22 | 2026-05-11 | 2026-05-12 | 2-Cónica y dividida | 28 | 100 |  | 31 | 7853.982 | 371.3 | 482.3 | 47.3 | 152.6 | 77
27914 - ALBURA PPTO C | 558897 | 71 | No especificado | Concreto | Pilote # 12 - Torre 3 | 2026-04-11 | 2026-04-13 | 2026-04-25 | 2026-04-28 | 3-Columnar | 14 | 102 |  | 31 | 8171.282 | 307.3 | 383.4 | 37.6 | 121.3 | 61
27914 - ALBURA PPTO C | 558897 | 71 | No especificado | Concreto | Pilote # 12 - Torre 3 | 2026-04-11 | 2026-04-13 | 2026-04-25 | 2026-04-28 | 3-Columnar | 14 | 102 |  | 31 | 8171.282 | 297 | 370.2 | 36.3 | 117.1 | 61
27914 - ALBURA PPTO C | 558897 | 71 | No especificado | Concreto | Pilote # 12 - Torre 3 | 2026-04-11 | 2026-04-13 | 2026-04-25 | 2026-04-28 | 3-Columnar | 14 | 101 |  | 31 | 8011.847 | 293.1 | 373.2 | 36.6 | 118.1 | 61
27914 - ALBURA PPTO C | 558897 | 71 | No especificado | Concreto | Pilote # 12 - Torre 3 | 2026-04-11 | 2026-04-13 | 2026-04-18 | 2026-04-23 | 3-Columnar | 7 | 102 |  | 31 | 8171.282 | 276.4 | 344.7 | 33.8 | 109 | 50
27914 - ALBURA PPTO C | 558897 | 71 | No especificado | Concreto | Pilote # 12 - Torre 3 | 2026-04-11 | 2026-04-13 | 2026-04-18 | 2026-04-23 | 3-Columnar | 7 | 101 |  | 31 | 8011.847 | 274.4 | 348.7 | 34.2 | 110.3 | 50
27914 - ALBURA PPTO C | 558897 | 71 | No especificado | Concreto | Pilote # 12 - Torre 3 | 2026-04-11 | 2026-04-13 | 2026-04-18 | 2026-04-23 | 3-Columnar | 7 | 101 |  | 31 | 8011.847 | 259 | 329.4 | 32.3 | 104.2 | 50
27914 - ALBURA PPTO C | 558897 | 70 | No especificado | Concreto | Pilote # 43 - Torre 4 | 2026-04-11 | 2026-04-13 | 2026-04-25 | 2026-04-28 | 3-Columnar | 14 | 102 |  | 31 | 8171.282 | 341.9 | 426.2 | 41.8 | 134.8 | 61
27914 - ALBURA PPTO C | 558897 | 70 | No especificado | Concreto | Pilote # 43 - Torre 4 | 2026-04-11 | 2026-04-13 | 2026-04-25 | 2026-04-28 | 3-Columnar | 14 | 102 |  | 31 | 8171.282 | 336.7 | 420.1 | 41.2 | 132.9 | 61
27914 - ALBURA PPTO C | 558897 | 70 | No especificado | Concreto | Pilote # 43 - Torre 4 | 2026-04-11 | 2026-04-13 | 2026-04-25 | 2026-04-28 | 3-Columnar | 14 | 101 |  | 31 | 8011.847 | 325 | 414 | 40.6 | 131 | 61
27914 - ALBURA PPTO C | 558897 | 70 | No especificado | Concreto | Pilote # 43 - Torre 4 | 2026-04-11 | 2026-04-13 | 2026-04-18 | 2026-04-23 | 3-Columnar | 7 | 102 |  | 31 | 8171.282 | 295.8 | 369.1 | 36.2 | 116.8 | 50
27914 - ALBURA PPTO C | 558897 | 70 | No especificado | Concreto | Pilote # 43 - Torre 4 | 2026-04-11 | 2026-04-13 | 2026-04-18 | 2026-04-23 | 3-Columnar | 7 | 102 |  | 31 | 8171.282 | 288.2 | 360 | 35.3 | 113.9 | 50
27914 - ALBURA PPTO C | 558897 | 70 | No especificado | Concreto | Pilote # 43 - Torre 4 | 2026-04-11 | 2026-04-13 | 2026-04-18 | 2026-04-23 | 3-Columnar | 7 | 101 |  | 31 | 8011.847 | 284.3 | 362 | 35.5 | 114.5 | 50
27914 - ALBURA PPTO C | 558897 | 69 | No especificado | Concreto | Pilote # 72 - Torre 4 | 2026-04-10 | 2026-04-13 | 2026-04-24 | 2026-04-28 | 3-Columnar | 14 | 102 |  | 31 | 8171.282 | 295.3 | 368.1 | 36.1 | 116.5 | 59
27914 - ALBURA PPTO C | 558897 | 69 | No especificado | Concreto | Pilote # 72 - Torre 4 | 2026-04-10 | 2026-04-13 | 2026-04-24 | 2026-04-28 | 3-Columnar | 14 | 102 |  | 31 | 8171.282 | 288.9 | 361 | 35.4 | 114.2 | 59
27914 - ALBURA PPTO C | 558897 | 69 | No especificado | Concreto | Pilote # 72 - Torre 4 | 2026-04-10 | 2026-04-13 | 2026-04-24 | 2026-04-28 | 3-Columnar | 14 | 101 |  | 31 | 8011.847 | 280.2 | 356.9 | 35 | 112.9 | 59
27914 - ALBURA PPTO C | 558897 | 69 | No especificado | Concreto | Pilote # 72 - Torre 4 | 2026-04-10 | 2026-04-13 | 2026-04-17 | 2026-04-20 | 3-Columnar | 7 | 102 |  | 31 | 8171.282 | 276.9 | 345.7 | 33.9 | 109.4 | 46
27914 - ALBURA PPTO C | 558897 | 69 | No especificado | Concreto | Pilote # 72 - Torre 4 | 2026-04-10 | 2026-04-13 | 2026-04-17 | 2026-04-20 | 3-Columnar | 7 | 101 |  | 31 | 8011.847 | 269.1 | 342.6 | 33.6 | 108.4 | 46
27914 - ALBURA PPTO C | 558897 | 69 | No especificado | Concreto | Pilote # 72 - Torre 4 | 2026-04-10 | 2026-04-13 | 2026-04-17 | 2026-04-20 | 3-Columnar | 7 | 101 |  | 31 | 8011.847 | 261.9 | 333.4 | 32.7 | 105.5 | 46
27914 - ALBURA PPTO C | 558897 | 68 | No especificado | Concreto | Pilote # 41 - Torre 3 | 2026-04-10 | 2026-04-13 | 2026-04-24 | 2026-04-28 | 3-Columnar | 14 | 102 |  | 31 | 8171.282 | 328.7 | 409.9 | 40.2 | 129.7 | 59
27914 - ALBURA PPTO C | 558897 | 68 | No especificado | Concreto | Pilote # 41 - Torre 3 | 2026-04-10 | 2026-04-13 | 2026-04-24 | 2026-04-28 | 3-Columnar | 14 | 102 |  | 31 | 8171.282 | 312.6 | 390.6 | 38.3 | 123.5 | 59
27914 - ALBURA PPTO C | 558897 | 68 | No especificado | Concreto | Pilote # 41 - Torre 3 | 2026-04-10 | 2026-04-13 | 2026-04-24 | 2026-04-28 | 3-Columnar | 14 | 101 |  | 31 | 8011.847 | 306.1 | 389.5 | 38.2 | 123.2 | 59
27914 - ALBURA PPTO C | 558897 | 68 | No especificado | Concreto | Pilote # 41 - Torre 3 | 2026-04-10 | 2026-04-13 | 2026-04-17 | 2026-04-20 | 3-Columnar | 7 | 102 |  | 31 | 8171.282 | 278.8 | 347.7 | 34.1 | 110 | 46
27914 - ALBURA PPTO C | 558897 | 68 | No especificado | Concreto | Pilote # 41 - Torre 3 | 2026-04-10 | 2026-04-13 | 2026-04-17 | 2026-04-20 | 3-Columnar | 7 | 102 |  | 31 | 8171.282 | 270.9 | 338.5 | 33.2 | 107.1 | 46
27914 - ALBURA PPTO C | 558897 | 68 | No especificado | Concreto | Pilote # 41 - Torre 3 | 2026-04-10 | 2026-04-13 | 2026-04-17 | 2026-04-20 | 3-Columnar | 7 | 101 |  | 31 | 8011.847 | 264.1 | 336.5 | 33 | 106.5 | 46
27914 - ALBURA PPTO C | 558897 | 67 | No especificado | Concreto | Pilote # 65 - Torre 3 | 2026-04-10 | 2026-04-13 | 2026-04-24 | 2026-04-28 | 3-Columnar | 14 | 102 |  | 31 | 8171.282 | 301.8 | 376.3 | 36.9 | 119 | 59
27914 - ALBURA PPTO C | 558897 | 67 | No especificado | Concreto | Pilote # 65 - Torre 3 | 2026-04-10 | 2026-04-13 | 2026-04-24 | 2026-04-28 | 3-Columnar | 14 | 102 |  | 31 | 8171.282 | 297.6 | 371.2 | 36.4 | 117.4 | 59
27914 - ALBURA PPTO C | 558897 | 67 | No especificado | Concreto | Pilote # 65 - Torre 3 | 2026-04-10 | 2026-04-13 | 2026-04-24 | 2026-04-28 | 3-Columnar | 14 | 101 |  | 31 | 8011.847 | 286.1 | 364 | 35.7 | 115.2 | 59
27914 - ALBURA PPTO C | 558897 | 67 | No especificado | Concreto | Pilote # 65 - Torre 3 | 2026-04-10 | 2026-04-13 | 2026-04-17 | 2026-04-20 | 3-Columnar | 7 | 102 |  | 31 | 8171.282 | 302.5 | 377.3 | 37 | 119.4 | 46
27914 - ALBURA PPTO C | 558897 | 67 | No especificado | Concreto | Pilote # 65 - Torre 3 | 2026-04-10 | 2026-04-13 | 2026-04-17 | 2026-04-20 | 3-Columnar | 7 | 101 |  | 31 | 8011.847 | 301.1 | 383.4 | 37.6 | 121.3 | 46
27914 - ALBURA PPTO C | 558897 | 67 | No especificado | Concreto | Pilote # 65 - Torre 3 | 2026-04-10 | 2026-04-13 | 2026-04-17 | 2026-04-20 | 3-Columnar | 7 | 101 |  | 31 | 8011.847 | 286 | 364 | 35.7 | 115.2 | 46
27914 - ALBURA PPTO C | 558897 | 66 | No especificado | Concreto | Pilote # 14 - Torre 4 | 2026-04-10 | 2026-04-13 | 2026-04-24 | 2026-04-28 | 3-Columnar | 14 | 102 |  | 31 | 8171.282 | 291.3 | 363 | 35.6 | 114.8 | 59
27914 - ALBURA PPTO C | 558897 | 66 | No especificado | Concreto | Pilote # 14 - Torre 4 | 2026-04-10 | 2026-04-13 | 2026-04-24 | 2026-04-28 | 3-Columnar | 14 | 102 |  | 31 | 8171.282 | 286.1 | 356.9 | 35 | 112.9 | 59
27914 - ALBURA PPTO C | 558897 | 66 | No especificado | Concreto | Pilote # 14 - Torre 4 | 2026-04-10 | 2026-04-13 | 2026-04-24 | 2026-04-28 | 3-Columnar | 14 | 101 |  | 31 | 8011.847 | 273.6 | 347.7 | 34.1 | 110 | 59
27914 - ALBURA PPTO C | 558897 | 66 | No especificado | Concreto | Pilote # 14 - Torre 4 | 2026-04-10 | 2026-04-13 | 2026-04-17 | 2026-04-20 | 3-Columnar | 7 | 102 |  | 31 | 8171.282 | 262.8 | 328.3 | 32.2 | 103.9 | 46
27914 - ALBURA PPTO C | 558897 | 66 | No especificado | Concreto | Pilote # 14 - Torre 4 | 2026-04-10 | 2026-04-13 | 2026-04-17 | 2026-04-20 | 3-Columnar | 7 | 102 |  | 31 | 8171.282 | 254.9 | 318.2 | 31.2 | 100.6 | 46
27914 - ALBURA PPTO C | 558897 | 66 | No especificado | Concreto | Pilote # 14 - Torre 4 | 2026-04-10 | 2026-04-13 | 2026-04-17 | 2026-04-20 | 3-Columnar | 7 | 101 |  | 31 | 8011.847 | 247.6 | 315.1 | 30.9 | 99.7 | 46
27914 - ALBURA PPTO C | 558896 | 65 | No especificado | Concreto | Pilote # 15 - Torre 3 | 2026-04-09 | 2026-04-11 | 2026-04-23 | 2026-04-28 | 3-Columnar | 14 | 102 |  | 31 | 8171.282 | 315.4 | 393.6 | 38.6 | 124.5 | 59
27914 - ALBURA PPTO C | 558896 | 65 | No especificado | Concreto | Pilote # 15 - Torre 3 | 2026-04-09 | 2026-04-11 | 2026-04-23 | 2026-04-28 | 3-Columnar | 14 | 102 |  | 31 | 8171.282 | 306.5 | 382.4 | 37.5 | 121 | 59
27914 - ALBURA PPTO C | 558896 | 65 | No especificado | Concreto | Pilote # 15 - Torre 3 | 2026-04-09 | 2026-04-11 | 2026-04-23 | 2026-04-28 | 3-Columnar | 14 | 101 |  | 31 | 8011.847 | 295.7 | 376.3 | 36.9 | 119 | 59
27914 - ALBURA PPTO C | 558896 | 65 | No especificado | Concreto | Pilote # 15 - Torre 3 | 2026-04-09 | 2026-04-11 | 2026-04-16 | 2026-04-20 | 3-Columnar | 7 | 102 |  | 31 | 8171.282 | 283.9 | 353.8 | 34.7 | 111.9 | 45
27914 - ALBURA PPTO C | 558896 | 65 | No especificado | Concreto | Pilote # 15 - Torre 3 | 2026-04-09 | 2026-04-11 | 2026-04-16 | 2026-04-20 | 3-Columnar | 7 | 102 |  | 31 | 8171.282 | 280.8 | 350.8 | 34.4 | 111 | 45
27914 - ALBURA PPTO C | 558896 | 65 | No especificado | Concreto | Pilote # 15 - Torre 3 | 2026-04-09 | 2026-04-11 | 2026-04-16 | 2026-04-20 | 3-Columnar | 7 | 101 |  | 31 | 8011.847 | 272.9 | 347.7 | 34.1 | 110 | 45
27914 - ALBURA PPTO C | 558896 | 64 | No especificado | Concreto | Pilote # 28 - Torre 4 | 2026-04-09 | 2026-04-11 | 2026-04-23 | 2026-04-28 | 3-Columnar | 14 | 102 |  | 31 | 8171.282 | 331.9 | 414 | 40.6 | 131 | 59
27914 - ALBURA PPTO C | 558896 | 64 | No especificado | Concreto | Pilote # 28 - Torre 4 | 2026-04-09 | 2026-04-11 | 2026-04-23 | 2026-04-28 | 3-Columnar | 14 | 102 |  | 31 | 8171.282 | 326.6 | 407.9 | 40 | 129 | 59
27914 - ALBURA PPTO C | 558896 | 64 | No especificado | Concreto | Pilote # 28 - Torre 4 | 2026-04-09 | 2026-04-11 | 2026-04-23 | 2026-04-28 | 3-Columnar | 14 | 101 |  | 31 | 8011.847 | 311 | 395.7 | 38.8 | 125.2 | 59
27914 - ALBURA PPTO C | 558896 | 64 | No especificado | Concreto | Pilote # 28 - Torre 4 | 2026-04-09 | 2026-04-11 | 2026-04-16 | 2026-04-20 | 3-Columnar | 7 | 102 |  | 31 | 8171.282 | 320.4 | 399.7 | 39.2 | 126.5 | 45
27914 - ALBURA PPTO C | 558896 | 64 | No especificado | Concreto | Pilote # 28 - Torre 4 | 2026-04-09 | 2026-04-11 | 2026-04-16 | 2026-04-20 | 3-Columnar | 7 | 102 |  | 31 | 8171.282 | 313 | 390.6 | 38.3 | 123.5 | 45
27914 - ALBURA PPTO C | 558896 | 64 | No especificado | Concreto | Pilote # 28 - Torre 4 | 2026-04-09 | 2026-04-11 | 2026-04-16 | 2026-04-20 | 3-Columnar | 7 | 101 |  | 31 | 8011.847 | 300.7 | 382.4 | 37.5 | 121 | 45
27914 - ALBURA PPTO C | 558896 | 63 | No especificado | Concreto | Pilote # 32 - Torre 3 | 2026-04-09 | 2026-04-11 | 2026-04-23 | 2026-04-28 | 3-Columnar | 14 | 102 |  | 31 | 8171.282 | 321.9 | 401.8 | 39.4 | 127.1 | 59
27914 - ALBURA PPTO C | 558896 | 63 | No especificado | Concreto | Pilote # 32 - Torre 3 | 2026-04-09 | 2026-04-11 | 2026-04-23 | 2026-04-28 | 3-Columnar | 14 | 101 |  | 31 | 8011.847 | 315.1 | 400.7 | 39.3 | 126.8 | 59
27914 - ALBURA PPTO C | 558896 | 63 | No especificado | Concreto | Pilote # 32 - Torre 3 | 2026-04-09 | 2026-04-11 | 2026-04-23 | 2026-04-28 | 3-Columnar | 14 | 101 |  | 31 | 8011.847 | 301.1 | 383.4 | 37.6 | 121.3 | 59
27914 - ALBURA PPTO C | 558896 | 63 | No especificado | Concreto | Pilote # 32 - Torre 3 | 2026-04-09 | 2026-04-11 | 2026-04-16 | 2026-04-20 | 3-Columnar | 7 | 102 |  | 31 | 8171.282 | 281.6 | 351.8 | 34.5 | 111.3 | 45
27914 - ALBURA PPTO C | 558896 | 63 | No especificado | Concreto | Pilote # 32 - Torre 3 | 2026-04-09 | 2026-04-11 | 2026-04-16 | 2026-04-20 | 3-Columnar | 7 | 101 |  | 31 | 8011.847 | 276.4 | 351.8 | 34.5 | 111.3 | 45
27914 - ALBURA PPTO C | 558896 | 63 | No especificado | Concreto | Pilote # 32 - Torre 3 | 2026-04-09 | 2026-04-11 | 2026-04-16 | 2026-04-20 | 3-Columnar | 7 | 101 |  | 31 | 8011.847 | 271.5 | 345.7 | 33.9 | 109.4 | 45
27914 - ALBURA PPTO C | 558896 | 62 | No especificado | Concreto | Pilote # 54 - Torre 4 | 2026-04-08 | 2026-04-11 | 2026-04-22 | 2026-04-23 | 3-Columnar | 14 | 102 |  | 31 | 8171.282 | 319.6 | 398.7 | 39.1 | 126.1 | 52
27914 - ALBURA PPTO C | 558896 | 62 | No especificado | Concreto | Pilote # 54 - Torre 4 | 2026-04-08 | 2026-04-11 | 2026-04-22 | 2026-04-23 | 3-Columnar | 14 | 101 |  | 31 | 8011.847 | 310.6 | 395.7 | 38.8 | 125.2 | 52
27914 - ALBURA PPTO C | 558896 | 62 | No especificado | Concreto | Pilote # 54 - Torre 4 | 2026-04-08 | 2026-04-11 | 2026-04-22 | 2026-04-23 | 3-Columnar | 14 | 101 |  | 31 | 8011.847 | 308.9 | 393.6 | 38.6 | 124.5 | 52
27914 - ALBURA PPTO C | 558896 | 62 | No especificado | Concreto | Pilote # 54 - Torre 4 | 2026-04-08 | 2026-04-11 | 2026-04-15 | 2026-04-20 | 3-Columnar | 7 | 102 |  | 31 | 8171.282 | 301.1 | 375.3 | 36.8 | 118.7 | 44
27914 - ALBURA PPTO C | 558896 | 62 | No especificado | Concreto | Pilote # 54 - Torre 4 | 2026-04-08 | 2026-04-11 | 2026-04-15 | 2026-04-20 | 3-Columnar | 7 | 101 |  | 31 | 8011.847 | 296.4 | 377.3 | 37 | 119.4 | 44
27914 - ALBURA PPTO C | 558896 | 62 | No especificado | Concreto | Pilote # 54 - Torre 4 | 2026-04-08 | 2026-04-11 | 2026-04-15 | 2026-04-20 | 3-Columnar | 7 | 101 |  | 31 | 8011.847 | 291.9 | 371.2 | 36.4 | 117.4 | 44
27914 - ALBURA PPTO C | 558896 | 61 | No especificado | Concreto | Pilote # 66 - Torre 3 | 2026-04-08 | 2026-04-11 | 2026-04-22 | 2026-04-23 | 3-Columnar | 14 | 102 |  | 31 | 8171.282 | 335.1 | 418.1 | 41 | 132.3 | 52
27914 - ALBURA PPTO C | 558896 | 61 | No especificado | Concreto | Pilote # 66 - Torre 3 | 2026-04-08 | 2026-04-11 | 2026-04-22 | 2026-04-23 | 3-Columnar | 14 | 101 |  | 31 | 8011.847 | 327 | 416 | 40.8 | 131.6 | 52
27914 - ALBURA PPTO C | 558896 | 61 | No especificado | Concreto | Pilote # 66 - Torre 3 | 2026-04-08 | 2026-04-11 | 2026-04-22 | 2026-04-23 | 3-Columnar | 14 | 102 |  | 31 | 8171.282 | 328.2 | 409.9 | 40.2 | 129.7 | 52
27914 - ALBURA PPTO C | 558896 | 61 | No especificado | Concreto | Pilote # 66 - Torre 3 | 2026-04-08 | 2026-04-11 | 2026-04-15 | 2026-04-20 | 3-Columnar | 7 | 102 |  | 31 | 8171.282 | 296.1 | 369.1 | 36.2 | 116.8 | 44
27914 - ALBURA PPTO C | 558896 | 61 | No especificado | Concreto | Pilote # 66 - Torre 3 | 2026-04-08 | 2026-04-11 | 2026-04-15 | 2026-04-20 | 3-Columnar | 7 | 102 |  | 31 | 8171.282 | 290.5 | 363 | 35.6 | 114.8 | 44
27914 - ALBURA PPTO C | 558896 | 61 | No especificado | Concreto | Pilote # 66 - Torre 3 | 2026-04-08 | 2026-04-11 | 2026-04-15 | 2026-04-20 | 3-Columnar | 7 | 101 |  | 31 | 8011.847 | 274.4 | 348.7 | 34.2 | 110.3 | 44
27914 - ALBURA PPTO C | 558896 | 60 | No especificado | Concreto | Pilote # 6 - Torre 3 | 2026-04-07 | 2026-04-11 | 2026-04-21 | 2026-04-23 | 3-Columnar | 14 | 102 |  | 31 | 8171.282 | 291.6 | 364 | 35.7 | 115.2 | 51
27914 - ALBURA PPTO C | 558896 | 60 | No especificado | Concreto | Pilote # 6 - Torre 3 | 2026-04-07 | 2026-04-11 | 2026-04-21 | 2026-04-23 | 3-Columnar | 14 | 101 |  | 31 | 8011.847 | 282.9 | 360 | 35.3 | 113.9 | 51
27914 - ALBURA PPTO C | 558896 | 60 | No especificado | Concreto | Pilote # 6 - Torre 3 | 2026-04-07 | 2026-04-11 | 2026-04-21 | 2026-04-23 | 3-Columnar | 14 | 101 |  | 31 | 8011.847 | 274.5 | 349.8 | 34.3 | 110.6 | 51
27914 - ALBURA PPTO C | 558896 | 60 | No especificado | Concreto | Pilote # 6 - Torre 3 | 2026-04-07 | 2026-04-11 | 2026-04-14 | 2026-04-20 | 3-Columnar | 7 | 102 |  | 31 | 8171.282 | 263 | 328.3 | 32.2 | 103.9 | 44
27914 - ALBURA PPTO C | 558896 | 60 | No especificado | Concreto | Pilote # 6 - Torre 3 | 2026-04-07 | 2026-04-11 | 2026-04-14 | 2026-04-20 | 3-Columnar | 7 | 102 |  | 31 | 8171.282 | 256.4 | 320.2 | 31.4 | 101.3 | 44
27914 - ALBURA PPTO C | 558896 | 60 | No especificado | Concreto | Pilote # 6 - Torre 3 | 2026-04-07 | 2026-04-11 | 2026-04-14 | 2026-04-20 | 3-Columnar | 7 | 101 |  | 31 | 8011.847 | 253.4 | 322.2 | 31.6 | 101.9 | 44
27914 - ALBURA PPTO C | 558895 | 59 | No especificado | Concreto | Pilote # 17 - Torre 4 | 2026-04-07 | 2026-04-10 | 2026-04-21 | 2026-04-23 | 3-Columnar | 14 | 102 |  | 31 | 8171.282 | 301.6 | 376.3 | 36.9 | 119 | 51
27914 - ALBURA PPTO C | 558895 | 59 | No especificado | Concreto | Pilote # 17 - Torre 4 | 2026-04-07 | 2026-04-10 | 2026-04-21 | 2026-04-23 | 3-Columnar | 14 | 101 |  | 31 | 8011.847 | 293.9 | 374.2 | 36.7 | 118.4 | 51
27914 - ALBURA PPTO C | 558895 | 59 | No especificado | Concreto | Pilote # 17 - Torre 4 | 2026-04-07 | 2026-04-10 | 2026-04-21 | 2026-04-23 | 3-Columnar | 14 | 101 |  | 31 | 8011.847 | 291.6 | 371.2 | 36.4 | 117.4 | 51
27914 - ALBURA PPTO C | 558895 | 59 | No especificado | Concreto | Pilote # 17 - Torre 4 | 2026-04-07 | 2026-04-10 | 2026-04-14 | 2026-04-17 | 3-Columnar | 7 | 102 |  | 31 | 8171.282 | 291.7 | 364 | 35.7 | 115.2 | 40
27914 - ALBURA PPTO C | 558895 | 59 | No especificado | Concreto | Pilote # 17 - Torre 4 | 2026-04-07 | 2026-04-10 | 2026-04-14 | 2026-04-17 | 3-Columnar | 7 | 102 |  | 31 | 8171.282 | 278.3 | 347.7 | 34.1 | 110 | 40
27914 - ALBURA PPTO C | 558895 | 59 | No especificado | Concreto | Pilote # 17 - Torre 4 | 2026-04-07 | 2026-04-10 | 2026-04-14 | 2026-04-17 | 3-Columnar | 7 | 101 |  | 31 | 8011.847 | 284.4 | 362 | 35.5 | 114.5 | 40
27914 - ALBURA PPTO C | 558895 | 58 | No especificado | Concreto | Pilote # 36 - Torre 4 | 2026-04-07 | 2026-04-10 | 2026-04-21 | 2026-04-23 | 3-Columnar | 14 | 102 |  | 31 | 8171.282 | 284.3 | 354.9 | 34.8 | 112.3 | 51
27914 - ALBURA PPTO C | 558895 | 58 | No especificado | Concreto | Pilote # 36 - Torre 4 | 2026-04-07 | 2026-04-10 | 2026-04-21 | 2026-04-23 | 3-Columnar | 14 | 101 |  | 31 | 8011.847 | 277.7 | 353.8 | 34.7 | 111.9 | 51
27914 - ALBURA PPTO C | 558895 | 58 | No especificado | Concreto | Pilote # 36 - Torre 4 | 2026-04-07 | 2026-04-10 | 2026-04-21 | 2026-04-23 | 3-Columnar | 14 | 101 |  | 31 | 8011.847 | 270.5 | 344.7 | 33.8 | 109 | 51
27914 - ALBURA PPTO C | 558895 | 58 | No especificado | Concreto | Pilote # 36 - Torre 4 | 2026-04-07 | 2026-04-10 | 2026-04-14 | 2026-04-17 | 3-Columnar | 7 | 102 |  | 31 | 8171.282 | 273.3 | 340.6 | 33.4 | 107.7 | 40
27914 - ALBURA PPTO C | 558895 | 58 | No especificado | Concreto | Pilote # 36 - Torre 4 | 2026-04-07 | 2026-04-10 | 2026-04-14 | 2026-04-17 | 3-Columnar | 7 | 101 |  | 31 | 8011.847 | 265.6 | 338.5 | 33.2 | 107.1 | 40
27914 - ALBURA PPTO C | 558895 | 58 | No especificado | Concreto | Pilote # 36 - Torre 4 | 2026-04-07 | 2026-04-10 | 2026-04-14 | 2026-04-17 | 3-Columnar | 7 | 101 |  | 31 | 8011.847 | 260.4 | 331.4 | 32.5 | 104.8 | 40
27914 - ALBURA PPTO C | 558895 | 57 | No especificado | Concreto | Pilote # 31 - Torre 4 | 2026-04-07 | 2026-04-10 | 2026-04-21 | 2026-04-23 | 3-Columnar | 14 | 102 |  | 31 | 8171.282 | 296.9 | 370.2 | 36.3 | 117.1 | 51
27914 - ALBURA PPTO C | 558895 | 57 | No especificado | Concreto | Pilote # 31 - Torre 4 | 2026-04-07 | 2026-04-10 | 2026-04-21 | 2026-04-23 | 3-Columnar | 14 | 101 |  | 31 | 8011.847 | 290.7 | 370.2 | 36.3 | 117.1 | 51
27914 - ALBURA PPTO C | 558895 | 57 | No especificado | Concreto | Pilote # 31 - Torre 4 | 2026-04-07 | 2026-04-10 | 2026-04-21 | 2026-04-23 | 3-Columnar | 14 | 101 |  | 31 | 8011.847 | 284.6 | 362 | 35.5 | 114.5 | 51
27914 - ALBURA PPTO C | 558895 | 57 | No especificado | Concreto | Pilote # 31 - Torre 4 | 2026-04-07 | 2026-04-10 | 2026-04-14 | 2026-04-17 | 3-Columnar | 7 | 102 |  | 31 | 8171.282 | 276.4 | 344.7 | 33.8 | 109 | 40
27914 - ALBURA PPTO C | 558895 | 57 | No especificado | Concreto | Pilote # 31 - Torre 4 | 2026-04-07 | 2026-04-10 | 2026-04-14 | 2026-04-17 | 3-Columnar | 7 | 102 |  | 31 | 8171.282 | 269.8 | 336.5 | 33 | 106.5 | 40
27914 - ALBURA PPTO C | 558895 | 57 | No especificado | Concreto | Pilote # 31 - Torre 4 | 2026-04-07 | 2026-04-10 | 2026-04-14 | 2026-04-17 | 3-Columnar | 7 | 101 |  | 31 | 8011.847 | 261.7 | 333.4 | 32.7 | 105.5 | 40
27914 - ALBURA PPTO C | 558895 | 56 | No especificado | Concreto | Pilote # 58 - Torre 3 | 2026-04-06 | 2026-04-10 | 2026-04-20 | 2026-04-23 | 3-Columnar | 14 | 102 |  | 31 | 8171.282 | 246.3 | 306.9 | 30.1 | 97.1 | 50
27914 - ALBURA PPTO C | 558895 | 56 | No especificado | Concreto | Pilote # 58 - Torre 3 | 2026-04-06 | 2026-04-10 | 2026-04-20 | 2026-04-23 | 3-Columnar | 14 | 101 |  | 31 | 8011.847 | 239.8 | 304.9 | 29.9 | 96.5 | 50
27914 - ALBURA PPTO C | 558895 | 56 | No especificado | Concreto | Pilote # 58 - Torre 3 | 2026-04-06 | 2026-04-10 | 2026-04-20 | 2026-04-23 | 3-Columnar | 14 | 101 |  | 31 | 8011.847 | 240.8 | 306.9 | 30.1 | 97.1 | 50
27914 - ALBURA PPTO C | 558895 | 56 | No especificado | Concreto | Pilote # 58 - Torre 3 | 2026-04-06 | 2026-04-10 | 2026-04-13 | 2026-04-17 | 3-Columnar | 7 | 102 |  | 31 | 8171.282 | 212.3 | 265.1 | 26 | 83.9 | 39
27914 - ALBURA PPTO C | 558895 | 56 | No especificado | Concreto | Pilote # 58 - Torre 3 | 2026-04-06 | 2026-04-10 | 2026-04-13 | 2026-04-17 | 3-Columnar | 7 | 102 |  | 31 | 8171.282 | 206.9 | 258 | 25.3 | 81.6 | 39
27914 - ALBURA PPTO C | 558895 | 56 | No especificado | Concreto | Pilote # 58 - Torre 3 | 2026-04-06 | 2026-04-10 | 2026-04-13 | 2026-04-17 | 3-Columnar | 7 | 101 |  | 31 | 8011.847 | 195.6 | 248.8 | 24.4 | 78.7 | 39
27914 - ALBURA PPTO C | 558895 | 55 | No especificado | Concreto | Pilote # 71 - Torre 4 | 2026-04-06 | 2026-04-10 | 2026-04-20 | 2026-04-23 | 3-Columnar | 14 | 102 |  | 31 | 8171.282 | 307 | 383.4 | 37.6 | 121.3 | 50
27914 - ALBURA PPTO C | 558895 | 55 | No especificado | Concreto | Pilote # 71 - Torre 4 | 2026-04-06 | 2026-04-10 | 2026-04-20 | 2026-04-23 | 3-Columnar | 14 | 101 |  | 31 | 8011.847 | 293.8 | 374.2 | 36.7 | 118.4 | 50
27914 - ALBURA PPTO C | 558895 | 55 | No especificado | Concreto | Pilote # 71 - Torre 4 | 2026-04-06 | 2026-04-10 | 2026-04-20 | 2026-04-23 | 3-Columnar | 14 | 101 |  | 31 | 8011.847 | 296.1 | 377.3 | 37 | 119.4 | 50
27914 - ALBURA PPTO C | 558895 | 55 | No especificado | Concreto | Pilote # 71 - Torre 4 | 2026-04-06 | 2026-04-10 | 2026-04-13 | 2026-04-17 | 3-Columnar | 7 | 102 |  | 31 | 8171.282 | 260.4 | 325.3 | 31.9 | 102.9 | 39
27914 - ALBURA PPTO C | 558895 | 55 | No especificado | Concreto | Pilote # 71 - Torre 4 | 2026-04-06 | 2026-04-10 | 2026-04-13 | 2026-04-17 | 3-Columnar | 7 | 102 |  | 31 | 8171.282 | 256.1 | 319.2 | 31.3 | 101 | 39
27914 - ALBURA PPTO C | 558895 | 55 | No especificado | Concreto | Pilote # 71 - Torre 4 | 2026-04-06 | 2026-04-10 | 2026-04-13 | 2026-04-17 | 3-Columnar | 7 | 101 |  | 31 | 8011.847 | 244.9 | 312 | 30.6 | 98.7 | 39
27914 - ALBURA PPTO C | 558895 | 54 | No especificado | Concreto | Pilote # 15 - Torre 4 | 2026-04-01 | 2026-04-10 | 2026-04-15 | 2026-04-20 | 3-Columnar | 14 | 102 |  | 31 | 8171.282 | 272.9 | 340.6 | 33.4 | 107.7 | 44
27914 - ALBURA PPTO C | 558895 | 54 | No especificado | Concreto | Pilote # 15 - Torre 4 | 2026-04-01 | 2026-04-10 | 2026-04-15 | 2026-04-20 | 3-Columnar | 14 | 101 |  | 31 | 8011.847 | 265.9 | 338.5 | 33.2 | 107.1 | 44
27914 - ALBURA PPTO C | 558895 | 54 | No especificado | Concreto | Pilote # 15 - Torre 4 | 2026-04-01 | 2026-04-10 | 2026-04-15 | 2026-04-20 | 3-Columnar | 14 | 101 |  | 31 | 8011.847 | 256.9 | 327.3 | 32.1 | 103.5 | 44
27914 - ALBURA PPTO C | 558895 | 54 | No especificado | Concreto | Pilote # 15 - Torre 4 | 2026-04-01 | 2026-04-10 | 2026-04-08 | 2026-04-17 | 3-Columnar | 7 | 102 |  | 31 | 8171.282 | 223.9 | 279.4 | 27.4 | 88.4 | 39
27914 - ALBURA PPTO C | 558895 | 54 | No especificado | Concreto | Pilote # 15 - Torre 4 | 2026-04-01 | 2026-04-10 | 2026-04-08 | 2026-04-17 | 3-Columnar | 7 | 101 |  | 31 | 8011.847 | 217 | 276.3 | 27.1 | 87.4 | 39
27914 - ALBURA PPTO C | 558895 | 54 | No especificado | Concreto | Pilote # 15 - Torre 4 | 2026-04-01 | 2026-04-10 | 2026-04-08 | 2026-04-17 | 3-Columnar | 7 | 101 |  | 31 | 8011.847 | 209.4 | 266.1 | 26.1 | 84.2 | 39
27914 - ALBURA PPTO C | 558894 | 53 | No especificado | Concreto | Pilote # 40 - Torre 3 | 2026-04-01 | 2026-04-06 | 2026-04-15 | 2026-04-17 | 3-Columnar | 14 | 102 |  | 31 | 8171.282 | 310.3 | 387.5 | 38 | 122.6 | 41
27914 - ALBURA PPTO C | 558894 | 53 | No especificado | Concreto | Pilote # 40 - Torre 3 | 2026-04-01 | 2026-04-06 | 2026-04-15 | 2026-04-17 | 3-Columnar | 14 | 101 |  | 31 | 8011.847 | 303.1 | 385.5 | 37.8 | 121.9 | 41
27914 - ALBURA PPTO C | 558894 | 53 | No especificado | Concreto | Pilote # 40 - Torre 3 | 2026-04-01 | 2026-04-06 | 2026-04-15 | 2026-04-17 | 3-Columnar | 14 | 101 |  | 31 | 8011.847 | 301.9 | 384.4 | 37.7 | 121.6 | 41
27914 - ALBURA PPTO C | 558894 | 53 | No especificado | Concreto | Pilote # 40 - Torre 3 | 2026-04-01 | 2026-04-06 | 2026-04-08 | 2026-04-14 | 3-Columnar | 7 | 102 |  | 31 | 8171.282 | 300.6 | 375.3 | 36.8 | 118.7 | 34
27914 - ALBURA PPTO C | 558894 | 53 | No especificado | Concreto | Pilote # 40 - Torre 3 | 2026-04-01 | 2026-04-06 | 2026-04-08 | 2026-04-14 | 3-Columnar | 7 | 102 |  | 31 | 8171.282 | 295.7 | 369.1 | 36.2 | 116.8 | 34
27914 - ALBURA PPTO C | 558894 | 53 | No especificado | Concreto | Pilote # 40 - Torre 3 | 2026-04-01 | 2026-04-06 | 2026-04-08 | 2026-04-14 | 3-Columnar | 7 | 101 |  | 31 | 8011.847 | 289.6 | 368.1 | 36.1 | 116.5 | 34
27914 - ALBURA PPTO C | 558894 | 52 | No especificado | Concreto | Pilote # 20 - Torre 3 | 2026-04-01 | 2026-04-06 | 2026-04-15 | 2026-04-17 | 3-Columnar | 14 | 102 |  | 31 | 8171.282 | 272.3 | 339.6 | 33.3 | 107.4 | 41
27914 - ALBURA PPTO C | 558894 | 52 | No especificado | Concreto | Pilote # 20 - Torre 3 | 2026-04-01 | 2026-04-06 | 2026-04-15 | 2026-04-17 | 3-Columnar | 14 | 101 |  | 31 | 8011.847 | 265.7 | 338.5 | 33.2 | 107.1 | 41
27914 - ALBURA PPTO C | 558894 | 52 | No especificado | Concreto | Pilote # 20 - Torre 3 | 2026-04-01 | 2026-04-06 | 2026-04-15 | 2026-04-17 | 3-Columnar | 14 | 101 |  | 31 | 8011.847 | 260.1 | 331.4 | 32.5 | 104.8 | 41
27914 - ALBURA PPTO C | 558894 | 52 | No especificado | Concreto | Pilote # 20 - Torre 3 | 2026-04-01 | 2026-04-06 | 2026-04-08 | 2026-04-14 | 3-Columnar | 7 | 102 |  | 31 | 8171.282 | 230.6 | 287.6 | 28.2 | 91 | 34
27914 - ALBURA PPTO C | 558894 | 52 | No especificado | Concreto | Pilote # 20 - Torre 3 | 2026-04-01 | 2026-04-06 | 2026-04-08 | 2026-04-14 | 3-Columnar | 7 | 101 |  | 31 | 8011.847 | 223.7 | 284.5 | 27.9 | 90 | 34
27914 - ALBURA PPTO C | 558894 | 52 | No especificado | Concreto | Pilote # 20 - Torre 3 | 2026-04-01 | 2026-04-06 | 2026-04-08 | 2026-04-14 | 3-Columnar | 7 | 102 |  | 31 | 8171.282 | 222.9 | 278.4 | 27.3 | 88.1 | 34
27914 - ALBURA PPTO C | 558894 | 51 | No especificado | Concreto | Pilote # 45 - Torre 4 | 2026-04-01 | 2026-04-06 | 2026-04-15 | 2026-04-17 | 3-Columnar | 14 | 102 |  | 31 | 8171.282 | 321.6 | 401.8 | 39.4 | 127.1 | 41
27914 - ALBURA PPTO C | 558894 | 51 | No especificado | Concreto | Pilote # 45 - Torre 4 | 2026-04-01 | 2026-04-06 | 2026-04-15 | 2026-04-17 | 3-Columnar | 14 | 102 |  | 31 | 8171.282 | 317.4 | 395.7 | 38.8 | 125.2 | 41
27914 - ALBURA PPTO C | 558894 | 51 | No especificado | Concreto | Pilote # 45 - Torre 4 | 2026-04-01 | 2026-04-06 | 2026-04-15 | 2026-04-17 | 3-Columnar | 14 | 101 |  | 31 | 8011.847 | 312.1 | 397.7 | 39 | 125.8 | 41
27914 - ALBURA PPTO C | 558894 | 51 | No especificado | Concreto | Pilote # 45 - Torre 4 | 2026-04-01 | 2026-04-06 | 2026-04-08 | 2026-04-14 | 3-Columnar | 7 | 102 |  | 31 | 8171.282 | 282.2 | 351.8 | 34.5 | 111.3 | 34
27914 - ALBURA PPTO C | 558894 | 51 | No especificado | Concreto | Pilote # 45 - Torre 4 | 2026-04-01 | 2026-04-06 | 2026-04-08 | 2026-04-14 | 3-Columnar | 7 | 101 |  | 31 | 8011.847 | 275.4 | 350.8 | 34.4 | 111 | 34
27914 - ALBURA PPTO C | 558894 | 51 | No especificado | Concreto | Pilote # 45 - Torre 4 | 2026-04-01 | 2026-04-06 | 2026-04-08 | 2026-04-14 | 3-Columnar | 7 | 101 |  | 31 | 8011.847 | 274.1 | 348.7 | 34.2 | 110.3 | 34
27914 - ALBURA PPTO C | 558894 | 50 | No especificado | Concreto | Pilote # 10 - Torre 4 | 2026-03-31 | 2026-04-06 | 2026-04-14 | 2026-04-17 | 3-Columnar | 14 | 102 |  | 31 | 8171.282 | 302.6 | 377.3 | 37 | 119.4 | 40
27914 - ALBURA PPTO C | 558894 | 50 | No especificado | Concreto | Pilote # 10 - Torre 4 | 2026-03-31 | 2026-04-06 | 2026-04-14 | 2026-04-17 | 3-Columnar | 14 | 101 |  | 31 | 8011.847 | 291.3 | 371.2 | 36.4 | 117.4 | 40
27914 - ALBURA PPTO C | 558894 | 50 | No especificado | Concreto | Pilote # 10 - Torre 4 | 2026-03-31 | 2026-04-06 | 2026-04-14 | 2026-04-17 | 3-Columnar | 14 | 101 |  | 31 | 8011.847 | 288.8 | 367.1 | 36 | 116.1 | 40
27914 - ALBURA PPTO C | 558894 | 50 | No especificado | Concreto | Pilote # 10 - Torre 4 | 2026-03-31 | 2026-04-06 | 2026-04-07 | 2026-04-09 | 3-Columnar | 7 | 102 |  | 31 | 8171.282 | 250.3 | 312 | 30.6 | 98.7 | 30
27914 - ALBURA PPTO C | 558894 | 50 | No especificado | Concreto | Pilote # 10 - Torre 4 | 2026-03-31 | 2026-04-06 | 2026-04-07 | 2026-04-09 | 3-Columnar | 7 | 102 |  | 31 | 8171.282 | 243.1 | 303.9 | 29.8 | 96.1 | 30
27914 - ALBURA PPTO C | 558894 | 50 | No especificado | Concreto | Pilote # 10 - Torre 4 | 2026-03-31 | 2026-04-06 | 2026-04-07 | 2026-04-09 | 3-Columnar | 7 | 102 |  | 31 | 8171.282 | 244.5 | 304.9 | 29.9 | 96.5 | 30
27914 - ALBURA PPTO C | 558894 | 49 | No especificado | Concreto | Pilote # 62 - Torre 3 | 2026-03-31 | 2026-04-06 | 2026-04-14 | 2026-04-17 | 3-Columnar | 14 | 102 |  | 31 | 8171.282 | 333.9 | 417.1 | 40.9 | 131.9 | 40
27914 - ALBURA PPTO C | 558894 | 49 | No especificado | Concreto | Pilote # 62 - Torre 3 | 2026-03-31 | 2026-04-06 | 2026-04-14 | 2026-04-17 | 3-Columnar | 14 | 102 |  | 31 | 8171.282 | 327.4 | 408.9 | 40.1 | 129.4 | 40
27914 - ALBURA PPTO C | 558894 | 49 | No especificado | Concreto | Pilote # 62 - Torre 3 | 2026-03-31 | 2026-04-06 | 2026-04-14 | 2026-04-17 | 3-Columnar | 14 | 101 |  | 31 | 8011.847 | 324.3 | 413 | 40.5 | 130.6 | 40
27914 - ALBURA PPTO C | 558894 | 49 | No especificado | Concreto | Pilote # 62 - Torre 3 | 2026-03-31 | 2026-04-06 | 2026-04-07 | 2026-04-09 | 3-Columnar | 7 | 102 |  | 31 | 8171.282 | 293.6 | 366.1 | 35.9 | 115.8 | 30
27914 - ALBURA PPTO C | 558894 | 49 | No especificado | Concreto | Pilote # 62 - Torre 3 | 2026-03-31 | 2026-04-06 | 2026-04-07 | 2026-04-09 | 3-Columnar | 7 | 102 |  | 31 | 8171.282 | 287.4 | 358.9 | 35.2 | 113.5 | 30
27914 - ALBURA PPTO C | 558894 | 49 | No especificado | Concreto | Pilote # 62 - Torre 3 | 2026-03-31 | 2026-04-06 | 2026-04-07 | 2026-04-09 | 3-Columnar | 7 | 102 |  | 31 | 8171.282 | 282.4 | 352.8 | 34.6 | 111.6 | 30
27914 - ALBURA PPTO C | 558894 | 48 | No especificado | Concreto | Pilote # 33 - Torre 4 | 2026-03-31 | 2026-04-06 | 2026-04-14 | 2026-04-17 | 3-Columnar | 14 | 102 |  | 31 | 8171.282 | 307.1 | 383.4 | 37.6 | 121.3 | 40
27914 - ALBURA PPTO C | 558894 | 48 | No especificado | Concreto | Pilote # 33 - Torre 4 | 2026-03-31 | 2026-04-06 | 2026-04-14 | 2026-04-17 | 3-Columnar | 14 | 101 |  | 31 | 8011.847 | 296.5 | 377.3 | 37 | 119.4 | 40
27914 - ALBURA PPTO C | 558894 | 48 | No especificado | Concreto | Pilote # 33 - Torre 4 | 2026-03-31 | 2026-04-06 | 2026-04-14 | 2026-04-17 | 3-Columnar | 14 | 101 |  | 31 | 8011.847 | 290.7 | 370.2 | 36.3 | 117.1 | 40
27914 - ALBURA PPTO C | 558894 | 48 | No especificado | Concreto | Pilote # 33 - Torre 4 | 2026-03-31 | 2026-04-06 | 2026-04-07 | 2026-04-09 | 3-Columnar | 7 | 102 |  | 31 | 8171.282 | 269.3 | 336.5 | 33 | 106.5 | 30
27914 - ALBURA PPTO C | 558894 | 48 | No especificado | Concreto | Pilote # 33 - Torre 4 | 2026-03-31 | 2026-04-06 | 2026-04-07 | 2026-04-09 | 3-Columnar | 7 | 102 |  | 31 | 8171.282 | 262.4 | 327.3 | 32.1 | 103.5 | 30
27914 - ALBURA PPTO C | 558894 | 48 | No especificado | Concreto | Pilote # 33 - Torre 4 | 2026-03-31 | 2026-04-06 | 2026-04-07 | 2026-04-09 | 3-Columnar | 7 | 102 |  | 31 | 8171.282 | 255.6 | 319.2 | 31.3 | 101 | 30
27914 - ALBURA PPTO C | 558893 | 47 | No especificado | Concreto | Pilote # 37 - Torre 3 | 2026-03-30 | 2026-04-06 | 2026-04-13 | 2026-04-14 | 3-Columnar | 14 | 102 |  | 31 | 8171.282 | 296.7 | 370.2 | 36.3 | 117.1 | 36
27914 - ALBURA PPTO C | 558893 | 47 | No especificado | Concreto | Pilote # 37 - Torre 3 | 2026-03-30 | 2026-04-06 | 2026-04-13 | 2026-04-14 | 3-Columnar | 14 | 101 |  | 31 | 8011.847 | 289.4 | 368.1 | 36.1 | 116.5 | 36
27914 - ALBURA PPTO C | 558893 | 47 | No especificado | Concreto | Pilote # 37 - Torre 3 | 2026-03-30 | 2026-04-06 | 2026-04-13 | 2026-04-14 | 3-Columnar | 14 | 101 |  | 31 | 8011.847 | 283.9 | 361 | 35.4 | 114.2 | 36
27914 - ALBURA PPTO C | 558893 | 47 | No especificado | Concreto | Pilote # 37 - Torre 3 | 2026-03-30 | 2026-04-06 | 2026-04-06 | 2026-04-09 | 3-Columnar | 7 | 102 |  | 31 | 8171.282 | 273.8 | 341.6 | 33.5 | 108.1 | 30
27914 - ALBURA PPTO C | 558893 | 47 | No especificado | Concreto | Pilote # 37 - Torre 3 | 2026-03-30 | 2026-04-06 | 2026-04-06 | 2026-04-09 | 3-Columnar | 7 | 102 |  | 31 | 8171.282 | 267.6 | 333.4 | 32.7 | 105.5 | 30
27914 - ALBURA PPTO C | 558893 | 47 | No especificado | Concreto | Pilote # 37 - Torre 3 | 2026-03-30 | 2026-04-06 | 2026-04-06 | 2026-04-09 | 3-Columnar | 7 | 102 |  | 31 | 8171.282 | 268.8 | 335.5 | 32.9 | 106.1 | 30
27914 - ALBURA PPTO C | 558893 | 46 | No especificado | Concreto | Pilote # 55 - Torre 4 | 2026-03-30 | 2026-04-06 | 2026-04-13 | 2026-04-14 | 3-Columnar | 14 | 102 |  | 31 | 8171.282 | 341.2 | 426.2 | 41.8 | 134.8 | 36
27914 - ALBURA PPTO C | 558893 | 46 | No especificado | Concreto | Pilote # 55 - Torre 4 | 2026-03-30 | 2026-04-06 | 2026-04-13 | 2026-04-14 | 3-Columnar | 14 | 102 |  | 31 | 8171.282 | 334.6 | 417.1 | 40.9 | 131.9 | 36
27914 - ALBURA PPTO C | 558893 | 46 | No especificado | Concreto | Pilote # 55 - Torre 4 | 2026-03-30 | 2026-04-06 | 2026-04-13 | 2026-04-14 | 3-Columnar | 14 | 101 |  | 31 | 8011.847 | 330.1 | 420.1 | 41.2 | 132.9 | 36
27914 - ALBURA PPTO C | 558893 | 46 | No especificado | Concreto | Pilote # 55 - Torre 4 | 2026-03-30 | 2026-04-06 | 2026-04-06 | 2026-04-09 | 3-Columnar | 7 | 102 |  | 31 | 8171.282 | 312.1 | 389.5 | 38.2 | 123.2 | 30
27914 - ALBURA PPTO C | 558893 | 46 | No especificado | Concreto | Pilote # 55 - Torre 4 | 2026-03-30 | 2026-04-06 | 2026-04-06 | 2026-04-09 | 3-Columnar | 7 | 102 |  | 31 | 8171.282 | 304.9 | 380.4 | 37.3 | 120.3 | 30
27914 - ALBURA PPTO C | 558893 | 46 | No especificado | Concreto | Pilote # 55 - Torre 4 | 2026-03-30 | 2026-04-06 | 2026-04-06 | 2026-04-09 | 3-Columnar | 7 | 102 |  | 31 | 8171.282 | 299.5 | 374.2 | 36.7 | 118.4 | 30
27914 - ALBURA PPTO C | 558893 | 45 | No especificado | Concreto | Pilote # 01 - Torre 4 | 2026-03-28 | 2026-04-06 | 2026-04-11 | 2026-04-14 | 3-Columnar | 14 | 102 |  | 31 | 8171.282 | 309.8 | 386.5 | 37.9 | 122.3 | 35
27914 - ALBURA PPTO C | 558893 | 45 | No especificado | Concreto | Pilote # 01 - Torre 4 | 2026-03-28 | 2026-04-06 | 2026-04-11 | 2026-04-14 | 3-Columnar | 14 | 101 |  | 31 | 8011.847 | 299.1 | 380.4 | 37.3 | 120.3 | 35
27914 - ALBURA PPTO C | 558893 | 45 | No especificado | Concreto | Pilote # 01 - Torre 4 | 2026-03-28 | 2026-04-06 | 2026-04-11 | 2026-04-14 | 3-Columnar | 14 | 101 |  | 31 | 8011.847 | 297.9 | 379.3 | 37.2 | 120 | 35
27914 - ALBURA PPTO C | 558893 | 45 | No especificado | Concreto | Pilote # 01 - Torre 4 | 2026-03-28 | 2026-04-06 | 2026-04-04 | 2026-04-14 | 3-Columnar | 7 | 102 |  | 31 | 8171.282 | 300.3 | 375.3 | 36.8 | 118.7 | 29
27914 - ALBURA PPTO C | 558893 | 45 | No especificado | Concreto | Pilote # 01 - Torre 4 | 2026-03-28 | 2026-04-06 | 2026-04-04 | 2026-04-14 | 3-Columnar | 7 | 102 |  | 31 | 8171.282 | 292.4 | 365.1 | 35.8 | 115.5 | 29
27914 - ALBURA PPTO C | 558893 | 45 | No especificado | Concreto | Pilote # 01 - Torre 4 | 2026-03-28 | 2026-04-06 | 2026-04-04 | 2026-04-14 | 3-Columnar | 7 | 102 |  | 31 | 8171.282 | 291.5 | 364 | 35.7 | 115.2 | 29
27914 - ALBURA PPTO C | 558893 | 44 | No especificado | Concreto | Pilote # 24 - Torre 4 | 2026-03-27 | 2026-04-06 | 2026-04-10 | 2026-04-14 | 3-Columnar | 14 | 102 |  | 31 | 8171.282 | 306 | 381.4 | 37.4 | 120.6 | 35
27914 - ALBURA PPTO C | 558893 | 44 | No especificado | Concreto | Pilote # 24 - Torre 4 | 2026-03-27 | 2026-04-06 | 2026-04-10 | 2026-04-14 | 3-Columnar | 14 | 102 |  | 31 | 8171.282 | 294.4 | 367.1 | 36 | 116.1 | 35
27914 - ALBURA PPTO C | 558893 | 44 | No especificado | Concreto | Pilote # 24 - Torre 4 | 2026-03-27 | 2026-04-06 | 2026-04-10 | 2026-04-14 | 3-Columnar | 14 | 101 |  | 31 | 8011.847 | 297.3 | 378.3 | 37.1 | 119.7 | 35
27914 - ALBURA PPTO C | 558893 | 44 | No especificado | Concreto | Pilote # 24 - Torre 4 | 2026-03-27 | 2026-04-06 | 2026-04-03 | 2026-04-14 | 3-Columnar | 7 | 102 |  | 31 | 8171.282 | 292.2 | 365.1 | 35.8 | 115.5 | 29
27914 - ALBURA PPTO C | 558893 | 44 | No especificado | Concreto | Pilote # 24 - Torre 4 | 2026-03-27 | 2026-04-06 | 2026-04-03 | 2026-04-14 | 3-Columnar | 7 | 102 |  | 31 | 8171.282 | 284.4 | 354.9 | 34.8 | 112.3 | 29
27914 - ALBURA PPTO C | 558893 | 44 | No especificado | Concreto | Pilote # 24 - Torre 4 | 2026-03-27 | 2026-04-06 | 2026-04-03 | 2026-04-14 | 3-Columnar | 7 | 102 |  | 31 | 8171.282 | 283.3 | 353.8 | 34.7 | 111.9 | 29
27914 - ALBURA PPTO C | 558893 | 43 | No especificado | Concreto | Pilote # 52 - Torre 4 | 2026-03-27 | 2026-04-06 | 2026-04-10 | 2026-04-14 | 3-Columnar | 14 | 102 |  | 31 | 8171.282 | 302.2 | 377.3 | 37 | 119.4 | 35
27914 - ALBURA PPTO C | 558893 | 43 | No especificado | Concreto | Pilote # 52 - Torre 4 | 2026-03-27 | 2026-04-06 | 2026-04-10 | 2026-04-14 | 3-Columnar | 14 | 102 |  | 31 | 8171.282 | 294.7 | 368.1 | 36.1 | 116.5 | 35
27914 - ALBURA PPTO C | 558893 | 43 | No especificado | Concreto | Pilote # 52 - Torre 4 | 2026-03-27 | 2026-04-06 | 2026-04-10 | 2026-04-14 | 3-Columnar | 14 | 101 |  | 31 | 8011.847 | 281.8 | 358.9 | 35.2 | 113.5 | 35
27914 - ALBURA PPTO C | 558893 | 43 | No especificado | Concreto | Pilote # 52 - Torre 4 | 2026-03-27 | 2026-04-06 | 2026-04-03 | 2026-04-14 | 3-Columnar | 7 | 102 |  | 31 | 8171.282 | 302 | 377.3 | 37 | 119.4 | 29
27914 - ALBURA PPTO C | 558893 | 43 | No especificado | Concreto | Pilote # 52 - Torre 4 | 2026-03-27 | 2026-04-06 | 2026-04-03 | 2026-04-14 | 3-Columnar | 7 | 102 |  | 31 | 8171.282 | 294.1 | 367.1 | 36 | 116.1 | 29
27914 - ALBURA PPTO C | 558893 | 43 | No especificado | Concreto | Pilote # 52 - Torre 4 | 2026-03-27 | 2026-04-06 | 2026-04-03 | 2026-04-14 | 3-Columnar | 7 | 102 |  | 31 | 8171.282 | 297 | 370.2 | 36.3 | 117.1 | 29
27914 - ALBURA PPTO C | 558893 | 42 | No especificado | Concreto | Pilote # 26 - Torre 4 | 2026-03-26 | 2026-04-06 | 2026-04-09 | 2026-04-14 | 3-Columnar | 14 | 102 |  | 31 | 8171.282 | 320.8 | 400.7 | 39.3 | 126.8 | 35
27914 - ALBURA PPTO C | 558893 | 42 | No especificado | Concreto | Pilote # 26 - Torre 4 | 2026-03-26 | 2026-04-06 | 2026-04-09 | 2026-04-14 | 3-Columnar | 14 | 101 |  | 31 | 8011.847 | 312.7 | 397.7 | 39 | 125.8 | 35
27914 - ALBURA PPTO C | 558893 | 42 | No especificado | Concreto | Pilote # 26 - Torre 4 | 2026-03-26 | 2026-04-06 | 2026-04-09 | 2026-04-14 | 3-Columnar | 14 | 101 |  | 31 | 8011.847 | 306.9 | 390.6 | 38.3 | 123.5 | 35
27914 - ALBURA PPTO C | 558893 | 42 | No especificado | Concreto | Pilote # 26 - Torre 4 | 2026-03-26 | 2026-04-06 | 2026-04-02 | 2026-04-14 | 3-Columnar | 7 | 102 |  | 31 | 8171.282 | 311.2 | 388.5 | 38.1 | 122.9 | 29
27914 - ALBURA PPTO C | 558893 | 42 | No especificado | Concreto | Pilote # 26 - Torre 4 | 2026-03-26 | 2026-04-06 | 2026-04-02 | 2026-04-14 | 3-Columnar | 7 | 102 |  | 31 | 8171.282 | 304.6 | 380.4 | 37.3 | 120.3 | 29
27914 - ALBURA PPTO C | 558893 | 42 | No especificado | Concreto | Pilote # 26 - Torre 4 | 2026-03-26 | 2026-04-06 | 2026-04-02 | 2026-04-14 | 3-Columnar | 7 | 102 |  | 31 | 8171.282 | 300.2 | 374.2 | 36.7 | 118.4 | 29
27914 - ALBURA PPTO C | 558892 | 41 | No especificado | Concreto | Pilote # 47 - Torre 4 | 2026-03-25 | 2026-03-27 | 2026-04-08 | 2026-04-14 | 3-Columnar | 14 | 102 |  | 31 | 8171.282 | 293 | 366.1 | 35.9 | 115.8 | 34
27914 - ALBURA PPTO C | 558892 | 41 | No especificado | Concreto | Pilote # 47 - Torre 4 | 2026-03-25 | 2026-03-27 | 2026-04-08 | 2026-04-14 | 3-Columnar | 14 | 101 |  | 31 | 8011.847 | 287.7 | 366.1 | 35.9 | 115.8 | 34
27914 - ALBURA PPTO C | 558892 | 41 | No especificado | Concreto | Pilote # 47 - Torre 4 | 2026-03-25 | 2026-03-27 | 2026-04-08 | 2026-04-14 | 3-Columnar | 14 | 101 |  | 31 | 8011.847 | 277.6 | 352.8 | 34.6 | 111.6 | 34
27914 - ALBURA PPTO C | 558892 | 41 | No especificado | Concreto | Pilote # 47 - Torre 4 | 2026-03-25 | 2026-03-27 | 2026-04-01 | 2026-04-09 | 4-Transversal | 7 | 102 |  | 31 | 8171.282 | 287.3 | 358.9 | 35.2 | 113.5 | 28
27914 - ALBURA PPTO C | 558892 | 41 | No especificado | Concreto | Pilote # 47 - Torre 4 | 2026-03-25 | 2026-03-27 | 2026-04-01 | 2026-04-09 | 4-Transversal | 7 | 102 |  | 31 | 8171.282 | 280.6 | 349.8 | 34.3 | 110.6 | 28
27914 - ALBURA PPTO C | 558892 | 41 | No especificado | Concreto | Pilote # 47 - Torre 4 | 2026-03-25 | 2026-03-27 | 2026-04-01 | 2026-04-09 | 4-Transversal | 7 | 102 |  | 31 | 8171.282 | 276 | 344.7 | 33.8 | 109 | 28
27914 - ALBURA PPTO C | 558892 | 40 | No especificado | Concreto | Pilote # 70 - Torre 4 | 2026-03-25 | 2026-03-27 | 2026-04-08 | 2026-04-14 | 3-Columnar | 14 | 102 |  | 31 | 8171.282 | 269.2 | 335.5 | 32.9 | 106.1 | 34
27914 - ALBURA PPTO C | 558892 | 40 | No especificado | Concreto | Pilote # 70 - Torre 4 | 2026-03-25 | 2026-03-27 | 2026-04-08 | 2026-04-14 | 3-Columnar | 14 | 102 |  | 31 | 8171.282 | 262.6 | 327.3 | 32.1 | 103.5 | 34
27914 - ALBURA PPTO C | 558892 | 40 | No especificado | Concreto | Pilote # 70 - Torre 4 | 2026-03-25 | 2026-03-27 | 2026-04-08 | 2026-04-14 | 3-Columnar | 14 | 101 |  | 31 | 8011.847 | 257.6 | 328.3 | 32.2 | 103.9 | 34
27914 - ALBURA PPTO C | 558892 | 40 | No especificado | Concreto | Pilote # 70 - Torre 4 | 2026-03-25 | 2026-03-27 | 2026-04-01 | 2026-04-09 | 3-Columnar | 7 | 102 |  | 31 | 8171.282 | 265.2 | 331.4 | 32.5 | 104.8 | 28
27914 - ALBURA PPTO C | 558892 | 40 | No especificado | Concreto | Pilote # 70 - Torre 4 | 2026-03-25 | 2026-03-27 | 2026-04-01 | 2026-04-09 | 3-Columnar | 7 | 102 |  | 31 | 8171.282 | 257.3 | 321.2 | 31.5 | 101.6 | 28
27914 - ALBURA PPTO C | 558892 | 40 | No especificado | Concreto | Pilote # 70 - Torre 4 | 2026-03-25 | 2026-03-27 | 2026-04-01 | 2026-04-09 | 3-Columnar | 7 | 102 |  | 31 | 8171.282 | 262.1 | 327.3 | 32.1 | 103.5 | 28
27914 - ALBURA PPTO C | 552561 | 36 | No especificado | Concreto | Pilote #02 Torre 4 | 2026-03-20 | 2026-03-25 | 2026-04-17 | 2026-04-17 | 2-Cónica y dividida | 28 | 100 |  | 31 | 7853.982 | 325.8 | 423.2 | 41.5 | 133.9 | 42
27914 - ALBURA PPTO C | 552561 | 36 | No especificado | Concreto | Pilote #02 Torre 4 | 2026-03-20 | 2026-03-25 | 2026-04-17 | 2026-04-17 | 2-Cónica y dividida | 28 | 101 |  | 31 | 8011.847 | 323.9 | 412 | 40.4 | 130.3 | 42
27914 - ALBURA PPTO C | 552561 | 36 | No especificado | Concreto | Pilote #02 Torre 4 | 2026-03-20 | 2026-03-25 | 2026-04-17 | 2026-04-17 | 2-Cónica y dividida | 28 | 100 |  | 31 | 7853.982 | 321.6 | 417.1 | 40.9 | 131.9 | 42
27914 - ALBURA PPTO C | 552561 | 35 | No especificado | Concreto | Pilote #32 Torre 4 | 2026-03-20 | 2026-03-25 | 2026-04-17 | 2026-04-17 | 2-Cónica y dividida | 28 | 101 |  | 31 | 8011.847 | 319.6 | 406.9 | 39.9 | 128.7 | 42
27914 - ALBURA PPTO C | 552561 | 35 | No especificado | Concreto | Pilote #32 Torre 4 | 2026-03-20 | 2026-03-25 | 2026-04-17 | 2026-04-17 | 2-Cónica y dividida | 28 | 100 |  | 31 | 7853.982 | 317.4 | 412 | 40.4 | 130.3 | 42
27914 - ALBURA PPTO C | 552561 | 35 | No especificado | Concreto | Pilote #32 Torre 4 | 2026-03-20 | 2026-03-25 | 2026-04-17 | 2026-04-17 | 2-Cónica y dividida | 28 | 101 |  | 31 | 8011.847 | 315.9 | 401.8 | 39.4 | 127.1 | 42
27914 - ALBURA PPTO C | 552561 | 34 | No especificado | Concreto | Pilote #63 Torre 4 | 2026-03-19 | 2026-03-25 | 2026-04-16 | 2026-04-16 | 2-Cónica y dividida | 28 | 100 |  | 31 | 7853.982 | 386.7 | 501.7 | 49.2 | 158.7 | 38
27914 - ALBURA PPTO C | 552561 | 34 | No especificado | Concreto | Pilote #63 Torre 4 | 2026-03-19 | 2026-03-25 | 2026-04-16 | 2026-04-16 | 2-Cónica y dividida | 28 | 101 |  | 31 | 8011.847 | 383.8 | 488.4 | 47.9 | 154.5 | 38
27914 - ALBURA PPTO C | 552561 | 34 | No especificado | Concreto | Pilote #63 Torre 4 | 2026-03-19 | 2026-03-25 | 2026-04-16 | 2026-04-16 | 2-Cónica y dividida | 28 | 100 |  | 31 | 7853.982 | 381.5 | 495.6 | 48.6 | 156.8 | 38
27914 - ALBURA PPTO C | 552561 | 33 | No especificado | Concreto | Pilote #20 Torre 4 | 2026-03-19 | 2026-03-25 | 2026-04-16 | 2026-04-16 | 5-Fractura extremos | 28 | 101 |  | 31 | 8011.847 | 401.5 | 510.9 | 50.1 | 161.6 | 38
27914 - ALBURA PPTO C | 552561 | 33 | No especificado | Concreto | Pilote #20 Torre 4 | 2026-03-19 | 2026-03-25 | 2026-04-16 | 2026-04-16 | 5-Fractura extremos | 28 | 100 |  | 31 | 7853.982 | 409.6 | 532.3 | 52.2 | 168.4 | 38
27914 - ALBURA PPTO C | 552561 | 33 | No especificado | Concreto | Pilote #20 Torre 4 | 2026-03-19 | 2026-03-25 | 2026-04-16 | 2026-04-16 | 5-Fractura extremos | 28 | 101 |  | 31 | 8011.847 | 407.3 | 518 | 50.8 | 163.9 | 38
27914 - ALBURA PPTO C | 552561 | 32 | No especificado | Concreto | Pilote #37 Torre 4 | 2026-03-18 | 2026-03-25 | 2026-04-15 | 2026-04-15 | 2-Cónica y dividida | 28 | 100 |  | 31 | 7853.982 | 353.9 | 459.9 | 45.1 | 145.5 | 37
27914 - ALBURA PPTO C | 552561 | 32 | No especificado | Concreto | Pilote #37 Torre 4 | 2026-03-18 | 2026-03-25 | 2026-04-15 | 2026-04-15 | 2-Cónica y dividida | 28 | 101 |  | 31 | 8011.847 | 351 | 446.6 | 43.8 | 141.3 | 37
27914 - ALBURA PPTO C | 552561 | 32 | No especificado | Concreto | Pilote #37 Torre 4 | 2026-03-18 | 2026-03-25 | 2026-04-15 | 2026-04-15 | 2-Cónica y dividida | 28 | 100 |  | 31 | 7853.982 | 349.9 | 454.8 | 44.6 | 143.9 | 37
27914 - ALBURA PPTO C | 552561 | 31 | No especificado | Concreto | Pilote #60 Torre 4 | 2026-03-18 | 2026-03-25 | 2026-04-15 | 2026-04-15 | 2-Cónica y dividida | 28 | 101 |  | 31 | 8011.847 | 377.1 | 480.3 | 47.1 | 151.9 | 37
27914 - ALBURA PPTO C | 552561 | 31 | No especificado | Concreto | Pilote #60 Torre 4 | 2026-03-18 | 2026-03-25 | 2026-04-15 | 2026-04-15 | 2-Cónica y dividida | 28 | 100 |  | 31 | 7853.982 | 375 | 486.4 | 47.7 | 153.9 | 37
27914 - ALBURA PPTO C | 552561 | 31 | No especificado | Concreto | Pilote #60 Torre 4 | 2026-03-18 | 2026-03-25 | 2026-04-15 | 2026-04-15 | 2-Cónica y dividida | 28 | 101 |  | 31 | 8011.847 | 372.9 | 474.2 | 46.5 | 150 | 37
27914 - ALBURA PPTO C | 552561 | 30 | No especificado | Concreto | Pilote #11 Torre 4 | 2026-03-17 | 2026-03-25 | 2026-04-14 | 2026-04-14 | 2-Cónica y dividida | 28 | 100 |  | 31 | 7853.982 | 311.8 | 404.8 | 39.7 | 128.1 | 33
27914 - ALBURA PPTO C | 552561 | 30 | No especificado | Concreto | Pilote #11 Torre 4 | 2026-03-17 | 2026-03-25 | 2026-04-14 | 2026-04-14 | 2-Cónica y dividida | 28 | 101 |  | 31 | 8011.847 | 309.5 | 393.6 | 38.6 | 124.5 | 33
27914 - ALBURA PPTO C | 552561 | 30 | No especificado | Concreto | Pilote #11 Torre 4 | 2026-03-17 | 2026-03-25 | 2026-04-14 | 2026-04-14 | 2-Cónica y dividida | 28 | 100 |  | 31 | 7853.982 | 317.9 | 413 | 40.5 | 130.6 | 33
27914 - ALBURA PPTO C | 552561 | 29 | No especificado | Concreto | Pilote #39 Torre 4 | 2026-03-17 | 2026-03-25 | 2026-04-14 | 2026-04-14 | 2-Cónica y dividida | 28 | 101 |  | 31 | 8011.847 | 350.4 | 445.6 | 43.7 | 141 | 33
27914 - ALBURA PPTO C | 552561 | 29 | No especificado | Concreto | Pilote #39 Torre 4 | 2026-03-17 | 2026-03-25 | 2026-04-14 | 2026-04-14 | 2-Cónica y dividida | 28 | 100 |  | 31 | 7853.982 | 348.8 | 452.8 | 44.4 | 143.2 | 33
27914 - ALBURA PPTO C | 552561 | 29 | No especificado | Concreto | Pilote #39 Torre 4 | 2026-03-17 | 2026-03-25 | 2026-04-14 | 2026-04-14 | 2-Cónica y dividida | 28 | 101 |  | 31 | 8011.847 | 346.9 | 441.5 | 43.3 | 139.7 | 33
27914 - ALBURA PPTO C | 552561 | 28 | No especificado | Concreto | Pilote #68 Torre 4 | 2026-03-16 | 2026-03-25 | 2026-04-13 | 2026-04-14 | 2-Cónica y dividida | 28 | 100 |  | 31 | 7853.982 | 342.8 | 444.6 | 43.6 | 140.6 | 33
27914 - ALBURA PPTO C | 552561 | 28 | No especificado | Concreto | Pilote #68 Torre 4 | 2026-03-16 | 2026-03-25 | 2026-04-13 | 2026-04-14 | 2-Cónica y dividida | 28 | 101 |  | 31 | 8011.847 | 341.2 | 434.4 | 42.6 | 137.4 | 33
27914 - ALBURA PPTO C | 552561 | 28 | No especificado | Concreto | Pilote #68 Torre 4 | 2026-03-16 | 2026-03-25 | 2026-04-13 | 2026-04-14 | 2-Cónica y dividida | 28 | 101 |  | 31 | 8011.847 | 347.3 | 441.5 | 43.3 | 139.7 | 33
27914 - ALBURA PPTO C | 552562 | 45 | No especificado | Concreto | Pilote # 01 Torre 4 | 2026-03-28 | 2026-04-01 | 2026-04-25 | 2026-04-27 | 2-Cónica y dividida | 28 | 101 |  | 31 | 8011.847 | 360.8 | 458.9 | 45 | 145.2 | 54
27914 - ALBURA PPTO C | 552562 | 45 | No especificado | Concreto | Pilote # 01 Torre 4 | 2026-03-28 | 2026-04-01 | 2026-04-25 | 2026-04-27 | 2-Cónica y dividida | 28 | 100 |  | 31 | 7853.982 | 358.5 | 465 | 45.6 | 147.1 | 54
27914 - ALBURA PPTO C | 552562 | 45 | No especificado | Concreto | Pilote # 01 Torre 4 | 2026-03-28 | 2026-04-01 | 2026-04-25 | 2026-04-27 | 2-Cónica y dividida | 28 | 101 |  | 31 | 8011.847 | 356.9 | 453.8 | 44.5 | 143.5 | 54
27914 - ALBURA PPTO C | 552562 | 44 | No especificado | Concreto | Pilote # 24 Torre 4 | 2026-03-27 | 2026-04-01 | 2026-04-24 | 2026-04-27 | 2-Cónica y dividida | 28 | 100 |  | 31 | 7853.982 | 327.4 | 425.2 | 41.7 | 134.5 | 53
27914 - ALBURA PPTO C | 552562 | 44 | No especificado | Concreto | Pilote # 24 Torre 4 | 2026-03-27 | 2026-04-01 | 2026-04-24 | 2026-04-27 | 2-Cónica y dividida | 28 | 101 |  | 31 | 8011.847 | 325.9 | 415 | 40.7 | 131.3 | 53
27914 - ALBURA PPTO C | 552562 | 44 | No especificado | Concreto | Pilote # 24 Torre 4 | 2026-03-27 | 2026-04-01 | 2026-04-24 | 2026-04-27 | 2-Cónica y dividida | 28 | 100 |  | 31 | 7853.982 | 323.3 | 420.1 | 41.2 | 132.9 | 53
27914 - ALBURA PPTO C | 552562 | 43 | No especificado | Concreto | Pilote # 52 Torre 4 | 2026-03-27 | 2026-04-01 | 2026-04-24 | 2026-04-27 | 2-Cónica y dividida | 28 | 101 |  | 31 | 8011.847 | 335.8 | 427.3 | 41.9 | 135.2 | 53
27914 - ALBURA PPTO C | 552562 | 43 | No especificado | Concreto | Pilote # 52 Torre 4 | 2026-03-27 | 2026-04-01 | 2026-04-24 | 2026-04-27 | 2-Cónica y dividida | 28 | 100 |  | 31 | 7853.982 | 333.9 | 433.4 | 42.5 | 137.1 | 53
27914 - ALBURA PPTO C | 552562 | 43 | No especificado | Concreto | Pilote # 52 Torre 4 | 2026-03-27 | 2026-04-01 | 2026-04-24 | 2026-04-27 | 2-Cónica y dividida | 28 | 101 |  | 31 | 8011.847 | 331.8 | 422.2 | 41.4 | 133.5 | 53
27914 - ALBURA PPTO C | 552562 | 42 | No especificado | Concreto | Pilote # 26 Torre 4 | 2026-03-26 | 2026-04-01 | 2026-04-23 | 2026-04-23 | 2-Cónica y dividida | 28 | 100 |  | 31 | 7853.982 | 342.4 | 444.6 | 43.6 | 140.6 | 49
27914 - ALBURA PPTO C | 552562 | 42 | No especificado | Concreto | Pilote # 26 Torre 4 | 2026-03-26 | 2026-04-01 | 2026-04-23 | 2026-04-23 | 2-Cónica y dividida | 28 | 101 |  | 31 | 8011.847 | 340.5 | 433.4 | 42.5 | 137.1 | 49
27914 - ALBURA PPTO C | 552562 | 42 | No especificado | Concreto | Pilote # 26 Torre 4 | 2026-03-26 | 2026-04-01 | 2026-04-23 | 2026-04-23 | 2-Cónica y dividida | 28 | 100 |  | 31 | 7853.982 | 338.9 | 440.5 | 43.2 | 139.4 | 49
27914 - ALBURA PPTO C | 552562 | 41 | No especificado | Concreto | Pilote # 47 Torre 4 | 2026-03-25 | 2026-04-01 | 2026-04-22 | 2026-04-22 | 2-Cónica y dividida | 28 | 101 |  | 31 | 8011.847 | 309.1 | 393.6 | 38.6 | 124.5 | 48
27914 - ALBURA PPTO C | 552562 | 41 | No especificado | Concreto | Pilote # 47 Torre 4 | 2026-03-25 | 2026-04-01 | 2026-04-22 | 2026-04-22 | 2-Cónica y dividida | 28 | 100 |  | 31 | 7853.982 | 307.6 | 399.7 | 39.2 | 126.5 | 48
27914 - ALBURA PPTO C | 552562 | 41 | No especificado | Concreto | Pilote # 47 Torre 4 | 2026-03-25 | 2026-04-01 | 2026-04-22 | 2026-04-22 | 2-Cónica y dividida | 28 | 100 |  | 31 | 7853.982 | 305.4 | 396.7 | 38.9 | 125.5 | 48
27914 - ALBURA PPTO C | 552562 | 40 | No especificado | Concreto | Pilote # 70 Torre 4 | 2026-03-25 | 2026-04-01 | 2026-04-22 | 2026-04-22 | 2-Cónica y dividida | 28 | 101 |  | 31 | 8011.847 | 320.4 | 407.9 | 40 | 129 | 48
27914 - ALBURA PPTO C | 552562 | 40 | No especificado | Concreto | Pilote # 70 Torre 4 | 2026-03-25 | 2026-04-01 | 2026-04-22 | 2026-04-22 | 2-Cónica y dividida | 28 | 100 |  | 31 | 7853.982 | 318.5 | 414 | 40.6 | 131 | 48
27914 - ALBURA PPTO C | 552562 | 40 | No especificado | Concreto | Pilote # 70 Torre 4 | 2026-03-25 | 2026-04-01 | 2026-04-22 | 2026-04-22 | 2-Cónica y dividida | 28 | 101 |  | 31 | 8011.847 | 323.9 | 412 | 40.4 | 130.3 | 48
27914 - ALBURA PPTO C | 552562 | 39 | No especificado | Concreto | Pilote # 06 Torre 4 | 2026-03-24 | 2026-04-01 | 2026-04-21 | 2026-04-21 | 2-Cónica y dividida | 28 | 100 |  | 31 | 7853.982 | 290.3 | 377.3 | 37 | 119.4 | 47
27914 - ALBURA PPTO C | 552562 | 39 | No especificado | Concreto | Pilote # 06 Torre 4 | 2026-03-24 | 2026-04-01 | 2026-04-21 | 2026-04-21 | 2-Cónica y dividida | 28 | 101 |  | 31 | 8011.847 | 288.5 | 367.1 | 36 | 116.1 | 47
27914 - ALBURA PPTO C | 552562 | 39 | No especificado | Concreto | Pilote # 06 Torre 4 | 2026-03-24 | 2026-04-01 | 2026-04-21 | 2026-04-21 | 2-Cónica y dividida | 28 | 100 |  | 31 | 7853.982 | 286.9 | 372.2 | 36.5 | 117.7 | 47
27914 - ALBURA PPTO C | 552562 | 38 | No especificado | Concreto | Pilote # 34 Torre 4 | 2026-03-24 | 2026-04-01 | 2026-04-21 | 2026-04-21 | 2-Cónica y dividida | 28 | 101 |  | 31 | 8011.847 | 268.3 | 341.6 | 33.5 | 108.1 | 47
27914 - ALBURA PPTO C | 552562 | 38 | No especificado | Concreto | Pilote # 34 Torre 4 | 2026-03-24 | 2026-04-01 | 2026-04-21 | 2026-04-21 | 2-Cónica y dividida | 28 | 100 |  | 31 | 7853.982 | 266.9 | 346.7 | 34 | 109.7 | 47
27914 - ALBURA PPTO C | 552562 | 38 | No especificado | Concreto | Pilote # 34 Torre 4 | 2026-03-24 | 2026-04-01 | 2026-04-21 | 2026-04-21 | 2-Cónica y dividida | 28 | 101 |  | 31 | 8011.847 | 264.9 | 337.5 | 33.1 | 106.8 | 47
27914 - ALBURA PPTO C | 552562 | 37 | No especificado | Concreto | Pilote # 58 Torre 4 | 2026-03-21 | 2026-04-01 | 2026-04-18 | 2026-04-20 | 2-Cónica y dividida | 28 | 100 |  | 31 | 7853.982 | 323.5 | 420.1 | 41.2 | 132.9 | 43
27914 - ALBURA PPTO C | 552562 | 37 | No especificado | Concreto | Pilote # 58 Torre 4 | 2026-03-21 | 2026-04-01 | 2026-04-18 | 2026-04-20 | 2-Cónica y dividida | 28 | 101 |  | 31 | 8011.847 | 321.8 | 409.9 | 40.2 | 129.7 | 43
27914 - ALBURA PPTO C | 552562 | 37 | No especificado | Concreto | Pilote # 58 Torre 4 | 2026-03-21 | 2026-04-01 | 2026-04-18 | 2026-04-20 | 2-Cónica y dividida | 28 | 100 |  | 31 | 7853.982 | 319.6 | 415 | 40.7 | 131.3 | 43
27914 - ALBURA PPTO C | 558892 | 39 | No especificado | Concreto | Pilote # 06 - Torre 4 | 2026-03-24 | 2026-03-26 | 2026-04-07 | 2026-04-09 | 3-Columnar | 14 | 102 |  | 31 | 8171.282 | 269.2 | 335.5 | 32.9 | 106.1 | 28
27914 - ALBURA PPTO C | 558892 | 39 | No especificado | Concreto | Pilote # 06 - Torre 4 | 2026-03-24 | 2026-03-26 | 2026-04-07 | 2026-04-09 | 3-Columnar | 14 | 102 |  | 31 | 8171.282 | 263.9 | 329.4 | 32.3 | 104.2 | 28
27914 - ALBURA PPTO C | 558892 | 39 | No especificado | Concreto | Pilote # 06 - Torre 4 | 2026-03-24 | 2026-03-26 | 2026-04-07 | 2026-04-09 | 3-Columnar | 14 | 102 |  | 31 | 8171.282 | 268.1 | 334.5 | 32.8 | 105.8 | 28
27914 - ALBURA PPTO C | 558892 | 39 | No especificado | Concreto | Pilote # 06 - Torre 4 | 2026-03-24 | 2026-03-26 | 2026-03-31 | 2026-04-06 | 3-Columnar | 7 | 102 |  | 31 | 8171.282 | 223.8 | 279.4 | 27.4 | 88.4 | 24
27914 - ALBURA PPTO C | 558892 | 39 | No especificado | Concreto | Pilote # 06 - Torre 4 | 2026-03-24 | 2026-03-26 | 2026-03-31 | 2026-04-06 | 3-Columnar | 7 | 102 |  | 31 | 8171.282 | 219.4 | 274.3 | 26.9 | 86.8 | 24
27914 - ALBURA PPTO C | 558892 | 39 | No especificado | Concreto | Pilote # 06 - Torre 4 | 2026-03-24 | 2026-03-26 | 2026-03-31 | 2026-04-06 | 3-Columnar | 7 | 102 |  | 31 | 8171.282 | 210.5 | 263.1 | 25.8 | 83.2 | 24
27914 - ALBURA PPTO C | 558892 | 38 | No especificado | Concreto | Pilote # 34 - Torre 4 | 2026-03-24 | 2026-03-26 | 2026-04-07 | 2026-04-09 | 3-Columnar | 14 | 102 |  | 31 | 8171.282 | 239.6 | 298.8 | 29.3 | 94.5 | 28
27914 - ALBURA PPTO C | 558892 | 38 | No especificado | Concreto | Pilote # 34 - Torre 4 | 2026-03-24 | 2026-03-26 | 2026-04-07 | 2026-04-09 | 3-Columnar | 14 | 102 |  | 31 | 8171.282 | 232.8 | 290.6 | 28.5 | 91.9 | 28
27914 - ALBURA PPTO C | 558892 | 38 | No especificado | Concreto | Pilote # 34 - Torre 4 | 2026-03-24 | 2026-03-26 | 2026-04-07 | 2026-04-09 | 3-Columnar | 14 | 102 |  | 31 | 8171.282 | 229.6 | 286.5 | 28.1 | 90.6 | 28
27914 - ALBURA PPTO C | 558892 | 38 | No especificado | Concreto | Pilote # 34 - Torre 4 | 2026-03-24 | 2026-03-26 | 2026-03-31 | 2026-04-06 | 3-Columnar | 7 | 102 |  | 31 | 8171.282 | 210.8 | 263.1 | 25.8 | 83.2 | 24
27914 - ALBURA PPTO C | 558892 | 38 | No especificado | Concreto | Pilote # 34 - Torre 4 | 2026-03-24 | 2026-03-26 | 2026-03-31 | 2026-04-06 | 3-Columnar | 7 | 102 |  | 31 | 8171.282 | 204.2 | 254.9 | 25 | 80.6 | 24
27914 - ALBURA PPTO C | 558892 | 38 | No especificado | Concreto | Pilote # 34 - Torre 4 | 2026-03-24 | 2026-03-26 | 2026-03-31 | 2026-04-06 | 3-Columnar | 7 | 102 |  | 31 | 8171.282 | 200.7 | 250.9 | 24.6 | 79.4 | 24
27914 - ALBURA PPTO C | 558892 | 37 | No especificado | Concreto | Pilote # 58 - Torre 4 | 2026-03-21 | 2026-03-26 | 2026-04-04 | 2026-04-09 | 3-Columnar | 14 | 102 |  | 31 | 8171.282 | 289.2 | 361 | 35.4 | 114.2 | 28
27914 - ALBURA PPTO C | 558892 | 37 | No especificado | Concreto | Pilote # 58 - Torre 4 | 2026-03-21 | 2026-03-26 | 2026-04-04 | 2026-04-09 | 3-Columnar | 14 | 102 |  | 31 | 8171.282 | 286.7 | 357.9 | 35.1 | 113.2 | 28
27914 - ALBURA PPTO C | 558892 | 37 | No especificado | Concreto | Pilote # 58 - Torre 4 | 2026-03-21 | 2026-03-26 | 2026-04-04 | 2026-04-09 | 3-Columnar | 14 | 102 |  | 31 | 8171.282 | 279.4 | 348.7 | 34.2 | 110.3 | 28
27914 - ALBURA PPTO C | 558892 | 37 | No especificado | Concreto | Pilote # 58 - Torre 4 | 2026-03-21 | 2026-03-26 | 2026-03-28 | 2026-03-30 | 3-Columnar | 7 | 102 |  | 31 | 8171.282 | 243.2 | 303.9 | 29.8 | 96.1 | 20
27914 - ALBURA PPTO C | 558892 | 37 | No especificado | Concreto | Pilote # 58 - Torre 4 | 2026-03-21 | 2026-03-26 | 2026-03-28 | 2026-03-30 | 3-Columnar | 7 | 102 |  | 31 | 8171.282 | 236.6 | 295.7 | 29 | 93.5 | 20
27914 - ALBURA PPTO C | 558892 | 37 | No especificado | Concreto | Pilote # 58 - Torre 4 | 2026-03-21 | 2026-03-26 | 2026-03-28 | 2026-03-30 | 3-Columnar | 7 | 102 |  | 31 | 8171.282 | 240.1 | 299.8 | 29.4 | 94.8 | 20
27914 - ALBURA PPTO C | 558892 | 36 | No especificado | Concreto | Pilote # 02 - Torre 4 | 2026-03-20 | 2026-03-26 | 2026-04-03 | 2026-04-09 | 3-Columnar | 14 | 102 |  | 31 | 8171.282 | 270.3 | 337.5 | 33.1 | 106.8 | 28
27914 - ALBURA PPTO C | 558892 | 36 | No especificado | Concreto | Pilote # 02 - Torre 4 | 2026-03-20 | 2026-03-26 | 2026-04-03 | 2026-04-09 | 3-Columnar | 14 | 102 |  | 31 | 8171.282 | 261.1 | 326.3 | 32 | 103.2 | 28
27914 - ALBURA PPTO C | 558892 | 36 | No especificado | Concreto | Pilote # 02 - Torre 4 | 2026-03-20 | 2026-03-26 | 2026-04-03 | 2026-04-09 | 3-Columnar | 14 | 102 |  | 31 | 8171.282 | 266.4 | 332.4 | 32.6 | 105.2 | 28
27914 - ALBURA PPTO C | 558892 | 36 | No especificado | Concreto | Pilote # 02 - Torre 4 | 2026-03-20 | 2026-03-26 | 2026-03-27 | 2026-03-30 | 3-Columnar | 7 | 102 |  | 31 | 8171.282 | 218.2 | 272.3 | 26.7 | 86.1 | 19
27914 - ALBURA PPTO C | 558892 | 36 | No especificado | Concreto | Pilote # 02 - Torre 4 | 2026-03-20 | 2026-03-26 | 2026-03-27 | 2026-03-30 | 3-Columnar | 7 | 102 |  | 31 | 8171.282 | 210.6 | 263.1 | 25.8 | 83.2 | 19
27914 - ALBURA PPTO C | 558892 | 36 | No especificado | Concreto | Pilote # 02 - Torre 4 | 2026-03-20 | 2026-03-26 | 2026-03-27 | 2026-03-30 | 3-Columnar | 7 | 102 |  | 31 | 8171.282 | 204.6 | 254.9 | 25 | 80.6 | 19
27914 - ALBURA PPTO C | 558891 | 35 | No especificado | Concreto | Pilote # 32 - Torre 4 | 2026-03-20 | 2026-03-21 | 2026-04-03 | 2026-04-09 | 3-Columnar | 14 | 102 |  | 31 | 8171.282 | 278.9 | 347.7 | 34.1 | 110 | 28
27914 - ALBURA PPTO C | 558891 | 35 | No especificado | Concreto | Pilote # 32 - Torre 4 | 2026-03-20 | 2026-03-21 | 2026-04-03 | 2026-04-09 | 3-Columnar | 14 | 102 |  | 31 | 8171.282 | 274.2 | 342.6 | 33.6 | 108.4 | 28
27914 - ALBURA PPTO C | 558891 | 35 | No especificado | Concreto | Pilote # 32 - Torre 4 | 2026-03-20 | 2026-03-21 | 2026-04-03 | 2026-04-09 | 3-Columnar | 14 | 102 |  | 31 | 8171.282 | 272.7 | 340.6 | 33.4 | 107.7 | 28
27914 - ALBURA PPTO C | 558891 | 35 | No especificado | Concreto | Pilote # 32 - Torre 4 | 2026-03-20 | 2026-03-21 | 2026-03-27 | 2026-03-30 | 3-Columnar | 7 | 102 |  | 31 | 8171.282 | 227.7 | 284.5 | 27.9 | 90 | 19
27914 - ALBURA PPTO C | 558891 | 35 | No especificado | Concreto | Pilote # 32 - Torre 4 | 2026-03-20 | 2026-03-21 | 2026-03-27 | 2026-03-30 | 3-Columnar | 7 | 102 |  | 31 | 8171.282 | 222.3 | 277.4 | 27.2 | 87.7 | 19
27914 - ALBURA PPTO C | 558891 | 35 | No especificado | Concreto | Pilote # 32 - Torre 4 | 2026-03-20 | 2026-03-21 | 2026-03-27 | 2026-03-30 | 3-Columnar | 7 | 102 |  | 31 | 8171.282 | 218.3 | 272.3 | 26.7 | 86.1 | 19
27914 - ALBURA PPTO C | 558891 | 34 | No especificado | Concreto | Pilote # 63 - Torre 4 | 2026-03-19 | 2026-03-20 | 2026-04-02 | 2026-04-07 | 3-Columnar | 14 | 102 |  | 31 | 8171.282 | 345.2 | 430.3 | 42.2 | 136.1 | 26
27914 - ALBURA PPTO C | 558891 | 34 | No especificado | Concreto | Pilote # 63 - Torre 4 | 2026-03-19 | 2026-03-20 | 2026-04-02 | 2026-04-07 | 3-Columnar | 14 | 102 |  | 31 | 8171.282 | 338.6 | 422.2 | 41.4 | 133.5 | 26
27914 - ALBURA PPTO C | 558891 | 34 | No especificado | Concreto | Pilote # 63 - Torre 4 | 2026-03-19 | 2026-03-20 | 2026-04-02 | 2026-04-07 | 3-Columnar | 14 | 102 |  | 31 | 8171.282 | 333.6 | 416 | 40.8 | 131.6 | 26
27914 - ALBURA PPTO C | 558891 | 34 | No especificado | Concreto | Pilote # 63 - Torre 4 | 2026-03-19 | 2026-03-20 | 2026-03-26 | 2026-03-30 | 3-Columnar | 7 | 102 |  | 31 | 8171.282 | 292.6 | 365.1 | 35.8 | 115.5 | 18
27914 - ALBURA PPTO C | 558891 | 34 | No especificado | Concreto | Pilote # 63 - Torre 4 | 2026-03-19 | 2026-03-20 | 2026-03-26 | 2026-03-30 | 3-Columnar | 7 | 102 |  | 31 | 8171.282 | 283.6 | 353.8 | 34.7 | 111.9 | 18
27914 - ALBURA PPTO C | 558891 | 34 | No especificado | Concreto | Pilote # 63 - Torre 4 | 2026-03-19 | 2026-03-20 | 2026-03-26 | 2026-03-30 | 3-Columnar | 7 | 102 |  | 31 | 8171.282 | 279.6 | 348.7 | 34.2 | 110.3 | 18
27914 - ALBURA PPTO C | 558891 | 33 | No especificado | Concreto | Pilote # 20 - Torre 4 | 2026-03-19 | 2026-03-20 | 2026-04-02 | 2026-04-07 | 3-Columnar | 14 | 102 |  | 31 | 8171.282 | 353 | 440.5 | 43.2 | 139.4 | 26
27914 - ALBURA PPTO C | 558891 | 33 | No especificado | Concreto | Pilote # 20 - Torre 4 | 2026-03-19 | 2026-03-20 | 2026-04-02 | 2026-04-07 | 3-Columnar | 14 | 102 |  | 31 | 8171.282 | 347.3 | 433.4 | 42.5 | 137.1 | 26
27914 - ALBURA PPTO C | 558891 | 33 | No especificado | Concreto | Pilote # 20 - Torre 4 | 2026-03-19 | 2026-03-20 | 2026-04-02 | 2026-04-07 | 3-Columnar | 14 | 102 |  | 31 | 8171.282 | 341.2 | 426.2 | 41.8 | 134.8 | 26
27914 - ALBURA PPTO C | 558891 | 33 | No especificado | Concreto | Pilote # 20 - Torre 4 | 2026-03-19 | 2026-03-20 | 2026-03-26 | 2026-03-30 | 3-Columnar | 7 | 102 |  | 31 | 8171.282 | 307.1 | 383.4 | 37.6 | 121.3 | 18
27914 - ALBURA PPTO C | 558891 | 33 | No especificado | Concreto | Pilote # 20 - Torre 4 | 2026-03-19 | 2026-03-20 | 2026-03-26 | 2026-03-30 | 3-Columnar | 7 | 102 |  | 31 | 8171.282 | 300.6 | 375.3 | 36.8 | 118.7 | 18
27914 - ALBURA PPTO C | 558891 | 33 | No especificado | Concreto | Pilote # 20 - Torre 4 | 2026-03-19 | 2026-03-20 | 2026-03-26 | 2026-03-30 | 3-Columnar | 7 | 102 |  | 31 | 8171.282 | 295 | 368.1 | 36.1 | 116.5 | 18
27914 - ALBURA PPTO C | 558891 | 32 | No especificado | Concreto | Pilote # 37 - Torre 4 | 2026-03-18 | 2026-03-20 | 2026-04-01 | 2026-04-07 | 3-Columnar | 14 | 102 |  | 31 | 8171.282 | 303.1 | 378.3 | 37.1 | 119.7 | 26
27914 - ALBURA PPTO C | 558891 | 32 | No especificado | Concreto | Pilote # 37 - Torre 4 | 2026-03-18 | 2026-03-20 | 2026-04-01 | 2026-04-07 | 3-Columnar | 14 | 102 |  | 31 | 8171.282 | 297.3 | 371.2 | 36.4 | 117.4 | 26
27914 - ALBURA PPTO C | 558891 | 32 | No especificado | Concreto | Pilote # 37 - Torre 4 | 2026-03-18 | 2026-03-20 | 2026-04-01 | 2026-04-07 | 3-Columnar | 14 | 102 |  | 31 | 8171.282 | 290.4 | 362 | 35.5 | 114.5 | 26
27914 - ALBURA PPTO C | 558891 | 32 | No especificado | Concreto | Pilote # 37 - Torre 4 | 2026-03-18 | 2026-03-20 | 2026-03-25 | 2026-03-26 | 3-Columnar | 7 | 102 |  | 31 | 8171.282 | 245.6 | 306.9 | 30.1 | 97.1 | 16
27914 - ALBURA PPTO C | 558891 | 32 | No especificado | Concreto | Pilote # 37 - Torre 4 | 2026-03-18 | 2026-03-20 | 2026-03-25 | 2026-03-26 | 3-Columnar | 7 | 102 |  | 31 | 8171.282 | 249.5 | 311 | 30.5 | 98.4 | 16
27914 - ALBURA PPTO C | 558891 | 32 | No especificado | Concreto | Pilote # 37 - Torre 4 | 2026-03-18 | 2026-03-20 | 2026-03-25 | 2026-03-26 | 3-Columnar | 7 | 102 |  | 31 | 8171.282 | 242.3 | 302.9 | 29.7 | 95.8 | 16
27914 - ALBURA PPTO C | 558891 | 31 | No especificado | Concreto | Pilote # 60 - Torre 4 | 2026-03-18 | 2026-03-20 | 2026-04-01 | 2026-04-07 | 3-Columnar | 14 | 102 |  | 31 | 8171.282 | 337.8 | 421.1 | 41.3 | 133.2 | 26
27914 - ALBURA PPTO C | 558891 | 31 | No especificado | Concreto | Pilote # 60 - Torre 4 | 2026-03-18 | 2026-03-20 | 2026-04-01 | 2026-04-07 | 3-Columnar | 14 | 102 |  | 31 | 8171.282 | 329.1 | 410.9 | 40.3 | 130 | 26
27914 - ALBURA PPTO C | 558891 | 31 | No especificado | Concreto | Pilote # 60 - Torre 4 | 2026-03-18 | 2026-03-20 | 2026-04-01 | 2026-04-07 | 3-Columnar | 14 | 102 |  | 31 | 8171.282 | 326.1 | 406.9 | 39.9 | 128.7 | 26
27914 - ALBURA PPTO C | 558891 | 31 | No especificado | Concreto | Pilote # 60 - Torre 4 | 2026-03-18 | 2026-03-20 | 2026-03-25 | 2026-03-26 | 3-Columnar | 7 | 102 |  | 31 | 8171.282 | 293.2 | 366.1 | 35.9 | 115.8 | 16
27914 - ALBURA PPTO C | 558891 | 31 | No especificado | Concreto | Pilote # 60 - Torre 4 | 2026-03-18 | 2026-03-20 | 2026-03-25 | 2026-03-26 | 3-Columnar | 7 | 102 |  | 31 | 8171.282 | 289.7 | 362 | 35.5 | 114.5 | 16
27914 - ALBURA PPTO C | 558891 | 31 | No especificado | Concreto | Pilote # 60 - Torre 4 | 2026-03-18 | 2026-03-20 | 2026-03-25 | 2026-03-26 | 3-Columnar | 7 | 102 |  | 31 | 8171.282 | 281.4 | 350.8 | 34.4 | 111 | 16
27914 - ALBURA PPTO C | 558891 | 30 | No especificado | Concreto | Pilote # 11 - Torre 4 | 2026-03-17 | 2026-03-20 | 2026-03-31 | 2026-04-06 | 3-Columnar | 14 | 102 |  | 31 | 8171.282 | 273.1 | 340.6 | 33.4 | 107.7 | 24
27914 - ALBURA PPTO C | 558891 | 30 | No especificado | Concreto | Pilote # 11 - Torre 4 | 2026-03-17 | 2026-03-20 | 2026-03-31 | 2026-04-06 | 3-Columnar | 14 | 102 |  | 31 | 8171.282 | 268.5 | 335.5 | 32.9 | 106.1 | 24
27914 - ALBURA PPTO C | 558891 | 30 | No especificado | Concreto | Pilote # 11 - Torre 4 | 2026-03-17 | 2026-03-20 | 2026-03-31 | 2026-04-06 | 3-Columnar | 14 | 102 |  | 31 | 8171.282 | 259.7 | 324.3 | 31.8 | 102.6 | 24
27914 - ALBURA PPTO C | 558891 | 30 | No especificado | Concreto | Pilote # 11 - Torre 4 | 2026-03-17 | 2026-03-20 | 2026-03-24 | 2026-03-26 | 3-Columnar | 7 | 102 |  | 31 | 8171.282 | 222.9 | 278.4 | 27.3 | 88.1 | 15
27914 - ALBURA PPTO C | 558891 | 30 | No especificado | Concreto | Pilote # 11 - Torre 4 | 2026-03-17 | 2026-03-20 | 2026-03-24 | 2026-03-26 | 3-Columnar | 7 | 102 |  | 31 | 8171.282 | 220.2 | 274.3 | 26.9 | 86.8 | 15
27914 - ALBURA PPTO C | 558891 | 30 | No especificado | Concreto | Pilote # 11 - Torre 4 | 2026-03-17 | 2026-03-20 | 2026-03-24 | 2026-03-26 | 3-Columnar | 7 | 102 |  | 31 | 8171.282 | 216.3 | 270.2 | 26.5 | 85.5 | 15
27914 - ALBURA PPTO C | 554969 | 29 | No especificado | Concreto | Pilote # 39 - Torre 4 | 2026-03-17 | 2026-03-18 | 2026-03-31 | 2026-04-06 | 3-Columnar | 14 | 102 |  | 31 | 8171.282 | 325.6 | 405.8 | 39.8 | 128.4 | 24
27914 - ALBURA PPTO C | 554969 | 29 | No especificado | Concreto | Pilote # 39 - Torre 4 | 2026-03-17 | 2026-03-18 | 2026-03-31 | 2026-04-06 | 3-Columnar | 14 | 102 |  | 31 | 8171.282 | 319.3 | 398.7 | 39.1 | 126.1 | 24
27914 - ALBURA PPTO C | 554969 | 29 | No especificado | Concreto | Pilote # 39 - Torre 4 | 2026-03-17 | 2026-03-18 | 2026-03-31 | 2026-04-06 | 3-Columnar | 14 | 102 |  | 31 | 8171.282 | 312.1 | 389.5 | 38.2 | 123.2 | 24
27914 - ALBURA PPTO C | 554969 | 29 | No especificado | Concreto | Pilote # 39 - Torre 4 | 2026-03-17 | 2026-03-18 | 2026-03-24 | 2026-03-26 | 4-Transversal | 7 | 102 |  | 31 | 8171.282 | 279.8 | 348.7 | 34.2 | 110.3 | 15
27914 - ALBURA PPTO C | 554969 | 29 | No especificado | Concreto | Pilote # 39 - Torre 4 | 2026-03-17 | 2026-03-18 | 2026-03-24 | 2026-03-26 | 4-Transversal | 7 | 102 |  | 31 | 8171.282 | 273.3 | 340.6 | 33.4 | 107.7 | 15
27914 - ALBURA PPTO C | 554969 | 29 | No especificado | Concreto | Pilote # 39 - Torre 4 | 2026-03-17 | 2026-03-18 | 2026-03-24 | 2026-03-26 | 4-Transversal | 7 | 102 |  | 31 | 8171.282 | 267 | 333.4 | 32.7 | 105.5 | 15
27914 - ALBURA PPTO C | 554969 | 28 | No especificado | Concreto | Pilote # 68 - Torre 4 | 2026-03-16 | 2026-03-18 | 2026-03-30 | 2026-04-06 | 3-Columnar | 14 | 102 |  | 31 | 8171.282 | 307.2 | 383.4 | 37.6 | 121.3 | 24
27914 - ALBURA PPTO C | 554969 | 28 | No especificado | Concreto | Pilote # 68 - Torre 4 | 2026-03-16 | 2026-03-18 | 2026-03-30 | 2026-04-06 | 3-Columnar | 14 | 102 |  | 31 | 8171.282 | 297.8 | 371.2 | 36.4 | 117.4 | 24
27914 - ALBURA PPTO C | 554969 | 28 | No especificado | Concreto | Pilote # 68 - Torre 4 | 2026-03-16 | 2026-03-18 | 2026-03-30 | 2026-04-06 | 3-Columnar | 14 | 102 |  | 31 | 8171.282 | 299.5 | 374.2 | 36.7 | 118.4 | 24
27914 - ALBURA PPTO C | 554969 | 28 | No especificado | Concreto | Pilote # 68 - Torre 4 | 2026-03-16 | 2026-03-18 | 2026-03-23 | 2026-03-26 | 4-Transversal | 7 | 102 |  | 31 | 8171.282 | 267.2 | 333.4 | 32.7 | 105.5 | 15
27914 - ALBURA PPTO C | 554969 | 28 | No especificado | Concreto | Pilote # 68 - Torre 4 | 2026-03-16 | 2026-03-18 | 2026-03-23 | 2026-03-26 | 4-Transversal | 7 | 102 |  | 31 | 8171.282 | 266 | 332.4 | 32.6 | 105.2 | 15
27914 - ALBURA PPTO C | 554969 | 28 | No especificado | Concreto | Pilote # 68 - Torre 4 | 2026-03-16 | 2026-03-18 | 2026-03-23 | 2026-03-26 | 4-Transversal | 7 | 102 |  | 31 | 8171.282 | 260.4 | 325.3 | 31.9 | 102.9 | 15
27914 - ALBURA PPTO C | 554969 | 27 | No especificado | Concreto | Pilote # 19 - Torre 4 | 2026-03-14 | 2026-03-18 | 2026-03-28 | 2026-03-30 | 3-Columnar | 14 | 102 |  | 31 | 8171.282 | 352 | 439.5 | 43.1 | 139 | 20
27914 - ALBURA PPTO C | 554969 | 27 | No especificado | Concreto | Pilote # 19 - Torre 4 | 2026-03-14 | 2026-03-18 | 2026-03-28 | 2026-03-30 | 3-Columnar | 14 | 102 |  | 31 | 8171.282 | 345.5 | 431.3 | 42.3 | 136.5 | 20
27914 - ALBURA PPTO C | 554969 | 27 | No especificado | Concreto | Pilote # 19 - Torre 4 | 2026-03-14 | 2026-03-18 | 2026-03-28 | 2026-03-30 | 3-Columnar | 14 | 102 |  | 31 | 8171.282 | 344.6 | 430.3 | 42.2 | 136.1 | 20
27914 - ALBURA PPTO C | 554969 | 27 | No especificado | Concreto | Pilote # 19 - Torre 4 | 2026-03-14 | 2026-03-18 | 2026-03-21 | 2026-03-26 | 3-Columnar | 7 | 102 |  | 31 | 8171.282 | 312.4 | 389.5 | 38.2 | 123.2 | 14
27914 - ALBURA PPTO C | 554969 | 27 | No especificado | Concreto | Pilote # 19 - Torre 4 | 2026-03-14 | 2026-03-18 | 2026-03-21 | 2026-03-26 | 3-Columnar | 7 | 102 |  | 31 | 8171.282 | 306.3 | 382.4 | 37.5 | 121 | 14
27914 - ALBURA PPTO C | 554969 | 27 | No especificado | Concreto | Pilote # 19 - Torre 4 | 2026-03-14 | 2026-03-18 | 2026-03-21 | 2026-03-26 | 3-Columnar | 7 | 102 |  | 31 | 8171.282 | 301.3 | 376.3 | 36.9 | 119 | 14
27914 - ALBURA PPTO C | 554969 | 26 | No especificado | Concreto | Pilote # 40- Torre 4 | 2026-03-13 | 2026-03-18 | 2026-03-27 | 2026-03-30 | 3-Columnar | 14 | 102 |  | 31 | 8171.282 | 300.8 | 375.3 | 36.8 | 118.7 | 19
27914 - ALBURA PPTO C | 554969 | 26 | No especificado | Concreto | Pilote # 40- Torre 4 | 2026-03-13 | 2026-03-18 | 2026-03-27 | 2026-03-30 | 3-Columnar | 14 | 102 |  | 31 | 8171.282 | 293.7 | 366.1 | 35.9 | 115.8 | 19
27914 - ALBURA PPTO C | 554969 | 26 | No especificado | Concreto | Pilote # 40- Torre 4 | 2026-03-13 | 2026-03-18 | 2026-03-27 | 2026-03-30 | 3-Columnar | 14 | 102 |  | 31 | 8171.282 | 287.7 | 358.9 | 35.2 | 113.5 | 19
27914 - ALBURA PPTO C | 554969 | 26 | No especificado | Concreto | Pilote # 40- Torre 4 | 2026-03-13 | 2026-03-18 | 2026-03-20 | 2026-03-26 | 3-Columnar | 7 | 102 |  | 31 | 8171.282 | 263 | 328.3 | 32.2 | 103.9 | 14
27914 - ALBURA PPTO C | 554969 | 26 | No especificado | Concreto | Pilote # 40- Torre 4 | 2026-03-13 | 2026-03-18 | 2026-03-20 | 2026-03-26 | 3-Columnar | 7 | 102 |  | 31 | 8171.282 | 260.2 | 324.3 | 31.8 | 102.6 | 14
27914 - ALBURA PPTO C | 554969 | 26 | No especificado | Concreto | Pilote # 40- Torre 4 | 2026-03-13 | 2026-03-18 | 2026-03-20 | 2026-03-26 | 3-Columnar | 7 | 102 |  | 31 | 8171.282 | 257.1 | 321.2 | 31.5 | 101.6 | 14
27914 - ALBURA PPTO C | 554969 | 25 | No especificado | Concreto | Pilote # 65 - Torre 4 | 2026-03-13 | 2026-03-18 | 2026-03-27 | 2026-03-30 | 3-Columnar | 14 | 102 |  | 31 | 8171.282 | 316 | 394.6 | 38.7 | 124.8 | 19
27914 - ALBURA PPTO C | 554969 | 25 | No especificado | Concreto | Pilote # 65 - Torre 4 | 2026-03-13 | 2026-03-18 | 2026-03-27 | 2026-03-30 | 3-Columnar | 14 | 102 |  | 31 | 8171.282 | 310 | 386.5 | 37.9 | 122.3 | 19
27914 - ALBURA PPTO C | 554969 | 25 | No especificado | Concreto | Pilote # 65 - Torre 4 | 2026-03-13 | 2026-03-18 | 2026-03-27 | 2026-03-30 | 3-Columnar | 14 | 102 |  | 31 | 8171.282 | 304.2 | 379.3 | 37.2 | 120 | 19
27914 - ALBURA PPTO C | 554969 | 25 | No especificado | Concreto | Pilote # 65 - Torre 4 | 2026-03-13 | 2026-03-18 | 2026-03-20 | 2026-03-26 | 3-Columnar | 7 | 102 |  | 31 | 8171.282 | 283.3 | 353.8 | 34.7 | 111.9 | 14
27914 - ALBURA PPTO C | 554969 | 25 | No especificado | Concreto | Pilote # 65 - Torre 4 | 2026-03-13 | 2026-03-18 | 2026-03-20 | 2026-03-26 | 3-Columnar | 7 | 102 |  | 31 | 8171.282 | 281.7 | 351.8 | 34.5 | 111.3 | 14
27914 - ALBURA PPTO C | 554969 | 25 | No especificado | Concreto | Pilote # 65 - Torre 4 | 2026-03-13 | 2026-03-18 | 2026-03-20 | 2026-03-26 | 3-Columnar | 7 | 102 |  | 31 | 8171.282 | 279.5 | 348.7 | 34.2 | 110.3 | 14
27914 - ALBURA PPTO C | 554970 | 27 | No especificado | Concreto | Pilote #19 Torre 4 | 2026-03-14 | 2026-03-19 | 2026-04-11 | 2026-04-13 | 2-Cónica y dividida | 28 | 101 |  | 31 | 8011.847 | 391.5 | 498.6 | 48.9 | 157.7 | 32
27914 - ALBURA PPTO C | 554970 | 27 | No especificado | Concreto | Pilote #19 Torre 4 | 2026-03-14 | 2026-03-19 | 2026-04-11 | 2026-04-13 | 2-Cónica y dividida | 28 | 100 |  | 31 | 7853.982 | 389.2 | 505.8 | 49.6 | 160 | 32
27914 - ALBURA PPTO C | 554970 | 27 | No especificado | Concreto | Pilote #19 Torre 4 | 2026-03-14 | 2026-03-19 | 2026-04-11 | 2026-04-13 | 2-Cónica y dividida | 28 | 101 |  | 31 | 8011.847 | 387.2 | 492.5 | 48.3 | 155.8 | 32
27914 - ALBURA PPTO C | 554970 | 26 | No especificado | Concreto | Pilote #40 Torre 4 | 2026-03-13 | 2026-03-19 | 2026-04-10 | 2026-04-10 | 2-Cónica y dividida | 28 | 100 |  | 31 | 7853.982 | 314.7 | 408.9 | 40.1 | 129.4 | 31
27914 - ALBURA PPTO C | 554970 | 26 | No especificado | Concreto | Pilote #40 Torre 4 | 2026-03-13 | 2026-03-19 | 2026-04-10 | 2026-04-10 | 2-Cónica y dividida | 28 | 101 |  | 31 | 8011.847 | 312.8 | 397.7 | 39 | 125.8 | 31
27914 - ALBURA PPTO C | 554970 | 26 | No especificado | Concreto | Pilote #40 Torre 4 | 2026-03-13 | 2026-03-19 | 2026-04-10 | 2026-04-10 | 2-Cónica y dividida | 28 | 100 |  | 31 | 7853.982 | 310.9 | 403.8 | 39.6 | 127.7 | 31
27914 - ALBURA PPTO C | 554970 | 25 | No especificado | Concreto | Pilote #65 Torre 4 | 2026-03-13 | 2026-03-19 | 2026-04-10 | 2026-04-10 | 2-Cónica y dividida | 28 | 101 |  | 31 | 8011.847 | 358.2 | 455.8 | 44.7 | 144.2 | 31
27914 - ALBURA PPTO C | 554970 | 25 | No especificado | Concreto | Pilote #65 Torre 4 | 2026-03-13 | 2026-03-19 | 2026-04-10 | 2026-04-10 | 2-Cónica y dividida | 28 | 100 |  | 31 | 7853.982 | 356.9 | 463 | 45.4 | 146.5 | 31
27914 - ALBURA PPTO C | 554970 | 25 | No especificado | Concreto | Pilote #65 Torre 4 | 2026-03-13 | 2026-03-19 | 2026-04-10 | 2026-04-10 | 2-Cónica y dividida | 28 | 101 |  | 31 | 8011.847 | 354.9 | 451.7 | 44.3 | 142.9 | 31
27914 - ALBURA PPTO C | 554970 | 24 | No especificado | Concreto | Pilote #22 Torre 4 | 2026-03-12 | 2026-03-19 | 2026-04-09 | 2026-04-10 | 2-Cónica y dividida | 28 | 100 |  | 31 | 7853.982 | 333.8 | 433.4 | 42.5 | 137.1 | 31
27914 - ALBURA PPTO C | 554970 | 24 | No especificado | Concreto | Pilote #22 Torre 4 | 2026-03-12 | 2026-03-19 | 2026-04-09 | 2026-04-10 | 2-Cónica y dividida | 28 | 101 |  | 31 | 8011.847 | 331.7 | 422.2 | 41.4 | 133.5 | 31
27914 - ALBURA PPTO C | 554970 | 24 | No especificado | Concreto | Pilote #22 Torre 4 | 2026-03-12 | 2026-03-19 | 2026-04-09 | 2026-04-10 | 2-Cónica y dividida | 28 | 100 |  | 31 | 7853.982 | 329.6 | 428.3 | 42 | 135.5 | 31
27914 - ALBURA PPTO C | 554970 | 23 | No especificado | Concreto | Pilote #41 Torre 4 | 2026-03-12 | 2026-03-19 | 2026-04-09 | 2026-04-10 | 2-Cónica y dividida | 28 | 101 |  | 31 | 8011.847 | 391.7 | 498.6 | 48.9 | 157.7 | 31
27914 - ALBURA PPTO C | 554970 | 23 | No especificado | Concreto | Pilote #41 Torre 4 | 2026-03-12 | 2026-03-19 | 2026-04-09 | 2026-04-10 | 2-Cónica y dividida | 28 | 100 |  | 31 | 7853.982 | 389.6 | 505.8 | 49.6 | 160 | 31
27914 - ALBURA PPTO C | 554970 | 23 | No especificado | Concreto | Pilote #41 Torre 4 | 2026-03-12 | 2026-03-19 | 2026-04-09 | 2026-04-10 | 2-Cónica y dividida | 28 | 101 |  | 31 | 8011.847 | 387.9 | 493.5 | 48.4 | 156.1 | 31
27914 - ALBURA PPTO C | 554970 | 22 | No especificado | Concreto | Pilote #66 Torre 4 | 2026-03-11 | 2026-03-19 | 2026-04-08 | 2026-04-08 | 2-Cónica y dividida | 28 | 100 |  | 31 | 7853.982 | 360.7 | 468.1 | 45.9 | 148.1 | 27
27914 - ALBURA PPTO C | 554970 | 22 | No especificado | Concreto | Pilote #66 Torre 4 | 2026-03-11 | 2026-03-19 | 2026-04-08 | 2026-04-08 | 2-Cónica y dividida | 28 | 101 |  | 31 | 8011.847 | 363.5 | 463 | 45.4 | 146.5 | 27
27914 - ALBURA PPTO C | 554970 | 22 | No especificado | Concreto | Pilote #66 Torre 4 | 2026-03-11 | 2026-03-19 | 2026-04-08 | 2026-04-08 | 2-Cónica y dividida | 28 | 100 |  | 31 | 7853.982 | 359.6 | 467 | 45.8 | 147.7 | 27
27914 - ALBURA PPTO C | 554970 | 21 | No especificado | Concreto | Pilote #8 Torre 4 | 2026-03-11 | 2026-03-19 | 2026-04-08 | 2026-04-08 | 2-Cónica y dividida | 28 | 101 |  | 31 | 8011.847 | 370.3 | 471.1 | 46.2 | 149 | 27
27914 - ALBURA PPTO C | 554970 | 21 | No especificado | Concreto | Pilote #8 Torre 4 | 2026-03-11 | 2026-03-19 | 2026-04-08 | 2026-04-08 | 2-Cónica y dividida | 28 | 100 |  | 31 | 7853.982 | 377.8 | 490.5 | 48.1 | 155.2 | 27
27914 - ALBURA PPTO C | 554970 | 21 | No especificado | Concreto | Pilote #8 Torre 4 | 2026-03-11 | 2026-03-19 | 2026-04-08 | 2026-04-08 | 2-Cónica y dividida | 28 | 101 |  | 31 | 8011.847 | 375.9 | 478.2 | 46.9 | 151.3 | 27
27914 - ALBURA PPTO C | 554965 | 13 | No especificado | Concreto | Pilote # 53 torre 4 | 2026-03-03 | 2026-03-05 | 2026-03-31 | 2026-03-31 | 2-Cónica y dividida | 28 | 100 |  | 31 | 7853.982 | 285.4 | 370.2 | 36.3 | 117.1 | 21
27914 - ALBURA PPTO C | 554965 | 13 | No especificado | Concreto | Pilote # 53 torre 4 | 2026-03-03 | 2026-03-05 | 2026-03-31 | 2026-03-31 | 2-Cónica y dividida | 28 | 101 |  | 31 | 8011.847 | 283.6 | 361 | 35.4 | 114.2 | 21
27914 - ALBURA PPTO C | 554965 | 13 | No especificado | Concreto | Pilote # 53 torre 4 | 2026-03-03 | 2026-03-05 | 2026-03-31 | 2026-03-31 | 2-Cónica y dividida | 28 | 100 |  | 31 | 7853.982 | 281.9 | 366.1 | 35.9 | 115.8 | 21
27914 - ALBURA PPTO C | 554965 | 12 | No especificado | Concreto | Pilote # 16 torre 4 | 2026-03-02 | 2026-03-05 | 2026-03-30 | 2026-03-31 | 2-Cónica y dividida | 28 | 101 |  | 31 | 8011.847 | 302.3 | 384.4 | 37.7 | 121.6 | 21
27914 - ALBURA PPTO C | 554965 | 12 | No especificado | Concreto | Pilote # 16 torre 4 | 2026-03-02 | 2026-03-05 | 2026-03-30 | 2026-03-31 | 2-Cónica y dividida | 28 | 100 |  | 31 | 7853.982 | 301.4 | 391.6 | 38.4 | 123.9 | 21
27914 - ALBURA PPTO C | 554965 | 12 | No especificado | Concreto | Pilote # 16 torre 4 | 2026-03-02 | 2026-03-05 | 2026-03-30 | 2026-03-31 | 2-Cónica y dividida | 28 | 101 |  | 31 | 8011.847 | 298.4 | 379.3 | 37.2 | 120 | 21
27914 - ALBURA PPTO C | 554965 | 11 | No especificado | Concreto | Pilote # 38 torre 4 | 2026-02-28 | 2026-03-05 | 2026-03-28 | 2026-03-30 | 2-Cónica y dividida | 28 | 100 |  | 31 | 7853.982 | 286.1 | 371.2 | 36.4 | 117.4 | 17
27914 - ALBURA PPTO C | 554965 | 11 | No especificado | Concreto | Pilote # 38 torre 4 | 2026-02-28 | 2026-03-05 | 2026-03-28 | 2026-03-30 | 2-Cónica y dividida | 28 | 101 |  | 31 | 8011.847 | 284.9 | 363 | 35.6 | 114.8 | 17
27914 - ALBURA PPTO C | 554965 | 11 | No especificado | Concreto | Pilote # 38 torre 4 | 2026-02-28 | 2026-03-05 | 2026-03-28 | 2026-03-30 | 2-Cónica y dividida | 28 | 100 |  | 31 | 7853.982 | 282.6 | 367.1 | 36 | 116.1 | 17
27914 - ALBURA PPTO C | 554965 | 10 | No especificado | Concreto | Pilote # 62 torre 4 | 2026-02-27 | 2026-03-05 | 2026-03-27 | 2026-03-30 | 2-Cónica y dividida | 28 | 101 |  | 31 | 8011.847 | 283.9 | 361 | 35.4 | 114.2 | 17
27914 - ALBURA PPTO C | 554965 | 10 | No especificado | Concreto | Pilote # 62 torre 4 | 2026-02-27 | 2026-03-05 | 2026-03-27 | 2026-03-30 | 2-Cónica y dividida | 28 | 100 |  | 31 | 7853.982 | 281.9 | 366.1 | 35.9 | 115.8 | 17
27914 - ALBURA PPTO C | 554965 | 10 | No especificado | Concreto | Pilote # 62 torre 4 | 2026-02-27 | 2026-03-05 | 2026-03-27 | 2026-03-30 | 2-Cónica y dividida | 28 | 101 |  | 31 | 8011.847 | 279.5 | 355.9 | 34.9 | 112.6 | 17
27914 - ALBURA PPTO C | 554965 | 9 | No especificado | Concreto | Pilote # 5 torre 4 | 2026-02-27 | 2026-03-05 | 2026-03-27 | 2026-03-30 | 2-Cónica y dividida | 28 | 100 |  | 31 | 7853.982 | 338.1 | 438.5 | 43 | 138.7 | 17
27914 - ALBURA PPTO C | 554965 | 9 | No especificado | Concreto | Pilote # 5 torre 4 | 2026-02-27 | 2026-03-05 | 2026-03-27 | 2026-03-30 | 2-Cónica y dividida | 28 | 101 |  | 31 | 8011.847 | 336.2 | 428.3 | 42 | 135.5 | 17
27914 - ALBURA PPTO C | 554965 | 9 | No especificado | Concreto | Pilote # 5 torre 4 | 2026-02-27 | 2026-03-05 | 2026-03-27 | 2026-03-30 | 2-Cónica y dividida | 28 | 100 |  | 31 | 7853.982 | 334.9 | 434.4 | 42.6 | 137.4 | 17
27914 - ALBURA PPTO C | 554965 | 8 | No especificado | Concreto | Pilote # 25 torre 4 | 2026-02-26 | 2026-03-05 | 2026-03-26 | 2026-03-26 | 2-Cónica y dividida | 28 | 101 |  | 31 | 8011.847 | 281.4 | 357.9 | 35.1 | 113.2 | 13
27914 - ALBURA PPTO C | 554965 | 8 | No especificado | Concreto | Pilote # 25 torre 4 | 2026-02-26 | 2026-03-05 | 2026-03-26 | 2026-03-26 | 2-Cónica y dividida | 28 | 100 |  | 31 | 7853.982 | 279.5 | 363 | 35.6 | 114.8 | 13
27914 - ALBURA PPTO C | 554965 | 8 | No especificado | Concreto | Pilote # 25 torre 4 | 2026-02-26 | 2026-03-05 | 2026-03-26 | 2026-03-26 | 2-Cónica y dividida | 28 | 101 |  | 31 | 8011.847 | 277.5 | 352.8 | 34.6 | 111.6 | 13
27914 - ALBURA PPTO C | 554965 | 7 | No especificado | Concreto | Pilote # 49 torre 4 | 2026-02-26 | 2026-03-05 | 2026-03-26 | 2026-03-26 | 2-Cónica y dividida | 28 | 100 |  | 31 | 7853.982 | 298.4 | 387.5 | 38 | 122.6 | 13
27914 - ALBURA PPTO C | 554965 | 7 | No especificado | Concreto | Pilote # 49 torre 4 | 2026-02-26 | 2026-03-05 | 2026-03-26 | 2026-03-26 | 2-Cónica y dividida | 28 | 101 |  | 31 | 8011.847 | 296.3 | 377.3 | 37 | 119.4 | 13
27914 - ALBURA PPTO C | 554965 | 7 | No especificado | Concreto | Pilote # 49 torre 4 | 2026-02-26 | 2026-03-05 | 2026-03-26 | 2026-03-26 | 2-Cónica y dividida | 28 | 100 |  | 31 | 7853.982 | 294.2 | 382.4 | 37.5 | 121 | 13
27914 - ALBURA PPTO C | 554965 | 6 | No especificado | Concreto | Pilote # 9 torre 4 | 2026-02-25 | 2026-03-05 | 2026-03-25 | 2026-03-26 | 2-Cónica y dividida | 28 | 101 |  | 31 | 8011.847 | 329.7 | 420.1 | 41.2 | 132.9 | 13
27914 - ALBURA PPTO C | 554965 | 6 | No especificado | Concreto | Pilote # 9 torre 4 | 2026-02-25 | 2026-03-05 | 2026-03-25 | 2026-03-26 | 2-Cónica y dividida | 28 | 100 |  | 31 | 7853.982 | 325.9 | 423.2 | 41.5 | 133.9 | 13
27914 - ALBURA PPTO C | 554965 | 6 | No especificado | Concreto | Pilote # 9 torre 4 | 2026-02-25 | 2026-03-05 | 2026-03-25 | 2026-03-26 | 2-Cónica y dividida | 28 | 101 |  | 31 | 8011.847 | 326.3 | 415 | 40.7 | 131.3 | 13
27914 - ALBURA PPTO C | 554965 | 5 | No especificado | Concreto | Pilote # 35 torre 4 | 2026-02-25 | 2026-03-05 | 2026-03-25 | 2026-03-26 | 2-Cónica y dividida | 28 | 100 |  | 31 | 7853.982 | 319.6 | 415 | 40.7 | 131.3 | 13
27914 - ALBURA PPTO C | 554965 | 5 | No especificado | Concreto | Pilote # 35 torre 4 | 2026-02-25 | 2026-03-05 | 2026-03-25 | 2026-03-26 | 2-Cónica y dividida | 28 | 101 |  | 31 | 8011.847 | 317.8 | 404.8 | 39.7 | 128.1 | 13
27914 - ALBURA PPTO C | 554965 | 5 | No especificado | Concreto | Pilote # 35 torre 4 | 2026-02-25 | 2026-03-05 | 2026-03-25 | 2026-03-26 | 2-Cónica y dividida | 28 | 100 |  | 31 | 7853.982 | 314.2 | 407.9 | 40 | 129 | 13
27914 - ALBURA PPTO C | 554968 | 24 | No especificado | Concreto | Pilote # 22 - Torre 4 | 2026-03-12 | 2026-03-16 | 2026-03-26 | 2026-03-30 | 3-Columnar | 14 | 102 |  | 31 | 8171.282 | 276.8 | 345.7 | 33.9 | 109.4 | 18
27914 - ALBURA PPTO C | 554968 | 24 | No especificado | Concreto | Pilote # 22 - Torre 4 | 2026-03-12 | 2026-03-16 | 2026-03-26 | 2026-03-30 | 3-Columnar | 14 | 102 |  | 31 | 8171.282 | 270.1 | 337.5 | 33.1 | 106.8 | 18
27914 - ALBURA PPTO C | 554968 | 24 | No especificado | Concreto | Pilote # 22 - Torre 4 | 2026-03-12 | 2026-03-16 | 2026-03-26 | 2026-03-30 | 3-Columnar | 14 | 102 |  | 31 | 8171.282 | 261.7 | 326.3 | 32 | 103.2 | 18
27914 - ALBURA PPTO C | 554968 | 24 | No especificado | Concreto | Pilote # 22 - Torre 4 | 2026-03-12 | 2026-03-16 | 2026-03-19 | 2026-03-24 | 4-Transversal | 7 | 102 |  | 31 | 8171.282 | 250.3 | 312 | 30.6 | 98.7 | 11
27914 - ALBURA PPTO C | 554968 | 24 | No especificado | Concreto | Pilote # 22 - Torre 4 | 2026-03-12 | 2026-03-16 | 2026-03-19 | 2026-03-24 | 4-Transversal | 7 | 102 |  | 31 | 8171.282 | 246.9 | 308 | 30.2 | 97.4 | 11
27914 - ALBURA PPTO C | 554968 | 24 | No especificado | Concreto | Pilote # 22 - Torre 4 | 2026-03-12 | 2026-03-16 | 2026-03-19 | 2026-03-24 | 4-Transversal | 7 | 102 |  | 31 | 8171.282 | 240.6 | 299.8 | 29.4 | 94.8 | 11
27914 - ALBURA PPTO C | 554968 | 23 | No especificado | Concreto | Pilote # 41 - Torre 4 | 2026-03-12 | 2026-03-16 | 2026-03-26 | 2026-03-30 | 3-Columnar | 14 | 102 |  | 31 | 8171.282 | 339.8 | 424.2 | 41.6 | 134.2 | 18
27914 - ALBURA PPTO C | 554968 | 23 | No especificado | Concreto | Pilote # 41 - Torre 4 | 2026-03-12 | 2026-03-16 | 2026-03-26 | 2026-03-30 | 3-Columnar | 14 | 102 |  | 31 | 8171.282 | 335.5 | 419.1 | 41.1 | 132.6 | 18
27914 - ALBURA PPTO C | 554968 | 23 | No especificado | Concreto | Pilote # 41 - Torre 4 | 2026-03-12 | 2026-03-16 | 2026-03-26 | 2026-03-30 | 3-Columnar | 14 | 102 |  | 31 | 8171.282 | 329.3 | 410.9 | 40.3 | 130 | 18
27914 - ALBURA PPTO C | 554968 | 23 | No especificado | Concreto | Pilote # 41 - Torre 4 | 2026-03-12 | 2026-03-16 | 2026-03-19 | 2026-03-24 | 3-Columnar | 7 | 102 |  | 31 | 8171.282 | 305.2 | 381.4 | 37.4 | 120.6 | 11
27914 - ALBURA PPTO C | 554968 | 23 | No especificado | Concreto | Pilote # 41 - Torre 4 | 2026-03-12 | 2026-03-16 | 2026-03-19 | 2026-03-24 | 3-Columnar | 7 | 102 |  | 31 | 8171.282 | 300.3 | 375.3 | 36.8 | 118.7 | 11
27914 - ALBURA PPTO C | 554968 | 23 | No especificado | Concreto | Pilote # 41 - Torre 4 | 2026-03-12 | 2026-03-16 | 2026-03-19 | 2026-03-24 | 3-Columnar | 7 | 102 |  | 31 | 8171.282 | 293.5 | 366.1 | 35.9 | 115.8 | 11
27914 - ALBURA PPTO C | 554968 | 22 | No especificado | Concreto | Pilote # 66 - Torre 4 | 2026-03-11 | 2026-03-16 | 2026-03-25 | 2026-03-26 | 3-Columnar | 14 | 102 |  | 31 | 8171.282 | 292.2 | 365.1 | 35.8 | 115.5 | 16
27914 - ALBURA PPTO C | 554968 | 22 | No especificado | Concreto | Pilote # 66 - Torre 4 | 2026-03-11 | 2026-03-16 | 2026-03-25 | 2026-03-26 | 3-Columnar | 14 | 102 |  | 31 | 8171.282 | 286.5 | 357.9 | 35.1 | 113.2 | 16
27914 - ALBURA PPTO C | 554968 | 22 | No especificado | Concreto | Pilote # 66 - Torre 4 | 2026-03-11 | 2026-03-16 | 2026-03-25 | 2026-03-26 | 3-Columnar | 14 | 102 |  | 31 | 8171.282 | 282.3 | 351.8 | 34.5 | 111.3 | 16
27914 - ALBURA PPTO C | 554968 | 22 | No especificado | Concreto | Pilote # 66 - Torre 4 | 2026-03-11 | 2026-03-16 | 2026-03-18 | 2026-03-20 | 3-Columnar | 7 | 102 |  | 31 | 8171.282 | 267.8 | 334.5 | 32.8 | 105.8 | 10
27914 - ALBURA PPTO C | 554968 | 22 | No especificado | Concreto | Pilote # 66 - Torre 4 | 2026-03-11 | 2026-03-16 | 2026-03-18 | 2026-03-20 | 3-Columnar | 7 | 102 |  | 31 | 8171.282 | 263.4 | 328.3 | 32.2 | 103.9 | 10
27914 - ALBURA PPTO C | 554968 | 22 | No especificado | Concreto | Pilote # 66 - Torre 4 | 2026-03-11 | 2026-03-16 | 2026-03-18 | 2026-03-20 | 3-Columnar | 7 | 102 |  | 31 | 8171.282 | 258.6 | 322.2 | 31.6 | 101.9 | 10
27914 - ALBURA PPTO C | 554968 | 21 | No especificado | Concreto | Pilote # 8 - Torre 4 | 2026-03-11 | 2026-03-16 | 2026-03-25 | 2026-03-26 | 3-Columnar | 14 | 102 |  | 31 | 8171.282 | 329.5 | 410.9 | 40.3 | 130 | 16
27914 - ALBURA PPTO C | 554968 | 21 | No especificado | Concreto | Pilote # 8 - Torre 4 | 2026-03-11 | 2026-03-16 | 2026-03-25 | 2026-03-26 | 3-Columnar | 14 | 102 |  | 31 | 8171.282 | 321.2 | 400.7 | 39.3 | 126.8 | 16
27914 - ALBURA PPTO C | 554968 | 21 | No especificado | Concreto | Pilote # 8 - Torre 4 | 2026-03-11 | 2026-03-16 | 2026-03-25 | 2026-03-26 | 3-Columnar | 14 | 102 |  | 31 | 8171.282 | 322.8 | 402.8 | 39.5 | 127.4 | 16
27914 - ALBURA PPTO C | 554968 | 21 | No especificado | Concreto | Pilote # 8 - Torre 4 | 2026-03-11 | 2026-03-16 | 2026-03-18 | 2026-03-20 | 3-Columnar | 7 | 102 |  | 31 | 8171.282 | 283.1 | 352.8 | 34.6 | 111.6 | 10
27914 - ALBURA PPTO C | 554968 | 21 | No especificado | Concreto | Pilote # 8 - Torre 4 | 2026-03-11 | 2026-03-16 | 2026-03-18 | 2026-03-20 | 3-Columnar | 7 | 102 |  | 31 | 8171.282 | 278.6 | 347.7 | 34.1 | 110 | 10
27914 - ALBURA PPTO C | 554968 | 21 | No especificado | Concreto | Pilote # 8 - Torre 4 | 2026-03-11 | 2026-03-16 | 2026-03-18 | 2026-03-20 | 3-Columnar | 7 | 102 |  | 31 | 8171.282 | 275.4 | 343.6 | 33.7 | 108.7 | 10
27914 - ALBURA PPTO C | 554968 | 20 | No especificado | Concreto | Pilote # 36 - Torre 4 | 2026-03-10 | 2026-03-16 | 2026-03-24 | 2026-03-26 | 3-Columnar | 14 | 102 |  | 31 | 8171.282 | 293.8 | 367.1 | 36 | 116.1 | 15
27914 - ALBURA PPTO C | 554968 | 20 | No especificado | Concreto | Pilote # 36 - Torre 4 | 2026-03-10 | 2026-03-16 | 2026-03-24 | 2026-03-26 | 3-Columnar | 14 | 102 |  | 31 | 8171.282 | 289.2 | 361 | 35.4 | 114.2 | 15
27914 - ALBURA PPTO C | 554968 | 20 | No especificado | Concreto | Pilote # 36 - Torre 4 | 2026-03-10 | 2026-03-16 | 2026-03-24 | 2026-03-26 | 3-Columnar | 14 | 102 |  | 31 | 8171.282 | 286.1 | 356.9 | 35 | 112.9 | 15
27914 - ALBURA PPTO C | 554968 | 20 | No especificado | Concreto | Pilote # 36 - Torre 4 | 2026-03-10 | 2026-03-16 | 2026-03-17 | 2026-03-20 | 3-Columnar | 7 | 102 |  | 31 | 8171.282 | 252.6 | 315.1 | 30.9 | 99.7 | 9
27914 - ALBURA PPTO C | 554968 | 20 | No especificado | Concreto | Pilote # 36 - Torre 4 | 2026-03-10 | 2026-03-16 | 2026-03-17 | 2026-03-20 | 3-Columnar | 7 | 102 |  | 31 | 8171.282 | 248.3 | 310 | 30.4 | 98.1 | 9
27914 - ALBURA PPTO C | 554968 | 20 | No especificado | Concreto | Pilote # 36 - Torre 4 | 2026-03-10 | 2026-03-16 | 2026-03-17 | 2026-03-20 | 3-Columnar | 7 | 102 |  | 31 | 8171.282 | 244.8 | 305.9 | 30 | 96.8 | 9
27914 - ALBURA PPTO C | 554968 | 19 | No especificado | Concreto | Pilote # 59 - Torre 4 | 2026-03-09 | 2026-03-16 | 2026-03-23 | 2026-03-26 | 3-Columnar | 14 | 102 |  | 31 | 8171.282 | 287 | 357.9 | 35.1 | 113.2 | 15
27914 - ALBURA PPTO C | 554968 | 19 | No especificado | Concreto | Pilote # 59 - Torre 4 | 2026-03-09 | 2026-03-16 | 2026-03-23 | 2026-03-26 | 3-Columnar | 14 | 102 |  | 31 | 8171.282 | 283 | 352.8 | 34.6 | 111.6 | 15
27914 - ALBURA PPTO C | 554968 | 19 | No especificado | Concreto | Pilote # 59 - Torre 4 | 2026-03-09 | 2026-03-16 | 2026-03-23 | 2026-03-26 | 3-Columnar | 14 | 102 |  | 31 | 8171.282 | 278.3 | 347.7 | 34.1 | 110 | 15
27914 - ALBURA PPTO C | 554968 | 19 | No especificado | Concreto | Pilote # 59 - Torre 4 | 2026-03-09 | 2026-03-16 | 2026-03-16 | 2026-03-20 | 3-Columnar | 7 | 102 |  | 31 | 8171.282 | 243.6 | 303.9 | 29.8 | 96.1 | 9
27914 - ALBURA PPTO C | 554968 | 19 | No especificado | Concreto | Pilote # 59 - Torre 4 | 2026-03-09 | 2026-03-16 | 2026-03-16 | 2026-03-20 | 3-Columnar | 7 | 102 |  | 31 | 8171.282 | 239 | 297.8 | 29.2 | 94.2 | 9
27914 - ALBURA PPTO C | 554968 | 19 | No especificado | Concreto | Pilote # 59 - Torre 4 | 2026-03-09 | 2026-03-16 | 2026-03-16 | 2026-03-20 | 3-Columnar | 7 | 102 |  | 31 | 8171.282 | 232.8 | 290.6 | 28.5 | 91.9 | 9
27914 - ALBURA PPTO C | 554967 | 20 | No especificado | Concreto | Pilote #36 torre 4 | 2026-03-10 | 2026-03-14 | 2026-04-07 | 2026-04-07 | 2-Cónica y dividida | 28 | 101 |  | 31 | 8011.847 | 319.7 | 406.9 | 39.9 | 128.7 | 25
27914 - ALBURA PPTO C | 554967 | 20 | No especificado | Concreto | Pilote #36 torre 4 | 2026-03-10 | 2026-03-14 | 2026-04-07 | 2026-04-07 | 2-Cónica y dividida | 28 | 100 |  | 31 | 7853.982 | 326.2 | 423.2 | 41.5 | 133.9 | 25
27914 - ALBURA PPTO C | 554967 | 20 | No especificado | Concreto | Pilote #36 torre 4 | 2026-03-10 | 2026-03-14 | 2026-04-07 | 2026-04-07 | 2-Cónica y dividida | 28 | 101 |  | 31 | 8011.847 | 324.9 | 414 | 40.6 | 131 | 25
27914 - ALBURA PPTO C | 554967 | 19 | No especificado | Concreto | Pilote #59 torre 4 | 2026-03-09 | 2026-03-14 | 2026-04-06 | 2026-04-07 | 2-Cónica y dividida | 28 | 100 |  | 31 | 7853.982 | 316.7 | 410.9 | 40.3 | 130 | 25
27914 - ALBURA PPTO C | 554967 | 19 | No especificado | Concreto | Pilote #59 torre 4 | 2026-03-09 | 2026-03-14 | 2026-04-06 | 2026-04-07 | 2-Cónica y dividida | 28 | 101 |  | 31 | 8011.847 | 314.8 | 400.7 | 39.3 | 126.8 | 25
27914 - ALBURA PPTO C | 554967 | 19 | No especificado | Concreto | Pilote #59 torre 4 | 2026-03-09 | 2026-03-14 | 2026-04-06 | 2026-04-07 | 2-Cónica y dividida | 28 | 100 |  | 31 | 7853.982 | 312.9 | 405.8 | 39.8 | 128.4 | 25
27914 - ALBURA PPTO C | 554967 | 18 | No especificado | Concreto | Pilote #3 torre 4 | 2026-03-05 | 2026-03-14 | 2026-04-02 | 2026-04-06 | 2-Cónica y dividida | 28 | 101 |  | 31 | 8011.847 | 289.5 | 368.1 | 36.1 | 116.5 | 23
27914 - ALBURA PPTO C | 554967 | 18 | No especificado | Concreto | Pilote #3 torre 4 | 2026-03-05 | 2026-03-14 | 2026-04-02 | 2026-04-06 | 2-Cónica y dividida | 28 | 100 |  | 31 | 7853.982 | 284.7 | 369.1 | 36.2 | 116.8 | 23
27914 - ALBURA PPTO C | 554967 | 18 | No especificado | Concreto | Pilote #3 torre 4 | 2026-03-05 | 2026-03-14 | 2026-04-02 | 2026-04-06 | 2-Cónica y dividida | 28 | 101 |  | 31 | 8011.847 | 282.9 | 360 | 35.3 | 113.9 | 23
27914 - ALBURA PPTO C | 554967 | 17 | No especificado | Concreto | Pilote #27 torre 4 | 2026-03-05 | 2026-03-14 | 2026-04-02 | 2026-04-06 | 2-Cónica y dividida | 28 | 100 |  | 31 | 7853.982 | 357.8 | 465 | 45.6 | 147.1 | 23
27914 - ALBURA PPTO C | 554967 | 17 | No especificado | Concreto | Pilote #27 torre 4 | 2026-03-05 | 2026-03-14 | 2026-04-02 | 2026-04-06 | 2-Cónica y dividida | 28 | 101 |  | 31 | 8011.847 | 355.9 | 452.8 | 44.4 | 143.2 | 23
27914 - ALBURA PPTO C | 554967 | 17 | No especificado | Concreto | Pilote #27 torre 4 | 2026-03-05 | 2026-03-14 | 2026-04-02 | 2026-04-06 | 2-Cónica y dividida | 28 | 100 |  | 31 | 7853.982 | 353.3 | 458.9 | 45 | 145.2 | 23
27914 - ALBURA PPTO C | 554967 | 16 | No especificado | Concreto | Pilote #51 torre 4 | 2026-03-04 | 2026-03-14 | 2026-04-01 | 2026-04-01 | 2-Cónica y dividida | 28 | 101 |  | 31 | 8011.847 | 317.6 | 403.8 | 39.6 | 127.7 | 22
27914 - ALBURA PPTO C | 554967 | 16 | No especificado | Concreto | Pilote #51 torre 4 | 2026-03-04 | 2026-03-14 | 2026-04-01 | 2026-04-01 | 2-Cónica y dividida | 28 | 100 |  | 31 | 7853.982 | 314.8 | 408.9 | 40.1 | 129.4 | 22
27914 - ALBURA PPTO C | 554967 | 16 | No especificado | Concreto | Pilote #51 torre 4 | 2026-03-04 | 2026-03-14 | 2026-04-01 | 2026-04-01 | 2-Cónica y dividida | 28 | 101 |  | 31 | 8011.847 | 313.9 | 399.7 | 39.2 | 126.5 | 22
27914 - ALBURA PPTO C | 554967 | 15 | No especificado | Concreto | Pilote #7 torre 4 | 2026-03-04 | 2026-03-14 | 2026-04-01 | 2026-04-01 | 2-Cónica y dividida | 28 | 100 |  | 31 | 7853.982 | 328.1 | 426.2 | 41.8 | 134.8 | 22
27914 - ALBURA PPTO C | 554967 | 15 | No especificado | Concreto | Pilote #7 torre 4 | 2026-03-04 | 2026-03-14 | 2026-04-01 | 2026-04-01 | 2-Cónica y dividida | 28 | 101 |  | 31 | 8011.847 | 326.8 | 416 | 40.8 | 131.6 | 22
27914 - ALBURA PPTO C | 554967 | 15 | No especificado | Concreto | Pilote #7 torre 4 | 2026-03-04 | 2026-03-14 | 2026-04-01 | 2026-04-01 | 2-Cónica y dividida | 28 | 100 |  | 31 | 7853.982 | 324.9 | 422.2 | 41.4 | 133.5 | 22
27914 - ALBURA PPTO C | 554967 | 14 | No especificado | Concreto | Pilote #30 torre 4 | 2026-03-03 | 2026-03-14 | 2026-03-31 | 2026-03-31 | 2-Cónica y dividida | 28 | 101 |  | 31 | 8011.847 | 290.5 | 370.2 | 36.3 | 117.1 | 21
27914 - ALBURA PPTO C | 554967 | 14 | No especificado | Concreto | Pilote #30 torre 4 | 2026-03-03 | 2026-03-14 | 2026-03-31 | 2026-03-31 | 2-Cónica y dividida | 28 | 100 |  | 31 | 7853.982 | 288.4 | 374.2 | 36.7 | 118.4 | 21
27914 - ALBURA PPTO C | 554967 | 14 | No especificado | Concreto | Pilote #30 torre 4 | 2026-03-03 | 2026-03-14 | 2026-03-31 | 2026-03-31 | 2-Cónica y dividida | 28 | 101 |  | 31 | 8011.847 | 296.9 | 378.3 | 37.1 | 119.7 | 21
27914 - ALBURA PPTO C | 554962 | 4 | No especificado | Concreto | Pilote #56 torre 4 | 2026-02-24 | 2026-02-26 | 2026-03-24 | 2026-03-26 | 2-Cónica y dividida | 28 | 100 |  | 31 | 7853.982 | 297 | 385.5 | 37.8 | 121.9 | 13
27914 - ALBURA PPTO C | 554962 | 4 | No especificado | Concreto | Pilote #56 torre 4 | 2026-02-24 | 2026-02-26 | 2026-03-24 | 2026-03-26 | 2-Cónica y dividida | 28 | 101 |  | 31 | 8011.847 | 294.2 | 374.2 | 36.7 | 118.4 | 13
27914 - ALBURA PPTO C | 554962 | 4 | No especificado | Concreto | Pilote #56 torre 4 | 2026-02-24 | 2026-02-26 | 2026-03-24 | 2026-03-26 | 2-Cónica y dividida | 28 | 100 |  | 31 | 7853.982 | 291.8 | 379.3 | 37.2 | 120 | 13
27914 - ALBURA PPTO C | 554962 | 3 | No especificado | Concreto | Pilote #13 torre 4 | 2026-02-23 | 2026-02-26 | 2026-03-23 | 2026-03-24 | 2-Cónica y dividida | 28 | 101 |  | 31 | 8011.847 | 325.7 | 415 | 40.7 | 131.3 | 12
27914 - ALBURA PPTO C | 554962 | 3 | No especificado | Concreto | Pilote #13 torre 4 | 2026-02-23 | 2026-02-26 | 2026-03-23 | 2026-03-24 | 2-Cónica y dividida | 28 | 100 |  | 31 | 7853.982 | 323.9 | 420.1 | 41.2 | 132.9 | 12
27914 - ALBURA PPTO C | 554962 | 3 | No especificado | Concreto | Pilote #13 torre 4 | 2026-02-23 | 2026-02-26 | 2026-03-23 | 2026-03-24 | 2-Cónica y dividida | 28 | 101 |  | 31 | 8011.847 | 322.2 | 409.9 | 40.2 | 129.7 | 12
27914 - ALBURA PPTO C | 554962 | 2 | No especificado | Concreto | Pilote #29 torre 4 | 2026-02-23 | 2026-02-26 | 2026-03-23 | 2026-03-24 | 2-Cónica y dividida | 28 | 100 |  | 31 | 7853.982 | 318.8 | 414 | 40.6 | 131 | 12
27914 - ALBURA PPTO C | 554962 | 2 | No especificado | Concreto | Pilote #29 torre 4 | 2026-02-23 | 2026-02-26 | 2026-03-23 | 2026-03-24 | 2-Cónica y dividida | 28 | 101 |  | 31 | 8011.847 | 316.2 | 402.8 | 39.5 | 127.4 | 12
27914 - ALBURA PPTO C | 554962 | 2 | No especificado | Concreto | Pilote #29 torre 4 | 2026-02-23 | 2026-02-26 | 2026-03-23 | 2026-03-24 | 2-Cónica y dividida | 28 | 100 |  | 31 | 7853.982 | 314.9 | 408.9 | 40.1 | 129.4 | 12
27914 - ALBURA PPTO C | 554962 | 1 | No especificado | Concreto | Pilote #48 torre 4 | 2026-02-21 | 2026-02-26 | 2026-03-21 | 2026-03-24 | 2-Cónica y dividida | 28 | 101 |  | 31 | 8011.847 | 293.4 | 373.2 | 36.6 | 118.1 | 12
27914 - ALBURA PPTO C | 554962 | 1 | No especificado | Concreto | Pilote #48 torre 4 | 2026-02-21 | 2026-02-26 | 2026-03-21 | 2026-03-24 | 2-Cónica y dividida | 28 | 100 |  | 31 | 7853.982 | 290.4 | 377.3 | 37 | 119.4 | 12
27914 - ALBURA PPTO C | 554962 | 1 | No especificado | Concreto | Pilote #48 torre 4 | 2026-02-21 | 2026-02-26 | 2026-03-21 | 2026-03-24 | 2-Cónica y dividida | 28 | 101 |  | 31 | 8011.847 | 288.9 | 368.1 | 36.1 | 116.5 | 12
27914 - ALBURA PPTO C | 554966 | 18 | No especificado | Concreto | Pilote # 3 - Torre 4 | 2026-03-05 | 2026-03-03 | 2026-03-19 | 2026-03-24 | 3-Columnar | 14 | 102 |  | 31 | 8171.282 | 246.9 | 308 | 30.2 | 97.4 | 11
27914 - ALBURA PPTO C | 554966 | 18 | No especificado | Concreto | Pilote # 3 - Torre 4 | 2026-03-05 | 2026-03-03 | 2026-03-19 | 2026-03-24 | 3-Columnar | 14 | 102 |  | 31 | 8171.282 | 238.1 | 296.7 | 29.1 | 93.9 | 11
27914 - ALBURA PPTO C | 554966 | 18 | No especificado | Concreto | Pilote # 3 - Torre 4 | 2026-03-05 | 2026-03-03 | 2026-03-19 | 2026-03-24 | 3-Columnar | 14 | 102 |  | 31 | 8171.282 | 235.1 | 293.7 | 28.8 | 92.9 | 11
27914 - ALBURA PPTO C | 554966 | 18 | No especificado | Concreto | Pilote # 3 - Torre 4 | 2026-03-05 | 2026-03-03 | 2026-03-12 | 2026-03-20 | 3-Columnar | 7 | 102 |  | 31 | 8171.282 | 201.6 | 251.9 | 24.7 | 79.7 | 7
27914 - ALBURA PPTO C | 554966 | 18 | No especificado | Concreto | Pilote # 3 - Torre 4 | 2026-03-05 | 2026-03-03 | 2026-03-12 | 2026-03-20 | 3-Columnar | 7 | 102 |  | 31 | 8171.282 | 198.5 | 247.8 | 24.3 | 78.4 | 7
27914 - ALBURA PPTO C | 554966 | 18 | No especificado | Concreto | Pilote # 3 - Torre 4 | 2026-03-05 | 2026-03-03 | 2026-03-12 | 2026-03-20 | 3-Columnar | 7 | 102 |  | 31 | 8171.282 | 193.6 | 241.7 | 23.7 | 76.5 | 7
27914 - ALBURA PPTO C | 554966 | 17 | No especificado | Concreto | Pilote # 27 - Torre 4 | 2026-03-05 | 2026-03-03 | 2026-03-19 | 2026-03-24 | 4-Transversal | 14 | 102 |  | 31 | 8171.282 | 301.2 | 376.3 | 36.9 | 119 | 11
27914 - ALBURA PPTO C | 554966 | 17 | No especificado | Concreto | Pilote # 27 - Torre 4 | 2026-03-05 | 2026-03-03 | 2026-03-19 | 2026-03-24 | 4-Transversal | 14 | 102 |  | 31 | 8171.282 | 292.6 | 365.1 | 35.8 | 115.5 | 11
27914 - ALBURA PPTO C | 554966 | 17 | No especificado | Concreto | Pilote # 27 - Torre 4 | 2026-03-05 | 2026-03-03 | 2026-03-19 | 2026-03-24 | 4-Transversal | 14 | 102 |  | 31 | 8171.282 | 289.8 | 362 | 35.5 | 114.5 | 11
27914 - ALBURA PPTO C | 554966 | 17 | No especificado | Concreto | Pilote # 27 - Torre 4 | 2026-03-05 | 2026-03-03 | 2026-03-12 | 2026-03-20 | 3-Columnar | 7 | 102 |  | 31 | 8171.282 | 251.3 | 314.1 | 30.8 | 99.4 | 7
27914 - ALBURA PPTO C | 554966 | 17 | No especificado | Concreto | Pilote # 27 - Torre 4 | 2026-03-05 | 2026-03-03 | 2026-03-12 | 2026-03-20 | 3-Columnar | 7 | 102 |  | 31 | 8171.282 | 245.2 | 305.9 | 30 | 96.8 | 7
27914 - ALBURA PPTO C | 554966 | 17 | No especificado | Concreto | Pilote # 27 - Torre 4 | 2026-03-05 | 2026-03-03 | 2026-03-12 | 2026-03-20 | 3-Columnar | 7 | 102 |  | 31 | 8171.282 | 247.1 | 308 | 30.2 | 97.4 | 7
27914 - ALBURA PPTO C | 554966 | 16 | No especificado | Concreto | Pilote # 51 - Torre 4 | 2026-03-04 | 2026-03-03 | 2026-03-18 | 2026-03-20 | 3-Columnar | 14 | 102 |  | 31 | 8171.282 | 261.3 | 326.3 | 32 | 103.2 | 10
27914 - ALBURA PPTO C | 554966 | 16 | No especificado | Concreto | Pilote # 51 - Torre 4 | 2026-03-04 | 2026-03-03 | 2026-03-18 | 2026-03-20 | 3-Columnar | 14 | 102 |  | 31 | 8171.282 | 253.2 | 316.1 | 31 | 100 | 10
27914 - ALBURA PPTO C | 554966 | 16 | No especificado | Concreto | Pilote # 51 - Torre 4 | 2026-03-04 | 2026-03-03 | 2026-03-18 | 2026-03-20 | 3-Columnar | 14 | 102 |  | 31 | 8171.282 | 256 | 319.2 | 31.3 | 101 | 10
27914 - ALBURA PPTO C | 554966 | 16 | No especificado | Concreto | Pilote # 51 - Torre 4 | 2026-03-04 | 2026-03-03 | 2026-03-11 | 2026-03-20 | 4-Transversal | 7 | 102 |  | 31 | 8171.282 | 227.3 | 283.5 | 27.8 | 89.7 | 6
27914 - ALBURA PPTO C | 554966 | 16 | No especificado | Concreto | Pilote # 51 - Torre 4 | 2026-03-04 | 2026-03-03 | 2026-03-11 | 2026-03-20 | 4-Transversal | 7 | 102 |  | 31 | 8171.282 | 220.3 | 275.3 | 27 | 87.1 | 6
27914 - ALBURA PPTO C | 554966 | 16 | No especificado | Concreto | Pilote # 51 - Torre 4 | 2026-03-04 | 2026-03-03 | 2026-03-11 | 2026-03-20 | 4-Transversal | 7 | 102 |  | 31 | 8171.282 | 214.8 | 268.2 | 26.3 | 84.8 | 6
27914 - ALBURA PPTO C | 554966 | 15 | No especificado | Concreto | Pilote # 7 - Torre 4 | 2026-03-04 | 2026-03-03 | 2026-03-18 | 2026-03-20 | 3-Columnar | 14 | 102 |  | 31 | 8171.282 | 262 | 327.3 | 32.1 | 103.5 | 10
27914 - ALBURA PPTO C | 554966 | 15 | No especificado | Concreto | Pilote # 7 - Torre 4 | 2026-03-04 | 2026-03-03 | 2026-03-18 | 2026-03-20 | 3-Columnar | 14 | 102 |  | 31 | 8171.282 | 257.4 | 321.2 | 31.5 | 101.6 | 10
27914 - ALBURA PPTO C | 554966 | 15 | No especificado | Concreto | Pilote # 7 - Torre 4 | 2026-03-04 | 2026-03-03 | 2026-03-18 | 2026-03-20 | 3-Columnar | 14 | 102 |  | 31 | 8171.282 | 253.2 | 316.1 | 31 | 100 | 10
27914 - ALBURA PPTO C | 554966 | 15 | No especificado | Concreto | Pilote # 7 - Torre 4 | 2026-03-04 | 2026-03-03 | 2026-03-11 | 2026-03-20 | 3-Columnar | 7 | 102 |  | 31 | 8171.282 | 205.6 | 257 | 25.2 | 81.3 | 6
27914 - ALBURA PPTO C | 554966 | 15 | No especificado | Concreto | Pilote # 7 - Torre 4 | 2026-03-04 | 2026-03-03 | 2026-03-11 | 2026-03-20 | 3-Columnar | 7 | 102 |  | 31 | 8171.282 | 200.3 | 249.8 | 24.5 | 79 | 6
27914 - ALBURA PPTO C | 554966 | 15 | No especificado | Concreto | Pilote # 7 - Torre 4 | 2026-03-04 | 2026-03-03 | 2026-03-11 | 2026-03-20 | 3-Columnar | 7 | 102 |  | 31 | 8171.282 | 198.1 | 246.8 | 24.2 | 78.1 | 6
27914 - ALBURA PPTO C | 554966 | 14 | No especificado | Concreto | Pilote # 30 - Torre 4 | 2026-03-03 | 2026-03-03 | 2026-03-17 | 2026-03-20 | 4-Transversal | 14 | 102 |  | 31 | 8171.282 | 237.4 | 296.7 | 29.1 | 93.9 | 9
27914 - ALBURA PPTO C | 554966 | 14 | No especificado | Concreto | Pilote # 30 - Torre 4 | 2026-03-03 | 2026-03-03 | 2026-03-17 | 2026-03-20 | 4-Transversal | 14 | 102 |  | 31 | 8171.282 | 230.8 | 287.6 | 28.2 | 91 | 9
27914 - ALBURA PPTO C | 554966 | 14 | No especificado | Concreto | Pilote # 30 - Torre 4 | 2026-03-03 | 2026-03-03 | 2026-03-17 | 2026-03-20 | 4-Transversal | 14 | 102 |  | 31 | 8171.282 | 229 | 285.5 | 28 | 90.3 | 9
27914 - ALBURA PPTO C | 554966 | 14 | No especificado | Concreto | Pilote # 30 - Torre 4 | 2026-03-03 | 2026-03-03 | 2026-03-10 | 2026-03-20 | 3-Columnar | 7 | 102 |  | 31 | 8171.282 | 202.4 | 252.9 | 24.8 | 80 | 5
27914 - ALBURA PPTO C | 554966 | 14 | No especificado | Concreto | Pilote # 30 - Torre 4 | 2026-03-03 | 2026-03-03 | 2026-03-10 | 2026-03-20 | 3-Columnar | 7 | 102 |  | 31 | 8171.282 | 198.6 | 247.8 | 24.3 | 78.4 | 5
27914 - ALBURA PPTO C | 554966 | 14 | No especificado | Concreto | Pilote # 30 - Torre 4 | 2026-03-03 | 2026-03-03 | 2026-03-10 | 2026-03-20 | 3-Columnar | 7 | 102 |  | 31 | 8171.282 | 196.3 | 244.7 | 24 | 77.4 | 5
27914 - ALBURA PPTO C | 554966 | 13 | No especificado | Concreto | Pilote # 53 - Torre 4 | 2026-03-03 | 2026-03-03 | 2026-03-17 | 2026-03-20 | 3-Columnar | 14 | 102 |  | 31 | 8171.282 | 263.8 | 329.4 | 32.3 | 104.2 | 9
27914 - ALBURA PPTO C | 554966 | 13 | No especificado | Concreto | Pilote # 53 - Torre 4 | 2026-03-03 | 2026-03-03 | 2026-03-17 | 2026-03-20 | 3-Columnar | 14 | 102 |  | 31 | 8171.282 | 255.6 | 319.2 | 31.3 | 101 | 9
27914 - ALBURA PPTO C | 554966 | 13 | No especificado | Concreto | Pilote # 53 - Torre 4 | 2026-03-03 | 2026-03-03 | 2026-03-17 | 2026-03-20 | 3-Columnar | 14 | 102 |  | 31 | 8171.282 | 260.2 | 324.3 | 31.8 | 102.6 | 9
27914 - ALBURA PPTO C | 554966 | 13 | No especificado | Concreto | Pilote # 53 - Torre 4 | 2026-03-03 | 2026-03-03 | 2026-03-10 | 2026-03-20 | 3-Columnar | 7 | 102 |  | 31 | 8171.282 | 204.3 | 254.9 | 25 | 80.6 | 5
27914 - ALBURA PPTO C | 554966 | 13 | No especificado | Concreto | Pilote # 53 - Torre 4 | 2026-03-03 | 2026-03-03 | 2026-03-10 | 2026-03-20 | 3-Columnar | 7 | 102 |  | 31 | 8171.282 | 201.6 | 251.9 | 24.7 | 79.7 | 5
27914 - ALBURA PPTO C | 554966 | 13 | No especificado | Concreto | Pilote # 53 - Torre 4 | 2026-03-03 | 2026-03-03 | 2026-03-10 | 2026-03-20 | 3-Columnar | 7 | 102 |  | 31 | 8171.282 | 198.8 | 247.8 | 24.3 | 78.4 | 5
27914 - ALBURA PPTO C | 554964 | 12 | No especificado | Concreto | Pilote # 16 - Torre 4 | 2026-03-02 | 2026-02-26 | 2026-03-16 | 2026-03-20 | 3-Columnar | 14 | 102 |  | 31 | 8171.282 | 269 | 335.5 | 32.9 | 106.1 | 9
27914 - ALBURA PPTO C | 554964 | 12 | No especificado | Concreto | Pilote # 16 - Torre 4 | 2026-03-02 | 2026-02-26 | 2026-03-16 | 2026-03-20 | 3-Columnar | 14 | 102 |  | 31 | 8171.282 | 263.3 | 328.3 | 32.2 | 103.9 | 9
27914 - ALBURA PPTO C | 554964 | 12 | No especificado | Concreto | Pilote # 16 - Torre 4 | 2026-03-02 | 2026-02-26 | 2026-03-16 | 2026-03-20 | 3-Columnar | 14 | 102 |  | 31 | 8171.282 | 259.2 | 323.3 | 31.7 | 102.3 | 9
27914 - ALBURA PPTO C | 554964 | 12 | No especificado | Concreto | Pilote # 16 - Torre 4 | 2026-03-02 | 2026-02-26 | 2026-03-09 | 2026-03-20 | 4-Transversal | 7 | 102 |  | 31 | 8171.282 | 225.5 | 281.4 | 27.6 | 89 | 4
27914 - ALBURA PPTO C | 554964 | 12 | No especificado | Concreto | Pilote # 16 - Torre 4 | 2026-03-02 | 2026-02-26 | 2026-03-09 | 2026-03-20 | 4-Transversal | 7 | 102 |  | 31 | 8171.282 | 219.8 | 274.3 | 26.9 | 86.8 | 4
27914 - ALBURA PPTO C | 554964 | 12 | No especificado | Concreto | Pilote # 16 - Torre 4 | 2026-03-02 | 2026-02-26 | 2026-03-09 | 2026-03-20 | 4-Transversal | 7 | 102 |  | 31 | 8171.282 | 215.5 | 269.2 | 26.4 | 85.2 | 4
27914 - ALBURA PPTO C | 554964 | 11 | No especificado | Concreto | Pilote # 38 - Torre 4 | 2026-02-28 | 2026-02-26 | 2026-03-14 | 2026-03-20 | 3-Columnar | 14 | 102 |  | 31 | 8171.282 | 263.3 | 328.3 | 32.2 | 103.9 | 8
27914 - ALBURA PPTO C | 554964 | 11 | No especificado | Concreto | Pilote # 38 - Torre 4 | 2026-02-28 | 2026-02-26 | 2026-03-14 | 2026-03-20 | 3-Columnar | 14 | 102 |  | 31 | 8171.282 | 254.9 | 318.2 | 31.2 | 100.6 | 8
27914 - ALBURA PPTO C | 554964 | 11 | No especificado | Concreto | Pilote # 38 - Torre 4 | 2026-02-28 | 2026-02-26 | 2026-03-14 | 2026-03-20 | 3-Columnar | 14 | 102 |  | 31 | 8171.282 | 257.3 | 321.2 | 31.5 | 101.6 | 8
27914 - ALBURA PPTO C | 554964 | 11 | No especificado | Concreto | Pilote # 38 - Torre 4 | 2026-02-28 | 2026-02-26 | 2026-03-07 | 2026-03-20 | 3-Columnar | 7 | 102 |  | 31 | 8171.282 | 224.8 | 280.4 | 27.5 | 88.7 | 3
27914 - ALBURA PPTO C | 554964 | 11 | No especificado | Concreto | Pilote # 38 - Torre 4 | 2026-02-28 | 2026-02-26 | 2026-03-07 | 2026-03-20 | 3-Columnar | 7 | 102 |  | 31 | 8171.282 | 231.8 | 289.6 | 28.4 | 91.6 | 3
27914 - ALBURA PPTO C | 554964 | 11 | No especificado | Concreto | Pilote # 38 - Torre 4 | 2026-02-28 | 2026-02-26 | 2026-03-07 | 2026-03-20 | 3-Columnar | 7 | 102 |  | 31 | 8171.282 | 223.3 | 278.4 | 27.3 | 88.1 | 3
27914 - ALBURA PPTO C | 554964 | 10 | No especificado | Concreto | Pilote # 62 - Torre 4 | 2026-02-27 | 2026-02-26 | 2026-03-13 | 2026-03-20 | 3-Columnar | 14 | 102 |  | 31 | 8171.282 | 243.6 | 303.9 | 29.8 | 96.1 | 8
27914 - ALBURA PPTO C | 554964 | 10 | No especificado | Concreto | Pilote # 62 - Torre 4 | 2026-02-27 | 2026-02-26 | 2026-03-13 | 2026-03-20 | 3-Columnar | 14 | 102 |  | 31 | 8171.282 | 247.1 | 308 | 30.2 | 97.4 | 8
27914 - ALBURA PPTO C | 554964 | 10 | No especificado | Concreto | Pilote # 62 - Torre 4 | 2026-02-27 | 2026-02-26 | 2026-03-13 | 2026-03-20 | 3-Columnar | 14 | 102 |  | 31 | 8171.282 | 241.6 | 301.8 | 29.6 | 95.5 | 8
27914 - ALBURA PPTO C | 554964 | 10 | No especificado | Concreto | Pilote # 62 - Torre 4 | 2026-02-27 | 2026-02-26 | 2026-03-06 | 2026-03-20 | 3-Columnar | 7 | 102 |  | 31 | 8171.282 | 202.3 | 252.9 | 24.8 | 80 | 2
27914 - ALBURA PPTO C | 554964 | 10 | No especificado | Concreto | Pilote # 62 - Torre 4 | 2026-02-27 | 2026-02-26 | 2026-03-06 | 2026-03-20 | 3-Columnar | 7 | 102 |  | 31 | 8171.282 | 199.6 | 248.8 | 24.4 | 78.7 | 2
27914 - ALBURA PPTO C | 554964 | 10 | No especificado | Concreto | Pilote # 62 - Torre 4 | 2026-02-27 | 2026-02-26 | 2026-03-06 | 2026-03-20 | 3-Columnar | 7 | 102 |  | 31 | 8171.282 | 205.8 | 257 | 25.2 | 81.3 | 2
27914 - ALBURA PPTO C | 554964 | 9 | No especificado | Concreto | Pilote # 5 - Torre 4 | 2026-02-27 | 2026-02-26 | 2026-03-13 | 2026-03-20 | 4-Transversal | 14 | 102 |  | 31 | 8171.282 | 306.6 | 382.4 | 37.5 | 121 | 8
27914 - ALBURA PPTO C | 554964 | 9 | No especificado | Concreto | Pilote # 5 - Torre 4 | 2026-02-27 | 2026-02-26 | 2026-03-13 | 2026-03-20 | 4-Transversal | 14 | 102 |  | 31 | 8171.282 | 302.4 | 377.3 | 37 | 119.4 | 8
27914 - ALBURA PPTO C | 554964 | 9 | No especificado | Concreto | Pilote # 5 - Torre 4 | 2026-02-27 | 2026-02-26 | 2026-03-13 | 2026-03-20 | 4-Transversal | 14 | 102 |  | 31 | 8171.282 | 298.2 | 372.2 | 36.5 | 117.7 | 8
27914 - ALBURA PPTO C | 554964 | 9 | No especificado | Concreto | Pilote # 5 - Torre 4 | 2026-02-27 | 2026-02-26 | 2026-03-06 | 2026-03-20 | 3-Columnar | 7 | 102 |  | 31 | 8171.282 | 268.9 | 335.5 | 32.9 | 106.1 | 2
27914 - ALBURA PPTO C | 554964 | 9 | No especificado | Concreto | Pilote # 5 - Torre 4 | 2026-02-27 | 2026-02-26 | 2026-03-06 | 2026-03-20 | 3-Columnar | 7 | 102 |  | 31 | 8171.282 | 266.4 | 332.4 | 32.6 | 105.2 | 2
27914 - ALBURA PPTO C | 554964 | 9 | No especificado | Concreto | Pilote # 5 - Torre 4 | 2026-02-27 | 2026-02-26 | 2026-03-06 | 2026-03-20 | 3-Columnar | 7 | 102 |  | 31 | 8171.282 | 270.4 | 337.5 | 33.1 | 106.8 | 2
27914 - ALBURA PPTO C | 554964 | 8 | No especificado | Concreto | Pilote # 25 - Torre 4 | 2026-02-26 | 2026-02-26 | 2026-03-12 | 2026-03-20 | 3-Columnar | 14 | 102 |  | 31 | 8171.282 | 270.4 | 337.5 | 33.1 | 106.8 | 7
27914 - ALBURA PPTO C | 554964 | 8 | No especificado | Concreto | Pilote # 25 - Torre 4 | 2026-02-26 | 2026-02-26 | 2026-03-12 | 2026-03-20 | 3-Columnar | 14 | 102 |  | 31 | 8171.282 | 262.6 | 327.3 | 32.1 | 103.5 | 7
27914 - ALBURA PPTO C | 554964 | 8 | No especificado | Concreto | Pilote # 25 - Torre 4 | 2026-02-26 | 2026-02-26 | 2026-03-12 | 2026-03-20 | 3-Columnar | 14 | 102 |  | 31 | 8171.282 | 268.3 | 334.5 | 32.8 | 105.8 | 7
27914 - ALBURA PPTO C | 554964 | 8 | No especificado | Concreto | Pilote # 25 - Torre 4 | 2026-02-26 | 2026-02-26 | 2026-03-05 | 2026-03-20 | 4-Transversal | 7 | 102 |  | 31 | 8171.282 | 226.6 | 282.5 | 27.7 | 89.4 | 2
27914 - ALBURA PPTO C | 554964 | 8 | No especificado | Concreto | Pilote # 25 - Torre 4 | 2026-02-26 | 2026-02-26 | 2026-03-05 | 2026-03-20 | 4-Transversal | 7 | 102 |  | 31 | 8171.282 | 232.5 | 290.6 | 28.5 | 91.9 | 2
27914 - ALBURA PPTO C | 554964 | 8 | No especificado | Concreto | Pilote # 25 - Torre 4 | 2026-02-26 | 2026-02-26 | 2026-03-05 | 2026-03-20 | 4-Transversal | 7 | 102 |  | 31 | 8171.282 | 228.8 | 285.5 | 28 | 90.3 | 2
27914 - ALBURA PPTO C | 554964 | 7 | No especificado | Concreto | Pilote # 49 - Torre 4 | 2026-02-26 | 2026-02-26 | 2026-03-12 | 2026-03-20 | 3-Columnar | 14 | 102 |  | 31 | 8171.282 | 246.1 | 306.9 | 30.1 | 97.1 | 7
27914 - ALBURA PPTO C | 554964 | 7 | No especificado | Concreto | Pilote # 49 - Torre 4 | 2026-02-26 | 2026-02-26 | 2026-03-12 | 2026-03-20 | 3-Columnar | 14 | 102 |  | 31 | 8171.282 | 237.6 | 296.7 | 29.1 | 93.9 | 7
27914 - ALBURA PPTO C | 554964 | 7 | No especificado | Concreto | Pilote # 49 - Torre 4 | 2026-02-26 | 2026-02-26 | 2026-03-12 | 2026-03-20 | 3-Columnar | 14 | 102 |  | 31 | 8171.282 | 240.5 | 299.8 | 29.4 | 94.8 | 7
27914 - ALBURA PPTO C | 554964 | 7 | No especificado | Concreto | Pilote # 49 - Torre 4 | 2026-02-26 | 2026-02-26 | 2026-03-05 | 2026-03-20 | 3-Columnar | 7 | 102 |  | 31 | 8171.282 | 221.9 | 277.4 | 27.2 | 87.7 | 2
27914 - ALBURA PPTO C | 554964 | 7 | No especificado | Concreto | Pilote # 49 - Torre 4 | 2026-02-26 | 2026-02-26 | 2026-03-05 | 2026-03-20 | 3-Columnar | 7 | 102 |  | 31 | 8171.282 | 215.8 | 269.2 | 26.4 | 85.2 | 2
27914 - ALBURA PPTO C | 554964 | 7 | No especificado | Concreto | Pilote # 49 - Torre 4 | 2026-02-26 | 2026-02-26 | 2026-03-05 | 2026-03-20 | 3-Columnar | 7 | 102 |  | 31 | 8171.282 | 211.1 | 263.1 | 25.8 | 83.2 | 2
27914 - ALBURA PPTO C | 554963 | 6 | No especificado | Concreto | Pilote # 9 - Torre 4 | 2026-02-25 | 2026-02-25 | 2026-03-11 | 2026-03-20 | 4-Transversal | 14 | 102 |  | 31 | 8171.282 | 273.1 | 340.6 | 33.4 | 107.7 | 6
27914 - ALBURA PPTO C | 554963 | 6 | No especificado | Concreto | Pilote # 9 - Torre 4 | 2026-02-25 | 2026-02-25 | 2026-03-11 | 2026-03-20 | 4-Transversal | 14 | 102 |  | 31 | 8171.282 | 266.5 | 332.4 | 32.6 | 105.2 | 6
27914 - ALBURA PPTO C | 554963 | 6 | No especificado | Concreto | Pilote # 9 - Torre 4 | 2026-02-25 | 2026-02-25 | 2026-03-11 | 2026-03-20 | 4-Transversal | 14 | 102 |  | 31 | 8171.282 | 259.9 | 324.3 | 31.8 | 102.6 | 6
27914 - ALBURA PPTO C | 554963 | 6 | No especificado | Concreto | Pilote # 9 - Torre 4 | 2026-02-25 | 2026-02-25 | 2026-03-04 | 2026-03-20 | 3-Columnar | 7 | 102 |  | 31 | 8171.282 | 233.9 | 291.6 | 28.6 | 92.3 | 2
27914 - ALBURA PPTO C | 554963 | 6 | No especificado | Concreto | Pilote # 9 - Torre 4 | 2026-02-25 | 2026-02-25 | 2026-03-04 | 2026-03-20 | 3-Columnar | 7 | 102 |  | 31 | 8171.282 | 229.8 | 286.5 | 28.1 | 90.6 | 2
27914 - ALBURA PPTO C | 554963 | 6 | No especificado | Concreto | Pilote # 9 - Torre 4 | 2026-02-25 | 2026-02-25 | 2026-03-04 | 2026-03-20 | 3-Columnar | 7 | 102 |  | 31 | 8171.282 | 224.8 | 280.4 | 27.5 | 88.7 | 2
27914 - ALBURA PPTO C | 554963 | 5 | No especificado | Concreto | Pilote # 35 - Torre 4 | 2026-02-25 | 2026-02-25 | 2026-03-11 | 2026-03-20 | 3-Columnar | 14 | 102 |  | 31 | 8171.282 | 273.6 | 341.6 | 33.5 | 108.1 | 6
27914 - ALBURA PPTO C | 554963 | 5 | No especificado | Concreto | Pilote # 35 - Torre 4 | 2026-02-25 | 2026-02-25 | 2026-03-11 | 2026-03-20 | 3-Columnar | 14 | 102 |  | 31 | 8171.282 | 267.3 | 333.4 | 32.7 | 105.5 | 6
27914 - ALBURA PPTO C | 554963 | 5 | No especificado | Concreto | Pilote # 35 - Torre 4 | 2026-02-25 | 2026-02-25 | 2026-03-11 | 2026-03-20 | 3-Columnar | 14 | 102 |  | 31 | 8171.282 | 262.9 | 328.3 | 32.2 | 103.9 | 6
27914 - ALBURA PPTO C | 554963 | 5 | No especificado | Concreto | Pilote # 35 - Torre 4 | 2026-02-25 | 2026-02-25 | 2026-03-04 | 2026-03-20 | 3-Columnar | 7 | 102 |  | 31 | 8171.282 | 239.5 | 298.8 | 29.3 | 94.5 | 2
27914 - ALBURA PPTO C | 554963 | 5 | No especificado | Concreto | Pilote # 35 - Torre 4 | 2026-02-25 | 2026-02-25 | 2026-03-04 | 2026-03-20 | 3-Columnar | 7 | 102 |  | 31 | 8171.282 | 235.7 | 293.7 | 28.8 | 92.9 | 2
27914 - ALBURA PPTO C | 554963 | 5 | No especificado | Concreto | Pilote # 35 - Torre 4 | 2026-02-25 | 2026-02-25 | 2026-03-04 | 2026-03-20 | 3-Columnar | 7 | 102 |  | 31 | 8171.282 | 232.8 | 290.6 | 28.5 | 91.9 | 2
27914 - ALBURA PPTO C | 554963 | 4 | No especificado | Concreto | Pilote # 56 - Torre 4 | 2026-02-24 | 2026-02-25 | 2026-03-10 | 2026-03-20 | 3-Columnar | 14 | 102 |  | 31 | 8171.282 | 264.6 | 330.4 | 32.4 | 104.5 | 5
27914 - ALBURA PPTO C | 554963 | 4 | No especificado | Concreto | Pilote # 56 - Torre 4 | 2026-02-24 | 2026-02-25 | 2026-03-10 | 2026-03-20 | 3-Columnar | 14 | 102 |  | 31 | 8171.282 | 258.2 | 322.2 | 31.6 | 101.9 | 5
27914 - ALBURA PPTO C | 554963 | 4 | No especificado | Concreto | Pilote # 56 - Torre 4 | 2026-02-24 | 2026-02-25 | 2026-03-10 | 2026-03-20 | 3-Columnar | 14 | 102 |  | 31 | 8171.282 | 262.8 | 328.3 | 32.2 | 103.9 | 5
27914 - ALBURA PPTO C | 554963 | 4 | No especificado | Concreto | Pilote # 56 - Torre 4 | 2026-02-24 | 2026-02-25 | 2026-03-03 | 2026-03-06 | 3-Columnar | 7 | 102 |  | 31 | 8171.282 | 237.6 | 296.7 | 29.1 | 93.9 | 1
27914 - ALBURA PPTO C | 554963 | 4 | No especificado | Concreto | Pilote # 56 - Torre 4 | 2026-02-24 | 2026-02-25 | 2026-03-03 | 2026-03-06 | 3-Columnar | 7 | 102 |  | 31 | 8171.282 | 231.8 | 289.6 | 28.4 | 91.6 | 1
27914 - ALBURA PPTO C | 554963 | 4 | No especificado | Concreto | Pilote # 56 - Torre 4 | 2026-02-24 | 2026-02-25 | 2026-03-03 | 2026-03-06 | 3-Columnar | 7 | 102 |  | 31 | 8171.282 | 226.3 | 282.5 | 27.7 | 89.4 | 1
27914 - ALBURA PPTO C | 554963 | 3 | No especificado | Concreto | Pilote # 13 - Torre 4 | 2026-02-23 | 2026-02-25 | 2026-03-09 | 2026-03-20 | 3-Columnar | 14 | 102 |  | 31 | 8171.282 | 286.6 | 357.9 | 35.1 | 113.2 | 4
27914 - ALBURA PPTO C | 554963 | 3 | No especificado | Concreto | Pilote # 13 - Torre 4 | 2026-02-23 | 2026-02-25 | 2026-03-09 | 2026-03-20 | 3-Columnar | 14 | 102 |  | 31 | 8171.282 | 281.6 | 351.8 | 34.5 | 111.3 | 4
27914 - ALBURA PPTO C | 554963 | 3 | No especificado | Concreto | Pilote # 13 - Torre 4 | 2026-02-23 | 2026-02-25 | 2026-03-09 | 2026-03-20 | 3-Columnar | 14 | 102 |  | 31 | 8171.282 | 276.9 | 345.7 | 33.9 | 109.4 | 4
27914 - ALBURA PPTO C | 554963 | 3 | No especificado | Concreto | Pilote # 13 - Torre 4 | 2026-02-23 | 2026-02-25 | 2026-03-02 | 2026-03-06 | 4-Transversal | 7 | 102 |  | 31 | 8171.282 | 226.4 | 282.5 | 27.7 | 89.4 | 1
27914 - ALBURA PPTO C | 554963 | 3 | No especificado | Concreto | Pilote # 13 - Torre 4 | 2026-02-23 | 2026-02-25 | 2026-03-02 | 2026-03-06 | 4-Transversal | 7 | 102 |  | 31 | 8171.282 | 235.6 | 293.7 | 28.8 | 92.9 | 1
27914 - ALBURA PPTO C | 554963 | 3 | No especificado | Concreto | Pilote # 13 - Torre 4 | 2026-02-23 | 2026-02-25 | 2026-03-02 | 2026-03-06 | 4-Transversal | 7 | 102 |  | 31 | 8171.282 | 232.9 | 290.6 | 28.5 | 91.9 | 1
27914 - ALBURA PPTO C | 554963 | 2 | No especificado | Concreto | Pilote # 29 - Torre 4 | 2026-02-23 | 2026-02-25 | 2026-03-09 | 2026-03-20 | 4-Transversal | 14 | 102 |  | 31 | 8171.282 | 300.6 | 375.3 | 36.8 | 118.7 | 4
27914 - ALBURA PPTO C | 554963 | 2 | No especificado | Concreto | Pilote # 29 - Torre 4 | 2026-02-23 | 2026-02-25 | 2026-03-09 | 2026-03-20 | 4-Transversal | 14 | 102 |  | 31 | 8171.282 | 294.6 | 368.1 | 36.1 | 116.5 | 4
27914 - ALBURA PPTO C | 554963 | 2 | No especificado | Concreto | Pilote # 29 - Torre 4 | 2026-02-23 | 2026-02-25 | 2026-03-09 | 2026-03-20 | 4-Transversal | 14 | 102 |  | 31 | 8171.282 | 291.6 | 364 | 35.7 | 115.2 | 4
27914 - ALBURA PPTO C | 554963 | 2 | No especificado | Concreto | Pilote # 29 - Torre 4 | 2026-02-23 | 2026-02-25 | 2026-03-02 | 2026-03-06 | 3-Columnar | 7 | 102 |  | 31 | 8171.282 | 234.9 | 292.7 | 28.7 | 92.6 | 1
27914 - ALBURA PPTO C | 554963 | 2 | No especificado | Concreto | Pilote # 29 - Torre 4 | 2026-02-23 | 2026-02-25 | 2026-03-02 | 2026-03-06 | 3-Columnar | 7 | 102 |  | 31 | 8171.282 | 241.4 | 300.8 | 29.5 | 95.2 | 1
27914 - ALBURA PPTO C | 554963 | 2 | No especificado | Concreto | Pilote # 29 - Torre 4 | 2026-02-23 | 2026-02-25 | 2026-03-02 | 2026-03-06 | 3-Columnar | 7 | 102 |  | 31 | 8171.282 | 241.8 | 301.8 | 29.6 | 95.5 | 1
27914 - ALBURA PPTO C | 554963 | 1 | No especificado | Concreto | Pilote # 48 - Torre 4 | 2026-02-21 | 2026-02-25 | 2026-03-07 | 2026-03-20 | 3-Columnar | 14 | 102 |  | 31 | 8171.282 | 254.9 | 318.2 | 31.2 | 100.6 | 3
27914 - ALBURA PPTO C | 554963 | 1 | No especificado | Concreto | Pilote # 48 - Torre 4 | 2026-02-21 | 2026-02-25 | 2026-03-07 | 2026-03-20 | 3-Columnar | 14 | 102 |  | 31 | 8171.282 | 267.2 | 333.4 | 32.7 | 105.5 | 3
27914 - ALBURA PPTO C | 554963 | 1 | No especificado | Concreto | Pilote # 48 - Torre 4 | 2026-02-21 | 2026-02-25 | 2026-03-07 | 2026-03-20 | 3-Columnar | 14 | 102 |  | 31 | 8171.282 | 259.8 | 324.3 | 31.8 | 102.6 | 3
27914 - ALBURA PPTO C | 554963 | 1 | No especificado | Concreto | Pilote # 48 - Torre 4 | 2026-02-21 | 2026-02-25 | 2026-02-28 | 2026-03-06 | 3-Columnar | 7 | 102 |  | 31 | 8171.282 | 228.2 | 284.5 | 27.9 | 90 | 1
27914 - ALBURA PPTO C | 554963 | 1 | No especificado | Concreto | Pilote # 48 - Torre 4 | 2026-02-21 | 2026-02-25 | 2026-02-28 | 2026-03-06 | 3-Columnar | 7 | 102 |  | 31 | 8171.282 | 231.1 | 288.6 | 28.3 | 91.3 | 1
27914 - ALBURA PPTO C | 554963 | 1 | No especificado | Concreto | Pilote # 48 - Torre 4 | 2026-02-21 | 2026-02-25 | 2026-02-28 | 2026-03-06 | 3-Columnar | 7 | 102 |  | 31 | 8171.282 | 232.1 | 289.6 | 28.4 | 91.6 | 1