## Sheet1
Proyecto | Cilindro N° | Código de mezcla | Tipo de mezcla | Localización | Toma | Rotura | Publicación | Edad (días) | Resistencia nominal (MPa) | Resistencia (MPa) | Resistencia (%) | TIPO ELEMENTO | Resistencia nominal (MPa) llave | Llave | Fecha Descarga | Estado | Fecha Primera Aparición | Resistencia Teórica (MPa) | Diferencia (MPa) | Resistencia Promedio (MPa) | No. Registros Promedio | Promedio Móvil (MPa) | Resistencia Mínima (MPa)
23472 - TERRA PPTO C (MANZANA 4) | M - 134 | Mortero pega Cemex | Concreto | Mamposteria salón comunal eje A al A´ entre 1 al 8 piso 4 y 5 y eje 1 entre A - C piso 4 y 5 | 2025-11-07 | 2025-12-05 | 2025-12-11 | 28 | 7.5 | 9.6 | 128 | AUTOCOMPAC | 21 | AUTOCOMPAC-21-28 | 2026-10-29 | NUEVO | 2026-10-29 |  | 2.1 | 9.666667 | 3 |  | 4
23472 - TERRA PPTO C (MANZANA 4) | M - 134 | Mortero pega Cemex | Concreto | Mamposteria salón comunal eje A al A´ entre 1 al 8 piso 4 y 5 y eje 1 entre A - C piso 4 y 5 | 2025-11-07 | 2025-12-05 | 2025-12-11 | 28 | 7.5 | 9.9 | 132 | AUTOCOMPAC | 21 | AUTOCOMPAC-21-28 | 2026-10-29 | NUEVO | 2026-10-29 |  | 2.4 | 9.666667 | 3 |  | 4
23472 - TERRA PPTO C (MANZANA 4) | M - 134 | Mortero pega Cemex | Concreto | Mamposteria salón comunal eje A al A´ entre 1 al 8 piso 4 y 5 y eje 1 entre A - C piso 4 y 5 | 2025-11-07 | 2025-12-05 | 2025-12-11 | 28 | 7.5 | 9.5 | 126.7 | AUTOCOMPAC | 21 | AUTOCOMPAC-21-28 | 2026-10-29 | NUEVO | 2026-10-29 |  | 2 | 9.666667 | 3 |  | 4
23472 - TERRA PPTO C (MANZANA 4) | M - 135 | Mortero pega Cemex | Concreto | Mamposteria torre 1 eje A entre 1 al 19 apt 1504 - 1505 - 1506 - 1507 - 1508 - 1509 | 2025-11-07 | 2025-12-05 | 2025-12-11 | 28 | 7.5 | 8.7 | 116 | AUTOCOMPAC | 21 | AUTOCOMPAC-21-28 | 2026-10-29 | NUEVO | 2026-10-29 |  | 1.2 | 8.433333 | 3 |  | 4
23472 - TERRA PPTO C (MANZANA 4) | M - 135 | Mortero pega Cemex | Concreto | Mamposteria torre 1 eje A entre 1 al 19 apt 1504 - 1505 - 1506 - 1507 - 1508 - 1509 | 2025-11-07 | 2025-12-05 | 2025-12-11 | 28 | 7.5 | 8.4 | 112 | AUTOCOMPAC | 21 | AUTOCOMPAC-21-28 | 2026-10-29 | NUEVO | 2026-10-29 |  | 0.9 | 8.433333 | 3 |  | 4
23472 - TERRA PPTO C (MANZANA 4) | M - 135 | Mortero pega Cemex | Concreto | Mamposteria torre 1 eje A entre 1 al 19 apt 1504 - 1505 - 1506 - 1507 - 1508 - 1509 | 2025-11-07 | 2025-12-05 | 2025-12-11 | 28 | 7.5 | 8.2 | 109.3 | AUTOCOMPAC | 21 | AUTOCOMPAC-21-28 | 2026-10-29 | NUEVO | 2026-10-29 |  | 0.7 | 8.433333 | 3 |  | 4
23472 - TERRA PPTO C (MANZANA 4) | M - 136 | Mortero pega Cemex | Concreto | Mamposteria tore 1 eje A entre 1 al 19 apt 1604 - 1605 - 1606 - 1607 - 1608 - 1609 | 2025-11-07 | 2025-12-05 | 2025-12-11 | 28 | 7.5 | 8.1 | 108 | AUTOCOMPAC | 21 | AUTOCOMPAC-21-28 | 2026-10-29 | NUEVO | 2026-10-29 |  | 0.6 | 7.866667 | 3 | 8.655556 | 4
23472 - TERRA PPTO C (MANZANA 4) | M - 136 | Mortero pega Cemex | Concreto | Mamposteria tore 1 eje A entre 1 al 19 apt 1604 - 1605 - 1606 - 1607 - 1608 - 1609 | 2025-11-07 | 2025-12-05 | 2025-12-11 | 28 | 7.5 | 7.9 | 105.3 | AUTOCOMPAC | 21 | AUTOCOMPAC-21-28 | 2026-10-29 | NUEVO | 2026-10-29 |  | 0.4 | 7.866667 | 3 | 8.655556 | 4
23472 - TERRA PPTO C (MANZANA 4) | M - 136 | Mortero pega Cemex | Concreto | Mamposteria tore 1 eje A entre 1 al 19 apt 1604 - 1605 - 1606 - 1607 - 1608 - 1609 | 2025-11-07 | 2025-12-05 | 2025-12-11 | 28 | 7.5 | 7.6 | 101.3 | AUTOCOMPAC | 21 | AUTOCOMPAC-21-28 | 2026-10-29 | NUEVO | 2026-10-29 |  | 0.1 | 7.866667 | 3 | 8.655556 | 4
23472 - TERRA PPTO C (MANZANA 4) | M - 137 | Mortero pega Cemex | Concreto | Mamposteria torre 1 eje J entre 1 al 19 apt 1601 - 1602 - 1603 - 1610 - 1611 - 1612 | 2025-11-07 | 2025-12-05 | 2025-12-11 | 28 | 7.5 | 8.2 | 109.3 | AUTOCOMPAC | 21 | AUTOCOMPAC-21-28 | 2026-10-29 | NUEVO | 2026-10-29 |  | 0.7 | 8.1 | 3 | 8.133333 | 4
23472 - TERRA PPTO C (MANZANA 4) | M - 137 | Mortero pega Cemex | Concreto | Mamposteria torre 1 eje J entre 1 al 19 apt 1601 - 1602 - 1603 - 1610 - 1611 - 1612 | 2025-11-07 | 2025-12-05 | 2025-12-11 | 28 | 7.5 | 8.1 | 108 | AUTOCOMPAC | 21 | AUTOCOMPAC-21-28 | 2026-10-29 | NUEVO | 2026-10-29 |  | 0.6 | 8.1 | 3 | 8.133333 | 4
23472 - TERRA PPTO C (MANZANA 4) | M - 137 | Mortero pega Cemex | Concreto | Mamposteria torre 1 eje J entre 1 al 19 apt 1601 - 1602 - 1603 - 1610 - 1611 - 1612 | 2025-11-07 | 2025-12-05 | 2025-12-11 | 28 | 7.5 | 8 | 106.7 | AUTOCOMPAC | 21 | AUTOCOMPAC-21-28 | 2026-10-29 | NUEVO | 2026-10-29 |  | 0.5 | 8.1 | 3 | 8.133333 | 4
23472 - TERRA PPTO C (MANZANA 4) | M-146 | No especificado | Concreto | Mamposteria torre 1 eje A entre 1 al 19 Apto 2104, 2105, 2106, 2107, 2108, 2109 y fachada costado occidental piso 23 al piso 24 | 2026-01-26 | 2026-02-23 | 2026-02-25 | 28 | 7.5 | 9.5 | 126.7 | AUTOCOMPAC | 21 | AUTOCOMPAC-21-28 | 2026-10-29 | NUEVO | 2026-10-29 |  | 2 | 9.333333 | 3 | 8.433333 | 4
23472 - TERRA PPTO C (MANZANA 4) | M-146 | No especificado | Concreto | Mamposteria torre 1 eje A entre 1 al 19 Apto 2104, 2105, 2106, 2107, 2108, 2109 y fachada costado occidental piso 23 al piso 24 | 2026-01-26 | 2026-02-23 | 2026-02-25 | 28 | 7.5 | 9.3 | 124 | AUTOCOMPAC | 21 | AUTOCOMPAC-21-28 | 2026-10-29 | NUEVO | 2026-10-29 |  | 1.8 | 9.333333 | 3 | 8.433333 | 4
23472 - TERRA PPTO C (MANZANA 4) | M-146 | No especificado | Concreto | Mamposteria torre 1 eje A entre 1 al 19 Apto 2104, 2105, 2106, 2107, 2108, 2109 y fachada costado occidental piso 23 al piso 24 | 2026-01-26 | 2026-02-23 | 2026-02-25 | 28 | 7.5 | 9.2 | 122.7 | AUTOCOMPAC | 21 | AUTOCOMPAC-21-28 | 2026-10-29 | NUEVO | 2026-10-29 |  | 1.7 | 9.333333 | 3 | 8.433333 | 4
23472 - TERRA PPTO C (MANZANA 4) | M-147 | No especificado | Concreto | Mamposteria torre 1 eje J entre 1 al 19 Apto 2101, 2102, 2103, 2110, 2111, 2112 | 2026-01-26 | 2026-02-23 | 2026-02-25 | 28 | 7.5 | 11.4 | 152 | AUTOCOMPAC | 21 | AUTOCOMPAC-21-28 | 2026-10-29 | NUEVO | 2026-10-29 |  | 3.9 | 11.23333 | 3 | 9.555556 | 4
23472 - TERRA PPTO C (MANZANA 4) | M-147 | No especificado | Concreto | Mamposteria torre 1 eje J entre 1 al 19 Apto 2101, 2102, 2103, 2110, 2111, 2112 | 2026-01-26 | 2026-02-23 | 2026-02-25 | 28 | 7.5 | 11.2 | 149.3 | AUTOCOMPAC | 21 | AUTOCOMPAC-21-28 | 2026-10-29 | NUEVO | 2026-10-29 |  | 3.7 | 11.23333 | 3 | 9.555556 | 4
23472 - TERRA PPTO C (MANZANA 4) | M-147 | No especificado | Concreto | Mamposteria torre 1 eje J entre 1 al 19 Apto 2101, 2102, 2103, 2110, 2111, 2112 | 2026-01-26 | 2026-02-23 | 2026-02-25 | 28 | 7.5 | 11.1 | 148 | AUTOCOMPAC | 21 | AUTOCOMPAC-21-28 | 2026-10-29 | NUEVO | 2026-10-29 |  | 3.6 | 11.23333 | 3 | 9.555556 | 4
23472 - TERRA PPTO C (MANZANA 4) | M-148 | No especificado | Concreto | Maposteria torre 1 eje A entre 1 al 19 Apto 2204, 2205, 2206, 2207, 2208, 2209 | 2026-01-26 | 2026-02-23 | 2026-02-25 | 28 | 7.5 | 10.9 | 145.3 | AUTOCOMPAC | 21 | AUTOCOMPAC-21-28 | 2026-10-29 | NUEVO | 2026-10-29 |  | 3.4 | 10.66667 | 3 | 10.41111 | 4
23472 - TERRA PPTO C (MANZANA 4) | M-148 | No especificado | Concreto | Maposteria torre 1 eje A entre 1 al 19 Apto 2204, 2205, 2206, 2207, 2208, 2209 | 2026-01-26 | 2026-02-23 | 2026-02-25 | 28 | 7.5 | 10.5 | 140 | AUTOCOMPAC | 21 | AUTOCOMPAC-21-28 | 2026-10-29 | NUEVO | 2026-10-29 |  | 3 | 10.66667 | 3 | 10.41111 | 4
23472 - TERRA PPTO C (MANZANA 4) | M-148 | No especificado | Concreto | Maposteria torre 1 eje A entre 1 al 19 Apto 2204, 2205, 2206, 2207, 2208, 2209 | 2026-01-26 | 2026-02-23 | 2026-02-25 | 28 | 7.5 | 10.6 | 141.3 | AUTOCOMPAC | 21 | AUTOCOMPAC-21-28 | 2026-10-29 | NUEVO | 2026-10-29 |  | 3.1 | 10.66667 | 3 | 10.41111 | 4
23472 - TERRA PPTO C (MANZANA 4) | M-149 | No especificado | Concreto | Mamposteria torre 1 ejes J entre 1 al 19 Apto 2201, 2202, 2203, 2210, 2211, 2212 | 2026-01-26 | 2026-02-23 | 2026-02-25 | 28 | 7.5 | 10.8 | 144 | AUTOCOMPAC | 21 | AUTOCOMPAC-21-28 | 2026-10-29 | NUEVO | 2026-10-29 |  | 3.3 | 10.43333 | 3 | 10.77778 | 4
23472 - TERRA PPTO C (MANZANA 4) | M-149 | No especificado | Concreto | Mamposteria torre 1 ejes J entre 1 al 19 Apto 2201, 2202, 2203, 2210, 2211, 2212 | 2026-01-26 | 2026-02-23 | 2026-02-25 | 28 | 7.5 | 10.2 | 136 | AUTOCOMPAC | 21 | AUTOCOMPAC-21-28 | 2026-10-29 | NUEVO | 2026-10-29 |  | 2.7 | 10.43333 | 3 | 10.77778 | 4
23472 - TERRA PPTO C (MANZANA 4) | M-149 | No especificado | Concreto | Mamposteria torre 1 ejes J entre 1 al 19 Apto 2201, 2202, 2203, 2210, 2211, 2212 | 2026-01-26 | 2026-02-23 | 2026-02-25 | 28 | 7.5 | 10.3 | 137.3 | AUTOCOMPAC | 21 | AUTOCOMPAC-21-28 | 2026-10-29 | NUEVO | 2026-10-29 |  | 2.8 | 10.43333 | 3 | 10.77778 | 4
23472 - TERRA PPTO C (MANZANA 4) | G-140 | No especificado | Concreto | Grouting eje A entre 1 al 19 apt 1904,1905,1906,1907,1908,1909 y fachada costado occidental piso 15 al piso 16 torre 1 | 2026-01-13 | 2026-02-10 | 2026-02-12 | 28 | 12.5 | 17.5 | 140 | AUTOCOMPAC | 21 | AUTOCOMPAC-21-28 | 2026-10-29 | NUEVO | 2026-10-29 |  | 5 | 17.26667 | 3 | 12.78889 | 9
23472 - TERRA PPTO C (MANZANA 4) | G-140 | No especificado | Concreto | Grouting eje A entre 1 al 19 apt 1904,1905,1906,1907,1908,1909 y fachada costado occidental piso 15 al piso 16 torre 1 | 2026-01-13 | 2026-02-10 | 2026-02-12 | 28 | 12.5 | 17.2 | 137.6 | AUTOCOMPAC | 21 | AUTOCOMPAC-21-28 | 2026-10-29 | NUEVO | 2026-10-29 |  | 4.7 | 17.26667 | 3 | 12.78889 | 9
23472 - TERRA PPTO C (MANZANA 4) | G-140 | No especificado | Concreto | Grouting eje A entre 1 al 19 apt 1904,1905,1906,1907,1908,1909 y fachada costado occidental piso 15 al piso 16 torre 1 | 2026-01-13 | 2026-02-10 | 2026-02-12 | 28 | 12.5 | 17.1 | 136.8 | AUTOCOMPAC | 21 | AUTOCOMPAC-21-28 | 2026-10-29 | NUEVO | 2026-10-29 |  | 4.6 | 17.26667 | 3 | 12.78889 | 9
23472 - TERRA PPTO C (MANZANA 4) | G-141 | No especificado | Concreto | Grouting torre 1 eje J entre 1 al 19 apt 1901,1902,1903,1910,1911,1912 y fachada costado occidental piso 17 al piso 18 | 2026-01-13 | 2026-02-10 | 2026-02-12 | 28 | 12.5 | 16 | 128 | AUTOCOMPAC | 21 | AUTOCOMPAC-21-28 | 2026-10-29 | NUEVO | 2026-10-29 |  | 3.5 | 15.56667 | 3 | 14.42222 | 9
23472 - TERRA PPTO C (MANZANA 4) | G-141 | No especificado | Concreto | Grouting torre 1 eje J entre 1 al 19 apt 1901,1902,1903,1910,1911,1912 y fachada costado occidental piso 17 al piso 18 | 2026-01-13 | 2026-02-10 | 2026-02-12 | 28 | 12.5 | 15.6 | 124.8 | AUTOCOMPAC | 21 | AUTOCOMPAC-21-28 | 2026-10-29 | NUEVO | 2026-10-29 |  | 3.1 | 15.56667 | 3 | 14.42222 | 9
23472 - TERRA PPTO C (MANZANA 4) | G-141 | No especificado | Concreto | Grouting torre 1 eje J entre 1 al 19 apt 1901,1902,1903,1910,1911,1912 y fachada costado occidental piso 17 al piso 18 | 2026-01-13 | 2026-02-10 | 2026-02-12 | 28 | 12.5 | 15.1 | 120.8 | AUTOCOMPAC | 21 | AUTOCOMPAC-21-28 | 2026-10-29 | NUEVO | 2026-10-29 |  | 2.6 | 15.56667 | 3 | 14.42222 | 9
23472 - TERRA PPTO C (MANZANA 4) | G-142 | No especificado | Concreto | Grouting torre 1 eje A entre 1 al 19 apt 2004,2005,2006,2007,2008,2009 y fachada costado occidental piso 19 y piso 20 | 2026-01-13 | 2026-02-10 | 2026-02-12 | 28 | 12.5 | 14.8 | 118.4 | AUTOCOMPAC | 21 | AUTOCOMPAC-21-28 | 2026-10-29 | NUEVO | 2026-10-29 |  | 2.3 | 14.56667 | 3 | 15.8 | 9
23472 - TERRA PPTO C (MANZANA 4) | G-142 | No especificado | Concreto | Grouting torre 1 eje A entre 1 al 19 apt 2004,2005,2006,2007,2008,2009 y fachada costado occidental piso 19 y piso 20 | 2026-01-13 | 2026-02-10 | 2026-02-12 | 28 | 12.5 | 14.5 | 116 | AUTOCOMPAC | 21 | AUTOCOMPAC-21-28 | 2026-10-29 | NUEVO | 2026-10-29 |  | 2 | 14.56667 | 3 | 15.8 | 9
23472 - TERRA PPTO C (MANZANA 4) | G-142 | No especificado | Concreto | Grouting torre 1 eje A entre 1 al 19 apt 2004,2005,2006,2007,2008,2009 y fachada costado occidental piso 19 y piso 20 | 2026-01-13 | 2026-02-10 | 2026-02-12 | 28 | 12.5 | 14.4 | 115.2 | AUTOCOMPAC | 21 | AUTOCOMPAC-21-28 | 2026-10-29 | NUEVO | 2026-10-29 |  | 1.9 | 14.56667 | 3 | 15.8 | 9
23472 - TERRA PPTO C (MANZANA 4) | G-143 | No especificado | Concreto | Grouting torre 1 eje J entre 1 al 19 apt 2001,2002,2003,210,2011,2012 y fachada costado occidental piso 21 y piso 22 | 2026-01-13 | 2026-02-10 | 2026-02-12 | 28 | 12.5 | 17.3 | 138.4 | AUTOCOMPAC | 21 | AUTOCOMPAC-21-28 | 2026-10-29 | NUEVO | 2026-10-29 |  | 4.8 | 17 | 3 | 15.71111 | 9
23472 - TERRA PPTO C (MANZANA 4) | G-143 | No especificado | Concreto | Grouting torre 1 eje J entre 1 al 19 apt 2001,2002,2003,210,2011,2012 y fachada costado occidental piso 21 y piso 22 | 2026-01-13 | 2026-02-10 | 2026-02-12 | 28 | 12.5 | 17 | 136 | AUTOCOMPAC | 21 | AUTOCOMPAC-21-28 | 2026-10-29 | NUEVO | 2026-10-29 |  | 4.5 | 17 | 3 | 15.71111 | 9
23472 - TERRA PPTO C (MANZANA 4) | G-143 | No especificado | Concreto | Grouting torre 1 eje J entre 1 al 19 apt 2001,2002,2003,210,2011,2012 y fachada costado occidental piso 21 y piso 22 | 2026-01-13 | 2026-02-10 | 2026-02-12 | 28 | 12.5 | 16.7 | 133.6 | AUTOCOMPAC | 21 | AUTOCOMPAC-21-28 | 2026-10-29 | NUEVO | 2026-10-29 |  | 4.2 | 17 | 3 | 15.71111 | 9
23472 - TERRA PPTO C (MANZANA 4) | M - 109 | No especificado | Concreto | Mamposteria cubierta torre 2 eje J entre 1 al 20 y eje 23 entre A - J | 2025-09-03 | 2025-10-01 | 2025-10-08 | 28 | 12.5 | 12.2 | 97.6 | AUTOCOMPAC | 21 | AUTOCOMPAC-21-28 | 2026-10-29 | NUEVO | 2026-10-29 |  | -0.3 | 11.8 | 3 | 14.45556 | 9
23472 - TERRA PPTO C (MANZANA 4) | M - 109 | No especificado | Concreto | Mamposteria cubierta torre 2 eje J entre 1 al 20 y eje 23 entre A - J | 2025-09-03 | 2025-10-01 | 2025-10-08 | 28 | 12.5 | 11.5 | 92 | AUTOCOMPAC | 21 | AUTOCOMPAC-21-28 | 2026-10-29 | NUEVO | 2026-10-29 |  | -1 | 11.8 | 3 | 14.45556 | 9
23472 - TERRA PPTO C (MANZANA 4) | M - 109 | No especificado | Concreto | Mamposteria cubierta torre 2 eje J entre 1 al 20 y eje 23 entre A - J | 2025-09-03 | 2025-10-01 | 2025-10-08 | 28 | 12.5 | 11.7 | 93.6 | AUTOCOMPAC | 21 | AUTOCOMPAC-21-28 | 2026-10-29 | NUEVO | 2026-10-29 |  | -0.8 | 11.8 | 3 | 14.45556 | 9
23472 - TERRA PPTO C (MANZANA 4) | PL-1204 | Outinord IND 1" | Concreto | Placa entrepiso torre 1 eje 13 al 19 entre A-E Apt 1408, 1409 y escalera eje 17 al 19 entre D-G costado oriental piso 10 al piso 11 | 2025-08-04 | 2025-09-01 | 2025-09-03 | 28 | 20.6 | 29.2 | 141.7 | PLACA | 21 | PLACA-21-28 | 2026-10-29 | NUEVO | 2026-10-29 | 21 | 8.6 | 28.93333 | 3 | 19.24444 | 17.1
23472 - TERRA PPTO C (MANZANA 4) | PL-1204 | Outinord IND 1" | Concreto | Placa entrepiso torre 1 eje 13 al 19 entre A-E Apt 1408, 1409 y escalera eje 17 al 19 entre D-G costado oriental piso 10 al piso 11 | 2025-08-04 | 2025-09-01 | 2025-09-03 | 28 | 20.6 | 29 | 140.8 | PLACA | 21 | PLACA-21-28 | 2026-10-29 | NUEVO | 2026-10-29 | 21 | 8.4 | 28.93333 | 3 | 19.24444 | 17.1
23472 - TERRA PPTO C (MANZANA 4) | PL-1204 | Outinord IND 1" | Concreto | Placa entrepiso torre 1 eje 13 al 19 entre A-E Apt 1408, 1409 y escalera eje 17 al 19 entre D-G costado oriental piso 10 al piso 11 | 2025-08-04 | 2025-09-01 | 2025-09-03 | 28 | 20.6 | 28.6 | 138.8 | PLACA | 21 | PLACA-21-28 | 2026-10-29 | NUEVO | 2026-10-29 | 21 | 8 | 28.93333 | 3 | 19.24444 | 17.1
23472 - TERRA PPTO C (MANZANA 4) | PL-1206 | Outinord IND 1" | Concreto | Placa entre piso torre 1 eje 13 al 19 entre F-J Apto 1410-1411 | 2025-08-05 | 2025-09-02 | 2025-09-03 | 28 | 20.6 | 28.3 | 137.4 | PLACA | 21 | PLACA-21-28 | 2026-10-29 | NUEVO | 2026-10-29 | 21 | 7.7 | 27.63333 | 3 | 22.78889 | 17.1
23472 - TERRA PPTO C (MANZANA 4) | PL-1206 | Outinord IND 1" | Concreto | Placa entre piso torre 1 eje 13 al 19 entre F-J Apto 1410-1411 | 2025-08-05 | 2025-09-02 | 2025-09-03 | 28 | 20.6 | 27.6 | 134 | PLACA | 21 | PLACA-21-28 | 2026-10-29 | NUEVO | 2026-10-29 | 21 | 7 | 27.63333 | 3 | 22.78889 | 17.1
23472 - TERRA PPTO C (MANZANA 4) | PL-1206 | Outinord IND 1" | Concreto | Placa entre piso torre 1 eje 13 al 19 entre F-J Apto 1410-1411 | 2025-08-05 | 2025-09-02 | 2025-09-03 | 28 | 20.6 | 27 | 131.1 | PLACA | 21 | PLACA-21-28 | 2026-10-29 | NUEVO | 2026-10-29 | 21 | 6.4 | 27.63333 | 3 | 22.78889 | 17.1
23472 - TERRA PPTO C (MANZANA 4) | PL-1251 | Outinord IND 1" | Concreto | Placa entrepiso Torre 1 eje 7 al 13 entre F-J Apt 1701, 1712 | 2025-09-03 | 2025-10-01 | 2025-10-08 | 28 | 20.6 | 30.7 | 149 | PLACA | 21 | PLACA-21-28 | 2026-10-29 | NUEVO | 2026-10-29 | 21 | 10.1 | 30.53333 | 3 | 29.03333 | 17.1
23472 - TERRA PPTO C (MANZANA 4) | PL-1251 | Outinord IND 1" | Concreto | Placa entrepiso Torre 1 eje 7 al 13 entre F-J Apt 1701, 1712 | 2025-09-03 | 2025-10-01 | 2025-10-08 | 28 | 20.6 | 31 | 150.5 | PLACA | 21 | PLACA-21-28 | 2026-10-29 | NUEVO | 2026-10-29 | 21 | 10.4 | 30.53333 | 3 | 29.03333 | 17.1
23472 - TERRA PPTO C (MANZANA 4) | PL-1251 | Outinord IND 1" | Concreto | Placa entrepiso Torre 1 eje 7 al 13 entre F-J Apt 1701, 1712 | 2025-09-03 | 2025-10-01 | 2025-10-08 | 28 | 20.6 | 29.9 | 145.1 | PLACA | 21 | PLACA-21-28 | 2026-10-29 | NUEVO | 2026-10-29 | 21 | 9.3 | 30.53333 | 3 | 29.03333 | 17.1
23472 - TERRA PPTO C (MANZANA 4) | PL-1253 | Outinord IND 1" | Concreto | Placa entrepiso Torre 1 eje 1 al 5 entre A-E Apt 1704, 1705 y escalera eje 1 al 2 entre D-G costado occidental piso 14 al piso 15 | 2025-09-04 | 2025-10-02 | 2025-10-08 | 28 | 20.6 | 32.2 | 156.3 | PLACA | 21 | PLACA-21-28 | 2026-10-29 | NUEVO | 2026-10-29 | 21 | 11.6 | 31.76667 | 3 | 29.97778 | 17.1
23472 - TERRA PPTO C (MANZANA 4) | PL-1253 | Outinord IND 1" | Concreto | Placa entrepiso Torre 1 eje 1 al 5 entre A-E Apt 1704, 1705 y escalera eje 1 al 2 entre D-G costado occidental piso 14 al piso 15 | 2025-09-04 | 2025-10-02 | 2025-10-08 | 28 | 20.6 | 31.9 | 154.9 | PLACA | 21 | PLACA-21-28 | 2026-10-29 | NUEVO | 2026-10-29 | 21 | 11.3 | 31.76667 | 3 | 29.97778 | 17.1
23472 - TERRA PPTO C (MANZANA 4) | PL-1253 | Outinord IND 1" | Concreto | Placa entrepiso Torre 1 eje 1 al 5 entre A-E Apt 1704, 1705 y escalera eje 1 al 2 entre D-G costado occidental piso 14 al piso 15 | 2025-09-04 | 2025-10-02 | 2025-10-08 | 28 | 20.6 | 31.2 | 151.5 | PLACA | 21 | PLACA-21-28 | 2026-10-29 | NUEVO | 2026-10-29 | 21 | 10.6 | 31.76667 | 3 | 29.97778 | 17.1
23472 - TERRA PPTO C (MANZANA 4) | PL - 1356 | Outinord IND 1" | Concreto | Placa entrepiso torre 1 eje 1 al 5 entre F - J apt 2402 - 2403 y escalera eje 1 al 2 entre D - E costado occidental piso 21 al piso 22 | 2025-11-11 | 2025-12-09 | 2025-12-11 | 28 | 20.7 | 29.3 | 141.5 | PLACA | 21 | PLACA-21-28 | 2026-10-29 | NUEVO | 2026-10-29 | 21 | 8.6 | 28.5 | 3 | 30.26667 | 17.2
23472 - TERRA PPTO C (MANZANA 4) | PL - 1356 | Outinord IND 1" | Concreto | Placa entrepiso torre 1 eje 1 al 5 entre F - J apt 2402 - 2403 y escalera eje 1 al 2 entre D - E costado occidental piso 21 al piso 22 | 2025-11-11 | 2025-12-09 | 2025-12-11 | 28 | 20.7 | 28.2 | 136.2 | PLACA | 21 | PLACA-21-28 | 2026-10-29 | NUEVO | 2026-10-29 | 21 | 7.5 | 28.5 | 3 | 30.26667 | 17.2
23472 - TERRA PPTO C (MANZANA 4) | PL - 1356 | Outinord IND 1" | Concreto | Placa entrepiso torre 1 eje 1 al 5 entre F - J apt 2402 - 2403 y escalera eje 1 al 2 entre D - E costado occidental piso 21 al piso 22 | 2025-11-11 | 2025-12-09 | 2025-12-11 | 28 | 20.7 | 28 | 135.3 | PLACA | 21 | PLACA-21-28 | 2026-10-29 | NUEVO | 2026-10-29 | 21 | 7.3 | 28.5 | 3 | 30.26667 | 17.2
23472 - TERRA PPTO C (MANZANA 4) | M - 1415 | OUTINORD IND 1" | Concreto | Escalera salida de emergencia torre 2 costado occidental | 2026-09-15 | 2026-10-13 | 2026-10-13 | 28 | 20.7 | 31.6 | 152.7 | AUTOCOMPAC | 21 | AUTOCOMPAC-21-28 | 2026-10-29 | NUEVO | 2026-10-29 |  | 10.9 | 31.76667 | 3 | 30.67778 | 17.2
23472 - TERRA PPTO C (MANZANA 4) | M - 1415 | OUTINORD IND 1" | Concreto | Escalera salida de emergencia torre 2 costado occidental | 2026-09-15 | 2026-10-13 | 2026-10-13 | 28 | 20.7 | 32 | 154.6 | AUTOCOMPAC | 21 | AUTOCOMPAC-21-28 | 2026-10-29 | NUEVO | 2026-10-29 |  | 11.3 | 31.76667 | 3 | 30.67778 | 17.2
23472 - TERRA PPTO C (MANZANA 4) | M - 1415 | OUTINORD IND 1" | Concreto | Escalera salida de emergencia torre 2 costado occidental | 2026-09-15 | 2026-10-13 | 2026-10-13 | 28 | 20.7 | 31.7 | 153.1 | AUTOCOMPAC | 21 | AUTOCOMPAC-21-28 | 2026-10-29 | NUEVO | 2026-10-29 |  | 11 | 31.76667 | 3 | 30.67778 | 17.2
23472 - TERRA PPTO C (MANZANA 4) | M - 1417 | Outinord IND 1" | Concreto | Placa escalera torre 1 esterna y zarpa rampa cuarto de basuras. | 2026-09-24 | 2026-10-22 | 2026-10-22 | 28 | 20.7 | 32.7 | 158 | PLACA | 21 | PLACA-21-28 | 2026-10-29 | NUEVO | 2026-10-29 | 21 | 12 | 33.43333 | 3 | 31.23333 | 17.2
23472 - TERRA PPTO C (MANZANA 4) | M - 1417 | Outinord IND 1" | Concreto | Placa escalera torre 1 esterna y zarpa rampa cuarto de basuras. | 2026-09-24 | 2026-10-22 | 2026-10-22 | 28 | 20.7 | 33.5 | 161.8 | PLACA | 21 | PLACA-21-28 | 2026-10-29 | NUEVO | 2026-10-29 | 21 | 12.8 | 33.43333 | 3 | 31.23333 | 17.2
23472 - TERRA PPTO C (MANZANA 4) | M - 1417 | Outinord IND 1" | Concreto | Placa escalera torre 1 esterna y zarpa rampa cuarto de basuras. | 2026-09-24 | 2026-10-22 | 2026-10-22 | 28 | 20.7 | 34.1 | 164.7 | PLACA | 21 | PLACA-21-28 | 2026-10-29 | NUEVO | 2026-10-29 | 21 | 13.4 | 33.43333 | 3 | 31.23333 | 17.2
23472 - TERRA PPTO C (MANZANA 4) | M-1414 | Outinord IND 1" | Concreto | Escalera de salida de emergencia torre 1 | 2026-09-09 | 2026-10-07 | 2026-10-08 | 28 | 20.7 | 25.2 | 121.7 | AUTOCOMPAC | 21 | AUTOCOMPAC-21-28 | 2026-10-29 | NUEVO | 2026-10-29 |  | 4.5 | 25.36667 | 3 | 30.18889 | 17.2
23472 - TERRA PPTO C (MANZANA 4) | M-1414 | Outinord IND 1" | Concreto | Escalera de salida de emergencia torre 1 | 2026-09-09 | 2026-10-07 | 2026-10-08 | 28 | 20.7 | 25 | 120.8 | AUTOCOMPAC | 21 | AUTOCOMPAC-21-28 | 2026-10-29 | NUEVO | 2026-10-29 |  | 4.3 | 25.36667 | 3 | 30.18889 | 17.2
23472 - TERRA PPTO C (MANZANA 4) | M-1414 | Outinord IND 1" | Concreto | Escalera de salida de emergencia torre 1 | 2026-09-09 | 2026-10-07 | 2026-10-08 | 28 | 20.7 | 25.9 | 125.1 | AUTOCOMPAC | 21 | AUTOCOMPAC-21-28 | 2026-10-29 | NUEVO | 2026-10-29 |  | 5.2 | 25.36667 | 3 | 30.18889 | 17.2
23472 - TERRA PPTO C (MANZANA 4) | M-1416 | Outinord IND 1" | Concreto | Cimentación de rampa del cuarto de basuras | 2026-09-22 | 2026-10-20 | 2026-10-21 | 28 | 20.7 | 31.3 | 151.2 | AUTOCOMPAC | 21 | AUTOCOMPAC-21-28 | 2026-10-29 | NUEVO | 2026-10-29 |  | 10.6 | 31.66667 | 3 | 30.15556 | 17.2
23472 - TERRA PPTO C (MANZANA 4) | M-1416 | Outinord IND 1" | Concreto | Cimentación de rampa del cuarto de basuras | 2026-09-22 | 2026-10-20 | 2026-10-21 | 28 | 20.7 | 31.8 | 153.6 | AUTOCOMPAC | 21 | AUTOCOMPAC-21-28 | 2026-10-29 | NUEVO | 2026-10-29 |  | 11.1 | 31.66667 | 3 | 30.15556 | 17.2
23472 - TERRA PPTO C (MANZANA 4) | M-1416 | Outinord IND 1" | Concreto | Cimentación de rampa del cuarto de basuras | 2026-09-22 | 2026-10-20 | 2026-10-21 | 28 | 20.7 | 31.9 | 154.1 | AUTOCOMPAC | 21 | AUTOCOMPAC-21-28 | 2026-10-29 | NUEVO | 2026-10-29 |  | 11.2 | 31.66667 | 3 | 30.15556 | 17.2
23472 - TERRA PPTO C (MANZANA 4) | M-1418 | Outinord Ind 1" | Concreto | Torre 1 tramo 1 rampa cuarto de basuras | 2026-10-01 | 2026-10-29 | 2026-10-29 | 28 | 20.7 | 40.1 | 193.7 | AUTOCOMPAC | 21 | AUTOCOMPAC-21-28 | 2026-10-29 | NUEVO | 2026-10-29 |  | 19.4 | 39.73333 | 3 | 32.25556 | 17.2
23472 - TERRA PPTO C (MANZANA 4) | M-1418 | Outinord Ind 1" | Concreto | Torre 1 tramo 1 rampa cuarto de basuras | 2026-10-01 | 2026-10-29 | 2026-10-29 | 28 | 20.7 | 39.6 | 191.3 | AUTOCOMPAC | 21 | AUTOCOMPAC-21-28 | 2026-10-29 | NUEVO | 2026-10-29 |  | 18.9 | 39.73333 | 3 | 32.25556 | 17.2
23472 - TERRA PPTO C (MANZANA 4) | M-1418 | Outinord Ind 1" | Concreto | Torre 1 tramo 1 rampa cuarto de basuras | 2026-10-01 | 2026-10-29 | 2026-10-29 | 28 | 20.7 | 39.5 | 190.8 | AUTOCOMPAC | 21 | AUTOCOMPAC-21-28 | 2026-10-29 | NUEVO | 2026-10-29 |  | 18.8 | 39.73333 | 3 | 32.25556 | 17.2
23472 - TERRA PPTO C (MANZANA 4) | PL - 1287 | Outinord IND 1" | Concreto | Placa entrepiso torre 1 eje 13 al 19 entre 2A - E apt 2008 - 2009 | 2025-09-29 | 2025-10-27 | 2025-10-30 | 28 | 20.7 | 31 | 149.8 | PLACA | 21 | PLACA-21-28 | 2026-10-29 | NUEVO | 2026-10-29 | 21 | 10.3 | 30.7 | 3 | 34.03333 | 17.2
23472 - TERRA PPTO C (MANZANA 4) | PL - 1287 | Outinord IND 1" | Concreto | Placa entrepiso torre 1 eje 13 al 19 entre 2A - E apt 2008 - 2009 | 2025-09-29 | 2025-10-27 | 2025-10-30 | 28 | 20.7 | 30.8 | 148.8 | PLACA | 21 | PLACA-21-28 | 2026-10-29 | NUEVO | 2026-10-29 | 21 | 10.1 | 30.7 | 3 | 34.03333 | 17.2
23472 - TERRA PPTO C (MANZANA 4) | PL - 1287 | Outinord IND 1" | Concreto | Placa entrepiso torre 1 eje 13 al 19 entre 2A - E apt 2008 - 2009 | 2025-09-29 | 2025-10-27 | 2025-10-30 | 28 | 20.7 | 30.3 | 146.4 | PLACA | 21 | PLACA-21-28 | 2026-10-29 | NUEVO | 2026-10-29 | 21 | 9.6 | 30.7 | 3 | 34.03333 | 17.2
23472 - TERRA PPTO C (MANZANA 4) | PL - 1347 | Outinord IND 1" | Concreto | Placa entre piso torre 1 eje 13 al 19 entre F - J apto 2410 , 2411 | 2025-11-04 | 2025-12-02 | 2025-12-03 | 28 | 20.7 | 26.1 | 126.1 | PLACA | 21 | PLACA-21-28 | 2026-10-29 | NUEVO | 2026-10-29 | 21 | 5.4 | 25.7 | 3 | 32.04444 | 17.2
23472 - TERRA PPTO C (MANZANA 4) | PL - 1347 | Outinord IND 1" | Concreto | Placa entre piso torre 1 eje 13 al 19 entre F - J apto 2410 , 2411 | 2025-11-04 | 2025-12-02 | 2025-12-03 | 28 | 20.7 | 25.7 | 124.2 | PLACA | 21 | PLACA-21-28 | 2026-10-29 | NUEVO | 2026-10-29 | 21 | 5 | 25.7 | 3 | 32.04444 | 17.2
23472 - TERRA PPTO C (MANZANA 4) | PL - 1347 | Outinord IND 1" | Concreto | Placa entre piso torre 1 eje 13 al 19 entre F - J apto 2410 , 2411 | 2025-11-04 | 2025-12-02 | 2025-12-03 | 28 | 20.7 | 25.3 | 122.2 | PLACA | 21 | PLACA-21-28 | 2026-10-29 | NUEVO | 2026-10-29 | 21 | 4.6 | 25.7 | 3 | 32.04444 | 17.2
23472 - TERRA PPTO C (MANZANA 4) | PL - 1147 | Outinord IND 1" | Concreto | Placa Entrepiso Torre 1 Eje 7 al 13 entre A - E Apt 1008, 1009 | 2025-07-07 | 2025-08-04 | 2025-08-06 | 28 | 20.7 | 33 | 159.4 | PLACA | 21 | PLACA-21-28 | 2026-10-29 | NUEVO | 2026-10-29 | 21 | 12.3 | 32.53333 | 3 | 29.64444 | 17.2
23472 - TERRA PPTO C (MANZANA 4) | PL - 1147 | Outinord IND 1" | Concreto | Placa Entrepiso Torre 1 Eje 7 al 13 entre A - E Apt 1008, 1009 | 2025-07-07 | 2025-08-04 | 2025-08-06 | 28 | 20.7 | 32.1 | 155.1 | PLACA | 21 | PLACA-21-28 | 2026-10-29 | NUEVO | 2026-10-29 | 21 | 11.4 | 32.53333 | 3 | 29.64444 | 17.2
23472 - TERRA PPTO C (MANZANA 4) | PL - 1147 | Outinord IND 1" | Concreto | Placa Entrepiso Torre 1 Eje 7 al 13 entre A - E Apt 1008, 1009 | 2025-07-07 | 2025-08-04 | 2025-08-06 | 28 | 20.7 | 32.5 | 157 | PLACA | 21 | PLACA-21-28 | 2026-10-29 | NUEVO | 2026-10-29 | 21 | 11.8 | 32.53333 | 3 | 29.64444 | 17.2
23472 - TERRA PPTO C (MANZANA 4) | PL - 1151 | Outinord Ind 1" | Concreto | Placa Entrepiso Torre 1 eje 1 al 7 entre A - E Apt 1004, 1005 y Escalera eje 1 al 2 entre D - E Costado occidental piso 6 al 7 | 2025-07-08 | 2025-08-05 | 2025-08-06 | 28 | 20.7 | 31.8 | 153.6 | PLACA | 21 | PLACA-21-28 | 2026-10-29 | NUEVO | 2026-10-29 | 21 | 11.1 | 31.36667 | 3 | 29.86667 | 17.2
23472 - TERRA PPTO C (MANZANA 4) | PL - 1151 | Outinord Ind 1" | Concreto | Placa Entrepiso Torre 1 eje 1 al 7 entre A - E Apt 1004, 1005 y Escalera eje 1 al 2 entre D - E Costado occidental piso 6 al 7 | 2025-07-08 | 2025-08-05 | 2025-08-06 | 28 | 20.7 | 31.3 | 151.2 | PLACA | 21 | PLACA-21-28 | 2026-10-29 | NUEVO | 2026-10-29 | 21 | 10.6 | 31.36667 | 3 | 29.86667 | 17.2
23472 - TERRA PPTO C (MANZANA 4) | PL - 1151 | Outinord Ind 1" | Concreto | Placa Entrepiso Torre 1 eje 1 al 7 entre A - E Apt 1004, 1005 y Escalera eje 1 al 2 entre D - E Costado occidental piso 6 al 7 | 2025-07-08 | 2025-08-05 | 2025-08-06 | 28 | 20.7 | 31 | 149.8 | PLACA | 21 | PLACA-21-28 | 2026-10-29 | NUEVO | 2026-10-29 | 21 | 10.3 | 31.36667 | 3 | 29.86667 | 17.2
23472 - TERRA PPTO C (MANZANA 4) | PL - 1155 | Outinord IND 1" | Concreto | Placa entrepiso torre 1, eje 1 al 7 entre F - J, Apt. 1002, 1003. | 2025-07-09 | 2025-08-06 | 2025-08-12 | 28 | 20.7 | 30.6 | 147.8 | PLACA | 21 | PLACA-21-28 | 2026-10-29 | NUEVO | 2026-10-29 | 21 | 9.9 | 30.03333 | 3 | 31.31111 | 17.2
23472 - TERRA PPTO C (MANZANA 4) | PL - 1155 | Outinord IND 1" | Concreto | Placa entrepiso torre 1, eje 1 al 7 entre F - J, Apt. 1002, 1003. | 2025-07-09 | 2025-08-06 | 2025-08-12 | 28 | 20.7 | 29.8 | 144 | PLACA | 21 | PLACA-21-28 | 2026-10-29 | NUEVO | 2026-10-29 | 21 | 9.1 | 30.03333 | 3 | 31.31111 | 17.2
23472 - TERRA PPTO C (MANZANA 4) | PL - 1155 | Outinord IND 1" | Concreto | Placa entrepiso torre 1, eje 1 al 7 entre F - J, Apt. 1002, 1003. | 2025-07-09 | 2025-08-06 | 2025-08-12 | 28 | 20.7 | 29.7 | 143.5 | PLACA | 21 | PLACA-21-28 | 2026-10-29 | NUEVO | 2026-10-29 | 21 | 9 | 30.03333 | 3 | 31.31111 | 17.2
23472 - TERRA PPTO C (MANZANA 4) | PL - 1159 | Outinord IND 1" | Concreto | Placa Entrepiso Torre 1 Eje 13 al 19 entre F - J Apt 1110, 1111 y escalera costado oriental eje 17 al 19 entre D - G Piso 7 al piso 8 | 2025-07-11 | 2025-08-08 | 2025-08-12 | 28 | 20.7 | 28.8 | 139.1 | PLACA | 21 | PLACA-21-28 | 2026-10-29 | NUEVO | 2026-10-29 | 21 | 8.1 | 28.53333 | 3 | 29.97778 | 17.2
23472 - TERRA PPTO C (MANZANA 4) | PL - 1159 | Outinord IND 1" | Concreto | Placa Entrepiso Torre 1 Eje 13 al 19 entre F - J Apt 1110, 1111 y escalera costado oriental eje 17 al 19 entre D - G Piso 7 al piso 8 | 2025-07-11 | 2025-08-08 | 2025-08-12 | 28 | 20.7 | 28.7 | 138.6 | PLACA | 21 | PLACA-21-28 | 2026-10-29 | NUEVO | 2026-10-29 | 21 | 8 | 28.53333 | 3 | 29.97778 | 17.2
23472 - TERRA PPTO C (MANZANA 4) | PL - 1159 | Outinord IND 1" | Concreto | Placa Entrepiso Torre 1 Eje 13 al 19 entre F - J Apt 1110, 1111 y escalera costado oriental eje 17 al 19 entre D - G Piso 7 al piso 8 | 2025-07-11 | 2025-08-08 | 2025-08-12 | 28 | 20.7 | 28.1 | 135.7 | PLACA | 21 | PLACA-21-28 | 2026-10-29 | NUEVO | 2026-10-29 | 21 | 7.4 | 28.53333 | 3 | 29.97778 | 17.2
23472 - TERRA PPTO C (MANZANA 4) | PL - 1161 | Outinord IND 1" | Concreto | Placa Entrepiso Torre 1 Eje 7 al 13 entre A - E Apt 1106, 1107 | 2025-07-12 | 2025-08-09 | 2025-08-12 | 28 | 20.7 | 29.4 | 142 | PLACA | 21 | PLACA-21-28 | 2026-10-29 | NUEVO | 2026-10-29 | 21 | 8.7 | 28.96667 | 3 | 29.17778 | 17.2
23472 - TERRA PPTO C (MANZANA 4) | PL - 1161 | Outinord IND 1" | Concreto | Placa Entrepiso Torre 1 Eje 7 al 13 entre A - E Apt 1106, 1107 | 2025-07-12 | 2025-08-09 | 2025-08-12 | 28 | 20.7 | 29.3 | 141.5 | PLACA | 21 | PLACA-21-28 | 2026-10-29 | NUEVO | 2026-10-29 | 21 | 8.6 | 28.96667 | 3 | 29.17778 | 17.2
23472 - TERRA PPTO C (MANZANA 4) | PL - 1161 | Outinord IND 1" | Concreto | Placa Entrepiso Torre 1 Eje 7 al 13 entre A - E Apt 1106, 1107 | 2025-07-12 | 2025-08-09 | 2025-08-12 | 28 | 20.7 | 28.2 | 136.2 | PLACA | 21 | PLACA-21-28 | 2026-10-29 | NUEVO | 2026-10-29 | 21 | 7.5 | 28.96667 | 3 | 29.17778 | 17.2
23472 - TERRA PPTO C (MANZANA 4) | PL - 1164 | Outinord IND 1" | Concreto | Placa entrepiso torre 1, eje 7 al 13 entre E - J, Apt. 1112, 1101 y escalera eje 1 al 2, entre D - G, costado occidental piso 7 al piso 8. | 2025-07-14 | 2025-08-11 | 2025-08-12 | 28 | 20.7 | 26.2 | 126.6 | PLACA | 21 | PLACA-21-28 | 2026-10-29 | NUEVO | 2026-10-29 | 21 | 5.5 | 25.93333 | 3 | 27.81111 | 17.2
23472 - TERRA PPTO C (MANZANA 4) | PL - 1164 | Outinord IND 1" | Concreto | Placa entrepiso torre 1, eje 7 al 13 entre E - J, Apt. 1112, 1101 y escalera eje 1 al 2, entre D - G, costado occidental piso 7 al piso 8. | 2025-07-14 | 2025-08-11 | 2025-08-12 | 28 | 20.7 | 26.3 | 127.1 | PLACA | 21 | PLACA-21-28 | 2026-10-29 | NUEVO | 2026-10-29 | 21 | 5.6 | 25.93333 | 3 | 27.81111 | 17.2
23472 - TERRA PPTO C (MANZANA 4) | PL - 1164 | Outinord IND 1" | Concreto | Placa entrepiso torre 1, eje 7 al 13 entre E - J, Apt. 1112, 1101 y escalera eje 1 al 2, entre D - G, costado occidental piso 7 al piso 8. | 2025-07-14 | 2025-08-11 | 2025-08-12 | 28 | 20.7 | 25.3 | 122.2 | PLACA | 21 | PLACA-21-28 | 2026-10-29 | NUEVO | 2026-10-29 | 21 | 4.6 | 25.93333 | 3 | 27.81111 | 17.2
23472 - TERRA PPTO C (MANZANA 4) | PL - 1168 | Outinord IND. 1" | Concreto | Placa entrepiso Torre 1 eje 1 al 5 entre E - J Apt 1102, 1103 | 2025-07-16 | 2025-08-13 | 2025-08-14 | 28 | 20.7 | 34.1 | 164.7 | PLACA | 21 | PLACA-21-28 | 2026-10-29 | NUEVO | 2026-10-29 | 21 | 13.4 | 33.7 | 3 | 29.53333 | 17.2
23472 - TERRA PPTO C (MANZANA 4) | PL - 1168 | Outinord IND. 1" | Concreto | Placa entrepiso Torre 1 eje 1 al 5 entre E - J Apt 1102, 1103 | 2025-07-16 | 2025-08-13 | 2025-08-14 | 28 | 20.7 | 33.7 | 162.8 | PLACA | 21 | PLACA-21-28 | 2026-10-29 | NUEVO | 2026-10-29 | 21 | 13 | 33.7 | 3 | 29.53333 | 17.2
23472 - TERRA PPTO C (MANZANA 4) | PL - 1168 | Outinord IND. 1" | Concreto | Placa entrepiso Torre 1 eje 1 al 5 entre E - J Apt 1102, 1103 | 2025-07-16 | 2025-08-13 | 2025-08-14 | 28 | 20.7 | 33.3 | 160.9 | PLACA | 21 | PLACA-21-28 | 2026-10-29 | NUEVO | 2026-10-29 | 21 | 12.6 | 33.7 | 3 | 29.53333 | 17.2
23472 - TERRA PPTO C (MANZANA 4) | PL - 1171 | Outinord IND. 1" | Concreto | Placa entrepiso Torre 1 eje 13 al 19 entre A - E Apt 1208, 1209 y escalera eje 17 al 19 entre D - G costado Oriental Piso 8 al piso 9 | 2025-07-19 | 2025-08-16 | 2025-08-19 | 28 | 20.7 | 28 | 135.3 | PLACA | 21 | PLACA-21-28 | 2026-10-29 | NUEVO | 2026-10-29 | 21 | 7.3 | 27.23333 | 3 | 28.95556 | 17.2
23472 - TERRA PPTO C (MANZANA 4) | PL - 1171 | Outinord IND. 1" | Concreto | Placa entrepiso Torre 1 eje 13 al 19 entre A - E Apt 1208, 1209 y escalera eje 17 al 19 entre D - G costado Oriental Piso 8 al piso 9 | 2025-07-19 | 2025-08-16 | 2025-08-19 | 28 | 20.7 | 26.9 | 130 | PLACA | 21 | PLACA-21-28 | 2026-10-29 | NUEVO | 2026-10-29 | 21 | 6.2 | 27.23333 | 3 | 28.95556 | 17.2
23472 - TERRA PPTO C (MANZANA 4) | PL - 1171 | Outinord IND. 1" | Concreto | Placa entrepiso Torre 1 eje 13 al 19 entre A - E Apt 1208, 1209 y escalera eje 17 al 19 entre D - G costado Oriental Piso 8 al piso 9 | 2025-07-19 | 2025-08-16 | 2025-08-19 | 28 | 20.7 | 26.8 | 129.5 | PLACA | 21 | PLACA-21-28 | 2026-10-29 | NUEVO | 2026-10-29 | 21 | 6.1 | 27.23333 | 3 | 28.95556 | 17.2
23472 - TERRA PPTO C (MANZANA 4) | PL - 1173 | Outinord IND 1" | Concreto | Placa entrepiso torre 1 eje 13 al 19 entre F - J apt 1210, 1211 | 2025-07-18 | 2025-08-15 | 2025-08-19 | 28 | 20.7 | 31.9 | 154.1 | PLACA | 21 | PLACA-21-28 | 2026-10-29 | NUEVO | 2026-10-29 | 21 | 11.2 | 31.33333 | 3 | 30.75556 | 17.2
23472 - TERRA PPTO C (MANZANA 4) | PL - 1173 | Outinord IND 1" | Concreto | Placa entrepiso torre 1 eje 13 al 19 entre F - J apt 1210, 1211 | 2025-07-18 | 2025-08-15 | 2025-08-19 | 28 | 20.7 | 31.4 | 151.7 | PLACA | 21 | PLACA-21-28 | 2026-10-29 | NUEVO | 2026-10-29 | 21 | 10.7 | 31.33333 | 3 | 30.75556 | 17.2
23472 - TERRA PPTO C (MANZANA 4) | PL - 1173 | Outinord IND 1" | Concreto | Placa entrepiso torre 1 eje 13 al 19 entre F - J apt 1210, 1211 | 2025-07-18 | 2025-08-15 | 2025-08-19 | 28 | 20.7 | 30.7 | 148.3 | PLACA | 21 | PLACA-21-28 | 2026-10-29 | NUEVO | 2026-10-29 | 21 | 10 | 31.33333 | 3 | 30.75556 | 17.2
23472 - TERRA PPTO C (MANZANA 4) | PL - 1175 | Outinord IND 1" | Concreto | Placa entrepiso torre 1 eje A - E apt 1206, 1207 y escalera eje 1 al 2 entre D - G costado occidental piso 8 al piso 9 | 2025-07-19 | 2025-08-16 | 2025-08-19 | 28 | 20.7 | 24.1 | 116.4 | PLACA | 21 | PLACA-21-28 | 2026-10-29 | NUEVO | 2026-10-29 | 21 | 3.4 | 23.56667 | 3 | 27.37778 | 17.2
23472 - TERRA PPTO C (MANZANA 4) | PL - 1175 | Outinord IND 1" | Concreto | Placa entrepiso torre 1 eje A - E apt 1206, 1207 y escalera eje 1 al 2 entre D - G costado occidental piso 8 al piso 9 | 2025-07-19 | 2025-08-16 | 2025-08-19 | 28 | 20.7 | 23.5 | 113.5 | PLACA | 21 | PLACA-21-28 | 2026-10-29 | NUEVO | 2026-10-29 | 21 | 2.8 | 23.56667 | 3 | 27.37778 | 17.2
23472 - TERRA PPTO C (MANZANA 4) | PL - 1175 | Outinord IND 1" | Concreto | Placa entrepiso torre 1 eje A - E apt 1206, 1207 y escalera eje 1 al 2 entre D - G costado occidental piso 8 al piso 9 | 2025-07-19 | 2025-08-16 | 2025-08-19 | 28 | 20.7 | 23.1 | 111.6 | PLACA | 21 | PLACA-21-28 | 2026-10-29 | NUEVO | 2026-10-29 | 21 | 2.4 | 23.56667 | 3 | 27.37778 | 17.2
23472 - TERRA PPTO C (MANZANA 4) | PL - 1177 | Outinord IND 1" | Concreto | Placa entrepiso torre 1 eje 7 al 13, entre F - J, Apt. 1201, 1212. | 2025-07-21 | 2025-08-18 | 2025-08-19 | 28 | 20.7 | 25 | 120.8 | PLACA | 21 | PLACA-21-28 | 2026-10-29 | NUEVO | 2026-10-29 | 21 | 4.3 | 24.63333 | 3 | 26.51111 | 17.2
23472 - TERRA PPTO C (MANZANA 4) | PL - 1177 | Outinord IND 1" | Concreto | Placa entrepiso torre 1 eje 7 al 13, entre F - J, Apt. 1201, 1212. | 2025-07-21 | 2025-08-18 | 2025-08-19 | 28 | 20.7 | 24.7 | 119.3 | PLACA | 21 | PLACA-21-28 | 2026-10-29 | NUEVO | 2026-10-29 | 21 | 4 | 24.63333 | 3 | 26.51111 | 17.2
23472 - TERRA PPTO C (MANZANA 4) | PL - 1177 | Outinord IND 1" | Concreto | Placa entrepiso torre 1 eje 7 al 13, entre F - J, Apt. 1201, 1212. | 2025-07-21 | 2025-08-18 | 2025-08-19 | 28 | 20.7 | 24.2 | 116.9 | PLACA | 21 | PLACA-21-28 | 2026-10-29 | NUEVO | 2026-10-29 | 21 | 3.5 | 24.63333 | 3 | 26.51111 | 17.2
23472 - TERRA PPTO C (MANZANA 4) | PL - 1189 | Outinord IND 1" | Concreto | Placa entrepiso torre 1, eje 13 al 19 entre F - J, Apt. 1310, 1311 y escalera costado oriental, eje 17 al 19 entre D - E, piso 9 al piso 10. | 2025-07-25 | 2025-08-22 | 2025-08-26 | 28 | 20.7 | 24.9 | 120.3 | PLACA | 21 | PLACA-21-28 | 2026-10-29 | NUEVO | 2026-10-29 | 21 | 4.2 | 25.1 | 3 | 24.43333 | 17.2
23472 - TERRA PPTO C (MANZANA 4) | PL - 1189 | Outinord IND 1" | Concreto | Placa entrepiso torre 1, eje 13 al 19 entre F - J, Apt. 1310, 1311 y escalera costado oriental, eje 17 al 19 entre D - E, piso 9 al piso 10. | 2025-07-25 | 2025-08-22 | 2025-08-26 | 28 | 20.7 | 24.8 | 119.8 | PLACA | 21 | PLACA-21-28 | 2026-10-29 | NUEVO | 2026-10-29 | 21 | 4.1 | 25.1 | 3 | 24.43333 | 17.2
23472 - TERRA PPTO C (MANZANA 4) | PL - 1189 | Outinord IND 1" | Concreto | Placa entrepiso torre 1, eje 13 al 19 entre F - J, Apt. 1310, 1311 y escalera costado oriental, eje 17 al 19 entre D - E, piso 9 al piso 10. | 2025-07-25 | 2025-08-22 | 2025-08-26 | 28 | 20.7 | 25.6 | 123.7 | PLACA | 21 | PLACA-21-28 | 2026-10-29 | NUEVO | 2026-10-29 | 21 | 4.9 | 25.1 | 3 | 24.43333 | 17.2
23472 - TERRA PPTO C (MANZANA 4) | PL - 1191 | Outinord IND 1" | Concreto | Placa entrepiso torre 1, eje 7 al 13 entre A - E, Apt. 1306 - 1307. | 2025-07-26 | 2025-08-23 | 2025-08-26 | 28 | 20.7 | 29.4 | 142 | PLACA | 21 | PLACA-21-28 | 2026-10-29 | NUEVO | 2026-10-29 | 21 | 8.7 | 28.53333 | 3 | 26.08889 | 17.2
23472 - TERRA PPTO C (MANZANA 4) | PL - 1191 | Outinord IND 1" | Concreto | Placa entrepiso torre 1, eje 7 al 13 entre A - E, Apt. 1306 - 1307. | 2025-07-26 | 2025-08-23 | 2025-08-26 | 28 | 20.7 | 28.2 | 136.2 | PLACA | 21 | PLACA-21-28 | 2026-10-29 | NUEVO | 2026-10-29 | 21 | 7.5 | 28.53333 | 3 | 26.08889 | 17.2
23472 - TERRA PPTO C (MANZANA 4) | PL - 1191 | Outinord IND 1" | Concreto | Placa entrepiso torre 1, eje 7 al 13 entre A - E, Apt. 1306 - 1307. | 2025-07-26 | 2025-08-23 | 2025-08-26 | 28 | 20.7 | 28 | 135.3 | PLACA | 21 | PLACA-21-28 | 2026-10-29 | NUEVO | 2026-10-29 | 21 | 7.3 | 28.53333 | 3 | 26.08889 | 17.2
23472 - TERRA PPTO C (MANZANA 4) | PL - 1193 | Outinord IND 1" | Concreto | Placa entrepiso torre 1, eje 7 al 13 entre E - J, Apt. 1301, 1312. | 2025-07-28 | 2025-08-25 | 2025-08-26 | 28 | 20.7 | 26.6 | 128.5 | PLACA | 21 | PLACA-21-28 | 2026-10-29 | NUEVO | 2026-10-29 | 21 | 5.9 | 26.36667 | 3 | 26.66667 | 17.2
23472 - TERRA PPTO C (MANZANA 4) | PL - 1193 | Outinord IND 1" | Concreto | Placa entrepiso torre 1, eje 7 al 13 entre E - J, Apt. 1301, 1312. | 2025-07-28 | 2025-08-25 | 2025-08-26 | 28 | 20.7 | 26.3 | 127.1 | PLACA | 21 | PLACA-21-28 | 2026-10-29 | NUEVO | 2026-10-29 | 21 | 5.6 | 26.36667 | 3 | 26.66667 | 17.2
23472 - TERRA PPTO C (MANZANA 4) | PL - 1193 | Outinord IND 1" | Concreto | Placa entrepiso torre 1, eje 7 al 13 entre E - J, Apt. 1301, 1312. | 2025-07-28 | 2025-08-25 | 2025-08-26 | 28 | 20.7 | 26.2 | 126.6 | PLACA | 21 | PLACA-21-28 | 2026-10-29 | NUEVO | 2026-10-29 | 21 | 5.5 | 26.36667 | 3 | 26.66667 | 17.2
23472 - TERRA PPTO C (MANZANA 4) | PL - 1194 | Outinord IND 1" | Concreto | Placa entrepiso torre 1, eje 1 al 7 entre A - E, APt. 1304, 1305 y escalera eje 1 al 2 entre D - G, costado occidental piso 10 al piso 11. | 2025-07-29 | 2025-08-26 | 2025-08-28 | 28 | 20.7 | 35.3 | 170.5 | PLACA | 21 | PLACA-21-28 | 2026-10-29 | NUEVO | 2026-10-29 | 21 | 14.6 | 35.06667 | 3 | 29.98889 | 17.2
23472 - TERRA PPTO C (MANZANA 4) | PL - 1194 | Outinord IND 1" | Concreto | Placa entrepiso torre 1, eje 1 al 7 entre A - E, APt. 1304, 1305 y escalera eje 1 al 2 entre D - G, costado occidental piso 10 al piso 11. | 2025-07-29 | 2025-08-26 | 2025-08-28 | 28 | 20.7 | 35.6 | 172 | PLACA | 21 | PLACA-21-28 | 2026-10-29 | NUEVO | 2026-10-29 | 21 | 14.9 | 35.06667 | 3 | 29.98889 | 17.2
23472 - TERRA PPTO C (MANZANA 4) | PL - 1194 | Outinord IND 1" | Concreto | Placa entrepiso torre 1, eje 1 al 7 entre A - E, APt. 1304, 1305 y escalera eje 1 al 2 entre D - G, costado occidental piso 10 al piso 11. | 2025-07-29 | 2025-08-26 | 2025-08-28 | 28 | 20.7 | 34.3 | 165.7 | PLACA | 21 | PLACA-21-28 | 2026-10-29 | NUEVO | 2026-10-29 | 21 | 13.6 | 35.06667 | 3 | 29.98889 | 17.2
23472 - TERRA PPTO C (MANZANA 4) | PL - 1209 | Outinord IND 1" | Concreto | Placa entrepiso torre 1 eje 7 al 13 entre A - J apt 1406, 1407 y escalera salida de emergencia torre 3 costado oriental | 2025-08-09 | 2025-09-06 | 2025-09-08 | 28 | 20.7 | 25.3 | 122.2 | PLACA | 21 | PLACA-21-28 | 2026-10-29 | NUEVO | 2026-10-29 | 21 | 4.6 | 25.3 | 3 | 28.91111 | 17.2
23472 - TERRA PPTO C (MANZANA 4) | PL - 1209 | Outinord IND 1" | Concreto | Placa entrepiso torre 1 eje 7 al 13 entre A - J apt 1406, 1407 y escalera salida de emergencia torre 3 costado oriental | 2025-08-09 | 2025-09-06 | 2025-09-08 | 28 | 20.7 | 25.6 | 123.7 | PLACA | 21 | PLACA-21-28 | 2026-10-29 | NUEVO | 2026-10-29 | 21 | 4.9 | 25.3 | 3 | 28.91111 | 17.2
23472 - TERRA PPTO C (MANZANA 4) | PL - 1209 | Outinord IND 1" | Concreto | Placa entrepiso torre 1 eje 7 al 13 entre A - J apt 1406, 1407 y escalera salida de emergencia torre 3 costado oriental | 2025-08-09 | 2025-09-06 | 2025-09-08 | 28 | 20.7 | 25 | 120.8 | PLACA | 21 | PLACA-21-28 | 2026-10-29 | NUEVO | 2026-10-29 | 21 | 4.3 | 25.3 | 3 | 28.91111 | 17.2
23472 - TERRA PPTO C (MANZANA 4) | PL - 1219 | Outinord IND 1" | Concreto | Placa entrepiso torre 1 eje 12 al 19 entre A - E apt 1508, 1509 | 2025-08-14 | 2025-09-11 | 2025-09-15 | 28 | 20.7 | 32.9 | 158.9 | PLACA | 21 | PLACA-21-28 | 2026-10-29 | NUEVO | 2026-10-29 | 21 | 12.2 | 32.06667 | 3 | 30.81111 | 17.2
23472 - TERRA PPTO C (MANZANA 4) | PL - 1219 | Outinord IND 1" | Concreto | Placa entrepiso torre 1 eje 12 al 19 entre A - E apt 1508, 1509 | 2025-08-14 | 2025-09-11 | 2025-09-15 | 28 | 20.7 | 31.5 | 152.2 | PLACA | 21 | PLACA-21-28 | 2026-10-29 | NUEVO | 2026-10-29 | 21 | 10.8 | 32.06667 | 3 | 30.81111 | 17.2
23472 - TERRA PPTO C (MANZANA 4) | PL - 1219 | Outinord IND 1" | Concreto | Placa entrepiso torre 1 eje 12 al 19 entre A - E apt 1508, 1509 | 2025-08-14 | 2025-09-11 | 2025-09-15 | 28 | 20.7 | 31.8 | 153.6 | PLACA | 21 | PLACA-21-28 | 2026-10-29 | NUEVO | 2026-10-29 | 21 | 11.1 | 32.06667 | 3 | 30.81111 | 17.2
23472 - TERRA PPTO C (MANZANA 4) | PL - 1221 | Outinord IND 1" | Concreto | Placa entrepiso torre 1 eje 13 al 19 entre F - J apt 1510, 1511 y escalera eje 17 al 19 entre D - G piso 10 al piso 11 costado oriental | 2025-08-15 | 2025-09-12 | 2025-09-15 | 28 | 20.7 | 37.2 | 179.7 | PLACA | 21 | PLACA-21-28 | 2026-10-29 | NUEVO | 2026-10-29 | 21 | 16.5 | 36.7 | 3 | 31.35556 | 17.2
23472 - TERRA PPTO C (MANZANA 4) | PL - 1221 | Outinord IND 1" | Concreto | Placa entrepiso torre 1 eje 13 al 19 entre F - J apt 1510, 1511 y escalera eje 17 al 19 entre D - G piso 10 al piso 11 costado oriental | 2025-08-15 | 2025-09-12 | 2025-09-15 | 28 | 20.7 | 36.2 | 174.9 | PLACA | 21 | PLACA-21-28 | 2026-10-29 | NUEVO | 2026-10-29 | 21 | 15.5 | 36.7 | 3 | 31.35556 | 17.2
23472 - TERRA PPTO C (MANZANA 4) | PL - 1221 | Outinord IND 1" | Concreto | Placa entrepiso torre 1 eje 13 al 19 entre F - J apt 1510, 1511 y escalera eje 17 al 19 entre D - G piso 10 al piso 11 costado oriental | 2025-08-15 | 2025-09-12 | 2025-09-15 | 28 | 20.7 | 36.7 | 177.3 | PLACA | 21 | PLACA-21-28 | 2026-10-29 | NUEVO | 2026-10-29 | 21 | 16 | 36.7 | 3 | 31.35556 | 17.2
23472 - TERRA PPTO C (MANZANA 4) | PL - 1233 | Outinord IND 1" | Concreto | Placa entrepiso torre 1 eje 13 al 19 entre F - J apt 1610, 1611 | 2025-08-25 | 2025-09-22 | 2025-09-25 | 28 | 20.7 | 32.1 | 155.1 | PLACA | 21 | PLACA-21-28 | 2026-10-29 | NUEVO | 2026-10-29 | 21 | 11.4 | 32.5 | 3 | 33.75556 | 17.2
23472 - TERRA PPTO C (MANZANA 4) | PL - 1233 | Outinord IND 1" | Concreto | Placa entrepiso torre 1 eje 13 al 19 entre F - J apt 1610, 1611 | 2025-08-25 | 2025-09-22 | 2025-09-25 | 28 | 20.7 | 32.5 | 157 | PLACA | 21 | PLACA-21-28 | 2026-10-29 | NUEVO | 2026-10-29 | 21 | 11.8 | 32.5 | 3 | 33.75556 | 17.2
23472 - TERRA PPTO C (MANZANA 4) | PL - 1233 | Outinord IND 1" | Concreto | Placa entrepiso torre 1 eje 13 al 19 entre F - J apt 1610, 1611 | 2025-08-25 | 2025-09-22 | 2025-09-25 | 28 | 20.7 | 32.9 | 158.9 | PLACA | 21 | PLACA-21-28 | 2026-10-29 | NUEVO | 2026-10-29 | 21 | 12.2 | 32.5 | 3 | 33.75556 | 17.2
23472 - TERRA PPTO C (MANZANA 4) | PL - 1235 | Outinord IND 1" | Concreto | Placa entrepiso torre 1 eje 6 al 13 entre A - E apt 1606, 1607 y escalera eje 17 al 19 entre D - G costado oriental piso 12 al piso 13 | 2025-08-26 | 2025-09-23 | 2025-09-25 | 28 | 20.7 | 31.6 | 152.7 | PLACA | 21 | PLACA-21-28 | 2026-10-29 | NUEVO | 2026-10-29 | 21 | 10.9 | 31.1 | 3 | 33.43333 | 17.2
23472 - TERRA PPTO C (MANZANA 4) | PL - 1235 | Outinord IND 1" | Concreto | Placa entrepiso torre 1 eje 6 al 13 entre A - E apt 1606, 1607 y escalera eje 17 al 19 entre D - G costado oriental piso 12 al piso 13 | 2025-08-26 | 2025-09-23 | 2025-09-25 | 28 | 20.7 | 31.1 | 150.2 | PLACA | 21 | PLACA-21-28 | 2026-10-29 | NUEVO | 2026-10-29 | 21 | 10.4 | 31.1 | 3 | 33.43333 | 17.2
23472 - TERRA PPTO C (MANZANA 4) | PL - 1235 | Outinord IND 1" | Concreto | Placa entrepiso torre 1 eje 6 al 13 entre A - E apt 1606, 1607 y escalera eje 17 al 19 entre D - G costado oriental piso 12 al piso 13 | 2025-08-26 | 2025-09-23 | 2025-09-25 | 28 | 20.7 | 30.6 | 147.8 | PLACA | 21 | PLACA-21-28 | 2026-10-29 | NUEVO | 2026-10-29 | 21 | 9.9 | 31.1 | 3 | 33.43333 | 17.2
23472 - TERRA PPTO C (MANZANA 4) | PL - 1238 | Outinord IND 1" | Concreto | Placa Entrepiso Torre 1 Eje 7 al 13 Entre F- J Apt 1601 , 1612 | 2025-08-27 | 2025-09-24 | 2025-09-25 | 28 | 20.7 | 31.2 | 150.7 | PLACA | 21 | PLACA-21-28 | 2026-10-29 | NUEVO | 2026-10-29 | 21 | 10.5 | 31.3 | 3 | 31.63333 | 17.2
23472 - TERRA PPTO C (MANZANA 4) | PL - 1238 | Outinord IND 1" | Concreto | Placa Entrepiso Torre 1 Eje 7 al 13 Entre F- J Apt 1601 , 1612 | 2025-08-27 | 2025-09-24 | 2025-09-25 | 28 | 20.7 | 31.7 | 153.1 | PLACA | 21 | PLACA-21-28 | 2026-10-29 | NUEVO | 2026-10-29 | 21 | 11 | 31.3 | 3 | 31.63333 | 17.2
23472 - TERRA PPTO C (MANZANA 4) | PL - 1238 | Outinord IND 1" | Concreto | Placa Entrepiso Torre 1 Eje 7 al 13 Entre F- J Apt 1601 , 1612 | 2025-08-27 | 2025-09-24 | 2025-09-25 | 28 | 20.7 | 31 | 149.8 | PLACA | 21 | PLACA-21-28 | 2026-10-29 | NUEVO | 2026-10-29 | 21 | 10.3 | 31.3 | 3 | 31.63333 | 17.2
23472 - TERRA PPTO C (MANZANA 4) | PL - 1240 | Outinord IND 1" | Concreto | Placa entrepiso torre 1 eje 1 al 5 entre A - E apt 1604, 1605 y escalera eje 1 al 2 entre D - G costado oriental piso 13 al piso 14 | 2025-08-28 | 2025-09-25 | 2025-09-30 | 28 | 20.7 | 35 | 169.1 | PLACA | 21 | PLACA-21-28 | 2026-10-29 | NUEVO | 2026-10-29 | 21 | 14.3 | 34.7 | 3 | 32.36667 | 17.2
23472 - TERRA PPTO C (MANZANA 4) | PL - 1240 | Outinord IND 1" | Concreto | Placa entrepiso torre 1 eje 1 al 5 entre A - E apt 1604, 1605 y escalera eje 1 al 2 entre D - G costado oriental piso 13 al piso 14 | 2025-08-28 | 2025-09-25 | 2025-09-30 | 28 | 20.7 | 34.4 | 166.2 | PLACA | 21 | PLACA-21-28 | 2026-10-29 | NUEVO | 2026-10-29 | 21 | 13.7 | 34.7 | 3 | 32.36667 | 17.2
23472 - TERRA PPTO C (MANZANA 4) | PL - 1240 | Outinord IND 1" | Concreto | Placa entrepiso torre 1 eje 1 al 5 entre A - E apt 1604, 1605 y escalera eje 1 al 2 entre D - G costado oriental piso 13 al piso 14 | 2025-08-28 | 2025-09-25 | 2025-09-30 | 28 | 20.7 | 34.7 | 167.6 | PLACA | 21 | PLACA-21-28 | 2026-10-29 | NUEVO | 2026-10-29 | 21 | 14 | 34.7 | 3 | 32.36667 | 17.2
23472 - TERRA PPTO C (MANZANA 4) | PL - 1242 | Outinord IND 1" | Concreto | Placa entrepiso torre 1 eje 1 al 6 entre F - J apt 1603, 1602 | 2025-08-29 | 2025-09-26 | 2025-09-30 | 28 | 20.7 | 36.5 | 176.3 | PLACA | 21 | PLACA-21-28 | 2026-10-29 | NUEVO | 2026-10-29 | 21 | 15.8 | 35.83333 | 3 | 33.94444 | 17.2
23472 - TERRA PPTO C (MANZANA 4) | PL - 1242 | Outinord IND 1" | Concreto | Placa entrepiso torre 1 eje 1 al 6 entre F - J apt 1603, 1602 | 2025-08-29 | 2025-09-26 | 2025-09-30 | 28 | 20.7 | 35.4 | 171 | PLACA | 21 | PLACA-21-28 | 2026-10-29 | NUEVO | 2026-10-29 | 21 | 14.7 | 35.83333 | 3 | 33.94444 | 17.2
23472 - TERRA PPTO C (MANZANA 4) | PL - 1242 | Outinord IND 1" | Concreto | Placa entrepiso torre 1 eje 1 al 6 entre F - J apt 1603, 1602 | 2025-08-29 | 2025-09-26 | 2025-09-30 | 28 | 20.7 | 35.6 | 172 | PLACA | 21 | PLACA-21-28 | 2026-10-29 | NUEVO | 2026-10-29 | 21 | 14.9 | 35.83333 | 3 | 33.94444 | 17.2
23472 - TERRA PPTO C (MANZANA 4) | PL - 1245 | Outinord IND 1" | Concreto | Placa entrepiso torre 1 eje 12 al 19 entre A - E apt 1708, 1709 y escalera eje 17 al 19 entre D - G costado oriental piso 13 al piso 14 | 2025-08-30 | 2025-09-27 | 2025-09-30 | 28 | 20.7 | 29.7 | 143.5 | PLACA | 21 | PLACA-21-28 | 2026-10-29 | NUEVO | 2026-10-29 | 21 | 9 | 29.16667 | 3 | 33.23333 | 17.2
23472 - TERRA PPTO C (MANZANA 4) | PL - 1245 | Outinord IND 1" | Concreto | Placa entrepiso torre 1 eje 12 al 19 entre A - E apt 1708, 1709 y escalera eje 17 al 19 entre D - G costado oriental piso 13 al piso 14 | 2025-08-30 | 2025-09-27 | 2025-09-30 | 28 | 20.7 | 29.3 | 141.5 | PLACA | 21 | PLACA-21-28 | 2026-10-29 | NUEVO | 2026-10-29 | 21 | 8.6 | 29.16667 | 3 | 33.23333 | 17.2
23472 - TERRA PPTO C (MANZANA 4) | PL - 1245 | Outinord IND 1" | Concreto | Placa entrepiso torre 1 eje 12 al 19 entre A - E apt 1708, 1709 y escalera eje 17 al 19 entre D - G costado oriental piso 13 al piso 14 | 2025-08-30 | 2025-09-27 | 2025-09-30 | 28 | 20.7 | 28.5 | 137.7 | PLACA | 21 | PLACA-21-28 | 2026-10-29 | NUEVO | 2026-10-29 | 21 | 7.8 | 29.16667 | 3 | 33.23333 | 17.2
23472 - TERRA PPTO C (MANZANA 4) | PL - 1247 | Outinord IND 1" | Concreto | Placa entre piso torre 1 eje 13 al 19 entre F - J apt 1710,1711 | 2025-09-01 | 2025-09-29 | 2025-09-30 | 28 | 20.7 | 28.9 | 139.6 | PLACA | 21 | PLACA-21-28 | 2026-10-29 | NUEVO | 2026-10-29 | 21 | 8.2 | 28.26667 | 3 | 31.08889 | 17.2
23472 - TERRA PPTO C (MANZANA 4) | PL - 1247 | Outinord IND 1" | Concreto | Placa entre piso torre 1 eje 13 al 19 entre F - J apt 1710,1711 | 2025-09-01 | 2025-09-29 | 2025-09-30 | 28 | 20.7 | 28 | 135.3 | PLACA | 21 | PLACA-21-28 | 2026-10-29 | NUEVO | 2026-10-29 | 21 | 7.3 | 28.26667 | 3 | 31.08889 | 17.2
23472 - TERRA PPTO C (MANZANA 4) | PL - 1247 | Outinord IND 1" | Concreto | Placa entre piso torre 1 eje 13 al 19 entre F - J apt 1710,1711 | 2025-09-01 | 2025-09-29 | 2025-09-30 | 28 | 20.7 | 27.9 | 134.8 | PLACA | 21 | PLACA-21-28 | 2026-10-29 | NUEVO | 2026-10-29 | 21 | 7.2 | 28.26667 | 3 | 31.08889 | 17.2
23472 - TERRA PPTO C (MANZANA 4) | PL - 1249 | Outinord IND 1" | Concreto | Placa entre piso torre 1 eje 7 al 13 entre A - E apt 1706 , 1707 | 2025-09-02 | 2025-09-30 | 2025-10-08 | 28 | 20.7 | 29.4 | 142 | PLACA | 21 | PLACA-21-28 | 2026-10-29 | NUEVO | 2026-10-29 | 21 | 8.7 | 29.23333 | 3 | 28.88889 | 17.2
23472 - TERRA PPTO C (MANZANA 4) | PL - 1249 | Outinord IND 1" | Concreto | Placa entre piso torre 1 eje 7 al 13 entre A - E apt 1706 , 1707 | 2025-09-02 | 2025-09-30 | 2025-10-08 | 28 | 20.7 | 29.2 | 141.1 | PLACA | 21 | PLACA-21-28 | 2026-10-29 | NUEVO | 2026-10-29 | 21 | 8.5 | 29.23333 | 3 | 28.88889 | 17.2
23472 - TERRA PPTO C (MANZANA 4) | PL - 1249 | Outinord IND 1" | Concreto | Placa entre piso torre 1 eje 7 al 13 entre A - E apt 1706 , 1707 | 2025-09-02 | 2025-09-30 | 2025-10-08 | 28 | 20.7 | 29.1 | 140.6 | PLACA | 21 | PLACA-21-28 | 2026-10-29 | NUEVO | 2026-10-29 | 21 | 8.4 | 29.23333 | 3 | 28.88889 | 17.2
23472 - TERRA PPTO C (MANZANA 4) | PL - 1261 | Outinord IND 1" | Concreto | Placa entrepiso torre 1 eje 13 al 19 entre F - J apt 1810, 1811 | 2025-09-08 | 2025-10-06 | 2025-10-08 | 28 | 20.7 | 30.8 | 148.8 | PLACA | 21 | PLACA-21-28 | 2026-10-29 | NUEVO | 2026-10-29 | 21 | 10.1 | 30.9 | 3 | 29.46667 | 17.2
23472 - TERRA PPTO C (MANZANA 4) | PL - 1261 | Outinord IND 1" | Concreto | Placa entrepiso torre 1 eje 13 al 19 entre F - J apt 1810, 1811 | 2025-09-08 | 2025-10-06 | 2025-10-08 | 28 | 20.7 | 31.6 | 152.7 | PLACA | 21 | PLACA-21-28 | 2026-10-29 | NUEVO | 2026-10-29 | 21 | 10.9 | 30.9 | 3 | 29.46667 | 17.2
23472 - TERRA PPTO C (MANZANA 4) | PL - 1261 | Outinord IND 1" | Concreto | Placa entrepiso torre 1 eje 13 al 19 entre F - J apt 1810, 1811 | 2025-09-08 | 2025-10-06 | 2025-10-08 | 28 | 20.7 | 30.3 | 146.4 | PLACA | 21 | PLACA-21-28 | 2026-10-29 | NUEVO | 2026-10-29 | 21 | 9.6 | 30.9 | 3 | 29.46667 | 17.2
23472 - TERRA PPTO C (MANZANA 4) | PL - 1263 | Outinord IND 1" | Concreto | Placa entrepiso torre 1 eje 6 al 13 entre A - E apt 1806, 1807 y escalera eje 17 al 19 entre D - E costado oriental piso 15 al piso 16 | 2025-09-09 | 2025-10-07 | 2025-10-08 | 28 | 20.7 | 29 | 140.1 | PLACA | 21 | PLACA-21-28 | 2026-10-29 | NUEVO | 2026-10-29 | 21 | 8.3 | 29.56667 | 3 | 29.9 | 17.2
23472 - TERRA PPTO C (MANZANA 4) | PL - 1263 | Outinord IND 1" | Concreto | Placa entrepiso torre 1 eje 6 al 13 entre A - E apt 1806, 1807 y escalera eje 17 al 19 entre D - E costado oriental piso 15 al piso 16 | 2025-09-09 | 2025-10-07 | 2025-10-08 | 28 | 20.7 | 30 | 144.9 | PLACA | 21 | PLACA-21-28 | 2026-10-29 | NUEVO | 2026-10-29 | 21 | 9.3 | 29.56667 | 3 | 29.9 | 17.2
23472 - TERRA PPTO C (MANZANA 4) | PL - 1263 | Outinord IND 1" | Concreto | Placa entrepiso torre 1 eje 6 al 13 entre A - E apt 1806, 1807 y escalera eje 17 al 19 entre D - E costado oriental piso 15 al piso 16 | 2025-09-09 | 2025-10-07 | 2025-10-08 | 28 | 20.7 | 29.7 | 143.5 | PLACA | 21 | PLACA-21-28 | 2026-10-29 | NUEVO | 2026-10-29 | 21 | 9 | 29.56667 | 3 | 29.9 | 17.2
23472 - TERRA PPTO C (MANZANA 4) | PL - 1272 | Outinord IND 1" | Concreto | Placa entrepiso torre 1 eje 1 al 7 entre F - J Apt 1802 , 1803 y escalera eje 1 al 2 entre D - G Costado occidental piso 15 al piso 16 | 2025-09-20 | 2025-10-18 | 2025-10-24 | 28 | 20.7 | 33.6 | 162.3 | PLACA | 21 | PLACA-21-28 | 2026-10-29 | NUEVO | 2026-10-29 | 21 | 12.9 | 32.66667 | 3 | 31.04444 | 17.2
23472 - TERRA PPTO C (MANZANA 4) | PL - 1272 | Outinord IND 1" | Concreto | Placa entrepiso torre 1 eje 1 al 7 entre F - J Apt 1802 , 1803 y escalera eje 1 al 2 entre D - G Costado occidental piso 15 al piso 16 | 2025-09-20 | 2025-10-18 | 2025-10-24 | 28 | 20.7 | 32.5 | 157 | PLACA | 21 | PLACA-21-28 | 2026-10-29 | NUEVO | 2026-10-29 | 21 | 11.8 | 32.66667 | 3 | 31.04444 | 17.2
23472 - TERRA PPTO C (MANZANA 4) | PL - 1272 | Outinord IND 1" | Concreto | Placa entrepiso torre 1 eje 1 al 7 entre F - J Apt 1802 , 1803 y escalera eje 1 al 2 entre D - G Costado occidental piso 15 al piso 16 | 2025-09-20 | 2025-10-18 | 2025-10-24 | 28 | 20.7 | 31.9 | 154.1 | PLACA | 21 | PLACA-21-28 | 2026-10-29 | NUEVO | 2026-10-29 | 21 | 11.2 | 32.66667 | 3 | 31.04444 | 17.2
23472 - TERRA PPTO C (MANZANA 4) | PL - 1275 | Outinord IND 1" | Concreto | Placa entrepiso torre 1 eje 13 al 19 entre A - E apt. 1908, 1909 | 2025-09-22 | 2025-10-20 | 2025-10-24 | 28 | 20.7 | 27.8 | 134.3 | PLACA | 21 | PLACA-21-28 | 2026-10-29 | NUEVO | 2026-10-29 | 21 | 7.1 | 28.13333 | 3 | 30.12222 | 17.2
23472 - TERRA PPTO C (MANZANA 4) | PL - 1275 | Outinord IND 1" | Concreto | Placa entrepiso torre 1 eje 13 al 19 entre A - E apt. 1908, 1909 | 2025-09-22 | 2025-10-20 | 2025-10-24 | 28 | 20.7 | 28 | 135.3 | PLACA | 21 | PLACA-21-28 | 2026-10-29 | NUEVO | 2026-10-29 | 21 | 7.3 | 28.13333 | 3 | 30.12222 | 17.2
23472 - TERRA PPTO C (MANZANA 4) | PL - 1275 | Outinord IND 1" | Concreto | Placa entrepiso torre 1 eje 13 al 19 entre A - E apt. 1908, 1909 | 2025-09-22 | 2025-10-20 | 2025-10-24 | 28 | 20.7 | 28.6 | 138.2 | PLACA | 21 | PLACA-21-28 | 2026-10-29 | NUEVO | 2026-10-29 | 21 | 7.9 | 28.13333 | 3 | 30.12222 | 17.2
23472 - TERRA PPTO C (MANZANA 4) | PL - 1277 | Outinord IND 1" | Concreto | Placa entre piso torre 1 eje 13 al 19 entre F - J apt 1910 , 1911 y escalera eje 1 al 2 entre D - G costado occidental piso 16 al piso 17 | 2025-09-23 | 2025-10-21 | 2025-10-24 | 28 | 20.7 | 27.5 | 132.9 | PLACA | 21 | PLACA-21-28 | 2026-10-29 | NUEVO | 2026-10-29 | 21 | 6.8 | 26.93333 | 3 | 29.24444 | 17.2
23472 - TERRA PPTO C (MANZANA 4) | PL - 1277 | Outinord IND 1" | Concreto | Placa entre piso torre 1 eje 13 al 19 entre F - J apt 1910 , 1911 y escalera eje 1 al 2 entre D - G costado occidental piso 16 al piso 17 | 2025-09-23 | 2025-10-21 | 2025-10-24 | 28 | 20.7 | 27 | 130.4 | PLACA | 21 | PLACA-21-28 | 2026-10-29 | NUEVO | 2026-10-29 | 21 | 6.3 | 26.93333 | 3 | 29.24444 | 17.2
23472 - TERRA PPTO C (MANZANA 4) | PL - 1277 | Outinord IND 1" | Concreto | Placa entre piso torre 1 eje 13 al 19 entre F - J apt 1910 , 1911 y escalera eje 1 al 2 entre D - G costado occidental piso 16 al piso 17 | 2025-09-23 | 2025-10-21 | 2025-10-24 | 28 | 20.7 | 26.3 | 127.1 | PLACA | 21 | PLACA-21-28 | 2026-10-29 | NUEVO | 2026-10-29 | 21 | 5.6 | 26.93333 | 3 | 29.24444 | 17.2
23472 - TERRA PPTO C (MANZANA 4) | PL - 1279 | Outinord IND 1" | Concreto | Placa entre piso torre 1 eje 6 al 13 entre A - E apt 1906 , 1907 | 2025-09-24 | 2025-10-22 | 2025-10-24 | 28 | 20.7 | 34 | 164.3 | PLACA | 21 | PLACA-21-28 | 2026-10-29 | NUEVO | 2026-10-29 | 21 | 13.3 | 33.2 | 3 | 29.42222 | 17.2
23472 - TERRA PPTO C (MANZANA 4) | PL - 1279 | Outinord IND 1" | Concreto | Placa entre piso torre 1 eje 6 al 13 entre A - E apt 1906 , 1907 | 2025-09-24 | 2025-10-22 | 2025-10-24 | 28 | 20.7 | 33.1 | 159.9 | PLACA | 21 | PLACA-21-28 | 2026-10-29 | NUEVO | 2026-10-29 | 21 | 12.4 | 33.2 | 3 | 29.42222 | 17.2
23472 - TERRA PPTO C (MANZANA 4) | PL - 1279 | Outinord IND 1" | Concreto | Placa entre piso torre 1 eje 6 al 13 entre A - E apt 1906 , 1907 | 2025-09-24 | 2025-10-22 | 2025-10-24 | 28 | 20.7 | 32.5 | 157 | PLACA | 21 | PLACA-21-28 | 2026-10-29 | NUEVO | 2026-10-29 | 21 | 11.8 | 33.2 | 3 | 29.42222 | 17.2
23472 - TERRA PPTO C (MANZANA 4) | PL - 1281 | Outinord IND 1" | Concreto | Placa entre piso torre 1 eje 6 al 13 entre F - G apt 1901 , 1912 y placa de fosos de ascensores | 2025-09-25 | 2025-10-23 | 2025-10-24 | 28 | 20.7 | 33.7 | 162.8 | PLACA | 21 | PLACA-21-28 | 2026-10-29 | NUEVO | 2026-10-29 | 21 | 13 | 33.03333 | 3 | 31.05556 | 17.2
23472 - TERRA PPTO C (MANZANA 4) | PL - 1281 | Outinord IND 1" | Concreto | Placa entre piso torre 1 eje 6 al 13 entre F - G apt 1901 , 1912 y placa de fosos de ascensores | 2025-09-25 | 2025-10-23 | 2025-10-24 | 28 | 20.7 | 32.5 | 157 | PLACA | 21 | PLACA-21-28 | 2026-10-29 | NUEVO | 2026-10-29 | 21 | 11.8 | 33.03333 | 3 | 31.05556 | 17.2
23472 - TERRA PPTO C (MANZANA 4) | PL - 1281 | Outinord IND 1" | Concreto | Placa entre piso torre 1 eje 6 al 13 entre F - G apt 1901 , 1912 y placa de fosos de ascensores | 2025-09-25 | 2025-10-23 | 2025-10-24 | 28 | 20.7 | 32.9 | 158.9 | PLACA | 21 | PLACA-21-28 | 2026-10-29 | NUEVO | 2026-10-29 | 21 | 12.2 | 33.03333 | 3 | 31.05556 | 17.2
23472 - TERRA PPTO C (MANZANA 4) | PL - 1283 | Outinord IND 1" | Concreto | Placa Entrepiso Torre 1 Eje 1 al 5 entreA - E Apt 1904 , 1905 | 2025-09-26 | 2025-10-24 | 2025-10-30 | 28 | 20.7 | 30.7 | 148.3 | PLACA | 21 | PLACA-21-28 | 2026-10-29 | NUEVO | 2026-10-29 | 21 | 10 | 30.56667 | 3 | 32.26667 | 17.2
23472 - TERRA PPTO C (MANZANA 4) | PL - 1283 | Outinord IND 1" | Concreto | Placa Entrepiso Torre 1 Eje 1 al 5 entreA - E Apt 1904 , 1905 | 2025-09-26 | 2025-10-24 | 2025-10-30 | 28 | 20.7 | 30.6 | 147.8 | PLACA | 21 | PLACA-21-28 | 2026-10-29 | NUEVO | 2026-10-29 | 21 | 9.9 | 30.56667 | 3 | 32.26667 | 17.2
23472 - TERRA PPTO C (MANZANA 4) | PL - 1283 | Outinord IND 1" | Concreto | Placa Entrepiso Torre 1 Eje 1 al 5 entreA - E Apt 1904 , 1905 | 2025-09-26 | 2025-10-24 | 2025-10-30 | 28 | 20.7 | 30.4 | 146.9 | PLACA | 21 | PLACA-21-28 | 2026-10-29 | NUEVO | 2026-10-29 | 21 | 9.7 | 30.56667 | 3 | 32.26667 | 17.2
23472 - TERRA PPTO C (MANZANA 4) | PL - 1285 | Outinord IND 1" | Concreto | Placa Entrepiso eje 1 al 5 entre F - J Apt 1902, 1903 y escalera eje 1 al 2 entre D - G costado occidental piso 17 al piso 18 | 2025-09-27 | 2025-10-25 | 2025-10-30 | 28 | 20.7 | 31 | 149.8 | PLACA | 21 | PLACA-21-28 | 2026-10-29 | NUEVO | 2026-10-29 | 21 | 10.3 | 30.46667 | 3 | 31.35556 | 17.2
23472 - TERRA PPTO C (MANZANA 4) | PL - 1285 | Outinord IND 1" | Concreto | Placa Entrepiso eje 1 al 5 entre F - J Apt 1902, 1903 y escalera eje 1 al 2 entre D - G costado occidental piso 17 al piso 18 | 2025-09-27 | 2025-10-25 | 2025-10-30 | 28 | 20.7 | 30 | 144.9 | PLACA | 21 | PLACA-21-28 | 2026-10-29 | NUEVO | 2026-10-29 | 21 | 9.3 | 30.46667 | 3 | 31.35556 | 17.2
23472 - TERRA PPTO C (MANZANA 4) | PL - 1285 | Outinord IND 1" | Concreto | Placa Entrepiso eje 1 al 5 entre F - J Apt 1902, 1903 y escalera eje 1 al 2 entre D - G costado occidental piso 17 al piso 18 | 2025-09-27 | 2025-10-25 | 2025-10-30 | 28 | 20.7 | 30.4 | 146.9 | PLACA | 21 | PLACA-21-28 | 2026-10-29 | NUEVO | 2026-10-29 | 21 | 9.7 | 30.46667 | 3 | 31.35556 | 17.2
23472 - TERRA PPTO C (MANZANA 4) | PL - 1289 | Outinord IND 1/2" | Concreto | Placa entrepiso torre 1 eje 13 al 19 entre F - J apt 2010 - 2011 y escalera eje 17 al 19 entre D - E costado oriental piso 17 al 18 | 2025-09-30 | 2025-10-28 | 2025-10-30 | 28 | 20.7 | 24 | 115.9 | PLACA | 21 | PLACA-21-28 | 2026-10-29 | NUEVO | 2026-10-29 | 21 | 3.3 | 24.13333 | 3 | 28.38889 | 17.2
23472 - TERRA PPTO C (MANZANA 4) | PL - 1289 | Outinord IND 1/2" | Concreto | Placa entrepiso torre 1 eje 13 al 19 entre F - J apt 2010 - 2011 y escalera eje 17 al 19 entre D - E costado oriental piso 17 al 18 | 2025-09-30 | 2025-10-28 | 2025-10-30 | 28 | 20.7 | 24.3 | 117.4 | PLACA | 21 | PLACA-21-28 | 2026-10-29 | NUEVO | 2026-10-29 | 21 | 3.6 | 24.13333 | 3 | 28.38889 | 17.2
23472 - TERRA PPTO C (MANZANA 4) | PL - 1289 | Outinord IND 1/2" | Concreto | Placa entrepiso torre 1 eje 13 al 19 entre F - J apt 2010 - 2011 y escalera eje 17 al 19 entre D - E costado oriental piso 17 al 18 | 2025-09-30 | 2025-10-28 | 2025-10-30 | 28 | 20.7 | 24.1 | 116.4 | PLACA | 21 | PLACA-21-28 | 2026-10-29 | NUEVO | 2026-10-29 | 21 | 3.4 | 24.13333 | 3 | 28.38889 | 17.2
23472 - TERRA PPTO C (MANZANA 4) | PL - 1291 | Outinord IND 1" | Concreto | Placa entrepiso eje 6 al 13 entre A - E apt 2006 - 2007 torre 1 | 2025-10-01 | 2025-10-29 | 2025-10-30 | 28 | 20.7 | 29.4 | 142 | PLACA | 21 | PLACA-21-28 | 2026-10-29 | NUEVO | 2026-10-29 | 21 | 8.7 | 29.36667 | 3 | 27.98889 | 17.2
23472 - TERRA PPTO C (MANZANA 4) | PL - 1291 | Outinord IND 1" | Concreto | Placa entrepiso eje 6 al 13 entre A - E apt 2006 - 2007 torre 1 | 2025-10-01 | 2025-10-29 | 2025-10-30 | 28 | 20.7 | 28.8 | 139.1 | PLACA | 21 | PLACA-21-28 | 2026-10-29 | NUEVO | 2026-10-29 | 21 | 8.1 | 29.36667 | 3 | 27.98889 | 17.2
23472 - TERRA PPTO C (MANZANA 4) | PL - 1291 | Outinord IND 1" | Concreto | Placa entrepiso eje 6 al 13 entre A - E apt 2006 - 2007 torre 1 | 2025-10-01 | 2025-10-29 | 2025-10-30 | 28 | 20.7 | 29.9 | 144.4 | PLACA | 21 | PLACA-21-28 | 2026-10-29 | NUEVO | 2026-10-29 | 21 | 9.2 | 29.36667 | 3 | 27.98889 | 17.2
23472 - TERRA PPTO C (MANZANA 4) | PL - 1293 | Outinord IND 1" | Concreto | Placa entrepiso torre 1 eje 6 al 13 entre F - J apt 2001 - 2002 | 2025-10-02 | 2025-10-30 | 2025-11-05 | 28 | 20.7 | 27.5 | 132.9 | PLACA | 21 | PLACA-21-28 | 2026-10-29 | NUEVO | 2026-10-29 | 21 | 6.8 | 28.1 | 3 | 27.2 | 17.2
23472 - TERRA PPTO C (MANZANA 4) | PL - 1293 | Outinord IND 1" | Concreto | Placa entrepiso torre 1 eje 6 al 13 entre F - J apt 2001 - 2002 | 2025-10-02 | 2025-10-30 | 2025-11-05 | 28 | 20.7 | 28.3 | 136.7 | PLACA | 21 | PLACA-21-28 | 2026-10-29 | NUEVO | 2026-10-29 | 21 | 7.6 | 28.1 | 3 | 27.2 | 17.2
23472 - TERRA PPTO C (MANZANA 4) | PL - 1293 | Outinord IND 1" | Concreto | Placa entrepiso torre 1 eje 6 al 13 entre F - J apt 2001 - 2002 | 2025-10-02 | 2025-10-30 | 2025-11-05 | 28 | 20.7 | 28.5 | 137.7 | PLACA | 21 | PLACA-21-28 | 2026-10-29 | NUEVO | 2026-10-29 | 21 | 7.8 | 28.1 | 3 | 27.2 | 17.2
23472 - TERRA PPTO C (MANZANA 4) | PL - 1295 | Outinord IND 1" | Concreto | Placa Entrepiso Torre 1 Eje 1 al 5 entre A - E Apt 2004, 2005 | 2025-10-03 | 2025-10-31 | 2025-11-05 | 28 | 20.7 | 30.1 | 145.4 | PLACA | 21 | PLACA-21-28 | 2026-10-29 | NUEVO | 2026-10-29 | 21 | 9.4 | 29.53333 | 3 | 29 | 17.2
23472 - TERRA PPTO C (MANZANA 4) | PL - 1295 | Outinord IND 1" | Concreto | Placa Entrepiso Torre 1 Eje 1 al 5 entre A - E Apt 2004, 2005 | 2025-10-03 | 2025-10-31 | 2025-11-05 | 28 | 20.7 | 29.7 | 143.5 | PLACA | 21 | PLACA-21-28 | 2026-10-29 | NUEVO | 2026-10-29 | 21 | 9 | 29.53333 | 3 | 29 | 17.2
23472 - TERRA PPTO C (MANZANA 4) | PL - 1295 | Outinord IND 1" | Concreto | Placa Entrepiso Torre 1 Eje 1 al 5 entre A - E Apt 2004, 2005 | 2025-10-03 | 2025-10-31 | 2025-11-05 | 28 | 20.7 | 28.8 | 139.1 | PLACA | 21 | PLACA-21-28 | 2026-10-29 | NUEVO | 2026-10-29 | 21 | 8.1 | 29.53333 | 3 | 29 | 17.2
23472 - TERRA PPTO C (MANZANA 4) | PL - 1297 | Outinord IND 1" | Concreto | Placa entrepiso Torre 1 eje 1 al 5 entre F - J Apt 2002, 2003 y escalera eje 1 al 2 entre D - G Costado occidental Piso 18 al piso 19 | 2025-10-04 | 2025-11-01 | 2025-11-05 | 28 | 20.7 | 30.6 | 147.8 | PLACA | 21 | PLACA-21-28 | 2026-10-29 | NUEVO | 2026-10-29 | 21 | 9.9 | 29.9 | 3 | 29.17778 | 17.2
23472 - TERRA PPTO C (MANZANA 4) | PL - 1297 | Outinord IND 1" | Concreto | Placa entrepiso Torre 1 eje 1 al 5 entre F - J Apt 2002, 2003 y escalera eje 1 al 2 entre D - G Costado occidental Piso 18 al piso 19 | 2025-10-04 | 2025-11-01 | 2025-11-05 | 28 | 20.7 | 29.8 | 144 | PLACA | 21 | PLACA-21-28 | 2026-10-29 | NUEVO | 2026-10-29 | 21 | 9.1 | 29.9 | 3 | 29.17778 | 17.2
23472 - TERRA PPTO C (MANZANA 4) | PL - 1297 | Outinord IND 1" | Concreto | Placa entrepiso Torre 1 eje 1 al 5 entre F - J Apt 2002, 2003 y escalera eje 1 al 2 entre D - G Costado occidental Piso 18 al piso 19 | 2025-10-04 | 2025-11-01 | 2025-11-05 | 28 | 20.7 | 29.3 | 141.5 | PLACA | 21 | PLACA-21-28 | 2026-10-29 | NUEVO | 2026-10-29 | 21 | 8.6 | 29.9 | 3 | 29.17778 | 17.2
23472 - TERRA PPTO C (MANZANA 4) | PL - 1299 | Outinord IND 1" | Concreto | Placa entrepiso eje 13 al 19 entre A - E apt 2108, 2109 | 2025-10-06 | 2025-11-03 | 2025-11-05 | 28 | 20.7 | 26.6 | 128.5 | PLACA | 21 | PLACA-21-28 | 2026-10-29 | NUEVO | 2026-10-29 | 21 | 5.9 | 26.06667 | 3 | 28.5 | 17.2
23472 - TERRA PPTO C (MANZANA 4) | PL - 1299 | Outinord IND 1" | Concreto | Placa entrepiso eje 13 al 19 entre A - E apt 2108, 2109 | 2025-10-06 | 2025-11-03 | 2025-11-05 | 28 | 20.7 | 26.1 | 126.1 | PLACA | 21 | PLACA-21-28 | 2026-10-29 | NUEVO | 2026-10-29 | 21 | 5.4 | 26.06667 | 3 | 28.5 | 17.2
23472 - TERRA PPTO C (MANZANA 4) | PL - 1299 | Outinord IND 1" | Concreto | Placa entrepiso eje 13 al 19 entre A - E apt 2108, 2109 | 2025-10-06 | 2025-11-03 | 2025-11-05 | 28 | 20.7 | 25.5 | 123.2 | PLACA | 21 | PLACA-21-28 | 2026-10-29 | NUEVO | 2026-10-29 | 21 | 4.8 | 26.06667 | 3 | 28.5 | 17.2
23472 - TERRA PPTO C (MANZANA 4) | PL - 1302 | Outinord IND 1" | Concreto | Placa entrepiso torre 1 eje 13 al 19 entre F - J apt 2110, 2111 y escalera eje 17 al 19 entre D - G costado oriental piso 18 al piso 19 | 2025-10-07 | 2025-11-04 | 2025-11-06 | 28 | 20.7 | 34.3 | 165.7 | PLACA | 21 | PLACA-21-28 | 2026-10-29 | NUEVO | 2026-10-29 | 21 | 13.6 | 34.26667 | 3 | 30.07778 | 17.2
23472 - TERRA PPTO C (MANZANA 4) | PL - 1302 | Outinord IND 1" | Concreto | Placa entrepiso torre 1 eje 13 al 19 entre F - J apt 2110, 2111 y escalera eje 17 al 19 entre D - G costado oriental piso 18 al piso 19 | 2025-10-07 | 2025-11-04 | 2025-11-06 | 28 | 20.7 | 34.4 | 166.2 | PLACA | 21 | PLACA-21-28 | 2026-10-29 | NUEVO | 2026-10-29 | 21 | 13.7 | 34.26667 | 3 | 30.07778 | 17.2
23472 - TERRA PPTO C (MANZANA 4) | PL - 1302 | Outinord IND 1" | Concreto | Placa entrepiso torre 1 eje 13 al 19 entre F - J apt 2110, 2111 y escalera eje 17 al 19 entre D - G costado oriental piso 18 al piso 19 | 2025-10-07 | 2025-11-04 | 2025-11-06 | 28 | 20.7 | 34.1 | 164.7 | PLACA | 21 | PLACA-21-28 | 2026-10-29 | NUEVO | 2026-10-29 | 21 | 13.4 | 34.26667 | 3 | 30.07778 | 17.2
23472 - TERRA PPTO C (MANZANA 4) | PL - 1304 | Outinord Ind. 1" | Concreto | Placa entrepiso Torre 1 eje6 al 13 entre A - E Apt 2106 , 2107 | 2025-10-08 | 2025-11-05 | 2025-11-06 | 28 | 20.7 | 30.9 | 149.3 | PLACA | 21 | PLACA-21-28 | 2026-10-29 | NUEVO | 2026-10-29 | 21 | 10.2 | 30.6 | 3 | 30.31111 | 17.2
23472 - TERRA PPTO C (MANZANA 4) | PL - 1304 | Outinord Ind. 1" | Concreto | Placa entrepiso Torre 1 eje6 al 13 entre A - E Apt 2106 , 2107 | 2025-10-08 | 2025-11-05 | 2025-11-06 | 28 | 20.7 | 30.6 | 147.8 | PLACA | 21 | PLACA-21-28 | 2026-10-29 | NUEVO | 2026-10-29 | 21 | 9.9 | 30.6 | 3 | 30.31111 | 17.2
23472 - TERRA PPTO C (MANZANA 4) | PL - 1304 | Outinord Ind. 1" | Concreto | Placa entrepiso Torre 1 eje6 al 13 entre A - E Apt 2106 , 2107 | 2025-10-08 | 2025-11-05 | 2025-11-06 | 28 | 20.7 | 30.3 | 146.4 | PLACA | 21 | PLACA-21-28 | 2026-10-29 | NUEVO | 2026-10-29 | 21 | 9.6 | 30.6 | 3 | 30.31111 | 17.2
23472 - TERRA PPTO C (MANZANA 4) | PL - 1306 | Outinord Ind. 1" | Concreto | Placa Entrepiso Torre 1 Eje 6 al 13 entre F - J Apt 2101 , 2112 | 2025-10-09 | 2025-11-06 | 2025-11-12 | 28 | 20.7 | 31.3 | 151.2 | PLACA | 21 | PLACA-21-28 | 2026-10-29 | NUEVO | 2026-10-29 | 21 | 10.6 | 30.83333 | 3 | 31.9 | 17.2
23472 - TERRA PPTO C (MANZANA 4) | PL - 1306 | Outinord Ind. 1" | Concreto | Placa Entrepiso Torre 1 Eje 6 al 13 entre F - J Apt 2101 , 2112 | 2025-10-09 | 2025-11-06 | 2025-11-12 | 28 | 20.7 | 31.1 | 150.2 | PLACA | 21 | PLACA-21-28 | 2026-10-29 | NUEVO | 2026-10-29 | 21 | 10.4 | 30.83333 | 3 | 31.9 | 17.2
23472 - TERRA PPTO C (MANZANA 4) | PL - 1306 | Outinord Ind. 1" | Concreto | Placa Entrepiso Torre 1 Eje 6 al 13 entre F - J Apt 2101 , 2112 | 2025-10-09 | 2025-11-06 | 2025-11-12 | 28 | 20.7 | 30.1 | 145.4 | PLACA | 21 | PLACA-21-28 | 2026-10-29 | NUEVO | 2026-10-29 | 21 | 9.4 | 30.83333 | 3 | 31.9 | 17.2
23472 - TERRA PPTO C (MANZANA 4) | PL - 1308 | Outinord IND 1" | Concreto | Placa entrepiso torre 1 eje 1 al 5 entre A - E apt 2104 - 2105 | 2025-10-10 | 2025-11-07 | 2025-11-12 | 28 | 20.7 | 25.2 | 121.7 | PLACA | 21 | PLACA-21-28 | 2026-10-29 | NUEVO | 2026-10-29 | 21 | 4.5 | 25 | 3 | 28.81111 | 17.2
23472 - TERRA PPTO C (MANZANA 4) | PL - 1308 | Outinord IND 1" | Concreto | Placa entrepiso torre 1 eje 1 al 5 entre A - E apt 2104 - 2105 | 2025-10-10 | 2025-11-07 | 2025-11-12 | 28 | 20.7 | 24.8 | 119.8 | PLACA | 21 | PLACA-21-28 | 2026-10-29 | NUEVO | 2026-10-29 | 21 | 4.1 | 25 | 3 | 28.81111 | 17.2
23472 - TERRA PPTO C (MANZANA 4) | PL - 1308 | Outinord IND 1" | Concreto | Placa entrepiso torre 1 eje 1 al 5 entre A - E apt 2104 - 2105 | 2025-10-10 | 2025-11-07 | 2025-11-12 | 28 | 20.7 | 25 | 120.8 | PLACA | 21 | PLACA-21-28 | 2026-10-29 | NUEVO | 2026-10-29 | 21 | 4.3 | 25 | 3 | 28.81111 | 17.2
23472 - TERRA PPTO C (MANZANA 4) | PL - 1310 | Outinord IND 1" | Concreto | Placa entrepiso torre 1 eje 1 al 5 entre F - J apt 2102, 2103 y escalera eje 1 al 2 entre D - G costado occidental piso 19 al piso 20 | 2025-10-14 | 2025-11-11 | 2025-11-12 | 28 | 20.7 | 26.4 | 127.5 | PLACA | 21 | PLACA-21-28 | 2026-10-29 | NUEVO | 2026-10-29 | 21 | 5.7 | 26.46667 | 3 | 27.43333 | 17.2
23472 - TERRA PPTO C (MANZANA 4) | PL - 1310 | Outinord IND 1" | Concreto | Placa entrepiso torre 1 eje 1 al 5 entre F - J apt 2102, 2103 y escalera eje 1 al 2 entre D - G costado occidental piso 19 al piso 20 | 2025-10-14 | 2025-11-11 | 2025-11-12 | 28 | 20.7 | 27 | 130.4 | PLACA | 21 | PLACA-21-28 | 2026-10-29 | NUEVO | 2026-10-29 | 21 | 6.3 | 26.46667 | 3 | 27.43333 | 17.2
23472 - TERRA PPTO C (MANZANA 4) | PL - 1310 | Outinord IND 1" | Concreto | Placa entrepiso torre 1 eje 1 al 5 entre F - J apt 2102, 2103 y escalera eje 1 al 2 entre D - G costado occidental piso 19 al piso 20 | 2025-10-14 | 2025-11-11 | 2025-11-12 | 28 | 20.7 | 26 | 125.6 | PLACA | 21 | PLACA-21-28 | 2026-10-29 | NUEVO | 2026-10-29 | 21 | 5.3 | 26.46667 | 3 | 27.43333 | 17.2
23472 - TERRA PPTO C (MANZANA 4) | PL - 1315 | Outinord IND 1" | Concreto | Placa entrepiso torre 1 eje 13 al 19 entre F - J apt 2210, 2211 y escalera eje 17 al 19 entre D - G costado oriental piso 19 al piso 20 | 2025-10-16 | 2025-11-13 | 2025-11-14 | 28 | 20.7 | 29.9 | 144.4 | PLACA | 21 | PLACA-21-28 | 2026-10-29 | NUEVO | 2026-10-29 | 21 | 9.2 | 30.6 | 3 | 27.35556 | 17.2
23472 - TERRA PPTO C (MANZANA 4) | PL - 1315 | Outinord IND 1" | Concreto | Placa entrepiso torre 1 eje 13 al 19 entre F - J apt 2210, 2211 y escalera eje 17 al 19 entre D - G costado oriental piso 19 al piso 20 | 2025-10-16 | 2025-11-13 | 2025-11-14 | 28 | 20.7 | 30.5 | 147.3 | PLACA | 21 | PLACA-21-28 | 2026-10-29 | NUEVO | 2026-10-29 | 21 | 9.8 | 30.6 | 3 | 27.35556 | 17.2
23472 - TERRA PPTO C (MANZANA 4) | PL - 1315 | Outinord IND 1" | Concreto | Placa entrepiso torre 1 eje 13 al 19 entre F - J apt 2210, 2211 y escalera eje 17 al 19 entre D - G costado oriental piso 19 al piso 20 | 2025-10-16 | 2025-11-13 | 2025-11-14 | 28 | 20.7 | 31.4 | 151.7 | PLACA | 21 | PLACA-21-28 | 2026-10-29 | NUEVO | 2026-10-29 | 21 | 10.7 | 30.6 | 3 | 27.35556 | 17.2
23472 - TERRA PPTO C (MANZANA 4) | PL - 1325 | Outinord IND 1" | Concreto | Placa entre piso 1 eje 1 al 5 entre F - J apt 2202, 2203 y escalera eje 1 al 2 entre D - G costado occidental piso 20 al piso 21 | 2025-10-23 | 2025-11-20 | 2025-11-24 | 28 | 20.7 | 27 | 130.4 | PLACA | 21 | PLACA-21-28 | 2026-10-29 | NUEVO | 2026-10-29 | 21 | 6.3 | 26.66667 | 3 | 27.91111 | 17.2
23472 - TERRA PPTO C (MANZANA 4) | PL - 1325 | Outinord IND 1" | Concreto | Placa entre piso 1 eje 1 al 5 entre F - J apt 2202, 2203 y escalera eje 1 al 2 entre D - G costado occidental piso 20 al piso 21 | 2025-10-23 | 2025-11-20 | 2025-11-24 | 28 | 20.7 | 26.8 | 129.5 | PLACA | 21 | PLACA-21-28 | 2026-10-29 | NUEVO | 2026-10-29 | 21 | 6.1 | 26.66667 | 3 | 27.91111 | 17.2
23472 - TERRA PPTO C (MANZANA 4) | PL - 1325 | Outinord IND 1" | Concreto | Placa entre piso 1 eje 1 al 5 entre F - J apt 2202, 2203 y escalera eje 1 al 2 entre D - G costado occidental piso 20 al piso 21 | 2025-10-23 | 2025-11-20 | 2025-11-24 | 28 | 20.7 | 26.2 | 126.6 | PLACA | 21 | PLACA-21-28 | 2026-10-29 | NUEVO | 2026-10-29 | 21 | 5.5 | 26.66667 | 3 | 27.91111 | 17.2
23472 - TERRA PPTO C (MANZANA 4) | PL - 1329 | Outinord IND 1" | Concreto | Placa entrepiso torre 1 eje 13 al 19 entre A - E apt 2308 - 2309 | 2025-10-24 | 2025-11-21 | 2025-11-24 | 28 | 20.7 | 30.4 | 146.9 | PLACA | 21 | PLACA-21-28 | 2026-10-29 | NUEVO | 2026-10-29 | 21 | 9.7 | 29.9 | 3 | 29.05556 | 17.2
23472 - TERRA PPTO C (MANZANA 4) | PL - 1329 | Outinord IND 1" | Concreto | Placa entrepiso torre 1 eje 13 al 19 entre A - E apt 2308 - 2309 | 2025-10-24 | 2025-11-21 | 2025-11-24 | 28 | 20.7 | 30 | 144.9 | PLACA | 21 | PLACA-21-28 | 2026-10-29 | NUEVO | 2026-10-29 | 21 | 9.3 | 29.9 | 3 | 29.05556 | 17.2
23472 - TERRA PPTO C (MANZANA 4) | PL - 1329 | Outinord IND 1" | Concreto | Placa entrepiso torre 1 eje 13 al 19 entre A - E apt 2308 - 2309 | 2025-10-24 | 2025-11-21 | 2025-11-24 | 28 | 20.7 | 29.3 | 141.5 | PLACA | 21 | PLACA-21-28 | 2026-10-29 | NUEVO | 2026-10-29 | 21 | 8.6 | 29.9 | 3 | 29.05556 | 17.2
23472 - TERRA PPTO C (MANZANA 4) | PL - 1331 | Outinord IND 1" | Concreto | Placa entre piso torre 1 eje 13 al 19 entre F - J apt 2310, 2311 y escalera eje 17 al 19 entre D - G costado oriental piso 20 al piso 21 | 2025-10-25 | 2025-11-22 | 2025-11-24 | 28 | 20.7 | 24 | 115.9 | PLACA | 21 | PLACA-21-28 | 2026-10-29 | NUEVO | 2026-10-29 | 21 | 3.3 | 23.93333 | 3 | 26.83333 | 17.2
23472 - TERRA PPTO C (MANZANA 4) | PL - 1331 | Outinord IND 1" | Concreto | Placa entre piso torre 1 eje 13 al 19 entre F - J apt 2310, 2311 y escalera eje 17 al 19 entre D - G costado oriental piso 20 al piso 21 | 2025-10-25 | 2025-11-22 | 2025-11-24 | 28 | 20.7 | 23.7 | 114.5 | PLACA | 21 | PLACA-21-28 | 2026-10-29 | NUEVO | 2026-10-29 | 21 | 3 | 23.93333 | 3 | 26.83333 | 17.2
23472 - TERRA PPTO C (MANZANA 4) | PL - 1331 | Outinord IND 1" | Concreto | Placa entre piso torre 1 eje 13 al 19 entre F - J apt 2310, 2311 y escalera eje 17 al 19 entre D - G costado oriental piso 20 al piso 21 | 2025-10-25 | 2025-11-22 | 2025-11-24 | 28 | 20.7 | 24.1 | 116.4 | PLACA | 21 | PLACA-21-28 | 2026-10-29 | NUEVO | 2026-10-29 | 21 | 3.4 | 23.93333 | 3 | 26.83333 | 17.2
23472 - TERRA PPTO C (MANZANA 4) | PL - 1332 | Outinord IND ayudante de bombeo | Concreto | Alistado de cubierta torre 2 eje 7´al 13 entre A - J | 2025-10-27 | 2025-11-24 | 2025-11-26 | 28 | 20.7 | 18.9 | 91.3 | AUTOCOMPAC | 21 | AUTOCOMPAC-21-28 | 2026-10-29 | NUEVO | 2026-10-29 |  | -1.8 | 19.23333 | 3 | 24.35556 | 17.2
23472 - TERRA PPTO C (MANZANA 4) | PL - 1332 | Outinord IND ayudante de bombeo | Concreto | Alistado de cubierta torre 2 eje 7´al 13 entre A - J | 2025-10-27 | 2025-11-24 | 2025-11-26 | 28 | 20.7 | 19.5 | 94.2 | AUTOCOMPAC | 21 | AUTOCOMPAC-21-28 | 2026-10-29 | NUEVO | 2026-10-29 |  | -1.2 | 19.23333 | 3 | 24.35556 | 17.2
23472 - TERRA PPTO C (MANZANA 4) | PL - 1332 | Outinord IND ayudante de bombeo | Concreto | Alistado de cubierta torre 2 eje 7´al 13 entre A - J | 2025-10-27 | 2025-11-24 | 2025-11-26 | 28 | 20.7 | 19.3 | 93.2 | AUTOCOMPAC | 21 | AUTOCOMPAC-21-28 | 2026-10-29 | NUEVO | 2026-10-29 |  | -1.4 | 19.23333 | 3 | 24.35556 | 17.2
23472 - TERRA PPTO C (MANZANA 4) | PL - 1334 | Outinord IND con fibra de polipropileno | Concreto | Alistado de piso cubierta eje 7 al 1 entre A - J | 2025-10-28 | 2025-11-25 | 2025-11-26 | 28 | 20.7 | 28.3 | 136.7 | AUTOCOMPAC | 21 | AUTOCOMPAC-21-28 | 2026-10-29 | NUEVO | 2026-10-29 |  | 7.6 | 28.33333 | 3 | 23.83333 | 17.2
23472 - TERRA PPTO C (MANZANA 4) | PL - 1334 | Outinord IND con fibra de polipropileno | Concreto | Alistado de piso cubierta eje 7 al 1 entre A - J | 2025-10-28 | 2025-11-25 | 2025-11-26 | 28 | 20.7 | 28.7 | 138.6 | AUTOCOMPAC | 21 | AUTOCOMPAC-21-28 | 2026-10-29 | NUEVO | 2026-10-29 |  | 8 | 28.33333 | 3 | 23.83333 | 17.2
23472 - TERRA PPTO C (MANZANA 4) | PL - 1334 | Outinord IND con fibra de polipropileno | Concreto | Alistado de piso cubierta eje 7 al 1 entre A - J | 2025-10-28 | 2025-11-25 | 2025-11-26 | 28 | 20.7 | 28 | 135.3 | AUTOCOMPAC | 21 | AUTOCOMPAC-21-28 | 2026-10-29 | NUEVO | 2026-10-29 |  | 7.3 | 28.33333 | 3 | 23.83333 | 17.2
23472 - TERRA PPTO C (MANZANA 4) | PL - 1335 | Outinord IND 1" | Concreto | Placa entrepiso torre 1 eje 6 al 13 entre A - E apt 2306 - 2307 | 2025-10-28 | 2025-11-25 | 2025-11-26 | 28 | 20.7 | 28.9 | 139.6 | PLACA | 21 | PLACA-21-28 | 2026-10-29 | NUEVO | 2026-10-29 | 21 | 8.2 | 28.63333 | 3 | 25.4 | 17.2
23472 - TERRA PPTO C (MANZANA 4) | PL - 1335 | Outinord IND 1" | Concreto | Placa entrepiso torre 1 eje 6 al 13 entre A - E apt 2306 - 2307 | 2025-10-28 | 2025-11-25 | 2025-11-26 | 28 | 20.7 | 28.3 | 136.7 | PLACA | 21 | PLACA-21-28 | 2026-10-29 | NUEVO | 2026-10-29 | 21 | 7.6 | 28.63333 | 3 | 25.4 | 17.2
23472 - TERRA PPTO C (MANZANA 4) | PL - 1335 | Outinord IND 1" | Concreto | Placa entrepiso torre 1 eje 6 al 13 entre A - E apt 2306 - 2307 | 2025-10-28 | 2025-11-25 | 2025-11-26 | 28 | 20.7 | 28.7 | 138.6 | PLACA | 21 | PLACA-21-28 | 2026-10-29 | NUEVO | 2026-10-29 | 21 | 8 | 28.63333 | 3 | 25.4 | 17.2
23472 - TERRA PPTO C (MANZANA 4) | PL - 1339 | Outinord IND 1" | Concreto | Placa entrepiso torre 1 eje 6 al 13 entre F - J apt 2301 - 2312 y placa contrapiso futuro comercio torre 3 | 2025-10-29 | 2025-11-26 | 2025-11-28 | 28 | 20.7 | 31.1 | 150.2 | PLACA | 21 | PLACA-21-28 | 2026-10-29 | NUEVO | 2026-10-29 | 21 | 10.4 | 30.7 | 3 | 29.22222 | 17.2
23472 - TERRA PPTO C (MANZANA 4) | PL - 1339 | Outinord IND 1" | Concreto | Placa entrepiso torre 1 eje 6 al 13 entre F - J apt 2301 - 2312 y placa contrapiso futuro comercio torre 3 | 2025-10-29 | 2025-11-26 | 2025-11-28 | 28 | 20.7 | 30.4 | 146.9 | PLACA | 21 | PLACA-21-28 | 2026-10-29 | NUEVO | 2026-10-29 | 21 | 9.7 | 30.7 | 3 | 29.22222 | 17.2
23472 - TERRA PPTO C (MANZANA 4) | PL - 1339 | Outinord IND 1" | Concreto | Placa entrepiso torre 1 eje 6 al 13 entre F - J apt 2301 - 2312 y placa contrapiso futuro comercio torre 3 | 2025-10-29 | 2025-11-26 | 2025-11-28 | 28 | 20.7 | 30.6 | 147.8 | PLACA | 21 | PLACA-21-28 | 2026-10-29 | NUEVO | 2026-10-29 | 21 | 9.9 | 30.7 | 3 | 29.22222 | 17.2
23472 - TERRA PPTO C (MANZANA 4) | PL - 1341 | Outinord IND 1" | Concreto | Placa entrepiso torre 1 eje 1 al 6 entre A - E apt 2304 - 2305 | 2025-10-30 | 2025-11-27 | 2025-11-28 | 28 | 20.7 | 29 | 140.1 | PLACA | 21 | PLACA-21-28 | 2026-10-29 | NUEVO | 2026-10-29 | 21 | 8.3 | 29.1 | 3 | 29.47778 | 17.2
23472 - TERRA PPTO C (MANZANA 4) | PL - 1341 | Outinord IND 1" | Concreto | Placa entrepiso torre 1 eje 1 al 6 entre A - E apt 2304 - 2305 | 2025-10-30 | 2025-11-27 | 2025-11-28 | 28 | 20.7 | 29.5 | 142.5 | PLACA | 21 | PLACA-21-28 | 2026-10-29 | NUEVO | 2026-10-29 | 21 | 8.8 | 29.1 | 3 | 29.47778 | 17.2
23472 - TERRA PPTO C (MANZANA 4) | PL - 1341 | Outinord IND 1" | Concreto | Placa entrepiso torre 1 eje 1 al 6 entre A - E apt 2304 - 2305 | 2025-10-30 | 2025-11-27 | 2025-11-28 | 28 | 20.7 | 28.8 | 139.1 | PLACA | 21 | PLACA-21-28 | 2026-10-29 | NUEVO | 2026-10-29 | 21 | 8.1 | 29.1 | 3 | 29.47778 | 17.2
23472 - TERRA PPTO C (MANZANA 4) | PL - 1343 | Outinord IND 1" | Concreto | Placa entre piso torre 1 eje 1 al 5 entre F – J aptos 2302, 2303 | 2025-10-31 | 2025-11-28 | 2025-12-03 | 28 | 20.7 | 34.5 | 166.7 | PLACA | 21 | PLACA-21-28 | 2026-10-29 | NUEVO | 2026-10-29 | 21 | 13.8 | 34.16667 | 3 | 31.32222 | 17.2
23472 - TERRA PPTO C (MANZANA 4) | PL - 1343 | Outinord IND 1" | Concreto | Placa entre piso torre 1 eje 1 al 5 entre F – J aptos 2302, 2303 | 2025-10-31 | 2025-11-28 | 2025-12-03 | 28 | 20.7 | 33.7 | 162.8 | PLACA | 21 | PLACA-21-28 | 2026-10-29 | NUEVO | 2026-10-29 | 21 | 13 | 34.16667 | 3 | 31.32222 | 17.2
23472 - TERRA PPTO C (MANZANA 4) | PL - 1343 | Outinord IND 1" | Concreto | Placa entre piso torre 1 eje 1 al 5 entre F – J aptos 2302, 2303 | 2025-10-31 | 2025-11-28 | 2025-12-03 | 28 | 20.7 | 34.3 | 165.7 | PLACA | 21 | PLACA-21-28 | 2026-10-29 | NUEVO | 2026-10-29 | 21 | 13.6 | 34.16667 | 3 | 31.32222 | 17.2
23472 - TERRA PPTO C (MANZANA 4) | PL - 1345 | Outinord IND 1" | Concreto | Placa entre piso torre 1 eje 13 al 19 entre A – E aptos 2408, 2409 | 2025-11-01 | 2025-11-29 | 2025-12-03 | 28 | 20.7 | 28.9 | 139.6 | PLACA | 21 | PLACA-21-28 | 2026-10-29 | NUEVO | 2026-10-29 | 21 | 8.2 | 28.86667 | 3 | 30.71111 | 17.2
23472 - TERRA PPTO C (MANZANA 4) | PL - 1345 | Outinord IND 1" | Concreto | Placa entre piso torre 1 eje 13 al 19 entre A – E aptos 2408, 2409 | 2025-11-01 | 2025-11-29 | 2025-12-03 | 28 | 20.7 | 28.5 | 137.7 | PLACA | 21 | PLACA-21-28 | 2026-10-29 | NUEVO | 2026-10-29 | 21 | 7.8 | 28.86667 | 3 | 30.71111 | 17.2
23472 - TERRA PPTO C (MANZANA 4) | PL - 1345 | Outinord IND 1" | Concreto | Placa entre piso torre 1 eje 13 al 19 entre A – E aptos 2408, 2409 | 2025-11-01 | 2025-11-29 | 2025-12-03 | 28 | 20.7 | 29.2 | 141.1 | PLACA | 21 | PLACA-21-28 | 2026-10-29 | NUEVO | 2026-10-29 | 21 | 8.5 | 28.86667 | 3 | 30.71111 | 17.2
23472 - TERRA PPTO C (MANZANA 4) | PL - 1349 | Outinord IND 1" | Concreto | Placa entrepiso torre 1 eje 6 al 13 entre A – E apto 2406, 2407 | 2025-11-05 | 2025-12-03 | 2025-12-10 | 28 | 20.7 | 31.1 | 150.2 | PLACA | 21 | PLACA-21-28 | 2026-10-29 | NUEVO | 2026-10-29 | 21 | 10.4 | 30.46667 | 3 | 31.16667 | 17.2
23472 - TERRA PPTO C (MANZANA 4) | PL - 1349 | Outinord IND 1" | Concreto | Placa entrepiso torre 1 eje 6 al 13 entre A – E apto 2406, 2407 | 2025-11-05 | 2025-12-03 | 2025-12-10 | 28 | 20.7 | 30 | 144.9 | PLACA | 21 | PLACA-21-28 | 2026-10-29 | NUEVO | 2026-10-29 | 21 | 9.3 | 30.46667 | 3 | 31.16667 | 17.2
23472 - TERRA PPTO C (MANZANA 4) | PL - 1349 | Outinord IND 1" | Concreto | Placa entrepiso torre 1 eje 6 al 13 entre A – E apto 2406, 2407 | 2025-11-05 | 2025-12-03 | 2025-12-10 | 28 | 20.7 | 30.3 | 146.4 | PLACA | 21 | PLACA-21-28 | 2026-10-29 | NUEVO | 2026-10-29 | 21 | 9.6 | 30.46667 | 3 | 31.16667 | 17.2
23472 - TERRA PPTO C (MANZANA 4) | PL - 1351 | Outinord IND 1" | Concreto | Placa entrepiso torre 1 eje 6 al 13 entre F – J apto 2401, 2412 | 2025-11-06 | 2025-12-04 | 2025-12-10 | 28 | 20.7 | 26.6 | 128.5 | PLACA | 21 | PLACA-21-28 | 2026-10-29 | NUEVO | 2026-10-29 | 21 | 5.9 | 28.56667 | 3 | 29.3 | 17.2
23472 - TERRA PPTO C (MANZANA 4) | PL - 1351 | Outinord IND 1" | Concreto | Placa entrepiso torre 1 eje 6 al 13 entre F – J apto 2401, 2412 | 2025-11-06 | 2025-12-04 | 2025-12-10 | 28 | 20.7 | 25.7 | 124.2 | PLACA | 21 | PLACA-21-28 | 2026-10-29 | NUEVO | 2026-10-29 | 21 | 5 | 28.56667 | 3 | 29.3 | 17.2
23472 - TERRA PPTO C (MANZANA 4) | PL - 1351 | Outinord IND 1" | Concreto | Placa entrepiso torre 1 eje 6 al 13 entre F – J apto 2401, 2412 | 2025-11-06 | 2025-12-04 | 2025-12-10 | 28 | 20.7 | 33.4 | 161.4 | PLACA | 21 | PLACA-21-28 | 2026-10-29 | NUEVO | 2026-10-29 | 21 | 12.7 | 28.56667 | 3 | 29.3 | 17.2
23472 - TERRA PPTO C (MANZANA 4) | PL - 1353 | Outinord IND 1" | Concreto | Placa entre piso torre 1 eje 1 al 5 entre A - E apt 2404, 2405 | 2025-11-08 | 2025-12-06 | 2025-12-11 | 28 | 20.7 | 36.9 | 178.3 | PLACA | 21 | PLACA-21-28 | 2026-10-29 | NUEVO | 2026-10-29 | 21 | 16.2 | 36.26667 | 3 | 31.76667 | 17.2
23472 - TERRA PPTO C (MANZANA 4) | PL - 1353 | Outinord IND 1" | Concreto | Placa entre piso torre 1 eje 1 al 5 entre A - E apt 2404, 2405 | 2025-11-08 | 2025-12-06 | 2025-12-11 | 28 | 20.7 | 35.7 | 172.5 | PLACA | 21 | PLACA-21-28 | 2026-10-29 | NUEVO | 2026-10-29 | 21 | 15 | 36.26667 | 3 | 31.76667 | 17.2
23472 - TERRA PPTO C (MANZANA 4) | PL - 1353 | Outinord IND 1" | Concreto | Placa entre piso torre 1 eje 1 al 5 entre A - E apt 2404, 2405 | 2025-11-08 | 2025-12-06 | 2025-12-11 | 28 | 20.7 | 36.2 | 174.9 | PLACA | 21 | PLACA-21-28 | 2026-10-29 | NUEVO | 2026-10-29 | 21 | 15.5 | 36.26667 | 3 | 31.76667 | 17.2
23472 - TERRA PPTO C (MANZANA 4) | PL - 1359 | Outinord IND con inclución de aire y fibra 1" | Concreto | Placa cubierta torre 1 eje 12 al 19 entre A – E | 2025-11-13 | 2025-12-11 | 2025-12-12 | 28 | 20.7 | 28.3 | 136.7 | PLACA | 21 | PLACA-21-28 | 2026-10-29 | NUEVO | 2026-10-29 | 21 | 7.6 | 27.66667 | 3 | 30.83333 | 17.2
23472 - TERRA PPTO C (MANZANA 4) | PL - 1359 | Outinord IND con inclución de aire y fibra 1" | Concreto | Placa cubierta torre 1 eje 12 al 19 entre A – E | 2025-11-13 | 2025-12-11 | 2025-12-12 | 28 | 20.7 | 27.3 | 131.9 | PLACA | 21 | PLACA-21-28 | 2026-10-29 | NUEVO | 2026-10-29 | 21 | 6.6 | 27.66667 | 3 | 30.83333 | 17.2
23472 - TERRA PPTO C (MANZANA 4) | PL - 1359 | Outinord IND con inclución de aire y fibra 1" | Concreto | Placa cubierta torre 1 eje 12 al 19 entre A – E | 2025-11-13 | 2025-12-11 | 2025-12-12 | 28 | 20.7 | 27.4 | 132.4 | PLACA | 21 | PLACA-21-28 | 2026-10-29 | NUEVO | 2026-10-29 | 21 | 6.7 | 27.66667 | 3 | 30.83333 | 17.2
23472 - TERRA PPTO C (MANZANA 4) | PL - 1365 | Outinord IND con inclusión de aire y fibra de polipropileno | Concreto | Placa Cubierta Torre 1 Eje 1 al 12 entre A - E | 2025-11-21 | 2025-12-19 | 2025-12-23 | 28 | 20.7 | 28 | 135.3 | PLACA | 21 | PLACA-21-28 | 2026-10-29 | NUEVO | 2026-10-29 | 21 | 7.3 | 27.53333 | 3 | 30.48889 | 17.2
23472 - TERRA PPTO C (MANZANA 4) | PL - 1365 | Outinord IND con inclusión de aire y fibra de polipropileno | Concreto | Placa Cubierta Torre 1 Eje 1 al 12 entre A - E | 2025-11-21 | 2025-12-19 | 2025-12-23 | 28 | 20.7 | 27.6 | 133.3 | PLACA | 21 | PLACA-21-28 | 2026-10-29 | NUEVO | 2026-10-29 | 21 | 6.9 | 27.53333 | 3 | 30.48889 | 17.2
23472 - TERRA PPTO C (MANZANA 4) | PL - 1365 | Outinord IND con inclusión de aire y fibra de polipropileno | Concreto | Placa Cubierta Torre 1 Eje 1 al 12 entre A - E | 2025-11-21 | 2025-12-19 | 2025-12-23 | 28 | 20.7 | 27 | 130.4 | PLACA | 21 | PLACA-21-28 | 2026-10-29 | NUEVO | 2026-10-29 | 21 | 6.3 | 27.53333 | 3 | 30.48889 | 17.2
23472 - TERRA PPTO C (MANZANA 4) | PL - 1368 | Outinord IND con fibra y fibra de polipropileno | Concreto | Placa cubierta torre 1 eje 7 al 12 entre F - J | 2025-11-25 | 2025-12-23 | 2026-01-05 | 28 | 20.7 | 27.9 | 134.8 | PLACA | 21 | PLACA-21-28 | 2026-10-29 | NUEVO | 2026-10-29 | 21 | 7.2 | 27.26667 | 3 | 27.48889 | 17.2
23472 - TERRA PPTO C (MANZANA 4) | PL - 1368 | Outinord IND con fibra y fibra de polipropileno | Concreto | Placa cubierta torre 1 eje 7 al 12 entre F - J | 2025-11-25 | 2025-12-23 | 2026-01-05 | 28 | 20.7 | 27.2 | 131.4 | PLACA | 21 | PLACA-21-28 | 2026-10-29 | NUEVO | 2026-10-29 | 21 | 6.5 | 27.26667 | 3 | 27.48889 | 17.2
23472 - TERRA PPTO C (MANZANA 4) | PL - 1368 | Outinord IND con fibra y fibra de polipropileno | Concreto | Placa cubierta torre 1 eje 7 al 12 entre F - J | 2025-11-25 | 2025-12-23 | 2026-01-05 | 28 | 20.7 | 26.7 | 129 | PLACA | 21 | PLACA-21-28 | 2026-10-29 | NUEVO | 2026-10-29 | 21 | 6 | 27.26667 | 3 | 27.48889 | 17.2
23472 - TERRA PPTO C (MANZANA 4) | PL - 1375 | Outinord Ind 1" | Concreto | Escalera torre 1 eje 17 al 19 entre D- G costado oriental piso 21 al piso 22 | 2025-12-02 | 2025-12-30 | 2026-01-09 | 28 | 20.7 | 24.2 | 116.9 | AUTOCOMPAC | 21 | AUTOCOMPAC-21-28 | 2026-10-29 | NUEVO | 2026-10-29 |  | 3.5 | 23.93333 | 3 | 26.24444 | 17.2
23472 - TERRA PPTO C (MANZANA 4) | PL - 1375 | Outinord Ind 1" | Concreto | Escalera torre 1 eje 17 al 19 entre D- G costado oriental piso 21 al piso 22 | 2025-12-02 | 2025-12-30 | 2026-01-09 | 28 | 20.7 | 24 | 115.9 | AUTOCOMPAC | 21 | AUTOCOMPAC-21-28 | 2026-10-29 | NUEVO | 2026-10-29 |  | 3.3 | 23.93333 | 3 | 26.24444 | 17.2
23472 - TERRA PPTO C (MANZANA 4) | PL - 1375 | Outinord Ind 1" | Concreto | Escalera torre 1 eje 17 al 19 entre D- G costado oriental piso 21 al piso 22 | 2025-12-02 | 2025-12-30 | 2026-01-09 | 28 | 20.7 | 23.6 | 114 | AUTOCOMPAC | 21 | AUTOCOMPAC-21-28 | 2026-10-29 | NUEVO | 2026-10-29 |  | 2.9 | 23.93333 | 3 | 26.24444 | 17.2
23472 - TERRA PPTO C (MANZANA 4) | PL - 1377 | Outinord IND con fibra y inclución de aire 1" | Concreto | Placa de cubierta torre 1 recorrido foso de ascensores 1 y 2 eje 8 al 10 entre D -E y placa de cubierta de las escaleras costado oriental eje 17 al 19 entre D – G y costado occidental eje 1 al 2 entre D – G | 2025-12-05 | 2026-01-02 | 2026-01-09 | 28 | 20.7 | 37.9 | 183.1 | PLACA | 21 | PLACA-21-28 | 2026-10-29 | NUEVO | 2026-10-29 | 21 | 17.2 | 37.96667 | 3 | 29.72222 | 17.2
23472 - TERRA PPTO C (MANZANA 4) | PL - 1377 | Outinord IND con fibra y inclución de aire 1" | Concreto | Placa de cubierta torre 1 recorrido foso de ascensores 1 y 2 eje 8 al 10 entre D -E y placa de cubierta de las escaleras costado oriental eje 17 al 19 entre D – G y costado occidental eje 1 al 2 entre D – G | 2025-12-05 | 2026-01-02 | 2026-01-09 | 28 | 20.7 | 38.2 | 184.5 | PLACA | 21 | PLACA-21-28 | 2026-10-29 | NUEVO | 2026-10-29 | 21 | 17.5 | 37.96667 | 3 | 29.72222 | 17.2
23472 - TERRA PPTO C (MANZANA 4) | PL - 1377 | Outinord IND con fibra y inclución de aire 1" | Concreto | Placa de cubierta torre 1 recorrido foso de ascensores 1 y 2 eje 8 al 10 entre D -E y placa de cubierta de las escaleras costado oriental eje 17 al 19 entre D – G y costado occidental eje 1 al 2 entre D – G | 2025-12-05 | 2026-01-02 | 2026-01-09 | 28 | 20.7 | 37.8 | 182.6 | PLACA | 21 | PLACA-21-28 | 2026-10-29 | NUEVO | 2026-10-29 | 21 | 17.1 | 37.96667 | 3 | 29.72222 | 17.2
23472 - TERRA PPTO C (MANZANA 4) | PL - 1378 | Outinord IND 1" | Concreto | Escalera Torre 1 Eje 17 al 19 entre D – G costado oriental piso 22 al piso 23 | 2025-12-05 | 2026-01-02 | 2026-01-09 | 28 | 20.7 | 36.7 | 177.3 | AUTOCOMPAC | 21 | AUTOCOMPAC-21-28 | 2026-10-29 | NUEVO | 2026-10-29 |  | 16 | 36.7 | 3 | 32.86667 | 17.2
23472 - TERRA PPTO C (MANZANA 4) | PL - 1378 | Outinord IND 1" | Concreto | Escalera Torre 1 Eje 17 al 19 entre D – G costado oriental piso 22 al piso 23 | 2025-12-05 | 2026-01-02 | 2026-01-09 | 28 | 20.7 | 36.4 | 175.8 | AUTOCOMPAC | 21 | AUTOCOMPAC-21-28 | 2026-10-29 | NUEVO | 2026-10-29 |  | 15.7 | 36.7 | 3 | 32.86667 | 17.2
23472 - TERRA PPTO C (MANZANA 4) | PL - 1378 | Outinord IND 1" | Concreto | Escalera Torre 1 Eje 17 al 19 entre D – G costado oriental piso 22 al piso 23 | 2025-12-05 | 2026-01-02 | 2026-01-09 | 28 | 20.7 | 37 | 178.7 | AUTOCOMPAC | 21 | AUTOCOMPAC-21-28 | 2026-10-29 | NUEVO | 2026-10-29 |  | 16.3 | 36.7 | 3 | 32.86667 | 17.2
23472 - TERRA PPTO C (MANZANA 4) | PL - 1380 | Outinord IND 1" | Concreto | Escalera costado oriental torre 1 eje 17 al 19 entre D – G piso 23 al piso 24 | 2025-12-12 | 2026-01-09 | 2026-01-14 | 28 | 20.7 | 28.2 | 136.2 | AUTOCOMPAC | 21 | AUTOCOMPAC-21-28 | 2026-10-29 | NUEVO | 2026-10-29 |  | 7.5 | 27.66667 | 3 | 34.11111 | 17.2
23472 - TERRA PPTO C (MANZANA 4) | PL - 1380 | Outinord IND 1" | Concreto | Escalera costado oriental torre 1 eje 17 al 19 entre D – G piso 23 al piso 24 | 2025-12-12 | 2026-01-09 | 2026-01-14 | 28 | 20.7 | 27.3 | 131.9 | AUTOCOMPAC | 21 | AUTOCOMPAC-21-28 | 2026-10-29 | NUEVO | 2026-10-29 |  | 6.6 | 27.66667 | 3 | 34.11111 | 17.2
23472 - TERRA PPTO C (MANZANA 4) | PL - 1380 | Outinord IND 1" | Concreto | Escalera costado oriental torre 1 eje 17 al 19 entre D – G piso 23 al piso 24 | 2025-12-12 | 2026-01-09 | 2026-01-14 | 28 | 20.7 | 27.5 | 132.9 | AUTOCOMPAC | 21 | AUTOCOMPAC-21-28 | 2026-10-29 | NUEVO | 2026-10-29 |  | 6.8 | 27.66667 | 3 | 34.11111 | 17.2
23472 - TERRA PPTO C (MANZANA 4) | PL - 1387 | outinord IND 1" | Concreto | Escalera torre1 eje 1 al 2 entre D - G costado occidental piso 23 al piso 24 | 2026-01-20 | 2026-02-17 | 2026-02-19 | 28 | 20.7 | 27.5 | 132.9 | AUTOCOMPAC | 21 | AUTOCOMPAC-21-28 | 2026-10-29 | NUEVO | 2026-10-29 |  | 6.8 | 26.7 | 3 | 30.35556 | 17.2
23472 - TERRA PPTO C (MANZANA 4) | PL - 1387 | outinord IND 1" | Concreto | Escalera torre1 eje 1 al 2 entre D - G costado occidental piso 23 al piso 24 | 2026-01-20 | 2026-02-17 | 2026-02-19 | 28 | 20.7 | 26.5 | 128 | AUTOCOMPAC | 21 | AUTOCOMPAC-21-28 | 2026-10-29 | NUEVO | 2026-10-29 |  | 5.8 | 26.7 | 3 | 30.35556 | 17.2
23472 - TERRA PPTO C (MANZANA 4) | PL - 1387 | outinord IND 1" | Concreto | Escalera torre1 eje 1 al 2 entre D - G costado occidental piso 23 al piso 24 | 2026-01-20 | 2026-02-17 | 2026-02-19 | 28 | 20.7 | 26.1 | 126.1 | AUTOCOMPAC | 21 | AUTOCOMPAC-21-28 | 2026-10-29 | NUEVO | 2026-10-29 |  | 5.4 | 26.7 | 3 | 30.35556 | 17.2
23472 - TERRA PPTO C (MANZANA 4) | PL - 1391 | Outinord IND 1" | Concreto | Escalera torre 1 eje 1 al 2 entre C - D costado occidental piso 24 a cubierta bordillos de las placas de la cubierta de los ascensores y escaleras eje 17' entre D - F , E - F y eje E entre 8 al 11' | 2026-01-30 | 2026-02-27 | 2026-02-27 | 28 | 20.7 | 36.6 | 176.8 | PLACA | 21 | PLACA-21-28 | 2026-10-29 | NUEVO | 2026-10-29 | 21 | 15.9 | 36.43333 | 3 | 30.26667 | 17.2
23472 - TERRA PPTO C (MANZANA 4) | PL - 1391 | Outinord IND 1" | Concreto | Escalera torre 1 eje 1 al 2 entre C - D costado occidental piso 24 a cubierta bordillos de las placas de la cubierta de los ascensores y escaleras eje 17' entre D - F , E - F y eje E entre 8 al 11' | 2026-01-30 | 2026-02-27 | 2026-02-27 | 28 | 20.7 | 36.7 | 177.3 | PLACA | 21 | PLACA-21-28 | 2026-10-29 | NUEVO | 2026-10-29 | 21 | 16 | 36.43333 | 3 | 30.26667 | 17.2
23472 - TERRA PPTO C (MANZANA 4) | PL - 1391 | Outinord IND 1" | Concreto | Escalera torre 1 eje 1 al 2 entre C - D costado occidental piso 24 a cubierta bordillos de las placas de la cubierta de los ascensores y escaleras eje 17' entre D - F , E - F y eje E entre 8 al 11' | 2026-01-30 | 2026-02-27 | 2026-02-27 | 28 | 20.7 | 36 | 173.9 | PLACA | 21 | PLACA-21-28 | 2026-10-29 | NUEVO | 2026-10-29 | 21 | 15.3 | 36.43333 | 3 | 30.26667 | 17.2
23472 - TERRA PPTO C (MANZANA 4) | PL 1264 | Outinord Ind 1" | Concreto | Placa entrepiso torre 1 eje 6 al 13 entre F - J Apt 1801 , 1812 | 2025-09-10 | 2025-10-08 | 2025-10-13 | 28 | 20.7 | 29.8 | 144 | PLACA | 21 | PLACA-21-28 | 2026-10-29 | NUEVO | 2026-10-29 | 21 | 9.1 | 29.63333 | 3 | 30.92222 | 17.2
23472 - TERRA PPTO C (MANZANA 4) | PL 1264 | Outinord Ind 1" | Concreto | Placa entrepiso torre 1 eje 6 al 13 entre F - J Apt 1801 , 1812 | 2025-09-10 | 2025-10-08 | 2025-10-13 | 28 | 20.7 | 30.2 | 145.9 | PLACA | 21 | PLACA-21-28 | 2026-10-29 | NUEVO | 2026-10-29 | 21 | 9.5 | 29.63333 | 3 | 30.92222 | 17.2
23472 - TERRA PPTO C (MANZANA 4) | PL 1264 | Outinord Ind 1" | Concreto | Placa entrepiso torre 1 eje 6 al 13 entre F - J Apt 1801 , 1812 | 2025-09-10 | 2025-10-08 | 2025-10-13 | 28 | 20.7 | 28.9 | 139.6 | PLACA | 21 | PLACA-21-28 | 2026-10-29 | NUEVO | 2026-10-29 | 21 | 8.2 | 29.63333 | 3 | 30.92222 | 17.2
23472 - TERRA PPTO C (MANZANA 4) | PL 1265 | Outinord Ind 1" | Concreto | Placa Entrepiso Torre 1 eje 1 al 5 entre A - E Apt 1804, 1805 | 2025-09-11 | 2025-10-09 | 2025-10-13 | 28 | 20.7 | 28.3 | 136.7 | PLACA | 21 | PLACA-21-28 | 2026-10-29 | NUEVO | 2026-10-29 | 21 | 7.6 | 28.5 | 3 | 31.52222 | 17.2
23472 - TERRA PPTO C (MANZANA 4) | PL 1265 | Outinord Ind 1" | Concreto | Placa Entrepiso Torre 1 eje 1 al 5 entre A - E Apt 1804, 1805 | 2025-09-11 | 2025-10-09 | 2025-10-13 | 28 | 20.7 | 29.1 | 140.6 | PLACA | 21 | PLACA-21-28 | 2026-10-29 | NUEVO | 2026-10-29 | 21 | 8.4 | 28.5 | 3 | 31.52222 | 17.2
23472 - TERRA PPTO C (MANZANA 4) | PL 1265 | Outinord Ind 1" | Concreto | Placa Entrepiso Torre 1 eje 1 al 5 entre A - E Apt 1804, 1805 | 2025-09-11 | 2025-10-09 | 2025-10-13 | 28 | 20.7 | 28.1 | 135.7 | PLACA | 21 | PLACA-21-28 | 2026-10-29 | NUEVO | 2026-10-29 | 21 | 7.4 | 28.5 | 3 | 31.52222 | 17.2
23472 - TERRA PPTO C (MANZANA 4) | PL- 1320 | Outinord IND 1" | Concreto | Placa entrepiso torre 1 eje 6 al 13 entre F - J aptos 2201 - 2212 | 2025-10-20 | 2025-11-17 | 2025-11-19 | 28 | 20.7 | 28.5 | 137.7 | PLACA | 21 | PLACA-21-28 | 2026-10-29 | NUEVO | 2026-10-29 | 21 | 7.8 | 28 | 3 | 28.71111 | 17.2
23472 - TERRA PPTO C (MANZANA 4) | PL- 1320 | Outinord IND 1" | Concreto | Placa entrepiso torre 1 eje 6 al 13 entre F - J aptos 2201 - 2212 | 2025-10-20 | 2025-11-17 | 2025-11-19 | 28 | 20.7 | 27.7 | 133.8 | PLACA | 21 | PLACA-21-28 | 2026-10-29 | NUEVO | 2026-10-29 | 21 | 7 | 28 | 3 | 28.71111 | 17.2
23472 - TERRA PPTO C (MANZANA 4) | PL- 1320 | Outinord IND 1" | Concreto | Placa entrepiso torre 1 eje 6 al 13 entre F - J aptos 2201 - 2212 | 2025-10-20 | 2025-11-17 | 2025-11-19 | 28 | 20.7 | 27.8 | 134.3 | PLACA | 21 | PLACA-21-28 | 2026-10-29 | NUEVO | 2026-10-29 | 21 | 7.1 | 28 | 3 | 28.71111 | 17.2
23472 - TERRA PPTO C (MANZANA 4) | PL- 1321 | Outinord IND 1" | Concreto | Placa entrepiso torre 1 eje 1 al 5 entre A - E aptos 2204 - 2205 | 2025-10-21 | 2025-11-18 | 2025-11-20 | 28 | 20.7 | 35.7 | 172.5 | PLACA | 21 | PLACA-21-28 | 2026-10-29 | NUEVO | 2026-10-29 | 21 | 15 | 36.46667 | 3 | 30.98889 | 17.2
23472 - TERRA PPTO C (MANZANA 4) | PL- 1321 | Outinord IND 1" | Concreto | Placa entrepiso torre 1 eje 1 al 5 entre A - E aptos 2204 - 2205 | 2025-10-21 | 2025-11-18 | 2025-11-20 | 28 | 20.7 | 36.7 | 177.3 | PLACA | 21 | PLACA-21-28 | 2026-10-29 | NUEVO | 2026-10-29 | 21 | 16 | 36.46667 | 3 | 30.98889 | 17.2
23472 - TERRA PPTO C (MANZANA 4) | PL- 1321 | Outinord IND 1" | Concreto | Placa entrepiso torre 1 eje 1 al 5 entre A - E aptos 2204 - 2205 | 2025-10-21 | 2025-11-18 | 2025-11-20 | 28 | 20.7 | 37 | 178.7 | PLACA | 21 | PLACA-21-28 | 2026-10-29 | NUEVO | 2026-10-29 | 21 | 16.3 | 36.46667 | 3 | 30.98889 | 17.2
23472 - TERRA PPTO C (MANZANA 4) | PL-1143 | Outinord IND 1" | Concreto | Placa entrepiso torre 1 eje 13 al 19 entre F-J apto 1010, 1011 y escalera costado oriental piso 6 a piso 7 eje 17 al 19 entre D-G | 2025-07-04 | 2025-08-01 | 2025-08-04 | 28 | 20.7 | 28.5 | 137.7 | PLACA | 21 | PLACA-21-28 | 2026-10-29 | NUEVO | 2026-10-29 | 21 | 7.8 | 28.56667 | 3 | 31.01111 | 17.2
23472 - TERRA PPTO C (MANZANA 4) | PL-1143 | Outinord IND 1" | Concreto | Placa entrepiso torre 1 eje 13 al 19 entre F-J apto 1010, 1011 y escalera costado oriental piso 6 a piso 7 eje 17 al 19 entre D-G | 2025-07-04 | 2025-08-01 | 2025-08-04 | 28 | 20.7 | 29.3 | 141.5 | PLACA | 21 | PLACA-21-28 | 2026-10-29 | NUEVO | 2026-10-29 | 21 | 8.6 | 28.56667 | 3 | 31.01111 | 17.2
23472 - TERRA PPTO C (MANZANA 4) | PL-1143 | Outinord IND 1" | Concreto | Placa entrepiso torre 1 eje 13 al 19 entre F-J apto 1010, 1011 y escalera costado oriental piso 6 a piso 7 eje 17 al 19 entre D-G | 2025-07-04 | 2025-08-01 | 2025-08-04 | 28 | 20.7 | 27.9 | 134.8 | PLACA | 21 | PLACA-21-28 | 2026-10-29 | NUEVO | 2026-10-29 | 21 | 7.2 | 28.56667 | 3 | 31.01111 | 17.2
23472 - TERRA PPTO C (MANZANA 4) | PL-1145 | Outinord IND | Concreto | Placa entrepiso eje 7 al 13 entre A-E apto 1006, 1007 torre 1 | 2025-07-05 | 2025-08-02 | 2025-08-04 | 28 | 20.7 | 32.8 | 158.5 | PLACA | 21 | PLACA-21-28 | 2026-10-29 | NUEVO | 2026-10-29 | 21 | 12.1 | 32.73333 | 3 | 32.58889 | 17.2
23472 - TERRA PPTO C (MANZANA 4) | PL-1145 | Outinord IND | Concreto | Placa entrepiso eje 7 al 13 entre A-E apto 1006, 1007 torre 1 | 2025-07-05 | 2025-08-02 | 2025-08-04 | 28 | 20.7 | 33.2 | 160.4 | PLACA | 21 | PLACA-21-28 | 2026-10-29 | NUEVO | 2026-10-29 | 21 | 12.5 | 32.73333 | 3 | 32.58889 | 17.2
23472 - TERRA PPTO C (MANZANA 4) | PL-1145 | Outinord IND | Concreto | Placa entrepiso eje 7 al 13 entre A-E apto 1006, 1007 torre 1 | 2025-07-05 | 2025-08-02 | 2025-08-04 | 28 | 20.7 | 32.2 | 155.6 | PLACA | 21 | PLACA-21-28 | 2026-10-29 | NUEVO | 2026-10-29 | 21 | 11.5 | 32.73333 | 3 | 32.58889 | 17.2
23472 - TERRA PPTO C (MANZANA 4) | PL-1157 | Outinord IND 1" | Concreto | Placa entrepiso torre 1 eje 13 al 19 entre A - E apto 1108, 1109 | 2025-07-10 | 2025-08-07 | 2025-08-12 | 28 | 20.7 | 26.2 | 126.6 | PLACA | 21 | PLACA-21-28 | 2026-10-29 | NUEVO | 2026-10-29 | 21 | 5.5 | 25.5 | 3 | 28.93333 | 17.2
23472 - TERRA PPTO C (MANZANA 4) | PL-1157 | Outinord IND 1" | Concreto | Placa entrepiso torre 1 eje 13 al 19 entre A - E apto 1108, 1109 | 2025-07-10 | 2025-08-07 | 2025-08-12 | 28 | 20.7 | 25.4 | 122.7 | PLACA | 21 | PLACA-21-28 | 2026-10-29 | NUEVO | 2026-10-29 | 21 | 4.7 | 25.5 | 3 | 28.93333 | 17.2
23472 - TERRA PPTO C (MANZANA 4) | PL-1157 | Outinord IND 1" | Concreto | Placa entrepiso torre 1 eje 13 al 19 entre A - E apto 1108, 1109 | 2025-07-10 | 2025-08-07 | 2025-08-12 | 28 | 20.7 | 24.9 | 120.3 | PLACA | 21 | PLACA-21-28 | 2026-10-29 | NUEVO | 2026-10-29 | 21 | 4.2 | 25.5 | 3 | 28.93333 | 17.2
23472 - TERRA PPTO C (MANZANA 4) | PL-1166 | Outinord IND 1" | Concreto | Placa entrepiso torre 1 eje 1 al 7 entre A - E apto 1104, 1105 | 2025-07-15 | 2025-08-12 | 2025-08-14 | 28 | 20.7 | 24.9 | 120.3 | PLACA | 21 | PLACA-21-28 | 2026-10-29 | NUEVO | 2026-10-29 | 21 | 4.2 | 24.73333 | 3 | 27.65556 | 17.2
23472 - TERRA PPTO C (MANZANA 4) | PL-1166 | Outinord IND 1" | Concreto | Placa entrepiso torre 1 eje 1 al 7 entre A - E apto 1104, 1105 | 2025-07-15 | 2025-08-12 | 2025-08-14 | 28 | 20.7 | 25.1 | 121.3 | PLACA | 21 | PLACA-21-28 | 2026-10-29 | NUEVO | 2026-10-29 | 21 | 4.4 | 24.73333 | 3 | 27.65556 | 17.2
23472 - TERRA PPTO C (MANZANA 4) | PL-1166 | Outinord IND 1" | Concreto | Placa entrepiso torre 1 eje 1 al 7 entre A - E apto 1104, 1105 | 2025-07-15 | 2025-08-12 | 2025-08-14 | 28 | 20.7 | 24.2 | 116.9 | PLACA | 21 | PLACA-21-28 | 2026-10-29 | NUEVO | 2026-10-29 | 21 | 3.5 | 24.73333 | 3 | 27.65556 | 17.2
23472 - TERRA PPTO C (MANZANA 4) | PL-1180 | Outinord IND 1" | Concreto | Placa entrepiso torre 1 eje 1 al 7 entre A - E apto 1204, 1205 | 2025-07-22 | 2025-08-19 | 2025-08-21 | 28 | 20.7 | 28.5 | 137.7 | PLACA | 21 | PLACA-21-28 | 2026-10-29 | NUEVO | 2026-10-29 | 21 | 7.8 | 28 | 3 | 26.07778 | 17.2
23472 - TERRA PPTO C (MANZANA 4) | PL-1180 | Outinord IND 1" | Concreto | Placa entrepiso torre 1 eje 1 al 7 entre A - E apto 1204, 1205 | 2025-07-22 | 2025-08-19 | 2025-08-21 | 28 | 20.7 | 27.3 | 131.9 | PLACA | 21 | PLACA-21-28 | 2026-10-29 | NUEVO | 2026-10-29 | 21 | 6.6 | 28 | 3 | 26.07778 | 17.2
23472 - TERRA PPTO C (MANZANA 4) | PL-1180 | Outinord IND 1" | Concreto | Placa entrepiso torre 1 eje 1 al 7 entre A - E apto 1204, 1205 | 2025-07-22 | 2025-08-19 | 2025-08-21 | 28 | 20.7 | 28.2 | 136.2 | PLACA | 21 | PLACA-21-28 | 2026-10-29 | NUEVO | 2026-10-29 | 21 | 7.5 | 28 | 3 | 26.07778 | 17.2
23472 - TERRA PPTO C (MANZANA 4) | PL-1182 | Outinord IND 1" | Concreto | Placa entrepiso torre 1 eje 1 al 7 entre F - J apto 1202, 1203 y escalera eje 1 al 2 entre D - G costado occidental piso 9 al piso 10 | 2025-07-23 | 2025-08-20 | 2025-08-21 | 28 | 20.7 | 37.3 | 180.2 | PLACA | 21 | PLACA-21-28 | 2026-10-29 | NUEVO | 2026-10-29 | 21 | 16.6 | 37.03333 | 3 | 29.92222 | 17.2
23472 - TERRA PPTO C (MANZANA 4) | PL-1182 | Outinord IND 1" | Concreto | Placa entrepiso torre 1 eje 1 al 7 entre F - J apto 1202, 1203 y escalera eje 1 al 2 entre D - G costado occidental piso 9 al piso 10 | 2025-07-23 | 2025-08-20 | 2025-08-21 | 28 | 20.7 | 36.7 | 177.3 | PLACA | 21 | PLACA-21-28 | 2026-10-29 | NUEVO | 2026-10-29 | 21 | 16 | 37.03333 | 3 | 29.92222 | 17.2
23472 - TERRA PPTO C (MANZANA 4) | PL-1182 | Outinord IND 1" | Concreto | Placa entrepiso torre 1 eje 1 al 7 entre F - J apto 1202, 1203 y escalera eje 1 al 2 entre D - G costado occidental piso 9 al piso 10 | 2025-07-23 | 2025-08-20 | 2025-08-21 | 28 | 20.7 | 37.1 | 179.2 | PLACA | 21 | PLACA-21-28 | 2026-10-29 | NUEVO | 2026-10-29 | 21 | 16.4 | 37.03333 | 3 | 29.92222 | 17.2
23472 - TERRA PPTO C (MANZANA 4) | PL-1187 | Outinord IND 1" | Concreto | Placa entrepiso torre 1 eje 13 al 19 entre A - E apto 1308, 1309 | 2025-07-24 | 2025-08-21 | 2025-08-26 | 28 | 20.7 | 30.6 | 147.8 | PLACA | 21 | PLACA-21-28 | 2026-10-29 | NUEVO | 2026-10-29 | 21 | 9.9 | 30.03333 | 3 | 31.68889 | 17.2
23472 - TERRA PPTO C (MANZANA 4) | PL-1187 | Outinord IND 1" | Concreto | Placa entrepiso torre 1 eje 13 al 19 entre A - E apto 1308, 1309 | 2025-07-24 | 2025-08-21 | 2025-08-26 | 28 | 20.7 | 30 | 144.9 | PLACA | 21 | PLACA-21-28 | 2026-10-29 | NUEVO | 2026-10-29 | 21 | 9.3 | 30.03333 | 3 | 31.68889 | 17.2
23472 - TERRA PPTO C (MANZANA 4) | PL-1187 | Outinord IND 1" | Concreto | Placa entrepiso torre 1 eje 13 al 19 entre A - E apto 1308, 1309 | 2025-07-24 | 2025-08-21 | 2025-08-26 | 28 | 20.7 | 29.5 | 142.5 | PLACA | 21 | PLACA-21-28 | 2026-10-29 | NUEVO | 2026-10-29 | 21 | 8.8 | 30.03333 | 3 | 31.68889 | 17.2
23472 - TERRA PPTO C (MANZANA 4) | PL-1196 | Outinord IND 1" | Concreto | Placa entrepiso torre 1 eje 1 al 7 entre F - J apto 1302, 1303 | 2025-07-30 | 2025-08-27 | 2025-08-28 | 28 | 20.7 | 29.4 | 142 | PLACA | 21 | PLACA-21-28 | 2026-10-29 | NUEVO | 2026-10-29 | 21 | 8.7 | 29.6 | 3 | 32.22222 | 17.2
23472 - TERRA PPTO C (MANZANA 4) | PL-1196 | Outinord IND 1" | Concreto | Placa entrepiso torre 1 eje 1 al 7 entre F - J apto 1302, 1303 | 2025-07-30 | 2025-08-27 | 2025-08-28 | 28 | 20.7 | 30.5 | 147.3 | PLACA | 21 | PLACA-21-28 | 2026-10-29 | NUEVO | 2026-10-29 | 21 | 9.8 | 29.6 | 3 | 32.22222 | 17.2
23472 - TERRA PPTO C (MANZANA 4) | PL-1196 | Outinord IND 1" | Concreto | Placa entrepiso torre 1 eje 1 al 7 entre F - J apto 1302, 1303 | 2025-07-30 | 2025-08-27 | 2025-08-28 | 28 | 20.7 | 28.9 | 139.6 | PLACA | 21 | PLACA-21-28 | 2026-10-29 | NUEVO | 2026-10-29 | 21 | 8.2 | 29.6 | 3 | 32.22222 | 17.2
23472 - TERRA PPTO C (MANZANA 4) | PL-1211 | Outinord IND 1" | Concreto | Placa entrepiso torre 1 eje 7 al 13 entre F-J apt 1401, 1412 | 2025-08-11 | 2025-09-08 | 2025-09-13 | 28 | 20.7 | 30.5 | 147.3 | PLACA | 21 | PLACA-21-28 | 2026-10-29 | NUEVO | 2026-10-29 | 21 | 9.8 | 30.9 | 3 | 30.17778 | 17.2
23472 - TERRA PPTO C (MANZANA 4) | PL-1211 | Outinord IND 1" | Concreto | Placa entrepiso torre 1 eje 7 al 13 entre F-J apt 1401, 1412 | 2025-08-11 | 2025-09-08 | 2025-09-13 | 28 | 20.7 | 31 | 149.8 | PLACA | 21 | PLACA-21-28 | 2026-10-29 | NUEVO | 2026-10-29 | 21 | 10.3 | 30.9 | 3 | 30.17778 | 17.2
23472 - TERRA PPTO C (MANZANA 4) | PL-1211 | Outinord IND 1" | Concreto | Placa entrepiso torre 1 eje 7 al 13 entre F-J apt 1401, 1412 | 2025-08-11 | 2025-09-08 | 2025-09-13 | 28 | 20.7 | 31.2 | 150.7 | PLACA | 21 | PLACA-21-28 | 2026-10-29 | NUEVO | 2026-10-29 | 21 | 10.5 | 30.9 | 3 | 30.17778 | 17.2
23472 - TERRA PPTO C (MANZANA 4) | PL-1214 | Outinord IND 1" | Concreto | Placa torre 1 entrepiso eje 1 al 7 entre A - E apto 1404, 1405 | 2025-08-12 | 2025-09-09 | 2025-09-15 | 28 | 20.7 | 22.6 | 109.2 | PLACA | 21 | PLACA-21-28 | 2026-10-29 | NUEVO | 2026-10-29 | 21 | 1.9 | 22 | 3 | 27.5 | 17.2
23472 - TERRA PPTO C (MANZANA 4) | PL-1214 | Outinord IND 1" | Concreto | Placa torre 1 entrepiso eje 1 al 7 entre A - E apto 1404, 1405 | 2025-08-12 | 2025-09-09 | 2025-09-15 | 28 | 20.7 | 21.9 | 105.8 | PLACA | 21 | PLACA-21-28 | 2026-10-29 | NUEVO | 2026-10-29 | 21 | 1.2 | 22 | 3 | 27.5 | 17.2
23472 - TERRA PPTO C (MANZANA 4) | PL-1214 | Outinord IND 1" | Concreto | Placa torre 1 entrepiso eje 1 al 7 entre A - E apto 1404, 1405 | 2025-08-12 | 2025-09-09 | 2025-09-15 | 28 | 20.7 | 21.5 | 103.9 | PLACA | 21 | PLACA-21-28 | 2026-10-29 | NUEVO | 2026-10-29 | 21 | 0.8 | 22 | 3 | 27.5 | 17.2
23472 - TERRA PPTO C (MANZANA 4) | PL-1216 | Outinord IND 1" | Concreto | Placa cubierta torre 2 baño y cuarto SETT | 2025-08-13 | 2025-09-10 | 2025-09-15 | 28 | 20.7 | 36.4 | 175.8 | PLACA | 21 | PLACA-21-28 | 2026-10-29 | NUEVO | 2026-10-29 | 21 | 15.7 | 35.8 | 3 | 29.56667 | 17.2
23472 - TERRA PPTO C (MANZANA 4) | PL-1216 | Outinord IND 1" | Concreto | Placa cubierta torre 2 baño y cuarto SETT | 2025-08-13 | 2025-09-10 | 2025-09-15 | 28 | 20.7 | 35 | 169.1 | PLACA | 21 | PLACA-21-28 | 2026-10-29 | NUEVO | 2026-10-29 | 21 | 14.3 | 35.8 | 3 | 29.56667 | 17.2
23472 - TERRA PPTO C (MANZANA 4) | PL-1216 | Outinord IND 1" | Concreto | Placa cubierta torre 2 baño y cuarto SETT | 2025-08-13 | 2025-09-10 | 2025-09-15 | 28 | 20.7 | 36 | 173.9 | PLACA | 21 | PLACA-21-28 | 2026-10-29 | NUEVO | 2026-10-29 | 21 | 15.3 | 35.8 | 3 | 29.56667 | 17.2
23472 - TERRA PPTO C (MANZANA 4) | PL-1217 | Outinord IND 1" | Concreto | Placa entrepiso torre 1 eje 1 al 7 entre F - J apt 1402, 1403 y escalera 1 al 2 entre D - G piso 12 al piso 13 costado occidental | 2025-08-13 | 2025-09-10 | 2025-09-15 | 28 | 20.7 | 35.8 | 172.9 | PLACA | 21 | PLACA-21-28 | 2026-10-29 | NUEVO | 2026-10-29 | 21 | 15.1 | 35.53333 | 3 | 31.11111 | 17.2
23472 - TERRA PPTO C (MANZANA 4) | PL-1217 | Outinord IND 1" | Concreto | Placa entrepiso torre 1 eje 1 al 7 entre F - J apt 1402, 1403 y escalera 1 al 2 entre D - G piso 12 al piso 13 costado occidental | 2025-08-13 | 2025-09-10 | 2025-09-15 | 28 | 20.7 | 36 | 173.9 | PLACA | 21 | PLACA-21-28 | 2026-10-29 | NUEVO | 2026-10-29 | 21 | 15.3 | 35.53333 | 3 | 31.11111 | 17.2
23472 - TERRA PPTO C (MANZANA 4) | PL-1217 | Outinord IND 1" | Concreto | Placa entrepiso torre 1 eje 1 al 7 entre F - J apt 1402, 1403 y escalera 1 al 2 entre D - G piso 12 al piso 13 costado occidental | 2025-08-13 | 2025-09-10 | 2025-09-15 | 28 | 20.7 | 34.8 | 168.1 | PLACA | 21 | PLACA-21-28 | 2026-10-29 | NUEVO | 2026-10-29 | 21 | 14.1 | 35.53333 | 3 | 31.11111 | 17.2
23472 - TERRA PPTO C (MANZANA 4) | PL-1223 | Outinord IND 1" | Concreto | Placa Entrepiso Torre 1 eje 7 al 13 entre A - E Apt 1506, 1507 | 2025-08-19 | 2025-09-16 | 2025-09-23 | 28 | 20.7 | 27.4 | 132.4 | PLACA | 21 | PLACA-21-28 | 2026-10-29 | NUEVO | 2026-10-29 | 21 | 6.7 | 26.83333 | 3 | 32.72222 | 17.2
23472 - TERRA PPTO C (MANZANA 4) | PL-1223 | Outinord IND 1" | Concreto | Placa Entrepiso Torre 1 eje 7 al 13 entre A - E Apt 1506, 1507 | 2025-08-19 | 2025-09-16 | 2025-09-23 | 28 | 20.7 | 27.1 | 130.9 | PLACA | 21 | PLACA-21-28 | 2026-10-29 | NUEVO | 2026-10-29 | 21 | 6.4 | 26.83333 | 3 | 32.72222 | 17.2
23472 - TERRA PPTO C (MANZANA 4) | PL-1223 | Outinord IND 1" | Concreto | Placa Entrepiso Torre 1 eje 7 al 13 entre A - E Apt 1506, 1507 | 2025-08-19 | 2025-09-16 | 2025-09-23 | 28 | 20.7 | 26 | 125.6 | PLACA | 21 | PLACA-21-28 | 2026-10-29 | NUEVO | 2026-10-29 | 21 | 5.3 | 26.83333 | 3 | 32.72222 | 17.2
23472 - TERRA PPTO C (MANZANA 4) | PL-1226 | Outinord IND 1" | Concreto | Placa entrepiso torre 1 eje 7 al 13 entre F - J apto 1501, 1512 | 2025-08-20 | 2025-09-17 | 2025-09-23 | 28 | 20.7 | 29.8 | 144 | PLACA | 21 | PLACA-21-28 | 2026-10-29 | NUEVO | 2026-10-29 | 21 | 9.1 | 29.2 | 3 | 30.52222 | 17.2
23472 - TERRA PPTO C (MANZANA 4) | PL-1226 | Outinord IND 1" | Concreto | Placa entrepiso torre 1 eje 7 al 13 entre F - J apto 1501, 1512 | 2025-08-20 | 2025-09-17 | 2025-09-23 | 28 | 20.7 | 29.3 | 141.5 | PLACA | 21 | PLACA-21-28 | 2026-10-29 | NUEVO | 2026-10-29 | 21 | 8.6 | 29.2 | 3 | 30.52222 | 17.2
23472 - TERRA PPTO C (MANZANA 4) | PL-1226 | Outinord IND 1" | Concreto | Placa entrepiso torre 1 eje 7 al 13 entre F - J apto 1501, 1512 | 2025-08-20 | 2025-09-17 | 2025-09-23 | 28 | 20.7 | 28.5 | 137.7 | PLACA | 21 | PLACA-21-28 | 2026-10-29 | NUEVO | 2026-10-29 | 21 | 7.8 | 29.2 | 3 | 30.52222 | 17.2
23472 - TERRA PPTO C (MANZANA 4) | PL-1227 | Outinord IND 1" | Concreto | Placa entrepiso torre 1 eje 1 al 7 entre A - E apto 1504, 1505 | 2025-08-21 | 2025-09-18 | 2025-09-23 | 28 | 20.7 | 29.6 | 143 | PLACA | 21 | PLACA-21-28 | 2026-10-29 | NUEVO | 2026-10-29 | 21 | 8.9 | 29.13333 | 3 | 28.38889 | 17.2
23472 - TERRA PPTO C (MANZANA 4) | PL-1227 | Outinord IND 1" | Concreto | Placa entrepiso torre 1 eje 1 al 7 entre A - E apto 1504, 1505 | 2025-08-21 | 2025-09-18 | 2025-09-23 | 28 | 20.7 | 28.8 | 139.1 | PLACA | 21 | PLACA-21-28 | 2026-10-29 | NUEVO | 2026-10-29 | 21 | 8.1 | 29.13333 | 3 | 28.38889 | 17.2
23472 - TERRA PPTO C (MANZANA 4) | PL-1227 | Outinord IND 1" | Concreto | Placa entrepiso torre 1 eje 1 al 7 entre A - E apto 1504, 1505 | 2025-08-21 | 2025-09-18 | 2025-09-23 | 28 | 20.7 | 29 | 140.1 | PLACA | 21 | PLACA-21-28 | 2026-10-29 | NUEVO | 2026-10-29 | 21 | 8.3 | 29.13333 | 3 | 28.38889 | 17.2
23472 - TERRA PPTO C (MANZANA 4) | PL-1229 | Outinord IND 1" | Concreto | Placa entrepiso torre 1 eje 1 al 7 entre F - J apto 1502, 1503 y escalera eje 17 al 19 entre D - G piso 11 a piso 12 costado oriental | 2025-08-22 | 2025-09-19 | 2025-09-23 | 28 | 20.7 | 34.5 | 166.7 | PLACA | 21 | PLACA-21-28 | 2026-10-29 | NUEVO | 2026-10-29 | 21 | 13.8 | 33.9 | 3 | 30.74444 | 17.2
23472 - TERRA PPTO C (MANZANA 4) | PL-1229 | Outinord IND 1" | Concreto | Placa entrepiso torre 1 eje 1 al 7 entre F - J apto 1502, 1503 y escalera eje 17 al 19 entre D - G piso 11 a piso 12 costado oriental | 2025-08-22 | 2025-09-19 | 2025-09-23 | 28 | 20.7 | 33.5 | 161.8 | PLACA | 21 | PLACA-21-28 | 2026-10-29 | NUEVO | 2026-10-29 | 21 | 12.8 | 33.9 | 3 | 30.74444 | 17.2
23472 - TERRA PPTO C (MANZANA 4) | PL-1229 | Outinord IND 1" | Concreto | Placa entrepiso torre 1 eje 1 al 7 entre F - J apto 1502, 1503 y escalera eje 17 al 19 entre D - G piso 11 a piso 12 costado oriental | 2025-08-22 | 2025-09-19 | 2025-09-23 | 28 | 20.7 | 33.7 | 162.8 | PLACA | 21 | PLACA-21-28 | 2026-10-29 | NUEVO | 2026-10-29 | 21 | 13 | 33.9 | 3 | 30.74444 | 17.2
23472 - TERRA PPTO C (MANZANA 4) | PL-1231 | Outinord IND 1" | Concreto | Placa entrepiso torre 1 eje 13 al 19 entre A - E apto 1608, 1609 | 2025-08-23 | 2025-09-20 | 2025-09-23 | 28 | 20.7 | 30.4 | 146.9 | PLACA | 21 | PLACA-21-28 | 2026-10-29 | NUEVO | 2026-10-29 | 21 | 9.7 | 29.9 | 3 | 30.97778 | 17.2
23472 - TERRA PPTO C (MANZANA 4) | PL-1231 | Outinord IND 1" | Concreto | Placa entrepiso torre 1 eje 13 al 19 entre A - E apto 1608, 1609 | 2025-08-23 | 2025-09-20 | 2025-09-23 | 28 | 20.7 | 30 | 144.9 | PLACA | 21 | PLACA-21-28 | 2026-10-29 | NUEVO | 2026-10-29 | 21 | 9.3 | 29.9 | 3 | 30.97778 | 17.2
23472 - TERRA PPTO C (MANZANA 4) | PL-1231 | Outinord IND 1" | Concreto | Placa entrepiso torre 1 eje 13 al 19 entre A - E apto 1608, 1609 | 2025-08-23 | 2025-09-20 | 2025-09-23 | 28 | 20.7 | 29.3 | 141.5 | PLACA | 21 | PLACA-21-28 | 2026-10-29 | NUEVO | 2026-10-29 | 21 | 8.6 | 29.9 | 3 | 30.97778 | 17.2
23472 - TERRA PPTO C (MANZANA 4) | PL-1256 | Outinord IND 1" | Concreto | Placa entrepiso torre 1 eje 1 al 5 entre F-J apt 1702-1703 | 2025-09-05 | 2025-10-03 | 2025-10-08 | 28 | 20.7 | 36.1 | 174.4 | PLACA | 21 | PLACA-21-28 | 2026-10-29 | NUEVO | 2026-10-29 | 21 | 15.4 | 35.8 | 3 | 33.2 | 17.2
23472 - TERRA PPTO C (MANZANA 4) | PL-1256 | Outinord IND 1" | Concreto | Placa entrepiso torre 1 eje 1 al 5 entre F-J apt 1702-1703 | 2025-09-05 | 2025-10-03 | 2025-10-08 | 28 | 20.7 | 35.5 | 171.5 | PLACA | 21 | PLACA-21-28 | 2026-10-29 | NUEVO | 2026-10-29 | 21 | 14.8 | 35.8 | 3 | 33.2 | 17.2
23472 - TERRA PPTO C (MANZANA 4) | PL-1256 | Outinord IND 1" | Concreto | Placa entrepiso torre 1 eje 1 al 5 entre F-J apt 1702-1703 | 2025-09-05 | 2025-10-03 | 2025-10-08 | 28 | 20.7 | 35.8 | 172.9 | PLACA | 21 | PLACA-21-28 | 2026-10-29 | NUEVO | 2026-10-29 | 21 | 15.1 | 35.8 | 3 | 33.2 | 17.2
23472 - TERRA PPTO C (MANZANA 4) | PL-1258 | Outinord IND 1" | Concreto | Placa entrepiso torre 1 eje 13 al 19 entre A-E Apt. 1808, 1809 y escalera eje 17 al 19 entre D-E costado Oriental piso 14 al piso 15 | 2025-09-06 | 2025-10-04 | 2025-10-08 | 28 | 20.7 | 26.9 | 130 | PLACA | 21 | PLACA-21-28 | 2026-10-29 | NUEVO | 2026-10-29 | 21 | 6.2 | 26.86667 | 3 | 30.85556 | 17.2
23472 - TERRA PPTO C (MANZANA 4) | PL-1258 | Outinord IND 1" | Concreto | Placa entrepiso torre 1 eje 13 al 19 entre A-E Apt. 1808, 1809 y escalera eje 17 al 19 entre D-E costado Oriental piso 14 al piso 15 | 2025-09-06 | 2025-10-04 | 2025-10-08 | 28 | 20.7 | 27.3 | 131.9 | PLACA | 21 | PLACA-21-28 | 2026-10-29 | NUEVO | 2026-10-29 | 21 | 6.6 | 26.86667 | 3 | 30.85556 | 17.2
23472 - TERRA PPTO C (MANZANA 4) | PL-1258 | Outinord IND 1" | Concreto | Placa entrepiso torre 1 eje 13 al 19 entre A-E Apt. 1808, 1809 y escalera eje 17 al 19 entre D-E costado Oriental piso 14 al piso 15 | 2025-09-06 | 2025-10-04 | 2025-10-08 | 28 | 20.7 | 26.4 | 127.5 | PLACA | 21 | PLACA-21-28 | 2026-10-29 | NUEVO | 2026-10-29 | 21 | 5.7 | 26.86667 | 3 | 30.85556 | 17.2
23472 - TERRA PPTO C (MANZANA 4) | PL-1267 | Outinord Ind. 1" | Concreto | Escalera torre 1 eje 17 al entre D-G costado oriental piso 16 a 17 | 2025-09-15 | 2025-10-13 | 2025-10-15 | 28 | 20.7 | 28.9 | 139.6 | AUTOCOMPAC | 21 | AUTOCOMPAC-21-28 | 2026-10-29 | NUEVO | 2026-10-29 |  | 8.2 | 28.63333 | 3 | 30.43333 | 17.2
23472 - TERRA PPTO C (MANZANA 4) | PL-1267 | Outinord Ind. 1" | Concreto | Escalera torre 1 eje 17 al entre D-G costado oriental piso 16 a 17 | 2025-09-15 | 2025-10-13 | 2025-10-15 | 28 | 20.7 | 28.3 | 136.7 | AUTOCOMPAC | 21 | AUTOCOMPAC-21-28 | 2026-10-29 | NUEVO | 2026-10-29 |  | 7.6 | 28.63333 | 3 | 30.43333 | 17.2
23472 - TERRA PPTO C (MANZANA 4) | PL-1267 | Outinord Ind. 1" | Concreto | Escalera torre 1 eje 17 al entre D-G costado oriental piso 16 a 17 | 2025-09-15 | 2025-10-13 | 2025-10-15 | 28 | 20.7 | 28.7 | 138.6 | AUTOCOMPAC | 21 | AUTOCOMPAC-21-28 | 2026-10-29 | NUEVO | 2026-10-29 |  | 8 | 28.63333 | 3 | 30.43333 | 17.2
23472 - TERRA PPTO C (MANZANA 4) | PL-1313 | Outinord IND 1" | Concreto | Placa entrepiso torre 1 eje 13 al 19 entre A - E apto 2208, 2209 | 2025-10-15 | 2025-11-12 | 2025-11-13 | 28 | 20.7 | 29.2 | 141.1 | PLACA | 21 | PLACA-21-28 | 2026-10-29 | NUEVO | 2026-10-29 | 21 | 8.5 | 28.63333 | 3 | 28.04444 | 17.2
23472 - TERRA PPTO C (MANZANA 4) | PL-1313 | Outinord IND 1" | Concreto | Placa entrepiso torre 1 eje 13 al 19 entre A - E apto 2208, 2209 | 2025-10-15 | 2025-11-12 | 2025-11-13 | 28 | 20.7 | 28.7 | 138.6 | PLACA | 21 | PLACA-21-28 | 2026-10-29 | NUEVO | 2026-10-29 | 21 | 8 | 28.63333 | 3 | 28.04444 | 17.2
23472 - TERRA PPTO C (MANZANA 4) | PL-1313 | Outinord IND 1" | Concreto | Placa entrepiso torre 1 eje 13 al 19 entre A - E apto 2208, 2209 | 2025-10-15 | 2025-11-12 | 2025-11-13 | 28 | 20.7 | 28 | 135.3 | PLACA | 21 | PLACA-21-28 | 2026-10-29 | NUEVO | 2026-10-29 | 21 | 7.3 | 28.63333 | 3 | 28.04444 | 17.2
23472 - TERRA PPTO C (MANZANA 4) | PL-1317 | IND Fibra inclusion de aire | Concreto | Alistado de cubierta torre 2 eje 13 al 23 entre A - J | 2025-10-18 | 2025-11-15 | 2025-11-19 | 28 | 20.7 | 27.8 | 134.3 | AUTOCOMPAC | 21 | AUTOCOMPAC-21-28 | 2026-10-29 | NUEVO | 2026-10-29 |  | 7.1 | 27.96667 | 3 | 28.41111 | 17.2
23472 - TERRA PPTO C (MANZANA 4) | PL-1317 | IND Fibra inclusion de aire | Concreto | Alistado de cubierta torre 2 eje 13 al 23 entre A - J | 2025-10-18 | 2025-11-15 | 2025-11-19 | 28 | 20.7 | 28.6 | 138.2 | AUTOCOMPAC | 21 | AUTOCOMPAC-21-28 | 2026-10-29 | NUEVO | 2026-10-29 |  | 7.9 | 27.96667 | 3 | 28.41111 | 17.2
23472 - TERRA PPTO C (MANZANA 4) | PL-1317 | IND Fibra inclusion de aire | Concreto | Alistado de cubierta torre 2 eje 13 al 23 entre A - J | 2025-10-18 | 2025-11-15 | 2025-11-19 | 28 | 20.7 | 27.5 | 132.9 | AUTOCOMPAC | 21 | AUTOCOMPAC-21-28 | 2026-10-29 | NUEVO | 2026-10-29 |  | 6.8 | 27.96667 | 3 | 28.41111 | 17.2
23472 - TERRA PPTO C (MANZANA 4) | PL-1318 | Outinord IND 1" | Concreto | Placa entrepiso torre 1 eje 6 al 13 entre A - E apto 2206, 2207 | 2025-10-18 | 2025-11-15 | 2025-11-19 | 28 | 20.7 | 26.8 | 129.5 | PLACA | 21 | PLACA-21-28 | 2026-10-29 | NUEVO | 2026-10-29 | 21 | 6.1 | 26.46667 | 3 | 27.68889 | 17.2
23472 - TERRA PPTO C (MANZANA 4) | PL-1318 | Outinord IND 1" | Concreto | Placa entrepiso torre 1 eje 6 al 13 entre A - E apto 2206, 2207 | 2025-10-18 | 2025-11-15 | 2025-11-19 | 28 | 20.7 | 26.6 | 128.5 | PLACA | 21 | PLACA-21-28 | 2026-10-29 | NUEVO | 2026-10-29 | 21 | 5.9 | 26.46667 | 3 | 27.68889 | 17.2
23472 - TERRA PPTO C (MANZANA 4) | PL-1318 | Outinord IND 1" | Concreto | Placa entrepiso torre 1 eje 6 al 13 entre A - E apto 2206, 2207 | 2025-10-18 | 2025-11-15 | 2025-11-19 | 28 | 20.7 | 26 | 125.6 | PLACA | 21 | PLACA-21-28 | 2026-10-29 | NUEVO | 2026-10-29 | 21 | 5.3 | 26.46667 | 3 | 27.68889 | 17.2
23472 - TERRA PPTO C (MANZANA 4) | PL-1362 | Outinord IND 1" con inclusión de aire y fibra de polipropileno | Concreto | Placa cubierta torre 1 eje 12 al 19 entre F-J | 2025-11-18 | 2025-12-16 | 2025-12-17 | 28 | 20.7 | 32.4 | 156.5 | PLACA | 21 | PLACA-21-28 | 2026-10-29 | NUEVO | 2026-10-29 | 21 | 11.7 | 32 | 3 | 28.81111 | 17.2
23472 - TERRA PPTO C (MANZANA 4) | PL-1362 | Outinord IND 1" con inclusión de aire y fibra de polipropileno | Concreto | Placa cubierta torre 1 eje 12 al 19 entre F-J | 2025-11-18 | 2025-12-16 | 2025-12-17 | 28 | 20.7 | 32 | 154.6 | PLACA | 21 | PLACA-21-28 | 2026-10-29 | NUEVO | 2026-10-29 | 21 | 11.3 | 32 | 3 | 28.81111 | 17.2
23472 - TERRA PPTO C (MANZANA 4) | PL-1362 | Outinord IND 1" con inclusión de aire y fibra de polipropileno | Concreto | Placa cubierta torre 1 eje 12 al 19 entre F-J | 2025-11-18 | 2025-12-16 | 2025-12-17 | 28 | 20.7 | 31.6 | 152.7 | PLACA | 21 | PLACA-21-28 | 2026-10-29 | NUEVO | 2026-10-29 | 21 | 10.9 | 32 | 3 | 28.81111 | 17.2
23472 - TERRA PPTO C (MANZANA 4) | PL-1369 | Outinord IND 1" con fibra de polipropileno y inclusion de aire | Concreto | Placa cubierta torre 1 eje 1 al 16 entre F - J | 2025-11-26 | 2025-12-24 | 2026-01-05 | 28 | 20.7 | 28.8 | 139.1 | PLACA | 21 | PLACA-21-28 | 2026-10-29 | NUEVO | 2026-10-29 | 21 | 8.1 | 28 | 3 | 28.82222 | 17.2
23472 - TERRA PPTO C (MANZANA 4) | PL-1369 | Outinord IND 1" con fibra de polipropileno y inclusion de aire | Concreto | Placa cubierta torre 1 eje 1 al 16 entre F - J | 2025-11-26 | 2025-12-24 | 2026-01-05 | 28 | 20.7 | 27.8 | 134.3 | PLACA | 21 | PLACA-21-28 | 2026-10-29 | NUEVO | 2026-10-29 | 21 | 7.1 | 28 | 3 | 28.82222 | 17.2
23472 - TERRA PPTO C (MANZANA 4) | PL-1369 | Outinord IND 1" con fibra de polipropileno y inclusion de aire | Concreto | Placa cubierta torre 1 eje 1 al 16 entre F - J | 2025-11-26 | 2025-12-24 | 2026-01-05 | 28 | 20.7 | 27.4 | 132.4 | PLACA | 21 | PLACA-21-28 | 2026-10-29 | NUEVO | 2026-10-29 | 21 | 6.7 | 28 | 3 | 28.82222 | 17.2
23472 - TERRA PPTO C (MANZANA 4) | PL-1382 | Outinord IND 1" | Concreto | Escalera torre 1 eje 17 al 19 entre D - G costado oriental piso 24 a cubierta | 2025-12-17 | 2026-01-14 | 2026-01-16 | 28 | 20.7 | 36.4 | 175.8 | AUTOCOMPAC | 21 | AUTOCOMPAC-21-28 | 2026-10-29 | NUEVO | 2026-10-29 |  | 15.7 | 36.16667 | 3 | 32.05556 | 17.2
23472 - TERRA PPTO C (MANZANA 4) | PL-1382 | Outinord IND 1" | Concreto | Escalera torre 1 eje 17 al 19 entre D - G costado oriental piso 24 a cubierta | 2025-12-17 | 2026-01-14 | 2026-01-16 | 28 | 20.7 | 36.6 | 176.8 | AUTOCOMPAC | 21 | AUTOCOMPAC-21-28 | 2026-10-29 | NUEVO | 2026-10-29 |  | 15.9 | 36.16667 | 3 | 32.05556 | 17.2
23472 - TERRA PPTO C (MANZANA 4) | PL-1382 | Outinord IND 1" | Concreto | Escalera torre 1 eje 17 al 19 entre D - G costado oriental piso 24 a cubierta | 2025-12-17 | 2026-01-14 | 2026-01-16 | 28 | 20.7 | 35.5 | 171.5 | AUTOCOMPAC | 21 | AUTOCOMPAC-21-28 | 2026-10-29 | NUEVO | 2026-10-29 |  | 14.8 | 36.16667 | 3 | 32.05556 | 17.2
23472 - TERRA PPTO C (MANZANA 4) | PL-1385 | Outinord IND con fibra y inclusión de aire | Concreto | Placa de cubierta torre 1 cuarto de sets y recorrido ascensor | 2025-12-19 | 2026-01-16 | 2026-01-19 | 28 | 20.7 | 33.3 | 160.9 | PLACA | 21 | PLACA-21-28 | 2026-10-29 | NUEVO | 2026-10-29 | 21 | 12.6 | 32.86667 | 3 | 32.34444 | 17.2
23472 - TERRA PPTO C (MANZANA 4) | PL-1385 | Outinord IND con fibra y inclusión de aire | Concreto | Placa de cubierta torre 1 cuarto de sets y recorrido ascensor | 2025-12-19 | 2026-01-16 | 2026-01-19 | 28 | 20.7 | 32.9 | 158.9 | PLACA | 21 | PLACA-21-28 | 2026-10-29 | NUEVO | 2026-10-29 | 21 | 12.2 | 32.86667 | 3 | 32.34444 | 17.2
23472 - TERRA PPTO C (MANZANA 4) | PL-1385 | Outinord IND con fibra y inclusión de aire | Concreto | Placa de cubierta torre 1 cuarto de sets y recorrido ascensor | 2025-12-19 | 2026-01-16 | 2026-01-19 | 28 | 20.7 | 32.4 | 156.5 | PLACA | 21 | PLACA-21-28 | 2026-10-29 | NUEVO | 2026-10-29 | 21 | 11.7 | 32.86667 | 3 | 32.34444 | 17.2
23472 - TERRA PPTO C (MANZANA 4) | M-1203 | Outinord IND 1" | Concreto | Salón comunal segundo tramo de escalera tipo 1 eje 3 al 4 entre A-B del piso 1 al piso 3 | 2025-08-04 | 2025-09-01 | 2025-09-03 | 28 | 27.5 | 38.9 | 141.5 | AUTOCOMPAC | 28 | AUTOCOMPAC-28-28 | 2026-10-29 | NUEVO | 2026-10-29 | 28 | 11.4 | 38.26667 | 3 |  | 24
23472 - TERRA PPTO C (MANZANA 4) | M-1203 | Outinord IND 1" | Concreto | Salón comunal segundo tramo de escalera tipo 1 eje 3 al 4 entre A-B del piso 1 al piso 3 | 2025-08-04 | 2025-09-01 | 2025-09-03 | 28 | 27.5 | 38 | 138.2 | AUTOCOMPAC | 28 | AUTOCOMPAC-28-28 | 2026-10-29 | NUEVO | 2026-10-29 | 28 | 10.5 | 38.26667 | 3 |  | 24
23472 - TERRA PPTO C (MANZANA 4) | M-1203 | Outinord IND 1" | Concreto | Salón comunal segundo tramo de escalera tipo 1 eje 3 al 4 entre A-B del piso 1 al piso 3 | 2025-08-04 | 2025-09-01 | 2025-09-03 | 28 | 27.5 | 37.9 | 137.8 | AUTOCOMPAC | 28 | AUTOCOMPAC-28-28 | 2026-10-29 | NUEVO | 2026-10-29 | 28 | 10.4 | 38.26667 | 3 |  | 24
23472 - TERRA PPTO C (MANZANA 4) | M-1205 | Outinord IND 1/2" | Concreto | Muros torre 1 eje 6 al 11 entre F-J apt 1301,1312 | 2025-08-04 | 2025-09-01 | 2025-09-03 | 28 | 27.5 | 37.3 | 135.6 | MURO | 28 | MURO-28-28 | 2026-10-29 | NUEVO | 2026-10-29 | 28 | 9.8 | 37.13333 | 3 |  | 24
23472 - TERRA PPTO C (MANZANA 4) | M-1205 | Outinord IND 1/2" | Concreto | Muros torre 1 eje 6 al 11 entre F-J apt 1301,1312 | 2025-08-04 | 2025-09-01 | 2025-09-03 | 28 | 27.5 | 37.4 | 136 | MURO | 28 | MURO-28-28 | 2026-10-29 | NUEVO | 2026-10-29 | 28 | 9.9 | 37.13333 | 3 |  | 24
23472 - TERRA PPTO C (MANZANA 4) | M-1205 | Outinord IND 1/2" | Concreto | Muros torre 1 eje 6 al 11 entre F-J apt 1301,1312 | 2025-08-04 | 2025-09-01 | 2025-09-03 | 28 | 27.5 | 36.7 | 133.5 | MURO | 28 | MURO-28-28 | 2026-10-29 | NUEVO | 2026-10-29 | 28 | 9.2 | 37.13333 | 3 |  | 24
23472 - TERRA PPTO C (MANZANA 4) | M-1207 | Outinord IND 1/2" | Concreto | Muros torre 1 eje 1 al 5 entre A-F apto 1304.1305 | 2025-08-05 | 2025-09-02 | 2025-09-03 | 28 | 27.5 | 31 | 112.7 | MURO | 28 | MURO-28-28 | 2026-10-29 | NUEVO | 2026-10-29 | 28 | 3.5 | 30.36667 | 3 | 35.25556 | 24
23472 - TERRA PPTO C (MANZANA 4) | M-1207 | Outinord IND 1/2" | Concreto | Muros torre 1 eje 1 al 5 entre A-F apto 1304.1305 | 2025-08-05 | 2025-09-02 | 2025-09-03 | 28 | 27.5 | 29.8 | 108.4 | MURO | 28 | MURO-28-28 | 2026-10-29 | NUEVO | 2026-10-29 | 28 | 2.3 | 30.36667 | 3 | 35.25556 | 24
23472 - TERRA PPTO C (MANZANA 4) | M-1207 | Outinord IND 1/2" | Concreto | Muros torre 1 eje 1 al 5 entre A-F apto 1304.1305 | 2025-08-05 | 2025-09-02 | 2025-09-03 | 28 | 27.5 | 30.3 | 110.2 | MURO | 28 | MURO-28-28 | 2026-10-29 | NUEVO | 2026-10-29 | 28 | 2.8 | 30.36667 | 3 | 35.25556 | 24
23472 - TERRA PPTO C (MANZANA 4) | M-1208 | Outinord IND 1" | Concreto | Salón comunal muros que conforman la escalera tipo 1 foso ascensor eje 3 al 4 entre A-B cubierta y columnas C-5 ejes 3-A, 4-A | 2025-08-06 | 2025-09-03 | 2025-09-03 | 28 | 27.5 | 35 | 127.3 | MURO | 28 | MURO-28-28 | 2026-10-29 | NUEVO | 2026-10-29 | 28 | 7.5 | 34.73333 | 3 | 34.07778 | 24
23472 - TERRA PPTO C (MANZANA 4) | M-1208 | Outinord IND 1" | Concreto | Salón comunal muros que conforman la escalera tipo 1 foso ascensor eje 3 al 4 entre A-B cubierta y columnas C-5 ejes 3-A, 4-A | 2025-08-06 | 2025-09-03 | 2025-09-03 | 28 | 27.5 | 34.8 | 126.5 | MURO | 28 | MURO-28-28 | 2026-10-29 | NUEVO | 2026-10-29 | 28 | 7.3 | 34.73333 | 3 | 34.07778 | 24
23472 - TERRA PPTO C (MANZANA 4) | M-1208 | Outinord IND 1" | Concreto | Salón comunal muros que conforman la escalera tipo 1 foso ascensor eje 3 al 4 entre A-B cubierta y columnas C-5 ejes 3-A, 4-A | 2025-08-06 | 2025-09-03 | 2025-09-03 | 28 | 27.5 | 34.4 | 125.1 | MURO | 28 | MURO-28-28 | 2026-10-29 | NUEVO | 2026-10-29 | 28 | 6.9 | 34.73333 | 3 | 34.07778 | 24
23472 - TERRA PPTO C (MANZANA 4) | M-1252 | Outinord IND 1/2" | Concreto | Muros Torre 1 eje 12 al 19 entre A-E Apt 1708,1709 | 2025-09-03 | 2025-10-01 | 2025-10-08 | 28 | 27.5 | 39.1 | 142.2 | MURO | 28 | MURO-28-28 | 2026-10-29 | NUEVO | 2026-10-29 | 28 | 11.6 | 38.86667 | 3 | 34.65556 | 24
23472 - TERRA PPTO C (MANZANA 4) | M-1252 | Outinord IND 1/2" | Concreto | Muros Torre 1 eje 12 al 19 entre A-E Apt 1708,1709 | 2025-09-03 | 2025-10-01 | 2025-10-08 | 28 | 27.5 | 38.6 | 140.4 | MURO | 28 | MURO-28-28 | 2026-10-29 | NUEVO | 2026-10-29 | 28 | 11.1 | 38.86667 | 3 | 34.65556 | 24
23472 - TERRA PPTO C (MANZANA 4) | M-1252 | Outinord IND 1/2" | Concreto | Muros Torre 1 eje 12 al 19 entre A-E Apt 1708,1709 | 2025-09-03 | 2025-10-01 | 2025-10-08 | 28 | 27.5 | 38.9 | 141.5 | MURO | 28 | MURO-28-28 | 2026-10-29 | NUEVO | 2026-10-29 | 28 | 11.4 | 38.86667 | 3 | 34.65556 | 24
23472 - TERRA PPTO C (MANZANA 4) | M-1254 | Outinord IND 1/2" | Concreto | Muros Torre 1 eje 12 al 19 entre F-J Apt 1710, 1711 | 2025-09-04 | 2025-10-02 | 2025-10-08 | 28 | 27.5 | 39.3 | 142.9 | MURO | 28 | MURO-28-28 | 2026-10-29 | NUEVO | 2026-10-29 | 28 | 11.8 | 38.93333 | 3 | 37.51111 | 24
23472 - TERRA PPTO C (MANZANA 4) | M-1254 | Outinord IND 1/2" | Concreto | Muros Torre 1 eje 12 al 19 entre F-J Apt 1710, 1711 | 2025-09-04 | 2025-10-02 | 2025-10-08 | 28 | 27.5 | 39 | 141.8 | MURO | 28 | MURO-28-28 | 2026-10-29 | NUEVO | 2026-10-29 | 28 | 11.5 | 38.93333 | 3 | 37.51111 | 24
23472 - TERRA PPTO C (MANZANA 4) | M-1254 | Outinord IND 1/2" | Concreto | Muros Torre 1 eje 12 al 19 entre F-J Apt 1710, 1711 | 2025-09-04 | 2025-10-02 | 2025-10-08 | 28 | 27.5 | 38.5 | 140 | MURO | 28 | MURO-28-28 | 2026-10-29 | NUEVO | 2026-10-29 | 28 | 11 | 38.93333 | 3 | 37.51111 | 24
23472 - TERRA PPTO C (MANZANA 4) | M - 1355 | Outinord IND 1 / 2" | Concreto | Muros torre 1 eje 12 al 14 entre A - E apt 2408 y eje 17 al 19 entre F - J apt 2410 | 2025-11-10 | 2025-12-08 | 2025-12-11 | 28 | 27.6 | 37.8 | 137 | MURO | 28 | MURO-28-28 | 2026-10-29 | NUEVO | 2026-10-29 | 28 | 10.2 | 37.2 | 3 | 38.33333 | 24.1
23472 - TERRA PPTO C (MANZANA 4) | M - 1355 | Outinord IND 1 / 2" | Concreto | Muros torre 1 eje 12 al 14 entre A - E apt 2408 y eje 17 al 19 entre F - J apt 2410 | 2025-11-10 | 2025-12-08 | 2025-12-11 | 28 | 27.6 | 36.8 | 133.3 | MURO | 28 | MURO-28-28 | 2026-10-29 | NUEVO | 2026-10-29 | 28 | 9.2 | 37.2 | 3 | 38.33333 | 24.1
23472 - TERRA PPTO C (MANZANA 4) | M - 1355 | Outinord IND 1 / 2" | Concreto | Muros torre 1 eje 12 al 14 entre A - E apt 2408 y eje 17 al 19 entre F - J apt 2410 | 2025-11-10 | 2025-12-08 | 2025-12-11 | 28 | 27.6 | 37 | 134.1 | MURO | 28 | MURO-28-28 | 2026-10-29 | NUEVO | 2026-10-29 | 28 | 9.4 | 37.2 | 3 | 38.33333 | 24.1
23472 - TERRA PPTO C (MANZANA 4) | M - 1357 | Outinord IND 1 / 2" | Concreto | Muros torre 1 eje 12 al 17 entre F - J apt 2410 - 2411 | 2025-11-11 | 2025-12-09 | 2025-12-11 | 28 | 27.6 | 37 | 134.1 | MURO | 28 | MURO-28-28 | 2026-10-29 | NUEVO | 2026-10-29 | 28 | 9.4 | 37.33333 | 3 | 37.82222 | 24.1
23472 - TERRA PPTO C (MANZANA 4) | M - 1357 | Outinord IND 1 / 2" | Concreto | Muros torre 1 eje 12 al 17 entre F - J apt 2410 - 2411 | 2025-11-11 | 2025-12-09 | 2025-12-11 | 28 | 27.6 | 37.8 | 137 | MURO | 28 | MURO-28-28 | 2026-10-29 | NUEVO | 2026-10-29 | 28 | 10.2 | 37.33333 | 3 | 37.82222 | 24.1
23472 - TERRA PPTO C (MANZANA 4) | M - 1357 | Outinord IND 1 / 2" | Concreto | Muros torre 1 eje 12 al 17 entre F - J apt 2410 - 2411 | 2025-11-11 | 2025-12-09 | 2025-12-11 | 28 | 27.6 | 37.2 | 134.8 | MURO | 28 | MURO-28-28 | 2026-10-29 | NUEVO | 2026-10-29 | 28 | 9.6 | 37.33333 | 3 | 37.82222 | 24.1
23472 - TERRA PPTO C (MANZANA 4) | M - 1153 | Outinord IND 1" | Concreto | Rampa #2, eje 1 al 2 entre C - D N + 0.0 al N + 1.50, salón comunal 2. | 2025-07-09 | 2025-08-06 | 2025-08-12 | 28 | 27.6 | 38.7 | 140.2 | AUTOCOMPAC | 28 | AUTOCOMPAC-28-28 | 2026-10-29 | NUEVO | 2026-10-29 | 28 | 11.1 | 38.33333 | 3 | 37.62222 | 24.1
23472 - TERRA PPTO C (MANZANA 4) | M - 1153 | Outinord IND 1" | Concreto | Rampa #2, eje 1 al 2 entre C - D N + 0.0 al N + 1.50, salón comunal 2. | 2025-07-09 | 2025-08-06 | 2025-08-12 | 28 | 27.6 | 38.5 | 139.5 | AUTOCOMPAC | 28 | AUTOCOMPAC-28-28 | 2026-10-29 | NUEVO | 2026-10-29 | 28 | 10.9 | 38.33333 | 3 | 37.62222 | 24.1
23472 - TERRA PPTO C (MANZANA 4) | M - 1153 | Outinord IND 1" | Concreto | Rampa #2, eje 1 al 2 entre C - D N + 0.0 al N + 1.50, salón comunal 2. | 2025-07-09 | 2025-08-06 | 2025-08-12 | 28 | 27.6 | 37.8 | 137 | AUTOCOMPAC | 28 | AUTOCOMPAC-28-28 | 2026-10-29 | NUEVO | 2026-10-29 | 28 | 10.2 | 38.33333 | 3 | 37.62222 | 24.1
23472 - TERRA PPTO C (MANZANA 4) | M - 1154 | C. fluido 1/2" | Concreto | Salón comunal 1, columnas C - 01, eje 1 - A, 2 - A, 1 - B. | 2025-07-09 | 2025-08-06 | 2025-08-12 | 28 | 27.6 | 35.5 | 128.6 | MURO | 28 | MURO-28-28 | 2026-10-29 | NUEVO | 2026-10-29 | 28 | 7.9 | 35.4 | 3 | 37.02222 | 24.1
23472 - TERRA PPTO C (MANZANA 4) | M - 1154 | C. fluido 1/2" | Concreto | Salón comunal 1, columnas C - 01, eje 1 - A, 2 - A, 1 - B. | 2025-07-09 | 2025-08-06 | 2025-08-12 | 28 | 27.6 | 35.9 | 130.1 | MURO | 28 | MURO-28-28 | 2026-10-29 | NUEVO | 2026-10-29 | 28 | 8.3 | 35.4 | 3 | 37.02222 | 24.1
23472 - TERRA PPTO C (MANZANA 4) | M - 1154 | C. fluido 1/2" | Concreto | Salón comunal 1, columnas C - 01, eje 1 - A, 2 - A, 1 - B. | 2025-07-09 | 2025-08-06 | 2025-08-12 | 28 | 27.6 | 34.8 | 126.1 | MURO | 28 | MURO-28-28 | 2026-10-29 | NUEVO | 2026-10-29 | 28 | 7.2 | 35.4 | 3 | 37.02222 | 24.1
23472 - TERRA PPTO C (MANZANA 4) | M - 1163 | Outinord IND 1" | Concreto | Salón comunal muros foso ascensor y escalera eje 3 al 4, entre A - B y columnas C-4, eje 2-A, 3-A, 3-C, 4-A, 4-C, piso 5 y escalera tipo 1, eje 3 al 4 entre A - B, sótano a piso 1, segundo tramo. | 2025-07-14 | 2025-08-11 | 2025-08-12 | 28 | 27.6 | 34.1 | 123.6 | MURO | 28 | MURO-28-28 | 2026-10-29 | NUEVO | 2026-10-29 | 28 | 6.5 | 34.43333 | 3 | 36.05556 | 24.1
23472 - TERRA PPTO C (MANZANA 4) | M - 1163 | Outinord IND 1" | Concreto | Salón comunal muros foso ascensor y escalera eje 3 al 4, entre A - B y columnas C-4, eje 2-A, 3-A, 3-C, 4-A, 4-C, piso 5 y escalera tipo 1, eje 3 al 4 entre A - B, sótano a piso 1, segundo tramo. | 2025-07-14 | 2025-08-11 | 2025-08-12 | 28 | 27.6 | 34.8 | 126.1 | MURO | 28 | MURO-28-28 | 2026-10-29 | NUEVO | 2026-10-29 | 28 | 7.2 | 34.43333 | 3 | 36.05556 | 24.1
23472 - TERRA PPTO C (MANZANA 4) | M - 1163 | Outinord IND 1" | Concreto | Salón comunal muros foso ascensor y escalera eje 3 al 4, entre A - B y columnas C-4, eje 2-A, 3-A, 3-C, 4-A, 4-C, piso 5 y escalera tipo 1, eje 3 al 4 entre A - B, sótano a piso 1, segundo tramo. | 2025-07-14 | 2025-08-11 | 2025-08-12 | 28 | 27.6 | 34.4 | 124.6 | MURO | 28 | MURO-28-28 | 2026-10-29 | NUEVO | 2026-10-29 | 28 | 6.8 | 34.43333 | 3 | 36.05556 | 24.1
23472 - TERRA PPTO C (MANZANA 4) | M - 1170 | Outinord IND. 1" | Concreto | Salon Comunal Columnas C - 04, eje 1 - A, 1 - B, 1 - C, 2 - A, 2 - B, 2 - C Piso 5 | 2025-07-17 | 2025-08-14 | 2025-08-19 | 28 | 27.6 | 38.1 | 138 | MURO | 28 | MURO-28-28 | 2026-10-29 | NUEVO | 2026-10-29 | 28 | 10.5 | 38.2 | 3 | 36.01111 | 24.1
23472 - TERRA PPTO C (MANZANA 4) | M - 1170 | Outinord IND. 1" | Concreto | Salon Comunal Columnas C - 04, eje 1 - A, 1 - B, 1 - C, 2 - A, 2 - B, 2 - C Piso 5 | 2025-07-17 | 2025-08-14 | 2025-08-19 | 28 | 27.6 | 38.8 | 140.6 | MURO | 28 | MURO-28-28 | 2026-10-29 | NUEVO | 2026-10-29 | 28 | 11.2 | 38.2 | 3 | 36.01111 | 24.1
23472 - TERRA PPTO C (MANZANA 4) | M - 1170 | Outinord IND. 1" | Concreto | Salon Comunal Columnas C - 04, eje 1 - A, 1 - B, 1 - C, 2 - A, 2 - B, 2 - C Piso 5 | 2025-07-17 | 2025-08-14 | 2025-08-19 | 28 | 27.6 | 37.7 | 136.6 | MURO | 28 | MURO-28-28 | 2026-10-29 | NUEVO | 2026-10-29 | 28 | 10.1 | 38.2 | 3 | 36.01111 | 24.1
23472 - TERRA PPTO C (MANZANA 4) | M - 1179 | Outinord IND 1" | Concreto | Salón comunal escalera tipo 1, eje 3 al 4 entre A - B primer tramo piso 1 al piso 3, comunal 2 y muros MC1, eje 4 entre A - B comunal 1. | 2025-07-22 | 2025-08-19 | 2025-08-21 | 28 | 27.6 | 36.5 | 132.2 | MURO | 28 | MURO-28-28 | 2026-10-29 | NUEVO | 2026-10-29 | 28 | 8.9 | 35.8 | 3 | 36.14444 | 24.1
23472 - TERRA PPTO C (MANZANA 4) | M - 1179 | Outinord IND 1" | Concreto | Salón comunal escalera tipo 1, eje 3 al 4 entre A - B primer tramo piso 1 al piso 3, comunal 2 y muros MC1, eje 4 entre A - B comunal 1. | 2025-07-22 | 2025-08-19 | 2025-08-21 | 28 | 27.6 | 35.3 | 127.9 | MURO | 28 | MURO-28-28 | 2026-10-29 | NUEVO | 2026-10-29 | 28 | 7.7 | 35.8 | 3 | 36.14444 | 24.1
23472 - TERRA PPTO C (MANZANA 4) | M - 1179 | Outinord IND 1" | Concreto | Salón comunal escalera tipo 1, eje 3 al 4 entre A - B primer tramo piso 1 al piso 3, comunal 2 y muros MC1, eje 4 entre A - B comunal 1. | 2025-07-22 | 2025-08-19 | 2025-08-21 | 28 | 27.6 | 35.6 | 129 | MURO | 28 | MURO-28-28 | 2026-10-29 | NUEVO | 2026-10-29 | 28 | 8 | 35.8 | 3 | 36.14444 | 24.1
23472 - TERRA PPTO C (MANZANA 4) | M - 1190 | Outinord IND 1/2" | Concreto | Muros torre 1, eje 13 al 19 entre F - J, Apt. 1310 - 1311. | 2025-07-25 | 2025-08-22 | 2025-08-26 | 28 | 27.6 | 35.9 | 130.1 | MURO | 28 | MURO-28-28 | 2026-10-29 | NUEVO | 2026-10-29 | 28 | 8.3 | 35.7 | 3 | 36.56667 | 24.1
23472 - TERRA PPTO C (MANZANA 4) | M - 1190 | Outinord IND 1/2" | Concreto | Muros torre 1, eje 13 al 19 entre F - J, Apt. 1310 - 1311. | 2025-07-25 | 2025-08-22 | 2025-08-26 | 28 | 27.6 | 36.2 | 131.2 | MURO | 28 | MURO-28-28 | 2026-10-29 | NUEVO | 2026-10-29 | 28 | 8.6 | 35.7 | 3 | 36.56667 | 24.1
23472 - TERRA PPTO C (MANZANA 4) | M - 1190 | Outinord IND 1/2" | Concreto | Muros torre 1, eje 13 al 19 entre F - J, Apt. 1310 - 1311. | 2025-07-25 | 2025-08-22 | 2025-08-26 | 28 | 27.6 | 35 | 126.8 | MURO | 28 | MURO-28-28 | 2026-10-29 | NUEVO | 2026-10-29 | 28 | 7.4 | 35.7 | 3 | 36.56667 | 24.1
23472 - TERRA PPTO C (MANZANA 4) | M - 1192 | Outinord IND 1/2" | Concreto | Muros torre 1, eje 1 al 5 entre F - J, Apt. 1202 - 1203. | 2025-07-26 | 2025-08-23 | 2025-08-26 | 28 | 27.6 | 39.5 | 143.1 | MURO | 28 | MURO-28-28 | 2026-10-29 | NUEVO | 2026-10-29 | 28 | 11.9 | 38.63333 | 3 | 36.71111 | 24.1
23472 - TERRA PPTO C (MANZANA 4) | M - 1192 | Outinord IND 1/2" | Concreto | Muros torre 1, eje 1 al 5 entre F - J, Apt. 1202 - 1203. | 2025-07-26 | 2025-08-23 | 2025-08-26 | 28 | 27.6 | 38.9 | 140.9 | MURO | 28 | MURO-28-28 | 2026-10-29 | NUEVO | 2026-10-29 | 28 | 11.3 | 38.63333 | 3 | 36.71111 | 24.1
23472 - TERRA PPTO C (MANZANA 4) | M - 1192 | Outinord IND 1/2" | Concreto | Muros torre 1, eje 1 al 5 entre F - J, Apt. 1202 - 1203. | 2025-07-26 | 2025-08-23 | 2025-08-26 | 28 | 27.6 | 37.5 | 135.9 | MURO | 28 | MURO-28-28 | 2026-10-29 | NUEVO | 2026-10-29 | 28 | 9.9 | 38.63333 | 3 | 36.71111 | 24.1
23472 - TERRA PPTO C (MANZANA 4) | M - 1201 | Outinord IND 1/2" | Concreto | Muros torre 1 eje 12 al 19 entre F - J apt 1310, 1311 | 2025-08-01 | 2025-08-29 | 2025-09-03 | 28 | 27.6 | 39.1 | 141.7 | MURO | 28 | MURO-28-28 | 2026-10-29 | NUEVO | 2026-10-29 | 28 | 11.5 | 39.66667 | 3 | 38 | 24.1
23472 - TERRA PPTO C (MANZANA 4) | M - 1201 | Outinord IND 1/2" | Concreto | Muros torre 1 eje 12 al 19 entre F - J apt 1310, 1311 | 2025-08-01 | 2025-08-29 | 2025-09-03 | 28 | 27.6 | 40.2 | 145.7 | MURO | 28 | MURO-28-28 | 2026-10-29 | NUEVO | 2026-10-29 | 28 | 12.6 | 39.66667 | 3 | 38 | 24.1
23472 - TERRA PPTO C (MANZANA 4) | M - 1201 | Outinord IND 1/2" | Concreto | Muros torre 1 eje 12 al 19 entre F - J apt 1310, 1311 | 2025-08-01 | 2025-08-29 | 2025-09-03 | 28 | 27.6 | 39.7 | 143.8 | MURO | 28 | MURO-28-28 | 2026-10-29 | NUEVO | 2026-10-29 | 28 | 12.1 | 39.66667 | 3 | 38 | 24.1
23472 - TERRA PPTO C (MANZANA 4) | M - 1202 | Outinord IND 1/2" | Concreto | Muros torre 1 eje 6 al 11 entre A - E apt 1306, 1307 | 2025-08-02 | 2025-08-30 | 2025-09-03 | 28 | 27.6 | 29.8 | 108 | MURO | 28 | MURO-28-28 | 2026-10-29 | NUEVO | 2026-10-29 | 28 | 2.2 | 29.26667 | 3 | 35.85556 | 24.1
23472 - TERRA PPTO C (MANZANA 4) | M - 1202 | Outinord IND 1/2" | Concreto | Muros torre 1 eje 6 al 11 entre A - E apt 1306, 1307 | 2025-08-02 | 2025-08-30 | 2025-09-03 | 28 | 27.6 | 28.9 | 104.7 | MURO | 28 | MURO-28-28 | 2026-10-29 | NUEVO | 2026-10-29 | 28 | 1.3 | 29.26667 | 3 | 35.85556 | 24.1
23472 - TERRA PPTO C (MANZANA 4) | M - 1202 | Outinord IND 1/2" | Concreto | Muros torre 1 eje 6 al 11 entre A - E apt 1306, 1307 | 2025-08-02 | 2025-08-30 | 2025-09-03 | 28 | 27.6 | 29.1 | 105.4 | MURO | 28 | MURO-28-28 | 2026-10-29 | NUEVO | 2026-10-29 | 28 | 1.5 | 29.26667 | 3 | 35.85556 | 24.1
23472 - TERRA PPTO C (MANZANA 4) | M - 1220 | Outinord IND 1/2" | Concreto | Muros torre 1 eje 6 al 11 entre F - J apt 1401, 1412 | 2025-08-14 | 2025-09-11 | 2025-09-15 | 28 | 27.6 | 36.5 | 132.2 | MURO | 28 | MURO-28-28 | 2026-10-29 | NUEVO | 2026-10-29 | 28 | 8.9 | 37.13333 | 3 | 35.35556 | 24.1
23472 - TERRA PPTO C (MANZANA 4) | M - 1220 | Outinord IND 1/2" | Concreto | Muros torre 1 eje 6 al 11 entre F - J apt 1401, 1412 | 2025-08-14 | 2025-09-11 | 2025-09-15 | 28 | 27.6 | 37.7 | 136.6 | MURO | 28 | MURO-28-28 | 2026-10-29 | NUEVO | 2026-10-29 | 28 | 10.1 | 37.13333 | 3 | 35.35556 | 24.1
23472 - TERRA PPTO C (MANZANA 4) | M - 1220 | Outinord IND 1/2" | Concreto | Muros torre 1 eje 6 al 11 entre F - J apt 1401, 1412 | 2025-08-14 | 2025-09-11 | 2025-09-15 | 28 | 27.6 | 37.2 | 134.8 | MURO | 28 | MURO-28-28 | 2026-10-29 | NUEVO | 2026-10-29 | 28 | 9.6 | 37.13333 | 3 | 35.35556 | 24.1
23472 - TERRA PPTO C (MANZANA 4) | M - 1222 | Outinord IND 1/2" | Concreto | Muros torre 1 eje 1 al 5 entre A - J apt 1404, 1405 | 2025-08-15 | 2025-09-12 | 2025-09-15 | 28 | 27.6 | 36.3 | 131.5 | MURO | 28 | MURO-28-28 | 2026-10-29 | NUEVO | 2026-10-29 | 28 | 8.7 | 36 | 3 | 34.13333 | 24.1
23472 - TERRA PPTO C (MANZANA 4) | M - 1222 | Outinord IND 1/2" | Concreto | Muros torre 1 eje 1 al 5 entre A - J apt 1404, 1405 | 2025-08-15 | 2025-09-12 | 2025-09-15 | 28 | 27.6 | 36.6 | 132.6 | MURO | 28 | MURO-28-28 | 2026-10-29 | NUEVO | 2026-10-29 | 28 | 9 | 36 | 3 | 34.13333 | 24.1
23472 - TERRA PPTO C (MANZANA 4) | M - 1222 | Outinord IND 1/2" | Concreto | Muros torre 1 eje 1 al 5 entre A - J apt 1404, 1405 | 2025-08-15 | 2025-09-12 | 2025-09-15 | 28 | 27.6 | 35.1 | 127.2 | MURO | 28 | MURO-28-28 | 2026-10-29 | NUEVO | 2026-10-29 | 28 | 7.5 | 36 | 3 | 34.13333 | 24.1
23472 - TERRA PPTO C (MANZANA 4) | M - 1224 | Outinord IND 1/2" | Concreto | Muros Torre 1 eje 1 al 5 entre F - J Apt 1402, 1403 | 2025-08-19 | 2025-09-16 | 2025-09-23 | 28 | 27.6 | 32.5 | 117.8 | MURO | 28 | MURO-28-28 | 2026-10-29 | NUEVO | 2026-10-29 | 28 | 4.9 | 31.83333 | 3 | 34.98889 | 24.1
23472 - TERRA PPTO C (MANZANA 4) | M - 1224 | Outinord IND 1/2" | Concreto | Muros Torre 1 eje 1 al 5 entre F - J Apt 1402, 1403 | 2025-08-19 | 2025-09-16 | 2025-09-23 | 28 | 27.6 | 32 | 115.9 | MURO | 28 | MURO-28-28 | 2026-10-29 | NUEVO | 2026-10-29 | 28 | 4.4 | 31.83333 | 3 | 34.98889 | 24.1
23472 - TERRA PPTO C (MANZANA 4) | M - 1224 | Outinord IND 1/2" | Concreto | Muros Torre 1 eje 1 al 5 entre F - J Apt 1402, 1403 | 2025-08-19 | 2025-09-16 | 2025-09-23 | 28 | 27.6 | 31 | 112.3 | MURO | 28 | MURO-28-28 | 2026-10-29 | NUEVO | 2026-10-29 | 28 | 3.4 | 31.83333 | 3 | 34.98889 | 24.1
23472 - TERRA PPTO C (MANZANA 4) | M - 1234 | Outinord IND 1 / 2" | Concreto | Muros torre 1 eje 1 al 5 entre A - E apt 1504, 1505 | 2025-08-25 | 2025-09-22 | 2025-09-25 | 28 | 27.6 | 37 | 134.1 | MURO | 28 | MURO-28-28 | 2026-10-29 | NUEVO | 2026-10-29 | 28 | 9.4 | 36.43333 | 3 | 34.75556 | 24.1
23472 - TERRA PPTO C (MANZANA 4) | M - 1234 | Outinord IND 1 / 2" | Concreto | Muros torre 1 eje 1 al 5 entre A - E apt 1504, 1505 | 2025-08-25 | 2025-09-22 | 2025-09-25 | 28 | 27.6 | 36.4 | 131.9 | MURO | 28 | MURO-28-28 | 2026-10-29 | NUEVO | 2026-10-29 | 28 | 8.8 | 36.43333 | 3 | 34.75556 | 24.1
23472 - TERRA PPTO C (MANZANA 4) | M - 1234 | Outinord IND 1 / 2" | Concreto | Muros torre 1 eje 1 al 5 entre A - E apt 1504, 1505 | 2025-08-25 | 2025-09-22 | 2025-09-25 | 28 | 27.6 | 35.9 | 130.1 | MURO | 28 | MURO-28-28 | 2026-10-29 | NUEVO | 2026-10-29 | 28 | 8.3 | 36.43333 | 3 | 34.75556 | 24.1
23472 - TERRA PPTO C (MANZANA 4) | M - 1236 | Outinord IND 1 / 2" | Concreto | Muro torre 1 eje 1 al 5 entre F - J apt 1502 - 1503 y cimentación escalera entre torres 2 y 3 | 2025-08-26 | 2025-09-23 | 2025-09-25 | 28 | 27.6 | 33.6 | 121.7 | MURO | 28 | MURO-28-28 | 2026-10-29 | NUEVO | 2026-10-29 | 28 | 6 | 32.9 | 3 | 33.72222 | 24.1
23472 - TERRA PPTO C (MANZANA 4) | M - 1236 | Outinord IND 1 / 2" | Concreto | Muro torre 1 eje 1 al 5 entre F - J apt 1502 - 1503 y cimentación escalera entre torres 2 y 3 | 2025-08-26 | 2025-09-23 | 2025-09-25 | 28 | 27.6 | 32.5 | 117.8 | MURO | 28 | MURO-28-28 | 2026-10-29 | NUEVO | 2026-10-29 | 28 | 4.9 | 32.9 | 3 | 33.72222 | 24.1
23472 - TERRA PPTO C (MANZANA 4) | M - 1236 | Outinord IND 1 / 2" | Concreto | Muro torre 1 eje 1 al 5 entre F - J apt 1502 - 1503 y cimentación escalera entre torres 2 y 3 | 2025-08-26 | 2025-09-23 | 2025-09-25 | 28 | 27.6 | 32.6 | 118.1 | MURO | 28 | MURO-28-28 | 2026-10-29 | NUEVO | 2026-10-29 | 28 | 5 | 32.9 | 3 | 33.72222 | 24.1
23472 - TERRA PPTO C (MANZANA 4) | M - 1239 | Outinord IND 1 / 2 " | Concreto | Muros Torre 1 Eje 12 al 19 entre A - E Apt 1608 - 1609 | 2025-08-27 | 2025-09-24 | 2025-09-25 | 28 | 27.6 | 49.7 | 180.1 | MURO | 28 | MURO-28-28 | 2026-10-29 | NUEVO | 2026-10-29 | 28 | 22.1 | 50.03333 | 3 | 39.78889 | 24.1
23472 - TERRA PPTO C (MANZANA 4) | M - 1239 | Outinord IND 1 / 2 " | Concreto | Muros Torre 1 Eje 12 al 19 entre A - E Apt 1608 - 1609 | 2025-08-27 | 2025-09-24 | 2025-09-25 | 28 | 27.6 | 50.3 | 182.2 | MURO | 28 | MURO-28-28 | 2026-10-29 | NUEVO | 2026-10-29 | 28 | 22.7 | 50.03333 | 3 | 39.78889 | 24.1
23472 - TERRA PPTO C (MANZANA 4) | M - 1239 | Outinord IND 1 / 2 " | Concreto | Muros Torre 1 Eje 12 al 19 entre A - E Apt 1608 - 1609 | 2025-08-27 | 2025-09-24 | 2025-09-25 | 28 | 27.6 | 50.1 | 181.5 | MURO | 28 | MURO-28-28 | 2026-10-29 | NUEVO | 2026-10-29 | 28 | 22.5 | 50.03333 | 3 | 39.78889 | 24.1
23472 - TERRA PPTO C (MANZANA 4) | M - 1241 | Outinord IND 1/2" | Concreto | Muros torre 1 eje 12 al 19 entre F - J apt 1610, 1611 | 2025-08-28 | 2025-09-25 | 2025-09-30 | 28 | 27.6 | 40.2 | 145.7 | MURO | 28 | MURO-28-28 | 2026-10-29 | NUEVO | 2026-10-29 | 28 | 12.6 | 39 | 3 | 40.64444 | 24.1
23472 - TERRA PPTO C (MANZANA 4) | M - 1241 | Outinord IND 1/2" | Concreto | Muros torre 1 eje 12 al 19 entre F - J apt 1610, 1611 | 2025-08-28 | 2025-09-25 | 2025-09-30 | 28 | 27.6 | 38.7 | 140.2 | MURO | 28 | MURO-28-28 | 2026-10-29 | NUEVO | 2026-10-29 | 28 | 11.1 | 39 | 3 | 40.64444 | 24.1
23472 - TERRA PPTO C (MANZANA 4) | M - 1241 | Outinord IND 1/2" | Concreto | Muros torre 1 eje 12 al 19 entre F - J apt 1610, 1611 | 2025-08-28 | 2025-09-25 | 2025-09-30 | 28 | 27.6 | 38.1 | 138 | MURO | 28 | MURO-28-28 | 2026-10-29 | NUEVO | 2026-10-29 | 28 | 10.5 | 39 | 3 | 40.64444 | 24.1
23472 - TERRA PPTO C (MANZANA 4) | M - 1243 | Outinord IND 1 / 2" | Concreto | Muros torre 1 eje 6 al 11 entre A - E apt 1606, 1607 | 2025-08-29 | 2025-09-26 | 2025-09-30 | 28 | 27.6 | 38.1 | 138 | MURO | 28 | MURO-28-28 | 2026-10-29 | NUEVO | 2026-10-29 | 28 | 10.5 | 37.6 | 3 | 42.21111 | 24.1
23472 - TERRA PPTO C (MANZANA 4) | M - 1243 | Outinord IND 1 / 2" | Concreto | Muros torre 1 eje 6 al 11 entre A - E apt 1606, 1607 | 2025-08-29 | 2025-09-26 | 2025-09-30 | 28 | 27.6 | 37.5 | 135.9 | MURO | 28 | MURO-28-28 | 2026-10-29 | NUEVO | 2026-10-29 | 28 | 9.9 | 37.6 | 3 | 42.21111 | 24.1
23472 - TERRA PPTO C (MANZANA 4) | M - 1243 | Outinord IND 1 / 2" | Concreto | Muros torre 1 eje 6 al 11 entre A - E apt 1606, 1607 | 2025-08-29 | 2025-09-26 | 2025-09-30 | 28 | 27.6 | 37.2 | 134.8 | MURO | 28 | MURO-28-28 | 2026-10-29 | NUEVO | 2026-10-29 | 28 | 9.6 | 37.6 | 3 | 42.21111 | 24.1
23472 - TERRA PPTO C (MANZANA 4) | M - 1244 | Outinord IND 1" | Concreto | Salón comunal escalera tipo 1 eje 3 al 4 entre A - B piso 4 al piso 5 | 2025-08-30 | 2025-09-27 | 2025-09-30 | 28 | 27.6 | 43.4 | 157.2 | AUTOCOMPAC | 28 | AUTOCOMPAC-28-28 | 2026-10-29 | NUEVO | 2026-10-29 | 28 | 15.8 | 42.5 | 3 | 39.7 | 24.1
23472 - TERRA PPTO C (MANZANA 4) | M - 1244 | Outinord IND 1" | Concreto | Salón comunal escalera tipo 1 eje 3 al 4 entre A - B piso 4 al piso 5 | 2025-08-30 | 2025-09-27 | 2025-09-30 | 28 | 27.6 | 41.9 | 151.8 | AUTOCOMPAC | 28 | AUTOCOMPAC-28-28 | 2026-10-29 | NUEVO | 2026-10-29 | 28 | 14.3 | 42.5 | 3 | 39.7 | 24.1
23472 - TERRA PPTO C (MANZANA 4) | M - 1244 | Outinord IND 1" | Concreto | Salón comunal escalera tipo 1 eje 3 al 4 entre A - B piso 4 al piso 5 | 2025-08-30 | 2025-09-27 | 2025-09-30 | 28 | 27.6 | 42.2 | 152.9 | AUTOCOMPAC | 28 | AUTOCOMPAC-28-28 | 2026-10-29 | NUEVO | 2026-10-29 | 28 | 14.6 | 42.5 | 3 | 39.7 | 24.1
23472 - TERRA PPTO C (MANZANA 4) | M - 1246 | Outinord IND 1/ 2" | Concreto | Muros Torre 1 Eje 6 al 12 entre F - J Apt 1601 , 1612 | 2025-08-30 | 2025-09-27 | 2025-09-30 | 28 | 27.6 | 33.8 | 122.5 | MURO | 28 | MURO-28-28 | 2026-10-29 | NUEVO | 2026-10-29 | 28 | 6.2 | 33.63333 | 3 | 37.91111 | 24.1
23472 - TERRA PPTO C (MANZANA 4) | M - 1246 | Outinord IND 1/ 2" | Concreto | Muros Torre 1 Eje 6 al 12 entre F - J Apt 1601 , 1612 | 2025-08-30 | 2025-09-27 | 2025-09-30 | 28 | 27.6 | 34.1 | 123.6 | MURO | 28 | MURO-28-28 | 2026-10-29 | NUEVO | 2026-10-29 | 28 | 6.5 | 33.63333 | 3 | 37.91111 | 24.1
23472 - TERRA PPTO C (MANZANA 4) | M - 1246 | Outinord IND 1/ 2" | Concreto | Muros Torre 1 Eje 6 al 12 entre F - J Apt 1601 , 1612 | 2025-08-30 | 2025-09-27 | 2025-09-30 | 28 | 27.6 | 33 | 119.6 | MURO | 28 | MURO-28-28 | 2026-10-29 | NUEVO | 2026-10-29 | 28 | 5.4 | 33.63333 | 3 | 37.91111 | 24.1
23472 - TERRA PPTO C (MANZANA 4) | M - 1248 | Outinord IND 1/2" | Concreto | Muros torre 1 eje 1 al 5 entre A - E apt 1604 , 1605 | 2025-09-01 | 2025-09-29 | 2025-09-30 | 28 | 27.6 | 31.5 | 114.1 | MURO | 28 | MURO-28-28 | 2026-10-29 | NUEVO | 2026-10-29 | 28 | 3.9 | 30.63333 | 3 | 35.58889 | 24.1
23472 - TERRA PPTO C (MANZANA 4) | M - 1248 | Outinord IND 1/2" | Concreto | Muros torre 1 eje 1 al 5 entre A - E apt 1604 , 1605 | 2025-09-01 | 2025-09-29 | 2025-09-30 | 28 | 27.6 | 30.5 | 110.5 | MURO | 28 | MURO-28-28 | 2026-10-29 | NUEVO | 2026-10-29 | 28 | 2.9 | 30.63333 | 3 | 35.58889 | 24.1
23472 - TERRA PPTO C (MANZANA 4) | M - 1248 | Outinord IND 1/2" | Concreto | Muros torre 1 eje 1 al 5 entre A - E apt 1604 , 1605 | 2025-09-01 | 2025-09-29 | 2025-09-30 | 28 | 27.6 | 29.9 | 108.3 | MURO | 28 | MURO-28-28 | 2026-10-29 | NUEVO | 2026-10-29 | 28 | 2.3 | 30.63333 | 3 | 35.58889 | 24.1
23472 - TERRA PPTO C (MANZANA 4) | M - 1250 | Outinord IND 1/2" | Concreto | Muros torre 1 eje 1 al 5 entre F - J apt 1602 , 1603 | 2025-09-02 | 2025-09-30 | 2025-10-08 | 28 | 27.6 | 38.5 | 139.5 | MURO | 28 | MURO-28-28 | 2026-10-29 | NUEVO | 2026-10-29 | 28 | 10.9 | 38.2 | 3 | 34.15556 | 24.1
23472 - TERRA PPTO C (MANZANA 4) | M - 1250 | Outinord IND 1/2" | Concreto | Muros torre 1 eje 1 al 5 entre F - J apt 1602 , 1603 | 2025-09-02 | 2025-09-30 | 2025-10-08 | 28 | 27.6 | 37.7 | 136.6 | MURO | 28 | MURO-28-28 | 2026-10-29 | NUEVO | 2026-10-29 | 28 | 10.1 | 38.2 | 3 | 34.15556 | 24.1
23472 - TERRA PPTO C (MANZANA 4) | M - 1250 | Outinord IND 1/2" | Concreto | Muros torre 1 eje 1 al 5 entre F - J apt 1602 , 1603 | 2025-09-02 | 2025-09-30 | 2025-10-08 | 28 | 27.6 | 38.4 | 139.1 | MURO | 28 | MURO-28-28 | 2026-10-29 | NUEVO | 2026-10-29 | 28 | 10.8 | 38.2 | 3 | 34.15556 | 24.1
23472 - TERRA PPTO C (MANZANA 4) | M - 1260 | Outinord IND 1 / 2" | Concreto | Muros torre 1 eje 1 al 5 entre A - E apt 1704, 1705 | 2025-09-08 | 2025-10-06 | 2025-10-08 | 28 | 27.6 | 37 | 134.1 | MURO | 28 | MURO-28-28 | 2026-10-29 | NUEVO | 2026-10-29 | 28 | 9.4 | 36.26667 | 3 | 35.03333 | 24.1
23472 - TERRA PPTO C (MANZANA 4) | M - 1260 | Outinord IND 1 / 2" | Concreto | Muros torre 1 eje 1 al 5 entre A - E apt 1704, 1705 | 2025-09-08 | 2025-10-06 | 2025-10-08 | 28 | 27.6 | 35.8 | 129.7 | MURO | 28 | MURO-28-28 | 2026-10-29 | NUEVO | 2026-10-29 | 28 | 8.2 | 36.26667 | 3 | 35.03333 | 24.1
23472 - TERRA PPTO C (MANZANA 4) | M - 1260 | Outinord IND 1 / 2" | Concreto | Muros torre 1 eje 1 al 5 entre A - E apt 1704, 1705 | 2025-09-08 | 2025-10-06 | 2025-10-08 | 28 | 27.6 | 36 | 130.4 | MURO | 28 | MURO-28-28 | 2026-10-29 | NUEVO | 2026-10-29 | 28 | 8.4 | 36.26667 | 3 | 35.03333 | 24.1
23472 - TERRA PPTO C (MANZANA 4) | M - 1262 | Outinord IND 1" | Concreto | Salón comunal 2 foso ascensor del bicicletero piso 5 | 2025-09-09 | 2025-10-07 | 2025-10-08 | 28 | 27.6 | 40.3 | 146 | AUTOCOMPAC | 28 | AUTOCOMPAC-28-28 | 2026-10-29 | NUEVO | 2026-10-29 | 28 | 12.7 | 39.7 | 3 | 38.05556 | 24.1
23472 - TERRA PPTO C (MANZANA 4) | M - 1262 | Outinord IND 1" | Concreto | Salón comunal 2 foso ascensor del bicicletero piso 5 | 2025-09-09 | 2025-10-07 | 2025-10-08 | 28 | 27.6 | 39.3 | 142.4 | AUTOCOMPAC | 28 | AUTOCOMPAC-28-28 | 2026-10-29 | NUEVO | 2026-10-29 | 28 | 11.7 | 39.7 | 3 | 38.05556 | 24.1
23472 - TERRA PPTO C (MANZANA 4) | M - 1262 | Outinord IND 1" | Concreto | Salón comunal 2 foso ascensor del bicicletero piso 5 | 2025-09-09 | 2025-10-07 | 2025-10-08 | 28 | 27.6 | 39.5 | 143.1 | AUTOCOMPAC | 28 | AUTOCOMPAC-28-28 | 2026-10-29 | NUEVO | 2026-10-29 | 28 | 11.9 | 39.7 | 3 | 38.05556 | 24.1
23472 - TERRA PPTO C (MANZANA 4) | M - 1269 | Outinord IND 1/2" | Concreto | Muros Torre 1 eje 1 al 5 Entre F - J Apt 1702 - 1703 | 2025-09-17 | 2025-10-15 | 2025-10-24 | 28 | 27.6 | 36.8 | 133.3 | MURO | 28 | MURO-28-28 | 2026-10-29 | NUEVO | 2026-10-29 | 28 | 9.2 | 37.43333 | 3 | 37.8 | 24.1
23472 - TERRA PPTO C (MANZANA 4) | M - 1269 | Outinord IND 1/2" | Concreto | Muros Torre 1 eje 1 al 5 Entre F - J Apt 1702 - 1703 | 2025-09-17 | 2025-10-15 | 2025-10-24 | 28 | 27.6 | 38 | 137.7 | MURO | 28 | MURO-28-28 | 2026-10-29 | NUEVO | 2026-10-29 | 28 | 10.4 | 37.43333 | 3 | 37.8 | 24.1
23472 - TERRA PPTO C (MANZANA 4) | M - 1269 | Outinord IND 1/2" | Concreto | Muros Torre 1 eje 1 al 5 Entre F - J Apt 1702 - 1703 | 2025-09-17 | 2025-10-15 | 2025-10-24 | 28 | 27.6 | 37.5 | 135.9 | MURO | 28 | MURO-28-28 | 2026-10-29 | NUEVO | 2026-10-29 | 28 | 9.9 | 37.43333 | 3 | 37.8 | 24.1
23472 - TERRA PPTO C (MANZANA 4) | M - 1270 | Outinord IND 1/2" | Concreto | Muros Torre 1 eje 12 al 19 entre A - E Apt 1808 1809 | 2025-09-18 | 2025-10-16 | 2025-10-24 | 28 | 27.6 | 32.3 | 117 | MURO | 28 | MURO-28-28 | 2026-10-29 | NUEVO | 2026-10-29 | 28 | 4.7 | 32.66667 | 3 | 36.6 | 24.1
23472 - TERRA PPTO C (MANZANA 4) | M - 1270 | Outinord IND 1/2" | Concreto | Muros Torre 1 eje 12 al 19 entre A - E Apt 1808 1809 | 2025-09-18 | 2025-10-16 | 2025-10-24 | 28 | 27.6 | 32.6 | 118.1 | MURO | 28 | MURO-28-28 | 2026-10-29 | NUEVO | 2026-10-29 | 28 | 5 | 32.66667 | 3 | 36.6 | 24.1
23472 - TERRA PPTO C (MANZANA 4) | M - 1270 | Outinord IND 1/2" | Concreto | Muros Torre 1 eje 12 al 19 entre A - E Apt 1808 1809 | 2025-09-18 | 2025-10-16 | 2025-10-24 | 28 | 27.6 | 33.1 | 119.9 | MURO | 28 | MURO-28-28 | 2026-10-29 | NUEVO | 2026-10-29 | 28 | 5.5 | 32.66667 | 3 | 36.6 | 24.1
23472 - TERRA PPTO C (MANZANA 4) | M - 1271 | Outinord IND 1/2" | Concreto | Muros Torre 1 eje 12 al 19 entre F - J Apt 1810, 1811 | 2025-09-19 | 2025-10-17 | 2025-10-24 | 28 | 27.6 | 37.4 | 135.5 | MURO | 28 | MURO-28-28 | 2026-10-29 | NUEVO | 2026-10-29 | 28 | 9.8 | 37.4 | 3 | 35.83333 | 24.1
23472 - TERRA PPTO C (MANZANA 4) | M - 1271 | Outinord IND 1/2" | Concreto | Muros Torre 1 eje 12 al 19 entre F - J Apt 1810, 1811 | 2025-09-19 | 2025-10-17 | 2025-10-24 | 28 | 27.6 | 36.8 | 133.3 | MURO | 28 | MURO-28-28 | 2026-10-29 | NUEVO | 2026-10-29 | 28 | 9.2 | 37.4 | 3 | 35.83333 | 24.1
23472 - TERRA PPTO C (MANZANA 4) | M - 1271 | Outinord IND 1/2" | Concreto | Muros Torre 1 eje 12 al 19 entre F - J Apt 1810, 1811 | 2025-09-19 | 2025-10-17 | 2025-10-24 | 28 | 27.6 | 38 | 137.7 | MURO | 28 | MURO-28-28 | 2026-10-29 | NUEVO | 2026-10-29 | 28 | 10.4 | 37.4 | 3 | 35.83333 | 24.1
23472 - TERRA PPTO C (MANZANA 4) | M - 1273 | Outinord IND 1/2" | Concreto | Muros Torre 1 eje 6 al 11 entre A - E Apt 1806, 1807 | 2025-09-20 | 2025-10-18 | 2025-10-24 | 28 | 27.6 | 30.9 | 112 | MURO | 28 | MURO-28-28 | 2026-10-29 | NUEVO | 2026-10-29 | 28 | 3.3 | 30.4 | 3 | 33.48889 | 24.1
23472 - TERRA PPTO C (MANZANA 4) | M - 1273 | Outinord IND 1/2" | Concreto | Muros Torre 1 eje 6 al 11 entre A - E Apt 1806, 1807 | 2025-09-20 | 2025-10-18 | 2025-10-24 | 28 | 27.6 | 30 | 108.7 | MURO | 28 | MURO-28-28 | 2026-10-29 | NUEVO | 2026-10-29 | 28 | 2.4 | 30.4 | 3 | 33.48889 | 24.1
23472 - TERRA PPTO C (MANZANA 4) | M - 1273 | Outinord IND 1/2" | Concreto | Muros Torre 1 eje 6 al 11 entre A - E Apt 1806, 1807 | 2025-09-20 | 2025-10-18 | 2025-10-24 | 28 | 27.6 | 30.3 | 109.8 | MURO | 28 | MURO-28-28 | 2026-10-29 | NUEVO | 2026-10-29 | 28 | 2.7 | 30.4 | 3 | 33.48889 | 24.1
23472 - TERRA PPTO C (MANZANA 4) | M - 1274 | Outinord IND 1" | Concreto | Salón comunal 2 placa de transición y torre 2 y 3 eje D - E entre 1 al 8 piso 1 | 2025-09-22 | 2025-10-20 | 2025-10-24 | 28 | 27.6 | 32.2 | 116.7 | PLACA | 28 | PLACA-28-28 | 2026-10-29 | NUEVO | 2026-10-29 | 28 | 4.6 | 32.13333 | 3 | 33.31111 | 24.1
23472 - TERRA PPTO C (MANZANA 4) | M - 1274 | Outinord IND 1" | Concreto | Salón comunal 2 placa de transición y torre 2 y 3 eje D - E entre 1 al 8 piso 1 | 2025-09-22 | 2025-10-20 | 2025-10-24 | 28 | 27.6 | 32.5 | 117.8 | PLACA | 28 | PLACA-28-28 | 2026-10-29 | NUEVO | 2026-10-29 | 28 | 4.9 | 32.13333 | 3 | 33.31111 | 24.1
23472 - TERRA PPTO C (MANZANA 4) | M - 1274 | Outinord IND 1" | Concreto | Salón comunal 2 placa de transición y torre 2 y 3 eje D - E entre 1 al 8 piso 1 | 2025-09-22 | 2025-10-20 | 2025-10-24 | 28 | 27.6 | 31.7 | 114.9 | PLACA | 28 | PLACA-28-28 | 2026-10-29 | NUEVO | 2026-10-29 | 28 | 4.1 | 32.13333 | 3 | 33.31111 | 24.1
23472 - TERRA PPTO C (MANZANA 4) | M - 1276 | Outinord IND 1 / 2" | Concreto | Muros torre 1 eje 6 al 11 entre F - J apt. 1801, 1812 | 2025-09-22 | 2025-10-20 | 2025-10-24 | 28 | 27.6 | 38.4 | 139.1 | MURO | 28 | MURO-28-28 | 2026-10-29 | NUEVO | 2026-10-29 | 28 | 10.8 | 38.16667 | 3 | 33.56667 | 24.1
23472 - TERRA PPTO C (MANZANA 4) | M - 1276 | Outinord IND 1 / 2" | Concreto | Muros torre 1 eje 6 al 11 entre F - J apt. 1801, 1812 | 2025-09-22 | 2025-10-20 | 2025-10-24 | 28 | 27.6 | 38 | 137.7 | MURO | 28 | MURO-28-28 | 2026-10-29 | NUEVO | 2026-10-29 | 28 | 10.4 | 38.16667 | 3 | 33.56667 | 24.1
23472 - TERRA PPTO C (MANZANA 4) | M - 1276 | Outinord IND 1 / 2" | Concreto | Muros torre 1 eje 6 al 11 entre F - J apt. 1801, 1812 | 2025-09-22 | 2025-10-20 | 2025-10-24 | 28 | 27.6 | 38.1 | 138 | MURO | 28 | MURO-28-28 | 2026-10-29 | NUEVO | 2026-10-29 | 28 | 10.5 | 38.16667 | 3 | 33.56667 | 24.1
23472 - TERRA PPTO C (MANZANA 4) | M - 1278 | Outinord IND 1/2 | Concreto | Muros torre 1 eje 1 al 5 entre A - E apt 1804 , 1805 | 2025-09-23 | 2025-10-21 | 2025-10-24 | 28 | 27.6 | 38.5 | 139.5 | MURO | 28 | MURO-28-28 | 2026-10-29 | NUEVO | 2026-10-29 | 28 | 10.9 | 38.46667 | 3 | 36.25556 | 24.1
23472 - TERRA PPTO C (MANZANA 4) | M - 1278 | Outinord IND 1/2 | Concreto | Muros torre 1 eje 1 al 5 entre A - E apt 1804 , 1805 | 2025-09-23 | 2025-10-21 | 2025-10-24 | 28 | 27.6 | 38.9 | 140.9 | MURO | 28 | MURO-28-28 | 2026-10-29 | NUEVO | 2026-10-29 | 28 | 11.3 | 38.46667 | 3 | 36.25556 | 24.1
23472 - TERRA PPTO C (MANZANA 4) | M - 1278 | Outinord IND 1/2 | Concreto | Muros torre 1 eje 1 al 5 entre A - E apt 1804 , 1805 | 2025-09-23 | 2025-10-21 | 2025-10-24 | 28 | 27.6 | 38 | 137.7 | MURO | 28 | MURO-28-28 | 2026-10-29 | NUEVO | 2026-10-29 | 28 | 10.4 | 38.46667 | 3 | 36.25556 | 24.1
23472 - TERRA PPTO C (MANZANA 4) | M - 1280 | Outinord IND 1/2" | Concreto | Muros torre 1 eje 1 al 5 entre F - J apt 1802 , 1803 | 2025-09-24 | 2025-10-22 | 2025-10-24 | 28 | 27.6 | 38.9 | 140.9 | MURO | 28 | MURO-28-28 | 2026-10-29 | NUEVO | 2026-10-29 | 28 | 11.3 | 38.96667 | 3 | 38.53333 | 24.1
23472 - TERRA PPTO C (MANZANA 4) | M - 1280 | Outinord IND 1/2" | Concreto | Muros torre 1 eje 1 al 5 entre F - J apt 1802 , 1803 | 2025-09-24 | 2025-10-22 | 2025-10-24 | 28 | 27.6 | 38.5 | 139.5 | MURO | 28 | MURO-28-28 | 2026-10-29 | NUEVO | 2026-10-29 | 28 | 10.9 | 38.96667 | 3 | 38.53333 | 24.1
23472 - TERRA PPTO C (MANZANA 4) | M - 1280 | Outinord IND 1/2" | Concreto | Muros torre 1 eje 1 al 5 entre F - J apt 1802 , 1803 | 2025-09-24 | 2025-10-22 | 2025-10-24 | 28 | 27.6 | 39.5 | 143.1 | MURO | 28 | MURO-28-28 | 2026-10-29 | NUEVO | 2026-10-29 | 28 | 11.9 | 38.96667 | 3 | 38.53333 | 24.1
23472 - TERRA PPTO C (MANZANA 4) | M - 1282 | Outinord IND 1/2" | Concreto | Muros torre 1 eje 12 al 19 entre 19 entre A - E apt 1908 , 1909 | 2025-09-25 | 2025-10-23 | 2025-10-24 | 28 | 27.6 | 38 | 137.7 | MURO | 28 | MURO-28-28 | 2026-10-29 | NUEVO | 2026-10-29 | 28 | 10.4 | 37.26667 | 3 | 38.23333 | 24.1
23472 - TERRA PPTO C (MANZANA 4) | M - 1282 | Outinord IND 1/2" | Concreto | Muros torre 1 eje 12 al 19 entre 19 entre A - E apt 1908 , 1909 | 2025-09-25 | 2025-10-23 | 2025-10-24 | 28 | 27.6 | 36.8 | 133.3 | MURO | 28 | MURO-28-28 | 2026-10-29 | NUEVO | 2026-10-29 | 28 | 9.2 | 37.26667 | 3 | 38.23333 | 24.1
23472 - TERRA PPTO C (MANZANA 4) | M - 1282 | Outinord IND 1/2" | Concreto | Muros torre 1 eje 12 al 19 entre 19 entre A - E apt 1908 , 1909 | 2025-09-25 | 2025-10-23 | 2025-10-24 | 28 | 27.6 | 37 | 134.1 | MURO | 28 | MURO-28-28 | 2026-10-29 | NUEVO | 2026-10-29 | 28 | 9.4 | 37.26667 | 3 | 38.23333 | 24.1
23472 - TERRA PPTO C (MANZANA 4) | M - 1284 | Outinord IND 1/2" | Concreto | Muros Torre 1 eje 12 al 19 entre F - J Apt 1910, 1911 | 2025-09-26 | 2025-10-24 | 2025-10-30 | 28 | 27.6 | 40.2 | 145.7 | MURO | 28 | MURO-28-28 | 2026-10-29 | NUEVO | 2026-10-29 | 28 | 12.6 | 40.23333 | 3 | 38.82222 | 24.1
23472 - TERRA PPTO C (MANZANA 4) | M - 1284 | Outinord IND 1/2" | Concreto | Muros Torre 1 eje 12 al 19 entre F - J Apt 1910, 1911 | 2025-09-26 | 2025-10-24 | 2025-10-30 | 28 | 27.6 | 39.7 | 143.8 | MURO | 28 | MURO-28-28 | 2026-10-29 | NUEVO | 2026-10-29 | 28 | 12.1 | 40.23333 | 3 | 38.82222 | 24.1
23472 - TERRA PPTO C (MANZANA 4) | M - 1284 | Outinord IND 1/2" | Concreto | Muros Torre 1 eje 12 al 19 entre F - J Apt 1910, 1911 | 2025-09-26 | 2025-10-24 | 2025-10-30 | 28 | 27.6 | 40.8 | 147.8 | MURO | 28 | MURO-28-28 | 2026-10-29 | NUEVO | 2026-10-29 | 28 | 13.2 | 40.23333 | 3 | 38.82222 | 24.1
23472 - TERRA PPTO C (MANZANA 4) | M - 1286 | Outinord IND 1/2" | Concreto | Muros Torre 1 eje 6 al 11 entre A - E Apt 1906, 1907 | 2025-09-27 | 2025-10-25 | 2025-10-30 | 28 | 27.6 | 35.5 | 128.6 | MURO | 28 | MURO-28-28 | 2026-10-29 | NUEVO | 2026-10-29 | 28 | 7.9 | 35.36667 | 3 | 37.62222 | 24.1
23472 - TERRA PPTO C (MANZANA 4) | M - 1286 | Outinord IND 1/2" | Concreto | Muros Torre 1 eje 6 al 11 entre A - E Apt 1906, 1907 | 2025-09-27 | 2025-10-25 | 2025-10-30 | 28 | 27.6 | 35.6 | 129 | MURO | 28 | MURO-28-28 | 2026-10-29 | NUEVO | 2026-10-29 | 28 | 8 | 35.36667 | 3 | 37.62222 | 24.1
23472 - TERRA PPTO C (MANZANA 4) | M - 1286 | Outinord IND 1/2" | Concreto | Muros Torre 1 eje 6 al 11 entre A - E Apt 1906, 1907 | 2025-09-27 | 2025-10-25 | 2025-10-30 | 28 | 27.6 | 35 | 126.8 | MURO | 28 | MURO-28-28 | 2026-10-29 | NUEVO | 2026-10-29 | 28 | 7.4 | 35.36667 | 3 | 37.62222 | 24.1
23472 - TERRA PPTO C (MANZANA 4) | M - 1288 | Outinord IND 1/2" | Concreto | Muros torre 1 eje 6 al 11 entre F - J apt 1912 - 1901 | 2025-09-29 | 2025-10-27 | 2025-10-30 | 28 | 27.6 | 38.8 | 140.6 | MURO | 28 | MURO-28-28 | 2026-10-29 | NUEVO | 2026-10-29 | 28 | 11.2 | 38.6 | 3 | 38.06667 | 24.1
23472 - TERRA PPTO C (MANZANA 4) | M - 1288 | Outinord IND 1/2" | Concreto | Muros torre 1 eje 6 al 11 entre F - J apt 1912 - 1901 | 2025-09-29 | 2025-10-27 | 2025-10-30 | 28 | 27.6 | 37.7 | 136.6 | MURO | 28 | MURO-28-28 | 2026-10-29 | NUEVO | 2026-10-29 | 28 | 10.1 | 38.6 | 3 | 38.06667 | 24.1
23472 - TERRA PPTO C (MANZANA 4) | M - 1288 | Outinord IND 1/2" | Concreto | Muros torre 1 eje 6 al 11 entre F - J apt 1912 - 1901 | 2025-09-29 | 2025-10-27 | 2025-10-30 | 28 | 27.6 | 39.3 | 142.4 | MURO | 28 | MURO-28-28 | 2026-10-29 | NUEVO | 2026-10-29 | 28 | 11.7 | 38.6 | 3 | 38.06667 | 24.1
23472 - TERRA PPTO C (MANZANA 4) | M - 1290 | Outinord IND 1/2" | Concreto | Muros torre 1 eje 1 al 5 entre A - E apt 1904 - 1905 | 2025-09-30 | 2025-10-28 | 2025-10-30 | 28 | 27.6 | 39 | 141.3 | MURO | 28 | MURO-28-28 | 2026-10-29 | NUEVO | 2026-10-29 | 28 | 11.4 | 38.6 | 3 | 37.52222 | 24.1
23472 - TERRA PPTO C (MANZANA 4) | M - 1290 | Outinord IND 1/2" | Concreto | Muros torre 1 eje 1 al 5 entre A - E apt 1904 - 1905 | 2025-09-30 | 2025-10-28 | 2025-10-30 | 28 | 27.6 | 38.7 | 140.2 | MURO | 28 | MURO-28-28 | 2026-10-29 | NUEVO | 2026-10-29 | 28 | 11.1 | 38.6 | 3 | 37.52222 | 24.1
23472 - TERRA PPTO C (MANZANA 4) | M - 1290 | Outinord IND 1/2" | Concreto | Muros torre 1 eje 1 al 5 entre A - E apt 1904 - 1905 | 2025-09-30 | 2025-10-28 | 2025-10-30 | 28 | 27.6 | 38.1 | 138 | MURO | 28 | MURO-28-28 | 2026-10-29 | NUEVO | 2026-10-29 | 28 | 10.5 | 38.6 | 3 | 37.52222 | 24.1
23472 - TERRA PPTO C (MANZANA 4) | M - 1292 | Outinord IND 1/2" | Concreto | Muros torre 1 eje 1 al 5 entre F - J apt 1902 - 1903 | 2025-10-01 | 2025-10-29 | 2025-10-30 | 28 | 27.6 | 41.2 | 149.3 | MURO | 28 | MURO-28-28 | 2026-10-29 | NUEVO | 2026-10-29 | 28 | 13.6 | 40.93333 | 3 | 39.37778 | 24.1
23472 - TERRA PPTO C (MANZANA 4) | M - 1292 | Outinord IND 1/2" | Concreto | Muros torre 1 eje 1 al 5 entre F - J apt 1902 - 1903 | 2025-10-01 | 2025-10-29 | 2025-10-30 | 28 | 27.6 | 40.6 | 147.1 | MURO | 28 | MURO-28-28 | 2026-10-29 | NUEVO | 2026-10-29 | 28 | 13 | 40.93333 | 3 | 39.37778 | 24.1
23472 - TERRA PPTO C (MANZANA 4) | M - 1292 | Outinord IND 1/2" | Concreto | Muros torre 1 eje 1 al 5 entre F - J apt 1902 - 1903 | 2025-10-01 | 2025-10-29 | 2025-10-30 | 28 | 27.6 | 41 | 148.6 | MURO | 28 | MURO-28-28 | 2026-10-29 | NUEVO | 2026-10-29 | 28 | 13.4 | 40.93333 | 3 | 39.37778 | 24.1
23472 - TERRA PPTO C (MANZANA 4) | M - 1294 | Outinord IND 1/2" | Concreto | Muros torre 1 eje 12 al 19 entre A - E apt 2008 - 2009 | 2025-10-02 | 2025-10-30 | 2025-11-05 | 28 | 27.6 | 40 | 144.9 | MURO | 28 | MURO-28-28 | 2026-10-29 | NUEVO | 2026-10-29 | 28 | 12.4 | 39.63333 | 3 | 39.72222 | 24.1
23472 - TERRA PPTO C (MANZANA 4) | M - 1294 | Outinord IND 1/2" | Concreto | Muros torre 1 eje 12 al 19 entre A - E apt 2008 - 2009 | 2025-10-02 | 2025-10-30 | 2025-11-05 | 28 | 27.6 | 39.7 | 143.8 | MURO | 28 | MURO-28-28 | 2026-10-29 | NUEVO | 2026-10-29 | 28 | 12.1 | 39.63333 | 3 | 39.72222 | 24.1
23472 - TERRA PPTO C (MANZANA 4) | M - 1294 | Outinord IND 1/2" | Concreto | Muros torre 1 eje 12 al 19 entre A - E apt 2008 - 2009 | 2025-10-02 | 2025-10-30 | 2025-11-05 | 28 | 27.6 | 39.2 | 142 | MURO | 28 | MURO-28-28 | 2026-10-29 | NUEVO | 2026-10-29 | 28 | 11.6 | 39.63333 | 3 | 39.72222 | 24.1
23472 - TERRA PPTO C (MANZANA 4) | M - 1296 | Outinord IND 1/2" | Concreto | Muros Torre 1 eje 12 al 19 entre F - J Apt 2010, 2011 | 2025-10-03 | 2025-10-31 | 2025-11-05 | 28 | 27.6 | 41.6 | 150.7 | MURO | 28 | MURO-28-28 | 2026-10-29 | NUEVO | 2026-10-29 | 28 | 14 | 40.9 | 3 | 40.48889 | 24.1
23472 - TERRA PPTO C (MANZANA 4) | M - 1296 | Outinord IND 1/2" | Concreto | Muros Torre 1 eje 12 al 19 entre F - J Apt 2010, 2011 | 2025-10-03 | 2025-10-31 | 2025-11-05 | 28 | 27.6 | 41.1 | 148.9 | MURO | 28 | MURO-28-28 | 2026-10-29 | NUEVO | 2026-10-29 | 28 | 13.5 | 40.9 | 3 | 40.48889 | 24.1
23472 - TERRA PPTO C (MANZANA 4) | M - 1296 | Outinord IND 1/2" | Concreto | Muros Torre 1 eje 12 al 19 entre F - J Apt 2010, 2011 | 2025-10-03 | 2025-10-31 | 2025-11-05 | 28 | 27.6 | 40 | 144.9 | MURO | 28 | MURO-28-28 | 2026-10-29 | NUEVO | 2026-10-29 | 28 | 12.4 | 40.9 | 3 | 40.48889 | 24.1
23472 - TERRA PPTO C (MANZANA 4) | M - 1298 | Outinord IND 1/2" | Concreto | Muros Torre 1 eje 6 al 11 entre A - E Apt 2006, 2007 | 2025-10-04 | 2025-11-01 | 2025-11-05 | 28 | 27.6 | 36.5 | 132.2 | MURO | 28 | MURO-28-28 | 2026-10-29 | NUEVO | 2026-10-29 | 28 | 8.9 | 35.86667 | 3 | 38.8 | 24.1
23472 - TERRA PPTO C (MANZANA 4) | M - 1298 | Outinord IND 1/2" | Concreto | Muros Torre 1 eje 6 al 11 entre A - E Apt 2006, 2007 | 2025-10-04 | 2025-11-01 | 2025-11-05 | 28 | 27.6 | 35.4 | 128.3 | MURO | 28 | MURO-28-28 | 2026-10-29 | NUEVO | 2026-10-29 | 28 | 7.8 | 35.86667 | 3 | 38.8 | 24.1
23472 - TERRA PPTO C (MANZANA 4) | M - 1298 | Outinord IND 1/2" | Concreto | Muros Torre 1 eje 6 al 11 entre A - E Apt 2006, 2007 | 2025-10-04 | 2025-11-01 | 2025-11-05 | 28 | 27.6 | 35.7 | 129.3 | MURO | 28 | MURO-28-28 | 2026-10-29 | NUEVO | 2026-10-29 | 28 | 8.1 | 35.86667 | 3 | 38.8 | 24.1
23472 - TERRA PPTO C (MANZANA 4) | M - 1300 | Outinord IND 1 / 2" | Concreto | Muros torre 1 eje 6 al 11 entre F - J apt 2001, 2012 | 2025-10-06 | 2025-11-03 | 2025-11-05 | 28 | 27.6 | 36.1 | 130.8 | MURO | 28 | MURO-28-28 | 2026-10-29 | NUEVO | 2026-10-29 | 28 | 8.5 | 36 | 3 | 37.58889 | 24.1
23472 - TERRA PPTO C (MANZANA 4) | M - 1300 | Outinord IND 1 / 2" | Concreto | Muros torre 1 eje 6 al 11 entre F - J apt 2001, 2012 | 2025-10-06 | 2025-11-03 | 2025-11-05 | 28 | 27.6 | 36.2 | 131.2 | MURO | 28 | MURO-28-28 | 2026-10-29 | NUEVO | 2026-10-29 | 28 | 8.6 | 36 | 3 | 37.58889 | 24.1
23472 - TERRA PPTO C (MANZANA 4) | M - 1300 | Outinord IND 1 / 2" | Concreto | Muros torre 1 eje 6 al 11 entre F - J apt 2001, 2012 | 2025-10-06 | 2025-11-03 | 2025-11-05 | 28 | 27.6 | 35.7 | 129.3 | MURO | 28 | MURO-28-28 | 2026-10-29 | NUEVO | 2026-10-29 | 28 | 8.1 | 36 | 3 | 37.58889 | 24.1
23472 - TERRA PPTO C (MANZANA 4) | M - 1301 | Outinord IND 1" | Concreto | Salón comunal matera tipo 6 eje A entre 9 al 11 | 2025-10-07 | 2025-11-04 | 2025-11-06 | 28 | 27.6 | 37 | 134.1 | AUTOCOMPAC | 28 | AUTOCOMPAC-28-28 | 2026-10-29 | NUEVO | 2026-10-29 | 28 | 9.4 | 36.46667 | 3 | 36.11111 | 24.1
23472 - TERRA PPTO C (MANZANA 4) | M - 1301 | Outinord IND 1" | Concreto | Salón comunal matera tipo 6 eje A entre 9 al 11 | 2025-10-07 | 2025-11-04 | 2025-11-06 | 28 | 27.6 | 36.7 | 133 | AUTOCOMPAC | 28 | AUTOCOMPAC-28-28 | 2026-10-29 | NUEVO | 2026-10-29 | 28 | 9.1 | 36.46667 | 3 | 36.11111 | 24.1
23472 - TERRA PPTO C (MANZANA 4) | M - 1301 | Outinord IND 1" | Concreto | Salón comunal matera tipo 6 eje A entre 9 al 11 | 2025-10-07 | 2025-11-04 | 2025-11-06 | 28 | 27.6 | 35.7 | 129.3 | AUTOCOMPAC | 28 | AUTOCOMPAC-28-28 | 2026-10-29 | NUEVO | 2026-10-29 | 28 | 8.1 | 36.46667 | 3 | 36.11111 | 24.1
23472 - TERRA PPTO C (MANZANA 4) | M - 1303 | Outinord IND 1 / 2" | Concreto | Muros torre 1 eje 1 al 5 entre A - E apt 2004 - 2005 | 2025-10-07 | 2025-11-04 | 2025-11-06 | 28 | 27.6 | 49.5 | 179.3 | MURO | 28 | MURO-28-28 | 2026-10-29 | NUEVO | 2026-10-29 | 28 | 21.9 | 48.63333 | 3 | 40.36667 | 24.1
23472 - TERRA PPTO C (MANZANA 4) | M - 1303 | Outinord IND 1 / 2" | Concreto | Muros torre 1 eje 1 al 5 entre A - E apt 2004 - 2005 | 2025-10-07 | 2025-11-04 | 2025-11-06 | 28 | 27.6 | 48 | 173.9 | MURO | 28 | MURO-28-28 | 2026-10-29 | NUEVO | 2026-10-29 | 28 | 20.4 | 48.63333 | 3 | 40.36667 | 24.1
23472 - TERRA PPTO C (MANZANA 4) | M - 1303 | Outinord IND 1 / 2" | Concreto | Muros torre 1 eje 1 al 5 entre A - E apt 2004 - 2005 | 2025-10-07 | 2025-11-04 | 2025-11-06 | 28 | 27.6 | 48.4 | 175.4 | MURO | 28 | MURO-28-28 | 2026-10-29 | NUEVO | 2026-10-29 | 28 | 20.8 | 48.63333 | 3 | 40.36667 | 24.1
23472 - TERRA PPTO C (MANZANA 4) | M - 1305 | Outinord Ind. 1/2" | Concreto | Muros Torre 1 eje 1 al 5 entre F - J Apt 2002 , 2003 | 2025-10-08 | 2025-11-05 | 2025-11-06 | 28 | 27.6 | 43.3 | 156.9 | MURO | 28 | MURO-28-28 | 2026-10-29 | NUEVO | 2026-10-29 | 28 | 15.7 | 43 | 3 | 42.7 | 24.1
23472 - TERRA PPTO C (MANZANA 4) | M - 1305 | Outinord Ind. 1/2" | Concreto | Muros Torre 1 eje 1 al 5 entre F - J Apt 2002 , 2003 | 2025-10-08 | 2025-11-05 | 2025-11-06 | 28 | 27.6 | 42.7 | 154.7 | MURO | 28 | MURO-28-28 | 2026-10-29 | NUEVO | 2026-10-29 | 28 | 15.1 | 43 | 3 | 42.7 | 24.1
23472 - TERRA PPTO C (MANZANA 4) | M - 1305 | Outinord Ind. 1/2" | Concreto | Muros Torre 1 eje 1 al 5 entre F - J Apt 2002 , 2003 | 2025-10-08 | 2025-11-05 | 2025-11-06 | 28 | 27.6 | 43 | 155.8 | MURO | 28 | MURO-28-28 | 2026-10-29 | NUEVO | 2026-10-29 | 28 | 15.4 | 43 | 3 | 42.7 | 24.1
23472 - TERRA PPTO C (MANZANA 4) | M - 1307 | Outinord Ind. 1/2" | Concreto | Muros Torre 1 eje 12 al 19 entre A - E Apt 2108, 2109 | 2025-10-09 | 2025-11-06 | 2025-11-12 | 28 | 27.6 | 42.4 | 153.6 | MURO | 28 | MURO-28-28 | 2026-10-29 | NUEVO | 2026-10-29 | 28 | 14.8 | 42.2 | 3 | 44.61111 | 24.1
23472 - TERRA PPTO C (MANZANA 4) | M - 1307 | Outinord Ind. 1/2" | Concreto | Muros Torre 1 eje 12 al 19 entre A - E Apt 2108, 2109 | 2025-10-09 | 2025-11-06 | 2025-11-12 | 28 | 27.6 | 42.7 | 154.7 | MURO | 28 | MURO-28-28 | 2026-10-29 | NUEVO | 2026-10-29 | 28 | 15.1 | 42.2 | 3 | 44.61111 | 24.1
23472 - TERRA PPTO C (MANZANA 4) | M - 1307 | Outinord Ind. 1/2" | Concreto | Muros Torre 1 eje 12 al 19 entre A - E Apt 2108, 2109 | 2025-10-09 | 2025-11-06 | 2025-11-12 | 28 | 27.6 | 41.5 | 150.4 | MURO | 28 | MURO-28-28 | 2026-10-29 | NUEVO | 2026-10-29 | 28 | 13.9 | 42.2 | 3 | 44.61111 | 24.1
23472 - TERRA PPTO C (MANZANA 4) | M - 1309 | Outinord IND 1/2" | Concreto | Muros torre 1 eje 12 al 19 entre F - J apt 2110 - 2111 | 2025-10-10 | 2025-11-07 | 2025-11-12 | 28 | 27.6 | 34.4 | 124.6 | MURO | 28 | MURO-28-28 | 2026-10-29 | NUEVO | 2026-10-29 | 28 | 6.8 | 34.93333 | 3 | 40.04444 | 24.1
23472 - TERRA PPTO C (MANZANA 4) | M - 1309 | Outinord IND 1/2" | Concreto | Muros torre 1 eje 12 al 19 entre F - J apt 2110 - 2111 | 2025-10-10 | 2025-11-07 | 2025-11-12 | 28 | 27.6 | 35 | 126.8 | MURO | 28 | MURO-28-28 | 2026-10-29 | NUEVO | 2026-10-29 | 28 | 7.4 | 34.93333 | 3 | 40.04444 | 24.1
23472 - TERRA PPTO C (MANZANA 4) | M - 1309 | Outinord IND 1/2" | Concreto | Muros torre 1 eje 12 al 19 entre F - J apt 2110 - 2111 | 2025-10-10 | 2025-11-07 | 2025-11-12 | 28 | 27.6 | 35.4 | 128.3 | MURO | 28 | MURO-28-28 | 2026-10-29 | NUEVO | 2026-10-29 | 28 | 7.8 | 34.93333 | 3 | 40.04444 | 24.1
23472 - TERRA PPTO C (MANZANA 4) | M - 1311 | Outinord IND 1 / 2" | Concreto | Muros torre 1 eje 6 al 11 entre A - E apt 2106, 2107 | 2025-10-14 | 2025-11-11 | 2025-11-12 | 28 | 27.6 | 37 | 134.1 | MURO | 28 | MURO-28-28 | 2026-10-29 | NUEVO | 2026-10-29 | 28 | 9.4 | 36.66667 | 3 | 37.93333 | 24.1
23472 - TERRA PPTO C (MANZANA 4) | M - 1311 | Outinord IND 1 / 2" | Concreto | Muros torre 1 eje 6 al 11 entre A - E apt 2106, 2107 | 2025-10-14 | 2025-11-11 | 2025-11-12 | 28 | 27.6 | 36.3 | 131.5 | MURO | 28 | MURO-28-28 | 2026-10-29 | NUEVO | 2026-10-29 | 28 | 8.7 | 36.66667 | 3 | 37.93333 | 24.1
23472 - TERRA PPTO C (MANZANA 4) | M - 1311 | Outinord IND 1 / 2" | Concreto | Muros torre 1 eje 6 al 11 entre A - E apt 2106, 2107 | 2025-10-14 | 2025-11-11 | 2025-11-12 | 28 | 27.6 | 36.7 | 133 | MURO | 28 | MURO-28-28 | 2026-10-29 | NUEVO | 2026-10-29 | 28 | 9.1 | 36.66667 | 3 | 37.93333 | 24.1
23472 - TERRA PPTO C (MANZANA 4) | M - 1316 | Outinord IND 1/2" | Concreto | Muros torre 1 eje 1 al 5 entre A - E apt 2104, 2105 | 2025-10-16 | 2025-11-13 | 2025-11-14 | 28 | 27.6 | 34.1 | 123.6 | MURO | 28 | MURO-28-28 | 2026-10-29 | NUEVO | 2026-10-29 | 28 | 6.5 | 33.46667 | 3 | 35.02222 | 24.1
23472 - TERRA PPTO C (MANZANA 4) | M - 1316 | Outinord IND 1/2" | Concreto | Muros torre 1 eje 1 al 5 entre A - E apt 2104, 2105 | 2025-10-16 | 2025-11-13 | 2025-11-14 | 28 | 27.6 | 33.6 | 121.7 | MURO | 28 | MURO-28-28 | 2026-10-29 | NUEVO | 2026-10-29 | 28 | 6 | 33.46667 | 3 | 35.02222 | 24.1
23472 - TERRA PPTO C (MANZANA 4) | M - 1316 | Outinord IND 1/2" | Concreto | Muros torre 1 eje 1 al 5 entre A - E apt 2104, 2105 | 2025-10-16 | 2025-11-13 | 2025-11-14 | 28 | 27.6 | 32.7 | 118.5 | MURO | 28 | MURO-28-28 | 2026-10-29 | NUEVO | 2026-10-29 | 28 | 5.1 | 33.46667 | 3 | 35.02222 | 24.1
23472 - TERRA PPTO C (MANZANA 4) | M - 1323 | Outinord IND 1/2" | Concreto | Muros torre 1 eje 12 al 19 entre A - E aptos 2208 - 2209 | 2025-10-21 | 2025-11-18 | 2025-11-20 | 28 | 27.6 | 39.5 | 143.1 | MURO | 28 | MURO-28-28 | 2026-10-29 | NUEVO | 2026-10-29 | 28 | 11.9 | 39 | 3 | 36.37778 | 24.1
23472 - TERRA PPTO C (MANZANA 4) | M - 1323 | Outinord IND 1/2" | Concreto | Muros torre 1 eje 12 al 19 entre A - E aptos 2208 - 2209 | 2025-10-21 | 2025-11-18 | 2025-11-20 | 28 | 27.6 | 38.6 | 139.9 | MURO | 28 | MURO-28-28 | 2026-10-29 | NUEVO | 2026-10-29 | 28 | 11 | 39 | 3 | 36.37778 | 24.1
23472 - TERRA PPTO C (MANZANA 4) | M - 1323 | Outinord IND 1/2" | Concreto | Muros torre 1 eje 12 al 19 entre A - E aptos 2208 - 2209 | 2025-10-21 | 2025-11-18 | 2025-11-20 | 28 | 27.6 | 38.9 | 140.9 | MURO | 28 | MURO-28-28 | 2026-10-29 | NUEVO | 2026-10-29 | 28 | 11.3 | 39 | 3 | 36.37778 | 24.1
23472 - TERRA PPTO C (MANZANA 4) | M - 1324 | Outinord IND 1/2" | Concreto | Muros torre 1 eje 12 al 19 entre F - J apt 2210, 2211 y muros entre torre 2 y 3 primer tramo cimentación a piso 1 | 2025-10-22 | 2025-11-19 | 2025-11-20 | 28 | 27.6 | 49 | 177.5 | MURO | 28 | MURO-28-28 | 2026-10-29 | NUEVO | 2026-10-29 | 28 | 21.4 | 48.93333 | 3 | 40.46667 | 24.1
23472 - TERRA PPTO C (MANZANA 4) | M - 1324 | Outinord IND 1/2" | Concreto | Muros torre 1 eje 12 al 19 entre F - J apt 2210, 2211 y muros entre torre 2 y 3 primer tramo cimentación a piso 1 | 2025-10-22 | 2025-11-19 | 2025-11-20 | 28 | 27.6 | 48.6 | 176.1 | MURO | 28 | MURO-28-28 | 2026-10-29 | NUEVO | 2026-10-29 | 28 | 21 | 48.93333 | 3 | 40.46667 | 24.1
23472 - TERRA PPTO C (MANZANA 4) | M - 1324 | Outinord IND 1/2" | Concreto | Muros torre 1 eje 12 al 19 entre F - J apt 2210, 2211 y muros entre torre 2 y 3 primer tramo cimentación a piso 1 | 2025-10-22 | 2025-11-19 | 2025-11-20 | 28 | 27.6 | 49.2 | 178.3 | MURO | 28 | MURO-28-28 | 2026-10-29 | NUEVO | 2026-10-29 | 28 | 21.6 | 48.93333 | 3 | 40.46667 | 24.1
23472 - TERRA PPTO C (MANZANA 4) | M - 1326 | Outinord IND 1/2" | Concreto | Muros torre 1 eje 6 al 11 entre A - E apt 2206, 2207 | 2025-10-23 | 2025-11-20 | 2025-11-24 | 28 | 27.6 | 45.9 | 166.3 | MURO | 28 | MURO-28-28 | 2026-10-29 | NUEVO | 2026-10-29 | 28 | 18.3 | 44.96667 | 3 | 44.3 | 24.1
23472 - TERRA PPTO C (MANZANA 4) | M - 1326 | Outinord IND 1/2" | Concreto | Muros torre 1 eje 6 al 11 entre A - E apt 2206, 2207 | 2025-10-23 | 2025-11-20 | 2025-11-24 | 28 | 27.6 | 44.4 | 160.9 | MURO | 28 | MURO-28-28 | 2026-10-29 | NUEVO | 2026-10-29 | 28 | 16.8 | 44.96667 | 3 | 44.3 | 24.1
23472 - TERRA PPTO C (MANZANA 4) | M - 1326 | Outinord IND 1/2" | Concreto | Muros torre 1 eje 6 al 11 entre A - E apt 2206, 2207 | 2025-10-23 | 2025-11-20 | 2025-11-24 | 28 | 27.6 | 44.6 | 161.6 | MURO | 28 | MURO-28-28 | 2026-10-29 | NUEVO | 2026-10-29 | 28 | 17 | 44.96667 | 3 | 44.3 | 24.1
23472 - TERRA PPTO C (MANZANA 4) | M - 1330 | Outinord IND 1/2" | Concreto | Muros torre 1 eje 6 al 11 entre F - J apt 2201 - 2212 | 2025-10-24 | 2025-11-21 | 2025-11-24 | 28 | 27.6 | 37 | 134.1 | MURO | 28 | MURO-28-28 | 2026-10-29 | NUEVO | 2026-10-29 | 28 | 9.4 | 36.56667 | 3 | 43.48889 | 24.1
23472 - TERRA PPTO C (MANZANA 4) | M - 1330 | Outinord IND 1/2" | Concreto | Muros torre 1 eje 6 al 11 entre F - J apt 2201 - 2212 | 2025-10-24 | 2025-11-21 | 2025-11-24 | 28 | 27.6 | 36.5 | 132.2 | MURO | 28 | MURO-28-28 | 2026-10-29 | NUEVO | 2026-10-29 | 28 | 8.9 | 36.56667 | 3 | 43.48889 | 24.1
23472 - TERRA PPTO C (MANZANA 4) | M - 1330 | Outinord IND 1/2" | Concreto | Muros torre 1 eje 6 al 11 entre F - J apt 2201 - 2212 | 2025-10-24 | 2025-11-21 | 2025-11-24 | 28 | 27.6 | 36.2 | 131.2 | MURO | 28 | MURO-28-28 | 2026-10-29 | NUEVO | 2026-10-29 | 28 | 8.6 | 36.56667 | 3 | 43.48889 | 24.1
23472 - TERRA PPTO C (MANZANA 4) | M - 1333 | Outinord IND 1/2" | Concreto | Muros torre 1 eje 1 al 5 entre A - E apt 2204 - 2205 | 2025-10-27 | 2025-11-24 | 2025-11-26 | 28 | 27.6 | 34.4 | 124.6 | MURO | 28 | MURO-28-28 | 2026-10-29 | NUEVO | 2026-10-29 | 28 | 6.8 | 34.3 | 3 | 38.61111 | 24.1
23472 - TERRA PPTO C (MANZANA 4) | M - 1333 | Outinord IND 1/2" | Concreto | Muros torre 1 eje 1 al 5 entre A - E apt 2204 - 2205 | 2025-10-27 | 2025-11-24 | 2025-11-26 | 28 | 27.6 | 34.7 | 125.7 | MURO | 28 | MURO-28-28 | 2026-10-29 | NUEVO | 2026-10-29 | 28 | 7.1 | 34.3 | 3 | 38.61111 | 24.1
23472 - TERRA PPTO C (MANZANA 4) | M - 1333 | Outinord IND 1/2" | Concreto | Muros torre 1 eje 1 al 5 entre A - E apt 2204 - 2205 | 2025-10-27 | 2025-11-24 | 2025-11-26 | 28 | 27.6 | 33.8 | 122.5 | MURO | 28 | MURO-28-28 | 2026-10-29 | NUEVO | 2026-10-29 | 28 | 6.2 | 34.3 | 3 | 38.61111 | 24.1
23472 - TERRA PPTO C (MANZANA 4) | M - 1336 | Outinord IND 1 / 2" | Concreto | Muros torre 1 eje 1 al 5 entre F - J apto 2202, 2203 y vigas de la escalera entre torres 2 y 3 V - 206, V - 207 N + 2.75 | 2025-10-28 | 2025-11-25 | 2025-11-26 | 28 | 27.6 | 40.4 | 146.4 | MURO | 28 | MURO-28-28 | 2026-10-29 | NUEVO | 2026-10-29 | 28 | 12.8 | 40.06667 | 3 | 36.97778 | 24.1
23472 - TERRA PPTO C (MANZANA 4) | M - 1336 | Outinord IND 1 / 2" | Concreto | Muros torre 1 eje 1 al 5 entre F - J apto 2202, 2203 y vigas de la escalera entre torres 2 y 3 V - 206, V - 207 N + 2.75 | 2025-10-28 | 2025-11-25 | 2025-11-26 | 28 | 27.6 | 39.6 | 143.5 | MURO | 28 | MURO-28-28 | 2026-10-29 | NUEVO | 2026-10-29 | 28 | 12 | 40.06667 | 3 | 36.97778 | 24.1
23472 - TERRA PPTO C (MANZANA 4) | M - 1336 | Outinord IND 1 / 2" | Concreto | Muros torre 1 eje 1 al 5 entre F - J apto 2202, 2203 y vigas de la escalera entre torres 2 y 3 V - 206, V - 207 N + 2.75 | 2025-10-28 | 2025-11-25 | 2025-11-26 | 28 | 27.6 | 40.2 | 145.7 | MURO | 28 | MURO-28-28 | 2026-10-29 | NUEVO | 2026-10-29 | 28 | 12.6 | 40.06667 | 3 | 36.97778 | 24.1
23472 - TERRA PPTO C (MANZANA 4) | M - 1340 | Outinord IND 1/2" | Concreto | Muros torre1 eje 13 al 19 entre A - E apt 2308 - 2309 | 2025-10-29 | 2025-11-26 | 2025-11-28 | 28 | 27.6 | 44.6 | 161.6 | MURO | 28 | MURO-28-28 | 2026-10-29 | NUEVO | 2026-10-29 | 28 | 17 | 44.13333 | 3 | 39.5 | 24.1
23472 - TERRA PPTO C (MANZANA 4) | M - 1340 | Outinord IND 1/2" | Concreto | Muros torre1 eje 13 al 19 entre A - E apt 2308 - 2309 | 2025-10-29 | 2025-11-26 | 2025-11-28 | 28 | 27.6 | 44.4 | 160.9 | MURO | 28 | MURO-28-28 | 2026-10-29 | NUEVO | 2026-10-29 | 28 | 16.8 | 44.13333 | 3 | 39.5 | 24.1
23472 - TERRA PPTO C (MANZANA 4) | M - 1340 | Outinord IND 1/2" | Concreto | Muros torre1 eje 13 al 19 entre A - E apt 2308 - 2309 | 2025-10-29 | 2025-11-26 | 2025-11-28 | 28 | 27.6 | 43.4 | 157.2 | MURO | 28 | MURO-28-28 | 2026-10-29 | NUEVO | 2026-10-29 | 28 | 15.8 | 44.13333 | 3 | 39.5 | 24.1
23472 - TERRA PPTO C (MANZANA 4) | M - 1342 | Outinord IND 1/2" | Concreto | Muros torre 1 eje 14 al 19 entre F - J apt 2310 | 2025-10-30 | 2025-11-27 | 2025-11-28 | 28 | 27.6 | 33.1 | 119.9 | MURO | 28 | MURO-28-28 | 2026-10-29 | NUEVO | 2026-10-29 | 28 | 5.5 | 33.13333 | 3 | 39.11111 | 24.1
23472 - TERRA PPTO C (MANZANA 4) | M - 1342 | Outinord IND 1/2" | Concreto | Muros torre 1 eje 14 al 19 entre F - J apt 2310 | 2025-10-30 | 2025-11-27 | 2025-11-28 | 28 | 27.6 | 33.5 | 121.4 | MURO | 28 | MURO-28-28 | 2026-10-29 | NUEVO | 2026-10-29 | 28 | 5.9 | 33.13333 | 3 | 39.11111 | 24.1
23472 - TERRA PPTO C (MANZANA 4) | M - 1342 | Outinord IND 1/2" | Concreto | Muros torre 1 eje 14 al 19 entre F - J apt 2310 | 2025-10-30 | 2025-11-27 | 2025-11-28 | 28 | 27.6 | 32.8 | 118.8 | MURO | 28 | MURO-28-28 | 2026-10-29 | NUEVO | 2026-10-29 | 28 | 5.2 | 33.13333 | 3 | 39.11111 | 24.1
23472 - TERRA PPTO C (MANZANA 4) | M - 1344 | Outinord IND 1/2" | Concreto | Muros torre 1 eje 12 al 14 entre F – J apto 2311 y los muros eje 6 entre A – C, 8 / A -C, 9 – A, 11 – A, 12 – AC entre torres 2 y 3 | 2025-10-31 | 2025-11-28 | 2025-12-03 | 28 | 27.6 | 41.7 | 151.1 | MURO | 28 | MURO-28-28 | 2026-10-29 | NUEVO | 2026-10-29 | 28 | 14.1 | 41.73333 | 3 | 39.66667 | 24.1
23472 - TERRA PPTO C (MANZANA 4) | M - 1344 | Outinord IND 1/2" | Concreto | Muros torre 1 eje 12 al 14 entre F – J apto 2311 y los muros eje 6 entre A – C, 8 / A -C, 9 – A, 11 – A, 12 – AC entre torres 2 y 3 | 2025-10-31 | 2025-11-28 | 2025-12-03 | 28 | 27.6 | 42.2 | 152.9 | MURO | 28 | MURO-28-28 | 2026-10-29 | NUEVO | 2026-10-29 | 28 | 14.6 | 41.73333 | 3 | 39.66667 | 24.1
23472 - TERRA PPTO C (MANZANA 4) | M - 1344 | Outinord IND 1/2" | Concreto | Muros torre 1 eje 12 al 14 entre F – J apto 2311 y los muros eje 6 entre A – C, 8 / A -C, 9 – A, 11 – A, 12 – AC entre torres 2 y 3 | 2025-10-31 | 2025-11-28 | 2025-12-03 | 28 | 27.6 | 41.3 | 149.6 | MURO | 28 | MURO-28-28 | 2026-10-29 | NUEVO | 2026-10-29 | 28 | 13.7 | 41.73333 | 3 | 39.66667 | 24.1
23472 - TERRA PPTO C (MANZANA 4) | M - 1346 | Outinord IND 1/2" | Concreto | Muros torre 1 eje 6 al 11 entre A – E apto 2306, 2307 y muro divisorio eje 8 entre H – J, 9 – J, 11 – J, apto 2301, 2312 | 2025-11-01 | 2025-11-29 | 2025-12-03 | 28 | 27.6 | 37.9 | 137.3 | MURO | 28 | MURO-28-28 | 2026-10-29 | NUEVO | 2026-10-29 | 28 | 10.3 | 38 | 3 | 37.62222 | 24.1
23472 - TERRA PPTO C (MANZANA 4) | M - 1346 | Outinord IND 1/2" | Concreto | Muros torre 1 eje 6 al 11 entre A – E apto 2306, 2307 y muro divisorio eje 8 entre H – J, 9 – J, 11 – J, apto 2301, 2312 | 2025-11-01 | 2025-11-29 | 2025-12-03 | 28 | 27.6 | 38.5 | 139.5 | MURO | 28 | MURO-28-28 | 2026-10-29 | NUEVO | 2026-10-29 | 28 | 10.9 | 38 | 3 | 37.62222 | 24.1
23472 - TERRA PPTO C (MANZANA 4) | M - 1346 | Outinord IND 1/2" | Concreto | Muros torre 1 eje 6 al 11 entre A – E apto 2306, 2307 y muro divisorio eje 8 entre H – J, 9 – J, 11 – J, apto 2301, 2312 | 2025-11-01 | 2025-11-29 | 2025-12-03 | 28 | 27.6 | 37.6 | 136.2 | MURO | 28 | MURO-28-28 | 2026-10-29 | NUEVO | 2026-10-29 | 28 | 10 | 38 | 3 | 37.62222 | 24.1
23472 - TERRA PPTO C (MANZANA 4) | M - 1348 | Outinord IND 1 / 2" | Concreto | Muros torre 1 eje 6 al 12 entre F - J aptos 2301 , 2312 | 2025-11-04 | 2025-12-02 | 2025-12-03 | 28 | 27.6 | 35.4 | 128.3 | MURO | 28 | MURO-28-28 | 2026-10-29 | NUEVO | 2026-10-29 | 28 | 7.8 | 35.3 | 3 | 38.34444 | 24.1
23472 - TERRA PPTO C (MANZANA 4) | M - 1348 | Outinord IND 1 / 2" | Concreto | Muros torre 1 eje 6 al 12 entre F - J aptos 2301 , 2312 | 2025-11-04 | 2025-12-02 | 2025-12-03 | 28 | 27.6 | 34.8 | 126.1 | MURO | 28 | MURO-28-28 | 2026-10-29 | NUEVO | 2026-10-29 | 28 | 7.2 | 35.3 | 3 | 38.34444 | 24.1
23472 - TERRA PPTO C (MANZANA 4) | M - 1348 | Outinord IND 1 / 2" | Concreto | Muros torre 1 eje 6 al 12 entre F - J aptos 2301 , 2312 | 2025-11-04 | 2025-12-02 | 2025-12-03 | 28 | 27.6 | 35.7 | 129.3 | MURO | 28 | MURO-28-28 | 2026-10-29 | NUEVO | 2026-10-29 | 28 | 8.1 | 35.3 | 3 | 38.34444 | 24.1
23472 - TERRA PPTO C (MANZANA 4) | M - 1352 | Outinord IND 1/2" | Concreto | Muros torre 1 eje 1 al 5 entre F – J apto 2302, 2303 | 2025-11-06 | 2025-12-04 | 2025-12-10 | 28 | 27.6 | 36.1 | 130.8 | MURO | 28 | MURO-28-28 | 2026-10-29 | NUEVO | 2026-10-29 | 28 | 8.5 | 35.76667 | 3 | 36.35556 | 24.1
23472 - TERRA PPTO C (MANZANA 4) | M - 1352 | Outinord IND 1/2" | Concreto | Muros torre 1 eje 1 al 5 entre F – J apto 2302, 2303 | 2025-11-06 | 2025-12-04 | 2025-12-10 | 28 | 27.6 | 36.2 | 131.2 | MURO | 28 | MURO-28-28 | 2026-10-29 | NUEVO | 2026-10-29 | 28 | 8.6 | 35.76667 | 3 | 36.35556 | 24.1
23472 - TERRA PPTO C (MANZANA 4) | M - 1352 | Outinord IND 1/2" | Concreto | Muros torre 1 eje 1 al 5 entre F – J apto 2302, 2303 | 2025-11-06 | 2025-12-04 | 2025-12-10 | 28 | 27.6 | 35 | 126.8 | MURO | 28 | MURO-28-28 | 2026-10-29 | NUEVO | 2026-10-29 | 28 | 7.4 | 35.76667 | 3 | 36.35556 | 24.1
23472 - TERRA PPTO C (MANZANA 4) | M - 1354 | Outinord IND 1/2" | Concreto | Muros torre 1 eje 16 al 19 entre A - E apt 2409 y muro divisorio de sala y baño ejes 14 entre A - E, 15 al 16 entre B - C y 14 al 16 entre E apt 2408 | 2025-11-08 | 2025-12-06 | 2025-12-11 | 28 | 27.6 | 43.9 | 159.1 | MURO | 28 | MURO-28-28 | 2026-10-29 | NUEVO | 2026-10-29 | 28 | 16.3 | 43.13333 | 3 | 38.06667 | 24.1
23472 - TERRA PPTO C (MANZANA 4) | M - 1354 | Outinord IND 1/2" | Concreto | Muros torre 1 eje 16 al 19 entre A - E apt 2409 y muro divisorio de sala y baño ejes 14 entre A - E, 15 al 16 entre B - C y 14 al 16 entre E apt 2408 | 2025-11-08 | 2025-12-06 | 2025-12-11 | 28 | 27.6 | 42.5 | 154 | MURO | 28 | MURO-28-28 | 2026-10-29 | NUEVO | 2026-10-29 | 28 | 14.9 | 43.13333 | 3 | 38.06667 | 24.1
23472 - TERRA PPTO C (MANZANA 4) | M - 1354 | Outinord IND 1/2" | Concreto | Muros torre 1 eje 16 al 19 entre A - E apt 2409 y muro divisorio de sala y baño ejes 14 entre A - E, 15 al 16 entre B - C y 14 al 16 entre E apt 2408 | 2025-11-08 | 2025-12-06 | 2025-12-11 | 28 | 27.6 | 43 | 155.8 | MURO | 28 | MURO-28-28 | 2026-10-29 | NUEVO | 2026-10-29 | 28 | 15.4 | 43.13333 | 3 | 38.06667 | 24.1
23472 - TERRA PPTO C (MANZANA 4) | M - 1358 | Outinord IND 1/2" | Concreto | Muros torre 1 eje 6 al 11 entre A – E apt 2406 – 2407 y muro divisorio de sala de estar eje 15 entre 1-J apt 2411 | 2025-11-12 | 2025-12-10 | 2025-12-12 | 28 | 27.6 | 41.8 | 151.4 | MURO | 28 | MURO-28-28 | 2026-10-29 | NUEVO | 2026-10-29 | 28 | 14.2 | 42.03333 | 3 | 40.31111 | 24.1
23472 - TERRA PPTO C (MANZANA 4) | M - 1358 | Outinord IND 1/2" | Concreto | Muros torre 1 eje 6 al 11 entre A – E apt 2406 – 2407 y muro divisorio de sala de estar eje 15 entre 1-J apt 2411 | 2025-11-12 | 2025-12-10 | 2025-12-12 | 28 | 27.6 | 42.9 | 155.4 | MURO | 28 | MURO-28-28 | 2026-10-29 | NUEVO | 2026-10-29 | 28 | 15.3 | 42.03333 | 3 | 40.31111 | 24.1
23472 - TERRA PPTO C (MANZANA 4) | M - 1358 | Outinord IND 1/2" | Concreto | Muros torre 1 eje 6 al 11 entre A – E apt 2406 – 2407 y muro divisorio de sala de estar eje 15 entre 1-J apt 2411 | 2025-11-12 | 2025-12-10 | 2025-12-12 | 28 | 27.6 | 41.4 | 150 | MURO | 28 | MURO-28-28 | 2026-10-29 | NUEVO | 2026-10-29 | 28 | 13.8 | 42.03333 | 3 | 40.31111 | 24.1
23472 - TERRA PPTO C (MANZANA 4) | M - 1360 | Outinord IND 1/2" | Concreto | Muros torre 1 eje 6 al 11 entre F – J apt 2401, 2412 y muro divisorio sala de estar eje 9 entre A apt 2406 | 2025-11-13 | 2025-12-11 | 2025-12-12 | 28 | 27.6 | 38 | 137.7 | MURO | 28 | MURO-28-28 | 2026-10-29 | NUEVO | 2026-10-29 | 28 | 10.4 | 38.56667 | 3 | 41.24444 | 24.1
23472 - TERRA PPTO C (MANZANA 4) | M - 1360 | Outinord IND 1/2" | Concreto | Muros torre 1 eje 6 al 11 entre F – J apt 2401, 2412 y muro divisorio sala de estar eje 9 entre A apt 2406 | 2025-11-13 | 2025-12-11 | 2025-12-12 | 28 | 27.6 | 39.3 | 142.4 | MURO | 28 | MURO-28-28 | 2026-10-29 | NUEVO | 2026-10-29 | 28 | 11.7 | 38.56667 | 3 | 41.24444 | 24.1
23472 - TERRA PPTO C (MANZANA 4) | M - 1360 | Outinord IND 1/2" | Concreto | Muros torre 1 eje 6 al 11 entre F – J apt 2401, 2412 y muro divisorio sala de estar eje 9 entre A apt 2406 | 2025-11-13 | 2025-12-11 | 2025-12-12 | 28 | 27.6 | 38.4 | 139.1 | MURO | 28 | MURO-28-28 | 2026-10-29 | NUEVO | 2026-10-29 | 28 | 10.8 | 38.56667 | 3 | 41.24444 | 24.1
23472 - TERRA PPTO C (MANZANA 4) | M - 1361 | Outinord IND 1/2" | Concreto | Muros torre 1 eje 1 al 5 entre A - E apt 2404, 2405 y muro divisorio alcoba eje 6 entre I - J apt 2402 | 2025-11-14 | 2025-12-12 | 2025-12-16 | 28 | 27.6 | 33 | 119.6 | MURO | 28 | MURO-28-28 | 2026-10-29 | NUEVO | 2026-10-29 | 28 | 5.4 | 33.26667 | 3 | 37.95556 | 24.1
23472 - TERRA PPTO C (MANZANA 4) | M - 1361 | Outinord IND 1/2" | Concreto | Muros torre 1 eje 1 al 5 entre A - E apt 2404, 2405 y muro divisorio alcoba eje 6 entre I - J apt 2402 | 2025-11-14 | 2025-12-12 | 2025-12-16 | 28 | 27.6 | 33.3 | 120.7 | MURO | 28 | MURO-28-28 | 2026-10-29 | NUEVO | 2026-10-29 | 28 | 5.7 | 33.26667 | 3 | 37.95556 | 24.1
23472 - TERRA PPTO C (MANZANA 4) | M - 1361 | Outinord IND 1/2" | Concreto | Muros torre 1 eje 1 al 5 entre A - E apt 2404, 2405 y muro divisorio alcoba eje 6 entre I - J apt 2402 | 2025-11-14 | 2025-12-12 | 2025-12-16 | 28 | 27.6 | 33.5 | 121.4 | MURO | 28 | MURO-28-28 | 2026-10-29 | NUEVO | 2026-10-29 | 28 | 5.9 | 33.26667 | 3 | 37.95556 | 24.1
23472 - TERRA PPTO C (MANZANA 4) | M - 1364 | Outinord IND 1/2" | Concreto | Muros de la escalera entre Torres 2 y 3 N + 5.95 al N + 9.25 | 2025-11-21 | 2025-12-19 | 2025-12-23 | 28 | 27.6 | 37.5 | 135.9 | MURO | 28 | MURO-28-28 | 2026-10-29 | NUEVO | 2026-10-29 | 28 | 9.9 | 37.13333 | 3 | 36.32222 | 24.1
23472 - TERRA PPTO C (MANZANA 4) | M - 1364 | Outinord IND 1/2" | Concreto | Muros de la escalera entre Torres 2 y 3 N + 5.95 al N + 9.25 | 2025-11-21 | 2025-12-19 | 2025-12-23 | 28 | 27.6 | 36.8 | 133.3 | MURO | 28 | MURO-28-28 | 2026-10-29 | NUEVO | 2026-10-29 | 28 | 9.2 | 37.13333 | 3 | 36.32222 | 24.1
23472 - TERRA PPTO C (MANZANA 4) | M - 1364 | Outinord IND 1/2" | Concreto | Muros de la escalera entre Torres 2 y 3 N + 5.95 al N + 9.25 | 2025-11-21 | 2025-12-19 | 2025-12-23 | 28 | 27.6 | 37.1 | 134.4 | MURO | 28 | MURO-28-28 | 2026-10-29 | NUEVO | 2026-10-29 | 28 | 9.5 | 37.13333 | 3 | 36.32222 | 24.1
23472 - TERRA PPTO C (MANZANA 4) | M - 1367 | Outinord IND 1 / 2 " | Concreto | Muros cubierta torre 1 escalera costado oriental eje 17 al 19 entre D - G | 2025-11-24 | 2025-12-22 | 2025-12-23 | 28 | 27.6 | 37.5 | 135.9 | MURO | 28 | MURO-28-28 | 2026-10-29 | NUEVO | 2026-10-29 | 28 | 9.9 | 38 | 3 | 36.13333 | 24.1
23472 - TERRA PPTO C (MANZANA 4) | M - 1367 | Outinord IND 1 / 2 " | Concreto | Muros cubierta torre 1 escalera costado oriental eje 17 al 19 entre D - G | 2025-11-24 | 2025-12-22 | 2025-12-23 | 28 | 27.6 | 38.8 | 140.6 | MURO | 28 | MURO-28-28 | 2026-10-29 | NUEVO | 2026-10-29 | 28 | 11.2 | 38 | 3 | 36.13333 | 24.1
23472 - TERRA PPTO C (MANZANA 4) | M - 1367 | Outinord IND 1 / 2 " | Concreto | Muros cubierta torre 1 escalera costado oriental eje 17 al 19 entre D - G | 2025-11-24 | 2025-12-22 | 2025-12-23 | 28 | 27.6 | 37.7 | 136.6 | MURO | 28 | MURO-28-28 | 2026-10-29 | NUEVO | 2026-10-29 | 28 | 10.1 | 38 | 3 | 36.13333 | 24.1
23472 - TERRA PPTO C (MANZANA 4) | M - 1372 | Outinord IND 1 / 2" | Concreto | Salón comunal 2 columnetas materas tipo 1 eje 8 al 10 entre C – E y bordillos de la matera tipo 1 eje 8 al 9 entre A – B N + 1.50 | 2025-12-01 | 2025-12-29 | 2026-01-05 | 28 | 27.6 | 37.7 | 136.6 | AUTOCOMPAC | 28 | AUTOCOMPAC-28-28 | 2026-10-29 | NUEVO | 2026-10-29 | 28 | 10.1 | 37.16667 | 3 | 37.43333 | 24.1
23472 - TERRA PPTO C (MANZANA 4) | M - 1372 | Outinord IND 1 / 2" | Concreto | Salón comunal 2 columnetas materas tipo 1 eje 8 al 10 entre C – E y bordillos de la matera tipo 1 eje 8 al 9 entre A – B N + 1.50 | 2025-12-01 | 2025-12-29 | 2026-01-05 | 28 | 27.6 | 36.8 | 133.3 | AUTOCOMPAC | 28 | AUTOCOMPAC-28-28 | 2026-10-29 | NUEVO | 2026-10-29 | 28 | 9.2 | 37.16667 | 3 | 37.43333 | 24.1
23472 - TERRA PPTO C (MANZANA 4) | M - 1372 | Outinord IND 1 / 2" | Concreto | Salón comunal 2 columnetas materas tipo 1 eje 8 al 10 entre C – E y bordillos de la matera tipo 1 eje 8 al 9 entre A – B N + 1.50 | 2025-12-01 | 2025-12-29 | 2026-01-05 | 28 | 27.6 | 37 | 134.1 | AUTOCOMPAC | 28 | AUTOCOMPAC-28-28 | 2026-10-29 | NUEVO | 2026-10-29 | 28 | 9.4 | 37.16667 | 3 | 37.43333 | 24.1
23472 - TERRA PPTO C (MANZANA 4) | M - 1374 | Outinord IND 1 / 2" | Concreto | Muros cubierta de la escalera costado occidental torre 1 eje 1 al 2 entre D – E ; M – 21 (2) ; M – 05 | 2025-12-02 | 2025-12-30 | 2026-01-09 | 28 | 27.6 | 33.8 | 122.5 | MURO | 28 | MURO-28-28 | 2026-10-29 | NUEVO | 2026-10-29 | 28 | 6.2 | 33.2 | 3 | 36.12222 | 24.1
23472 - TERRA PPTO C (MANZANA 4) | M - 1374 | Outinord IND 1 / 2" | Concreto | Muros cubierta de la escalera costado occidental torre 1 eje 1 al 2 entre D – E ; M – 21 (2) ; M – 05 | 2025-12-02 | 2025-12-30 | 2026-01-09 | 28 | 27.6 | 32.8 | 118.8 | MURO | 28 | MURO-28-28 | 2026-10-29 | NUEVO | 2026-10-29 | 28 | 5.2 | 33.2 | 3 | 36.12222 | 24.1
23472 - TERRA PPTO C (MANZANA 4) | M - 1374 | Outinord IND 1 / 2" | Concreto | Muros cubierta de la escalera costado occidental torre 1 eje 1 al 2 entre D – E ; M – 21 (2) ; M – 05 | 2025-12-02 | 2025-12-30 | 2026-01-09 | 28 | 27.6 | 33 | 119.6 | MURO | 28 | MURO-28-28 | 2026-10-29 | NUEVO | 2026-10-29 | 28 | 5.4 | 33.2 | 3 | 36.12222 | 24.1
23472 - TERRA PPTO C (MANZANA 4) | M - 1376 | Outinord IND 1 / 2 " | Concreto | Salón comunal 2 bordillo de la matera tipo 1 eje 8 al 10 entre B – E | 2025-12-05 | 2026-01-02 | 2026-01-09 | 28 | 27.6 | 40.4 | 146.4 | AUTOCOMPAC | 28 | AUTOCOMPAC-28-28 | 2026-10-29 | NUEVO | 2026-10-29 | 28 | 12.8 | 40.06667 | 3 | 36.81111 | 24.1
23472 - TERRA PPTO C (MANZANA 4) | M - 1376 | Outinord IND 1 / 2 " | Concreto | Salón comunal 2 bordillo de la matera tipo 1 eje 8 al 10 entre B – E | 2025-12-05 | 2026-01-02 | 2026-01-09 | 28 | 27.6 | 39.7 | 143.8 | AUTOCOMPAC | 28 | AUTOCOMPAC-28-28 | 2026-10-29 | NUEVO | 2026-10-29 | 28 | 12.1 | 40.06667 | 3 | 36.81111 | 24.1
23472 - TERRA PPTO C (MANZANA 4) | M - 1376 | Outinord IND 1 / 2 " | Concreto | Salón comunal 2 bordillo de la matera tipo 1 eje 8 al 10 entre B – E | 2025-12-05 | 2026-01-02 | 2026-01-09 | 28 | 27.6 | 40.1 | 145.3 | AUTOCOMPAC | 28 | AUTOCOMPAC-28-28 | 2026-10-29 | NUEVO | 2026-10-29 | 28 | 12.5 | 40.06667 | 3 | 36.81111 | 24.1
23472 - TERRA PPTO C (MANZANA 4) | M - 1381 | Outinord IND 1 / 2 " | Concreto | Muros torre 1 recorrido del ascensor M - 21 ( 2 ) M - 05 eje 8 al 9 entre D - E | 2025-12-12 | 2026-01-09 | 2026-01-14 | 28 | 27.6 | 29.5 | 106.9 | MURO | 28 | MURO-28-28 | 2026-10-29 | NUEVO | 2026-10-29 | 28 | 1.9 | 29.43333 | 3 | 34.23333 | 24.1
23472 - TERRA PPTO C (MANZANA 4) | M - 1381 | Outinord IND 1 / 2 " | Concreto | Muros torre 1 recorrido del ascensor M - 21 ( 2 ) M - 05 eje 8 al 9 entre D - E | 2025-12-12 | 2026-01-09 | 2026-01-14 | 28 | 27.6 | 29.9 | 108.3 | MURO | 28 | MURO-28-28 | 2026-10-29 | NUEVO | 2026-10-29 | 28 | 2.3 | 29.43333 | 3 | 34.23333 | 24.1
23472 - TERRA PPTO C (MANZANA 4) | M - 1381 | Outinord IND 1 / 2 " | Concreto | Muros torre 1 recorrido del ascensor M - 21 ( 2 ) M - 05 eje 8 al 9 entre D - E | 2025-12-12 | 2026-01-09 | 2026-01-14 | 28 | 27.6 | 28.9 | 104.7 | MURO | 28 | MURO-28-28 | 2026-10-29 | NUEVO | 2026-10-29 | 28 | 1.3 | 29.43333 | 3 | 34.23333 | 24.1
23472 - TERRA PPTO C (MANZANA 4) | M - 1393 | Outinord IND 1" | Concreto | Salón comunal 2 muros y placa de la matera tipo 3 eje 10 al 11 entre A´- B´ piso 1 | 2026-02-24 | 2026-03-24 | 2026-03-26 | 28 | 27.6 | 38.3 | 138.8 | PLACA | 28 | PLACA-28-28 | 2026-10-29 | NUEVO | 2026-10-29 | 28 | 10.7 | 37.76667 | 3 | 35.75556 | 24.1
23472 - TERRA PPTO C (MANZANA 4) | M - 1393 | Outinord IND 1" | Concreto | Salón comunal 2 muros y placa de la matera tipo 3 eje 10 al 11 entre A´- B´ piso 1 | 2026-02-24 | 2026-03-24 | 2026-03-26 | 28 | 27.6 | 36.7 | 133 | PLACA | 28 | PLACA-28-28 | 2026-10-29 | NUEVO | 2026-10-29 | 28 | 9.1 | 37.76667 | 3 | 35.75556 | 24.1
23472 - TERRA PPTO C (MANZANA 4) | M - 1393 | Outinord IND 1" | Concreto | Salón comunal 2 muros y placa de la matera tipo 3 eje 10 al 11 entre A´- B´ piso 1 | 2026-02-24 | 2026-03-24 | 2026-03-26 | 28 | 27.6 | 38.3 | 138.8 | PLACA | 28 | PLACA-28-28 | 2026-10-29 | NUEVO | 2026-10-29 | 28 | 10.7 | 37.76667 | 3 | 35.75556 | 24.1
23472 - TERRA PPTO C (MANZANA 4) | M - 1395 | Outinord IND 1" | Concreto | Salón comunal 2 placa y muros materas tipo 3 eje 9' al 11' entre A - B' y eje 10' al 11 entre A' - B piso 1 | 2026-03-05 | 2026-04-02 | 2026-04-08 | 28 | 27.6 | 35 | 126.8 | PLACA | 28 | PLACA-28-28 | 2026-10-29 | NUEVO | 2026-10-29 | 28 | 7.4 | 35 | 3 | 34.06667 | 24.1
23472 - TERRA PPTO C (MANZANA 4) | M - 1395 | Outinord IND 1" | Concreto | Salón comunal 2 placa y muros materas tipo 3 eje 9' al 11' entre A - B' y eje 10' al 11 entre A' - B piso 1 | 2026-03-05 | 2026-04-02 | 2026-04-08 | 28 | 27.6 | 35 | 126.8 | PLACA | 28 | PLACA-28-28 | 2026-10-29 | NUEVO | 2026-10-29 | 28 | 7.4 | 35 | 3 | 34.06667 | 24.1
23472 - TERRA PPTO C (MANZANA 4) | M - 1395 | Outinord IND 1" | Concreto | Salón comunal 2 placa y muros materas tipo 3 eje 9' al 11' entre A - B' y eje 10' al 11 entre A' - B piso 1 | 2026-03-05 | 2026-04-02 | 2026-04-08 | 28 | 27.6 | 35 | 126.8 | PLACA | 28 | PLACA-28-28 | 2026-10-29 | NUEVO | 2026-10-29 | 28 | 7.4 | 35 | 3 | 34.06667 | 24.1
23472 - TERRA PPTO C (MANZANA 4) | M - 1397 | Outinord IND 1/2" | Concreto | Ménsulas tipo 1 en los muros entre las torres 2 y 3 | 2026-03-10 | 2026-04-07 | 2026-04-08 | 28 | 27.6 | 35.8 | 129.7 | MURO | 28 | MURO-28-28 | 2026-10-29 | NUEVO | 2026-10-29 | 28 | 8.2 | 35.4 | 3 | 36.05556 | 24.1
23472 - TERRA PPTO C (MANZANA 4) | M - 1397 | Outinord IND 1/2" | Concreto | Ménsulas tipo 1 en los muros entre las torres 2 y 3 | 2026-03-10 | 2026-04-07 | 2026-04-08 | 28 | 27.6 | 35.1 | 127.2 | MURO | 28 | MURO-28-28 | 2026-10-29 | NUEVO | 2026-10-29 | 28 | 7.5 | 35.4 | 3 | 36.05556 | 24.1
23472 - TERRA PPTO C (MANZANA 4) | M - 1397 | Outinord IND 1/2" | Concreto | Ménsulas tipo 1 en los muros entre las torres 2 y 3 | 2026-03-10 | 2026-04-07 | 2026-04-08 | 28 | 27.6 | 35.3 | 127.9 | MURO | 28 | MURO-28-28 | 2026-10-29 | NUEVO | 2026-10-29 | 28 | 7.7 | 35.4 | 3 | 36.05556 | 24.1
23472 - TERRA PPTO C (MANZANA 4) | M - 1398 | Outinord IND | Concreto | Placa matera costado Nororiental tipo 2 y 3 eje 11" entre A - E y el muro de la matera tipo 3 (6) eje A' entre 9' y 11' y eje 11' entre A - C | 2026-03-25 | 2026-04-22 | 2026-04-22 | 28 | 27.6 | 44.6 | 161.6 | PLACA | 28 | PLACA-28-28 | 2026-10-29 | NUEVO | 2026-10-29 | 28 | 17 | 44.26667 | 3 | 38.22222 | 24.1
23472 - TERRA PPTO C (MANZANA 4) | M - 1398 | Outinord IND | Concreto | Placa matera costado Nororiental tipo 2 y 3 eje 11" entre A - E y el muro de la matera tipo 3 (6) eje A' entre 9' y 11' y eje 11' entre A - C | 2026-03-25 | 2026-04-22 | 2026-04-22 | 28 | 27.6 | 43.4 | 157.2 | PLACA | 28 | PLACA-28-28 | 2026-10-29 | NUEVO | 2026-10-29 | 28 | 15.8 | 44.26667 | 3 | 38.22222 | 24.1
23472 - TERRA PPTO C (MANZANA 4) | M - 1398 | Outinord IND | Concreto | Placa matera costado Nororiental tipo 2 y 3 eje 11" entre A - E y el muro de la matera tipo 3 (6) eje A' entre 9' y 11' y eje 11' entre A - C | 2026-03-25 | 2026-04-22 | 2026-04-22 | 28 | 27.6 | 44.8 | 162.3 | PLACA | 28 | PLACA-28-28 | 2026-10-29 | NUEVO | 2026-10-29 | 28 | 17.2 | 44.26667 | 3 | 38.22222 | 24.1
23472 - TERRA PPTO C (MANZANA 4) | M - 1402 | Tremie | Concreto | Escalera tramo 6 - 6 , 7 - 7 entre torres 2 y 3 | 2026-04-21 | 2026-05-19 | 2026-05-20 | 28 | 27.6 | 26.4 | 95.7 | AUTOCOMPAC | 28 | AUTOCOMPAC-28-28 | 2026-10-29 | NUEVO | 2026-10-29 | 28 | -1.2 | 26.56667 | 3 | 35.41111 | 24.1
23472 - TERRA PPTO C (MANZANA 4) | M - 1402 | Tremie | Concreto | Escalera tramo 6 - 6 , 7 - 7 entre torres 2 y 3 | 2026-04-21 | 2026-05-19 | 2026-05-20 | 28 | 27.6 | 26.8 | 97.1 | AUTOCOMPAC | 28 | AUTOCOMPAC-28-28 | 2026-10-29 | NUEVO | 2026-10-29 | 28 | -0.8 | 26.56667 | 3 | 35.41111 | 24.1
23472 - TERRA PPTO C (MANZANA 4) | M - 1402 | Tremie | Concreto | Escalera tramo 6 - 6 , 7 - 7 entre torres 2 y 3 | 2026-04-21 | 2026-05-19 | 2026-05-20 | 28 | 27.6 | 26.5 | 96 | AUTOCOMPAC | 28 | AUTOCOMPAC-28-28 | 2026-10-29 | NUEVO | 2026-10-29 | 28 | -1.1 | 26.56667 | 3 | 35.41111 | 24.1
23472 - TERRA PPTO C (MANZANA 4) | M - 1404 | Outinord IND 1" | Concreto | Escalera corte 8, 9 y 10 entre torres 2 y 3 | 2026-05-06 | 2026-06-03 | 2026-06-03 | 28 | 27.6 | 38.9 | 140.9 | AUTOCOMPAC | 28 | AUTOCOMPAC-28-28 | 2026-10-29 | NUEVO | 2026-10-29 | 28 | 11.3 | 39.63333 | 3 | 36.82222 | 24.1
23472 - TERRA PPTO C (MANZANA 4) | M - 1404 | Outinord IND 1" | Concreto | Escalera corte 8, 9 y 10 entre torres 2 y 3 | 2026-05-06 | 2026-06-03 | 2026-06-03 | 28 | 27.6 | 39.7 | 143.8 | AUTOCOMPAC | 28 | AUTOCOMPAC-28-28 | 2026-10-29 | NUEVO | 2026-10-29 | 28 | 12.1 | 39.63333 | 3 | 36.82222 | 24.1
23472 - TERRA PPTO C (MANZANA 4) | M - 1404 | Outinord IND 1" | Concreto | Escalera corte 8, 9 y 10 entre torres 2 y 3 | 2026-05-06 | 2026-06-03 | 2026-06-03 | 28 | 27.6 | 40.3 | 146 | AUTOCOMPAC | 28 | AUTOCOMPAC-28-28 | 2026-10-29 | NUEVO | 2026-10-29 | 28 | 12.7 | 39.63333 | 3 | 36.82222 | 24.1
23472 - TERRA PPTO C (MANZANA 4) | M - 1409 | Outinord IND 1/2´´ | Concreto | Salón comunal muros M - 3, M - 2, M - 5A, M - 6 eje 1 - P, 2 - P / A - P, B - P | 2026-06-17 | 2026-07-15 | 2026-07-15 | 28 | 27.6 | 42.8 | 155.1 | MURO | 28 | MURO-28-28 | 2026-10-29 | NUEVO | 2026-10-29 | 28 | 15.2 | 42 | 3 | 36.06667 | 24.1
23472 - TERRA PPTO C (MANZANA 4) | M - 1409 | Outinord IND 1/2´´ | Concreto | Salón comunal muros M - 3, M - 2, M - 5A, M - 6 eje 1 - P, 2 - P / A - P, B - P | 2026-06-17 | 2026-07-15 | 2026-07-15 | 28 | 27.6 | 41.2 | 149.3 | MURO | 28 | MURO-28-28 | 2026-10-29 | NUEVO | 2026-10-29 | 28 | 13.6 | 42 | 3 | 36.06667 | 24.1
23472 - TERRA PPTO C (MANZANA 4) | M - 1409 | Outinord IND 1/2´´ | Concreto | Salón comunal muros M - 3, M - 2, M - 5A, M - 6 eje 1 - P, 2 - P / A - P, B - P | 2026-06-17 | 2026-07-15 | 2026-07-15 | 28 | 27.6 | 42 | 152.2 | MURO | 28 | MURO-28-28 | 2026-10-29 | NUEVO | 2026-10-29 | 28 | 14.4 | 42 | 3 | 36.06667 | 24.1
23472 - TERRA PPTO C (MANZANA 4) | M - 1411 | Outinord IND 1" | Concreto | Salón comunal 1 vigas de cubierta V - 201 , V - 202 , - V - 203 , - V - 204 , V - 205 , V - 206 , y las riostras N + 680 eje 1 - P , 3 - P / A - P , B - P | 2026-07-06 | 2026-08-03 | 2026-08-04 | 28 | 27.6 | 35.7 | 129.3 | AUTOCOMPAC | 28 | AUTOCOMPAC-28-28 | 2026-10-29 | NUEVO | 2026-10-29 | 28 | 8.1 | 36.23333 | 3 | 39.28889 | 24.1
23472 - TERRA PPTO C (MANZANA 4) | M - 1411 | Outinord IND 1" | Concreto | Salón comunal 1 vigas de cubierta V - 201 , V - 202 , - V - 203 , - V - 204 , V - 205 , V - 206 , y las riostras N + 680 eje 1 - P , 3 - P / A - P , B - P | 2026-07-06 | 2026-08-03 | 2026-08-04 | 28 | 27.6 | 36.6 | 132.6 | AUTOCOMPAC | 28 | AUTOCOMPAC-28-28 | 2026-10-29 | NUEVO | 2026-10-29 | 28 | 9 | 36.23333 | 3 | 39.28889 | 24.1
23472 - TERRA PPTO C (MANZANA 4) | M - 1411 | Outinord IND 1" | Concreto | Salón comunal 1 vigas de cubierta V - 201 , V - 202 , - V - 203 , - V - 204 , V - 205 , V - 206 , y las riostras N + 680 eje 1 - P , 3 - P / A - P , B - P | 2026-07-06 | 2026-08-03 | 2026-08-04 | 28 | 27.6 | 36.4 | 131.9 | AUTOCOMPAC | 28 | AUTOCOMPAC-28-28 | 2026-10-29 | NUEVO | 2026-10-29 | 28 | 8.8 | 36.23333 | 3 | 39.28889 | 24.1
23472 - TERRA PPTO C (MANZANA 4) | M - 1413 | Outinord Ind 1" | Concreto | Placa de contrapiso escalera salida de emergencia T3 costado oriental escalera Tipo avión Lobby comunal 1 eje 1 al 2 entre A - B y eje 3 al 4 entre A - B | 2026-07-17 | 2026-08-14 | 2026-08-19 | 28 | 27.6 | 53.5 | 193.8 | PLACA | 28 | PLACA-28-28 | 2026-10-29 | NUEVO | 2026-10-29 | 28 | 25.9 | 53.76667 | 3 | 44 | 24.1
23472 - TERRA PPTO C (MANZANA 4) | M - 1413 | Outinord Ind 1" | Concreto | Placa de contrapiso escalera salida de emergencia T3 costado oriental escalera Tipo avión Lobby comunal 1 eje 1 al 2 entre A - B y eje 3 al 4 entre A - B | 2026-07-17 | 2026-08-14 | 2026-08-19 | 28 | 27.6 | 54.6 | 197.8 | PLACA | 28 | PLACA-28-28 | 2026-10-29 | NUEVO | 2026-10-29 | 28 | 27 | 53.76667 | 3 | 44 | 24.1
23472 - TERRA PPTO C (MANZANA 4) | M - 1413 | Outinord Ind 1" | Concreto | Placa de contrapiso escalera salida de emergencia T3 costado oriental escalera Tipo avión Lobby comunal 1 eje 1 al 2 entre A - B y eje 3 al 4 entre A - B | 2026-07-17 | 2026-08-14 | 2026-08-19 | 28 | 27.6 | 53.2 | 192.8 | PLACA | 28 | PLACA-28-28 | 2026-10-29 | NUEVO | 2026-10-29 | 28 | 25.6 | 53.76667 | 3 | 44 | 24.1
23472 - TERRA PPTO C (MANZANA 4) | M -1210 | Outinord IND 1/2" | Concreto | Muros torre 1 eje 1 al 5 entre F - J apt 1302, 1303 | 2025-08-09 | 2025-09-06 | 2025-09-08 | 28 | 27.6 | 38 | 137.7 | MURO | 28 | MURO-28-28 | 2026-10-29 | NUEVO | 2026-10-29 | 28 | 10.4 | 37.43333 | 3 | 42.47778 | 24.1
23472 - TERRA PPTO C (MANZANA 4) | M -1210 | Outinord IND 1/2" | Concreto | Muros torre 1 eje 1 al 5 entre F - J apt 1302, 1303 | 2025-08-09 | 2025-09-06 | 2025-09-08 | 28 | 27.6 | 37.5 | 135.9 | MURO | 28 | MURO-28-28 | 2026-10-29 | NUEVO | 2026-10-29 | 28 | 9.9 | 37.43333 | 3 | 42.47778 | 24.1
23472 - TERRA PPTO C (MANZANA 4) | M -1210 | Outinord IND 1/2" | Concreto | Muros torre 1 eje 1 al 5 entre F - J apt 1302, 1303 | 2025-08-09 | 2025-09-06 | 2025-09-08 | 28 | 27.6 | 36.8 | 133.3 | MURO | 28 | MURO-28-28 | 2026-10-29 | NUEVO | 2026-10-29 | 28 | 9.2 | 37.43333 | 3 | 42.47778 | 24.1
23472 - TERRA PPTO C (MANZANA 4) | M – 1350 | Outinord IND 1/2" | Concreto | Muros torre 1 eje 1 al 5 entre A – E apto 2304, 2305 | 2025-11-05 | 2025-12-03 | 2025-12-10 | 28 | 27.6 | 33.2 | 120.3 | MURO | 28 | MURO-28-28 | 2026-10-29 | NUEVO | 2026-10-29 | 28 | 5.6 | 33.13333 | 3 | 41.44444 | 24.1
23472 - TERRA PPTO C (MANZANA 4) | M – 1350 | Outinord IND 1/2" | Concreto | Muros torre 1 eje 1 al 5 entre A – E apto 2304, 2305 | 2025-11-05 | 2025-12-03 | 2025-12-10 | 28 | 27.6 | 33.7 | 122.1 | MURO | 28 | MURO-28-28 | 2026-10-29 | NUEVO | 2026-10-29 | 28 | 6.1 | 33.13333 | 3 | 41.44444 | 24.1
23472 - TERRA PPTO C (MANZANA 4) | M – 1350 | Outinord IND 1/2" | Concreto | Muros torre 1 eje 1 al 5 entre A – E apto 2304, 2305 | 2025-11-05 | 2025-12-03 | 2025-12-10 | 28 | 27.6 | 32.5 | 117.8 | MURO | 28 | MURO-28-28 | 2026-10-29 | NUEVO | 2026-10-29 | 28 | 4.9 | 33.13333 | 3 | 41.44444 | 24.1
23472 - TERRA PPTO C (MANZANA 4) | M-1142 | C.Fluido ½" | Concreto | Salón comunal 1 columnas C-01 eje 4A, 3A, 2B | 2025-07-04 | 2025-08-01 | 2025-08-04 | 28 | 27.6 | 46 | 166.7 | MURO | 28 | MURO-28-28 | 2026-10-29 | NUEVO | 2026-10-29 | 28 | 18.4 | 45.03333 | 3 | 38.53333 | 24.1
23472 - TERRA PPTO C (MANZANA 4) | M-1142 | C.Fluido ½" | Concreto | Salón comunal 1 columnas C-01 eje 4A, 3A, 2B | 2025-07-04 | 2025-08-01 | 2025-08-04 | 28 | 27.6 | 45 | 163 | MURO | 28 | MURO-28-28 | 2026-10-29 | NUEVO | 2026-10-29 | 28 | 17.4 | 45.03333 | 3 | 38.53333 | 24.1
23472 - TERRA PPTO C (MANZANA 4) | M-1142 | C.Fluido ½" | Concreto | Salón comunal 1 columnas C-01 eje 4A, 3A, 2B | 2025-07-04 | 2025-08-01 | 2025-08-04 | 28 | 27.6 | 44.1 | 159.8 | MURO | 28 | MURO-28-28 | 2026-10-29 | NUEVO | 2026-10-29 | 28 | 16.5 | 45.03333 | 3 | 38.53333 | 24.1
23472 - TERRA PPTO C (MANZANA 4) | M-1181 | Outinord IND ½" | Concreto | Muros torre 1 eje 12 al 19 entre F - J apto 1211, 1210 | 2025-07-22 | 2025-08-19 | 2025-08-21 | 28 | 27.6 | 36.9 | 133.7 | MURO | 28 | MURO-28-28 | 2026-10-29 | NUEVO | 2026-10-29 | 28 | 9.3 | 36.83333 | 3 | 38.33333 | 24.1
23472 - TERRA PPTO C (MANZANA 4) | M-1181 | Outinord IND ½" | Concreto | Muros torre 1 eje 12 al 19 entre F - J apto 1211, 1210 | 2025-07-22 | 2025-08-19 | 2025-08-21 | 28 | 27.6 | 37.5 | 135.9 | MURO | 28 | MURO-28-28 | 2026-10-29 | NUEVO | 2026-10-29 | 28 | 9.9 | 36.83333 | 3 | 38.33333 | 24.1
23472 - TERRA PPTO C (MANZANA 4) | M-1181 | Outinord IND ½" | Concreto | Muros torre 1 eje 12 al 19 entre F - J apto 1211, 1210 | 2025-07-22 | 2025-08-19 | 2025-08-21 | 28 | 27.6 | 36.1 | 130.8 | MURO | 28 | MURO-28-28 | 2026-10-29 | NUEVO | 2026-10-29 | 28 | 8.5 | 36.83333 | 3 | 38.33333 | 24.1
23472 - TERRA PPTO C (MANZANA 4) | M-1183 | Outinord IND ½" | Concreto | Muros torre 1 eje 6 al 11 entre A - E apto 1206, 1207 y columna de salón comunal 1 eje 4 entre A - B | 2025-07-23 | 2025-08-20 | 2025-08-21 | 28 | 27.6 | 33.6 | 121.7 | MURO | 28 | MURO-28-28 | 2026-10-29 | NUEVO | 2026-10-29 | 28 | 6 | 33.26667 | 3 | 38.37778 | 24.1
23472 - TERRA PPTO C (MANZANA 4) | M-1183 | Outinord IND ½" | Concreto | Muros torre 1 eje 6 al 11 entre A - E apto 1206, 1207 y columna de salón comunal 1 eje 4 entre A - B | 2025-07-23 | 2025-08-20 | 2025-08-21 | 28 | 27.6 | 33.7 | 122.1 | MURO | 28 | MURO-28-28 | 2026-10-29 | NUEVO | 2026-10-29 | 28 | 6.1 | 33.26667 | 3 | 38.37778 | 24.1
23472 - TERRA PPTO C (MANZANA 4) | M-1183 | Outinord IND ½" | Concreto | Muros torre 1 eje 6 al 11 entre A - E apto 1206, 1207 y columna de salón comunal 1 eje 4 entre A - B | 2025-07-23 | 2025-08-20 | 2025-08-21 | 28 | 27.6 | 32.5 | 117.8 | MURO | 28 | MURO-28-28 | 2026-10-29 | NUEVO | 2026-10-29 | 28 | 4.9 | 33.26667 | 3 | 38.37778 | 24.1
23472 - TERRA PPTO C (MANZANA 4) | M-1188 | Outinord IND ½" | Concreto | Muros torre 1 eje 6 al 11 entre F - J apto 1201, 1212 | 2025-07-24 | 2025-08-21 | 2025-08-26 | 28 | 27.6 | 32.9 | 119.2 | MURO | 28 | MURO-28-28 | 2026-10-29 | NUEVO | 2026-10-29 | 28 | 5.3 | 32 | 3 | 34.03333 | 24.1
23472 - TERRA PPTO C (MANZANA 4) | M-1188 | Outinord IND ½" | Concreto | Muros torre 1 eje 6 al 11 entre F - J apto 1201, 1212 | 2025-07-24 | 2025-08-21 | 2025-08-26 | 28 | 27.6 | 31.9 | 115.6 | MURO | 28 | MURO-28-28 | 2026-10-29 | NUEVO | 2026-10-29 | 28 | 4.3 | 32 | 3 | 34.03333 | 24.1
23472 - TERRA PPTO C (MANZANA 4) | M-1188 | Outinord IND ½" | Concreto | Muros torre 1 eje 6 al 11 entre F - J apto 1201, 1212 | 2025-07-24 | 2025-08-21 | 2025-08-26 | 28 | 27.6 | 31.2 | 113 | MURO | 28 | MURO-28-28 | 2026-10-29 | NUEVO | 2026-10-29 | 28 | 3.6 | 32 | 3 | 34.03333 | 24.1
23472 - TERRA PPTO C (MANZANA 4) | M-1200 | Outinord IND ½" | Concreto | Muros torre 1 eje 12 al 19 entre A - E apto 1308, 1309 | 2025-07-31 | 2025-08-28 | 2025-09-03 | 28 | 27.6 | 37.3 | 135.1 | MURO | 28 | MURO-28-28 | 2026-10-29 | NUEVO | 2026-10-29 | 28 | 9.7 | 37.23333 | 3 | 34.16667 | 24.1
23472 - TERRA PPTO C (MANZANA 4) | M-1200 | Outinord IND ½" | Concreto | Muros torre 1 eje 12 al 19 entre A - E apto 1308, 1309 | 2025-07-31 | 2025-08-28 | 2025-09-03 | 28 | 27.6 | 37.9 | 137.3 | MURO | 28 | MURO-28-28 | 2026-10-29 | NUEVO | 2026-10-29 | 28 | 10.3 | 37.23333 | 3 | 34.16667 | 24.1
23472 - TERRA PPTO C (MANZANA 4) | M-1200 | Outinord IND ½" | Concreto | Muros torre 1 eje 12 al 19 entre A - E apto 1308, 1309 | 2025-07-31 | 2025-08-28 | 2025-09-03 | 28 | 27.6 | 36.5 | 132.2 | MURO | 28 | MURO-28-28 | 2026-10-29 | NUEVO | 2026-10-29 | 28 | 8.9 | 37.23333 | 3 | 34.16667 | 24.1
23472 - TERRA PPTO C (MANZANA 4) | M-1212 | Outinord IND 1/2" | Concreto | Muros torre 1 eje 12 al 19 entre A-E apt 1408, 1409 | 2025-08-11 | 2025-09-08 | 2025-09-13 | 28 | 27.6 | 36.7 | 133 | MURO | 28 | MURO-28-28 | 2026-10-29 | NUEVO | 2026-10-29 | 28 | 9.1 | 36.33333 | 3 | 35.18889 | 24.1
23472 - TERRA PPTO C (MANZANA 4) | M-1212 | Outinord IND 1/2" | Concreto | Muros torre 1 eje 12 al 19 entre A-E apt 1408, 1409 | 2025-08-11 | 2025-09-08 | 2025-09-13 | 28 | 27.6 | 36 | 130.4 | MURO | 28 | MURO-28-28 | 2026-10-29 | NUEVO | 2026-10-29 | 28 | 8.4 | 36.33333 | 3 | 35.18889 | 24.1
23472 - TERRA PPTO C (MANZANA 4) | M-1212 | Outinord IND 1/2" | Concreto | Muros torre 1 eje 12 al 19 entre A-E apt 1408, 1409 | 2025-08-11 | 2025-09-08 | 2025-09-13 | 28 | 27.6 | 36.3 | 131.5 | MURO | 28 | MURO-28-28 | 2026-10-29 | NUEVO | 2026-10-29 | 28 | 8.7 | 36.33333 | 3 | 35.18889 | 24.1
23472 - TERRA PPTO C (MANZANA 4) | M-1213 | Outinord IND 1" | Concreto | Salón comunal escalera tipo 1 eje 3 al 4 entre A-B piso 3 al piso 4 media caña muro perimetral junta cimentación sótano | 2025-08-12 | 2025-09-09 | 2025-09-15 | 28 | 27.6 | 31.2 | 113 | MURO | 28 | MURO-28-28 | 2026-10-29 | NUEVO | 2026-10-29 | 28 | 3.6 | 30.9 | 3 | 34.82222 | 24.1
23472 - TERRA PPTO C (MANZANA 4) | M-1213 | Outinord IND 1" | Concreto | Salón comunal escalera tipo 1 eje 3 al 4 entre A-B piso 3 al piso 4 media caña muro perimetral junta cimentación sótano | 2025-08-12 | 2025-09-09 | 2025-09-15 | 28 | 27.6 | 30.5 | 110.5 | MURO | 28 | MURO-28-28 | 2026-10-29 | NUEVO | 2026-10-29 | 28 | 2.9 | 30.9 | 3 | 34.82222 | 24.1
23472 - TERRA PPTO C (MANZANA 4) | M-1213 | Outinord IND 1" | Concreto | Salón comunal escalera tipo 1 eje 3 al 4 entre A-B piso 3 al piso 4 media caña muro perimetral junta cimentación sótano | 2025-08-12 | 2025-09-09 | 2025-09-15 | 28 | 27.6 | 31 | 112.3 | MURO | 28 | MURO-28-28 | 2026-10-29 | NUEVO | 2026-10-29 | 28 | 3.4 | 30.9 | 3 | 34.82222 | 24.1
23472 - TERRA PPTO C (MANZANA 4) | M-1215 | Outinord IND ½" | Concreto | Muros torre 1 eje 12 al 19 entre F - J apto 1411, 1410 | 2025-08-12 | 2025-09-09 | 2025-09-15 | 28 | 27.6 | 44.2 | 160.1 | MURO | 28 | MURO-28-28 | 2026-10-29 | NUEVO | 2026-10-29 | 28 | 16.6 | 44.8 | 3 | 37.34444 | 24.1
23472 - TERRA PPTO C (MANZANA 4) | M-1215 | Outinord IND ½" | Concreto | Muros torre 1 eje 12 al 19 entre F - J apto 1411, 1410 | 2025-08-12 | 2025-09-09 | 2025-09-15 | 28 | 27.6 | 45.3 | 164.1 | MURO | 28 | MURO-28-28 | 2026-10-29 | NUEVO | 2026-10-29 | 28 | 17.7 | 44.8 | 3 | 37.34444 | 24.1
23472 - TERRA PPTO C (MANZANA 4) | M-1215 | Outinord IND ½" | Concreto | Muros torre 1 eje 12 al 19 entre F - J apto 1411, 1410 | 2025-08-12 | 2025-09-09 | 2025-09-15 | 28 | 27.6 | 44.9 | 162.7 | MURO | 28 | MURO-28-28 | 2026-10-29 | NUEVO | 2026-10-29 | 28 | 17.3 | 44.8 | 3 | 37.34444 | 24.1
23472 - TERRA PPTO C (MANZANA 4) | M-1218 | Outinord IND 1/2" | Concreto | Muros torre 1 eje 6 al 11 entre A - E apt 1406, 1407 | 2025-08-13 | 2025-09-10 | 2025-09-15 | 28 | 27.6 | 34.1 | 123.6 | MURO | 28 | MURO-28-28 | 2026-10-29 | NUEVO | 2026-10-29 | 28 | 6.5 | 33.53333 | 3 | 36.41111 | 24.1
23472 - TERRA PPTO C (MANZANA 4) | M-1218 | Outinord IND 1/2" | Concreto | Muros torre 1 eje 6 al 11 entre A - E apt 1406, 1407 | 2025-08-13 | 2025-09-10 | 2025-09-15 | 28 | 27.6 | 33.4 | 121 | MURO | 28 | MURO-28-28 | 2026-10-29 | NUEVO | 2026-10-29 | 28 | 5.8 | 33.53333 | 3 | 36.41111 | 24.1
23472 - TERRA PPTO C (MANZANA 4) | M-1218 | Outinord IND 1/2" | Concreto | Muros torre 1 eje 6 al 11 entre A - E apt 1406, 1407 | 2025-08-13 | 2025-09-10 | 2025-09-15 | 28 | 27.6 | 33.1 | 119.9 | MURO | 28 | MURO-28-28 | 2026-10-29 | NUEVO | 2026-10-29 | 28 | 5.5 | 33.53333 | 3 | 36.41111 | 24.1
23472 - TERRA PPTO C (MANZANA 4) | M-1225 | Outinord IND ½" | Concreto | Muros torre 1 eje 12 al 19 entre A - E apto 1508, 1509 | 2025-08-20 | 2025-09-17 | 2025-09-23 | 28 | 27.6 | 33.9 | 122.8 | MURO | 28 | MURO-28-28 | 2026-10-29 | NUEVO | 2026-10-29 | 28 | 6.3 | 33.16667 | 3 | 37.16667 | 24.1
23472 - TERRA PPTO C (MANZANA 4) | M-1225 | Outinord IND ½" | Concreto | Muros torre 1 eje 12 al 19 entre A - E apto 1508, 1509 | 2025-08-20 | 2025-09-17 | 2025-09-23 | 28 | 27.6 | 32.7 | 118.5 | MURO | 28 | MURO-28-28 | 2026-10-29 | NUEVO | 2026-10-29 | 28 | 5.1 | 33.16667 | 3 | 37.16667 | 24.1
23472 - TERRA PPTO C (MANZANA 4) | M-1225 | Outinord IND ½" | Concreto | Muros torre 1 eje 12 al 19 entre A - E apto 1508, 1509 | 2025-08-20 | 2025-09-17 | 2025-09-23 | 28 | 27.6 | 32.9 | 119.2 | MURO | 28 | MURO-28-28 | 2026-10-29 | NUEVO | 2026-10-29 | 28 | 5.3 | 33.16667 | 3 | 37.16667 | 24.1
23472 - TERRA PPTO C (MANZANA 4) | M-1228 | Outinord IND ½" | Concreto | Muros torre 1 eje 11 al 19 entre F - J apto 1511, 1510 | 2025-08-21 | 2025-09-18 | 2025-09-23 | 28 | 27.6 | 33.6 | 121.7 | MURO | 28 | MURO-28-28 | 2026-10-29 | NUEVO | 2026-10-29 | 28 | 6 | 33.26667 | 3 | 33.32222 | 24.1
23472 - TERRA PPTO C (MANZANA 4) | M-1228 | Outinord IND ½" | Concreto | Muros torre 1 eje 11 al 19 entre F - J apto 1511, 1510 | 2025-08-21 | 2025-09-18 | 2025-09-23 | 28 | 27.6 | 33.7 | 122.1 | MURO | 28 | MURO-28-28 | 2026-10-29 | NUEVO | 2026-10-29 | 28 | 6.1 | 33.26667 | 3 | 33.32222 | 24.1
23472 - TERRA PPTO C (MANZANA 4) | M-1228 | Outinord IND ½" | Concreto | Muros torre 1 eje 11 al 19 entre F - J apto 1511, 1510 | 2025-08-21 | 2025-09-18 | 2025-09-23 | 28 | 27.6 | 32.5 | 117.8 | MURO | 28 | MURO-28-28 | 2026-10-29 | NUEVO | 2026-10-29 | 28 | 4.9 | 33.26667 | 3 | 33.32222 | 24.1
23472 - TERRA PPTO C (MANZANA 4) | M-1230 | Outinord IND ½" | Concreto | Muros torre 1 eje 6 al 11 entre A - E apto 1506, 1507 | 2025-08-22 | 2025-09-19 | 2025-09-23 | 28 | 27.6 | 48.1 | 174.3 | MURO | 28 | MURO-28-28 | 2026-10-29 | NUEVO | 2026-10-29 | 28 | 20.5 | 48.63333 | 3 | 38.35556 | 24.1
23472 - TERRA PPTO C (MANZANA 4) | M-1230 | Outinord IND ½" | Concreto | Muros torre 1 eje 6 al 11 entre A - E apto 1506, 1507 | 2025-08-22 | 2025-09-19 | 2025-09-23 | 28 | 27.6 | 49.9 | 180.8 | MURO | 28 | MURO-28-28 | 2026-10-29 | NUEVO | 2026-10-29 | 28 | 22.3 | 48.63333 | 3 | 38.35556 | 24.1
23472 - TERRA PPTO C (MANZANA 4) | M-1230 | Outinord IND ½" | Concreto | Muros torre 1 eje 6 al 11 entre A - E apto 1506, 1507 | 2025-08-22 | 2025-09-19 | 2025-09-23 | 28 | 27.6 | 47.9 | 173.6 | MURO | 28 | MURO-28-28 | 2026-10-29 | NUEVO | 2026-10-29 | 28 | 20.3 | 48.63333 | 3 | 38.35556 | 24.1
23472 - TERRA PPTO C (MANZANA 4) | M-1232 | Outinord IND ½" | Concreto | Muros torre 1 eje 16 al 11 entre F - J apto 1501, 1512 | 2025-08-23 | 2025-09-20 | 2025-09-23 | 28 | 27.6 | 33.7 | 122.1 | MURO | 28 | MURO-28-28 | 2026-10-29 | NUEVO | 2026-10-29 | 28 | 6.1 | 32.93333 | 3 | 38.27778 | 24.1
23472 - TERRA PPTO C (MANZANA 4) | M-1232 | Outinord IND ½" | Concreto | Muros torre 1 eje 16 al 11 entre F - J apto 1501, 1512 | 2025-08-23 | 2025-09-20 | 2025-09-23 | 28 | 27.6 | 32.5 | 117.8 | MURO | 28 | MURO-28-28 | 2026-10-29 | NUEVO | 2026-10-29 | 28 | 4.9 | 32.93333 | 3 | 38.27778 | 24.1
23472 - TERRA PPTO C (MANZANA 4) | M-1232 | Outinord IND ½" | Concreto | Muros torre 1 eje 16 al 11 entre F - J apto 1501, 1512 | 2025-08-23 | 2025-09-20 | 2025-09-23 | 28 | 27.6 | 32.6 | 118.1 | MURO | 28 | MURO-28-28 | 2026-10-29 | NUEVO | 2026-10-29 | 28 | 5 | 32.93333 | 3 | 38.27778 | 24.1
23472 - TERRA PPTO C (MANZANA 4) | M-1257 | Outinord IND 1/2" | Concreto | Muros torre 1 eje 6 al 11 entre A-E apt 1706-1707 | 2025-09-05 | 2025-10-03 | 2025-10-08 | 28 | 27.6 | 34.1 | 123.6 | MURO | 28 | MURO-28-28 | 2026-10-29 | NUEVO | 2026-10-29 | 28 | 6.5 | 33.7 | 3 | 38.42222 | 24.1
23472 - TERRA PPTO C (MANZANA 4) | M-1257 | Outinord IND 1/2" | Concreto | Muros torre 1 eje 6 al 11 entre A-E apt 1706-1707 | 2025-09-05 | 2025-10-03 | 2025-10-08 | 28 | 27.6 | 33.7 | 122.1 | MURO | 28 | MURO-28-28 | 2026-10-29 | NUEVO | 2026-10-29 | 28 | 6.1 | 33.7 | 3 | 38.42222 | 24.1
23472 - TERRA PPTO C (MANZANA 4) | M-1257 | Outinord IND 1/2" | Concreto | Muros torre 1 eje 6 al 11 entre A-E apt 1706-1707 | 2025-09-05 | 2025-10-03 | 2025-10-08 | 28 | 27.6 | 33.3 | 120.7 | MURO | 28 | MURO-28-28 | 2026-10-29 | NUEVO | 2026-10-29 | 28 | 5.7 | 33.7 | 3 | 38.42222 | 24.1
23472 - TERRA PPTO C (MANZANA 4) | M-1259 | Outinord IND 1/2" | Concreto | Muros torre 1 eje 6 al 11 entre F-J Apt. 1701, 1712 | 2025-09-06 | 2025-10-04 | 2025-10-08 | 28 | 27.6 | 33.2 | 120.3 | MURO | 28 | MURO-28-28 | 2026-10-29 | NUEVO | 2026-10-29 | 28 | 5.6 | 32.86667 | 3 | 33.16667 | 24.1
23472 - TERRA PPTO C (MANZANA 4) | M-1259 | Outinord IND 1/2" | Concreto | Muros torre 1 eje 6 al 11 entre F-J Apt. 1701, 1712 | 2025-09-06 | 2025-10-04 | 2025-10-08 | 28 | 27.6 | 33 | 119.6 | MURO | 28 | MURO-28-28 | 2026-10-29 | NUEVO | 2026-10-29 | 28 | 5.4 | 32.86667 | 3 | 33.16667 | 24.1
23472 - TERRA PPTO C (MANZANA 4) | M-1259 | Outinord IND 1/2" | Concreto | Muros torre 1 eje 6 al 11 entre F-J Apt. 1701, 1712 | 2025-09-06 | 2025-10-04 | 2025-10-08 | 28 | 27.6 | 32.4 | 117.4 | MURO | 28 | MURO-28-28 | 2026-10-29 | NUEVO | 2026-10-29 | 28 | 4.8 | 32.86667 | 3 | 33.16667 | 24.1
23472 - TERRA PPTO C (MANZANA 4) | M-1314 | Outinord IND ½" | Concreto | Muros torre 1 eje 6 al 11 entre F - J apto 2101, 2112 | 2025-10-15 | 2025-11-12 | 2025-11-13 | 28 | 27.6 | 39.9 | 144.6 | MURO | 28 | MURO-28-28 | 2026-10-29 | NUEVO | 2026-10-29 | 28 | 12.3 | 40.2 | 3 | 35.58889 | 24.1
23472 - TERRA PPTO C (MANZANA 4) | M-1314 | Outinord IND ½" | Concreto | Muros torre 1 eje 6 al 11 entre F - J apto 2101, 2112 | 2025-10-15 | 2025-11-12 | 2025-11-13 | 28 | 27.6 | 41 | 148.6 | MURO | 28 | MURO-28-28 | 2026-10-29 | NUEVO | 2026-10-29 | 28 | 13.4 | 40.2 | 3 | 35.58889 | 24.1
23472 - TERRA PPTO C (MANZANA 4) | M-1314 | Outinord IND ½" | Concreto | Muros torre 1 eje 6 al 11 entre F - J apto 2101, 2112 | 2025-10-15 | 2025-11-12 | 2025-11-13 | 28 | 27.6 | 39.7 | 143.8 | MURO | 28 | MURO-28-28 | 2026-10-29 | NUEVO | 2026-10-29 | 28 | 12.1 | 40.2 | 3 | 35.58889 | 24.1
23472 - TERRA PPTO C (MANZANA 4) | M-1319 | Outinord IND ½" | Concreto | Muros torre 1 eje 1 al 5 entre F - J apto 2102, 2103 | 2025-10-18 | 2025-11-15 | 2025-11-19 | 28 | 27.6 | 36.7 | 133 | MURO | 28 | MURO-28-28 | 2026-10-29 | NUEVO | 2026-10-29 | 28 | 9.1 | 36.56667 | 3 | 36.54444 | 24.1
23472 - TERRA PPTO C (MANZANA 4) | M-1319 | Outinord IND ½" | Concreto | Muros torre 1 eje 1 al 5 entre F - J apto 2102, 2103 | 2025-10-18 | 2025-11-15 | 2025-11-19 | 28 | 27.6 | 37.1 | 134.4 | MURO | 28 | MURO-28-28 | 2026-10-29 | NUEVO | 2026-10-29 | 28 | 9.5 | 36.56667 | 3 | 36.54444 | 24.1
23472 - TERRA PPTO C (MANZANA 4) | M-1319 | Outinord IND ½" | Concreto | Muros torre 1 eje 1 al 5 entre F - J apto 2102, 2103 | 2025-10-18 | 2025-11-15 | 2025-11-19 | 28 | 27.6 | 35.9 | 130.1 | MURO | 28 | MURO-28-28 | 2026-10-29 | NUEVO | 2026-10-29 | 28 | 8.3 | 36.56667 | 3 | 36.54444 | 24.1
23472 - TERRA PPTO C (MANZANA 4) | M-1363 | Outinord IND 1/2" | Concreto | Muros torre 1 eje 1 al 6 entre D-J apt 2402-2403 y muro divisorio sala de estar eje 6 entre A-D apt 2405 | 2025-11-18 | 2025-12-16 | 2025-12-17 | 28 | 27.6 | 42.8 | 155.1 | MURO | 28 | MURO-28-28 | 2026-10-29 | NUEVO | 2026-10-29 | 28 | 15.2 | 42.83333 | 3 | 39.86667 | 24.1
23472 - TERRA PPTO C (MANZANA 4) | M-1363 | Outinord IND 1/2" | Concreto | Muros torre 1 eje 1 al 6 entre D-J apt 2402-2403 y muro divisorio sala de estar eje 6 entre A-D apt 2405 | 2025-11-18 | 2025-12-16 | 2025-12-17 | 28 | 27.6 | 43.3 | 156.9 | MURO | 28 | MURO-28-28 | 2026-10-29 | NUEVO | 2026-10-29 | 28 | 15.7 | 42.83333 | 3 | 39.86667 | 24.1
23472 - TERRA PPTO C (MANZANA 4) | M-1363 | Outinord IND 1/2" | Concreto | Muros torre 1 eje 1 al 6 entre D-J apt 2402-2403 y muro divisorio sala de estar eje 6 entre A-D apt 2405 | 2025-11-18 | 2025-12-16 | 2025-12-17 | 28 | 27.6 | 42.4 | 153.6 | MURO | 28 | MURO-28-28 | 2026-10-29 | NUEVO | 2026-10-29 | 28 | 14.8 | 42.83333 | 3 | 39.86667 | 24.1
23472 - TERRA PPTO C (MANZANA 4) | M-1383 | Outinord IND 1" | Concreto | Entre torre 2 y 3 vigas V - 301, V - 302, V - 303 y las mensulas tipo 2 | 2025-12-17 | 2026-01-14 | 2026-01-16 | 28 | 27.6 | 43.6 | 158 | AUTOCOMPAC | 28 | AUTOCOMPAC-28-28 | 2026-10-29 | NUEVO | 2026-10-29 | 28 | 16 | 42.86667 | 3 | 40.75556 | 24.1
23472 - TERRA PPTO C (MANZANA 4) | M-1383 | Outinord IND 1" | Concreto | Entre torre 2 y 3 vigas V - 301, V - 302, V - 303 y las mensulas tipo 2 | 2025-12-17 | 2026-01-14 | 2026-01-16 | 28 | 27.6 | 42.2 | 152.9 | AUTOCOMPAC | 28 | AUTOCOMPAC-28-28 | 2026-10-29 | NUEVO | 2026-10-29 | 28 | 14.6 | 42.86667 | 3 | 40.75556 | 24.1
23472 - TERRA PPTO C (MANZANA 4) | M-1383 | Outinord IND 1" | Concreto | Entre torre 2 y 3 vigas V - 301, V - 302, V - 303 y las mensulas tipo 2 | 2025-12-17 | 2026-01-14 | 2026-01-16 | 28 | 27.6 | 42.8 | 155.1 | AUTOCOMPAC | 28 | AUTOCOMPAC-28-28 | 2026-10-29 | NUEVO | 2026-10-29 | 28 | 15.2 | 42.86667 | 3 | 40.75556 | 24.1
23472 - TERRA PPTO C (MANZANA 4) | M-1389 | Outinord IND ½" | Concreto | Muro de contención MC - 1 eje A - P entre 1 - P, 3 - P salon comunal 2 carcamo rampa vehicular eje 7 entre A - B salon comunal 2 | 2026-01-23 | 2026-02-20 | 2026-02-23 | 28 | 27.6 | 37.1 | 134.4 | MURO | 28 | MURO-28-28 | 2026-10-29 | NUEVO | 2026-10-29 | 28 | 9.5 | 36.53333 | 3 | 40.74444 | 24.1
23472 - TERRA PPTO C (MANZANA 4) | M-1389 | Outinord IND ½" | Concreto | Muro de contención MC - 1 eje A - P entre 1 - P, 3 - P salon comunal 2 carcamo rampa vehicular eje 7 entre A - B salon comunal 2 | 2026-01-23 | 2026-02-20 | 2026-02-23 | 28 | 27.6 | 36.1 | 130.8 | MURO | 28 | MURO-28-28 | 2026-10-29 | NUEVO | 2026-10-29 | 28 | 8.5 | 36.53333 | 3 | 40.74444 | 24.1
23472 - TERRA PPTO C (MANZANA 4) | M-1389 | Outinord IND ½" | Concreto | Muro de contención MC - 1 eje A - P entre 1 - P, 3 - P salon comunal 2 carcamo rampa vehicular eje 7 entre A - B salon comunal 2 | 2026-01-23 | 2026-02-20 | 2026-02-23 | 28 | 27.6 | 36.4 | 131.9 | MURO | 28 | MURO-28-28 | 2026-10-29 | NUEVO | 2026-10-29 | 28 | 8.8 | 36.53333 | 3 | 40.74444 | 24.1
23472 - TERRA PPTO C (MANZANA 4) | M-1401 | TREMIE 1" | Concreto | Ménsulas entre torres 2 y 3 | 2026-04-16 | 2026-05-14 | 2026-05-14 | 28 | 27.6 | 34.9 | 126.4 | AUTOCOMPAC | 28 | AUTOCOMPAC-28-28 | 2026-10-29 | NUEVO | 2026-10-29 | 28 | 7.3 | 35.23333 | 3 | 38.21111 | 24.1
23472 - TERRA PPTO C (MANZANA 4) | M-1401 | TREMIE 1" | Concreto | Ménsulas entre torres 2 y 3 | 2026-04-16 | 2026-05-14 | 2026-05-14 | 28 | 27.6 | 35.1 | 127.2 | AUTOCOMPAC | 28 | AUTOCOMPAC-28-28 | 2026-10-29 | NUEVO | 2026-10-29 | 28 | 7.5 | 35.23333 | 3 | 38.21111 | 24.1
23472 - TERRA PPTO C (MANZANA 4) | M-1401 | TREMIE 1" | Concreto | Ménsulas entre torres 2 y 3 | 2026-04-16 | 2026-05-14 | 2026-05-14 | 28 | 27.6 | 35.7 | 129.3 | AUTOCOMPAC | 28 | AUTOCOMPAC-28-28 | 2026-10-29 | NUEVO | 2026-10-29 | 28 | 8.1 | 35.23333 | 3 | 38.21111 | 24.1
23472 - TERRA PPTO C (MANZANA 4) | M-1408 | Outinord IND 1/2" | Concreto | Salon Comunal 1 muros M - A (2) M -5A,. M-6A Eje 3 - P / A - P, 2 - P / A - P, 3P / A - P , B- P Costado sur | 2026-06-09 | 2026-07-07 | 2026-07-07 | 28 | 27.6 | 35.3 | 127.9 | MURO | 28 | MURO-28-28 | 2026-10-29 | NUEVO | 2026-10-29 | 28 | 7.7 | 35.66667 | 3 | 35.81111 | 24.1
23472 - TERRA PPTO C (MANZANA 4) | M-1408 | Outinord IND 1/2" | Concreto | Salon Comunal 1 muros M - A (2) M -5A,. M-6A Eje 3 - P / A - P, 2 - P / A - P, 3P / A - P , B- P Costado sur | 2026-06-09 | 2026-07-07 | 2026-07-07 | 28 | 27.6 | 35.8 | 129.7 | MURO | 28 | MURO-28-28 | 2026-10-29 | NUEVO | 2026-10-29 | 28 | 8.2 | 35.66667 | 3 | 35.81111 | 24.1
23472 - TERRA PPTO C (MANZANA 4) | M-1408 | Outinord IND 1/2" | Concreto | Salon Comunal 1 muros M - A (2) M -5A,. M-6A Eje 3 - P / A - P, 2 - P / A - P, 3P / A - P , B- P Costado sur | 2026-06-09 | 2026-07-07 | 2026-07-07 | 28 | 27.6 | 35.9 | 130.1 | MURO | 28 | MURO-28-28 | 2026-10-29 | NUEVO | 2026-10-29 | 28 | 8.3 | 35.66667 | 3 | 35.81111 | 24.1
23472 - TERRA PPTO C (MANZANA 4) | M-1410 | Outinord IND 1/2" | Concreto | Salón comunal 1 muros M-2A,M-3A eje 1-P / A-P, B-P costado sur | 2026-06-22 | 2026-07-20 | 2026-07-22 | 28 | 27.6 | 40 | 144.9 | MURO | 28 | MURO-28-28 | 2026-10-29 | NUEVO | 2026-10-29 | 28 | 12.4 | 40.73333 | 3 | 37.21111 | 24.1
23472 - TERRA PPTO C (MANZANA 4) | M-1410 | Outinord IND 1/2" | Concreto | Salón comunal 1 muros M-2A,M-3A eje 1-P / A-P, B-P costado sur | 2026-06-22 | 2026-07-20 | 2026-07-22 | 28 | 27.6 | 40.6 | 147.1 | MURO | 28 | MURO-28-28 | 2026-10-29 | NUEVO | 2026-10-29 | 28 | 13 | 40.73333 | 3 | 37.21111 | 24.1
23472 - TERRA PPTO C (MANZANA 4) | M-1410 | Outinord IND 1/2" | Concreto | Salón comunal 1 muros M-2A,M-3A eje 1-P / A-P, B-P costado sur | 2026-06-22 | 2026-07-20 | 2026-07-22 | 28 | 27.6 | 41.6 | 150.7 | MURO | 28 | MURO-28-28 | 2026-10-29 | NUEVO | 2026-10-29 | 28 | 14 | 40.73333 | 3 | 37.21111 | 24.1
23472 - TERRA PPTO C (MANZANA 4) | M1405 | Outinord IND 1" | Concreto | Vigas de cimentación salón comunal 1 P-001, P-002, P-003, P-004, P-005, P-006, P-007 y Zapatas ZAP Z-3P Z-2P Eje A-P, LP, 3-P | 2026-05-19 | 2026-06-16 | 2026-06-18 | 28 | 27.6 | 33.3 | 120.7 | AUTOCOMPAC | 28 | AUTOCOMPAC-28-28 | 2026-10-29 | NUEVO | 2026-10-29 | 28 | 5.7 | 33.06667 | 3 | 36.48889 | 24.1
23472 - TERRA PPTO C (MANZANA 4) | M1405 | Outinord IND 1" | Concreto | Vigas de cimentación salón comunal 1 P-001, P-002, P-003, P-004, P-005, P-006, P-007 y Zapatas ZAP Z-3P Z-2P Eje A-P, LP, 3-P | 2026-05-19 | 2026-06-16 | 2026-06-18 | 28 | 27.6 | 32.8 | 118.8 | AUTOCOMPAC | 28 | AUTOCOMPAC-28-28 | 2026-10-29 | NUEVO | 2026-10-29 | 28 | 5.2 | 33.06667 | 3 | 36.48889 | 24.1
23472 - TERRA PPTO C (MANZANA 4) | M1405 | Outinord IND 1" | Concreto | Vigas de cimentación salón comunal 1 P-001, P-002, P-003, P-004, P-005, P-006, P-007 y Zapatas ZAP Z-3P Z-2P Eje A-P, LP, 3-P | 2026-05-19 | 2026-06-16 | 2026-06-18 | 28 | 27.6 | 33.1 | 119.9 | AUTOCOMPAC | 28 | AUTOCOMPAC-28-28 | 2026-10-29 | NUEVO | 2026-10-29 | 28 | 5.5 | 33.06667 | 3 | 36.48889 | 24.1
23472 - TERRA PPTO C (MANZANA 4) | M1406 | Outinord IND 1/2" | Concreto | Muro de contención salón comunal 1 Eje A-P, 1-P, 3-P N+0.70 al N+1.50 | 2026-05-19 | 2026-06-16 | 2026-06-18 | 28 | 27.6 | 42.7 | 154.7 | MURO | 28 | MURO-28-28 | 2026-10-29 | NUEVO | 2026-10-29 | 28 | 15.1 | 42.53333 | 3 | 38.77778 | 24.1
23472 - TERRA PPTO C (MANZANA 4) | M1406 | Outinord IND 1/2" | Concreto | Muro de contención salón comunal 1 Eje A-P, 1-P, 3-P N+0.70 al N+1.50 | 2026-05-19 | 2026-06-16 | 2026-06-18 | 28 | 27.6 | 43.1 | 156.2 | MURO | 28 | MURO-28-28 | 2026-10-29 | NUEVO | 2026-10-29 | 28 | 15.5 | 42.53333 | 3 | 38.77778 | 24.1
23472 - TERRA PPTO C (MANZANA 4) | M1406 | Outinord IND 1/2" | Concreto | Muro de contención salón comunal 1 Eje A-P, 1-P, 3-P N+0.70 al N+1.50 | 2026-05-19 | 2026-06-16 | 2026-06-18 | 28 | 27.6 | 41.8 | 151.4 | MURO | 28 | MURO-28-28 | 2026-10-29 | NUEVO | 2026-10-29 | 28 | 14.2 | 42.53333 | 3 | 38.77778 | 24.1
23472 - TERRA PPTO C (MANZANA 4) | PL - 1149 | Outinord IND 1" | Concreto | Salon Comunal Placa Aligerada eje 1 al 4 entre A - C Piso 5 y Columna C - 01 eje 5 - A, 5 - B, 5 - C, 6 - A , 6 - B, 6 - C, 7 - A, 7 - B, 7 - C, Piso 5 a cubierta y escalera Tipo 1 eje 3 al 4 entre A - B Sótano a piso 1 | 2025-07-08 | 2025-08-05 | 2025-08-06 | 28 | 27.6 | 33.7 | 122.1 | PLACA | 28 | PLACA-28-28 | 2026-10-29 | NUEVO | 2026-10-29 | 28 | 6.1 | 33.23333 | 3 | 36.27778 | 24.1
23472 - TERRA PPTO C (MANZANA 4) | PL - 1149 | Outinord IND 1" | Concreto | Salon Comunal Placa Aligerada eje 1 al 4 entre A - C Piso 5 y Columna C - 01 eje 5 - A, 5 - B, 5 - C, 6 - A , 6 - B, 6 - C, 7 - A, 7 - B, 7 - C, Piso 5 a cubierta y escalera Tipo 1 eje 3 al 4 entre A - B Sótano a piso 1 | 2025-07-08 | 2025-08-05 | 2025-08-06 | 28 | 27.6 | 32.7 | 118.5 | PLACA | 28 | PLACA-28-28 | 2026-10-29 | NUEVO | 2026-10-29 | 28 | 5.1 | 33.23333 | 3 | 36.27778 | 24.1
23472 - TERRA PPTO C (MANZANA 4) | PL - 1149 | Outinord IND 1" | Concreto | Salon Comunal Placa Aligerada eje 1 al 4 entre A - C Piso 5 y Columna C - 01 eje 5 - A, 5 - B, 5 - C, 6 - A , 6 - B, 6 - C, 7 - A, 7 - B, 7 - C, Piso 5 a cubierta y escalera Tipo 1 eje 3 al 4 entre A - B Sótano a piso 1 | 2025-07-08 | 2025-08-05 | 2025-08-06 | 28 | 27.6 | 33.3 | 120.7 | PLACA | 28 | PLACA-28-28 | 2026-10-29 | NUEVO | 2026-10-29 | 28 | 5.7 | 33.23333 | 3 | 36.27778 | 24.1
23472 - TERRA PPTO C (MANZANA 4) | PL - 1150 | Outinord Ind 1" | Concreto | Salon Comunal Placa Aligerada eje 1 al 4 entre A - C y columnas C - 01 eje 5 - A, 5 - B, 5 - C, 6 - A, 6 - B, 6 - C, 7 - A, 7 - B, 7 - C Piso 5 a Cubierta y Escalera Tipo 1 eje 3 al 4 Entre A - B sótano a Piso 1 | 2025-07-08 | 2025-08-05 | 2025-08-06 | 28 | 27.6 | 30.1 | 109.1 | PLACA | 28 | PLACA-28-28 | 2026-10-29 | NUEVO | 2026-10-29 | 28 | 2.5 | 30.13333 | 3 | 35.3 | 24.1
23472 - TERRA PPTO C (MANZANA 4) | PL - 1150 | Outinord Ind 1" | Concreto | Salon Comunal Placa Aligerada eje 1 al 4 entre A - C y columnas C - 01 eje 5 - A, 5 - B, 5 - C, 6 - A, 6 - B, 6 - C, 7 - A, 7 - B, 7 - C Piso 5 a Cubierta y Escalera Tipo 1 eje 3 al 4 Entre A - B sótano a Piso 1 | 2025-07-08 | 2025-08-05 | 2025-08-06 | 28 | 27.6 | 30.4 | 110.1 | PLACA | 28 | PLACA-28-28 | 2026-10-29 | NUEVO | 2026-10-29 | 28 | 2.8 | 30.13333 | 3 | 35.3 | 24.1
23472 - TERRA PPTO C (MANZANA 4) | PL - 1150 | Outinord Ind 1" | Concreto | Salon Comunal Placa Aligerada eje 1 al 4 entre A - C y columnas C - 01 eje 5 - A, 5 - B, 5 - C, 6 - A, 6 - B, 6 - C, 7 - A, 7 - B, 7 - C Piso 5 a Cubierta y Escalera Tipo 1 eje 3 al 4 Entre A - B sótano a Piso 1 | 2025-07-08 | 2025-08-05 | 2025-08-06 | 28 | 27.6 | 29.9 | 108.3 | PLACA | 28 | PLACA-28-28 | 2026-10-29 | NUEVO | 2026-10-29 | 28 | 2.3 | 30.13333 | 3 | 35.3 | 24.1
23472 - TERRA PPTO C (MANZANA 4) | PL - 1178 | Outinord IND 1/2" | Concreto | Muros torre 1, eje 12 al 19, entre A - E, Apt. 1208, 1209. | 2025-07-21 | 2025-08-18 | 2025-08-19 | 28 | 27.6 | 41.9 | 151.8 | MURO | 28 | MURO-28-28 | 2026-10-29 | NUEVO | 2026-10-29 | 28 | 14.3 | 41.8 | 3 | 35.05556 | 24.1
23472 - TERRA PPTO C (MANZANA 4) | PL - 1178 | Outinord IND 1/2" | Concreto | Muros torre 1, eje 12 al 19, entre A - E, Apt. 1208, 1209. | 2025-07-21 | 2025-08-18 | 2025-08-19 | 28 | 27.6 | 42.4 | 153.6 | MURO | 28 | MURO-28-28 | 2026-10-29 | NUEVO | 2026-10-29 | 28 | 14.8 | 41.8 | 3 | 35.05556 | 24.1
23472 - TERRA PPTO C (MANZANA 4) | PL - 1178 | Outinord IND 1/2" | Concreto | Muros torre 1, eje 12 al 19, entre A - E, Apt. 1208, 1209. | 2025-07-21 | 2025-08-18 | 2025-08-19 | 28 | 27.6 | 41.1 | 148.9 | MURO | 28 | MURO-28-28 | 2026-10-29 | NUEVO | 2026-10-29 | 28 | 13.5 | 41.8 | 3 | 35.05556 | 24.1
23472 - TERRA PPTO C (MANZANA 4) | PL - 1237 | Outinord IND 1" | Concreto | Salon comunal vigas pergolas eje 3 al 4 entre A - B cubierta comunal 2 escalera tipo 5 eje B - C entre 7 al 7´ Piso 4 al piso 5 y Placa bicicletero piso 5 y pozo Inyector | 2025-08-27 | 2025-09-24 | 2025-09-25 | 28 | 27.6 | 41.9 | 151.8 | PLACA | 28 | PLACA-28-28 | 2026-10-29 | NUEVO | 2026-10-29 | 28 | 14.3 | 41.76667 | 3 | 37.9 | 24.1
23472 - TERRA PPTO C (MANZANA 4) | PL - 1237 | Outinord IND 1" | Concreto | Salon comunal vigas pergolas eje 3 al 4 entre A - B cubierta comunal 2 escalera tipo 5 eje B - C entre 7 al 7´ Piso 4 al piso 5 y Placa bicicletero piso 5 y pozo Inyector | 2025-08-27 | 2025-09-24 | 2025-09-25 | 28 | 27.6 | 42 | 152.2 | PLACA | 28 | PLACA-28-28 | 2026-10-29 | NUEVO | 2026-10-29 | 28 | 14.4 | 41.76667 | 3 | 37.9 | 24.1
23472 - TERRA PPTO C (MANZANA 4) | PL - 1237 | Outinord IND 1" | Concreto | Salon comunal vigas pergolas eje 3 al 4 entre A - B cubierta comunal 2 escalera tipo 5 eje B - C entre 7 al 7´ Piso 4 al piso 5 y Placa bicicletero piso 5 y pozo Inyector | 2025-08-27 | 2025-09-24 | 2025-09-25 | 28 | 27.6 | 41.4 | 150 | PLACA | 28 | PLACA-28-28 | 2026-10-29 | NUEVO | 2026-10-29 | 28 | 13.8 | 41.76667 | 3 | 37.9 | 24.1
23472 - TERRA PPTO C (MANZANA 4) | PL - 1268 | Outinord IND 1" | Concreto | Salon Comunal Placa Sobrerecorrido Ascensor eje 3 al 4 entreA - B | 2025-09-17 | 2025-10-15 | 2025-10-24 | 28 | 27.6 | 39.2 | 142 | PLACA | 28 | PLACA-28-28 | 2026-10-29 | NUEVO | 2026-10-29 | 28 | 11.6 | 38.8 | 3 | 40.78889 | 24.1
23472 - TERRA PPTO C (MANZANA 4) | PL - 1268 | Outinord IND 1" | Concreto | Salon Comunal Placa Sobrerecorrido Ascensor eje 3 al 4 entreA - B | 2025-09-17 | 2025-10-15 | 2025-10-24 | 28 | 27.6 | 38.8 | 140.6 | PLACA | 28 | PLACA-28-28 | 2026-10-29 | NUEVO | 2026-10-29 | 28 | 11.2 | 38.8 | 3 | 40.78889 | 24.1
23472 - TERRA PPTO C (MANZANA 4) | PL - 1268 | Outinord IND 1" | Concreto | Salon Comunal Placa Sobrerecorrido Ascensor eje 3 al 4 entreA - B | 2025-09-17 | 2025-10-15 | 2025-10-24 | 28 | 27.6 | 38.4 | 139.1 | PLACA | 28 | PLACA-28-28 | 2026-10-29 | NUEVO | 2026-10-29 | 28 | 10.8 | 38.8 | 3 | 40.78889 | 24.1
23472 - TERRA PPTO C (MANZANA 4) | PL - 1327 | Outinord IND ayuda de bombeo | Concreto | Salón comunal placa de contrapiso eje 7´al 10 entre A - E | 2025-10-24 | 2025-11-21 | 2025-11-24 | 28 | 27.6 | 39.3 | 142.4 | PLACA | 28 | PLACA-28-28 | 2026-10-29 | NUEVO | 2026-10-29 | 28 | 11.7 | 38.9 | 3 | 39.82222 | 24.1
23472 - TERRA PPTO C (MANZANA 4) | PL - 1327 | Outinord IND ayuda de bombeo | Concreto | Salón comunal placa de contrapiso eje 7´al 10 entre A - E | 2025-10-24 | 2025-11-21 | 2025-11-24 | 28 | 27.6 | 38.5 | 139.5 | PLACA | 28 | PLACA-28-28 | 2026-10-29 | NUEVO | 2026-10-29 | 28 | 10.9 | 38.9 | 3 | 39.82222 | 24.1
23472 - TERRA PPTO C (MANZANA 4) | PL - 1327 | Outinord IND ayuda de bombeo | Concreto | Salón comunal placa de contrapiso eje 7´al 10 entre A - E | 2025-10-24 | 2025-11-21 | 2025-11-24 | 28 | 27.6 | 38.9 | 140.9 | PLACA | 28 | PLACA-28-28 | 2026-10-29 | NUEVO | 2026-10-29 | 28 | 11.3 | 38.9 | 3 | 39.82222 | 24.1
23472 - TERRA PPTO C (MANZANA 4) | PL - 1328 | Outinord IND ayuda de bombeo | Concreto | Salón comunal placa de contrapiso eje 7´al 10 entre A - E | 2025-10-24 | 2025-11-21 | 2025-11-24 | 28 | 27.6 | 35.2 | 127.5 | PLACA | 28 | PLACA-28-28 | 2026-10-29 | NUEVO | 2026-10-29 | 28 | 7.6 | 34.3 | 3 | 37.33333 | 24.1
23472 - TERRA PPTO C (MANZANA 4) | PL - 1328 | Outinord IND ayuda de bombeo | Concreto | Salón comunal placa de contrapiso eje 7´al 10 entre A - E | 2025-10-24 | 2025-11-21 | 2025-11-24 | 28 | 27.6 | 34 | 123.2 | PLACA | 28 | PLACA-28-28 | 2026-10-29 | NUEVO | 2026-10-29 | 28 | 6.4 | 34.3 | 3 | 37.33333 | 24.1
23472 - TERRA PPTO C (MANZANA 4) | PL - 1328 | Outinord IND ayuda de bombeo | Concreto | Salón comunal placa de contrapiso eje 7´al 10 entre A - E | 2025-10-24 | 2025-11-21 | 2025-11-24 | 28 | 27.6 | 33.7 | 122.1 | PLACA | 28 | PLACA-28-28 | 2026-10-29 | NUEVO | 2026-10-29 | 28 | 6.1 | 34.3 | 3 | 37.33333 | 24.1
23472 - TERRA PPTO C (MANZANA 4) | PL - 1337 | Industrializado con ayudante de bombeo | Concreto | Salón comunal placa de contrapiso eje 1 al 7´entre A - E | 2025-10-29 | 2025-11-26 | 2025-11-28 | 28 | 27.6 | 43.6 | 158 | PLACA | 28 | PLACA-28-28 | 2026-10-29 | NUEVO | 2026-10-29 | 28 | 16 | 43.6 | 3 | 38.93333 | 24.1
23472 - TERRA PPTO C (MANZANA 4) | PL - 1337 | Industrializado con ayudante de bombeo | Concreto | Salón comunal placa de contrapiso eje 1 al 7´entre A - E | 2025-10-29 | 2025-11-26 | 2025-11-28 | 28 | 27.6 | 43.9 | 159.1 | PLACA | 28 | PLACA-28-28 | 2026-10-29 | NUEVO | 2026-10-29 | 28 | 16.3 | 43.6 | 3 | 38.93333 | 24.1
23472 - TERRA PPTO C (MANZANA 4) | PL - 1337 | Industrializado con ayudante de bombeo | Concreto | Salón comunal placa de contrapiso eje 1 al 7´entre A - E | 2025-10-29 | 2025-11-26 | 2025-11-28 | 28 | 27.6 | 43.3 | 156.9 | PLACA | 28 | PLACA-28-28 | 2026-10-29 | NUEVO | 2026-10-29 | 28 | 15.7 | 43.6 | 3 | 38.93333 | 24.1
23472 - TERRA PPTO C (MANZANA 4) | PL - 1338 | IND con ayudante bombeo | Concreto | Salón comunal placa de contrapiso eje 1 al 7´entre A - E | 2025-10-29 | 2025-11-26 | 2025-11-28 | 28 | 27.6 | 44.4 | 160.9 | PLACA | 28 | PLACA-28-28 | 2026-10-29 | NUEVO | 2026-10-29 | 28 | 16.8 | 43.86667 | 3 | 40.58889 | 24.1
23472 - TERRA PPTO C (MANZANA 4) | PL - 1338 | IND con ayudante bombeo | Concreto | Salón comunal placa de contrapiso eje 1 al 7´entre A - E | 2025-10-29 | 2025-11-26 | 2025-11-28 | 28 | 27.6 | 43.9 | 159.1 | PLACA | 28 | PLACA-28-28 | 2026-10-29 | NUEVO | 2026-10-29 | 28 | 16.3 | 43.86667 | 3 | 40.58889 | 24.1
23472 - TERRA PPTO C (MANZANA 4) | PL - 1338 | IND con ayudante bombeo | Concreto | Salón comunal placa de contrapiso eje 1 al 7´entre A - E | 2025-10-29 | 2025-11-26 | 2025-11-28 | 28 | 27.6 | 43.3 | 156.9 | PLACA | 28 | PLACA-28-28 | 2026-10-29 | NUEVO | 2026-10-29 | 28 | 15.7 | 43.86667 | 3 | 40.58889 | 24.1
23472 - TERRA PPTO C (MANZANA 4) | PL - 1366 | Outinord IND 1 / 2 " | Concreto | Placa de conexión escalera torres 2 y 3 salon comunal 2 columnetas matera tipo 1 N + 1.50 | 2025-11-24 | 2025-12-22 | 2025-12-23 | 28 | 27.6 | 34 | 123.2 | PLACA | 28 | PLACA-28-28 | 2026-10-29 | NUEVO | 2026-10-29 | 28 | 6.4 | 34.1 | 3 | 40.52222 | 24.1
23472 - TERRA PPTO C (MANZANA 4) | PL - 1366 | Outinord IND 1 / 2 " | Concreto | Placa de conexión escalera torres 2 y 3 salon comunal 2 columnetas matera tipo 1 N + 1.50 | 2025-11-24 | 2025-12-22 | 2025-12-23 | 28 | 27.6 | 34.5 | 125 | PLACA | 28 | PLACA-28-28 | 2026-10-29 | NUEVO | 2026-10-29 | 28 | 6.9 | 34.1 | 3 | 40.52222 | 24.1
23472 - TERRA PPTO C (MANZANA 4) | PL - 1366 | Outinord IND 1 / 2 " | Concreto | Placa de conexión escalera torres 2 y 3 salon comunal 2 columnetas matera tipo 1 N + 1.50 | 2025-11-24 | 2025-12-22 | 2025-12-23 | 28 | 27.6 | 33.8 | 122.5 | PLACA | 28 | PLACA-28-28 | 2026-10-29 | NUEVO | 2026-10-29 | 28 | 6.2 | 34.1 | 3 | 40.52222 | 24.1
23472 - TERRA PPTO C (MANZANA 4) | PL - 1379 | Outinord IND 1" | Concreto | Salón comunal 1 Zapatas y zarpas Z - 1 P(2) Z- 2 P(3) Z3P y arranque de muros MC - 2 de la cimentación del comunal 1 eje 1 - P, 3 - P entre A - P. B - P | 2025-12-09 | 2026-01-06 | 2026-01-09 | 28 | 27.6 | 34.3 | 124.3 | MURO | 28 | MURO-28-28 | 2026-10-29 | NUEVO | 2026-10-29 | 28 | 6.7 | 34.4 | 3 | 37.45556 | 24.1
23472 - TERRA PPTO C (MANZANA 4) | PL - 1379 | Outinord IND 1" | Concreto | Salón comunal 1 Zapatas y zarpas Z - 1 P(2) Z- 2 P(3) Z3P y arranque de muros MC - 2 de la cimentación del comunal 1 eje 1 - P, 3 - P entre A - P. B - P | 2025-12-09 | 2026-01-06 | 2026-01-09 | 28 | 27.6 | 35 | 126.8 | MURO | 28 | MURO-28-28 | 2026-10-29 | NUEVO | 2026-10-29 | 28 | 7.4 | 34.4 | 3 | 37.45556 | 24.1
23472 - TERRA PPTO C (MANZANA 4) | PL - 1379 | Outinord IND 1" | Concreto | Salón comunal 1 Zapatas y zarpas Z - 1 P(2) Z- 2 P(3) Z3P y arranque de muros MC - 2 de la cimentación del comunal 1 eje 1 - P, 3 - P entre A - P. B - P | 2025-12-09 | 2026-01-06 | 2026-01-09 | 28 | 27.6 | 33.9 | 122.8 | MURO | 28 | MURO-28-28 | 2026-10-29 | NUEVO | 2026-10-29 | 28 | 6.3 | 34.4 | 3 | 37.45556 | 24.1
23472 - TERRA PPTO C (MANZANA 4) | PL - 1386 | Outinord IND | Concreto | Placa matera tipo 1 salón comunal eje 8 al 9 entre C - C´ | 2026-01-15 | 2026-02-12 | 2026-02-17 | 28 | 27.6 | 35.6 | 129 | PLACA | 28 | PLACA-28-28 | 2026-10-29 | NUEVO | 2026-10-29 | 28 | 8 | 35.06667 | 3 | 34.52222 | 24.1
23472 - TERRA PPTO C (MANZANA 4) | PL - 1386 | Outinord IND | Concreto | Placa matera tipo 1 salón comunal eje 8 al 9 entre C - C´ | 2026-01-15 | 2026-02-12 | 2026-02-17 | 28 | 27.6 | 34.6 | 125.4 | PLACA | 28 | PLACA-28-28 | 2026-10-29 | NUEVO | 2026-10-29 | 28 | 7 | 35.06667 | 3 | 34.52222 | 24.1
23472 - TERRA PPTO C (MANZANA 4) | PL - 1386 | Outinord IND | Concreto | Placa matera tipo 1 salón comunal eje 8 al 9 entre C - C´ | 2026-01-15 | 2026-02-12 | 2026-02-17 | 28 | 27.6 | 35 | 126.8 | PLACA | 28 | PLACA-28-28 | 2026-10-29 | NUEVO | 2026-10-29 | 28 | 7.4 | 35.06667 | 3 | 34.52222 | 24.1
23472 - TERRA PPTO C (MANZANA 4) | PL - 1388 | Outinord IND | Concreto | Salón comunal matera tipo 1eje 9 al 10 entre D - E y los bordillos de la matera tipo 2 eje 10 al 11 entre C - D Piso 1 | 2026-01-22 | 2026-02-19 | 2026-02-23 | 28 | 27.6 | 42.1 | 152.5 | AUTOCOMPAC | 28 | AUTOCOMPAC-28-28 | 2026-10-29 | NUEVO | 2026-10-29 | 28 | 14.5 | 41.5 | 3 | 36.98889 | 24.1
23472 - TERRA PPTO C (MANZANA 4) | PL - 1388 | Outinord IND | Concreto | Salón comunal matera tipo 1eje 9 al 10 entre D - E y los bordillos de la matera tipo 2 eje 10 al 11 entre C - D Piso 1 | 2026-01-22 | 2026-02-19 | 2026-02-23 | 28 | 27.6 | 41 | 148.6 | AUTOCOMPAC | 28 | AUTOCOMPAC-28-28 | 2026-10-29 | NUEVO | 2026-10-29 | 28 | 13.4 | 41.5 | 3 | 36.98889 | 24.1
23472 - TERRA PPTO C (MANZANA 4) | PL - 1388 | Outinord IND | Concreto | Salón comunal matera tipo 1eje 9 al 10 entre D - E y los bordillos de la matera tipo 2 eje 10 al 11 entre C - D Piso 1 | 2026-01-22 | 2026-02-19 | 2026-02-23 | 28 | 27.6 | 41.4 | 150 | AUTOCOMPAC | 28 | AUTOCOMPAC-28-28 | 2026-10-29 | NUEVO | 2026-10-29 | 28 | 13.8 | 41.5 | 3 | 36.98889 | 24.1
23472 - TERRA PPTO C (MANZANA 4) | PL - 1392 | Outinord IND 1" | Concreto | Salón Comunal 2 Riostras de la matera tipo 1 eje 8 al 9 entre A - E y placa de la matera tipo 2 eje 10 al 11 entre C - E | 2026-02-12 | 2026-03-12 | 2026-03-12 | 28 | 27.6 | 44.8 | 162.3 | PLACA | 28 | PLACA-28-28 | 2026-10-29 | NUEVO | 2026-10-29 | 28 | 17.2 | 45.16667 | 3 | 40.57778 | 24.1
23472 - TERRA PPTO C (MANZANA 4) | PL - 1392 | Outinord IND 1" | Concreto | Salón Comunal 2 Riostras de la matera tipo 1 eje 8 al 9 entre A - E y placa de la matera tipo 2 eje 10 al 11 entre C - E | 2026-02-12 | 2026-03-12 | 2026-03-12 | 28 | 27.6 | 45.7 | 165.6 | PLACA | 28 | PLACA-28-28 | 2026-10-29 | NUEVO | 2026-10-29 | 28 | 18.1 | 45.16667 | 3 | 40.57778 | 24.1
23472 - TERRA PPTO C (MANZANA 4) | PL - 1392 | Outinord IND 1" | Concreto | Salón Comunal 2 Riostras de la matera tipo 1 eje 8 al 9 entre A - E y placa de la matera tipo 2 eje 10 al 11 entre C - E | 2026-02-12 | 2026-03-12 | 2026-03-12 | 28 | 27.6 | 45 | 163 | PLACA | 28 | PLACA-28-28 | 2026-10-29 | NUEVO | 2026-10-29 | 28 | 17.4 | 45.16667 | 3 | 40.57778 | 24.1
23472 - TERRA PPTO C (MANZANA 4) | PL - 1394 | Outinord IND Inclusión de aire 1" | Concreto | Entre torres 2 y 3 placa cubierta escalera N+ 9.25 | 2026-02-27 | 2026-03-27 | 2026-03-27 | 28 | 27.6 | 43.7 | 158.3 | PLACA | 28 | PLACA-28-28 | 2026-10-29 | NUEVO | 2026-10-29 | 28 | 16.1 | 44.06667 | 3 | 43.57778 | 24.1
23472 - TERRA PPTO C (MANZANA 4) | PL - 1394 | Outinord IND Inclusión de aire 1" | Concreto | Entre torres 2 y 3 placa cubierta escalera N+ 9.25 | 2026-02-27 | 2026-03-27 | 2026-03-27 | 28 | 27.6 | 45 | 163 | PLACA | 28 | PLACA-28-28 | 2026-10-29 | NUEVO | 2026-10-29 | 28 | 17.4 | 44.06667 | 3 | 43.57778 | 24.1
23472 - TERRA PPTO C (MANZANA 4) | PL - 1394 | Outinord IND Inclusión de aire 1" | Concreto | Entre torres 2 y 3 placa cubierta escalera N+ 9.25 | 2026-02-27 | 2026-03-27 | 2026-03-27 | 28 | 27.6 | 43.5 | 157.6 | PLACA | 28 | PLACA-28-28 | 2026-10-29 | NUEVO | 2026-10-29 | 28 | 15.9 | 44.06667 | 3 | 43.57778 | 24.1
23472 - TERRA PPTO C (MANZANA 4) | PL - 1396 | outinord IND 1" | Concreto | Salón comunal 2 placa matera tipo 2 piso 1 eje 11 al 11" entre C-E | 2026-03-07 | 2026-04-04 | 2026-04-08 | 28 | 27.6 | 42.8 | 155.1 | PLACA | 28 | PLACA-28-28 | 2026-10-29 | NUEVO | 2026-10-29 | 28 | 15.2 | 42.93333 | 3 | 44.05556 | 24.1
23472 - TERRA PPTO C (MANZANA 4) | PL - 1396 | outinord IND 1" | Concreto | Salón comunal 2 placa matera tipo 2 piso 1 eje 11 al 11" entre C-E | 2026-03-07 | 2026-04-04 | 2026-04-08 | 28 | 27.6 | 42.7 | 154.7 | PLACA | 28 | PLACA-28-28 | 2026-10-29 | NUEVO | 2026-10-29 | 28 | 15.1 | 42.93333 | 3 | 44.05556 | 24.1
23472 - TERRA PPTO C (MANZANA 4) | PL - 1396 | outinord IND 1" | Concreto | Salón comunal 2 placa matera tipo 2 piso 1 eje 11 al 11" entre C-E | 2026-03-07 | 2026-04-04 | 2026-04-08 | 28 | 27.6 | 43.3 | 156.9 | PLACA | 28 | PLACA-28-28 | 2026-10-29 | NUEVO | 2026-10-29 | 28 | 15.7 | 42.93333 | 3 | 44.05556 | 24.1
23472 - TERRA PPTO C (MANZANA 4) | PL - 1399 | Outinord IND 1" | Concreto | Placa de escalera entre Torres 2 y 3 N + 1.50 y N + 2.75 | 2026-04-06 | 2026-05-04 | 2026-05-06 | 28 | 27.6 | 39.4 | 142.8 | PLACA | 28 | PLACA-28-28 | 2026-10-29 | NUEVO | 2026-10-29 | 28 | 11.8 | 39.8 | 3 | 42.26667 | 24.1
23472 - TERRA PPTO C (MANZANA 4) | PL - 1399 | Outinord IND 1" | Concreto | Placa de escalera entre Torres 2 y 3 N + 1.50 y N + 2.75 | 2026-04-06 | 2026-05-04 | 2026-05-06 | 28 | 27.6 | 40.2 | 145.7 | PLACA | 28 | PLACA-28-28 | 2026-10-29 | NUEVO | 2026-10-29 | 28 | 12.6 | 39.8 | 3 | 42.26667 | 24.1
23472 - TERRA PPTO C (MANZANA 4) | PL - 1399 | Outinord IND 1" | Concreto | Placa de escalera entre Torres 2 y 3 N + 1.50 y N + 2.75 | 2026-04-06 | 2026-05-04 | 2026-05-06 | 28 | 27.6 | 39.8 | 144.2 | PLACA | 28 | PLACA-28-28 | 2026-10-29 | NUEVO | 2026-10-29 | 28 | 12.2 | 39.8 | 3 | 42.26667 | 24.1
23472 - TERRA PPTO C (MANZANA 4) | PL - 1400 | Outinord IND 1" | Concreto | Salón comunal 2 placa y muros de contorno de las materas tipo 2 y 3 piso 1 Apaup eje 11" entre A - E costado oriental | 2026-04-08 | 2026-05-06 | 2026-05-06 | 28 | 27.6 | 43 | 155.8 | PLACA | 28 | PLACA-28-28 | 2026-10-29 | NUEVO | 2026-10-29 | 28 | 15.4 | 43.46667 | 3 | 42.06667 | 24.1
23472 - TERRA PPTO C (MANZANA 4) | PL - 1400 | Outinord IND 1" | Concreto | Salón comunal 2 placa y muros de contorno de las materas tipo 2 y 3 piso 1 Apaup eje 11" entre A - E costado oriental | 2026-04-08 | 2026-05-06 | 2026-05-06 | 28 | 27.6 | 43.4 | 157.2 | PLACA | 28 | PLACA-28-28 | 2026-10-29 | NUEVO | 2026-10-29 | 28 | 15.8 | 43.46667 | 3 | 42.06667 | 24.1
23472 - TERRA PPTO C (MANZANA 4) | PL - 1400 | Outinord IND 1" | Concreto | Salón comunal 2 placa y muros de contorno de las materas tipo 2 y 3 piso 1 Apaup eje 11" entre A - E costado oriental | 2026-04-08 | 2026-05-06 | 2026-05-06 | 28 | 27.6 | 44 | 159.4 | PLACA | 28 | PLACA-28-28 | 2026-10-29 | NUEVO | 2026-10-29 | 28 | 16.4 | 43.46667 | 3 | 42.06667 | 24.1
23472 - TERRA PPTO C (MANZANA 4) | PL - 1407 | Outinord IND 1" | Concreto | Salón comunal 1, placa contrapiso eje 1 - P/ 3 - P, A - P / B - P Costado Sur | 2026-05-29 | 2026-06-26 | 2026-07-01 | 28 | 27.6 | 38.2 | 138.4 | PLACA | 28 | PLACA-28-28 | 2026-10-29 | NUEVO | 2026-10-29 | 28 | 10.6 | 37.86667 | 3 | 40.37778 | 24.1
23472 - TERRA PPTO C (MANZANA 4) | PL - 1407 | Outinord IND 1" | Concreto | Salón comunal 1, placa contrapiso eje 1 - P/ 3 - P, A - P / B - P Costado Sur | 2026-05-29 | 2026-06-26 | 2026-07-01 | 28 | 27.6 | 37.6 | 136.2 | PLACA | 28 | PLACA-28-28 | 2026-10-29 | NUEVO | 2026-10-29 | 28 | 10 | 37.86667 | 3 | 40.37778 | 24.1
23472 - TERRA PPTO C (MANZANA 4) | PL - 1407 | Outinord IND 1" | Concreto | Salón comunal 1, placa contrapiso eje 1 - P/ 3 - P, A - P / B - P Costado Sur | 2026-05-29 | 2026-06-26 | 2026-07-01 | 28 | 27.6 | 37.8 | 137 | PLACA | 28 | PLACA-28-28 | 2026-10-29 | NUEVO | 2026-10-29 | 28 | 10.2 | 37.86667 | 3 | 40.37778 | 24.1
23472 - TERRA PPTO C (MANZANA 4) | PL - 1412 | Outinord IND microfibra de propileno | Concreto | Salón comunal 1 placa cubierta N + 680 eje L - P , 3 - P / A - P , B - P costado sur | 2026-07-06 | 2026-08-03 | 2026-08-04 | 28 | 27.6 | 50.5 | 183 | PLACA | 28 | PLACA-28-28 | 2026-10-29 | NUEVO | 2026-10-29 | 28 | 22.9 | 50.66667 | 3 | 44 | 24.1
23472 - TERRA PPTO C (MANZANA 4) | PL - 1412 | Outinord IND microfibra de propileno | Concreto | Salón comunal 1 placa cubierta N + 680 eje L - P , 3 - P / A - P , B - P costado sur | 2026-07-06 | 2026-08-03 | 2026-08-04 | 28 | 27.6 | 51 | 184.8 | PLACA | 28 | PLACA-28-28 | 2026-10-29 | NUEVO | 2026-10-29 | 28 | 23.4 | 50.66667 | 3 | 44 | 24.1
23472 - TERRA PPTO C (MANZANA 4) | PL - 1412 | Outinord IND microfibra de propileno | Concreto | Salón comunal 1 placa cubierta N + 680 eje L - P , 3 - P / A - P , B - P costado sur | 2026-07-06 | 2026-08-03 | 2026-08-04 | 28 | 27.6 | 50.5 | 183 | PLACA | 28 | PLACA-28-28 | 2026-10-29 | NUEVO | 2026-10-29 | 28 | 22.9 | 50.66667 | 3 | 44 | 24.1
23472 - TERRA PPTO C (MANZANA 4) | PL 1266 | Outinord IND. 1" | Concreto | Salón comunal vigas y placa de entrepiso eje 1 al 4 entre BP - B piso 3 comunal 1 y escalera tipo 5 eje B - C entre 7" - 7 piso 5 a cubierta comunal 2 | 2025-09-12 | 2025-10-10 | 2025-10-15 | 28 | 27.6 | 36.7 | 133 | PLACA | 28 | PLACA-28-28 | 2026-10-29 | NUEVO | 2026-10-29 | 28 | 9.1 | 36.23333 | 3 | 41.58889 | 24.1
23472 - TERRA PPTO C (MANZANA 4) | PL 1266 | Outinord IND. 1" | Concreto | Salón comunal vigas y placa de entrepiso eje 1 al 4 entre BP - B piso 3 comunal 1 y escalera tipo 5 eje B - C entre 7" - 7 piso 5 a cubierta comunal 2 | 2025-09-12 | 2025-10-10 | 2025-10-15 | 28 | 27.6 | 36.3 | 131.5 | PLACA | 28 | PLACA-28-28 | 2026-10-29 | NUEVO | 2026-10-29 | 28 | 8.7 | 36.23333 | 3 | 41.58889 | 24.1
23472 - TERRA PPTO C (MANZANA 4) | PL 1266 | Outinord IND. 1" | Concreto | Salón comunal vigas y placa de entrepiso eje 1 al 4 entre BP - B piso 3 comunal 1 y escalera tipo 5 eje B - C entre 7" - 7 piso 5 a cubierta comunal 2 | 2025-09-12 | 2025-10-10 | 2025-10-15 | 28 | 27.6 | 35.7 | 129.3 | PLACA | 28 | PLACA-28-28 | 2026-10-29 | NUEVO | 2026-10-29 | 28 | 8.1 | 36.23333 | 3 | 41.58889 | 24.1
23472 - TERRA PPTO C (MANZANA 4) | PL 1390 | Outinord IND | Concreto | Salon comunal 2 vigas vm1 y placa de la metera tipo 2 piso 1 eje 10 al 11 entre C - D | 2026-01-30 | 2026-02-27 | 2026-02-27 | 28 | 27.6 | 45.9 | 166.3 | PLACA | 28 | PLACA-28-28 | 2026-10-29 | NUEVO | 2026-10-29 | 28 | 18.3 | 46.16667 | 3 | 44.35556 | 24.1
23472 - TERRA PPTO C (MANZANA 4) | PL 1390 | Outinord IND | Concreto | Salon comunal 2 vigas vm1 y placa de la metera tipo 2 piso 1 eje 10 al 11 entre C - D | 2026-01-30 | 2026-02-27 | 2026-02-27 | 28 | 27.6 | 46.9 | 169.9 | PLACA | 28 | PLACA-28-28 | 2026-10-29 | NUEVO | 2026-10-29 | 28 | 19.3 | 46.16667 | 3 | 44.35556 | 24.1
23472 - TERRA PPTO C (MANZANA 4) | PL 1390 | Outinord IND | Concreto | Salon comunal 2 vigas vm1 y placa de la metera tipo 2 piso 1 eje 10 al 11 entre C - D | 2026-01-30 | 2026-02-27 | 2026-02-27 | 28 | 27.6 | 45.7 | 165.6 | PLACA | 28 | PLACA-28-28 | 2026-10-29 | NUEVO | 2026-10-29 | 28 | 18.1 | 46.16667 | 3 | 44.35556 | 24.1
23472 - TERRA PPTO C (MANZANA 4) | PL- 1322 | Outinord IND 1" | Concreto | Salón comunal placa de contrapiso eje 10 al 11 entre A -E | 2025-10-21 | 2025-11-18 | 2025-11-20 | 28 | 27.6 | 39.9 | 144.6 | PLACA | 28 | PLACA-28-28 | 2026-10-29 | NUEVO | 2026-10-29 | 28 | 12.3 | 38.9 | 3 | 40.43333 | 24.1
23472 - TERRA PPTO C (MANZANA 4) | PL- 1322 | Outinord IND 1" | Concreto | Salón comunal placa de contrapiso eje 10 al 11 entre A -E | 2025-10-21 | 2025-11-18 | 2025-11-20 | 28 | 27.6 | 38.7 | 140.2 | PLACA | 28 | PLACA-28-28 | 2026-10-29 | NUEVO | 2026-10-29 | 28 | 11.1 | 38.9 | 3 | 40.43333 | 24.1
23472 - TERRA PPTO C (MANZANA 4) | PL- 1322 | Outinord IND 1" | Concreto | Salón comunal placa de contrapiso eje 10 al 11 entre A -E | 2025-10-21 | 2025-11-18 | 2025-11-20 | 28 | 27.6 | 38.1 | 138 | PLACA | 28 | PLACA-28-28 | 2026-10-29 | NUEVO | 2026-10-29 | 28 | 10.5 | 38.9 | 3 | 40.43333 | 24.1
23472 - TERRA PPTO C (MANZANA 4) | PL-1184 | Outinord IND 1" | Concreto | Salón comunal 2 vigas de placa cubierta eje 4 al 7 entre A - C | 2025-07-24 | 2025-08-21 | 2025-08-26 | 28 | 27.6 | 36.5 | 132.2 | PLACA | 28 | PLACA-28-28 | 2026-10-29 | NUEVO | 2026-10-29 | 28 | 8.9 | 37.06667 | 3 | 40.71111 | 24.1
23472 - TERRA PPTO C (MANZANA 4) | PL-1184 | Outinord IND 1" | Concreto | Salón comunal 2 vigas de placa cubierta eje 4 al 7 entre A - C | 2025-07-24 | 2025-08-21 | 2025-08-26 | 28 | 27.6 | 37.2 | 134.8 | PLACA | 28 | PLACA-28-28 | 2026-10-29 | NUEVO | 2026-10-29 | 28 | 9.6 | 37.06667 | 3 | 40.71111 | 24.1
23472 - TERRA PPTO C (MANZANA 4) | PL-1184 | Outinord IND 1" | Concreto | Salón comunal 2 vigas de placa cubierta eje 4 al 7 entre A - C | 2025-07-24 | 2025-08-21 | 2025-08-26 | 28 | 27.6 | 37.5 | 135.9 | PLACA | 28 | PLACA-28-28 | 2026-10-29 | NUEVO | 2026-10-29 | 28 | 9.9 | 37.06667 | 3 | 40.71111 | 24.1
23472 - TERRA PPTO C (MANZANA 4) | PL-1185 | Outinord IND 1" | Concreto | Salón comunal 2 vigas de placa cubierta eje 4 al 7 entre A - C | 2025-07-24 | 2025-08-21 | 2025-08-26 | 28 | 27.6 | 40.8 | 147.8 | PLACA | 28 | PLACA-28-28 | 2026-10-29 | NUEVO | 2026-10-29 | 28 | 13.2 | 40 | 3 | 38.65556 | 24.1
23472 - TERRA PPTO C (MANZANA 4) | PL-1185 | Outinord IND 1" | Concreto | Salón comunal 2 vigas de placa cubierta eje 4 al 7 entre A - C | 2025-07-24 | 2025-08-21 | 2025-08-26 | 28 | 27.6 | 39.8 | 144.2 | PLACA | 28 | PLACA-28-28 | 2026-10-29 | NUEVO | 2026-10-29 | 28 | 12.2 | 40 | 3 | 38.65556 | 24.1
23472 - TERRA PPTO C (MANZANA 4) | PL-1185 | Outinord IND 1" | Concreto | Salón comunal 2 vigas de placa cubierta eje 4 al 7 entre A - C | 2025-07-24 | 2025-08-21 | 2025-08-26 | 28 | 27.6 | 39.4 | 142.8 | PLACA | 28 | PLACA-28-28 | 2026-10-29 | NUEVO | 2026-10-29 | 28 | 11.8 | 40 | 3 | 38.65556 | 24.1
23472 - TERRA PPTO C (MANZANA 4) | PL-1186 | Outinord IND 1" Fibra | Concreto | Salón comunal placa cubierta eje 4 al 7 entre A - C comunal 2 | 2025-07-24 | 2025-08-21 | 2025-08-26 | 28 | 27.6 | 33.6 | 121.7 | PLACA | 28 | PLACA-28-28 | 2026-10-29 | NUEVO | 2026-10-29 | 28 | 6 | 33.46667 | 3 | 36.84444 | 24.1
23472 - TERRA PPTO C (MANZANA 4) | PL-1186 | Outinord IND 1" Fibra | Concreto | Salón comunal placa cubierta eje 4 al 7 entre A - C comunal 2 | 2025-07-24 | 2025-08-21 | 2025-08-26 | 28 | 27.6 | 33.7 | 122.1 | PLACA | 28 | PLACA-28-28 | 2026-10-29 | NUEVO | 2026-10-29 | 28 | 6.1 | 33.46667 | 3 | 36.84444 | 24.1
23472 - TERRA PPTO C (MANZANA 4) | PL-1186 | Outinord IND 1" Fibra | Concreto | Salón comunal placa cubierta eje 4 al 7 entre A - C comunal 2 | 2025-07-24 | 2025-08-21 | 2025-08-26 | 28 | 27.6 | 33.1 | 119.9 | PLACA | 28 | PLACA-28-28 | 2026-10-29 | NUEVO | 2026-10-29 | 28 | 5.5 | 33.46667 | 3 | 36.84444 | 24.1
23472 - TERRA PPTO C (MANZANA 4) | PL-1195 | Outinord IND 1" | Concreto | Vigas y placa aligerada salón comunal de cubierta eje 3 al 4 entre A - C y escalera tipo 5 eje B - C entre 7 al 7´ piso 3 al piso 4 | 2025-07-30 | 2025-08-27 | 2025-08-28 | 28 | 27.6 | 47.5 | 172.1 | PLACA | 28 | PLACA-28-28 | 2026-10-29 | NUEVO | 2026-10-29 | 28 | 19.9 | 47.26667 | 3 | 40.24444 | 24.1
23472 - TERRA PPTO C (MANZANA 4) | PL-1195 | Outinord IND 1" | Concreto | Vigas y placa aligerada salón comunal de cubierta eje 3 al 4 entre A - C y escalera tipo 5 eje B - C entre 7 al 7´ piso 3 al piso 4 | 2025-07-30 | 2025-08-27 | 2025-08-28 | 28 | 27.6 | 47.1 | 170.7 | PLACA | 28 | PLACA-28-28 | 2026-10-29 | NUEVO | 2026-10-29 | 28 | 19.5 | 47.26667 | 3 | 40.24444 | 24.1
23472 - TERRA PPTO C (MANZANA 4) | PL-1195 | Outinord IND 1" | Concreto | Vigas y placa aligerada salón comunal de cubierta eje 3 al 4 entre A - C y escalera tipo 5 eje B - C entre 7 al 7´ piso 3 al piso 4 | 2025-07-30 | 2025-08-27 | 2025-08-28 | 28 | 27.6 | 47.2 | 171 | PLACA | 28 | PLACA-28-28 | 2026-10-29 | NUEVO | 2026-10-29 | 28 | 19.6 | 47.26667 | 3 | 40.24444 | 24.1
23472 - TERRA PPTO C (MANZANA 4) | PL-1197 | Outinord IND 1 Fibra 1" | Concreto | Placa aligerada de cubierta salón comunal eje 3 al 4 entre A - C | 2025-07-30 | 2025-08-27 | 2025-08-28 | 28 | 27.6 | 48.2 | 174.6 | PLACA | 28 | PLACA-28-28 | 2026-10-29 | NUEVO | 2026-10-29 | 28 | 20.6 | 47.43333 | 3 | 42.72222 | 24.1
23472 - TERRA PPTO C (MANZANA 4) | PL-1197 | Outinord IND 1 Fibra 1" | Concreto | Placa aligerada de cubierta salón comunal eje 3 al 4 entre A - C | 2025-07-30 | 2025-08-27 | 2025-08-28 | 28 | 27.6 | 46.9 | 169.9 | PLACA | 28 | PLACA-28-28 | 2026-10-29 | NUEVO | 2026-10-29 | 28 | 19.3 | 47.43333 | 3 | 42.72222 | 24.1
23472 - TERRA PPTO C (MANZANA 4) | PL-1197 | Outinord IND 1 Fibra 1" | Concreto | Placa aligerada de cubierta salón comunal eje 3 al 4 entre A - C | 2025-07-30 | 2025-08-27 | 2025-08-28 | 28 | 27.6 | 47.2 | 171 | PLACA | 28 | PLACA-28-28 | 2026-10-29 | NUEVO | 2026-10-29 | 28 | 19.6 | 47.43333 | 3 | 42.72222 | 24.1
23472 - TERRA PPTO C (MANZANA 4) | PL-1198 | Outinord IND 1" | Concreto | Placa aligerada y vigas de cubierta salón comunal eje 3 al 4 entre A - C | 2025-07-30 | 2025-08-27 | 2025-08-28 | 28 | 27.6 | 36.1 | 130.8 | PLACA | 28 | PLACA-28-28 | 2026-10-29 | NUEVO | 2026-10-29 | 28 | 8.5 | 36.6 | 3 | 43.76667 | 24.1
23472 - TERRA PPTO C (MANZANA 4) | PL-1198 | Outinord IND 1" | Concreto | Placa aligerada y vigas de cubierta salón comunal eje 3 al 4 entre A - C | 2025-07-30 | 2025-08-27 | 2025-08-28 | 28 | 27.6 | 37.5 | 135.9 | PLACA | 28 | PLACA-28-28 | 2026-10-29 | NUEVO | 2026-10-29 | 28 | 9.9 | 36.6 | 3 | 43.76667 | 24.1
23472 - TERRA PPTO C (MANZANA 4) | PL-1198 | Outinord IND 1" | Concreto | Placa aligerada y vigas de cubierta salón comunal eje 3 al 4 entre A - C | 2025-07-30 | 2025-08-27 | 2025-08-28 | 28 | 27.6 | 36.2 | 131.2 | PLACA | 28 | PLACA-28-28 | 2026-10-29 | NUEVO | 2026-10-29 | 28 | 8.6 | 36.6 | 3 | 43.76667 | 24.1
23472 - TERRA PPTO C (MANZANA 4) | PL-1199 | C. Plástico 1" | Concreto | Salón comunal 1 placa contrapiso eje 1 al 4 entre BP - B | 2025-07-31 | 2025-08-28 | 2025-09-03 | 28 | 27.6 | 37.7 | 136.6 | PLACA | 28 | PLACA-28-28 | 2026-10-29 | NUEVO | 2026-10-29 | 28 | 10.1 | 37.46667 | 3 | 40.5 | 24.1
23472 - TERRA PPTO C (MANZANA 4) | PL-1199 | C. Plástico 1" | Concreto | Salón comunal 1 placa contrapiso eje 1 al 4 entre BP - B | 2025-07-31 | 2025-08-28 | 2025-09-03 | 28 | 27.6 | 37.2 | 134.8 | PLACA | 28 | PLACA-28-28 | 2026-10-29 | NUEVO | 2026-10-29 | 28 | 9.6 | 37.46667 | 3 | 40.5 | 24.1
23472 - TERRA PPTO C (MANZANA 4) | PL-1199 | C. Plástico 1" | Concreto | Salón comunal 1 placa contrapiso eje 1 al 4 entre BP - B | 2025-07-31 | 2025-08-28 | 2025-09-03 | 28 | 27.6 | 37.5 | 135.9 | PLACA | 28 | PLACA-28-28 | 2026-10-29 | NUEVO | 2026-10-29 | 28 | 9.9 | 37.46667 | 3 | 40.5 | 24.1
23472 - TERRA PPTO C (MANZANA 4) | PL-1255 | Outinord IND 1" | Concreto | Salón comunal vigas y placa eje 8 al 11 entre D-E piso 1 y muros pérgolas N+19.35 torre 1 | 2025-09-05 | 2025-10-03 | 2025-10-08 | 28 | 27.6 | 42.3 | 153.3 | PLACA | 28 | PLACA-28-28 | 2026-10-29 | NUEVO | 2026-10-29 | 28 | 14.7 | 42.1 | 3 | 38.72222 | 24.1
23472 - TERRA PPTO C (MANZANA 4) | PL-1255 | Outinord IND 1" | Concreto | Salón comunal vigas y placa eje 8 al 11 entre D-E piso 1 y muros pérgolas N+19.35 torre 1 | 2025-09-05 | 2025-10-03 | 2025-10-08 | 28 | 27.6 | 41.8 | 151.4 | PLACA | 28 | PLACA-28-28 | 2026-10-29 | NUEVO | 2026-10-29 | 28 | 14.2 | 42.1 | 3 | 38.72222 | 24.1
23472 - TERRA PPTO C (MANZANA 4) | PL-1255 | Outinord IND 1" | Concreto | Salón comunal vigas y placa eje 8 al 11 entre D-E piso 1 y muros pérgolas N+19.35 torre 1 | 2025-09-05 | 2025-10-03 | 2025-10-08 | 28 | 27.6 | 42.2 | 152.9 | PLACA | 28 | PLACA-28-28 | 2026-10-29 | NUEVO | 2026-10-29 | 28 | 14.6 | 42.1 | 3 | 38.72222 | 24.1
23472 - TERRA PPTO C (MANZANA 4) | PL-1312 | Outinord IND 1" | Concreto | Placa cimentación escalera entre torres 2, 3 | 2025-10-15 | 2025-11-12 | 2025-11-13 | 28 | 27.6 | 38.8 | 140.6 | PLACA | 28 | PLACA-28-28 | 2026-10-29 | NUEVO | 2026-10-29 | 28 | 11.2 | 38.6 | 3 | 39.38889 | 24.1
23472 - TERRA PPTO C (MANZANA 4) | PL-1312 | Outinord IND 1" | Concreto | Placa cimentación escalera entre torres 2, 3 | 2025-10-15 | 2025-11-12 | 2025-11-13 | 28 | 27.6 | 39.3 | 142.4 | PLACA | 28 | PLACA-28-28 | 2026-10-29 | NUEVO | 2026-10-29 | 28 | 11.7 | 38.6 | 3 | 39.38889 | 24.1
23472 - TERRA PPTO C (MANZANA 4) | PL-1312 | Outinord IND 1" | Concreto | Placa cimentación escalera entre torres 2, 3 | 2025-10-15 | 2025-11-12 | 2025-11-13 | 28 | 27.6 | 37.7 | 136.6 | PLACA | 28 | PLACA-28-28 | 2026-10-29 | NUEVO | 2026-10-29 | 28 | 10.1 | 38.6 | 3 | 39.38889 | 24.1
23472 - TERRA PPTO C (MANZANA 4) | PL-1384 | Outinord IND 1" | Concreto | Columnetas de la matera tipo 2 eje 10´ al 11´ entre C - D tramo matera tipo 3 eje A entre 9 al 11´ y la placa de la matera tipo 1 eje 8 al 9 entre A - B comunal 2 | 2025-12-18 | 2026-01-15 | 2026-01-16 | 28 | 27.6 | 43.7 | 158.3 | PLACA | 28 | PLACA-28-28 | 2026-10-29 | NUEVO | 2026-10-29 | 28 | 16.1 | 43.1 | 3 | 41.26667 | 24.1
23472 - TERRA PPTO C (MANZANA 4) | PL-1384 | Outinord IND 1" | Concreto | Columnetas de la matera tipo 2 eje 10´ al 11´ entre C - D tramo matera tipo 3 eje A entre 9 al 11´ y la placa de la matera tipo 1 eje 8 al 9 entre A - B comunal 2 | 2025-12-18 | 2026-01-15 | 2026-01-16 | 28 | 27.6 | 42.6 | 154.3 | PLACA | 28 | PLACA-28-28 | 2026-10-29 | NUEVO | 2026-10-29 | 28 | 15 | 43.1 | 3 | 41.26667 | 24.1
23472 - TERRA PPTO C (MANZANA 4) | PL-1384 | Outinord IND 1" | Concreto | Columnetas de la matera tipo 2 eje 10´ al 11´ entre C - D tramo matera tipo 3 eje A entre 9 al 11´ y la placa de la matera tipo 1 eje 8 al 9 entre A - B comunal 2 | 2025-12-18 | 2026-01-15 | 2026-01-16 | 28 | 27.6 | 43 | 155.8 | PLACA | 28 | PLACA-28-28 | 2026-10-29 | NUEVO | 2026-10-29 | 28 | 15.4 | 43.1 | 3 | 41.26667 | 24.1
23472 - TERRA PPTO C (MANZANA 4) | PL - 1371 | Outinord IND 1/2" | Concreto | Escalera torre 1 costado occidental eje 1 al 2 entre D - G piso 22 al piso 23 | 2025-11-28 | 2025-12-26 | 2026-01-05 | 28 | 28 | 32.7 | 116.8 | AUTOCOMPAC | 28 | AUTOCOMPAC-28-28 | 2026-10-29 | NUEVO | 2026-10-29 | 28 | 4.7 | 32.73333 | 3 | 38.14444 | 24.5
23472 - TERRA PPTO C (MANZANA 4) | PL - 1371 | Outinord IND 1/2" | Concreto | Escalera torre 1 costado occidental eje 1 al 2 entre D - G piso 22 al piso 23 | 2025-11-28 | 2025-12-26 | 2026-01-05 | 28 | 28 | 33.1 | 118.2 | AUTOCOMPAC | 28 | AUTOCOMPAC-28-28 | 2026-10-29 | NUEVO | 2026-10-29 | 28 | 5.1 | 32.73333 | 3 | 38.14444 | 24.5
23472 - TERRA PPTO C (MANZANA 4) | PL - 1371 | Outinord IND 1/2" | Concreto | Escalera torre 1 costado occidental eje 1 al 2 entre D - G piso 22 al piso 23 | 2025-11-28 | 2025-12-26 | 2026-01-05 | 28 | 28 | 32.4 | 115.7 | AUTOCOMPAC | 28 | AUTOCOMPAC-28-28 | 2026-10-29 | NUEVO | 2026-10-29 | 28 | 4.4 | 32.73333 | 3 | 38.14444 | 24.5
23472 - TERRA PPTO C (MANZANA 4) | M - 1148 | Outinord IND 1/2" | Concreto | Muros Torre 1 Eje 12 al 19 Entre A - E Apt 1001 , 1002 | 2025-07-07 | 2025-08-04 | 2025-08-06 | 28 | 34.5 | 50.5 | 146.4 | MURO | 41 | MURO-41-28 | 2026-10-29 | NUEVO | 2026-10-29 | 41 | 16 | 49.9 | 3 |  | 31
23472 - TERRA PPTO C (MANZANA 4) | M - 1148 | Outinord IND 1/2" | Concreto | Muros Torre 1 Eje 12 al 19 Entre A - E Apt 1001 , 1002 | 2025-07-07 | 2025-08-04 | 2025-08-06 | 28 | 34.5 | 49.3 | 142.9 | MURO | 41 | MURO-41-28 | 2026-10-29 | NUEVO | 2026-10-29 | 41 | 14.8 | 49.9 | 3 |  | 31
23472 - TERRA PPTO C (MANZANA 4) | M - 1148 | Outinord IND 1/2" | Concreto | Muros Torre 1 Eje 12 al 19 Entre A - E Apt 1001 , 1002 | 2025-07-07 | 2025-08-04 | 2025-08-06 | 28 | 34.5 | 49.9 | 144.6 | MURO | 41 | MURO-41-28 | 2026-10-29 | NUEVO | 2026-10-29 | 41 | 15.4 | 49.9 | 3 |  | 31
23472 - TERRA PPTO C (MANZANA 4) | M - 1152 | Outinord Ind 1/2" | Concreto | Muros Torre 1 Eje 12 al 19 entre F - J Apt 1010, 1011 | 2025-07-08 | 2025-08-05 | 2025-08-06 | 28 | 34.5 | 45 | 130.4 | MURO | 41 | MURO-41-28 | 2026-10-29 | NUEVO | 2026-10-29 | 41 | 10.5 | 43.93333 | 3 |  | 31
23472 - TERRA PPTO C (MANZANA 4) | M - 1152 | Outinord Ind 1/2" | Concreto | Muros Torre 1 Eje 12 al 19 entre F - J Apt 1010, 1011 | 2025-07-08 | 2025-08-05 | 2025-08-06 | 28 | 34.5 | 43.7 | 126.7 | MURO | 41 | MURO-41-28 | 2026-10-29 | NUEVO | 2026-10-29 | 41 | 9.2 | 43.93333 | 3 |  | 31
23472 - TERRA PPTO C (MANZANA 4) | M - 1152 | Outinord Ind 1/2" | Concreto | Muros Torre 1 Eje 12 al 19 entre F - J Apt 1010, 1011 | 2025-07-08 | 2025-08-05 | 2025-08-06 | 28 | 34.5 | 43.1 | 124.9 | MURO | 41 | MURO-41-28 | 2026-10-29 | NUEVO | 2026-10-29 | 41 | 8.6 | 43.93333 | 3 |  | 31
23472 - TERRA PPTO C (MANZANA 4) | M - 1156 | Outinord IND 1/2" | Concreto | Muros torre 1, eje 6 al 11 entre A - E, Apt. 1006, 1007. | 2025-07-09 | 2025-08-06 | 2025-08-12 | 28 | 34.5 | 43 | 124.6 | MURO | 41 | MURO-41-28 | 2026-10-29 | NUEVO | 2026-10-29 | 41 | 8.5 | 43 | 3 | 45.61111 | 31
23472 - TERRA PPTO C (MANZANA 4) | M - 1156 | Outinord IND 1/2" | Concreto | Muros torre 1, eje 6 al 11 entre A - E, Apt. 1006, 1007. | 2025-07-09 | 2025-08-06 | 2025-08-12 | 28 | 34.5 | 43.8 | 127 | MURO | 41 | MURO-41-28 | 2026-10-29 | NUEVO | 2026-10-29 | 41 | 9.3 | 43 | 3 | 45.61111 | 31
23472 - TERRA PPTO C (MANZANA 4) | M - 1156 | Outinord IND 1/2" | Concreto | Muros torre 1, eje 6 al 11 entre A - E, Apt. 1006, 1007. | 2025-07-09 | 2025-08-06 | 2025-08-12 | 28 | 34.5 | 42.2 | 122.3 | MURO | 41 | MURO-41-28 | 2026-10-29 | NUEVO | 2026-10-29 | 41 | 7.7 | 43 | 3 | 45.61111 | 31
23472 - TERRA PPTO C (MANZANA 4) | M - 1160 | Outinord IND 1/2" | Concreto | Muros Torre 1 eje 1 al 5 Entre A - E Apt 1004, 1005 | 2025-07-11 | 2025-08-08 | 2025-08-12 | 28 | 34.5 | 44.6 | 129.3 | MURO | 41 | MURO-41-28 | 2026-10-29 | NUEVO | 2026-10-29 | 41 | 10.1 | 43.96667 | 3 | 43.63333 | 31
23472 - TERRA PPTO C (MANZANA 4) | M - 1160 | Outinord IND 1/2" | Concreto | Muros Torre 1 eje 1 al 5 Entre A - E Apt 1004, 1005 | 2025-07-11 | 2025-08-08 | 2025-08-12 | 28 | 34.5 | 43.8 | 127 | MURO | 41 | MURO-41-28 | 2026-10-29 | NUEVO | 2026-10-29 | 41 | 9.3 | 43.96667 | 3 | 43.63333 | 31
23472 - TERRA PPTO C (MANZANA 4) | M - 1160 | Outinord IND 1/2" | Concreto | Muros Torre 1 eje 1 al 5 Entre A - E Apt 1004, 1005 | 2025-07-11 | 2025-08-08 | 2025-08-12 | 28 | 34.5 | 43.5 | 126.1 | MURO | 41 | MURO-41-28 | 2026-10-29 | NUEVO | 2026-10-29 | 41 | 9 | 43.96667 | 3 | 43.63333 | 31
23472 - TERRA PPTO C (MANZANA 4) | M - 1162 | Outinord IND 1/2" | Concreto | Muros Torre 1 eje 1 al 5 entre F - J Apt 1002, 1003 | 2025-07-12 | 2025-08-09 | 2025-08-12 | 28 | 34.5 | 37.6 | 109 | MURO | 41 | MURO-41-28 | 2026-10-29 | NUEVO | 2026-10-29 | 41 | 3.1 | 37.7 | 3 | 41.55556 | 31
23472 - TERRA PPTO C (MANZANA 4) | M - 1162 | Outinord IND 1/2" | Concreto | Muros Torre 1 eje 1 al 5 entre F - J Apt 1002, 1003 | 2025-07-12 | 2025-08-09 | 2025-08-12 | 28 | 34.5 | 37.5 | 108.7 | MURO | 41 | MURO-41-28 | 2026-10-29 | NUEVO | 2026-10-29 | 41 | 3 | 37.7 | 3 | 41.55556 | 31
23472 - TERRA PPTO C (MANZANA 4) | M - 1162 | Outinord IND 1/2" | Concreto | Muros Torre 1 eje 1 al 5 entre F - J Apt 1002, 1003 | 2025-07-12 | 2025-08-09 | 2025-08-12 | 28 | 34.5 | 38 | 110.1 | MURO | 41 | MURO-41-28 | 2026-10-29 | NUEVO | 2026-10-29 | 41 | 3.5 | 37.7 | 3 | 41.55556 | 31
23472 - TERRA PPTO C (MANZANA 4) | M - 1169 | Outinord IND. 1/2" | Concreto | Muros Torre 1 Eje 6 al 11 entre A - E Apt 1106, 1107 | 2025-07-16 | 2025-08-13 | 2025-08-14 | 28 | 34.5 | 37.5 | 108.7 | MURO | 41 | MURO-41-28 | 2026-10-29 | NUEVO | 2026-10-29 | 41 | 3 | 37.63333 | 3 | 39.76667 | 31
23472 - TERRA PPTO C (MANZANA 4) | M - 1169 | Outinord IND. 1/2" | Concreto | Muros Torre 1 Eje 6 al 11 entre A - E Apt 1106, 1107 | 2025-07-16 | 2025-08-13 | 2025-08-14 | 28 | 34.5 | 38.2 | 110.7 | MURO | 41 | MURO-41-28 | 2026-10-29 | NUEVO | 2026-10-29 | 41 | 3.7 | 37.63333 | 3 | 39.76667 | 31
23472 - TERRA PPTO C (MANZANA 4) | M - 1169 | Outinord IND. 1/2" | Concreto | Muros Torre 1 Eje 6 al 11 entre A - E Apt 1106, 1107 | 2025-07-16 | 2025-08-13 | 2025-08-14 | 28 | 34.5 | 37.2 | 107.8 | MURO | 41 | MURO-41-28 | 2026-10-29 | NUEVO | 2026-10-29 | 41 | 2.7 | 37.63333 | 3 | 39.76667 | 31
23472 - TERRA PPTO C (MANZANA 4) | M - 1172 | Outinord IND. 1/2" | Concreto | Muros Torre 1 Eje 6 al 11 entre F - J Apt 1101, 1112 | 2025-07-17 | 2025-08-14 | 2025-08-19 | 28 | 34.5 | 40.3 | 116.8 | MURO | 41 | MURO-41-28 | 2026-10-29 | NUEVO | 2026-10-29 | 41 | 5.8 | 40.1 | 3 | 38.47778 | 31
23472 - TERRA PPTO C (MANZANA 4) | M - 1172 | Outinord IND. 1/2" | Concreto | Muros Torre 1 Eje 6 al 11 entre F - J Apt 1101, 1112 | 2025-07-17 | 2025-08-14 | 2025-08-19 | 28 | 34.5 | 39.4 | 114.2 | MURO | 41 | MURO-41-28 | 2026-10-29 | NUEVO | 2026-10-29 | 41 | 4.9 | 40.1 | 3 | 38.47778 | 31
23472 - TERRA PPTO C (MANZANA 4) | M - 1172 | Outinord IND. 1/2" | Concreto | Muros Torre 1 Eje 6 al 11 entre F - J Apt 1101, 1112 | 2025-07-17 | 2025-08-14 | 2025-08-19 | 28 | 34.5 | 40.6 | 117.7 | MURO | 41 | MURO-41-28 | 2026-10-29 | NUEVO | 2026-10-29 | 41 | 6.1 | 40.1 | 3 | 38.47778 | 31
23472 - TERRA PPTO C (MANZANA 4) | M - 1174 | Outinord IND 1/2" | Concreto | Muros torre 1 eje 1 al 5 entre A - E apt 1104, 1105 | 2025-07-18 | 2025-08-15 | 2025-08-19 | 28 | 34.5 | 51.2 | 148.4 | MURO | 41 | MURO-41-28 | 2026-10-29 | NUEVO | 2026-10-29 | 41 | 16.7 | 50.6 | 3 | 42.77778 | 31
23472 - TERRA PPTO C (MANZANA 4) | M - 1174 | Outinord IND 1/2" | Concreto | Muros torre 1 eje 1 al 5 entre A - E apt 1104, 1105 | 2025-07-18 | 2025-08-15 | 2025-08-19 | 28 | 34.5 | 50.5 | 146.4 | MURO | 41 | MURO-41-28 | 2026-10-29 | NUEVO | 2026-10-29 | 41 | 16 | 50.6 | 3 | 42.77778 | 31
23472 - TERRA PPTO C (MANZANA 4) | M - 1174 | Outinord IND 1/2" | Concreto | Muros torre 1 eje 1 al 5 entre A - E apt 1104, 1105 | 2025-07-18 | 2025-08-15 | 2025-08-19 | 28 | 34.5 | 50.1 | 145.2 | MURO | 41 | MURO-41-28 | 2026-10-29 | NUEVO | 2026-10-29 | 41 | 15.6 | 50.6 | 3 | 42.77778 | 31
23472 - TERRA PPTO C (MANZANA 4) | M - 1176 | Outinord IND 1/2" | Concreto | Muros torre 1 eje 1 al 5 entre F - J apt 1102, 1103 | 2025-07-19 | 2025-08-16 | 2025-08-19 | 28 | 34.5 | 37.8 | 109.6 | MURO | 41 | MURO-41-28 | 2026-10-29 | NUEVO | 2026-10-29 | 41 | 3.3 | 37.7 | 3 | 42.8 | 31
23472 - TERRA PPTO C (MANZANA 4) | M - 1176 | Outinord IND 1/2" | Concreto | Muros torre 1 eje 1 al 5 entre F - J apt 1102, 1103 | 2025-07-19 | 2025-08-16 | 2025-08-19 | 28 | 34.5 | 38.1 | 110.4 | MURO | 41 | MURO-41-28 | 2026-10-29 | NUEVO | 2026-10-29 | 41 | 3.6 | 37.7 | 3 | 42.8 | 31
23472 - TERRA PPTO C (MANZANA 4) | M - 1176 | Outinord IND 1/2" | Concreto | Muros torre 1 eje 1 al 5 entre F - J apt 1102, 1103 | 2025-07-19 | 2025-08-16 | 2025-08-19 | 28 | 34.5 | 37.2 | 107.8 | MURO | 41 | MURO-41-28 | 2026-10-29 | NUEVO | 2026-10-29 | 41 | 2.7 | 37.7 | 3 | 42.8 | 31
23472 - TERRA PPTO C (MANZANA 4) | M - 1403 | Tremie 1/2" | Concreto | Menzula entre torres 2 y 3 | 2026-04-25 | 2026-05-23 | 2026-05-26 | 28 | 34.5 | 37.8 | 109.6 | AUTOCOMPAC | 41 | AUTOCOMPAC-41-28 | 2026-10-29 | NUEVO | 2026-10-29 | 41 | 3.3 | 37.1 | 3 | 41.8 | 31
23472 - TERRA PPTO C (MANZANA 4) | M - 1403 | Tremie 1/2" | Concreto | Menzula entre torres 2 y 3 | 2026-04-25 | 2026-05-23 | 2026-05-26 | 28 | 34.5 | 36.5 | 105.8 | AUTOCOMPAC | 41 | AUTOCOMPAC-41-28 | 2026-10-29 | NUEVO | 2026-10-29 | 41 | 2 | 37.1 | 3 | 41.8 | 31
23472 - TERRA PPTO C (MANZANA 4) | M - 1403 | Tremie 1/2" | Concreto | Menzula entre torres 2 y 3 | 2026-04-25 | 2026-05-23 | 2026-05-26 | 28 | 34.5 | 37 | 107.2 | AUTOCOMPAC | 41 | AUTOCOMPAC-41-28 | 2026-10-29 | NUEVO | 2026-10-29 | 41 | 2.5 | 37.1 | 3 | 41.8 | 31
23472 - TERRA PPTO C (MANZANA 4) | M-1144 | Outinord IND ½" | Concreto | Muros torre 1 eje 1 al 5 entre A-E apto 904, 905 | 2025-07-04 | 2025-08-01 | 2025-08-04 | 28 | 34.5 | 49.4 | 143.2 | MURO | 41 | MURO-41-28 | 2026-10-29 | NUEVO | 2026-10-29 | 41 | 14.9 | 48.6 | 3 | 41.13333 | 31
23472 - TERRA PPTO C (MANZANA 4) | M-1144 | Outinord IND ½" | Concreto | Muros torre 1 eje 1 al 5 entre A-E apto 904, 905 | 2025-07-04 | 2025-08-01 | 2025-08-04 | 28 | 34.5 | 48 | 139.1 | MURO | 41 | MURO-41-28 | 2026-10-29 | NUEVO | 2026-10-29 | 41 | 13.5 | 48.6 | 3 | 41.13333 | 31
23472 - TERRA PPTO C (MANZANA 4) | M-1144 | Outinord IND ½" | Concreto | Muros torre 1 eje 1 al 5 entre A-E apto 904, 905 | 2025-07-04 | 2025-08-01 | 2025-08-04 | 28 | 34.5 | 48.4 | 140.3 | MURO | 41 | MURO-41-28 | 2026-10-29 | NUEVO | 2026-10-29 | 41 | 13.9 | 48.6 | 3 | 41.13333 | 31
23472 - TERRA PPTO C (MANZANA 4) | M-1146 | Outinord IND 1/2" | Concreto | Muros torre 1, eje 1 al 5. entre F - J, Apt. 902, 903. | 2025-07-05 | 2025-08-02 | 2025-08-04 | 28 | 34.5 | 39.1 | 113.3 | MURO | 41 | MURO-41-28 | 2026-10-29 | NUEVO | 2026-10-29 | 41 | 4.6 | 38.26667 | 3 | 41.32222 | 31
23472 - TERRA PPTO C (MANZANA 4) | M-1146 | Outinord IND 1/2" | Concreto | Muros torre 1, eje 1 al 5. entre F - J, Apt. 902, 903. | 2025-07-05 | 2025-08-02 | 2025-08-04 | 28 | 34.5 | 37.7 | 109.3 | MURO | 41 | MURO-41-28 | 2026-10-29 | NUEVO | 2026-10-29 | 41 | 3.2 | 38.26667 | 3 | 41.32222 | 31
23472 - TERRA PPTO C (MANZANA 4) | M-1146 | Outinord IND 1/2" | Concreto | Muros torre 1, eje 1 al 5. entre F - J, Apt. 902, 903. | 2025-07-05 | 2025-08-02 | 2025-08-04 | 28 | 34.5 | 38 | 110.1 | MURO | 41 | MURO-41-28 | 2026-10-29 | NUEVO | 2026-10-29 | 41 | 3.5 | 38.26667 | 3 | 41.32222 | 31
23472 - TERRA PPTO C (MANZANA 4) | M-1158 | Outinord IND ½" | Concreto | Muros torre 1 eje 6 al 11 entre F - J apto 1001, 1012 | 2025-07-10 | 2025-08-07 | 2025-08-12 | 28 | 34.5 | 40.5 | 117.4 | MURO | 41 | MURO-41-28 | 2026-10-29 | NUEVO | 2026-10-29 | 41 | 6 | 41 | 3 | 42.62222 | 31
23472 - TERRA PPTO C (MANZANA 4) | M-1158 | Outinord IND ½" | Concreto | Muros torre 1 eje 6 al 11 entre F - J apto 1001, 1012 | 2025-07-10 | 2025-08-07 | 2025-08-12 | 28 | 34.5 | 41 | 118.8 | MURO | 41 | MURO-41-28 | 2026-10-29 | NUEVO | 2026-10-29 | 41 | 6.5 | 41 | 3 | 42.62222 | 31
23472 - TERRA PPTO C (MANZANA 4) | M-1158 | Outinord IND ½" | Concreto | Muros torre 1 eje 6 al 11 entre F - J apto 1001, 1012 | 2025-07-10 | 2025-08-07 | 2025-08-12 | 28 | 34.5 | 41.5 | 120.3 | MURO | 41 | MURO-41-28 | 2026-10-29 | NUEVO | 2026-10-29 | 41 | 7 | 41 | 3 | 42.62222 | 31
23472 - TERRA PPTO C (MANZANA 4) | M-1165 | Outinord IND ½" | Concreto | Muros torre 1 eje 12 al 19 entre A - E apto 1108, 1109 | 2025-07-14 | 2025-08-11 | 2025-08-12 | 28 | 34.5 | 41.1 | 119.1 | MURO | 41 | MURO-41-28 | 2026-10-29 | NUEVO | 2026-10-29 | 41 | 6.6 | 40.43333 | 3 | 39.9 | 31
23472 - TERRA PPTO C (MANZANA 4) | M-1165 | Outinord IND ½" | Concreto | Muros torre 1 eje 12 al 19 entre A - E apto 1108, 1109 | 2025-07-14 | 2025-08-11 | 2025-08-12 | 28 | 34.5 | 40 | 115.9 | MURO | 41 | MURO-41-28 | 2026-10-29 | NUEVO | 2026-10-29 | 41 | 5.5 | 40.43333 | 3 | 39.9 | 31
23472 - TERRA PPTO C (MANZANA 4) | M-1165 | Outinord IND ½" | Concreto | Muros torre 1 eje 12 al 19 entre A - E apto 1108, 1109 | 2025-07-14 | 2025-08-11 | 2025-08-12 | 28 | 34.5 | 40.2 | 116.5 | MURO | 41 | MURO-41-28 | 2026-10-29 | NUEVO | 2026-10-29 | 41 | 5.7 | 40.43333 | 3 | 39.9 | 31
23472 - TERRA PPTO C (MANZANA 4) | M-1167 | Outinord IND ½" | Concreto | Muros torre 1 eje 12 al 19 entre F- J apto 1110, 1111 | 2025-07-15 | 2025-08-12 | 2025-08-14 | 28 | 34.5 | 43.3 | 125.5 | MURO | 41 | MURO-41-28 | 2026-10-29 | NUEVO | 2026-10-29 | 41 | 8.8 | 42.66667 | 3 | 41.36667 | 31
23472 - TERRA PPTO C (MANZANA 4) | M-1167 | Outinord IND ½" | Concreto | Muros torre 1 eje 12 al 19 entre F- J apto 1110, 1111 | 2025-07-15 | 2025-08-12 | 2025-08-14 | 28 | 34.5 | 42.7 | 123.8 | MURO | 41 | MURO-41-28 | 2026-10-29 | NUEVO | 2026-10-29 | 41 | 8.2 | 42.66667 | 3 | 41.36667 | 31
23472 - TERRA PPTO C (MANZANA 4) | M-1167 | Outinord IND ½" | Concreto | Muros torre 1 eje 12 al 19 entre F- J apto 1110, 1111 | 2025-07-15 | 2025-08-12 | 2025-08-14 | 28 | 34.5 | 42 | 121.7 | MURO | 41 | MURO-41-28 | 2026-10-29 | NUEVO | 2026-10-29 | 41 | 7.5 | 42.66667 | 3 | 41.36667 | 31
23472 - TERRA PPTO C (MANZANA 4) | M - 1370 | Outinord IND 1 / 2 " | Concreto | Vigas de acople cubierta torre 1 y muros M - 28 ( 2 ) M - 32 M - 15 ( 2 ) M - 18 ( 2 ) eje D entre 7 al 13 muros foso ascensor | 2025-11-28 | 2025-12-26 | 2026-01-05 | 28 | 41.4 | 62.5 | 151 | MURO | 48 | MURO-48-28 | 2026-10-29 | NUEVO | 2026-10-29 | 48 | 21.1 | 61.66667 | 3 |  | 37.26
23472 - TERRA PPTO C (MANZANA 4) | M - 1370 | Outinord IND 1 / 2 " | Concreto | Vigas de acople cubierta torre 1 y muros M - 28 ( 2 ) M - 32 M - 15 ( 2 ) M - 18 ( 2 ) eje D entre 7 al 13 muros foso ascensor | 2025-11-28 | 2025-12-26 | 2026-01-05 | 28 | 41.4 | 60.8 | 146.9 | MURO | 48 | MURO-48-28 | 2026-10-29 | NUEVO | 2026-10-29 | 48 | 19.4 | 61.66667 | 3 |  | 37.26
23472 - TERRA PPTO C (MANZANA 4) | M - 1370 | Outinord IND 1 / 2 " | Concreto | Vigas de acople cubierta torre 1 y muros M - 28 ( 2 ) M - 32 M - 15 ( 2 ) M - 18 ( 2 ) eje D entre 7 al 13 muros foso ascensor | 2025-11-28 | 2025-12-26 | 2026-01-05 | 28 | 41.4 | 61.7 | 149 | MURO | 48 | MURO-48-28 | 2026-10-29 | NUEVO | 2026-10-29 | 48 | 20.3 | 61.66667 | 3 |  | 37.26
23472 - TERRA PPTO C (MANZANA 4) | M - 1373 | Outinord IND 1 / 2" | Concreto | Vigas de acople torre 1 eje 6 entre 7 al 13 | 2025-12-01 | 2025-12-29 | 2026-01-05 | 28 | 41.4 | 53.3 | 128.7 | AUTOCOMPAC | 48 | AUTOCOMPAC-48-28 | 2026-10-29 | NUEVO | 2026-10-29 | 48 | 11.9 | 53.4 | 3 |  | 37.26
23472 - TERRA PPTO C (MANZANA 4) | M - 1373 | Outinord IND 1 / 2" | Concreto | Vigas de acople torre 1 eje 6 entre 7 al 13 | 2025-12-01 | 2025-12-29 | 2026-01-05 | 28 | 41.4 | 54.2 | 130.9 | AUTOCOMPAC | 48 | AUTOCOMPAC-48-28 | 2026-10-29 | NUEVO | 2026-10-29 | 48 | 12.8 | 53.4 | 3 |  | 37.26
23472 - TERRA PPTO C (MANZANA 4) | M - 1373 | Outinord IND 1 / 2" | Concreto | Vigas de acople torre 1 eje 6 entre 7 al 13 | 2025-12-01 | 2025-12-29 | 2026-01-05 | 28 | 41.4 | 52.7 | 127.3 | AUTOCOMPAC | 48 | AUTOCOMPAC-48-28 | 2026-10-29 | NUEVO | 2026-10-29 | 48 | 11.3 | 53.4 | 3 |  | 37.26
24603 - FLORA PPTO C | G-133 | No especificado | Concreto | Grouting piso 12 torre 2 | 2026-09-15 | 2026-10-13 | 2026-10-15 | 28 | 10 | 19.8 | 198 | AUTOCOMPAC | 21 | AUTOCOMPAC-21-28 | 2026-10-29 | NUEVO | 2026-10-29 |  | 9.8 | 19.46667 | 3 | 29.5 | 6.5
24603 - FLORA PPTO C | G-133 | No especificado | Concreto | Grouting piso 12 torre 2 | 2026-09-15 | 2026-10-13 | 2026-10-15 | 28 | 10 | 19.4 | 194 | AUTOCOMPAC | 21 | AUTOCOMPAC-21-28 | 2026-10-29 | NUEVO | 2026-10-29 |  | 9.4 | 19.46667 | 3 | 29.5 | 6.5
24603 - FLORA PPTO C | G-133 | No especificado | Concreto | Grouting piso 12 torre 2 | 2026-09-15 | 2026-10-13 | 2026-10-15 | 28 | 10 | 19.2 | 109.7 | AUTOCOMPAC | 21 | AUTOCOMPAC-21-28 | 2026-10-29 | NUEVO | 2026-10-29 |  | 9.2 | 19.46667 | 3 | 29.5 | 6.5
24603 - FLORA PPTO C | G-134 | No especificado | Concreto | Grouting piso 12 torre 2 | 2026-09-15 | 2026-10-13 | 2026-10-15 | 28 | 10 | 20.8 | 208 | AUTOCOMPAC | 21 | AUTOCOMPAC-21-28 | 2026-10-29 | NUEVO | 2026-10-29 |  | 10.8 | 20.56667 | 3 | 24.3 | 6.5
24603 - FLORA PPTO C | G-134 | No especificado | Concreto | Grouting piso 12 torre 2 | 2026-09-15 | 2026-10-13 | 2026-10-15 | 28 | 10 | 20.6 | 206 | AUTOCOMPAC | 21 | AUTOCOMPAC-21-28 | 2026-10-29 | NUEVO | 2026-10-29 |  | 10.6 | 20.56667 | 3 | 24.3 | 6.5
24603 - FLORA PPTO C | G-134 | No especificado | Concreto | Grouting piso 12 torre 2 | 2026-09-15 | 2026-10-13 | 2026-10-15 | 28 | 10 | 20.3 | 203 | AUTOCOMPAC | 21 | AUTOCOMPAC-21-28 | 2026-10-29 | NUEVO | 2026-10-29 |  | 10.3 | 20.56667 | 3 | 24.3 | 6.5
24603 - FLORA PPTO C | M-133 | No especificado | Concreto | Mortero piso 12 torre 2 | 2026-09-15 | 2026-10-13 | 2026-10-15 | 28 | 10 | 17.9 | 179 | OTRO | 21 | OTRO-21-28 | 2026-10-29 | NUEVO | 2026-10-29 |  | 7.9 | 17.6 | 3 | 19.21111 | 6.5
24603 - FLORA PPTO C | M-133 | No especificado | Concreto | Mortero piso 12 torre 2 | 2026-09-15 | 2026-10-13 | 2026-10-15 | 28 | 10 | 17.6 | 176 | OTRO | 21 | OTRO-21-28 | 2026-10-29 | NUEVO | 2026-10-29 |  | 7.6 | 17.6 | 3 | 19.21111 | 6.5
24603 - FLORA PPTO C | M-133 | No especificado | Concreto | Mortero piso 12 torre 2 | 2026-09-15 | 2026-10-13 | 2026-10-15 | 28 | 10 | 17.3 | 173 | OTRO | 21 | OTRO-21-28 | 2026-10-29 | NUEVO | 2026-10-29 |  | 7.3 | 17.6 | 3 | 19.21111 | 6.5
24603 - FLORA PPTO C | M-134 | No especificado | Concreto | Mortero piso 12 torre 2 | 2026-09-15 | 2026-10-13 | 2026-10-15 | 28 | 10 | 20.1 | 201 | OTRO | 21 | OTRO-21-28 | 2026-10-29 | NUEVO | 2026-10-29 |  | 10.1 | 19.83333 | 3 | 19.33333 | 6.5
24603 - FLORA PPTO C | M-134 | No especificado | Concreto | Mortero piso 12 torre 2 | 2026-09-15 | 2026-10-13 | 2026-10-15 | 28 | 10 | 19.8 | 198 | OTRO | 21 | OTRO-21-28 | 2026-10-29 | NUEVO | 2026-10-29 |  | 9.8 | 19.83333 | 3 | 19.33333 | 6.5
24603 - FLORA PPTO C | M-134 | No especificado | Concreto | Mortero piso 12 torre 2 | 2026-09-15 | 2026-10-13 | 2026-10-15 | 28 | 10 | 19.6 | 196 | OTRO | 21 | OTRO-21-28 | 2026-10-29 | NUEVO | 2026-10-29 |  | 9.6 | 19.83333 | 3 | 19.33333 | 6.5
24603 - FLORA PPTO C | 1.224 | AUTO | Concreto | Sub - Estación plataforma 1 | 2026-07-24 | 2026-08-21 | 2026-08-25 | 28 | 20.7 | 25.4 | 122.7 | AUTOCOMPAC | 21 | AUTOCOMPAC-21-28 | 2026-10-29 | NUEVO | 2026-10-29 |  | 4.7 | 25 | 3 | 20.81111 | 17.2
24603 - FLORA PPTO C | 1.224 | AUTO | Concreto | Sub - Estación plataforma 1 | 2026-07-24 | 2026-08-21 | 2026-08-25 | 28 | 20.7 | 24.7 | 119.3 | AUTOCOMPAC | 21 | AUTOCOMPAC-21-28 | 2026-10-29 | NUEVO | 2026-10-29 |  | 4 | 25 | 3 | 20.81111 | 17.2
24603 - FLORA PPTO C | 1.224 | AUTO | Concreto | Sub - Estación plataforma 1 | 2026-07-24 | 2026-08-21 | 2026-08-25 | 28 | 20.7 | 24.9 | 120.3 | AUTOCOMPAC | 21 | AUTOCOMPAC-21-28 | 2026-10-29 | NUEVO | 2026-10-29 |  | 4.2 | 25 | 3 | 20.81111 | 17.2
24603 - FLORA PPTO C | 1008 | Ptico | Concreto | Cimnetación ejes 3, 4 / E - K sótano plataforma 1 | 2026-04-21 | 2026-05-19 | 2026-05-20 | 28 | 20.7 | 26.6 | 128.5 | AUTOCOMPAC | 21 | AUTOCOMPAC-21-28 | 2026-10-29 | NUEVO | 2026-10-29 |  | 5.9 | 25.96667 | 3 | 23.6 | 17.2
24603 - FLORA PPTO C | 1008 | Ptico | Concreto | Cimnetación ejes 3, 4 / E - K sótano plataforma 1 | 2026-04-21 | 2026-05-19 | 2026-05-20 | 28 | 20.7 | 25.7 | 124.2 | AUTOCOMPAC | 21 | AUTOCOMPAC-21-28 | 2026-10-29 | NUEVO | 2026-10-29 |  | 5 | 25.96667 | 3 | 23.6 | 17.2
24603 - FLORA PPTO C | 1008 | Ptico | Concreto | Cimnetación ejes 3, 4 / E - K sótano plataforma 1 | 2026-04-21 | 2026-05-19 | 2026-05-20 | 28 | 20.7 | 25.6 | 123.7 | AUTOCOMPAC | 21 | AUTOCOMPAC-21-28 | 2026-10-29 | NUEVO | 2026-10-29 |  | 4.9 | 25.96667 | 3 | 23.6 | 17.2
24603 - FLORA PPTO C | 1016 | No especificado | Concreto | Columnas sotano ejes 7 / H - F plataforma 1 | 2026-04-25 | 2026-05-23 | 2026-05-29 | 28 | 20.7 | 28.4 | 137.2 | MURO | 21 | MURO-21-28 | 2026-10-29 | NUEVO | 2026-10-29 | 21 | 7.7 | 27.93333 | 3 | 26.3 | 17.2
24603 - FLORA PPTO C | 1016 | No especificado | Concreto | Columnas sotano ejes 7 / H - F plataforma 1 | 2026-04-25 | 2026-05-23 | 2026-05-29 | 28 | 20.7 | 27.7 | 133.8 | MURO | 21 | MURO-21-28 | 2026-10-29 | NUEVO | 2026-10-29 | 21 | 7 | 27.93333 | 3 | 26.3 | 17.2
24603 - FLORA PPTO C | 1016 | No especificado | Concreto | Columnas sotano ejes 7 / H - F plataforma 1 | 2026-04-25 | 2026-05-23 | 2026-05-29 | 28 | 20.7 | 27.7 | 133.8 | MURO | 21 | MURO-21-28 | 2026-10-29 | NUEVO | 2026-10-29 | 21 | 7 | 27.93333 | 3 | 26.3 | 17.2
24603 - FLORA PPTO C | 1020 | Ptico | Concreto | Cimentación ejes 1 - 3 / E - I sótamo plataforma 1 | 2026-04-28 | 2026-05-26 | 2026-05-26 | 28 | 20.7 | 26 | 125.6 | AUTOCOMPAC | 21 | AUTOCOMPAC-21-28 | 2026-10-29 | NUEVO | 2026-10-29 |  | 5.3 | 26.46667 | 3 | 26.78889 | 17.2
24603 - FLORA PPTO C | 1020 | Ptico | Concreto | Cimentación ejes 1 - 3 / E - I sótamo plataforma 1 | 2026-04-28 | 2026-05-26 | 2026-05-26 | 28 | 20.7 | 26.8 | 129.5 | AUTOCOMPAC | 21 | AUTOCOMPAC-21-28 | 2026-10-29 | NUEVO | 2026-10-29 |  | 6.1 | 26.46667 | 3 | 26.78889 | 17.2
24603 - FLORA PPTO C | 1020 | Ptico | Concreto | Cimentación ejes 1 - 3 / E - I sótamo plataforma 1 | 2026-04-28 | 2026-05-26 | 2026-05-26 | 28 | 20.7 | 26.6 | 128.5 | AUTOCOMPAC | 21 | AUTOCOMPAC-21-28 | 2026-10-29 | NUEVO | 2026-10-29 |  | 5.9 | 26.46667 | 3 | 26.78889 | 17.2
24603 - FLORA PPTO C | 1021 | Ptico | Concreto | Viga cabezal ejes 1 - 4 / K semisótano plataforma 1 | 2026-04-28 | 2026-05-26 | 2026-05-26 | 28 | 20.7 | 27.5 | 132.9 | AUTOCOMPAC | 21 | AUTOCOMPAC-21-28 | 2026-10-29 | NUEVO | 2026-10-29 |  | 6.8 | 27 | 3 | 27.13333 | 17.2
24603 - FLORA PPTO C | 1021 | Ptico | Concreto | Viga cabezal ejes 1 - 4 / K semisótano plataforma 1 | 2026-04-28 | 2026-05-26 | 2026-05-26 | 28 | 20.7 | 26.3 | 127.1 | AUTOCOMPAC | 21 | AUTOCOMPAC-21-28 | 2026-10-29 | NUEVO | 2026-10-29 |  | 5.6 | 27 | 3 | 27.13333 | 17.2
24603 - FLORA PPTO C | 1021 | Ptico | Concreto | Viga cabezal ejes 1 - 4 / K semisótano plataforma 1 | 2026-04-28 | 2026-05-26 | 2026-05-26 | 28 | 20.7 | 27.2 | 131.4 | AUTOCOMPAC | 21 | AUTOCOMPAC-21-28 | 2026-10-29 | NUEVO | 2026-10-29 |  | 6.5 | 27 | 3 | 27.13333 | 17.2
24603 - FLORA PPTO C | 1022 | Ptico | Concreto | Cimentación ejes 1 - 3 / E - I sótano plataforma 1 | 2026-04-28 | 2026-05-26 | 2026-05-26 | 28 | 20.7 | 25.6 | 123.7 | AUTOCOMPAC | 21 | AUTOCOMPAC-21-28 | 2026-10-29 | NUEVO | 2026-10-29 |  | 4.9 | 26.03333 | 3 | 26.5 | 17.2
24603 - FLORA PPTO C | 1022 | Ptico | Concreto | Cimentación ejes 1 - 3 / E - I sótano plataforma 1 | 2026-04-28 | 2026-05-26 | 2026-05-26 | 28 | 20.7 | 26.4 | 127.5 | AUTOCOMPAC | 21 | AUTOCOMPAC-21-28 | 2026-10-29 | NUEVO | 2026-10-29 |  | 5.7 | 26.03333 | 3 | 26.5 | 17.2
24603 - FLORA PPTO C | 1022 | Ptico | Concreto | Cimentación ejes 1 - 3 / E - I sótano plataforma 1 | 2026-04-28 | 2026-05-26 | 2026-05-26 | 28 | 20.7 | 26.1 | 126.1 | AUTOCOMPAC | 21 | AUTOCOMPAC-21-28 | 2026-10-29 | NUEVO | 2026-10-29 |  | 5.4 | 26.03333 | 3 | 26.5 | 17.2
24603 - FLORA PPTO C | 1026 | C.FLUIDO | Concreto | Columnas Ejes 2, 3 / E, F Sótano Plataforma 1 | 2026-05-04 | 2026-06-01 | 2026-06-02 | 28 | 20.7 | 27 | 130.4 | MURO | 21 | MURO-21-28 | 2026-10-29 | NUEVO | 2026-10-29 | 21 | 6.3 | 26.56667 | 3 | 26.53333 | 17.2
24603 - FLORA PPTO C | 1026 | C.FLUIDO | Concreto | Columnas Ejes 2, 3 / E, F Sótano Plataforma 1 | 2026-05-04 | 2026-06-01 | 2026-06-02 | 28 | 20.7 | 26.2 | 126.6 | MURO | 21 | MURO-21-28 | 2026-10-29 | NUEVO | 2026-10-29 | 21 | 5.5 | 26.56667 | 3 | 26.53333 | 17.2
24603 - FLORA PPTO C | 1026 | C.FLUIDO | Concreto | Columnas Ejes 2, 3 / E, F Sótano Plataforma 1 | 2026-05-04 | 2026-06-01 | 2026-06-02 | 28 | 20.7 | 26.5 | 128 | MURO | 21 | MURO-21-28 | 2026-10-29 | NUEVO | 2026-10-29 | 21 | 5.8 | 26.56667 | 3 | 26.53333 | 17.2
24603 - FLORA PPTO C | 1027 | PTICO | Concreto | Viga Cabezal Ejes 1, / I – K Semisótano Plataforma 1 | 2026-05-04 | 2026-06-01 | 2026-06-02 | 28 | 20.7 | 26 | 125.6 | AUTOCOMPAC | 21 | AUTOCOMPAC-21-28 | 2026-10-29 | NUEVO | 2026-10-29 |  | 5.3 | 25.6 | 3 | 26.06667 | 17.2
24603 - FLORA PPTO C | 1027 | PTICO | Concreto | Viga Cabezal Ejes 1, / I – K Semisótano Plataforma 1 | 2026-05-04 | 2026-06-01 | 2026-06-02 | 28 | 20.7 | 25.8 | 124.6 | AUTOCOMPAC | 21 | AUTOCOMPAC-21-28 | 2026-10-29 | NUEVO | 2026-10-29 |  | 5.1 | 25.6 | 3 | 26.06667 | 17.2
24603 - FLORA PPTO C | 1027 | PTICO | Concreto | Viga Cabezal Ejes 1, / I – K Semisótano Plataforma 1 | 2026-05-04 | 2026-06-01 | 2026-06-02 | 28 | 20.7 | 25 | 120.8 | AUTOCOMPAC | 21 | AUTOCOMPAC-21-28 | 2026-10-29 | NUEVO | 2026-10-29 |  | 4.3 | 25.6 | 3 | 26.06667 | 17.2
24603 - FLORA PPTO C | 1029 | Ptico | Concreto | Placa semi sótano ejes 5 - 7 / D - G plataforma 1 | 2026-05-05 | 2026-06-02 | 2026-06-03 | 28 | 20.7 | 33.3 | 160.9 | PLACA | 21 | PLACA-21-28 | 2026-10-29 | NUEVO | 2026-10-29 | 21 | 12.6 | 32.93333 | 3 | 28.36667 | 17.2
24603 - FLORA PPTO C | 1029 | Ptico | Concreto | Placa semi sótano ejes 5 - 7 / D - G plataforma 1 | 2026-05-05 | 2026-06-02 | 2026-06-03 | 28 | 20.7 | 32.5 | 157 | PLACA | 21 | PLACA-21-28 | 2026-10-29 | NUEVO | 2026-10-29 | 21 | 11.8 | 32.93333 | 3 | 28.36667 | 17.2
24603 - FLORA PPTO C | 1029 | Ptico | Concreto | Placa semi sótano ejes 5 - 7 / D - G plataforma 1 | 2026-05-05 | 2026-06-02 | 2026-06-03 | 28 | 20.7 | 33 | 159.4 | PLACA | 21 | PLACA-21-28 | 2026-10-29 | NUEVO | 2026-10-29 | 21 | 12.3 | 32.93333 | 3 | 28.36667 | 17.2
24603 - FLORA PPTO C | 1030 | Ptico | Concreto | Placa semi sótano ejes 5 - 7 / D - G plataforma 1 | 2026-05-05 | 2026-06-02 | 2026-06-03 | 28 | 20.7 | 34.6 | 167.1 | PLACA | 21 | PLACA-21-28 | 2026-10-29 | NUEVO | 2026-10-29 | 21 | 13.9 | 34.7 | 3 | 31.07778 | 17.2
24603 - FLORA PPTO C | 1030 | Ptico | Concreto | Placa semi sótano ejes 5 - 7 / D - G plataforma 1 | 2026-05-05 | 2026-06-02 | 2026-06-03 | 28 | 20.7 | 35 | 169.1 | PLACA | 21 | PLACA-21-28 | 2026-10-29 | NUEVO | 2026-10-29 | 21 | 14.3 | 34.7 | 3 | 31.07778 | 17.2
24603 - FLORA PPTO C | 1030 | Ptico | Concreto | Placa semi sótano ejes 5 - 7 / D - G plataforma 1 | 2026-05-05 | 2026-06-02 | 2026-06-03 | 28 | 20.7 | 34.5 | 166.7 | PLACA | 21 | PLACA-21-28 | 2026-10-29 | NUEVO | 2026-10-29 | 21 | 13.8 | 34.7 | 3 | 31.07778 | 17.2
24603 - FLORA PPTO C | 1038 | AUTOCO | Concreto | Columnas ejes 1 - 2 E - G , sótano plataforma 1 | 2026-05-08 | 2026-06-05 | 2026-06-09 | 28 | 20.7 | 27.2 | 131.4 | MURO | 21 | MURO-21-28 | 2026-10-29 | NUEVO | 2026-10-29 | 21 | 6.5 | 27.13333 | 3 | 31.58889 | 17.2
24603 - FLORA PPTO C | 1038 | AUTOCO | Concreto | Columnas ejes 1 - 2 E - G , sótano plataforma 1 | 2026-05-08 | 2026-06-05 | 2026-06-09 | 28 | 20.7 | 27.5 | 132.9 | MURO | 21 | MURO-21-28 | 2026-10-29 | NUEVO | 2026-10-29 | 21 | 6.8 | 27.13333 | 3 | 31.58889 | 17.2
24603 - FLORA PPTO C | 1038 | AUTOCO | Concreto | Columnas ejes 1 - 2 E - G , sótano plataforma 1 | 2026-05-08 | 2026-06-05 | 2026-06-09 | 28 | 20.7 | 26.7 | 129 | MURO | 21 | MURO-21-28 | 2026-10-29 | NUEVO | 2026-10-29 | 21 | 6 | 27.13333 | 3 | 31.58889 | 17.2
24603 - FLORA PPTO C | 1049 | PTICO | Concreto | Placa semi sótano ejes 1 - 3 / D - G, plataforma 1 | 2026-05-15 | 2026-06-12 | 2026-06-12 | 28 | 20.7 | 27.2 | 131.4 | PLACA | 21 | PLACA-21-28 | 2026-10-29 | NUEVO | 2026-10-29 | 21 | 6.5 | 27.26667 | 3 | 29.7 | 17.2
24603 - FLORA PPTO C | 1049 | PTICO | Concreto | Placa semi sótano ejes 1 - 3 / D - G, plataforma 1 | 2026-05-15 | 2026-06-12 | 2026-06-12 | 28 | 20.7 | 27.1 | 130.9 | PLACA | 21 | PLACA-21-28 | 2026-10-29 | NUEVO | 2026-10-29 | 21 | 6.4 | 27.26667 | 3 | 29.7 | 17.2
24603 - FLORA PPTO C | 1049 | PTICO | Concreto | Placa semi sótano ejes 1 - 3 / D - G, plataforma 1 | 2026-05-15 | 2026-06-12 | 2026-06-12 | 28 | 20.7 | 27.5 | 132.9 | PLACA | 21 | PLACA-21-28 | 2026-10-29 | NUEVO | 2026-10-29 | 21 | 6.8 | 27.26667 | 3 | 29.7 | 17.2
24603 - FLORA PPTO C | 1053 | PTICO | Concreto | Antepechos ejes 2 - 4 / K, plataforma 1 | 2026-05-16 | 2026-06-13 | 2026-06-16 | 28 | 20.7 | 28.8 | 139.1 | MURO | 21 | MURO-21-28 | 2026-10-29 | NUEVO | 2026-10-29 | 21 | 8.1 | 28.2 | 3 | 27.53333 | 17.2
24603 - FLORA PPTO C | 1053 | PTICO | Concreto | Antepechos ejes 2 - 4 / K, plataforma 1 | 2026-05-16 | 2026-06-13 | 2026-06-16 | 28 | 20.7 | 27.7 | 133.8 | MURO | 21 | MURO-21-28 | 2026-10-29 | NUEVO | 2026-10-29 | 21 | 7 | 28.2 | 3 | 27.53333 | 17.2
24603 - FLORA PPTO C | 1053 | PTICO | Concreto | Antepechos ejes 2 - 4 / K, plataforma 1 | 2026-05-16 | 2026-06-13 | 2026-06-16 | 28 | 20.7 | 28.1 | 135.7 | MURO | 21 | MURO-21-28 | 2026-10-29 | NUEVO | 2026-10-29 | 21 | 7.4 | 28.2 | 3 | 27.53333 | 17.2
24603 - FLORA PPTO C | 1056 | C.FLUIDO | Concreto | Columnas ejes 6-7, E-F Semisótano plataforma 1 | 2026-05-16 | 2026-06-13 | 2026-06-16 | 28 | 20.7 | 31.4 | 151.7 | MURO | 21 | MURO-21-28 | 2026-10-29 | NUEVO | 2026-10-29 | 21 | 10.7 | 31.36667 | 3 | 28.94444 | 17.2
24603 - FLORA PPTO C | 1056 | C.FLUIDO | Concreto | Columnas ejes 6-7, E-F Semisótano plataforma 1 | 2026-05-16 | 2026-06-13 | 2026-06-16 | 28 | 20.7 | 31.8 | 153.6 | MURO | 21 | MURO-21-28 | 2026-10-29 | NUEVO | 2026-10-29 | 21 | 11.1 | 31.36667 | 3 | 28.94444 | 17.2
24603 - FLORA PPTO C | 1056 | C.FLUIDO | Concreto | Columnas ejes 6-7, E-F Semisótano plataforma 1 | 2026-05-16 | 2026-06-13 | 2026-06-16 | 28 | 20.7 | 30.9 | 149.3 | MURO | 21 | MURO-21-28 | 2026-10-29 | NUEVO | 2026-10-29 | 21 | 10.2 | 31.36667 | 3 | 28.94444 | 17.2
24603 - FLORA PPTO C | 1057 | PTICO | Concreto | Escaleras sótanos, semisótano, plataforma 1 | 2026-05-19 | 2026-06-16 | 2026-06-17 | 28 | 20.7 | 27 | 130.4 | AUTOCOMPAC | 21 | AUTOCOMPAC-21-28 | 2026-10-29 | NUEVO | 2026-10-29 |  | 6.3 | 26.3 | 3 | 28.62222 | 17.2
24603 - FLORA PPTO C | 1057 | PTICO | Concreto | Escaleras sótanos, semisótano, plataforma 1 | 2026-05-19 | 2026-06-16 | 2026-06-17 | 28 | 20.7 | 26.2 | 126.6 | AUTOCOMPAC | 21 | AUTOCOMPAC-21-28 | 2026-10-29 | NUEVO | 2026-10-29 |  | 5.5 | 26.3 | 3 | 28.62222 | 17.2
24603 - FLORA PPTO C | 1057 | PTICO | Concreto | Escaleras sótanos, semisótano, plataforma 1 | 2026-05-19 | 2026-06-16 | 2026-06-17 | 28 | 20.7 | 25.7 | 124.2 | AUTOCOMPAC | 21 | AUTOCOMPAC-21-28 | 2026-10-29 | NUEVO | 2026-10-29 |  | 5 | 26.3 | 3 | 28.62222 | 17.2
24603 - FLORA PPTO C | 1059 | AUTO | Concreto | Columnas eje 5-8 E-G, semisótano plataforma 1 | 2026-05-20 | 2026-06-17 | 2026-06-17 | 28 | 20.7 | 28.7 | 138.6 | MURO | 21 | MURO-21-28 | 2026-10-29 | NUEVO | 2026-10-29 | 21 | 8 | 28.26667 | 3 | 28.64444 | 17.2
24603 - FLORA PPTO C | 1059 | AUTO | Concreto | Columnas eje 5-8 E-G, semisótano plataforma 1 | 2026-05-20 | 2026-06-17 | 2026-06-17 | 28 | 20.7 | 27.9 | 134.8 | MURO | 21 | MURO-21-28 | 2026-10-29 | NUEVO | 2026-10-29 | 21 | 7.2 | 28.26667 | 3 | 28.64444 | 17.2
24603 - FLORA PPTO C | 1059 | AUTO | Concreto | Columnas eje 5-8 E-G, semisótano plataforma 1 | 2026-05-20 | 2026-06-17 | 2026-06-17 | 28 | 20.7 | 28.2 | 136.2 | MURO | 21 | MURO-21-28 | 2026-10-29 | NUEVO | 2026-10-29 | 21 | 7.5 | 28.26667 | 3 | 28.64444 | 17.2
24603 - FLORA PPTO C | 1062 | PTICO | Concreto | Ante pechos eje I-I a Piso 1, plataforma 1 | 2026-05-21 | 2026-06-18 | 2026-06-19 | 28 | 20.7 | 28.7 | 138.6 | AUTOCOMPAC | 21 | AUTOCOMPAC-21-28 | 2026-10-29 | NUEVO | 2026-10-29 |  | 8 | 28.2 | 3 | 27.58889 | 17.2
24603 - FLORA PPTO C | 1062 | PTICO | Concreto | Ante pechos eje I-I a Piso 1, plataforma 1 | 2026-05-21 | 2026-06-18 | 2026-06-19 | 28 | 20.7 | 27.8 | 134.3 | AUTOCOMPAC | 21 | AUTOCOMPAC-21-28 | 2026-10-29 | NUEVO | 2026-10-29 |  | 7.1 | 28.2 | 3 | 27.58889 | 17.2
24603 - FLORA PPTO C | 1062 | PTICO | Concreto | Ante pechos eje I-I a Piso 1, plataforma 1 | 2026-05-21 | 2026-06-18 | 2026-06-19 | 28 | 20.7 | 28.1 | 135.7 | AUTOCOMPAC | 21 | AUTOCOMPAC-21-28 | 2026-10-29 | NUEVO | 2026-10-29 |  | 7.4 | 28.2 | 3 | 27.58889 | 17.2
24603 - FLORA PPTO C | 1067 | Autocompactante | Concreto | Columnas ejes 1 - 3 , E - F. Semi sótano , Plataforma 1 | 2026-05-22 | 2026-06-19 | 2026-06-22 | 28 | 20.7 | 32.4 | 156.5 | MURO | 21 | MURO-21-28 | 2026-10-29 | NUEVO | 2026-10-29 | 21 | 11.7 | 32.4 | 3 | 29.62222 | 17.2
24603 - FLORA PPTO C | 1067 | Autocompactante | Concreto | Columnas ejes 1 - 3 , E - F. Semi sótano , Plataforma 1 | 2026-05-22 | 2026-06-19 | 2026-06-22 | 28 | 20.7 | 32.2 | 155.6 | MURO | 21 | MURO-21-28 | 2026-10-29 | NUEVO | 2026-10-29 | 21 | 11.5 | 32.4 | 3 | 29.62222 | 17.2
24603 - FLORA PPTO C | 1067 | Autocompactante | Concreto | Columnas ejes 1 - 3 , E - F. Semi sótano , Plataforma 1 | 2026-05-22 | 2026-06-19 | 2026-06-22 | 28 | 20.7 | 32.6 | 157.5 | MURO | 21 | MURO-21-28 | 2026-10-29 | NUEVO | 2026-10-29 | 21 | 11.9 | 32.4 | 3 | 29.62222 | 17.2
24603 - FLORA PPTO C | 1072 | Ptico | Concreto | Viga cabezal, ejes 2 - 4 / D, semí sotano plataforma 1 | 2026-05-25 | 2026-06-22 | 2026-06-22 | 28 | 20.7 | 28 | 135.3 | AUTOCOMPAC | 21 | AUTOCOMPAC-21-28 | 2026-10-29 | NUEVO | 2026-10-29 |  | 7.3 | 28.36667 | 3 | 29.65556 | 17.2
24603 - FLORA PPTO C | 1072 | Ptico | Concreto | Viga cabezal, ejes 2 - 4 / D, semí sotano plataforma 1 | 2026-05-25 | 2026-06-22 | 2026-06-22 | 28 | 20.7 | 28.5 | 137.7 | AUTOCOMPAC | 21 | AUTOCOMPAC-21-28 | 2026-10-29 | NUEVO | 2026-10-29 |  | 7.8 | 28.36667 | 3 | 29.65556 | 17.2
24603 - FLORA PPTO C | 1072 | Ptico | Concreto | Viga cabezal, ejes 2 - 4 / D, semí sotano plataforma 1 | 2026-05-25 | 2026-06-22 | 2026-06-22 | 28 | 20.7 | 28.6 | 138.2 | AUTOCOMPAC | 21 | AUTOCOMPAC-21-28 | 2026-10-29 | NUEVO | 2026-10-29 |  | 7.9 | 28.36667 | 3 | 29.65556 | 17.2
24603 - FLORA PPTO C | 1074 | Ptico | Concreto | Placa semí sotano ejes 4-7 / J-G, plataforma 1 | 2026-05-26 | 2026-06-23 | 2026-06-23 | 28 | 20.7 | 31.6 | 152.7 | PLACA | 21 | PLACA-21-28 | 2026-10-29 | NUEVO | 2026-10-29 | 21 | 10.9 | 31.3 | 3 | 30.68889 | 17.2
24603 - FLORA PPTO C | 1074 | Ptico | Concreto | Placa semí sotano ejes 4-7 / J-G, plataforma 1 | 2026-05-26 | 2026-06-23 | 2026-06-23 | 28 | 20.7 | 31.3 | 151.2 | PLACA | 21 | PLACA-21-28 | 2026-10-29 | NUEVO | 2026-10-29 | 21 | 10.6 | 31.3 | 3 | 30.68889 | 17.2
24603 - FLORA PPTO C | 1074 | Ptico | Concreto | Placa semí sotano ejes 4-7 / J-G, plataforma 1 | 2026-05-26 | 2026-06-23 | 2026-06-23 | 28 | 20.7 | 31 | 149.8 | PLACA | 21 | PLACA-21-28 | 2026-10-29 | NUEVO | 2026-10-29 | 21 | 10.3 | 31.3 | 3 | 30.68889 | 17.2
24603 - FLORA PPTO C | 1078 | Auto | Concreto | Columnas semí sotano, ejes 1-3 / E-G, plataforma 1 | 2026-05-26 | 2026-06-23 | 2026-06-23 | 28 | 20.7 | 34.4 | 166.2 | MURO | 21 | MURO-21-28 | 2026-10-29 | NUEVO | 2026-10-29 | 21 | 13.7 | 34.4 | 3 | 31.35556 | 17.2
24603 - FLORA PPTO C | 1078 | Auto | Concreto | Columnas semí sotano, ejes 1-3 / E-G, plataforma 1 | 2026-05-26 | 2026-06-23 | 2026-06-23 | 28 | 20.7 | 34.9 | 168.6 | MURO | 21 | MURO-21-28 | 2026-10-29 | NUEVO | 2026-10-29 | 21 | 14.2 | 34.4 | 3 | 31.35556 | 17.2
24603 - FLORA PPTO C | 1078 | Auto | Concreto | Columnas semí sotano, ejes 1-3 / E-G, plataforma 1 | 2026-05-26 | 2026-06-23 | 2026-06-23 | 28 | 20.7 | 33.9 | 163.8 | MURO | 21 | MURO-21-28 | 2026-10-29 | NUEVO | 2026-10-29 | 21 | 13.2 | 34.4 | 3 | 31.35556 | 17.2
24603 - FLORA PPTO C | 1079 | Auto | Concreto | Columnas semí sotano ejes 1-3, E-G, plataforma 1 | 2026-05-27 | 2026-06-24 | 2026-06-24 | 28 | 20.7 | 26.2 | 126.6 | MURO | 21 | MURO-21-28 | 2026-10-29 | NUEVO | 2026-10-29 | 21 | 5.5 | 26.53333 | 3 | 30.74444 | 17.2
24603 - FLORA PPTO C | 1079 | Auto | Concreto | Columnas semí sotano ejes 1-3, E-G, plataforma 1 | 2026-05-27 | 2026-06-24 | 2026-06-24 | 28 | 20.7 | 27.1 | 130.9 | MURO | 21 | MURO-21-28 | 2026-10-29 | NUEVO | 2026-10-29 | 21 | 6.4 | 26.53333 | 3 | 30.74444 | 17.2
24603 - FLORA PPTO C | 1079 | Auto | Concreto | Columnas semí sotano ejes 1-3, E-G, plataforma 1 | 2026-05-27 | 2026-06-24 | 2026-06-24 | 28 | 20.7 | 26.3 | 127.1 | MURO | 21 | MURO-21-28 | 2026-10-29 | NUEVO | 2026-10-29 | 21 | 5.6 | 26.53333 | 3 | 30.74444 | 17.2
24603 - FLORA PPTO C | 1081 | Ptico | Concreto | Viga cabezal, ejes 1-2/ D, semí sotano plataforma 1 | 2026-05-27 | 2026-06-24 | 2026-06-24 | 28 | 20.7 | 31.7 | 153.1 | AUTOCOMPAC | 21 | AUTOCOMPAC-21-28 | 2026-10-29 | NUEVO | 2026-10-29 |  | 11 | 31.63333 | 3 | 30.85556 | 17.2
24603 - FLORA PPTO C | 1081 | Ptico | Concreto | Viga cabezal, ejes 1-2/ D, semí sotano plataforma 1 | 2026-05-27 | 2026-06-24 | 2026-06-24 | 28 | 20.7 | 32 | 154.6 | AUTOCOMPAC | 21 | AUTOCOMPAC-21-28 | 2026-10-29 | NUEVO | 2026-10-29 |  | 11.3 | 31.63333 | 3 | 30.85556 | 17.2
24603 - FLORA PPTO C | 1081 | Ptico | Concreto | Viga cabezal, ejes 1-2/ D, semí sotano plataforma 1 | 2026-05-27 | 2026-06-24 | 2026-06-24 | 28 | 20.7 | 31.2 | 150.7 | AUTOCOMPAC | 21 | AUTOCOMPAC-21-28 | 2026-10-29 | NUEVO | 2026-10-29 |  | 10.5 | 31.63333 | 3 | 30.85556 | 17.2
24603 - FLORA PPTO C | 1085 | Autocompactante | Concreto | Columnas semi sótano ejes 5 - 7 / H - I , plataforma 1 | 2026-05-28 | 2026-06-25 | 2026-06-25 | 28 | 20.7 | 25.7 | 124.2 | MURO | 21 | MURO-21-28 | 2026-10-29 | NUEVO | 2026-10-29 | 21 | 5 | 25.8 | 3 | 27.98889 | 17.2
24603 - FLORA PPTO C | 1085 | Autocompactante | Concreto | Columnas semi sótano ejes 5 - 7 / H - I , plataforma 1 | 2026-05-28 | 2026-06-25 | 2026-06-25 | 28 | 20.7 | 25.1 | 121.3 | MURO | 21 | MURO-21-28 | 2026-10-29 | NUEVO | 2026-10-29 | 21 | 4.4 | 25.8 | 3 | 27.98889 | 17.2
24603 - FLORA PPTO C | 1085 | Autocompactante | Concreto | Columnas semi sótano ejes 5 - 7 / H - I , plataforma 1 | 2026-05-28 | 2026-06-25 | 2026-06-25 | 28 | 20.7 | 26.6 | 128.5 | MURO | 21 | MURO-21-28 | 2026-10-29 | NUEVO | 2026-10-29 | 21 | 5.9 | 25.8 | 3 | 27.98889 | 17.2
24603 - FLORA PPTO C | 1091 | Ptico | Concreto | Antepecho ejes 2-4 / D, semisotano plataforma 1 | 2026-06-01 | 2026-06-29 | 2026-06-30 | 28 | 20.7 | 26.9 | 130 | MURO | 21 | MURO-21-28 | 2026-10-29 | NUEVO | 2026-10-29 | 21 | 6.2 | 26.7 | 3 | 28.04444 | 17.2
24603 - FLORA PPTO C | 1091 | Ptico | Concreto | Antepecho ejes 2-4 / D, semisotano plataforma 1 | 2026-06-01 | 2026-06-29 | 2026-06-30 | 28 | 20.7 | 27 | 130.4 | MURO | 21 | MURO-21-28 | 2026-10-29 | NUEVO | 2026-10-29 | 21 | 6.3 | 26.7 | 3 | 28.04444 | 17.2
24603 - FLORA PPTO C | 1091 | Ptico | Concreto | Antepecho ejes 2-4 / D, semisotano plataforma 1 | 2026-06-01 | 2026-06-29 | 2026-06-30 | 28 | 20.7 | 26.2 | 126.6 | MURO | 21 | MURO-21-28 | 2026-10-29 | NUEVO | 2026-10-29 | 21 | 5.5 | 26.7 | 3 | 28.04444 | 17.2
24603 - FLORA PPTO C | 1097 | Ptico | Concreto | Antepecho eje 1-2 / D, semi sotano plataforma 1 | 2026-06-03 | 2026-07-01 | 2026-07-01 | 28 | 20.7 | 25.7 | 124.2 | MURO | 21 | MURO-21-28 | 2026-10-29 | NUEVO | 2026-10-29 | 21 | 5 | 26.13333 | 3 | 26.21111 | 17.2
24603 - FLORA PPTO C | 1097 | Ptico | Concreto | Antepecho eje 1-2 / D, semi sotano plataforma 1 | 2026-06-03 | 2026-07-01 | 2026-07-01 | 28 | 20.7 | 26.2 | 126.6 | MURO | 21 | MURO-21-28 | 2026-10-29 | NUEVO | 2026-10-29 | 21 | 5.5 | 26.13333 | 3 | 26.21111 | 17.2
24603 - FLORA PPTO C | 1097 | Ptico | Concreto | Antepecho eje 1-2 / D, semi sotano plataforma 1 | 2026-06-03 | 2026-07-01 | 2026-07-01 | 28 | 20.7 | 26.5 | 128 | MURO | 21 | MURO-21-28 | 2026-10-29 | NUEVO | 2026-10-29 | 21 | 5.8 | 26.13333 | 3 | 26.21111 | 17.2
24603 - FLORA PPTO C | 1100 | Ptico | Concreto | Viga cabezal ejes 1 / D, semisótano plataforma 1 | 2026-06-04 | 2026-07-02 | 2026-07-06 | 28 | 20.7 | 27.6 | 133.3 | AUTOCOMPAC | 21 | AUTOCOMPAC-21-28 | 2026-10-29 | NUEVO | 2026-10-29 |  | 6.9 | 27.56667 | 3 | 26.8 | 17.2
24603 - FLORA PPTO C | 1100 | Ptico | Concreto | Viga cabezal ejes 1 / D, semisótano plataforma 1 | 2026-06-04 | 2026-07-02 | 2026-07-06 | 28 | 20.7 | 27.9 | 134.8 | AUTOCOMPAC | 21 | AUTOCOMPAC-21-28 | 2026-10-29 | NUEVO | 2026-10-29 |  | 7.2 | 27.56667 | 3 | 26.8 | 17.2
24603 - FLORA PPTO C | 1100 | Ptico | Concreto | Viga cabezal ejes 1 / D, semisótano plataforma 1 | 2026-06-04 | 2026-07-02 | 2026-07-06 | 28 | 20.7 | 27.2 | 131.4 | AUTOCOMPAC | 21 | AUTOCOMPAC-21-28 | 2026-10-29 | NUEVO | 2026-10-29 |  | 6.5 | 27.56667 | 3 | 26.8 | 17.2
24603 - FLORA PPTO C | 1105 | Plastico | Concreto | Viga cabezal ejes 1' E-F y antepecho ejes 1'/D-E semi sotano plataforma 1 | 2026-06-06 | 2026-07-04 | 2026-07-06 | 28 | 20.7 | 31.7 | 153.1 | MURO | 21 | MURO-21-28 | 2026-10-29 | NUEVO | 2026-10-29 | 21 | 11 | 31.23333 | 3 | 28.31111 | 17.2
24603 - FLORA PPTO C | 1105 | Plastico | Concreto | Viga cabezal ejes 1' E-F y antepecho ejes 1'/D-E semi sotano plataforma 1 | 2026-06-06 | 2026-07-04 | 2026-07-06 | 28 | 20.7 | 30.8 | 148.8 | MURO | 21 | MURO-21-28 | 2026-10-29 | NUEVO | 2026-10-29 | 21 | 10.1 | 31.23333 | 3 | 28.31111 | 17.2
24603 - FLORA PPTO C | 1105 | Plastico | Concreto | Viga cabezal ejes 1' E-F y antepecho ejes 1'/D-E semi sotano plataforma 1 | 2026-06-06 | 2026-07-04 | 2026-07-06 | 28 | 20.7 | 31.2 | 150.7 | MURO | 21 | MURO-21-28 | 2026-10-29 | NUEVO | 2026-10-29 | 21 | 10.5 | 31.23333 | 3 | 28.31111 | 17.2
24603 - FLORA PPTO C | 1107 | Plastico | Concreto | Muro cabezal ejes 1 H-K plataforma 1 | 2026-06-09 | 2026-07-07 | 2026-07-08 | 28 | 20.7 | 29.7 | 143.5 | MURO | 21 | MURO-21-28 | 2026-10-29 | NUEVO | 2026-10-29 | 21 | 9 | 29.6 | 3 | 29.46667 | 17.2
24603 - FLORA PPTO C | 1107 | Plastico | Concreto | Muro cabezal ejes 1 H-K plataforma 1 | 2026-06-09 | 2026-07-07 | 2026-07-08 | 28 | 20.7 | 30 | 144.9 | MURO | 21 | MURO-21-28 | 2026-10-29 | NUEVO | 2026-10-29 | 21 | 9.3 | 29.6 | 3 | 29.46667 | 17.2
24603 - FLORA PPTO C | 1107 | Plastico | Concreto | Muro cabezal ejes 1 H-K plataforma 1 | 2026-06-09 | 2026-07-07 | 2026-07-08 | 28 | 20.7 | 29.1 | 140.6 | MURO | 21 | MURO-21-28 | 2026-10-29 | NUEVO | 2026-10-29 | 21 | 8.4 | 29.6 | 3 | 29.46667 | 17.2
24603 - FLORA PPTO C | 1111 | Plastico F | Concreto | Placa piso 1 ejes 5 - 8 / A - H plataforma 1 | 2026-06-11 | 2026-07-09 | 2026-07-09 | 28 | 20.7 | 40.6 | 196.1 | PLACA | 21 | PLACA-21-28 | 2026-10-29 | NUEVO | 2026-10-29 | 21 | 19.9 | 40.66667 | 3 | 33.83333 | 17.2
24603 - FLORA PPTO C | 1111 | Plastico F | Concreto | Placa piso 1 ejes 5 - 8 / A - H plataforma 1 | 2026-06-11 | 2026-07-09 | 2026-07-09 | 28 | 20.7 | 41.2 | 199 | PLACA | 21 | PLACA-21-28 | 2026-10-29 | NUEVO | 2026-10-29 | 21 | 20.5 | 40.66667 | 3 | 33.83333 | 17.2
24603 - FLORA PPTO C | 1111 | Plastico F | Concreto | Placa piso 1 ejes 5 - 8 / A - H plataforma 1 | 2026-06-11 | 2026-07-09 | 2026-07-09 | 28 | 20.7 | 40.2 | 194.2 | PLACA | 21 | PLACA-21-28 | 2026-10-29 | NUEVO | 2026-10-29 | 21 | 19.5 | 40.66667 | 3 | 33.83333 | 17.2
24603 - FLORA PPTO C | 1112 | Plastico F | Concreto | Placa piso 1 , ejes 5 - 8 / A - H , plataforma 1 | 2026-06-11 | 2026-07-09 | 2026-07-09 | 28 | 20.7 | 40.4 | 195.2 | PLACA | 21 | PLACA-21-28 | 2026-10-29 | NUEVO | 2026-10-29 | 21 | 19.7 | 39.86667 | 3 | 36.71111 | 17.2
24603 - FLORA PPTO C | 1112 | Plastico F | Concreto | Placa piso 1 , ejes 5 - 8 / A - H , plataforma 1 | 2026-06-11 | 2026-07-09 | 2026-07-09 | 28 | 20.7 | 39.4 | 190.3 | PLACA | 21 | PLACA-21-28 | 2026-10-29 | NUEVO | 2026-10-29 | 21 | 18.7 | 39.86667 | 3 | 36.71111 | 17.2
24603 - FLORA PPTO C | 1112 | Plastico F | Concreto | Placa piso 1 , ejes 5 - 8 / A - H , plataforma 1 | 2026-06-11 | 2026-07-09 | 2026-07-09 | 28 | 20.7 | 39.8 | 192.3 | PLACA | 21 | PLACA-21-28 | 2026-10-29 | NUEVO | 2026-10-29 | 21 | 19.1 | 39.86667 | 3 | 36.71111 | 17.2
24603 - FLORA PPTO C | 1113 | Plastico F | Concreto | Placa piso 1 , ejes 5 -8 / A -H , plataforma 1 | 2026-06-11 | 2026-07-09 | 2026-07-09 | 28 | 20.7 | 40 | 193.2 | PLACA | 21 | PLACA-21-28 | 2026-10-29 | NUEVO | 2026-10-29 | 21 | 19.3 | 40.06667 | 3 | 40.2 | 17.2
24603 - FLORA PPTO C | 1113 | Plastico F | Concreto | Placa piso 1 , ejes 5 -8 / A -H , plataforma 1 | 2026-06-11 | 2026-07-09 | 2026-07-09 | 28 | 20.7 | 40.6 | 196.1 | PLACA | 21 | PLACA-21-28 | 2026-10-29 | NUEVO | 2026-10-29 | 21 | 19.9 | 40.06667 | 3 | 40.2 | 17.2
24603 - FLORA PPTO C | 1113 | Plastico F | Concreto | Placa piso 1 , ejes 5 -8 / A -H , plataforma 1 | 2026-06-11 | 2026-07-09 | 2026-07-09 | 28 | 20.7 | 39.6 | 191.3 | PLACA | 21 | PLACA-21-28 | 2026-10-29 | NUEVO | 2026-10-29 | 21 | 18.9 | 40.06667 | 3 | 40.2 | 17.2
24603 - FLORA PPTO C | 1118 | Plástico | Concreto | Viga cabezal semisótano ejes 1´/ F - H Plataforma 1 | 2026-06-12 | 2026-07-10 | 2026-07-10 | 28 | 20.7 | 25.6 | 123.7 | AUTOCOMPAC | 21 | AUTOCOMPAC-21-28 | 2026-10-29 | NUEVO | 2026-10-29 |  | 4.9 | 25.5 | 3 | 35.14444 | 17.2
24603 - FLORA PPTO C | 1118 | Plástico | Concreto | Viga cabezal semisótano ejes 1´/ F - H Plataforma 1 | 2026-06-12 | 2026-07-10 | 2026-07-10 | 28 | 20.7 | 25.8 | 124.6 | AUTOCOMPAC | 21 | AUTOCOMPAC-21-28 | 2026-10-29 | NUEVO | 2026-10-29 |  | 5.1 | 25.5 | 3 | 35.14444 | 17.2
24603 - FLORA PPTO C | 1118 | Plástico | Concreto | Viga cabezal semisótano ejes 1´/ F - H Plataforma 1 | 2026-06-12 | 2026-07-10 | 2026-07-10 | 28 | 20.7 | 25.1 | 121.3 | AUTOCOMPAC | 21 | AUTOCOMPAC-21-28 | 2026-10-29 | NUEVO | 2026-10-29 |  | 4.4 | 25.5 | 3 | 35.14444 | 17.2
24603 - FLORA PPTO C | 1136 | Ptico. | Concreto | Viga cabezal ejes 1´/ H - I, plataforma 1 | 2026-06-19 | 2026-07-17 | 2026-07-17 | 28 | 20.7 | 26.4 | 127.5 | AUTOCOMPAC | 21 | AUTOCOMPAC-21-28 | 2026-10-29 | NUEVO | 2026-10-29 |  | 5.7 | 26.63333 | 3 | 30.73333 | 17.2
24603 - FLORA PPTO C | 1136 | Ptico. | Concreto | Viga cabezal ejes 1´/ H - I, plataforma 1 | 2026-06-19 | 2026-07-17 | 2026-07-17 | 28 | 20.7 | 26.3 | 127.1 | AUTOCOMPAC | 21 | AUTOCOMPAC-21-28 | 2026-10-29 | NUEVO | 2026-10-29 |  | 5.6 | 26.63333 | 3 | 30.73333 | 17.2
24603 - FLORA PPTO C | 1136 | Ptico. | Concreto | Viga cabezal ejes 1´/ H - I, plataforma 1 | 2026-06-19 | 2026-07-17 | 2026-07-17 | 28 | 20.7 | 27.2 | 131.4 | AUTOCOMPAC | 21 | AUTOCOMPAC-21-28 | 2026-10-29 | NUEVO | 2026-10-29 |  | 6.5 | 26.63333 | 3 | 30.73333 | 17.2
24603 - FLORA PPTO C | 1137 | Indus | Concreto | Placa ejes 4 - 8 /F - L piso 3, T1 | 2026-06-19 | 2026-07-17 | 2026-07-17 | 28 | 20.7 | 35.4 | 171 | PLACA | 21 | PLACA-21-28 | 2026-10-29 | NUEVO | 2026-10-29 | 21 | 14.7 | 35.96667 | 3 | 29.36667 | 17.2
24603 - FLORA PPTO C | 1137 | Indus | Concreto | Placa ejes 4 - 8 /F - L piso 3, T1 | 2026-06-19 | 2026-07-17 | 2026-07-17 | 28 | 20.7 | 36.2 | 174.9 | PLACA | 21 | PLACA-21-28 | 2026-10-29 | NUEVO | 2026-10-29 | 21 | 15.5 | 35.96667 | 3 | 29.36667 | 17.2
24603 - FLORA PPTO C | 1137 | Indus | Concreto | Placa ejes 4 - 8 /F - L piso 3, T1 | 2026-06-19 | 2026-07-17 | 2026-07-17 | 28 | 20.7 | 36.3 | 175.4 | PLACA | 21 | PLACA-21-28 | 2026-10-29 | NUEVO | 2026-10-29 | 21 | 15.6 | 35.96667 | 3 | 29.36667 | 17.2
24603 - FLORA PPTO C | 1146 | Auto | Concreto | Columnas plataforma sotano 1I y semi sotano I7 y J7 | 2026-06-23 | 2026-07-21 | 2026-07-22 | 28 | 20.7 | 27.1 | 130.9 | MURO | 21 | MURO-21-28 | 2026-10-29 | NUEVO | 2026-10-29 | 21 | 6.4 | 27.66667 | 3 | 30.08889 | 17.2
24603 - FLORA PPTO C | 1146 | Auto | Concreto | Columnas plataforma sotano 1I y semi sotano I7 y J7 | 2026-06-23 | 2026-07-21 | 2026-07-22 | 28 | 20.7 | 27.8 | 134.3 | MURO | 21 | MURO-21-28 | 2026-10-29 | NUEVO | 2026-10-29 | 21 | 7.1 | 27.66667 | 3 | 30.08889 | 17.2
24603 - FLORA PPTO C | 1146 | Auto | Concreto | Columnas plataforma sotano 1I y semi sotano I7 y J7 | 2026-06-23 | 2026-07-21 | 2026-07-22 | 28 | 20.7 | 28.1 | 135.7 | MURO | 21 | MURO-21-28 | 2026-10-29 | NUEVO | 2026-10-29 | 21 | 7.4 | 27.66667 | 3 | 30.08889 | 17.2
24603 - FLORA PPTO C | 1148 | Ptico | Concreto | Cimentación ejes 2-4 / K-J y ejes 4-5 / K-G, pta. forma 1 | 2026-06-24 | 2026-07-22 | 2026-07-22 | 28 | 20.7 | 27.8 | 134.3 | AUTOCOMPAC | 21 | AUTOCOMPAC-21-28 | 2026-10-29 | NUEVO | 2026-10-29 |  | 7.1 | 28.1 | 3 | 30.57778 | 17.2
24603 - FLORA PPTO C | 1148 | Ptico | Concreto | Cimentación ejes 2-4 / K-J y ejes 4-5 / K-G, pta. forma 1 | 2026-06-24 | 2026-07-22 | 2026-07-22 | 28 | 20.7 | 28.1 | 135.7 | AUTOCOMPAC | 21 | AUTOCOMPAC-21-28 | 2026-10-29 | NUEVO | 2026-10-29 |  | 7.4 | 28.1 | 3 | 30.57778 | 17.2
24603 - FLORA PPTO C | 1148 | Ptico | Concreto | Cimentación ejes 2-4 / K-J y ejes 4-5 / K-G, pta. forma 1 | 2026-06-24 | 2026-07-22 | 2026-07-22 | 28 | 20.7 | 28.4 | 137.2 | AUTOCOMPAC | 21 | AUTOCOMPAC-21-28 | 2026-10-29 | NUEVO | 2026-10-29 |  | 7.7 | 28.1 | 3 | 30.57778 | 17.2
24603 - FLORA PPTO C | 1149 | Ptico | Concreto | Cimentación ejes 2-4 / K-L y ejes 4-5 / K-G, pta. forma 1 | 2026-06-24 | 2026-07-22 | 2026-07-22 | 28 | 20.7 | 25.9 | 125.1 | AUTOCOMPAC | 21 | AUTOCOMPAC-21-28 | 2026-10-29 | NUEVO | 2026-10-29 |  | 5.2 | 26.2 | 3 | 27.32222 | 17.2
24603 - FLORA PPTO C | 1149 | Ptico | Concreto | Cimentación ejes 2-4 / K-L y ejes 4-5 / K-G, pta. forma 1 | 2026-06-24 | 2026-07-22 | 2026-07-22 | 28 | 20.7 | 26.6 | 128.5 | AUTOCOMPAC | 21 | AUTOCOMPAC-21-28 | 2026-10-29 | NUEVO | 2026-10-29 |  | 5.9 | 26.2 | 3 | 27.32222 | 17.2
24603 - FLORA PPTO C | 1149 | Ptico | Concreto | Cimentación ejes 2-4 / K-L y ejes 4-5 / K-G, pta. forma 1 | 2026-06-24 | 2026-07-22 | 2026-07-22 | 28 | 20.7 | 26.1 | 126.1 | AUTOCOMPAC | 21 | AUTOCOMPAC-21-28 | 2026-10-29 | NUEVO | 2026-10-29 |  | 5.4 | 26.2 | 3 | 27.32222 | 17.2
24603 - FLORA PPTO C | 1153 | Plástico | Concreto | Placa piso 1 ejes 1´ - 3 / D - G plataforma 1 | 2026-06-25 | 2026-07-23 | 2026-07-23 | 28 | 20.7 | 26.6 | 128.5 | PLACA | 21 | PLACA-21-28 | 2026-10-29 | NUEVO | 2026-10-29 | 21 | 5.9 | 26.66667 | 3 | 26.98889 | 17.2
24603 - FLORA PPTO C | 1153 | Plástico | Concreto | Placa piso 1 ejes 1´ - 3 / D - G plataforma 1 | 2026-06-25 | 2026-07-23 | 2026-07-23 | 28 | 20.7 | 26.6 | 128.5 | PLACA | 21 | PLACA-21-28 | 2026-10-29 | NUEVO | 2026-10-29 | 21 | 5.9 | 26.66667 | 3 | 26.98889 | 17.2
24603 - FLORA PPTO C | 1153 | Plástico | Concreto | Placa piso 1 ejes 1´ - 3 / D - G plataforma 1 | 2026-06-25 | 2026-07-23 | 2026-07-23 | 28 | 20.7 | 26.8 | 129.5 | PLACA | 21 | PLACA-21-28 | 2026-10-29 | NUEVO | 2026-10-29 | 21 | 6.1 | 26.66667 | 3 | 26.98889 | 17.2
24603 - FLORA PPTO C | 1154 | Plástico | Concreto | Placa piso 1 ejes 1´ - 3 / D - G plataforma 1 | 2026-06-25 | 2026-07-23 | 2026-07-23 | 28 | 20.7 | 25.2 | 121.7 | PLACA | 21 | PLACA-21-28 | 2026-10-29 | NUEVO | 2026-10-29 | 21 | 4.5 | 25.56667 | 3 | 26.14444 | 17.2
24603 - FLORA PPTO C | 1154 | Plástico | Concreto | Placa piso 1 ejes 1´ - 3 / D - G plataforma 1 | 2026-06-25 | 2026-07-23 | 2026-07-23 | 28 | 20.7 | 25.9 | 125.1 | PLACA | 21 | PLACA-21-28 | 2026-10-29 | NUEVO | 2026-10-29 | 21 | 5.2 | 25.56667 | 3 | 26.14444 | 17.2
24603 - FLORA PPTO C | 1154 | Plástico | Concreto | Placa piso 1 ejes 1´ - 3 / D - G plataforma 1 | 2026-06-25 | 2026-07-23 | 2026-07-23 | 28 | 20.7 | 25.6 | 123.7 | PLACA | 21 | PLACA-21-28 | 2026-10-29 | NUEVO | 2026-10-29 | 21 | 4.9 | 25.56667 | 3 | 26.14444 | 17.2
24603 - FLORA PPTO C | 1155 | Plástico | Concreto | Placa piso 1 ejes 1´ - 3 / D - G plataforma 1 | 2026-06-25 | 2026-07-23 | 2026-07-23 | 28 | 20.7 | 28.1 | 135.7 | PLACA | 21 | PLACA-21-28 | 2026-10-29 | NUEVO | 2026-10-29 | 21 | 7.4 | 27.6 | 3 | 26.61111 | 17.2
24603 - FLORA PPTO C | 1155 | Plástico | Concreto | Placa piso 1 ejes 1´ - 3 / D - G plataforma 1 | 2026-06-25 | 2026-07-23 | 2026-07-23 | 28 | 20.7 | 27.2 | 131.4 | PLACA | 21 | PLACA-21-28 | 2026-10-29 | NUEVO | 2026-10-29 | 21 | 6.5 | 27.6 | 3 | 26.61111 | 17.2
24603 - FLORA PPTO C | 1155 | Plástico | Concreto | Placa piso 1 ejes 1´ - 3 / D - G plataforma 1 | 2026-06-25 | 2026-07-23 | 2026-07-23 | 28 | 20.7 | 27.5 | 132.9 | PLACA | 21 | PLACA-21-28 | 2026-10-29 | NUEVO | 2026-10-29 | 21 | 6.8 | 27.6 | 3 | 26.61111 | 17.2
24603 - FLORA PPTO C | 1156 | Plástico | Concreto | Placa piso 1 ejes 1´ - 3 / D - G plataforma 1 | 2026-06-25 | 2026-07-23 | 2026-07-23 | 28 | 20.7 | 30.7 | 148.3 | PLACA | 21 | PLACA-21-28 | 2026-10-29 | NUEVO | 2026-10-29 | 21 | 10 | 29.93333 | 3 | 27.7 | 17.2
24603 - FLORA PPTO C | 1156 | Plástico | Concreto | Placa piso 1 ejes 1´ - 3 / D - G plataforma 1 | 2026-06-25 | 2026-07-23 | 2026-07-23 | 28 | 20.7 | 29.3 | 141.5 | PLACA | 21 | PLACA-21-28 | 2026-10-29 | NUEVO | 2026-10-29 | 21 | 8.6 | 29.93333 | 3 | 27.7 | 17.2
24603 - FLORA PPTO C | 1156 | Plástico | Concreto | Placa piso 1 ejes 1´ - 3 / D - G plataforma 1 | 2026-06-25 | 2026-07-23 | 2026-07-23 | 28 | 20.7 | 29.8 | 144 | PLACA | 21 | PLACA-21-28 | 2026-10-29 | NUEVO | 2026-10-29 | 21 | 9.1 | 29.93333 | 3 | 27.7 | 17.2
24603 - FLORA PPTO C | 1157 | Ptico | Concreto | Alistado de cubierta T3 | 2026-06-25 | 2026-07-23 | 2026-07-23 | 28 | 20.7 | 24.2 | 116.9 | AUTOCOMPAC | 21 | AUTOCOMPAC-21-28 | 2026-10-29 | NUEVO | 2026-10-29 |  | 3.5 | 24.56667 | 3 | 27.36667 | 17.2
24603 - FLORA PPTO C | 1157 | Ptico | Concreto | Alistado de cubierta T3 | 2026-06-25 | 2026-07-23 | 2026-07-23 | 28 | 20.7 | 24.8 | 119.8 | AUTOCOMPAC | 21 | AUTOCOMPAC-21-28 | 2026-10-29 | NUEVO | 2026-10-29 |  | 4.1 | 24.56667 | 3 | 27.36667 | 17.2
24603 - FLORA PPTO C | 1157 | Ptico | Concreto | Alistado de cubierta T3 | 2026-06-25 | 2026-07-23 | 2026-07-23 | 28 | 20.7 | 24.7 | 119.3 | AUTOCOMPAC | 21 | AUTOCOMPAC-21-28 | 2026-10-29 | NUEVO | 2026-10-29 |  | 4 | 24.56667 | 3 | 27.36667 | 17.2
24603 - FLORA PPTO C | 1168 | Auto | Concreto | Muros sub - estación 2, columnas sótano ejes 5/J - G Pta forma 1 | 2026-06-30 | 2026-07-28 | 2026-08-11 | 28 | 20.7 | 35.6 | 172 | MURO | 21 | MURO-21-28 | 2026-10-29 | NUEVO | 2026-10-29 | 21 | 14.9 | 35.1 | 3 | 29.86667 | 17.2
24603 - FLORA PPTO C | 1168 | Auto | Concreto | Muros sub - estación 2, columnas sótano ejes 5/J - G Pta forma 1 | 2026-06-30 | 2026-07-28 | 2026-08-11 | 28 | 20.7 | 34.6 | 167.1 | MURO | 21 | MURO-21-28 | 2026-10-29 | NUEVO | 2026-10-29 | 21 | 13.9 | 35.1 | 3 | 29.86667 | 17.2
24603 - FLORA PPTO C | 1168 | Auto | Concreto | Muros sub - estación 2, columnas sótano ejes 5/J - G Pta forma 1 | 2026-06-30 | 2026-07-28 | 2026-08-11 | 28 | 20.7 | 35.1 | 169.6 | MURO | 21 | MURO-21-28 | 2026-10-29 | NUEVO | 2026-10-29 | 21 | 14.4 | 35.1 | 3 | 29.86667 | 17.2
24603 - FLORA PPTO C | 1172 | Autocompactante | Concreto | Muros sub-estación y columnas ejes A/L-G, semi sótano plataforma 1 | 2026-07-02 | 2026-07-30 | 2026-07-30 | 28 | 20.7 | 26.7 | 129 | MURO | 21 | MURO-21-28 | 2026-10-29 | NUEVO | 2026-10-29 | 21 | 6 | 26.26667 | 3 | 28.64444 | 17.2
24603 - FLORA PPTO C | 1172 | Autocompactante | Concreto | Muros sub-estación y columnas ejes A/L-G, semi sótano plataforma 1 | 2026-07-02 | 2026-07-30 | 2026-07-30 | 28 | 20.7 | 26.4 | 127.5 | MURO | 21 | MURO-21-28 | 2026-10-29 | NUEVO | 2026-10-29 | 21 | 5.7 | 26.26667 | 3 | 28.64444 | 17.2
24603 - FLORA PPTO C | 1172 | Autocompactante | Concreto | Muros sub-estación y columnas ejes A/L-G, semi sótano plataforma 1 | 2026-07-02 | 2026-07-30 | 2026-07-30 | 28 | 20.7 | 25.7 | 124.2 | MURO | 21 | MURO-21-28 | 2026-10-29 | NUEVO | 2026-10-29 | 21 | 5 | 26.26667 | 3 | 28.64444 | 17.2
24603 - FLORA PPTO C | 1175 | No especificado | Concreto | Cimentación ejes 2 - 4/ J - G plataforma 1 | 2026-07-03 | 2026-07-31 | 2026-07-31 | 28 | 20.7 | 24.9 | 120.3 | AUTOCOMPAC | 21 | AUTOCOMPAC-21-28 | 2026-10-29 | NUEVO | 2026-10-29 |  | 4.2 | 24.5 | 3 | 28.62222 | 17.2
24603 - FLORA PPTO C | 1175 | No especificado | Concreto | Cimentación ejes 2 - 4/ J - G plataforma 1 | 2026-07-03 | 2026-07-31 | 2026-07-31 | 28 | 20.7 | 24.2 | 116.9 | AUTOCOMPAC | 21 | AUTOCOMPAC-21-28 | 2026-10-29 | NUEVO | 2026-10-29 |  | 3.5 | 24.5 | 3 | 28.62222 | 17.2
24603 - FLORA PPTO C | 1175 | No especificado | Concreto | Cimentación ejes 2 - 4/ J - G plataforma 1 | 2026-07-03 | 2026-07-31 | 2026-07-31 | 28 | 20.7 | 24.4 | 117.9 | AUTOCOMPAC | 21 | AUTOCOMPAC-21-28 | 2026-10-29 | NUEVO | 2026-10-29 |  | 3.7 | 24.5 | 3 | 28.62222 | 17.2
24603 - FLORA PPTO C | 1176 | No especificado | Concreto | Alistado cubierta torre 3 | 2026-07-03 | 2026-07-31 | 2026-07-31 | 28 | 20.7 | 26.5 | 128 | AUTOCOMPAC | 21 | AUTOCOMPAC-21-28 | 2026-10-29 | NUEVO | 2026-10-29 |  | 5.8 | 26.43333 | 3 | 25.73333 | 17.2
24603 - FLORA PPTO C | 1176 | No especificado | Concreto | Alistado cubierta torre 3 | 2026-07-03 | 2026-07-31 | 2026-07-31 | 28 | 20.7 | 26.8 | 129.5 | AUTOCOMPAC | 21 | AUTOCOMPAC-21-28 | 2026-10-29 | NUEVO | 2026-10-29 |  | 6.1 | 26.43333 | 3 | 25.73333 | 17.2
24603 - FLORA PPTO C | 1176 | No especificado | Concreto | Alistado cubierta torre 3 | 2026-07-03 | 2026-07-31 | 2026-07-31 | 28 | 20.7 | 26 | 125.6 | AUTOCOMPAC | 21 | AUTOCOMPAC-21-28 | 2026-10-29 | NUEVO | 2026-10-29 |  | 5.3 | 26.43333 | 3 | 25.73333 | 17.2
24603 - FLORA PPTO C | 1177 | No especificado | Concreto | Cimentación ejes 2 - 4/ G - L plataforma 1 | 2026-07-03 | 2026-07-31 | 2026-07-31 | 28 | 20.7 | 25.1 | 121.3 | AUTOCOMPAC | 21 | AUTOCOMPAC-21-28 | 2026-10-29 | NUEVO | 2026-10-29 |  | 4.4 | 24.66667 | 3 | 25.2 | 17.2
24603 - FLORA PPTO C | 1177 | No especificado | Concreto | Cimentación ejes 2 - 4/ G - L plataforma 1 | 2026-07-03 | 2026-07-31 | 2026-07-31 | 28 | 20.7 | 24.4 | 117.9 | AUTOCOMPAC | 21 | AUTOCOMPAC-21-28 | 2026-10-29 | NUEVO | 2026-10-29 |  | 3.7 | 24.66667 | 3 | 25.2 | 17.2
24603 - FLORA PPTO C | 1177 | No especificado | Concreto | Cimentación ejes 2 - 4/ G - L plataforma 1 | 2026-07-03 | 2026-07-31 | 2026-07-31 | 28 | 20.7 | 24.5 | 118.4 | AUTOCOMPAC | 21 | AUTOCOMPAC-21-28 | 2026-10-29 | NUEVO | 2026-10-29 |  | 3.8 | 24.66667 | 3 | 25.2 | 17.2
24603 - FLORA PPTO C | 1180 | No especificado | Concreto | Columnas ejes 5 - 6/ J semisótano plataforma 1 | 2026-07-03 | 2026-07-31 | 2026-07-31 | 28 | 20.7 | 30.7 | 148.3 | MURO | 21 | MURO-21-28 | 2026-10-29 | NUEVO | 2026-10-29 | 21 | 10 | 30.6 | 3 | 27.23333 | 17.2
24603 - FLORA PPTO C | 1180 | No especificado | Concreto | Columnas ejes 5 - 6/ J semisótano plataforma 1 | 2026-07-03 | 2026-07-31 | 2026-07-31 | 28 | 20.7 | 31 | 149.8 | MURO | 21 | MURO-21-28 | 2026-10-29 | NUEVO | 2026-10-29 | 21 | 10.3 | 30.6 | 3 | 27.23333 | 17.2
24603 - FLORA PPTO C | 1180 | No especificado | Concreto | Columnas ejes 5 - 6/ J semisótano plataforma 1 | 2026-07-03 | 2026-07-31 | 2026-07-31 | 28 | 20.7 | 30.1 | 145.4 | MURO | 21 | MURO-21-28 | 2026-10-29 | NUEVO | 2026-10-29 | 21 | 9.4 | 30.6 | 3 | 27.23333 | 17.2
24603 - FLORA PPTO C | 1191 | Ptico | Concreto | Placa piso 1, ejes 4 - 8 / G - K plataforma 1 | 2026-07-09 | 2026-08-06 | 2026-08-06 | 28 | 20.7 | 26.9 | 130 | PLACA | 21 | PLACA-21-28 | 2026-10-29 | NUEVO | 2026-10-29 | 21 | 6.2 | 27.33333 | 3 | 27.53333 | 17.2
24603 - FLORA PPTO C | 1191 | Ptico | Concreto | Placa piso 1, ejes 4 - 8 / G - K plataforma 1 | 2026-07-09 | 2026-08-06 | 2026-08-06 | 28 | 20.7 | 27.4 | 132.4 | PLACA | 21 | PLACA-21-28 | 2026-10-29 | NUEVO | 2026-10-29 | 21 | 6.7 | 27.33333 | 3 | 27.53333 | 17.2
24603 - FLORA PPTO C | 1191 | Ptico | Concreto | Placa piso 1, ejes 4 - 8 / G - K plataforma 1 | 2026-07-09 | 2026-08-06 | 2026-08-06 | 28 | 20.7 | 27.7 | 133.8 | PLACA | 21 | PLACA-21-28 | 2026-10-29 | NUEVO | 2026-10-29 | 21 | 7 | 27.33333 | 3 | 27.53333 | 17.2
24603 - FLORA PPTO C | 1192 | Ptico | Concreto | Placa piso 1 ejes 4 - 8 / G - K plataforma 1 | 2026-07-09 | 2026-08-06 | 2026-08-06 | 28 | 20.7 | 27.2 | 131.4 | PLACA | 21 | PLACA-21-28 | 2026-10-29 | NUEVO | 2026-10-29 | 21 | 6.5 | 27.2 | 3 | 28.37778 | 17.2
24603 - FLORA PPTO C | 1192 | Ptico | Concreto | Placa piso 1 ejes 4 - 8 / G - K plataforma 1 | 2026-07-09 | 2026-08-06 | 2026-08-06 | 28 | 20.7 | 27.6 | 133.3 | PLACA | 21 | PLACA-21-28 | 2026-10-29 | NUEVO | 2026-10-29 | 21 | 6.9 | 27.2 | 3 | 28.37778 | 17.2
24603 - FLORA PPTO C | 1192 | Ptico | Concreto | Placa piso 1 ejes 4 - 8 / G - K plataforma 1 | 2026-07-09 | 2026-08-06 | 2026-08-06 | 28 | 20.7 | 26.8 | 129.5 | PLACA | 21 | PLACA-21-28 | 2026-10-29 | NUEVO | 2026-10-29 | 21 | 6.1 | 27.2 | 3 | 28.37778 | 17.2
24603 - FLORA PPTO C | 1193 | Ptico | Concreto | Placa piso 1 ejes 4 - 8 / G - K plataforma 1 | 2026-07-09 | 2026-08-06 | 2026-08-06 | 28 | 20.7 | 23.7 | 114.5 | PLACA | 21 | PLACA-21-28 | 2026-10-29 | NUEVO | 2026-10-29 | 21 | 3 | 23.23333 | 3 | 25.92222 | 17.2
24603 - FLORA PPTO C | 1193 | Ptico | Concreto | Placa piso 1 ejes 4 - 8 / G - K plataforma 1 | 2026-07-09 | 2026-08-06 | 2026-08-06 | 28 | 20.7 | 22.9 | 110.6 | PLACA | 21 | PLACA-21-28 | 2026-10-29 | NUEVO | 2026-10-29 | 21 | 2.2 | 23.23333 | 3 | 25.92222 | 17.2
24603 - FLORA PPTO C | 1193 | Ptico | Concreto | Placa piso 1 ejes 4 - 8 / G - K plataforma 1 | 2026-07-09 | 2026-08-06 | 2026-08-06 | 28 | 20.7 | 23.1 | 111.6 | PLACA | 21 | PLACA-21-28 | 2026-10-29 | NUEVO | 2026-10-29 | 21 | 2.4 | 23.23333 | 3 | 25.92222 | 17.2
24603 - FLORA PPTO C | 1194 | Ptico | Concreto | Alistado cubierta, T4 | 2026-07-09 | 2026-08-06 | 2026-08-06 | 28 | 20.7 | 26 | 125.6 | AUTOCOMPAC | 21 | AUTOCOMPAC-21-28 | 2026-10-29 | NUEVO | 2026-10-29 |  | 5.3 | 25.96667 | 3 | 25.46667 | 17.2
24603 - FLORA PPTO C | 1194 | Ptico | Concreto | Alistado cubierta, T4 | 2026-07-09 | 2026-08-06 | 2026-08-06 | 28 | 20.7 | 26.3 | 127.1 | AUTOCOMPAC | 21 | AUTOCOMPAC-21-28 | 2026-10-29 | NUEVO | 2026-10-29 |  | 5.6 | 25.96667 | 3 | 25.46667 | 17.2
24603 - FLORA PPTO C | 1194 | Ptico | Concreto | Alistado cubierta, T4 | 2026-07-09 | 2026-08-06 | 2026-08-06 | 28 | 20.7 | 25.6 | 123.7 | AUTOCOMPAC | 21 | AUTOCOMPAC-21-28 | 2026-10-29 | NUEVO | 2026-10-29 |  | 4.9 | 25.96667 | 3 | 25.46667 | 17.2
24603 - FLORA PPTO C | 1207 | PTICO | Concreto | Placa ejes 1 - 4 / G - J, semisótano plataforma 1 | 2026-07-16 | 2026-08-13 | 2026-08-14 | 28 | 20.7 | 25.1 | 121.3 | PLACA | 21 | PLACA-21-28 | 2026-10-29 | NUEVO | 2026-10-29 | 21 | 4.4 | 24.7 | 3 | 24.63333 | 17.2
24603 - FLORA PPTO C | 1207 | PTICO | Concreto | Placa ejes 1 - 4 / G - J, semisótano plataforma 1 | 2026-07-16 | 2026-08-13 | 2026-08-14 | 28 | 20.7 | 24.4 | 117.9 | PLACA | 21 | PLACA-21-28 | 2026-10-29 | NUEVO | 2026-10-29 | 21 | 3.7 | 24.7 | 3 | 24.63333 | 17.2
24603 - FLORA PPTO C | 1207 | PTICO | Concreto | Placa ejes 1 - 4 / G - J, semisótano plataforma 1 | 2026-07-16 | 2026-08-13 | 2026-08-14 | 28 | 20.7 | 24.6 | 118.8 | PLACA | 21 | PLACA-21-28 | 2026-10-29 | NUEVO | 2026-10-29 | 21 | 3.9 | 24.7 | 3 | 24.63333 | 17.2
24603 - FLORA PPTO C | 1208 | PTICO | Concreto | Placa ejes 1 - 4 / G - J, semisótano plataforma 1 | 2026-07-16 | 2026-08-13 | 2026-08-14 | 28 | 20.7 | 26.6 | 128.5 | PLACA | 21 | PLACA-21-28 | 2026-10-29 | NUEVO | 2026-10-29 | 21 | 5.9 | 26.46667 | 3 | 25.71111 | 17.2
24603 - FLORA PPTO C | 1208 | PTICO | Concreto | Placa ejes 1 - 4 / G - J, semisótano plataforma 1 | 2026-07-16 | 2026-08-13 | 2026-08-14 | 28 | 20.7 | 26.8 | 129.5 | PLACA | 21 | PLACA-21-28 | 2026-10-29 | NUEVO | 2026-10-29 | 21 | 6.1 | 26.46667 | 3 | 25.71111 | 17.2
24603 - FLORA PPTO C | 1208 | PTICO | Concreto | Placa ejes 1 - 4 / G - J, semisótano plataforma 1 | 2026-07-16 | 2026-08-13 | 2026-08-14 | 28 | 20.7 | 26 | 125.6 | PLACA | 21 | PLACA-21-28 | 2026-10-29 | NUEVO | 2026-10-29 | 21 | 5.3 | 26.46667 | 3 | 25.71111 | 17.2
24603 - FLORA PPTO C | 1214 | Auto | Concreto | Columnas ejes 2 - 3 / H - J semisótano plataforma 1 | 2026-07-18 | 2026-08-15 | 2026-08-18 | 28 | 20.7 | 27.8 | 134.3 | MURO | 21 | MURO-21-28 | 2026-10-29 | NUEVO | 2026-10-29 | 21 | 7.1 | 28.13333 | 3 | 26.43333 | 17.2
24603 - FLORA PPTO C | 1214 | Auto | Concreto | Columnas ejes 2 - 3 / H - J semisótano plataforma 1 | 2026-07-18 | 2026-08-15 | 2026-08-18 | 28 | 20.7 | 28.1 | 135.7 | MURO | 21 | MURO-21-28 | 2026-10-29 | NUEVO | 2026-10-29 | 21 | 7.4 | 28.13333 | 3 | 26.43333 | 17.2
24603 - FLORA PPTO C | 1214 | Auto | Concreto | Columnas ejes 2 - 3 / H - J semisótano plataforma 1 | 2026-07-18 | 2026-08-15 | 2026-08-18 | 28 | 20.7 | 28.5 | 137.7 | MURO | 21 | MURO-21-28 | 2026-10-29 | NUEVO | 2026-10-29 | 21 | 7.8 | 28.13333 | 3 | 26.43333 | 17.2
24603 - FLORA PPTO C | 1261 | PTICO | Concreto | Placa Piso 1, Ejes 1’ – 4 / G – K Plataforma 1 | 2026-08-04 | 2026-09-01 | 2026-09-02 | 28 | 20.7 | 22.2 | 107.2 | PLACA | 21 | PLACA-21-28 | 2026-10-29 | NUEVO | 2026-10-29 | 21 | 1.5 | 22.1 | 3 | 25.56667 | 17.2
24603 - FLORA PPTO C | 1261 | PTICO | Concreto | Placa Piso 1, Ejes 1’ – 4 / G – K Plataforma 1 | 2026-08-04 | 2026-09-01 | 2026-09-02 | 28 | 20.7 | 22.4 | 108.2 | PLACA | 21 | PLACA-21-28 | 2026-10-29 | NUEVO | 2026-10-29 | 21 | 1.7 | 22.1 | 3 | 25.56667 | 17.2
24603 - FLORA PPTO C | 1261 | PTICO | Concreto | Placa Piso 1, Ejes 1’ – 4 / G – K Plataforma 1 | 2026-08-04 | 2026-09-01 | 2026-09-02 | 28 | 20.7 | 21.7 | 104.8 | PLACA | 21 | PLACA-21-28 | 2026-10-29 | NUEVO | 2026-10-29 | 21 | 1 | 22.1 | 3 | 25.56667 | 17.2
24603 - FLORA PPTO C | 1264 | PTICO | Concreto | Placa Piso 1, Eje 1’ – 4 / G – K Plataforma 1 | 2026-08-04 | 2026-09-01 | 2026-09-02 | 28 | 20.7 | 22.1 | 106.8 | PLACA | 21 | PLACA-21-28 | 2026-10-29 | NUEVO | 2026-10-29 | 21 | 1.4 | 21.56667 | 3 | 23.93333 | 17.2
24603 - FLORA PPTO C | 1264 | PTICO | Concreto | Placa Piso 1, Eje 1’ – 4 / G – K Plataforma 1 | 2026-08-04 | 2026-09-01 | 2026-09-02 | 28 | 20.7 | 21 | 101.4 | PLACA | 21 | PLACA-21-28 | 2026-10-29 | NUEVO | 2026-10-29 | 21 | 0.3 | 21.56667 | 3 | 23.93333 | 17.2
24603 - FLORA PPTO C | 1264 | PTICO | Concreto | Placa Piso 1, Eje 1’ – 4 / G – K Plataforma 1 | 2026-08-04 | 2026-09-01 | 2026-09-02 | 28 | 20.7 | 21.6 | 104.3 | PLACA | 21 | PLACA-21-28 | 2026-10-29 | NUEVO | 2026-10-29 | 21 | 0.9 | 21.56667 | 3 | 23.93333 | 17.2
24603 - FLORA PPTO C | 1267 | PHCO | Concreto | Placas Piso 1, Ejes 1’ – 4 / G – K, PTA Forma 1 | 2026-08-04 | 2026-09-01 | 2026-09-02 | 28 | 20.7 | 23.9 | 115.5 | PLACA | 21 | PLACA-21-28 | 2026-10-29 | NUEVO | 2026-10-29 | 21 | 3.2 | 23.83333 | 3 | 22.5 | 17.2
24603 - FLORA PPTO C | 1267 | PHCO | Concreto | Placas Piso 1, Ejes 1’ – 4 / G – K, PTA Forma 1 | 2026-08-04 | 2026-09-01 | 2026-09-02 | 28 | 20.7 | 23.1 | 111.6 | PLACA | 21 | PLACA-21-28 | 2026-10-29 | NUEVO | 2026-10-29 | 21 | 2.4 | 23.83333 | 3 | 22.5 | 17.2
24603 - FLORA PPTO C | 1267 | PHCO | Concreto | Placas Piso 1, Ejes 1’ – 4 / G – K, PTA Forma 1 | 2026-08-04 | 2026-09-01 | 2026-09-02 | 28 | 20.7 | 24.5 | 118.4 | PLACA | 21 | PLACA-21-28 | 2026-10-29 | NUEVO | 2026-10-29 | 21 | 3.8 | 23.83333 | 3 | 22.5 | 17.2
24603 - FLORA PPTO C | 1283 | Ptico | Concreto | Poso eyector 2, platafotma 1 | 2026-08-10 | 2026-09-07 | 2026-09-08 | 28 | 20.7 | 26.8 | 129.5 | OTRO | 21 | OTRO-21-28 | 2026-10-29 | NUEVO | 2026-10-29 |  | 6.1 | 26.96667 | 3 | 24.12222 | 17.2
24603 - FLORA PPTO C | 1283 | Ptico | Concreto | Poso eyector 2, platafotma 1 | 2026-08-10 | 2026-09-07 | 2026-09-08 | 28 | 20.7 | 26.4 | 127.5 | OTRO | 21 | OTRO-21-28 | 2026-10-29 | NUEVO | 2026-10-29 |  | 5.7 | 26.96667 | 3 | 24.12222 | 17.2
24603 - FLORA PPTO C | 1283 | Ptico | Concreto | Poso eyector 2, platafotma 1 | 2026-08-10 | 2026-09-07 | 2026-09-08 | 28 | 20.7 | 27.7 | 133.8 | OTRO | 21 | OTRO-21-28 | 2026-10-29 | NUEVO | 2026-10-29 |  | 7 | 26.96667 | 3 | 24.12222 | 17.2
24603 - FLORA PPTO C | 1302 | Ptico | Concreto | Cimentación ejes 4 - 6´/ B - D plataforma 2 | 2026-08-15 | 2026-09-12 | 2026-09-15 | 28 | 20.7 | 26.8 | 129.5 | AUTOCOMPAC | 21 | AUTOCOMPAC-21-28 | 2026-10-29 | NUEVO | 2026-10-29 |  | 6.1 | 26.66667 | 3 | 25.82222 | 17.2
24603 - FLORA PPTO C | 1302 | Ptico | Concreto | Cimentación ejes 4 - 6´/ B - D plataforma 2 | 2026-08-15 | 2026-09-12 | 2026-09-15 | 28 | 20.7 | 25.6 | 123.7 | AUTOCOMPAC | 21 | AUTOCOMPAC-21-28 | 2026-10-29 | NUEVO | 2026-10-29 |  | 4.9 | 26.66667 | 3 | 25.82222 | 17.2
24603 - FLORA PPTO C | 1302 | Ptico | Concreto | Cimentación ejes 4 - 6´/ B - D plataforma 2 | 2026-08-15 | 2026-09-12 | 2026-09-15 | 28 | 20.7 | 27.6 | 133.3 | AUTOCOMPAC | 21 | AUTOCOMPAC-21-28 | 2026-10-29 | NUEVO | 2026-10-29 |  | 6.9 | 26.66667 | 3 | 25.82222 | 17.2
24603 - FLORA PPTO C | 1351 | Ptico | Concreto | Muro contención ejes 4/B-D y columnas ejes 5-B-C, sótano PTA forma 2 | 2026-08-28 | 2026-09-25 | 2026-09-28 | 28 | 20.7 | 27.4 | 132.4 | MURO | 21 | MURO-21-28 | 2026-10-29 | NUEVO | 2026-10-29 | 21 | 6.7 | 27.13333 | 3 | 26.92222 | 17.2
24603 - FLORA PPTO C | 1351 | Ptico | Concreto | Muro contención ejes 4/B-D y columnas ejes 5-B-C, sótano PTA forma 2 | 2026-08-28 | 2026-09-25 | 2026-09-28 | 28 | 20.7 | 27.1 | 130.9 | MURO | 21 | MURO-21-28 | 2026-10-29 | NUEVO | 2026-10-29 | 21 | 6.4 | 27.13333 | 3 | 26.92222 | 17.2
24603 - FLORA PPTO C | 1351 | Ptico | Concreto | Muro contención ejes 4/B-D y columnas ejes 5-B-C, sótano PTA forma 2 | 2026-08-28 | 2026-09-25 | 2026-09-28 | 28 | 20.7 | 26.9 | 130 | MURO | 21 | MURO-21-28 | 2026-10-29 | NUEVO | 2026-10-29 | 21 | 6.2 | 27.13333 | 3 | 26.92222 | 17.2
24603 - FLORA PPTO C | 1357 | AUTO | Concreto | Muros contención ejes 4 / B - D y columnas ejes 5 / B - C , sótano PTA forma 2 | 2026-08-29 | 2026-09-26 | 2026-09-28 | 28 | 20.7 | 32.5 | 157 | MURO | 21 | MURO-21-28 | 2026-10-29 | NUEVO | 2026-10-29 | 21 | 11.8 | 31.83333 | 3 | 28.54444 | 17.2
24603 - FLORA PPTO C | 1357 | AUTO | Concreto | Muros contención ejes 4 / B - D y columnas ejes 5 / B - C , sótano PTA forma 2 | 2026-08-29 | 2026-09-26 | 2026-09-28 | 28 | 20.7 | 31 | 149.8 | MURO | 21 | MURO-21-28 | 2026-10-29 | NUEVO | 2026-10-29 | 21 | 10.3 | 31.83333 | 3 | 28.54444 | 17.2
24603 - FLORA PPTO C | 1357 | AUTO | Concreto | Muros contención ejes 4 / B - D y columnas ejes 5 / B - C , sótano PTA forma 2 | 2026-08-29 | 2026-09-26 | 2026-09-28 | 28 | 20.7 | 32 | 154.6 | MURO | 21 | MURO-21-28 | 2026-10-29 | NUEVO | 2026-10-29 | 21 | 11.3 | 31.83333 | 3 | 28.54444 | 17.2
24603 - FLORA PPTO C | 1362 | Ptico | Concreto | Estampado PTA forma | 2026-08-31 | 2026-09-28 | 2026-10-02 | 28 | 20.7 | 25.2 | 121.7 | OTRO | 21 | OTRO-21-28 | 2026-10-29 | NUEVO | 2026-10-29 |  | 4.5 | 25.56667 | 3 | 28.17778 | 17.2
24603 - FLORA PPTO C | 1362 | Ptico | Concreto | Estampado PTA forma | 2026-08-31 | 2026-09-28 | 2026-10-02 | 28 | 20.7 | 25 | 120.8 | OTRO | 21 | OTRO-21-28 | 2026-10-29 | NUEVO | 2026-10-29 |  | 4.3 | 25.56667 | 3 | 28.17778 | 17.2
24603 - FLORA PPTO C | 1362 | Ptico | Concreto | Estampado PTA forma | 2026-08-31 | 2026-09-28 | 2026-10-02 | 28 | 20.7 | 26.5 | 128 | OTRO | 21 | OTRO-21-28 | 2026-10-29 | NUEVO | 2026-10-29 |  | 5.8 | 25.56667 | 3 | 28.17778 | 17.2
24603 - FLORA PPTO C | 1375 | Ptico | Concreto | Estampado placa ventilación | 2026-09-03 | 2026-10-01 | 2026-10-05 | 28 | 20.7 | 27 | 130.4 | PLACA | 21 | PLACA-21-28 | 2026-10-29 | NUEVO | 2026-10-29 | 21 | 6.3 | 27.3 | 3 | 28.23333 | 17.2
24603 - FLORA PPTO C | 1375 | Ptico | Concreto | Estampado placa ventilación | 2026-09-03 | 2026-10-01 | 2026-10-05 | 28 | 20.7 | 27.3 | 131.9 | PLACA | 21 | PLACA-21-28 | 2026-10-29 | NUEVO | 2026-10-29 | 21 | 6.6 | 27.3 | 3 | 28.23333 | 17.2
24603 - FLORA PPTO C | 1375 | Ptico | Concreto | Estampado placa ventilación | 2026-09-03 | 2026-10-01 | 2026-10-05 | 28 | 20.7 | 27.6 | 133.3 | PLACA | 21 | PLACA-21-28 | 2026-10-29 | NUEVO | 2026-10-29 | 21 | 6.9 | 27.3 | 3 | 28.23333 | 17.2
24603 - FLORA PPTO C | 1388 | AUTO | Concreto | Columnas y muro semisótano ejes 6' / A - D, PTA forma 2 | 2026-09-05 | 2026-10-03 | 2026-10-05 | 28 | 20.7 | 31.1 | 150.2 | MURO | 21 | MURO-21-28 | 2026-10-29 | NUEVO | 2026-10-29 | 21 | 10.4 | 30.53333 | 3 | 27.8 | 17.2
24603 - FLORA PPTO C | 1388 | AUTO | Concreto | Columnas y muro semisótano ejes 6' / A - D, PTA forma 2 | 2026-09-05 | 2026-10-03 | 2026-10-05 | 28 | 20.7 | 29.8 | 144 | MURO | 21 | MURO-21-28 | 2026-10-29 | NUEVO | 2026-10-29 | 21 | 9.1 | 30.53333 | 3 | 27.8 | 17.2
24603 - FLORA PPTO C | 1388 | AUTO | Concreto | Columnas y muro semisótano ejes 6' / A - D, PTA forma 2 | 2026-09-05 | 2026-10-03 | 2026-10-05 | 28 | 20.7 | 30.7 | 148.3 | MURO | 21 | MURO-21-28 | 2026-10-29 | NUEVO | 2026-10-29 | 21 | 10 | 30.53333 | 3 | 27.8 | 17.2
24603 - FLORA PPTO C | 1390 | PTICO | Concreto | Cimentación semisótano , ejes 6´ 8 / A - D, PTA forma 2 | 2026-09-05 | 2026-10-03 | 2026-10-05 | 28 | 20.7 | 35.6 | 172 | AUTOCOMPAC | 21 | AUTOCOMPAC-21-28 | 2026-10-29 | NUEVO | 2026-10-29 |  | 14.9 | 35.83333 | 3 | 31.22222 | 17.2
24603 - FLORA PPTO C | 1390 | PTICO | Concreto | Cimentación semisótano , ejes 6´ 8 / A - D, PTA forma 2 | 2026-09-05 | 2026-10-03 | 2026-10-05 | 28 | 20.7 | 36.8 | 177.8 | AUTOCOMPAC | 21 | AUTOCOMPAC-21-28 | 2026-10-29 | NUEVO | 2026-10-29 |  | 16.1 | 35.83333 | 3 | 31.22222 | 17.2
24603 - FLORA PPTO C | 1390 | PTICO | Concreto | Cimentación semisótano , ejes 6´ 8 / A - D, PTA forma 2 | 2026-09-05 | 2026-10-03 | 2026-10-05 | 28 | 20.7 | 35.1 | 169.6 | AUTOCOMPAC | 21 | AUTOCOMPAC-21-28 | 2026-10-29 | NUEVO | 2026-10-29 |  | 14.4 | 35.83333 | 3 | 31.22222 | 17.2
24603 - FLORA PPTO C | 1395 | Ptico | Concreto | Estampado PTA forma 1 | 2026-09-07 | 2026-10-05 | 2026-10-07 | 28 | 20.7 | 23.5 | 113.5 | OTRO | 21 | OTRO-21-28 | 2026-10-29 | NUEVO | 2026-10-29 |  | 2.8 | 23.5 | 3 | 29.95556 | 17.2
24603 - FLORA PPTO C | 1395 | Ptico | Concreto | Estampado PTA forma 1 | 2026-09-07 | 2026-10-05 | 2026-10-07 | 28 | 20.7 | 23.8 | 115 | OTRO | 21 | OTRO-21-28 | 2026-10-29 | NUEVO | 2026-10-29 |  | 3.1 | 23.5 | 3 | 29.95556 | 17.2
24603 - FLORA PPTO C | 1395 | Ptico | Concreto | Estampado PTA forma 1 | 2026-09-07 | 2026-10-05 | 2026-10-07 | 28 | 20.7 | 23.2 | 112.1 | OTRO | 21 | OTRO-21-28 | 2026-10-29 | NUEVO | 2026-10-29 |  | 2.5 | 23.5 | 3 | 29.95556 | 17.2
24603 - FLORA PPTO C | 1400 | Ptico | Concreto | Rampa sótano | 2026-09-08 | 2026-10-06 | 2026-10-07 | 28 | 20.7 | 29.6 | 143 | AUTOCOMPAC | 21 | AUTOCOMPAC-21-28 | 2026-10-29 | NUEVO | 2026-10-29 |  | 8.9 | 29.53333 | 3 | 29.62222 | 17.2
24603 - FLORA PPTO C | 1400 | Ptico | Concreto | Rampa sótano | 2026-09-08 | 2026-10-06 | 2026-10-07 | 28 | 20.7 | 30 | 144.9 | AUTOCOMPAC | 21 | AUTOCOMPAC-21-28 | 2026-10-29 | NUEVO | 2026-10-29 |  | 9.3 | 29.53333 | 3 | 29.62222 | 17.2
24603 - FLORA PPTO C | 1400 | Ptico | Concreto | Rampa sótano | 2026-09-08 | 2026-10-06 | 2026-10-07 | 28 | 20.7 | 29 | 140.1 | AUTOCOMPAC | 21 | AUTOCOMPAC-21-28 | 2026-10-29 | NUEVO | 2026-10-29 |  | 8.3 | 29.53333 | 3 | 29.62222 | 17.2
24603 - FLORA PPTO C | 1406 | Ptico | Concreto | Estampado plataforma 1 | 2026-09-09 | 2026-10-07 | 2026-10-08 | 28 | 20.7 | 27.9 | 134.8 | AUTOCOMPAC | 21 | AUTOCOMPAC-21-28 | 2026-10-29 | NUEVO | 2026-10-29 |  | 7.2 | 28 | 3 | 27.01111 | 17.2
24603 - FLORA PPTO C | 1406 | Ptico | Concreto | Estampado plataforma 1 | 2026-09-09 | 2026-10-07 | 2026-10-08 | 28 | 20.7 | 27.9 | 134.8 | AUTOCOMPAC | 21 | AUTOCOMPAC-21-28 | 2026-10-29 | NUEVO | 2026-10-29 |  | 7.2 | 28 | 3 | 27.01111 | 17.2
24603 - FLORA PPTO C | 1406 | Ptico | Concreto | Estampado plataforma 1 | 2026-09-09 | 2026-10-07 | 2026-10-08 | 28 | 20.7 | 28.2 | 136.2 | AUTOCOMPAC | 21 | AUTOCOMPAC-21-28 | 2026-10-29 | NUEVO | 2026-10-29 |  | 7.5 | 28 | 3 | 27.01111 | 17.2
24603 - FLORA PPTO C | 1412 | Ptico | Concreto | Estampado plataforma 1 | 2026-09-10 | 2026-10-08 | 2026-10-08 | 28 | 20.7 | 26.1 | 126.1 | AUTOCOMPAC | 21 | AUTOCOMPAC-21-28 | 2026-10-29 | NUEVO | 2026-10-29 |  | 5.4 | 26.4 | 3 | 27.97778 | 17.2
24603 - FLORA PPTO C | 1412 | Ptico | Concreto | Estampado plataforma 1 | 2026-09-10 | 2026-10-08 | 2026-10-08 | 28 | 20.7 | 26.4 | 127.5 | AUTOCOMPAC | 21 | AUTOCOMPAC-21-28 | 2026-10-29 | NUEVO | 2026-10-29 |  | 5.7 | 26.4 | 3 | 27.97778 | 17.2
24603 - FLORA PPTO C | 1412 | Ptico | Concreto | Estampado plataforma 1 | 2026-09-10 | 2026-10-08 | 2026-10-08 | 28 | 20.7 | 26.7 | 129 | AUTOCOMPAC | 21 | AUTOCOMPAC-21-28 | 2026-10-29 | NUEVO | 2026-10-29 |  | 6 | 26.4 | 3 | 27.97778 | 17.2
24603 - FLORA PPTO C | 1416 | Auto | Concreto | Muros y columnas plataforma 2 | 2026-09-10 | 2026-10-08 | 2026-10-08 | 28 | 20.7 | 25.8 | 124.6 | MURO | 21 | MURO-21-28 | 2026-10-29 | NUEVO | 2026-10-29 | 21 | 5.1 | 26.1 | 3 | 26.83333 | 17.2
24603 - FLORA PPTO C | 1416 | Auto | Concreto | Muros y columnas plataforma 2 | 2026-09-10 | 2026-10-08 | 2026-10-08 | 28 | 20.7 | 26.1 | 126.1 | MURO | 21 | MURO-21-28 | 2026-10-29 | NUEVO | 2026-10-29 | 21 | 5.4 | 26.1 | 3 | 26.83333 | 17.2
24603 - FLORA PPTO C | 1416 | Auto | Concreto | Muros y columnas plataforma 2 | 2026-09-10 | 2026-10-08 | 2026-10-08 | 28 | 20.7 | 26.4 | 127.5 | MURO | 21 | MURO-21-28 | 2026-10-29 | NUEVO | 2026-10-29 | 21 | 5.7 | 26.1 | 3 | 26.83333 | 17.2
24603 - FLORA PPTO C | 1419 | PTICO | Concreto | Estampado Plataforma 2 | 2026-09-11 | 2026-10-09 | 2026-10-13 | 28 | 20.7 | 25.9 | 125.1 | AUTOCOMPAC | 21 | AUTOCOMPAC-21-28 | 2026-10-29 | NUEVO | 2026-10-29 |  | 5.2 | 25.76667 | 3 | 26.08889 | 17.2
24603 - FLORA PPTO C | 1419 | PTICO | Concreto | Estampado Plataforma 2 | 2026-09-11 | 2026-10-09 | 2026-10-13 | 28 | 20.7 | 26.2 | 126.6 | AUTOCOMPAC | 21 | AUTOCOMPAC-21-28 | 2026-10-29 | NUEVO | 2026-10-29 |  | 5.5 | 25.76667 | 3 | 26.08889 | 17.2
24603 - FLORA PPTO C | 1419 | PTICO | Concreto | Estampado Plataforma 2 | 2026-09-11 | 2026-10-09 | 2026-10-13 | 28 | 20.7 | 25.2 | 121.7 | AUTOCOMPAC | 21 | AUTOCOMPAC-21-28 | 2026-10-29 | NUEVO | 2026-10-29 |  | 4.5 | 25.76667 | 3 | 26.08889 | 17.2
24603 - FLORA PPTO C | 1425 | Pltico | Concreto | Estampado plataforma 1 | 2026-09-12 | 2026-10-10 | 2026-10-13 | 28 | 20.7 | 23.9 | 115.5 | AUTOCOMPAC | 21 | AUTOCOMPAC-21-28 | 2026-10-29 | NUEVO | 2026-10-29 |  | 3.2 | 24.06667 | 3 | 25.31111 | 17.2
24603 - FLORA PPTO C | 1425 | Pltico | Concreto | Estampado plataforma 1 | 2026-09-12 | 2026-10-10 | 2026-10-13 | 28 | 20.7 | 24 | 115.9 | AUTOCOMPAC | 21 | AUTOCOMPAC-21-28 | 2026-10-29 | NUEVO | 2026-10-29 |  | 3.3 | 24.06667 | 3 | 25.31111 | 17.2
24603 - FLORA PPTO C | 1425 | Pltico | Concreto | Estampado plataforma 1 | 2026-09-12 | 2026-10-10 | 2026-10-13 | 28 | 20.7 | 24.3 | 117.4 | AUTOCOMPAC | 21 | AUTOCOMPAC-21-28 | 2026-10-29 | NUEVO | 2026-10-29 |  | 3.6 | 24.06667 | 3 | 25.31111 | 17.2
24603 - FLORA PPTO C | 1463 | PTCO | Concreto | Antepecho piso 1 , comercio 2 | 2026-09-22 | 2026-10-20 | 2026-10-20 | 28 | 20.7 | 32.2 | 155.6 | MURO | 21 | MURO-21-28 | 2026-10-29 | NUEVO | 2026-10-29 | 21 | 11.5 | 32.83333 | 3 | 27.55556 | 17.2
24603 - FLORA PPTO C | 1463 | PTCO | Concreto | Antepecho piso 1 , comercio 2 | 2026-09-22 | 2026-10-20 | 2026-10-20 | 28 | 20.7 | 33.3 | 160.9 | MURO | 21 | MURO-21-28 | 2026-10-29 | NUEVO | 2026-10-29 | 21 | 12.6 | 32.83333 | 3 | 27.55556 | 17.2
24603 - FLORA PPTO C | 1463 | PTCO | Concreto | Antepecho piso 1 , comercio 2 | 2026-09-22 | 2026-10-20 | 2026-10-20 | 28 | 20.7 | 33 | 159.4 | MURO | 21 | MURO-21-28 | 2026-10-29 | NUEVO | 2026-10-29 | 21 | 12.3 | 32.83333 | 3 | 27.55556 | 17.2
24603 - FLORA PPTO C | 1485 | Ptico | Concreto | Escalera semisótano piso 1 plataforma 1 | 2026-09-28 | 2026-10-26 | 2026-10-27 | 28 | 20.7 | 31.5 | 152.2 | AUTOCOMPAC | 21 | AUTOCOMPAC-21-28 | 2026-10-29 | NUEVO | 2026-10-29 |  | 10.8 | 31.76667 | 3 | 29.55556 | 17.2
24603 - FLORA PPTO C | 1485 | Ptico | Concreto | Escalera semisótano piso 1 plataforma 1 | 2026-09-28 | 2026-10-26 | 2026-10-27 | 28 | 20.7 | 31.7 | 153.1 | AUTOCOMPAC | 21 | AUTOCOMPAC-21-28 | 2026-10-29 | NUEVO | 2026-10-29 |  | 11 | 31.76667 | 3 | 29.55556 | 17.2
24603 - FLORA PPTO C | 1485 | Ptico | Concreto | Escalera semisótano piso 1 plataforma 1 | 2026-09-28 | 2026-10-26 | 2026-10-27 | 28 | 20.7 | 32.1 | 155.1 | AUTOCOMPAC | 21 | AUTOCOMPAC-21-28 | 2026-10-29 | NUEVO | 2026-10-29 |  | 11.4 | 31.76667 | 3 | 29.55556 | 17.2
24603 - FLORA PPTO C | 1489 | Ptico | Concreto | Placa piso 1 ejes 4 - 5 / D - A y 5 - 8 / A - E pta forma 2 | 2026-09-29 | 2026-10-27 | 2026-10-27 | 28 | 20.7 | 27.4 | 132.4 | PLACA | 21 | PLACA-21-28 | 2026-10-29 | NUEVO | 2026-10-29 | 21 | 6.7 | 26.96667 | 3 | 30.52222 | 17.2
24603 - FLORA PPTO C | 1489 | Ptico | Concreto | Placa piso 1 ejes 4 - 5 / D - A y 5 - 8 / A - E pta forma 2 | 2026-09-29 | 2026-10-27 | 2026-10-27 | 28 | 20.7 | 26.6 | 128.5 | PLACA | 21 | PLACA-21-28 | 2026-10-29 | NUEVO | 2026-10-29 | 21 | 5.9 | 26.96667 | 3 | 30.52222 | 17.2
24603 - FLORA PPTO C | 1489 | Ptico | Concreto | Placa piso 1 ejes 4 - 5 / D - A y 5 - 8 / A - E pta forma 2 | 2026-09-29 | 2026-10-27 | 2026-10-27 | 28 | 20.7 | 26.9 | 130 | PLACA | 21 | PLACA-21-28 | 2026-10-29 | NUEVO | 2026-10-29 | 21 | 6.2 | 26.96667 | 3 | 30.52222 | 17.2
24603 - FLORA PPTO C | 1490 | Ptico | Concreto | Placa piso 1 ejes 4 - 5 / B - A y 5 - 8 / A - E pta forma 2 | 2026-09-29 | 2026-10-27 | 2026-10-27 | 28 | 20.7 | 29.7 | 143.5 | PLACA | 21 | PLACA-21-28 | 2026-10-29 | NUEVO | 2026-10-29 | 21 | 9 | 30.43333 | 3 | 29.72222 | 17.2
24603 - FLORA PPTO C | 1490 | Ptico | Concreto | Placa piso 1 ejes 4 - 5 / B - A y 5 - 8 / A - E pta forma 2 | 2026-09-29 | 2026-10-27 | 2026-10-27 | 28 | 20.7 | 30.6 | 147.8 | PLACA | 21 | PLACA-21-28 | 2026-10-29 | NUEVO | 2026-10-29 | 21 | 9.9 | 30.43333 | 3 | 29.72222 | 17.2
24603 - FLORA PPTO C | 1490 | Ptico | Concreto | Placa piso 1 ejes 4 - 5 / B - A y 5 - 8 / A - E pta forma 2 | 2026-09-29 | 2026-10-27 | 2026-10-27 | 28 | 20.7 | 31 | 149.8 | PLACA | 21 | PLACA-21-28 | 2026-10-29 | NUEVO | 2026-10-29 | 21 | 10.3 | 30.43333 | 3 | 29.72222 | 17.2
24603 - FLORA PPTO C | 789 | Autoco | Concreto | Columnas diagonales ejes 3 / A - C, piso comercio 2 | 2025-12-03 | 2025-12-31 | 2026-01-08 | 28 | 20.7 | 29 | 140.1 | MURO | 21 | MURO-21-28 | 2026-10-29 | NUEVO | 2026-10-29 | 21 | 8.3 | 28.93333 | 3 | 28.77778 | 17.2
24603 - FLORA PPTO C | 789 | Autoco | Concreto | Columnas diagonales ejes 3 / A - C, piso comercio 2 | 2025-12-03 | 2025-12-31 | 2026-01-08 | 28 | 20.7 | 29.4 | 142 | MURO | 21 | MURO-21-28 | 2026-10-29 | NUEVO | 2026-10-29 | 21 | 8.7 | 28.93333 | 3 | 28.77778 | 17.2
24603 - FLORA PPTO C | 789 | Autoco | Concreto | Columnas diagonales ejes 3 / A - C, piso comercio 2 | 2025-12-03 | 2025-12-31 | 2026-01-08 | 28 | 20.7 | 28.4 | 137.2 | MURO | 21 | MURO-21-28 | 2026-10-29 | NUEVO | 2026-10-29 | 21 | 7.7 | 28.93333 | 3 | 28.77778 | 17.2
24603 - FLORA PPTO C | 790 | Tremie | Concreto | Barrete M48, plataforma 1 | 2025-12-03 | 2025-12-31 | 2026-01-08 | 28 | 20.7 | 33.1 | 159.9 | TREMIE | 21 | TREMIE-21-28 | 2026-10-29 | NUEVO | 2026-10-29 | 21 | 12.4 | 32.8 | 3 | 30.72222 | 17.2
24603 - FLORA PPTO C | 790 | Tremie | Concreto | Barrete M48, plataforma 1 | 2025-12-03 | 2025-12-31 | 2026-01-08 | 28 | 20.7 | 32.5 | 157 | TREMIE | 21 | TREMIE-21-28 | 2026-10-29 | NUEVO | 2026-10-29 | 21 | 11.8 | 32.8 | 3 | 30.72222 | 17.2
24603 - FLORA PPTO C | 790 | Tremie | Concreto | Barrete M48, plataforma 1 | 2025-12-03 | 2025-12-31 | 2026-01-08 | 28 | 20.7 | 32.8 | 158.5 | TREMIE | 21 | TREMIE-21-28 | 2026-10-29 | NUEVO | 2026-10-29 | 21 | 12.1 | 32.8 | 3 | 30.72222 | 17.2
24603 - FLORA PPTO C | 793 | Plástico | Concreto | Cimentación ejes D - E / 6 - 8, sótano plataforma 1 | 2025-12-04 | 2026-01-01 | 2026-01-08 | 28 | 20.7 | 30.4 | 146.9 | AUTOCOMPAC | 21 | AUTOCOMPAC-21-28 | 2026-10-29 | NUEVO | 2026-10-29 |  | 9.7 | 30.33333 | 3 | 30.68889 | 17.2
24603 - FLORA PPTO C | 793 | Plástico | Concreto | Cimentación ejes D - E / 6 - 8, sótano plataforma 1 | 2025-12-04 | 2026-01-01 | 2026-01-08 | 28 | 20.7 | 30.7 | 148.3 | AUTOCOMPAC | 21 | AUTOCOMPAC-21-28 | 2026-10-29 | NUEVO | 2026-10-29 |  | 10 | 30.33333 | 3 | 30.68889 | 17.2
24603 - FLORA PPTO C | 793 | Plástico | Concreto | Cimentación ejes D - E / 6 - 8, sótano plataforma 1 | 2025-12-04 | 2026-01-01 | 2026-01-08 | 28 | 20.7 | 29.9 | 144.4 | AUTOCOMPAC | 21 | AUTOCOMPAC-21-28 | 2026-10-29 | NUEVO | 2026-10-29 |  | 9.2 | 30.33333 | 3 | 30.68889 | 17.2
24603 - FLORA PPTO C | 794 | Tremie | Concreto | Pantalla H51, plataforma 1 | 2025-12-04 | 2026-01-01 | 2026-01-08 | 28 | 20.7 | 27.9 | 134.8 | TREMIE | 21 | TREMIE-21-28 | 2026-10-29 | NUEVO | 2026-10-29 | 21 | 7.2 | 27.36667 | 3 | 30.16667 | 17.2
24603 - FLORA PPTO C | 794 | Tremie | Concreto | Pantalla H51, plataforma 1 | 2025-12-04 | 2026-01-01 | 2026-01-08 | 28 | 20.7 | 26.9 | 130 | TREMIE | 21 | TREMIE-21-28 | 2026-10-29 | NUEVO | 2026-10-29 | 21 | 6.2 | 27.36667 | 3 | 30.16667 | 17.2
24603 - FLORA PPTO C | 794 | Tremie | Concreto | Pantalla H51, plataforma 1 | 2025-12-04 | 2026-01-01 | 2026-01-08 | 28 | 20.7 | 27.3 | 131.9 | TREMIE | 21 | TREMIE-21-28 | 2026-10-29 | NUEVO | 2026-10-29 | 21 | 6.6 | 27.36667 | 3 | 30.16667 | 17.2
24603 - FLORA PPTO C | 802 | Tremie | Concreto | Barrete M52, plataforma 1 | 2025-12-09 | 2026-01-06 | 2026-01-13 | 28 | 20.7 | 20.7 | 100 | TREMIE | 21 | TREMIE-21-28 | 2026-10-29 | NUEVO | 2026-10-29 | 21 | 0 | 21.16667 | 3 | 26.28889 | 17.2
24603 - FLORA PPTO C | 802 | Tremie | Concreto | Barrete M52, plataforma 1 | 2025-12-09 | 2026-01-06 | 2026-01-13 | 28 | 20.7 | 21.1 | 101.9 | TREMIE | 21 | TREMIE-21-28 | 2026-10-29 | NUEVO | 2026-10-29 | 21 | 0.4 | 21.16667 | 3 | 26.28889 | 17.2
24603 - FLORA PPTO C | 802 | Tremie | Concreto | Barrete M52, plataforma 1 | 2025-12-09 | 2026-01-06 | 2026-01-13 | 28 | 20.7 | 21.7 | 104.8 | TREMIE | 21 | TREMIE-21-28 | 2026-10-29 | NUEVO | 2026-10-29 | 21 | 1 | 21.16667 | 3 | 26.28889 | 17.2
24603 - FLORA PPTO C | 805 | Tremie | Concreto | Pantalla M50 plataforma 1 | 2025-12-10 | 2026-01-07 | 2026-01-13 | 28 | 20.7 | 29 | 140.1 | TREMIE | 21 | TREMIE-21-28 | 2026-10-29 | NUEVO | 2026-10-29 | 21 | 8.3 | 28.36667 | 3 | 25.63333 | 17.2
24603 - FLORA PPTO C | 805 | Tremie | Concreto | Pantalla M50 plataforma 1 | 2025-12-10 | 2026-01-07 | 2026-01-13 | 28 | 20.7 | 28.1 | 135.7 | TREMIE | 21 | TREMIE-21-28 | 2026-10-29 | NUEVO | 2026-10-29 | 21 | 7.4 | 28.36667 | 3 | 25.63333 | 17.2
24603 - FLORA PPTO C | 805 | Tremie | Concreto | Pantalla M50 plataforma 1 | 2025-12-10 | 2026-01-07 | 2026-01-13 | 28 | 20.7 | 28 | 135.3 | TREMIE | 21 | TREMIE-21-28 | 2026-10-29 | NUEVO | 2026-10-29 | 21 | 7.3 | 28.36667 | 3 | 25.63333 | 17.2
24603 - FLORA PPTO C | 807 | Tremie | Concreto | Pantalla # 59, plataforma 1 | 2025-12-11 | 2026-01-08 | 2026-01-13 | 28 | 20.7 | 27.4 | 132.4 | TREMIE | 21 | TREMIE-21-28 | 2026-10-29 | NUEVO | 2026-10-29 | 21 | 6.7 | 26.96667 | 3 | 25.5 | 17.2
24603 - FLORA PPTO C | 807 | Tremie | Concreto | Pantalla # 59, plataforma 1 | 2025-12-11 | 2026-01-08 | 2026-01-13 | 28 | 20.7 | 26.7 | 129 | TREMIE | 21 | TREMIE-21-28 | 2026-10-29 | NUEVO | 2026-10-29 | 21 | 6 | 26.96667 | 3 | 25.5 | 17.2
24603 - FLORA PPTO C | 807 | Tremie | Concreto | Pantalla # 59, plataforma 1 | 2025-12-11 | 2026-01-08 | 2026-01-13 | 28 | 20.7 | 26.8 | 129.5 | TREMIE | 21 | TREMIE-21-28 | 2026-10-29 | NUEVO | 2026-10-29 | 21 | 6.1 | 26.96667 | 3 | 25.5 | 17.2
24603 - FLORA PPTO C | 809 | Tremie | Concreto | Pantalla #55, plataforma 1 | 2025-12-12 | 2026-01-09 | 2026-01-13 | 28 | 20.7 | 26.4 | 127.5 | TREMIE | 21 | TREMIE-21-28 | 2026-10-29 | NUEVO | 2026-10-29 | 21 | 5.7 | 25.86667 | 3 | 27.06667 | 17.2
24603 - FLORA PPTO C | 809 | Tremie | Concreto | Pantalla #55, plataforma 1 | 2025-12-12 | 2026-01-09 | 2026-01-13 | 28 | 20.7 | 25.6 | 123.7 | TREMIE | 21 | TREMIE-21-28 | 2026-10-29 | NUEVO | 2026-10-29 | 21 | 4.9 | 25.86667 | 3 | 27.06667 | 17.2
24603 - FLORA PPTO C | 809 | Tremie | Concreto | Pantalla #55, plataforma 1 | 2025-12-12 | 2026-01-09 | 2026-01-13 | 28 | 20.7 | 25.6 | 123.7 | TREMIE | 21 | TREMIE-21-28 | 2026-10-29 | NUEVO | 2026-10-29 | 21 | 4.9 | 25.86667 | 3 | 27.06667 | 17.2
24603 - FLORA PPTO C | 817 | Tremie | Concreto | Pantalla M54 - T1 | 2025-12-15 | 2026-01-12 | 2026-01-15 | 28 | 20.7 | 31 | 149.8 | TREMIE | 21 | TREMIE-21-28 | 2026-10-29 | NUEVO | 2026-10-29 | 21 | 10.3 | 30.96667 | 3 | 27.93333 | 17.2
24603 - FLORA PPTO C | 817 | Tremie | Concreto | Pantalla M54 - T1 | 2025-12-15 | 2026-01-12 | 2026-01-15 | 28 | 20.7 | 31 | 149.8 | TREMIE | 21 | TREMIE-21-28 | 2026-10-29 | NUEVO | 2026-10-29 | 21 | 10.3 | 30.96667 | 3 | 27.93333 | 17.2
24603 - FLORA PPTO C | 817 | Tremie | Concreto | Pantalla M54 - T1 | 2025-12-15 | 2026-01-12 | 2026-01-15 | 28 | 20.7 | 30.9 | 149.3 | TREMIE | 21 | TREMIE-21-28 | 2026-10-29 | NUEVO | 2026-10-29 | 21 | 10.2 | 30.96667 | 3 | 27.93333 | 17.2
24603 - FLORA PPTO C | 818 | Indus | Concreto | Placa piso 25, T4, ejes 8 - 10 / A - F | 2025-12-15 | 2026-01-12 | 2026-01-15 | 28 | 20.7 | 32.4 | 156.5 | PLACA | 21 | PLACA-21-28 | 2026-10-29 | NUEVO | 2026-10-29 | 21 | 11.7 | 32.26667 | 3 | 29.7 | 17.2
24603 - FLORA PPTO C | 818 | Indus | Concreto | Placa piso 25, T4, ejes 8 - 10 / A - F | 2025-12-15 | 2026-01-12 | 2026-01-15 | 28 | 20.7 | 32.7 | 158 | PLACA | 21 | PLACA-21-28 | 2026-10-29 | NUEVO | 2026-10-29 | 21 | 12 | 32.26667 | 3 | 29.7 | 17.2
24603 - FLORA PPTO C | 818 | Indus | Concreto | Placa piso 25, T4, ejes 8 - 10 / A - F | 2025-12-15 | 2026-01-12 | 2026-01-15 | 28 | 20.7 | 31.7 | 153.1 | PLACA | 21 | PLACA-21-28 | 2026-10-29 | NUEVO | 2026-10-29 | 21 | 11 | 32.26667 | 3 | 29.7 | 17.2
24603 - FLORA PPTO C | 820 | Ptico | Concreto | Placa piso 2 ejes 2 - 3 / A - C comercio 2 | 2025-12-16 | 2026-01-13 | 2026-01-15 | 28 | 20.7 | 36.8 | 177.8 | PLACA | 21 | PLACA-21-28 | 2026-10-29 | NUEVO | 2026-10-29 | 21 | 16.1 | 36.73333 | 3 | 33.32222 | 17.2
24603 - FLORA PPTO C | 820 | Ptico | Concreto | Placa piso 2 ejes 2 - 3 / A - C comercio 2 | 2025-12-16 | 2026-01-13 | 2026-01-15 | 28 | 20.7 | 37.2 | 179.7 | PLACA | 21 | PLACA-21-28 | 2026-10-29 | NUEVO | 2026-10-29 | 21 | 16.5 | 36.73333 | 3 | 33.32222 | 17.2
24603 - FLORA PPTO C | 820 | Ptico | Concreto | Placa piso 2 ejes 2 - 3 / A - C comercio 2 | 2025-12-16 | 2026-01-13 | 2026-01-15 | 28 | 20.7 | 36.2 | 174.9 | PLACA | 21 | PLACA-21-28 | 2026-10-29 | NUEVO | 2026-10-29 | 21 | 15.5 | 36.73333 | 3 | 33.32222 | 17.2
24603 - FLORA PPTO C | 822 | Indus | Concreto | Placa T3 piso 22 ejes 3 - 10 / G - L | 2025-12-16 | 2026-01-13 | 2026-01-15 | 28 | 20.7 | 32.5 | 157 | PLACA | 21 | PLACA-21-28 | 2026-10-29 | NUEVO | 2026-10-29 | 21 | 11.8 | 32.46667 | 3 | 33.82222 | 17.2
24603 - FLORA PPTO C | 822 | Indus | Concreto | Placa T3 piso 22 ejes 3 - 10 / G - L | 2025-12-16 | 2026-01-13 | 2026-01-15 | 28 | 20.7 | 32.9 | 158.9 | PLACA | 21 | PLACA-21-28 | 2026-10-29 | NUEVO | 2026-10-29 | 21 | 12.2 | 32.46667 | 3 | 33.82222 | 17.2
24603 - FLORA PPTO C | 822 | Indus | Concreto | Placa T3 piso 22 ejes 3 - 10 / G - L | 2025-12-16 | 2026-01-13 | 2026-01-15 | 28 | 20.7 | 32 | 154.6 | PLACA | 21 | PLACA-21-28 | 2026-10-29 | NUEVO | 2026-10-29 | 21 | 11.3 | 32.46667 | 3 | 33.82222 | 17.2
24603 - FLORA PPTO C | 824 | Tremix | Concreto | Pantalla H57 planta plataforma 1 | 2025-12-16 | 2026-01-13 | 2026-01-15 | 28 | 20.7 | 28 | 135.3 | TREMIE | 21 | TREMIE-21-28 | 2026-10-29 | NUEVO | 2026-10-29 | 21 | 7.3 | 27.63333 | 3 | 32.27778 | 17.2
24603 - FLORA PPTO C | 824 | Tremix | Concreto | Pantalla H57 planta plataforma 1 | 2025-12-16 | 2026-01-13 | 2026-01-15 | 28 | 20.7 | 27.3 | 131.9 | TREMIE | 21 | TREMIE-21-28 | 2026-10-29 | NUEVO | 2026-10-29 | 21 | 6.6 | 27.63333 | 3 | 32.27778 | 17.2
24603 - FLORA PPTO C | 824 | Tremix | Concreto | Pantalla H57 planta plataforma 1 | 2025-12-16 | 2026-01-13 | 2026-01-15 | 28 | 20.7 | 27.6 | 133.3 | TREMIE | 21 | TREMIE-21-28 | 2026-10-29 | NUEVO | 2026-10-29 | 21 | 6.9 | 27.63333 | 3 | 32.27778 | 17.2
24603 - FLORA PPTO C | 826 | Indus | Concreto | Placa T3 piso 25 ejes 1 - 3 / A - F y ejes 10 - 12 A - L piso 25 T4 | 2025-12-17 | 2026-01-14 | 2026-01-15 | 28 | 20.7 | 32.4 | 156.5 | PLACA | 21 | PLACA-21-28 | 2026-10-29 | NUEVO | 2026-10-29 | 21 | 11.7 | 31.93333 | 3 | 30.67778 | 17.2
24603 - FLORA PPTO C | 826 | Indus | Concreto | Placa T3 piso 25 ejes 1 - 3 / A - F y ejes 10 - 12 A - L piso 25 T4 | 2025-12-17 | 2026-01-14 | 2026-01-15 | 28 | 20.7 | 31.5 | 152.2 | PLACA | 21 | PLACA-21-28 | 2026-10-29 | NUEVO | 2026-10-29 | 21 | 10.8 | 31.93333 | 3 | 30.67778 | 17.2
24603 - FLORA PPTO C | 826 | Indus | Concreto | Placa T3 piso 25 ejes 1 - 3 / A - F y ejes 10 - 12 A - L piso 25 T4 | 2025-12-17 | 2026-01-14 | 2026-01-15 | 28 | 20.7 | 31.9 | 154.1 | PLACA | 21 | PLACA-21-28 | 2026-10-29 | NUEVO | 2026-10-29 | 21 | 11.2 | 31.93333 | 3 | 30.67778 | 17.2
24603 - FLORA PPTO C | 828 | IN | Concreto | Placa T4 piso 25 ejes 1 - 4 / F - G y ejes 8 - 12 / A - F piso 25 T3 | 2025-12-18 | 2026-01-15 | 2026-01-16 | 28 | 20.7 | 32.2 | 155.6 | PLACA | 21 | PLACA-21-28 | 2026-10-29 | NUEVO | 2026-10-29 | 21 | 11.5 | 31.76667 | 3 | 30.44444 | 17.2
24603 - FLORA PPTO C | 828 | IN | Concreto | Placa T4 piso 25 ejes 1 - 4 / F - G y ejes 8 - 12 / A - F piso 25 T3 | 2025-12-18 | 2026-01-15 | 2026-01-16 | 28 | 20.7 | 31.4 | 151.7 | PLACA | 21 | PLACA-21-28 | 2026-10-29 | NUEVO | 2026-10-29 | 21 | 10.7 | 31.76667 | 3 | 30.44444 | 17.2
24603 - FLORA PPTO C | 828 | IN | Concreto | Placa T4 piso 25 ejes 1 - 4 / F - G y ejes 8 - 12 / A - F piso 25 T3 | 2025-12-18 | 2026-01-15 | 2026-01-16 | 28 | 20.7 | 31.7 | 153.1 | PLACA | 21 | PLACA-21-28 | 2026-10-29 | NUEVO | 2026-10-29 | 21 | 11 | 31.76667 | 3 | 30.44444 | 17.2
24603 - FLORA PPTO C | 832 | Tremie | Concreto | Barrete M56 | 2025-12-19 | 2026-01-16 | 2026-01-19 | 28 | 20.7 | 27.2 | 131.4 | TREMIE | 21 | TREMIE-21-28 | 2026-10-29 | NUEVO | 2026-10-29 | 21 | 6.5 | 27.53333 | 3 | 30.41111 | 17.2
24603 - FLORA PPTO C | 832 | Tremie | Concreto | Barrete M56 | 2025-12-19 | 2026-01-16 | 2026-01-19 | 28 | 20.7 | 27.6 | 133.3 | TREMIE | 21 | TREMIE-21-28 | 2026-10-29 | NUEVO | 2026-10-29 | 21 | 6.9 | 27.53333 | 3 | 30.41111 | 17.2
24603 - FLORA PPTO C | 832 | Tremie | Concreto | Barrete M56 | 2025-12-19 | 2026-01-16 | 2026-01-19 | 28 | 20.7 | 27.8 | 134.3 | TREMIE | 21 | TREMIE-21-28 | 2026-10-29 | NUEVO | 2026-10-29 | 21 | 7.1 | 27.53333 | 3 | 30.41111 | 17.2
24603 - FLORA PPTO C | 834 | INDUS | Concreto | Placa T3, piso 25, ejes 1-8, / G-L | 2025-12-19 | 2026-01-16 | 2026-01-19 | 28 | 20.7 | 31.1 | 150.2 | PLACA | 21 | PLACA-21-28 | 2026-10-29 | NUEVO | 2026-10-29 | 21 | 10.4 | 30.93333 | 3 | 30.07778 | 17.2
24603 - FLORA PPTO C | 834 | INDUS | Concreto | Placa T3, piso 25, ejes 1-8, / G-L | 2025-12-19 | 2026-01-16 | 2026-01-19 | 28 | 20.7 | 30.3 | 146.4 | PLACA | 21 | PLACA-21-28 | 2026-10-29 | NUEVO | 2026-10-29 | 21 | 9.6 | 30.93333 | 3 | 30.07778 | 17.2
24603 - FLORA PPTO C | 834 | INDUS | Concreto | Placa T3, piso 25, ejes 1-8, / G-L | 2025-12-19 | 2026-01-16 | 2026-01-19 | 28 | 20.7 | 31.4 | 151.7 | PLACA | 21 | PLACA-21-28 | 2026-10-29 | NUEVO | 2026-10-29 | 21 | 10.7 | 30.93333 | 3 | 30.07778 | 17.2
24603 - FLORA PPTO C | 836 | PTICO | Concreto | Cimentación plataforma 1, ejes 6-8 A-L | 2025-12-20 | 2026-01-17 | 2026-01-19 | 28 | 20.7 | 26.9 | 130 | AUTOCOMPAC | 21 | AUTOCOMPAC-21-28 | 2026-10-29 | NUEVO | 2026-10-29 |  | 6.2 | 27.1 | 3 | 28.52222 | 17.2
24603 - FLORA PPTO C | 836 | PTICO | Concreto | Cimentación plataforma 1, ejes 6-8 A-L | 2025-12-20 | 2026-01-17 | 2026-01-19 | 28 | 20.7 | 27.7 | 133.8 | AUTOCOMPAC | 21 | AUTOCOMPAC-21-28 | 2026-10-29 | NUEVO | 2026-10-29 |  | 7 | 27.1 | 3 | 28.52222 | 17.2
24603 - FLORA PPTO C | 836 | PTICO | Concreto | Cimentación plataforma 1, ejes 6-8 A-L | 2025-12-20 | 2026-01-17 | 2026-01-19 | 28 | 20.7 | 26.7 | 129 | AUTOCOMPAC | 21 | AUTOCOMPAC-21-28 | 2026-10-29 | NUEVO | 2026-10-29 |  | 6 | 27.1 | 3 | 28.52222 | 17.2
24603 - FLORA PPTO C | 837 | C.FLUIDO | Concreto | Columnas piso 2, comercio 2, ejes 3 / A-C | 2025-12-20 | 2026-01-17 | 2026-01-19 | 28 | 20.7 | 26.6 | 128.5 | MURO | 21 | MURO-21-28 | 2026-10-29 | NUEVO | 2026-10-29 | 21 | 5.9 | 26.2 | 3 | 28.07778 | 17.2
24603 - FLORA PPTO C | 837 | C.FLUIDO | Concreto | Columnas piso 2, comercio 2, ejes 3 / A-C | 2025-12-20 | 2026-01-17 | 2026-01-19 | 28 | 20.7 | 26.2 | 126.6 | MURO | 21 | MURO-21-28 | 2026-10-29 | NUEVO | 2026-10-29 | 21 | 5.5 | 26.2 | 3 | 28.07778 | 17.2
24603 - FLORA PPTO C | 837 | C.FLUIDO | Concreto | Columnas piso 2, comercio 2, ejes 3 / A-C | 2025-12-20 | 2026-01-17 | 2026-01-19 | 28 | 20.7 | 25.8 | 124.6 | MURO | 21 | MURO-21-28 | 2026-10-29 | NUEVO | 2026-10-29 | 21 | 5.1 | 26.2 | 3 | 28.07778 | 17.2
24603 - FLORA PPTO C | 840 | Tremie | Concreto | Pantalla M58 plataforma 1 | 2025-12-20 | 2026-01-17 | 2026-01-20 | 28 | 20.7 | 29.2 | 141.1 | TREMIE | 21 | TREMIE-21-28 | 2026-10-29 | NUEVO | 2026-10-29 | 21 | 8.5 | 28.83333 | 3 | 27.37778 | 17.2
24603 - FLORA PPTO C | 840 | Tremie | Concreto | Pantalla M58 plataforma 1 | 2025-12-20 | 2026-01-17 | 2026-01-20 | 28 | 20.7 | 28.8 | 139.1 | TREMIE | 21 | TREMIE-21-28 | 2026-10-29 | NUEVO | 2026-10-29 | 21 | 8.1 | 28.83333 | 3 | 27.37778 | 17.2
24603 - FLORA PPTO C | 840 | Tremie | Concreto | Pantalla M58 plataforma 1 | 2025-12-20 | 2026-01-17 | 2026-01-20 | 28 | 20.7 | 28.5 | 137.7 | TREMIE | 21 | TREMIE-21-28 | 2026-10-29 | NUEVO | 2026-10-29 | 21 | 7.8 | 28.83333 | 3 | 27.37778 | 17.2
24603 - FLORA PPTO C | 841 | Tremie | Concreto | Pantalla H60 | 2025-12-23 | 2026-01-20 | 2026-01-21 | 28 | 20.7 | 26.8 | 129.5 | TREMIE | 21 | TREMIE-21-28 | 2026-10-29 | NUEVO | 2026-10-29 | 21 | 6.1 | 27.06667 | 3 | 27.36667 | 17.2
24603 - FLORA PPTO C | 841 | Tremie | Concreto | Pantalla H60 | 2025-12-23 | 2026-01-20 | 2026-01-21 | 28 | 20.7 | 27.1 | 130.9 | TREMIE | 21 | TREMIE-21-28 | 2026-10-29 | NUEVO | 2026-10-29 | 21 | 6.4 | 27.06667 | 3 | 27.36667 | 17.2
24603 - FLORA PPTO C | 841 | Tremie | Concreto | Pantalla H60 | 2025-12-23 | 2026-01-20 | 2026-01-21 | 28 | 20.7 | 27.3 | 131.9 | TREMIE | 21 | TREMIE-21-28 | 2026-10-29 | NUEVO | 2026-10-29 | 21 | 6.6 | 27.06667 | 3 | 27.36667 | 17.2
24603 - FLORA PPTO C | 844 | Tremie | Concreto | Pantalla H01 - plataforma 1 | 2025-12-26 | 2026-01-23 | 2026-01-26 | 28 | 20.7 | 28.9 | 139.6 | TREMIE | 21 | TREMIE-21-28 | 2026-10-29 | NUEVO | 2026-10-29 | 21 | 8.2 | 28.33333 | 3 | 28.07778 | 17.2
24603 - FLORA PPTO C | 844 | Tremie | Concreto | Pantalla H01 - plataforma 1 | 2025-12-26 | 2026-01-23 | 2026-01-26 | 28 | 20.7 | 27.9 | 134.8 | TREMIE | 21 | TREMIE-21-28 | 2026-10-29 | NUEVO | 2026-10-29 | 21 | 7.2 | 28.33333 | 3 | 28.07778 | 17.2
24603 - FLORA PPTO C | 844 | Tremie | Concreto | Pantalla H01 - plataforma 1 | 2025-12-26 | 2026-01-23 | 2026-01-26 | 28 | 20.7 | 28.2 | 136.2 | TREMIE | 21 | TREMIE-21-28 | 2026-10-29 | NUEVO | 2026-10-29 | 21 | 7.5 | 28.33333 | 3 | 28.07778 | 17.2
24603 - FLORA PPTO C | 846 | Tremie | Concreto | Pantalla M61 Plataforma 1 | 2025-12-29 | 2026-01-26 | 2026-01-27 | 28 | 20.7 | 26.4 | 127.5 | TREMIE | 21 | TREMIE-21-28 | 2026-10-29 | NUEVO | 2026-10-29 | 21 | 5.7 | 25.96667 | 3 | 27.12222 | 17.2
24603 - FLORA PPTO C | 846 | Tremie | Concreto | Pantalla M61 Plataforma 1 | 2025-12-29 | 2026-01-26 | 2026-01-27 | 28 | 20.7 | 25.6 | 123.7 | TREMIE | 21 | TREMIE-21-28 | 2026-10-29 | NUEVO | 2026-10-29 | 21 | 4.9 | 25.96667 | 3 | 27.12222 | 17.2
24603 - FLORA PPTO C | 846 | Tremie | Concreto | Pantalla M61 Plataforma 1 | 2025-12-29 | 2026-01-26 | 2026-01-27 | 28 | 20.7 | 25.9 | 125.1 | TREMIE | 21 | TREMIE-21-28 | 2026-10-29 | NUEVO | 2026-10-29 | 21 | 5.2 | 25.96667 | 3 | 27.12222 | 17.2
24603 - FLORA PPTO C | 849 | Tremie | Concreto | Barrete M60 plataforma 1 | 2026-01-03 | 2026-01-31 | 2026-02-03 | 28 | 20.7 | 41.5 | 133.9 | TREMIE | 21 | TREMIE-21-28 | 2026-10-29 | NUEVO | 2026-10-29 | 21 | 20.8 | 40.9 | 3 | 31.73333 | 17.2
24603 - FLORA PPTO C | 849 | Tremie | Concreto | Barrete M60 plataforma 1 | 2026-01-03 | 2026-01-31 | 2026-02-03 | 28 | 20.7 | 40.4 | 130.3 | TREMIE | 21 | TREMIE-21-28 | 2026-10-29 | NUEVO | 2026-10-29 | 21 | 19.7 | 40.9 | 3 | 31.73333 | 17.2
24603 - FLORA PPTO C | 849 | Tremie | Concreto | Barrete M60 plataforma 1 | 2026-01-03 | 2026-01-31 | 2026-02-03 | 28 | 20.7 | 40.8 | 131.6 | TREMIE | 21 | TREMIE-21-28 | 2026-10-29 | NUEVO | 2026-10-29 | 21 | 20.1 | 40.9 | 3 | 31.73333 | 17.2
24603 - FLORA PPTO C | 850 | Tremie | Concreto | Pilote 5 comercio 1 | 2026-01-06 | 2026-02-03 | 2026-02-04 | 28 | 20.7 | 25.7 | 124.2 | TREMIE | 21 | TREMIE-21-28 | 2026-10-29 | NUEVO | 2026-10-29 | 21 | 5 | 25.7 | 3 | 30.85556 | 17.2
24603 - FLORA PPTO C | 850 | Tremie | Concreto | Pilote 5 comercio 1 | 2026-01-06 | 2026-02-03 | 2026-02-04 | 28 | 20.7 | 26.1 | 126.1 | TREMIE | 21 | TREMIE-21-28 | 2026-10-29 | NUEVO | 2026-10-29 | 21 | 5.4 | 25.7 | 3 | 30.85556 | 17.2
24603 - FLORA PPTO C | 850 | Tremie | Concreto | Pilote 5 comercio 1 | 2026-01-06 | 2026-02-03 | 2026-02-04 | 28 | 20.7 | 25.3 | 122.2 | TREMIE | 21 | TREMIE-21-28 | 2026-10-29 | NUEVO | 2026-10-29 | 21 | 4.6 | 25.7 | 3 | 30.85556 | 17.2
24603 - FLORA PPTO C | 851 | Tremie | Concreto | Barrete M02 plataforma 1 | 2026-01-07 | 2026-02-04 | 2026-02-05 | 28 | 20.7 | 20.2 | 97.6 | TREMIE | 21 | TREMIE-21-28 | 2026-10-29 | NUEVO | 2026-10-29 | 21 | -0.5 | 20.33333 | 3 | 28.97778 | 17.2
24603 - FLORA PPTO C | 851 | Tremie | Concreto | Barrete M02 plataforma 1 | 2026-01-07 | 2026-02-04 | 2026-02-05 | 28 | 20.7 | 20.5 | 99 | TREMIE | 21 | TREMIE-21-28 | 2026-10-29 | NUEVO | 2026-10-29 | 21 | -0.2 | 20.33333 | 3 | 28.97778 | 17.2
24603 - FLORA PPTO C | 851 | Tremie | Concreto | Barrete M02 plataforma 1 | 2026-01-07 | 2026-02-04 | 2026-02-05 | 28 | 20.7 | 20.3 | 98.1 | TREMIE | 21 | TREMIE-21-28 | 2026-10-29 | NUEVO | 2026-10-29 | 21 | -0.4 | 20.33333 | 3 | 28.97778 | 17.2
24603 - FLORA PPTO C | 852 | Tremie | Concreto | Pilote 3 comercio 1 | 2026-01-08 | 2026-02-05 | 2026-02-06 | 28 | 20.7 | 27.9 | 134.8 | TREMIE | 21 | TREMIE-21-28 | 2026-10-29 | NUEVO | 2026-10-29 | 21 | 7.2 | 27.43333 | 3 | 24.48889 | 17.2
24603 - FLORA PPTO C | 852 | Tremie | Concreto | Pilote 3 comercio 1 | 2026-01-08 | 2026-02-05 | 2026-02-06 | 28 | 20.7 | 27.1 | 130.9 | TREMIE | 21 | TREMIE-21-28 | 2026-10-29 | NUEVO | 2026-10-29 | 21 | 6.4 | 27.43333 | 3 | 24.48889 | 17.2
24603 - FLORA PPTO C | 852 | Tremie | Concreto | Pilote 3 comercio 1 | 2026-01-08 | 2026-02-05 | 2026-02-06 | 28 | 20.7 | 27.3 | 131.9 | TREMIE | 21 | TREMIE-21-28 | 2026-10-29 | NUEVO | 2026-10-29 | 21 | 6.6 | 27.43333 | 3 | 24.48889 | 17.2
24603 - FLORA PPTO C | 854 | Tremie | Concreto | Pilote torre grua 2 y 3 | 2026-01-13 | 2026-02-10 | 2026-02-11 | 28 | 20.7 | 21.6 | 104.3 | TREMIE | 21 | TREMIE-21-28 | 2026-10-29 | NUEVO | 2026-10-29 | 21 | 0.9 | 21.1 | 3 | 22.95556 | 17.2
24603 - FLORA PPTO C | 854 | Tremie | Concreto | Pilote torre grua 2 y 3 | 2026-01-13 | 2026-02-10 | 2026-02-11 | 28 | 20.7 | 20.8 | 100.5 | TREMIE | 21 | TREMIE-21-28 | 2026-10-29 | NUEVO | 2026-10-29 | 21 | 0.1 | 21.1 | 3 | 22.95556 | 17.2
24603 - FLORA PPTO C | 854 | Tremie | Concreto | Pilote torre grua 2 y 3 | 2026-01-13 | 2026-02-10 | 2026-02-11 | 28 | 20.7 | 20.9 | 101 | TREMIE | 21 | TREMIE-21-28 | 2026-10-29 | NUEVO | 2026-10-29 | 21 | 0.2 | 21.1 | 3 | 22.95556 | 17.2
24603 - FLORA PPTO C | 855 | Tremie | Concreto | Pilote 6 , comercio 1 , 4 , torre grua | 2026-01-14 | 2026-02-11 | 2026-02-12 | 28 | 20.7 | 26.2 | 126.6 | TREMIE | 21 | TREMIE-21-28 | 2026-10-29 | NUEVO | 2026-10-29 | 21 | 5.5 | 26.13333 | 3 | 24.88889 | 17.2
24603 - FLORA PPTO C | 855 | Tremie | Concreto | Pilote 6 , comercio 1 , 4 , torre grua | 2026-01-14 | 2026-02-11 | 2026-02-12 | 28 | 20.7 | 26.5 | 128 | TREMIE | 21 | TREMIE-21-28 | 2026-10-29 | NUEVO | 2026-10-29 | 21 | 5.8 | 26.13333 | 3 | 24.88889 | 17.2
24603 - FLORA PPTO C | 855 | Tremie | Concreto | Pilote 6 , comercio 1 , 4 , torre grua | 2026-01-14 | 2026-02-11 | 2026-02-12 | 28 | 20.7 | 25.7 | 124.2 | TREMIE | 21 | TREMIE-21-28 | 2026-10-29 | NUEVO | 2026-10-29 | 21 | 5 | 26.13333 | 3 | 24.88889 | 17.2
24603 - FLORA PPTO C | 856 | No especificado | Concreto | Placa T3 , piso 25 , ejes 6 - 8 / 6 - 2 | 2026-01-15 | 2026-02-12 | 2026-02-13 | 28 | 20.7 | 32.2 | 155.6 | PLACA | 21 | PLACA-21-28 | 2026-10-29 | NUEVO | 2026-10-29 | 21 | 11.5 | 31.83333 | 3 | 26.35556 | 17.2
24603 - FLORA PPTO C | 856 | No especificado | Concreto | Placa T3 , piso 25 , ejes 6 - 8 / 6 - 2 | 2026-01-15 | 2026-02-12 | 2026-02-13 | 28 | 20.7 | 31.8 | 153.6 | PLACA | 21 | PLACA-21-28 | 2026-10-29 | NUEVO | 2026-10-29 | 21 | 11.1 | 31.83333 | 3 | 26.35556 | 17.2
24603 - FLORA PPTO C | 856 | No especificado | Concreto | Placa T3 , piso 25 , ejes 6 - 8 / 6 - 2 | 2026-01-15 | 2026-02-12 | 2026-02-13 | 28 | 20.7 | 31.5 | 152.2 | PLACA | 21 | PLACA-21-28 | 2026-10-29 | NUEVO | 2026-10-29 | 21 | 10.8 | 31.83333 | 3 | 26.35556 | 17.2
24603 - FLORA PPTO C | 861 | No especificado | Concreto | Placa T3 , piso 25 , ejes 1 - 6 / G - 1 | 2026-01-17 | 2026-02-14 | 2026-02-17 | 28 | 20.7 | 29.4 | 142 | PLACA | 21 | PLACA-21-28 | 2026-10-29 | NUEVO | 2026-10-29 | 21 | 8.7 | 28.96667 | 3 | 28.97778 | 17.2
24603 - FLORA PPTO C | 861 | No especificado | Concreto | Placa T3 , piso 25 , ejes 1 - 6 / G - 1 | 2026-01-17 | 2026-02-14 | 2026-02-17 | 28 | 20.7 | 29 | 140.1 | PLACA | 21 | PLACA-21-28 | 2026-10-29 | NUEVO | 2026-10-29 | 21 | 8.3 | 28.96667 | 3 | 28.97778 | 17.2
24603 - FLORA PPTO C | 861 | No especificado | Concreto | Placa T3 , piso 25 , ejes 1 - 6 / G - 1 | 2026-01-17 | 2026-02-14 | 2026-02-17 | 28 | 20.7 | 28.5 | 137.7 | PLACA | 21 | PLACA-21-28 | 2026-10-29 | NUEVO | 2026-10-29 | 21 | 7.8 | 28.96667 | 3 | 28.97778 | 17.2
24603 - FLORA PPTO C | 864 | No especificado | Concreto | Placa T4 - Piso 25 - ejes 1 - 4 / G - L | 2026-01-19 | 2026-02-16 | 2026-02-18 | 28 | 20.7 | 30.2 | 145.9 | PLACA | 21 | PLACA-21-28 | 2026-10-29 | NUEVO | 2026-10-29 | 21 | 9.5 | 30.23333 | 3 | 30.34444 | 17.2
24603 - FLORA PPTO C | 864 | No especificado | Concreto | Placa T4 - Piso 25 - ejes 1 - 4 / G - L | 2026-01-19 | 2026-02-16 | 2026-02-18 | 28 | 20.7 | 30 | 144.9 | PLACA | 21 | PLACA-21-28 | 2026-10-29 | NUEVO | 2026-10-29 | 21 | 9.3 | 30.23333 | 3 | 30.34444 | 17.2
24603 - FLORA PPTO C | 864 | No especificado | Concreto | Placa T4 - Piso 25 - ejes 1 - 4 / G - L | 2026-01-19 | 2026-02-16 | 2026-02-18 | 28 | 20.7 | 30.5 | 147.3 | PLACA | 21 | PLACA-21-28 | 2026-10-29 | NUEVO | 2026-10-29 | 21 | 9.8 | 30.23333 | 3 | 30.34444 | 17.2
24603 - FLORA PPTO C | 867 | No especificado | Concreto | Placa T4 - Piso 26 - ejes 5 - 10 / G - L | 2026-01-20 | 2026-02-17 | 2026-02-18 | 28 | 20.7 | 30.9 | 149.3 | PLACA | 21 | PLACA-21-28 | 2026-10-29 | NUEVO | 2026-10-29 | 21 | 10.2 | 30.7 | 3 | 29.96667 | 17.2
24603 - FLORA PPTO C | 867 | No especificado | Concreto | Placa T4 - Piso 26 - ejes 5 - 10 / G - L | 2026-01-20 | 2026-02-17 | 2026-02-18 | 28 | 20.7 | 30.5 | 147.3 | PLACA | 21 | PLACA-21-28 | 2026-10-29 | NUEVO | 2026-10-29 | 21 | 9.8 | 30.7 | 3 | 29.96667 | 17.2
24603 - FLORA PPTO C | 867 | No especificado | Concreto | Placa T4 - Piso 26 - ejes 5 - 10 / G - L | 2026-01-20 | 2026-02-17 | 2026-02-18 | 28 | 20.7 | 30.7 | 148.3 | PLACA | 21 | PLACA-21-28 | 2026-10-29 | NUEVO | 2026-10-29 | 21 | 10 | 30.7 | 3 | 29.96667 | 17.2
24603 - FLORA PPTO C | 869 | Indus | Concreto | Escaleras T4 , piso 23 al 24 | 2026-01-21 | 2026-02-18 | 2026-02-19 | 28 | 20.7 | 28.1 | 135.7 | AUTOCOMPAC | 21 | AUTOCOMPAC-21-28 | 2026-10-29 | NUEVO | 2026-10-29 |  | 7.4 | 28.1 | 3 | 29.67778 | 17.2
24603 - FLORA PPTO C | 869 | Indus | Concreto | Escaleras T4 , piso 23 al 24 | 2026-01-21 | 2026-02-18 | 2026-02-19 | 28 | 20.7 | 28.3 | 136.7 | AUTOCOMPAC | 21 | AUTOCOMPAC-21-28 | 2026-10-29 | NUEVO | 2026-10-29 |  | 7.6 | 28.1 | 3 | 29.67778 | 17.2
24603 - FLORA PPTO C | 869 | Indus | Concreto | Escaleras T4 , piso 23 al 24 | 2026-01-21 | 2026-02-18 | 2026-02-19 | 28 | 20.7 | 27.9 | 134.8 | AUTOCOMPAC | 21 | AUTOCOMPAC-21-28 | 2026-10-29 | NUEVO | 2026-10-29 |  | 7.2 | 28.1 | 3 | 29.67778 | 17.2
24603 - FLORA PPTO C | 872 | Ptico | Concreto | Viga anden , ejes 1 , 3 , / D - E , plataforma 1 | 2026-01-21 | 2026-02-18 | 2026-02-19 | 28 | 20.7 | 27.8 | 134.3 | AUTOCOMPAC | 21 | AUTOCOMPAC-21-28 | 2026-10-29 | NUEVO | 2026-10-29 |  | 7.1 | 27.76667 | 3 | 28.85556 | 17.2
24603 - FLORA PPTO C | 872 | Ptico | Concreto | Viga anden , ejes 1 , 3 , / D - E , plataforma 1 | 2026-01-21 | 2026-02-18 | 2026-02-19 | 28 | 20.7 | 28 | 135.3 | AUTOCOMPAC | 21 | AUTOCOMPAC-21-28 | 2026-10-29 | NUEVO | 2026-10-29 |  | 7.3 | 27.76667 | 3 | 28.85556 | 17.2
24603 - FLORA PPTO C | 872 | Ptico | Concreto | Viga anden , ejes 1 , 3 , / D - E , plataforma 1 | 2026-01-21 | 2026-02-18 | 2026-02-19 | 28 | 20.7 | 27.5 | 132.9 | AUTOCOMPAC | 21 | AUTOCOMPAC-21-28 | 2026-10-29 | NUEVO | 2026-10-29 |  | 6.8 | 27.76667 | 3 | 28.85556 | 17.2
24603 - FLORA PPTO C | 873 | Indus | Concreto | Placa T4 , piso 26 , ejes 1 , 5 , / A - F | 2026-01-21 | 2026-02-18 | 2026-02-19 | 28 | 20.7 | 31.2 | 150.7 | PLACA | 21 | PLACA-21-28 | 2026-10-29 | NUEVO | 2026-10-29 | 21 | 10.5 | 30.7 | 3 | 28.85556 | 17.2
24603 - FLORA PPTO C | 873 | Indus | Concreto | Placa T4 , piso 26 , ejes 1 , 5 , / A - F | 2026-01-21 | 2026-02-18 | 2026-02-19 | 28 | 20.7 | 30.7 | 148.3 | PLACA | 21 | PLACA-21-28 | 2026-10-29 | NUEVO | 2026-10-29 | 21 | 10 | 30.7 | 3 | 28.85556 | 17.2
24603 - FLORA PPTO C | 873 | Indus | Concreto | Placa T4 , piso 26 , ejes 1 , 5 , / A - F | 2026-01-21 | 2026-02-18 | 2026-02-19 | 28 | 20.7 | 30.2 | 145.9 | PLACA | 21 | PLACA-21-28 | 2026-10-29 | NUEVO | 2026-10-29 | 21 | 9.5 | 30.7 | 3 | 28.85556 | 17.2
24603 - FLORA PPTO C | 878 | Indus | Concreto | Placa T4 , P26 , ejes 5 - / L - F | 2026-01-22 | 2026-02-19 | 2026-02-20 | 28 | 20.7 | 33.3 | 160.9 | PLACA | 21 | PLACA-21-28 | 2026-10-29 | NUEVO | 2026-10-29 | 21 | 12.6 | 33.23333 | 3 | 30.56667 | 17.2
24603 - FLORA PPTO C | 878 | Indus | Concreto | Placa T4 , P26 , ejes 5 - / L - F | 2026-01-22 | 2026-02-19 | 2026-02-20 | 28 | 20.7 | 33.6 | 162.3 | PLACA | 21 | PLACA-21-28 | 2026-10-29 | NUEVO | 2026-10-29 | 21 | 12.9 | 33.23333 | 3 | 30.56667 | 17.2
24603 - FLORA PPTO C | 878 | Indus | Concreto | Placa T4 , P26 , ejes 5 - / L - F | 2026-01-22 | 2026-02-19 | 2026-02-20 | 28 | 20.7 | 32.8 | 158.5 | PLACA | 21 | PLACA-21-28 | 2026-10-29 | NUEVO | 2026-10-29 | 21 | 12.1 | 33.23333 | 3 | 30.56667 | 17.2
24603 - FLORA PPTO C | 881 | Indus | Concreto | Placa T3 , piso 26 , ejes 8 , 12 / A - F | 2026-01-23 | 2026-02-20 | 2026-02-24 | 28 | 20.7 | 34.9 | 168.6 | PLACA | 21 | PLACA-21-28 | 2026-10-29 | NUEVO | 2026-10-29 | 21 | 14.2 | 34.33333 | 3 | 32.75556 | 17.2
24603 - FLORA PPTO C | 881 | Indus | Concreto | Placa T3 , piso 26 , ejes 8 , 12 / A - F | 2026-01-23 | 2026-02-20 | 2026-02-24 | 28 | 20.7 | 33.8 | 163.3 | PLACA | 21 | PLACA-21-28 | 2026-10-29 | NUEVO | 2026-10-29 | 21 | 13.1 | 34.33333 | 3 | 32.75556 | 17.2
24603 - FLORA PPTO C | 881 | Indus | Concreto | Placa T3 , piso 26 , ejes 8 , 12 / A - F | 2026-01-23 | 2026-02-20 | 2026-02-24 | 28 | 20.7 | 34.3 | 165.7 | PLACA | 21 | PLACA-21-28 | 2026-10-29 | NUEVO | 2026-10-29 | 21 | 13.6 | 34.33333 | 3 | 32.75556 | 17.2
24603 - FLORA PPTO C | 882 | Indus | Concreto | Escaleras T3 , piso 24 y 23 | 2026-01-23 | 2026-02-20 | 2026-02-24 | 28 | 20.7 | 28.9 | 139.6 | AUTOCOMPAC | 21 | AUTOCOMPAC-21-28 | 2026-10-29 | NUEVO | 2026-10-29 |  | 8.2 | 28.63333 | 3 | 32.06667 | 17.2
24603 - FLORA PPTO C | 882 | Indus | Concreto | Escaleras T3 , piso 24 y 23 | 2026-01-23 | 2026-02-20 | 2026-02-24 | 28 | 20.7 | 28.6 | 138.2 | AUTOCOMPAC | 21 | AUTOCOMPAC-21-28 | 2026-10-29 | NUEVO | 2026-10-29 |  | 7.9 | 28.63333 | 3 | 32.06667 | 17.2
24603 - FLORA PPTO C | 882 | Indus | Concreto | Escaleras T3 , piso 24 y 23 | 2026-01-23 | 2026-02-20 | 2026-02-24 | 28 | 20.7 | 28.4 | 137.2 | AUTOCOMPAC | 21 | AUTOCOMPAC-21-28 | 2026-10-29 | NUEVO | 2026-10-29 |  | 7.7 | 28.63333 | 3 | 32.06667 | 17.2
24603 - FLORA PPTO C | 884 | Indus | Concreto | Placa T3 , piso 26 , ejes 8 - 12 , / F - 2 | 2026-01-24 | 2026-02-21 | 2026-02-24 | 28 | 20.7 | 34.4 | 166.2 | PLACA | 21 | PLACA-21-28 | 2026-10-29 | NUEVO | 2026-10-29 | 21 | 13.7 | 34.56667 | 3 | 32.51111 | 17.2
24603 - FLORA PPTO C | 884 | Indus | Concreto | Placa T3 , piso 26 , ejes 8 - 12 , / F - 2 | 2026-01-24 | 2026-02-21 | 2026-02-24 | 28 | 20.7 | 34.8 | 168.1 | PLACA | 21 | PLACA-21-28 | 2026-10-29 | NUEVO | 2026-10-29 | 21 | 14.1 | 34.56667 | 3 | 32.51111 | 17.2
24603 - FLORA PPTO C | 884 | Indus | Concreto | Placa T3 , piso 26 , ejes 8 - 12 , / F - 2 | 2026-01-24 | 2026-02-21 | 2026-02-24 | 28 | 20.7 | 34.5 | 166.7 | PLACA | 21 | PLACA-21-28 | 2026-10-29 | NUEVO | 2026-10-29 | 21 | 13.8 | 34.56667 | 3 | 32.51111 | 17.2
24603 - FLORA PPTO C | 886 | Indus | Concreto | Placa T3 , piso 26 , ejes 4 - 8 , / A - F | 2026-01-26 | 2026-02-23 | 2026-02-24 | 28 | 20.7 | 32.7 | 158 | PLACA | 21 | PLACA-21-28 | 2026-10-29 | NUEVO | 2026-10-29 | 21 | 12 | 31.9 | 3 | 31.7 | 17.2
24603 - FLORA PPTO C | 886 | Indus | Concreto | Placa T3 , piso 26 , ejes 4 - 8 , / A - F | 2026-01-26 | 2026-02-23 | 2026-02-24 | 28 | 20.7 | 31.3 | 151.2 | PLACA | 21 | PLACA-21-28 | 2026-10-29 | NUEVO | 2026-10-29 | 21 | 10.6 | 31.9 | 3 | 31.7 | 17.2
24603 - FLORA PPTO C | 886 | Indus | Concreto | Placa T3 , piso 26 , ejes 4 - 8 , / A - F | 2026-01-26 | 2026-02-23 | 2026-02-24 | 28 | 20.7 | 31.7 | 153.1 | PLACA | 21 | PLACA-21-28 | 2026-10-29 | NUEVO | 2026-10-29 | 21 | 11 | 31.9 | 3 | 31.7 | 17.2
24603 - FLORA PPTO C | 888 | Ptico | Concreto | Viga anden , ejes 1 - 4 , / F - H , plataforma 1 | 2026-01-27 | 2026-02-24 | 2026-02-25 | 28 | 20.7 | 29.7 | 143.5 | AUTOCOMPAC | 21 | AUTOCOMPAC-21-28 | 2026-10-29 | NUEVO | 2026-10-29 |  | 9 | 29.9 | 3 | 32.12222 | 17.2
24603 - FLORA PPTO C | 888 | Ptico | Concreto | Viga anden , ejes 1 - 4 , / F - H , plataforma 1 | 2026-01-27 | 2026-02-24 | 2026-02-25 | 28 | 20.7 | 30.1 | 145.4 | AUTOCOMPAC | 21 | AUTOCOMPAC-21-28 | 2026-10-29 | NUEVO | 2026-10-29 |  | 9.4 | 29.9 | 3 | 32.12222 | 17.2
24603 - FLORA PPTO C | 888 | Ptico | Concreto | Viga anden , ejes 1 - 4 , / F - H , plataforma 1 | 2026-01-27 | 2026-02-24 | 2026-02-25 | 28 | 20.7 | 29.9 | 144.4 | AUTOCOMPAC | 21 | AUTOCOMPAC-21-28 | 2026-10-29 | NUEVO | 2026-10-29 |  | 9.2 | 29.9 | 3 | 32.12222 | 17.2
24603 - FLORA PPTO C | 889 | Indus | Concreto | Placa T3 , piso 26 , ejes 4 - 8 , / G - L | 2026-01-27 | 2026-02-24 | 2026-02-25 | 28 | 20.7 | 30.9 | 149.3 | PLACA | 21 | PLACA-21-28 | 2026-10-29 | NUEVO | 2026-10-29 | 21 | 10.2 | 30.9 | 3 | 30.9 | 17.2
24603 - FLORA PPTO C | 889 | Indus | Concreto | Placa T3 , piso 26 , ejes 4 - 8 , / G - L | 2026-01-27 | 2026-02-24 | 2026-02-25 | 28 | 20.7 | 31.3 | 151.2 | PLACA | 21 | PLACA-21-28 | 2026-10-29 | NUEVO | 2026-10-29 | 21 | 10.6 | 30.9 | 3 | 30.9 | 17.2
24603 - FLORA PPTO C | 889 | Indus | Concreto | Placa T3 , piso 26 , ejes 4 - 8 , / G - L | 2026-01-27 | 2026-02-24 | 2026-02-25 | 28 | 20.7 | 30.5 | 147.3 | PLACA | 21 | PLACA-21-28 | 2026-10-29 | NUEVO | 2026-10-29 | 21 | 9.8 | 30.9 | 3 | 30.9 | 17.2
24603 - FLORA PPTO C | 893 | IM | Concreto | Placa T3 , piso 26 | 2026-01-28 | 2026-02-25 | 2026-02-26 | 28 | 20.7 | 34 | 164.3 | PLACA | 21 | PLACA-21-28 | 2026-10-29 | NUEVO | 2026-10-29 | 21 | 13.3 | 33.46667 | 3 | 31.42222 | 17.2
24603 - FLORA PPTO C | 893 | IM | Concreto | Placa T3 , piso 26 | 2026-01-28 | 2026-02-25 | 2026-02-26 | 28 | 20.7 | 33 | 159.4 | PLACA | 21 | PLACA-21-28 | 2026-10-29 | NUEVO | 2026-10-29 | 21 | 12.3 | 33.46667 | 3 | 31.42222 | 17.2
24603 - FLORA PPTO C | 893 | IM | Concreto | Placa T3 , piso 26 | 2026-01-28 | 2026-02-25 | 2026-02-26 | 28 | 20.7 | 33.4 | 161.4 | PLACA | 21 | PLACA-21-28 | 2026-10-29 | NUEVO | 2026-10-29 | 21 | 12.7 | 33.46667 | 3 | 31.42222 | 17.2
24603 - FLORA PPTO C | 895 | IM | Concreto | Escalera T4 , piso 24 a 25 | 2026-01-30 | 2026-02-27 | 2026-02-27 | 28 | 20.7 | 29 | 140.1 | AUTOCOMPAC | 21 | AUTOCOMPAC-21-28 | 2026-10-29 | NUEVO | 2026-10-29 |  | 8.3 | 28.46667 | 3 | 30.94444 | 17.2
24603 - FLORA PPTO C | 895 | IM | Concreto | Escalera T4 , piso 24 a 25 | 2026-01-30 | 2026-02-27 | 2026-02-27 | 28 | 20.7 | 28.1 | 135.7 | AUTOCOMPAC | 21 | AUTOCOMPAC-21-28 | 2026-10-29 | NUEVO | 2026-10-29 |  | 7.4 | 28.46667 | 3 | 30.94444 | 17.2
24603 - FLORA PPTO C | 895 | IM | Concreto | Escalera T4 , piso 24 a 25 | 2026-01-30 | 2026-02-27 | 2026-02-27 | 28 | 20.7 | 28.3 | 136.7 | AUTOCOMPAC | 21 | AUTOCOMPAC-21-28 | 2026-10-29 | NUEVO | 2026-10-29 |  | 7.6 | 28.46667 | 3 | 30.94444 | 17.2
24603 - FLORA PPTO C | 896 | IM | Concreto | Placa T4 , piso 27 , ejes 5 - 10 / A - E | 2026-01-30 | 2026-02-27 | 2026-02-27 | 28 | 20.7 | 38.7 | 187 | PLACA | 21 | PLACA-21-28 | 2026-10-29 | NUEVO | 2026-10-29 | 21 | 18 | 38.73333 | 3 | 33.55556 | 17.2
24603 - FLORA PPTO C | 896 | IM | Concreto | Placa T4 , piso 27 , ejes 5 - 10 / A - E | 2026-01-30 | 2026-02-27 | 2026-02-27 | 28 | 20.7 | 39.3 | 189.9 | PLACA | 21 | PLACA-21-28 | 2026-10-29 | NUEVO | 2026-10-29 | 21 | 18.6 | 38.73333 | 3 | 33.55556 | 17.2
24603 - FLORA PPTO C | 896 | IM | Concreto | Placa T4 , piso 27 , ejes 5 - 10 / A - E | 2026-01-30 | 2026-02-27 | 2026-02-27 | 28 | 20.7 | 38.2 | 184.5 | PLACA | 21 | PLACA-21-28 | 2026-10-29 | NUEVO | 2026-10-29 | 21 | 17.5 | 38.73333 | 3 | 33.55556 | 17.2
24603 - FLORA PPTO C | 899 | IM | Concreto | Placa T4 , piso 27 , ejes 5 - 10 / F - L | 2026-01-31 | 2026-02-28 | 2026-03-02 | 28 | 20.7 | 34 | 164.3 | PLACA | 21 | PLACA-21-28 | 2026-10-29 | NUEVO | 2026-10-29 | 21 | 13.3 | 34.2 | 3 | 33.8 | 17.2
24603 - FLORA PPTO C | 899 | IM | Concreto | Placa T4 , piso 27 , ejes 5 - 10 / F - L | 2026-01-31 | 2026-02-28 | 2026-03-02 | 28 | 20.7 | 34.8 | 168.1 | PLACA | 21 | PLACA-21-28 | 2026-10-29 | NUEVO | 2026-10-29 | 21 | 14.1 | 34.2 | 3 | 33.8 | 17.2
24603 - FLORA PPTO C | 899 | IM | Concreto | Placa T4 , piso 27 , ejes 5 - 10 / F - L | 2026-01-31 | 2026-02-28 | 2026-03-02 | 28 | 20.7 | 33.8 | 163.3 | PLACA | 21 | PLACA-21-28 | 2026-10-29 | NUEVO | 2026-10-29 | 21 | 13.1 | 34.2 | 3 | 33.8 | 17.2
24603 - FLORA PPTO C | 902 | IM | Concreto | Placa T4 , piso 27 | 2026-02-02 | 2026-03-02 | 2026-03-03 | 28 | 20.7 | 36.4 | 175.8 | PLACA | 21 | PLACA-21-28 | 2026-10-29 | NUEVO | 2026-10-29 | 21 | 15.7 | 36.4 | 3 | 36.44444 | 17.2
24603 - FLORA PPTO C | 902 | IM | Concreto | Placa T4 , piso 27 | 2026-02-02 | 2026-03-02 | 2026-03-03 | 28 | 20.7 | 36 | 173.9 | PLACA | 21 | PLACA-21-28 | 2026-10-29 | NUEVO | 2026-10-29 | 21 | 15.3 | 36.4 | 3 | 36.44444 | 17.2
24603 - FLORA PPTO C | 902 | IM | Concreto | Placa T4 , piso 27 | 2026-02-02 | 2026-03-02 | 2026-03-03 | 28 | 20.7 | 36.8 | 177.8 | PLACA | 21 | PLACA-21-28 | 2026-10-29 | NUEVO | 2026-10-29 | 21 | 16.1 | 36.4 | 3 | 36.44444 | 17.2
24603 - FLORA PPTO C | 904 | IM | Concreto | Escaleras T3 . piso 24 al 25 | 2026-02-03 | 2026-03-03 | 2026-03-04 | 28 | 20.7 | 35.3 | 170.5 | AUTOCOMPAC | 21 | AUTOCOMPAC-21-28 | 2026-10-29 | NUEVO | 2026-10-29 |  | 14.6 | 35.06667 | 3 | 35.22222 | 17.2
24603 - FLORA PPTO C | 904 | IM | Concreto | Escaleras T3 . piso 24 al 25 | 2026-02-03 | 2026-03-03 | 2026-03-04 | 28 | 20.7 | 34.5 | 166.7 | AUTOCOMPAC | 21 | AUTOCOMPAC-21-28 | 2026-10-29 | NUEVO | 2026-10-29 |  | 13.8 | 35.06667 | 3 | 35.22222 | 17.2
24603 - FLORA PPTO C | 904 | IM | Concreto | Escaleras T3 . piso 24 al 25 | 2026-02-03 | 2026-03-03 | 2026-03-04 | 28 | 20.7 | 35.4 | 171 | AUTOCOMPAC | 21 | AUTOCOMPAC-21-28 | 2026-10-29 | NUEVO | 2026-10-29 |  | 14.7 | 35.06667 | 3 | 35.22222 | 17.2
24603 - FLORA PPTO C | 909 | IM | Concreto | Placa T4 , piso 27 ejes 1 , 5 / G - L | 2026-02-03 | 2026-03-03 | 2026-03-04 | 28 | 20.7 | 42.1 | 203.4 | PLACA | 21 | PLACA-21-28 | 2026-10-29 | NUEVO | 2026-10-29 | 21 | 21.4 | 42.1 | 3 | 37.85556 | 17.2
24603 - FLORA PPTO C | 909 | IM | Concreto | Placa T4 , piso 27 ejes 1 , 5 / G - L | 2026-02-03 | 2026-03-03 | 2026-03-04 | 28 | 20.7 | 41.9 | 202.4 | PLACA | 21 | PLACA-21-28 | 2026-10-29 | NUEVO | 2026-10-29 | 21 | 21.2 | 42.1 | 3 | 37.85556 | 17.2
24603 - FLORA PPTO C | 909 | IM | Concreto | Placa T4 , piso 27 ejes 1 , 5 / G - L | 2026-02-03 | 2026-03-03 | 2026-03-04 | 28 | 20.7 | 42.3 | 204.3 | PLACA | 21 | PLACA-21-28 | 2026-10-29 | NUEVO | 2026-10-29 | 21 | 21.6 | 42.1 | 3 | 37.85556 | 17.2
24603 - FLORA PPTO C | 911 | Plástico | Concreto | Viga anden ejes 1-4, H-K, plátaforma 1 | 2026-02-04 | 2026-03-04 | 2026-03-04 | 28 | 20.7 | 28.9 | 139.6 | AUTOCOMPAC | 21 | AUTOCOMPAC-21-28 | 2026-10-29 | NUEVO | 2026-10-29 |  | 8.2 | 28.66667 | 3 | 35.27778 | 17.2
24603 - FLORA PPTO C | 911 | Plástico | Concreto | Viga anden ejes 1-4, H-K, plátaforma 1 | 2026-02-04 | 2026-03-04 | 2026-03-04 | 28 | 20.7 | 28.1 | 135.7 | AUTOCOMPAC | 21 | AUTOCOMPAC-21-28 | 2026-10-29 | NUEVO | 2026-10-29 |  | 7.4 | 28.66667 | 3 | 35.27778 | 17.2
24603 - FLORA PPTO C | 911 | Plástico | Concreto | Viga anden ejes 1-4, H-K, plátaforma 1 | 2026-02-04 | 2026-03-04 | 2026-03-04 | 28 | 20.7 | 29 | 140.1 | AUTOCOMPAC | 21 | AUTOCOMPAC-21-28 | 2026-10-29 | NUEVO | 2026-10-29 |  | 8.3 | 28.66667 | 3 | 35.27778 | 17.2
24603 - FLORA PPTO C | 913 | Industrial | Concreto | Placa T3, piso 27, Ejes 8 2, A-F | 2026-02-04 | 2026-03-04 | 2026-03-04 | 28 | 20.7 | 33.9 | 163.8 | PLACA | 21 | PLACA-21-28 | 2026-10-29 | NUEVO | 2026-10-29 | 21 | 13.2 | 33.36667 | 3 | 34.71111 | 17.2
24603 - FLORA PPTO C | 913 | Industrial | Concreto | Placa T3, piso 27, Ejes 8 2, A-F | 2026-02-04 | 2026-03-04 | 2026-03-04 | 28 | 20.7 | 32.8 | 158.5 | PLACA | 21 | PLACA-21-28 | 2026-10-29 | NUEVO | 2026-10-29 | 21 | 12.1 | 33.36667 | 3 | 34.71111 | 17.2
24603 - FLORA PPTO C | 913 | Industrial | Concreto | Placa T3, piso 27, Ejes 8 2, A-F | 2026-02-04 | 2026-03-04 | 2026-03-04 | 28 | 20.7 | 33.4 | 161.4 | PLACA | 21 | PLACA-21-28 | 2026-10-29 | NUEVO | 2026-10-29 | 21 | 12.7 | 33.36667 | 3 | 34.71111 | 17.2
24603 - FLORA PPTO C | 915 | Industrial | Concreto | Placa T3, piso 27 Ejes 8-12, F-K | 2026-02-05 | 2026-03-05 | 2026-03-06 | 28 | 20.7 | 35.3 | 170.5 | PLACA | 21 | PLACA-21-28 | 2026-10-29 | NUEVO | 2026-10-29 | 21 | 14.6 | 35.4 | 3 | 32.47778 | 17.2
24603 - FLORA PPTO C | 915 | Industrial | Concreto | Placa T3, piso 27 Ejes 8-12, F-K | 2026-02-05 | 2026-03-05 | 2026-03-06 | 28 | 20.7 | 35 | 169.1 | PLACA | 21 | PLACA-21-28 | 2026-10-29 | NUEVO | 2026-10-29 | 21 | 14.3 | 35.4 | 3 | 32.47778 | 17.2
24603 - FLORA PPTO C | 915 | Industrial | Concreto | Placa T3, piso 27 Ejes 8-12, F-K | 2026-02-05 | 2026-03-05 | 2026-03-06 | 28 | 20.7 | 35.9 | 173.4 | PLACA | 21 | PLACA-21-28 | 2026-10-29 | NUEVO | 2026-10-29 | 21 | 15.2 | 35.4 | 3 | 32.47778 | 17.2
24603 - FLORA PPTO C | 917 | Industrial | Concreto | Placa T3 piso 27, Ejes 8-12, F-K | 2026-02-06 | 2026-03-06 | 2026-03-06 | 28 | 20.7 | 33.6 | 162.3 | PLACA | 21 | PLACA-21-28 | 2026-10-29 | NUEVO | 2026-10-29 | 21 | 12.9 | 33.26667 | 3 | 34.01111 | 17.2
24603 - FLORA PPTO C | 917 | Industrial | Concreto | Placa T3 piso 27, Ejes 8-12, F-K | 2026-02-06 | 2026-03-06 | 2026-03-06 | 28 | 20.7 | 33 | 159.4 | PLACA | 21 | PLACA-21-28 | 2026-10-29 | NUEVO | 2026-10-29 | 21 | 12.3 | 33.26667 | 3 | 34.01111 | 17.2
24603 - FLORA PPTO C | 917 | Industrial | Concreto | Placa T3 piso 27, Ejes 8-12, F-K | 2026-02-06 | 2026-03-06 | 2026-03-06 | 28 | 20.7 | 33.2 | 160.4 | PLACA | 21 | PLACA-21-28 | 2026-10-29 | NUEVO | 2026-10-29 | 21 | 12.5 | 33.26667 | 3 | 34.01111 | 17.2
24603 - FLORA PPTO C | 919 | Industrial | Concreto | Placa T3, piso 27, Ejes 4, 8 G-L | 2026-02-09 | 2026-03-09 | 2026-03-10 | 28 | 20.7 | 32 | 154.6 | PLACA | 21 | PLACA-21-28 | 2026-10-29 | NUEVO | 2026-10-29 | 21 | 11.3 | 31.96667 | 3 | 33.54444 | 17.2
24603 - FLORA PPTO C | 919 | Industrial | Concreto | Placa T3, piso 27, Ejes 4, 8 G-L | 2026-02-09 | 2026-03-09 | 2026-03-10 | 28 | 20.7 | 31.5 | 152.2 | PLACA | 21 | PLACA-21-28 | 2026-10-29 | NUEVO | 2026-10-29 | 21 | 10.8 | 31.96667 | 3 | 33.54444 | 17.2
24603 - FLORA PPTO C | 919 | Industrial | Concreto | Placa T3, piso 27, Ejes 4, 8 G-L | 2026-02-09 | 2026-03-09 | 2026-03-10 | 28 | 20.7 | 32.4 | 156.5 | PLACA | 21 | PLACA-21-28 | 2026-10-29 | NUEVO | 2026-10-29 | 21 | 11.7 | 31.96667 | 3 | 33.54444 | 17.2
24603 - FLORA PPTO C | 921 | Industrial | Concreto | Placa T3, piso 27, Ejes 1-4, A-L | 2026-02-10 | 2026-03-10 | 2026-03-10 | 28 | 20.7 | 33.3 | 160.9 | PLACA | 21 | PLACA-21-28 | 2026-10-29 | NUEVO | 2026-10-29 | 21 | 12.6 | 32.56667 | 3 | 32.6 | 17.2
24603 - FLORA PPTO C | 921 | Industrial | Concreto | Placa T3, piso 27, Ejes 1-4, A-L | 2026-02-10 | 2026-03-10 | 2026-03-10 | 28 | 20.7 | 32.1 | 155.1 | PLACA | 21 | PLACA-21-28 | 2026-10-29 | NUEVO | 2026-10-29 | 21 | 11.4 | 32.56667 | 3 | 32.6 | 17.2
24603 - FLORA PPTO C | 921 | Industrial | Concreto | Placa T3, piso 27, Ejes 1-4, A-L | 2026-02-10 | 2026-03-10 | 2026-03-10 | 28 | 20.7 | 32.3 | 156 | PLACA | 21 | PLACA-21-28 | 2026-10-29 | NUEVO | 2026-10-29 | 21 | 11.6 | 32.56667 | 3 | 32.6 | 17.2
24603 - FLORA PPTO C | 923 | Indus. | Concreto | Escaleras T3, piso 25 a 26 | 2026-02-16 | 2026-03-16 | 2026-03-16 | 28 | 20.7 | 40 | 193.2 | AUTOCOMPAC | 21 | AUTOCOMPAC-21-28 | 2026-10-29 | NUEVO | 2026-10-29 |  | 19.3 | 39.33333 | 3 | 34.62222 | 17.2
24603 - FLORA PPTO C | 923 | Indus. | Concreto | Escaleras T3, piso 25 a 26 | 2026-02-16 | 2026-03-16 | 2026-03-16 | 28 | 20.7 | 38.7 | 187 | AUTOCOMPAC | 21 | AUTOCOMPAC-21-28 | 2026-10-29 | NUEVO | 2026-10-29 |  | 18 | 39.33333 | 3 | 34.62222 | 17.2
24603 - FLORA PPTO C | 923 | Indus. | Concreto | Escaleras T3, piso 25 a 26 | 2026-02-16 | 2026-03-16 | 2026-03-16 | 28 | 20.7 | 39.3 | 189.9 | AUTOCOMPAC | 21 | AUTOCOMPAC-21-28 | 2026-10-29 | NUEVO | 2026-10-29 |  | 18.6 | 39.33333 | 3 | 34.62222 | 17.2
24603 - FLORA PPTO C | 927 | Indus | Concreto | Placa T4, cubierta ejes 5 - 10 / A - 2 | 2026-02-17 | 2026-03-17 | 2026-03-17 | 28 | 20.7 | 31 | 149.8 | PLACA | 21 | PLACA-21-28 | 2026-10-29 | NUEVO | 2026-10-29 | 21 | 10.3 | 31.36667 | 3 | 34.42222 | 17.2
24603 - FLORA PPTO C | 927 | Indus | Concreto | Placa T4, cubierta ejes 5 - 10 / A - 2 | 2026-02-17 | 2026-03-17 | 2026-03-17 | 28 | 20.7 | 31.4 | 151.7 | PLACA | 21 | PLACA-21-28 | 2026-10-29 | NUEVO | 2026-10-29 | 21 | 10.7 | 31.36667 | 3 | 34.42222 | 17.2
24603 - FLORA PPTO C | 927 | Indus | Concreto | Placa T4, cubierta ejes 5 - 10 / A - 2 | 2026-02-17 | 2026-03-17 | 2026-03-17 | 28 | 20.7 | 31.7 | 153.1 | PLACA | 21 | PLACA-21-28 | 2026-10-29 | NUEVO | 2026-10-29 | 21 | 11 | 31.36667 | 3 | 34.42222 | 17.2
24603 - FLORA PPTO C | 930 | Indus | Concreto | Escaleras T3, piso 26 y 27 | 2026-02-19 | 2026-03-19 | 2026-03-19 | 28 | 20.7 | 32.8 | 158.5 | AUTOCOMPAC | 21 | AUTOCOMPAC-21-28 | 2026-10-29 | NUEVO | 2026-10-29 |  | 12.1 | 32.7 | 3 | 34.46667 | 17.2
24603 - FLORA PPTO C | 930 | Indus | Concreto | Escaleras T3, piso 26 y 27 | 2026-02-19 | 2026-03-19 | 2026-03-19 | 28 | 20.7 | 33.1 | 159.9 | AUTOCOMPAC | 21 | AUTOCOMPAC-21-28 | 2026-10-29 | NUEVO | 2026-10-29 |  | 12.4 | 32.7 | 3 | 34.46667 | 17.2
24603 - FLORA PPTO C | 930 | Indus | Concreto | Escaleras T3, piso 26 y 27 | 2026-02-19 | 2026-03-19 | 2026-03-19 | 28 | 20.7 | 32.2 | 155.6 | AUTOCOMPAC | 21 | AUTOCOMPAC-21-28 | 2026-10-29 | NUEVO | 2026-10-29 |  | 11.5 | 32.7 | 3 | 34.46667 | 17.2
24603 - FLORA PPTO C | 934 | Indus | Concreto | Placa T4, cubierta, ejes 1 – 5 /A - L | 2026-02-21 | 2026-03-21 | 2026-03-25 | 28 | 20.7 | 32.6 | 157.5 | PLACA | 21 | PLACA-21-28 | 2026-10-29 | NUEVO | 2026-10-29 | 21 | 11.9 | 32.73333 | 3 | 32.26667 | 17.2
24603 - FLORA PPTO C | 934 | Indus | Concreto | Placa T4, cubierta, ejes 1 – 5 /A - L | 2026-02-21 | 2026-03-21 | 2026-03-25 | 28 | 20.7 | 33.7 | 162.8 | PLACA | 21 | PLACA-21-28 | 2026-10-29 | NUEVO | 2026-10-29 | 21 | 13 | 32.73333 | 3 | 32.26667 | 17.2
24603 - FLORA PPTO C | 934 | Indus | Concreto | Placa T4, cubierta, ejes 1 – 5 /A - L | 2026-02-21 | 2026-03-21 | 2026-03-25 | 28 | 20.7 | 31.9 | 154.1 | PLACA | 21 | PLACA-21-28 | 2026-10-29 | NUEVO | 2026-10-29 | 21 | 11.2 | 32.73333 | 3 | 32.26667 | 17.2
24603 - FLORA PPTO C | 936 | Ptico | Concreto | Base torre grua | 2026-02-24 | 2026-03-24 | 2026-03-25 | 28 | 20.7 | 30.6 | 147.8 | AUTOCOMPAC | 21 | AUTOCOMPAC-21-28 | 2026-10-29 | NUEVO | 2026-10-29 |  | 9.9 | 30.6 | 3 | 32.01111 | 17.2
24603 - FLORA PPTO C | 936 | Ptico | Concreto | Base torre grua | 2026-02-24 | 2026-03-24 | 2026-03-25 | 28 | 20.7 | 30.9 | 149.3 | AUTOCOMPAC | 21 | AUTOCOMPAC-21-28 | 2026-10-29 | NUEVO | 2026-10-29 |  | 10.2 | 30.6 | 3 | 32.01111 | 17.2
24603 - FLORA PPTO C | 936 | Ptico | Concreto | Base torre grua | 2026-02-24 | 2026-03-24 | 2026-03-25 | 28 | 20.7 | 30.3 | 146.4 | AUTOCOMPAC | 21 | AUTOCOMPAC-21-28 | 2026-10-29 | NUEVO | 2026-10-29 |  | 9.6 | 30.6 | 3 | 32.01111 | 17.2
24603 - FLORA PPTO C | 937 | Indus | Concreto | Escaleras T4 piso 26 y 27 | 2026-02-25 | 2026-03-25 | 2026-03-26 | 28 | 20.7 | 29.9 | 144.4 | AUTOCOMPAC | 21 | AUTOCOMPAC-21-28 | 2026-10-29 | NUEVO | 2026-10-29 |  | 9.2 | 29.73333 | 3 | 31.02222 | 17.2
24603 - FLORA PPTO C | 937 | Indus | Concreto | Escaleras T4 piso 26 y 27 | 2026-02-25 | 2026-03-25 | 2026-03-26 | 28 | 20.7 | 29.8 | 144 | AUTOCOMPAC | 21 | AUTOCOMPAC-21-28 | 2026-10-29 | NUEVO | 2026-10-29 |  | 9.1 | 29.73333 | 3 | 31.02222 | 17.2
24603 - FLORA PPTO C | 937 | Indus | Concreto | Escaleras T4 piso 26 y 27 | 2026-02-25 | 2026-03-25 | 2026-03-26 | 28 | 20.7 | 29.5 | 142.5 | AUTOCOMPAC | 21 | AUTOCOMPAC-21-28 | 2026-10-29 | NUEVO | 2026-10-29 |  | 8.8 | 29.73333 | 3 | 31.02222 | 17.2
24603 - FLORA PPTO C | 940 | INDUS | Concreto | Placa T3 cubierta , ejes 8 - 12 / A - L | 2026-02-27 | 2026-03-27 | 2026-03-30 | 28 | 20.7 | 33.3 | 160.9 | PLACA | 21 | PLACA-21-28 | 2026-10-29 | NUEVO | 2026-10-29 | 21 | 12.6 | 32.83333 | 3 | 31.05556 | 17.2
24603 - FLORA PPTO C | 940 | INDUS | Concreto | Placa T3 cubierta , ejes 8 - 12 / A - L | 2026-02-27 | 2026-03-27 | 2026-03-30 | 28 | 20.7 | 32.4 | 156.5 | PLACA | 21 | PLACA-21-28 | 2026-10-29 | NUEVO | 2026-10-29 | 21 | 11.7 | 32.83333 | 3 | 31.05556 | 17.2
24603 - FLORA PPTO C | 940 | INDUS | Concreto | Placa T3 cubierta , ejes 8 - 12 / A - L | 2026-02-27 | 2026-03-27 | 2026-03-30 | 28 | 20.7 | 32.8 | 158.5 | PLACA | 21 | PLACA-21-28 | 2026-10-29 | NUEVO | 2026-10-29 | 21 | 12.1 | 32.83333 | 3 | 31.05556 | 17.2
24603 - FLORA PPTO C | 942 | PTICO | Concreto | Cimentación sótano , ejes 5 y 6 y parte del 4 | 2026-02-27 | 2026-03-27 | 2026-03-30 | 28 | 20.7 | 27 | 130.4 | AUTOCOMPAC | 21 | AUTOCOMPAC-21-28 | 2026-10-29 | NUEVO | 2026-10-29 |  | 6.3 | 27.36667 | 3 | 29.97778 | 17.2
24603 - FLORA PPTO C | 942 | PTICO | Concreto | Cimentación sótano , ejes 5 y 6 y parte del 4 | 2026-02-27 | 2026-03-27 | 2026-03-30 | 28 | 20.7 | 27.4 | 132.4 | AUTOCOMPAC | 21 | AUTOCOMPAC-21-28 | 2026-10-29 | NUEVO | 2026-10-29 |  | 6.7 | 27.36667 | 3 | 29.97778 | 17.2
24603 - FLORA PPTO C | 942 | PTICO | Concreto | Cimentación sótano , ejes 5 y 6 y parte del 4 | 2026-02-27 | 2026-03-27 | 2026-03-30 | 28 | 20.7 | 27.7 | 133.8 | AUTOCOMPAC | 21 | AUTOCOMPAC-21-28 | 2026-10-29 | NUEVO | 2026-10-29 |  | 7 | 27.36667 | 3 | 29.97778 | 17.2
24603 - FLORA PPTO C | 946 | Indus | Concreto | Escaleras piso 27 a cubierta ejes A, G, 10 y 9 T4 | 2026-03-05 | 2026-04-02 | 2026-04-06 | 28 | 20.7 | 31.8 | 153.6 | AUTOCOMPAC | 21 | AUTOCOMPAC-21-28 | 2026-10-29 | NUEVO | 2026-10-29 |  | 11.1 | 32.43333 | 3 | 30.87778 | 17.2
24603 - FLORA PPTO C | 946 | Indus | Concreto | Escaleras piso 27 a cubierta ejes A, G, 10 y 9 T4 | 2026-03-05 | 2026-04-02 | 2026-04-06 | 28 | 20.7 | 33.3 | 160.9 | AUTOCOMPAC | 21 | AUTOCOMPAC-21-28 | 2026-10-29 | NUEVO | 2026-10-29 |  | 12.6 | 32.43333 | 3 | 30.87778 | 17.2
24603 - FLORA PPTO C | 946 | Indus | Concreto | Escaleras piso 27 a cubierta ejes A, G, 10 y 9 T4 | 2026-03-05 | 2026-04-02 | 2026-04-06 | 28 | 20.7 | 32.2 | 155.6 | AUTOCOMPAC | 21 | AUTOCOMPAC-21-28 | 2026-10-29 | NUEVO | 2026-10-29 |  | 11.5 | 32.43333 | 3 | 30.87778 | 17.2
24603 - FLORA PPTO C | 947 | Indus | Concreto | Muros antepechos cubierta T4 | 2026-03-05 | 2026-04-02 | 2026-04-06 | 28 | 20.7 | 31.3 | 151.2 | MURO | 21 | MURO-21-28 | 2026-10-29 | NUEVO | 2026-10-29 | 21 | 10.6 | 30.83333 | 3 | 30.21111 | 17.2
24603 - FLORA PPTO C | 947 | Indus | Concreto | Muros antepechos cubierta T4 | 2026-03-05 | 2026-04-02 | 2026-04-06 | 28 | 20.7 | 30.4 | 146.9 | MURO | 21 | MURO-21-28 | 2026-10-29 | NUEVO | 2026-10-29 | 21 | 9.7 | 30.83333 | 3 | 30.21111 | 17.2
24603 - FLORA PPTO C | 947 | Indus | Concreto | Muros antepechos cubierta T4 | 2026-03-05 | 2026-04-02 | 2026-04-06 | 28 | 20.7 | 30.8 | 148.8 | MURO | 21 | MURO-21-28 | 2026-10-29 | NUEVO | 2026-10-29 | 21 | 10.1 | 30.83333 | 3 | 30.21111 | 17.2
24603 - FLORA PPTO C | 948 | Indus | Concreto | Placa T3 cubierta, ejes 4, 8 / A - L | 2026-03-06 | 2026-04-03 | 2026-04-06 | 28 | 20.7 | 28.6 | 138.2 | PLACA | 21 | PLACA-21-28 | 2026-10-29 | NUEVO | 2026-10-29 | 21 | 7.9 | 28.86667 | 3 | 30.71111 | 17.2
24603 - FLORA PPTO C | 948 | Indus | Concreto | Placa T3 cubierta, ejes 4, 8 / A - L | 2026-03-06 | 2026-04-03 | 2026-04-06 | 28 | 20.7 | 29.6 | 143 | PLACA | 21 | PLACA-21-28 | 2026-10-29 | NUEVO | 2026-10-29 | 21 | 8.9 | 28.86667 | 3 | 30.71111 | 17.2
24603 - FLORA PPTO C | 948 | Indus | Concreto | Placa T3 cubierta, ejes 4, 8 / A - L | 2026-03-06 | 2026-04-03 | 2026-04-06 | 28 | 20.7 | 28.4 | 137.2 | PLACA | 21 | PLACA-21-28 | 2026-10-29 | NUEVO | 2026-10-29 | 21 | 7.7 | 28.86667 | 3 | 30.71111 | 17.2
24603 - FLORA PPTO C | 951 | Indus | Concreto | Escaleras T3 piso 26 al 27 | 2026-03-09 | 2026-04-06 | 2026-04-08 | 28 | 20.7 | 35.1 | 169.6 | AUTOCOMPAC | 21 | AUTOCOMPAC-21-28 | 2026-10-29 | NUEVO | 2026-10-29 |  | 14.4 | 34.63333 | 3 | 31.44444 | 17.2
24603 - FLORA PPTO C | 951 | Indus | Concreto | Escaleras T3 piso 26 al 27 | 2026-03-09 | 2026-04-06 | 2026-04-08 | 28 | 20.7 | 34.2 | 165.2 | AUTOCOMPAC | 21 | AUTOCOMPAC-21-28 | 2026-10-29 | NUEVO | 2026-10-29 |  | 13.5 | 34.63333 | 3 | 31.44444 | 17.2
24603 - FLORA PPTO C | 951 | Indus | Concreto | Escaleras T3 piso 26 al 27 | 2026-03-09 | 2026-04-06 | 2026-04-08 | 28 | 20.7 | 34.6 | 167.1 | AUTOCOMPAC | 21 | AUTOCOMPAC-21-28 | 2026-10-29 | NUEVO | 2026-10-29 |  | 13.9 | 34.63333 | 3 | 31.44444 | 17.2
24603 - FLORA PPTO C | 952 | Indus. | Concreto | Bordillos T3, ejes 8 - 12 / A - L | 2026-03-09 | 2026-04-06 | 2026-04-08 | 28 | 20.7 | 35.5 | 171.5 | AUTOCOMPAC | 21 | AUTOCOMPAC-21-28 | 2026-10-29 | NUEVO | 2026-10-29 |  | 14.8 | 35.06667 | 3 | 32.85556 | 17.2
24603 - FLORA PPTO C | 952 | Indus. | Concreto | Bordillos T3, ejes 8 - 12 / A - L | 2026-03-09 | 2026-04-06 | 2026-04-08 | 28 | 20.7 | 34.6 | 167.1 | AUTOCOMPAC | 21 | AUTOCOMPAC-21-28 | 2026-10-29 | NUEVO | 2026-10-29 |  | 13.9 | 35.06667 | 3 | 32.85556 | 17.2
24603 - FLORA PPTO C | 952 | Indus. | Concreto | Bordillos T3, ejes 8 - 12 / A - L | 2026-03-09 | 2026-04-06 | 2026-04-08 | 28 | 20.7 | 35.1 | 169.6 | AUTOCOMPAC | 21 | AUTOCOMPAC-21-28 | 2026-10-29 | NUEVO | 2026-10-29 |  | 14.4 | 35.06667 | 3 | 32.85556 | 17.2
24603 - FLORA PPTO C | 953 | Ptico. | Concreto | Cimentación plataforma 1 sótano, ejes 5 - 7 / A - G | 2026-03-10 | 2026-04-07 | 2026-04-08 | 28 | 20.7 | 26.9 | 130 | AUTOCOMPAC | 21 | AUTOCOMPAC-21-28 | 2026-10-29 | NUEVO | 2026-10-29 |  | 6.2 | 26.73333 | 3 | 32.14444 | 17.2
24603 - FLORA PPTO C | 953 | Ptico. | Concreto | Cimentación plataforma 1 sótano, ejes 5 - 7 / A - G | 2026-03-10 | 2026-04-07 | 2026-04-08 | 28 | 20.7 | 27.1 | 130.9 | AUTOCOMPAC | 21 | AUTOCOMPAC-21-28 | 2026-10-29 | NUEVO | 2026-10-29 |  | 6.4 | 26.73333 | 3 | 32.14444 | 17.2
24603 - FLORA PPTO C | 953 | Ptico. | Concreto | Cimentación plataforma 1 sótano, ejes 5 - 7 / A - G | 2026-03-10 | 2026-04-07 | 2026-04-08 | 28 | 20.7 | 26.2 | 126.6 | AUTOCOMPAC | 21 | AUTOCOMPAC-21-28 | 2026-10-29 | NUEVO | 2026-10-29 |  | 5.5 | 26.73333 | 3 | 32.14444 | 17.2
24603 - FLORA PPTO C | 954 | Ptico. | Concreto | Cimentación plataforma 1 sótano, ejes 5 - 7 / A - G | 2026-03-10 | 2026-04-07 | 2026-04-08 | 28 | 20.7 | 29.1 | 140.6 | AUTOCOMPAC | 21 | AUTOCOMPAC-21-28 | 2026-10-29 | NUEVO | 2026-10-29 |  | 8.4 | 28.8 | 3 | 30.2 | 17.2
24603 - FLORA PPTO C | 954 | Ptico. | Concreto | Cimentación plataforma 1 sótano, ejes 5 - 7 / A - G | 2026-03-10 | 2026-04-07 | 2026-04-08 | 28 | 20.7 | 28.8 | 139.1 | AUTOCOMPAC | 21 | AUTOCOMPAC-21-28 | 2026-10-29 | NUEVO | 2026-10-29 |  | 8.1 | 28.8 | 3 | 30.2 | 17.2
24603 - FLORA PPTO C | 954 | Ptico. | Concreto | Cimentación plataforma 1 sótano, ejes 5 - 7 / A - G | 2026-03-10 | 2026-04-07 | 2026-04-08 | 28 | 20.7 | 28.5 | 137.7 | AUTOCOMPAC | 21 | AUTOCOMPAC-21-28 | 2026-10-29 | NUEVO | 2026-10-29 |  | 7.8 | 28.8 | 3 | 30.2 | 17.2
24603 - FLORA PPTO C | 955 | Indus. | Concreto | Antepechos y bordillos cubierta T3, ejes 4 - 7 / A y 4 - 7 / L | 2026-03-10 | 2026-04-07 | 2026-04-08 | 28 | 20.7 | 33.7 | 162.8 | MURO | 21 | MURO-21-28 | 2026-10-29 | NUEVO | 2026-10-29 | 21 | 13 | 33.93333 | 3 | 29.82222 | 17.2
24603 - FLORA PPTO C | 955 | Indus. | Concreto | Antepechos y bordillos cubierta T3, ejes 4 - 7 / A y 4 - 7 / L | 2026-03-10 | 2026-04-07 | 2026-04-08 | 28 | 20.7 | 34.7 | 167.6 | MURO | 21 | MURO-21-28 | 2026-10-29 | NUEVO | 2026-10-29 | 21 | 14 | 33.93333 | 3 | 29.82222 | 17.2
24603 - FLORA PPTO C | 955 | Indus. | Concreto | Antepechos y bordillos cubierta T3, ejes 4 - 7 / A y 4 - 7 / L | 2026-03-10 | 2026-04-07 | 2026-04-08 | 28 | 20.7 | 33.4 | 161.4 | MURO | 21 | MURO-21-28 | 2026-10-29 | NUEVO | 2026-10-29 | 21 | 12.7 | 33.93333 | 3 | 29.82222 | 17.2
24603 - FLORA PPTO C | 957 | Indus | Concreto | Placa T3 cubierta ejes 1 - 4 / A - L | 2026-03-11 | 2026-04-08 | 2026-04-08 | 28 | 20.7 | 33.4 | 161.4 | PLACA | 21 | PLACA-21-28 | 2026-10-29 | NUEVO | 2026-10-29 | 21 | 12.7 | 33.26667 | 3 | 32 | 17.2
24603 - FLORA PPTO C | 957 | Indus | Concreto | Placa T3 cubierta ejes 1 - 4 / A - L | 2026-03-11 | 2026-04-08 | 2026-04-08 | 28 | 20.7 | 33.8 | 163.3 | PLACA | 21 | PLACA-21-28 | 2026-10-29 | NUEVO | 2026-10-29 | 21 | 13.1 | 33.26667 | 3 | 32 | 17.2
24603 - FLORA PPTO C | 957 | Indus | Concreto | Placa T3 cubierta ejes 1 - 4 / A - L | 2026-03-11 | 2026-04-08 | 2026-04-08 | 28 | 20.7 | 32.6 | 157.5 | PLACA | 21 | PLACA-21-28 | 2026-10-29 | NUEVO | 2026-10-29 | 21 | 11.9 | 33.26667 | 3 | 32 | 17.2
24603 - FLORA PPTO C | 964 | C. FLUIDO | Concreto | Columnas plataforma 1 sótano, ejes 5, 6 / I – E | 2026-03-17 | 2026-04-14 | 2026-04-14 | 28 | 20.7 | 26.2 | 126.6 | MURO | 21 | MURO-21-28 | 2026-10-29 | NUEVO | 2026-10-29 | 21 | 5.5 | 25.76667 | 3 | 30.98889 | 17.2
24603 - FLORA PPTO C | 964 | C. FLUIDO | Concreto | Columnas plataforma 1 sótano, ejes 5, 6 / I – E | 2026-03-17 | 2026-04-14 | 2026-04-14 | 28 | 20.7 | 25.5 | 123.2 | MURO | 21 | MURO-21-28 | 2026-10-29 | NUEVO | 2026-10-29 | 21 | 4.8 | 25.76667 | 3 | 30.98889 | 17.2
24603 - FLORA PPTO C | 964 | C. FLUIDO | Concreto | Columnas plataforma 1 sótano, ejes 5, 6 / I – E | 2026-03-17 | 2026-04-14 | 2026-04-14 | 28 | 20.7 | 25.6 | 123.7 | MURO | 21 | MURO-21-28 | 2026-10-29 | NUEVO | 2026-10-29 | 21 | 4.9 | 25.76667 | 3 | 30.98889 | 17.2
24603 - FLORA PPTO C | 967 | Ptico | Concreto | Cimentación sótano | 2026-03-19 | 2026-04-16 | 2026-04-17 | 28 | 20.7 | 29.3 | 141.5 | AUTOCOMPAC | 21 | AUTOCOMPAC-21-28 | 2026-10-29 | NUEVO | 2026-10-29 |  | 8.6 | 29.56667 | 3 | 29.53333 | 17.2
24603 - FLORA PPTO C | 967 | Ptico | Concreto | Cimentación sótano | 2026-03-19 | 2026-04-16 | 2026-04-17 | 28 | 20.7 | 29.5 | 142.5 | AUTOCOMPAC | 21 | AUTOCOMPAC-21-28 | 2026-10-29 | NUEVO | 2026-10-29 |  | 8.8 | 29.56667 | 3 | 29.53333 | 17.2
24603 - FLORA PPTO C | 967 | Ptico | Concreto | Cimentación sótano | 2026-03-19 | 2026-04-16 | 2026-04-17 | 28 | 20.7 | 29.9 | 144.4 | AUTOCOMPAC | 21 | AUTOCOMPAC-21-28 | 2026-10-29 | NUEVO | 2026-10-29 |  | 9.2 | 29.56667 | 3 | 29.53333 | 17.2
24603 - FLORA PPTO C | 968 | Autoco | Concreto | Columnas sótano ejes 6 , 8 / G - D plataforma 1 | 2026-03-20 | 2026-04-17 | 2026-04-17 | 28 | 20.7 | 27.4 | 132.4 | MURO | 21 | MURO-21-28 | 2026-10-29 | NUEVO | 2026-10-29 | 21 | 6.7 | 27.53333 | 3 | 27.62222 | 17.2
24603 - FLORA PPTO C | 968 | Autoco | Concreto | Columnas sótano ejes 6 , 8 / G - D plataforma 1 | 2026-03-20 | 2026-04-17 | 2026-04-17 | 28 | 20.7 | 27.7 | 133.8 | MURO | 21 | MURO-21-28 | 2026-10-29 | NUEVO | 2026-10-29 | 21 | 7 | 27.53333 | 3 | 27.62222 | 17.2
24603 - FLORA PPTO C | 968 | Autoco | Concreto | Columnas sótano ejes 6 , 8 / G - D plataforma 1 | 2026-03-20 | 2026-04-17 | 2026-04-17 | 28 | 20.7 | 27.5 | 132.9 | MURO | 21 | MURO-21-28 | 2026-10-29 | NUEVO | 2026-10-29 | 21 | 6.8 | 27.53333 | 3 | 27.62222 | 17.2
24603 - FLORA PPTO C | 973 | Ptico | Concreto | Cimentación ejes 1 , 2 / K - L sótano plataforma 1 | 2026-03-25 | 2026-04-22 | 2026-04-22 | 28 | 20.7 | 28.9 | 139.6 | AUTOCOMPAC | 21 | AUTOCOMPAC-21-28 | 2026-10-29 | NUEVO | 2026-10-29 |  | 8.2 | 28.66667 | 3 | 28.58889 | 17.2
24603 - FLORA PPTO C | 973 | Ptico | Concreto | Cimentación ejes 1 , 2 / K - L sótano plataforma 1 | 2026-03-25 | 2026-04-22 | 2026-04-22 | 28 | 20.7 | 28.7 | 138.6 | AUTOCOMPAC | 21 | AUTOCOMPAC-21-28 | 2026-10-29 | NUEVO | 2026-10-29 |  | 8 | 28.66667 | 3 | 28.58889 | 17.2
24603 - FLORA PPTO C | 973 | Ptico | Concreto | Cimentación ejes 1 , 2 / K - L sótano plataforma 1 | 2026-03-25 | 2026-04-22 | 2026-04-22 | 28 | 20.7 | 28.4 | 137.2 | AUTOCOMPAC | 21 | AUTOCOMPAC-21-28 | 2026-10-29 | NUEVO | 2026-10-29 |  | 7.7 | 28.66667 | 3 | 28.58889 | 17.2
24603 - FLORA PPTO C | 979 | Autoco | Concreto | Columnas Ejes 5, 8 / K – I, Sótano Plataforma 1 | 2026-03-30 | 2026-04-27 | 2026-04-28 | 28 | 20.7 | 28.2 | 136.2 | MURO | 21 | MURO-21-28 | 2026-10-29 | NUEVO | 2026-10-29 | 21 | 7.5 | 28.13333 | 3 | 28.11111 | 17.2
24603 - FLORA PPTO C | 979 | Autoco | Concreto | Columnas Ejes 5, 8 / K – I, Sótano Plataforma 1 | 2026-03-30 | 2026-04-27 | 2026-04-28 | 28 | 20.7 | 28.6 | 138.2 | MURO | 21 | MURO-21-28 | 2026-10-29 | NUEVO | 2026-10-29 | 21 | 7.9 | 28.13333 | 3 | 28.11111 | 17.2
24603 - FLORA PPTO C | 979 | Autoco | Concreto | Columnas Ejes 5, 8 / K – I, Sótano Plataforma 1 | 2026-03-30 | 2026-04-27 | 2026-04-28 | 28 | 20.7 | 27.6 | 133.3 | MURO | 21 | MURO-21-28 | 2026-10-29 | NUEVO | 2026-10-29 | 21 | 6.9 | 28.13333 | 3 | 28.11111 | 17.2
24603 - FLORA PPTO C | 980 | Indus. | Concreto | Cubierta y ascensor escaleras T4 | 2026-03-31 | 2026-04-28 | 2026-04-28 | 28 | 20.7 | 34.4 | 166.2 | AUTOCOMPAC | 21 | AUTOCOMPAC-21-28 | 2026-10-29 | NUEVO | 2026-10-29 |  | 13.7 | 34.06667 | 3 | 30.28889 | 17.2
24603 - FLORA PPTO C | 980 | Indus. | Concreto | Cubierta y ascensor escaleras T4 | 2026-03-31 | 2026-04-28 | 2026-04-28 | 28 | 20.7 | 34.2 | 165.2 | AUTOCOMPAC | 21 | AUTOCOMPAC-21-28 | 2026-10-29 | NUEVO | 2026-10-29 |  | 13.5 | 34.06667 | 3 | 30.28889 | 17.2
24603 - FLORA PPTO C | 980 | Indus. | Concreto | Cubierta y ascensor escaleras T4 | 2026-03-31 | 2026-04-28 | 2026-04-28 | 28 | 20.7 | 33.6 | 162.3 | AUTOCOMPAC | 21 | AUTOCOMPAC-21-28 | 2026-10-29 | NUEVO | 2026-10-29 |  | 12.9 | 34.06667 | 3 | 30.28889 | 17.2
24603 - FLORA PPTO C | 981 | Ptico. | Concreto | Viga cabezal ejes 2, 4, a semisotano plataforma 1 | 2026-04-01 | 2026-04-29 | 2026-05-05 | 28 | 20.7 | 31.7 | 153.1 | AUTOCOMPAC | 21 | AUTOCOMPAC-21-28 | 2026-10-29 | NUEVO | 2026-10-29 |  | 11 | 31.43333 | 3 | 31.21111 | 17.2
24603 - FLORA PPTO C | 981 | Ptico. | Concreto | Viga cabezal ejes 2, 4, a semisotano plataforma 1 | 2026-04-01 | 2026-04-29 | 2026-05-05 | 28 | 20.7 | 31.4 | 151.7 | AUTOCOMPAC | 21 | AUTOCOMPAC-21-28 | 2026-10-29 | NUEVO | 2026-10-29 |  | 10.7 | 31.43333 | 3 | 31.21111 | 17.2
24603 - FLORA PPTO C | 981 | Ptico. | Concreto | Viga cabezal ejes 2, 4, a semisotano plataforma 1 | 2026-04-01 | 2026-04-29 | 2026-05-05 | 28 | 20.7 | 31.2 | 150.7 | AUTOCOMPAC | 21 | AUTOCOMPAC-21-28 | 2026-10-29 | NUEVO | 2026-10-29 |  | 10.5 | 31.43333 | 3 | 31.21111 | 17.2
24603 - FLORA PPTO C | 984 | Indus. | Concreto | Placa cubierta escaleras ascensor y seti T3 | 2026-04-08 | 2026-05-06 | 2026-05-06 | 28 | 20.7 | 41.1 | 198.6 | PLACA | 21 | PLACA-21-28 | 2026-10-29 | NUEVO | 2026-10-29 | 21 | 20.4 | 41.26667 | 3 | 35.58889 | 17.2
24603 - FLORA PPTO C | 984 | Indus. | Concreto | Placa cubierta escaleras ascensor y seti T3 | 2026-04-08 | 2026-05-06 | 2026-05-06 | 28 | 20.7 | 40.8 | 197.1 | PLACA | 21 | PLACA-21-28 | 2026-10-29 | NUEVO | 2026-10-29 | 21 | 20.1 | 41.26667 | 3 | 35.58889 | 17.2
24603 - FLORA PPTO C | 984 | Indus. | Concreto | Placa cubierta escaleras ascensor y seti T3 | 2026-04-08 | 2026-05-06 | 2026-05-06 | 28 | 20.7 | 41.9 | 202.4 | PLACA | 21 | PLACA-21-28 | 2026-10-29 | NUEVO | 2026-10-29 | 21 | 21.2 | 41.26667 | 3 | 35.58889 | 17.2
24603 - FLORA PPTO C | 988 | Ptico | Concreto | Cimentación Ejes 6, 8 / E - I, Sótano Plataforma 1 | 2026-04-11 | 2026-05-09 | 2026-05-11 | 28 | 20.7 | 25.2 | 121.7 | AUTOCOMPAC | 21 | AUTOCOMPAC-21-28 | 2026-10-29 | NUEVO | 2026-10-29 |  | 4.5 | 24.83333 | 3 | 32.51111 | 17.2
24603 - FLORA PPTO C | 988 | Ptico | Concreto | Cimentación Ejes 6, 8 / E - I, Sótano Plataforma 1 | 2026-04-11 | 2026-05-09 | 2026-05-11 | 28 | 20.7 | 24.6 | 118.8 | AUTOCOMPAC | 21 | AUTOCOMPAC-21-28 | 2026-10-29 | NUEVO | 2026-10-29 |  | 3.9 | 24.83333 | 3 | 32.51111 | 17.2
24603 - FLORA PPTO C | 988 | Ptico | Concreto | Cimentación Ejes 6, 8 / E - I, Sótano Plataforma 1 | 2026-04-11 | 2026-05-09 | 2026-05-11 | 28 | 20.7 | 24.7 | 119.3 | AUTOCOMPAC | 21 | AUTOCOMPAC-21-28 | 2026-10-29 | NUEVO | 2026-10-29 |  | 4 | 24.83333 | 3 | 32.51111 | 17.2
24603 - FLORA PPTO C | 989 | Ptico | Concreto | Cimentación Ejes 6, 8 / E - I, Sótano Plataforma 1 | 2026-04-11 | 2026-05-09 | 2026-05-11 | 28 | 20.7 | 26.2 | 126.6 | AUTOCOMPAC | 21 | AUTOCOMPAC-21-28 | 2026-10-29 | NUEVO | 2026-10-29 |  | 5.5 | 25.83333 | 3 | 30.64444 | 17.2
24603 - FLORA PPTO C | 989 | Ptico | Concreto | Cimentación Ejes 6, 8 / E - I, Sótano Plataforma 1 | 2026-04-11 | 2026-05-09 | 2026-05-11 | 28 | 20.7 | 25.5 | 123.2 | AUTOCOMPAC | 21 | AUTOCOMPAC-21-28 | 2026-10-29 | NUEVO | 2026-10-29 |  | 4.8 | 25.83333 | 3 | 30.64444 | 17.2
24603 - FLORA PPTO C | 989 | Ptico | Concreto | Cimentación Ejes 6, 8 / E - I, Sótano Plataforma 1 | 2026-04-11 | 2026-05-09 | 2026-05-11 | 28 | 20.7 | 25.8 | 124.6 | AUTOCOMPAC | 21 | AUTOCOMPAC-21-28 | 2026-10-29 | NUEVO | 2026-10-29 |  | 5.1 | 25.83333 | 3 | 30.64444 | 17.2
24603 - FLORA PPTO C | 994 | Ptico | Concreto | Placa cubierta comercio 2 | 2026-04-14 | 2026-05-12 | 2026-05-13 | 28 | 20.7 | 36.1 | 174.4 | PLACA | 21 | PLACA-21-28 | 2026-10-29 | NUEVO | 2026-10-29 | 21 | 15.4 | 36.46667 | 3 | 29.04444 | 17.2
24603 - FLORA PPTO C | 994 | Ptico | Concreto | Placa cubierta comercio 2 | 2026-04-14 | 2026-05-12 | 2026-05-13 | 28 | 20.7 | 36.4 | 175.8 | PLACA | 21 | PLACA-21-28 | 2026-10-29 | NUEVO | 2026-10-29 | 21 | 15.7 | 36.46667 | 3 | 29.04444 | 17.2
24603 - FLORA PPTO C | 994 | Ptico | Concreto | Placa cubierta comercio 2 | 2026-04-14 | 2026-05-12 | 2026-05-13 | 28 | 20.7 | 36.9 | 178.3 | PLACA | 21 | PLACA-21-28 | 2026-10-29 | NUEVO | 2026-10-29 | 21 | 16.2 | 36.46667 | 3 | 29.04444 | 17.2
24603 - FLORA PPTO C | 995 | Ptico | Concreto | Placa cubierta comercio 2 | 2026-04-14 | 2026-05-12 | 2026-05-13 | 28 | 20.7 | 36.2 | 174.9 | PLACA | 21 | PLACA-21-28 | 2026-10-29 | NUEVO | 2026-10-29 | 21 | 15.5 | 36.1 | 3 | 32.8 | 17.2
24603 - FLORA PPTO C | 995 | Ptico | Concreto | Placa cubierta comercio 2 | 2026-04-14 | 2026-05-12 | 2026-05-13 | 28 | 20.7 | 36.5 | 176.3 | PLACA | 21 | PLACA-21-28 | 2026-10-29 | NUEVO | 2026-10-29 | 21 | 15.8 | 36.1 | 3 | 32.8 | 17.2
24603 - FLORA PPTO C | 995 | Ptico | Concreto | Placa cubierta comercio 2 | 2026-04-14 | 2026-05-12 | 2026-05-13 | 28 | 20.7 | 35.6 | 172 | PLACA | 21 | PLACA-21-28 | 2026-10-29 | NUEVO | 2026-10-29 | 21 | 14.9 | 36.1 | 3 | 32.8 | 17.2
24603 - FLORA PPTO C | 999 | Industrializado | Concreto | Placa sobre recorrido ascensores T3 y T4 | 2026-04-16 | 2026-05-14 | 2026-05-14 | 28 | 20.7 | 32.1 | 155.1 | PLACA | 21 | PLACA-21-28 | 2026-10-29 | NUEVO | 2026-10-29 | 21 | 11.4 | 32.5 | 3 | 35.02222 | 17.2
24603 - FLORA PPTO C | 999 | Industrializado | Concreto | Placa sobre recorrido ascensores T3 y T4 | 2026-04-16 | 2026-05-14 | 2026-05-14 | 28 | 20.7 | 32.4 | 156.5 | PLACA | 21 | PLACA-21-28 | 2026-10-29 | NUEVO | 2026-10-29 | 21 | 11.7 | 32.5 | 3 | 35.02222 | 17.2
24603 - FLORA PPTO C | 999 | Industrializado | Concreto | Placa sobre recorrido ascensores T3 y T4 | 2026-04-16 | 2026-05-14 | 2026-05-14 | 28 | 20.7 | 33 | 159.4 | PLACA | 21 | PLACA-21-28 | 2026-10-29 | NUEVO | 2026-10-29 | 21 | 12.3 | 32.5 | 3 | 35.02222 | 17.2
24603 - FLORA PPTO C | 752 | No especificado | Concreto | Columnas comercio 2 piso 2 E2 / A - B | 2025-11-21 | 2025-12-19 | 2025-12-22 | 28 | 21 | 26.4 | 125.7 | MURO | 21 | MURO-21-28 | 2026-10-29 | NUEVO | 2026-10-29 | 21 | 5.4 | 26 | 3 | 31.53333 | 17.5
24603 - FLORA PPTO C | 752 | No especificado | Concreto | Columnas comercio 2 piso 2 E2 / A - B | 2025-11-21 | 2025-12-19 | 2025-12-22 | 28 | 21 | 26 | 123.8 | MURO | 21 | MURO-21-28 | 2026-10-29 | NUEVO | 2026-10-29 | 21 | 5 | 26 | 3 | 31.53333 | 17.5
24603 - FLORA PPTO C | 752 | No especificado | Concreto | Columnas comercio 2 piso 2 E2 / A - B | 2025-11-21 | 2025-12-19 | 2025-12-22 | 28 | 21 | 25.6 | 121.9 | MURO | 21 | MURO-21-28 | 2026-10-29 | NUEVO | 2026-10-29 | 21 | 4.6 | 26 | 3 | 31.53333 | 17.5
24603 - FLORA PPTO C | 761 | T3000 | Concreto | Pantalla 49 hembra | 2025-11-25 | 2025-12-23 | 2026-01-02 | 28 | 21 | 23.6 | 112.4 | TREMIE | 21 | TREMIE-21-28 | 2026-10-29 | NUEVO | 2026-10-29 | 21 | 2.6 | 23.03333 | 3 | 27.17778 | 17.5
24603 - FLORA PPTO C | 761 | T3000 | Concreto | Pantalla 49 hembra | 2025-11-25 | 2025-12-23 | 2026-01-02 | 28 | 21 | 22.8 | 108.6 | TREMIE | 21 | TREMIE-21-28 | 2026-10-29 | NUEVO | 2026-10-29 | 21 | 1.8 | 23.03333 | 3 | 27.17778 | 17.5
24603 - FLORA PPTO C | 761 | T3000 | Concreto | Pantalla 49 hembra | 2025-11-25 | 2025-12-23 | 2026-01-02 | 28 | 21 | 22.7 | 108.1 | TREMIE | 21 | TREMIE-21-28 | 2026-10-29 | NUEVO | 2026-10-29 | 21 | 1.7 | 23.03333 | 3 | 27.17778 | 17.5
24603 - FLORA PPTO C | 767 | No especificado | Concreto | Pantalla 46 macho | 2025-11-26 | 2025-12-24 | 2026-01-02 | 28 | 21 | 24.3 | 115.7 | TREMIE | 21 | TREMIE-21-28 | 2026-10-29 | NUEVO | 2026-10-29 | 21 | 3.3 | 24 | 3 | 24.34444 | 17.5
24603 - FLORA PPTO C | 767 | No especificado | Concreto | Pantalla 46 macho | 2025-11-26 | 2025-12-24 | 2026-01-02 | 28 | 21 | 24.2 | 115.2 | TREMIE | 21 | TREMIE-21-28 | 2026-10-29 | NUEVO | 2026-10-29 | 21 | 3.2 | 24 | 3 | 24.34444 | 17.5
24603 - FLORA PPTO C | 767 | No especificado | Concreto | Pantalla 46 macho | 2025-11-26 | 2025-12-24 | 2026-01-02 | 28 | 21 | 23.5 | 111.9 | TREMIE | 21 | TREMIE-21-28 | 2026-10-29 | NUEVO | 2026-10-29 | 21 | 2.5 | 24 | 3 | 24.34444 | 17.5
24603 - FLORA PPTO C | 772 | T - 3000 | Concreto | Pantalla macho 42 | 2025-11-27 | 2025-12-25 | 2026-01-02 | 28 | 21 | 28.3 | 134.8 | TREMIE | 21 | TREMIE-21-28 | 2026-10-29 | NUEVO | 2026-10-29 | 21 | 7.3 | 27.66667 | 3 | 24.9 | 17.5
24603 - FLORA PPTO C | 772 | T - 3000 | Concreto | Pantalla macho 42 | 2025-11-27 | 2025-12-25 | 2026-01-02 | 28 | 21 | 27.3 | 130 | TREMIE | 21 | TREMIE-21-28 | 2026-10-29 | NUEVO | 2026-10-29 | 21 | 6.3 | 27.66667 | 3 | 24.9 | 17.5
24603 - FLORA PPTO C | 772 | T - 3000 | Concreto | Pantalla macho 42 | 2025-11-27 | 2025-12-25 | 2026-01-02 | 28 | 21 | 27.4 | 130.5 | TREMIE | 21 | TREMIE-21-28 | 2026-10-29 | NUEVO | 2026-10-29 | 21 | 6.4 | 27.66667 | 3 | 24.9 | 17.5
24603 - FLORA PPTO C | 773 | T - 3000 | Concreto | Columnas eje 2 - C | 2025-11-28 | 2025-12-26 | 2026-01-02 | 28 | 21 | 40.7 | 193.8 | MURO | 21 | MURO-21-28 | 2026-10-29 | NUEVO | 2026-10-29 | 21 | 19.7 | 41.1 | 3 | 30.92222 | 17.5
24603 - FLORA PPTO C | 773 | T - 3000 | Concreto | Columnas eje 2 - C | 2025-11-28 | 2025-12-26 | 2026-01-02 | 28 | 21 | 41.6 | 198.1 | MURO | 21 | MURO-21-28 | 2026-10-29 | NUEVO | 2026-10-29 | 21 | 20.6 | 41.1 | 3 | 30.92222 | 17.5
24603 - FLORA PPTO C | 773 | T - 3000 | Concreto | Columnas eje 2 - C | 2025-11-28 | 2025-12-26 | 2026-01-02 | 28 | 21 | 41 | 195.2 | MURO | 21 | MURO-21-28 | 2026-10-29 | NUEVO | 2026-10-29 | 21 | 20 | 41.1 | 3 | 30.92222 | 17.5
24603 - FLORA PPTO C | 776 | T - 3000 | Concreto | Pantalla 53 hembra | 2025-11-28 | 2025-12-26 | 2026-01-02 | 28 | 21 | 29.3 | 139.5 | TREMIE | 21 | TREMIE-21-28 | 2026-10-29 | NUEVO | 2026-10-29 | 21 | 8.3 | 28.8 | 3 | 32.52222 | 17.5
24603 - FLORA PPTO C | 776 | T - 3000 | Concreto | Pantalla 53 hembra | 2025-11-28 | 2025-12-26 | 2026-01-02 | 28 | 21 | 28.5 | 135.7 | TREMIE | 21 | TREMIE-21-28 | 2026-10-29 | NUEVO | 2026-10-29 | 21 | 7.5 | 28.8 | 3 | 32.52222 | 17.5
24603 - FLORA PPTO C | 776 | T - 3000 | Concreto | Pantalla 53 hembra | 2025-11-28 | 2025-12-26 | 2026-01-02 | 28 | 21 | 28.6 | 136.2 | TREMIE | 21 | TREMIE-21-28 | 2026-10-29 | NUEVO | 2026-10-29 | 21 | 7.6 | 28.8 | 3 | 32.52222 | 17.5
24603 - FLORA PPTO C | 783 | T - 3000 | Concreto | Barrete M 44 | 2025-12-01 | 2025-12-29 | 2026-01-06 | 28 | 21 | 28.7 | 136.7 | TREMIE | 21 | TREMIE-21-28 | 2026-10-29 | NUEVO | 2026-10-29 | 21 | 7.7 | 28.9 | 3 | 32.93333 | 17.5
24603 - FLORA PPTO C | 783 | T - 3000 | Concreto | Barrete M 44 | 2025-12-01 | 2025-12-29 | 2026-01-06 | 28 | 21 | 28.8 | 137.1 | TREMIE | 21 | TREMIE-21-28 | 2026-10-29 | NUEVO | 2026-10-29 | 21 | 7.8 | 28.9 | 3 | 32.93333 | 17.5
24603 - FLORA PPTO C | 783 | T - 3000 | Concreto | Barrete M 44 | 2025-12-01 | 2025-12-29 | 2026-01-06 | 28 | 21 | 29.2 | 139 | TREMIE | 21 | TREMIE-21-28 | 2026-10-29 | NUEVO | 2026-10-29 | 21 | 8.2 | 28.9 | 3 | 32.93333 | 17.5
24603 - FLORA PPTO C | 1240 | Ptico | Concreto | Placa ejes 4 - 5´/E - G semisótano salón comunal | 2026-07-29 | 2026-08-26 | 2026-08-27 | 28 | 24.6 | 33.5 | 136.2 | PLACA | 28 | PLACA-28-28 | 2026-10-29 | NUEVO | 2026-10-29 | 28 | 8.9 | 33.36667 | 3 | 36.4 | 21.1
24603 - FLORA PPTO C | 1240 | Ptico | Concreto | Placa ejes 4 - 5´/E - G semisótano salón comunal | 2026-07-29 | 2026-08-26 | 2026-08-27 | 28 | 24.6 | 33.7 | 137 | PLACA | 28 | PLACA-28-28 | 2026-10-29 | NUEVO | 2026-10-29 | 28 | 9.1 | 33.36667 | 3 | 36.4 | 21.1
24603 - FLORA PPTO C | 1240 | Ptico | Concreto | Placa ejes 4 - 5´/E - G semisótano salón comunal | 2026-07-29 | 2026-08-26 | 2026-08-27 | 28 | 24.6 | 32.9 | 133.7 | PLACA | 28 | PLACA-28-28 | 2026-10-29 | NUEVO | 2026-10-29 | 28 | 8.3 | 33.36667 | 3 | 36.4 | 21.1
24603 - FLORA PPTO C | 1126 | C-Ptico | Concreto | Cimentación y tanque suministro ejes 3 - 5 / D - G , Salón comunal | 2026-06-17 | 2026-07-15 | 2026-07-15 | 28 | 27.6 | 36.9 | 133.7 | AUTOCOMPAC | 28 | AUTOCOMPAC-28-28 | 2026-10-29 | NUEVO | 2026-10-29 | 28 | 9.3 | 37.03333 | 3 | 34.37778 | 24.1
24603 - FLORA PPTO C | 1126 | C-Ptico | Concreto | Cimentación y tanque suministro ejes 3 - 5 / D - G , Salón comunal | 2026-06-17 | 2026-07-15 | 2026-07-15 | 28 | 27.6 | 37 | 134.1 | AUTOCOMPAC | 28 | AUTOCOMPAC-28-28 | 2026-10-29 | NUEVO | 2026-10-29 | 28 | 9.4 | 37.03333 | 3 | 34.37778 | 24.1
24603 - FLORA PPTO C | 1126 | C-Ptico | Concreto | Cimentación y tanque suministro ejes 3 - 5 / D - G , Salón comunal | 2026-06-17 | 2026-07-15 | 2026-07-15 | 28 | 27.6 | 37.2 | 134.8 | AUTOCOMPAC | 28 | AUTOCOMPAC-28-28 | 2026-10-29 | NUEVO | 2026-10-29 | 28 | 9.6 | 37.03333 | 3 | 34.37778 | 24.1
24603 - FLORA PPTO C | 1127 | C-Ptico | Concreto | Cimentación y tanque suministro ejes 3 - 5 / D - G , Salón comunal | 2026-06-17 | 2026-07-15 | 2026-07-15 | 28 | 27.6 | 41 | 148.6 | AUTOCOMPAC | 28 | AUTOCOMPAC-28-28 | 2026-10-29 | NUEVO | 2026-10-29 | 28 | 13.4 | 40.46667 | 3 | 36.95556 | 24.1
24603 - FLORA PPTO C | 1127 | C-Ptico | Concreto | Cimentación y tanque suministro ejes 3 - 5 / D - G , Salón comunal | 2026-06-17 | 2026-07-15 | 2026-07-15 | 28 | 27.6 | 40 | 144.9 | AUTOCOMPAC | 28 | AUTOCOMPAC-28-28 | 2026-10-29 | NUEVO | 2026-10-29 | 28 | 12.4 | 40.46667 | 3 | 36.95556 | 24.1
24603 - FLORA PPTO C | 1127 | C-Ptico | Concreto | Cimentación y tanque suministro ejes 3 - 5 / D - G , Salón comunal | 2026-06-17 | 2026-07-15 | 2026-07-15 | 28 | 27.6 | 40.4 | 146.4 | AUTOCOMPAC | 28 | AUTOCOMPAC-28-28 | 2026-10-29 | NUEVO | 2026-10-29 | 28 | 12.8 | 40.46667 | 3 | 36.95556 | 24.1
24603 - FLORA PPTO C | 1128 | EPTICO | Concreto | Cimentación y tanque suministro ejes 3 - 5 / D - G salón comunal | 2026-06-17 | 2026-07-15 | 2026-07-16 | 28 | 27.6 | 41.5 | 150.4 | AUTOCOMPAC | 28 | AUTOCOMPAC-28-28 | 2026-10-29 | NUEVO | 2026-10-29 | 28 | 13.9 | 40.73333 | 3 | 39.41111 | 24.1
24603 - FLORA PPTO C | 1128 | EPTICO | Concreto | Cimentación y tanque suministro ejes 3 - 5 / D - G salón comunal | 2026-06-17 | 2026-07-15 | 2026-07-16 | 28 | 27.6 | 40 | 144.9 | AUTOCOMPAC | 28 | AUTOCOMPAC-28-28 | 2026-10-29 | NUEVO | 2026-10-29 | 28 | 12.4 | 40.73333 | 3 | 39.41111 | 24.1
24603 - FLORA PPTO C | 1128 | EPTICO | Concreto | Cimentación y tanque suministro ejes 3 - 5 / D - G salón comunal | 2026-06-17 | 2026-07-15 | 2026-07-16 | 28 | 27.6 | 40.7 | 147.5 | AUTOCOMPAC | 28 | AUTOCOMPAC-28-28 | 2026-10-29 | NUEVO | 2026-10-29 | 28 | 13.1 | 40.73333 | 3 | 39.41111 | 24.1
24603 - FLORA PPTO C | 1230 | PTICO | Concreto | Placa semisótano ejes 3 - 4 / E - G , salón comunal | 2026-07-27 | 2026-08-24 | 2026-08-25 | 28 | 27.6 | 29.7 | 107.6 | PLACA | 28 | PLACA-28-28 | 2026-10-29 | NUEVO | 2026-10-29 | 28 | 2.1 | 29.56667 | 3 | 36.92222 | 24.1
24603 - FLORA PPTO C | 1230 | PTICO | Concreto | Placa semisótano ejes 3 - 4 / E - G , salón comunal | 2026-07-27 | 2026-08-24 | 2026-08-25 | 28 | 27.6 | 29.4 | 106.5 | PLACA | 28 | PLACA-28-28 | 2026-10-29 | NUEVO | 2026-10-29 | 28 | 1.8 | 29.56667 | 3 | 36.92222 | 24.1
24603 - FLORA PPTO C | 1230 | PTICO | Concreto | Placa semisótano ejes 3 - 4 / E - G , salón comunal | 2026-07-27 | 2026-08-24 | 2026-08-25 | 28 | 27.6 | 29.6 | 107.2 | PLACA | 28 | PLACA-28-28 | 2026-10-29 | NUEVO | 2026-10-29 | 28 | 2 | 29.56667 | 3 | 36.92222 | 24.1
24603 - FLORA PPTO C | 1307 | Plástico | Concreto | Placa piso 1, salón comunal | 2026-08-18 | 2026-09-15 | 2026-09-16 | 28 | 27.6 | 32.1 | 116.3 | PLACA | 28 | PLACA-28-28 | 2026-10-29 | NUEVO | 2026-10-29 | 28 | 4.5 | 32.9 | 3 | 34.4 | 24.1
24603 - FLORA PPTO C | 1307 | Plástico | Concreto | Placa piso 1, salón comunal | 2026-08-18 | 2026-09-15 | 2026-09-16 | 28 | 27.6 | 32.5 | 117.8 | PLACA | 28 | PLACA-28-28 | 2026-10-29 | NUEVO | 2026-10-29 | 28 | 4.9 | 32.9 | 3 | 34.4 | 24.1
24603 - FLORA PPTO C | 1307 | Plástico | Concreto | Placa piso 1, salón comunal | 2026-08-18 | 2026-09-15 | 2026-09-16 | 28 | 27.6 | 34.1 | 123.6 | PLACA | 28 | PLACA-28-28 | 2026-10-29 | NUEVO | 2026-10-29 | 28 | 6.5 | 32.9 | 3 | 34.4 | 24.1
24603 - FLORA PPTO C | 1308 | Plástico | Concreto | Placa piso 1, salón comunal | 2026-08-18 | 2026-09-15 | 2026-09-16 | 28 | 27.6 | 35.2 | 127.5 | PLACA | 28 | PLACA-28-28 | 2026-10-29 | NUEVO | 2026-10-29 | 28 | 7.6 | 35.33333 | 3 | 32.6 | 24.1
24603 - FLORA PPTO C | 1308 | Plástico | Concreto | Placa piso 1, salón comunal | 2026-08-18 | 2026-09-15 | 2026-09-16 | 28 | 27.6 | 34.9 | 126.4 | PLACA | 28 | PLACA-28-28 | 2026-10-29 | NUEVO | 2026-10-29 | 28 | 7.3 | 35.33333 | 3 | 32.6 | 24.1
24603 - FLORA PPTO C | 1308 | Plástico | Concreto | Placa piso 1, salón comunal | 2026-08-18 | 2026-09-15 | 2026-09-16 | 28 | 27.6 | 35.9 | 130.1 | PLACA | 28 | PLACA-28-28 | 2026-10-29 | NUEVO | 2026-10-29 | 28 | 8.3 | 35.33333 | 3 | 32.6 | 24.1
24603 - FLORA PPTO C | 1318 | Autocompactante | Concreto | Muro contención rampa acceso | 2026-08-20 | 2026-09-17 | 2026-09-17 | 28 | 27.6 | 35.2 | 127.5 | MURO | 28 | MURO-28-28 | 2026-10-29 | NUEVO | 2026-10-29 | 28 | 7.6 | 35.66667 | 3 | 34.63333 | 24.1
24603 - FLORA PPTO C | 1318 | Autocompactante | Concreto | Muro contención rampa acceso | 2026-08-20 | 2026-09-17 | 2026-09-17 | 28 | 27.6 | 35.7 | 129.3 | MURO | 28 | MURO-28-28 | 2026-10-29 | NUEVO | 2026-10-29 | 28 | 8.1 | 35.66667 | 3 | 34.63333 | 24.1
24603 - FLORA PPTO C | 1318 | Autocompactante | Concreto | Muro contención rampa acceso | 2026-08-20 | 2026-09-17 | 2026-09-17 | 28 | 27.6 | 36.1 | 130.8 | MURO | 28 | MURO-28-28 | 2026-10-29 | NUEVO | 2026-10-29 | 28 | 8.5 | 35.66667 | 3 | 34.63333 | 24.1
24603 - FLORA PPTO C | 1324 | Ptico | Concreto | Bases pozo urbanismo | 2026-08-21 | 2026-09-18 | 2026-09-21 | 28 | 27.6 | 32.4 | 117.4 | AUTOCOMPAC | 28 | AUTOCOMPAC-28-28 | 2026-10-29 | NUEVO | 2026-10-29 | 28 | 4.8 | 31.93333 | 3 | 34.31111 | 24.1
24603 - FLORA PPTO C | 1324 | Ptico | Concreto | Bases pozo urbanismo | 2026-08-21 | 2026-09-18 | 2026-09-21 | 28 | 27.6 | 32.1 | 116.3 | AUTOCOMPAC | 28 | AUTOCOMPAC-28-28 | 2026-10-29 | NUEVO | 2026-10-29 | 28 | 4.5 | 31.93333 | 3 | 34.31111 | 24.1
24603 - FLORA PPTO C | 1324 | Ptico | Concreto | Bases pozo urbanismo | 2026-08-21 | 2026-09-18 | 2026-09-21 | 28 | 27.6 | 31.3 | 113.4 | AUTOCOMPAC | 28 | AUTOCOMPAC-28-28 | 2026-10-29 | NUEVO | 2026-10-29 | 28 | 3.7 | 31.93333 | 3 | 34.31111 | 24.1
24603 - FLORA PPTO C | 1338 | Ptico | Concreto | Base pozo | 2026-08-25 | 2026-09-22 | 2026-09-24 | 28 | 27.6 | 31.4 | 113.8 | AUTOCOMPAC | 28 | AUTOCOMPAC-28-28 | 2026-10-29 | NUEVO | 2026-10-29 | 28 | 3.8 | 31.16667 | 3 | 32.92222 | 24.1
24603 - FLORA PPTO C | 1338 | Ptico | Concreto | Base pozo | 2026-08-25 | 2026-09-22 | 2026-09-24 | 28 | 27.6 | 31.2 | 113 | AUTOCOMPAC | 28 | AUTOCOMPAC-28-28 | 2026-10-29 | NUEVO | 2026-10-29 | 28 | 3.6 | 31.16667 | 3 | 32.92222 | 24.1
24603 - FLORA PPTO C | 1338 | Ptico | Concreto | Base pozo | 2026-08-25 | 2026-09-22 | 2026-09-24 | 28 | 27.6 | 30.9 | 112 | AUTOCOMPAC | 28 | AUTOCOMPAC-28-28 | 2026-10-29 | NUEVO | 2026-10-29 | 28 | 3.3 | 31.16667 | 3 | 32.92222 | 24.1
24603 - FLORA PPTO C | 1381 | Indus | Concreto | Placa piso 2 salón comunal | 2026-09-04 | 2026-10-02 | 2026-10-05 | 28 | 27.6 | 43 | 155.8 | PLACA | 28 | PLACA-28-28 | 2026-10-29 | NUEVO | 2026-10-29 | 28 | 15.4 | 44.46667 | 3 | 35.85556 | 24.1
24603 - FLORA PPTO C | 1381 | Indus | Concreto | Placa piso 2 salón comunal | 2026-09-04 | 2026-10-02 | 2026-10-05 | 28 | 27.6 | 44.9 | 162.7 | PLACA | 28 | PLACA-28-28 | 2026-10-29 | NUEVO | 2026-10-29 | 28 | 17.3 | 44.46667 | 3 | 35.85556 | 24.1
24603 - FLORA PPTO C | 1381 | Indus | Concreto | Placa piso 2 salón comunal | 2026-09-04 | 2026-10-02 | 2026-10-05 | 28 | 27.6 | 45.5 | 164.9 | PLACA | 28 | PLACA-28-28 | 2026-10-29 | NUEVO | 2026-10-29 | 28 | 17.9 | 44.46667 | 3 | 35.85556 | 24.1
24603 - FLORA PPTO C | 1387 | INDUS | Concreto | Placa piso 2 , Salón comunal | 2026-09-04 | 2026-10-02 | 2026-10-05 | 28 | 27.6 | 40.7 | 147.5 | PLACA | 28 | PLACA-28-28 | 2026-10-29 | NUEVO | 2026-10-29 | 28 | 13.1 | 40.93333 | 3 | 38.85556 | 24.1
24603 - FLORA PPTO C | 1387 | INDUS | Concreto | Placa piso 2 , Salón comunal | 2026-09-04 | 2026-10-02 | 2026-10-05 | 28 | 27.6 | 42.1 | 152.5 | PLACA | 28 | PLACA-28-28 | 2026-10-29 | NUEVO | 2026-10-29 | 28 | 14.5 | 40.93333 | 3 | 38.85556 | 24.1
24603 - FLORA PPTO C | 1387 | INDUS | Concreto | Placa piso 2 , Salón comunal | 2026-09-04 | 2026-10-02 | 2026-10-05 | 28 | 27.6 | 40 | 144.9 | PLACA | 28 | PLACA-28-28 | 2026-10-29 | NUEVO | 2026-10-29 | 28 | 12.4 | 40.93333 | 3 | 38.85556 | 24.1
24603 - FLORA PPTO C | 1438 | INDUS | Concreto | Placa Ejes 12 – 15 / A – L / Piso 20 / Torre 2 | 2026-09-15 | 2026-10-13 | 2026-10-15 | 28 | 27.6 | 31.3 | 113.4 | PLACA | 28 | PLACA-28-28 | 2026-10-29 | NUEVO | 2026-10-29 | 28 | 3.7 | 31 | 3 | 38.8 | 24.1
24603 - FLORA PPTO C | 1438 | INDUS | Concreto | Placa Ejes 12 – 15 / A – L / Piso 20 / Torre 2 | 2026-09-15 | 2026-10-13 | 2026-10-15 | 28 | 27.6 | 30.4 | 110.1 | PLACA | 28 | PLACA-28-28 | 2026-10-29 | NUEVO | 2026-10-29 | 28 | 2.8 | 31 | 3 | 38.8 | 24.1
24603 - FLORA PPTO C | 1438 | INDUS | Concreto | Placa Ejes 12 – 15 / A – L / Piso 20 / Torre 2 | 2026-09-15 | 2026-10-13 | 2026-10-15 | 28 | 27.6 | 31.3 | 113.4 | PLACA | 28 | PLACA-28-28 | 2026-10-29 | NUEVO | 2026-10-29 | 28 | 3.7 | 31 | 3 | 38.8 | 24.1
24603 - FLORA PPTO C | 1442 | INDUS | Concreto | Placa ejes 9 - 12 / A - L piso 20 / torre 2 | 2026-09-16 | 2026-10-14 | 2026-10-15 | 28 | 27.6 | 47.9 | 173.6 | PLACA | 28 | PLACA-28-28 | 2026-10-29 | NUEVO | 2026-10-29 | 28 | 20.3 | 46.8 | 3 | 39.57778 | 24.1
24603 - FLORA PPTO C | 1442 | INDUS | Concreto | Placa ejes 9 - 12 / A - L piso 20 / torre 2 | 2026-09-16 | 2026-10-14 | 2026-10-15 | 28 | 27.6 | 45.6 | 165.2 | PLACA | 28 | PLACA-28-28 | 2026-10-29 | NUEVO | 2026-10-29 | 28 | 18 | 46.8 | 3 | 39.57778 | 24.1
24603 - FLORA PPTO C | 1442 | INDUS | Concreto | Placa ejes 9 - 12 / A - L piso 20 / torre 2 | 2026-09-16 | 2026-10-14 | 2026-10-15 | 28 | 27.6 | 46.9 | 169.9 | PLACA | 28 | PLACA-28-28 | 2026-10-29 | NUEVO | 2026-10-29 | 28 | 19.3 | 46.8 | 3 | 39.57778 | 24.1
24603 - FLORA PPTO C | 1447 | Indus | Concreto | Placa ejes 7 - 9 / piso 20 torre 2 | 2026-09-17 | 2026-10-15 | 2026-10-15 | 28 | 27.6 | 44.2 | 160.1 | PLACA | 28 | PLACA-28-28 | 2026-10-29 | NUEVO | 2026-10-29 | 28 | 16.6 | 44.7 | 3 | 40.83333 | 24.1
24603 - FLORA PPTO C | 1447 | Indus | Concreto | Placa ejes 7 - 9 / piso 20 torre 2 | 2026-09-17 | 2026-10-15 | 2026-10-15 | 28 | 27.6 | 45 | 163 | PLACA | 28 | PLACA-28-28 | 2026-10-29 | NUEVO | 2026-10-29 | 28 | 17.4 | 44.7 | 3 | 40.83333 | 24.1
24603 - FLORA PPTO C | 1447 | Indus | Concreto | Placa ejes 7 - 9 / piso 20 torre 2 | 2026-09-17 | 2026-10-15 | 2026-10-15 | 28 | 27.6 | 44.9 | 162.7 | PLACA | 28 | PLACA-28-28 | 2026-10-29 | NUEVO | 2026-10-29 | 28 | 17.3 | 44.7 | 3 | 40.83333 | 24.1
24603 - FLORA PPTO C | 1453 | Indus | Concreto | Placa ejes 4 - 7 / A - L piso 20 / torre 2 | 2026-09-18 | 2026-10-16 | 2026-10-16 | 28 | 27.6 | 42.2 | 152.9 | PLACA | 28 | PLACA-28-28 | 2026-10-29 | NUEVO | 2026-10-29 | 28 | 14.6 | 42.83333 | 3 | 44.77778 | 24.1
24603 - FLORA PPTO C | 1453 | Indus | Concreto | Placa ejes 4 - 7 / A - L piso 20 / torre 2 | 2026-09-18 | 2026-10-16 | 2026-10-16 | 28 | 27.6 | 42.8 | 155.1 | PLACA | 28 | PLACA-28-28 | 2026-10-29 | NUEVO | 2026-10-29 | 28 | 15.2 | 42.83333 | 3 | 44.77778 | 24.1
24603 - FLORA PPTO C | 1453 | Indus | Concreto | Placa ejes 4 - 7 / A - L piso 20 / torre 2 | 2026-09-18 | 2026-10-16 | 2026-10-16 | 28 | 27.6 | 43.5 | 157.6 | PLACA | 28 | PLACA-28-28 | 2026-10-29 | NUEVO | 2026-10-29 | 28 | 15.9 | 42.83333 | 3 | 44.77778 | 24.1
24603 - FLORA PPTO C | 1457 | Indus | Concreto | Placa ejes 1 - 4 / A - L piso 20 / torre 2 | 2026-09-21 | 2026-10-19 | 2026-10-20 | 28 | 27.6 | 48.8 | 176.8 | PLACA | 28 | PLACA-28-28 | 2026-10-29 | NUEVO | 2026-10-29 | 28 | 21.2 | 49 | 3 | 45.51111 | 24.1
24603 - FLORA PPTO C | 1457 | Indus | Concreto | Placa ejes 1 - 4 / A - L piso 20 / torre 2 | 2026-09-21 | 2026-10-19 | 2026-10-20 | 28 | 27.6 | 49 | 177.5 | PLACA | 28 | PLACA-28-28 | 2026-10-29 | NUEVO | 2026-10-29 | 28 | 21.4 | 49 | 3 | 45.51111 | 24.1
24603 - FLORA PPTO C | 1457 | Indus | Concreto | Placa ejes 1 - 4 / A - L piso 20 / torre 2 | 2026-09-21 | 2026-10-19 | 2026-10-20 | 28 | 27.6 | 49.2 | 178.3 | PLACA | 28 | PLACA-28-28 | 2026-10-29 | NUEVO | 2026-10-29 | 28 | 21.6 | 49 | 3 | 45.51111 | 24.1
24603 - FLORA PPTO C | 1462 | INDUS | Concreto | Placa piso 3 , 5 comunal | 2026-09-22 | 2026-10-20 | 2026-10-20 | 28 | 27.6 | 44.4 | 160.9 | PLACA | 28 | PLACA-28-28 | 2026-10-29 | NUEVO | 2026-10-29 | 28 | 16.8 | 45.3 | 3 | 45.71111 | 24.1
24603 - FLORA PPTO C | 1462 | INDUS | Concreto | Placa piso 3 , 5 comunal | 2026-09-22 | 2026-10-20 | 2026-10-20 | 28 | 27.6 | 45.9 | 166.3 | PLACA | 28 | PLACA-28-28 | 2026-10-29 | NUEVO | 2026-10-29 | 28 | 18.3 | 45.3 | 3 | 45.71111 | 24.1
24603 - FLORA PPTO C | 1462 | INDUS | Concreto | Placa piso 3 , 5 comunal | 2026-09-22 | 2026-10-20 | 2026-10-20 | 28 | 27.6 | 45.6 | 165.2 | PLACA | 28 | PLACA-28-28 | 2026-10-29 | NUEVO | 2026-10-29 | 28 | 18 | 45.3 | 3 | 45.71111 | 24.1
24603 - FLORA PPTO C | 1467 | INDUS | Concreto | Placa ejes 1 - 6 / A - L piso 21 / torre 2 | 2026-09-22 | 2026-10-20 | 2026-10-20 | 28 | 27.6 | 47.5 | 172.1 | PLACA | 28 | PLACA-28-28 | 2026-10-29 | NUEVO | 2026-10-29 | 28 | 19.9 | 48.56667 | 3 | 47.62222 | 24.1
24603 - FLORA PPTO C | 1467 | INDUS | Concreto | Placa ejes 1 - 6 / A - L piso 21 / torre 2 | 2026-09-22 | 2026-10-20 | 2026-10-20 | 28 | 27.6 | 49.2 | 178.3 | PLACA | 28 | PLACA-28-28 | 2026-10-29 | NUEVO | 2026-10-29 | 28 | 21.6 | 48.56667 | 3 | 47.62222 | 24.1
24603 - FLORA PPTO C | 1467 | INDUS | Concreto | Placa ejes 1 - 6 / A - L piso 21 / torre 2 | 2026-09-22 | 2026-10-20 | 2026-10-20 | 28 | 27.6 | 49 | 177.5 | PLACA | 28 | PLACA-28-28 | 2026-10-29 | NUEVO | 2026-10-29 | 28 | 21.4 | 48.56667 | 3 | 47.62222 | 24.1
24603 - FLORA PPTO C | 1470 | INDUS | Concreto | Placa Ejes 9 – 12 / A – L Piso 21 / Torre 2 | 2026-09-23 | 2026-10-21 | 2026-10-22 | 28 | 27.6 | 44 | 159.4 | PLACA | 28 | PLACA-28-28 | 2026-10-29 | NUEVO | 2026-10-29 | 28 | 16.4 | 43.9 | 3 | 45.92222 | 24.1
24603 - FLORA PPTO C | 1470 | INDUS | Concreto | Placa Ejes 9 – 12 / A – L Piso 21 / Torre 2 | 2026-09-23 | 2026-10-21 | 2026-10-22 | 28 | 27.6 | 44.6 | 161.6 | PLACA | 28 | PLACA-28-28 | 2026-10-29 | NUEVO | 2026-10-29 | 28 | 17 | 43.9 | 3 | 45.92222 | 24.1
24603 - FLORA PPTO C | 1470 | INDUS | Concreto | Placa Ejes 9 – 12 / A – L Piso 21 / Torre 2 | 2026-09-23 | 2026-10-21 | 2026-10-22 | 28 | 27.6 | 43.1 | 156.2 | PLACA | 28 | PLACA-28-28 | 2026-10-29 | NUEVO | 2026-10-29 | 28 | 15.5 | 43.9 | 3 | 45.92222 | 24.1
24603 - FLORA PPTO C | 1474 | INDUS | Concreto | Placa ejes 7 - 9 / A - L / piso 21 / torre 2 | 2026-09-24 | 2026-10-22 | 2026-10-22 | 28 | 27.6 | 43.6 | 158 | PLACA | 28 | PLACA-28-28 | 2026-10-29 | NUEVO | 2026-10-29 | 28 | 16 | 42.8 | 3 | 45.08889 | 24.1
24603 - FLORA PPTO C | 1474 | INDUS | Concreto | Placa ejes 7 - 9 / A - L / piso 21 / torre 2 | 2026-09-24 | 2026-10-22 | 2026-10-22 | 28 | 27.6 | 41.7 | 151.1 | PLACA | 28 | PLACA-28-28 | 2026-10-29 | NUEVO | 2026-10-29 | 28 | 14.1 | 42.8 | 3 | 45.08889 | 24.1
24603 - FLORA PPTO C | 1474 | INDUS | Concreto | Placa ejes 7 - 9 / A - L / piso 21 / torre 2 | 2026-09-24 | 2026-10-22 | 2026-10-22 | 28 | 27.6 | 43.1 | 156.2 | PLACA | 28 | PLACA-28-28 | 2026-10-29 | NUEVO | 2026-10-29 | 28 | 15.5 | 42.8 | 3 | 45.08889 | 24.1
24603 - FLORA PPTO C | 1480 | INDUS | Concreto | Placa ejes 4 - 7 / A - L piso 21 / torre 2 | 2026-09-25 | 2026-10-23 | 2026-10-26 | 28 | 27.6 | 48.8 | 176.8 | PLACA | 28 | PLACA-28-28 | 2026-10-29 | NUEVO | 2026-10-29 | 28 | 21.2 | 48.76667 | 3 | 45.15556 | 24.1
24603 - FLORA PPTO C | 1480 | INDUS | Concreto | Placa ejes 4 - 7 / A - L piso 21 / torre 2 | 2026-09-25 | 2026-10-23 | 2026-10-26 | 28 | 27.6 | 49.2 | 178.3 | PLACA | 28 | PLACA-28-28 | 2026-10-29 | NUEVO | 2026-10-29 | 28 | 21.6 | 48.76667 | 3 | 45.15556 | 24.1
24603 - FLORA PPTO C | 1480 | INDUS | Concreto | Placa ejes 4 - 7 / A - L piso 21 / torre 2 | 2026-09-25 | 2026-10-23 | 2026-10-26 | 28 | 27.6 | 48.3 | 175 | PLACA | 28 | PLACA-28-28 | 2026-10-29 | NUEVO | 2026-10-29 | 28 | 20.7 | 48.76667 | 3 | 45.15556 | 24.1
24603 - FLORA PPTO C | 1483 | Indus | Concreto | Placa ejes 1 - 4 / A - L piso 20 Torre 2 | 2026-09-26 | 2026-10-24 | 2026-10-26 | 28 | 27.6 | 47.7 | 172.8 | PLACA | 28 | PLACA-28-28 | 2026-10-29 | NUEVO | 2026-10-29 | 28 | 20.1 | 48.4 | 3 | 46.65556 | 24.1
24603 - FLORA PPTO C | 1483 | Indus | Concreto | Placa ejes 1 - 4 / A - L piso 20 Torre 2 | 2026-09-26 | 2026-10-24 | 2026-10-26 | 28 | 27.6 | 48.4 | 175.4 | PLACA | 28 | PLACA-28-28 | 2026-10-29 | NUEVO | 2026-10-29 | 28 | 20.8 | 48.4 | 3 | 46.65556 | 24.1
24603 - FLORA PPTO C | 1483 | Indus | Concreto | Placa ejes 1 - 4 / A - L piso 20 Torre 2 | 2026-09-26 | 2026-10-24 | 2026-10-26 | 28 | 27.6 | 49.1 | 177.9 | PLACA | 28 | PLACA-28-28 | 2026-10-29 | NUEVO | 2026-10-29 | 28 | 21.5 | 48.4 | 3 | 46.65556 | 24.1
24603 - FLORA PPTO C | 1496 | Industrializado | Concreto | Placa ejes 9-12 A-L piso 22 torre 2 | 2026-09-30 | 2026-10-28 | 2026-10-29 | 28 | 27.6 | 44.5 | 161.2 | PLACA | 28 | PLACA-28-28 | 2026-10-29 | NUEVO | 2026-10-29 | 28 | 16.9 | 43.96667 | 3 | 47.04444 | 24.1
24603 - FLORA PPTO C | 1496 | Industrializado | Concreto | Placa ejes 9-12 A-L piso 22 torre 2 | 2026-09-30 | 2026-10-28 | 2026-10-29 | 28 | 27.6 | 43.4 | 157.2 | PLACA | 28 | PLACA-28-28 | 2026-10-29 | NUEVO | 2026-10-29 | 28 | 15.8 | 43.96667 | 3 | 47.04444 | 24.1
24603 - FLORA PPTO C | 1496 | Industrializado | Concreto | Placa ejes 9-12 A-L piso 22 torre 2 | 2026-09-30 | 2026-10-28 | 2026-10-29 | 28 | 27.6 | 44 | 159.4 | PLACA | 28 | PLACA-28-28 | 2026-10-29 | NUEVO | 2026-10-29 | 28 | 16.4 | 43.96667 | 3 | 47.04444 | 24.1
24603 - FLORA PPTO C | 1500 | Indus | Concreto | Placa ejes 7 - 9 / A - L, piso 22 torre 2 | 2026-10-01 | 2026-10-29 | 2026-10-29 | 28 | 27.6 | 36.5 | 132.2 | PLACA | 28 | PLACA-28-28 | 2026-10-29 | NUEVO | 2026-10-29 | 28 | 8.9 | 36.93333 | 3 | 43.1 | 24.1
24603 - FLORA PPTO C | 1500 | Indus | Concreto | Placa ejes 7 - 9 / A - L, piso 22 torre 2 | 2026-10-01 | 2026-10-29 | 2026-10-29 | 28 | 27.6 | 37 | 134.1 | PLACA | 28 | PLACA-28-28 | 2026-10-29 | NUEVO | 2026-10-29 | 28 | 9.4 | 36.93333 | 3 | 43.1 | 24.1
24603 - FLORA PPTO C | 1500 | Indus | Concreto | Placa ejes 7 - 9 / A - L, piso 22 torre 2 | 2026-10-01 | 2026-10-29 | 2026-10-29 | 28 | 27.6 | 37.3 | 135.1 | PLACA | 28 | PLACA-28-28 | 2026-10-29 | NUEVO | 2026-10-29 | 28 | 9.7 | 36.93333 | 3 | 43.1 | 24.1
24603 - FLORA PPTO C | 792 | Indus | Concreto | Placa ejes 3 - 10 / A - F, piso 24, T4 | 2025-12-03 | 2025-12-31 | 2026-01-08 | 28 | 27.6 | 49.3 | 178.6 | PLACA | 28 | PLACA-28-28 | 2026-10-29 | NUEVO | 2026-10-29 | 28 | 21.7 | 48.86667 | 3 | 43.25556 | 24.1
24603 - FLORA PPTO C | 792 | Indus | Concreto | Placa ejes 3 - 10 / A - F, piso 24, T4 | 2025-12-03 | 2025-12-31 | 2026-01-08 | 28 | 27.6 | 47.7 | 172.8 | PLACA | 28 | PLACA-28-28 | 2026-10-29 | NUEVO | 2026-10-29 | 28 | 20.1 | 48.86667 | 3 | 43.25556 | 24.1
24603 - FLORA PPTO C | 792 | Indus | Concreto | Placa ejes 3 - 10 / A - F, piso 24, T4 | 2025-12-03 | 2025-12-31 | 2026-01-08 | 28 | 27.6 | 49.6 | 179.7 | PLACA | 28 | PLACA-28-28 | 2026-10-29 | NUEVO | 2026-10-29 | 28 | 22 | 48.86667 | 3 | 43.25556 | 24.1
24603 - FLORA PPTO C | 795 | Indus | Concreto | Placa ejes 1 - 3 / 10 / G - L piso 24, T3 | 2025-12-04 | 2026-01-01 | 2026-01-08 | 28 | 27.6 | 40.6 | 147.1 | PLACA | 28 | PLACA-28-28 | 2026-10-29 | NUEVO | 2026-10-29 | 28 | 13 | 41 | 3 | 42.26667 | 24.1
24603 - FLORA PPTO C | 795 | Indus | Concreto | Placa ejes 1 - 3 / 10 / G - L piso 24, T3 | 2025-12-04 | 2026-01-01 | 2026-01-08 | 28 | 27.6 | 41.2 | 149.3 | PLACA | 28 | PLACA-28-28 | 2026-10-29 | NUEVO | 2026-10-29 | 28 | 13.6 | 41 | 3 | 42.26667 | 24.1
24603 - FLORA PPTO C | 795 | Indus | Concreto | Placa ejes 1 - 3 / 10 / G - L piso 24, T3 | 2025-12-04 | 2026-01-01 | 2026-01-08 | 28 | 27.6 | 41.2 | 149.3 | PLACA | 28 | PLACA-28-28 | 2026-10-29 | NUEVO | 2026-10-29 | 28 | 13.6 | 41 | 3 | 42.26667 | 24.1
24603 - FLORA PPTO C | 799 | Indus | Concreto | Placa T4, ejes 1 - 3 / G - L, P24 y ejes 8 - 12 / G - L, P24 T3 | 2025-12-05 | 2026-01-02 | 2026-01-08 | 28 | 27.6 | 46.5 | 168.5 | PLACA | 28 | PLACA-28-28 | 2026-10-29 | NUEVO | 2026-10-29 | 28 | 18.9 | 46.56667 | 3 | 45.47778 | 24.1
24603 - FLORA PPTO C | 799 | Indus | Concreto | Placa T4, ejes 1 - 3 / G - L, P24 y ejes 8 - 12 / G - L, P24 T3 | 2025-12-05 | 2026-01-02 | 2026-01-08 | 28 | 27.6 | 47.3 | 171.4 | PLACA | 28 | PLACA-28-28 | 2026-10-29 | NUEVO | 2026-10-29 | 28 | 19.7 | 46.56667 | 3 | 45.47778 | 24.1
24603 - FLORA PPTO C | 799 | Indus | Concreto | Placa T4, ejes 1 - 3 / G - L, P24 y ejes 8 - 12 / G - L, P24 T3 | 2025-12-05 | 2026-01-02 | 2026-01-08 | 28 | 27.6 | 45.9 | 166.3 | PLACA | 28 | PLACA-28-28 | 2026-10-29 | NUEVO | 2026-10-29 | 28 | 18.3 | 46.56667 | 3 | 45.47778 | 24.1
24603 - FLORA PPTO C | 803 | Indus | Concreto | Placa T3, piso 24, ejes 1 - 3 / G -L, ejes 8 - 12 / G - L | 2025-12-09 | 2026-01-06 | 2026-01-13 | 28 | 27.6 | 47.4 | 171.7 | PLACA | 28 | PLACA-28-28 | 2026-10-29 | NUEVO | 2026-10-29 | 28 | 19.8 | 46.76667 | 3 | 44.77778 | 24.1
24603 - FLORA PPTO C | 803 | Indus | Concreto | Placa T3, piso 24, ejes 1 - 3 / G -L, ejes 8 - 12 / G - L | 2025-12-09 | 2026-01-06 | 2026-01-13 | 28 | 27.6 | 46.1 | 167 | PLACA | 28 | PLACA-28-28 | 2026-10-29 | NUEVO | 2026-10-29 | 28 | 18.5 | 46.76667 | 3 | 44.77778 | 24.1
24603 - FLORA PPTO C | 803 | Indus | Concreto | Placa T3, piso 24, ejes 1 - 3 / G -L, ejes 8 - 12 / G - L | 2025-12-09 | 2026-01-06 | 2026-01-13 | 28 | 27.6 | 46.8 | 169.6 | PLACA | 28 | PLACA-28-28 | 2026-10-29 | NUEVO | 2026-10-29 | 28 | 19.2 | 46.76667 | 3 | 44.77778 | 24.1
24603 - FLORA PPTO C | 808 | Autoco | Concreto | Muros T4, P24, ejes 3 - 101 A - F | 2025-12-11 | 2026-01-08 | 2026-01-13 | 28 | 27.6 | 40.6 | 147.1 | MURO | 28 | MURO-28-28 | 2026-10-29 | NUEVO | 2026-10-29 | 28 | 13 | 40.53333 | 3 | 44.62222 | 24.1
24603 - FLORA PPTO C | 808 | Autoco | Concreto | Muros T4, P24, ejes 3 - 101 A - F | 2025-12-11 | 2026-01-08 | 2026-01-13 | 28 | 27.6 | 41.2 | 149.3 | MURO | 28 | MURO-28-28 | 2026-10-29 | NUEVO | 2026-10-29 | 28 | 13.6 | 40.53333 | 3 | 44.62222 | 24.1
24603 - FLORA PPTO C | 808 | Autoco | Concreto | Muros T4, P24, ejes 3 - 101 A - F | 2025-12-11 | 2026-01-08 | 2026-01-13 | 28 | 27.6 | 39.8 | 144.2 | MURO | 28 | MURO-28-28 | 2026-10-29 | NUEVO | 2026-10-29 | 28 | 12.2 | 40.53333 | 3 | 44.62222 | 24.1
24603 - FLORA PPTO C | 810 | Autoco AU | Concreto | Muros T4 piso 24, ejes 2 - 3 / A - F, / 6 - 6 - 10 - 6 - 1 | 2025-12-12 | 2026-01-09 | 2026-01-13 | 28 | 27.6 | 42.6 | 154.3 | MURO | 28 | MURO-28-28 | 2026-10-29 | NUEVO | 2026-10-29 | 28 | 15 | 42.6 | 3 | 43.3 | 24.1
24603 - FLORA PPTO C | 810 | Autoco AU | Concreto | Muros T4 piso 24, ejes 2 - 3 / A - F, / 6 - 6 - 10 - 6 - 1 | 2025-12-12 | 2026-01-09 | 2026-01-13 | 28 | 27.6 | 43.3 | 156.9 | MURO | 28 | MURO-28-28 | 2026-10-29 | NUEVO | 2026-10-29 | 28 | 15.7 | 42.6 | 3 | 43.3 | 24.1
24603 - FLORA PPTO C | 810 | Autoco AU | Concreto | Muros T4 piso 24, ejes 2 - 3 / A - F, / 6 - 6 - 10 - 6 - 1 | 2025-12-12 | 2026-01-09 | 2026-01-13 | 28 | 27.6 | 41.9 | 151.8 | MURO | 28 | MURO-28-28 | 2026-10-29 | NUEVO | 2026-10-29 | 28 | 14.3 | 42.6 | 3 | 43.3 | 24.1
24603 - FLORA PPTO C | 812 | Industrializado | Concreto | Placa T3 piso 24 ejes 1 - 8 / A - F y ejes 8 - 12 / F - G | 2025-12-12 | 2026-01-09 | 2026-01-13 | 28 | 27.6 | 46.5 | 168.5 | PLACA | 28 | PLACA-28-28 | 2026-10-29 | NUEVO | 2026-10-29 | 28 | 18.9 | 46.56667 | 3 | 43.23333 | 24.1
24603 - FLORA PPTO C | 812 | Industrializado | Concreto | Placa T3 piso 24 ejes 1 - 8 / A - F y ejes 8 - 12 / F - G | 2025-12-12 | 2026-01-09 | 2026-01-13 | 28 | 27.6 | 47.3 | 171.4 | PLACA | 28 | PLACA-28-28 | 2026-10-29 | NUEVO | 2026-10-29 | 28 | 19.7 | 46.56667 | 3 | 43.23333 | 24.1
24603 - FLORA PPTO C | 812 | Industrializado | Concreto | Placa T3 piso 24 ejes 1 - 8 / A - F y ejes 8 - 12 / F - G | 2025-12-12 | 2026-01-09 | 2026-01-13 | 28 | 27.6 | 45.9 | 166.3 | PLACA | 28 | PLACA-28-28 | 2026-10-29 | NUEVO | 2026-10-29 | 28 | 18.3 | 46.56667 | 3 | 43.23333 | 24.1
24603 - FLORA PPTO C | 813 | Industrializado | Concreto | Escaleras T3 Piso 19 - 20 | 2025-12-13 | 2026-01-10 | 2026-01-13 | 28 | 27.6 | 44.5 | 161.2 | AUTOCOMPAC | 28 | AUTOCOMPAC-28-28 | 2026-10-29 | NUEVO | 2026-10-29 | 28 | 16.9 | 43.83333 | 3 | 44.33333 | 24.1
24603 - FLORA PPTO C | 813 | Industrializado | Concreto | Escaleras T3 Piso 19 - 20 | 2025-12-13 | 2026-01-10 | 2026-01-13 | 28 | 27.6 | 43.2 | 156.5 | AUTOCOMPAC | 28 | AUTOCOMPAC-28-28 | 2026-10-29 | NUEVO | 2026-10-29 | 28 | 15.6 | 43.83333 | 3 | 44.33333 | 24.1
24603 - FLORA PPTO C | 813 | Industrializado | Concreto | Escaleras T3 Piso 19 - 20 | 2025-12-13 | 2026-01-10 | 2026-01-13 | 28 | 27.6 | 43.8 | 158.7 | AUTOCOMPAC | 28 | AUTOCOMPAC-28-28 | 2026-10-29 | NUEVO | 2026-10-29 | 28 | 16.2 | 43.83333 | 3 | 44.33333 | 24.1
24603 - FLORA PPTO C | 814 | Industrializado | Concreto | Placa T3 piso 24 ejes 1 - 8 / G - L | 2025-12-13 | 2026-01-10 | 2026-01-13 | 28 | 27.6 | 44.9 | 162.7 | PLACA | 28 | PLACA-28-28 | 2026-10-29 | NUEVO | 2026-10-29 | 28 | 17.3 | 44.9 | 3 | 45.1 | 24.1
24603 - FLORA PPTO C | 814 | Industrializado | Concreto | Placa T3 piso 24 ejes 1 - 8 / G - L | 2025-12-13 | 2026-01-10 | 2026-01-13 | 28 | 27.6 | 45.5 | 164.9 | PLACA | 28 | PLACA-28-28 | 2026-10-29 | NUEVO | 2026-10-29 | 28 | 17.9 | 44.9 | 3 | 45.1 | 24.1
24603 - FLORA PPTO C | 814 | Industrializado | Concreto | Placa T3 piso 24 ejes 1 - 8 / G - L | 2025-12-13 | 2026-01-10 | 2026-01-13 | 28 | 27.6 | 44.3 | 160.5 | PLACA | 28 | PLACA-28-28 | 2026-10-29 | NUEVO | 2026-10-29 | 28 | 16.7 | 44.9 | 3 | 45.1 | 24.1
24603 - FLORA PPTO C | 815 | AU | Concreto | Muros T4, piso 24 ejes 1 - 6 / G - L | 2025-12-13 | 2026-01-10 | 2026-01-13 | 28 | 27.6 | 48.2 | 174.6 | MURO | 28 | MURO-28-28 | 2026-10-29 | NUEVO | 2026-10-29 | 28 | 20.6 | 47.53333 | 3 | 45.42222 | 24.1
24603 - FLORA PPTO C | 815 | AU | Concreto | Muros T4, piso 24 ejes 1 - 6 / G - L | 2025-12-13 | 2026-01-10 | 2026-01-13 | 28 | 27.6 | 46.9 | 169.9 | MURO | 28 | MURO-28-28 | 2026-10-29 | NUEVO | 2026-10-29 | 28 | 19.3 | 47.53333 | 3 | 45.42222 | 24.1
24603 - FLORA PPTO C | 815 | AU | Concreto | Muros T4, piso 24 ejes 1 - 6 / G - L | 2025-12-13 | 2026-01-10 | 2026-01-13 | 28 | 27.6 | 47.5 | 172.1 | MURO | 28 | MURO-28-28 | 2026-10-29 | NUEVO | 2026-10-29 | 28 | 19.9 | 47.53333 | 3 | 45.42222 | 24.1
24603 - FLORA PPTO C | 819 | AU | Concreto | Muros T4, piso 24, ejes 1 - 2 / A - F, T3 P24 ejes 8 - 12 / A - F | 2025-12-15 | 2026-01-12 | 2026-01-15 | 28 | 27.6 | 41.9 | 151.8 | MURO | 28 | MURO-28-28 | 2026-10-29 | NUEVO | 2026-10-29 | 28 | 14.3 | 41.16667 | 3 | 44.53333 | 24.1
24603 - FLORA PPTO C | 819 | AU | Concreto | Muros T4, piso 24, ejes 1 - 2 / A - F, T3 P24 ejes 8 - 12 / A - F | 2025-12-15 | 2026-01-12 | 2026-01-15 | 28 | 27.6 | 40.6 | 147.1 | MURO | 28 | MURO-28-28 | 2026-10-29 | NUEVO | 2026-10-29 | 28 | 13 | 41.16667 | 3 | 44.53333 | 24.1
24603 - FLORA PPTO C | 819 | AU | Concreto | Muros T4, piso 24, ejes 1 - 2 / A - F, T3 P24 ejes 8 - 12 / A - F | 2025-12-15 | 2026-01-12 | 2026-01-15 | 28 | 27.6 | 41 | 148.6 | MURO | 28 | MURO-28-28 | 2026-10-29 | NUEVO | 2026-10-29 | 28 | 13.4 | 41.16667 | 3 | 44.53333 | 24.1
24603 - FLORA PPTO C | 821 | Indus | Concreto | Escaleras piso 22 T4 al 23 | 2025-12-16 | 2026-01-13 | 2026-01-15 | 28 | 27.6 | 40.5 | 146.7 | AUTOCOMPAC | 28 | AUTOCOMPAC-28-28 | 2026-10-29 | NUEVO | 2026-10-29 | 28 | 12.9 | 40 | 3 | 42.9 | 24.1
24603 - FLORA PPTO C | 821 | Indus | Concreto | Escaleras piso 22 T4 al 23 | 2025-12-16 | 2026-01-13 | 2026-01-15 | 28 | 27.6 | 39.5 | 143.1 | AUTOCOMPAC | 28 | AUTOCOMPAC-28-28 | 2026-10-29 | NUEVO | 2026-10-29 | 28 | 11.9 | 40 | 3 | 42.9 | 24.1
24603 - FLORA PPTO C | 821 | Indus | Concreto | Escaleras piso 22 T4 al 23 | 2025-12-16 | 2026-01-13 | 2026-01-15 | 28 | 27.6 | 40 | 144.9 | AUTOCOMPAC | 28 | AUTOCOMPAC-28-28 | 2026-10-29 | NUEVO | 2026-10-29 | 28 | 12.4 | 40 | 3 | 42.9 | 24.1
24603 - FLORA PPTO C | 823 | AU | Concreto | Muros T3 piso 24 ejes 8 - 12 / G - L | 2025-12-16 | 2026-01-13 | 2026-01-15 | 28 | 27.6 | 40.9 | 148.2 | MURO | 28 | MURO-28-28 | 2026-10-29 | NUEVO | 2026-10-29 | 28 | 13.3 | 40.9 | 3 | 40.68889 | 24.1
24603 - FLORA PPTO C | 823 | AU | Concreto | Muros T3 piso 24 ejes 8 - 12 / G - L | 2025-12-16 | 2026-01-13 | 2026-01-15 | 28 | 27.6 | 41.4 | 150 | MURO | 28 | MURO-28-28 | 2026-10-29 | NUEVO | 2026-10-29 | 28 | 13.8 | 40.9 | 3 | 40.68889 | 24.1
24603 - FLORA PPTO C | 823 | AU | Concreto | Muros T3 piso 24 ejes 8 - 12 / G - L | 2025-12-16 | 2026-01-13 | 2026-01-15 | 28 | 27.6 | 40.4 | 146.4 | MURO | 28 | MURO-28-28 | 2026-10-29 | NUEVO | 2026-10-29 | 28 | 12.8 | 40.9 | 3 | 40.68889 | 24.1
24603 - FLORA PPTO C | 827 | AU | Concreto | Muros T3 piso 24 ejes 1 - 8 / A - F | 2025-12-17 | 2026-01-14 | 2026-01-15 | 28 | 27.6 | 44.1 | 159.8 | MURO | 28 | MURO-28-28 | 2026-10-29 | NUEVO | 2026-10-29 | 28 | 16.5 | 44.13333 | 3 | 41.67778 | 24.1
24603 - FLORA PPTO C | 827 | AU | Concreto | Muros T3 piso 24 ejes 1 - 8 / A - F | 2025-12-17 | 2026-01-14 | 2026-01-15 | 28 | 27.6 | 44.7 | 162 | MURO | 28 | MURO-28-28 | 2026-10-29 | NUEVO | 2026-10-29 | 28 | 17.1 | 44.13333 | 3 | 41.67778 | 24.1
24603 - FLORA PPTO C | 827 | AU | Concreto | Muros T3 piso 24 ejes 1 - 8 / A - F | 2025-12-17 | 2026-01-14 | 2026-01-15 | 28 | 27.6 | 43.6 | 158 | MURO | 28 | MURO-28-28 | 2026-10-29 | NUEVO | 2026-10-29 | 28 | 16 | 44.13333 | 3 | 41.67778 | 24.1
24603 - FLORA PPTO C | 829 | AU | Concreto | Muros T3 piso 24 ejes 1 - 7 / G - L | 2025-12-18 | 2026-01-15 | 2026-01-16 | 28 | 27.6 | 40.6 | 147.1 | MURO | 28 | MURO-28-28 | 2026-10-29 | NUEVO | 2026-10-29 | 28 | 13 | 40.9 | 3 | 41.97778 | 24.1
24603 - FLORA PPTO C | 829 | AU | Concreto | Muros T3 piso 24 ejes 1 - 7 / G - L | 2025-12-18 | 2026-01-15 | 2026-01-16 | 28 | 27.6 | 41 | 148.6 | MURO | 28 | MURO-28-28 | 2026-10-29 | NUEVO | 2026-10-29 | 28 | 13.4 | 40.9 | 3 | 41.97778 | 24.1
24603 - FLORA PPTO C | 829 | AU | Concreto | Muros T3 piso 24 ejes 1 - 7 / G - L | 2025-12-18 | 2026-01-15 | 2026-01-16 | 28 | 27.6 | 41.1 | 148.9 | MURO | 28 | MURO-28-28 | 2026-10-29 | NUEVO | 2026-10-29 | 28 | 13.5 | 40.9 | 3 | 41.97778 | 24.1
24603 - FLORA PPTO C | 835 | AU | Concreto | Muros T4, piso 25, ejes 5-10 / A-F | 2025-12-19 | 2026-01-16 | 2026-01-19 | 28 | 27.6 | 49 | 177.5 | MURO | 28 | MURO-28-28 | 2026-10-29 | NUEVO | 2026-10-29 | 28 | 21.4 | 48.76667 | 3 | 44.6 | 24.1
24603 - FLORA PPTO C | 835 | AU | Concreto | Muros T4, piso 25, ejes 5-10 / A-F | 2025-12-19 | 2026-01-16 | 2026-01-19 | 28 | 27.6 | 48.6 | 176.1 | MURO | 28 | MURO-28-28 | 2026-10-29 | NUEVO | 2026-10-29 | 28 | 21 | 48.76667 | 3 | 44.6 | 24.1
24603 - FLORA PPTO C | 835 | AU | Concreto | Muros T4, piso 25, ejes 5-10 / A-F | 2025-12-19 | 2026-01-16 | 2026-01-19 | 28 | 27.6 | 48.7 | 176.4 | MURO | 28 | MURO-28-28 | 2026-10-29 | NUEVO | 2026-10-29 | 28 | 21.1 | 48.76667 | 3 | 44.6 | 24.1
24603 - FLORA PPTO C | 838 | INDUS | Concreto | Escaleras piso 21-22 T3 | 2025-12-22 | 2026-01-19 | 2026-01-20 | 28 | 27.6 | 44.4 | 160.9 | AUTOCOMPAC | 28 | AUTOCOMPAC-28-28 | 2026-10-29 | NUEVO | 2026-10-29 | 28 | 16.8 | 44.13333 | 3 | 44.6 | 24.1
24603 - FLORA PPTO C | 838 | INDUS | Concreto | Escaleras piso 21-22 T3 | 2025-12-22 | 2026-01-19 | 2026-01-20 | 28 | 27.6 | 44.1 | 159.8 | AUTOCOMPAC | 28 | AUTOCOMPAC-28-28 | 2026-10-29 | NUEVO | 2026-10-29 | 28 | 16.5 | 44.13333 | 3 | 44.6 | 24.1
24603 - FLORA PPTO C | 838 | INDUS | Concreto | Escaleras piso 21-22 T3 | 2025-12-22 | 2026-01-19 | 2026-01-20 | 28 | 27.6 | 43.9 | 159.1 | AUTOCOMPAC | 28 | AUTOCOMPAC-28-28 | 2026-10-29 | NUEVO | 2026-10-29 | 28 | 16.3 | 44.13333 | 3 | 44.6 | 24.1
24603 - FLORA PPTO C | 857 | AU 4000 | Concreto | Muros T4 , piso 25 ejes 6 - 10 / G - 2 | 2026-01-15 | 2026-02-12 | 2026-02-13 | 28 | 27.6 | 39.5 | 143.1 | MURO | 28 | MURO-28-28 | 2026-10-29 | NUEVO | 2026-10-29 | 28 | 11.9 | 39.23333 | 3 | 44.04444 | 24.1
24603 - FLORA PPTO C | 857 | AU 4000 | Concreto | Muros T4 , piso 25 ejes 6 - 10 / G - 2 | 2026-01-15 | 2026-02-12 | 2026-02-13 | 28 | 27.6 | 39.3 | 142.4 | MURO | 28 | MURO-28-28 | 2026-10-29 | NUEVO | 2026-10-29 | 28 | 11.7 | 39.23333 | 3 | 44.04444 | 24.1
24603 - FLORA PPTO C | 857 | AU 4000 | Concreto | Muros T4 , piso 25 ejes 6 - 10 / G - 2 | 2026-01-15 | 2026-02-12 | 2026-02-13 | 28 | 27.6 | 38.9 | 140.9 | MURO | 28 | MURO-28-28 | 2026-10-29 | NUEVO | 2026-10-29 | 28 | 11.3 | 39.23333 | 3 | 44.04444 | 24.1
24603 - FLORA PPTO C | 859 | AU 4000 | Concreto | Muros T4 , piso 25 , ejes 4 - 6 / G - 2 | 2026-01-16 | 2026-02-13 | 2026-02-16 | 28 | 27.6 | 39.9 | 144.6 | MURO | 28 | MURO-28-28 | 2026-10-29 | NUEVO | 2026-10-29 | 28 | 12.3 | 40.86667 | 3 | 41.41111 | 24.1
24603 - FLORA PPTO C | 859 | AU 4000 | Concreto | Muros T4 , piso 25 , ejes 4 - 6 / G - 2 | 2026-01-16 | 2026-02-13 | 2026-02-16 | 28 | 27.6 | 41.5 | 150.4 | MURO | 28 | MURO-28-28 | 2026-10-29 | NUEVO | 2026-10-29 | 28 | 13.9 | 40.86667 | 3 | 41.41111 | 24.1
24603 - FLORA PPTO C | 859 | AU 4000 | Concreto | Muros T4 , piso 25 , ejes 4 - 6 / G - 2 | 2026-01-16 | 2026-02-13 | 2026-02-16 | 28 | 27.6 | 41.2 | 149.3 | MURO | 28 | MURO-28-28 | 2026-10-29 | NUEVO | 2026-10-29 | 28 | 13.6 | 40.86667 | 3 | 41.41111 | 24.1
24603 - FLORA PPTO C | 860 | No especificado | Concreto | Escaleras piso 21 y 22 , T3 | 2026-01-17 | 2026-02-14 | 2026-02-17 | 28 | 27.6 | 36.6 | 132.6 | AUTOCOMPAC | 28 | AUTOCOMPAC-28-28 | 2026-10-29 | NUEVO | 2026-10-29 | 28 | 9 | 36.33333 | 3 | 38.81111 | 24.1
24603 - FLORA PPTO C | 860 | No especificado | Concreto | Escaleras piso 21 y 22 , T3 | 2026-01-17 | 2026-02-14 | 2026-02-17 | 28 | 27.6 | 36.4 | 131.9 | AUTOCOMPAC | 28 | AUTOCOMPAC-28-28 | 2026-10-29 | NUEVO | 2026-10-29 | 28 | 8.8 | 36.33333 | 3 | 38.81111 | 24.1
24603 - FLORA PPTO C | 860 | No especificado | Concreto | Escaleras piso 21 y 22 , T3 | 2026-01-17 | 2026-02-14 | 2026-02-17 | 28 | 27.6 | 36 | 130.4 | AUTOCOMPAC | 28 | AUTOCOMPAC-28-28 | 2026-10-29 | NUEVO | 2026-10-29 | 28 | 8.4 | 36.33333 | 3 | 38.81111 | 24.1
24603 - FLORA PPTO C | 862 | AU | Concreto | Muros piso 2 - T4 ejes 1 - 4 / A - F | 2026-01-17 | 2026-02-14 | 2026-02-17 | 28 | 27.6 | 35.7 | 129.3 | MURO | 28 | MURO-28-28 | 2026-10-29 | NUEVO | 2026-10-29 | 28 | 8.1 | 35.06667 | 3 | 37.42222 | 24.1
24603 - FLORA PPTO C | 862 | AU | Concreto | Muros piso 2 - T4 ejes 1 - 4 / A - F | 2026-01-17 | 2026-02-14 | 2026-02-17 | 28 | 27.6 | 34.1 | 123.6 | MURO | 28 | MURO-28-28 | 2026-10-29 | NUEVO | 2026-10-29 | 28 | 6.5 | 35.06667 | 3 | 37.42222 | 24.1
24603 - FLORA PPTO C | 862 | AU | Concreto | Muros piso 2 - T4 ejes 1 - 4 / A - F | 2026-01-17 | 2026-02-14 | 2026-02-17 | 28 | 27.6 | 35.4 | 128.3 | MURO | 28 | MURO-28-28 | 2026-10-29 | NUEVO | 2026-10-29 | 28 | 7.8 | 35.06667 | 3 | 37.42222 | 24.1
24603 - FLORA PPTO C | 865 | AU | Concreto | Muros T4 - piso 26 - ejes 7 - 10 / A - F | 2026-01-19 | 2026-02-16 | 2026-02-18 | 28 | 27.6 | 34.6 | 125.4 | MURO | 28 | MURO-28-28 | 2026-10-29 | NUEVO | 2026-10-29 | 28 | 7 | 34.5 | 3 | 35.3 | 24.1
24603 - FLORA PPTO C | 865 | AU | Concreto | Muros T4 - piso 26 - ejes 7 - 10 / A - F | 2026-01-19 | 2026-02-16 | 2026-02-18 | 28 | 27.6 | 34.7 | 125.7 | MURO | 28 | MURO-28-28 | 2026-10-29 | NUEVO | 2026-10-29 | 28 | 7.1 | 34.5 | 3 | 35.3 | 24.1
24603 - FLORA PPTO C | 865 | AU | Concreto | Muros T4 - piso 26 - ejes 7 - 10 / A - F | 2026-01-19 | 2026-02-16 | 2026-02-18 | 28 | 27.6 | 34.2 | 123.9 | MURO | 28 | MURO-28-28 | 2026-10-29 | NUEVO | 2026-10-29 | 28 | 6.6 | 34.5 | 3 | 35.3 | 24.1
24603 - FLORA PPTO C | 868 | AU | Concreto | Muros T3 - Piso 25 - ejes 8 - 12 / A - F | 2026-01-20 | 2026-02-17 | 2026-02-18 | 28 | 27.6 | 37.9 | 137.3 | MURO | 28 | MURO-28-28 | 2026-10-29 | NUEVO | 2026-10-29 | 28 | 10.3 | 38.13333 | 3 | 35.9 | 24.1
24603 - FLORA PPTO C | 868 | AU | Concreto | Muros T3 - Piso 25 - ejes 8 - 12 / A - F | 2026-01-20 | 2026-02-17 | 2026-02-18 | 28 | 27.6 | 38.4 | 139.1 | MURO | 28 | MURO-28-28 | 2026-10-29 | NUEVO | 2026-10-29 | 28 | 10.8 | 38.13333 | 3 | 35.9 | 24.1
24603 - FLORA PPTO C | 868 | AU | Concreto | Muros T3 - Piso 25 - ejes 8 - 12 / A - F | 2026-01-20 | 2026-02-17 | 2026-02-18 | 28 | 27.6 | 38.1 | 138 | MURO | 28 | MURO-28-28 | 2026-10-29 | NUEVO | 2026-10-29 | 28 | 10.5 | 38.13333 | 3 | 35.9 | 24.1
24603 - FLORA PPTO C | 871 | Ptico | Concreto | Viga anden , ejes 3 - 4 , / D - E , salon comunal | 2026-01-21 | 2026-02-18 | 2026-02-19 | 28 | 27.6 | 34.6 | 125.4 | MURO | 28 | MURO-28-28 | 2026-10-29 | NUEVO | 2026-10-29 | 28 | 7 | 34.36667 | 3 | 35.66667 | 24.1
24603 - FLORA PPTO C | 871 | Ptico | Concreto | Viga anden , ejes 3 - 4 , / D - E , salon comunal | 2026-01-21 | 2026-02-18 | 2026-02-19 | 28 | 27.6 | 34.5 | 125 | MURO | 28 | MURO-28-28 | 2026-10-29 | NUEVO | 2026-10-29 | 28 | 6.9 | 34.36667 | 3 | 35.66667 | 24.1
24603 - FLORA PPTO C | 871 | Ptico | Concreto | Viga anden , ejes 3 - 4 , / D - E , salon comunal | 2026-01-21 | 2026-02-18 | 2026-02-19 | 28 | 27.6 | 34 | 123.2 | MURO | 28 | MURO-28-28 | 2026-10-29 | NUEVO | 2026-10-29 | 28 | 6.4 | 34.36667 | 3 | 35.66667 | 24.1
24603 - FLORA PPTO C | 874 | Autoco | Concreto | Muros T3 , piso 25 , ejes 8 - 12 , / 6 - 2 | 2026-01-22 | 2026-02-19 | 2026-02-20 | 28 | 27.6 | 40.1 | 145.3 | MURO | 28 | MURO-28-28 | 2026-10-29 | NUEVO | 2026-10-29 | 28 | 12.5 | 40.13333 | 3 | 37.54444 | 24.1
24603 - FLORA PPTO C | 874 | Autoco | Concreto | Muros T3 , piso 25 , ejes 8 - 12 , / 6 - 2 | 2026-01-22 | 2026-02-19 | 2026-02-20 | 28 | 27.6 | 39.9 | 144.6 | MURO | 28 | MURO-28-28 | 2026-10-29 | NUEVO | 2026-10-29 | 28 | 12.3 | 40.13333 | 3 | 37.54444 | 24.1
24603 - FLORA PPTO C | 874 | Autoco | Concreto | Muros T3 , piso 25 , ejes 8 - 12 , / 6 - 2 | 2026-01-22 | 2026-02-19 | 2026-02-20 | 28 | 27.6 | 40.4 | 146.4 | MURO | 28 | MURO-28-28 | 2026-10-29 | NUEVO | 2026-10-29 | 28 | 12.8 | 40.13333 | 3 | 37.54444 | 24.1
24603 - FLORA PPTO C | 877 | Autoco | Concreto | Muros T3 , piso 28 ejes 7 - 9 / F - L , 7 - 8 / A - F | 2026-01-22 | 2026-02-19 | 2026-02-20 | 28 | 27.6 | 38.4 | 139.1 | MURO | 28 | MURO-28-28 | 2026-10-29 | NUEVO | 2026-10-29 | 28 | 10.8 | 38.7 | 3 | 37.73333 | 24.1
24603 - FLORA PPTO C | 877 | Autoco | Concreto | Muros T3 , piso 28 ejes 7 - 9 / F - L , 7 - 8 / A - F | 2026-01-22 | 2026-02-19 | 2026-02-20 | 28 | 27.6 | 38.6 | 139.9 | MURO | 28 | MURO-28-28 | 2026-10-29 | NUEVO | 2026-10-29 | 28 | 11 | 38.7 | 3 | 37.73333 | 24.1
24603 - FLORA PPTO C | 877 | Autoco | Concreto | Muros T3 , piso 28 ejes 7 - 9 / F - L , 7 - 8 / A - F | 2026-01-22 | 2026-02-19 | 2026-02-20 | 28 | 27.6 | 39.1 | 141.7 | MURO | 28 | MURO-28-28 | 2026-10-29 | NUEVO | 2026-10-29 | 28 | 11.5 | 38.7 | 3 | 37.73333 | 24.1
24603 - FLORA PPTO C | 880 | Autoco | Concreto | Muros T3 , piso 28 , ejes 2 - 7 / A - F | 2026-01-23 | 2026-02-20 | 2026-02-24 | 28 | 27.6 | 41.5 | 150.4 | MURO | 28 | MURO-28-28 | 2026-10-29 | NUEVO | 2026-10-29 | 28 | 13.9 | 41.53333 | 3 | 40.12222 | 24.1
24603 - FLORA PPTO C | 880 | Autoco | Concreto | Muros T3 , piso 28 , ejes 2 - 7 / A - F | 2026-01-23 | 2026-02-20 | 2026-02-24 | 28 | 27.6 | 42.1 | 152.5 | MURO | 28 | MURO-28-28 | 2026-10-29 | NUEVO | 2026-10-29 | 28 | 14.5 | 41.53333 | 3 | 40.12222 | 24.1
24603 - FLORA PPTO C | 880 | Autoco | Concreto | Muros T3 , piso 28 , ejes 2 - 7 / A - F | 2026-01-23 | 2026-02-20 | 2026-02-24 | 28 | 27.6 | 41 | 148.6 | MURO | 28 | MURO-28-28 | 2026-10-29 | NUEVO | 2026-10-29 | 28 | 13.4 | 41.53333 | 3 | 40.12222 | 24.1
24603 - FLORA PPTO C | 885 | Autoco | Concreto | Muros T3 , piso 25 , ejes 2 , 7 , / L - 6 | 2026-01-24 | 2026-02-21 | 2026-02-24 | 28 | 27.6 | 40.4 | 146.4 | MURO | 28 | MURO-28-28 | 2026-10-29 | NUEVO | 2026-10-29 | 28 | 12.8 | 40.13333 | 3 | 40.12222 | 24.1
24603 - FLORA PPTO C | 885 | Autoco | Concreto | Muros T3 , piso 25 , ejes 2 , 7 , / L - 6 | 2026-01-24 | 2026-02-21 | 2026-02-24 | 28 | 27.6 | 40.1 | 145.3 | MURO | 28 | MURO-28-28 | 2026-10-29 | NUEVO | 2026-10-29 | 28 | 12.5 | 40.13333 | 3 | 40.12222 | 24.1
24603 - FLORA PPTO C | 885 | Autoco | Concreto | Muros T3 , piso 25 , ejes 2 , 7 , / L - 6 | 2026-01-24 | 2026-02-21 | 2026-02-24 | 28 | 27.6 | 39.9 | 144.6 | MURO | 28 | MURO-28-28 | 2026-10-29 | NUEVO | 2026-10-29 | 28 | 12.3 | 40.13333 | 3 | 40.12222 | 24.1
24603 - FLORA PPTO C | 887 | Autoco | Concreto | Muros T3 , piso 25 , ejes 1 - 4 , / A - L | 2026-01-26 | 2026-02-23 | 2026-02-24 | 28 | 27.6 | 40 | 144.9 | MURO | 28 | MURO-28-28 | 2026-10-29 | NUEVO | 2026-10-29 | 28 | 12.4 | 39.9 | 3 | 40.52222 | 24.1
24603 - FLORA PPTO C | 887 | Autoco | Concreto | Muros T3 , piso 25 , ejes 1 - 4 , / A - L | 2026-01-26 | 2026-02-23 | 2026-02-24 | 28 | 27.6 | 39.7 | 143.8 | MURO | 28 | MURO-28-28 | 2026-10-29 | NUEVO | 2026-10-29 | 28 | 12.1 | 39.9 | 3 | 40.52222 | 24.1
24603 - FLORA PPTO C | 887 | Autoco | Concreto | Muros T3 , piso 25 , ejes 1 - 4 , / A - L | 2026-01-26 | 2026-02-23 | 2026-02-24 | 28 | 27.6 | 40 | 144.9 | MURO | 28 | MURO-28-28 | 2026-10-29 | NUEVO | 2026-10-29 | 28 | 12.4 | 39.9 | 3 | 40.52222 | 24.1
24603 - FLORA PPTO C | 890 | Autoco | Concreto | Muros T4 , piso 26 , ejes 5 , 10 / A - F | 2026-01-27 | 2026-02-24 | 2026-02-25 | 28 | 27.6 | 38.4 | 139.1 | MURO | 28 | MURO-28-28 | 2026-10-29 | NUEVO | 2026-10-29 | 28 | 10.8 | 38.7 | 3 | 39.57778 | 24.1
24603 - FLORA PPTO C | 890 | Autoco | Concreto | Muros T4 , piso 26 , ejes 5 , 10 / A - F | 2026-01-27 | 2026-02-24 | 2026-02-25 | 28 | 27.6 | 38.7 | 140.2 | MURO | 28 | MURO-28-28 | 2026-10-29 | NUEVO | 2026-10-29 | 28 | 11.1 | 38.7 | 3 | 39.57778 | 24.1
24603 - FLORA PPTO C | 890 | Autoco | Concreto | Muros T4 , piso 26 , ejes 5 , 10 / A - F | 2026-01-27 | 2026-02-24 | 2026-02-25 | 28 | 27.6 | 39 | 141.3 | MURO | 28 | MURO-28-28 | 2026-10-29 | NUEVO | 2026-10-29 | 28 | 11.4 | 38.7 | 3 | 39.57778 | 24.1
24603 - FLORA PPTO C | 891 | AU | Concreto | Muros T4 , piso 26 , ejes 5 - 10 / G - L | 2026-01-28 | 2026-02-25 | 2026-02-26 | 28 | 27.6 | 38.3 | 138.8 | MURO | 28 | MURO-28-28 | 2026-10-29 | NUEVO | 2026-10-29 | 28 | 10.7 | 38.63333 | 3 | 39.07778 | 24.1
24603 - FLORA PPTO C | 891 | AU | Concreto | Muros T4 , piso 26 , ejes 5 - 10 / G - L | 2026-01-28 | 2026-02-25 | 2026-02-26 | 28 | 27.6 | 38.5 | 139.5 | MURO | 28 | MURO-28-28 | 2026-10-29 | NUEVO | 2026-10-29 | 28 | 10.9 | 38.63333 | 3 | 39.07778 | 24.1
24603 - FLORA PPTO C | 891 | AU | Concreto | Muros T4 , piso 26 , ejes 5 - 10 / G - L | 2026-01-28 | 2026-02-25 | 2026-02-26 | 28 | 27.6 | 39.1 | 141.7 | MURO | 28 | MURO-28-28 | 2026-10-29 | NUEVO | 2026-10-29 | 28 | 11.5 | 38.63333 | 3 | 39.07778 | 24.1
24603 - FLORA PPTO C | 894 | AU | Concreto | Muros T4 , piso 26 , ejes 1 - 5 / A -F | 2026-01-29 | 2026-02-26 | 2026-02-27 | 28 | 27.6 | 42.4 | 153.6 | MURO | 28 | MURO-28-28 | 2026-10-29 | NUEVO | 2026-10-29 | 28 | 14.8 | 42.2 | 3 | 39.84444 | 24.1
24603 - FLORA PPTO C | 894 | AU | Concreto | Muros T4 , piso 26 , ejes 1 - 5 / A -F | 2026-01-29 | 2026-02-26 | 2026-02-27 | 28 | 27.6 | 42.7 | 154.7 | MURO | 28 | MURO-28-28 | 2026-10-29 | NUEVO | 2026-10-29 | 28 | 15.1 | 42.2 | 3 | 39.84444 | 24.1
24603 - FLORA PPTO C | 894 | AU | Concreto | Muros T4 , piso 26 , ejes 1 - 5 / A -F | 2026-01-29 | 2026-02-26 | 2026-02-27 | 28 | 27.6 | 41.5 | 150.4 | MURO | 28 | MURO-28-28 | 2026-10-29 | NUEVO | 2026-10-29 | 28 | 13.9 | 42.2 | 3 | 39.84444 | 24.1
24603 - FLORA PPTO C | 897 | AU | Concreto | Muros T4 , piso 26 , ejes 1 - 5 / G - L | 2026-01-30 | 2026-02-27 | 2026-02-27 | 28 | 27.6 | 38.2 | 138.4 | MURO | 28 | MURO-28-28 | 2026-10-29 | NUEVO | 2026-10-29 | 28 | 10.6 | 38.23333 | 3 | 39.68889 | 24.1
24603 - FLORA PPTO C | 897 | AU | Concreto | Muros T4 , piso 26 , ejes 1 - 5 / G - L | 2026-01-30 | 2026-02-27 | 2026-02-27 | 28 | 27.6 | 38.1 | 138 | MURO | 28 | MURO-28-28 | 2026-10-29 | NUEVO | 2026-10-29 | 28 | 10.5 | 38.23333 | 3 | 39.68889 | 24.1
24603 - FLORA PPTO C | 897 | AU | Concreto | Muros T4 , piso 26 , ejes 1 - 5 / G - L | 2026-01-30 | 2026-02-27 | 2026-02-27 | 28 | 27.6 | 38.4 | 139.1 | MURO | 28 | MURO-28-28 | 2026-10-29 | NUEVO | 2026-10-29 | 28 | 10.8 | 38.23333 | 3 | 39.68889 | 24.1
24603 - FLORA PPTO C | 900 | AU | Concreto | Muros T3 , piso 26 , ejes 8 - 12 / A - F | 2026-01-31 | 2026-02-28 | 2026-03-02 | 28 | 27.6 | 35.6 | 129 | MURO | 28 | MURO-28-28 | 2026-10-29 | NUEVO | 2026-10-29 | 28 | 8 | 35.7 | 3 | 38.71111 | 24.1
24603 - FLORA PPTO C | 900 | AU | Concreto | Muros T3 , piso 26 , ejes 8 - 12 / A - F | 2026-01-31 | 2026-02-28 | 2026-03-02 | 28 | 27.6 | 35.1 | 127.2 | MURO | 28 | MURO-28-28 | 2026-10-29 | NUEVO | 2026-10-29 | 28 | 7.5 | 35.7 | 3 | 38.71111 | 24.1
24603 - FLORA PPTO C | 900 | AU | Concreto | Muros T3 , piso 26 , ejes 8 - 12 / A - F | 2026-01-31 | 2026-02-28 | 2026-03-02 | 28 | 27.6 | 36.4 | 131.9 | MURO | 28 | MURO-28-28 | 2026-10-29 | NUEVO | 2026-10-29 | 28 | 8.8 | 35.7 | 3 | 38.71111 | 24.1
24603 - FLORA PPTO C | 903 | AU | Concreto | Muros T3 , piso 26 , ejes 8 - 12 / G - L | 2026-02-02 | 2026-03-02 | 2026-03-03 | 28 | 27.6 | 38.5 | 139.5 | MURO | 28 | MURO-28-28 | 2026-10-29 | NUEVO | 2026-10-29 | 28 | 10.9 | 38.33333 | 3 | 37.42222 | 24.1
24603 - FLORA PPTO C | 903 | AU | Concreto | Muros T3 , piso 26 , ejes 8 - 12 / G - L | 2026-02-02 | 2026-03-02 | 2026-03-03 | 28 | 27.6 | 38.6 | 139.9 | MURO | 28 | MURO-28-28 | 2026-10-29 | NUEVO | 2026-10-29 | 28 | 11 | 38.33333 | 3 | 37.42222 | 24.1
24603 - FLORA PPTO C | 903 | AU | Concreto | Muros T3 , piso 26 , ejes 8 - 12 / G - L | 2026-02-02 | 2026-03-02 | 2026-03-03 | 28 | 27.6 | 37.9 | 137.3 | MURO | 28 | MURO-28-28 | 2026-10-29 | NUEVO | 2026-10-29 | 28 | 10.3 | 38.33333 | 3 | 37.42222 | 24.1
24603 - FLORA PPTO C | 908 | AU | Concreto | Muros T3 , piso 26 ejes 4 , 8 / A - F | 2026-02-03 | 2026-03-03 | 2026-03-04 | 28 | 27.6 | 35.6 | 129 | MURO | 28 | MURO-28-28 | 2026-10-29 | NUEVO | 2026-10-29 | 28 | 8 | 36.06667 | 3 | 36.7 | 24.1
24603 - FLORA PPTO C | 908 | AU | Concreto | Muros T3 , piso 26 ejes 4 , 8 / A - F | 2026-02-03 | 2026-03-03 | 2026-03-04 | 28 | 27.6 | 36.8 | 133.3 | MURO | 28 | MURO-28-28 | 2026-10-29 | NUEVO | 2026-10-29 | 28 | 9.2 | 36.06667 | 3 | 36.7 | 24.1
24603 - FLORA PPTO C | 908 | AU | Concreto | Muros T3 , piso 26 ejes 4 , 8 / A - F | 2026-02-03 | 2026-03-03 | 2026-03-04 | 28 | 27.6 | 35.8 | 129.7 | MURO | 28 | MURO-28-28 | 2026-10-29 | NUEVO | 2026-10-29 | 28 | 8.2 | 36.06667 | 3 | 36.7 | 24.1
24603 - FLORA PPTO C | 912 | Autocompactante | Concreto | Muros T3, piso 26, ejes 4 -8, 6-2 | 2026-02-04 | 2026-03-04 | 2026-03-04 | 28 | 27.6 | 35.4 | 128.3 | MURO | 28 | MURO-28-28 | 2026-10-29 | NUEVO | 2026-10-29 | 28 | 7.8 | 35.76667 | 3 | 36.72222 | 24.1
24603 - FLORA PPTO C | 912 | Autocompactante | Concreto | Muros T3, piso 26, ejes 4 -8, 6-2 | 2026-02-04 | 2026-03-04 | 2026-03-04 | 28 | 27.6 | 36.4 | 131.9 | MURO | 28 | MURO-28-28 | 2026-10-29 | NUEVO | 2026-10-29 | 28 | 8.8 | 35.76667 | 3 | 36.72222 | 24.1
24603 - FLORA PPTO C | 912 | Autocompactante | Concreto | Muros T3, piso 26, ejes 4 -8, 6-2 | 2026-02-04 | 2026-03-04 | 2026-03-04 | 28 | 27.6 | 35.5 | 128.6 | MURO | 28 | MURO-28-28 | 2026-10-29 | NUEVO | 2026-10-29 | 28 | 7.9 | 35.76667 | 3 | 36.72222 | 24.1
24603 - FLORA PPTO C | 916 | Autocompactante | Concreto | Muros T3, piso 26, ejes 1 - 4, A-L | 2026-02-05 | 2026-03-05 | 2026-03-06 | 28 | 27.6 | 40.3 | 146 | MURO | 28 | MURO-28-28 | 2026-10-29 | NUEVO | 2026-10-29 | 28 | 12.7 | 40.23333 | 3 | 37.35556 | 24.1
24603 - FLORA PPTO C | 916 | Autocompactante | Concreto | Muros T3, piso 26, ejes 1 - 4, A-L | 2026-02-05 | 2026-03-05 | 2026-03-06 | 28 | 27.6 | 40.7 | 147.5 | MURO | 28 | MURO-28-28 | 2026-10-29 | NUEVO | 2026-10-29 | 28 | 13.1 | 40.23333 | 3 | 37.35556 | 24.1
24603 - FLORA PPTO C | 916 | Autocompactante | Concreto | Muros T3, piso 26, ejes 1 - 4, A-L | 2026-02-05 | 2026-03-05 | 2026-03-06 | 28 | 27.6 | 39.7 | 143.8 | MURO | 28 | MURO-28-28 | 2026-10-29 | NUEVO | 2026-10-29 | 28 | 12.1 | 40.23333 | 3 | 37.35556 | 24.1
24603 - FLORA PPTO C | 920 | Autocompacto | Concreto | Muros T4, piso 27 Ejes 5-10 A-F | 2026-02-10 | 2026-03-10 | 2026-03-10 | 28 | 27.6 | 36.7 | 133 | MURO | 28 | MURO-28-28 | 2026-10-29 | NUEVO | 2026-10-29 | 28 | 9.1 | 37.36667 | 3 | 37.78889 | 24.1
24603 - FLORA PPTO C | 920 | Autocompacto | Concreto | Muros T4, piso 27 Ejes 5-10 A-F | 2026-02-10 | 2026-03-10 | 2026-03-10 | 28 | 27.6 | 38 | 137.7 | MURO | 28 | MURO-28-28 | 2026-10-29 | NUEVO | 2026-10-29 | 28 | 10.4 | 37.36667 | 3 | 37.78889 | 24.1
24603 - FLORA PPTO C | 920 | Autocompacto | Concreto | Muros T4, piso 27 Ejes 5-10 A-F | 2026-02-10 | 2026-03-10 | 2026-03-10 | 28 | 27.6 | 37.4 | 135.5 | MURO | 28 | MURO-28-28 | 2026-10-29 | NUEVO | 2026-10-29 | 28 | 9.8 | 37.36667 | 3 | 37.78889 | 24.1
24603 - FLORA PPTO C | 922 | Autoco. | Concreto | Muros T4, piso 27, ejes 5 - 10 / G - L | 2026-02-12 | 2026-03-12 | 2026-03-12 | 28 | 27.6 | 39.1 | 141.7 | MURO | 28 | MURO-28-28 | 2026-10-29 | NUEVO | 2026-10-29 | 28 | 11.5 | 38.6 | 3 | 38.73333 | 24.1
24603 - FLORA PPTO C | 922 | Autoco. | Concreto | Muros T4, piso 27, ejes 5 - 10 / G - L | 2026-02-12 | 2026-03-12 | 2026-03-12 | 28 | 27.6 | 38.5 | 139.5 | MURO | 28 | MURO-28-28 | 2026-10-29 | NUEVO | 2026-10-29 | 28 | 10.9 | 38.6 | 3 | 38.73333 | 24.1
24603 - FLORA PPTO C | 922 | Autoco. | Concreto | Muros T4, piso 27, ejes 5 - 10 / G - L | 2026-02-12 | 2026-03-12 | 2026-03-12 | 28 | 27.6 | 38.2 | 138.4 | MURO | 28 | MURO-28-28 | 2026-10-29 | NUEVO | 2026-10-29 | 28 | 10.6 | 38.6 | 3 | 38.73333 | 24.1
24603 - FLORA PPTO C | 924 | Autoco. | Concreto | Muros T4, piso 27, ejes 1 - 4 , A-F | 2026-02-16 | 2026-03-16 | 2026-03-16 | 28 | 27.6 | 39.7 | 143.8 | MURO | 28 | MURO-28-28 | 2026-10-29 | NUEVO | 2026-10-29 | 28 | 12.1 | 39.53333 | 3 | 38.5 | 24.1
24603 - FLORA PPTO C | 924 | Autoco. | Concreto | Muros T4, piso 27, ejes 1 - 4 , A-F | 2026-02-16 | 2026-03-16 | 2026-03-16 | 28 | 27.6 | 38.8 | 140.6 | MURO | 28 | MURO-28-28 | 2026-10-29 | NUEVO | 2026-10-29 | 28 | 11.2 | 39.53333 | 3 | 38.5 | 24.1
24603 - FLORA PPTO C | 924 | Autoco. | Concreto | Muros T4, piso 27, ejes 1 - 4 , A-F | 2026-02-16 | 2026-03-16 | 2026-03-16 | 28 | 27.6 | 40.1 | 145.3 | MURO | 28 | MURO-28-28 | 2026-10-29 | NUEVO | 2026-10-29 | 28 | 12.5 | 39.53333 | 3 | 38.5 | 24.1
24603 - FLORA PPTO C | 929 | Autoco | Concreto | Muros T4, piso 27, ejes 1, 5 / G - L | 2026-02-18 | 2026-03-18 | 2026-03-18 | 28 | 27.6 | 36.7 | 133 | MURO | 28 | MURO-28-28 | 2026-10-29 | NUEVO | 2026-10-29 | 28 | 9.1 | 35.96667 | 3 | 38.03333 | 24.1
24603 - FLORA PPTO C | 929 | Autoco | Concreto | Muros T4, piso 27, ejes 1, 5 / G - L | 2026-02-18 | 2026-03-18 | 2026-03-18 | 28 | 27.6 | 35.7 | 129.3 | MURO | 28 | MURO-28-28 | 2026-10-29 | NUEVO | 2026-10-29 | 28 | 8.1 | 35.96667 | 3 | 38.03333 | 24.1
24603 - FLORA PPTO C | 929 | Autoco | Concreto | Muros T4, piso 27, ejes 1, 5 / G - L | 2026-02-18 | 2026-03-18 | 2026-03-18 | 28 | 27.6 | 35.5 | 128.6 | MURO | 28 | MURO-28-28 | 2026-10-29 | NUEVO | 2026-10-29 | 28 | 7.9 | 35.96667 | 3 | 38.03333 | 24.1
24603 - FLORA PPTO C | 932 | Autoco | Concreto | Muros T3, piso 27, ejes 8 – 12 / A – F | 2026-02-19 | 2026-03-19 | 2026-03-19 | 28 | 27.6 | 35.1 | 127.2 | MURO | 28 | MURO-28-28 | 2026-10-29 | NUEVO | 2026-10-29 | 28 | 7.5 | 35.1 | 3 | 36.86667 | 24.1
24603 - FLORA PPTO C | 932 | Autoco | Concreto | Muros T3, piso 27, ejes 8 – 12 / A – F | 2026-02-19 | 2026-03-19 | 2026-03-19 | 28 | 27.6 | 35.7 | 129.3 | MURO | 28 | MURO-28-28 | 2026-10-29 | NUEVO | 2026-10-29 | 28 | 8.1 | 35.1 | 3 | 36.86667 | 24.1
24603 - FLORA PPTO C | 932 | Autoco | Concreto | Muros T3, piso 27, ejes 8 – 12 / A – F | 2026-02-19 | 2026-03-19 | 2026-03-19 | 28 | 27.6 | 34.5 | 125 | MURO | 28 | MURO-28-28 | 2026-10-29 | NUEVO | 2026-10-29 | 28 | 6.9 | 35.1 | 3 | 36.86667 | 24.1
24603 - FLORA PPTO C | 933 | Autoco | Concreto | Muros T3, piso 27, ejes 8 – 12 / G - L | 2026-02-20 | 2026-03-20 | 2026-03-20 | 28 | 27.6 | 44.2 | 160.1 | MURO | 28 | MURO-28-28 | 2026-10-29 | NUEVO | 2026-10-29 | 28 | 16.6 | 43.7 | 3 | 38.25556 | 24.1
24603 - FLORA PPTO C | 933 | Autoco | Concreto | Muros T3, piso 27, ejes 8 – 12 / G - L | 2026-02-20 | 2026-03-20 | 2026-03-20 | 28 | 27.6 | 43.2 | 156.5 | MURO | 28 | MURO-28-28 | 2026-10-29 | NUEVO | 2026-10-29 | 28 | 15.6 | 43.7 | 3 | 38.25556 | 24.1
24603 - FLORA PPTO C | 933 | Autoco | Concreto | Muros T3, piso 27, ejes 8 – 12 / G - L | 2026-02-20 | 2026-03-20 | 2026-03-20 | 28 | 27.6 | 43.7 | 158.3 | MURO | 28 | MURO-28-28 | 2026-10-29 | NUEVO | 2026-10-29 | 28 | 16.1 | 43.7 | 3 | 38.25556 | 24.1
24603 - FLORA PPTO C | 935 | Autoco | Concreto | Muros T3, piso 27 ejes 4 - 8 / A - F | 2026-02-24 | 2026-03-24 | 2026-03-25 | 28 | 27.6 | 42.1 | 152.5 | MURO | 28 | MURO-28-28 | 2026-10-29 | NUEVO | 2026-10-29 | 28 | 14.5 | 41.76667 | 3 | 40.18889 | 24.1
24603 - FLORA PPTO C | 935 | Autoco | Concreto | Muros T3, piso 27 ejes 4 - 8 / A - F | 2026-02-24 | 2026-03-24 | 2026-03-25 | 28 | 27.6 | 42.3 | 153.3 | MURO | 28 | MURO-28-28 | 2026-10-29 | NUEVO | 2026-10-29 | 28 | 14.7 | 41.76667 | 3 | 40.18889 | 24.1
24603 - FLORA PPTO C | 935 | Autoco | Concreto | Muros T3, piso 27 ejes 4 - 8 / A - F | 2026-02-24 | 2026-03-24 | 2026-03-25 | 28 | 27.6 | 40.9 | 148.2 | MURO | 28 | MURO-28-28 | 2026-10-29 | NUEVO | 2026-10-29 | 28 | 13.3 | 41.76667 | 3 | 40.18889 | 24.1
24603 - FLORA PPTO C | 938 | Autoco | Concreto | Muros T3 piso 27 ejes 4 - 8 / G - L | 2026-02-25 | 2026-03-25 | 2026-03-26 | 28 | 27.6 | 41.4 | 150 | MURO | 28 | MURO-28-28 | 2026-10-29 | NUEVO | 2026-10-29 | 28 | 13.8 | 41.13333 | 3 | 42.2 | 24.1
24603 - FLORA PPTO C | 938 | Autoco | Concreto | Muros T3 piso 27 ejes 4 - 8 / G - L | 2026-02-25 | 2026-03-25 | 2026-03-26 | 28 | 27.6 | 41.2 | 149.3 | MURO | 28 | MURO-28-28 | 2026-10-29 | NUEVO | 2026-10-29 | 28 | 13.6 | 41.13333 | 3 | 42.2 | 24.1
24603 - FLORA PPTO C | 938 | Autoco | Concreto | Muros T3 piso 27 ejes 4 - 8 / G - L | 2026-02-25 | 2026-03-25 | 2026-03-26 | 28 | 27.6 | 40.8 | 147.8 | MURO | 28 | MURO-28-28 | 2026-10-29 | NUEVO | 2026-10-29 | 28 | 13.2 | 41.13333 | 3 | 42.2 | 24.1
24603 - FLORA PPTO C | 939 | Autoco | Concreto | Muros T3 piso 27 ejes 1 - 4 / A - L | 2026-02-26 | 2026-03-26 | 2026-03-26 | 28 | 27.6 | 36.3 | 131.5 | MURO | 28 | MURO-28-28 | 2026-10-29 | NUEVO | 2026-10-29 | 28 | 8.7 | 36.06667 | 3 | 39.65556 | 24.1
24603 - FLORA PPTO C | 939 | Autoco | Concreto | Muros T3 piso 27 ejes 1 - 4 / A - L | 2026-02-26 | 2026-03-26 | 2026-03-26 | 28 | 27.6 | 36.1 | 130.8 | MURO | 28 | MURO-28-28 | 2026-10-29 | NUEVO | 2026-10-29 | 28 | 8.5 | 36.06667 | 3 | 39.65556 | 24.1
24603 - FLORA PPTO C | 939 | Autoco | Concreto | Muros T3 piso 27 ejes 1 - 4 / A - L | 2026-02-26 | 2026-03-26 | 2026-03-26 | 28 | 27.6 | 35.8 | 129.7 | MURO | 28 | MURO-28-28 | 2026-10-29 | NUEVO | 2026-10-29 | 28 | 8.2 | 36.06667 | 3 | 39.65556 | 24.1
24603 - FLORA PPTO C | 941 | PTICO | Concreto | Base tanque RCI , plataforma 1 | 2026-02-27 | 2026-03-27 | 2026-03-30 | 28 | 27.6 | 37.7 | 136.6 | AUTOCOMPAC | 28 | AUTOCOMPAC-28-28 | 2026-10-29 | NUEVO | 2026-10-29 | 28 | 10.1 | 37.76667 | 3 | 38.32222 | 24.1
24603 - FLORA PPTO C | 941 | PTICO | Concreto | Base tanque RCI , plataforma 1 | 2026-02-27 | 2026-03-27 | 2026-03-30 | 28 | 27.6 | 38.3 | 138.8 | AUTOCOMPAC | 28 | AUTOCOMPAC-28-28 | 2026-10-29 | NUEVO | 2026-10-29 | 28 | 10.7 | 37.76667 | 3 | 38.32222 | 24.1
24603 - FLORA PPTO C | 941 | PTICO | Concreto | Base tanque RCI , plataforma 1 | 2026-02-27 | 2026-03-27 | 2026-03-30 | 28 | 27.6 | 37.3 | 135.1 | AUTOCOMPAC | 28 | AUTOCOMPAC-28-28 | 2026-10-29 | NUEVO | 2026-10-29 | 28 | 9.7 | 37.76667 | 3 | 38.32222 | 24.1
24603 - FLORA PPTO C | 956 | Autoco | Concreto | Muros T4 cubierta escaleras | 2026-03-10 | 2026-04-07 | 2026-04-08 | 28 | 27.6 | 38.4 | 139.1 | MURO | 28 | MURO-28-28 | 2026-10-29 | NUEVO | 2026-10-29 | 28 | 10.8 | 37.86667 | 3 | 37.23333 | 24.1
24603 - FLORA PPTO C | 956 | Autoco | Concreto | Muros T4 cubierta escaleras | 2026-03-10 | 2026-04-07 | 2026-04-08 | 28 | 27.6 | 37.3 | 135.1 | MURO | 28 | MURO-28-28 | 2026-10-29 | NUEVO | 2026-10-29 | 28 | 9.7 | 37.86667 | 3 | 37.23333 | 24.1
24603 - FLORA PPTO C | 956 | Autoco | Concreto | Muros T4 cubierta escaleras | 2026-03-10 | 2026-04-07 | 2026-04-08 | 28 | 27.6 | 37.9 | 137.3 | MURO | 28 | MURO-28-28 | 2026-10-29 | NUEVO | 2026-10-29 | 28 | 10.3 | 37.86667 | 3 | 37.23333 | 24.1
24603 - FLORA PPTO C | 958 | Ptico | Concreto | Muros tanque RCI, plataforma 1 | 2026-03-11 | 2026-04-08 | 2026-04-08 | 28 | 27.6 | 34.7 | 125.7 | MURO | 28 | MURO-28-28 | 2026-10-29 | NUEVO | 2026-10-29 | 28 | 7.1 | 34.13333 | 3 | 36.58889 | 24.1
24603 - FLORA PPTO C | 958 | Ptico | Concreto | Muros tanque RCI, plataforma 1 | 2026-03-11 | 2026-04-08 | 2026-04-08 | 28 | 27.6 | 33.7 | 122.1 | MURO | 28 | MURO-28-28 | 2026-10-29 | NUEVO | 2026-10-29 | 28 | 6.1 | 34.13333 | 3 | 36.58889 | 24.1
24603 - FLORA PPTO C | 958 | Ptico | Concreto | Muros tanque RCI, plataforma 1 | 2026-03-11 | 2026-04-08 | 2026-04-08 | 28 | 27.6 | 34 | 123.2 | MURO | 28 | MURO-28-28 | 2026-10-29 | NUEVO | 2026-10-29 | 28 | 6.4 | 34.13333 | 3 | 36.58889 | 24.1
24603 - FLORA PPTO C | 960 | INDUS | Concreto | Escaleras piso 27, cubierta T4 | 2026-03-13 | 2026-04-10 | 2026-04-10 | 28 | 27.6 | 29.6 | 143 | AUTOCOMPAC | 28 | AUTOCOMPAC-28-28 | 2026-10-29 | NUEVO | 2026-10-29 | 28 | 2 | 29.16667 | 3 | 33.72222 | 24.1
24603 - FLORA PPTO C | 960 | INDUS | Concreto | Escaleras piso 27, cubierta T4 | 2026-03-13 | 2026-04-10 | 2026-04-10 | 28 | 27.6 | 28.8 | 139.1 | AUTOCOMPAC | 28 | AUTOCOMPAC-28-28 | 2026-10-29 | NUEVO | 2026-10-29 | 28 | 1.2 | 29.16667 | 3 | 33.72222 | 24.1
24603 - FLORA PPTO C | 960 | INDUS | Concreto | Escaleras piso 27, cubierta T4 | 2026-03-13 | 2026-04-10 | 2026-04-10 | 28 | 27.6 | 29.1 | 140.6 | AUTOCOMPAC | 28 | AUTOCOMPAC-28-28 | 2026-10-29 | NUEVO | 2026-10-29 | 28 | 1.5 | 29.16667 | 3 | 33.72222 | 24.1
24603 - FLORA PPTO C | 961 | AUTOCO | Concreto | Muros T2, ejes 12, 15 / A - L piso 1 | 2026-03-14 | 2026-04-11 | 2026-04-14 | 28 | 27.6 | 37.4 | 135.5 | MURO | 28 | MURO-28-28 | 2026-10-29 | NUEVO | 2026-10-29 | 28 | 9.8 | 37.36667 | 3 | 33.55556 | 24.1
24603 - FLORA PPTO C | 961 | AUTOCO | Concreto | Muros T2, ejes 12, 15 / A - L piso 1 | 2026-03-14 | 2026-04-11 | 2026-04-14 | 28 | 27.6 | 37.8 | 137 | MURO | 28 | MURO-28-28 | 2026-10-29 | NUEVO | 2026-10-29 | 28 | 10.2 | 37.36667 | 3 | 33.55556 | 24.1
24603 - FLORA PPTO C | 961 | AUTOCO | Concreto | Muros T2, ejes 12, 15 / A - L piso 1 | 2026-03-14 | 2026-04-11 | 2026-04-14 | 28 | 27.6 | 36.9 | 133.7 | MURO | 28 | MURO-28-28 | 2026-10-29 | NUEVO | 2026-10-29 | 28 | 9.3 | 37.36667 | 3 | 33.55556 | 24.1
24603 - FLORA PPTO C | 963 | AUTOCO | Concreto | Muros de ascensor T3, ejes 7, 9 / I – F | 2026-03-17 | 2026-04-14 | 2026-04-14 | 28 | 27.6 | 38.5 | 139.5 | MURO | 28 | MURO-28-28 | 2026-10-29 | NUEVO | 2026-10-29 | 28 | 10.9 | 38.5 | 3 | 35.01111 | 24.1
24603 - FLORA PPTO C | 963 | AUTOCO | Concreto | Muros de ascensor T3, ejes 7, 9 / I – F | 2026-03-17 | 2026-04-14 | 2026-04-14 | 28 | 27.6 | 39 | 141.3 | MURO | 28 | MURO-28-28 | 2026-10-29 | NUEVO | 2026-10-29 | 28 | 11.4 | 38.5 | 3 | 35.01111 | 24.1
24603 - FLORA PPTO C | 963 | AUTOCO | Concreto | Muros de ascensor T3, ejes 7, 9 / I – F | 2026-03-17 | 2026-04-14 | 2026-04-14 | 28 | 27.6 | 38 | 137.7 | MURO | 28 | MURO-28-28 | 2026-10-29 | NUEVO | 2026-10-29 | 28 | 10.4 | 38.5 | 3 | 35.01111 | 24.1
24603 - FLORA PPTO C | 970 | Autoco | Concreto | Muros de escaleras cubierta T3 , ejes 1 , 3 / H - E | 2026-03-21 | 2026-04-18 | 2026-04-21 | 28 | 27.6 | 31.9 | 115.6 | MURO | 28 | MURO-28-28 | 2026-10-29 | NUEVO | 2026-10-29 | 28 | 4.3 | 32.9 | 3 | 36.25556 | 24.1
24603 - FLORA PPTO C | 970 | Autoco | Concreto | Muros de escaleras cubierta T3 , ejes 1 , 3 / H - E | 2026-03-21 | 2026-04-18 | 2026-04-21 | 28 | 27.6 | 33.5 | 121.4 | MURO | 28 | MURO-28-28 | 2026-10-29 | NUEVO | 2026-10-29 | 28 | 5.9 | 32.9 | 3 | 36.25556 | 24.1
24603 - FLORA PPTO C | 970 | Autoco | Concreto | Muros de escaleras cubierta T3 , ejes 1 , 3 / H - E | 2026-03-21 | 2026-04-18 | 2026-04-21 | 28 | 27.6 | 33.3 | 120.7 | MURO | 28 | MURO-28-28 | 2026-10-29 | NUEVO | 2026-10-29 | 28 | 5.7 | 32.9 | 3 | 36.25556 | 24.1
24603 - FLORA PPTO C | 971 | Autoco | Concreto | Antepechos T3 | 2026-03-24 | 2026-04-21 | 2026-04-21 | 28 | 27.6 | 32.5 | 117.8 | MURO | 28 | MURO-28-28 | 2026-10-29 | NUEVO | 2026-10-29 | 28 | 4.9 | 32.5 | 3 | 34.63333 | 24.1
24603 - FLORA PPTO C | 971 | Autoco | Concreto | Antepechos T3 | 2026-03-24 | 2026-04-21 | 2026-04-21 | 28 | 27.6 | 32.9 | 119.2 | MURO | 28 | MURO-28-28 | 2026-10-29 | NUEVO | 2026-10-29 | 28 | 5.3 | 32.5 | 3 | 34.63333 | 24.1
24603 - FLORA PPTO C | 971 | Autoco | Concreto | Antepechos T3 | 2026-03-24 | 2026-04-21 | 2026-04-21 | 28 | 27.6 | 32.1 | 116.3 | MURO | 28 | MURO-28-28 | 2026-10-29 | NUEVO | 2026-10-29 | 28 | 4.5 | 32.5 | 3 | 34.63333 | 24.1
24603 - FLORA PPTO C | 983 | Autoco. | Concreto | Muros sobre recorrido, ascensor T4 | 2026-04-08 | 2026-05-06 | 2026-05-06 | 28 | 27.6 | 35.3 | 127.9 | MURO | 28 | MURO-28-28 | 2026-10-29 | NUEVO | 2026-10-29 | 28 | 7.7 | 35.06667 | 3 | 33.48889 | 24.1
24603 - FLORA PPTO C | 983 | Autoco. | Concreto | Muros sobre recorrido, ascensor T4 | 2026-04-08 | 2026-05-06 | 2026-05-06 | 28 | 27.6 | 35.1 | 127.2 | MURO | 28 | MURO-28-28 | 2026-10-29 | NUEVO | 2026-10-29 | 28 | 7.5 | 35.06667 | 3 | 33.48889 | 24.1
24603 - FLORA PPTO C | 983 | Autoco. | Concreto | Muros sobre recorrido, ascensor T4 | 2026-04-08 | 2026-05-06 | 2026-05-06 | 28 | 27.6 | 34.8 | 126.1 | MURO | 28 | MURO-28-28 | 2026-10-29 | NUEVO | 2026-10-29 | 28 | 7.2 | 35.06667 | 3 | 33.48889 | 24.1
24603 - FLORA PPTO C | 990 | Autoco | Concreto | Muros Sobre Recorrido, Ascensor T3 | 2026-04-11 | 2026-05-09 | 2026-05-11 | 28 | 27.6 | 35.7 | 129.3 | MURO | 28 | MURO-28-28 | 2026-10-29 | NUEVO | 2026-10-29 | 28 | 8.1 | 35.66667 | 3 | 34.41111 | 24.1
24603 - FLORA PPTO C | 990 | Autoco | Concreto | Muros Sobre Recorrido, Ascensor T3 | 2026-04-11 | 2026-05-09 | 2026-05-11 | 28 | 27.6 | 35.4 | 128.3 | MURO | 28 | MURO-28-28 | 2026-10-29 | NUEVO | 2026-10-29 | 28 | 7.8 | 35.66667 | 3 | 34.41111 | 24.1
24603 - FLORA PPTO C | 990 | Autoco | Concreto | Muros Sobre Recorrido, Ascensor T3 | 2026-04-11 | 2026-05-09 | 2026-05-11 | 28 | 27.6 | 35.9 | 130.1 | MURO | 28 | MURO-28-28 | 2026-10-29 | NUEVO | 2026-10-29 | 28 | 8.3 | 35.66667 | 3 | 34.41111 | 24.1
24603 - FLORA PPTO C | 747 | IN-4000 | Concreto | Placa eje 8-12 / A-F piso 22 T3 | 2025-11-19 | 2025-12-17 | 2025-12-18 | 28 | 28 | 36.5 | 130.4 | PLACA | 28 | PLACA-28-28 | 2026-10-29 | NUEVO | 2026-10-29 | 28 | 8.5 | 36.4 | 3 | 35.71111 | 24.5
24603 - FLORA PPTO C | 747 | IN-4000 | Concreto | Placa eje 8-12 / A-F piso 22 T3 | 2025-11-19 | 2025-12-17 | 2025-12-18 | 28 | 28 | 36 | 128.6 | PLACA | 28 | PLACA-28-28 | 2026-10-29 | NUEVO | 2026-10-29 | 28 | 8 | 36.4 | 3 | 35.71111 | 24.5
24603 - FLORA PPTO C | 747 | IN-4000 | Concreto | Placa eje 8-12 / A-F piso 22 T3 | 2025-11-19 | 2025-12-17 | 2025-12-18 | 28 | 28 | 36.7 | 131.1 | PLACA | 28 | PLACA-28-28 | 2026-10-29 | NUEVO | 2026-10-29 | 28 | 8.7 | 36.4 | 3 | 35.71111 | 24.5
24603 - FLORA PPTO C | 750 | IN-4000 | Concreto | Placa ej 1-3 / G-L piso 22 T4 | 2025-11-20 | 2025-12-18 | 2025-12-22 | 28 | 28 | 34.1 | 121.8 | PLACA | 28 | PLACA-28-28 | 2026-10-29 | NUEVO | 2026-10-29 | 28 | 6.1 | 34.2 | 3 | 35.42222 | 24.5
24603 - FLORA PPTO C | 750 | IN-4000 | Concreto | Placa ej 1-3 / G-L piso 22 T4 | 2025-11-20 | 2025-12-18 | 2025-12-22 | 28 | 28 | 34.2 | 122.1 | PLACA | 28 | PLACA-28-28 | 2026-10-29 | NUEVO | 2026-10-29 | 28 | 6.2 | 34.2 | 3 | 35.42222 | 24.5
24603 - FLORA PPTO C | 750 | IN-4000 | Concreto | Placa ej 1-3 / G-L piso 22 T4 | 2025-11-20 | 2025-12-18 | 2025-12-22 | 28 | 28 | 34.3 | 122.5 | PLACA | 28 | PLACA-28-28 | 2026-10-29 | NUEVO | 2026-10-29 | 28 | 6.3 | 34.2 | 3 | 35.42222 | 24.5
24603 - FLORA PPTO C | 755 | IN4000 | Concreto | Placa ej 4 - 8 / A - F piso 22 + 3 | 2025-11-21 | 2025-12-19 | 2025-12-22 | 28 | 28 | 32.4 | 115.7 | PLACA | 28 | PLACA-28-28 | 2026-10-29 | NUEVO | 2026-10-29 | 28 | 4.4 | 32.1 | 3 | 34.23333 | 24.5
24603 - FLORA PPTO C | 755 | IN4000 | Concreto | Placa ej 4 - 8 / A - F piso 22 + 3 | 2025-11-21 | 2025-12-19 | 2025-12-22 | 28 | 28 | 31.5 | 112.5 | PLACA | 28 | PLACA-28-28 | 2026-10-29 | NUEVO | 2026-10-29 | 28 | 3.5 | 32.1 | 3 | 34.23333 | 24.5
24603 - FLORA PPTO C | 755 | IN4000 | Concreto | Placa ej 4 - 8 / A - F piso 22 + 3 | 2025-11-21 | 2025-12-19 | 2025-12-22 | 28 | 28 | 32.4 | 115.7 | PLACA | 28 | PLACA-28-28 | 2026-10-29 | NUEVO | 2026-10-29 | 28 | 4.4 | 32.1 | 3 | 34.23333 | 24.5
24603 - FLORA PPTO C | 759 | IN4000 | Concreto | Placa ej 1 - 4 / A - L + 4 - 8 / F - L piso 22 + 3 | 2025-11-24 | 2025-12-22 | 2025-12-26 | 28 | 28 | 45.2 | 161.4 | PLACA | 28 | PLACA-28-28 | 2026-10-29 | NUEVO | 2026-10-29 | 28 | 17.2 | 44.33333 | 3 | 36.87778 | 24.5
24603 - FLORA PPTO C | 759 | IN4000 | Concreto | Placa ej 1 - 4 / A - L + 4 - 8 / F - L piso 22 + 3 | 2025-11-24 | 2025-12-22 | 2025-12-26 | 28 | 28 | 44.7 | 159.6 | PLACA | 28 | PLACA-28-28 | 2026-10-29 | NUEVO | 2026-10-29 | 28 | 16.7 | 44.33333 | 3 | 36.87778 | 24.5
24603 - FLORA PPTO C | 759 | IN4000 | Concreto | Placa ej 1 - 4 / A - L + 4 - 8 / F - L piso 22 + 3 | 2025-11-24 | 2025-12-22 | 2025-12-26 | 28 | 28 | 43.1 | 153.9 | PLACA | 28 | PLACA-28-28 | 2026-10-29 | NUEVO | 2026-10-29 | 28 | 15.1 | 44.33333 | 3 | 36.87778 | 24.5
24603 - FLORA PPTO C | 766 | No especificado | Concreto | Placa ejes 3-10/ A-F piso 23 torre 4 | 2025-11-26 | 2025-12-24 | 2026-01-02 | 28 | 28 | 42.1 | 150.4 | PLACA | 28 | PLACA-28-28 | 2026-10-29 | NUEVO | 2026-10-29 | 28 | 14.1 | 41.43333 | 3 | 39.28889 | 24.5
24603 - FLORA PPTO C | 766 | No especificado | Concreto | Placa ejes 3-10/ A-F piso 23 torre 4 | 2025-11-26 | 2025-12-24 | 2026-01-02 | 28 | 28 | 40.8 | 145.7 | PLACA | 28 | PLACA-28-28 | 2026-10-29 | NUEVO | 2026-10-29 | 28 | 12.8 | 41.43333 | 3 | 39.28889 | 24.5
24603 - FLORA PPTO C | 766 | No especificado | Concreto | Placa ejes 3-10/ A-F piso 23 torre 4 | 2025-11-26 | 2025-12-24 | 2026-01-02 | 28 | 28 | 41.4 | 147.9 | PLACA | 28 | PLACA-28-28 | 2026-10-29 | NUEVO | 2026-10-29 | 28 | 13.4 | 41.43333 | 3 | 39.28889 | 24.5
24603 - FLORA PPTO C | 771 | IN - 4000 | Concreto | Placa ejes 3 - 10 / G - L piso 23 torre 4 | 2025-11-27 | 2025-12-25 | 2026-01-02 | 28 | 28 | 47.2 | 168.6 | PLACA | 28 | PLACA-28-28 | 2026-10-29 | NUEVO | 2026-10-29 | 28 | 19.2 | 47.83333 | 3 | 44.53333 | 24.5
24603 - FLORA PPTO C | 771 | IN - 4000 | Concreto | Placa ejes 3 - 10 / G - L piso 23 torre 4 | 2025-11-27 | 2025-12-25 | 2026-01-02 | 28 | 28 | 48.9 | 174.6 | PLACA | 28 | PLACA-28-28 | 2026-10-29 | NUEVO | 2026-10-29 | 28 | 20.9 | 47.83333 | 3 | 44.53333 | 24.5
24603 - FLORA PPTO C | 771 | IN - 4000 | Concreto | Placa ejes 3 - 10 / G - L piso 23 torre 4 | 2025-11-27 | 2025-12-25 | 2026-01-02 | 28 | 28 | 47.4 | 169.3 | PLACA | 28 | PLACA-28-28 | 2026-10-29 | NUEVO | 2026-10-29 | 28 | 19.4 | 47.83333 | 3 | 44.53333 | 24.5
24603 - FLORA PPTO C | 777 | IN 4000 | Concreto | Placa eje 1 - 3 / A - F piso 23 torre 4 y ejes 8 - 12 / A - F. | 2025-11-28 | 2025-12-26 | 2026-01-02 | 28 | 28 | 43.7 | 156.1 | PLACA | 28 | PLACA-28-28 | 2026-10-29 | NUEVO | 2026-10-29 | 28 | 15.7 | 43.83333 | 3 | 44.36667 | 24.5
24603 - FLORA PPTO C | 777 | IN 4000 | Concreto | Placa eje 1 - 3 / A - F piso 23 torre 4 y ejes 8 - 12 / A - F. | 2025-11-28 | 2025-12-26 | 2026-01-02 | 28 | 28 | 44.2 | 157.9 | PLACA | 28 | PLACA-28-28 | 2026-10-29 | NUEVO | 2026-10-29 | 28 | 16.2 | 43.83333 | 3 | 44.36667 | 24.5
24603 - FLORA PPTO C | 777 | IN 4000 | Concreto | Placa eje 1 - 3 / A - F piso 23 torre 4 y ejes 8 - 12 / A - F. | 2025-11-28 | 2025-12-26 | 2026-01-02 | 28 | 28 | 43.6 | 155.7 | PLACA | 28 | PLACA-28-28 | 2026-10-29 | NUEVO | 2026-10-29 | 28 | 15.6 | 43.83333 | 3 | 44.36667 | 24.5
24603 - FLORA PPTO C | 780 | IN 4000 | Concreto | Placa ejes 8 - 12 / A - F piso 23 torre 3 y eje 1 - 3 / A - F piso 23 torre 4 | 2025-11-29 | 2025-12-27 | 2026-01-06 | 28 | 28 | 47.9 | 171.1 | PLACA | 28 | PLACA-28-28 | 2026-10-29 | NUEVO | 2026-10-29 | 28 | 19.9 | 48 | 3 | 46.55556 | 24.5
24603 - FLORA PPTO C | 780 | IN 4000 | Concreto | Placa ejes 8 - 12 / A - F piso 23 torre 3 y eje 1 - 3 / A - F piso 23 torre 4 | 2025-11-29 | 2025-12-27 | 2026-01-06 | 28 | 28 | 47.8 | 170.7 | PLACA | 28 | PLACA-28-28 | 2026-10-29 | NUEVO | 2026-10-29 | 28 | 19.8 | 48 | 3 | 46.55556 | 24.5
24603 - FLORA PPTO C | 780 | IN 4000 | Concreto | Placa ejes 8 - 12 / A - F piso 23 torre 3 y eje 1 - 3 / A - F piso 23 torre 4 | 2025-11-29 | 2025-12-27 | 2026-01-06 | 28 | 28 | 48.3 | 172.5 | PLACA | 28 | PLACA-28-28 | 2026-10-29 | NUEVO | 2026-10-29 | 28 | 20.3 | 48 | 3 | 46.55556 | 24.5
24603 - FLORA PPTO C | 784 | IN - 4000 | Concreto | Placa ejes 1 - 8 / A - F piso 23 torre 3 | 2025-12-01 | 2025-12-29 | 2026-01-06 | 28 | 28 | 40.4 | 144.3 | PLACA | 28 | PLACA-28-28 | 2026-10-29 | NUEVO | 2026-10-29 | 28 | 12.4 | 39.66667 | 3 | 43.83333 | 24.5
24603 - FLORA PPTO C | 784 | IN - 4000 | Concreto | Placa ejes 1 - 8 / A - F piso 23 torre 3 | 2025-12-01 | 2025-12-29 | 2026-01-06 | 28 | 28 | 39.1 | 139.6 | PLACA | 28 | PLACA-28-28 | 2026-10-29 | NUEVO | 2026-10-29 | 28 | 11.1 | 39.66667 | 3 | 43.83333 | 24.5
24603 - FLORA PPTO C | 784 | IN - 4000 | Concreto | Placa ejes 1 - 8 / A - F piso 23 torre 3 | 2025-12-01 | 2025-12-29 | 2026-01-06 | 28 | 28 | 39.5 | 141.1 | PLACA | 28 | PLACA-28-28 | 2026-10-29 | NUEVO | 2026-10-29 | 28 | 11.5 | 39.66667 | 3 | 43.83333 | 24.5
24603 - FLORA PPTO C | 787 | IN - 4000 | Concreto | Placa ejes 1 - 8 / G - L piso 23 torre 3 | 2025-12-02 | 2025-12-30 | 2026-01-06 | 28 | 28 | 44.9 | 160.4 | PLACA | 28 | PLACA-28-28 | 2026-10-29 | NUEVO | 2026-10-29 | 28 | 16.9 | 44.96667 | 3 | 44.21111 | 24.5
24603 - FLORA PPTO C | 787 | IN - 4000 | Concreto | Placa ejes 1 - 8 / G - L piso 23 torre 3 | 2025-12-02 | 2025-12-30 | 2026-01-06 | 28 | 28 | 45.8 | 163.6 | PLACA | 28 | PLACA-28-28 | 2026-10-29 | NUEVO | 2026-10-29 | 28 | 17.8 | 44.96667 | 3 | 44.21111 | 24.5
24603 - FLORA PPTO C | 787 | IN - 4000 | Concreto | Placa ejes 1 - 8 / G - L piso 23 torre 3 | 2025-12-02 | 2025-12-30 | 2026-01-06 | 28 | 28 | 44.2 | 157.9 | PLACA | 28 | PLACA-28-28 | 2026-10-29 | NUEVO | 2026-10-29 | 28 | 16.2 | 44.96667 | 3 | 44.21111 | 24.5
24603 - FLORA PPTO C | 1002 | Ptico | Concreto | Vigas cimentación ejes 7 - 11 / A - L T1 | 2026-04-18 | 2026-05-16 | 2026-05-20 | 28 | 31 | 39.1 | 126.1 | AUTOCOMPAC | 34 | AUTOCOMPAC-34-28 | 2026-10-29 | NUEVO | 2026-10-29 | 34 | 8.1 | 38.63333 | 3 |  | 27.5
24603 - FLORA PPTO C | 1002 | Ptico | Concreto | Vigas cimentación ejes 7 - 11 / A - L T1 | 2026-04-18 | 2026-05-16 | 2026-05-20 | 28 | 31 | 38.2 | 123.2 | AUTOCOMPAC | 34 | AUTOCOMPAC-34-28 | 2026-10-29 | NUEVO | 2026-10-29 | 34 | 7.2 | 38.63333 | 3 |  | 27.5
24603 - FLORA PPTO C | 1002 | Ptico | Concreto | Vigas cimentación ejes 7 - 11 / A - L T1 | 2026-04-18 | 2026-05-16 | 2026-05-20 | 28 | 31 | 38.6 | 124.5 | AUTOCOMPAC | 34 | AUTOCOMPAC-34-28 | 2026-10-29 | NUEVO | 2026-10-29 | 34 | 7.6 | 38.63333 | 3 |  | 27.5
24603 - FLORA PPTO C | 1003 | Ptico | Concreto | Vigas cimentación ejes 7 - 11 / A - L T1 | 2026-04-18 | 2026-05-16 | 2026-05-20 | 28 | 31 | 39.8 | 128.4 | AUTOCOMPAC | 34 | AUTOCOMPAC-34-28 | 2026-10-29 | NUEVO | 2026-10-29 | 34 | 8.8 | 39.8 | 3 |  | 27.5
24603 - FLORA PPTO C | 1003 | Ptico | Concreto | Vigas cimentación ejes 7 - 11 / A - L T1 | 2026-04-18 | 2026-05-16 | 2026-05-20 | 28 | 31 | 40.3 | 130 | AUTOCOMPAC | 34 | AUTOCOMPAC-34-28 | 2026-10-29 | NUEVO | 2026-10-29 | 34 | 9.3 | 39.8 | 3 |  | 27.5
24603 - FLORA PPTO C | 1003 | Ptico | Concreto | Vigas cimentación ejes 7 - 11 / A - L T1 | 2026-04-18 | 2026-05-16 | 2026-05-20 | 28 | 31 | 39.3 | 126.8 | AUTOCOMPAC | 34 | AUTOCOMPAC-34-28 | 2026-10-29 | NUEVO | 2026-10-29 | 34 | 8.3 | 39.8 | 3 |  | 27.5
24603 - FLORA PPTO C | 1011 | Ptico | Concreto | Cimentación placa T1 ejes 1, 4 / A - L | 2026-04-22 | 2026-05-20 | 2026-05-20 | 28 | 31 | 42.1 | 135.8 | PLACA | 34 | PLACA-34-28 | 2026-10-29 | NUEVO | 2026-10-29 | 34 | 11.1 | 42.16667 | 3 | 40.2 | 27.5
24603 - FLORA PPTO C | 1011 | Ptico | Concreto | Cimentación placa T1 ejes 1, 4 / A - L | 2026-04-22 | 2026-05-20 | 2026-05-20 | 28 | 31 | 42.8 | 138.1 | PLACA | 34 | PLACA-34-28 | 2026-10-29 | NUEVO | 2026-10-29 | 34 | 11.8 | 42.16667 | 3 | 40.2 | 27.5
24603 - FLORA PPTO C | 1011 | Ptico | Concreto | Cimentación placa T1 ejes 1, 4 / A - L | 2026-04-22 | 2026-05-20 | 2026-05-20 | 28 | 31 | 41.6 | 134.2 | PLACA | 34 | PLACA-34-28 | 2026-10-29 | NUEVO | 2026-10-29 | 34 | 10.6 | 42.16667 | 3 | 40.2 | 27.5
24603 - FLORA PPTO C | 1013 | No especificado | Concreto | Cimentación T1 ejes 11 - 15 / A - 2 | 2026-04-24 | 2026-05-22 | 2026-05-29 | 28 | 31 | 36.6 | 118.1 | AUTOCOMPAC | 34 | AUTOCOMPAC-34-28 | 2026-10-29 | NUEVO | 2026-10-29 | 34 | 5.6 | 36.1 | 3 | 39.35556 | 27.5
24603 - FLORA PPTO C | 1013 | No especificado | Concreto | Cimentación T1 ejes 11 - 15 / A - 2 | 2026-04-24 | 2026-05-22 | 2026-05-29 | 28 | 31 | 35.6 | 114.8 | AUTOCOMPAC | 34 | AUTOCOMPAC-34-28 | 2026-10-29 | NUEVO | 2026-10-29 | 34 | 4.6 | 36.1 | 3 | 39.35556 | 27.5
24603 - FLORA PPTO C | 1013 | No especificado | Concreto | Cimentación T1 ejes 11 - 15 / A - 2 | 2026-04-24 | 2026-05-22 | 2026-05-29 | 28 | 31 | 36.1 | 116.5 | AUTOCOMPAC | 34 | AUTOCOMPAC-34-28 | 2026-10-29 | NUEVO | 2026-10-29 | 34 | 5.1 | 36.1 | 3 | 39.35556 | 27.5
24603 - FLORA PPTO C | 1018 | Ptico | Concreto | Placa T1, piso 1, ejes 4, 8 / A - L | 2026-04-26 | 2026-05-24 | 2026-05-25 | 28 | 31 | 38.4 | 123.9 | PLACA | 34 | PLACA-34-28 | 2026-10-29 | NUEVO | 2026-10-29 | 34 | 7.4 | 38.5 | 3 | 38.92222 | 27.5
24603 - FLORA PPTO C | 1018 | Ptico | Concreto | Placa T1, piso 1, ejes 4, 8 / A - L | 2026-04-26 | 2026-05-24 | 2026-05-25 | 28 | 31 | 39.3 | 126.8 | PLACA | 34 | PLACA-34-28 | 2026-10-29 | NUEVO | 2026-10-29 | 34 | 8.3 | 38.5 | 3 | 38.92222 | 27.5
24603 - FLORA PPTO C | 1018 | Ptico | Concreto | Placa T1, piso 1, ejes 4, 8 / A - L | 2026-04-26 | 2026-05-24 | 2026-05-25 | 28 | 31 | 37.8 | 121.9 | PLACA | 34 | PLACA-34-28 | 2026-10-29 | NUEVO | 2026-10-29 | 34 | 6.8 | 38.5 | 3 | 38.92222 | 27.5
24603 - FLORA PPTO C | 1031 | Ptico | Concreto | Placa T1 cimentación ejes 8 - 11 / A - L | 2026-05-05 | 2026-06-02 | 2026-06-03 | 28 | 31 | 39.2 | 126.5 | PLACA | 34 | PLACA-34-28 | 2026-10-29 | NUEVO | 2026-10-29 | 34 | 8.2 | 38.63333 | 3 | 37.74444 | 27.5
24603 - FLORA PPTO C | 1031 | Ptico | Concreto | Placa T1 cimentación ejes 8 - 11 / A - L | 2026-05-05 | 2026-06-02 | 2026-06-03 | 28 | 31 | 38.2 | 123.2 | PLACA | 34 | PLACA-34-28 | 2026-10-29 | NUEVO | 2026-10-29 | 34 | 7.2 | 38.63333 | 3 | 37.74444 | 27.5
24603 - FLORA PPTO C | 1031 | Ptico | Concreto | Placa T1 cimentación ejes 8 - 11 / A - L | 2026-05-05 | 2026-06-02 | 2026-06-03 | 28 | 31 | 38.5 | 124.2 | PLACA | 34 | PLACA-34-28 | 2026-10-29 | NUEVO | 2026-10-29 | 34 | 7.5 | 38.63333 | 3 | 37.74444 | 27.5
24603 - FLORA PPTO C | 797 | Tremie | Concreto | Pilote 38, T1 | 2025-12-05 | 2026-01-02 | 2026-01-08 | 28 | 31 | 37.9 | 122.3 | TREMIE | 34 | TREMIE-34-28 | 2026-10-29 | NUEVO | 2026-10-29 |  | 6.9 | 38 | 3 | 38.37778 | 27.5
24603 - FLORA PPTO C | 797 | Tremie | Concreto | Pilote 38, T1 | 2025-12-05 | 2026-01-02 | 2026-01-08 | 28 | 31 | 38.5 | 124.2 | TREMIE | 34 | TREMIE-34-28 | 2026-10-29 | NUEVO | 2026-10-29 |  | 7.5 | 38 | 3 | 38.37778 | 27.5
24603 - FLORA PPTO C | 797 | Tremie | Concreto | Pilote 38, T1 | 2025-12-05 | 2026-01-02 | 2026-01-08 | 28 | 31 | 37.6 | 121.3 | TREMIE | 34 | TREMIE-34-28 | 2026-10-29 | NUEVO | 2026-10-29 |  | 6.6 | 38 | 3 | 38.37778 | 27.5
24603 - FLORA PPTO C | 800 | Tremie | Concreto | Pilote 22, T2 | 2025-12-06 | 2026-01-03 | 2026-01-08 | 28 | 31 | 27.6 | 89 | TREMIE | 34 | TREMIE-34-28 | 2026-10-29 | NUEVO | 2026-10-29 |  | -3.4 | 27.53333 | 3 | 34.72222 | 27.5
24603 - FLORA PPTO C | 800 | Tremie | Concreto | Pilote 22, T2 | 2025-12-06 | 2026-01-03 | 2026-01-08 | 28 | 31 | 28 | 90.3 | TREMIE | 34 | TREMIE-34-28 | 2026-10-29 | NUEVO | 2026-10-29 |  | -3 | 27.53333 | 3 | 34.72222 | 27.5
24603 - FLORA PPTO C | 800 | Tremie | Concreto | Pilote 22, T2 | 2025-12-06 | 2026-01-03 | 2026-01-08 | 28 | 31 | 27 | 87.1 | TREMIE | 34 | TREMIE-34-28 | 2026-10-29 | NUEVO | 2026-10-29 |  | -4 | 27.53333 | 3 | 34.72222 | 27.5
24603 - FLORA PPTO C | 806 | Tremie | Concreto | Pilote 45, T1 | 2025-12-11 | 2026-01-08 | 2026-01-13 | 28 | 31 | 40.7 | 131.3 | TREMIE | 34 | TREMIE-34-28 | 2026-10-29 | NUEVO | 2026-10-29 |  | 9.7 | 40.56667 | 3 | 35.36667 | 27.5
24603 - FLORA PPTO C | 806 | Tremie | Concreto | Pilote 45, T1 | 2025-12-11 | 2026-01-08 | 2026-01-13 | 28 | 31 | 41 | 132.3 | TREMIE | 34 | TREMIE-34-28 | 2026-10-29 | NUEVO | 2026-10-29 |  | 10 | 40.56667 | 3 | 35.36667 | 27.5
24603 - FLORA PPTO C | 806 | Tremie | Concreto | Pilote 45, T1 | 2025-12-11 | 2026-01-08 | 2026-01-13 | 28 | 31 | 40 | 129 | TREMIE | 34 | TREMIE-34-28 | 2026-10-29 | NUEVO | 2026-10-29 |  | 9 | 40.56667 | 3 | 35.36667 | 27.5
24603 - FLORA PPTO C | 811 | Tremie | Concreto | Pilote 24, T2 | 2025-12-12 | 2026-01-09 | 2026-01-13 | 28 | 31 | 44.9 | 144.8 | TREMIE | 34 | TREMIE-34-28 | 2026-10-29 | NUEVO | 2026-10-29 |  | 13.9 | 44.3 | 3 | 37.46667 | 27.5
24603 - FLORA PPTO C | 811 | Tremie | Concreto | Pilote 24, T2 | 2025-12-12 | 2026-01-09 | 2026-01-13 | 28 | 31 | 43.8 | 141.3 | TREMIE | 34 | TREMIE-34-28 | 2026-10-29 | NUEVO | 2026-10-29 |  | 12.8 | 44.3 | 3 | 37.46667 | 27.5
24603 - FLORA PPTO C | 811 | Tremie | Concreto | Pilote 24, T2 | 2025-12-12 | 2026-01-09 | 2026-01-13 | 28 | 31 | 44.2 | 142.6 | TREMIE | 34 | TREMIE-34-28 | 2026-10-29 | NUEVO | 2026-10-29 |  | 13.2 | 44.3 | 3 | 37.46667 | 27.5
24603 - FLORA PPTO C | 816 | Tremie | Concreto | Pilote #55 - T1 | 2025-12-15 | 2026-01-12 | 2026-01-15 | 28 | 31 | 40.3 | 130 | TREMIE | 34 | TREMIE-34-28 | 2026-10-29 | NUEVO | 2026-10-29 |  | 9.3 | 41.03333 | 3 | 41.96667 | 27.5
24603 - FLORA PPTO C | 816 | Tremie | Concreto | Pilote #55 - T1 | 2025-12-15 | 2026-01-12 | 2026-01-15 | 28 | 31 | 42 | 135.5 | TREMIE | 34 | TREMIE-34-28 | 2026-10-29 | NUEVO | 2026-10-29 |  | 11 | 41.03333 | 3 | 41.96667 | 27.5
24603 - FLORA PPTO C | 816 | Tremie | Concreto | Pilote #55 - T1 | 2025-12-15 | 2026-01-12 | 2026-01-15 | 28 | 31 | 40.8 | 131.6 | TREMIE | 34 | TREMIE-34-28 | 2026-10-29 | NUEVO | 2026-10-29 |  | 9.8 | 41.03333 | 3 | 41.96667 | 27.5
24603 - FLORA PPTO C | 825 | Tremix | Concreto | Pilote #77 T1 | 2025-12-17 | 2026-01-14 | 2026-01-15 | 28 | 31 | 35.2 | 113.5 | TREMIE | 34 | TREMIE-34-28 | 2026-10-29 | NUEVO | 2026-10-29 |  | 4.2 | 35.2 | 3 | 40.17778 | 27.5
24603 - FLORA PPTO C | 825 | Tremix | Concreto | Pilote #77 T1 | 2025-12-17 | 2026-01-14 | 2026-01-15 | 28 | 31 | 35.7 | 115.2 | TREMIE | 34 | TREMIE-34-28 | 2026-10-29 | NUEVO | 2026-10-29 |  | 4.7 | 35.2 | 3 | 40.17778 | 27.5
24603 - FLORA PPTO C | 825 | Tremix | Concreto | Pilote #77 T1 | 2025-12-17 | 2026-01-14 | 2026-01-15 | 28 | 31 | 34.7 | 111.9 | TREMIE | 34 | TREMIE-34-28 | 2026-10-29 | NUEVO | 2026-10-29 |  | 3.7 | 35.2 | 3 | 40.17778 | 27.5
24603 - FLORA PPTO C | 830 | Ptico | Concreto | Cimentación T2 | 2025-12-19 | 2026-01-16 | 2026-01-19 | 28 | 31 | 37.5 | 121 | AUTOCOMPAC | 34 | AUTOCOMPAC-34-28 | 2026-10-29 | NUEVO | 2026-10-29 | 34 | 6.5 | 37.6 | 3 | 37.94444 | 27.5
24603 - FLORA PPTO C | 830 | Ptico | Concreto | Cimentación T2 | 2025-12-19 | 2026-01-16 | 2026-01-19 | 28 | 31 | 37.3 | 120.3 | AUTOCOMPAC | 34 | AUTOCOMPAC-34-28 | 2026-10-29 | NUEVO | 2026-10-29 | 34 | 6.3 | 37.6 | 3 | 37.94444 | 27.5
24603 - FLORA PPTO C | 830 | Ptico | Concreto | Cimentación T2 | 2025-12-19 | 2026-01-16 | 2026-01-19 | 28 | 31 | 38 | 122.6 | AUTOCOMPAC | 34 | AUTOCOMPAC-34-28 | 2026-10-29 | NUEVO | 2026-10-29 | 34 | 7 | 37.6 | 3 | 37.94444 | 27.5
24603 - FLORA PPTO C | 831 | Tremie | Concreto | Pilote #46 T1 | 2025-12-19 | 2026-01-16 | 2026-01-19 | 28 | 31 | 38.4 | 123.9 | TREMIE | 34 | TREMIE-34-28 | 2026-10-29 | NUEVO | 2026-10-29 |  | 7.4 | 38.46667 | 3 | 37.08889 | 27.5
24603 - FLORA PPTO C | 831 | Tremie | Concreto | Pilote #46 T1 | 2025-12-19 | 2026-01-16 | 2026-01-19 | 28 | 31 | 39.4 | 127.1 | TREMIE | 34 | TREMIE-34-28 | 2026-10-29 | NUEVO | 2026-10-29 |  | 8.4 | 38.46667 | 3 | 37.08889 | 27.5
24603 - FLORA PPTO C | 831 | Tremie | Concreto | Pilote #46 T1 | 2025-12-19 | 2026-01-16 | 2026-01-19 | 28 | 31 | 37.6 | 121.3 | TREMIE | 34 | TREMIE-34-28 | 2026-10-29 | NUEVO | 2026-10-29 |  | 6.6 | 38.46667 | 3 | 37.08889 | 27.5
24603 - FLORA PPTO C | 833 | Ptico | Concreto | Cimentación T2 | 2025-12-19 | 2026-01-16 | 2026-01-19 | 28 | 31 | 36.6 | 118.1 | AUTOCOMPAC | 34 | AUTOCOMPAC-34-28 | 2026-10-29 | NUEVO | 2026-10-29 | 34 | 5.6 | 37.1 | 3 | 37.72222 | 27.5
24603 - FLORA PPTO C | 833 | Ptico | Concreto | Cimentación T2 | 2025-12-19 | 2026-01-16 | 2026-01-19 | 28 | 31 | 37.6 | 121.3 | AUTOCOMPAC | 34 | AUTOCOMPAC-34-28 | 2026-10-29 | NUEVO | 2026-10-29 | 34 | 6.6 | 37.1 | 3 | 37.72222 | 27.5
24603 - FLORA PPTO C | 833 | Ptico | Concreto | Cimentación T2 | 2025-12-19 | 2026-01-16 | 2026-01-19 | 28 | 31 | 37.1 | 119.7 | AUTOCOMPAC | 34 | AUTOCOMPAC-34-28 | 2026-10-29 | NUEVO | 2026-10-29 | 34 | 6.1 | 37.1 | 3 | 37.72222 | 27.5
24603 - FLORA PPTO C | 839 | Tremie | Concreto | Pilote 41 - T1 | 2025-12-20 | 2026-01-17 | 2026-01-20 | 28 | 31 | 39.4 | 127.1 | TREMIE | 34 | TREMIE-34-28 | 2026-10-29 | NUEVO | 2026-10-29 |  | 8.4 | 38.9 | 3 | 38.15556 | 27.5
24603 - FLORA PPTO C | 839 | Tremie | Concreto | Pilote 41 - T1 | 2025-12-20 | 2026-01-17 | 2026-01-20 | 28 | 31 | 38.4 | 123.9 | TREMIE | 34 | TREMIE-34-28 | 2026-10-29 | NUEVO | 2026-10-29 |  | 7.4 | 38.9 | 3 | 38.15556 | 27.5
24603 - FLORA PPTO C | 839 | Tremie | Concreto | Pilote 41 - T1 | 2025-12-20 | 2026-01-17 | 2026-01-20 | 28 | 31 | 38.9 | 125.5 | TREMIE | 34 | TREMIE-34-28 | 2026-10-29 | NUEVO | 2026-10-29 |  | 7.9 | 38.9 | 3 | 38.15556 | 27.5
24603 - FLORA PPTO C | 842 | Tremie | Concreto | Pilote 80 - T1 | 2025-12-23 | 2026-01-20 | 2026-01-21 | 28 | 31 | 34.4 | 111 | TREMIE | 34 | TREMIE-34-28 | 2026-10-29 | NUEVO | 2026-10-29 |  | 3.4 | 34.2 | 3 | 36.73333 | 27.5
24603 - FLORA PPTO C | 842 | Tremie | Concreto | Pilote 80 - T1 | 2025-12-23 | 2026-01-20 | 2026-01-21 | 28 | 31 | 34.7 | 111.9 | TREMIE | 34 | TREMIE-34-28 | 2026-10-29 | NUEVO | 2026-10-29 |  | 3.7 | 34.2 | 3 | 36.73333 | 27.5
24603 - FLORA PPTO C | 842 | Tremie | Concreto | Pilote 80 - T1 | 2025-12-23 | 2026-01-20 | 2026-01-21 | 28 | 31 | 33.5 | 108.1 | TREMIE | 34 | TREMIE-34-28 | 2026-10-29 | NUEVO | 2026-10-29 |  | 2.5 | 34.2 | 3 | 36.73333 | 27.5
24603 - FLORA PPTO C | 843 | Tremie | Concreto | Pilote 79 - T1 | 2025-12-26 | 2026-01-23 | 2026-01-26 | 28 | 31 | 38.2 | 123.2 | TREMIE | 34 | TREMIE-34-28 | 2026-10-29 | NUEVO | 2026-10-29 |  | 7.2 | 38.16667 | 3 | 37.08889 | 27.5
24603 - FLORA PPTO C | 843 | Tremie | Concreto | Pilote 79 - T1 | 2025-12-26 | 2026-01-23 | 2026-01-26 | 28 | 31 | 38.8 | 125.2 | TREMIE | 34 | TREMIE-34-28 | 2026-10-29 | NUEVO | 2026-10-29 |  | 7.8 | 38.16667 | 3 | 37.08889 | 27.5
24603 - FLORA PPTO C | 843 | Tremie | Concreto | Pilote 79 - T1 | 2025-12-26 | 2026-01-23 | 2026-01-26 | 28 | 31 | 37.5 | 121 | TREMIE | 34 | TREMIE-34-28 | 2026-10-29 | NUEVO | 2026-10-29 |  | 6.5 | 38.16667 | 3 | 37.08889 | 27.5
24603 - FLORA PPTO C | 845 | Tremie | Concreto | Pilote 50 - T1 | 2025-12-27 | 2026-01-24 | 2026-01-26 | 28 | 31 | 40.9 | 131.9 | TREMIE | 34 | TREMIE-34-28 | 2026-10-29 | NUEVO | 2026-10-29 |  | 9.9 | 40.2 | 3 | 37.52222 | 27.5
24603 - FLORA PPTO C | 845 | Tremie | Concreto | Pilote 50 - T1 | 2025-12-27 | 2026-01-24 | 2026-01-26 | 28 | 31 | 40.4 | 130.3 | TREMIE | 34 | TREMIE-34-28 | 2026-10-29 | NUEVO | 2026-10-29 |  | 9.4 | 40.2 | 3 | 37.52222 | 27.5
24603 - FLORA PPTO C | 845 | Tremie | Concreto | Pilote 50 - T1 | 2025-12-27 | 2026-01-24 | 2026-01-26 | 28 | 31 | 39.3 | 126.8 | TREMIE | 34 | TREMIE-34-28 | 2026-10-29 | NUEVO | 2026-10-29 |  | 8.3 | 40.2 | 3 | 37.52222 | 27.5
24603 - FLORA PPTO C | 847 | Tremie | Concreto | Pilote 74 - T1 | 2025-12-30 | 2026-01-27 | 2026-01-28 | 28 | 31 | 34.7 | 111.9 | TREMIE | 34 | TREMIE-34-28 | 2026-10-29 | NUEVO | 2026-10-29 |  | 3.7 | 35.83333 | 3 | 38.06667 | 27.5
24603 - FLORA PPTO C | 847 | Tremie | Concreto | Pilote 74 - T1 | 2025-12-30 | 2026-01-27 | 2026-01-28 | 28 | 31 | 36.1 | 116.5 | TREMIE | 34 | TREMIE-34-28 | 2026-10-29 | NUEVO | 2026-10-29 |  | 5.1 | 35.83333 | 3 | 38.06667 | 27.5
24603 - FLORA PPTO C | 847 | Tremie | Concreto | Pilote 74 - T1 | 2025-12-30 | 2026-01-27 | 2026-01-28 | 28 | 31 | 36.7 | 118.4 | TREMIE | 34 | TREMIE-34-28 | 2026-10-29 | NUEVO | 2026-10-29 |  | 5.7 | 35.83333 | 3 | 38.06667 | 27.5
24603 - FLORA PPTO C | 848 | Tremie | Concreto | Pilote 71 - T1 | 2026-01-03 | 2026-01-31 | 2026-02-03 | 28 | 31 | 28.8 | 137.1 | TREMIE | 34 | TREMIE-34-28 | 2026-10-29 | NUEVO | 2026-10-29 |  | -2.2 | 28.66667 | 3 | 34.9 | 27.5
24603 - FLORA PPTO C | 848 | Tremie | Concreto | Pilote 71 - T1 | 2026-01-03 | 2026-01-31 | 2026-02-03 | 28 | 31 | 29.1 | 138.6 | TREMIE | 34 | TREMIE-34-28 | 2026-10-29 | NUEVO | 2026-10-29 |  | -1.9 | 28.66667 | 3 | 34.9 | 27.5
24603 - FLORA PPTO C | 848 | Tremie | Concreto | Pilote 71 - T1 | 2026-01-03 | 2026-01-31 | 2026-02-03 | 28 | 31 | 28.1 | 133.8 | TREMIE | 34 | TREMIE-34-28 | 2026-10-29 | NUEVO | 2026-10-29 |  | -2.9 | 28.66667 | 3 | 34.9 | 27.5
24603 - FLORA PPTO C | 853 | Tremie | Concreto | Pilote 4 comercio 1 | 2026-01-09 | 2026-02-06 | 2026-02-09 | 28 | 31 | 26.5 | 126.2 | TREMIE | 34 | TREMIE-34-28 | 2026-10-29 | NUEVO | 2026-10-29 |  | -4.5 | 26.33333 | 3 | 30.27778 | 27.5
24603 - FLORA PPTO C | 853 | Tremie | Concreto | Pilote 4 comercio 1 | 2026-01-09 | 2026-02-06 | 2026-02-09 | 28 | 31 | 26.5 | 126.2 | TREMIE | 34 | TREMIE-34-28 | 2026-10-29 | NUEVO | 2026-10-29 |  | -4.5 | 26.33333 | 3 | 30.27778 | 27.5
24603 - FLORA PPTO C | 853 | Tremie | Concreto | Pilote 4 comercio 1 | 2026-01-09 | 2026-02-06 | 2026-02-09 | 28 | 31 | 26 | 123.8 | TREMIE | 34 | TREMIE-34-28 | 2026-10-29 | NUEVO | 2026-10-29 |  | -5 | 26.33333 | 3 | 30.27778 | 27.5
24603 - FLORA PPTO C | 858 | Tremie | Concreto | Pilote 1 , torre 2 | 2026-01-16 | 2026-02-13 | 2026-02-16 | 28 | 31 | 39.3 | 126.8 | TREMIE | 34 | TREMIE-34-28 | 2026-10-29 | NUEVO | 2026-10-29 |  | 8.3 | 38.5 | 3 | 31.16667 | 27.5
24603 - FLORA PPTO C | 858 | Tremie | Concreto | Pilote 1 , torre 2 | 2026-01-16 | 2026-02-13 | 2026-02-16 | 28 | 31 | 38.2 | 123.2 | TREMIE | 34 | TREMIE-34-28 | 2026-10-29 | NUEVO | 2026-10-29 |  | 7.2 | 38.5 | 3 | 31.16667 | 27.5
24603 - FLORA PPTO C | 858 | Tremie | Concreto | Pilote 1 , torre 2 | 2026-01-16 | 2026-02-13 | 2026-02-16 | 28 | 31 | 38 | 122.6 | TREMIE | 34 | TREMIE-34-28 | 2026-10-29 | NUEVO | 2026-10-29 |  | 7 | 38.5 | 3 | 31.16667 | 27.5
24603 - FLORA PPTO C | 863 | Tremie | Concreto | Pilote 78 - T1 | 2026-01-17 | 2026-02-14 | 2026-02-17 | 28 | 31 | 36.3 | 117.1 | TREMIE | 34 | TREMIE-34-28 | 2026-10-29 | NUEVO | 2026-10-29 |  | 5.3 | 36.33333 | 3 | 33.72222 | 27.5
24603 - FLORA PPTO C | 863 | Tremie | Concreto | Pilote 78 - T1 | 2026-01-17 | 2026-02-14 | 2026-02-17 | 28 | 31 | 36.8 | 118.7 | TREMIE | 34 | TREMIE-34-28 | 2026-10-29 | NUEVO | 2026-10-29 |  | 5.8 | 36.33333 | 3 | 33.72222 | 27.5
24603 - FLORA PPTO C | 863 | Tremie | Concreto | Pilote 78 - T1 | 2026-01-17 | 2026-02-14 | 2026-02-17 | 28 | 31 | 35.9 | 115.8 | TREMIE | 34 | TREMIE-34-28 | 2026-10-29 | NUEVO | 2026-10-29 |  | 4.9 | 36.33333 | 3 | 33.72222 | 27.5
24603 - FLORA PPTO C | 866 | Tremie | Concreto | Pilote 55 - T2 | 2026-01-20 | 2026-02-17 | 2026-02-18 | 28 | 31 | 37.5 | 121 | TREMIE | 34 | TREMIE-34-28 | 2026-10-29 | NUEVO | 2026-10-29 |  | 6.5 | 38 | 3 | 37.61111 | 27.5
24603 - FLORA PPTO C | 866 | Tremie | Concreto | Pilote 55 - T2 | 2026-01-20 | 2026-02-17 | 2026-02-18 | 28 | 31 | 38.5 | 124.2 | TREMIE | 34 | TREMIE-34-28 | 2026-10-29 | NUEVO | 2026-10-29 |  | 7.5 | 38 | 3 | 37.61111 | 27.5
24603 - FLORA PPTO C | 866 | Tremie | Concreto | Pilote 55 - T2 | 2026-01-20 | 2026-02-17 | 2026-02-18 | 28 | 31 | 38 | 122.6 | TREMIE | 34 | TREMIE-34-28 | 2026-10-29 | NUEVO | 2026-10-29 |  | 7 | 38 | 3 | 37.61111 | 27.5
24603 - FLORA PPTO C | 875 | Tremie | Concreto | Pilote 2 , T2 | 2026-01-21 | 2026-02-18 | 2026-02-19 | 28 | 31 | 33.7 | 108.7 | TREMIE | 34 | TREMIE-34-28 | 2026-10-29 | NUEVO | 2026-10-29 |  | 2.7 | 33.46667 | 3 | 35.93333 | 27.5
24603 - FLORA PPTO C | 875 | Tremie | Concreto | Pilote 2 , T2 | 2026-01-21 | 2026-02-18 | 2026-02-19 | 28 | 31 | 33.3 | 107.4 | TREMIE | 34 | TREMIE-34-28 | 2026-10-29 | NUEVO | 2026-10-29 |  | 2.3 | 33.46667 | 3 | 35.93333 | 27.5
24603 - FLORA PPTO C | 875 | Tremie | Concreto | Pilote 2 , T2 | 2026-01-21 | 2026-02-18 | 2026-02-19 | 28 | 31 | 33.4 | 107.7 | TREMIE | 34 | TREMIE-34-28 | 2026-10-29 | NUEVO | 2026-10-29 |  | 2.4 | 33.46667 | 3 | 35.93333 | 27.5
24603 - FLORA PPTO C | 876 | Tremie | Concreto | Pilote 30 , T2 | 2026-01-22 | 2026-02-19 | 2026-02-20 | 28 | 31 | 39.6 | 127.7 | TREMIE | 34 | TREMIE-34-28 | 2026-10-29 | NUEVO | 2026-10-29 |  | 8.6 | 39.63333 | 3 | 37.03333 | 27.5
24603 - FLORA PPTO C | 876 | Tremie | Concreto | Pilote 30 , T2 | 2026-01-22 | 2026-02-19 | 2026-02-20 | 28 | 31 | 40.2 | 129.7 | TREMIE | 34 | TREMIE-34-28 | 2026-10-29 | NUEVO | 2026-10-29 |  | 9.2 | 39.63333 | 3 | 37.03333 | 27.5
24603 - FLORA PPTO C | 876 | Tremie | Concreto | Pilote 30 , T2 | 2026-01-22 | 2026-02-19 | 2026-02-20 | 28 | 31 | 39.1 | 126.1 | TREMIE | 34 | TREMIE-34-28 | 2026-10-29 | NUEVO | 2026-10-29 |  | 8.1 | 39.63333 | 3 | 37.03333 | 27.5
24603 - FLORA PPTO C | 879 | Tremie | Concreto | Pilote # 32 , T2 | 2026-01-23 | 2026-02-20 | 2026-02-24 | 28 | 31 | 46.5 | 150 | TREMIE | 34 | TREMIE-34-28 | 2026-10-29 | NUEVO | 2026-10-29 |  | 15.5 | 45.96667 | 3 | 39.68889 | 27.5
24603 - FLORA PPTO C | 879 | Tremie | Concreto | Pilote # 32 , T2 | 2026-01-23 | 2026-02-20 | 2026-02-24 | 28 | 31 | 45.4 | 146.5 | TREMIE | 34 | TREMIE-34-28 | 2026-10-29 | NUEVO | 2026-10-29 |  | 14.4 | 45.96667 | 3 | 39.68889 | 27.5
24603 - FLORA PPTO C | 879 | Tremie | Concreto | Pilote # 32 , T2 | 2026-01-23 | 2026-02-20 | 2026-02-24 | 28 | 31 | 46 | 148.4 | TREMIE | 34 | TREMIE-34-28 | 2026-10-29 | NUEVO | 2026-10-29 |  | 15 | 45.96667 | 3 | 39.68889 | 27.5
24603 - FLORA PPTO C | 883 | Tremie | Concreto | Polote 17 , T2 | 2026-01-24 | 2026-02-21 | 2026-02-24 | 28 | 31 | 40.5 | 130.6 | TREMIE | 34 | TREMIE-34-28 | 2026-10-29 | NUEVO | 2026-10-29 |  | 9.5 | 39.73333 | 3 | 41.77778 | 27.5
24603 - FLORA PPTO C | 883 | Tremie | Concreto | Polote 17 , T2 | 2026-01-24 | 2026-02-21 | 2026-02-24 | 28 | 31 | 39.5 | 127.4 | TREMIE | 34 | TREMIE-34-28 | 2026-10-29 | NUEVO | 2026-10-29 |  | 8.5 | 39.73333 | 3 | 41.77778 | 27.5
24603 - FLORA PPTO C | 883 | Tremie | Concreto | Polote 17 , T2 | 2026-01-24 | 2026-02-21 | 2026-02-24 | 28 | 31 | 39.2 | 126.5 | TREMIE | 34 | TREMIE-34-28 | 2026-10-29 | NUEVO | 2026-10-29 |  | 8.2 | 39.73333 | 3 | 41.77778 | 27.5
24603 - FLORA PPTO C | 892 | Tremie | Concreto | Pilote # 44 , T2 | 2026-01-28 | 2026-02-25 | 2026-02-26 | 28 | 31 | 39.2 | 126.5 | TREMIE | 34 | TREMIE-34-28 | 2026-10-29 | NUEVO | 2026-10-29 |  | 8.2 | 39.16667 | 3 | 41.62222 | 27.5
24603 - FLORA PPTO C | 892 | Tremie | Concreto | Pilote # 44 , T2 | 2026-01-28 | 2026-02-25 | 2026-02-26 | 28 | 31 | 39.7 | 128.1 | TREMIE | 34 | TREMIE-34-28 | 2026-10-29 | NUEVO | 2026-10-29 |  | 8.7 | 39.16667 | 3 | 41.62222 | 27.5
24603 - FLORA PPTO C | 892 | Tremie | Concreto | Pilote # 44 , T2 | 2026-01-28 | 2026-02-25 | 2026-02-26 | 28 | 31 | 38.6 | 124.5 | TREMIE | 34 | TREMIE-34-28 | 2026-10-29 | NUEVO | 2026-10-29 |  | 7.6 | 39.16667 | 3 | 41.62222 | 27.5
24603 - FLORA PPTO C | 898 | Tremie | Concreto | Pilote 20 , T2 | 2026-01-30 | 2026-02-27 | 2026-02-27 | 28 | 31 | 48.9 | 157.7 | TREMIE | 34 | TREMIE-34-28 | 2026-10-29 | NUEVO | 2026-10-29 |  | 17.9 | 48.73333 | 3 | 42.54444 | 27.5
24603 - FLORA PPTO C | 898 | Tremie | Concreto | Pilote 20 , T2 | 2026-01-30 | 2026-02-27 | 2026-02-27 | 28 | 31 | 48.4 | 156.1 | TREMIE | 34 | TREMIE-34-28 | 2026-10-29 | NUEVO | 2026-10-29 |  | 17.4 | 48.73333 | 3 | 42.54444 | 27.5
24603 - FLORA PPTO C | 898 | Tremie | Concreto | Pilote 20 , T2 | 2026-01-30 | 2026-02-27 | 2026-02-27 | 28 | 31 | 48.9 | 157.7 | TREMIE | 34 | TREMIE-34-28 | 2026-10-29 | NUEVO | 2026-10-29 |  | 17.9 | 48.73333 | 3 | 42.54444 | 27.5
24603 - FLORA PPTO C | 901 | Tremie | Concreto | Pilote 45 , T2 | 2026-02-02 | 2026-03-02 | 2026-03-03 | 28 | 31 | 38 | 122.6 | TREMIE | 34 | TREMIE-34-28 | 2026-10-29 | NUEVO | 2026-10-29 |  | 7 | 38.26667 | 3 | 42.05556 | 27.5
24603 - FLORA PPTO C | 901 | Tremie | Concreto | Pilote 45 , T2 | 2026-02-02 | 2026-03-02 | 2026-03-03 | 28 | 31 | 38.3 | 123.5 | TREMIE | 34 | TREMIE-34-28 | 2026-10-29 | NUEVO | 2026-10-29 |  | 7.3 | 38.26667 | 3 | 42.05556 | 27.5
24603 - FLORA PPTO C | 901 | Tremie | Concreto | Pilote 45 , T2 | 2026-02-02 | 2026-03-02 | 2026-03-03 | 28 | 31 | 38.5 | 124.2 | TREMIE | 34 | TREMIE-34-28 | 2026-10-29 | NUEVO | 2026-10-29 |  | 7.5 | 38.26667 | 3 | 42.05556 | 27.5
24603 - FLORA PPTO C | 905 | Ptico | Concreto | Vigas cimentación ejes 9 - 11 / A - L , T2 | 2026-02-03 | 2026-03-03 | 2026-03-04 | 28 | 31 | 44.1 | 142.3 | AUTOCOMPAC | 34 | AUTOCOMPAC-34-28 | 2026-10-29 | NUEVO | 2026-10-29 | 34 | 13.1 | 44.03333 | 3 | 43.67778 | 27.5
24603 - FLORA PPTO C | 905 | Ptico | Concreto | Vigas cimentación ejes 9 - 11 / A - L , T2 | 2026-02-03 | 2026-03-03 | 2026-03-04 | 28 | 31 | 43.8 | 141.3 | AUTOCOMPAC | 34 | AUTOCOMPAC-34-28 | 2026-10-29 | NUEVO | 2026-10-29 | 34 | 12.8 | 44.03333 | 3 | 43.67778 | 27.5
24603 - FLORA PPTO C | 905 | Ptico | Concreto | Vigas cimentación ejes 9 - 11 / A - L , T2 | 2026-02-03 | 2026-03-03 | 2026-03-04 | 28 | 31 | 44.2 | 142.6 | AUTOCOMPAC | 34 | AUTOCOMPAC-34-28 | 2026-10-29 | NUEVO | 2026-10-29 | 34 | 13.2 | 44.03333 | 3 | 43.67778 | 27.5
24603 - FLORA PPTO C | 906 | Tremie | Concreto | Pilote 3 , T2 | 2026-02-03 | 2026-03-03 | 2026-03-04 | 28 | 31 | 26.4 | 85.2 | TREMIE | 34 | TREMIE-34-28 | 2026-10-29 | NUEVO | 2026-10-29 |  | -4.6 | 26.43333 | 3 | 36.24444 | 27.5
24603 - FLORA PPTO C | 906 | Tremie | Concreto | Pilote 3 , T2 | 2026-02-03 | 2026-03-03 | 2026-03-04 | 28 | 31 | 26.8 | 86.5 | TREMIE | 34 | TREMIE-34-28 | 2026-10-29 | NUEVO | 2026-10-29 |  | -4.2 | 26.43333 | 3 | 36.24444 | 27.5
24603 - FLORA PPTO C | 906 | Tremie | Concreto | Pilote 3 , T2 | 2026-02-03 | 2026-03-03 | 2026-03-04 | 28 | 31 | 26.1 | 84.2 | TREMIE | 34 | TREMIE-34-28 | 2026-10-29 | NUEVO | 2026-10-29 |  | -4.9 | 26.43333 | 3 | 36.24444 | 27.5
24603 - FLORA PPTO C | 907 | Ptico | Concreto | Vigas cimentación ejes 9 - 11 / A - L , T2 | 2026-02-03 | 2026-03-03 | 2026-03-04 | 28 | 31 | 43.2 | 139.4 | AUTOCOMPAC | 34 | AUTOCOMPAC-34-28 | 2026-10-29 | NUEVO | 2026-10-29 | 34 | 12.2 | 43 | 3 | 37.82222 | 27.5
24603 - FLORA PPTO C | 907 | Ptico | Concreto | Vigas cimentación ejes 9 - 11 / A - L , T2 | 2026-02-03 | 2026-03-03 | 2026-03-04 | 28 | 31 | 42.7 | 137.7 | AUTOCOMPAC | 34 | AUTOCOMPAC-34-28 | 2026-10-29 | NUEVO | 2026-10-29 | 34 | 11.7 | 43 | 3 | 37.82222 | 27.5
24603 - FLORA PPTO C | 907 | Ptico | Concreto | Vigas cimentación ejes 9 - 11 / A - L , T2 | 2026-02-03 | 2026-03-03 | 2026-03-04 | 28 | 31 | 43.1 | 139 | AUTOCOMPAC | 34 | AUTOCOMPAC-34-28 | 2026-10-29 | NUEVO | 2026-10-29 | 34 | 12.1 | 43 | 3 | 37.82222 | 27.5
24603 - FLORA PPTO C | 910 | Ptico | Concreto | Vigas cimentación ejes 9 - 11 / A - L T2 | 2026-02-03 | 2026-03-03 | 2026-03-04 | 28 | 31 | 45.7 | 147.4 | AUTOCOMPAC | 34 | AUTOCOMPAC-34-28 | 2026-10-29 | NUEVO | 2026-10-29 | 34 | 14.7 | 46.3 | 3 | 38.57778 | 27.5
24603 - FLORA PPTO C | 910 | Ptico | Concreto | Vigas cimentación ejes 9 - 11 / A - L T2 | 2026-02-03 | 2026-03-03 | 2026-03-04 | 28 | 31 | 47.1 | 151.9 | AUTOCOMPAC | 34 | AUTOCOMPAC-34-28 | 2026-10-29 | NUEVO | 2026-10-29 | 34 | 16.1 | 46.3 | 3 | 38.57778 | 27.5
24603 - FLORA PPTO C | 910 | Ptico | Concreto | Vigas cimentación ejes 9 - 11 / A - L T2 | 2026-02-03 | 2026-03-03 | 2026-03-04 | 28 | 31 | 46.1 | 148.7 | AUTOCOMPAC | 34 | AUTOCOMPAC-34-28 | 2026-10-29 | NUEVO | 2026-10-29 | 34 | 15.1 | 46.3 | 3 | 38.57778 | 27.5
24603 - FLORA PPTO C | 918 | Tremie | Concreto | Pilote 21 T2 | 2026-02-07 | 2026-03-07 | 2026-03-09 | 28 | 31 | 38.2 | 123.2 | TREMIE | 34 | TREMIE-34-28 | 2026-10-29 | NUEVO | 2026-10-29 |  | 7.2 | 38.93333 | 3 | 42.74444 | 27.5
24603 - FLORA PPTO C | 918 | Tremie | Concreto | Pilote 21 T2 | 2026-02-07 | 2026-03-07 | 2026-03-09 | 28 | 31 | 39.8 | 128.4 | TREMIE | 34 | TREMIE-34-28 | 2026-10-29 | NUEVO | 2026-10-29 |  | 8.8 | 38.93333 | 3 | 42.74444 | 27.5
24603 - FLORA PPTO C | 918 | Tremie | Concreto | Pilote 21 T2 | 2026-02-07 | 2026-03-07 | 2026-03-09 | 28 | 31 | 38.8 | 125.2 | TREMIE | 34 | TREMIE-34-28 | 2026-10-29 | NUEVO | 2026-10-29 |  | 7.8 | 38.93333 | 3 | 42.74444 | 27.5
24603 - FLORA PPTO C | 925 | Ptico. | Concreto | Vigas de cimentación T2, ejes 9- 7 / L - A | 2026-02-17 | 2026-03-17 | 2026-03-17 | 28 | 31 | 34.9 | 112.6 | AUTOCOMPAC | 34 | AUTOCOMPAC-34-28 | 2026-10-29 | NUEVO | 2026-10-29 | 34 | 3.9 | 34.56667 | 3 | 39.93333 | 27.5
24603 - FLORA PPTO C | 925 | Ptico. | Concreto | Vigas de cimentación T2, ejes 9- 7 / L - A | 2026-02-17 | 2026-03-17 | 2026-03-17 | 28 | 31 | 34.5 | 111.3 | AUTOCOMPAC | 34 | AUTOCOMPAC-34-28 | 2026-10-29 | NUEVO | 2026-10-29 | 34 | 3.5 | 34.56667 | 3 | 39.93333 | 27.5
24603 - FLORA PPTO C | 925 | Ptico. | Concreto | Vigas de cimentación T2, ejes 9- 7 / L - A | 2026-02-17 | 2026-03-17 | 2026-03-17 | 28 | 31 | 34.3 | 110.6 | AUTOCOMPAC | 34 | AUTOCOMPAC-34-28 | 2026-10-29 | NUEVO | 2026-10-29 | 34 | 3.3 | 34.56667 | 3 | 39.93333 | 27.5
24603 - FLORA PPTO C | 928 | Ptico | Concreto | Vigas de cimntación T2 ejes 9 - 7 / L - A | 2026-02-17 | 2026-03-17 | 2026-03-17 | 28 | 31 | 37.7 | 121.6 | AUTOCOMPAC | 34 | AUTOCOMPAC-34-28 | 2026-10-29 | NUEVO | 2026-10-29 | 34 | 6.7 | 37.73333 | 3 | 37.07778 | 27.5
24603 - FLORA PPTO C | 928 | Ptico | Concreto | Vigas de cimntación T2 ejes 9 - 7 / L - A | 2026-02-17 | 2026-03-17 | 2026-03-17 | 28 | 31 | 38.2 | 123.2 | AUTOCOMPAC | 34 | AUTOCOMPAC-34-28 | 2026-10-29 | NUEVO | 2026-10-29 | 34 | 7.2 | 37.73333 | 3 | 37.07778 | 27.5
24603 - FLORA PPTO C | 928 | Ptico | Concreto | Vigas de cimntación T2 ejes 9 - 7 / L - A | 2026-02-17 | 2026-03-17 | 2026-03-17 | 28 | 31 | 37.3 | 120.3 | AUTOCOMPAC | 34 | AUTOCOMPAC-34-28 | 2026-10-29 | NUEVO | 2026-10-29 | 34 | 6.3 | 37.73333 | 3 | 37.07778 | 27.5
24603 - FLORA PPTO C | 931 | Ptico | Concreto | Base recalces T2 6, 5 y parte del 4 | 2026-02-19 | 2026-03-19 | 2026-03-19 | 28 | 31 | 41 | 132.3 | AUTOCOMPAC | 34 | AUTOCOMPAC-34-28 | 2026-10-29 | NUEVO | 2026-10-29 | 34 | 10 | 40.4 | 3 | 37.56667 | 27.5
24603 - FLORA PPTO C | 931 | Ptico | Concreto | Base recalces T2 6, 5 y parte del 4 | 2026-02-19 | 2026-03-19 | 2026-03-19 | 28 | 31 | 40 | 129 | AUTOCOMPAC | 34 | AUTOCOMPAC-34-28 | 2026-10-29 | NUEVO | 2026-10-29 | 34 | 9 | 40.4 | 3 | 37.56667 | 27.5
24603 - FLORA PPTO C | 931 | Ptico | Concreto | Base recalces T2 6, 5 y parte del 4 | 2026-02-19 | 2026-03-19 | 2026-03-19 | 28 | 31 | 40.2 | 129.7 | AUTOCOMPAC | 34 | AUTOCOMPAC-34-28 | 2026-10-29 | NUEVO | 2026-10-29 | 34 | 9.2 | 40.4 | 3 | 37.56667 | 27.5
24603 - FLORA PPTO C | 943 | PTICO | Concreto | Losa T2 , ejes 15 y 9 , piso 1 | 2026-02-28 | 2026-03-28 | 2026-03-30 | 28 | 31 | 48.9 | 157.7 | AUTOCOMPAC | 34 | AUTOCOMPAC-34-28 | 2026-10-29 | NUEVO | 2026-10-29 | 34 | 17.9 | 49.06667 | 3 | 42.4 | 27.5
24603 - FLORA PPTO C | 943 | PTICO | Concreto | Losa T2 , ejes 15 y 9 , piso 1 | 2026-02-28 | 2026-03-28 | 2026-03-30 | 28 | 31 | 49.5 | 159.7 | AUTOCOMPAC | 34 | AUTOCOMPAC-34-28 | 2026-10-29 | NUEVO | 2026-10-29 | 34 | 18.5 | 49.06667 | 3 | 42.4 | 27.5
24603 - FLORA PPTO C | 943 | PTICO | Concreto | Losa T2 , ejes 15 y 9 , piso 1 | 2026-02-28 | 2026-03-28 | 2026-03-30 | 28 | 31 | 48.8 | 157.4 | AUTOCOMPAC | 34 | AUTOCOMPAC-34-28 | 2026-10-29 | NUEVO | 2026-10-29 | 34 | 17.8 | 49.06667 | 3 | 42.4 | 27.5
24603 - FLORA PPTO C | 944 | PTICO | Concreto | Cimentación T2 , ejes 7 al 4 | 2026-03-03 | 2026-03-31 | 2026-04-08 | 28 | 31 | 40.2 | 129.7 | AUTOCOMPAC | 34 | AUTOCOMPAC-34-28 | 2026-10-29 | NUEVO | 2026-10-29 | 34 | 9.2 | 39.6 | 3 | 43.02222 | 27.5
24603 - FLORA PPTO C | 944 | PTICO | Concreto | Cimentación T2 , ejes 7 al 4 | 2026-03-03 | 2026-03-31 | 2026-04-08 | 28 | 31 | 39 | 125.8 | AUTOCOMPAC | 34 | AUTOCOMPAC-34-28 | 2026-10-29 | NUEVO | 2026-10-29 | 34 | 8 | 39.6 | 3 | 43.02222 | 27.5
24603 - FLORA PPTO C | 944 | PTICO | Concreto | Cimentación T2 , ejes 7 al 4 | 2026-03-03 | 2026-03-31 | 2026-04-08 | 28 | 31 | 39.6 | 127.7 | AUTOCOMPAC | 34 | AUTOCOMPAC-34-28 | 2026-10-29 | NUEVO | 2026-10-29 | 34 | 8.6 | 39.6 | 3 | 43.02222 | 27.5
24603 - FLORA PPTO C | 945 | PTICO | Concreto | Cimentación T2 , ejes 7 al 4 | 2026-03-03 | 2026-03-31 | 2026-04-08 | 28 | 31 | 37.7 | 121.6 | AUTOCOMPAC | 34 | AUTOCOMPAC-34-28 | 2026-10-29 | NUEVO | 2026-10-29 | 34 | 6.7 | 37.63333 | 3 | 42.1 | 27.5
24603 - FLORA PPTO C | 945 | PTICO | Concreto | Cimentación T2 , ejes 7 al 4 | 2026-03-03 | 2026-03-31 | 2026-04-08 | 28 | 31 | 38.1 | 122.9 | AUTOCOMPAC | 34 | AUTOCOMPAC-34-28 | 2026-10-29 | NUEVO | 2026-10-29 | 34 | 7.1 | 37.63333 | 3 | 42.1 | 27.5
24603 - FLORA PPTO C | 945 | PTICO | Concreto | Cimentación T2 , ejes 7 al 4 | 2026-03-03 | 2026-03-31 | 2026-04-08 | 28 | 31 | 37.1 | 119.7 | AUTOCOMPAC | 34 | AUTOCOMPAC-34-28 | 2026-10-29 | NUEVO | 2026-10-29 | 34 | 6.1 | 37.63333 | 3 | 42.1 | 27.5
24603 - FLORA PPTO C | 949 | Ptico | Concreto | Cimentación T2 ejes 4 - 1 / A - L | 2026-03-07 | 2026-04-04 | 2026-04-06 | 28 | 31 | 37.9 | 122.3 | AUTOCOMPAC | 34 | AUTOCOMPAC-34-28 | 2026-10-29 | NUEVO | 2026-10-29 | 34 | 6.9 | 37.26667 | 3 | 38.16667 | 27.5
24603 - FLORA PPTO C | 949 | Ptico | Concreto | Cimentación T2 ejes 4 - 1 / A - L | 2026-03-07 | 2026-04-04 | 2026-04-06 | 28 | 31 | 36.8 | 118.7 | AUTOCOMPAC | 34 | AUTOCOMPAC-34-28 | 2026-10-29 | NUEVO | 2026-10-29 | 34 | 5.8 | 37.26667 | 3 | 38.16667 | 27.5
24603 - FLORA PPTO C | 949 | Ptico | Concreto | Cimentación T2 ejes 4 - 1 / A - L | 2026-03-07 | 2026-04-04 | 2026-04-06 | 28 | 31 | 37.1 | 119.7 | AUTOCOMPAC | 34 | AUTOCOMPAC-34-28 | 2026-10-29 | NUEVO | 2026-10-29 | 34 | 6.1 | 37.26667 | 3 | 38.16667 | 27.5
24603 - FLORA PPTO C | 950 | Ptico | Concreto | Cimentación T2 ejes 4 - 1 / A - L | 2026-03-07 | 2026-04-04 | 2026-04-06 | 28 | 31 | 36.2 | 116.8 | AUTOCOMPAC | 34 | AUTOCOMPAC-34-28 | 2026-10-29 | NUEVO | 2026-10-29 | 34 | 5.2 | 36.26667 | 3 | 37.05556 | 27.5
24603 - FLORA PPTO C | 950 | Ptico | Concreto | Cimentación T2 ejes 4 - 1 / A - L | 2026-03-07 | 2026-04-04 | 2026-04-06 | 28 | 31 | 36.4 | 117.4 | AUTOCOMPAC | 34 | AUTOCOMPAC-34-28 | 2026-10-29 | NUEVO | 2026-10-29 | 34 | 5.4 | 36.26667 | 3 | 37.05556 | 27.5
24603 - FLORA PPTO C | 950 | Ptico | Concreto | Cimentación T2 ejes 4 - 1 / A - L | 2026-03-07 | 2026-04-04 | 2026-04-06 | 28 | 31 | 36.2 | 116.8 | AUTOCOMPAC | 34 | AUTOCOMPAC-34-28 | 2026-10-29 | NUEVO | 2026-10-29 | 34 | 5.2 | 36.26667 | 3 | 37.05556 | 27.5
24603 - FLORA PPTO C | 959 | PTICO | Concreto | Cimentación T2, ejes 7, 9 / H - L | 2026-03-13 | 2026-04-10 | 2026-04-10 | 28 | 31 | 41 | 132.3 | AUTOCOMPAC | 34 | AUTOCOMPAC-34-28 | 2026-10-29 | NUEVO | 2026-10-29 | 34 | 10 | 41.06667 | 3 | 38.2 | 27.5
24603 - FLORA PPTO C | 959 | PTICO | Concreto | Cimentación T2, ejes 7, 9 / H - L | 2026-03-13 | 2026-04-10 | 2026-04-10 | 28 | 31 | 41.6 | 134.2 | AUTOCOMPAC | 34 | AUTOCOMPAC-34-28 | 2026-10-29 | NUEVO | 2026-10-29 | 34 | 10.6 | 41.06667 | 3 | 38.2 | 27.5
24603 - FLORA PPTO C | 959 | PTICO | Concreto | Cimentación T2, ejes 7, 9 / H - L | 2026-03-13 | 2026-04-10 | 2026-04-10 | 28 | 31 | 40.6 | 131 | AUTOCOMPAC | 34 | AUTOCOMPAC-34-28 | 2026-10-29 | NUEVO | 2026-10-29 | 34 | 9.6 | 41.06667 | 3 | 38.2 | 27.5
24603 - FLORA PPTO C | 965 | PTICO | Concreto | Placa T2, ejes 1, 5 / A, L y 5 – 7 / B – E, piso 1 | 2026-03-17 | 2026-04-14 | 2026-04-14 | 28 | 31 | 40 | 129 | PLACA | 34 | PLACA-34-28 | 2026-10-29 | NUEVO | 2026-10-29 | 34 | 9 | 40.06667 | 3 | 39.13333 | 27.5
24603 - FLORA PPTO C | 965 | PTICO | Concreto | Placa T2, ejes 1, 5 / A, L y 5 – 7 / B – E, piso 1 | 2026-03-17 | 2026-04-14 | 2026-04-14 | 28 | 31 | 40.6 | 131 | PLACA | 34 | PLACA-34-28 | 2026-10-29 | NUEVO | 2026-10-29 | 34 | 9.6 | 40.06667 | 3 | 39.13333 | 27.5
24603 - FLORA PPTO C | 965 | PTICO | Concreto | Placa T2, ejes 1, 5 / A, L y 5 – 7 / B – E, piso 1 | 2026-03-17 | 2026-04-14 | 2026-04-14 | 28 | 31 | 39.6 | 127.7 | PLACA | 34 | PLACA-34-28 | 2026-10-29 | NUEVO | 2026-10-29 | 34 | 8.6 | 40.06667 | 3 | 39.13333 | 27.5
24603 - FLORA PPTO C | 974 | Ptico | Concreto | Vigas de Cimentación T1, Ejes 1, 4, / A - L | 2026-03-26 | 2026-04-23 | 2026-04-23 | 28 | 31 | 41.7 | 134.5 | AUTOCOMPAC | 34 | AUTOCOMPAC-34-28 | 2026-10-29 | NUEVO | 2026-10-29 | 34 | 10.7 | 41.2 | 3 | 40.77778 | 27.5
24603 - FLORA PPTO C | 974 | Ptico | Concreto | Vigas de Cimentación T1, Ejes 1, 4, / A - L | 2026-03-26 | 2026-04-23 | 2026-04-23 | 28 | 31 | 41.5 | 133.9 | AUTOCOMPAC | 34 | AUTOCOMPAC-34-28 | 2026-10-29 | NUEVO | 2026-10-29 | 34 | 10.5 | 41.2 | 3 | 40.77778 | 27.5
24603 - FLORA PPTO C | 974 | Ptico | Concreto | Vigas de Cimentación T1, Ejes 1, 4, / A - L | 2026-03-26 | 2026-04-23 | 2026-04-23 | 28 | 31 | 40.4 | 130.3 | AUTOCOMPAC | 34 | AUTOCOMPAC-34-28 | 2026-10-29 | NUEVO | 2026-10-29 | 34 | 9.4 | 41.2 | 3 | 40.77778 | 27.5
24603 - FLORA PPTO C | 975 | Ptico | Concreto | Vigas de Cimentación T1, Ejes 1, 4, / A - L | 2026-03-26 | 2026-04-23 | 2026-04-23 | 28 | 31 | 44.8 | 144.5 | AUTOCOMPAC | 34 | AUTOCOMPAC-34-28 | 2026-10-29 | NUEVO | 2026-10-29 | 34 | 13.8 | 43.93333 | 3 | 41.73333 | 27.5
24603 - FLORA PPTO C | 975 | Ptico | Concreto | Vigas de Cimentación T1, Ejes 1, 4, / A - L | 2026-03-26 | 2026-04-23 | 2026-04-23 | 28 | 31 | 43.6 | 140.6 | AUTOCOMPAC | 34 | AUTOCOMPAC-34-28 | 2026-10-29 | NUEVO | 2026-10-29 | 34 | 12.6 | 43.93333 | 3 | 41.73333 | 27.5
24603 - FLORA PPTO C | 975 | Ptico | Concreto | Vigas de Cimentación T1, Ejes 1, 4, / A - L | 2026-03-26 | 2026-04-23 | 2026-04-23 | 28 | 31 | 43.4 | 140 | AUTOCOMPAC | 34 | AUTOCOMPAC-34-28 | 2026-10-29 | NUEVO | 2026-10-29 | 34 | 12.4 | 43.93333 | 3 | 41.73333 | 27.5
24603 - FLORA PPTO C | 976 | Ptico | Concreto | Vigas de Cimentación | 2026-03-26 | 2026-04-23 | 2026-04-23 | 28 | 31 | 40.8 | 131.6 | AUTOCOMPAC | 34 | AUTOCOMPAC-34-28 | 2026-10-29 | NUEVO | 2026-10-29 | 34 | 9.8 | 40.06667 | 3 | 41.73333 | 27.5
24603 - FLORA PPTO C | 976 | Ptico | Concreto | Vigas de Cimentación | 2026-03-26 | 2026-04-23 | 2026-04-23 | 28 | 31 | 39.8 | 128.4 | AUTOCOMPAC | 34 | AUTOCOMPAC-34-28 | 2026-10-29 | NUEVO | 2026-10-29 | 34 | 8.8 | 40.06667 | 3 | 41.73333 | 27.5
24603 - FLORA PPTO C | 976 | Ptico | Concreto | Vigas de Cimentación | 2026-03-26 | 2026-04-23 | 2026-04-23 | 28 | 31 | 39.6 | 127.7 | AUTOCOMPAC | 34 | AUTOCOMPAC-34-28 | 2026-10-29 | NUEVO | 2026-10-29 | 34 | 8.6 | 40.06667 | 3 | 41.73333 | 27.5
24603 - FLORA PPTO C | 991 | Ptico | Concreto | Cimentación T1, ejes 4,8 / A - L | 2026-04-13 | 2026-05-11 | 2026-05-13 | 28 | 31 | 41.7 | 134.5 | AUTOCOMPAC | 34 | AUTOCOMPAC-34-28 | 2026-10-29 | NUEVO | 2026-10-29 | 34 | 10.7 | 41.73333 | 3 | 41.91111 | 27.5
24603 - FLORA PPTO C | 991 | Ptico | Concreto | Cimentación T1, ejes 4,8 / A - L | 2026-04-13 | 2026-05-11 | 2026-05-13 | 28 | 31 | 42.4 | 136.8 | AUTOCOMPAC | 34 | AUTOCOMPAC-34-28 | 2026-10-29 | NUEVO | 2026-10-29 | 34 | 11.4 | 41.73333 | 3 | 41.91111 | 27.5
24603 - FLORA PPTO C | 991 | Ptico | Concreto | Cimentación T1, ejes 4,8 / A - L | 2026-04-13 | 2026-05-11 | 2026-05-13 | 28 | 31 | 41.1 | 132.6 | AUTOCOMPAC | 34 | AUTOCOMPAC-34-28 | 2026-10-29 | NUEVO | 2026-10-29 | 34 | 10.1 | 41.73333 | 3 | 41.91111 | 27.5
24603 - FLORA PPTO C | 992 | Ptico | Concreto | Cimentación T1, ejes 4,8 / A - L | 2026-04-13 | 2026-05-11 | 2026-05-13 | 28 | 31 | 39.3 | 126.8 | AUTOCOMPAC | 34 | AUTOCOMPAC-34-28 | 2026-10-29 | NUEVO | 2026-10-29 | 34 | 8.3 | 39.43333 | 3 | 40.41111 | 27.5
24603 - FLORA PPTO C | 992 | Ptico | Concreto | Cimentación T1, ejes 4,8 / A - L | 2026-04-13 | 2026-05-11 | 2026-05-13 | 28 | 31 | 39.4 | 127.1 | AUTOCOMPAC | 34 | AUTOCOMPAC-34-28 | 2026-10-29 | NUEVO | 2026-10-29 | 34 | 8.4 | 39.43333 | 3 | 40.41111 | 27.5
24603 - FLORA PPTO C | 992 | Ptico | Concreto | Cimentación T1, ejes 4,8 / A - L | 2026-04-13 | 2026-05-11 | 2026-05-13 | 28 | 31 | 39.6 | 127.7 | AUTOCOMPAC | 34 | AUTOCOMPAC-34-28 | 2026-10-29 | NUEVO | 2026-10-29 | 34 | 8.6 | 39.43333 | 3 | 40.41111 | 27.5
24603 - FLORA PPTO C | 914 | Tremie | Concreto | Pilote T3, T2 | 2026-02-05 | 2026-03-05 | 2026-03-06 | 28 | 31.3 | 32.2 | 103.9 | TREMIE | 34 | TREMIE-34-28 | 2026-10-29 | NUEVO | 2026-10-29 |  | 0.9 | 32.4 | 3 | 37.85556 | 27.8
24603 - FLORA PPTO C | 914 | Tremie | Concreto | Pilote T3, T2 | 2026-02-05 | 2026-03-05 | 2026-03-06 | 28 | 31.3 | 32.6 | 105.2 | TREMIE | 34 | TREMIE-34-28 | 2026-10-29 | NUEVO | 2026-10-29 |  | 1.3 | 32.4 | 3 | 37.85556 | 27.8
24603 - FLORA PPTO C | 914 | Tremie | Concreto | Pilote T3, T2 | 2026-02-05 | 2026-03-05 | 2026-03-06 | 28 | 31.3 | 32.4 | 104.5 | TREMIE | 34 | TREMIE-34-28 | 2026-10-29 | NUEVO | 2026-10-29 |  | 1.1 | 32.4 | 3 | 37.85556 | 27.8
24603 - FLORA PPTO C | 1014 | No especificado | Concreto | Cimentación T1 ejes 11 - 15 / A - 2 | 2026-04-24 | 2026-05-22 | 2026-05-29 | 28 | 31.5 | 38.7 | 122.9 | AUTOCOMPAC | 34 | AUTOCOMPAC-34-28 | 2026-10-29 | NUEVO | 2026-10-29 | 34 | 7.2 | 38.66667 | 3 | 36.83333 | 28
24603 - FLORA PPTO C | 1014 | No especificado | Concreto | Cimentación T1 ejes 11 - 15 / A - 2 | 2026-04-24 | 2026-05-22 | 2026-05-29 | 28 | 31.5 | 38 | 120.6 | AUTOCOMPAC | 34 | AUTOCOMPAC-34-28 | 2026-10-29 | NUEVO | 2026-10-29 | 34 | 6.5 | 38.66667 | 3 | 36.83333 | 28
24603 - FLORA PPTO C | 1014 | No especificado | Concreto | Cimentación T1 ejes 11 - 15 / A - 2 | 2026-04-24 | 2026-05-22 | 2026-05-29 | 28 | 31.5 | 39.3 | 124.8 | AUTOCOMPAC | 34 | AUTOCOMPAC-34-28 | 2026-10-29 | NUEVO | 2026-10-29 | 34 | 7.8 | 38.66667 | 3 | 36.83333 | 28
24603 - FLORA PPTO C | 746 | T-4500 | Concreto | Pilote 69 torre 1 | 2025-11-19 | 2025-12-17 | 2025-12-18 | 28 | 31.5 | 36.8 | 116.8 | TREMIE | 34 | TREMIE-34-28 | 2026-10-29 | NUEVO | 2026-10-29 |  | 5.3 | 36.46667 | 3 | 35.84444 | 28
24603 - FLORA PPTO C | 746 | T-4500 | Concreto | Pilote 69 torre 1 | 2025-11-19 | 2025-12-17 | 2025-12-18 | 28 | 31.5 | 36.5 | 115.9 | TREMIE | 34 | TREMIE-34-28 | 2026-10-29 | NUEVO | 2026-10-29 |  | 5 | 36.46667 | 3 | 35.84444 | 28
24603 - FLORA PPTO C | 746 | T-4500 | Concreto | Pilote 69 torre 1 | 2025-11-19 | 2025-12-17 | 2025-12-18 | 28 | 31.5 | 36.1 | 114.6 | TREMIE | 34 | TREMIE-34-28 | 2026-10-29 | NUEVO | 2026-10-29 |  | 4.6 | 36.46667 | 3 | 35.84444 | 28
24603 - FLORA PPTO C | 749 | T-4500 | Concreto | Pilote 51 torre 1 | 2025-11-20 | 2025-12-18 | 2025-12-22 | 28 | 31.5 | 35.2 | 111.7 | TREMIE | 34 | TREMIE-34-28 | 2026-10-29 | NUEVO | 2026-10-29 |  | 3.7 | 35.06667 | 3 | 36.73333 | 28
24603 - FLORA PPTO C | 749 | T-4500 | Concreto | Pilote 51 torre 1 | 2025-11-20 | 2025-12-18 | 2025-12-22 | 28 | 31.5 | 35.3 | 112.1 | TREMIE | 34 | TREMIE-34-28 | 2026-10-29 | NUEVO | 2026-10-29 |  | 3.8 | 35.06667 | 3 | 36.73333 | 28
24603 - FLORA PPTO C | 749 | T-4500 | Concreto | Pilote 51 torre 1 | 2025-11-20 | 2025-12-18 | 2025-12-22 | 28 | 31.5 | 34.7 | 110.2 | TREMIE | 34 | TREMIE-34-28 | 2026-10-29 | NUEVO | 2026-10-29 |  | 3.2 | 35.06667 | 3 | 36.73333 | 28
24603 - FLORA PPTO C | 753 | T4500 | Concreto | Pilote 31 torre 1 | 2025-11-21 | 2025-12-19 | 2025-12-22 | 28 | 31.5 | 33.2 | 105.4 | TREMIE | 34 | TREMIE-34-28 | 2026-10-29 | NUEVO | 2026-10-29 |  | 1.7 | 33.03333 | 3 | 34.85556 | 28
24603 - FLORA PPTO C | 753 | T4500 | Concreto | Pilote 31 torre 1 | 2025-11-21 | 2025-12-19 | 2025-12-22 | 28 | 31.5 | 33.6 | 106.7 | TREMIE | 34 | TREMIE-34-28 | 2026-10-29 | NUEVO | 2026-10-29 |  | 2.1 | 33.03333 | 3 | 34.85556 | 28
24603 - FLORA PPTO C | 753 | T4500 | Concreto | Pilote 31 torre 1 | 2025-11-21 | 2025-12-19 | 2025-12-22 | 28 | 31.5 | 32.3 | 102.5 | TREMIE | 34 | TREMIE-34-28 | 2026-10-29 | NUEVO | 2026-10-29 |  | 0.8 | 33.03333 | 3 | 34.85556 | 28
24603 - FLORA PPTO C | 756 | T4500 | Concreto | Pilote 33 torre 2 | 2025-11-22 | 2025-12-20 | 2025-12-23 | 28 | 31.5 | 39.7 | 126 | TREMIE | 34 | TREMIE-34-28 | 2026-10-29 | NUEVO | 2026-10-29 |  | 8.2 | 39.6 | 3 | 35.9 | 28
24603 - FLORA PPTO C | 756 | T4500 | Concreto | Pilote 33 torre 2 | 2025-11-22 | 2025-12-20 | 2025-12-23 | 28 | 31.5 | 40.2 | 127.6 | TREMIE | 34 | TREMIE-34-28 | 2026-10-29 | NUEVO | 2026-10-29 |  | 8.7 | 39.6 | 3 | 35.9 | 28
24603 - FLORA PPTO C | 756 | T4500 | Concreto | Pilote 33 torre 2 | 2025-11-22 | 2025-12-20 | 2025-12-23 | 28 | 31.5 | 38.9 | 123.5 | TREMIE | 34 | TREMIE-34-28 | 2026-10-29 | NUEVO | 2026-10-29 |  | 7.4 | 39.6 | 3 | 35.9 | 28
24603 - FLORA PPTO C | 758 | T4500 | Concreto | Pilote 56 torre 1 | 2025-11-24 | 2025-12-22 | 2025-12-26 | 28 | 31.5 | 37.1 | 117.8 | TREMIE | 34 | TREMIE-34-28 | 2026-10-29 | NUEVO | 2026-10-29 |  | 5.6 | 37.36667 | 3 | 36.66667 | 28
24603 - FLORA PPTO C | 758 | T4500 | Concreto | Pilote 56 torre 1 | 2025-11-24 | 2025-12-22 | 2025-12-26 | 28 | 31.5 | 37.3 | 118.4 | TREMIE | 34 | TREMIE-34-28 | 2026-10-29 | NUEVO | 2026-10-29 |  | 5.8 | 37.36667 | 3 | 36.66667 | 28
24603 - FLORA PPTO C | 758 | T4500 | Concreto | Pilote 56 torre 1 | 2025-11-24 | 2025-12-22 | 2025-12-26 | 28 | 31.5 | 37.7 | 119.7 | TREMIE | 34 | TREMIE-34-28 | 2026-10-29 | NUEVO | 2026-10-29 |  | 6.2 | 37.36667 | 3 | 36.66667 | 28
24603 - FLORA PPTO C | 763 | No especificado | Concreto | Pilote 30 #7 | 2025-11-25 | 2025-12-23 | 2026-01-02 | 28 | 31.5 | 38.8 | 123.2 | TREMIE | 34 | TREMIE-34-28 | 2026-10-29 | NUEVO | 2026-10-29 |  | 7.3 | 38.7 | 3 | 38.55556 | 28
24603 - FLORA PPTO C | 763 | No especificado | Concreto | Pilote 30 #7 | 2025-11-25 | 2025-12-23 | 2026-01-02 | 28 | 31.5 | 39.3 | 124.8 | TREMIE | 34 | TREMIE-34-28 | 2026-10-29 | NUEVO | 2026-10-29 |  | 7.8 | 38.7 | 3 | 38.55556 | 28
24603 - FLORA PPTO C | 763 | No especificado | Concreto | Pilote 30 #7 | 2025-11-25 | 2025-12-23 | 2026-01-02 | 28 | 31.5 | 38 | 120.6 | TREMIE | 34 | TREMIE-34-28 | 2026-10-29 | NUEVO | 2026-10-29 |  | 6.5 | 38.7 | 3 | 38.55556 | 28
24603 - FLORA PPTO C | 765 | No especificado | Concreto | Pilote 9 torre 2 | 2025-11-26 | 2025-12-24 | 2026-01-02 | 28 | 31.5 | 45 | 142.9 | TREMIE | 34 | TREMIE-34-28 | 2026-10-29 | NUEVO | 2026-10-29 |  | 13.5 | 44.93333 | 3 | 40.33333 | 28
24603 - FLORA PPTO C | 765 | No especificado | Concreto | Pilote 9 torre 2 | 2025-11-26 | 2025-12-24 | 2026-01-02 | 28 | 31.5 | 45.5 | 144.4 | TREMIE | 34 | TREMIE-34-28 | 2026-10-29 | NUEVO | 2026-10-29 |  | 14 | 44.93333 | 3 | 40.33333 | 28
24603 - FLORA PPTO C | 765 | No especificado | Concreto | Pilote 9 torre 2 | 2025-11-26 | 2025-12-24 | 2026-01-02 | 28 | 31.5 | 44.3 | 140.6 | TREMIE | 34 | TREMIE-34-28 | 2026-10-29 | NUEVO | 2026-10-29 |  | 12.8 | 44.93333 | 3 | 40.33333 | 28
24603 - FLORA PPTO C | 769 | No especificado | Concreto | Pilote 62 torre 1 | 2025-11-27 | 2025-12-25 | 2026-01-02 | 28 | 31.5 | 40.2 | 127.6 | TREMIE | 34 | TREMIE-34-28 | 2026-10-29 | NUEVO | 2026-10-29 |  | 8.7 | 40.5 | 3 | 41.37778 | 28
24603 - FLORA PPTO C | 769 | No especificado | Concreto | Pilote 62 torre 1 | 2025-11-27 | 2025-12-25 | 2026-01-02 | 28 | 31.5 | 40.6 | 128.9 | TREMIE | 34 | TREMIE-34-28 | 2026-10-29 | NUEVO | 2026-10-29 |  | 9.1 | 40.5 | 3 | 41.37778 | 28
24603 - FLORA PPTO C | 769 | No especificado | Concreto | Pilote 62 torre 1 | 2025-11-27 | 2025-12-25 | 2026-01-02 | 28 | 31.5 | 40.7 | 129.2 | TREMIE | 34 | TREMIE-34-28 | 2026-10-29 | NUEVO | 2026-10-29 |  | 9.2 | 40.5 | 3 | 41.37778 | 28
24603 - FLORA PPTO C | 774 | No especificado | Concreto | Pilote 35 torre 1 | 2025-11-28 | 2025-12-26 | 2026-01-02 | 28 | 31.5 | 37.5 | 119 | TREMIE | 34 | TREMIE-34-28 | 2026-10-29 | NUEVO | 2026-10-29 |  | 6 | 36.86667 | 3 | 40.76667 | 28
24603 - FLORA PPTO C | 774 | No especificado | Concreto | Pilote 35 torre 1 | 2025-11-28 | 2025-12-26 | 2026-01-02 | 28 | 31.5 | 36.4 | 115.6 | TREMIE | 34 | TREMIE-34-28 | 2026-10-29 | NUEVO | 2026-10-29 |  | 4.9 | 36.86667 | 3 | 40.76667 | 28
24603 - FLORA PPTO C | 774 | No especificado | Concreto | Pilote 35 torre 1 | 2025-11-28 | 2025-12-26 | 2026-01-02 | 28 | 31.5 | 36.7 | 116.5 | TREMIE | 34 | TREMIE-34-28 | 2026-10-29 | NUEVO | 2026-10-29 |  | 5.2 | 36.86667 | 3 | 40.76667 | 28
24603 - FLORA PPTO C | 775 | No especificado | Concreto | Base columna inclinados eje 3 - B | 2025-11-28 | 2025-12-26 | 2026-01-02 | 28 | 31.5 | 38.9 | 123.5 | MURO | 34 | MURO-34-28 | 2026-10-29 | NUEVO | 2026-10-29 | 34 | 7.4 | 38.7 | 3 | 38.68889 | 28
24603 - FLORA PPTO C | 775 | No especificado | Concreto | Base columna inclinados eje 3 - B | 2025-11-28 | 2025-12-26 | 2026-01-02 | 28 | 31.5 | 39.2 | 124.4 | MURO | 34 | MURO-34-28 | 2026-10-29 | NUEVO | 2026-10-29 | 34 | 7.7 | 38.7 | 3 | 38.68889 | 28
24603 - FLORA PPTO C | 775 | No especificado | Concreto | Base columna inclinados eje 3 - B | 2025-11-28 | 2025-12-26 | 2026-01-02 | 28 | 31.5 | 38 | 120.6 | MURO | 34 | MURO-34-28 | 2026-10-29 | NUEVO | 2026-10-29 | 34 | 6.5 | 38.7 | 3 | 38.68889 | 28
24603 - FLORA PPTO C | 779 | No especificado | Concreto | Pilote 8 torre 1 | 2025-11-29 | 2025-12-27 | 2026-01-06 | 28 | 31.5 | 40.9 | 129.8 | TREMIE | 34 | TREMIE-34-28 | 2026-10-29 | NUEVO | 2026-10-29 |  | 9.4 | 40.5 | 3 | 38.68889 | 28
24603 - FLORA PPTO C | 779 | No especificado | Concreto | Pilote 8 torre 1 | 2025-11-29 | 2025-12-27 | 2026-01-06 | 28 | 31.5 | 40.6 | 128.9 | TREMIE | 34 | TREMIE-34-28 | 2026-10-29 | NUEVO | 2026-10-29 |  | 9.1 | 40.5 | 3 | 38.68889 | 28
24603 - FLORA PPTO C | 779 | No especificado | Concreto | Pilote 8 torre 1 | 2025-11-29 | 2025-12-27 | 2026-01-06 | 28 | 31.5 | 40 | 127 | TREMIE | 34 | TREMIE-34-28 | 2026-10-29 | NUEVO | 2026-10-29 |  | 8.5 | 40.5 | 3 | 38.68889 | 28
24603 - FLORA PPTO C | 782 | No especificado | Concreto | Pilote 61 torre 1 | 2025-12-01 | 2025-12-29 | 2026-01-06 | 28 | 31.5 | 46 | 146 | TREMIE | 34 | TREMIE-34-28 | 2026-10-29 | NUEVO | 2026-10-29 |  | 14.5 | 45.73333 | 3 | 41.64444 | 28
24603 - FLORA PPTO C | 782 | No especificado | Concreto | Pilote 61 torre 1 | 2025-12-01 | 2025-12-29 | 2026-01-06 | 28 | 31.5 | 44.8 | 142.2 | TREMIE | 34 | TREMIE-34-28 | 2026-10-29 | NUEVO | 2026-10-29 |  | 13.3 | 45.73333 | 3 | 41.64444 | 28
24603 - FLORA PPTO C | 782 | No especificado | Concreto | Pilote 61 torre 1 | 2025-12-01 | 2025-12-29 | 2026-01-06 | 28 | 31.5 | 46.4 | 147.3 | TREMIE | 34 | TREMIE-34-28 | 2026-10-29 | NUEVO | 2026-10-29 |  | 14.9 | 45.73333 | 3 | 41.64444 | 28
24603 - FLORA PPTO C | 1-389 | Indus. | Concreto | Escalera 2, piso 13 al 14 torre 2 | 2026-09-05 | 2026-10-03 | 2026-10-14 | 28 | 34.5 | 59.5 | 172.5 | AUTOCOMPAC | 41 | AUTOCOMPAC-41-28 | 2026-10-29 | NUEVO | 2026-10-29 | 41 | 25 | 58.7 | 3 | 47.26667 | 31
24603 - FLORA PPTO C | 1-389 | Indus. | Concreto | Escalera 2, piso 13 al 14 torre 2 | 2026-09-05 | 2026-10-03 | 2026-10-14 | 28 | 34.5 | 59.9 | 173.6 | AUTOCOMPAC | 41 | AUTOCOMPAC-41-28 | 2026-10-29 | NUEVO | 2026-10-29 | 41 | 25.4 | 58.7 | 3 | 47.26667 | 31
24603 - FLORA PPTO C | 1-389 | Indus. | Concreto | Escalera 2, piso 13 al 14 torre 2 | 2026-09-05 | 2026-10-03 | 2026-10-14 | 28 | 34.5 | 56.7 | 164.3 | AUTOCOMPAC | 41 | AUTOCOMPAC-41-28 | 2026-10-29 | NUEVO | 2026-10-29 | 41 | 22.2 | 58.7 | 3 | 47.26667 | 31
24603 - FLORA PPTO C | 1.226 | INDUS | Concreto | Placa ejes 4 - 7/ A - L piso 12, T2 | 2026-07-24 | 2026-08-21 | 2026-08-25 | 28 | 34.5 | 56.5 | 163.8 | PLACA | 41 | PLACA-41-28 | 2026-10-29 | NUEVO | 2026-10-29 | 41 | 22 | 55.86667 | 3 | 52.41111 | 31
24603 - FLORA PPTO C | 1.226 | INDUS | Concreto | Placa ejes 4 - 7/ A - L piso 12, T2 | 2026-07-24 | 2026-08-21 | 2026-08-25 | 28 | 34.5 | 55.1 | 159.7 | PLACA | 41 | PLACA-41-28 | 2026-10-29 | NUEVO | 2026-10-29 | 41 | 20.6 | 55.86667 | 3 | 52.41111 | 31
24603 - FLORA PPTO C | 1.226 | INDUS | Concreto | Placa ejes 4 - 7/ A - L piso 12, T2 | 2026-07-24 | 2026-08-21 | 2026-08-25 | 28 | 34.5 | 56 | 162.3 | PLACA | 41 | PLACA-41-28 | 2026-10-29 | NUEVO | 2026-10-29 | 41 | 21.5 | 55.86667 | 3 | 52.41111 | 31
24603 - FLORA PPTO C | 1129 | AUTO | Concreto | Cuello columnas ejes 4 - 5 / E - G , sotano salón comunal | 2026-06-17 | 2026-07-15 | 2026-07-16 | 28 | 34.5 | 42.7 | 123.8 | MURO | 41 | MURO-41-28 | 2026-10-29 | NUEVO | 2026-10-29 | 41 | 8.2 | 43.6 | 3 | 52.72222 | 31
24603 - FLORA PPTO C | 1129 | AUTO | Concreto | Cuello columnas ejes 4 - 5 / E - G , sotano salón comunal | 2026-06-17 | 2026-07-15 | 2026-07-16 | 28 | 34.5 | 44.6 | 129.3 | MURO | 41 | MURO-41-28 | 2026-10-29 | NUEVO | 2026-10-29 | 41 | 10.1 | 43.6 | 3 | 52.72222 | 31
24603 - FLORA PPTO C | 1129 | AUTO | Concreto | Cuello columnas ejes 4 - 5 / E - G , sotano salón comunal | 2026-06-17 | 2026-07-15 | 2026-07-16 | 28 | 34.5 | 43.5 | 126.1 | MURO | 41 | MURO-41-28 | 2026-10-29 | NUEVO | 2026-10-29 | 41 | 9 | 43.6 | 3 | 52.72222 | 31
24603 - FLORA PPTO C | 1197 | Auto | Concreto | Muros y columnas tanque de suministro salón comunal | 2026-07-10 | 2026-08-07 | 2026-08-11 | 28 | 34.5 | 40.4 | 117.1 | MURO | 41 | MURO-41-28 | 2026-10-29 | NUEVO | 2026-10-29 | 41 | 5.9 | 40.43333 | 3 | 46.63333 | 31
24603 - FLORA PPTO C | 1197 | Auto | Concreto | Muros y columnas tanque de suministro salón comunal | 2026-07-10 | 2026-08-07 | 2026-08-11 | 28 | 34.5 | 41 | 118.8 | MURO | 41 | MURO-41-28 | 2026-10-29 | NUEVO | 2026-10-29 | 41 | 6.5 | 40.43333 | 3 | 46.63333 | 31
24603 - FLORA PPTO C | 1197 | Auto | Concreto | Muros y columnas tanque de suministro salón comunal | 2026-07-10 | 2026-08-07 | 2026-08-11 | 28 | 34.5 | 39.9 | 115.7 | MURO | 41 | MURO-41-28 | 2026-10-29 | NUEVO | 2026-10-29 | 41 | 5.4 | 40.43333 | 3 | 46.63333 | 31
24603 - FLORA PPTO C | 1204 | AUTO | Concreto | Columnas sótano salón comunal | 2026-07-15 | 2026-08-12 | 2026-08-13 | 28 | 34.5 | 43 | 124.6 | MURO | 41 | MURO-41-28 | 2026-10-29 | NUEVO | 2026-10-29 | 41 | 8.5 | 42.46667 | 3 | 42.16667 | 31
24603 - FLORA PPTO C | 1204 | AUTO | Concreto | Columnas sótano salón comunal | 2026-07-15 | 2026-08-12 | 2026-08-13 | 28 | 34.5 | 41.9 | 121.4 | MURO | 41 | MURO-41-28 | 2026-10-29 | NUEVO | 2026-10-29 | 41 | 7.4 | 42.46667 | 3 | 42.16667 | 31
24603 - FLORA PPTO C | 1204 | AUTO | Concreto | Columnas sótano salón comunal | 2026-07-15 | 2026-08-12 | 2026-08-13 | 28 | 34.5 | 42.5 | 123.2 | MURO | 41 | MURO-41-28 | 2026-10-29 | NUEVO | 2026-10-29 | 41 | 8 | 42.46667 | 3 | 42.16667 | 31
24603 - FLORA PPTO C | 1209 | INDUS | Concreto | Placa ejes 4 - 7 / A - L, piso 11 torre 2 | 2026-07-16 | 2026-08-13 | 2026-08-14 | 28 | 34.5 | 41.4 | 120 | PLACA | 41 | PLACA-41-28 | 2026-10-29 | NUEVO | 2026-10-29 | 41 | 6.9 | 40.93333 | 3 | 41.27778 | 31
24603 - FLORA PPTO C | 1209 | INDUS | Concreto | Placa ejes 4 - 7 / A - L, piso 11 torre 2 | 2026-07-16 | 2026-08-13 | 2026-08-14 | 28 | 34.5 | 40.4 | 117.1 | PLACA | 41 | PLACA-41-28 | 2026-10-29 | NUEVO | 2026-10-29 | 41 | 5.9 | 40.93333 | 3 | 41.27778 | 31
24603 - FLORA PPTO C | 1209 | INDUS | Concreto | Placa ejes 4 - 7 / A - L, piso 11 torre 2 | 2026-07-16 | 2026-08-13 | 2026-08-14 | 28 | 34.5 | 41 | 118.8 | PLACA | 41 | PLACA-41-28 | 2026-10-29 | NUEVO | 2026-10-29 | 41 | 6.5 | 40.93333 | 3 | 41.27778 | 31
24603 - FLORA PPTO C | 1211 | Autocompactante | Concreto | Columnas sótano salón comunal | 2026-07-17 | 2026-08-14 | 2026-08-18 | 28 | 34.5 | 44 | 127.5 | MURO | 41 | MURO-41-28 | 2026-10-29 | NUEVO | 2026-10-29 | 41 | 9.5 | 43.4 | 3 | 42.26667 | 31
24603 - FLORA PPTO C | 1211 | Autocompactante | Concreto | Columnas sótano salón comunal | 2026-07-17 | 2026-08-14 | 2026-08-18 | 28 | 34.5 | 42.8 | 124.1 | MURO | 41 | MURO-41-28 | 2026-10-29 | NUEVO | 2026-10-29 | 41 | 8.3 | 43.4 | 3 | 42.26667 | 31
24603 - FLORA PPTO C | 1211 | Autocompactante | Concreto | Columnas sótano salón comunal | 2026-07-17 | 2026-08-14 | 2026-08-18 | 28 | 34.5 | 43.4 | 125.8 | MURO | 41 | MURO-41-28 | 2026-10-29 | NUEVO | 2026-10-29 | 41 | 8.9 | 43.4 | 3 | 42.26667 | 31
24603 - FLORA PPTO C | 1212 | Industrializado | Concreto | Placa ejes 1 - 4 / A - L, Piso 11 Torre 2 | 2026-07-17 | 2026-08-14 | 2026-08-18 | 28 | 34.5 | 45.4 | 131.6 | PLACA | 41 | PLACA-41-28 | 2026-10-29 | NUEVO | 2026-10-29 | 41 | 10.9 | 45.43333 | 3 | 43.25556 | 31
24603 - FLORA PPTO C | 1212 | Industrializado | Concreto | Placa ejes 1 - 4 / A - L, Piso 11 Torre 2 | 2026-07-17 | 2026-08-14 | 2026-08-18 | 28 | 34.5 | 46 | 133.3 | PLACA | 41 | PLACA-41-28 | 2026-10-29 | NUEVO | 2026-10-29 | 41 | 11.5 | 45.43333 | 3 | 43.25556 | 31
24603 - FLORA PPTO C | 1212 | Industrializado | Concreto | Placa ejes 1 - 4 / A - L, Piso 11 Torre 2 | 2026-07-17 | 2026-08-14 | 2026-08-18 | 28 | 34.5 | 44.9 | 130.1 | PLACA | 41 | PLACA-41-28 | 2026-10-29 | NUEVO | 2026-10-29 | 41 | 10.4 | 45.43333 | 3 | 43.25556 | 31
24603 - FLORA PPTO C | 1216 | Indus | Concreto | Placa ejes 12 - 15 / A - L piso 12 T2 | 2026-07-18 | 2026-08-15 | 2026-08-18 | 28 | 34.5 | 38.7 | 112.2 | PLACA | 41 | PLACA-41-28 | 2026-10-29 | NUEVO | 2026-10-29 | 41 | 4.2 | 38.73333 | 3 | 42.52222 | 31
24603 - FLORA PPTO C | 1216 | Indus | Concreto | Placa ejes 12 - 15 / A - L piso 12 T2 | 2026-07-18 | 2026-08-15 | 2026-08-18 | 28 | 34.5 | 39.4 | 114.2 | PLACA | 41 | PLACA-41-28 | 2026-10-29 | NUEVO | 2026-10-29 | 41 | 4.9 | 38.73333 | 3 | 42.52222 | 31
24603 - FLORA PPTO C | 1216 | Indus | Concreto | Placa ejes 12 - 15 / A - L piso 12 T2 | 2026-07-18 | 2026-08-15 | 2026-08-18 | 28 | 34.5 | 38.1 | 110.4 | PLACA | 41 | PLACA-41-28 | 2026-10-29 | NUEVO | 2026-10-29 | 41 | 3.6 | 38.73333 | 3 | 42.52222 | 31
24603 - FLORA PPTO C | 1217 | Auto | Concreto | Muros ascensores salon comunal | 2026-07-21 | 2026-08-18 | 2026-08-19 | 28 | 34.5 | 42.7 | 123.8 | MURO | 41 | MURO-41-28 | 2026-10-29 | NUEVO | 2026-10-29 | 41 | 8.2 | 41.7 | 3 | 41.95556 | 31
24603 - FLORA PPTO C | 1217 | Auto | Concreto | Muros ascensores salon comunal | 2026-07-21 | 2026-08-18 | 2026-08-19 | 28 | 34.5 | 40.4 | 117.1 | MURO | 41 | MURO-41-28 | 2026-10-29 | NUEVO | 2026-10-29 | 41 | 5.9 | 41.7 | 3 | 41.95556 | 31
24603 - FLORA PPTO C | 1217 | Auto | Concreto | Muros ascensores salon comunal | 2026-07-21 | 2026-08-18 | 2026-08-19 | 28 | 34.5 | 42 | 121.7 | MURO | 41 | MURO-41-28 | 2026-10-29 | NUEVO | 2026-10-29 | 41 | 7.5 | 41.7 | 3 | 41.95556 | 31
24603 - FLORA PPTO C | 1220 | Indus | Concreto | Placa ejes 9 - 1 2 / A - L , piso 12 T2 | 2026-07-21 | 2026-08-18 | 2026-08-19 | 28 | 34.5 | 39.3 | 113.9 | PLACA | 41 | PLACA-41-28 | 2026-10-29 | NUEVO | 2026-10-29 | 41 | 4.8 | 38.43333 | 3 | 39.62222 | 31
24603 - FLORA PPTO C | 1220 | Indus | Concreto | Placa ejes 9 - 1 2 / A - L , piso 12 T2 | 2026-07-21 | 2026-08-18 | 2026-08-19 | 28 | 34.5 | 37.7 | 109.3 | PLACA | 41 | PLACA-41-28 | 2026-10-29 | NUEVO | 2026-10-29 | 41 | 3.2 | 38.43333 | 3 | 39.62222 | 31
24603 - FLORA PPTO C | 1220 | Indus | Concreto | Placa ejes 9 - 1 2 / A - L , piso 12 T2 | 2026-07-21 | 2026-08-18 | 2026-08-19 | 28 | 34.5 | 38.3 | 111 | PLACA | 41 | PLACA-41-28 | 2026-10-29 | NUEVO | 2026-10-29 | 41 | 3.8 | 38.43333 | 3 | 39.62222 | 31
24603 - FLORA PPTO C | 1222 | Indus | Concreto | Placa ejes 7 - 9 / A - L piso 12 T2 | 2026-07-22 | 2026-08-19 | 2026-08-21 | 28 | 34.5 | 37.7 | 109.3 | PLACA | 41 | PLACA-41-28 | 2026-10-29 | NUEVO | 2026-10-29 | 41 | 3.2 | 36.6 | 3 | 38.91111 | 31
24603 - FLORA PPTO C | 1222 | Indus | Concreto | Placa ejes 7 - 9 / A - L piso 12 T2 | 2026-07-22 | 2026-08-19 | 2026-08-21 | 28 | 34.5 | 35.6 | 103.2 | PLACA | 41 | PLACA-41-28 | 2026-10-29 | NUEVO | 2026-10-29 | 41 | 1.1 | 36.6 | 3 | 38.91111 | 31
24603 - FLORA PPTO C | 1222 | Indus | Concreto | Placa ejes 7 - 9 / A - L piso 12 T2 | 2026-07-22 | 2026-08-19 | 2026-08-21 | 28 | 34.5 | 36.5 | 105.8 | PLACA | 41 | PLACA-41-28 | 2026-10-29 | NUEVO | 2026-10-29 | 41 | 2 | 36.6 | 3 | 38.91111 | 31
24603 - FLORA PPTO C | 1229 | AUTO | Concreto | Semisótano ejes 3 - 4 / E - G , salón comunal | 2026-07-27 | 2026-08-24 | 2026-08-25 | 28 | 34.5 | 38.4 | 111.3 | OTRO | 41 | OTRO-41-28 | 2026-10-29 | NUEVO | 2026-10-29 |  | 3.9 | 38.66667 | 3 | 37.9 | 31
24603 - FLORA PPTO C | 1229 | AUTO | Concreto | Semisótano ejes 3 - 4 / E - G , salón comunal | 2026-07-27 | 2026-08-24 | 2026-08-25 | 28 | 34.5 | 38.9 | 112.8 | OTRO | 41 | OTRO-41-28 | 2026-10-29 | NUEVO | 2026-10-29 |  | 4.4 | 38.66667 | 3 | 37.9 | 31
24603 - FLORA PPTO C | 1229 | AUTO | Concreto | Semisótano ejes 3 - 4 / E - G , salón comunal | 2026-07-27 | 2026-08-24 | 2026-08-25 | 28 | 34.5 | 38.7 | 112.2 | OTRO | 41 | OTRO-41-28 | 2026-10-29 | NUEVO | 2026-10-29 |  | 4.2 | 38.66667 | 3 | 37.9 | 31
24603 - FLORA PPTO C | 1232 | INDUS | Concreto | Placa ejes 1 - 4 / A - 2 piso 12 , torre 2 | 2026-07-27 | 2026-08-24 | 2026-08-25 | 28 | 34.5 | 50.9 | 147.5 | PLACA | 41 | PLACA-41-28 | 2026-10-29 | NUEVO | 2026-10-29 | 41 | 16.4 | 51.26667 | 3 | 42.17778 | 31
24603 - FLORA PPTO C | 1232 | INDUS | Concreto | Placa ejes 1 - 4 / A - 2 piso 12 , torre 2 | 2026-07-27 | 2026-08-24 | 2026-08-25 | 28 | 34.5 | 51.7 | 149.9 | PLACA | 41 | PLACA-41-28 | 2026-10-29 | NUEVO | 2026-10-29 | 41 | 17.2 | 51.26667 | 3 | 42.17778 | 31
24603 - FLORA PPTO C | 1232 | INDUS | Concreto | Placa ejes 1 - 4 / A - 2 piso 12 , torre 2 | 2026-07-27 | 2026-08-24 | 2026-08-25 | 28 | 34.5 | 51.2 | 148.4 | PLACA | 41 | PLACA-41-28 | 2026-10-29 | NUEVO | 2026-10-29 | 41 | 16.7 | 51.26667 | 3 | 42.17778 | 31
24603 - FLORA PPTO C | 1237 | INDUS | Concreto | Placa ejes 7 - 11 / A - F , piso 12 , T2 | 2026-07-28 | 2026-08-25 | 2026-08-25 | 28 | 34.5 | 44.8 | 129.9 | PLACA | 41 | PLACA-41-28 | 2026-10-29 | NUEVO | 2026-10-29 | 41 | 10.3 | 43.96667 | 3 | 44.63333 | 31
24603 - FLORA PPTO C | 1237 | INDUS | Concreto | Placa ejes 7 - 11 / A - F , piso 12 , T2 | 2026-07-28 | 2026-08-25 | 2026-08-25 | 28 | 34.5 | 42.8 | 124.1 | PLACA | 41 | PLACA-41-28 | 2026-10-29 | NUEVO | 2026-10-29 | 41 | 8.3 | 43.96667 | 3 | 44.63333 | 31
24603 - FLORA PPTO C | 1237 | INDUS | Concreto | Placa ejes 7 - 11 / A - F , piso 12 , T2 | 2026-07-28 | 2026-08-25 | 2026-08-25 | 28 | 34.5 | 44.3 | 128.4 | PLACA | 41 | PLACA-41-28 | 2026-10-29 | NUEVO | 2026-10-29 | 41 | 9.8 | 43.96667 | 3 | 44.63333 | 31
24603 - FLORA PPTO C | 1239 | Auto | Concreto | Placa ejes 4 - 5´/ E - G, semisótano salón comunal y columnas 3 - 5´/ A semisótano salón comunal | 2026-07-29 | 2026-08-26 | 2026-08-27 | 28 | 34.5 | 59.7 | 173 | PLACA | 41 | PLACA-41-28 | 2026-10-29 | NUEVO | 2026-10-29 | 41 | 25.2 | 58.76667 | 3 | 51.33333 | 31
24603 - FLORA PPTO C | 1239 | Auto | Concreto | Placa ejes 4 - 5´/ E - G, semisótano salón comunal y columnas 3 - 5´/ A semisótano salón comunal | 2026-07-29 | 2026-08-26 | 2026-08-27 | 28 | 34.5 | 58 | 168.1 | PLACA | 41 | PLACA-41-28 | 2026-10-29 | NUEVO | 2026-10-29 | 41 | 23.5 | 58.76667 | 3 | 51.33333 | 31
24603 - FLORA PPTO C | 1239 | Auto | Concreto | Placa ejes 4 - 5´/ E - G, semisótano salón comunal y columnas 3 - 5´/ A semisótano salón comunal | 2026-07-29 | 2026-08-26 | 2026-08-27 | 28 | 34.5 | 58.6 | 169.9 | PLACA | 41 | PLACA-41-28 | 2026-10-29 | NUEVO | 2026-10-29 | 41 | 24.1 | 58.76667 | 3 | 51.33333 | 31
24603 - FLORA PPTO C | 1242 | INDUS | Concreto | Placa ejes 12 - 15 / A - L , piso 13 , T2 | 2026-07-29 | 2026-08-26 | 2026-09-01 | 28 | 34.5 | 54.5 | 158 | PLACA | 41 | PLACA-41-28 | 2026-10-29 | NUEVO | 2026-10-29 | 41 | 20 | 53.2 | 3 | 51.97778 | 31
24603 - FLORA PPTO C | 1242 | INDUS | Concreto | Placa ejes 12 - 15 / A - L , piso 13 , T2 | 2026-07-29 | 2026-08-26 | 2026-09-01 | 28 | 34.5 | 51.4 | 149 | PLACA | 41 | PLACA-41-28 | 2026-10-29 | NUEVO | 2026-10-29 | 41 | 16.9 | 53.2 | 3 | 51.97778 | 31
24603 - FLORA PPTO C | 1242 | INDUS | Concreto | Placa ejes 12 - 15 / A - L , piso 13 , T2 | 2026-07-29 | 2026-08-26 | 2026-09-01 | 28 | 34.5 | 53.7 | 155.7 | PLACA | 41 | PLACA-41-28 | 2026-10-29 | NUEVO | 2026-10-29 | 41 | 19.2 | 53.2 | 3 | 51.97778 | 31
24603 - FLORA PPTO C | 1245 | Auto | Concreto | Columnas ejes 4/E-F semi sótano salón comunal | 2026-07-30 | 2026-08-27 | 2026-09-01 | 28 | 34.5 | 44.9 | 130.1 | MURO | 41 | MURO-41-28 | 2026-10-29 | NUEVO | 2026-10-29 | 41 | 10.4 | 45.06667 | 3 | 52.34444 | 31
24603 - FLORA PPTO C | 1245 | Auto | Concreto | Columnas ejes 4/E-F semi sótano salón comunal | 2026-07-30 | 2026-08-27 | 2026-09-01 | 28 | 34.5 | 46.2 | 133.9 | MURO | 41 | MURO-41-28 | 2026-10-29 | NUEVO | 2026-10-29 | 41 | 11.7 | 45.06667 | 3 | 52.34444 | 31
24603 - FLORA PPTO C | 1245 | Auto | Concreto | Columnas ejes 4/E-F semi sótano salón comunal | 2026-07-30 | 2026-08-27 | 2026-09-01 | 28 | 34.5 | 44.1 | 127.8 | MURO | 41 | MURO-41-28 | 2026-10-29 | NUEVO | 2026-10-29 | 41 | 9.6 | 45.06667 | 3 | 52.34444 | 31
24603 - FLORA PPTO C | 1248 | Indus | Concreto | Placa ejes 9-12/A-L Piso 13, T2 | 2026-07-30 | 2026-08-27 | 2026-09-01 | 28 | 34.5 | 45.9 | 133 | PLACA | 41 | PLACA-41-28 | 2026-10-29 | NUEVO | 2026-10-29 | 41 | 11.4 | 44.83333 | 3 | 47.7 | 31
24603 - FLORA PPTO C | 1248 | Indus | Concreto | Placa ejes 9-12/A-L Piso 13, T2 | 2026-07-30 | 2026-08-27 | 2026-09-01 | 28 | 34.5 | 43.7 | 126.7 | PLACA | 41 | PLACA-41-28 | 2026-10-29 | NUEVO | 2026-10-29 | 41 | 9.2 | 44.83333 | 3 | 47.7 | 31
24603 - FLORA PPTO C | 1248 | Indus | Concreto | Placa ejes 9-12/A-L Piso 13, T2 | 2026-07-30 | 2026-08-27 | 2026-09-01 | 28 | 34.5 | 44.9 | 130.1 | PLACA | 41 | PLACA-41-28 | 2026-10-29 | NUEVO | 2026-10-29 | 41 | 10.4 | 44.83333 | 3 | 47.7 | 31
24603 - FLORA PPTO C | 1250 | INDUS | Concreto | Placa ejes 7 - 9 / A - L, piso 13 torre 2 | 2026-07-31 | 2026-08-28 | 2026-09-01 | 28 | 34.5 | 43.8 | 127 | PLACA | 41 | PLACA-41-28 | 2026-10-29 | NUEVO | 2026-10-29 | 41 | 9.3 | 45.03333 | 3 | 44.97778 | 31
24603 - FLORA PPTO C | 1250 | INDUS | Concreto | Placa ejes 7 - 9 / A - L, piso 13 torre 2 | 2026-07-31 | 2026-08-28 | 2026-09-01 | 28 | 34.5 | 45.8 | 132.8 | PLACA | 41 | PLACA-41-28 | 2026-10-29 | NUEVO | 2026-10-29 | 41 | 11.3 | 45.03333 | 3 | 44.97778 | 31
24603 - FLORA PPTO C | 1250 | INDUS | Concreto | Placa ejes 7 - 9 / A - L, piso 13 torre 2 | 2026-07-31 | 2026-08-28 | 2026-09-01 | 28 | 34.5 | 45.5 | 131.9 | PLACA | 41 | PLACA-41-28 | 2026-10-29 | NUEVO | 2026-10-29 | 41 | 11 | 45.03333 | 3 | 44.97778 | 31
24603 - FLORA PPTO C | 1254 | AUTO | Concreto | Muros y columnas semisótano 3 - 5´/ E, salón comunal | 2026-08-01 | 2026-08-29 | 2026-09-01 | 28 | 34.5 | 45.9 | 133 | MURO | 41 | MURO-41-28 | 2026-10-29 | NUEVO | 2026-10-29 | 41 | 11.4 | 44.9 | 3 | 44.92222 | 31
24603 - FLORA PPTO C | 1254 | AUTO | Concreto | Muros y columnas semisótano 3 - 5´/ E, salón comunal | 2026-08-01 | 2026-08-29 | 2026-09-01 | 28 | 34.5 | 44.3 | 128.4 | MURO | 41 | MURO-41-28 | 2026-10-29 | NUEVO | 2026-10-29 | 41 | 9.8 | 44.9 | 3 | 44.92222 | 31
24603 - FLORA PPTO C | 1254 | AUTO | Concreto | Muros y columnas semisótano 3 - 5´/ E, salón comunal | 2026-08-01 | 2026-08-29 | 2026-09-01 | 28 | 34.5 | 44.5 | 129 | MURO | 41 | MURO-41-28 | 2026-10-29 | NUEVO | 2026-10-29 | 41 | 10 | 44.9 | 3 | 44.92222 | 31
24603 - FLORA PPTO C | 1255 | INDUS | Concreto | Placa ejes 4 - 7 / A - L, piso 13, torre 2 | 2026-08-01 | 2026-08-29 | 2026-09-01 | 28 | 34.5 | 46.9 | 135.9 | PLACA | 41 | PLACA-41-28 | 2026-10-29 | NUEVO | 2026-10-29 | 41 | 12.4 | 47.46667 | 3 | 45.8 | 31
24603 - FLORA PPTO C | 1255 | INDUS | Concreto | Placa ejes 4 - 7 / A - L, piso 13, torre 2 | 2026-08-01 | 2026-08-29 | 2026-09-01 | 28 | 34.5 | 48.4 | 140.3 | PLACA | 41 | PLACA-41-28 | 2026-10-29 | NUEVO | 2026-10-29 | 41 | 13.9 | 47.46667 | 3 | 45.8 | 31
24603 - FLORA PPTO C | 1255 | INDUS | Concreto | Placa ejes 4 - 7 / A - L, piso 13, torre 2 | 2026-08-01 | 2026-08-29 | 2026-09-01 | 28 | 34.5 | 47.1 | 136.5 | PLACA | 41 | PLACA-41-28 | 2026-10-29 | NUEVO | 2026-10-29 | 41 | 12.6 | 47.46667 | 3 | 45.8 | 31
24603 - FLORA PPTO C | 1258 | INDUS | Concreto | Escalera 2 Piso 8 al 9, Torre 2 | 2026-08-03 | 2026-08-31 | 2026-09-02 | 28 | 34.5 | 44.1 | 127.8 | AUTOCOMPAC | 41 | AUTOCOMPAC-41-28 | 2026-10-29 | NUEVO | 2026-10-29 | 41 | 9.6 | 44.43333 | 3 | 45.6 | 31
24603 - FLORA PPTO C | 1258 | INDUS | Concreto | Escalera 2 Piso 8 al 9, Torre 2 | 2026-08-03 | 2026-08-31 | 2026-09-02 | 28 | 34.5 | 44.7 | 129.6 | AUTOCOMPAC | 41 | AUTOCOMPAC-41-28 | 2026-10-29 | NUEVO | 2026-10-29 | 41 | 10.2 | 44.43333 | 3 | 45.6 | 31
24603 - FLORA PPTO C | 1258 | INDUS | Concreto | Escalera 2 Piso 8 al 9, Torre 2 | 2026-08-03 | 2026-08-31 | 2026-09-02 | 28 | 34.5 | 44.5 | 129 | AUTOCOMPAC | 41 | AUTOCOMPAC-41-28 | 2026-10-29 | NUEVO | 2026-10-29 | 41 | 10 | 44.43333 | 3 | 45.6 | 31
24603 - FLORA PPTO C | 1260 | INDUS | Concreto | Placa Ejes 1 – 4 / A – L, Piso 13, Torre 2 | 2026-08-03 | 2026-08-31 | 2026-09-02 | 28 | 34.5 | 52.5 | 152.2 | PLACA | 41 | PLACA-41-28 | 2026-10-29 | NUEVO | 2026-10-29 | 41 | 18 | 52.26667 | 3 | 48.05556 | 31
24603 - FLORA PPTO C | 1260 | INDUS | Concreto | Placa Ejes 1 – 4 / A – L, Piso 13, Torre 2 | 2026-08-03 | 2026-08-31 | 2026-09-02 | 28 | 34.5 | 51.2 | 148.4 | PLACA | 41 | PLACA-41-28 | 2026-10-29 | NUEVO | 2026-10-29 | 41 | 16.7 | 52.26667 | 3 | 48.05556 | 31
24603 - FLORA PPTO C | 1260 | INDUS | Concreto | Placa Ejes 1 – 4 / A – L, Piso 13, Torre 2 | 2026-08-03 | 2026-08-31 | 2026-09-02 | 28 | 34.5 | 53.1 | 153.9 | PLACA | 41 | PLACA-41-28 | 2026-10-29 | NUEVO | 2026-10-29 | 41 | 18.6 | 52.26667 | 3 | 48.05556 | 31
24603 - FLORA PPTO C | 1265 | AUTO | Concreto | Muro Foso Ascensor y Columnas Ejes 4 – 5’ / F, Salón Comunal | 2026-08-04 | 2026-09-01 | 2026-09-02 | 28 | 34.5 | 30.3 | 87.8 | MURO | 41 | MURO-41-28 | 2026-10-29 | NUEVO | 2026-10-29 | 41 | -4.2 | 31.06667 | 3 | 42.58889 | 31
24603 - FLORA PPTO C | 1265 | AUTO | Concreto | Muro Foso Ascensor y Columnas Ejes 4 – 5’ / F, Salón Comunal | 2026-08-04 | 2026-09-01 | 2026-09-02 | 28 | 34.5 | 31.7 | 91.9 | MURO | 41 | MURO-41-28 | 2026-10-29 | NUEVO | 2026-10-29 | 41 | -2.8 | 31.06667 | 3 | 42.58889 | 31
24603 - FLORA PPTO C | 1265 | AUTO | Concreto | Muro Foso Ascensor y Columnas Ejes 4 – 5’ / F, Salón Comunal | 2026-08-04 | 2026-09-01 | 2026-09-02 | 28 | 34.5 | 31.2 | 90.4 | MURO | 41 | MURO-41-28 | 2026-10-29 | NUEVO | 2026-10-29 | 41 | -3.3 | 31.06667 | 3 | 42.58889 | 31
24603 - FLORA PPTO C | 1269 | INDUS | Concreto | Placa Ejes 12 – 15 / A – L, Piso 14, Torre 2 | 2026-08-04 | 2026-09-01 | 2026-09-02 | 28 | 34.5 | 42 | 121.7 | PLACA | 41 | PLACA-41-28 | 2026-10-29 | NUEVO | 2026-10-29 | 41 | 7.5 | 41.4 | 3 | 42.13333 | 31
24603 - FLORA PPTO C | 1274 | Indus | Concreto | Placa ejes 9-12/A-L piso 14, torre 2 | 2026-08-05 | 2026-09-02 | 2026-09-04 | 28 | 34.5 | 44.9 | 130.1 | PLACA | 41 | PLACA-41-28 | 2026-10-29 | NUEVO | 2026-10-29 | 41 | 10.4 | 43.9 | 3 | 42.13333 | 31
24603 - FLORA PPTO C | 1274 | Indus | Concreto | Placa ejes 9-12/A-L piso 14, torre 2 | 2026-08-05 | 2026-09-02 | 2026-09-04 | 28 | 34.5 | 43.7 | 126.7 | PLACA | 41 | PLACA-41-28 | 2026-10-29 | NUEVO | 2026-10-29 | 41 | 9.2 | 43.9 | 3 | 42.13333 | 31
24603 - FLORA PPTO C | 1274 | Indus | Concreto | Placa ejes 9-12/A-L piso 14, torre 2 | 2026-08-05 | 2026-09-02 | 2026-09-04 | 28 | 34.5 | 43.1 | 124.9 | PLACA | 41 | PLACA-41-28 | 2026-10-29 | NUEVO | 2026-10-29 | 41 | 8.6 | 43.9 | 3 | 38.67037 | 31
24603 - FLORA PPTO C | 1275 | Auto | Concreto | Columnas y muro ejes 3 - 4 / G semi sótano salón comunal | 2026-08-06 | 2026-09-03 | 2026-09-04 | 28 | 34.5 | 41.6 | 120.6 | MURO | 41 | MURO-41-28 | 2026-10-29 | NUEVO | 2026-10-29 | 41 | 7.1 | 40.86667 | 3 | 38.67037 | 31
24603 - FLORA PPTO C | 1275 | Auto | Concreto | Columnas y muro ejes 3 - 4 / G semi sótano salón comunal | 2026-08-06 | 2026-09-03 | 2026-09-04 | 28 | 34.5 | 39.9 | 115.7 | MURO | 41 | MURO-41-28 | 2026-10-29 | NUEVO | 2026-10-29 | 41 | 5.4 | 40.86667 | 3 | 38.67037 | 31
24603 - FLORA PPTO C | 1275 | Auto | Concreto | Columnas y muro ejes 3 - 4 / G semi sótano salón comunal | 2026-08-06 | 2026-09-03 | 2026-09-04 | 28 | 34.5 | 41.1 | 119.1 | MURO | 41 | MURO-41-28 | 2026-10-29 | NUEVO | 2026-10-29 | 41 | 6.6 | 40.86667 | 3 | 42.96667 | 31
24603 - FLORA PPTO C | 1277 | Indus | Concreto | Placa ejes 7 - 9 / A - L piso 14, torre 2 | 2026-08-06 | 2026-09-03 | 2026-09-04 | 28 | 34.5 | 45.1 | 130.7 | PLACA | 41 | PLACA-41-28 | 2026-10-29 | NUEVO | 2026-10-29 | 41 | 10.6 | 45.5 | 3 | 42.96667 | 31
24603 - FLORA PPTO C | 1277 | Indus | Concreto | Placa ejes 7 - 9 / A - L piso 14, torre 2 | 2026-08-06 | 2026-09-03 | 2026-09-04 | 28 | 34.5 | 45.8 | 132.8 | PLACA | 41 | PLACA-41-28 | 2026-10-29 | NUEVO | 2026-10-29 | 41 | 11.3 | 45.5 | 3 | 42.96667 | 31
24603 - FLORA PPTO C | 1277 | Indus | Concreto | Placa ejes 7 - 9 / A - L piso 14, torre 2 | 2026-08-06 | 2026-09-03 | 2026-09-04 | 28 | 34.5 | 45.6 | 132.2 | PLACA | 41 | PLACA-41-28 | 2026-10-29 | NUEVO | 2026-10-29 | 41 | 11.1 | 45.5 | 3 | 44.91852 | 31
24603 - FLORA PPTO C | 1281 | Industrializado | Concreto | Placa ejes 4 - 7 / A - L piso 14 Torre 2 | 2026-08-08 | 2026-09-05 | 2026-09-08 | 28 | 34.5 | 49.9 | 144.6 | PLACA | 41 | PLACA-41-28 | 2026-10-29 | NUEVO | 2026-10-29 | 41 | 15.4 | 50.63333 | 3 | 44.91852 | 31
24603 - FLORA PPTO C | 1281 | Industrializado | Concreto | Placa ejes 4 - 7 / A - L piso 14 Torre 2 | 2026-08-08 | 2026-09-05 | 2026-09-08 | 28 | 34.5 | 50.6 | 146.7 | PLACA | 41 | PLACA-41-28 | 2026-10-29 | NUEVO | 2026-10-29 | 41 | 16.1 | 50.63333 | 3 | 44.91852 | 31
24603 - FLORA PPTO C | 1281 | Industrializado | Concreto | Placa ejes 4 - 7 / A - L piso 14 Torre 2 | 2026-08-08 | 2026-09-05 | 2026-09-08 | 28 | 34.5 | 51.4 | 149 | PLACA | 41 | PLACA-41-28 | 2026-10-29 | NUEVO | 2026-10-29 | 41 | 16.9 | 50.63333 | 3 | 47.54815 | 31
24603 - FLORA PPTO C | 1290 | Indus | Concreto | Placa ejes 1 - 4 / A - L piso 14 torre 2 | 2026-08-12 | 2026-09-09 | 2026-09-10 | 28 | 34.5 | 49.6 | 143.8 | PLACA | 41 | PLACA-41-28 | 2026-10-29 | NUEVO | 2026-10-29 | 41 | 15.1 | 49.33333 | 3 | 47.54815 | 31
24603 - FLORA PPTO C | 1290 | Indus | Concreto | Placa ejes 1 - 4 / A - L piso 14 torre 2 | 2026-08-12 | 2026-09-09 | 2026-09-10 | 28 | 34.5 | 50.4 | 146.1 | PLACA | 41 | PLACA-41-28 | 2026-10-29 | NUEVO | 2026-10-29 | 41 | 15.9 | 49.33333 | 3 | 47.54815 | 31
24603 - FLORA PPTO C | 1290 | Indus | Concreto | Placa ejes 1 - 4 / A - L piso 14 torre 2 | 2026-08-12 | 2026-09-09 | 2026-09-10 | 28 | 34.5 | 48 | 139.1 | PLACA | 41 | PLACA-41-28 | 2026-10-29 | NUEVO | 2026-10-29 | 41 | 13.5 | 49.33333 | 3 | 50.76296 | 31
24603 - FLORA PPTO C | 1294 | IMDUS | Concreto | Placa ejes 12 - 15 / A - L piso 15 , torre 2 | 2026-08-13 | 2026-09-10 | 2026-09-10 | 28 | 34.5 | 55.6 | 161.2 | PLACA | 41 | PLACA-41-28 | 2026-10-29 | NUEVO | 2026-10-29 | 41 | 21.1 | 55.73333 | 3 | 50.76296 | 31
24603 - FLORA PPTO C | 1294 | IMDUS | Concreto | Placa ejes 12 - 15 / A - L piso 15 , torre 2 | 2026-08-13 | 2026-09-10 | 2026-09-10 | 28 | 34.5 | 56.5 | 163.8 | PLACA | 41 | PLACA-41-28 | 2026-10-29 | NUEVO | 2026-10-29 | 41 | 22 | 55.73333 | 3 | 50.76296 | 31
24603 - FLORA PPTO C | 1294 | IMDUS | Concreto | Placa ejes 12 - 15 / A - L piso 15 , torre 2 | 2026-08-13 | 2026-09-10 | 2026-09-10 | 28 | 34.5 | 55.1 | 159.7 | PLACA | 41 | PLACA-41-28 | 2026-10-29 | NUEVO | 2026-10-29 | 41 | 20.6 | 55.73333 | 3 | 52.33704 | 31
24603 - FLORA PPTO C | 1299 | INDUS | Concreto | Placa ejes 9 - 12 / A - L piso 15, torre 2 | 2026-08-14 | 2026-09-11 | 2026-09-11 | 28 | 34.5 | 53.2 | 154.2 | PLACA | 41 | PLACA-41-28 | 2026-10-29 | NUEVO | 2026-10-29 | 41 | 18.7 | 52.6 | 3 | 52.33704 | 31
24603 - FLORA PPTO C | 1299 | INDUS | Concreto | Placa ejes 9 - 12 / A - L piso 15, torre 2 | 2026-08-14 | 2026-09-11 | 2026-09-11 | 28 | 34.5 | 51.9 | 150.4 | PLACA | 41 | PLACA-41-28 | 2026-10-29 | NUEVO | 2026-10-29 | 41 | 17.4 | 52.6 | 3 | 52.33704 | 31
24603 - FLORA PPTO C | 1299 | INDUS | Concreto | Placa ejes 9 - 12 / A - L piso 15, torre 2 | 2026-08-14 | 2026-09-11 | 2026-09-11 | 28 | 34.5 | 52.7 | 152.8 | PLACA | 41 | PLACA-41-28 | 2026-10-29 | NUEVO | 2026-10-29 | 41 | 18.2 | 52.6 | 3 | 52.52593 | 31
24603 - FLORA PPTO C | 1304 | Indus | Concreto | Placa ejes 7 - 9 / A - L piso 15 torre 2 | 2026-08-15 | 2026-09-12 | 2026-09-15 | 28 | 34.5 | 50.1 | 145.2 | PLACA | 41 | PLACA-41-28 | 2026-10-29 | NUEVO | 2026-10-29 | 41 | 15.6 | 49.2 | 3 | 52.52593 | 31
24603 - FLORA PPTO C | 1304 | Indus | Concreto | Placa ejes 7 - 9 / A - L piso 15 torre 2 | 2026-08-15 | 2026-09-12 | 2026-09-15 | 28 | 34.5 | 47.9 | 138.8 | PLACA | 41 | PLACA-41-28 | 2026-10-29 | NUEVO | 2026-10-29 | 41 | 13.4 | 49.2 | 3 | 52.52593 | 31
24603 - FLORA PPTO C | 1304 | Indus | Concreto | Placa ejes 7 - 9 / A - L piso 15 torre 2 | 2026-08-15 | 2026-09-12 | 2026-09-15 | 28 | 34.5 | 49.6 | 143.8 | PLACA | 41 | PLACA-41-28 | 2026-10-29 | NUEVO | 2026-10-29 | 41 | 15.1 | 49.2 | 3 | 50.19259 | 31
24603 - FLORA PPTO C | 1306 | Autocompactante | Concreto | Placa piso 1, salón comunal | 2026-08-18 | 2026-09-15 | 2026-09-16 | 28 | 34.5 | 44.8 | 129.9 | PLACA | 41 | PLACA-41-28 | 2026-10-29 | NUEVO | 2026-10-29 | 41 | 10.3 | 45.3 | 3 | 50.19259 | 31
24603 - FLORA PPTO C | 1306 | Autocompactante | Concreto | Placa piso 1, salón comunal | 2026-08-18 | 2026-09-15 | 2026-09-16 | 28 | 34.5 | 44.9 | 130.1 | PLACA | 41 | PLACA-41-28 | 2026-10-29 | NUEVO | 2026-10-29 | 41 | 10.4 | 45.3 | 3 | 50.19259 | 31
24603 - FLORA PPTO C | 1306 | Autocompactante | Concreto | Placa piso 1, salón comunal | 2026-08-18 | 2026-09-15 | 2026-09-16 | 28 | 34.5 | 46.2 | 133.9 | PLACA | 41 | PLACA-41-28 | 2026-10-29 | NUEVO | 2026-10-29 | 41 | 11.7 | 45.3 | 3 | 47.5 | 31
24603 - FLORA PPTO C | 1311 | Industrializado | Concreto | Placa ejes 4 - 7 / A - L, Piso 15 Torre 2 | 2026-08-18 | 2026-09-15 | 2026-09-16 | 28 | 34.5 | 45.4 | 131.6 | PLACA | 41 | PLACA-41-28 | 2026-10-29 | NUEVO | 2026-10-29 | 41 | 10.9 | 45.7 | 3 | 47.5 | 31
24603 - FLORA PPTO C | 1311 | Industrializado | Concreto | Placa ejes 4 - 7 / A - L, Piso 15 Torre 2 | 2026-08-18 | 2026-09-15 | 2026-09-16 | 28 | 34.5 | 45.2 | 131 | PLACA | 41 | PLACA-41-28 | 2026-10-29 | NUEVO | 2026-10-29 | 41 | 10.7 | 45.7 | 3 | 47.5 | 31
24603 - FLORA PPTO C | 1311 | Industrializado | Concreto | Placa ejes 4 - 7 / A - L, Piso 15 Torre 2 | 2026-08-18 | 2026-09-15 | 2026-09-16 | 28 | 34.5 | 46.5 | 134.8 | PLACA | 41 | PLACA-41-28 | 2026-10-29 | NUEVO | 2026-10-29 | 41 | 12 | 45.7 | 3 | 44.58519 | 31
24603 - FLORA PPTO C | 1313 | Industrializado | Concreto | Escalera 2 piso 10 al 11 Torre 2 | 2026-08-19 | 2026-09-16 | 2026-09-17 | 28 | 34.5 | 38.3 | 111 | AUTOCOMPAC | 41 | AUTOCOMPAC-41-28 | 2026-10-29 | NUEVO | 2026-10-29 | 41 | 3.8 | 39.53333 | 3 | 44.58519 | 31
24603 - FLORA PPTO C | 1313 | Industrializado | Concreto | Escalera 2 piso 10 al 11 Torre 2 | 2026-08-19 | 2026-09-16 | 2026-09-17 | 28 | 34.5 | 40 | 115.9 | AUTOCOMPAC | 41 | AUTOCOMPAC-41-28 | 2026-10-29 | NUEVO | 2026-10-29 | 41 | 5.5 | 39.53333 | 3 | 44.58519 | 31
24603 - FLORA PPTO C | 1313 | Industrializado | Concreto | Escalera 2 piso 10 al 11 Torre 2 | 2026-08-19 | 2026-09-16 | 2026-09-17 | 28 | 34.5 | 40.3 | 116.8 | AUTOCOMPAC | 41 | AUTOCOMPAC-41-28 | 2026-10-29 | NUEVO | 2026-10-29 | 41 | 5.8 | 39.53333 | 3 | 43.88148 | 31
24603 - FLORA PPTO C | 1316 | Industrializado | Concreto | Placa ejes 1 - 4 / A - L Piso 15 T2 | 2026-08-19 | 2026-09-16 | 2026-09-17 | 28 | 34.5 | 46.6 | 135.1 | PLACA | 41 | PLACA-41-28 | 2026-10-29 | NUEVO | 2026-10-29 | 41 | 12.1 | 46.96667 | 3 | 43.88148 | 31
24603 - FLORA PPTO C | 1316 | Industrializado | Concreto | Placa ejes 1 - 4 / A - L Piso 15 T2 | 2026-08-19 | 2026-09-16 | 2026-09-17 | 28 | 34.5 | 46.5 | 134.8 | PLACA | 41 | PLACA-41-28 | 2026-10-29 | NUEVO | 2026-10-29 | 41 | 12 | 46.96667 | 3 | 43.88148 | 31
24603 - FLORA PPTO C | 1316 | Industrializado | Concreto | Placa ejes 1 - 4 / A - L Piso 15 T2 | 2026-08-19 | 2026-09-16 | 2026-09-17 | 28 | 34.5 | 47.8 | 138.6 | PLACA | 41 | PLACA-41-28 | 2026-10-29 | NUEVO | 2026-10-29 | 41 | 13.3 | 46.96667 | 3 | 42.41481 | 31
24603 - FLORA PPTO C | 1322 | Industrializado | Concreto | Placa ejes 12 - 15 / A - L Piso 16 Torre 2 | 2026-08-20 | 2026-09-17 | 2026-09-17 | 28 | 34.5 | 37.7 | 109.3 | PLACA | 41 | PLACA-41-28 | 2026-10-29 | NUEVO | 2026-10-29 | 41 | 3.2 | 38.26667 | 3 | 42.41481 | 31
24603 - FLORA PPTO C | 1322 | Industrializado | Concreto | Placa ejes 12 - 15 / A - L Piso 16 Torre 2 | 2026-08-20 | 2026-09-17 | 2026-09-17 | 28 | 34.5 | 38.3 | 111 | PLACA | 41 | PLACA-41-28 | 2026-10-29 | NUEVO | 2026-10-29 | 41 | 3.8 | 38.26667 | 3 | 42.41481 | 31
24603 - FLORA PPTO C | 1322 | Industrializado | Concreto | Placa ejes 12 - 15 / A - L Piso 16 Torre 2 | 2026-08-20 | 2026-09-17 | 2026-09-17 | 28 | 34.5 | 38.8 | 112.5 | PLACA | 41 | PLACA-41-28 | 2026-10-29 | NUEVO | 2026-10-29 | 41 | 4.3 | 38.26667 | 3 | 42.41852 | 31
24603 - FLORA PPTO C | 1328 | Industrializado | Concreto | Placa ejes 9 - 12 / A - L Piso 16 Torre 2 | 2026-08-22 | 2026-09-19 | 2026-09-24 | 28 | 34.5 | 42.6 | 123.5 | PLACA | 41 | PLACA-41-28 | 2026-10-29 | NUEVO | 2026-10-29 | 41 | 8.1 | 43.26667 | 3 | 42.41852 | 31
24603 - FLORA PPTO C | 1328 | Industrializado | Concreto | Placa ejes 9 - 12 / A - L Piso 16 Torre 2 | 2026-08-22 | 2026-09-19 | 2026-09-24 | 28 | 34.5 | 43.3 | 125.5 | PLACA | 41 | PLACA-41-28 | 2026-10-29 | NUEVO | 2026-10-29 | 41 | 8.8 | 43.26667 | 3 | 42.41852 | 31
24603 - FLORA PPTO C | 1328 | Industrializado | Concreto | Placa ejes 9 - 12 / A - L Piso 16 Torre 2 | 2026-08-22 | 2026-09-19 | 2026-09-24 | 28 | 34.5 | 43.9 | 127.2 | PLACA | 41 | PLACA-41-28 | 2026-10-29 | NUEVO | 2026-10-29 | 41 | 9.4 | 43.26667 | 3 | 42.9963 | 31
24603 - FLORA PPTO C | 1332 | Indus | Concreto | Escalera 2 piso 11 al 12 torre 2 | 2026-08-24 | 2026-09-21 | 2026-09-24 | 28 | 34.5 | 48.7 | 141.2 | AUTOCOMPAC | 41 | AUTOCOMPAC-41-28 | 2026-10-29 | NUEVO | 2026-10-29 | 41 | 14.2 | 47.7 | 3 | 42.9963 | 31
24603 - FLORA PPTO C | 1332 | Indus | Concreto | Escalera 2 piso 11 al 12 torre 2 | 2026-08-24 | 2026-09-21 | 2026-09-24 | 28 | 34.5 | 46.6 | 135.1 | AUTOCOMPAC | 41 | AUTOCOMPAC-41-28 | 2026-10-29 | NUEVO | 2026-10-29 | 41 | 12.1 | 47.7 | 3 | 42.9963 | 31
24603 - FLORA PPTO C | 1332 | Indus | Concreto | Escalera 2 piso 11 al 12 torre 2 | 2026-08-24 | 2026-09-21 | 2026-09-24 | 28 | 34.5 | 47.8 | 138.6 | AUTOCOMPAC | 41 | AUTOCOMPAC-41-28 | 2026-10-29 | NUEVO | 2026-10-29 | 41 | 13.3 | 47.7 | 3 | 46.64074 | 31
24603 - FLORA PPTO C | 1333 | Auto | Concreto | Plataforma piso 1 columnas 5 comunal | 2026-08-24 | 2026-09-21 | 2026-09-24 | 28 | 34.5 | 53.7 | 155.7 | MURO | 41 | MURO-41-28 | 2026-10-29 | NUEVO | 2026-10-29 | 41 | 19.2 | 54.3 | 3 | 46.64074 | 31
24603 - FLORA PPTO C | 1333 | Auto | Concreto | Plataforma piso 1 columnas 5 comunal | 2026-08-24 | 2026-09-21 | 2026-09-24 | 28 | 34.5 | 55 | 159.4 | MURO | 41 | MURO-41-28 | 2026-10-29 | NUEVO | 2026-10-29 | 41 | 20.5 | 54.3 | 3 | 46.64074 | 31
24603 - FLORA PPTO C | 1333 | Auto | Concreto | Plataforma piso 1 columnas 5 comunal | 2026-08-24 | 2026-09-21 | 2026-09-24 | 28 | 34.5 | 54.2 | 157.1 | MURO | 41 | MURO-41-28 | 2026-10-29 | NUEVO | 2026-10-29 | 41 | 19.7 | 54.3 | 3 | 50.41481 | 31
24603 - FLORA PPTO C | 1340 | Indus | Concreto | Placa ejes 4-7/A-L, piso 16, torre 2 | 2026-08-25 | 2026-09-22 | 2026-09-24 | 28 | 34.5 | 53.2 | 154.2 | PLACA | 41 | PLACA-41-28 | 2026-10-29 | NUEVO | 2026-10-29 | 41 | 18.7 | 52.23333 | 3 | 50.41481 | 31
24603 - FLORA PPTO C | 1340 | Indus | Concreto | Placa ejes 4-7/A-L, piso 16, torre 2 | 2026-08-25 | 2026-09-22 | 2026-09-24 | 28 | 34.5 | 51.9 | 150.4 | PLACA | 41 | PLACA-41-28 | 2026-10-29 | NUEVO | 2026-10-29 | 41 | 17.4 | 52.23333 | 3 | 50.41481 | 31
24603 - FLORA PPTO C | 1340 | Indus | Concreto | Placa ejes 4-7/A-L, piso 16, torre 2 | 2026-08-25 | 2026-09-22 | 2026-09-24 | 28 | 34.5 | 51.6 | 149.6 | PLACA | 41 | PLACA-41-28 | 2026-10-29 | NUEVO | 2026-10-29 | 41 | 17.1 | 52.23333 | 3 | 52.09259 | 31
24603 - FLORA PPTO C | 1345 | Indus | Concreto | Placa ejes 1 - 4 / A - L piso 16 torre 2 | 2026-08-26 | 2026-09-23 | 2026-09-24 | 28 | 34.5 | 50 | 144.9 | PLACA | 41 | PLACA-41-28 | 2026-10-29 | NUEVO | 2026-10-29 | 41 | 15.5 | 50.76667 | 3 | 52.09259 | 31
24603 - FLORA PPTO C | 1345 | Indus | Concreto | Placa ejes 1 - 4 / A - L piso 16 torre 2 | 2026-08-26 | 2026-09-23 | 2026-09-24 | 28 | 34.5 | 50.8 | 147.2 | PLACA | 41 | PLACA-41-28 | 2026-10-29 | NUEVO | 2026-10-29 | 41 | 16.3 | 50.76667 | 3 | 52.09259 | 31
24603 - FLORA PPTO C | 1345 | Indus | Concreto | Placa ejes 1 - 4 / A - L piso 16 torre 2 | 2026-08-26 | 2026-09-23 | 2026-09-24 | 28 | 34.5 | 51.5 | 149.3 | PLACA | 41 | PLACA-41-28 | 2026-10-29 | NUEVO | 2026-10-29 | 41 | 17 | 50.76667 | 3 | 51.32963 | 31
24603 - FLORA PPTO C | 1348 | Indus | Concreto | Placa ejes 12-15/A-L, piso 17, torre 2 | 2026-08-27 | 2026-09-24 | 2026-09-28 | 28 | 34.5 | 49.6 | 143.8 | PLACA | 41 | PLACA-41-28 | 2026-10-29 | NUEVO | 2026-10-29 | 41 | 15.1 | 49.33333 | 3 | 51.32963 | 31
24603 - FLORA PPTO C | 1348 | Indus | Concreto | Placa ejes 12-15/A-L, piso 17, torre 2 | 2026-08-27 | 2026-09-24 | 2026-09-28 | 28 | 34.5 | 49.4 | 143.2 | PLACA | 41 | PLACA-41-28 | 2026-10-29 | NUEVO | 2026-10-29 | 41 | 14.9 | 49.33333 | 3 | 51.32963 | 31
24603 - FLORA PPTO C | 1348 | Indus | Concreto | Placa ejes 12-15/A-L, piso 17, torre 2 | 2026-08-27 | 2026-09-24 | 2026-09-28 | 28 | 34.5 | 49 | 142 | PLACA | 41 | PLACA-41-28 | 2026-10-29 | NUEVO | 2026-10-29 | 41 | 14.5 | 49.33333 | 3 | 51.27407 | 31
24603 - FLORA PPTO C | 1352 | Indus | Concreto | Escalera 2, piso 12 al piso 13, torre 2 | 2026-08-28 | 2026-09-25 | 2026-09-28 | 28 | 34.5 | 54.4 | 157.7 | AUTOCOMPAC | 41 | AUTOCOMPAC-41-28 | 2026-10-29 | NUEVO | 2026-10-29 | 41 | 19.9 | 54.46667 | 3 | 51.27407 | 31
24603 - FLORA PPTO C | 1352 | Indus | Concreto | Escalera 2, piso 12 al piso 13, torre 2 | 2026-08-28 | 2026-09-25 | 2026-09-28 | 28 | 34.5 | 54.1 | 156.8 | AUTOCOMPAC | 41 | AUTOCOMPAC-41-28 | 2026-10-29 | NUEVO | 2026-10-29 | 41 | 19.6 | 54.46667 | 3 | 51.27407 | 31
24603 - FLORA PPTO C | 1352 | Indus | Concreto | Escalera 2, piso 12 al piso 13, torre 2 | 2026-08-28 | 2026-09-25 | 2026-09-28 | 28 | 34.5 | 54.9 | 159.1 | AUTOCOMPAC | 41 | AUTOCOMPAC-41-28 | 2026-10-29 | NUEVO | 2026-10-29 | 41 | 20.4 | 54.46667 | 3 | 50.75185 | 31
24603 - FLORA PPTO C | 1353 | Indus | Concreto | Placa ejes 9-12/A-L, piso 17, torre 2 | 2026-08-28 | 2026-09-25 | 2026-09-28 | 28 | 34.5 | 47.2 | 136.8 | PLACA | 41 | PLACA-41-28 | 2026-10-29 | NUEVO | 2026-10-29 | 41 | 12.7 | 47.3 | 3 | 50.75185 | 31
24603 - FLORA PPTO C | 1353 | Indus | Concreto | Placa ejes 9-12/A-L, piso 17, torre 2 | 2026-08-28 | 2026-09-25 | 2026-09-28 | 28 | 34.5 | 47 | 136.2 | PLACA | 41 | PLACA-41-28 | 2026-10-29 | NUEVO | 2026-10-29 | 41 | 12.5 | 47.3 | 3 | 50.75185 | 31
24603 - FLORA PPTO C | 1353 | Indus | Concreto | Placa ejes 9-12/A-L, piso 17, torre 2 | 2026-08-28 | 2026-09-25 | 2026-09-28 | 28 | 34.5 | 47.7 | 138.3 | PLACA | 41 | PLACA-41-28 | 2026-10-29 | NUEVO | 2026-10-29 | 41 | 13.2 | 47.3 | 3 | 52.11481 | 31
24603 - FLORA PPTO C | 1359 | INDUS | Concreto | Placa ejes 7 - 9 / A - L piso 17, torre 2 | 2026-08-29 | 2026-09-26 | 2026-09-28 | 28 | 34.5 | 58.3 | 169 | PLACA | 41 | PLACA-41-28 | 2026-10-29 | NUEVO | 2026-10-29 | 41 | 23.8 | 57.2 | 3 | 52.11481 | 31
24603 - FLORA PPTO C | 1359 | INDUS | Concreto | Placa ejes 7 - 9 / A - L piso 17, torre 2 | 2026-08-29 | 2026-09-26 | 2026-09-28 | 28 | 34.5 | 55.7 | 161.4 | PLACA | 41 | PLACA-41-28 | 2026-10-29 | NUEVO | 2026-10-29 | 41 | 21.2 | 57.2 | 3 | 52.11481 | 31
24603 - FLORA PPTO C | 1359 | INDUS | Concreto | Placa ejes 7 - 9 / A - L piso 17, torre 2 | 2026-08-29 | 2026-09-26 | 2026-09-28 | 28 | 34.5 | 57.6 | 167 | PLACA | 41 | PLACA-41-28 | 2026-10-29 | NUEVO | 2026-10-29 | 41 | 23.1 | 57.2 | 3 | 52.47037 | 31
24603 - FLORA PPTO C | 1365 | Indus | Concreto | Placa ejes 4 - 7 / A - L, piso 17 torre 2 | 2026-08-31 | 2026-09-28 | 2026-10-02 | 28 | 34.5 | 50.6 | 146.7 | PLACA | 41 | PLACA-41-28 | 2026-10-29 | NUEVO | 2026-10-29 | 41 | 16.1 | 52.13333 | 3 | 52.47037 | 31
24603 - FLORA PPTO C | 1365 | Indus | Concreto | Placa ejes 4 - 7 / A - L, piso 17 torre 2 | 2026-08-31 | 2026-09-28 | 2026-10-02 | 28 | 34.5 | 52.5 | 152.2 | PLACA | 41 | PLACA-41-28 | 2026-10-29 | NUEVO | 2026-10-29 | 41 | 18 | 52.13333 | 3 | 52.47037 | 31
24603 - FLORA PPTO C | 1365 | Indus | Concreto | Placa ejes 4 - 7 / A - L, piso 17 torre 2 | 2026-08-31 | 2026-09-28 | 2026-10-02 | 28 | 34.5 | 53.3 | 154.5 | PLACA | 41 | PLACA-41-28 | 2026-10-29 | NUEVO | 2026-10-29 | 41 | 18.8 | 52.13333 | 3 | 51.78148 | 31
24603 - FLORA PPTO C | 1371 | Indus | Concreto | Placa ejes 1 - 4 / A - L piso 17, torre 2 | 2026-09-02 | 2026-09-30 | 2026-10-05 | 28 | 34.5 | 44.7 | 129.6 | PLACA | 41 | PLACA-41-28 | 2026-10-29 | NUEVO | 2026-10-29 | 41 | 10.2 | 45.36667 | 3 | 51.78148 | 31
24603 - FLORA PPTO C | 1371 | Indus | Concreto | Placa ejes 1 - 4 / A - L piso 17, torre 2 | 2026-09-02 | 2026-09-30 | 2026-10-05 | 28 | 34.5 | 45.4 | 131.6 | PLACA | 41 | PLACA-41-28 | 2026-10-29 | NUEVO | 2026-10-29 | 41 | 10.9 | 45.36667 | 3 | 51.78148 | 31
24603 - FLORA PPTO C | 1371 | Indus | Concreto | Placa ejes 1 - 4 / A - L piso 17, torre 2 | 2026-09-02 | 2026-09-30 | 2026-10-05 | 28 | 34.5 | 46 | 133.3 | PLACA | 41 | PLACA-41-28 | 2026-10-29 | NUEVO | 2026-10-29 | 41 | 11.5 | 45.36667 | 3 | 48.56667 | 31
24603 - FLORA PPTO C | 1373 | Auto | Concreto | Columnas 5 comunal primer piso | 2026-09-02 | 2026-09-30 | 2026-10-05 | 28 | 34.5 | 43.1 | 124.9 | MURO | 41 | MURO-41-28 | 2026-10-29 | NUEVO | 2026-10-29 | 41 | 8.6 | 43.7 | 3 | 48.56667 | 31
24603 - FLORA PPTO C | 1373 | Auto | Concreto | Columnas 5 comunal primer piso | 2026-09-02 | 2026-09-30 | 2026-10-05 | 28 | 34.5 | 43.7 | 126.7 | MURO | 41 | MURO-41-28 | 2026-10-29 | NUEVO | 2026-10-29 | 41 | 9.2 | 43.7 | 3 | 48.56667 | 31
24603 - FLORA PPTO C | 1373 | Auto | Concreto | Columnas 5 comunal primer piso | 2026-09-02 | 2026-09-30 | 2026-10-05 | 28 | 34.5 | 44.3 | 128.4 | MURO | 41 | MURO-41-28 | 2026-10-29 | NUEVO | 2026-10-29 | 41 | 9.8 | 43.7 | 3 | 45.12593 | 31
24603 - FLORA PPTO C | 1379 | Indus | Concreto | Placa ejes 12 - 15 / A - L, piso 18 torre 2 | 2026-09-03 | 2026-10-01 | 2026-10-05 | 28 | 34.5 | 42.4 | 122.9 | PLACA | 41 | PLACA-41-28 | 2026-10-29 | NUEVO | 2026-10-29 | 41 | 7.9 | 43.4 | 3 | 45.12593 | 31
24603 - FLORA PPTO C | 1379 | Indus | Concreto | Placa ejes 12 - 15 / A - L, piso 18 torre 2 | 2026-09-03 | 2026-10-01 | 2026-10-05 | 28 | 34.5 | 43 | 124.6 | PLACA | 41 | PLACA-41-28 | 2026-10-29 | NUEVO | 2026-10-29 | 41 | 8.5 | 43.4 | 3 | 45.12593 | 31
24603 - FLORA PPTO C | 1379 | Indus | Concreto | Placa ejes 12 - 15 / A - L, piso 18 torre 2 | 2026-09-03 | 2026-10-01 | 2026-10-05 | 28 | 34.5 | 44.8 | 129.9 | PLACA | 41 | PLACA-41-28 | 2026-10-29 | NUEVO | 2026-10-29 | 41 | 10.3 | 43.4 | 3 | 44.63704 | 31
24603 - FLORA PPTO C | 1380 | Auto | Concreto | Nodos columnas salón comunal C piso 2 | 2026-09-04 | 2026-10-02 | 2026-10-05 | 28 | 34.5 | 46.9 | 135.9 | MURO | 41 | MURO-41-28 | 2026-10-29 | NUEVO | 2026-10-29 | 41 | 12.4 | 47.53333 | 3 | 44.63704 | 31
24603 - FLORA PPTO C | 1380 | Auto | Concreto | Nodos columnas salón comunal C piso 2 | 2026-09-04 | 2026-10-02 | 2026-10-05 | 28 | 34.5 | 47.6 | 138 | MURO | 41 | MURO-41-28 | 2026-10-29 | NUEVO | 2026-10-29 | 41 | 13.1 | 47.53333 | 3 | 44.63704 | 31
24603 - FLORA PPTO C | 1380 | Auto | Concreto | Nodos columnas salón comunal C piso 2 | 2026-09-04 | 2026-10-02 | 2026-10-05 | 28 | 34.5 | 48.1 | 139.4 | MURO | 41 | MURO-41-28 | 2026-10-29 | NUEVO | 2026-10-29 | 41 | 13.6 | 47.53333 | 3 | 46.81852 | 31
24603 - FLORA PPTO C | 1384 | INDUS | Concreto | Placa ejes 9 - 12 / A - L , piso 18, torre 2 | 2026-09-04 | 2026-10-02 | 2026-10-05 | 28 | 34.5 | 53.1 | 153.9 | PLACA | 41 | PLACA-41-28 | 2026-10-29 | NUEVO | 2026-10-29 | 41 | 18.6 | 52.43333 | 3 | 46.81852 | 31
24603 - FLORA PPTO C | 1384 | INDUS | Concreto | Placa ejes 9 - 12 / A - L , piso 18, torre 2 | 2026-09-04 | 2026-10-02 | 2026-10-05 | 28 | 34.5 | 51.4 | 149 | PLACA | 41 | PLACA-41-28 | 2026-10-29 | NUEVO | 2026-10-29 | 41 | 16.9 | 52.43333 | 3 | 46.81852 | 31
24603 - FLORA PPTO C | 1384 | INDUS | Concreto | Placa ejes 9 - 12 / A - L , piso 18, torre 2 | 2026-09-04 | 2026-10-02 | 2026-10-05 | 28 | 34.5 | 52.8 | 153 | PLACA | 41 | PLACA-41-28 | 2026-10-29 | NUEVO | 2026-10-29 | 41 | 18.3 | 52.43333 | 3 | 49.11481 | 31
24603 - FLORA PPTO C | 1392 | Indus | Concreto | Placa ejes 7 - 9 / A - L piso 18 torre 2 | 2026-09-05 | 2026-10-03 | 2026-10-05 | 28 | 34.5 | 48.6 | 140.9 | PLACA | 41 | PLACA-41-28 | 2026-10-29 | NUEVO | 2026-10-29 | 41 | 14.1 | 49.36667 | 3 | 49.11481 | 31
24603 - FLORA PPTO C | 1392 | Indus | Concreto | Placa ejes 7 - 9 / A - L piso 18 torre 2 | 2026-09-05 | 2026-10-03 | 2026-10-05 | 28 | 34.5 | 49.4 | 143.2 | PLACA | 41 | PLACA-41-28 | 2026-10-29 | NUEVO | 2026-10-29 | 41 | 14.9 | 49.36667 | 3 | 49.11481 | 31
24603 - FLORA PPTO C | 1392 | Indus | Concreto | Placa ejes 7 - 9 / A - L piso 18 torre 2 | 2026-09-05 | 2026-10-03 | 2026-10-05 | 28 | 34.5 | 50.1 | 145.2 | PLACA | 41 | PLACA-41-28 | 2026-10-29 | NUEVO | 2026-10-29 | 41 | 15.6 | 49.36667 | 3 | 50.38519 | 31
24603 - FLORA PPTO C | 1397 | Indus | Concreto | Placa ejes 4 - 7 / A - L, piso torre 2 | 2026-09-07 | 2026-10-05 | 2026-10-07 | 28 | 34.5 | 49.2 | 142.6 | PLACA | 41 | PLACA-41-28 | 2026-10-29 | NUEVO | 2026-10-29 | 41 | 14.7 | 50.26667 | 3 | 50.38519 | 31
24603 - FLORA PPTO C | 1397 | Indus | Concreto | Placa ejes 4 - 7 / A - L, piso torre 2 | 2026-09-07 | 2026-10-05 | 2026-10-07 | 28 | 34.5 | 50.5 | 146.4 | PLACA | 41 | PLACA-41-28 | 2026-10-29 | NUEVO | 2026-10-29 | 41 | 16 | 50.26667 | 3 | 50.38519 | 31
24603 - FLORA PPTO C | 1397 | Indus | Concreto | Placa ejes 4 - 7 / A - L, piso torre 2 | 2026-09-07 | 2026-10-05 | 2026-10-07 | 28 | 34.5 | 51.1 | 148.1 | PLACA | 41 | PLACA-41-28 | 2026-10-29 | NUEVO | 2026-10-29 | 41 | 16.6 | 50.26667 | 3 | 50.84444 | 31
24603 - FLORA PPTO C | 1405 | Indus | Concreto | Placa ejes 1 - 4 / A - L piso 18 torre 2 | 2026-09-08 | 2026-10-06 | 2026-10-07 | 28 | 34.5 | 53.1 | 153.9 | PLACA | 41 | PLACA-41-28 | 2026-10-29 | NUEVO | 2026-10-29 | 41 | 18.6 | 53.13333 | 3 | 50.84444 | 31
24603 - FLORA PPTO C | 1405 | Indus | Concreto | Placa ejes 1 - 4 / A - L piso 18 torre 2 | 2026-09-08 | 2026-10-06 | 2026-10-07 | 28 | 34.5 | 53.8 | 155.9 | PLACA | 41 | PLACA-41-28 | 2026-10-29 | NUEVO | 2026-10-29 | 41 | 19.3 | 53.13333 | 3 | 50.84444 | 31
24603 - FLORA PPTO C | 1405 | Indus | Concreto | Placa ejes 1 - 4 / A - L piso 18 torre 2 | 2026-09-08 | 2026-10-06 | 2026-10-07 | 28 | 34.5 | 52.5 | 152.2 | PLACA | 41 | PLACA-41-28 | 2026-10-29 | NUEVO | 2026-10-29 | 41 | 18 | 53.13333 | 3 | 51.64074 | 31
24603 - FLORA PPTO C | 1410 | Indus | Concreto | Placa ejes 12 - 15 / A - L piso 19 torre 2 | 2026-09-09 | 2026-10-07 | 2026-10-08 | 28 | 34.5 | 51.8 | 150.1 | PLACA | 41 | PLACA-41-28 | 2026-10-29 | NUEVO | 2026-10-29 | 41 | 17.3 | 52.6 | 3 | 51.64074 | 31
24603 - FLORA PPTO C | 1410 | Indus | Concreto | Placa ejes 12 - 15 / A - L piso 19 torre 2 | 2026-09-09 | 2026-10-07 | 2026-10-08 | 28 | 34.5 | 52.6 | 152.5 | PLACA | 41 | PLACA-41-28 | 2026-10-29 | NUEVO | 2026-10-29 | 41 | 18.1 | 52.6 | 3 | 51.64074 | 31
24603 - FLORA PPTO C | 1410 | Indus | Concreto | Placa ejes 12 - 15 / A - L piso 19 torre 2 | 2026-09-09 | 2026-10-07 | 2026-10-08 | 28 | 34.5 | 53.4 | 154.8 | PLACA | 41 | PLACA-41-28 | 2026-10-29 | NUEVO | 2026-10-29 | 41 | 18.9 | 52.6 | 3 | 51.32593 | 31
24603 - FLORA PPTO C | 1413 | Indus | Concreto | Escalera 2, piso 14 al 15 torre 2 | 2026-09-10 | 2026-10-08 | 2026-10-08 | 28 | 34.5 | 46.4 | 134.5 | AUTOCOMPAC | 41 | AUTOCOMPAC-41-28 | 2026-10-29 | NUEVO | 2026-10-29 | 41 | 11.9 | 47.23333 | 3 | 51.32593 | 31
24603 - FLORA PPTO C | 1413 | Indus | Concreto | Escalera 2, piso 14 al 15 torre 2 | 2026-09-10 | 2026-10-08 | 2026-10-08 | 28 | 34.5 | 47.5 | 137.7 | AUTOCOMPAC | 41 | AUTOCOMPAC-41-28 | 2026-10-29 | NUEVO | 2026-10-29 | 41 | 13 | 47.23333 | 3 | 51.32593 | 31
24603 - FLORA PPTO C | 1413 | Indus | Concreto | Escalera 2, piso 14 al 15 torre 2 | 2026-09-10 | 2026-10-08 | 2026-10-08 | 28 | 34.5 | 47.8 | 138.6 | AUTOCOMPAC | 41 | AUTOCOMPAC-41-28 | 2026-10-29 | NUEVO | 2026-10-29 | 41 | 13.3 | 47.23333 | 3 | 49.45556 | 31
24603 - FLORA PPTO C | 1414 | Indus | Concreto | Placa ejes 9 - 12 / A - L, piso 19 torre 2 | 2026-09-10 | 2026-10-08 | 2026-10-08 | 28 | 34.5 | 45.6 | 132.2 | PLACA | 41 | PLACA-41-28 | 2026-10-29 | NUEVO | 2026-10-29 | 41 | 11.1 | 46.23333 | 3 | 49.45556 | 31
24603 - FLORA PPTO C | 1414 | Indus | Concreto | Placa ejes 9 - 12 / A - L, piso 19 torre 2 | 2026-09-10 | 2026-10-08 | 2026-10-08 | 28 | 34.5 | 46.2 | 133.9 | PLACA | 41 | PLACA-41-28 | 2026-10-29 | NUEVO | 2026-10-29 | 41 | 11.7 | 46.23333 | 3 | 49.45556 | 31
24603 - FLORA PPTO C | 1414 | Indus | Concreto | Placa ejes 9 - 12 / A - L, piso 19 torre 2 | 2026-09-10 | 2026-10-08 | 2026-10-08 | 28 | 34.5 | 46.9 | 135.9 | PLACA | 41 | PLACA-41-28 | 2026-10-29 | NUEVO | 2026-10-29 | 41 | 12.4 | 46.23333 | 3 | 47.97037 | 31
24603 - FLORA PPTO C | 1420 | AUTO | Concreto | Columnas 2do Piso Salón Comunal | 2026-09-11 | 2026-10-09 | 2026-10-13 | 28 | 34.5 | 50.6 | 146.7 | MURO | 41 | MURO-41-28 | 2026-10-29 | NUEVO | 2026-10-29 | 41 | 16.1 | 49.36667 | 3 | 47.97037 | 31
24603 - FLORA PPTO C | 1420 | AUTO | Concreto | Columnas 2do Piso Salón Comunal | 2026-09-11 | 2026-10-09 | 2026-10-13 | 28 | 34.5 | 49.4 | 143.2 | MURO | 41 | MURO-41-28 | 2026-10-29 | NUEVO | 2026-10-29 | 41 | 14.9 | 49.36667 | 3 | 47.97037 | 31
24603 - FLORA PPTO C | 1420 | AUTO | Concreto | Columnas 2do Piso Salón Comunal | 2026-09-11 | 2026-10-09 | 2026-10-13 | 28 | 34.5 | 48.1 | 139.4 | MURO | 41 | MURO-41-28 | 2026-10-29 | NUEVO | 2026-10-29 | 41 | 13.6 | 49.36667 | 3 | 49.07778 | 31
24603 - FLORA PPTO C | 1422 | INDUS | Concreto | Placa Ejes 7 – 9 / A – L Piso 10 Torre 2 | 2026-09-11 | 2026-10-09 | 2026-10-13 | 28 | 34.5 | 53.7 | 155.7 | PLACA | 41 | PLACA-41-28 | 2026-10-29 | NUEVO | 2026-10-29 | 41 | 19.2 | 53.83333 | 3 | 49.07778 | 31
24603 - FLORA PPTO C | 1422 | INDUS | Concreto | Placa Ejes 7 – 9 / A – L Piso 10 Torre 2 | 2026-09-11 | 2026-10-09 | 2026-10-13 | 28 | 34.5 | 54.6 | 158.3 | PLACA | 41 | PLACA-41-28 | 2026-10-29 | NUEVO | 2026-10-29 | 41 | 20.1 | 53.83333 | 3 | 49.07778 | 31
24603 - FLORA PPTO C | 1422 | INDUS | Concreto | Placa Ejes 7 – 9 / A – L Piso 10 Torre 2 | 2026-09-11 | 2026-10-09 | 2026-10-13 | 28 | 34.5 | 53.2 | 154.2 | PLACA | 41 | PLACA-41-28 | 2026-10-29 | NUEVO | 2026-10-29 | 41 | 18.7 | 53.83333 | 3 | 50.25556 | 31
24603 - FLORA PPTO C | 1428 | Indus | Concreto | Placa ejes 4 - 7 / A - L, piso 19 torre 2 | 2026-09-12 | 2026-10-10 | 2026-10-13 | 28 | 34.5 | 47.5 | 137.7 | PLACA | 41 | PLACA-41-28 | 2026-10-29 | NUEVO | 2026-10-29 | 41 | 13 | 48.23333 | 3 | 50.25556 | 31
24603 - FLORA PPTO C | 1428 | Indus | Concreto | Placa ejes 4 - 7 / A - L, piso 19 torre 2 | 2026-09-12 | 2026-10-10 | 2026-10-13 | 28 | 34.5 | 48.2 | 139.7 | PLACA | 41 | PLACA-41-28 | 2026-10-29 | NUEVO | 2026-10-29 | 41 | 13.7 | 48.23333 | 3 | 50.25556 | 31
24603 - FLORA PPTO C | 1428 | Indus | Concreto | Placa ejes 4 - 7 / A - L, piso 19 torre 2 | 2026-09-12 | 2026-10-10 | 2026-10-13 | 28 | 34.5 | 49 | 142 | PLACA | 41 | PLACA-41-28 | 2026-10-29 | NUEVO | 2026-10-29 | 41 | 14.5 | 48.23333 | 3 | 48.58889 | 31
24603 - FLORA PPTO C | 1430 | Auto | Concreto | Muros ejes 12 - 15 / A - L y 11 - 12 / G - L, piso 19 torre 2 | 2026-09-12 | 2026-10-10 | 2026-10-13 | 28 | 34.5 | 40.4 | 117.1 | MURO | 41 | MURO-41-28 | 2026-10-29 | NUEVO | 2026-10-29 | 41 | 5.9 | 40.86667 | 3 | 48.58889 | 31
24603 - FLORA PPTO C | 1430 | Auto | Concreto | Muros ejes 12 - 15 / A - L y 11 - 12 / G - L, piso 19 torre 2 | 2026-09-12 | 2026-10-10 | 2026-10-13 | 28 | 34.5 | 40.8 | 118.3 | MURO | 41 | MURO-41-28 | 2026-10-29 | NUEVO | 2026-10-29 | 41 | 6.3 | 40.86667 | 3 | 48.58889 | 31
24603 - FLORA PPTO C | 1430 | Auto | Concreto | Muros ejes 12 - 15 / A - L y 11 - 12 / G - L, piso 19 torre 2 | 2026-09-12 | 2026-10-10 | 2026-10-13 | 28 | 34.5 | 41.4 | 120 | MURO | 41 | MURO-41-28 | 2026-10-29 | NUEVO | 2026-10-29 | 41 | 6.9 | 40.86667 | 3 | 45.82222 | 31
24603 - FLORA PPTO C | 1431 | INDUS | Concreto | Escalera 2 Piso 15 al 16 Torre 2 | 2026-09-14 | 2026-10-12 | 2026-10-13 | 28 | 34.5 | 46.7 | 135.4 | AUTOCOMPAC | 41 | AUTOCOMPAC-41-28 | 2026-10-29 | NUEVO | 2026-10-29 | 41 | 12.2 | 45.63333 | 3 | 45.82222 | 31
24603 - FLORA PPTO C | 1431 | INDUS | Concreto | Escalera 2 Piso 15 al 16 Torre 2 | 2026-09-14 | 2026-10-12 | 2026-10-13 | 28 | 34.5 | 45.2 | 131 | AUTOCOMPAC | 41 | AUTOCOMPAC-41-28 | 2026-10-29 | NUEVO | 2026-10-29 | 41 | 10.7 | 45.63333 | 3 | 45.82222 | 31
24603 - FLORA PPTO C | 1431 | INDUS | Concreto | Escalera 2 Piso 15 al 16 Torre 2 | 2026-09-14 | 2026-10-12 | 2026-10-13 | 28 | 34.5 | 45 | 130.4 | AUTOCOMPAC | 41 | AUTOCOMPAC-41-28 | 2026-10-29 | NUEVO | 2026-10-29 | 41 | 10.5 | 45.63333 | 3 | 44.33333 | 31
24603 - FLORA PPTO C | 1433 | INDUS | Concreto | Placa Ejes 1 – 4 / A – L Piso 19 | 2026-09-14 | 2026-10-12 | 2026-10-13 | 28 | 34.5 | 45.8 | 132.8 | PLACA | 41 | PLACA-41-28 | 2026-10-29 | NUEVO | 2026-10-29 | 41 | 11.3 | 45.63333 | 3 | 44.33333 | 31
24603 - FLORA PPTO C | 1433 | INDUS | Concreto | Placa Ejes 1 – 4 / A – L Piso 19 | 2026-09-14 | 2026-10-12 | 2026-10-13 | 28 | 34.5 | 45.3 | 131.3 | PLACA | 41 | PLACA-41-28 | 2026-10-29 | NUEVO | 2026-10-29 | 41 | 10.8 | 45.63333 | 3 | 44.33333 | 31
24603 - FLORA PPTO C | 1433 | INDUS | Concreto | Placa Ejes 1 – 4 / A – L Piso 19 | 2026-09-14 | 2026-10-12 | 2026-10-13 | 28 | 34.5 | 45.8 | 132.8 | PLACA | 41 | PLACA-41-28 | 2026-10-29 | NUEVO | 2026-10-29 | 41 | 11.3 | 45.63333 | 3 | 47.42963 | 31
24603 - FLORA PPTO C | 1434 | AUTO | Concreto | Muros Ejes 9 – 11 / A – L y 11 – 12 / A – F Piso 19 Torre 2 | 2026-09-14 | 2026-10-12 | 2026-10-13 | 28 | 34.5 | 57.3 | 166.1 | MURO | 41 | MURO-41-28 | 2026-10-29 | NUEVO | 2026-10-29 | 41 | 22.8 | 56.1 | 3 | 47.42963 | 31
24603 - FLORA PPTO C | 1434 | AUTO | Concreto | Muros Ejes 9 – 11 / A – L y 11 – 12 / A – F Piso 19 Torre 2 | 2026-09-14 | 2026-10-12 | 2026-10-13 | 28 | 34.5 | 56.5 | 163.8 | MURO | 41 | MURO-41-28 | 2026-10-29 | NUEVO | 2026-10-29 | 41 | 22 | 56.1 | 3 | 47.42963 | 31
24603 - FLORA PPTO C | 1434 | AUTO | Concreto | Muros Ejes 9 – 11 / A – L y 11 – 12 / A – F Piso 19 Torre 2 | 2026-09-14 | 2026-10-12 | 2026-10-13 | 28 | 34.5 | 54.5 | 158 | MURO | 41 | MURO-41-28 | 2026-10-29 | NUEVO | 2026-10-29 | 41 | 20 | 56.1 | 3 | 49.77407 | 31
24603 - FLORA PPTO C | 1437 | AUTO | Concreto | Muros Ejes 7 – 9 / A – L / Piso 19 / Torre 2 | 2026-09-15 | 2026-10-13 | 2026-10-15 | 28 | 34.5 | 49.1 | 142.3 | MURO | 41 | MURO-41-28 | 2026-10-29 | NUEVO | 2026-10-29 | 41 | 14.6 | 48.56667 | 3 | 49.77407 | 31
24603 - FLORA PPTO C | 1437 | AUTO | Concreto | Muros Ejes 7 – 9 / A – L / Piso 19 / Torre 2 | 2026-09-15 | 2026-10-13 | 2026-10-15 | 28 | 34.5 | 48.9 | 141.7 | MURO | 41 | MURO-41-28 | 2026-10-29 | NUEVO | 2026-10-29 | 41 | 14.4 | 48.56667 | 3 | 49.77407 | 31
24603 - FLORA PPTO C | 1437 | AUTO | Concreto | Muros Ejes 7 – 9 / A – L / Piso 19 / Torre 2 | 2026-09-15 | 2026-10-13 | 2026-10-15 | 28 | 34.5 | 47.7 | 138.3 | MURO | 41 | MURO-41-28 | 2026-10-29 | NUEVO | 2026-10-29 | 41 | 13.2 | 48.56667 | 3 | 51.13704 | 31
24603 - FLORA PPTO C | 1440 | INDUS | Concreto | Escalera 2, piso 15 al 16 / torre 2 | 2026-09-16 | 2026-10-14 | 2026-10-15 | 28 | 34.5 | 49.3 | 142.9 | AUTOCOMPAC | 41 | AUTOCOMPAC-41-28 | 2026-10-29 | NUEVO | 2026-10-29 | 41 | 14.8 | 50.3 | 3 | 51.13704 | 31
24603 - FLORA PPTO C | 1440 | INDUS | Concreto | Escalera 2, piso 15 al 16 / torre 2 | 2026-09-16 | 2026-10-14 | 2026-10-15 | 28 | 34.5 | 50.9 | 147.5 | AUTOCOMPAC | 41 | AUTOCOMPAC-41-28 | 2026-10-29 | NUEVO | 2026-10-29 | 41 | 16.4 | 50.3 | 3 | 51.13704 | 31
24603 - FLORA PPTO C | 1440 | INDUS | Concreto | Escalera 2, piso 15 al 16 / torre 2 | 2026-09-16 | 2026-10-14 | 2026-10-15 | 28 | 34.5 | 50.7 | 147 | AUTOCOMPAC | 41 | AUTOCOMPAC-41-28 | 2026-10-29 | NUEVO | 2026-10-29 | 41 | 16.2 | 50.3 | 3 | 49.72963 | 31
24603 - FLORA PPTO C | 1444 | AUTO | Concreto | Muros ejes 4 - 7 / A - L piso 19 / torre 2 | 2026-09-16 | 2026-10-14 | 2026-10-15 | 28 | 34.5 | 47.7 | 138.3 | MURO | 41 | MURO-41-28 | 2026-10-29 | NUEVO | 2026-10-29 | 41 | 13.2 | 47.43333 | 3 | 49.72963 | 31
24603 - FLORA PPTO C | 1444 | AUTO | Concreto | Muros ejes 4 - 7 / A - L piso 19 / torre 2 | 2026-09-16 | 2026-10-14 | 2026-10-15 | 28 | 34.5 | 46.5 | 134.8 | MURO | 41 | MURO-41-28 | 2026-10-29 | NUEVO | 2026-10-29 | 41 | 12 | 47.43333 | 3 | 49.72963 | 31
24603 - FLORA PPTO C | 1444 | AUTO | Concreto | Muros ejes 4 - 7 / A - L piso 19 / torre 2 | 2026-09-16 | 2026-10-14 | 2026-10-15 | 28 | 34.5 | 48.1 | 139.4 | MURO | 41 | MURO-41-28 | 2026-10-29 | NUEVO | 2026-10-29 | 41 | 13.6 | 47.43333 | 3 | 48.76667 | 31
24603 - FLORA PPTO C | 1446 | Indus | Concreto | Placa ejes 1 - 6 / G - L, piso 11, torre 1 | 2026-09-17 | 2026-10-15 | 2026-10-15 | 28 | 34.5 | 47.6 | 138 | PLACA | 41 | PLACA-41-28 | 2026-10-29 | NUEVO | 2026-10-29 | 41 | 13.1 | 48.56667 | 3 | 48.76667 | 31
24603 - FLORA PPTO C | 1446 | Indus | Concreto | Placa ejes 1 - 6 / G - L, piso 11, torre 1 | 2026-09-17 | 2026-10-15 | 2026-10-15 | 28 | 34.5 | 48.7 | 141.2 | PLACA | 41 | PLACA-41-28 | 2026-10-29 | NUEVO | 2026-10-29 | 41 | 14.2 | 48.56667 | 3 | 48.76667 | 31
24603 - FLORA PPTO C | 1446 | Indus | Concreto | Placa ejes 1 - 6 / G - L, piso 11, torre 1 | 2026-09-17 | 2026-10-15 | 2026-10-15 | 28 | 34.5 | 49.4 | 143.2 | PLACA | 41 | PLACA-41-28 | 2026-10-29 | NUEVO | 2026-10-29 | 41 | 14.9 | 48.56667 | 3 | 50.73704 | 31
24603 - FLORA PPTO C | 1448 | Auto | Concreto | Muros ejes 1 - 4 / A - L y 4 - 5 / A - F, piso 19 torre 2 | 2026-09-17 | 2026-10-15 | 2026-10-15 | 28 | 34.5 | 58.1 | 168.4 | MURO | 41 | MURO-41-28 | 2026-10-29 | NUEVO | 2026-10-29 | 41 | 23.6 | 59.16667 | 3 | 50.73704 | 31
24603 - FLORA PPTO C | 1448 | Auto | Concreto | Muros ejes 1 - 4 / A - L y 4 - 5 / A - F, piso 19 torre 2 | 2026-09-17 | 2026-10-15 | 2026-10-15 | 28 | 34.5 | 59.5 | 172.5 | MURO | 41 | MURO-41-28 | 2026-10-29 | NUEVO | 2026-10-29 | 41 | 25 | 59.16667 | 3 | 50.73704 | 31
24603 - FLORA PPTO C | 1448 | Auto | Concreto | Muros ejes 1 - 4 / A - L y 4 - 5 / A - F, piso 19 torre 2 | 2026-09-17 | 2026-10-15 | 2026-10-15 | 28 | 34.5 | 59.9 | 173.6 | MURO | 41 | MURO-41-28 | 2026-10-29 | NUEVO | 2026-10-29 | 41 | 25.4 | 59.16667 | 3 | 53.81852 | 31
24603 - FLORA PPTO C | 1450 | Indus | Concreto | Escalera 1, piso 11 al 12 / torre 2 | 2026-09-18 | 2026-10-16 | 2026-10-16 | 28 | 34.5 | 56 | 162.3 | AUTOCOMPAC | 41 | AUTOCOMPAC-41-28 | 2026-10-29 | NUEVO | 2026-10-29 | 41 | 21.5 | 56.86667 | 3 | 53.81852 | 31
24603 - FLORA PPTO C | 1450 | Indus | Concreto | Escalera 1, piso 11 al 12 / torre 2 | 2026-09-18 | 2026-10-16 | 2026-10-16 | 28 | 34.5 | 56.9 | 164.9 | AUTOCOMPAC | 41 | AUTOCOMPAC-41-28 | 2026-10-29 | NUEVO | 2026-10-29 | 41 | 22.4 | 56.86667 | 3 | 53.81852 | 31
24603 - FLORA PPTO C | 1450 | Indus | Concreto | Escalera 1, piso 11 al 12 / torre 2 | 2026-09-18 | 2026-10-16 | 2026-10-16 | 28 | 34.5 | 57.7 | 167.2 | AUTOCOMPAC | 41 | AUTOCOMPAC-41-28 | 2026-10-29 | NUEVO | 2026-10-29 | 41 | 23.2 | 56.86667 | 3 | 55.31852 | 31
24603 - FLORA PPTO C | 1451 | Indus | Concreto | Placa ejes 1 - 6 / A - G, piso 11/ torre 1 | 2026-09-18 | 2026-10-16 | 2026-10-16 | 28 | 34.5 | 49 | 142 | PLACA | 41 | PLACA-41-28 | 2026-10-29 | NUEVO | 2026-10-29 | 41 | 14.5 | 50.6 | 3 | 55.31852 | 31
24603 - FLORA PPTO C | 1451 | Indus | Concreto | Placa ejes 1 - 6 / A - G, piso 11/ torre 1 | 2026-09-18 | 2026-10-16 | 2026-10-16 | 28 | 34.5 | 51 | 147.8 | PLACA | 41 | PLACA-41-28 | 2026-10-29 | NUEVO | 2026-10-29 | 41 | 16.5 | 50.6 | 3 | 55.31852 | 31
24603 - FLORA PPTO C | 1451 | Indus | Concreto | Placa ejes 1 - 6 / A - G, piso 11/ torre 1 | 2026-09-18 | 2026-10-16 | 2026-10-16 | 28 | 34.5 | 51.8 | 150.1 | PLACA | 41 | PLACA-41-28 | 2026-10-29 | NUEVO | 2026-10-29 | 41 | 17.3 | 50.6 | 3 | 53.92963 | 31
24603 - FLORA PPTO C | 1454 | AUTO | Concreto | Muros ejes 12 - 15 / A - L y 11 - 12 / G - L , piso 20 / torre 1 | 2026-09-19 | 2026-10-17 | 2026-10-19 | 28 | 34.5 | 52.9 | 153.3 | MURO | 41 | MURO-41-28 | 2026-10-29 | NUEVO | 2026-10-29 | 41 | 18.4 | 51.9 | 3 | 53.92963 | 31
24603 - FLORA PPTO C | 1454 | AUTO | Concreto | Muros ejes 12 - 15 / A - L y 11 - 12 / G - L , piso 20 / torre 1 | 2026-09-19 | 2026-10-17 | 2026-10-19 | 28 | 34.5 | 50.5 | 146.4 | MURO | 41 | MURO-41-28 | 2026-10-29 | NUEVO | 2026-10-29 | 41 | 16 | 51.9 | 3 | 53.92963 | 31
24603 - FLORA PPTO C | 1454 | AUTO | Concreto | Muros ejes 12 - 15 / A - L y 11 - 12 / G - L , piso 20 / torre 1 | 2026-09-19 | 2026-10-17 | 2026-10-19 | 28 | 34.5 | 52.3 | 151.6 | MURO | 41 | MURO-41-28 | 2026-10-29 | NUEVO | 2026-10-29 | 41 | 17.8 | 51.9 | 3 | 53.06296 | 31
24603 - FLORA PPTO C | 1455 | INDUS | Concreto | Placa ejes 6 - 8 / A - L , piso 11 / torre 1 | 2026-09-19 | 2026-10-17 | 2026-10-19 | 28 | 34.5 | 57.6 | 167 | PLACA | 41 | PLACA-41-28 | 2026-10-29 | NUEVO | 2026-10-29 | 41 | 23.1 | 56.6 | 3 | 53.06296 | 31
24603 - FLORA PPTO C | 1455 | INDUS | Concreto | Placa ejes 6 - 8 / A - L , piso 11 / torre 1 | 2026-09-19 | 2026-10-17 | 2026-10-19 | 28 | 34.5 | 55.1 | 159.7 | PLACA | 41 | PLACA-41-28 | 2026-10-29 | NUEVO | 2026-10-29 | 41 | 20.6 | 56.6 | 3 | 53.06296 | 31
24603 - FLORA PPTO C | 1455 | INDUS | Concreto | Placa ejes 6 - 8 / A - L , piso 11 / torre 1 | 2026-09-19 | 2026-10-17 | 2026-10-19 | 28 | 34.5 | 57.1 | 165.5 | PLACA | 41 | PLACA-41-28 | 2026-10-29 | NUEVO | 2026-10-29 | 41 | 22.6 | 56.6 | 3 | 53.86296 | 31
24603 - FLORA PPTO C | 1458 | Indus | Concreto | Placa ejes 8 - 15 / A - F piso 11 / torre 1 | 2026-09-21 | 2026-10-19 | 2026-10-20 | 28 | 34.5 | 53.7 | 155.7 | PLACA | 41 | PLACA-41-28 | 2026-10-29 | NUEVO | 2026-10-29 | 41 | 19.2 | 54.33333 | 3 | 53.86296 | 31
24603 - FLORA PPTO C | 1458 | Indus | Concreto | Placa ejes 8 - 15 / A - F piso 11 / torre 1 | 2026-09-21 | 2026-10-19 | 2026-10-20 | 28 | 34.5 | 54.4 | 157.7 | PLACA | 41 | PLACA-41-28 | 2026-10-29 | NUEVO | 2026-10-29 | 41 | 19.9 | 54.33333 | 3 | 53.86296 | 31
24603 - FLORA PPTO C | 1458 | Indus | Concreto | Placa ejes 8 - 15 / A - F piso 11 / torre 1 | 2026-09-21 | 2026-10-19 | 2026-10-20 | 28 | 34.5 | 54.9 | 159.1 | PLACA | 41 | PLACA-41-28 | 2026-10-29 | NUEVO | 2026-10-29 | 41 | 20.4 | 54.33333 | 3 | 54.30741 | 31
24603 - FLORA PPTO C | 1460 | Auto | Concreto | Muros ejes 9 - 11 / A - L y 11 - 12 / A - F piso 20 torre 2 | 2026-09-21 | 2026-10-19 | 2026-10-20 | 28 | 34.5 | 51.3 | 148.7 | MURO | 41 | MURO-41-28 | 2026-10-29 | NUEVO | 2026-10-29 | 41 | 16.8 | 52.03333 | 3 | 54.30741 | 31
24603 - FLORA PPTO C | 1460 | Auto | Concreto | Muros ejes 9 - 11 / A - L y 11 - 12 / A - F piso 20 torre 2 | 2026-09-21 | 2026-10-19 | 2026-10-20 | 28 | 34.5 | 52.4 | 151.9 | MURO | 41 | MURO-41-28 | 2026-10-29 | NUEVO | 2026-10-29 | 41 | 17.9 | 52.03333 | 3 | 54.30741 | 31
24603 - FLORA PPTO C | 1460 | Auto | Concreto | Muros ejes 9 - 11 / A - L y 11 - 12 / A - F piso 20 torre 2 | 2026-09-21 | 2026-10-19 | 2026-10-20 | 28 | 34.5 | 52.4 | 151.9 | MURO | 41 | MURO-41-28 | 2026-10-29 | NUEVO | 2026-10-29 | 41 | 17.9 | 52.03333 | 3 | 53.06296 | 31
24603 - FLORA PPTO C | 1461 | AUTO | Concreto | Placa piso 3 , 5 comunal | 2026-09-22 | 2026-10-20 | 2026-10-20 | 28 | 34.5 | 49.9 | 144.6 | PLACA | 41 | PLACA-41-28 | 2026-10-29 | NUEVO | 2026-10-29 | 41 | 15.4 | 50.93333 | 3 | 53.06296 | 31
24603 - FLORA PPTO C | 1461 | AUTO | Concreto | Placa piso 3 , 5 comunal | 2026-09-22 | 2026-10-20 | 2026-10-20 | 28 | 34.5 | 51.7 | 149.9 | PLACA | 41 | PLACA-41-28 | 2026-10-29 | NUEVO | 2026-10-29 | 41 | 17.2 | 50.93333 | 3 | 53.06296 | 31
24603 - FLORA PPTO C | 1461 | AUTO | Concreto | Placa piso 3 , 5 comunal | 2026-09-22 | 2026-10-20 | 2026-10-20 | 28 | 34.5 | 51.2 | 148.4 | PLACA | 41 | PLACA-41-28 | 2026-10-29 | NUEVO | 2026-10-29 | 41 | 16.7 | 50.93333 | 3 | 51.61852 | 31
24603 - FLORA PPTO C | 1464 | INDUS | Concreto | Escalera 1 , piso 16 al 17 / torre 2 | 2026-09-22 | 2026-10-20 | 2026-10-20 | 28 | 34.5 | 49.6 | 143.8 | AUTOCOMPAC | 41 | AUTOCOMPAC-41-28 | 2026-10-29 | NUEVO | 2026-10-29 | 41 | 15.1 | 50.66667 | 3 | 51.61852 | 31
24603 - FLORA PPTO C | 1464 | INDUS | Concreto | Escalera 1 , piso 16 al 17 / torre 2 | 2026-09-22 | 2026-10-20 | 2026-10-20 | 28 | 34.5 | 51.3 | 148.7 | AUTOCOMPAC | 41 | AUTOCOMPAC-41-28 | 2026-10-29 | NUEVO | 2026-10-29 | 41 | 16.8 | 50.66667 | 3 | 51.61852 | 31
24603 - FLORA PPTO C | 1464 | INDUS | Concreto | Escalera 1 , piso 16 al 17 / torre 2 | 2026-09-22 | 2026-10-20 | 2026-10-20 | 28 | 34.5 | 51.1 | 148.1 | AUTOCOMPAC | 41 | AUTOCOMPAC-41-28 | 2026-10-29 | NUEVO | 2026-10-29 | 41 | 16.6 | 50.66667 | 3 | 51.52222 | 31
24603 - FLORA PPTO C | 1465 | AUTO | Concreto | Muros ejes 7 - 9 / A - L , piso 20 / torre 2 | 2026-09-22 | 2026-10-20 | 2026-10-20 | 28 | 34.5 | 52.3 | 151.6 | MURO | 41 | MURO-41-28 | 2026-10-29 | NUEVO | 2026-10-29 | 41 | 17.8 | 53.43333 | 3 | 51.52222 | 31
24603 - FLORA PPTO C | 1465 | AUTO | Concreto | Muros ejes 7 - 9 / A - L , piso 20 / torre 2 | 2026-09-22 | 2026-10-20 | 2026-10-20 | 28 | 34.5 | 54.2 | 157.1 | MURO | 41 | MURO-41-28 | 2026-10-29 | NUEVO | 2026-10-29 | 41 | 19.7 | 53.43333 | 3 | 51.52222 | 31
24603 - FLORA PPTO C | 1465 | AUTO | Concreto | Muros ejes 7 - 9 / A - L , piso 20 / torre 2 | 2026-09-22 | 2026-10-20 | 2026-10-20 | 28 | 34.5 | 53.8 | 155.9 | MURO | 41 | MURO-41-28 | 2026-10-29 | NUEVO | 2026-10-29 | 41 | 19.3 | 53.43333 | 3 | 52.4037 | 31
24603 - FLORA PPTO C | 1468 | INDUS | Concreto | Placa ejes 1 - 6 / A - G piso 11 / torre 1 | 2026-09-22 | 2026-10-20 | 2026-10-20 | 28 | 34.5 | 53 | 153.6 | PLACA | 41 | PLACA-41-28 | 2026-10-29 | NUEVO | 2026-10-29 | 41 | 18.5 | 54.2 | 3 | 52.4037 | 31
24603 - FLORA PPTO C | 1468 | INDUS | Concreto | Placa ejes 1 - 6 / A - G piso 11 / torre 1 | 2026-09-22 | 2026-10-20 | 2026-10-20 | 28 | 34.5 | 54.9 | 159.1 | PLACA | 41 | PLACA-41-28 | 2026-10-29 | NUEVO | 2026-10-29 | 41 | 20.4 | 54.2 | 3 | 52.4037 | 31
24603 - FLORA PPTO C | 1468 | INDUS | Concreto | Placa ejes 1 - 6 / A - G piso 11 / torre 1 | 2026-09-22 | 2026-10-20 | 2026-10-20 | 28 | 34.5 | 54.7 | 158.6 | PLACA | 41 | PLACA-41-28 | 2026-10-29 | NUEVO | 2026-10-29 | 41 | 20.2 | 54.2 | 3 | 53.52222 | 31
24603 - FLORA PPTO C | 1469 | INDUS | Concreto | Placa Ejes 12 – 15 / F – L Piso 11 / T1 y Escalera 1 Piso 6 al 7 / Torre 1 | 2026-09-23 | 2026-10-21 | 2026-10-22 | 28 | 34.5 | 54 | 156.5 | PLACA | 41 | PLACA-41-28 | 2026-10-29 | NUEVO | 2026-10-29 | 41 | 19.5 | 54.06667 | 3 | 53.52222 | 31
24603 - FLORA PPTO C | 1469 | INDUS | Concreto | Placa Ejes 12 – 15 / F – L Piso 11 / T1 y Escalera 1 Piso 6 al 7 / Torre 1 | 2026-09-23 | 2026-10-21 | 2026-10-22 | 28 | 34.5 | 54.7 | 158.6 | PLACA | 41 | PLACA-41-28 | 2026-10-29 | NUEVO | 2026-10-29 | 41 | 20.2 | 54.06667 | 3 | 53.52222 | 31
24603 - FLORA PPTO C | 1469 | INDUS | Concreto | Placa Ejes 12 – 15 / F – L Piso 11 / T1 y Escalera 1 Piso 6 al 7 / Torre 1 | 2026-09-23 | 2026-10-21 | 2026-10-22 | 28 | 34.5 | 53.5 | 155.1 | PLACA | 41 | PLACA-41-28 | 2026-10-29 | NUEVO | 2026-10-29 | 41 | 19 | 54.06667 | 3 | 54.17407 | 31
24603 - FLORA PPTO C | 1472 | AUTO | Concreto | Muros Ejes 7 – 7 / A – L Piso 20 / T2 | 2026-09-23 | 2026-10-21 | 2026-10-22 | 28 | 34.5 | 54.3 | 157.4 | MURO | 41 | MURO-41-28 | 2026-10-29 | NUEVO | 2026-10-29 | 41 | 19.8 | 54.66667 | 3 | 54.17407 | 31
24603 - FLORA PPTO C | 1472 | AUTO | Concreto | Muros Ejes 7 – 7 / A – L Piso 20 / T2 | 2026-09-23 | 2026-10-21 | 2026-10-22 | 28 | 34.5 | 55 | 159.4 | MURO | 41 | MURO-41-28 | 2026-10-29 | NUEVO | 2026-10-29 | 41 | 20.5 | 54.66667 | 3 | 54.17407 | 31
24603 - FLORA PPTO C | 1472 | AUTO | Concreto | Muros Ejes 7 – 7 / A – L Piso 20 / T2 | 2026-09-23 | 2026-10-21 | 2026-10-22 | 28 | 34.5 | 54.7 | 158.6 | MURO | 41 | MURO-41-28 | 2026-10-29 | NUEVO | 2026-10-29 | 41 | 20.2 | 54.66667 | 3 | 53.25185 | 31
24603 - FLORA PPTO C | 1473 | INDUS | Concreto | Placa ejes 1 - 6 / G - L / piso 12 / torre 1 | 2026-09-24 | 2026-10-22 | 2026-10-22 | 28 | 34.5 | 50 | 144.9 | PLACA | 41 | PLACA-41-28 | 2026-10-29 | NUEVO | 2026-10-29 | 41 | 15.5 | 49.43333 | 3 | 53.25185 | 31
24603 - FLORA PPTO C | 1473 | INDUS | Concreto | Placa ejes 1 - 6 / G - L / piso 12 / torre 1 | 2026-09-24 | 2026-10-22 | 2026-10-22 | 28 | 34.5 | 48.8 | 141.4 | PLACA | 41 | PLACA-41-28 | 2026-10-29 | NUEVO | 2026-10-29 | 41 | 14.3 | 49.43333 | 3 | 53.25185 | 31
24603 - FLORA PPTO C | 1473 | INDUS | Concreto | Placa ejes 1 - 6 / G - L / piso 12 / torre 1 | 2026-09-24 | 2026-10-22 | 2026-10-22 | 28 | 34.5 | 49.5 | 143.5 | PLACA | 41 | PLACA-41-28 | 2026-10-29 | NUEVO | 2026-10-29 | 41 | 15 | 49.43333 | 3 | 50.06296 | 31
24603 - FLORA PPTO C | 1476 | AUTO | Concreto | Muros ejes 1 - 4 / A - L y 4 - 5 / A - F / piso 20 / torre 2 | 2026-09-24 | 2026-10-22 | 2026-10-22 | 28 | 34.5 | 42.6 | 123.5 | MURO | 41 | MURO-41-28 | 2026-10-29 | NUEVO | 2026-10-29 | 41 | 8.1 | 42.1 | 3 | 50.06296 | 31
24603 - FLORA PPTO C | 1476 | AUTO | Concreto | Muros ejes 1 - 4 / A - L y 4 - 5 / A - F / piso 20 / torre 2 | 2026-09-24 | 2026-10-22 | 2026-10-22 | 28 | 34.5 | 42.4 | 122.9 | MURO | 41 | MURO-41-28 | 2026-10-29 | NUEVO | 2026-10-29 | 41 | 7.9 | 42.1 | 3 | 50.06296 | 31
24603 - FLORA PPTO C | 1476 | AUTO | Concreto | Muros ejes 1 - 4 / A - L y 4 - 5 / A - F / piso 20 / torre 2 | 2026-09-24 | 2026-10-22 | 2026-10-22 | 28 | 34.5 | 41.3 | 119.7 | MURO | 41 | MURO-41-28 | 2026-10-29 | NUEVO | 2026-10-29 | 41 | 6.8 | 42.1 | 3 | 48.31111 | 31
24603 - FLORA PPTO C | 1477 | AUTO | Concreto | Columnas piso 3 salón comunal | 2026-09-25 | 2026-10-23 | 2026-10-26 | 28 | 34.5 | 53.7 | 155.7 | MURO | 41 | MURO-41-28 | 2026-10-29 | NUEVO | 2026-10-29 | 41 | 19.2 | 52.76667 | 3 | 48.31111 | 31
24603 - FLORA PPTO C | 1477 | AUTO | Concreto | Columnas piso 3 salón comunal | 2026-09-25 | 2026-10-23 | 2026-10-26 | 28 | 34.5 | 51.4 | 149 | MURO | 41 | MURO-41-28 | 2026-10-29 | NUEVO | 2026-10-29 | 41 | 16.9 | 52.76667 | 3 | 48.31111 | 31
24603 - FLORA PPTO C | 1477 | AUTO | Concreto | Columnas piso 3 salón comunal | 2026-09-25 | 2026-10-23 | 2026-10-26 | 28 | 34.5 | 53.2 | 154.2 | MURO | 41 | MURO-41-28 | 2026-10-29 | NUEVO | 2026-10-29 | 41 | 18.7 | 52.76667 | 3 | 49.54444 | 31
24603 - FLORA PPTO C | 1478 | INDUS | Concreto | Placa ejes 1 - 6 / A - F piso 12 / torre 1 | 2026-09-25 | 2026-10-23 | 2026-10-26 | 28 | 34.5 | 57 | 165.2 | PLACA | 41 | PLACA-41-28 | 2026-10-29 | NUEVO | 2026-10-29 | 41 | 22.5 | 55.93333 | 3 | 49.54444 | 31
24603 - FLORA PPTO C | 1478 | INDUS | Concreto | Placa ejes 1 - 6 / A - F piso 12 / torre 1 | 2026-09-25 | 2026-10-23 | 2026-10-26 | 28 | 34.5 | 54.5 | 158 | PLACA | 41 | PLACA-41-28 | 2026-10-29 | NUEVO | 2026-10-29 | 41 | 20 | 55.93333 | 3 | 49.54444 | 31
24603 - FLORA PPTO C | 1478 | INDUS | Concreto | Placa ejes 1 - 6 / A - F piso 12 / torre 1 | 2026-09-25 | 2026-10-23 | 2026-10-26 | 28 | 34.5 | 56.3 | 163.2 | PLACA | 41 | PLACA-41-28 | 2026-10-29 | NUEVO | 2026-10-29 | 41 | 21.8 | 55.93333 | 3 | 53.57778 | 31
24603 - FLORA PPTO C | 1481 | Indus | Concreto | Placa ejes 6 - 8 / A - L piso 12 / torre 1 | 2026-09-26 | 2026-10-24 | 2026-10-26 | 28 | 34.5 | 56.1 | 162.6 | PLACA | 41 | PLACA-41-28 | 2026-10-29 | NUEVO | 2026-10-29 | 41 | 21.6 | 57 | 3 | 53.57778 | 31
24603 - FLORA PPTO C | 1481 | Indus | Concreto | Placa ejes 6 - 8 / A - L piso 12 / torre 1 | 2026-09-26 | 2026-10-24 | 2026-10-26 | 28 | 34.5 | 57 | 165.2 | PLACA | 41 | PLACA-41-28 | 2026-10-29 | NUEVO | 2026-10-29 | 41 | 22.5 | 57 | 3 | 53.57778 | 31
24603 - FLORA PPTO C | 1481 | Indus | Concreto | Placa ejes 6 - 8 / A - L piso 12 / torre 1 | 2026-09-26 | 2026-10-24 | 2026-10-26 | 28 | 34.5 | 57.9 | 167.8 | PLACA | 41 | PLACA-41-28 | 2026-10-29 | NUEVO | 2026-10-29 | 41 | 23.4 | 57 | 3 | 56.09259 | 31
24603 - FLORA PPTO C | 1482 | Auto | Concreto | Murps ejes 12 - 15 / A - L Y 11 - 12 / G - L piso 21 torre 2 | 2026-09-26 | 2026-10-24 | 2026-10-26 | 28 | 34.5 | 55.8 | 161.7 | OTRO | 41 | OTRO-41-28 | 2026-10-29 | NUEVO | 2026-10-29 |  | 21.3 | 56.63333 | 3 | 56.09259 | 31
24603 - FLORA PPTO C | 1482 | Auto | Concreto | Murps ejes 12 - 15 / A - L Y 11 - 12 / G - L piso 21 torre 2 | 2026-09-26 | 2026-10-24 | 2026-10-26 | 28 | 34.5 | 56.6 | 164.1 | OTRO | 41 | OTRO-41-28 | 2026-10-29 | NUEVO | 2026-10-29 |  | 22.1 | 56.63333 | 3 | 56.09259 | 31
24603 - FLORA PPTO C | 1482 | Auto | Concreto | Murps ejes 12 - 15 / A - L Y 11 - 12 / G - L piso 21 torre 2 | 2026-09-26 | 2026-10-24 | 2026-10-26 | 28 | 34.5 | 57.5 | 166.7 | OTRO | 41 | OTRO-41-28 | 2026-10-29 | NUEVO | 2026-10-29 |  | 23 | 56.63333 | 3 | 55.09259 | 31
24603 - FLORA PPTO C | 1486 | Auto | Concreto | Muros y columnas piso 3 salón comunal | 2026-09-28 | 2026-10-26 | 2026-10-27 | 28 | 34.5 | 48.8 | 141.4 | MURO | 41 | MURO-41-28 | 2026-10-29 | NUEVO | 2026-10-29 | 41 | 14.3 | 49.5 | 3 | 55.09259 | 31
24603 - FLORA PPTO C | 1486 | Auto | Concreto | Muros y columnas piso 3 salón comunal | 2026-09-28 | 2026-10-26 | 2026-10-27 | 28 | 34.5 | 49.5 | 143.5 | MURO | 41 | MURO-41-28 | 2026-10-29 | NUEVO | 2026-10-29 | 41 | 15 | 49.5 | 3 | 55.09259 | 31
24603 - FLORA PPTO C | 1486 | Auto | Concreto | Muros y columnas piso 3 salón comunal | 2026-09-28 | 2026-10-26 | 2026-10-27 | 28 | 34.5 | 50.2 | 145.5 | MURO | 41 | MURO-41-28 | 2026-10-29 | NUEVO | 2026-10-29 | 41 | 15.7 | 49.5 | 3 | 53.21481 | 31
24603 - FLORA PPTO C | 1487 | Auto | Concreto | Muros ejes 9 - 11 / A - L y 11 - 12 / A - F piso 21 torre 2 | 2026-09-28 | 2026-10-26 | 2026-10-27 | 28 | 34.5 | 50.7 | 147 | MURO | 41 | MURO-41-28 | 2026-10-29 | NUEVO | 2026-10-29 | 41 | 16.2 | 51.76667 | 3 | 53.21481 | 31
24603 - FLORA PPTO C | 1487 | Auto | Concreto | Muros ejes 9 - 11 / A - L y 11 - 12 / A - F piso 21 torre 2 | 2026-09-28 | 2026-10-26 | 2026-10-27 | 28 | 34.5 | 51.5 | 149.3 | MURO | 41 | MURO-41-28 | 2026-10-29 | NUEVO | 2026-10-29 | 41 | 17 | 51.76667 | 3 | 53.21481 | 31
24603 - FLORA PPTO C | 1487 | Auto | Concreto | Muros ejes 9 - 11 / A - L y 11 - 12 / A - F piso 21 torre 2 | 2026-09-28 | 2026-10-26 | 2026-10-27 | 28 | 34.5 | 53.1 | 153.9 | MURO | 41 | MURO-41-28 | 2026-10-29 | NUEVO | 2026-10-29 | 41 | 18.6 | 51.76667 | 3 | 51.7963 | 31
24603 - FLORA PPTO C | 1488 | Indus | Concreto | Placa ejes 8 - 12 / A - F y 8 - 10 / G - L, piso 12 torre 1 | 2026-09-28 | 2026-10-26 | 2026-10-27 | 28 | 34.5 | 52.2 | 151.3 | PLACA | 41 | PLACA-41-28 | 2026-10-29 | NUEVO | 2026-10-29 | 41 | 17.7 | 52.86667 | 3 | 51.7963 | 31
24603 - FLORA PPTO C | 1488 | Indus | Concreto | Placa ejes 8 - 12 / A - F y 8 - 10 / G - L, piso 12 torre 1 | 2026-09-28 | 2026-10-26 | 2026-10-27 | 28 | 34.5 | 52.6 | 152.5 | PLACA | 41 | PLACA-41-28 | 2026-10-29 | NUEVO | 2026-10-29 | 41 | 18.1 | 52.86667 | 3 | 51.7963 | 31
24603 - FLORA PPTO C | 1488 | Indus | Concreto | Placa ejes 8 - 12 / A - F y 8 - 10 / G - L, piso 12 torre 1 | 2026-09-28 | 2026-10-26 | 2026-10-27 | 28 | 34.5 | 53.8 | 155.9 | PLACA | 41 | PLACA-41-28 | 2026-10-29 | NUEVO | 2026-10-29 | 41 | 19.3 | 52.86667 | 3 | 52.34815 | 31
24603 - FLORA PPTO C | 1491 | Indus | Concreto | Placa ejes 12 - 15 / A - P y 10 - 12 / G - L piso 12 torre 1 | 2026-09-29 | 2026-10-27 | 2026-10-27 | 28 | 34.5 | 54.5 | 158 | PLACA | 41 | PLACA-41-28 | 2026-10-29 | NUEVO | 2026-10-29 | 41 | 20 | 53.86667 | 3 | 52.34815 | 31
24603 - FLORA PPTO C | 1491 | Indus | Concreto | Placa ejes 12 - 15 / A - P y 10 - 12 / G - L piso 12 torre 1 | 2026-09-29 | 2026-10-27 | 2026-10-27 | 28 | 34.5 | 53.1 | 153.9 | PLACA | 41 | PLACA-41-28 | 2026-10-29 | NUEVO | 2026-10-29 | 41 | 18.6 | 53.86667 | 3 | 52.34815 | 31
24603 - FLORA PPTO C | 1491 | Indus | Concreto | Placa ejes 12 - 15 / A - P y 10 - 12 / G - L piso 12 torre 1 | 2026-09-29 | 2026-10-27 | 2026-10-27 | 28 | 34.5 | 54 | 156.5 | PLACA | 41 | PLACA-41-28 | 2026-10-29 | NUEVO | 2026-10-29 | 41 | 19.5 | 53.86667 | 3 | 53.15926 | 31
24603 - FLORA PPTO C | 1492 | Auto | Concreto | Muros ejes 7 - 9 / A - L piso 21 torre 2 | 2026-09-29 | 2026-10-27 | 2026-10-27 | 28 | 34.5 | 52.4 | 151.9 | MURO | 41 | MURO-41-28 | 2026-10-29 | NUEVO | 2026-10-29 | 41 | 17.9 | 53.23333 | 3 | 53.15926 | 31
24603 - FLORA PPTO C | 1492 | Auto | Concreto | Muros ejes 7 - 9 / A - L piso 21 torre 2 | 2026-09-29 | 2026-10-27 | 2026-10-27 | 28 | 34.5 | 54.3 | 157.4 | MURO | 41 | MURO-41-28 | 2026-10-29 | NUEVO | 2026-10-29 | 41 | 19.8 | 53.23333 | 3 | 53.15926 | 31
24603 - FLORA PPTO C | 1492 | Auto | Concreto | Muros ejes 7 - 9 / A - L piso 21 torre 2 | 2026-09-29 | 2026-10-27 | 2026-10-27 | 28 | 34.5 | 53 | 153.6 | MURO | 41 | MURO-41-28 | 2026-10-29 | NUEVO | 2026-10-29 | 41 | 18.5 | 53.23333 | 3 | 53.6037 | 31
24603 - FLORA PPTO C | 1494 | Indus | Concreto | Placa ejes 12 - 15 / A - F y 10 - 12 / G - L piso 12 torre 1 | 2026-09-29 | 2026-10-27 | 2026-10-27 | 28 | 34.5 | 54.1 | 156.8 | PLACA | 41 | PLACA-41-28 | 2026-10-29 | NUEVO | 2026-10-29 | 41 | 19.6 | 54.13333 | 3 | 53.6037 | 31
24603 - FLORA PPTO C | 1494 | Indus | Concreto | Placa ejes 12 - 15 / A - F y 10 - 12 / G - L piso 12 torre 1 | 2026-09-29 | 2026-10-27 | 2026-10-27 | 28 | 34.5 | 54.8 | 158.8 | PLACA | 41 | PLACA-41-28 | 2026-10-29 | NUEVO | 2026-10-29 | 41 | 20.3 | 54.13333 | 3 | 53.6037 | 31
24603 - FLORA PPTO C | 1494 | Indus | Concreto | Placa ejes 12 - 15 / A - F y 10 - 12 / G - L piso 12 torre 1 | 2026-09-29 | 2026-10-27 | 2026-10-27 | 28 | 34.5 | 53.5 | 155.1 | PLACA | 41 | PLACA-41-28 | 2026-10-29 | NUEVO | 2026-10-29 | 41 | 19 | 54.13333 | 3 | 53.50741 | 31
24603 - FLORA PPTO C | 1495 | Industrializado | Concreto | Placa ejes 12-15/G-L/12 torre 1 escalera 2 piso 5 al 6 torre 1 | 2026-09-30 | 2026-10-28 | 2026-10-29 | 28 | 34.5 | 53.1 | 153.9 | PLACA | 41 | PLACA-41-28 | 2026-10-29 | NUEVO | 2026-10-29 | 41 | 18.6 | 52.8 | 3 | 53.50741 | 31
24603 - FLORA PPTO C | 1495 | Industrializado | Concreto | Placa ejes 12-15/G-L/12 torre 1 escalera 2 piso 5 al 6 torre 1 | 2026-09-30 | 2026-10-28 | 2026-10-29 | 28 | 34.5 | 53.8 | 155.9 | PLACA | 41 | PLACA-41-28 | 2026-10-29 | NUEVO | 2026-10-29 | 41 | 19.3 | 52.8 | 3 | 53.50741 | 31
24603 - FLORA PPTO C | 1495 | Industrializado | Concreto | Placa ejes 12-15/G-L/12 torre 1 escalera 2 piso 5 al 6 torre 1 | 2026-09-30 | 2026-10-28 | 2026-10-29 | 28 | 34.5 | 51.5 | 149.3 | PLACA | 41 | PLACA-41-28 | 2026-10-29 | NUEVO | 2026-10-29 | 41 | 17 | 52.8 | 3 | 51.97407 | 31
24603 - FLORA PPTO C | 1498 | Autocompactante | Concreto | Muros ejes 4-7 A-l piso 21 torre 2 | 2026-09-30 | 2026-10-28 | 2026-10-29 | 28 | 34.5 | 46.9 | 135.9 | MURO | 41 | MURO-41-28 | 2026-10-29 | NUEVO | 2026-10-29 | 41 | 12.4 | 46.86667 | 3 | 51.97407 | 31
24603 - FLORA PPTO C | 1498 | Autocompactante | Concreto | Muros ejes 4-7 A-l piso 21 torre 2 | 2026-09-30 | 2026-10-28 | 2026-10-29 | 28 | 34.5 | 47.4 | 137.4 | MURO | 41 | MURO-41-28 | 2026-10-29 | NUEVO | 2026-10-29 | 41 | 12.9 | 46.86667 | 3 | 51.97407 | 31
24603 - FLORA PPTO C | 1498 | Autocompactante | Concreto | Muros ejes 4-7 A-l piso 21 torre 2 | 2026-09-30 | 2026-10-28 | 2026-10-29 | 28 | 34.5 | 46.3 | 134.2 | MURO | 41 | MURO-41-28 | 2026-10-29 | NUEVO | 2026-10-29 | 41 | 11.8 | 46.86667 | 3 | 52.03704 | 31
24603 - FLORA PPTO C | 1499 | Indus | Concreto | Placa ejes 1 - 6 / G - L, piso 13 torre 1 | 2026-10-01 | 2026-10-29 | 2026-10-29 | 28 | 34.5 | 58.3 | 169 | PLACA | 41 | PLACA-41-28 | 2026-10-29 | NUEVO | 2026-10-29 | 41 | 23.8 | 57.6 | 3 | 52.03704 | 31
24603 - FLORA PPTO C | 1499 | Indus | Concreto | Placa ejes 1 - 6 / G - L, piso 13 torre 1 | 2026-10-01 | 2026-10-29 | 2026-10-29 | 28 | 34.5 | 56.9 | 164.9 | PLACA | 41 | PLACA-41-28 | 2026-10-29 | NUEVO | 2026-10-29 | 41 | 22.4 | 57.6 | 3 | 52.03704 | 31
24603 - FLORA PPTO C | 1499 | Indus | Concreto | Placa ejes 1 - 6 / G - L, piso 13 torre 1 | 2026-10-01 | 2026-10-29 | 2026-10-29 | 28 | 34.5 | 57.6 | 167 | PLACA | 41 | PLACA-41-28 | 2026-10-29 | NUEVO | 2026-10-29 | 41 | 23.1 | 57.6 | 3 | 53.88889 | 31
24603 - FLORA PPTO C | 791 | Autoco | Concreto | Muros ejes 8 - 12 / A - F, piso 23 T3 y ejes 1 - 2 / A - F, piso 23 T4 | 2025-12-03 | 2025-12-31 | 2026-01-08 | 28 | 34.5 | 59.3 | 171.9 | MURO | 41 | MURO-41-28 | 2026-10-29 | NUEVO | 2026-10-29 | 41 | 24.8 | 59.4 | 3 | 53.88889 | 31
24603 - FLORA PPTO C | 791 | Autoco | Concreto | Muros ejes 8 - 12 / A - F, piso 23 T3 y ejes 1 - 2 / A - F, piso 23 T4 | 2025-12-03 | 2025-12-31 | 2026-01-08 | 28 | 34.5 | 60.2 | 174.5 | MURO | 41 | MURO-41-28 | 2026-10-29 | NUEVO | 2026-10-29 | 41 | 25.7 | 59.4 | 3 | 53.88889 | 31
24603 - FLORA PPTO C | 791 | Autoco | Concreto | Muros ejes 8 - 12 / A - F, piso 23 T3 y ejes 1 - 2 / A - F, piso 23 T4 | 2025-12-03 | 2025-12-31 | 2026-01-08 | 28 | 34.5 | 58.7 | 170.1 | MURO | 41 | MURO-41-28 | 2026-10-29 | NUEVO | 2026-10-29 | 41 | 24.2 | 59.4 | 3 | 54.32593 | 31
24603 - FLORA PPTO C | 796 | Autoco | Concreto | Muros ejes 1 - 3 / G - L, piso 23,T4 y ejes 8 - 12 / G - L, piso 23, T3 | 2025-12-04 | 2026-01-01 | 2026-01-08 | 28 | 34.5 | 46.2 | 133.9 | MURO | 41 | MURO-41-28 | 2026-10-29 | NUEVO | 2026-10-29 | 41 | 11.7 | 45.53333 | 3 | 54.32593 | 31
24603 - FLORA PPTO C | 796 | Autoco | Concreto | Muros ejes 1 - 3 / G - L, piso 23,T4 y ejes 8 - 12 / G - L, piso 23, T3 | 2025-12-04 | 2026-01-01 | 2026-01-08 | 28 | 34.5 | 44.8 | 129.9 | MURO | 41 | MURO-41-28 | 2026-10-29 | NUEVO | 2026-10-29 | 41 | 10.3 | 45.53333 | 3 | 54.32593 | 31
24603 - FLORA PPTO C | 796 | Autoco | Concreto | Muros ejes 1 - 3 / G - L, piso 23,T4 y ejes 8 - 12 / G - L, piso 23, T3 | 2025-12-04 | 2026-01-01 | 2026-01-08 | 28 | 34.5 | 45.6 | 132.2 | MURO | 41 | MURO-41-28 | 2026-10-29 | NUEVO | 2026-10-29 | 41 | 11.1 | 45.53333 | 3 | 53.91111 | 31
24603 - FLORA PPTO C | 798 | Autoco | Concreto | Muros ejes 1 - 3 / G - L P23 T4 y ejes 8 - 12 / G - L P24 T3 | 2025-12-05 | 2026-01-02 | 2026-01-08 | 28 | 34.5 | 57.1 | 165.5 | MURO | 41 | MURO-41-28 | 2026-10-29 | NUEVO | 2026-10-29 | 41 | 22.6 | 56.4 | 3 | 53.91111 | 31
24603 - FLORA PPTO C | 798 | Autoco | Concreto | Muros ejes 1 - 3 / G - L P23 T4 y ejes 8 - 12 / G - L P24 T3 | 2025-12-05 | 2026-01-02 | 2026-01-08 | 28 | 34.5 | 55.7 | 161.4 | MURO | 41 | MURO-41-28 | 2026-10-29 | NUEVO | 2026-10-29 | 41 | 21.2 | 56.4 | 3 | 53.91111 | 31
24603 - FLORA PPTO C | 798 | Autoco | Concreto | Muros ejes 1 - 3 / G - L P23 T4 y ejes 8 - 12 / G - L P24 T3 | 2025-12-05 | 2026-01-02 | 2026-01-08 | 28 | 34.5 | 56.4 | 163.5 | MURO | 41 | MURO-41-28 | 2026-10-29 | NUEVO | 2026-10-29 | 41 | 21.9 | 56.4 | 3 | 53.25926 | 31
24603 - FLORA PPTO C | 801 | Autoco | Concreto | Muros ejes 1 - 7 / A - F, piso 23, T3 | 2025-12-06 | 2026-01-03 | 2026-01-08 | 28 | 34.5 | 58.3 | 169 | MURO | 41 | MURO-41-28 | 2026-10-29 | NUEVO | 2026-10-29 | 41 | 23.8 | 57.06667 | 3 | 53.25926 | 31
24603 - FLORA PPTO C | 801 | Autoco | Concreto | Muros ejes 1 - 7 / A - F, piso 23, T3 | 2025-12-06 | 2026-01-03 | 2026-01-08 | 28 | 34.5 | 54.8 | 158.8 | MURO | 41 | MURO-41-28 | 2026-10-29 | NUEVO | 2026-10-29 | 41 | 20.3 | 57.06667 | 3 | 53.25926 | 31
24603 - FLORA PPTO C | 801 | Autoco | Concreto | Muros ejes 1 - 7 / A - F, piso 23, T3 | 2025-12-06 | 2026-01-03 | 2026-01-08 | 28 | 34.5 | 58.1 | 168.4 | MURO | 41 | MURO-41-28 | 2026-10-29 | NUEVO | 2026-10-29 | 41 | 23.6 | 57.06667 | 3 | 55.4 | 31
24603 - FLORA PPTO C | 804 | Autoco | Concreto | Muros T3, ejes 8 - 1 / G - L | 2025-12-10 | 2026-01-07 | 2026-01-13 | 28 | 34.5 | 55.1 | 159.7 | MURO | 41 | MURO-41-28 | 2026-10-29 | NUEVO | 2026-10-29 | 41 | 20.6 | 56.33333 | 3 | 55.4 | 31
24603 - FLORA PPTO C | 804 | Autoco | Concreto | Muros T3, ejes 8 - 1 / G - L | 2025-12-10 | 2026-01-07 | 2026-01-13 | 28 | 34.5 | 58.4 | 169.3 | MURO | 41 | MURO-41-28 | 2026-10-29 | NUEVO | 2026-10-29 | 41 | 23.9 | 56.33333 | 3 | 55.4 | 31
24603 - FLORA PPTO C | 804 | Autoco | Concreto | Muros T3, ejes 8 - 1 / G - L | 2025-12-10 | 2026-01-07 | 2026-01-13 | 28 | 34.5 | 55.5 | 160.9 | MURO | 41 | MURO-41-28 | 2026-10-29 | NUEVO | 2026-10-29 | 41 | 21 | 56.33333 | 3 | 51.98519 | 31
24603 - FLORA PPTO C | 870 | Ptico | Concreto | Viga anden , ejes 3 - 4 , salon comunal | 2026-01-21 | 2026-02-18 | 2026-02-19 | 28 | 34.5 | 36.1 | 104.6 | MURO | 41 | MURO-41-28 | 2026-10-29 | NUEVO | 2026-10-29 | 41 | 1.6 | 35.63333 | 3 | 51.98519 | 31
24603 - FLORA PPTO C | 870 | Ptico | Concreto | Viga anden , ejes 3 - 4 , salon comunal | 2026-01-21 | 2026-02-18 | 2026-02-19 | 28 | 34.5 | 35.6 | 103.2 | MURO | 41 | MURO-41-28 | 2026-10-29 | NUEVO | 2026-10-29 | 41 | 1.1 | 35.63333 | 3 | 51.98519 | 31
24603 - FLORA PPTO C | 870 | Ptico | Concreto | Viga anden , ejes 3 - 4 , salon comunal | 2026-01-21 | 2026-02-18 | 2026-02-19 | 28 | 34.5 | 35.2 | 102 | MURO | 41 | MURO-41-28 | 2026-10-29 | NUEVO | 2026-10-29 | 41 | 0.7 | 35.63333 | 3 | 47.82593 | 31
24603 - FLORA PPTO C | 748 | AU-5000 | Concreto | Muros ej 4-7 / A-F y 9-7/6-2 P21 T3 | 2025-11-19 | 2025-12-17 | 2025-12-18 | 28 | 35 | 48.8 | 139.4 | MURO | 41 | MURO-41-28 | 2026-10-29 | NUEVO | 2026-10-29 | 41 | 13.8 | 48.73333 | 3 | 47.82593 | 31.5
24603 - FLORA PPTO C | 748 | AU-5000 | Concreto | Muros ej 4-7 / A-F y 9-7/6-2 P21 T3 | 2025-11-19 | 2025-12-17 | 2025-12-18 | 28 | 35 | 49.2 | 140.6 | MURO | 41 | MURO-41-28 | 2026-10-29 | NUEVO | 2026-10-29 | 41 | 14.2 | 48.73333 | 3 | 47.82593 | 31.5
24603 - FLORA PPTO C | 748 | AU-5000 | Concreto | Muros ej 4-7 / A-F y 9-7/6-2 P21 T3 | 2025-11-19 | 2025-12-17 | 2025-12-18 | 28 | 35 | 48.2 | 137.7 | MURO | 41 | MURO-41-28 | 2026-10-29 | NUEVO | 2026-10-29 | 41 | 13.2 | 48.73333 | 3 | 44.61111 | 31.5
24603 - FLORA PPTO C | 751 | AU-5000 | Concreto | Muros ej 4-7 / G-L y 1-4 / A-F piso 21 T3 | 2025-11-20 | 2025-12-18 | 2025-12-22 | 28 | 35 | 46.4 | 132.6 | MURO | 41 | MURO-41-28 | 2026-10-29 | NUEVO | 2026-10-29 | 41 | 11.4 | 46.03333 | 3 | 44.61111 | 31.5
24603 - FLORA PPTO C | 751 | AU-5000 | Concreto | Muros ej 4-7 / G-L y 1-4 / A-F piso 21 T3 | 2025-11-20 | 2025-12-18 | 2025-12-22 | 28 | 35 | 46.5 | 132.9 | MURO | 41 | MURO-41-28 | 2026-10-29 | NUEVO | 2026-10-29 | 41 | 11.5 | 46.03333 | 3 | 44.61111 | 31.5
24603 - FLORA PPTO C | 751 | AU-5000 | Concreto | Muros ej 4-7 / G-L y 1-4 / A-F piso 21 T3 | 2025-11-20 | 2025-12-18 | 2025-12-22 | 28 | 35 | 45.2 | 129.1 | MURO | 41 | MURO-41-28 | 2026-10-29 | NUEVO | 2026-10-29 | 41 | 10.2 | 46.03333 | 3 | 45.72593 | 31.5
24603 - FLORA PPTO C | 754 | AU5000 | Concreto | Muros ej 1 - 4 / F- L piso 21 + 3 | 2025-11-21 | 2025-12-19 | 2025-12-22 | 28 | 35 | 45.8 | 130.9 | MURO | 41 | MURO-41-28 | 2026-10-29 | NUEVO | 2026-10-29 | 41 | 10.8 | 45.8 | 3 | 45.72593 | 31.5
24603 - FLORA PPTO C | 754 | AU5000 | Concreto | Muros ej 1 - 4 / F- L piso 21 + 3 | 2025-11-21 | 2025-12-19 | 2025-12-22 | 28 | 35 | 46.6 | 133.1 | MURO | 41 | MURO-41-28 | 2026-10-29 | NUEVO | 2026-10-29 | 41 | 11.6 | 45.8 | 3 | 45.72593 | 31.5
24603 - FLORA PPTO C | 754 | AU5000 | Concreto | Muros ej 1 - 4 / F- L piso 21 + 3 | 2025-11-21 | 2025-12-19 | 2025-12-22 | 28 | 35 | 45 | 128.6 | MURO | 41 | MURO-41-28 | 2026-10-29 | NUEVO | 2026-10-29 | 41 | 10 | 45.8 | 3 | 46.5963 | 31.5
24603 - FLORA PPTO C | 757 | AU5000 | Concreto | Muros ej 3 - 10 / A - F piso 22 + 4 | 2025-11-22 | 2025-12-20 | 2025-12-23 | 28 | 35 | 46.9 | 134 | MURO | 41 | MURO-41-28 | 2026-10-29 | NUEVO | 2026-10-29 | 41 | 11.9 | 47.56667 | 3 | 46.5963 | 31.5
24603 - FLORA PPTO C | 757 | AU5000 | Concreto | Muros ej 3 - 10 / A - F piso 22 + 4 | 2025-11-22 | 2025-12-20 | 2025-12-23 | 28 | 35 | 47.3 | 135.1 | MURO | 41 | MURO-41-28 | 2026-10-29 | NUEVO | 2026-10-29 | 41 | 12.3 | 47.56667 | 3 | 46.5963 | 31.5
24603 - FLORA PPTO C | 757 | AU5000 | Concreto | Muros ej 3 - 10 / A - F piso 22 + 4 | 2025-11-22 | 2025-12-20 | 2025-12-23 | 28 | 35 | 48.5 | 138.6 | MURO | 41 | MURO-41-28 | 2026-10-29 | NUEVO | 2026-10-29 | 41 | 13.5 | 47.56667 | 3 | 47.8 | 31.5
24603 - FLORA PPTO C | 760 | AU5000 | Concreto | Muros ej 4 - 10 / F- L piso 22 + 4 | 2025-11-24 | 2025-12-22 | 2025-12-26 | 28 | 35 | 51.7 | 147.7 | MURO | 41 | MURO-41-28 | 2026-10-29 | NUEVO | 2026-10-29 | 41 | 16.7 | 52.03333 | 3 | 47.8 | 31.5
24603 - FLORA PPTO C | 760 | AU5000 | Concreto | Muros ej 4 - 10 / F- L piso 22 + 4 | 2025-11-24 | 2025-12-22 | 2025-12-26 | 28 | 35 | 52.4 | 149.7 | MURO | 41 | MURO-41-28 | 2026-10-29 | NUEVO | 2026-10-29 | 41 | 17.4 | 52.03333 | 3 | 47.8 | 31.5
24603 - FLORA PPTO C | 760 | AU5000 | Concreto | Muros ej 4 - 10 / F- L piso 22 + 4 | 2025-11-24 | 2025-12-22 | 2025-12-26 | 28 | 35 | 52 | 148.6 | MURO | 41 | MURO-41-28 | 2026-10-29 | NUEVO | 2026-10-29 | 41 | 17 | 52.03333 | 3 | 49.77778 | 31.5
24603 - FLORA PPTO C | 762 | No especificado | Concreto | Escalera piso 1-20 #3 | 2025-11-25 | 2025-12-23 | 2026-01-02 | 28 | 35 | 52.5 | 150 | AUTOCOMPAC | 41 | AUTOCOMPAC-41-28 | 2026-10-29 | NUEVO | 2026-10-29 | 41 | 17.5 | 51.7 | 3 | 49.77778 | 31.5
24603 - FLORA PPTO C | 762 | No especificado | Concreto | Escalera piso 1-20 #3 | 2025-11-25 | 2025-12-23 | 2026-01-02 | 28 | 35 | 51 | 145.7 | AUTOCOMPAC | 41 | AUTOCOMPAC-41-28 | 2026-10-29 | NUEVO | 2026-10-29 | 41 | 16 | 51.7 | 3 | 49.77778 | 31.5
24603 - FLORA PPTO C | 762 | No especificado | Concreto | Escalera piso 1-20 #3 | 2025-11-25 | 2025-12-23 | 2026-01-02 | 28 | 35 | 51.6 | 147.4 | AUTOCOMPAC | 41 | AUTOCOMPAC-41-28 | 2026-10-29 | NUEVO | 2026-10-29 | 41 | 16.6 | 51.7 | 3 | 50.98148 | 31.5
24603 - FLORA PPTO C | 764 | No especificado | Concreto | Muros ejes 1-4/G-L; piso 22 torre 4 y ejes 9 - 12 / G - L, piso 22 torre 3. | 2025-11-25 | 2025-12-23 | 2026-01-02 | 28 | 35 | 49.8 | 142.3 | MURO | 41 | MURO-41-28 | 2026-10-29 | NUEVO | 2026-10-29 | 41 | 14.8 | 50.03333 | 3 | 50.98148 | 31.5
24603 - FLORA PPTO C | 764 | No especificado | Concreto | Muros ejes 1-4/G-L; piso 22 torre 4 y ejes 9 - 12 / G - L, piso 22 torre 3. | 2025-11-25 | 2025-12-23 | 2026-01-02 | 28 | 35 | 49.9 | 142.6 | MURO | 41 | MURO-41-28 | 2026-10-29 | NUEVO | 2026-10-29 | 41 | 14.9 | 50.03333 | 3 | 50.98148 | 31.5
24603 - FLORA PPTO C | 764 | No especificado | Concreto | Muros ejes 1-4/G-L; piso 22 torre 4 y ejes 9 - 12 / G - L, piso 22 torre 3. | 2025-11-25 | 2025-12-23 | 2026-01-02 | 28 | 35 | 50.4 | 144 | MURO | 41 | MURO-41-28 | 2026-10-29 | NUEVO | 2026-10-29 | 41 | 15.4 | 50.03333 | 3 | 52.47037 | 31.5
24603 - FLORA PPTO C | 768 | No especificado | Concreto | Muros ejes 1-3/A-F piso 22 torre 4 y ejes 8-12/A-F Piso 22 torre 3 | 2025-11-26 | 2025-12-24 | 2026-01-02 | 28 | 35 | 58.3 | 166.6 | MURO | 41 | MURO-41-28 | 2026-10-29 | NUEVO | 2026-10-29 | 41 | 23.3 | 57.5 | 3 | 52.47037 | 31.5
24603 - FLORA PPTO C | 768 | No especificado | Concreto | Muros ejes 1-3/A-F piso 22 torre 4 y ejes 8-12/A-F Piso 22 torre 3 | 2025-11-26 | 2025-12-24 | 2026-01-02 | 28 | 35 | 56.8 | 162.3 | MURO | 41 | MURO-41-28 | 2026-10-29 | NUEVO | 2026-10-29 | 41 | 21.8 | 57.5 | 3 | 52.47037 | 31.5
24603 - FLORA PPTO C | 768 | No especificado | Concreto | Muros ejes 1-3/A-F piso 22 torre 4 y ejes 8-12/A-F Piso 22 torre 3 | 2025-11-26 | 2025-12-24 | 2026-01-02 | 28 | 35 | 57.4 | 164 | MURO | 41 | MURO-41-28 | 2026-10-29 | NUEVO | 2026-10-29 | 41 | 22.4 | 57.5 | 3 | 51.42593 | 31.5
24603 - FLORA PPTO C | 770 | AU - 5000 | Concreto | Muros ejes 4 - 8 / A - F y 7 - 9 / G - L piso 22 torre 3 | 2025-11-27 | 2025-12-25 | 2026-01-02 | 28 | 35 | 45 | 128.6 | MURO | 41 | MURO-41-28 | 2026-10-29 | NUEVO | 2026-10-29 | 41 | 10 | 44.26667 | 3 | 51.42593 | 31.5
24603 - FLORA PPTO C | 770 | AU - 5000 | Concreto | Muros ejes 4 - 8 / A - F y 7 - 9 / G - L piso 22 torre 3 | 2025-11-27 | 2025-12-25 | 2026-01-02 | 28 | 35 | 43.7 | 124.9 | MURO | 41 | MURO-41-28 | 2026-10-29 | NUEVO | 2026-10-29 | 41 | 8.7 | 44.26667 | 3 | 51.42593 | 31.5
24603 - FLORA PPTO C | 770 | AU - 5000 | Concreto | Muros ejes 4 - 8 / A - F y 7 - 9 / G - L piso 22 torre 3 | 2025-11-27 | 2025-12-25 | 2026-01-02 | 28 | 35 | 44.1 | 126 | MURO | 41 | MURO-41-28 | 2026-10-29 | NUEVO | 2026-10-29 | 41 | 9.1 | 44.26667 | 3 | 51.74074 | 31.5
24603 - FLORA PPTO C | 778 | AU 5000 | Concreto | Muros eje 1 - 7 / G - L piso 22 torre 4 | 2025-11-28 | 2025-12-26 | 2026-01-02 | 28 | 35 | 55.6 | 158.9 | MURO | 41 | MURO-41-28 | 2026-10-29 | NUEVO | 2026-10-29 | 41 | 20.6 | 55.16667 | 3 | 51.74074 | 31.5
24603 - FLORA PPTO C | 778 | AU 5000 | Concreto | Muros eje 1 - 7 / G - L piso 22 torre 4 | 2025-11-28 | 2025-12-26 | 2026-01-02 | 28 | 35 | 54 | 154.3 | MURO | 41 | MURO-41-28 | 2026-10-29 | NUEVO | 2026-10-29 | 41 | 19 | 55.16667 | 3 | 51.74074 | 31.5
24603 - FLORA PPTO C | 778 | AU 5000 | Concreto | Muros eje 1 - 7 / G - L piso 22 torre 4 | 2025-11-28 | 2025-12-26 | 2026-01-02 | 28 | 35 | 55.9 | 159.7 | MURO | 41 | MURO-41-28 | 2026-10-29 | NUEVO | 2026-10-29 | 41 | 20.9 | 55.16667 | 3 | 51.94815 | 31.5
24603 - FLORA PPTO C | 781 | AU 5000 | Concreto | Muros ejes 1 - 4 / G - L piso 23 torre 4 y ejes 5 - 7 / A - F piso 23 torre 3 | 2025-11-29 | 2025-12-27 | 2026-01-06 | 28 | 35 | 56.6 | 161.7 | MURO | 41 | MURO-41-28 | 2026-10-29 | NUEVO | 2026-10-29 | 41 | 21.6 | 55.86667 | 3 | 51.94815 | 31.5
24603 - FLORA PPTO C | 781 | AU 5000 | Concreto | Muros ejes 1 - 4 / G - L piso 23 torre 4 y ejes 5 - 7 / A - F piso 23 torre 3 | 2025-11-29 | 2025-12-27 | 2026-01-06 | 28 | 35 | 55.2 | 157.7 | MURO | 41 | MURO-41-28 | 2026-10-29 | NUEVO | 2026-10-29 | 41 | 20.2 | 55.86667 | 3 | 51.94815 | 31.5
24603 - FLORA PPTO C | 781 | AU 5000 | Concreto | Muros ejes 1 - 4 / G - L piso 23 torre 4 y ejes 5 - 7 / A - F piso 23 torre 3 | 2025-11-29 | 2025-12-27 | 2026-01-06 | 28 | 35 | 55.8 | 159.4 | MURO | 41 | MURO-41-28 | 2026-10-29 | NUEVO | 2026-10-29 | 41 | 20.8 | 55.86667 | 3 | 54.16667 | 31.5
24603 - FLORA PPTO C | 785 | AU - 5000 | Concreto | Muros ejes 8 - 10 / A - F y 6 - 7 / G - L y 2 - 4 / A - F piso 23 T.4 | 2025-12-01 | 2025-12-29 | 2026-01-06 | 28 | 35 | 55 | 157.1 | MURO | 41 | MURO-41-28 | 2026-10-29 | NUEVO | 2026-10-29 | 41 | 20 | 55.06667 | 3 | 54.16667 | 31.5
24603 - FLORA PPTO C | 785 | AU - 5000 | Concreto | Muros ejes 8 - 10 / A - F y 6 - 7 / G - L y 2 - 4 / A - F piso 23 T.4 | 2025-12-01 | 2025-12-29 | 2026-01-06 | 28 | 35 | 55.8 | 159.4 | MURO | 41 | MURO-41-28 | 2026-10-29 | NUEVO | 2026-10-29 | 41 | 20.8 | 55.06667 | 3 | 54.16667 | 31.5
24603 - FLORA PPTO C | 785 | AU - 5000 | Concreto | Muros ejes 8 - 10 / A - F y 6 - 7 / G - L y 2 - 4 / A - F piso 23 T.4 | 2025-12-01 | 2025-12-29 | 2026-01-06 | 28 | 35 | 54.4 | 155.4 | MURO | 41 | MURO-41-28 | 2026-10-29 | NUEVO | 2026-10-29 | 41 | 19.4 | 55.06667 | 3 | 53.5 | 31.5
24603 - FLORA PPTO C | 786 | No especificado | Concreto | Escalera piso 19 - 20 T3 | 2025-12-02 | 2025-12-30 | 2026-01-06 | 28 | 35 | 47.3 | 135.1 | AUTOCOMPAC | 41 | AUTOCOMPAC-41-28 | 2026-10-29 | NUEVO | 2026-10-29 | 41 | 12.3 | 46.76667 | 3 | 53.5 | 31.5
24603 - FLORA PPTO C | 786 | No especificado | Concreto | Escalera piso 19 - 20 T3 | 2025-12-02 | 2025-12-30 | 2026-01-06 | 28 | 35 | 46.2 | 132 | AUTOCOMPAC | 41 | AUTOCOMPAC-41-28 | 2026-10-29 | NUEVO | 2026-10-29 | 41 | 11.2 | 46.76667 | 3 | 53.5 | 31.5
24603 - FLORA PPTO C | 786 | No especificado | Concreto | Escalera piso 19 - 20 T3 | 2025-12-02 | 2025-12-30 | 2026-01-06 | 28 | 35 | 46.8 | 133.7 | AUTOCOMPAC | 41 | AUTOCOMPAC-41-28 | 2026-10-29 | NUEVO | 2026-10-29 | 41 | 11.8 | 46.76667 | 3 | 51.47037 | 31.5
24603 - FLORA PPTO C | 788 | AU - 5000 | Concreto | Muros ejes 3 - 6 / G - L y 8 - 10 / G - L piso 23 torre 4 | 2025-12-02 | 2025-12-30 | 2026-01-06 | 28 | 35 | 50.6 | 144.6 | MURO | 41 | MURO-41-28 | 2026-10-29 | NUEVO | 2026-10-29 | 41 | 15.6 | 50.93333 | 3 | 51.47037 | 31.5
24603 - FLORA PPTO C | 788 | AU - 5000 | Concreto | Muros ejes 3 - 6 / G - L y 8 - 10 / G - L piso 23 torre 4 | 2025-12-02 | 2025-12-30 | 2026-01-06 | 28 | 35 | 51 | 145.7 | MURO | 41 | MURO-41-28 | 2026-10-29 | NUEVO | 2026-10-29 | 41 | 16 | 50.93333 | 3 | 51.47037 | 31.5
24603 - FLORA PPTO C | 788 | AU - 5000 | Concreto | Muros ejes 3 - 6 / G - L y 8 - 10 / G - L piso 23 torre 4 | 2025-12-02 | 2025-12-30 | 2026-01-06 | 28 | 35 | 51.2 | 146.3 | MURO | 41 | MURO-41-28 | 2026-10-29 | NUEVO | 2026-10-29 | 41 | 16.2 | 50.93333 | 3 | 53.31481 | 31.5
24603 - FLORA PPTO C | 1.227 | INDUS | Concreto | Placa ejes 4 - 8 / F - L, piso 4, torre 1 | 2026-07-24 | 2026-08-21 | 2026-08-25 | 28 | 41.4 | 48.7 | 117.6 | PLACA | 48 | PLACA-48-28 | 2026-10-29 | NUEVO | 2026-10-29 | 48 | 7.3 | 48.63333 | 3 | 54.56667 | 37.26
24603 - FLORA PPTO C | 1.227 | INDUS | Concreto | Placa ejes 4 - 8 / F - L, piso 4, torre 1 | 2026-07-24 | 2026-08-21 | 2026-08-25 | 28 | 41.4 | 49 | 118.4 | PLACA | 48 | PLACA-48-28 | 2026-10-29 | NUEVO | 2026-10-29 | 48 | 7.6 | 48.63333 | 3 | 54.56667 | 37.26
24603 - FLORA PPTO C | 1.227 | INDUS | Concreto | Placa ejes 4 - 8 / F - L, piso 4, torre 1 | 2026-07-24 | 2026-08-21 | 2026-08-25 | 28 | 41.4 | 48.2 | 116.4 | PLACA | 48 | PLACA-48-28 | 2026-10-29 | NUEVO | 2026-10-29 | 48 | 6.8 | 48.63333 | 3 | 54.56667 | 37.26
24603 - FLORA PPTO C | 1001 | Indus | Concreto | Placa T2 piso 2 ejes 1, 4 / L - A | 2026-04-17 | 2026-05-15 | 2026-05-20 | 28 | 41.4 | 53.4 | 129 | PLACA | 48 | PLACA-48-28 | 2026-10-29 | NUEVO | 2026-10-29 | 48 | 12 | 53.6 | 3 | 51.87778 | 37.26
24603 - FLORA PPTO C | 1001 | Indus | Concreto | Placa T2 piso 2 ejes 1, 4 / L - A | 2026-04-17 | 2026-05-15 | 2026-05-20 | 28 | 41.4 | 54.4 | 131.4 | PLACA | 48 | PLACA-48-28 | 2026-10-29 | NUEVO | 2026-10-29 | 48 | 13 | 53.6 | 3 | 51.87778 | 37.26
24603 - FLORA PPTO C | 1001 | Indus | Concreto | Placa T2 piso 2 ejes 1, 4 / L - A | 2026-04-17 | 2026-05-15 | 2026-05-20 | 28 | 41.4 | 53 | 128 | PLACA | 48 | PLACA-48-28 | 2026-10-29 | NUEVO | 2026-10-29 | 48 | 11.6 | 53.6 | 3 | 51.87778 | 37.26
24603 - FLORA PPTO C | 1006 | Indus | Concreto | Placa T2 piso 3 ejes 12, 15 / A - L | 2026-04-20 | 2026-05-18 | 2026-05-20 | 28 | 41.4 | 52.9 | 127.8 | PLACA | 48 | PLACA-48-28 | 2026-10-29 | NUEVO | 2026-10-29 | 48 | 11.5 | 52.26667 | 3 | 51.5 | 37.26
24603 - FLORA PPTO C | 1006 | Indus | Concreto | Placa T2 piso 3 ejes 12, 15 / A - L | 2026-04-20 | 2026-05-18 | 2026-05-20 | 28 | 41.4 | 51.7 | 124.9 | PLACA | 48 | PLACA-48-28 | 2026-10-29 | NUEVO | 2026-10-29 | 48 | 10.3 | 52.26667 | 3 | 51.5 | 37.26
24603 - FLORA PPTO C | 1006 | Indus | Concreto | Placa T2 piso 3 ejes 12, 15 / A - L | 2026-04-20 | 2026-05-18 | 2026-05-20 | 28 | 41.4 | 52.2 | 126.1 | PLACA | 48 | PLACA-48-28 | 2026-10-29 | NUEVO | 2026-10-29 | 48 | 10.8 | 52.26667 | 3 | 51.5 | 37.26
24603 - FLORA PPTO C | 1010 | Indus | Concreto | Placa T2 piso 2 ejes 9, 12 / A - L | 2026-04-22 | 2026-05-20 | 2026-05-20 | 28 | 41.4 | 57.5 | 138.9 | PLACA | 48 | PLACA-48-28 | 2026-10-29 | NUEVO | 2026-10-29 | 48 | 16.1 | 57.73333 | 3 | 54.53333 | 37.26
24603 - FLORA PPTO C | 1010 | Indus | Concreto | Placa T2 piso 2 ejes 9, 12 / A - L | 2026-04-22 | 2026-05-20 | 2026-05-20 | 28 | 41.4 | 57.4 | 138.6 | PLACA | 48 | PLACA-48-28 | 2026-10-29 | NUEVO | 2026-10-29 | 48 | 16 | 57.73333 | 3 | 54.53333 | 37.26
24603 - FLORA PPTO C | 1010 | Indus | Concreto | Placa T2 piso 2 ejes 9, 12 / A - L | 2026-04-22 | 2026-05-20 | 2026-05-20 | 28 | 41.4 | 58.3 | 140.8 | PLACA | 48 | PLACA-48-28 | 2026-10-29 | NUEVO | 2026-10-29 | 48 | 16.9 | 57.73333 | 3 | 54.53333 | 37.26
24603 - FLORA PPTO C | 1015 | No especificado | Concreto | Placa T2, piso 3, ejes 7 ,9 , /A - pasillo ejes 9 - 12 / F - G , piso 3, T2 | 2026-04-24 | 2026-05-22 | 2026-05-29 | 28 | 41.4 | 46 | 111.1 | PLACA | 48 | PLACA-48-28 | 2026-10-29 | NUEVO | 2026-10-29 | 48 | 4.6 | 46.06667 | 3 | 52.02222 | 37.26
24603 - FLORA PPTO C | 1015 | No especificado | Concreto | Placa T2, piso 3, ejes 7 ,9 , /A - pasillo ejes 9 - 12 / F - G , piso 3, T2 | 2026-04-24 | 2026-05-22 | 2026-05-29 | 28 | 41.4 | 46.7 | 112.8 | PLACA | 48 | PLACA-48-28 | 2026-10-29 | NUEVO | 2026-10-29 | 48 | 5.3 | 46.06667 | 3 | 52.02222 | 37.26
24603 - FLORA PPTO C | 1015 | No especificado | Concreto | Placa T2, piso 3, ejes 7 ,9 , /A - pasillo ejes 9 - 12 / F - G , piso 3, T2 | 2026-04-24 | 2026-05-22 | 2026-05-29 | 28 | 41.4 | 45.5 | 109.9 | PLACA | 48 | PLACA-48-28 | 2026-10-29 | NUEVO | 2026-10-29 | 48 | 4.1 | 46.06667 | 3 | 52.02222 | 37.26
24603 - FLORA PPTO C | 1019 | Indus | Concreto | Placa T2, piso 3, ejes 4, 5 / F - G y 5 - 7 / A - L | 2026-04-26 | 2026-05-24 | 2026-05-25 | 28 | 41.4 | 58.2 | 140.6 | PLACA | 48 | PLACA-48-28 | 2026-10-29 | NUEVO | 2026-10-29 | 48 | 16.8 | 57.66667 | 3 | 53.82222 | 37.26
24603 - FLORA PPTO C | 1019 | Indus | Concreto | Placa T2, piso 3, ejes 4, 5 / F - G y 5 - 7 / A - L | 2026-04-26 | 2026-05-24 | 2026-05-25 | 28 | 41.4 | 57.1 | 137.9 | PLACA | 48 | PLACA-48-28 | 2026-10-29 | NUEVO | 2026-10-29 | 48 | 15.7 | 57.66667 | 3 | 53.82222 | 37.26
24603 - FLORA PPTO C | 1019 | Indus | Concreto | Placa T2, piso 3, ejes 4, 5 / F - G y 5 - 7 / A - L | 2026-04-26 | 2026-05-24 | 2026-05-25 | 28 | 41.4 | 57.7 | 139.4 | PLACA | 48 | PLACA-48-28 | 2026-10-29 | NUEVO | 2026-10-29 | 48 | 16.3 | 57.66667 | 3 | 53.82222 | 37.26
24603 - FLORA PPTO C | 1025 | INDUS | Concreto | Placa T2, Piso 3, Ejes 1, 4 / A – L | 2026-05-02 | 2026-05-30 | 2026-06-02 | 28 | 41.4 | 51.4 | 124.2 | PLACA | 48 | PLACA-48-28 | 2026-10-29 | NUEVO | 2026-10-29 | 48 | 10 | 50.8 | 3 | 51.51111 | 37.26
24603 - FLORA PPTO C | 1025 | INDUS | Concreto | Placa T2, Piso 3, Ejes 1, 4 / A – L | 2026-05-02 | 2026-05-30 | 2026-06-02 | 28 | 41.4 | 50.1 | 121 | PLACA | 48 | PLACA-48-28 | 2026-10-29 | NUEVO | 2026-10-29 | 48 | 8.7 | 50.8 | 3 | 51.51111 | 37.26
24603 - FLORA PPTO C | 1025 | INDUS | Concreto | Placa T2, Piso 3, Ejes 1, 4 / A – L | 2026-05-02 | 2026-05-30 | 2026-06-02 | 28 | 41.4 | 50.9 | 122.9 | PLACA | 48 | PLACA-48-28 | 2026-10-29 | NUEVO | 2026-10-29 | 48 | 9.5 | 50.8 | 3 | 51.51111 | 37.26
24603 - FLORA PPTO C | 1032 | Indus | Concreto | Placa T2 piso 4 ejes 12 - 15 / A - L | 2026-05-05 | 2026-06-02 | 2026-06-03 | 28 | 41.4 | 53.4 | 129 | PLACA | 48 | PLACA-48-28 | 2026-10-29 | NUEVO | 2026-10-29 | 48 | 12 | 53.1 | 3 | 53.85556 | 37.26
24603 - FLORA PPTO C | 1032 | Indus | Concreto | Placa T2 piso 4 ejes 12 - 15 / A - L | 2026-05-05 | 2026-06-02 | 2026-06-03 | 28 | 41.4 | 53.3 | 128.7 | PLACA | 48 | PLACA-48-28 | 2026-10-29 | NUEVO | 2026-10-29 | 48 | 11.9 | 53.1 | 3 | 53.85556 | 37.26
24603 - FLORA PPTO C | 1032 | Indus | Concreto | Placa T2 piso 4 ejes 12 - 15 / A - L | 2026-05-05 | 2026-06-02 | 2026-06-03 | 28 | 41.4 | 52.6 | 127.1 | PLACA | 48 | PLACA-48-28 | 2026-10-29 | NUEVO | 2026-10-29 | 48 | 11.2 | 53.1 | 3 | 53.85556 | 37.26
24603 - FLORA PPTO C | 1034 | Indus | Concreto | Placa T2, piso 4, ejes 10 - 12 / A - L | 2026-05-06 | 2026-06-03 | 2026-06-04 | 28 | 41.4 | 60.3 | 145.7 | PLACA | 48 | PLACA-48-28 | 2026-10-29 | NUEVO | 2026-10-29 | 48 | 18.9 | 60.43333 | 3 | 54.77778 | 37.26
24603 - FLORA PPTO C | 1034 | Indus | Concreto | Placa T2, piso 4, ejes 10 - 12 / A - L | 2026-05-06 | 2026-06-03 | 2026-06-04 | 28 | 41.4 | 61.2 | 147.8 | PLACA | 48 | PLACA-48-28 | 2026-10-29 | NUEVO | 2026-10-29 | 48 | 19.8 | 60.43333 | 3 | 54.77778 | 37.26
24603 - FLORA PPTO C | 1034 | Indus | Concreto | Placa T2, piso 4, ejes 10 - 12 / A - L | 2026-05-06 | 2026-06-03 | 2026-06-04 | 28 | 41.4 | 59.8 | 144.4 | PLACA | 48 | PLACA-48-28 | 2026-10-29 | NUEVO | 2026-10-29 | 48 | 18.4 | 60.43333 | 3 | 54.77778 | 37.26
24603 - FLORA PPTO C | 1037 | Indus | Concreto | Placa T2, piso 4, ejes 8 - 10 / A - L | 2026-05-06 | 2026-06-03 | 2026-06-04 | 28 | 41.4 | 52.9 | 127.8 | PLACA | 48 | PLACA-48-28 | 2026-10-29 | NUEVO | 2026-10-29 | 48 | 11.5 | 52.2 | 3 | 55.24444 | 37.26
24603 - FLORA PPTO C | 1037 | Indus | Concreto | Placa T2, piso 4, ejes 8 - 10 / A - L | 2026-05-06 | 2026-06-03 | 2026-06-04 | 28 | 41.4 | 51.5 | 124.4 | PLACA | 48 | PLACA-48-28 | 2026-10-29 | NUEVO | 2026-10-29 | 48 | 10.1 | 52.2 | 3 | 55.24444 | 37.26
24603 - FLORA PPTO C | 1037 | Indus | Concreto | Placa T2, piso 4, ejes 8 - 10 / A - L | 2026-05-06 | 2026-06-03 | 2026-06-04 | 28 | 41.4 | 52.2 | 126.1 | PLACA | 48 | PLACA-48-28 | 2026-10-29 | NUEVO | 2026-10-29 | 48 | 10.8 | 52.2 | 3 | 55.24444 | 37.26
24603 - FLORA PPTO C | 1039 | INDUS | Concreto | Placa T1 ejes 1 - 13 / A - L | 2026-05-08 | 2026-06-05 | 2026-06-09 | 28 | 41.4 | 33.9 | 109.4 | PLACA | 48 | PLACA-48-28 | 2026-10-29 | NUEVO | 2026-10-29 | 48 | -7.5 | 33.86667 | 3 | 48.83333 | 37.26
24603 - FLORA PPTO C | 1039 | INDUS | Concreto | Placa T1 ejes 1 - 13 / A - L | 2026-05-08 | 2026-06-05 | 2026-06-09 | 28 | 41.4 | 33.6 | 108.4 | PLACA | 48 | PLACA-48-28 | 2026-10-29 | NUEVO | 2026-10-29 | 48 | -7.8 | 33.86667 | 3 | 48.83333 | 37.26
24603 - FLORA PPTO C | 1039 | INDUS | Concreto | Placa T1 ejes 1 - 13 / A - L | 2026-05-08 | 2026-06-05 | 2026-06-09 | 28 | 41.4 | 34.1 | 110 | PLACA | 48 | PLACA-48-28 | 2026-10-29 | NUEVO | 2026-10-29 | 48 | -7.3 | 33.86667 | 3 | 48.83333 | 37.26
24603 - FLORA PPTO C | 1040 | INDUS | Concreto | Placa T2 ejes 6 - 8 / A - L piso 4 | 2026-05-08 | 2026-06-05 | 2026-06-09 | 28 | 41.4 | 50.4 | 121.7 | PLACA | 48 | PLACA-48-28 | 2026-10-29 | NUEVO | 2026-10-29 | 48 | 9 | 49.8 | 3 | 45.28889 | 37.26
24603 - FLORA PPTO C | 1040 | INDUS | Concreto | Placa T2 ejes 6 - 8 / A - L piso 4 | 2026-05-08 | 2026-06-05 | 2026-06-09 | 28 | 41.4 | 50.1 | 121 | PLACA | 48 | PLACA-48-28 | 2026-10-29 | NUEVO | 2026-10-29 | 48 | 8.7 | 49.8 | 3 | 45.28889 | 37.26
24603 - FLORA PPTO C | 1040 | INDUS | Concreto | Placa T2 ejes 6 - 8 / A - L piso 4 | 2026-05-08 | 2026-06-05 | 2026-06-09 | 28 | 41.4 | 48.9 | 118.1 | PLACA | 48 | PLACA-48-28 | 2026-10-29 | NUEVO | 2026-10-29 | 48 | 7.5 | 49.8 | 3 | 45.28889 | 37.26
24603 - FLORA PPTO C | 1041 | INDUS | Concreto | Placa T1 ejes 13 - 15 / A - L , piso 1 | 2026-05-11 | 2026-06-08 | 2026-06-09 | 28 | 41.4 | 42.3 | 102.2 | PLACA | 48 | PLACA-48-28 | 2026-10-29 | NUEVO | 2026-10-29 | 48 | 0.9 | 42.7 | 3 | 42.12222 | 37.26
24603 - FLORA PPTO C | 1041 | INDUS | Concreto | Placa T1 ejes 13 - 15 / A - L , piso 1 | 2026-05-11 | 2026-06-08 | 2026-06-09 | 28 | 41.4 | 43.3 | 104.6 | PLACA | 48 | PLACA-48-28 | 2026-10-29 | NUEVO | 2026-10-29 | 48 | 1.9 | 42.7 | 3 | 42.12222 | 37.26
24603 - FLORA PPTO C | 1041 | INDUS | Concreto | Placa T1 ejes 13 - 15 / A - L , piso 1 | 2026-05-11 | 2026-06-08 | 2026-06-09 | 28 | 41.4 | 42.5 | 102.7 | PLACA | 48 | PLACA-48-28 | 2026-10-29 | NUEVO | 2026-10-29 | 48 | 1.1 | 42.7 | 3 | 42.12222 | 37.26
24603 - FLORA PPTO C | 1045 | No especificado | Concreto | Placa T2 , piso 4 ejes 4-6/A - 2 | 2026-05-12 | 2026-06-09 | 2026-06-10 | 28 | 41.4 | 52 | 125.6 | PLACA | 48 | PLACA-48-28 | 2026-10-29 | NUEVO | 2026-10-29 | 48 | 10.6 | 51.56667 | 3 | 48.02222 | 37.26
24603 - FLORA PPTO C | 1045 | No especificado | Concreto | Placa T2 , piso 4 ejes 4-6/A - 2 | 2026-05-12 | 2026-06-09 | 2026-06-10 | 28 | 41.4 | 51.1 | 123.4 | PLACA | 48 | PLACA-48-28 | 2026-10-29 | NUEVO | 2026-10-29 | 48 | 9.7 | 51.56667 | 3 | 48.02222 | 37.26
24603 - FLORA PPTO C | 1045 | No especificado | Concreto | Placa T2 , piso 4 ejes 4-6/A - 2 | 2026-05-12 | 2026-06-09 | 2026-06-10 | 28 | 41.4 | 51.6 | 124.6 | PLACA | 48 | PLACA-48-28 | 2026-10-29 | NUEVO | 2026-10-29 | 48 | 10.2 | 51.56667 | 3 | 48.02222 | 37.26
24603 - FLORA PPTO C | 1048 | No especificado | Concreto | Placa T2, Piso 4, ejes 1 - 4 / A - 2 | 2026-05-14 | 2026-06-11 | 2026-06-12 | 28 | 41.4 | 51.1 | 123.4 | PLACA | 48 | PLACA-48-28 | 2026-10-29 | NUEVO | 2026-10-29 | 48 | 9.7 | 51.23333 | 3 | 48.5 | 37.26
24603 - FLORA PPTO C | 1048 | No especificado | Concreto | Placa T2, Piso 4, ejes 1 - 4 / A - 2 | 2026-05-14 | 2026-06-11 | 2026-06-12 | 28 | 41.4 | 50.9 | 122.9 | PLACA | 48 | PLACA-48-28 | 2026-10-29 | NUEVO | 2026-10-29 | 48 | 9.5 | 51.23333 | 3 | 48.5 | 37.26
24603 - FLORA PPTO C | 1048 | No especificado | Concreto | Placa T2, Piso 4, ejes 1 - 4 / A - 2 | 2026-05-14 | 2026-06-11 | 2026-06-12 | 28 | 41.4 | 51.7 | 124.9 | PLACA | 48 | PLACA-48-28 | 2026-10-29 | NUEVO | 2026-10-29 | 48 | 10.3 | 51.23333 | 3 | 48.5 | 37.26
24603 - FLORA PPTO C | 1052 | INDUS | Concreto | Placa T1, piso 2 ejes 1 - 4 / A - L | 2026-05-15 | 2026-06-12 | 2026-06-12 | 28 | 41.4 | 50.9 | 122.9 | PLACA | 48 | PLACA-48-28 | 2026-10-29 | NUEVO | 2026-10-29 | 48 | 9.5 | 50.96667 | 3 | 51.25556 | 37.26
24603 - FLORA PPTO C | 1052 | INDUS | Concreto | Placa T1, piso 2 ejes 1 - 4 / A - L | 2026-05-15 | 2026-06-12 | 2026-06-12 | 28 | 41.4 | 51.7 | 124.9 | PLACA | 48 | PLACA-48-28 | 2026-10-29 | NUEVO | 2026-10-29 | 48 | 10.3 | 50.96667 | 3 | 51.25556 | 37.26
24603 - FLORA PPTO C | 1052 | INDUS | Concreto | Placa T1, piso 2 ejes 1 - 4 / A - L | 2026-05-15 | 2026-06-12 | 2026-06-12 | 28 | 41.4 | 50.3 | 121.5 | PLACA | 48 | PLACA-48-28 | 2026-10-29 | NUEVO | 2026-10-29 | 48 | 8.9 | 50.96667 | 3 | 51.25556 | 37.26
24603 - FLORA PPTO C | 1058 | INDUS | Concreto | Placa T2, Piso 5, ejes 1-15 A-L | 2026-05-19 | 2026-06-16 | 2026-06-17 | 28 | 41.4 | 50.3 | 121.5 | PLACA | 48 | PLACA-48-28 | 2026-10-29 | NUEVO | 2026-10-29 | 48 | 8.9 | 50.16667 | 3 | 50.78889 | 37.26
24603 - FLORA PPTO C | 1058 | INDUS | Concreto | Placa T2, Piso 5, ejes 1-15 A-L | 2026-05-19 | 2026-06-16 | 2026-06-17 | 28 | 41.4 | 50.9 | 122.9 | PLACA | 48 | PLACA-48-28 | 2026-10-29 | NUEVO | 2026-10-29 | 48 | 9.5 | 50.16667 | 3 | 50.78889 | 37.26
24603 - FLORA PPTO C | 1058 | INDUS | Concreto | Placa T2, Piso 5, ejes 1-15 A-L | 2026-05-19 | 2026-06-16 | 2026-06-17 | 28 | 41.4 | 49.3 | 119.1 | PLACA | 48 | PLACA-48-28 | 2026-10-29 | NUEVO | 2026-10-29 | 48 | 7.9 | 50.16667 | 3 | 50.78889 | 37.26
24603 - FLORA PPTO C | 1063 | INDUS | Concreto | Placa T2, Piso 5, Ejes 9-12 A-L | 2026-05-21 | 2026-06-18 | 2026-06-19 | 28 | 41.4 | 47.2 | 114 | PLACA | 48 | PLACA-48-28 | 2026-10-29 | NUEVO | 2026-10-29 | 48 | 5.8 | 47.16667 | 3 | 49.43333 | 37.26
24603 - FLORA PPTO C | 1063 | INDUS | Concreto | Placa T2, Piso 5, Ejes 9-12 A-L | 2026-05-21 | 2026-06-18 | 2026-06-19 | 28 | 41.4 | 47.8 | 115.5 | PLACA | 48 | PLACA-48-28 | 2026-10-29 | NUEVO | 2026-10-29 | 48 | 6.4 | 47.16667 | 3 | 49.43333 | 37.26
24603 - FLORA PPTO C | 1063 | INDUS | Concreto | Placa T2, Piso 5, Ejes 9-12 A-L | 2026-05-21 | 2026-06-18 | 2026-06-19 | 28 | 41.4 | 46.5 | 112.3 | PLACA | 48 | PLACA-48-28 | 2026-10-29 | NUEVO | 2026-10-29 | 48 | 5.1 | 47.16667 | 3 | 49.43333 | 37.26
24603 - FLORA PPTO C | 1064 | INDUS | Concreto | Placa T1, Piso 2, Ejes 4-8 A-L | 2026-05-21 | 2026-06-18 | 2026-06-19 | 28 | 41.4 | 60.3 | 145.7 | PLACA | 48 | PLACA-48-28 | 2026-10-29 | NUEVO | 2026-10-29 | 48 | 18.9 | 59.66667 | 3 | 52.33333 | 37.26
24603 - FLORA PPTO C | 1064 | INDUS | Concreto | Placa T1, Piso 2, Ejes 4-8 A-L | 2026-05-21 | 2026-06-18 | 2026-06-19 | 28 | 41.4 | 58.9 | 142.3 | PLACA | 48 | PLACA-48-28 | 2026-10-29 | NUEVO | 2026-10-29 | 48 | 17.5 | 59.66667 | 3 | 52.33333 | 37.26
24603 - FLORA PPTO C | 1064 | INDUS | Concreto | Placa T1, Piso 2, Ejes 4-8 A-L | 2026-05-21 | 2026-06-18 | 2026-06-19 | 28 | 41.4 | 59.8 | 144.4 | PLACA | 48 | PLACA-48-28 | 2026-10-29 | NUEVO | 2026-10-29 | 48 | 18.4 | 59.66667 | 3 | 52.33333 | 37.26
24603 - FLORA PPTO C | 1066 | Industrializado | Concreto | Placa T1 , Piso 2 , ejes 4 - 8 / G - L | 2026-05-22 | 2026-06-19 | 2026-06-22 | 28 | 41.4 | 57 | 137.7 | PLACA | 48 | PLACA-48-28 | 2026-10-29 | NUEVO | 2026-10-29 | 48 | 15.6 | 56.36667 | 3 | 54.4 | 37.26
24603 - FLORA PPTO C | 1066 | Industrializado | Concreto | Placa T1 , Piso 2 , ejes 4 - 8 / G - L | 2026-05-22 | 2026-06-19 | 2026-06-22 | 28 | 41.4 | 56.8 | 137.2 | PLACA | 48 | PLACA-48-28 | 2026-10-29 | NUEVO | 2026-10-29 | 48 | 15.4 | 56.36667 | 3 | 54.4 | 37.26
24603 - FLORA PPTO C | 1066 | Industrializado | Concreto | Placa T1 , Piso 2 , ejes 4 - 8 / G - L | 2026-05-22 | 2026-06-19 | 2026-06-22 | 28 | 41.4 | 55.3 | 133.6 | PLACA | 48 | PLACA-48-28 | 2026-10-29 | NUEVO | 2026-10-29 | 48 | 13.9 | 56.36667 | 3 | 54.4 | 37.26
24603 - FLORA PPTO C | 1070 | Industrializado | Concreto | Placa T2 , Piso 5 ,ejes 7 - 9 / A - L | 2026-05-23 | 2026-06-20 | 2026-06-22 | 28 | 41.4 | 56.7 | 137 | PLACA | 48 | PLACA-48-28 | 2026-10-29 | NUEVO | 2026-10-29 | 48 | 15.3 | 56.1 | 3 | 57.37778 | 37.26
24603 - FLORA PPTO C | 1070 | Industrializado | Concreto | Placa T2 , Piso 5 ,ejes 7 - 9 / A - L | 2026-05-23 | 2026-06-20 | 2026-06-22 | 28 | 41.4 | 55.4 | 133.8 | PLACA | 48 | PLACA-48-28 | 2026-10-29 | NUEVO | 2026-10-29 | 48 | 14 | 56.1 | 3 | 57.37778 | 37.26
24603 - FLORA PPTO C | 1070 | Industrializado | Concreto | Placa T2 , Piso 5 ,ejes 7 - 9 / A - L | 2026-05-23 | 2026-06-20 | 2026-06-22 | 28 | 41.4 | 56.2 | 135.7 | PLACA | 48 | PLACA-48-28 | 2026-10-29 | NUEVO | 2026-10-29 | 48 | 14.8 | 56.1 | 3 | 57.37778 | 37.26
24603 - FLORA PPTO C | 1073 | Indus | Concreto | Placa T2, piso 5, ejes 4-7 / A-L | 2026-05-25 | 2026-06-22 | 2026-06-22 | 28 | 41.4 | 54 | 130.4 | PLACA | 48 | PLACA-48-28 | 2026-10-29 | NUEVO | 2026-10-29 | 48 | 12.6 | 54.63333 | 3 | 55.7 | 37.26
24603 - FLORA PPTO C | 1073 | Indus | Concreto | Placa T2, piso 5, ejes 4-7 / A-L | 2026-05-25 | 2026-06-22 | 2026-06-22 | 28 | 41.4 | 55.9 | 135 | PLACA | 48 | PLACA-48-28 | 2026-10-29 | NUEVO | 2026-10-29 | 48 | 14.5 | 54.63333 | 3 | 55.7 | 37.26
24603 - FLORA PPTO C | 1073 | Indus | Concreto | Placa T2, piso 5, ejes 4-7 / A-L | 2026-05-25 | 2026-06-22 | 2026-06-22 | 28 | 41.4 | 54 | 130.4 | PLACA | 48 | PLACA-48-28 | 2026-10-29 | NUEVO | 2026-10-29 | 48 | 12.6 | 54.63333 | 3 | 55.7 | 37.26
24603 - FLORA PPTO C | 1075 | Indus | Concreto | Escaleras ejes 13-15/ E-H, piso 1, piso 2 T2 | 2026-05-26 | 2026-06-23 | 2026-06-23 | 28 | 41.4 | 51.4 | 124.2 | AUTOCOMPAC | 48 | AUTOCOMPAC-48-28 | 2026-10-29 | NUEVO | 2026-10-29 | 48 | 10 | 51.56667 | 3 | 54.1 | 37.26
24603 - FLORA PPTO C | 1075 | Indus | Concreto | Escaleras ejes 13-15/ E-H, piso 1, piso 2 T2 | 2026-05-26 | 2026-06-23 | 2026-06-23 | 28 | 41.4 | 51.2 | 123.7 | AUTOCOMPAC | 48 | AUTOCOMPAC-48-28 | 2026-10-29 | NUEVO | 2026-10-29 | 48 | 9.8 | 51.56667 | 3 | 54.1 | 37.26
24603 - FLORA PPTO C | 1075 | Indus | Concreto | Escaleras ejes 13-15/ E-H, piso 1, piso 2 T2 | 2026-05-26 | 2026-06-23 | 2026-06-23 | 28 | 41.4 | 52.1 | 125.8 | AUTOCOMPAC | 48 | AUTOCOMPAC-48-28 | 2026-10-29 | NUEVO | 2026-10-29 | 48 | 10.7 | 51.56667 | 3 | 54.1 | 37.26
24603 - FLORA PPTO C | 1076 | Indus | Concreto | Placa ejes 8-12 / F-L, piso 2 , torre 1 | 2026-05-26 | 2026-06-23 | 2026-06-23 | 28 | 41.4 | 58.3 | 140.8 | PLACA | 48 | PLACA-48-28 | 2026-10-29 | NUEVO | 2026-10-29 | 48 | 16.9 | 57.96667 | 3 | 54.72222 | 37.26
24603 - FLORA PPTO C | 1076 | Indus | Concreto | Placa ejes 8-12 / F-L, piso 2 , torre 1 | 2026-05-26 | 2026-06-23 | 2026-06-23 | 28 | 41.4 | 58 | 140.1 | PLACA | 48 | PLACA-48-28 | 2026-10-29 | NUEVO | 2026-10-29 | 48 | 16.6 | 57.96667 | 3 | 54.72222 | 37.26
24603 - FLORA PPTO C | 1076 | Indus | Concreto | Placa ejes 8-12 / F-L, piso 2 , torre 1 | 2026-05-26 | 2026-06-23 | 2026-06-23 | 28 | 41.4 | 57.6 | 139.1 | PLACA | 48 | PLACA-48-28 | 2026-10-29 | NUEVO | 2026-10-29 | 48 | 16.2 | 57.96667 | 3 | 54.72222 | 37.26
24603 - FLORA PPTO C | 1082 | Industrializado | Concreto | Placa T2, piso 5, ejes 1 - 4 / A - L | 2026-05-27 | 2026-06-24 | 2026-06-24 | 28 | 41.4 | 55.9 | 135 | PLACA | 48 | PLACA-48-28 | 2026-10-29 | NUEVO | 2026-10-29 | 48 | 14.5 | 54.93333 | 3 | 54.82222 | 37.26
24603 - FLORA PPTO C | 1082 | Industrializado | Concreto | Placa T2, piso 5, ejes 1 - 4 / A - L | 2026-05-27 | 2026-06-24 | 2026-06-24 | 28 | 41.4 | 54 | 130.4 | PLACA | 48 | PLACA-48-28 | 2026-10-29 | NUEVO | 2026-10-29 | 48 | 12.6 | 54.93333 | 3 | 54.82222 | 37.26
24603 - FLORA PPTO C | 1082 | Industrializado | Concreto | Placa T2, piso 5, ejes 1 - 4 / A - L | 2026-05-27 | 2026-06-24 | 2026-06-24 | 28 | 41.4 | 54.9 | 132.6 | PLACA | 48 | PLACA-48-28 | 2026-10-29 | NUEVO | 2026-10-29 | 48 | 13.5 | 54.93333 | 3 | 54.82222 | 37.26
24603 - FLORA PPTO C | 1084 | Industrializado | Concreto | Placa T1 , Piso 2 , ejes 8 - 12 / A - G | 2026-05-28 | 2026-06-25 | 2026-06-25 | 28 | 41.4 | 52.5 | 126.8 | PLACA | 48 | PLACA-48-28 | 2026-10-29 | NUEVO | 2026-10-29 | 48 | 11.1 | 52.6 | 3 | 55.16667 | 37.26
24603 - FLORA PPTO C | 1084 | Industrializado | Concreto | Placa T1 , Piso 2 , ejes 8 - 12 / A - G | 2026-05-28 | 2026-06-25 | 2026-06-25 | 28 | 41.4 | 53.3 | 128.7 | PLACA | 48 | PLACA-48-28 | 2026-10-29 | NUEVO | 2026-10-29 | 48 | 11.9 | 52.6 | 3 | 55.16667 | 37.26
24603 - FLORA PPTO C | 1084 | Industrializado | Concreto | Placa T1 , Piso 2 , ejes 8 - 12 / A - G | 2026-05-28 | 2026-06-25 | 2026-06-25 | 28 | 41.4 | 52 | 125.6 | PLACA | 48 | PLACA-48-28 | 2026-10-29 | NUEVO | 2026-10-29 | 48 | 10.6 | 52.6 | 3 | 55.16667 | 37.26
24603 - FLORA PPTO C | 1087 | Indus | Concreto | Placa ejes 12 - 15 / A-L, piso 6 , T2 | 2026-05-29 | 2026-06-26 | 2026-06-30 | 28 | 41.4 | 51.5 | 124.4 | PLACA | 48 | PLACA-48-28 | 2026-10-29 | NUEVO | 2026-10-29 | 48 | 10.1 | 51.6 | 3 | 53.04444 | 37.26
24603 - FLORA PPTO C | 1087 | Indus | Concreto | Placa ejes 12 - 15 / A-L, piso 6 , T2 | 2026-05-29 | 2026-06-26 | 2026-06-30 | 28 | 41.4 | 52.3 | 126.3 | PLACA | 48 | PLACA-48-28 | 2026-10-29 | NUEVO | 2026-10-29 | 48 | 10.9 | 51.6 | 3 | 53.04444 | 37.26
24603 - FLORA PPTO C | 1087 | Indus | Concreto | Placa ejes 12 - 15 / A-L, piso 6 , T2 | 2026-05-29 | 2026-06-26 | 2026-06-30 | 28 | 41.4 | 51 | 123.2 | PLACA | 48 | PLACA-48-28 | 2026-10-29 | NUEVO | 2026-10-29 | 48 | 9.6 | 51.6 | 3 | 53.04444 | 37.26
24603 - FLORA PPTO C | 1089 | Indus | Concreto | Placa ejes 9-12 / A-L piso 6, T2 | 2026-05-30 | 2026-06-27 | 2026-06-30 | 28 | 41.4 | 56.2 | 135.7 | PLACA | 48 | PLACA-48-28 | 2026-10-29 | NUEVO | 2026-10-29 | 48 | 14.8 | 55.6 | 3 | 53.26667 | 37.26
24603 - FLORA PPTO C | 1089 | Indus | Concreto | Placa ejes 9-12 / A-L piso 6, T2 | 2026-05-30 | 2026-06-27 | 2026-06-30 | 28 | 41.4 | 54.9 | 132.6 | PLACA | 48 | PLACA-48-28 | 2026-10-29 | NUEVO | 2026-10-29 | 48 | 13.5 | 55.6 | 3 | 53.26667 | 37.26
24603 - FLORA PPTO C | 1089 | Indus | Concreto | Placa ejes 9-12 / A-L piso 6, T2 | 2026-05-30 | 2026-06-27 | 2026-06-30 | 28 | 41.4 | 55.7 | 134.5 | PLACA | 48 | PLACA-48-28 | 2026-10-29 | NUEVO | 2026-10-29 | 48 | 14.3 | 55.6 | 3 | 53.26667 | 37.26
24603 - FLORA PPTO C | 1093 | Indus | Concreto | Placa ejes 7-9 / A-L, piso 6, T2 | 2026-06-01 | 2026-06-29 | 2026-06-30 | 28 | 41.4 | 59.5 | 143.7 | PLACA | 48 | PLACA-48-28 | 2026-10-29 | NUEVO | 2026-10-29 | 48 | 18.1 | 59.86667 | 3 | 55.68889 | 37.26
24603 - FLORA PPTO C | 1093 | Indus | Concreto | Placa ejes 7-9 / A-L, piso 6, T2 | 2026-06-01 | 2026-06-29 | 2026-06-30 | 28 | 41.4 | 60.3 | 145.7 | PLACA | 48 | PLACA-48-28 | 2026-10-29 | NUEVO | 2026-10-29 | 48 | 18.9 | 59.86667 | 3 | 55.68889 | 37.26
24603 - FLORA PPTO C | 1093 | Indus | Concreto | Placa ejes 7-9 / A-L, piso 6, T2 | 2026-06-01 | 2026-06-29 | 2026-06-30 | 28 | 41.4 | 59.8 | 144.4 | PLACA | 48 | PLACA-48-28 | 2026-10-29 | NUEVO | 2026-10-29 | 48 | 18.4 | 59.86667 | 3 | 55.68889 | 37.26
24603 - FLORA PPTO C | 1095 | Indus | Concreto | Placa ejes 4-7 / A2-L, piso 6, T2 | 2026-06-02 | 2026-06-30 | 2026-06-30 | 28 | 41.4 | 53.6 | 129.5 | PLACA | 48 | PLACA-48-28 | 2026-10-29 | NUEVO | 2026-10-29 | 48 | 12.2 | 53.56667 | 3 | 56.34444 | 37.26
24603 - FLORA PPTO C | 1095 | Indus | Concreto | Placa ejes 4-7 / A2-L, piso 6, T2 | 2026-06-02 | 2026-06-30 | 2026-06-30 | 28 | 41.4 | 53.1 | 128.3 | PLACA | 48 | PLACA-48-28 | 2026-10-29 | NUEVO | 2026-10-29 | 48 | 11.7 | 53.56667 | 3 | 56.34444 | 37.26
24603 - FLORA PPTO C | 1095 | Indus | Concreto | Placa ejes 4-7 / A2-L, piso 6, T2 | 2026-06-02 | 2026-06-30 | 2026-06-30 | 28 | 41.4 | 54 | 130.4 | PLACA | 48 | PLACA-48-28 | 2026-10-29 | NUEVO | 2026-10-29 | 48 | 12.6 | 53.56667 | 3 | 56.34444 | 37.26
24603 - FLORA PPTO C | 1096 | Indus | Concreto | Placa ejes 12-15 / A-L, piso 2, T1 | 2026-06-03 | 2026-07-01 | 2026-07-01 | 28 | 41.4 | 52.1 | 125.8 | PLACA | 48 | PLACA-48-28 | 2026-10-29 | NUEVO | 2026-10-29 | 48 | 10.7 | 52.16667 | 3 | 55.2 | 37.26
24603 - FLORA PPTO C | 1096 | Indus | Concreto | Placa ejes 12-15 / A-L, piso 2, T1 | 2026-06-03 | 2026-07-01 | 2026-07-01 | 28 | 41.4 | 52.9 | 127.8 | PLACA | 48 | PLACA-48-28 | 2026-10-29 | NUEVO | 2026-10-29 | 48 | 11.5 | 52.16667 | 3 | 55.2 | 37.26
24603 - FLORA PPTO C | 1096 | Indus | Concreto | Placa ejes 12-15 / A-L, piso 2, T1 | 2026-06-03 | 2026-07-01 | 2026-07-01 | 28 | 41.4 | 51.5 | 124.4 | PLACA | 48 | PLACA-48-28 | 2026-10-29 | NUEVO | 2026-10-29 | 48 | 10.1 | 52.16667 | 3 | 55.2 | 37.26
24603 - FLORA PPTO C | 1102 | Indus | Concreto | Placa ejes 1 - 4 / A - L, piso 6 T2 | 2026-06-04 | 2026-07-02 | 2026-07-06 | 28 | 41.4 | 53.4 | 129 | PLACA | 48 | PLACA-48-28 | 2026-10-29 | NUEVO | 2026-10-29 | 48 | 12 | 53.5 | 3 | 53.07778 | 37.26
24603 - FLORA PPTO C | 1102 | Indus | Concreto | Placa ejes 1 - 4 / A - L, piso 6 T2 | 2026-06-04 | 2026-07-02 | 2026-07-06 | 28 | 41.4 | 54.2 | 130.9 | PLACA | 48 | PLACA-48-28 | 2026-10-29 | NUEVO | 2026-10-29 | 48 | 12.8 | 53.5 | 3 | 53.07778 | 37.26
24603 - FLORA PPTO C | 1102 | Indus | Concreto | Placa ejes 1 - 4 / A - L, piso 6 T2 | 2026-06-04 | 2026-07-02 | 2026-07-06 | 28 | 41.4 | 52.9 | 127.8 | PLACA | 48 | PLACA-48-28 | 2026-10-29 | NUEVO | 2026-10-29 | 48 | 11.5 | 53.5 | 3 | 53.07778 | 37.26
24603 - FLORA PPTO C | 1106 | Industrializado | Concreto | Placa ejes 12-15 / A-L piso 7 T2 | 2026-06-06 | 2026-07-04 | 2026-07-06 | 28 | 41.4 | 56 | 135.3 | PLACA | 48 | PLACA-48-28 | 2026-10-29 | NUEVO | 2026-10-29 | 48 | 14.6 | 56.13333 | 3 | 53.93333 | 37.26
24603 - FLORA PPTO C | 1106 | Industrializado | Concreto | Placa ejes 12-15 / A-L piso 7 T2 | 2026-06-06 | 2026-07-04 | 2026-07-06 | 28 | 41.4 | 56.9 | 137.4 | PLACA | 48 | PLACA-48-28 | 2026-10-29 | NUEVO | 2026-10-29 | 48 | 15.5 | 56.13333 | 3 | 53.93333 | 37.26
24603 - FLORA PPTO C | 1106 | Industrializado | Concreto | Placa ejes 12-15 / A-L piso 7 T2 | 2026-06-06 | 2026-07-04 | 2026-07-06 | 28 | 41.4 | 55.5 | 134.1 | PLACA | 48 | PLACA-48-28 | 2026-10-29 | NUEVO | 2026-10-29 | 48 | 14.1 | 56.13333 | 3 | 53.93333 | 37.26
24603 - FLORA PPTO C | 1109 | Industrializado | Concreto | Placa ejes 10 - 12 / A - L , piso 7 , T2 | 2026-06-10 | 2026-07-08 | 2026-07-08 | 28 | 41.4 | 56.1 | 135.5 | PLACA | 48 | PLACA-48-28 | 2026-10-29 | NUEVO | 2026-10-29 | 48 | 14.7 | 56.23333 | 3 | 55.28889 | 37.26
24603 - FLORA PPTO C | 1109 | Industrializado | Concreto | Placa ejes 10 - 12 / A - L , piso 7 , T2 | 2026-06-10 | 2026-07-08 | 2026-07-08 | 28 | 41.4 | 57 | 137.7 | PLACA | 48 | PLACA-48-28 | 2026-10-29 | NUEVO | 2026-10-29 | 48 | 15.6 | 56.23333 | 3 | 55.28889 | 37.26
24603 - FLORA PPTO C | 1109 | Industrializado | Concreto | Placa ejes 10 - 12 / A - L , piso 7 , T2 | 2026-06-10 | 2026-07-08 | 2026-07-08 | 28 | 41.4 | 55.6 | 134.3 | PLACA | 48 | PLACA-48-28 | 2026-10-29 | NUEVO | 2026-10-29 | 48 | 14.2 | 56.23333 | 3 | 55.28889 | 37.26
24603 - FLORA PPTO C | 1116 | Industrializado | Concreto | Placa ejes 7 - 9 / A - 2 , piso 7 T2 | 2026-06-11 | 2026-07-09 | 2026-07-09 | 28 | 41.4 | 55.6 | 134.3 | PLACA | 48 | PLACA-48-28 | 2026-10-29 | NUEVO | 2026-10-29 | 48 | 14.2 | 54.96667 | 3 | 55.77778 | 37.26
24603 - FLORA PPTO C | 1116 | Industrializado | Concreto | Placa ejes 7 - 9 / A - 2 , piso 7 T2 | 2026-06-11 | 2026-07-09 | 2026-07-09 | 28 | 41.4 | 54.2 | 130.9 | PLACA | 48 | PLACA-48-28 | 2026-10-29 | NUEVO | 2026-10-29 | 48 | 12.8 | 54.96667 | 3 | 55.77778 | 37.26
24603 - FLORA PPTO C | 1116 | Industrializado | Concreto | Placa ejes 7 - 9 / A - 2 , piso 7 T2 | 2026-06-11 | 2026-07-09 | 2026-07-09 | 28 | 41.4 | 55.1 | 133.1 | PLACA | 48 | PLACA-48-28 | 2026-10-29 | NUEVO | 2026-10-29 | 48 | 13.7 | 54.96667 | 3 | 55.77778 | 37.26
24603 - FLORA PPTO C | 1117 | Industrializado | Concreto | Escaleras piso 2 al 3 ejes 13 - 15 / F - G, T2 | 2026-06-12 | 2026-07-10 | 2026-07-10 | 28 | 41.4 | 57.2 | 138.2 | AUTOCOMPAC | 48 | AUTOCOMPAC-48-28 | 2026-10-29 | NUEVO | 2026-10-29 | 48 | 15.8 | 56.63333 | 3 | 55.94444 | 37.26
24603 - FLORA PPTO C | 1117 | Industrializado | Concreto | Escaleras piso 2 al 3 ejes 13 - 15 / F - G, T2 | 2026-06-12 | 2026-07-10 | 2026-07-10 | 28 | 41.4 | 55.9 | 135 | AUTOCOMPAC | 48 | AUTOCOMPAC-48-28 | 2026-10-29 | NUEVO | 2026-10-29 | 48 | 14.5 | 56.63333 | 3 | 55.94444 | 37.26
24603 - FLORA PPTO C | 1117 | Industrializado | Concreto | Escaleras piso 2 al 3 ejes 13 - 15 / F - G, T2 | 2026-06-12 | 2026-07-10 | 2026-07-10 | 28 | 41.4 | 56.8 | 137.2 | AUTOCOMPAC | 48 | AUTOCOMPAC-48-28 | 2026-10-29 | NUEVO | 2026-10-29 | 48 | 15.4 | 56.63333 | 3 | 55.94444 | 37.26
24603 - FLORA PPTO C | 1121 | Industrializado | Concreto | Placa ejes 13 - 15 / A - L Piso 7 T2 | 2026-06-13 | 2026-07-11 | 2026-07-14 | 28 | 41.4 | 54.4 | 131.4 | PLACA | 48 | PLACA-48-28 | 2026-10-29 | NUEVO | 2026-10-29 | 48 | 13 | 54.76667 | 3 | 55.45556 | 37.26
24603 - FLORA PPTO C | 1121 | Industrializado | Concreto | Placa ejes 13 - 15 / A - L Piso 7 T2 | 2026-06-13 | 2026-07-11 | 2026-07-14 | 28 | 41.4 | 55.1 | 133.1 | PLACA | 48 | PLACA-48-28 | 2026-10-29 | NUEVO | 2026-10-29 | 48 | 13.7 | 54.76667 | 3 | 55.45556 | 37.26
24603 - FLORA PPTO C | 1121 | Industrializado | Concreto | Placa ejes 13 - 15 / A - L Piso 7 T2 | 2026-06-13 | 2026-07-11 | 2026-07-14 | 28 | 41.4 | 54.8 | 132.4 | PLACA | 48 | PLACA-48-28 | 2026-10-29 | NUEVO | 2026-10-29 | 48 | 13.4 | 54.76667 | 3 | 55.45556 | 37.26
24603 - FLORA PPTO C | 1125 | Indus | Concreto | Placa ejes 1 - 4 / A - L , piso 7 T2 | 2026-06-16 | 2026-07-14 | 2026-07-15 | 28 | 41.4 | 59.4 | 143.5 | PLACA | 48 | PLACA-48-28 | 2026-10-29 | NUEVO | 2026-10-29 | 48 | 18 | 58.73333 | 3 | 56.71111 | 37.26
24603 - FLORA PPTO C | 1125 | Indus | Concreto | Placa ejes 1 - 4 / A - L , piso 7 T2 | 2026-06-16 | 2026-07-14 | 2026-07-15 | 28 | 41.4 | 57.9 | 139.9 | PLACA | 48 | PLACA-48-28 | 2026-10-29 | NUEVO | 2026-10-29 | 48 | 16.5 | 58.73333 | 3 | 56.71111 | 37.26
24603 - FLORA PPTO C | 1125 | Indus | Concreto | Placa ejes 1 - 4 / A - L , piso 7 T2 | 2026-06-16 | 2026-07-14 | 2026-07-15 | 28 | 41.4 | 58.9 | 142.3 | PLACA | 48 | PLACA-48-28 | 2026-10-29 | NUEVO | 2026-10-29 | 48 | 17.5 | 58.73333 | 3 | 56.71111 | 37.26
24603 - FLORA PPTO C | 1132 | INDUS | Concreto | Placa Ejes 1 – 4 / A – L, Piso 3, T1 | 2026-06-18 | 2026-07-16 | 2026-07-17 | 28 | 41.4 | 53.6 | 129.5 | PLACA | 48 | PLACA-48-28 | 2026-10-29 | NUEVO | 2026-10-29 | 48 | 12.2 | 53.43333 | 3 | 55.64444 | 37.26
24603 - FLORA PPTO C | 1132 | INDUS | Concreto | Placa Ejes 1 – 4 / A – L, Piso 3, T1 | 2026-06-18 | 2026-07-16 | 2026-07-17 | 28 | 41.4 | 53.7 | 129.7 | PLACA | 48 | PLACA-48-28 | 2026-10-29 | NUEVO | 2026-10-29 | 48 | 12.3 | 53.43333 | 3 | 55.64444 | 37.26
24603 - FLORA PPTO C | 1132 | INDUS | Concreto | Placa Ejes 1 – 4 / A – L, Piso 3, T1 | 2026-06-18 | 2026-07-16 | 2026-07-17 | 28 | 41.4 | 53 | 128 | PLACA | 48 | PLACA-48-28 | 2026-10-29 | NUEVO | 2026-10-29 | 48 | 11.6 | 53.43333 | 3 | 55.64444 | 37.26
24603 - FLORA PPTO C | 1133 | INDUS | Concreto | Placa Ejes 12 – 15 / A – L, Piso 8, T2 | 2026-06-18 | 2026-07-16 | 2026-07-17 | 28 | 41.4 | 63.1 | 152.4 | PLACA | 48 | PLACA-48-28 | 2026-10-29 | NUEVO | 2026-10-29 | 48 | 21.7 | 62.63333 | 3 | 58.26667 | 37.26
24603 - FLORA PPTO C | 1133 | INDUS | Concreto | Placa Ejes 12 – 15 / A – L, Piso 8, T2 | 2026-06-18 | 2026-07-16 | 2026-07-17 | 28 | 41.4 | 62.7 | 151.4 | PLACA | 48 | PLACA-48-28 | 2026-10-29 | NUEVO | 2026-10-29 | 48 | 21.3 | 62.63333 | 3 | 58.26667 | 37.26
24603 - FLORA PPTO C | 1133 | INDUS | Concreto | Placa Ejes 12 – 15 / A – L, Piso 8, T2 | 2026-06-18 | 2026-07-16 | 2026-07-17 | 28 | 41.4 | 62.1 | 150 | PLACA | 48 | PLACA-48-28 | 2026-10-29 | NUEVO | 2026-10-29 | 48 | 20.7 | 62.63333 | 3 | 58.26667 | 37.26
24603 - FLORA PPTO C | 1140 | Indus | Concreto | Placa ejes 9 - 12/ A - 2 piso 8 T2 | 2026-06-19 | 2026-07-17 | 2026-07-17 | 28 | 41.4 | 49.5 | 119.6 | PLACA | 48 | PLACA-48-28 | 2026-10-29 | NUEVO | 2026-10-29 | 48 | 8.1 | 48.46667 | 3 | 54.84444 | 37.26
24603 - FLORA PPTO C | 1140 | Indus | Concreto | Placa ejes 9 - 12/ A - 2 piso 8 T2 | 2026-06-19 | 2026-07-17 | 2026-07-17 | 28 | 41.4 | 47.8 | 115.5 | PLACA | 48 | PLACA-48-28 | 2026-10-29 | NUEVO | 2026-10-29 | 48 | 6.4 | 48.46667 | 3 | 54.84444 | 37.26
24603 - FLORA PPTO C | 1140 | Indus | Concreto | Placa ejes 9 - 12/ A - 2 piso 8 T2 | 2026-06-19 | 2026-07-17 | 2026-07-17 | 28 | 41.4 | 48.1 | 116.2 | PLACA | 48 | PLACA-48-28 | 2026-10-29 | NUEVO | 2026-10-29 | 48 | 6.7 | 48.46667 | 3 | 54.84444 | 37.26
24603 - FLORA PPTO C | 1142 | Indus | Concreto | Placa ejes 7 - 9 / A - L piso 8 T2 | 2026-06-20 | 2026-07-18 | 2026-07-21 | 28 | 41.4 | 55.3 | 133.6 | PLACA | 48 | PLACA-48-28 | 2026-10-29 | NUEVO | 2026-10-29 | 48 | 13.9 | 55.2 | 3 | 55.43333 | 37.26
24603 - FLORA PPTO C | 1142 | Indus | Concreto | Placa ejes 7 - 9 / A - L piso 8 T2 | 2026-06-20 | 2026-07-18 | 2026-07-21 | 28 | 41.4 | 55.8 | 134.8 | PLACA | 48 | PLACA-48-28 | 2026-10-29 | NUEVO | 2026-10-29 | 48 | 14.4 | 55.2 | 3 | 55.43333 | 37.26
24603 - FLORA PPTO C | 1142 | Indus | Concreto | Placa ejes 7 - 9 / A - L piso 8 T2 | 2026-06-20 | 2026-07-18 | 2026-07-21 | 28 | 41.4 | 54.5 | 131.6 | PLACA | 48 | PLACA-48-28 | 2026-10-29 | NUEVO | 2026-10-29 | 48 | 13.1 | 55.2 | 3 | 55.43333 | 37.26
24603 - FLORA PPTO C | 1143 | Indus | Concreto | Placa ejes 4 - 8 / A - G piso 3 T1 | 2026-06-22 | 2026-07-20 | 2026-07-21 | 28 | 41.4 | 50.2 | 121.3 | PLACA | 48 | PLACA-48-28 | 2026-10-29 | NUEVO | 2026-10-29 | 48 | 8.8 | 50.3 | 3 | 51.32222 | 37.26
24603 - FLORA PPTO C | 1143 | Indus | Concreto | Placa ejes 4 - 8 / A - G piso 3 T1 | 2026-06-22 | 2026-07-20 | 2026-07-21 | 28 | 41.4 | 49.6 | 119.8 | PLACA | 48 | PLACA-48-28 | 2026-10-29 | NUEVO | 2026-10-29 | 48 | 8.2 | 50.3 | 3 | 51.32222 | 37.26
24603 - FLORA PPTO C | 1143 | Indus | Concreto | Placa ejes 4 - 8 / A - G piso 3 T1 | 2026-06-22 | 2026-07-20 | 2026-07-21 | 28 | 41.4 | 51.1 | 123.4 | PLACA | 48 | PLACA-48-28 | 2026-10-29 | NUEVO | 2026-10-29 | 48 | 9.7 | 50.3 | 3 | 51.32222 | 37.26
24603 - FLORA PPTO C | 1145 | Indus | Concreto | Placa ejes 4 - 7 / A - L piso 8 T2 | 2026-06-22 | 2026-07-20 | 2026-07-21 | 28 | 41.4 | 54.4 | 131.4 | PLACA | 48 | PLACA-48-28 | 2026-10-29 | NUEVO | 2026-10-29 | 48 | 13 | 55.16667 | 3 | 53.55556 | 37.26
24603 - FLORA PPTO C | 1145 | Indus | Concreto | Placa ejes 4 - 7 / A - L piso 8 T2 | 2026-06-22 | 2026-07-20 | 2026-07-21 | 28 | 41.4 | 55.8 | 134.8 | PLACA | 48 | PLACA-48-28 | 2026-10-29 | NUEVO | 2026-10-29 | 48 | 14.4 | 55.16667 | 3 | 53.55556 | 37.26
24603 - FLORA PPTO C | 1145 | Indus | Concreto | Placa ejes 4 - 7 / A - L piso 8 T2 | 2026-06-22 | 2026-07-20 | 2026-07-21 | 28 | 41.4 | 55.3 | 133.6 | PLACA | 48 | PLACA-48-28 | 2026-10-29 | NUEVO | 2026-10-29 | 48 | 13.9 | 55.16667 | 3 | 53.55556 | 37.26
24603 - FLORA PPTO C | 1150 | Indus | Concreto | Escaleras ejes E-H / 13-15, piso 2 al 3, T2 | 2026-06-24 | 2026-07-22 | 2026-07-22 | 28 | 41.4 | 48.7 | 117.6 | AUTOCOMPAC | 48 | AUTOCOMPAC-48-28 | 2026-10-29 | NUEVO | 2026-10-29 | 48 | 7.3 | 48.26667 | 3 | 51.24444 | 37.26
24603 - FLORA PPTO C | 1150 | Indus | Concreto | Escaleras ejes E-H / 13-15, piso 2 al 3, T2 | 2026-06-24 | 2026-07-22 | 2026-07-22 | 28 | 41.4 | 48.4 | 116.9 | AUTOCOMPAC | 48 | AUTOCOMPAC-48-28 | 2026-10-29 | NUEVO | 2026-10-29 | 48 | 7 | 48.26667 | 3 | 51.24444 | 37.26
24603 - FLORA PPTO C | 1150 | Indus | Concreto | Escaleras ejes E-H / 13-15, piso 2 al 3, T2 | 2026-06-24 | 2026-07-22 | 2026-07-22 | 28 | 41.4 | 47.7 | 115.2 | AUTOCOMPAC | 48 | AUTOCOMPAC-48-28 | 2026-10-29 | NUEVO | 2026-10-29 | 48 | 6.3 | 48.26667 | 3 | 51.24444 | 37.26
24603 - FLORA PPTO C | 1151 | Industrializado | Concreto | Placa ejes 1 - 4 / A - L piso 8 T2 | 2026-06-24 | 2026-07-22 | 2026-07-23 | 28 | 41.4 | 59.5 | 143.7 | PLACA | 48 | PLACA-48-28 | 2026-10-29 | NUEVO | 2026-10-29 | 48 | 18.1 | 58.86667 | 3 | 54.1 | 37.26
24603 - FLORA PPTO C | 1151 | Industrializado | Concreto | Placa ejes 1 - 4 / A - L piso 8 T2 | 2026-06-24 | 2026-07-22 | 2026-07-23 | 28 | 41.4 | 58.1 | 140.3 | PLACA | 48 | PLACA-48-28 | 2026-10-29 | NUEVO | 2026-10-29 | 48 | 16.7 | 58.86667 | 3 | 54.1 | 37.26
24603 - FLORA PPTO C | 1151 | Industrializado | Concreto | Placa ejes 1 - 4 / A - L piso 8 T2 | 2026-06-24 | 2026-07-22 | 2026-07-23 | 28 | 41.4 | 59 | 142.5 | PLACA | 48 | PLACA-48-28 | 2026-10-29 | NUEVO | 2026-10-29 | 48 | 17.6 | 58.86667 | 3 | 54.1 | 37.26
24603 - FLORA PPTO C | 1160 | Indus | Concreto | Placa ejes 8 - 12 / A - F piso 3 T1 | 2026-06-26 | 2026-07-24 | 2026-07-24 | 28 | 41.4 | 52.5 | 126.8 | PLACA | 48 | PLACA-48-28 | 2026-10-29 | NUEVO | 2026-10-29 | 48 | 11.1 | 52.56667 | 3 | 53.23333 | 37.26
24603 - FLORA PPTO C | 1160 | Indus | Concreto | Placa ejes 8 - 12 / A - F piso 3 T1 | 2026-06-26 | 2026-07-24 | 2026-07-24 | 28 | 41.4 | 53.3 | 128.7 | PLACA | 48 | PLACA-48-28 | 2026-10-29 | NUEVO | 2026-10-29 | 48 | 11.9 | 52.56667 | 3 | 53.23333 | 37.26
24603 - FLORA PPTO C | 1160 | Indus | Concreto | Placa ejes 8 - 12 / A - F piso 3 T1 | 2026-06-26 | 2026-07-24 | 2026-07-24 | 28 | 41.4 | 51.9 | 125.4 | PLACA | 48 | PLACA-48-28 | 2026-10-29 | NUEVO | 2026-10-29 | 48 | 10.5 | 52.56667 | 3 | 53.23333 | 37.26
24603 - FLORA PPTO C | 1161 | Indus | Concreto | Placa ejes 12 - 15 / A - L piso 9 T2 | 2026-06-26 | 2026-07-24 | 2026-07-24 | 28 | 41.4 | 51.3 | 123.9 | PLACA | 48 | PLACA-48-28 | 2026-10-29 | NUEVO | 2026-10-29 | 48 | 9.9 | 51.6 | 3 | 54.34444 | 37.26
24603 - FLORA PPTO C | 1161 | Indus | Concreto | Placa ejes 12 - 15 / A - L piso 9 T2 | 2026-06-26 | 2026-07-24 | 2026-07-24 | 28 | 41.4 | 51 | 123.2 | PLACA | 48 | PLACA-48-28 | 2026-10-29 | NUEVO | 2026-10-29 | 48 | 9.6 | 51.6 | 3 | 54.34444 | 37.26
24603 - FLORA PPTO C | 1161 | Indus | Concreto | Placa ejes 12 - 15 / A - L piso 9 T2 | 2026-06-26 | 2026-07-24 | 2026-07-24 | 28 | 41.4 | 52.5 | 126.8 | PLACA | 48 | PLACA-48-28 | 2026-10-29 | NUEVO | 2026-10-29 | 48 | 11.1 | 51.6 | 3 | 54.34444 | 37.26
24603 - FLORA PPTO C | 1163 | Indus | Concreto | Placa ejes 8 - 12 / G - L piso 3 T1 | 2026-06-27 | 2026-07-25 | 2026-07-27 | 28 | 41.4 | 55 | 132.9 | PLACA | 48 | PLACA-48-28 | 2026-10-29 | NUEVO | 2026-10-29 | 48 | 13.6 | 54.43333 | 3 | 52.86667 | 37.26
24603 - FLORA PPTO C | 1163 | Indus | Concreto | Placa ejes 8 - 12 / G - L piso 3 T1 | 2026-06-27 | 2026-07-25 | 2026-07-27 | 28 | 41.4 | 53.7 | 129.7 | PLACA | 48 | PLACA-48-28 | 2026-10-29 | NUEVO | 2026-10-29 | 48 | 12.3 | 54.43333 | 3 | 52.86667 | 37.26
24603 - FLORA PPTO C | 1163 | Indus | Concreto | Placa ejes 8 - 12 / G - L piso 3 T1 | 2026-06-27 | 2026-07-25 | 2026-07-27 | 28 | 41.4 | 54.6 | 131.9 | PLACA | 48 | PLACA-48-28 | 2026-10-29 | NUEVO | 2026-10-29 | 48 | 13.2 | 54.43333 | 3 | 52.86667 | 37.26
24603 - FLORA PPTO C | 1164 | Indus | Concreto | Placa ejes 9 - 12 / A - L piso 9 T2 | 2026-06-27 | 2026-07-25 | 2026-07-27 | 28 | 41.4 | 51.6 | 124.6 | PLACA | 48 | PLACA-48-28 | 2026-10-29 | NUEVO | 2026-10-29 | 48 | 10.2 | 52.56667 | 3 | 52.86667 | 37.26
24603 - FLORA PPTO C | 1164 | Indus | Concreto | Placa ejes 9 - 12 / A - L piso 9 T2 | 2026-06-27 | 2026-07-25 | 2026-07-27 | 28 | 41.4 | 53.7 | 129.7 | PLACA | 48 | PLACA-48-28 | 2026-10-29 | NUEVO | 2026-10-29 | 48 | 12.3 | 52.56667 | 3 | 52.86667 | 37.26
24603 - FLORA PPTO C | 1164 | Indus | Concreto | Placa ejes 9 - 12 / A - L piso 9 T2 | 2026-06-27 | 2026-07-25 | 2026-07-27 | 28 | 41.4 | 52.4 | 126.6 | PLACA | 48 | PLACA-48-28 | 2026-10-29 | NUEVO | 2026-10-29 | 48 | 11 | 52.56667 | 3 | 52.86667 | 37.26
24603 - FLORA PPTO C | 1169 | Indus | Concreto | Escaleras ejes 13 - 15/ E - H, piso 4 al 5, T2 | 2026-07-01 | 2026-07-29 | 2026-07-29 | 28 | 41.4 | 54.9 | 132.6 | AUTOCOMPAC | 48 | AUTOCOMPAC-48-28 | 2026-10-29 | NUEVO | 2026-10-29 | 48 | 13.5 | 55.06667 | 3 | 54.02222 | 37.26
24603 - FLORA PPTO C | 1169 | Indus | Concreto | Escaleras ejes 13 - 15/ E - H, piso 4 al 5, T2 | 2026-07-01 | 2026-07-29 | 2026-07-29 | 28 | 41.4 | 55.8 | 134.8 | AUTOCOMPAC | 48 | AUTOCOMPAC-48-28 | 2026-10-29 | NUEVO | 2026-10-29 | 48 | 14.4 | 55.06667 | 3 | 54.02222 | 37.26
24603 - FLORA PPTO C | 1169 | Indus | Concreto | Escaleras ejes 13 - 15/ E - H, piso 4 al 5, T2 | 2026-07-01 | 2026-07-29 | 2026-07-29 | 28 | 41.4 | 54.5 | 131.6 | AUTOCOMPAC | 48 | AUTOCOMPAC-48-28 | 2026-10-29 | NUEVO | 2026-10-29 | 48 | 13.1 | 55.06667 | 3 | 54.02222 | 37.26
24603 - FLORA PPTO C | 1170 | Indus | Concreto | Placa ejes 7 - 9/ A - L, piso 9, T2 | 2026-07-01 | 2026-07-29 | 2026-07-29 | 28 | 41.4 | 54.5 | 131.6 | PLACA | 48 | PLACA-48-28 | 2026-10-29 | NUEVO | 2026-10-29 | 48 | 13.1 | 53.83333 | 3 | 53.82222 | 37.26
24603 - FLORA PPTO C | 1170 | Indus | Concreto | Placa ejes 7 - 9/ A - L, piso 9, T2 | 2026-07-01 | 2026-07-29 | 2026-07-29 | 28 | 41.4 | 53.1 | 128.3 | PLACA | 48 | PLACA-48-28 | 2026-10-29 | NUEVO | 2026-10-29 | 48 | 11.7 | 53.83333 | 3 | 53.82222 | 37.26
24603 - FLORA PPTO C | 1170 | Indus | Concreto | Placa ejes 7 - 9/ A - L, piso 9, T2 | 2026-07-01 | 2026-07-29 | 2026-07-29 | 28 | 41.4 | 53.9 | 130.2 | PLACA | 48 | PLACA-48-28 | 2026-10-29 | NUEVO | 2026-10-29 | 48 | 12.5 | 53.83333 | 3 | 53.82222 | 37.26
24603 - FLORA PPTO C | 1173 | Industrializado | Concreto | Placa ejes 4-7 / A-2, piso 9 T2 | 2026-07-02 | 2026-07-30 | 2026-07-30 | 28 | 41.4 | 55.7 | 134.5 | PLACA | 48 | PLACA-48-28 | 2026-10-29 | NUEVO | 2026-10-29 | 48 | 14.3 | 55.1 | 3 | 54.66667 | 37.26
24603 - FLORA PPTO C | 1173 | Industrializado | Concreto | Placa ejes 4-7 / A-2, piso 9 T2 | 2026-07-02 | 2026-07-30 | 2026-07-30 | 28 | 41.4 | 54.4 | 131.4 | PLACA | 48 | PLACA-48-28 | 2026-10-29 | NUEVO | 2026-10-29 | 48 | 13 | 55.1 | 3 | 54.66667 | 37.26
24603 - FLORA PPTO C | 1173 | Industrializado | Concreto | Placa ejes 4-7 / A-2, piso 9 T2 | 2026-07-02 | 2026-07-30 | 2026-07-30 | 28 | 41.4 | 55.2 | 133.3 | PLACA | 48 | PLACA-48-28 | 2026-10-29 | NUEVO | 2026-10-29 | 48 | 13.8 | 55.1 | 3 | 54.66667 | 37.26
24603 - FLORA PPTO C | 1181 | Indus | Concreto | Placa ejes 1 - 4/ A - L piso 9, T2 | 2026-07-03 | 2026-07-31 | 2026-07-31 | 28 | 41.4 | 57.6 | 139.1 | PLACA | 48 | PLACA-48-28 | 2026-10-29 | NUEVO | 2026-10-29 | 48 | 16.2 | 57 | 3 | 55.31111 | 37.26
24603 - FLORA PPTO C | 1181 | Indus | Concreto | Placa ejes 1 - 4/ A - L piso 9, T2 | 2026-07-03 | 2026-07-31 | 2026-07-31 | 28 | 41.4 | 56.3 | 136 | PLACA | 48 | PLACA-48-28 | 2026-10-29 | NUEVO | 2026-10-29 | 48 | 14.9 | 57 | 3 | 55.31111 | 37.26
24603 - FLORA PPTO C | 1181 | Indus | Concreto | Placa ejes 1 - 4/ A - L piso 9, T2 | 2026-07-03 | 2026-07-31 | 2026-07-31 | 28 | 41.4 | 57.1 | 137.9 | PLACA | 48 | PLACA-48-28 | 2026-10-29 | NUEVO | 2026-10-29 | 48 | 15.7 | 57 | 3 | 55.31111 | 37.26
24603 - FLORA PPTO C | 1182 | Indus | Concreto | Placa ejes 12 - 15/ A - L piso 3 T1 | 2026-07-04 | 2026-08-01 | 2026-08-06 | 28 | 41.4 | 55 | 132.9 | PLACA | 48 | PLACA-48-28 | 2026-10-29 | NUEVO | 2026-10-29 | 48 | 13.6 | 55.1 | 3 | 55.73333 | 37.26
24603 - FLORA PPTO C | 1182 | Indus | Concreto | Placa ejes 12 - 15/ A - L piso 3 T1 | 2026-07-04 | 2026-08-01 | 2026-08-06 | 28 | 41.4 | 55.8 | 134.8 | PLACA | 48 | PLACA-48-28 | 2026-10-29 | NUEVO | 2026-10-29 | 48 | 14.4 | 55.1 | 3 | 55.73333 | 37.26
24603 - FLORA PPTO C | 1182 | Indus | Concreto | Placa ejes 12 - 15/ A - L piso 3 T1 | 2026-07-04 | 2026-08-01 | 2026-08-06 | 28 | 41.4 | 54.5 | 131.6 | PLACA | 48 | PLACA-48-28 | 2026-10-29 | NUEVO | 2026-10-29 | 48 | 13.1 | 55.1 | 3 | 55.73333 | 37.26
24603 - FLORA PPTO C | 1185 | Indus | Concreto | Placa ejes 12 - 15/ A - L piso 10, T2 | 2026-07-06 | 2026-08-03 | 2026-08-06 | 28 | 41.4 | 52 | 125.6 | PLACA | 48 | PLACA-48-28 | 2026-10-29 | NUEVO | 2026-10-29 | 48 | 10.6 | 51.7 | 3 | 54.6 | 37.26
24603 - FLORA PPTO C | 1185 | Indus | Concreto | Placa ejes 12 - 15/ A - L piso 10, T2 | 2026-07-06 | 2026-08-03 | 2026-08-06 | 28 | 41.4 | 50.8 | 122.7 | PLACA | 48 | PLACA-48-28 | 2026-10-29 | NUEVO | 2026-10-29 | 48 | 9.4 | 51.7 | 3 | 54.6 | 37.26
24603 - FLORA PPTO C | 1185 | Indus | Concreto | Placa ejes 12 - 15/ A - L piso 10, T2 | 2026-07-06 | 2026-08-03 | 2026-08-06 | 28 | 41.4 | 52.3 | 126.3 | PLACA | 48 | PLACA-48-28 | 2026-10-29 | NUEVO | 2026-10-29 | 48 | 10.9 | 51.7 | 3 | 54.6 | 37.26
24603 - FLORA PPTO C | 1187 | Industrializado | Concreto | Placa ejes 9 - 12 / A - L - Piso 10 - T2 | 2026-07-07 | 2026-08-04 | 2026-08-06 | 28 | 41.4 | 51.8 | 125.1 | PLACA | 48 | PLACA-48-28 | 2026-10-29 | NUEVO | 2026-10-29 | 48 | 10.4 | 51 | 3 | 52.6 | 37.26
24603 - FLORA PPTO C | 1187 | Industrializado | Concreto | Placa ejes 9 - 12 / A - L - Piso 10 - T2 | 2026-07-07 | 2026-08-04 | 2026-08-06 | 28 | 41.4 | 50.3 | 121.5 | PLACA | 48 | PLACA-48-28 | 2026-10-29 | NUEVO | 2026-10-29 | 48 | 8.9 | 51 | 3 | 52.6 | 37.26
24603 - FLORA PPTO C | 1187 | Industrializado | Concreto | Placa ejes 9 - 12 / A - L - Piso 10 - T2 | 2026-07-07 | 2026-08-04 | 2026-08-06 | 28 | 41.4 | 50.9 | 122.9 | PLACA | 48 | PLACA-48-28 | 2026-10-29 | NUEVO | 2026-10-29 | 48 | 9.5 | 51 | 3 | 52.6 | 37.26
24603 - FLORA PPTO C | 1188 | Industrializado | Concreto | Escaleras ejes 13 - 15 / E - H - Piso 5 al 6 -T2 | 2026-07-08 | 2026-08-05 | 2026-08-06 | 28 | 41.4 | 51.9 | 125.4 | AUTOCOMPAC | 48 | AUTOCOMPAC-48-28 | 2026-10-29 | NUEVO | 2026-10-29 | 48 | 10.5 | 52.56667 | 3 | 51.75556 | 37.26
24603 - FLORA PPTO C | 1188 | Industrializado | Concreto | Escaleras ejes 13 - 15 / E - H - Piso 5 al 6 -T2 | 2026-07-08 | 2026-08-05 | 2026-08-06 | 28 | 41.4 | 53.6 | 129.5 | AUTOCOMPAC | 48 | AUTOCOMPAC-48-28 | 2026-10-29 | NUEVO | 2026-10-29 | 48 | 12.2 | 52.56667 | 3 | 51.75556 | 37.26
24603 - FLORA PPTO C | 1188 | Industrializado | Concreto | Escaleras ejes 13 - 15 / E - H - Piso 5 al 6 -T2 | 2026-07-08 | 2026-08-05 | 2026-08-06 | 28 | 41.4 | 52.2 | 126.1 | AUTOCOMPAC | 48 | AUTOCOMPAC-48-28 | 2026-10-29 | NUEVO | 2026-10-29 | 48 | 10.8 | 52.56667 | 3 | 51.75556 | 37.26
24603 - FLORA PPTO C | 1190 | Industrializado | Concreto | Placa ejes 7 - 9 / A - L - Piso 10 - T2 | 2026-07-08 | 2026-08-05 | 2026-08-06 | 28 | 41.4 | 47.5 | 114.7 | PLACA | 48 | PLACA-48-28 | 2026-10-29 | NUEVO | 2026-10-29 | 48 | 6.1 | 48.23333 | 3 | 50.6 | 37.26
24603 - FLORA PPTO C | 1190 | Industrializado | Concreto | Placa ejes 7 - 9 / A - L - Piso 10 - T2 | 2026-07-08 | 2026-08-05 | 2026-08-06 | 28 | 41.4 | 49.5 | 119.6 | PLACA | 48 | PLACA-48-28 | 2026-10-29 | NUEVO | 2026-10-29 | 48 | 8.1 | 48.23333 | 3 | 50.6 | 37.26
24603 - FLORA PPTO C | 1190 | Industrializado | Concreto | Placa ejes 7 - 9 / A - L - Piso 10 - T2 | 2026-07-08 | 2026-08-05 | 2026-08-06 | 28 | 41.4 | 47.7 | 115.2 | PLACA | 48 | PLACA-48-28 | 2026-10-29 | NUEVO | 2026-10-29 | 48 | 6.3 | 48.23333 | 3 | 50.6 | 37.26
24603 - FLORA PPTO C | 1199 | Indus | Concreto | Placa ejes 1-4 / A-L, piso 10, torre 2 | 2026-07-10 | 2026-08-07 | 2026-08-11 | 28 | 41.4 | 46.3 | 111.8 | PLACA | 48 | PLACA-48-28 | 2026-10-29 | NUEVO | 2026-10-29 | 48 | 4.9 | 46.86667 | 3 | 49.22222 | 37.26
24603 - FLORA PPTO C | 1199 | Indus | Concreto | Placa ejes 1-4 / A-L, piso 10, torre 2 | 2026-07-10 | 2026-08-07 | 2026-08-11 | 28 | 41.4 | 47.8 | 115.5 | PLACA | 48 | PLACA-48-28 | 2026-10-29 | NUEVO | 2026-10-29 | 48 | 6.4 | 46.86667 | 3 | 49.22222 | 37.26
24603 - FLORA PPTO C | 1199 | Indus | Concreto | Placa ejes 1-4 / A-L, piso 10, torre 2 | 2026-07-10 | 2026-08-07 | 2026-08-11 | 28 | 41.4 | 46.5 | 112.3 | PLACA | 48 | PLACA-48-28 | 2026-10-29 | NUEVO | 2026-10-29 | 48 | 5.1 | 46.86667 | 3 | 49.22222 | 37.26
24603 - FLORA PPTO C | 1201 | Indus | Concreto | Placa ejes 12-15 / A-L, piso 11, torre 2 | 2026-07-11 | 2026-08-08 | 2026-08-11 | 28 | 41.4 | 50.2 | 121.3 | PLACA | 48 | PLACA-48-28 | 2026-10-29 | NUEVO | 2026-10-29 | 48 | 8.8 | 49.8 | 3 | 48.3 | 37.26
24603 - FLORA PPTO C | 1201 | Indus | Concreto | Placa ejes 12-15 / A-L, piso 11, torre 2 | 2026-07-11 | 2026-08-08 | 2026-08-11 | 28 | 41.4 | 50 | 120.8 | PLACA | 48 | PLACA-48-28 | 2026-10-29 | NUEVO | 2026-10-29 | 48 | 8.6 | 49.8 | 3 | 48.3 | 37.26
24603 - FLORA PPTO C | 1201 | Indus | Concreto | Placa ejes 12-15 / A-L, piso 11, torre 2 | 2026-07-11 | 2026-08-08 | 2026-08-11 | 28 | 41.4 | 49.2 | 118.8 | PLACA | 48 | PLACA-48-28 | 2026-10-29 | NUEVO | 2026-10-29 | 48 | 7.8 | 49.8 | 3 | 48.3 | 37.26
24603 - FLORA PPTO C | 1203 | INDUS | Concreto | Placa ejes 9 - 12 / A - L , piso 11 , torre 2 | 2026-07-14 | 2026-08-11 | 2026-08-13 | 28 | 41.4 | 46.5 | 112.3 | PLACA | 48 | PLACA-48-28 | 2026-10-29 | NUEVO | 2026-10-29 | 48 | 5.1 | 47.23333 | 3 | 47.96667 | 37.26
24603 - FLORA PPTO C | 1203 | INDUS | Concreto | Placa ejes 9 - 12 / A - L , piso 11 , torre 2 | 2026-07-14 | 2026-08-11 | 2026-08-13 | 28 | 41.4 | 47.1 | 113.8 | PLACA | 48 | PLACA-48-28 | 2026-10-29 | NUEVO | 2026-10-29 | 48 | 5.7 | 47.23333 | 3 | 47.96667 | 37.26
24603 - FLORA PPTO C | 1203 | INDUS | Concreto | Placa ejes 9 - 12 / A - L , piso 11 , torre 2 | 2026-07-14 | 2026-08-11 | 2026-08-13 | 28 | 41.4 | 48.1 | 116.2 | PLACA | 48 | PLACA-48-28 | 2026-10-29 | NUEVO | 2026-10-29 | 48 | 6.7 | 47.23333 | 3 | 47.96667 | 37.26
24603 - FLORA PPTO C | 1206 | INDUS | Concreto | Placa ejes 7 - 9 / A - L , piso 11 , torre 2 | 2026-07-15 | 2026-08-12 | 2026-08-13 | 28 | 41.4 | 48.6 | 117.4 | PLACA | 48 | PLACA-48-28 | 2026-10-29 | NUEVO | 2026-10-29 | 48 | 7.2 | 48.73333 | 3 | 48.58889 | 37.26
24603 - FLORA PPTO C | 1206 | INDUS | Concreto | Placa ejes 7 - 9 / A - L , piso 11 , torre 2 | 2026-07-15 | 2026-08-12 | 2026-08-13 | 28 | 41.4 | 49.4 | 119.3 | PLACA | 48 | PLACA-48-28 | 2026-10-29 | NUEVO | 2026-10-29 | 48 | 8 | 48.73333 | 3 | 48.58889 | 37.26
24603 - FLORA PPTO C | 1206 | INDUS | Concreto | Placa ejes 7 - 9 / A - L , piso 11 , torre 2 | 2026-07-15 | 2026-08-12 | 2026-08-13 | 28 | 41.4 | 48.2 | 116.4 | PLACA | 48 | PLACA-48-28 | 2026-10-29 | NUEVO | 2026-10-29 | 48 | 6.8 | 48.73333 | 3 | 48.58889 | 37.26
24603 - FLORA PPTO C | 1218 | Indus | Concreto | Placa ejes 1 - 4 A - L piso 4 torre 1 | 2026-07-21 | 2026-08-18 | 2026-08-19 | 28 | 41.4 | 51.2 | 123.7 | PLACA | 48 | PLACA-48-28 | 2026-10-29 | NUEVO | 2026-10-29 | 48 | 9.8 | 50.6 | 3 | 48.85556 | 37.26
24603 - FLORA PPTO C | 1218 | Indus | Concreto | Placa ejes 1 - 4 A - L piso 4 torre 1 | 2026-07-21 | 2026-08-18 | 2026-08-19 | 28 | 41.4 | 51 | 123.2 | PLACA | 48 | PLACA-48-28 | 2026-10-29 | NUEVO | 2026-10-29 | 48 | 9.6 | 50.6 | 3 | 48.85556 | 37.26
24603 - FLORA PPTO C | 1218 | Indus | Concreto | Placa ejes 1 - 4 A - L piso 4 torre 1 | 2026-07-21 | 2026-08-18 | 2026-08-19 | 28 | 41.4 | 49.6 | 119.8 | PLACA | 48 | PLACA-48-28 | 2026-10-29 | NUEVO | 2026-10-29 | 48 | 8.2 | 50.6 | 3 | 48.85556 | 37.26
24603 - FLORA PPTO C | 1221 | Indus | Concreto | Escaleras 2 piso 6 al 7 torre 2 | 2026-07-22 | 2026-08-19 | 2026-08-21 | 28 | 41.4 | 51.5 | 124.4 | AUTOCOMPAC | 48 | AUTOCOMPAC-48-28 | 2026-10-29 | NUEVO | 2026-10-29 | 48 | 10.1 | 50.06667 | 3 | 49.8 | 37.26
24603 - FLORA PPTO C | 1221 | Indus | Concreto | Escaleras 2 piso 6 al 7 torre 2 | 2026-07-22 | 2026-08-19 | 2026-08-21 | 28 | 41.4 | 50.2 | 121.3 | AUTOCOMPAC | 48 | AUTOCOMPAC-48-28 | 2026-10-29 | NUEVO | 2026-10-29 | 48 | 8.8 | 50.06667 | 3 | 49.8 | 37.26
24603 - FLORA PPTO C | 1221 | Indus | Concreto | Escaleras 2 piso 6 al 7 torre 2 | 2026-07-22 | 2026-08-19 | 2026-08-21 | 28 | 41.4 | 48.5 | 117.1 | AUTOCOMPAC | 48 | AUTOCOMPAC-48-28 | 2026-10-29 | NUEVO | 2026-10-29 | 48 | 7.1 | 50.06667 | 3 | 49.8 | 37.26
24603 - FLORA PPTO C | 1231 | INDUS | Concreto | Placa ejes 4 - 8 / A - F , piso 4 , torre 1 | 2026-07-27 | 2026-08-24 | 2026-08-25 | 28 | 41.4 | 46.9 | 113.3 | PLACA | 48 | PLACA-48-28 | 2026-10-29 | NUEVO | 2026-10-29 | 48 | 5.5 | 47.33333 | 3 | 49.33333 | 37.26
24603 - FLORA PPTO C | 1231 | INDUS | Concreto | Placa ejes 4 - 8 / A - F , piso 4 , torre 1 | 2026-07-27 | 2026-08-24 | 2026-08-25 | 28 | 41.4 | 47.4 | 114.5 | PLACA | 48 | PLACA-48-28 | 2026-10-29 | NUEVO | 2026-10-29 | 48 | 6 | 47.33333 | 3 | 49.33333 | 37.26
24603 - FLORA PPTO C | 1231 | INDUS | Concreto | Placa ejes 4 - 8 / A - F , piso 4 , torre 1 | 2026-07-27 | 2026-08-24 | 2026-08-25 | 28 | 41.4 | 47.7 | 115.2 | PLACA | 48 | PLACA-48-28 | 2026-10-29 | NUEVO | 2026-10-29 | 48 | 6.3 | 47.33333 | 3 | 49.33333 | 37.26
24603 - FLORA PPTO C | 1234 | INDUS | Concreto | Escaleras 2 , piso 7 al 8 , torre 2 | 2026-07-28 | 2026-08-25 | 2026-08-25 | 28 | 41.4 | 49.4 | 119.3 | AUTOCOMPAC | 48 | AUTOCOMPAC-48-28 | 2026-10-29 | NUEVO | 2026-10-29 | 48 | 8 | 50.46667 | 3 | 49.28889 | 37.26
24603 - FLORA PPTO C | 1234 | INDUS | Concreto | Escaleras 2 , piso 7 al 8 , torre 2 | 2026-07-28 | 2026-08-25 | 2026-08-25 | 28 | 41.4 | 51.1 | 123.4 | AUTOCOMPAC | 48 | AUTOCOMPAC-48-28 | 2026-10-29 | NUEVO | 2026-10-29 | 48 | 9.7 | 50.46667 | 3 | 49.28889 | 37.26
24603 - FLORA PPTO C | 1234 | INDUS | Concreto | Escaleras 2 , piso 7 al 8 , torre 2 | 2026-07-28 | 2026-08-25 | 2026-08-25 | 28 | 41.4 | 50.9 | 122.9 | AUTOCOMPAC | 48 | AUTOCOMPAC-48-28 | 2026-10-29 | NUEVO | 2026-10-29 | 48 | 9.5 | 50.46667 | 3 | 49.28889 | 37.26
24603 - FLORA PPTO C | 1236 | INDUS | Concreto | Placa ejes 8 - 12 / A - F , piso 4 , T1 | 2026-07-28 | 2026-08-25 | 2026-08-25 | 28 | 41.4 | 52.5 | 126.8 | PLACA | 48 | PLACA-48-28 | 2026-10-29 | NUEVO | 2026-10-29 | 48 | 11.1 | 52.93333 | 3 | 50.24444 | 37.26
24603 - FLORA PPTO C | 1236 | INDUS | Concreto | Placa ejes 8 - 12 / A - F , piso 4 , T1 | 2026-07-28 | 2026-08-25 | 2026-08-25 | 28 | 41.4 | 54.3 | 131.2 | PLACA | 48 | PLACA-48-28 | 2026-10-29 | NUEVO | 2026-10-29 | 48 | 12.9 | 52.93333 | 3 | 50.24444 | 37.26
24603 - FLORA PPTO C | 1236 | INDUS | Concreto | Placa ejes 8 - 12 / A - F , piso 4 , T1 | 2026-07-28 | 2026-08-25 | 2026-08-25 | 28 | 41.4 | 52 | 125.6 | PLACA | 48 | PLACA-48-28 | 2026-10-29 | NUEVO | 2026-10-29 | 48 | 10.6 | 52.93333 | 3 | 50.24444 | 37.26
24603 - FLORA PPTO C | 1241 | Indus | Concreto | Escaleras 1 piso 1 al piso 2, torre 2 | 2026-07-29 | 2026-08-26 | 2026-08-27 | 28 | 41.4 | 51.2 | 123.7 | AUTOCOMPAC | 48 | AUTOCOMPAC-48-28 | 2026-10-29 | NUEVO | 2026-10-29 | 48 | 9.8 | 51.73333 | 3 | 51.71111 | 37.26
24603 - FLORA PPTO C | 1241 | Indus | Concreto | Escaleras 1 piso 1 al piso 2, torre 2 | 2026-07-29 | 2026-08-26 | 2026-08-27 | 28 | 41.4 | 52.9 | 127.8 | AUTOCOMPAC | 48 | AUTOCOMPAC-48-28 | 2026-10-29 | NUEVO | 2026-10-29 | 48 | 11.5 | 51.73333 | 3 | 51.71111 | 37.26
24603 - FLORA PPTO C | 1241 | Indus | Concreto | Escaleras 1 piso 1 al piso 2, torre 2 | 2026-07-29 | 2026-08-26 | 2026-08-27 | 28 | 41.4 | 51.1 | 123.4 | AUTOCOMPAC | 48 | AUTOCOMPAC-48-28 | 2026-10-29 | NUEVO | 2026-10-29 | 48 | 9.7 | 51.73333 | 3 | 51.71111 | 37.26
24603 - FLORA PPTO C | 1243 | INDUS | Concreto | Placa ejes 8 - 10 / G - L , piso 4 , T1 | 2026-07-29 | 2026-08-26 | 2026-09-01 | 28 | 41.4 | 47.6 | 115 | PLACA | 48 | PLACA-48-28 | 2026-10-29 | NUEVO | 2026-10-29 | 48 | 6.2 | 47.9 | 3 | 50.85556 | 37.26
24603 - FLORA PPTO C | 1243 | INDUS | Concreto | Placa ejes 8 - 10 / G - L , piso 4 , T1 | 2026-07-29 | 2026-08-26 | 2026-09-01 | 28 | 41.4 | 48.9 | 118.1 | PLACA | 48 | PLACA-48-28 | 2026-10-29 | NUEVO | 2026-10-29 | 48 | 7.5 | 47.9 | 3 | 50.85556 | 37.26
24603 - FLORA PPTO C | 1243 | INDUS | Concreto | Placa ejes 8 - 10 / G - L , piso 4 , T1 | 2026-07-29 | 2026-08-26 | 2026-09-01 | 28 | 41.4 | 47.2 | 114 | PLACA | 48 | PLACA-48-28 | 2026-10-29 | NUEVO | 2026-10-29 | 48 | 5.8 | 47.9 | 3 | 50.85556 | 37.26
24603 - FLORA PPTO C | 1249 | INDUS | Concreto | Escalera 2 piso 1 al 2, torre 1 | 2026-07-31 | 2026-08-28 | 2026-09-01 | 28 | 41.4 | 55.9 | 135 | AUTOCOMPAC | 48 | AUTOCOMPAC-48-28 | 2026-10-29 | NUEVO | 2026-10-29 | 48 | 14.5 | 54.63333 | 3 | 51.42222 | 37.26
24603 - FLORA PPTO C | 1249 | INDUS | Concreto | Escalera 2 piso 1 al 2, torre 1 | 2026-07-31 | 2026-08-28 | 2026-09-01 | 28 | 41.4 | 54.3 | 131.2 | AUTOCOMPAC | 48 | AUTOCOMPAC-48-28 | 2026-10-29 | NUEVO | 2026-10-29 | 48 | 12.9 | 54.63333 | 3 | 51.42222 | 37.26
24603 - FLORA PPTO C | 1249 | INDUS | Concreto | Escalera 2 piso 1 al 2, torre 1 | 2026-07-31 | 2026-08-28 | 2026-09-01 | 28 | 41.4 | 53.7 | 129.7 | AUTOCOMPAC | 48 | AUTOCOMPAC-48-28 | 2026-10-29 | NUEVO | 2026-10-29 | 48 | 12.3 | 54.63333 | 3 | 51.42222 | 37.26
24603 - FLORA PPTO C | 1253 | INDUS | Concreto | Placa ejes 10 - 12 / G - L y 12 - 15 / A - L, piso 4 torre 1 | 2026-07-31 | 2026-08-28 | 2026-09-01 | 28 | 41.4 | 56.8 | 137.2 | PLACA | 48 | PLACA-48-28 | 2026-10-29 | NUEVO | 2026-10-29 | 48 | 15.4 | 55.3 | 3 | 52.61111 | 37.26
24603 - FLORA PPTO C | 1253 | INDUS | Concreto | Placa ejes 10 - 12 / G - L y 12 - 15 / A - L, piso 4 torre 1 | 2026-07-31 | 2026-08-28 | 2026-09-01 | 28 | 41.4 | 54.1 | 130.7 | PLACA | 48 | PLACA-48-28 | 2026-10-29 | NUEVO | 2026-10-29 | 48 | 12.7 | 55.3 | 3 | 52.61111 | 37.26
24603 - FLORA PPTO C | 1253 | INDUS | Concreto | Placa ejes 10 - 12 / G - L y 12 - 15 / A - L, piso 4 torre 1 | 2026-07-31 | 2026-08-28 | 2026-09-01 | 28 | 41.4 | 55 | 132.9 | PLACA | 48 | PLACA-48-28 | 2026-10-29 | NUEVO | 2026-10-29 | 48 | 13.6 | 55.3 | 3 | 52.61111 | 37.26
24603 - FLORA PPTO C | 1262 | INDUS | Concreto | Escalera 1, Piso 2 al 3, Torre 1 | 2026-08-04 | 2026-09-01 | 2026-09-02 | 28 | 41.4 | 50.8 | 122.7 | AUTOCOMPAC | 48 | AUTOCOMPAC-48-28 | 2026-10-29 | NUEVO | 2026-10-29 | 48 | 9.4 | 51.53333 | 3 | 53.82222 | 37.26
24603 - FLORA PPTO C | 1262 | INDUS | Concreto | Escalera 1, Piso 2 al 3, Torre 1 | 2026-08-04 | 2026-09-01 | 2026-09-02 | 28 | 41.4 | 51.5 | 124.4 | AUTOCOMPAC | 48 | AUTOCOMPAC-48-28 | 2026-10-29 | NUEVO | 2026-10-29 | 48 | 10.1 | 51.53333 | 3 | 53.82222 | 37.26
24603 - FLORA PPTO C | 1262 | INDUS | Concreto | Escalera 1, Piso 2 al 3, Torre 1 | 2026-08-04 | 2026-09-01 | 2026-09-02 | 28 | 41.4 | 52.3 | 126.3 | AUTOCOMPAC | 48 | AUTOCOMPAC-48-28 | 2026-10-29 | NUEVO | 2026-10-29 | 48 | 10.9 | 51.53333 | 3 | 53.82222 | 37.26
24603 - FLORA PPTO C | 1266 | INDUS | Concreto | Placas Ejes 1 – 6 / A – L, Piso 5, Torre 1 | 2026-08-04 | 2026-09-01 | 2026-09-02 | 28 | 41.4 | 55 | 132.9 | PLACA | 48 | PLACA-48-28 | 2026-10-29 | NUEVO | 2026-10-29 | 48 | 13.6 | 54.4 | 3 | 53.74444 | 37.26
24603 - FLORA PPTO C | 1266 | INDUS | Concreto | Placas Ejes 1 – 6 / A – L, Piso 5, Torre 1 | 2026-08-04 | 2026-09-01 | 2026-09-02 | 28 | 41.4 | 53.7 | 129.7 | PLACA | 48 | PLACA-48-28 | 2026-10-29 | NUEVO | 2026-10-29 | 48 | 12.3 | 54.4 | 3 | 53.74444 | 37.26
24603 - FLORA PPTO C | 1266 | INDUS | Concreto | Placas Ejes 1 – 6 / A – L, Piso 5, Torre 1 | 2026-08-04 | 2026-09-01 | 2026-09-02 | 28 | 41.4 | 54.5 | 131.6 | PLACA | 48 | PLACA-48-28 | 2026-10-29 | NUEVO | 2026-10-29 | 48 | 13.1 | 54.4 | 3 | 53.74444 | 37.26
24603 - FLORA PPTO C | 1270 | Indus | Concreto | Escalera 1, piso 2 al 3, torre 1 | 2026-08-05 | 2026-09-02 | 2026-09-04 | 28 | 41.4 | 53.3 | 128.7 | AUTOCOMPAC | 48 | AUTOCOMPAC-48-28 | 2026-10-29 | NUEVO | 2026-10-29 | 48 | 11.9 | 52.7 | 3 | 52.87778 | 37.26
24603 - FLORA PPTO C | 1270 | Indus | Concreto | Escalera 1, piso 2 al 3, torre 1 | 2026-08-05 | 2026-09-02 | 2026-09-04 | 28 | 41.4 | 53.1 | 128.3 | AUTOCOMPAC | 48 | AUTOCOMPAC-48-28 | 2026-10-29 | NUEVO | 2026-10-29 | 48 | 11.7 | 52.7 | 3 | 52.87778 | 37.26
24603 - FLORA PPTO C | 1270 | Indus | Concreto | Escalera 1, piso 2 al 3, torre 1 | 2026-08-05 | 2026-09-02 | 2026-09-04 | 28 | 41.4 | 51.7 | 124.9 | AUTOCOMPAC | 48 | AUTOCOMPAC-48-28 | 2026-10-29 | NUEVO | 2026-10-29 | 48 | 10.3 | 52.7 | 3 | 52.87778 | 37.26
24603 - FLORA PPTO C | 1271 | Indus | Concreto | Placa ejes 6-8/A-2, piso 5, torre 1 | 2026-08-05 | 2026-09-02 | 2026-09-04 | 28 | 41.4 | 52 | 125.6 | PLACA | 48 | PLACA-48-28 | 2026-10-29 | NUEVO | 2026-10-29 | 48 | 10.6 | 50.86667 | 3 | 52.65556 | 37.26
24603 - FLORA PPTO C | 1271 | Indus | Concreto | Placa ejes 6-8/A-2, piso 5, torre 1 | 2026-08-05 | 2026-09-02 | 2026-09-04 | 28 | 41.4 | 50.6 | 122.2 | PLACA | 48 | PLACA-48-28 | 2026-10-29 | NUEVO | 2026-10-29 | 48 | 9.2 | 50.86667 | 3 | 52.65556 | 37.26
24603 - FLORA PPTO C | 1271 | Indus | Concreto | Placa ejes 6-8/A-2, piso 5, torre 1 | 2026-08-05 | 2026-09-02 | 2026-09-04 | 28 | 41.4 | 50 | 120.8 | PLACA | 48 | PLACA-48-28 | 2026-10-29 | NUEVO | 2026-10-29 | 48 | 8.6 | 50.86667 | 3 | 52.65556 | 37.26
24603 - FLORA PPTO C | 1276 | Indus | Concreto | Placa ejes 8 - 12 / A - F piso 5, torre 1 | 2026-08-06 | 2026-09-03 | 2026-09-04 | 28 | 41.4 | 53.9 | 130.2 | PLACA | 48 | PLACA-48-28 | 2026-10-29 | NUEVO | 2026-10-29 | 48 | 12.5 | 54.36667 | 3 | 52.64444 | 37.26
24603 - FLORA PPTO C | 1276 | Indus | Concreto | Placa ejes 8 - 12 / A - F piso 5, torre 1 | 2026-08-06 | 2026-09-03 | 2026-09-04 | 28 | 41.4 | 54.7 | 132.1 | PLACA | 48 | PLACA-48-28 | 2026-10-29 | NUEVO | 2026-10-29 | 48 | 13.3 | 54.36667 | 3 | 52.64444 | 37.26
24603 - FLORA PPTO C | 1276 | Indus | Concreto | Placa ejes 8 - 12 / A - F piso 5, torre 1 | 2026-08-06 | 2026-09-03 | 2026-09-04 | 28 | 41.4 | 54.5 | 131.6 | PLACA | 48 | PLACA-48-28 | 2026-10-29 | NUEVO | 2026-10-29 | 48 | 13.1 | 54.36667 | 3 | 52.64444 | 37.26
24603 - FLORA PPTO C | 1279 | Industrializado | Concreto | Escalera 1 piso 3 al 4 Torre 2 | 2026-08-08 | 2026-09-05 | 2026-09-08 | 28 | 41.4 | 46 | 111.1 | AUTOCOMPAC | 48 | AUTOCOMPAC-48-28 | 2026-10-29 | NUEVO | 2026-10-29 | 48 | 4.6 | 46.66667 | 3 | 50.63333 | 37.26
24603 - FLORA PPTO C | 1279 | Industrializado | Concreto | Escalera 1 piso 3 al 4 Torre 2 | 2026-08-08 | 2026-09-05 | 2026-09-08 | 28 | 41.4 | 46.7 | 112.8 | AUTOCOMPAC | 48 | AUTOCOMPAC-48-28 | 2026-10-29 | NUEVO | 2026-10-29 | 48 | 5.3 | 46.66667 | 3 | 50.63333 | 37.26
24603 - FLORA PPTO C | 1279 | Industrializado | Concreto | Escalera 1 piso 3 al 4 Torre 2 | 2026-08-08 | 2026-09-05 | 2026-09-08 | 28 | 41.4 | 47.3 | 114.3 | AUTOCOMPAC | 48 | AUTOCOMPAC-48-28 | 2026-10-29 | NUEVO | 2026-10-29 | 48 | 5.9 | 46.66667 | 3 | 50.63333 | 37.26
24603 - FLORA PPTO C | 1280 | Industrializado | Concreto | Placa ejes 8 - 12 / G - L piso 5 Torre 1 | 2026-08-08 | 2026-09-05 | 2026-09-08 | 28 | 41.4 | 47.7 | 115.2 | PLACA | 48 | PLACA-48-28 | 2026-10-29 | NUEVO | 2026-10-29 | 48 | 6.3 | 48.4 | 3 | 49.81111 | 37.26
24603 - FLORA PPTO C | 1280 | Industrializado | Concreto | Placa ejes 8 - 12 / G - L piso 5 Torre 1 | 2026-08-08 | 2026-09-05 | 2026-09-08 | 28 | 41.4 | 48.4 | 116.9 | PLACA | 48 | PLACA-48-28 | 2026-10-29 | NUEVO | 2026-10-29 | 48 | 7 | 48.4 | 3 | 49.81111 | 37.26
24603 - FLORA PPTO C | 1280 | Industrializado | Concreto | Placa ejes 8 - 12 / G - L piso 5 Torre 1 | 2026-08-08 | 2026-09-05 | 2026-09-08 | 28 | 41.4 | 49.1 | 118.6 | PLACA | 48 | PLACA-48-28 | 2026-10-29 | NUEVO | 2026-10-29 | 48 | 7.7 | 48.4 | 3 | 49.81111 | 37.26
24603 - FLORA PPTO C | 1282 | Autocompactante | Concreto | Muros ejes 12 - 15 / A - L piso 14 Torre 2 | 2026-08-08 | 2026-09-05 | 2026-09-08 | 28 | 41.4 | 45 | 108.7 | MURO | 48 | MURO-48-28 | 2026-10-29 | NUEVO | 2026-10-29 | 48 | 3.6 | 45.63333 | 3 | 46.9 | 37.26
24603 - FLORA PPTO C | 1282 | Autocompactante | Concreto | Muros ejes 12 - 15 / A - L piso 14 Torre 2 | 2026-08-08 | 2026-09-05 | 2026-09-08 | 28 | 41.4 | 45.7 | 110.4 | MURO | 48 | MURO-48-28 | 2026-10-29 | NUEVO | 2026-10-29 | 48 | 4.3 | 45.63333 | 3 | 46.9 | 37.26
24603 - FLORA PPTO C | 1282 | Autocompactante | Concreto | Muros ejes 12 - 15 / A - L piso 14 Torre 2 | 2026-08-08 | 2026-09-05 | 2026-09-08 | 28 | 41.4 | 46.2 | 111.6 | MURO | 48 | MURO-48-28 | 2026-10-29 | NUEVO | 2026-10-29 | 48 | 4.8 | 45.63333 | 3 | 46.9 | 37.26
24603 - FLORA PPTO C | 1285 | Indus | Concreto | Placa ejes 12 - 15 / A - L piso 5, torre 1 | 2026-08-11 | 2026-09-08 | 2026-09-09 | 28 | 41.4 | 57.5 | 138.9 | PLACA | 48 | PLACA-48-28 | 2026-10-29 | NUEVO | 2026-10-29 | 48 | 16.1 | 56.86667 | 3 | 50.3 | 37.26
24603 - FLORA PPTO C | 1285 | Indus | Concreto | Placa ejes 12 - 15 / A - L piso 5, torre 1 | 2026-08-11 | 2026-09-08 | 2026-09-09 | 28 | 41.4 | 56.1 | 135.5 | PLACA | 48 | PLACA-48-28 | 2026-10-29 | NUEVO | 2026-10-29 | 48 | 14.7 | 56.86667 | 3 | 50.3 | 37.26
24603 - FLORA PPTO C | 1285 | Indus | Concreto | Placa ejes 12 - 15 / A - L piso 5, torre 1 | 2026-08-11 | 2026-09-08 | 2026-09-09 | 28 | 41.4 | 57 | 137.7 | PLACA | 48 | PLACA-48-28 | 2026-10-29 | NUEVO | 2026-10-29 | 48 | 15.6 | 56.86667 | 3 | 50.3 | 37.26
24603 - FLORA PPTO C | 1286 | Auto | Concreto | Muros ejes 11 - 12 / A - E y 9 - 11 piso 14 T2 | 2026-08-11 | 2026-09-08 | 2026-09-09 | 28 | 41.4 | 47.4 | 114.5 | MURO | 48 | MURO-48-28 | 2026-10-29 | NUEVO | 2026-10-29 | 48 | 6 | 47.3 | 3 | 49.93333 | 37.26
24603 - FLORA PPTO C | 1286 | Auto | Concreto | Muros ejes 11 - 12 / A - E y 9 - 11 piso 14 T2 | 2026-08-11 | 2026-09-08 | 2026-09-09 | 28 | 41.4 | 48.1 | 116.2 | MURO | 48 | MURO-48-28 | 2026-10-29 | NUEVO | 2026-10-29 | 48 | 6.7 | 47.3 | 3 | 49.93333 | 37.26
24603 - FLORA PPTO C | 1286 | Auto | Concreto | Muros ejes 11 - 12 / A - E y 9 - 11 piso 14 T2 | 2026-08-11 | 2026-09-08 | 2026-09-09 | 28 | 41.4 | 46.4 | 112.1 | MURO | 48 | MURO-48-28 | 2026-10-29 | NUEVO | 2026-10-29 | 48 | 5 | 47.3 | 3 | 49.93333 | 37.26
24603 - FLORA PPTO C | 1288 | Indus | Concreto | Escalera 2 piso 9 al 10 torre 2 | 2026-08-12 | 2026-09-09 | 2026-09-10 | 28 | 41.4 | 51.6 | 124.6 | AUTOCOMPAC | 48 | AUTOCOMPAC-48-28 | 2026-10-29 | NUEVO | 2026-10-29 | 48 | 10.2 | 51.36667 | 3 | 51.84444 | 37.26
24603 - FLORA PPTO C | 1288 | Indus | Concreto | Escalera 2 piso 9 al 10 torre 2 | 2026-08-12 | 2026-09-09 | 2026-09-10 | 28 | 41.4 | 52.4 | 126.6 | AUTOCOMPAC | 48 | AUTOCOMPAC-48-28 | 2026-10-29 | NUEVO | 2026-10-29 | 48 | 11 | 51.36667 | 3 | 51.84444 | 37.26
24603 - FLORA PPTO C | 1288 | Indus | Concreto | Escalera 2 piso 9 al 10 torre 2 | 2026-08-12 | 2026-09-09 | 2026-09-10 | 28 | 41.4 | 50.1 | 121 | AUTOCOMPAC | 48 | AUTOCOMPAC-48-28 | 2026-10-29 | NUEVO | 2026-10-29 | 48 | 8.7 | 51.36667 | 3 | 51.84444 | 37.26
24603 - FLORA PPTO C | 1289 | Indus | Concreto | Placa ejes 1 - 6 / G - L psio 6 T1 | 2026-08-12 | 2026-09-09 | 2026-09-10 | 28 | 41.4 | 54.4 | 131.4 | PLACA | 48 | PLACA-48-28 | 2026-10-29 | NUEVO | 2026-10-29 | 48 | 13 | 53.46667 | 3 | 50.71111 | 37.26
24603 - FLORA PPTO C | 1289 | Indus | Concreto | Placa ejes 1 - 6 / G - L psio 6 T1 | 2026-08-12 | 2026-09-09 | 2026-09-10 | 28 | 41.4 | 52.1 | 125.8 | PLACA | 48 | PLACA-48-28 | 2026-10-29 | NUEVO | 2026-10-29 | 48 | 10.7 | 53.46667 | 3 | 50.71111 | 37.26
24603 - FLORA PPTO C | 1289 | Indus | Concreto | Placa ejes 1 - 6 / G - L psio 6 T1 | 2026-08-12 | 2026-09-09 | 2026-09-10 | 28 | 41.4 | 53.9 | 130.2 | PLACA | 48 | PLACA-48-28 | 2026-10-29 | NUEVO | 2026-10-29 | 48 | 12.5 | 53.46667 | 3 | 50.71111 | 37.26
24603 - FLORA PPTO C | 1291 | Auto | Concreto | Muros ejes 7 - 9 / A - L piso 14 T2 | 2026-08-12 | 2026-09-09 | 2026-09-10 | 28 | 41.4 | 49.3 | 119.1 | MURO | 48 | MURO-48-28 | 2026-10-29 | NUEVO | 2026-10-29 | 48 | 7.9 | 48.7 | 3 | 51.17778 | 37.26
24603 - FLORA PPTO C | 1291 | Auto | Concreto | Muros ejes 7 - 9 / A - L piso 14 T2 | 2026-08-12 | 2026-09-09 | 2026-09-10 | 28 | 41.4 | 48.1 | 116.2 | MURO | 48 | MURO-48-28 | 2026-10-29 | NUEVO | 2026-10-29 | 48 | 6.7 | 48.7 | 3 | 51.17778 | 37.26
24603 - FLORA PPTO C | 1291 | Auto | Concreto | Muros ejes 7 - 9 / A - L piso 14 T2 | 2026-08-12 | 2026-09-09 | 2026-09-10 | 28 | 41.4 | 48.7 | 117.6 | MURO | 48 | MURO-48-28 | 2026-10-29 | NUEVO | 2026-10-29 | 48 | 7.3 | 48.7 | 3 | 51.17778 | 37.26
24603 - FLORA PPTO C | 1293 | IMDUS | Concreto | Placa ejes 1 - 4 / A - F piso 6 , torre 1 | 2026-08-13 | 2026-09-10 | 2026-09-10 | 28 | 41.4 | 50.1 | 121 | PLACA | 48 | PLACA-48-28 | 2026-10-29 | NUEVO | 2026-10-29 | 48 | 8.7 | 49.96667 | 3 | 50.71111 | 37.26
24603 - FLORA PPTO C | 1293 | IMDUS | Concreto | Placa ejes 1 - 4 / A - F piso 6 , torre 1 | 2026-08-13 | 2026-09-10 | 2026-09-10 | 28 | 41.4 | 48.9 | 118.1 | PLACA | 48 | PLACA-48-28 | 2026-10-29 | NUEVO | 2026-10-29 | 48 | 7.5 | 49.96667 | 3 | 50.71111 | 37.26
24603 - FLORA PPTO C | 1293 | IMDUS | Concreto | Placa ejes 1 - 4 / A - F piso 6 , torre 1 | 2026-08-13 | 2026-09-10 | 2026-09-10 | 28 | 41.4 | 50.9 | 122.9 | PLACA | 48 | PLACA-48-28 | 2026-10-29 | NUEVO | 2026-10-29 | 48 | 9.5 | 49.96667 | 3 | 50.71111 | 37.26
24603 - FLORA PPTO C | 1296 | AUTO | Concreto | Muros ejes 4 - 5 / G - L y 5 - 7 / A - L , piso 14 , torre 2 | 2026-08-13 | 2026-09-10 | 2026-09-10 | 28 | 41.4 | 47.1 | 113.8 | MURO | 48 | MURO-48-28 | 2026-10-29 | NUEVO | 2026-10-29 | 48 | 5.7 | 47.13333 | 3 | 48.6 | 37.26
24603 - FLORA PPTO C | 1296 | AUTO | Concreto | Muros ejes 4 - 5 / G - L y 5 - 7 / A - L , piso 14 , torre 2 | 2026-08-13 | 2026-09-10 | 2026-09-10 | 28 | 41.4 | 47.8 | 115.5 | MURO | 48 | MURO-48-28 | 2026-10-29 | NUEVO | 2026-10-29 | 48 | 6.4 | 47.13333 | 3 | 48.6 | 37.26
24603 - FLORA PPTO C | 1296 | AUTO | Concreto | Muros ejes 4 - 5 / G - L y 5 - 7 / A - L , piso 14 , torre 2 | 2026-08-13 | 2026-09-10 | 2026-09-10 | 28 | 41.4 | 46.5 | 112.3 | MURO | 48 | MURO-48-28 | 2026-10-29 | NUEVO | 2026-10-29 | 48 | 5.1 | 47.13333 | 3 | 48.6 | 37.26
24603 - FLORA PPTO C | 1297 | INDUS | Concreto | Escalera 1 piso 4 al 5 torre 2 | 2026-08-14 | 2026-09-11 | 2026-09-11 | 28 | 41.4 | 57.6 | 139.1 | AUTOCOMPAC | 48 | AUTOCOMPAC-48-28 | 2026-10-29 | NUEVO | 2026-10-29 | 48 | 16.2 | 57 | 3 | 51.36667 | 37.26
24603 - FLORA PPTO C | 1297 | INDUS | Concreto | Escalera 1 piso 4 al 5 torre 2 | 2026-08-14 | 2026-09-11 | 2026-09-11 | 28 | 41.4 | 56.3 | 136 | AUTOCOMPAC | 48 | AUTOCOMPAC-48-28 | 2026-10-29 | NUEVO | 2026-10-29 | 48 | 14.9 | 57 | 3 | 51.36667 | 37.26
24603 - FLORA PPTO C | 1297 | INDUS | Concreto | Escalera 1 piso 4 al 5 torre 2 | 2026-08-14 | 2026-09-11 | 2026-09-11 | 28 | 41.4 | 57.1 | 137.9 | AUTOCOMPAC | 48 | AUTOCOMPAC-48-28 | 2026-10-29 | NUEVO | 2026-10-29 | 48 | 15.7 | 57 | 3 | 51.36667 | 37.26
24603 - FLORA PPTO C | 1298 | INDUS | Concreto | Placa ejes 4 - 8 / A - F, piso 6, torre 1 | 2026-08-14 | 2026-09-11 | 2026-09-11 | 28 | 41.4 | 53.7 | 129.7 | PLACA | 48 | PLACA-48-28 | 2026-10-29 | NUEVO | 2026-10-29 | 48 | 12.3 | 53.86667 | 3 | 52.66667 | 37.26
24603 - FLORA PPTO C | 1298 | INDUS | Concreto | Placa ejes 4 - 8 / A - F, piso 6, torre 1 | 2026-08-14 | 2026-09-11 | 2026-09-11 | 28 | 41.4 | 54.6 | 131.9 | PLACA | 48 | PLACA-48-28 | 2026-10-29 | NUEVO | 2026-10-29 | 48 | 13.2 | 53.86667 | 3 | 52.66667 | 37.26
24603 - FLORA PPTO C | 1298 | INDUS | Concreto | Placa ejes 4 - 8 / A - F, piso 6, torre 1 | 2026-08-14 | 2026-09-11 | 2026-09-11 | 28 | 41.4 | 53.3 | 128.7 | PLACA | 48 | PLACA-48-28 | 2026-10-29 | NUEVO | 2026-10-29 | 48 | 11.9 | 53.86667 | 3 | 52.66667 | 37.26
24603 - FLORA PPTO C | 1301 | AUTO | Concreto | Muros ejes 4 - 5 / A - F y 1 - 4 / A - L piso 14 T2 | 2026-08-14 | 2026-09-11 | 2026-09-11 | 28 | 41.4 | 53.7 | 129.7 | MURO | 48 | MURO-48-28 | 2026-10-29 | NUEVO | 2026-10-29 | 48 | 12.3 | 53.1 | 3 | 54.65556 | 37.26
24603 - FLORA PPTO C | 1301 | AUTO | Concreto | Muros ejes 4 - 5 / A - F y 1 - 4 / A - L piso 14 T2 | 2026-08-14 | 2026-09-11 | 2026-09-11 | 28 | 41.4 | 52.4 | 126.6 | MURO | 48 | MURO-48-28 | 2026-10-29 | NUEVO | 2026-10-29 | 48 | 11 | 53.1 | 3 | 54.65556 | 37.26
24603 - FLORA PPTO C | 1301 | AUTO | Concreto | Muros ejes 4 - 5 / A - F y 1 - 4 / A - L piso 14 T2 | 2026-08-14 | 2026-09-11 | 2026-09-11 | 28 | 41.4 | 53.2 | 128.5 | MURO | 48 | MURO-48-28 | 2026-10-29 | NUEVO | 2026-10-29 | 48 | 11.8 | 53.1 | 3 | 54.65556 | 37.26
24603 - FLORA PPTO C | 1303 | Indus | Concreto | Placa ejes 6 - 8 / G - L, piso 6 torre 1 | 2026-08-15 | 2026-09-12 | 2026-09-15 | 28 | 41.4 | 52.7 | 127.3 | PLACA | 48 | PLACA-48-28 | 2026-10-29 | NUEVO | 2026-10-29 | 48 | 11.3 | 53.03333 | 3 | 53.33333 | 37.26
24603 - FLORA PPTO C | 1303 | Indus | Concreto | Placa ejes 6 - 8 / G - L, piso 6 torre 1 | 2026-08-15 | 2026-09-12 | 2026-09-15 | 28 | 41.4 | 53.5 | 129.2 | PLACA | 48 | PLACA-48-28 | 2026-10-29 | NUEVO | 2026-10-29 | 48 | 12.1 | 53.03333 | 3 | 53.33333 | 37.26
24603 - FLORA PPTO C | 1303 | Indus | Concreto | Placa ejes 6 - 8 / G - L, piso 6 torre 1 | 2026-08-15 | 2026-09-12 | 2026-09-15 | 28 | 41.4 | 52.9 | 127.8 | PLACA | 48 | PLACA-48-28 | 2026-10-29 | NUEVO | 2026-10-29 | 48 | 11.5 | 53.03333 | 3 | 53.33333 | 37.26
24603 - FLORA PPTO C | 1309 | Industrializado | Concreto | Placa ejes 8 - 11 / A - L Piso 6 Torre 1 | 2026-08-18 | 2026-09-15 | 2026-09-16 | 28 | 41.4 | 50.5 | 122 | PLACA | 48 | PLACA-48-28 | 2026-10-29 | NUEVO | 2026-10-29 | 48 | 9.1 | 51.96667 | 3 | 52.7 | 37.26
24603 - FLORA PPTO C | 1309 | Industrializado | Concreto | Placa ejes 8 - 11 / A - L Piso 6 Torre 1 | 2026-08-18 | 2026-09-15 | 2026-09-16 | 28 | 41.4 | 52 | 125.6 | PLACA | 48 | PLACA-48-28 | 2026-10-29 | NUEVO | 2026-10-29 | 48 | 10.6 | 51.96667 | 3 | 52.7 | 37.26
24603 - FLORA PPTO C | 1309 | Industrializado | Concreto | Placa ejes 8 - 11 / A - L Piso 6 Torre 1 | 2026-08-18 | 2026-09-15 | 2026-09-16 | 28 | 41.4 | 53.4 | 129 | PLACA | 48 | PLACA-48-28 | 2026-10-29 | NUEVO | 2026-10-29 | 48 | 12 | 51.96667 | 3 | 52.7 | 37.26
24603 - FLORA PPTO C | 1310 | Autocompactante | Concreto | Muros ejes 12 - 15 / A - L y 11 - 12 / G - L, Piso 15 T2 | 2026-08-18 | 2026-09-15 | 2026-09-16 | 28 | 41.4 | 48.2 | 116.4 | MURO | 48 | MURO-48-28 | 2026-10-29 | NUEVO | 2026-10-29 | 48 | 6.8 | 49.23333 | 3 | 51.41111 | 37.26
24603 - FLORA PPTO C | 1310 | Autocompactante | Concreto | Muros ejes 12 - 15 / A - L y 11 - 12 / G - L, Piso 15 T2 | 2026-08-18 | 2026-09-15 | 2026-09-16 | 28 | 41.4 | 48.7 | 117.6 | MURO | 48 | MURO-48-28 | 2026-10-29 | NUEVO | 2026-10-29 | 48 | 7.3 | 49.23333 | 3 | 51.41111 | 37.26
24603 - FLORA PPTO C | 1310 | Autocompactante | Concreto | Muros ejes 12 - 15 / A - L y 11 - 12 / G - L, Piso 15 T2 | 2026-08-18 | 2026-09-15 | 2026-09-16 | 28 | 41.4 | 50.8 | 122.7 | MURO | 48 | MURO-48-28 | 2026-10-29 | NUEVO | 2026-10-29 | 48 | 9.4 | 49.23333 | 3 | 51.41111 | 37.26
24603 - FLORA PPTO C | 1314 | Industrializado | Concreto | Placa ejes 10 - 12 / A - L Piso 6 Torre 1 | 2026-08-19 | 2026-09-16 | 2026-09-17 | 28 | 41.4 | 51.7 | 124.9 | PLACA | 48 | PLACA-48-28 | 2026-10-29 | NUEVO | 2026-10-29 | 48 | 10.3 | 52.5 | 3 | 51.23333 | 37.26
24603 - FLORA PPTO C | 1314 | Industrializado | Concreto | Placa ejes 10 - 12 / A - L Piso 6 Torre 1 | 2026-08-19 | 2026-09-16 | 2026-09-17 | 28 | 41.4 | 52.5 | 126.8 | PLACA | 48 | PLACA-48-28 | 2026-10-29 | NUEVO | 2026-10-29 | 48 | 11.1 | 52.5 | 3 | 51.23333 | 37.26
24603 - FLORA PPTO C | 1314 | Industrializado | Concreto | Placa ejes 10 - 12 / A - L Piso 6 Torre 1 | 2026-08-19 | 2026-09-16 | 2026-09-17 | 28 | 41.4 | 53.3 | 128.7 | PLACA | 48 | PLACA-48-28 | 2026-10-29 | NUEVO | 2026-10-29 | 48 | 11.9 | 52.5 | 3 | 51.23333 | 37.26
24603 - FLORA PPTO C | 1315 | Autocompactante | Concreto | Muros ejes 9 - 12 / G - L Piso 15 Torre 2 | 2026-08-19 | 2026-09-16 | 2026-09-17 | 28 | 41.4 | 50.3 | 121.5 | MURO | 48 | MURO-48-28 | 2026-10-29 | NUEVO | 2026-10-29 | 48 | 8.9 | 51.76667 | 3 | 51.16667 | 37.26
24603 - FLORA PPTO C | 1315 | Autocompactante | Concreto | Muros ejes 9 - 12 / G - L Piso 15 Torre 2 | 2026-08-19 | 2026-09-16 | 2026-09-17 | 28 | 41.4 | 52.2 | 126.1 | MURO | 48 | MURO-48-28 | 2026-10-29 | NUEVO | 2026-10-29 | 48 | 10.8 | 51.76667 | 3 | 51.16667 | 37.26
24603 - FLORA PPTO C | 1315 | Autocompactante | Concreto | Muros ejes 9 - 12 / G - L Piso 15 Torre 2 | 2026-08-19 | 2026-09-16 | 2026-09-17 | 28 | 41.4 | 52.8 | 127.5 | MURO | 48 | MURO-48-28 | 2026-10-29 | NUEVO | 2026-10-29 | 48 | 11.4 | 51.76667 | 3 | 51.16667 | 37.26
24603 - FLORA PPTO C | 1319 | Industrializado | Concreto | Placa ejes 12 - 15 / A - L Piso 6 T1 | 2026-08-20 | 2026-09-17 | 2026-09-17 | 28 | 41.4 | 50.5 | 122 | PLACA | 48 | PLACA-48-28 | 2026-10-29 | NUEVO | 2026-10-29 | 48 | 9.1 | 51.23333 | 3 | 51.83333 | 37.26
24603 - FLORA PPTO C | 1319 | Industrializado | Concreto | Placa ejes 12 - 15 / A - L Piso 6 T1 | 2026-08-20 | 2026-09-17 | 2026-09-17 | 28 | 41.4 | 51.2 | 123.7 | PLACA | 48 | PLACA-48-28 | 2026-10-29 | NUEVO | 2026-10-29 | 48 | 9.8 | 51.23333 | 3 | 51.83333 | 37.26
24603 - FLORA PPTO C | 1319 | Industrializado | Concreto | Placa ejes 12 - 15 / A - L Piso 6 T1 | 2026-08-20 | 2026-09-17 | 2026-09-17 | 28 | 41.4 | 52 | 125.6 | PLACA | 48 | PLACA-48-28 | 2026-10-29 | NUEVO | 2026-10-29 | 48 | 10.6 | 51.23333 | 3 | 51.83333 | 37.26
24603 - FLORA PPTO C | 1320 | Autocompactante | Concreto | Muros ejes 7 - 11 / A - L Piso 6 T2 | 2026-08-20 | 2026-09-17 | 2026-09-17 | 28 | 41.4 | 47.4 | 114.5 | MURO | 48 | MURO-48-28 | 2026-10-29 | NUEVO | 2026-10-29 | 48 | 6 | 48.13333 | 3 | 50.37778 | 37.26
24603 - FLORA PPTO C | 1320 | Autocompactante | Concreto | Muros ejes 7 - 11 / A - L Piso 6 T2 | 2026-08-20 | 2026-09-17 | 2026-09-17 | 28 | 41.4 | 48.2 | 116.4 | MURO | 48 | MURO-48-28 | 2026-10-29 | NUEVO | 2026-10-29 | 48 | 6.8 | 48.13333 | 3 | 50.37778 | 37.26
24603 - FLORA PPTO C | 1320 | Autocompactante | Concreto | Muros ejes 7 - 11 / A - L Piso 6 T2 | 2026-08-20 | 2026-09-17 | 2026-09-17 | 28 | 41.4 | 48.8 | 117.9 | MURO | 48 | MURO-48-28 | 2026-10-29 | NUEVO | 2026-10-29 | 48 | 7.4 | 48.13333 | 3 | 50.37778 | 37.26
24603 - FLORA PPTO C | 1323 | Indus | Concreto | Escalera 1, piso 5 al 6 torre 2 | 2026-08-21 | 2026-09-18 | 2026-09-21 | 28 | 41.4 | 45.9 | 110.9 | AUTOCOMPAC | 48 | AUTOCOMPAC-48-28 | 2026-10-29 | NUEVO | 2026-10-29 | 48 | 4.5 | 48.46667 | 3 | 49.27778 | 37.26
24603 - FLORA PPTO C | 1323 | Indus | Concreto | Escalera 1, piso 5 al 6 torre 2 | 2026-08-21 | 2026-09-18 | 2026-09-21 | 28 | 41.4 | 50.4 | 121.7 | AUTOCOMPAC | 48 | AUTOCOMPAC-48-28 | 2026-10-29 | NUEVO | 2026-10-29 | 48 | 9 | 48.46667 | 3 | 49.27778 | 37.26
24603 - FLORA PPTO C | 1323 | Indus | Concreto | Escalera 1, piso 5 al 6 torre 2 | 2026-08-21 | 2026-09-18 | 2026-09-21 | 28 | 41.4 | 49.1 | 118.6 | AUTOCOMPAC | 48 | AUTOCOMPAC-48-28 | 2026-10-29 | NUEVO | 2026-10-29 | 48 | 7.7 | 48.46667 | 3 | 49.27778 | 37.26
24603 - FLORA PPTO C | 1325 | Indus | Concreto | Placa ejes 1-6/G-2, piso 7 torre 1 | 2026-08-21 | 2026-09-18 | 2026-09-21 | 28 | 41.4 | 48.6 | 117.4 | PLACA | 48 | PLACA-48-28 | 2026-10-29 | NUEVO | 2026-10-29 | 48 | 7.2 | 48.4 | 3 | 48.33333 | 37.26
24603 - FLORA PPTO C | 1325 | Indus | Concreto | Placa ejes 1-6/G-2, piso 7 torre 1 | 2026-08-21 | 2026-09-18 | 2026-09-21 | 28 | 41.4 | 47.5 | 114.7 | PLACA | 48 | PLACA-48-28 | 2026-10-29 | NUEVO | 2026-10-29 | 48 | 6.1 | 48.4 | 3 | 48.33333 | 37.26
24603 - FLORA PPTO C | 1325 | Indus | Concreto | Placa ejes 1-6/G-2, piso 7 torre 1 | 2026-08-21 | 2026-09-18 | 2026-09-21 | 28 | 41.4 | 49.1 | 118.6 | PLACA | 48 | PLACA-48-28 | 2026-10-29 | NUEVO | 2026-10-29 | 48 | 7.7 | 48.4 | 3 | 48.33333 | 37.26
24603 - FLORA PPTO C | 1326 | Auto | Concreto | Muros ejes 4-9/G-2, piso 15, torre 2 | 2026-08-21 | 2026-09-18 | 2026-09-21 | 28 | 41.4 | 50.9 | 122.9 | MURO | 48 | MURO-48-28 | 2026-10-29 | NUEVO | 2026-10-29 | 48 | 9.5 | 49.96667 | 3 | 48.94444 | 37.26
24603 - FLORA PPTO C | 1326 | Auto | Concreto | Muros ejes 4-9/G-2, piso 15, torre 2 | 2026-08-21 | 2026-09-18 | 2026-09-21 | 28 | 41.4 | 49.6 | 119.8 | MURO | 48 | MURO-48-28 | 2026-10-29 | NUEVO | 2026-10-29 | 48 | 8.2 | 49.96667 | 3 | 48.94444 | 37.26
24603 - FLORA PPTO C | 1326 | Auto | Concreto | Muros ejes 4-9/G-2, piso 15, torre 2 | 2026-08-21 | 2026-09-18 | 2026-09-21 | 28 | 41.4 | 49.4 | 119.3 | MURO | 48 | MURO-48-28 | 2026-10-29 | NUEVO | 2026-10-29 | 48 | 8 | 49.96667 | 3 | 48.94444 | 37.26
24603 - FLORA PPTO C | 1329 | Industrializado | Concreto | Placa ejes 1 - 6 / A - F Piso 7 Torre 1 | 2026-08-22 | 2026-09-19 | 2026-09-24 | 28 | 41.4 | 47.5 | 114.7 | PLACA | 48 | PLACA-48-28 | 2026-10-29 | NUEVO | 2026-10-29 | 48 | 6.1 | 48.16667 | 3 | 48.84444 | 37.26
24603 - FLORA PPTO C | 1329 | Industrializado | Concreto | Placa ejes 1 - 6 / A - F Piso 7 Torre 1 | 2026-08-22 | 2026-09-19 | 2026-09-24 | 28 | 41.4 | 48.2 | 116.4 | PLACA | 48 | PLACA-48-28 | 2026-10-29 | NUEVO | 2026-10-29 | 48 | 6.8 | 48.16667 | 3 | 48.84444 | 37.26
24603 - FLORA PPTO C | 1329 | Industrializado | Concreto | Placa ejes 1 - 6 / A - F Piso 7 Torre 1 | 2026-08-22 | 2026-09-19 | 2026-09-24 | 28 | 41.4 | 48.8 | 117.9 | PLACA | 48 | PLACA-48-28 | 2026-10-29 | NUEVO | 2026-10-29 | 48 | 7.4 | 48.16667 | 3 | 48.84444 | 37.26
24603 - FLORA PPTO C | 1330 | Autocompactante | Concreto | Muros ejes 1 -7 / A - F | 2026-08-22 | 2026-09-19 | 2026-09-24 | 28 | 41.4 | 51.5 | 124.4 | MURO | 48 | MURO-48-28 | 2026-10-29 | NUEVO | 2026-10-29 | 48 | 10.1 | 52.23333 | 3 | 50.12222 | 37.26
24603 - FLORA PPTO C | 1330 | Autocompactante | Concreto | Muros ejes 1 -7 / A - F | 2026-08-22 | 2026-09-19 | 2026-09-24 | 28 | 41.4 | 52.2 | 126.1 | MURO | 48 | MURO-48-28 | 2026-10-29 | NUEVO | 2026-10-29 | 48 | 10.8 | 52.23333 | 3 | 50.12222 | 37.26
24603 - FLORA PPTO C | 1330 | Autocompactante | Concreto | Muros ejes 1 -7 / A - F | 2026-08-22 | 2026-09-19 | 2026-09-24 | 28 | 41.4 | 53 | 128 | MURO | 48 | MURO-48-28 | 2026-10-29 | NUEVO | 2026-10-29 | 48 | 11.6 | 52.23333 | 3 | 50.12222 | 37.26
24603 - FLORA PPTO C | 1334 | Indus | Concreto | Placa ejes 6 - 8 / A - L, piso 7 torre 1 | 2026-08-24 | 2026-09-21 | 2026-09-24 | 28 | 41.4 | 45.6 | 110.1 | PLACA | 48 | PLACA-48-28 | 2026-10-29 | NUEVO | 2026-10-29 | 48 | 4.2 | 45.33333 | 3 | 48.57778 | 37.26
24603 - FLORA PPTO C | 1334 | Indus | Concreto | Placa ejes 6 - 8 / A - L, piso 7 torre 1 | 2026-08-24 | 2026-09-21 | 2026-09-24 | 28 | 41.4 | 45.4 | 109.7 | PLACA | 48 | PLACA-48-28 | 2026-10-29 | NUEVO | 2026-10-29 | 48 | 4 | 45.33333 | 3 | 48.57778 | 37.26
24603 - FLORA PPTO C | 1334 | Indus | Concreto | Placa ejes 6 - 8 / A - L, piso 7 torre 1 | 2026-08-24 | 2026-09-21 | 2026-09-24 | 28 | 41.4 | 45 | 108.7 | PLACA | 48 | PLACA-48-28 | 2026-10-29 | NUEVO | 2026-10-29 | 48 | 3.6 | 45.33333 | 3 | 48.57778 | 37.26
24603 - FLORA PPTO C | 1335 | Auto | Concreto | Muros ejes 1 - 4 / G - L piso 15 torre 2 | 2026-08-24 | 2026-09-21 | 2026-09-24 | 28 | 41.4 | 54 | 130.4 | MURO | 48 | MURO-48-28 | 2026-10-29 | NUEVO | 2026-10-29 | 48 | 12.6 | 53.66667 | 3 | 50.41111 | 37.26
24603 - FLORA PPTO C | 1335 | Auto | Concreto | Muros ejes 1 - 4 / G - L piso 15 torre 2 | 2026-08-24 | 2026-09-21 | 2026-09-24 | 28 | 41.4 | 52.6 | 127.1 | MURO | 48 | MURO-48-28 | 2026-10-29 | NUEVO | 2026-10-29 | 48 | 11.2 | 53.66667 | 3 | 50.41111 | 37.26
24603 - FLORA PPTO C | 1335 | Auto | Concreto | Muros ejes 1 - 4 / G - L piso 15 torre 2 | 2026-08-24 | 2026-09-21 | 2026-09-24 | 28 | 41.4 | 54.4 | 131.4 | MURO | 48 | MURO-48-28 | 2026-10-29 | NUEVO | 2026-10-29 | 48 | 13 | 53.66667 | 3 | 50.41111 | 37.26
24603 - FLORA PPTO C | 1337 | Auto | Concreto | Placa ejes 7 - 9 / A - L piso 16, torre 2 | 2026-08-24 | 2026-09-21 | 2026-09-24 | 28 | 41.4 | 58.9 | 142.3 | PLACA | 48 | PLACA-48-28 | 2026-10-29 | NUEVO | 2026-10-29 | 48 | 17.5 | 57.7 | 3 | 52.23333 | 37.26
24603 - FLORA PPTO C | 1337 | Auto | Concreto | Placa ejes 7 - 9 / A - L piso 16, torre 2 | 2026-08-24 | 2026-09-21 | 2026-09-24 | 28 | 41.4 | 58.6 | 141.5 | PLACA | 48 | PLACA-48-28 | 2026-10-29 | NUEVO | 2026-10-29 | 48 | 17.2 | 57.7 | 3 | 52.23333 | 37.26
24603 - FLORA PPTO C | 1337 | Auto | Concreto | Placa ejes 7 - 9 / A - L piso 16, torre 2 | 2026-08-24 | 2026-09-21 | 2026-09-24 | 28 | 41.4 | 55.6 | 134.3 | PLACA | 48 | PLACA-48-28 | 2026-10-29 | NUEVO | 2026-10-29 | 48 | 14.2 | 57.7 | 3 | 52.23333 | 37.26
24603 - FLORA PPTO C | 1339 | Indus | Concreto | Placa ejes 8-12/G-L, piso 7, torre 1 | 2026-08-25 | 2026-09-22 | 2026-09-24 | 28 | 41.4 | 59.1 | 142.8 | PLACA | 48 | PLACA-48-28 | 2026-10-29 | NUEVO | 2026-10-29 | 48 | 17.7 | 59.26667 | 3 | 56.87778 | 37.26
24603 - FLORA PPTO C | 1339 | Indus | Concreto | Placa ejes 8-12/G-L, piso 7, torre 1 | 2026-08-25 | 2026-09-22 | 2026-09-24 | 28 | 41.4 | 58.9 | 142.3 | PLACA | 48 | PLACA-48-28 | 2026-10-29 | NUEVO | 2026-10-29 | 48 | 17.5 | 59.26667 | 3 | 56.87778 | 37.26
24603 - FLORA PPTO C | 1339 | Indus | Concreto | Placa ejes 8-12/G-L, piso 7, torre 1 | 2026-08-25 | 2026-09-22 | 2026-09-24 | 28 | 41.4 | 59.8 | 144.4 | PLACA | 48 | PLACA-48-28 | 2026-10-29 | NUEVO | 2026-10-29 | 48 | 18.4 | 59.26667 | 3 | 56.87778 | 37.26
24603 - FLORA PPTO C | 1341 | Auto | Concreto | Muros ejes 12-15/A-L, piso 16, torrre 2 | 2026-08-25 | 2026-09-22 | 2026-09-24 | 28 | 41.4 | 53.3 | 128.7 | MURO | 48 | MURO-48-28 | 2026-10-29 | NUEVO | 2026-10-29 | 48 | 11.9 | 52.23333 | 3 | 56.4 | 37.26
24603 - FLORA PPTO C | 1341 | Auto | Concreto | Muros ejes 12-15/A-L, piso 16, torrre 2 | 2026-08-25 | 2026-09-22 | 2026-09-24 | 28 | 41.4 | 52 | 125.6 | MURO | 48 | MURO-48-28 | 2026-10-29 | NUEVO | 2026-10-29 | 48 | 10.6 | 52.23333 | 3 | 56.4 | 37.26
24603 - FLORA PPTO C | 1341 | Auto | Concreto | Muros ejes 12-15/A-L, piso 16, torrre 2 | 2026-08-25 | 2026-09-22 | 2026-09-24 | 28 | 41.4 | 51.4 | 124.2 | MURO | 48 | MURO-48-28 | 2026-10-29 | NUEVO | 2026-10-29 | 48 | 10 | 52.23333 | 3 | 56.4 | 37.26
24603 - FLORA PPTO C | 1342 | Indus | Concreto | Placa ejes 8 - 12 / A - F piso 7 torre 1 | 2026-08-26 | 2026-09-23 | 2026-09-24 | 28 | 41.4 | 53.6 | 129.5 | PLACA | 48 | PLACA-48-28 | 2026-10-29 | NUEVO | 2026-10-29 | 48 | 12.2 | 54.46667 | 3 | 55.32222 | 37.26
24603 - FLORA PPTO C | 1342 | Indus | Concreto | Placa ejes 8 - 12 / A - F piso 7 torre 1 | 2026-08-26 | 2026-09-23 | 2026-09-24 | 28 | 41.4 | 54.5 | 131.6 | PLACA | 48 | PLACA-48-28 | 2026-10-29 | NUEVO | 2026-10-29 | 48 | 13.1 | 54.46667 | 3 | 55.32222 | 37.26
24603 - FLORA PPTO C | 1342 | Indus | Concreto | Placa ejes 8 - 12 / A - F piso 7 torre 1 | 2026-08-26 | 2026-09-23 | 2026-09-24 | 28 | 41.4 | 55.3 | 133.6 | PLACA | 48 | PLACA-48-28 | 2026-10-29 | NUEVO | 2026-10-29 | 48 | 13.9 | 54.46667 | 3 | 55.32222 | 37.26
24603 - FLORA PPTO C | 1343 | Indus | Concreto | Escalera 1, piso 6 al 7 torre 2 | 2026-08-26 | 2026-09-23 | 2026-09-24 | 28 | 41.4 | 53.6 | 129.5 | AUTOCOMPAC | 48 | AUTOCOMPAC-48-28 | 2026-10-29 | NUEVO | 2026-10-29 | 48 | 12.2 | 54.4 | 3 | 53.7 | 37.26
24603 - FLORA PPTO C | 1343 | Indus | Concreto | Escalera 1, piso 6 al 7 torre 2 | 2026-08-26 | 2026-09-23 | 2026-09-24 | 28 | 41.4 | 54.4 | 131.4 | AUTOCOMPAC | 48 | AUTOCOMPAC-48-28 | 2026-10-29 | NUEVO | 2026-10-29 | 48 | 13 | 54.4 | 3 | 53.7 | 37.26
24603 - FLORA PPTO C | 1343 | Indus | Concreto | Escalera 1, piso 6 al 7 torre 2 | 2026-08-26 | 2026-09-23 | 2026-09-24 | 28 | 41.4 | 55.2 | 133.3 | AUTOCOMPAC | 48 | AUTOCOMPAC-48-28 | 2026-10-29 | NUEVO | 2026-10-29 | 48 | 13.8 | 54.4 | 3 | 53.7 | 37.26
24603 - FLORA PPTO C | 1346 | Auto | Concreto | Muros ejes 9 - 11 / A - L y 11 - 12 / A - F, piso 16, torre 2 | 2026-08-26 | 2026-09-23 | 2026-09-24 | 28 | 41.4 | 52.4 | 126.6 | MURO | 48 | MURO-48-28 | 2026-10-29 | NUEVO | 2026-10-29 | 48 | 11 | 53.23333 | 3 | 54.03333 | 37.26
24603 - FLORA PPTO C | 1346 | Auto | Concreto | Muros ejes 9 - 11 / A - L y 11 - 12 / A - F, piso 16, torre 2 | 2026-08-26 | 2026-09-23 | 2026-09-24 | 28 | 41.4 | 53.3 | 128.7 | MURO | 48 | MURO-48-28 | 2026-10-29 | NUEVO | 2026-10-29 | 48 | 11.9 | 53.23333 | 3 | 54.03333 | 37.26
24603 - FLORA PPTO C | 1346 | Auto | Concreto | Muros ejes 9 - 11 / A - L y 11 - 12 / A - F, piso 16, torre 2 | 2026-08-26 | 2026-09-23 | 2026-09-24 | 28 | 41.4 | 54 | 130.4 | MURO | 48 | MURO-48-28 | 2026-10-29 | NUEVO | 2026-10-29 | 48 | 12.6 | 53.23333 | 3 | 54.03333 | 37.26
24603 - FLORA PPTO C | 1347 | Indus | Concreto | Placa ejes 12-15/A-L, piso 7, torre 1 | 2026-08-27 | 2026-09-24 | 2026-09-28 | 28 | 41.4 | 54.6 | 131.9 | PLACA | 48 | PLACA-48-28 | 2026-10-29 | NUEVO | 2026-10-29 | 48 | 13.2 | 53.23333 | 3 | 53.62222 | 37.26
24603 - FLORA PPTO C | 1347 | Indus | Concreto | Placa ejes 12-15/A-L, piso 7, torre 1 | 2026-08-27 | 2026-09-24 | 2026-09-28 | 28 | 41.4 | 53.3 | 128.7 | PLACA | 48 | PLACA-48-28 | 2026-10-29 | NUEVO | 2026-10-29 | 48 | 11.9 | 53.23333 | 3 | 53.62222 | 37.26
24603 - FLORA PPTO C | 1347 | Indus | Concreto | Placa ejes 12-15/A-L, piso 7, torre 1 | 2026-08-27 | 2026-09-24 | 2026-09-28 | 28 | 41.4 | 51.8 | 125.1 | PLACA | 48 | PLACA-48-28 | 2026-10-29 | NUEVO | 2026-10-29 | 48 | 10.4 | 53.23333 | 3 | 53.62222 | 37.26
24603 - FLORA PPTO C | 1350 | Auto | Concreto | Muros ejes 7-9/A-L, piso 16, torre 2 | 2026-08-27 | 2026-09-24 | 2026-09-28 | 28 | 41.4 | 46.9 | 113.3 | MURO | 48 | MURO-48-28 | 2026-10-29 | NUEVO | 2026-10-29 | 48 | 5.5 | 46.53333 | 3 | 51 | 37.26
24603 - FLORA PPTO C | 1350 | Auto | Concreto | Muros ejes 7-9/A-L, piso 16, torre 2 | 2026-08-27 | 2026-09-24 | 2026-09-28 | 28 | 41.4 | 46.5 | 112.3 | MURO | 48 | MURO-48-28 | 2026-10-29 | NUEVO | 2026-10-29 | 48 | 5.1 | 46.53333 | 3 | 51 | 37.26
24603 - FLORA PPTO C | 1350 | Auto | Concreto | Muros ejes 7-9/A-L, piso 16, torre 2 | 2026-08-27 | 2026-09-24 | 2026-09-28 | 28 | 41.4 | 46.2 | 111.6 | MURO | 48 | MURO-48-28 | 2026-10-29 | NUEVO | 2026-10-29 | 48 | 4.8 | 46.53333 | 3 | 51 | 37.26
24603 - FLORA PPTO C | 1354 | Indus | Concreto | Placa ejes 1-6/G-L, piso 8, torre 1 | 2026-08-28 | 2026-09-25 | 2026-09-28 | 28 | 41.4 | 54.6 | 131.9 | PLACA | 48 | PLACA-48-28 | 2026-10-29 | NUEVO | 2026-10-29 | 48 | 13.2 | 54.33333 | 3 | 51.36667 | 37.26
24603 - FLORA PPTO C | 1354 | Indus | Concreto | Placa ejes 1-6/G-L, piso 8, torre 1 | 2026-08-28 | 2026-09-25 | 2026-09-28 | 28 | 41.4 | 54.4 | 131.4 | PLACA | 48 | PLACA-48-28 | 2026-10-29 | NUEVO | 2026-10-29 | 48 | 13 | 54.33333 | 3 | 51.36667 | 37.26
24603 - FLORA PPTO C | 1354 | Indus | Concreto | Placa ejes 1-6/G-L, piso 8, torre 1 | 2026-08-28 | 2026-09-25 | 2026-09-28 | 28 | 41.4 | 54 | 130.4 | PLACA | 48 | PLACA-48-28 | 2026-10-29 | NUEVO | 2026-10-29 | 48 | 12.6 | 54.33333 | 3 | 51.36667 | 37.26
24603 - FLORA PPTO C | 1356 | Auto | Concreto | Muros ejes 1-4/A-L piso 16, torre 2 | 2026-08-28 | 2026-09-25 | 2026-09-28 | 28 | 41.4 | 52.9 | 127.8 | MURO | 48 | MURO-48-28 | 2026-10-29 | NUEVO | 2026-10-29 | 48 | 11.5 | 52.63333 | 3 | 51.16667 | 37.26
24603 - FLORA PPTO C | 1356 | Auto | Concreto | Muros ejes 1-4/A-L piso 16, torre 2 | 2026-08-28 | 2026-09-25 | 2026-09-28 | 28 | 41.4 | 52.6 | 127.1 | MURO | 48 | MURO-48-28 | 2026-10-29 | NUEVO | 2026-10-29 | 48 | 11.2 | 52.63333 | 3 | 51.16667 | 37.26
24603 - FLORA PPTO C | 1356 | Auto | Concreto | Muros ejes 1-4/A-L piso 16, torre 2 | 2026-08-28 | 2026-09-25 | 2026-09-28 | 28 | 41.4 | 52.4 | 126.6 | MURO | 48 | MURO-48-28 | 2026-10-29 | NUEVO | 2026-10-29 | 48 | 11 | 52.63333 | 3 | 51.16667 | 37.26
24603 - FLORA PPTO C | 1358 | INDUS | Concreto | Placa ejes 1 - 6 / A - 2 , piso 8 , torre 1 | 2026-08-29 | 2026-09-26 | 2026-09-28 | 28 | 41.4 | 61.3 | 148.1 | PLACA | 48 | PLACA-48-28 | 2026-10-29 | NUEVO | 2026-10-29 | 48 | 19.9 | 62.76667 | 3 | 56.57778 | 37.26
24603 - FLORA PPTO C | 1358 | INDUS | Concreto | Placa ejes 1 - 6 / A - 2 , piso 8 , torre 1 | 2026-08-29 | 2026-09-26 | 2026-09-28 | 28 | 41.4 | 64.9 | 156.8 | PLACA | 48 | PLACA-48-28 | 2026-10-29 | NUEVO | 2026-10-29 | 48 | 23.5 | 62.76667 | 3 | 56.57778 | 37.26
24603 - FLORA PPTO C | 1358 | INDUS | Concreto | Placa ejes 1 - 6 / A - 2 , piso 8 , torre 1 | 2026-08-29 | 2026-09-26 | 2026-09-28 | 28 | 41.4 | 62.1 | 150 | PLACA | 48 | PLACA-48-28 | 2026-10-29 | NUEVO | 2026-10-29 | 48 | 20.7 | 62.76667 | 3 | 56.57778 | 37.26
24603 - FLORA PPTO C | 1360 | AUTO | Concreto | Muros ejes 1 - 4 / A - L piso 16 , torre 2 | 2026-08-29 | 2026-09-26 | 2026-09-28 | 28 | 41.4 | 55.2 | 133.3 | MURO | 48 | MURO-48-28 | 2026-10-29 | NUEVO | 2026-10-29 | 48 | 13.8 | 55.7 | 3 | 57.03333 | 37.26
24603 - FLORA PPTO C | 1360 | AUTO | Concreto | Muros ejes 1 - 4 / A - L piso 16 , torre 2 | 2026-08-29 | 2026-09-26 | 2026-09-28 | 28 | 41.4 | 57.2 | 138.2 | MURO | 48 | MURO-48-28 | 2026-10-29 | NUEVO | 2026-10-29 | 48 | 15.8 | 55.7 | 3 | 57.03333 | 37.26
24603 - FLORA PPTO C | 1360 | AUTO | Concreto | Muros ejes 1 - 4 / A - L piso 16 , torre 2 | 2026-08-29 | 2026-09-26 | 2026-09-28 | 28 | 41.4 | 54.7 | 132.1 | MURO | 48 | MURO-48-28 | 2026-10-29 | NUEVO | 2026-10-29 | 48 | 13.3 | 55.7 | 3 | 57.03333 | 37.26
24603 - FLORA PPTO C | 1363 | Indus | Concreto | Escalera 1 piso 7 al 8 torre 2 | 2026-08-31 | 2026-09-28 | 2026-10-02 | 28 | 41.4 | 56 | 135.3 | AUTOCOMPAC | 48 | AUTOCOMPAC-48-28 | 2026-10-29 | NUEVO | 2026-10-29 | 48 | 14.6 | 57.36667 | 3 | 58.61111 | 37.26
24603 - FLORA PPTO C | 1363 | Indus | Concreto | Escalera 1 piso 7 al 8 torre 2 | 2026-08-31 | 2026-09-28 | 2026-10-02 | 28 | 41.4 | 57.7 | 139.4 | AUTOCOMPAC | 48 | AUTOCOMPAC-48-28 | 2026-10-29 | NUEVO | 2026-10-29 | 48 | 16.3 | 57.36667 | 3 | 58.61111 | 37.26
24603 - FLORA PPTO C | 1363 | Indus | Concreto | Escalera 1 piso 7 al 8 torre 2 | 2026-08-31 | 2026-09-28 | 2026-10-02 | 28 | 41.4 | 58.4 | 141.1 | AUTOCOMPAC | 48 | AUTOCOMPAC-48-28 | 2026-10-29 | NUEVO | 2026-10-29 | 48 | 17 | 57.36667 | 3 | 58.61111 | 37.26
24603 - FLORA PPTO C | 1366 | Indus | Concreto | Placa ejes 6 - 8 / A - L, piso 8 torre 1 | 2026-08-31 | 2026-09-28 | 2026-10-02 | 28 | 41.4 | 51.1 | 123.4 | PLACA | 48 | PLACA-48-28 | 2026-10-29 | NUEVO | 2026-10-29 | 48 | 9.7 | 52.46667 | 3 | 55.17778 | 37.26
24603 - FLORA PPTO C | 1366 | Indus | Concreto | Placa ejes 6 - 8 / A - L, piso 8 torre 1 | 2026-08-31 | 2026-09-28 | 2026-10-02 | 28 | 41.4 | 52.8 | 127.5 | PLACA | 48 | PLACA-48-28 | 2026-10-29 | NUEVO | 2026-10-29 | 48 | 11.4 | 52.46667 | 3 | 55.17778 | 37.26
24603 - FLORA PPTO C | 1366 | Indus | Concreto | Placa ejes 6 - 8 / A - L, piso 8 torre 1 | 2026-08-31 | 2026-09-28 | 2026-10-02 | 28 | 41.4 | 53.5 | 129.2 | PLACA | 48 | PLACA-48-28 | 2026-10-29 | NUEVO | 2026-10-29 | 48 | 12.1 | 52.46667 | 3 | 55.17778 | 37.26
24603 - FLORA PPTO C | 1367 | No especificado | Concreto | Escalera 1, piso 3 al 4 torre 1 | 2026-09-01 | 2026-09-29 | 2026-10-02 | 28 | 41.4 | 51.6 | 124.6 | AUTOCOMPAC | 48 | AUTOCOMPAC-48-28 | 2026-10-29 | NUEVO | 2026-10-29 | 48 | 10.2 | 50.36667 | 3 | 53.4 | 37.26
24603 - FLORA PPTO C | 1367 | No especificado | Concreto | Escalera 1, piso 3 al 4 torre 1 | 2026-09-01 | 2026-09-29 | 2026-10-02 | 28 | 41.4 | 50.4 | 121.7 | AUTOCOMPAC | 48 | AUTOCOMPAC-48-28 | 2026-10-29 | NUEVO | 2026-10-29 | 48 | 9 | 50.36667 | 3 | 53.4 | 37.26
24603 - FLORA PPTO C | 1367 | No especificado | Concreto | Escalera 1, piso 3 al 4 torre 1 | 2026-09-01 | 2026-09-29 | 2026-10-02 | 28 | 41.4 | 49.1 | 118.6 | AUTOCOMPAC | 48 | AUTOCOMPAC-48-28 | 2026-10-29 | NUEVO | 2026-10-29 | 48 | 7.7 | 50.36667 | 3 | 53.4 | 37.26
24603 - FLORA PPTO C | 1368 | No especificado | Concreto | Placa ejes 8 / 12 / G - L, piso 8 torre 1 | 2026-09-01 | 2026-09-29 | 2026-10-02 | 28 | 41.4 | 47.8 | 115.5 | PLACA | 48 | PLACA-48-28 | 2026-10-29 | NUEVO | 2026-10-29 | 48 | 6.4 | 48.06667 | 3 | 50.3 | 37.26
24603 - FLORA PPTO C | 1368 | No especificado | Concreto | Placa ejes 8 / 12 / G - L, piso 8 torre 1 | 2026-09-01 | 2026-09-29 | 2026-10-02 | 28 | 41.4 | 48.4 | 116.9 | PLACA | 48 | PLACA-48-28 | 2026-10-29 | NUEVO | 2026-10-29 | 48 | 7 | 48.06667 | 3 | 50.3 | 37.26
24603 - FLORA PPTO C | 1368 | No especificado | Concreto | Placa ejes 8 / 12 / G - L, piso 8 torre 1 | 2026-09-01 | 2026-09-29 | 2026-10-02 | 28 | 41.4 | 48 | 115.9 | PLACA | 48 | PLACA-48-28 | 2026-10-29 | NUEVO | 2026-10-29 | 48 | 6.6 | 48.06667 | 3 | 50.3 | 37.26
24603 - FLORA PPTO C | 1369 | No especificado | Concreto | Muros ejes 12 - 15 / A - L piso 17, torre 2 | 2026-09-01 | 2026-09-29 | 2026-10-02 | 28 | 41.4 | 53.6 | 129.5 | MURO | 48 | MURO-48-28 | 2026-10-29 | NUEVO | 2026-10-29 | 48 | 12.2 | 52.7 | 3 | 50.37778 | 37.26
24603 - FLORA PPTO C | 1369 | No especificado | Concreto | Muros ejes 12 - 15 / A - L piso 17, torre 2 | 2026-09-01 | 2026-09-29 | 2026-10-02 | 28 | 41.4 | 52.4 | 126.6 | MURO | 48 | MURO-48-28 | 2026-10-29 | NUEVO | 2026-10-29 | 48 | 11 | 52.7 | 3 | 50.37778 | 37.26
24603 - FLORA PPTO C | 1369 | No especificado | Concreto | Muros ejes 12 - 15 / A - L piso 17, torre 2 | 2026-09-01 | 2026-09-29 | 2026-10-02 | 28 | 41.4 | 52.1 | 125.8 | MURO | 48 | MURO-48-28 | 2026-10-29 | NUEVO | 2026-10-29 | 48 | 10.7 | 52.7 | 3 | 50.37778 | 37.26
24603 - FLORA PPTO C | 1372 | Indus | Concreto | Placa ejes 8 - 12 / A - G piso 8, T1 | 2026-09-02 | 2026-09-30 | 2026-10-05 | 28 | 41.4 | 54.5 | 131.6 | PLACA | 48 | PLACA-48-28 | 2026-10-29 | NUEVO | 2026-10-29 | 48 | 13.1 | 55.36667 | 3 | 52.04444 | 37.26
24603 - FLORA PPTO C | 1372 | Indus | Concreto | Placa ejes 8 - 12 / A - G piso 8, T1 | 2026-09-02 | 2026-09-30 | 2026-10-05 | 28 | 41.4 | 55.4 | 133.8 | PLACA | 48 | PLACA-48-28 | 2026-10-29 | NUEVO | 2026-10-29 | 48 | 14 | 55.36667 | 3 | 52.04444 | 37.26
24603 - FLORA PPTO C | 1372 | Indus | Concreto | Placa ejes 8 - 12 / A - G piso 8, T1 | 2026-09-02 | 2026-09-30 | 2026-10-05 | 28 | 41.4 | 56.2 | 135.7 | PLACA | 48 | PLACA-48-28 | 2026-10-29 | NUEVO | 2026-10-29 | 48 | 14.8 | 55.36667 | 3 | 52.04444 | 37.26
24603 - FLORA PPTO C | 1374 | Auto | Concreto | Muros ejes 11 - 12 / A - F y 9 - 11 / A - L, piso 17 torre 2 | 2026-09-02 | 2026-09-30 | 2026-10-05 | 28 | 41.4 | 48.2 | 116.4 | MURO | 48 | MURO-48-28 | 2026-10-29 | NUEVO | 2026-10-29 | 48 | 6.8 | 48.9 | 3 | 52.32222 | 37.26
24603 - FLORA PPTO C | 1374 | Auto | Concreto | Muros ejes 11 - 12 / A - F y 9 - 11 / A - L, piso 17 torre 2 | 2026-09-02 | 2026-09-30 | 2026-10-05 | 28 | 41.4 | 48.9 | 118.1 | MURO | 48 | MURO-48-28 | 2026-10-29 | NUEVO | 2026-10-29 | 48 | 7.5 | 48.9 | 3 | 52.32222 | 37.26
24603 - FLORA PPTO C | 1374 | Auto | Concreto | Muros ejes 11 - 12 / A - F y 9 - 11 / A - L, piso 17 torre 2 | 2026-09-02 | 2026-09-30 | 2026-10-05 | 28 | 41.4 | 49.6 | 119.8 | MURO | 48 | MURO-48-28 | 2026-10-29 | NUEVO | 2026-10-29 | 48 | 8.2 | 48.9 | 3 | 52.32222 | 37.26
24603 - FLORA PPTO C | 1377 | Auto | Concreto | Muros ejes 7 - 9 / A - L piso 17, torre 2 | 2026-09-03 | 2026-10-01 | 2026-10-05 | 28 | 41.4 | 49.6 | 119.8 | MURO | 48 | MURO-48-28 | 2026-10-29 | NUEVO | 2026-10-29 | 48 | 8.2 | 50.36667 | 3 | 51.54444 | 37.26
24603 - FLORA PPTO C | 1377 | Auto | Concreto | Muros ejes 7 - 9 / A - L piso 17, torre 2 | 2026-09-03 | 2026-10-01 | 2026-10-05 | 28 | 41.4 | 50.4 | 121.7 | MURO | 48 | MURO-48-28 | 2026-10-29 | NUEVO | 2026-10-29 | 48 | 9 | 50.36667 | 3 | 51.54444 | 37.26
24603 - FLORA PPTO C | 1377 | Auto | Concreto | Muros ejes 7 - 9 / A - L piso 17, torre 2 | 2026-09-03 | 2026-10-01 | 2026-10-05 | 28 | 41.4 | 51.1 | 123.4 | MURO | 48 | MURO-48-28 | 2026-10-29 | NUEVO | 2026-10-29 | 48 | 9.7 | 50.36667 | 3 | 51.54444 | 37.26
24603 - FLORA PPTO C | 1378 | Indus | Concreto | Placa ejes 12 - 15 / A - L, piso 8 torre1 | 2026-09-03 | 2026-10-01 | 2026-10-05 | 28 | 41.4 | 52.3 | 126.3 | PLACA | 48 | PLACA-48-28 | 2026-10-29 | NUEVO | 2026-10-29 | 48 | 10.9 | 53.06667 | 3 | 50.77778 | 37.26
24603 - FLORA PPTO C | 1378 | Indus | Concreto | Placa ejes 12 - 15 / A - L, piso 8 torre1 | 2026-09-03 | 2026-10-01 | 2026-10-05 | 28 | 41.4 | 53.1 | 128.3 | PLACA | 48 | PLACA-48-28 | 2026-10-29 | NUEVO | 2026-10-29 | 48 | 11.7 | 53.06667 | 3 | 50.77778 | 37.26
24603 - FLORA PPTO C | 1378 | Indus | Concreto | Placa ejes 12 - 15 / A - L, piso 8 torre1 | 2026-09-03 | 2026-10-01 | 2026-10-05 | 28 | 41.4 | 53.8 | 130 | PLACA | 48 | PLACA-48-28 | 2026-10-29 | NUEVO | 2026-10-29 | 48 | 12.4 | 53.06667 | 3 | 50.77778 | 37.26
24603 - FLORA PPTO C | 1382 | Indus | Concreto | Escalera 1, piso 2 al 3 torre 1 | 2026-09-04 | 2026-10-02 | 2026-10-05 | 28 | 41.4 | 52.4 | 126.6 | AUTOCOMPAC | 48 | AUTOCOMPAC-48-28 | 2026-10-29 | NUEVO | 2026-10-29 | 48 | 11 | 53.23333 | 3 | 52.22222 | 37.26
24603 - FLORA PPTO C | 1382 | Indus | Concreto | Escalera 1, piso 2 al 3 torre 1 | 2026-09-04 | 2026-10-02 | 2026-10-05 | 28 | 41.4 | 53.2 | 128.5 | AUTOCOMPAC | 48 | AUTOCOMPAC-48-28 | 2026-10-29 | NUEVO | 2026-10-29 | 48 | 11.8 | 53.23333 | 3 | 52.22222 | 37.26
24603 - FLORA PPTO C | 1382 | Indus | Concreto | Escalera 1, piso 2 al 3 torre 1 | 2026-09-04 | 2026-10-02 | 2026-10-05 | 28 | 41.4 | 54.1 | 130.7 | AUTOCOMPAC | 48 | AUTOCOMPAC-48-28 | 2026-10-29 | NUEVO | 2026-10-29 | 48 | 12.7 | 53.23333 | 3 | 52.22222 | 37.26
24603 - FLORA PPTO C | 1383 | Indus | Concreto | Escalera 2 piso 13 al 14 torre 2 | 2026-09-04 | 2026-10-02 | 2026-10-05 | 28 | 41.4 | 54.1 | 130.7 | AUTOCOMPAC | 48 | AUTOCOMPAC-48-28 | 2026-10-29 | NUEVO | 2026-10-29 | 48 | 12.7 | 54.93333 | 3 | 53.74444 | 37.26
24603 - FLORA PPTO C | 1383 | Indus | Concreto | Escalera 2 piso 13 al 14 torre 2 | 2026-09-04 | 2026-10-02 | 2026-10-05 | 28 | 41.4 | 54.9 | 132.6 | AUTOCOMPAC | 48 | AUTOCOMPAC-48-28 | 2026-10-29 | NUEVO | 2026-10-29 | 48 | 13.5 | 54.93333 | 3 | 53.74444 | 37.26
24603 - FLORA PPTO C | 1383 | Indus | Concreto | Escalera 2 piso 13 al 14 torre 2 | 2026-09-04 | 2026-10-02 | 2026-10-05 | 28 | 41.4 | 55.8 | 134.8 | AUTOCOMPAC | 48 | AUTOCOMPAC-48-28 | 2026-10-29 | NUEVO | 2026-10-29 | 48 | 14.4 | 54.93333 | 3 | 53.74444 | 37.26
24603 - FLORA PPTO C | 1385 | AUTO | Concreto | Muros ejes 4 - 7 / A - L , piso 17 , torre 2 | 2026-09-04 | 2026-10-02 | 2026-10-05 | 28 | 41.4 | 54.3 | 131.2 | MURO | 48 | MURO-48-28 | 2026-10-29 | NUEVO | 2026-10-29 | 48 | 12.9 | 55 | 3 | 54.38889 | 37.26
24603 - FLORA PPTO C | 1385 | AUTO | Concreto | Muros ejes 4 - 7 / A - L , piso 17 , torre 2 | 2026-09-04 | 2026-10-02 | 2026-10-05 | 28 | 41.4 | 56.8 | 137.2 | MURO | 48 | MURO-48-28 | 2026-10-29 | NUEVO | 2026-10-29 | 48 | 15.4 | 55 | 3 | 54.38889 | 37.26
24603 - FLORA PPTO C | 1385 | AUTO | Concreto | Muros ejes 4 - 7 / A - L , piso 17 , torre 2 | 2026-09-04 | 2026-10-02 | 2026-10-05 | 28 | 41.4 | 53.9 | 130.2 | MURO | 48 | MURO-48-28 | 2026-10-29 | NUEVO | 2026-10-29 | 48 | 12.5 | 55 | 3 | 54.38889 | 37.26
24603 - FLORA PPTO C | 1391 | INDUS | Concreto | Placa ejes 1 - 6 / G - L, piso 9 , torre 1 | 2026-09-05 | 2026-10-03 | 2026-10-05 | 28 | 41.4 | 54.7 | 132.1 | PLACA | 48 | PLACA-48-28 | 2026-10-29 | NUEVO | 2026-10-29 | 48 | 13.3 | 53.76667 | 3 | 54.56667 | 37.26
24603 - FLORA PPTO C | 1391 | INDUS | Concreto | Placa ejes 1 - 6 / G - L, piso 9 , torre 1 | 2026-09-05 | 2026-10-03 | 2026-10-05 | 28 | 41.4 | 52.4 | 126.6 | PLACA | 48 | PLACA-48-28 | 2026-10-29 | NUEVO | 2026-10-29 | 48 | 11 | 53.76667 | 3 | 54.56667 | 37.26
24603 - FLORA PPTO C | 1391 | INDUS | Concreto | Placa ejes 1 - 6 / G - L, piso 9 , torre 1 | 2026-09-05 | 2026-10-03 | 2026-10-05 | 28 | 41.4 | 54.2 | 130.9 | PLACA | 48 | PLACA-48-28 | 2026-10-29 | NUEVO | 2026-10-29 | 48 | 12.8 | 53.76667 | 3 | 54.56667 | 37.26
24603 - FLORA PPTO C | 1393 | Auto | Concreto | Muros ejes 4 - 5 / A - F, y 1 - 4 / A - L piso 17 torre 2 | 2026-09-05 | 2026-10-03 | 2026-10-05 | 28 | 41.4 | 50.2 | 121.3 | MURO | 48 | MURO-48-28 | 2026-10-29 | NUEVO | 2026-10-29 | 48 | 8.8 | 50.9 | 3 | 53.22222 | 37.26
24603 - FLORA PPTO C | 1393 | Auto | Concreto | Muros ejes 4 - 5 / A - F, y 1 - 4 / A - L piso 17 torre 2 | 2026-09-05 | 2026-10-03 | 2026-10-05 | 28 | 41.4 | 50.9 | 122.9 | MURO | 48 | MURO-48-28 | 2026-10-29 | NUEVO | 2026-10-29 | 48 | 9.5 | 50.9 | 3 | 53.22222 | 37.26
24603 - FLORA PPTO C | 1393 | Auto | Concreto | Muros ejes 4 - 5 / A - F, y 1 - 4 / A - L piso 17 torre 2 | 2026-09-05 | 2026-10-03 | 2026-10-05 | 28 | 41.4 | 51.6 | 124.6 | MURO | 48 | MURO-48-28 | 2026-10-29 | NUEVO | 2026-10-29 | 48 | 10.2 | 50.9 | 3 | 53.22222 | 37.26
24603 - FLORA PPTO C | 1396 | Indus | Concreto | Placa ejes 1 - 6 / A - G piso 9, torre 1 | 2026-09-07 | 2026-10-05 | 2026-10-07 | 28 | 41.4 | 52.9 | 127.8 | PLACA | 48 | PLACA-48-28 | 2026-10-29 | NUEVO | 2026-10-29 | 48 | 11.5 | 53.66667 | 3 | 52.77778 | 37.26
24603 - FLORA PPTO C | 1396 | Indus | Concreto | Placa ejes 1 - 6 / A - G piso 9, torre 1 | 2026-09-07 | 2026-10-05 | 2026-10-07 | 28 | 41.4 | 53.7 | 129.7 | PLACA | 48 | PLACA-48-28 | 2026-10-29 | NUEVO | 2026-10-29 | 48 | 12.3 | 53.66667 | 3 | 52.77778 | 37.26
24603 - FLORA PPTO C | 1396 | Indus | Concreto | Placa ejes 1 - 6 / A - G piso 9, torre 1 | 2026-09-07 | 2026-10-05 | 2026-10-07 | 28 | 41.4 | 54.4 | 131.4 | PLACA | 48 | PLACA-48-28 | 2026-10-29 | NUEVO | 2026-10-29 | 48 | 13 | 53.66667 | 3 | 52.77778 | 37.26
24603 - FLORA PPTO C | 1401 | Indus | Concreto | Escalera 1 piso 9 al 10 torre 2 | 2026-09-08 | 2026-10-06 | 2026-10-07 | 28 | 41.4 | 52.9 | 127.8 | AUTOCOMPAC | 48 | AUTOCOMPAC-48-28 | 2026-10-29 | NUEVO | 2026-10-29 | 48 | 11.5 | 52.26667 | 3 | 52.27778 | 37.26
24603 - FLORA PPTO C | 1401 | Indus | Concreto | Escalera 1 piso 9 al 10 torre 2 | 2026-09-08 | 2026-10-06 | 2026-10-07 | 28 | 41.4 | 50.4 | 121.7 | AUTOCOMPAC | 48 | AUTOCOMPAC-48-28 | 2026-10-29 | NUEVO | 2026-10-29 | 48 | 9 | 52.26667 | 3 | 52.27778 | 37.26
24603 - FLORA PPTO C | 1401 | Indus | Concreto | Escalera 1 piso 9 al 10 torre 2 | 2026-09-08 | 2026-10-06 | 2026-10-07 | 28 | 41.4 | 53.5 | 129.2 | AUTOCOMPAC | 48 | AUTOCOMPAC-48-28 | 2026-10-29 | NUEVO | 2026-10-29 | 48 | 12.1 | 52.26667 | 3 | 52.27778 | 37.26
24603 - FLORA PPTO C | 1402 | Auto | Concreto | Muros ejes 11 - 12 / A - F y 9 - 11 / A - L piso 18 torre 2 | 2026-09-08 | 2026-10-06 | 2026-10-07 | 28 | 41.4 | 58.2 | 140.6 | MURO | 48 | MURO-48-28 | 2026-10-29 | NUEVO | 2026-10-29 | 48 | 16.8 | 57.73333 | 3 | 54.55556 | 37.26
24603 - FLORA PPTO C | 1402 | Auto | Concreto | Muros ejes 11 - 12 / A - F y 9 - 11 / A - L piso 18 torre 2 | 2026-09-08 | 2026-10-06 | 2026-10-07 | 28 | 41.4 | 57.6 | 139.1 | MURO | 48 | MURO-48-28 | 2026-10-29 | NUEVO | 2026-10-29 | 48 | 16.2 | 57.73333 | 3 | 54.55556 | 37.26
24603 - FLORA PPTO C | 1402 | Auto | Concreto | Muros ejes 11 - 12 / A - F y 9 - 11 / A - L piso 18 torre 2 | 2026-09-08 | 2026-10-06 | 2026-10-07 | 28 | 41.4 | 57.4 | 138.6 | MURO | 48 | MURO-48-28 | 2026-10-29 | NUEVO | 2026-10-29 | 48 | 16 | 57.73333 | 3 | 54.55556 | 37.26
24603 - FLORA PPTO C | 1404 | Indus | Concreto | Placa ejes 6 - 8 /A - L piso 9 torre 1 | 2026-09-08 | 2026-10-06 | 2026-10-07 | 28 | 41.4 | 54.4 | 131.4 | PLACA | 48 | PLACA-48-28 | 2026-10-29 | NUEVO | 2026-10-29 | 48 | 13 | 53.46667 | 3 | 54.48889 | 37.26
24603 - FLORA PPTO C | 1404 | Indus | Concreto | Placa ejes 6 - 8 /A - L piso 9 torre 1 | 2026-09-08 | 2026-10-06 | 2026-10-07 | 28 | 41.4 | 52.1 | 125.8 | PLACA | 48 | PLACA-48-28 | 2026-10-29 | NUEVO | 2026-10-29 | 48 | 10.7 | 53.46667 | 3 | 54.48889 | 37.26
24603 - FLORA PPTO C | 1404 | Indus | Concreto | Placa ejes 6 - 8 /A - L piso 9 torre 1 | 2026-09-08 | 2026-10-06 | 2026-10-07 | 28 | 41.4 | 53.9 | 130.2 | PLACA | 48 | PLACA-48-28 | 2026-10-29 | NUEVO | 2026-10-29 | 48 | 12.5 | 53.46667 | 3 | 54.48889 | 37.26
24603 - FLORA PPTO C | 1407 | Indus | Concreto | Escalera 1 piso 4 al 5 torre 1 | 2026-09-09 | 2026-10-07 | 2026-10-08 | 28 | 41.4 | 52.1 | 125.8 | AUTOCOMPAC | 48 | AUTOCOMPAC-48-28 | 2026-10-29 | NUEVO | 2026-10-29 | 48 | 10.7 | 52.8 | 3 | 54.66667 | 37.26
24603 - FLORA PPTO C | 1407 | Indus | Concreto | Escalera 1 piso 4 al 5 torre 1 | 2026-09-09 | 2026-10-07 | 2026-10-08 | 28 | 41.4 | 52.8 | 127.5 | AUTOCOMPAC | 48 | AUTOCOMPAC-48-28 | 2026-10-29 | NUEVO | 2026-10-29 | 48 | 11.4 | 52.8 | 3 | 54.66667 | 37.26
24603 - FLORA PPTO C | 1407 | Indus | Concreto | Escalera 1 piso 4 al 5 torre 1 | 2026-09-09 | 2026-10-07 | 2026-10-08 | 28 | 41.4 | 53.5 | 129.2 | AUTOCOMPAC | 48 | AUTOCOMPAC-48-28 | 2026-10-29 | NUEVO | 2026-10-29 | 48 | 12.1 | 52.8 | 3 | 54.66667 | 37.26
24603 - FLORA PPTO C | 1408 | Indus | Concreto | Placa ejes 8 - 12 / A - F, piso 8 torre 1 | 2026-09-09 | 2026-10-07 | 2026-10-08 | 28 | 41.4 | 53 | 128 | PLACA | 48 | PLACA-48-28 | 2026-10-29 | NUEVO | 2026-10-29 | 48 | 11.6 | 53.93333 | 3 | 53.4 | 37.26
24603 - FLORA PPTO C | 1408 | Indus | Concreto | Placa ejes 8 - 12 / A - F, piso 8 torre 1 | 2026-09-09 | 2026-10-07 | 2026-10-08 | 28 | 41.4 | 54.4 | 131.4 | PLACA | 48 | PLACA-48-28 | 2026-10-29 | NUEVO | 2026-10-29 | 48 | 13 | 53.93333 | 3 | 53.4 | 37.26
24603 - FLORA PPTO C | 1408 | Indus | Concreto | Placa ejes 8 - 12 / A - F, piso 8 torre 1 | 2026-09-09 | 2026-10-07 | 2026-10-08 | 28 | 41.4 | 54.4 | 131.4 | PLACA | 48 | PLACA-48-28 | 2026-10-29 | NUEVO | 2026-10-29 | 48 | 13 | 53.93333 | 3 | 53.4 | 37.26
24603 - FLORA PPTO C | 1409 | Auto | Concreto | Muros ejes 7 - 9 / A - l, piso 18 torrre 2 | 2026-09-09 | 2026-10-07 | 2026-10-08 | 28 | 41.4 | 61.9 | 149.5 | MURO | 48 | MURO-48-28 | 2026-10-29 | NUEVO | 2026-10-29 | 48 | 20.5 | 62.86667 | 3 | 56.53333 | 37.26
24603 - FLORA PPTO C | 1409 | Auto | Concreto | Muros ejes 7 - 9 / A - l, piso 18 torrre 2 | 2026-09-09 | 2026-10-07 | 2026-10-08 | 28 | 41.4 | 62.8 | 151.7 | MURO | 48 | MURO-48-28 | 2026-10-29 | NUEVO | 2026-10-29 | 48 | 21.4 | 62.86667 | 3 | 56.53333 | 37.26
24603 - FLORA PPTO C | 1409 | Auto | Concreto | Muros ejes 7 - 9 / A - l, piso 18 torrre 2 | 2026-09-09 | 2026-10-07 | 2026-10-08 | 28 | 41.4 | 63.9 | 154.3 | MURO | 48 | MURO-48-28 | 2026-10-29 | NUEVO | 2026-10-29 | 48 | 22.5 | 62.86667 | 3 | 56.53333 | 37.26
24603 - FLORA PPTO C | 1417 | Auto | Concreto | Muros ejes 4 - 7 / A - L, piso 18 T2 | 2026-09-10 | 2026-10-08 | 2026-10-08 | 28 | 41.4 | 52.1 | 125.8 | MURO | 48 | MURO-48-28 | 2026-10-29 | NUEVO | 2026-10-29 | 48 | 10.7 | 52.76667 | 3 | 56.52222 | 37.26
24603 - FLORA PPTO C | 1417 | Auto | Concreto | Muros ejes 4 - 7 / A - L, piso 18 T2 | 2026-09-10 | 2026-10-08 | 2026-10-08 | 28 | 41.4 | 52.7 | 127.3 | MURO | 48 | MURO-48-28 | 2026-10-29 | NUEVO | 2026-10-29 | 48 | 11.3 | 52.76667 | 3 | 56.52222 | 37.26
24603 - FLORA PPTO C | 1417 | Auto | Concreto | Muros ejes 4 - 7 / A - L, piso 18 T2 | 2026-09-10 | 2026-10-08 | 2026-10-08 | 28 | 41.4 | 53.5 | 129.2 | MURO | 48 | MURO-48-28 | 2026-10-29 | NUEVO | 2026-10-29 | 48 | 12.1 | 52.76667 | 3 | 56.52222 | 37.26
24603 - FLORA PPTO C | 1418 | Indus | Concreto | Placa ejes 8 - 14 / F - L y 12 - 15 / A - E, piso 9, torre 1 | 2026-09-10 | 2026-10-08 | 2026-10-08 | 28 | 41.4 | 57.3 | 138.4 | PLACA | 48 | PLACA-48-28 | 2026-10-29 | NUEVO | 2026-10-29 | 48 | 15.9 | 58.2 | 3 | 57.94444 | 37.26
24603 - FLORA PPTO C | 1418 | Indus | Concreto | Placa ejes 8 - 14 / F - L y 12 - 15 / A - E, piso 9, torre 1 | 2026-09-10 | 2026-10-08 | 2026-10-08 | 28 | 41.4 | 58.2 | 140.6 | PLACA | 48 | PLACA-48-28 | 2026-10-29 | NUEVO | 2026-10-29 | 48 | 16.8 | 58.2 | 3 | 57.94444 | 37.26
24603 - FLORA PPTO C | 1418 | Indus | Concreto | Placa ejes 8 - 14 / F - L y 12 - 15 / A - E, piso 9, torre 1 | 2026-09-10 | 2026-10-08 | 2026-10-08 | 28 | 41.4 | 59.1 | 142.8 | PLACA | 48 | PLACA-48-28 | 2026-10-29 | NUEVO | 2026-10-29 | 48 | 17.7 | 58.2 | 3 | 57.94444 | 37.26
24603 - FLORA PPTO C | 1421 | INDUS | Concreto | Placa Ejes 12 – 15 / F – L Piso 9 Torre 1 | 2026-09-11 | 2026-10-09 | 2026-10-13 | 28 | 41.4 | 56.4 | 136.2 | PLACA | 48 | PLACA-48-28 | 2026-10-29 | NUEVO | 2026-10-29 | 48 | 15 | 55.76667 | 3 | 55.57778 | 37.26
24603 - FLORA PPTO C | 1421 | INDUS | Concreto | Placa Ejes 12 – 15 / F – L Piso 9 Torre 1 | 2026-09-11 | 2026-10-09 | 2026-10-13 | 28 | 41.4 | 55 | 132.9 | PLACA | 48 | PLACA-48-28 | 2026-10-29 | NUEVO | 2026-10-29 | 48 | 13.6 | 55.76667 | 3 | 55.57778 | 37.26
24603 - FLORA PPTO C | 1421 | INDUS | Concreto | Placa Ejes 12 – 15 / F – L Piso 9 Torre 1 | 2026-09-11 | 2026-10-09 | 2026-10-13 | 28 | 41.4 | 55.9 | 135 | PLACA | 48 | PLACA-48-28 | 2026-10-29 | NUEVO | 2026-10-29 | 48 | 14.5 | 55.76667 | 3 | 55.57778 | 37.26
24603 - FLORA PPTO C | 1424 | AUTO | Concreto | Muros Ejes 1 – 4 / A – L y 4 – 5 / A – F Piso 18 Torre 2 | 2026-09-11 | 2026-10-09 | 2026-10-13 | 28 | 41.4 | 53.1 | 128.3 | MURO | 48 | MURO-48-28 | 2026-10-29 | NUEVO | 2026-10-29 | 48 | 11.7 | 52.1 | 3 | 55.35556 | 37.26
24603 - FLORA PPTO C | 1424 | AUTO | Concreto | Muros Ejes 1 – 4 / A – L y 4 – 5 / A – F Piso 18 Torre 2 | 2026-09-11 | 2026-10-09 | 2026-10-13 | 28 | 41.4 | 51.7 | 124.9 | MURO | 48 | MURO-48-28 | 2026-10-29 | NUEVO | 2026-10-29 | 48 | 10.3 | 52.1 | 3 | 55.35556 | 37.26
24603 - FLORA PPTO C | 1424 | AUTO | Concreto | Muros Ejes 1 – 4 / A – L y 4 – 5 / A – F Piso 18 Torre 2 | 2026-09-11 | 2026-10-09 | 2026-10-13 | 28 | 41.4 | 51.5 | 124.4 | MURO | 48 | MURO-48-28 | 2026-10-29 | NUEVO | 2026-10-29 | 48 | 10.1 | 52.1 | 3 | 55.35556 | 37.26
24603 - FLORA PPTO C | 1426 | Indus | Concreto | Escalera 2, piso 3 al 4 torre 1 | 2026-09-12 | 2026-10-10 | 2026-10-13 | 28 | 41.4 | 43.5 | 105.1 | AUTOCOMPAC | 48 | AUTOCOMPAC-48-28 | 2026-10-29 | NUEVO | 2026-10-29 | 48 | 2.1 | 44.36667 | 3 | 50.74444 | 37.26
24603 - FLORA PPTO C | 1426 | Indus | Concreto | Escalera 2, piso 3 al 4 torre 1 | 2026-09-12 | 2026-10-10 | 2026-10-13 | 28 | 41.4 | 44.6 | 107.7 | AUTOCOMPAC | 48 | AUTOCOMPAC-48-28 | 2026-10-29 | NUEVO | 2026-10-29 | 48 | 3.2 | 44.36667 | 3 | 50.74444 | 37.26
24603 - FLORA PPTO C | 1426 | Indus | Concreto | Escalera 2, piso 3 al 4 torre 1 | 2026-09-12 | 2026-10-10 | 2026-10-13 | 28 | 41.4 | 45 | 108.7 | AUTOCOMPAC | 48 | AUTOCOMPAC-48-28 | 2026-10-29 | NUEVO | 2026-10-29 | 48 | 3.6 | 44.36667 | 3 | 50.74444 | 37.26
24603 - FLORA PPTO C | 1427 | Indus | Concreto | Placa ejes 1 - 6 / A - G, piso 10 torre 1 | 2026-09-12 | 2026-10-10 | 2026-10-13 | 28 | 41.4 | 55.8 | 134.8 | PLACA | 48 | PLACA-48-28 | 2026-10-29 | NUEVO | 2026-10-29 | 48 | 14.4 | 56.63333 | 3 | 51.03333 | 37.26
24603 - FLORA PPTO C | 1427 | Indus | Concreto | Placa ejes 1 - 6 / A - G, piso 10 torre 1 | 2026-09-12 | 2026-10-10 | 2026-10-13 | 28 | 41.4 | 56.6 | 136.7 | PLACA | 48 | PLACA-48-28 | 2026-10-29 | NUEVO | 2026-10-29 | 48 | 15.2 | 56.63333 | 3 | 51.03333 | 37.26
24603 - FLORA PPTO C | 1427 | Indus | Concreto | Placa ejes 1 - 6 / A - G, piso 10 torre 1 | 2026-09-12 | 2026-10-10 | 2026-10-13 | 28 | 41.4 | 57.5 | 138.9 | PLACA | 48 | PLACA-48-28 | 2026-10-29 | NUEVO | 2026-10-29 | 48 | 16.1 | 56.63333 | 3 | 51.03333 | 37.26
24603 - FLORA PPTO C | 1432 | INDUS | Concreto | Placa Ejes 6 – 8 / A – L Piso 10 Torre 1 | 2026-09-14 | 2026-10-12 | 2026-10-13 | 28 | 41.4 | 54.4 | 131.4 | PLACA | 48 | PLACA-48-28 | 2026-10-29 | NUEVO | 2026-10-29 | 48 | 13 | 53.7 | 3 | 51.56667 | 37.26
24603 - FLORA PPTO C | 1432 | INDUS | Concreto | Placa Ejes 6 – 8 / A – L Piso 10 Torre 1 | 2026-09-14 | 2026-10-12 | 2026-10-13 | 28 | 41.4 | 52.9 | 127.8 | PLACA | 48 | PLACA-48-28 | 2026-10-29 | NUEVO | 2026-10-29 | 48 | 11.5 | 53.7 | 3 | 51.56667 | 37.26
24603 - FLORA PPTO C | 1432 | INDUS | Concreto | Placa Ejes 6 – 8 / A – L Piso 10 Torre 1 | 2026-09-14 | 2026-10-12 | 2026-10-13 | 28 | 41.4 | 53.8 | 130 | PLACA | 48 | PLACA-48-28 | 2026-10-29 | NUEVO | 2026-10-29 | 48 | 12.4 | 53.7 | 3 | 51.56667 | 37.26
24603 - FLORA PPTO C | 1436 | INDUS | Concreto | Placa Ejes 8 – 15 / A – F / Piso 10 / Torre 1 | 2026-09-15 | 2026-10-13 | 2026-10-15 | 28 | 41.4 | 53.7 | 129.7 | PLACA | 48 | PLACA-48-28 | 2026-10-29 | NUEVO | 2026-10-29 | 48 | 12.3 | 53.8 | 3 | 54.71111 | 37.26
24603 - FLORA PPTO C | 1436 | INDUS | Concreto | Placa Ejes 8 – 15 / A – F / Piso 10 / Torre 1 | 2026-09-15 | 2026-10-13 | 2026-10-15 | 28 | 41.4 | 54.5 | 131.6 | PLACA | 48 | PLACA-48-28 | 2026-10-29 | NUEVO | 2026-10-29 | 48 | 13.1 | 53.8 | 3 | 54.71111 | 37.26
24603 - FLORA PPTO C | 1436 | INDUS | Concreto | Placa Ejes 8 – 15 / A – F / Piso 10 / Torre 1 | 2026-09-15 | 2026-10-13 | 2026-10-15 | 28 | 41.4 | 53.2 | 128.5 | PLACA | 48 | PLACA-48-28 | 2026-10-29 | NUEVO | 2026-10-29 | 48 | 11.8 | 53.8 | 3 | 54.71111 | 37.26
24603 - FLORA PPTO C | 1439 | AUTO | Concreto | Muros Ejes 1 – 6 / G – L / Piso 10 / Torre 1 | 2026-09-15 | 2026-10-13 | 2026-10-15 | 28 | 41.4 | 54 | 130.4 | MURO | 48 | MURO-48-28 | 2026-10-29 | NUEVO | 2026-10-29 | 48 | 12.6 | 54.86667 | 3 | 54.12222 | 37.26
24603 - FLORA PPTO C | 1439 | AUTO | Concreto | Muros Ejes 1 – 6 / G – L / Piso 10 / Torre 1 | 2026-09-15 | 2026-10-13 | 2026-10-15 | 28 | 41.4 | 56 | 135.3 | MURO | 48 | MURO-48-28 | 2026-10-29 | NUEVO | 2026-10-29 | 48 | 14.6 | 54.86667 | 3 | 54.12222 | 37.26
24603 - FLORA PPTO C | 1439 | AUTO | Concreto | Muros Ejes 1 – 6 / G – L / Piso 10 / Torre 1 | 2026-09-15 | 2026-10-13 | 2026-10-15 | 28 | 41.4 | 54.6 | 131.9 | MURO | 48 | MURO-48-28 | 2026-10-29 | NUEVO | 2026-10-29 | 48 | 13.2 | 54.86667 | 3 | 54.12222 | 37.26
24603 - FLORA PPTO C | 1441 | INDUS | Concreto | Escalera 1, piso 6 al 7 / torre 1 | 2026-09-16 | 2026-10-14 | 2026-10-15 | 28 | 41.4 | 57.6 | 139.1 | AUTOCOMPAC | 48 | AUTOCOMPAC-48-28 | 2026-10-29 | NUEVO | 2026-10-29 | 48 | 16.2 | 58.96667 | 3 | 55.87778 | 37.26
24603 - FLORA PPTO C | 1441 | INDUS | Concreto | Escalera 1, piso 6 al 7 / torre 1 | 2026-09-16 | 2026-10-14 | 2026-10-15 | 28 | 41.4 | 59.2 | 143 | AUTOCOMPAC | 48 | AUTOCOMPAC-48-28 | 2026-10-29 | NUEVO | 2026-10-29 | 48 | 17.8 | 58.96667 | 3 | 55.87778 | 37.26
24603 - FLORA PPTO C | 1441 | INDUS | Concreto | Escalera 1, piso 6 al 7 / torre 1 | 2026-09-16 | 2026-10-14 | 2026-10-15 | 28 | 41.4 | 60.1 | 145.2 | AUTOCOMPAC | 48 | AUTOCOMPAC-48-28 | 2026-10-29 | NUEVO | 2026-10-29 | 48 | 18.7 | 58.96667 | 3 | 55.87778 | 37.26
24603 - FLORA PPTO C | 1443 | AUTO | Concreto | Muros ejes 1 - 6 / A - G / piso 10 / torre 1 | 2026-09-16 | 2026-10-14 | 2026-10-15 | 28 | 41.4 | 58.9 | 142.3 | MURO | 48 | MURO-48-28 | 2026-10-29 | NUEVO | 2026-10-29 | 48 | 17.5 | 57.83333 | 3 | 57.22222 | 37.26
24603 - FLORA PPTO C | 1443 | AUTO | Concreto | Muros ejes 1 - 6 / A - G / piso 10 / torre 1 | 2026-09-16 | 2026-10-14 | 2026-10-15 | 28 | 41.4 | 56.3 | 136 | MURO | 48 | MURO-48-28 | 2026-10-29 | NUEVO | 2026-10-29 | 48 | 14.9 | 57.83333 | 3 | 57.22222 | 37.26
24603 - FLORA PPTO C | 1443 | AUTO | Concreto | Muros ejes 1 - 6 / A - G / piso 10 / torre 1 | 2026-09-16 | 2026-10-14 | 2026-10-15 | 28 | 41.4 | 58.3 | 140.8 | MURO | 48 | MURO-48-28 | 2026-10-29 | NUEVO | 2026-10-29 | 48 | 16.9 | 57.83333 | 3 | 57.22222 | 37.26
24603 - FLORA PPTO C | 1445 | INDUS | Concreto | Placa ejes 8 - 15 / F - L / piso 10 / torre 1 | 2026-09-16 | 2026-10-14 | 2026-10-15 | 28 | 41.4 | 68.9 | 166.4 | PLACA | 48 | PLACA-48-28 | 2026-10-29 | NUEVO | 2026-10-29 | 48 | 27.5 | 68.06667 | 3 | 61.62222 | 37.26
24603 - FLORA PPTO C | 1445 | INDUS | Concreto | Placa ejes 8 - 15 / F - L / piso 10 / torre 1 | 2026-09-16 | 2026-10-14 | 2026-10-15 | 28 | 41.4 | 66.7 | 161.1 | PLACA | 48 | PLACA-48-28 | 2026-10-29 | NUEVO | 2026-10-29 | 48 | 25.3 | 68.06667 | 3 | 61.62222 | 37.26
24603 - FLORA PPTO C | 1445 | INDUS | Concreto | Placa ejes 8 - 15 / F - L / piso 10 / torre 1 | 2026-09-16 | 2026-10-14 | 2026-10-15 | 28 | 41.4 | 68.6 | 165.7 | PLACA | 48 | PLACA-48-28 | 2026-10-29 | NUEVO | 2026-10-29 | 48 | 27.2 | 68.06667 | 3 | 61.62222 | 37.26
24603 - FLORA PPTO C | 1449 | Auto | Concreto | Muros ejes 7 - 9 / A - L, piso 10 torre 1 | 2026-09-17 | 2026-10-15 | 2026-10-15 | 28 | 41.4 | 65.2 | 157.5 | MURO | 48 | MURO-48-28 | 2026-10-29 | NUEVO | 2026-10-29 | 48 | 23.8 | 66.26667 | 3 | 64.05556 | 37.26
24603 - FLORA PPTO C | 1449 | Auto | Concreto | Muros ejes 7 - 9 / A - L, piso 10 torre 1 | 2026-09-17 | 2026-10-15 | 2026-10-15 | 28 | 41.4 | 66.2 | 159.9 | MURO | 48 | MURO-48-28 | 2026-10-29 | NUEVO | 2026-10-29 | 48 | 24.8 | 66.26667 | 3 | 64.05556 | 37.26
24603 - FLORA PPTO C | 1449 | Auto | Concreto | Muros ejes 7 - 9 / A - L, piso 10 torre 1 | 2026-09-17 | 2026-10-15 | 2026-10-15 | 28 | 41.4 | 67.4 | 162.8 | MURO | 48 | MURO-48-28 | 2026-10-29 | NUEVO | 2026-10-29 | 48 | 26 | 66.26667 | 3 | 64.05556 | 37.26
24603 - FLORA PPTO C | 1452 | Auto | Concreto | Muros ejes 7 - 9 / A - L, piso 10 / torre 1 | 2026-09-18 | 2026-10-16 | 2026-10-16 | 28 | 41.4 | 52.6 | 127.1 | MURO | 48 | MURO-48-28 | 2026-10-29 | NUEVO | 2026-10-29 | 48 | 11.2 | 53.4 | 3 | 62.57778 | 37.26
24603 - FLORA PPTO C | 1452 | Auto | Concreto | Muros ejes 7 - 9 / A - L, piso 10 / torre 1 | 2026-09-18 | 2026-10-16 | 2026-10-16 | 28 | 41.4 | 53.4 | 129 | MURO | 48 | MURO-48-28 | 2026-10-29 | NUEVO | 2026-10-29 | 48 | 12 | 53.4 | 3 | 62.57778 | 37.26
24603 - FLORA PPTO C | 1452 | Auto | Concreto | Muros ejes 7 - 9 / A - L, piso 10 / torre 1 | 2026-09-18 | 2026-10-16 | 2026-10-16 | 28 | 41.4 | 54.2 | 130.9 | MURO | 48 | MURO-48-28 | 2026-10-29 | NUEVO | 2026-10-29 | 48 | 12.8 | 53.4 | 3 | 62.57778 | 37.26
24603 - FLORA PPTO C | 1456 | AUTO | Concreto | Placa ejes 9 - 15 / G - L , piso 10 / torre 1 | 2026-09-19 | 2026-10-17 | 2026-10-19 | 28 | 41.4 | 59.9 | 144.7 | PLACA | 48 | PLACA-48-28 | 2026-10-29 | NUEVO | 2026-10-29 | 48 | 18.5 | 58.86667 | 3 | 59.51111 | 37.26
24603 - FLORA PPTO C | 1456 | AUTO | Concreto | Placa ejes 9 - 15 / G - L , piso 10 / torre 1 | 2026-09-19 | 2026-10-17 | 2026-10-19 | 28 | 41.4 | 57.3 | 138.4 | PLACA | 48 | PLACA-48-28 | 2026-10-29 | NUEVO | 2026-10-29 | 48 | 15.9 | 58.86667 | 3 | 59.51111 | 37.26
24603 - FLORA PPTO C | 1456 | AUTO | Concreto | Placa ejes 9 - 15 / G - L , piso 10 / torre 1 | 2026-09-19 | 2026-10-17 | 2026-10-19 | 28 | 41.4 | 59.4 | 143.5 | PLACA | 48 | PLACA-48-28 | 2026-10-29 | NUEVO | 2026-10-29 | 48 | 18 | 58.86667 | 3 | 59.51111 | 37.26
24603 - FLORA PPTO C | 1459 | Auto | Concreto | Muros ejes 1 - 6 / G - L | 2026-09-21 | 2026-10-19 | 2026-10-20 | 28 | 41.4 | 52.9 | 127.8 | MURO | 48 | MURO-48-28 | 2026-10-29 | NUEVO | 2026-10-29 | 48 | 11.5 | 53.43333 | 3 | 55.23333 | 37.26
24603 - FLORA PPTO C | 1459 | Auto | Concreto | Muros ejes 1 - 6 / G - L | 2026-09-21 | 2026-10-19 | 2026-10-20 | 28 | 41.4 | 53.5 | 129.2 | MURO | 48 | MURO-48-28 | 2026-10-29 | NUEVO | 2026-10-29 | 48 | 12.1 | 53.43333 | 3 | 55.23333 | 37.26
24603 - FLORA PPTO C | 1459 | Auto | Concreto | Muros ejes 1 - 6 / G - L | 2026-09-21 | 2026-10-19 | 2026-10-20 | 28 | 41.4 | 53.9 | 130.2 | MURO | 48 | MURO-48-28 | 2026-10-29 | NUEVO | 2026-10-29 | 48 | 12.5 | 53.43333 | 3 | 55.23333 | 37.26
24603 - FLORA PPTO C | 1466 | AUTO | Concreto | Muros ejes 1 - 6 / A - G / piso 11 / torre 1 | 2026-09-22 | 2026-10-20 | 2026-10-20 | 28 | 41.4 | 47.2 | 114 | MURO | 48 | MURO-48-28 | 2026-10-29 | NUEVO | 2026-10-29 | 48 | 5.8 | 48.2 | 3 | 53.5 | 37.26
24603 - FLORA PPTO C | 1466 | AUTO | Concreto | Muros ejes 1 - 6 / A - G / piso 11 / torre 1 | 2026-09-22 | 2026-10-20 | 2026-10-20 | 28 | 41.4 | 48.8 | 117.9 | MURO | 48 | MURO-48-28 | 2026-10-29 | NUEVO | 2026-10-29 | 48 | 7.4 | 48.2 | 3 | 53.5 | 37.26
24603 - FLORA PPTO C | 1466 | AUTO | Concreto | Muros ejes 1 - 6 / A - G / piso 11 / torre 1 | 2026-09-22 | 2026-10-20 | 2026-10-20 | 28 | 41.4 | 48.6 | 117.4 | MURO | 48 | MURO-48-28 | 2026-10-29 | NUEVO | 2026-10-29 | 48 | 7.2 | 48.2 | 3 | 53.5 | 37.26
24603 - FLORA PPTO C | 1471 | AUTO | Concreto | Muros Ejes 7 – 9 / A – L Piso 11 / Torre 1 | 2026-09-23 | 2026-10-21 | 2026-10-22 | 28 | 41.4 | 51.8 | 125.1 | MURO | 48 | MURO-48-28 | 2026-10-29 | NUEVO | 2026-10-29 | 48 | 10.4 | 51.1 | 3 | 50.91111 | 37.26
24603 - FLORA PPTO C | 1471 | AUTO | Concreto | Muros Ejes 7 – 9 / A – L Piso 11 / Torre 1 | 2026-09-23 | 2026-10-21 | 2026-10-22 | 28 | 41.4 | 50.5 | 122 | MURO | 48 | MURO-48-28 | 2026-10-29 | NUEVO | 2026-10-29 | 48 | 9.1 | 51.1 | 3 | 50.91111 | 37.26
24603 - FLORA PPTO C | 1471 | AUTO | Concreto | Muros Ejes 7 – 9 / A – L Piso 11 / Torre 1 | 2026-09-23 | 2026-10-21 | 2026-10-22 | 28 | 41.4 | 51 | 123.2 | MURO | 48 | MURO-48-28 | 2026-10-29 | NUEVO | 2026-10-29 | 48 | 9.6 | 51.1 | 3 | 50.91111 | 37.26
24603 - FLORA PPTO C | 1475 | AUTO | Concreto | Muros ejes 9 - 15 / A - F / piso 11 / torre 1 | 2026-09-24 | 2026-10-22 | 2026-10-22 | 28 | 41.4 | 67.2 | 162.3 | MURO | 48 | MURO-48-28 | 2026-10-29 | NUEVO | 2026-10-29 | 48 | 25.8 | 65.6 | 3 | 54.96667 | 37.26
24603 - FLORA PPTO C | 1475 | AUTO | Concreto | Muros ejes 9 - 15 / A - F / piso 11 / torre 1 | 2026-09-24 | 2026-10-22 | 2026-10-22 | 28 | 41.4 | 64.3 | 155.3 | MURO | 48 | MURO-48-28 | 2026-10-29 | NUEVO | 2026-10-29 | 48 | 22.9 | 65.6 | 3 | 54.96667 | 37.26
24603 - FLORA PPTO C | 1475 | AUTO | Concreto | Muros ejes 9 - 15 / A - F / piso 11 / torre 1 | 2026-09-24 | 2026-10-22 | 2026-10-22 | 28 | 41.4 | 65.3 | 157.7 | MURO | 48 | MURO-48-28 | 2026-10-29 | NUEVO | 2026-10-29 | 48 | 23.9 | 65.6 | 3 | 54.96667 | 37.26
24603 - FLORA PPTO C | 1479 | AUTO | Concreto | Muros ejes 9 - 15 / G - L piso 11 / torre 1 | 2026-09-25 | 2026-10-23 | 2026-10-26 | 28 | 41.4 | 63.5 | 153.4 | MURO | 48 | MURO-48-28 | 2026-10-29 | NUEVO | 2026-10-29 | 48 | 22.1 | 62.4 | 3 | 59.7 | 37.26
24603 - FLORA PPTO C | 1479 | AUTO | Concreto | Muros ejes 9 - 15 / G - L piso 11 / torre 1 | 2026-09-25 | 2026-10-23 | 2026-10-26 | 28 | 41.4 | 63.2 | 152.7 | MURO | 48 | MURO-48-28 | 2026-10-29 | NUEVO | 2026-10-29 | 48 | 21.8 | 62.4 | 3 | 59.7 | 37.26
24603 - FLORA PPTO C | 1479 | AUTO | Concreto | Muros ejes 9 - 15 / G - L piso 11 / torre 1 | 2026-09-25 | 2026-10-23 | 2026-10-26 | 28 | 41.4 | 60.5 | 146.1 | MURO | 48 | MURO-48-28 | 2026-10-29 | NUEVO | 2026-10-29 | 48 | 19.1 | 62.4 | 3 | 59.7 | 37.26
24603 - FLORA PPTO C | 1484 | Auto | Concreto | Muros ejes 1 - 6 / G - L / piso 12 torre 1 | 2026-09-26 | 2026-10-24 | 2026-10-26 | 28 | 41.4 | 57 | 137.7 | MURO | 48 | MURO-48-28 | 2026-10-29 | NUEVO | 2026-10-29 | 48 | 15.6 | 57.9 | 3 | 61.96667 | 37.26
24603 - FLORA PPTO C | 1484 | Auto | Concreto | Muros ejes 1 - 6 / G - L / piso 12 torre 1 | 2026-09-26 | 2026-10-24 | 2026-10-26 | 28 | 41.4 | 57.9 | 139.9 | MURO | 48 | MURO-48-28 | 2026-10-29 | NUEVO | 2026-10-29 | 48 | 16.5 | 57.9 | 3 | 61.96667 | 37.26
24603 - FLORA PPTO C | 1484 | Auto | Concreto | Muros ejes 1 - 6 / G - L / piso 12 torre 1 | 2026-09-26 | 2026-10-24 | 2026-10-26 | 28 | 41.4 | 58.8 | 142 | MURO | 48 | MURO-48-28 | 2026-10-29 | NUEVO | 2026-10-29 | 48 | 17.4 | 57.9 | 3 | 61.96667 | 37.26
24603 - FLORA PPTO C | 1493 | Auto | Concreto | Muros ejes 1 - 6 / A - G piso 12 torre 1 | 2026-09-29 | 2026-10-27 | 2026-10-27 | 28 | 41.4 | 56.7 | 137 | MURO | 48 | MURO-48-28 | 2026-10-29 | NUEVO | 2026-10-29 | 48 | 15.3 | 55.86667 | 3 | 58.72222 | 37.26
24603 - FLORA PPTO C | 1493 | Auto | Concreto | Muros ejes 1 - 6 / A - G piso 12 torre 1 | 2026-09-29 | 2026-10-27 | 2026-10-27 | 28 | 41.4 | 55.1 | 133.1 | MURO | 48 | MURO-48-28 | 2026-10-29 | NUEVO | 2026-10-29 | 48 | 13.7 | 55.86667 | 3 | 58.72222 | 37.26
24603 - FLORA PPTO C | 1493 | Auto | Concreto | Muros ejes 1 - 6 / A - G piso 12 torre 1 | 2026-09-29 | 2026-10-27 | 2026-10-27 | 28 | 41.4 | 55.8 | 134.8 | MURO | 48 | MURO-48-28 | 2026-10-29 | NUEVO | 2026-10-29 | 48 | 14.4 | 55.86667 | 3 | 58.72222 | 37.26
24603 - FLORA PPTO C | 1497 | Autocompactante | Concreto | Muros ejes 7-9 A-L piso 12 torre 1 | 2026-09-30 | 2026-10-28 | 2026-10-29 | 28 | 41.4 | 54.7 | 132.1 | MURO | 48 | MURO-48-28 | 2026-10-29 | NUEVO | 2026-10-29 | 48 | 13.3 | 53.76667 | 3 | 55.84444 | 37.26
24603 - FLORA PPTO C | 1497 | Autocompactante | Concreto | Muros ejes 7-9 A-L piso 12 torre 1 | 2026-09-30 | 2026-10-28 | 2026-10-29 | 28 | 41.4 | 54.5 | 131.6 | MURO | 48 | MURO-48-28 | 2026-10-29 | NUEVO | 2026-10-29 | 48 | 13.1 | 53.76667 | 3 | 55.84444 | 37.26
24603 - FLORA PPTO C | 1497 | Autocompactante | Concreto | Muros ejes 7-9 A-L piso 12 torre 1 | 2026-09-30 | 2026-10-28 | 2026-10-29 | 28 | 41.4 | 52.1 | 125.8 | MURO | 48 | MURO-48-28 | 2026-10-29 | NUEVO | 2026-10-29 | 48 | 10.7 | 53.76667 | 3 | 55.84444 | 37.26
24603 - FLORA PPTO C | 1501 | Auto | Concreto | Muros ejes 9 - 15 / A - F/ piso 12 torre 1 | 2026-10-01 | 2026-10-29 | 2026-10-29 | 28 | 41.4 | 52.9 | 127.8 | MURO | 48 | MURO-48-28 | 2026-10-29 | NUEVO | 2026-10-29 | 48 | 11.5 | 51.9 | 3 | 53.84444 | 37.26
24603 - FLORA PPTO C | 1501 | Auto | Concreto | Muros ejes 9 - 15 / A - F/ piso 12 torre 1 | 2026-10-01 | 2026-10-29 | 2026-10-29 | 28 | 41.4 | 50.5 | 122 | MURO | 48 | MURO-48-28 | 2026-10-29 | NUEVO | 2026-10-29 | 48 | 9.1 | 51.9 | 3 | 53.84444 | 37.26
24603 - FLORA PPTO C | 1501 | Auto | Concreto | Muros ejes 9 - 15 / A - F/ piso 12 torre 1 | 2026-10-01 | 2026-10-29 | 2026-10-29 | 28 | 41.4 | 52.3 | 126.3 | MURO | 48 | MURO-48-28 | 2026-10-29 | NUEVO | 2026-10-29 | 48 | 10.9 | 51.9 | 3 | 53.84444 | 37.26
24603 - FLORA PPTO C | 978 | Indus | Concreto | Placa T2, Ejes 12, 15 / A - L Piso 2 | 2026-03-27 | 2026-04-24 | 2026-04-24 | 28 | 41.4 | 55.9 | 135 | PLACA | 48 | PLACA-48-28 | 2026-10-29 | NUEVO | 2026-10-29 | 48 | 14.5 | 55.33333 | 3 | 53.66667 | 37.26
24603 - FLORA PPTO C | 978 | Indus | Concreto | Placa T2, Ejes 12, 15 / A - L Piso 2 | 2026-03-27 | 2026-04-24 | 2026-04-24 | 28 | 41.4 | 54.6 | 131.9 | PLACA | 48 | PLACA-48-28 | 2026-10-29 | NUEVO | 2026-10-29 | 48 | 13.2 | 55.33333 | 3 | 53.66667 | 37.26
24603 - FLORA PPTO C | 978 | Indus | Concreto | Placa T2, Ejes 12, 15 / A - L Piso 2 | 2026-03-27 | 2026-04-24 | 2026-04-24 | 28 | 41.4 | 55.5 | 134.1 | PLACA | 48 | PLACA-48-28 | 2026-10-29 | NUEVO | 2026-10-29 | 48 | 14.1 | 55.33333 | 3 | 53.66667 | 37.26
24603 - FLORA PPTO C | 982 | Indus. | Concreto | Dinteles piso 1 T2 | 2026-04-07 | 2026-05-05 | 2026-05-06 | 28 | 41.4 | 56.3 | 136 | MURO | 48 | MURO-48-28 | 2026-10-29 | NUEVO | 2026-10-29 | 48 | 14.9 | 56.93333 | 3 | 54.72222 | 37.26
24603 - FLORA PPTO C | 982 | Indus. | Concreto | Dinteles piso 1 T2 | 2026-04-07 | 2026-05-05 | 2026-05-06 | 28 | 41.4 | 57.3 | 138.4 | MURO | 48 | MURO-48-28 | 2026-10-29 | NUEVO | 2026-10-29 | 48 | 15.9 | 56.93333 | 3 | 54.72222 | 37.26
24603 - FLORA PPTO C | 982 | Indus. | Concreto | Dinteles piso 1 T2 | 2026-04-07 | 2026-05-05 | 2026-05-06 | 28 | 41.4 | 57.2 | 138.2 | MURO | 48 | MURO-48-28 | 2026-10-29 | NUEVO | 2026-10-29 | 48 | 15.8 | 56.93333 | 3 | 54.72222 | 37.26
24603 - FLORA PPTO C | 986 | Indus | Concreto | Placa T2, Piso 2, Ejes 9, 12 / A - L | 2026-04-09 | 2026-05-07 | 2026-05-07 | 28 | 41.4 | 55.4 | 133.8 | PLACA | 48 | PLACA-48-28 | 2026-10-29 | NUEVO | 2026-10-29 | 48 | 14 | 54.76667 | 3 | 55.67778 | 37.26
24603 - FLORA PPTO C | 986 | Indus | Concreto | Placa T2, Piso 2, Ejes 9, 12 / A - L | 2026-04-09 | 2026-05-07 | 2026-05-07 | 28 | 41.4 | 55.1 | 133.1 | PLACA | 48 | PLACA-48-28 | 2026-10-29 | NUEVO | 2026-10-29 | 48 | 13.7 | 54.76667 | 3 | 55.67778 | 37.26
24603 - FLORA PPTO C | 986 | Indus | Concreto | Placa T2, Piso 2, Ejes 9, 12 / A - L | 2026-04-09 | 2026-05-07 | 2026-05-07 | 28 | 41.4 | 53.8 | 130 | PLACA | 48 | PLACA-48-28 | 2026-10-29 | NUEVO | 2026-10-29 | 48 | 12.4 | 54.76667 | 3 | 55.67778 | 37.26
24603 - FLORA PPTO C | 993 | Indus | Concreto | Placa T2, ejes 7 , 9 / A - L , piso 2 | 2026-04-13 | 2026-05-11 | 2026-05-13 | 28 | 41.4 | 52.2 | 126.1 | PLACA | 48 | PLACA-48-28 | 2026-10-29 | NUEVO | 2026-10-29 | 48 | 10.8 | 52 | 3 | 54.56667 | 37.26
24603 - FLORA PPTO C | 993 | Indus | Concreto | Placa T2, ejes 7 , 9 / A - L , piso 2 | 2026-04-13 | 2026-05-11 | 2026-05-13 | 28 | 41.4 | 52.6 | 127.1 | PLACA | 48 | PLACA-48-28 | 2026-10-29 | NUEVO | 2026-10-29 | 48 | 11.2 | 52 | 3 | 54.56667 | 37.26
24603 - FLORA PPTO C | 993 | Indus | Concreto | Placa T2, ejes 7 , 9 / A - L , piso 2 | 2026-04-13 | 2026-05-11 | 2026-05-13 | 28 | 41.4 | 51.2 | 123.7 | PLACA | 48 | PLACA-48-28 | 2026-10-29 | NUEVO | 2026-10-29 | 48 | 9.8 | 52 | 3 | 54.56667 | 37.26
24603 - FLORA PPTO C | 997 | Industrializado | Concreto | Placa T2 piso 2 ejes 4-7 A-2 | 2026-04-15 | 2026-05-13 | 2026-05-13 | 28 | 41.4 | 63.7 | 153.9 | PLACA | 48 | PLACA-48-28 | 2026-10-29 | NUEVO | 2026-10-29 | 48 | 22.3 | 63.9 | 3 | 56.88889 | 37.26
24603 - FLORA PPTO C | 997 | Industrializado | Concreto | Placa T2 piso 2 ejes 4-7 A-2 | 2026-04-15 | 2026-05-13 | 2026-05-13 | 28 | 41.4 | 63.5 | 153.4 | PLACA | 48 | PLACA-48-28 | 2026-10-29 | NUEVO | 2026-10-29 | 48 | 22.1 | 63.9 | 3 | 56.88889 | 37.26
24603 - FLORA PPTO C | 997 | Industrializado | Concreto | Placa T2 piso 2 ejes 4-7 A-2 | 2026-04-15 | 2026-05-13 | 2026-05-13 | 28 | 41.4 | 64.5 | 155.8 | PLACA | 48 | PLACA-48-28 | 2026-10-29 | NUEVO | 2026-10-29 | 48 | 23.1 | 63.9 | 3 | 56.88889 | 37.26
24603 - FLORA PPTO C | 1.225 | AUTO | Concreto | Muros ejes 9 - 11 / A - L y 11 - 12 / A - F, piso 3, torre 1 | 2026-07-24 | 2026-08-21 | 2026-08-25 | 28 | 48.3 | 58.6 | 121.3 | MURO | 48 | MURO-48-28 | 2026-10-29 | NUEVO | 2026-10-29 | 48 | 10.3 | 58.33333 | 3 | 58.07778 | 43.47
24603 - FLORA PPTO C | 1.225 | AUTO | Concreto | Muros ejes 9 - 11 / A - L y 11 - 12 / A - F, piso 3, torre 1 | 2026-07-24 | 2026-08-21 | 2026-08-25 | 28 | 48.3 | 58.9 | 121.9 | MURO | 48 | MURO-48-28 | 2026-10-29 | NUEVO | 2026-10-29 | 48 | 10.6 | 58.33333 | 3 | 58.07778 | 43.47
24603 - FLORA PPTO C | 1.225 | AUTO | Concreto | Muros ejes 9 - 11 / A - L y 11 - 12 / A - F, piso 3, torre 1 | 2026-07-24 | 2026-08-21 | 2026-08-25 | 28 | 48.3 | 57.5 | 119 | MURO | 48 | MURO-48-28 | 2026-10-29 | NUEVO | 2026-10-29 | 48 | 9.2 | 58.33333 | 3 | 58.07778 | 43.47
24603 - FLORA PPTO C | 1.228 | AUTO | Concreto | Muros ejes 12 - 15 / A - L y 11 - 12, G - L, piso 12, torre 2 | 2026-07-25 | 2026-08-22 | 2026-08-25 | 28 | 48.3 | 53.9 | 111.6 | MURO | 48 | MURO-48-28 | 2026-10-29 | NUEVO | 2026-10-29 | 48 | 5.6 | 53.93333 | 3 | 58.72222 | 43.47
24603 - FLORA PPTO C | 1.228 | AUTO | Concreto | Muros ejes 12 - 15 / A - L y 11 - 12, G - L, piso 12, torre 2 | 2026-07-25 | 2026-08-22 | 2026-08-25 | 28 | 48.3 | 53.2 | 110.1 | MURO | 48 | MURO-48-28 | 2026-10-29 | NUEVO | 2026-10-29 | 48 | 4.9 | 53.93333 | 3 | 58.72222 | 43.47
24603 - FLORA PPTO C | 1.228 | AUTO | Concreto | Muros ejes 12 - 15 / A - L y 11 - 12, G - L, piso 12, torre 2 | 2026-07-25 | 2026-08-22 | 2026-08-25 | 28 | 48.3 | 54.7 | 113.3 | MURO | 48 | MURO-48-28 | 2026-10-29 | NUEVO | 2026-10-29 | 48 | 6.4 | 53.93333 | 3 | 58.72222 | 43.47
24603 - FLORA PPTO C | 1000 | Autocompactante | Concreto | Muros T2 piso 2, ejes 9,12 G-2 | 2026-04-16 | 2026-05-14 | 2026-05-14 | 28 | 48.3 | 53.5 | 110.8 | MURO | 48 | MURO-48-28 | 2026-10-29 | NUEVO | 2026-10-29 | 48 | 5.2 | 53.63333 | 3 | 55.3 | 43.47
24603 - FLORA PPTO C | 1000 | Autocompactante | Concreto | Muros T2 piso 2, ejes 9,12 G-2 | 2026-04-16 | 2026-05-14 | 2026-05-14 | 28 | 48.3 | 54.4 | 112.6 | MURO | 48 | MURO-48-28 | 2026-10-29 | NUEVO | 2026-10-29 | 48 | 6.1 | 53.63333 | 3 | 55.3 | 43.47
24603 - FLORA PPTO C | 1000 | Autocompactante | Concreto | Muros T2 piso 2, ejes 9,12 G-2 | 2026-04-16 | 2026-05-14 | 2026-05-14 | 28 | 48.3 | 53 | 109.7 | MURO | 48 | MURO-48-28 | 2026-10-29 | NUEVO | 2026-10-29 | 48 | 4.7 | 53.63333 | 3 | 55.3 | 43.47
24603 - FLORA PPTO C | 1004 | Autoco | Concreto | Muros T1 pozo ascensores ejes 9 - 7 / H - I | 2026-04-18 | 2026-05-16 | 2026-05-20 | 28 | 48.3 | 70.1 | 145.1 | MURO | 48 | MURO-48-28 | 2026-10-29 | NUEVO | 2026-10-29 | 48 | 21.8 | 70.23333 | 3 | 59.26667 | 43.47
24603 - FLORA PPTO C | 1004 | Autoco | Concreto | Muros T1 pozo ascensores ejes 9 - 7 / H - I | 2026-04-18 | 2026-05-16 | 2026-05-20 | 28 | 48.3 | 69.7 | 144.3 | MURO | 48 | MURO-48-28 | 2026-10-29 | NUEVO | 2026-10-29 | 48 | 21.4 | 70.23333 | 3 | 59.26667 | 43.47
24603 - FLORA PPTO C | 1004 | Autoco | Concreto | Muros T1 pozo ascensores ejes 9 - 7 / H - I | 2026-04-18 | 2026-05-16 | 2026-05-20 | 28 | 48.3 | 70.9 | 146.8 | MURO | 48 | MURO-48-28 | 2026-10-29 | NUEVO | 2026-10-29 | 48 | 22.6 | 70.23333 | 3 | 59.26667 | 43.47
24603 - FLORA PPTO C | 1005 | Autoco | Concreto | Muros T2 piso 2 ejes 7 - 9 / A - L | 2026-04-18 | 2026-05-16 | 2026-05-20 | 28 | 48.3 | 58.1 | 120.3 | MURO | 48 | MURO-48-28 | 2026-10-29 | NUEVO | 2026-10-29 | 48 | 9.8 | 58.3 | 3 | 60.72222 | 43.47
24603 - FLORA PPTO C | 1005 | Autoco | Concreto | Muros T2 piso 2 ejes 7 - 9 / A - L | 2026-04-18 | 2026-05-16 | 2026-05-20 | 28 | 48.3 | 59.1 | 122.4 | MURO | 48 | MURO-48-28 | 2026-10-29 | NUEVO | 2026-10-29 | 48 | 10.8 | 58.3 | 3 | 60.72222 | 43.47
24603 - FLORA PPTO C | 1005 | Autoco | Concreto | Muros T2 piso 2 ejes 7 - 9 / A - L | 2026-04-18 | 2026-05-16 | 2026-05-20 | 28 | 48.3 | 57.7 | 119.5 | MURO | 48 | MURO-48-28 | 2026-10-29 | NUEVO | 2026-10-29 | 48 | 9.4 | 58.3 | 3 | 60.72222 | 43.47
24603 - FLORA PPTO C | 1007 | Autoco | Concreto | Muros T2 piso 2 ejes 4, 7 / A - F | 2026-04-20 | 2026-05-18 | 2026-05-20 | 28 | 48.3 | 49.6 | 102.7 | MURO | 48 | MURO-48-28 | 2026-10-29 | NUEVO | 2026-10-29 | 48 | 1.3 | 49.66667 | 3 | 59.4 | 43.47
24603 - FLORA PPTO C | 1007 | Autoco | Concreto | Muros T2 piso 2 ejes 4, 7 / A - F | 2026-04-20 | 2026-05-18 | 2026-05-20 | 28 | 48.3 | 50.4 | 104.3 | MURO | 48 | MURO-48-28 | 2026-10-29 | NUEVO | 2026-10-29 | 48 | 2.1 | 49.66667 | 3 | 59.4 | 43.47
24603 - FLORA PPTO C | 1007 | Autoco | Concreto | Muros T2 piso 2 ejes 4, 7 / A - F | 2026-04-20 | 2026-05-18 | 2026-05-20 | 28 | 48.3 | 49 | 101.4 | MURO | 48 | MURO-48-28 | 2026-10-29 | NUEVO | 2026-10-29 | 48 | 0.7 | 49.66667 | 3 | 59.4 | 43.47
24603 - FLORA PPTO C | 1009 | Autoco | Concreto | Muros T2 piso 2 ejes 4 - 7 / A - L | 2026-04-21 | 2026-05-19 | 2026-05-20 | 28 | 48.3 | 61.6 | 127.5 | MURO | 48 | MURO-48-28 | 2026-10-29 | NUEVO | 2026-10-29 | 48 | 13.3 | 61.7 | 3 | 56.55556 | 43.47
24603 - FLORA PPTO C | 1009 | Autoco | Concreto | Muros T2 piso 2 ejes 4 - 7 / A - L | 2026-04-21 | 2026-05-19 | 2026-05-20 | 28 | 48.3 | 62.6 | 129.6 | MURO | 48 | MURO-48-28 | 2026-10-29 | NUEVO | 2026-10-29 | 48 | 14.3 | 61.7 | 3 | 56.55556 | 43.47
24603 - FLORA PPTO C | 1009 | Autoco | Concreto | Muros T2 piso 2 ejes 4 - 7 / A - L | 2026-04-21 | 2026-05-19 | 2026-05-20 | 28 | 48.3 | 60.9 | 126.1 | MURO | 48 | MURO-48-28 | 2026-10-29 | NUEVO | 2026-10-29 | 48 | 12.6 | 61.7 | 3 | 56.55556 | 43.47
24603 - FLORA PPTO C | 1012 | Autoco | Concreto | Muros T2 piso 2 ejes 1, 5 / G - L | 2026-04-23 | 2026-05-21 | 2026-05-22 | 28 | 48.3 | 59.6 | 123.4 | MURO | 48 | MURO-48-28 | 2026-10-29 | NUEVO | 2026-10-29 | 48 | 11.3 | 58.86667 | 3 | 56.74444 | 43.47
24603 - FLORA PPTO C | 1012 | Autoco | Concreto | Muros T2 piso 2 ejes 1, 5 / G - L | 2026-04-23 | 2026-05-21 | 2026-05-22 | 28 | 48.3 | 58.1 | 120.3 | MURO | 48 | MURO-48-28 | 2026-10-29 | NUEVO | 2026-10-29 | 48 | 9.8 | 58.86667 | 3 | 56.74444 | 43.47
24603 - FLORA PPTO C | 1012 | Autoco | Concreto | Muros T2 piso 2 ejes 1, 5 / G - L | 2026-04-23 | 2026-05-21 | 2026-05-22 | 28 | 48.3 | 58.9 | 121.9 | MURO | 48 | MURO-48-28 | 2026-10-29 | NUEVO | 2026-10-29 | 48 | 10.6 | 58.86667 | 3 | 56.74444 | 43.47
24603 - FLORA PPTO C | 1017 | No especificado | Concreto | Muros T2 , piso 2, ejes 1 - 4 / A - F | 2026-04-26 | 2026-05-24 | 2026-05-29 | 28 | 48.3 | 56.4 | 116.8 | MURO | 48 | MURO-48-28 | 2026-10-29 | NUEVO | 2026-10-29 | 48 | 8.1 | 56.3 | 3 | 58.95556 | 43.47
24603 - FLORA PPTO C | 1017 | No especificado | Concreto | Muros T2 , piso 2, ejes 1 - 4 / A - F | 2026-04-26 | 2026-05-24 | 2026-05-29 | 28 | 48.3 | 57.3 | 118.6 | MURO | 48 | MURO-48-28 | 2026-10-29 | NUEVO | 2026-10-29 | 48 | 9 | 56.3 | 3 | 58.95556 | 43.47
24603 - FLORA PPTO C | 1017 | No especificado | Concreto | Muros T2 , piso 2, ejes 1 - 4 / A - F | 2026-04-26 | 2026-05-24 | 2026-05-29 | 28 | 48.3 | 55.2 | 114.3 | MURO | 48 | MURO-48-28 | 2026-10-29 | NUEVO | 2026-10-29 | 48 | 6.9 | 56.3 | 3 | 58.95556 | 43.47
24603 - FLORA PPTO C | 1023 | Autoco | Concreto | Muros T2 piso 3 ejes 13, 15 / A - L | 2026-04-28 | 2026-05-26 | 2026-05-26 | 28 | 48.3 | 55.1 | 114.1 | MURO | 48 | MURO-48-28 | 2026-10-29 | NUEVO | 2026-10-29 | 48 | 6.8 | 54.36667 | 3 | 56.51111 | 43.47
24603 - FLORA PPTO C | 1023 | Autoco | Concreto | Muros T2 piso 3 ejes 13, 15 / A - L | 2026-04-28 | 2026-05-26 | 2026-05-26 | 28 | 48.3 | 53.4 | 110.6 | MURO | 48 | MURO-48-28 | 2026-10-29 | NUEVO | 2026-10-29 | 48 | 5.1 | 54.36667 | 3 | 56.51111 | 43.47
24603 - FLORA PPTO C | 1023 | Autoco | Concreto | Muros T2 piso 3 ejes 13, 15 / A - L | 2026-04-28 | 2026-05-26 | 2026-05-26 | 28 | 48.3 | 54.6 | 113 | MURO | 48 | MURO-48-28 | 2026-10-29 | NUEVO | 2026-10-29 | 48 | 6.3 | 54.36667 | 3 | 56.51111 | 43.47
24603 - FLORA PPTO C | 1024 | AUTOCO | Concreto | Muros T2, Piso 3, 9 y 12, / F – L, y 11 – 12 / A – F | 2026-05-02 | 2026-05-30 | 2026-06-02 | 28 | 48.3 | 49.9 | 103.3 | MURO | 48 | MURO-48-28 | 2026-10-29 | NUEVO | 2026-10-29 | 48 | 1.6 | 50.9 | 3 | 53.85556 | 43.47
24603 - FLORA PPTO C | 1024 | AUTOCO | Concreto | Muros T2, Piso 3, 9 y 12, / F – L, y 11 – 12 / A – F | 2026-05-02 | 2026-05-30 | 2026-06-02 | 28 | 48.3 | 52 | 107.7 | MURO | 48 | MURO-48-28 | 2026-10-29 | NUEVO | 2026-10-29 | 48 | 3.7 | 50.9 | 3 | 53.85556 | 43.47
24603 - FLORA PPTO C | 1024 | AUTOCO | Concreto | Muros T2, Piso 3, 9 y 12, / F – L, y 11 – 12 / A – F | 2026-05-02 | 2026-05-30 | 2026-06-02 | 28 | 48.3 | 50.8 | 105.2 | MURO | 48 | MURO-48-28 | 2026-10-29 | NUEVO | 2026-10-29 | 48 | 2.5 | 50.9 | 3 | 53.85556 | 43.47
24603 - FLORA PPTO C | 1028 | AUTOCO | Concreto | Muros T2, Piso 3, Ejes 7, 11 / A – F | 2026-05-04 | 2026-06-01 | 2026-06-02 | 28 | 48.3 | 61.3 | 126.9 | MURO | 48 | MURO-48-28 | 2026-10-29 | NUEVO | 2026-10-29 | 48 | 13 | 61.53333 | 3 | 55.6 | 43.47
24603 - FLORA PPTO C | 1028 | AUTOCO | Concreto | Muros T2, Piso 3, Ejes 7, 11 / A – F | 2026-05-04 | 2026-06-01 | 2026-06-02 | 28 | 48.3 | 62.4 | 129.2 | MURO | 48 | MURO-48-28 | 2026-10-29 | NUEVO | 2026-10-29 | 48 | 14.1 | 61.53333 | 3 | 55.6 | 43.47
24603 - FLORA PPTO C | 1028 | AUTOCO | Concreto | Muros T2, Piso 3, Ejes 7, 11 / A – F | 2026-05-04 | 2026-06-01 | 2026-06-02 | 28 | 48.3 | 60.9 | 126.1 | MURO | 48 | MURO-48-28 | 2026-10-29 | NUEVO | 2026-10-29 | 48 | 12.6 | 61.53333 | 3 | 55.6 | 43.47
24603 - FLORA PPTO C | 1033 | Autoco | Concreto | Muros T2 piso 3, ejes 5 - 9 / G - L | 2026-05-06 | 2026-06-03 | 2026-06-04 | 28 | 48.3 | 64.7 | 134 | MURO | 48 | MURO-48-28 | 2026-10-29 | NUEVO | 2026-10-29 | 48 | 16.4 | 64.4 | 3 | 58.94444 | 43.47
24603 - FLORA PPTO C | 1033 | Autoco | Concreto | Muros T2 piso 3, ejes 5 - 9 / G - L | 2026-05-06 | 2026-06-03 | 2026-06-04 | 28 | 48.3 | 63.9 | 132.3 | MURO | 48 | MURO-48-28 | 2026-10-29 | NUEVO | 2026-10-29 | 48 | 15.6 | 64.4 | 3 | 58.94444 | 43.47
24603 - FLORA PPTO C | 1033 | Autoco | Concreto | Muros T2 piso 3, ejes 5 - 9 / G - L | 2026-05-06 | 2026-06-03 | 2026-06-04 | 28 | 48.3 | 64.6 | 133.7 | MURO | 48 | MURO-48-28 | 2026-10-29 | NUEVO | 2026-10-29 | 48 | 16.3 | 64.4 | 3 | 58.94444 | 43.47
24603 - FLORA PPTO C | 1035 | Autoco | Concreto | Muros T1 piso 1 ejes 1 - 3 / A - L | 2026-05-06 | 2026-06-03 | 2026-06-04 | 28 | 48.3 | 50.7 | 105 | MURO | 48 | MURO-48-28 | 2026-10-29 | NUEVO | 2026-10-29 | 48 | 2.4 | 50.3 | 3 | 58.74444 | 43.47
24603 - FLORA PPTO C | 1035 | Autoco | Concreto | Muros T1 piso 1 ejes 1 - 3 / A - L | 2026-05-06 | 2026-06-03 | 2026-06-04 | 28 | 48.3 | 50 | 103.5 | MURO | 48 | MURO-48-28 | 2026-10-29 | NUEVO | 2026-10-29 | 48 | 1.7 | 50.3 | 3 | 58.74444 | 43.47
24603 - FLORA PPTO C | 1035 | Autoco | Concreto | Muros T1 piso 1 ejes 1 - 3 / A - L | 2026-05-06 | 2026-06-03 | 2026-06-04 | 28 | 48.3 | 50.2 | 103.9 | MURO | 48 | MURO-48-28 | 2026-10-29 | NUEVO | 2026-10-29 | 48 | 1.9 | 50.3 | 3 | 58.74444 | 43.47
24603 - FLORA PPTO C | 1036 | Autoco | Concreto | Muros T2, piso 3 ejes 4 - 7 / A - F | 2026-05-06 | 2026-06-03 | 2026-06-04 | 28 | 48.3 | 49.8 | 103.1 | MURO | 48 | MURO-48-28 | 2026-10-29 | NUEVO | 2026-10-29 | 48 | 1.5 | 49.2 | 3 | 54.63333 | 43.47
24603 - FLORA PPTO C | 1036 | Autoco | Concreto | Muros T2, piso 3 ejes 4 - 7 / A - F | 2026-05-06 | 2026-06-03 | 2026-06-04 | 28 | 48.3 | 48.4 | 100.2 | MURO | 48 | MURO-48-28 | 2026-10-29 | NUEVO | 2026-10-29 | 48 | 0.1 | 49.2 | 3 | 54.63333 | 43.47
24603 - FLORA PPTO C | 1036 | Autoco | Concreto | Muros T2, piso 3 ejes 4 - 7 / A - F | 2026-05-06 | 2026-06-03 | 2026-06-04 | 28 | 48.3 | 49.4 | 102.3 | MURO | 48 | MURO-48-28 | 2026-10-29 | NUEVO | 2026-10-29 | 48 | 1.1 | 49.2 | 3 | 54.63333 | 43.47
24603 - FLORA PPTO C | 1042 | AUTOCO | Concreto | Muros T2 piso 3 ejes 1 - 4 / A - F - 4 - 5 / G - L | 2026-05-11 | 2026-06-08 | 2026-06-09 | 28 | 48.3 | 61.6 | 127.5 | MURO | 48 | MURO-48-28 | 2026-10-29 | NUEVO | 2026-10-29 | 48 | 13.3 | 61.93333 | 3 | 53.81111 | 43.47
24603 - FLORA PPTO C | 1042 | AUTOCO | Concreto | Muros T2 piso 3 ejes 1 - 4 / A - F - 4 - 5 / G - L | 2026-05-11 | 2026-06-08 | 2026-06-09 | 28 | 48.3 | 62 | 128.4 | MURO | 48 | MURO-48-28 | 2026-10-29 | NUEVO | 2026-10-29 | 48 | 13.7 | 61.93333 | 3 | 53.81111 | 43.47
24603 - FLORA PPTO C | 1042 | AUTOCO | Concreto | Muros T2 piso 3 ejes 1 - 4 / A - F - 4 - 5 / G - L | 2026-05-11 | 2026-06-08 | 2026-06-09 | 28 | 48.3 | 62.2 | 128.8 | MURO | 48 | MURO-48-28 | 2026-10-29 | NUEVO | 2026-10-29 | 48 | 13.9 | 61.93333 | 3 | 53.81111 | 43.47
24603 - FLORA PPTO C | 1043 | AUTOCO | Concreto | Muros T1 piso 1 ejes 4 - 7 / G - L | 2026-05-11 | 2026-06-08 | 2026-06-09 | 28 | 48.3 | 60.5 | 125.3 | MURO | 48 | MURO-48-28 | 2026-10-29 | NUEVO | 2026-10-29 | 48 | 12.2 | 60.1 | 3 | 57.07778 | 43.47
24603 - FLORA PPTO C | 1043 | AUTOCO | Concreto | Muros T1 piso 1 ejes 4 - 7 / G - L | 2026-05-11 | 2026-06-08 | 2026-06-09 | 28 | 48.3 | 59 | 122.2 | MURO | 48 | MURO-48-28 | 2026-10-29 | NUEVO | 2026-10-29 | 48 | 10.7 | 60.1 | 3 | 57.07778 | 43.47
24603 - FLORA PPTO C | 1043 | AUTOCO | Concreto | Muros T1 piso 1 ejes 4 - 7 / G - L | 2026-05-11 | 2026-06-08 | 2026-06-09 | 28 | 48.3 | 60.8 | 125.9 | MURO | 48 | MURO-48-28 | 2026-10-29 | NUEVO | 2026-10-29 | 48 | 12.5 | 60.1 | 3 | 57.07778 | 43.47
24603 - FLORA PPTO C | 1044 | No especificado | Concreto | Muros T2 , piso 3 ejes 1 - 3 / B - 2 | 2026-05-12 | 2026-06-09 | 2026-06-10 | 28 | 48.3 | 60.8 | 125.9 | MURO | 48 | MURO-48-28 | 2026-10-29 | NUEVO | 2026-10-29 | 48 | 12.5 | 61.13333 | 3 | 61.05556 | 43.47
24603 - FLORA PPTO C | 1044 | No especificado | Concreto | Muros T2 , piso 3 ejes 1 - 3 / B - 2 | 2026-05-12 | 2026-06-09 | 2026-06-10 | 28 | 48.3 | 62.4 | 129.2 | MURO | 48 | MURO-48-28 | 2026-10-29 | NUEVO | 2026-10-29 | 48 | 14.1 | 61.13333 | 3 | 61.05556 | 43.47
24603 - FLORA PPTO C | 1044 | No especificado | Concreto | Muros T2 , piso 3 ejes 1 - 3 / B - 2 | 2026-05-12 | 2026-06-09 | 2026-06-10 | 28 | 48.3 | 60.2 | 124.6 | MURO | 48 | MURO-48-28 | 2026-10-29 | NUEVO | 2026-10-29 | 48 | 11.9 | 61.13333 | 3 | 61.05556 | 43.47
24603 - FLORA PPTO C | 1046 | No especificado | Concreto | Muros T1 , piso 4 ejes 4 - 7 / A - D | 2026-05-13 | 2026-06-10 | 2026-06-10 | 28 | 48.3 | 54.9 | 113.7 | MURO | 48 | MURO-48-28 | 2026-10-29 | NUEVO | 2026-10-29 | 48 | 6.6 | 54.63333 | 3 | 58.62222 | 43.47
24603 - FLORA PPTO C | 1046 | No especificado | Concreto | Muros T1 , piso 4 ejes 4 - 7 / A - D | 2026-05-13 | 2026-06-10 | 2026-06-10 | 28 | 48.3 | 54.6 | 113 | MURO | 48 | MURO-48-28 | 2026-10-29 | NUEVO | 2026-10-29 | 48 | 6.3 | 54.63333 | 3 | 58.62222 | 43.47
24603 - FLORA PPTO C | 1046 | No especificado | Concreto | Muros T1 , piso 4 ejes 4 - 7 / A - D | 2026-05-13 | 2026-06-10 | 2026-06-10 | 28 | 48.3 | 54.4 | 112.6 | MURO | 48 | MURO-48-28 | 2026-10-29 | NUEVO | 2026-10-29 | 48 | 6.1 | 54.63333 | 3 | 58.62222 | 43.47
24603 - FLORA PPTO C | 1047 | No especificado | Concreto | Muros T2 , piso 4 , ejes 1 - 4 / A - 2 | 2026-05-14 | 2026-06-11 | 2026-06-12 | 28 | 48.3 | 60.8 | 125.9 | MURO | 48 | MURO-48-28 | 2026-10-29 | NUEVO | 2026-10-29 | 48 | 12.5 | 60.1 | 3 | 58.62222 | 43.47
24603 - FLORA PPTO C | 1047 | No especificado | Concreto | Muros T2 , piso 4 , ejes 1 - 4 / A - 2 | 2026-05-14 | 2026-06-11 | 2026-06-12 | 28 | 48.3 | 60.5 | 125.3 | MURO | 48 | MURO-48-28 | 2026-10-29 | NUEVO | 2026-10-29 | 48 | 12.2 | 60.1 | 3 | 58.62222 | 43.47
24603 - FLORA PPTO C | 1047 | No especificado | Concreto | Muros T2 , piso 4 , ejes 1 - 4 / A - 2 | 2026-05-14 | 2026-06-11 | 2026-06-12 | 28 | 48.3 | 59 | 122.2 | MURO | 48 | MURO-48-28 | 2026-10-29 | NUEVO | 2026-10-29 | 48 | 10.7 | 60.1 | 3 | 58.62222 | 43.47
24603 - FLORA PPTO C | 1050 | AUTO | Concreto | Muros T1, piso 1, ejes 7 - 9 / A - F | 2026-05-15 | 2026-06-12 | 2026-06-12 | 28 | 48.3 | 55.2 | 114.3 | MURO | 48 | MURO-48-28 | 2026-10-29 | NUEVO | 2026-10-29 | 48 | 6.9 | 55.36667 | 3 | 56.7 | 43.47
24603 - FLORA PPTO C | 1050 | AUTO | Concreto | Muros T1, piso 1, ejes 7 - 9 / A - F | 2026-05-15 | 2026-06-12 | 2026-06-12 | 28 | 48.3 | 56.1 | 116.1 | MURO | 48 | MURO-48-28 | 2026-10-29 | NUEVO | 2026-10-29 | 48 | 7.8 | 55.36667 | 3 | 56.7 | 43.47
24603 - FLORA PPTO C | 1050 | AUTO | Concreto | Muros T1, piso 1, ejes 7 - 9 / A - F | 2026-05-15 | 2026-06-12 | 2026-06-12 | 28 | 48.3 | 54.8 | 113.5 | MURO | 48 | MURO-48-28 | 2026-10-29 | NUEVO | 2026-10-29 | 48 | 6.5 | 55.36667 | 3 | 56.7 | 43.47
24603 - FLORA PPTO C | 1051 | AUTO | Concreto | Muros T2, piso 4, ejes 11 - 12 / A - F | 2026-05-15 | 2026-06-12 | 2026-06-12 | 28 | 48.3 | 59.9 | 124 | MURO | 48 | MURO-48-28 | 2026-10-29 | NUEVO | 2026-10-29 | 48 | 11.6 | 59.26667 | 3 | 58.24444 | 43.47
24603 - FLORA PPTO C | 1051 | AUTO | Concreto | Muros T2, piso 4, ejes 11 - 12 / A - F | 2026-05-15 | 2026-06-12 | 2026-06-12 | 28 | 48.3 | 58.5 | 121.1 | MURO | 48 | MURO-48-28 | 2026-10-29 | NUEVO | 2026-10-29 | 48 | 10.2 | 59.26667 | 3 | 58.24444 | 43.47
24603 - FLORA PPTO C | 1051 | AUTO | Concreto | Muros T2, piso 4, ejes 11 - 12 / A - F | 2026-05-15 | 2026-06-12 | 2026-06-12 | 28 | 48.3 | 59.4 | 123 | MURO | 48 | MURO-48-28 | 2026-10-29 | NUEVO | 2026-10-29 | 48 | 11.1 | 59.26667 | 3 | 58.24444 | 43.47
24603 - FLORA PPTO C | 1054 | AUTO | Concreto | Muros T1, piso 1 ejes 7 - 9 / G - L | 2026-05-16 | 2026-06-13 | 2026-06-16 | 28 | 48.3 | 55.9 | 115.7 | MURO | 48 | MURO-48-28 | 2026-10-29 | NUEVO | 2026-10-29 | 48 | 7.6 | 55.96667 | 3 | 56.86667 | 43.47
24603 - FLORA PPTO C | 1054 | AUTO | Concreto | Muros T1, piso 1 ejes 7 - 9 / G - L | 2026-05-16 | 2026-06-13 | 2026-06-16 | 28 | 48.3 | 56.7 | 117.4 | MURO | 48 | MURO-48-28 | 2026-10-29 | NUEVO | 2026-10-29 | 48 | 8.4 | 55.96667 | 3 | 56.86667 | 43.47
24603 - FLORA PPTO C | 1054 | AUTO | Concreto | Muros T1, piso 1 ejes 7 - 9 / G - L | 2026-05-16 | 2026-06-13 | 2026-06-16 | 28 | 48.3 | 55.3 | 114.5 | MURO | 48 | MURO-48-28 | 2026-10-29 | NUEVO | 2026-10-29 | 48 | 7 | 55.96667 | 3 | 56.86667 | 43.47
24603 - FLORA PPTO C | 1055 | AUTO | Concreto | Muros T2, Piso 4, Ejes 9-1, A-F | 2026-05-16 | 2026-06-13 | 2026-06-16 | 28 | 48.3 | 61.6 | 127.5 | MURO | 48 | MURO-48-28 | 2026-10-29 | NUEVO | 2026-10-29 | 48 | 13.3 | 60.93333 | 3 | 58.72222 | 43.47
24603 - FLORA PPTO C | 1055 | AUTO | Concreto | Muros T2, Piso 4, Ejes 9-1, A-F | 2026-05-16 | 2026-06-13 | 2026-06-16 | 28 | 48.3 | 60.1 | 124.4 | MURO | 48 | MURO-48-28 | 2026-10-29 | NUEVO | 2026-10-29 | 48 | 11.8 | 60.93333 | 3 | 58.72222 | 43.47
24603 - FLORA PPTO C | 1055 | AUTO | Concreto | Muros T2, Piso 4, Ejes 9-1, A-F | 2026-05-16 | 2026-06-13 | 2026-06-16 | 28 | 48.3 | 61.1 | 126.5 | MURO | 48 | MURO-48-28 | 2026-10-29 | NUEVO | 2026-10-29 | 48 | 12.8 | 60.93333 | 3 | 58.72222 | 43.47
24603 - FLORA PPTO C | 1060 | AUTO | Concreto | Muros T1, Piso 1, Ejes 9-12 G-L | 2026-05-20 | 2026-06-17 | 2026-06-17 | 28 | 48.3 | 57.7 | 119.5 | MURO | 48 | MURO-48-28 | 2026-10-29 | NUEVO | 2026-10-29 | 48 | 9.4 | 57.06667 | 3 | 57.98889 | 43.47
24603 - FLORA PPTO C | 1060 | AUTO | Concreto | Muros T1, Piso 1, Ejes 9-12 G-L | 2026-05-20 | 2026-06-17 | 2026-06-17 | 28 | 48.3 | 56.3 | 116.6 | MURO | 48 | MURO-48-28 | 2026-10-29 | NUEVO | 2026-10-29 | 48 | 8 | 57.06667 | 3 | 57.98889 | 43.47
24603 - FLORA PPTO C | 1060 | AUTO | Concreto | Muros T1, Piso 1, Ejes 9-12 G-L | 2026-05-20 | 2026-06-17 | 2026-06-17 | 28 | 48.3 | 57.2 | 118.4 | MURO | 48 | MURO-48-28 | 2026-10-29 | NUEVO | 2026-10-29 | 48 | 8.9 | 57.06667 | 3 | 57.98889 | 43.47
24603 - FLORA PPTO C | 1061 | AUTO | Concreto | Muros T2, Piso 4, Ejes 7-9 G-L | 2026-05-20 | 2026-06-17 | 2026-06-17 | 28 | 48.3 | 58.1 | 120.3 | MURO | 48 | MURO-48-28 | 2026-10-29 | NUEVO | 2026-10-29 | 48 | 9.8 | 58.16667 | 3 | 58.72222 | 43.47
24603 - FLORA PPTO C | 1061 | AUTO | Concreto | Muros T2, Piso 4, Ejes 7-9 G-L | 2026-05-20 | 2026-06-17 | 2026-06-17 | 28 | 48.3 | 58.9 | 121.9 | MURO | 48 | MURO-48-28 | 2026-10-29 | NUEVO | 2026-10-29 | 48 | 10.6 | 58.16667 | 3 | 58.72222 | 43.47
24603 - FLORA PPTO C | 1061 | AUTO | Concreto | Muros T2, Piso 4, Ejes 7-9 G-L | 2026-05-20 | 2026-06-17 | 2026-06-17 | 28 | 48.3 | 57.5 | 119 | MURO | 48 | MURO-48-28 | 2026-10-29 | NUEVO | 2026-10-29 | 48 | 9.2 | 58.16667 | 3 | 58.72222 | 43.47
24603 - FLORA PPTO C | 1065 | AUTO | Concreto | Muros T2, piso 4, Ejes 4-7 G-L | 2026-05-21 | 2026-06-18 | 2026-06-19 | 28 | 48.3 | 67.5 | 139.8 | MURO | 48 | MURO-48-28 | 2026-10-29 | NUEVO | 2026-10-29 | 48 | 19.2 | 67.7 | 3 | 60.97778 | 43.47
24603 - FLORA PPTO C | 1065 | AUTO | Concreto | Muros T2, piso 4, Ejes 4-7 G-L | 2026-05-21 | 2026-06-18 | 2026-06-19 | 28 | 48.3 | 68.6 | 142 | MURO | 48 | MURO-48-28 | 2026-10-29 | NUEVO | 2026-10-29 | 48 | 20.3 | 67.7 | 3 | 60.97778 | 43.47
24603 - FLORA PPTO C | 1065 | AUTO | Concreto | Muros T2, piso 4, Ejes 4-7 G-L | 2026-05-21 | 2026-06-18 | 2026-06-19 | 28 | 48.3 | 67 | 138.7 | MURO | 48 | MURO-48-28 | 2026-10-29 | NUEVO | 2026-10-29 | 48 | 18.7 | 67.7 | 3 | 60.97778 | 43.47
24603 - FLORA PPTO C | 1068 | Autocompactante | Concreto | Muros T2 , Piso 4 , ejes 4 - 7 / A - F | 2026-05-22 | 2026-06-19 | 2026-06-22 | 28 | 48.3 | 72.8 | 150.7 | MURO | 48 | MURO-48-28 | 2026-10-29 | NUEVO | 2026-10-29 | 48 | 24.5 | 72.6 | 3 | 66.15556 | 43.47
24603 - FLORA PPTO C | 1068 | Autocompactante | Concreto | Muros T2 , Piso 4 , ejes 4 - 7 / A - F | 2026-05-22 | 2026-06-19 | 2026-06-22 | 28 | 48.3 | 72.6 | 150.3 | MURO | 48 | MURO-48-28 | 2026-10-29 | NUEVO | 2026-10-29 | 48 | 24.3 | 72.6 | 3 | 66.15556 | 43.47
24603 - FLORA PPTO C | 1068 | Autocompactante | Concreto | Muros T2 , Piso 4 , ejes 4 - 7 / A - F | 2026-05-22 | 2026-06-19 | 2026-06-22 | 28 | 48.3 | 72.4 | 149.9 | MURO | 48 | MURO-48-28 | 2026-10-29 | NUEVO | 2026-10-29 | 48 | 24.1 | 72.6 | 3 | 66.15556 | 43.47
24603 - FLORA PPTO C | 1069 | Autocompactante | Concreto | Muros T1 , Piso 1, ejes 4 - 7 / G - L | 2026-05-23 | 2026-06-20 | 2026-06-22 | 28 | 48.3 | 67.5 | 139.8 | MURO | 48 | MURO-48-28 | 2026-10-29 | NUEVO | 2026-10-29 | 48 | 19.2 | 67.7 | 3 | 69.33333 | 43.47
24603 - FLORA PPTO C | 1069 | Autocompactante | Concreto | Muros T1 , Piso 1, ejes 4 - 7 / G - L | 2026-05-23 | 2026-06-20 | 2026-06-22 | 28 | 48.3 | 68.6 | 142 | MURO | 48 | MURO-48-28 | 2026-10-29 | NUEVO | 2026-10-29 | 48 | 20.3 | 67.7 | 3 | 69.33333 | 43.47
24603 - FLORA PPTO C | 1069 | Autocompactante | Concreto | Muros T1 , Piso 1, ejes 4 - 7 / G - L | 2026-05-23 | 2026-06-20 | 2026-06-22 | 28 | 48.3 | 67 | 138.7 | MURO | 48 | MURO-48-28 | 2026-10-29 | NUEVO | 2026-10-29 | 48 | 18.7 | 67.7 | 3 | 69.33333 | 43.47
24603 - FLORA PPTO C | 1071 | Autocompactante | Concreto | Muros T2 , Piso 4 , ejes 1 - 4 / A - L | 2026-05-23 | 2026-06-20 | 2026-06-22 | 28 | 48.3 | 66.1 | 136.9 | MURO | 48 | MURO-48-28 | 2026-10-29 | NUEVO | 2026-10-29 | 48 | 17.8 | 66.3 | 3 | 68.86667 | 43.47
24603 - FLORA PPTO C | 1071 | Autocompactante | Concreto | Muros T2 , Piso 4 , ejes 1 - 4 / A - L | 2026-05-23 | 2026-06-20 | 2026-06-22 | 28 | 48.3 | 67.2 | 139.1 | MURO | 48 | MURO-48-28 | 2026-10-29 | NUEVO | 2026-10-29 | 48 | 18.9 | 66.3 | 3 | 68.86667 | 43.47
24603 - FLORA PPTO C | 1071 | Autocompactante | Concreto | Muros T2 , Piso 4 , ejes 1 - 4 / A - L | 2026-05-23 | 2026-06-20 | 2026-06-22 | 28 | 48.3 | 65.6 | 135.8 | MURO | 48 | MURO-48-28 | 2026-10-29 | NUEVO | 2026-10-29 | 48 | 17.3 | 66.3 | 3 | 68.86667 | 43.47
24603 - FLORA PPTO C | 1077 | Auto | Concreto | Muros ejes 12-15 / A-L, piso 5, torre 2 | 2026-05-26 | 2026-06-23 | 2026-06-23 | 28 | 48.3 | 60.8 | 125.9 | MURO | 48 | MURO-48-28 | 2026-10-29 | NUEVO | 2026-10-29 | 48 | 12.5 | 60.16667 | 3 | 64.72222 | 43.47
24603 - FLORA PPTO C | 1077 | Auto | Concreto | Muros ejes 12-15 / A-L, piso 5, torre 2 | 2026-05-26 | 2026-06-23 | 2026-06-23 | 28 | 48.3 | 59.4 | 123 | MURO | 48 | MURO-48-28 | 2026-10-29 | NUEVO | 2026-10-29 | 48 | 11.1 | 60.16667 | 3 | 64.72222 | 43.47
24603 - FLORA PPTO C | 1077 | Auto | Concreto | Muros ejes 12-15 / A-L, piso 5, torre 2 | 2026-05-26 | 2026-06-23 | 2026-06-23 | 28 | 48.3 | 60.3 | 124.8 | MURO | 48 | MURO-48-28 | 2026-10-29 | NUEVO | 2026-10-29 | 48 | 12 | 60.16667 | 3 | 64.72222 | 43.47
24603 - FLORA PPTO C | 1080 | Auto | Concreto | Muros T1, piso 1, ejes 1-4 / A-L | 2026-05-27 | 2026-06-24 | 2026-06-24 | 28 | 48.3 | 61.8 | 128 | MURO | 48 | MURO-48-28 | 2026-10-29 | NUEVO | 2026-10-29 | 48 | 13.5 | 61.13333 | 3 | 62.53333 | 43.47
24603 - FLORA PPTO C | 1080 | Auto | Concreto | Muros T1, piso 1, ejes 1-4 / A-L | 2026-05-27 | 2026-06-24 | 2026-06-24 | 28 | 48.3 | 60.3 | 124.8 | MURO | 48 | MURO-48-28 | 2026-10-29 | NUEVO | 2026-10-29 | 48 | 12 | 61.13333 | 3 | 62.53333 | 43.47
24603 - FLORA PPTO C | 1080 | Auto | Concreto | Muros T1, piso 1, ejes 1-4 / A-L | 2026-05-27 | 2026-06-24 | 2026-06-24 | 28 | 48.3 | 61.3 | 126.9 | MURO | 48 | MURO-48-28 | 2026-10-29 | NUEVO | 2026-10-29 | 48 | 13 | 61.13333 | 3 | 62.53333 | 43.47
24603 - FLORA PPTO C | 1083 | Autocompactante | Concreto | Muros T2 , Piso 5 , ejes 9 - 12 / A - F | 2026-05-27 | 2026-06-24 | 2026-06-24 | 28 | 48.3 | 61.3 | 126.9 | MURO | 48 | MURO-48-28 | 2026-10-29 | NUEVO | 2026-10-29 | 48 | 13 | 61.43333 | 3 | 60.91111 | 43.47
24603 - FLORA PPTO C | 1083 | Autocompactante | Concreto | Muros T2 , Piso 5 , ejes 9 - 12 / A - F | 2026-05-27 | 2026-06-24 | 2026-06-24 | 28 | 48.3 | 62.2 | 128.8 | MURO | 48 | MURO-48-28 | 2026-10-29 | NUEVO | 2026-10-29 | 48 | 13.9 | 61.43333 | 3 | 60.91111 | 43.47
24603 - FLORA PPTO C | 1083 | Autocompactante | Concreto | Muros T2 , Piso 5 , ejes 9 - 12 / A - F | 2026-05-27 | 2026-06-24 | 2026-06-24 | 28 | 48.3 | 60.8 | 125.9 | MURO | 48 | MURO-48-28 | 2026-10-29 | NUEVO | 2026-10-29 | 48 | 12.5 | 61.43333 | 3 | 60.91111 | 43.47
24603 - FLORA PPTO C | 1086 | Autocompactante | Concreto | Muros T2 , piso 5 , ejes 7 - 11 / F - L | 2026-05-28 | 2026-06-25 | 2026-06-25 | 28 | 48.3 | 51.9 | 107.5 | MURO | 48 | MURO-48-28 | 2026-10-29 | NUEVO | 2026-10-29 | 48 | 3.6 | 53 | 3 | 58.52222 | 43.47
24603 - FLORA PPTO C | 1086 | Autocompactante | Concreto | Muros T2 , piso 5 , ejes 7 - 11 / F - L | 2026-05-28 | 2026-06-25 | 2026-06-25 | 28 | 48.3 | 54.5 | 112.8 | MURO | 48 | MURO-48-28 | 2026-10-29 | NUEVO | 2026-10-29 | 48 | 6.2 | 53 | 3 | 58.52222 | 43.47
24603 - FLORA PPTO C | 1086 | Autocompactante | Concreto | Muros T2 , piso 5 , ejes 7 - 11 / F - L | 2026-05-28 | 2026-06-25 | 2026-06-25 | 28 | 48.3 | 52.6 | 108.9 | MURO | 48 | MURO-48-28 | 2026-10-29 | NUEVO | 2026-10-29 | 48 | 4.3 | 53 | 3 | 58.52222 | 43.47
24603 - FLORA PPTO C | 1088 | Auto | Concreto | Muros ejes 5-9 / A-F piso 5 , T2 | 2026-05-29 | 2026-06-26 | 2026-06-30 | 28 | 48.3 | 49.8 | 103.1 | MURO | 48 | MURO-48-28 | 2026-10-29 | NUEVO | 2026-10-29 | 48 | 1.5 | 49.66667 | 3 | 54.7 | 43.47
24603 - FLORA PPTO C | 1088 | Auto | Concreto | Muros ejes 5-9 / A-F piso 5 , T2 | 2026-05-29 | 2026-06-26 | 2026-06-30 | 28 | 48.3 | 49.8 | 103.1 | MURO | 48 | MURO-48-28 | 2026-10-29 | NUEVO | 2026-10-29 | 48 | 1.5 | 49.66667 | 3 | 54.7 | 43.47
24603 - FLORA PPTO C | 1088 | Auto | Concreto | Muros ejes 5-9 / A-F piso 5 , T2 | 2026-05-29 | 2026-06-26 | 2026-06-30 | 28 | 48.3 | 49.4 | 102.3 | MURO | 48 | MURO-48-28 | 2026-10-29 | NUEVO | 2026-10-29 | 48 | 1.1 | 49.66667 | 3 | 54.7 | 43.47
24603 - FLORA PPTO C | 1090 | Auto | Concreto | Muros ejes 4-7 / F-L, piso 5 , T2 | 2026-05-30 | 2026-06-27 | 2026-06-30 | 28 | 48.3 | 58.5 | 121.1 | MURO | 48 | MURO-48-28 | 2026-10-29 | NUEVO | 2026-10-29 | 48 | 10.2 | 58.63333 | 3 | 53.76667 | 43.47
24603 - FLORA PPTO C | 1090 | Auto | Concreto | Muros ejes 4-7 / F-L, piso 5 , T2 | 2026-05-30 | 2026-06-27 | 2026-06-30 | 28 | 48.3 | 59.4 | 123 | MURO | 48 | MURO-48-28 | 2026-10-29 | NUEVO | 2026-10-29 | 48 | 11.1 | 58.63333 | 3 | 53.76667 | 43.47
24603 - FLORA PPTO C | 1090 | Auto | Concreto | Muros ejes 4-7 / F-L, piso 5 , T2 | 2026-05-30 | 2026-06-27 | 2026-06-30 | 28 | 48.3 | 58 | 120.1 | MURO | 48 | MURO-48-28 | 2026-10-29 | NUEVO | 2026-10-29 | 48 | 9.7 | 58.63333 | 3 | 53.76667 | 43.47
24603 - FLORA PPTO C | 1092 | Auto | Concreto | Muros ejes 1-4 / A-F, piso 5 , T2 | 2026-06-01 | 2026-06-29 | 2026-06-30 | 28 | 48.3 | 63.4 | 131.3 | MURO | 48 | MURO-48-28 | 2026-10-29 | NUEVO | 2026-10-29 | 48 | 15.1 | 63.7 | 3 | 57.33333 | 43.47
24603 - FLORA PPTO C | 1092 | Auto | Concreto | Muros ejes 1-4 / A-F, piso 5 , T2 | 2026-06-01 | 2026-06-29 | 2026-06-30 | 28 | 48.3 | 63.7 | 131.9 | MURO | 48 | MURO-48-28 | 2026-10-29 | NUEVO | 2026-10-29 | 48 | 15.4 | 63.7 | 3 | 57.33333 | 43.47
24603 - FLORA PPTO C | 1092 | Auto | Concreto | Muros ejes 1-4 / A-F, piso 5 , T2 | 2026-06-01 | 2026-06-29 | 2026-06-30 | 28 | 48.3 | 64 | 132.5 | MURO | 48 | MURO-48-28 | 2026-10-29 | NUEVO | 2026-10-29 | 48 | 15.7 | 63.7 | 3 | 57.33333 | 43.47
24603 - FLORA PPTO C | 1094 | Auto | Concreto | Muros ejes 1-4 / G-L, piso 5, T2 | 2026-06-02 | 2026-06-30 | 2026-06-30 | 28 | 48.3 | 63.5 | 131.5 | MURO | 48 | MURO-48-28 | 2026-10-29 | NUEVO | 2026-10-29 | 48 | 15.2 | 63.53333 | 3 | 61.95556 | 43.47
24603 - FLORA PPTO C | 1094 | Auto | Concreto | Muros ejes 1-4 / G-L, piso 5, T2 | 2026-06-02 | 2026-06-30 | 2026-06-30 | 28 | 48.3 | 64.1 | 132.7 | MURO | 48 | MURO-48-28 | 2026-10-29 | NUEVO | 2026-10-29 | 48 | 15.8 | 63.53333 | 3 | 61.95556 | 43.47
24603 - FLORA PPTO C | 1094 | Auto | Concreto | Muros ejes 1-4 / G-L, piso 5, T2 | 2026-06-02 | 2026-06-30 | 2026-06-30 | 28 | 48.3 | 63 | 130.4 | MURO | 48 | MURO-48-28 | 2026-10-29 | NUEVO | 2026-10-29 | 48 | 14.7 | 63.53333 | 3 | 61.95556 | 43.47
24603 - FLORA PPTO C | 1098 | Auto | Concreto | Muros ejes 1-5 / A-L, piso 2, T1 | 2026-06-03 | 2026-07-01 | 2026-07-01 | 28 | 48.3 | 64.4 | 133.3 | MURO | 48 | MURO-48-28 | 2026-10-29 | NUEVO | 2026-10-29 | 48 | 16.1 | 64.46667 | 3 | 63.9 | 43.47
24603 - FLORA PPTO C | 1098 | Auto | Concreto | Muros ejes 1-5 / A-L, piso 2, T1 | 2026-06-03 | 2026-07-01 | 2026-07-01 | 28 | 48.3 | 65.3 | 135.2 | MURO | 48 | MURO-48-28 | 2026-10-29 | NUEVO | 2026-10-29 | 48 | 17 | 64.46667 | 3 | 63.9 | 43.47
24603 - FLORA PPTO C | 1098 | Auto | Concreto | Muros ejes 1-5 / A-L, piso 2, T1 | 2026-06-03 | 2026-07-01 | 2026-07-01 | 28 | 48.3 | 63.7 | 131.9 | MURO | 48 | MURO-48-28 | 2026-10-29 | NUEVO | 2026-10-29 | 48 | 15.4 | 64.46667 | 3 | 63.9 | 43.47
24603 - FLORA PPTO C | 1099 | Auto | Concreto | Muros ejes 11 - 15 / G - L, piso 6 T2 | 2026-06-03 | 2026-07-01 | 2026-07-01 | 28 | 48.3 | 56 | 115.9 | MURO | 48 | MURO-48-28 | 2026-10-29 | NUEVO | 2026-10-29 | 48 | 7.7 | 55.33333 | 3 | 61.11111 | 43.47
24603 - FLORA PPTO C | 1099 | Auto | Concreto | Muros ejes 11 - 15 / G - L, piso 6 T2 | 2026-06-03 | 2026-07-01 | 2026-07-01 | 28 | 48.3 | 54.6 | 113 | MURO | 48 | MURO-48-28 | 2026-10-29 | NUEVO | 2026-10-29 | 48 | 6.3 | 55.33333 | 3 | 61.11111 | 43.47
24603 - FLORA PPTO C | 1099 | Auto | Concreto | Muros ejes 11 - 15 / G - L, piso 6 T2 | 2026-06-03 | 2026-07-01 | 2026-07-01 | 28 | 48.3 | 55.4 | 114.7 | MURO | 48 | MURO-48-28 | 2026-10-29 | NUEVO | 2026-10-29 | 48 | 7.1 | 55.33333 | 3 | 61.11111 | 43.47
24603 - FLORA PPTO C | 1101 | Auto | Concreto | Muros ejes 4 - 5 / A - F piso 2 T1 | 2026-06-04 | 2026-07-02 | 2026-07-06 | 28 | 48.3 | 59.8 | 123.8 | MURO | 48 | MURO-48-28 | 2026-10-29 | NUEVO | 2026-10-29 | 48 | 11.5 | 59.16667 | 3 | 59.65556 | 43.47
24603 - FLORA PPTO C | 1101 | Auto | Concreto | Muros ejes 4 - 5 / A - F piso 2 T1 | 2026-06-04 | 2026-07-02 | 2026-07-06 | 28 | 48.3 | 58.4 | 120.9 | MURO | 48 | MURO-48-28 | 2026-10-29 | NUEVO | 2026-10-29 | 48 | 10.1 | 59.16667 | 3 | 59.65556 | 43.47
24603 - FLORA PPTO C | 1101 | Auto | Concreto | Muros ejes 4 - 5 / A - F piso 2 T1 | 2026-06-04 | 2026-07-02 | 2026-07-06 | 28 | 48.3 | 59.3 | 122.8 | MURO | 48 | MURO-48-28 | 2026-10-29 | NUEVO | 2026-10-29 | 48 | 11 | 59.16667 | 3 | 59.65556 | 43.47
24603 - FLORA PPTO C | 1103 | Auto | Concreto | Muros ejes 11 - 15 / A - F, piso 6 torre 2 | 2026-06-04 | 2026-07-02 | 2026-07-06 | 28 | 48.3 | 53.3 | 110.4 | MURO | 48 | MURO-48-28 | 2026-10-29 | NUEVO | 2026-10-29 | 48 | 5 | 52.7 | 3 | 55.73333 | 43.47
24603 - FLORA PPTO C | 1103 | Auto | Concreto | Muros ejes 11 - 15 / A - F, piso 6 torre 2 | 2026-06-04 | 2026-07-02 | 2026-07-06 | 28 | 48.3 | 52 | 107.7 | MURO | 48 | MURO-48-28 | 2026-10-29 | NUEVO | 2026-10-29 | 48 | 3.7 | 52.7 | 3 | 55.73333 | 43.47
24603 - FLORA PPTO C | 1103 | Auto | Concreto | Muros ejes 11 - 15 / A - F, piso 6 torre 2 | 2026-06-04 | 2026-07-02 | 2026-07-06 | 28 | 48.3 | 52.8 | 109.3 | MURO | 48 | MURO-48-28 | 2026-10-29 | NUEVO | 2026-10-29 | 48 | 4.5 | 52.7 | 3 | 55.73333 | 43.47
24603 - FLORA PPTO C | 1104 | Autocompactante | Concreto | Muros ejes 9-11 A-L piso 6 T2 | 2026-06-05 | 2026-07-03 | 2026-07-06 | 28 | 48.3 | 54.6 | 113 | MURO | 48 | MURO-48-28 | 2026-10-29 | NUEVO | 2026-10-29 | 48 | 6.3 | 54.83333 | 3 | 55.56667 | 43.47
24603 - FLORA PPTO C | 1104 | Autocompactante | Concreto | Muros ejes 9-11 A-L piso 6 T2 | 2026-06-05 | 2026-07-03 | 2026-07-06 | 28 | 48.3 | 55.1 | 114.1 | MURO | 48 | MURO-48-28 | 2026-10-29 | NUEVO | 2026-10-29 | 48 | 6.8 | 54.83333 | 3 | 55.56667 | 43.47
24603 - FLORA PPTO C | 1104 | Autocompactante | Concreto | Muros ejes 9-11 A-L piso 6 T2 | 2026-06-05 | 2026-07-03 | 2026-07-06 | 28 | 48.3 | 54.8 | 113.5 | MURO | 48 | MURO-48-28 | 2026-10-29 | NUEVO | 2026-10-29 | 48 | 6.5 | 54.83333 | 3 | 55.56667 | 43.47
24603 - FLORA PPTO C | 1108 | Autocompactante | Concreto | Muros ejes 7-9 / A-L piso 6 T2 | 2026-06-09 | 2026-07-07 | 2026-07-08 | 28 | 48.3 | 61.4 | 127.1 | MURO | 48 | MURO-48-28 | 2026-10-29 | NUEVO | 2026-10-29 | 48 | 13.1 | 60.76667 | 3 | 56.1 | 43.47
24603 - FLORA PPTO C | 1108 | Autocompactante | Concreto | Muros ejes 7-9 / A-L piso 6 T2 | 2026-06-09 | 2026-07-07 | 2026-07-08 | 28 | 48.3 | 60 | 124.2 | MURO | 48 | MURO-48-28 | 2026-10-29 | NUEVO | 2026-10-29 | 48 | 11.7 | 60.76667 | 3 | 56.1 | 43.47
24603 - FLORA PPTO C | 1108 | Autocompactante | Concreto | Muros ejes 7-9 / A-L piso 6 T2 | 2026-06-09 | 2026-07-07 | 2026-07-08 | 28 | 48.3 | 60.9 | 126.1 | MURO | 48 | MURO-48-28 | 2026-10-29 | NUEVO | 2026-10-29 | 48 | 12.6 | 60.76667 | 3 | 56.1 | 43.47
24603 - FLORA PPTO C | 1110 | Autocompactante | Concreto | Muros ejes 5 - 7 / A - L , piso 6 , T2 | 2026-06-10 | 2026-07-08 | 2026-07-08 | 28 | 48.3 | 66.7 | 138.1 | MURO | 48 | MURO-48-28 | 2026-10-29 | NUEVO | 2026-10-29 | 48 | 18.4 | 66.43333 | 3 | 60.67778 | 43.47
24603 - FLORA PPTO C | 1110 | Autocompactante | Concreto | Muros ejes 5 - 7 / A - L , piso 6 , T2 | 2026-06-10 | 2026-07-08 | 2026-07-08 | 28 | 48.3 | 65.1 | 134.8 | MURO | 48 | MURO-48-28 | 2026-10-29 | NUEVO | 2026-10-29 | 48 | 16.8 | 66.43333 | 3 | 60.67778 | 43.47
24603 - FLORA PPTO C | 1110 | Autocompactante | Concreto | Muros ejes 5 - 7 / A - L , piso 6 , T2 | 2026-06-10 | 2026-07-08 | 2026-07-08 | 28 | 48.3 | 67.5 | 139.8 | MURO | 48 | MURO-48-28 | 2026-10-29 | NUEVO | 2026-10-29 | 48 | 19.2 | 66.43333 | 3 | 60.67778 | 43.47
24603 - FLORA PPTO C | 1114 | Autocompactante | Concreto | Muros ejes 4 - 7 / G - L , piso 2 , T1 | 2026-06-11 | 2026-07-09 | 2026-07-09 | 28 | 48.3 | 62.1 | 128.6 | MURO | 48 | MURO-48-28 | 2026-10-29 | NUEVO | 2026-10-29 | 48 | 13.8 | 61.43333 | 3 | 62.87778 | 43.47
24603 - FLORA PPTO C | 1114 | Autocompactante | Concreto | Muros ejes 4 - 7 / G - L , piso 2 , T1 | 2026-06-11 | 2026-07-09 | 2026-07-09 | 28 | 48.3 | 60.6 | 125.5 | MURO | 48 | MURO-48-28 | 2026-10-29 | NUEVO | 2026-10-29 | 48 | 12.3 | 61.43333 | 3 | 62.87778 | 43.47
24603 - FLORA PPTO C | 1114 | Autocompactante | Concreto | Muros ejes 4 - 7 / G - L , piso 2 , T1 | 2026-06-11 | 2026-07-09 | 2026-07-09 | 28 | 48.3 | 61.6 | 127.5 | MURO | 48 | MURO-48-28 | 2026-10-29 | NUEVO | 2026-10-29 | 48 | 13.3 | 61.43333 | 3 | 62.87778 | 43.47
24603 - FLORA PPTO C | 1115 | Autocompactante | Concreto | Muros ejes 1 - 4 / A - F , piso 6 , T2 | 2026-06-11 | 2026-07-09 | 2026-07-09 | 28 | 48.3 | 61.8 | 128 | MURO | 48 | MURO-48-28 | 2026-10-29 | NUEVO | 2026-10-29 | 48 | 13.5 | 61.96667 | 3 | 63.27778 | 43.47
24603 - FLORA PPTO C | 1115 | Autocompactante | Concreto | Muros ejes 1 - 4 / A - F , piso 6 , T2 | 2026-06-11 | 2026-07-09 | 2026-07-09 | 28 | 48.3 | 62.8 | 130 | MURO | 48 | MURO-48-28 | 2026-10-29 | NUEVO | 2026-10-29 | 48 | 14.5 | 61.96667 | 3 | 63.27778 | 43.47
24603 - FLORA PPTO C | 1115 | Autocompactante | Concreto | Muros ejes 1 - 4 / A - F , piso 6 , T2 | 2026-06-11 | 2026-07-09 | 2026-07-09 | 28 | 48.3 | 61.3 | 126.9 | MURO | 48 | MURO-48-28 | 2026-10-29 | NUEVO | 2026-10-29 | 48 | 13 | 61.96667 | 3 | 63.27778 | 43.47
24603 - FLORA PPTO C | 1119 | Autocompactante | Concreto | Muros ejes 4 - 7 / A - F Piso 2 T1 | 2026-06-12 | 2026-07-10 | 2026-07-10 | 28 | 48.3 | 54.4 | 112.6 | MURO | 48 | MURO-48-28 | 2026-10-29 | NUEVO | 2026-10-29 | 48 | 6.1 | 53.73333 | 3 | 59.04444 | 43.47
24603 - FLORA PPTO C | 1119 | Autocompactante | Concreto | Muros ejes 4 - 7 / A - F Piso 2 T1 | 2026-06-12 | 2026-07-10 | 2026-07-10 | 28 | 48.3 | 53.3 | 110.4 | MURO | 48 | MURO-48-28 | 2026-10-29 | NUEVO | 2026-10-29 | 48 | 5 | 53.73333 | 3 | 59.04444 | 43.47
24603 - FLORA PPTO C | 1119 | Autocompactante | Concreto | Muros ejes 4 - 7 / A - F Piso 2 T1 | 2026-06-12 | 2026-07-10 | 2026-07-10 | 28 | 48.3 | 53.5 | 110.8 | MURO | 48 | MURO-48-28 | 2026-10-29 | NUEVO | 2026-10-29 | 48 | 5.2 | 53.73333 | 3 | 59.04444 | 43.47
24603 - FLORA PPTO C | 1120 | Autocompactante | Concreto | Muros ejes 1 - 4 / G - L Piso 6 T2 | 2026-06-12 | 2026-07-10 | 2026-07-10 | 28 | 48.3 | 56.1 | 116.1 | MURO | 48 | MURO-48-28 | 2026-10-29 | NUEVO | 2026-10-29 | 48 | 7.8 | 56.23333 | 3 | 57.31111 | 43.47
24603 - FLORA PPTO C | 1120 | Autocompactante | Concreto | Muros ejes 1 - 4 / G - L Piso 6 T2 | 2026-06-12 | 2026-07-10 | 2026-07-10 | 28 | 48.3 | 57 | 118 | MURO | 48 | MURO-48-28 | 2026-10-29 | NUEVO | 2026-10-29 | 48 | 8.7 | 56.23333 | 3 | 57.31111 | 43.47
24603 - FLORA PPTO C | 1120 | Autocompactante | Concreto | Muros ejes 1 - 4 / G - L Piso 6 T2 | 2026-06-12 | 2026-07-10 | 2026-07-10 | 28 | 48.3 | 55.6 | 115.1 | MURO | 48 | MURO-48-28 | 2026-10-29 | NUEVO | 2026-10-29 | 48 | 7.3 | 56.23333 | 3 | 57.31111 | 43.47
24603 - FLORA PPTO C | 1122 | Autocompactante | Concreto | Muros ejes 4 - 7 / A - L Piso 7 T2 | 2026-06-13 | 2026-07-11 | 2026-07-14 | 28 | 48.3 | 61.2 | 126.7 | MURO | 48 | MURO-48-28 | 2026-10-29 | NUEVO | 2026-10-29 | 48 | 12.9 | 60.93333 | 3 | 56.96667 | 43.47
24603 - FLORA PPTO C | 1122 | Autocompactante | Concreto | Muros ejes 4 - 7 / A - L Piso 7 T2 | 2026-06-13 | 2026-07-11 | 2026-07-14 | 28 | 48.3 | 59.7 | 123.6 | MURO | 48 | MURO-48-28 | 2026-10-29 | NUEVO | 2026-10-29 | 48 | 11.4 | 60.93333 | 3 | 56.96667 | 43.47
24603 - FLORA PPTO C | 1122 | Autocompactante | Concreto | Muros ejes 4 - 7 / A - L Piso 7 T2 | 2026-06-13 | 2026-07-11 | 2026-07-14 | 28 | 48.3 | 61.9 | 128.2 | MURO | 48 | MURO-48-28 | 2026-10-29 | NUEVO | 2026-10-29 | 48 | 13.6 | 60.93333 | 3 | 56.96667 | 43.47
24603 - FLORA PPTO C | 1123 | Auto | Concreto | Muros ejes 7 - 9 / G - L , piso 2 T1 | 2026-06-16 | 2026-07-14 | 2026-07-15 | 28 | 48.3 | 62.8 | 130 | MURO | 48 | MURO-48-28 | 2026-10-29 | NUEVO | 2026-10-29 | 48 | 14.5 | 62.46667 | 3 | 59.87778 | 43.47
24603 - FLORA PPTO C | 1123 | Auto | Concreto | Muros ejes 7 - 9 / G - L , piso 2 T1 | 2026-06-16 | 2026-07-14 | 2026-07-15 | 28 | 48.3 | 62.6 | 129.6 | MURO | 48 | MURO-48-28 | 2026-10-29 | NUEVO | 2026-10-29 | 48 | 14.3 | 62.46667 | 3 | 59.87778 | 43.47
24603 - FLORA PPTO C | 1123 | Auto | Concreto | Muros ejes 7 - 9 / G - L , piso 2 T1 | 2026-06-16 | 2026-07-14 | 2026-07-15 | 28 | 48.3 | 62 | 128.4 | MURO | 48 | MURO-48-28 | 2026-10-29 | NUEVO | 2026-10-29 | 48 | 13.7 | 62.46667 | 3 | 59.87778 | 43.47
24603 - FLORA PPTO C | 1124 | Auto | Concreto | Muros ejes 11 - 12 / A - F piso 7 , ejes 9 y 12 / G - L T2 | 2026-06-16 | 2026-07-14 | 2026-07-15 | 28 | 48.3 | 66.9 | 138.5 | MURO | 48 | MURO-48-28 | 2026-10-29 | NUEVO | 2026-10-29 | 48 | 18.6 | 65.73333 | 3 | 63.04444 | 43.47
24603 - FLORA PPTO C | 1124 | Auto | Concreto | Muros ejes 11 - 12 / A - F piso 7 , ejes 9 y 12 / G - L T2 | 2026-06-16 | 2026-07-14 | 2026-07-15 | 28 | 48.3 | 65.4 | 135.4 | MURO | 48 | MURO-48-28 | 2026-10-29 | NUEVO | 2026-10-29 | 48 | 17.1 | 65.73333 | 3 | 63.04444 | 43.47
24603 - FLORA PPTO C | 1124 | Auto | Concreto | Muros ejes 11 - 12 / A - F piso 7 , ejes 9 y 12 / G - L T2 | 2026-06-16 | 2026-07-14 | 2026-07-15 | 28 | 48.3 | 64.9 | 134.4 | MURO | 48 | MURO-48-28 | 2026-10-29 | NUEVO | 2026-10-29 | 48 | 16.6 | 65.73333 | 3 | 63.04444 | 43.47
24603 - FLORA PPTO C | 1130 | AUTO | Concreto | Muros ejes 4 - 7 , / A - F , piso 2 , T1 | 2026-06-17 | 2026-07-15 | 2026-07-16 | 28 | 48.3 | 57.8 | 119.7 | MURO | 48 | MURO-48-28 | 2026-10-29 | NUEVO | 2026-10-29 | 48 | 9.5 | 57.1 | 3 | 61.76667 | 43.47
24603 - FLORA PPTO C | 1130 | AUTO | Concreto | Muros ejes 4 - 7 , / A - F , piso 2 , T1 | 2026-06-17 | 2026-07-15 | 2026-07-16 | 28 | 48.3 | 56.5 | 117 | MURO | 48 | MURO-48-28 | 2026-10-29 | NUEVO | 2026-10-29 | 48 | 8.2 | 57.1 | 3 | 61.76667 | 43.47
24603 - FLORA PPTO C | 1130 | AUTO | Concreto | Muros ejes 4 - 7 , / A - F , piso 2 , T1 | 2026-06-17 | 2026-07-15 | 2026-07-16 | 28 | 48.3 | 57 | 118 | MURO | 48 | MURO-48-28 | 2026-10-29 | NUEVO | 2026-10-29 | 48 | 8.7 | 57.1 | 3 | 61.76667 | 43.47
24603 - FLORA PPTO C | 1131 | AUTO | Concreto | Muros ejes 7 - 11 / A - F piso 7 , T2 | 2026-06-17 | 2026-07-15 | 2026-07-16 | 28 | 48.3 | 58.5 | 121.1 | MURO | 48 | MURO-48-28 | 2026-10-29 | NUEVO | 2026-10-29 | 48 | 10.2 | 58.7 | 3 | 60.51111 | 43.47
24603 - FLORA PPTO C | 1131 | AUTO | Concreto | Muros ejes 7 - 11 / A - F piso 7 , T2 | 2026-06-17 | 2026-07-15 | 2026-07-16 | 28 | 48.3 | 59.9 | 124 | MURO | 48 | MURO-48-28 | 2026-10-29 | NUEVO | 2026-10-29 | 48 | 11.6 | 58.7 | 3 | 60.51111 | 43.47
24603 - FLORA PPTO C | 1131 | AUTO | Concreto | Muros ejes 7 - 11 / A - F piso 7 , T2 | 2026-06-17 | 2026-07-15 | 2026-07-16 | 28 | 48.3 | 57.7 | 119.5 | MURO | 48 | MURO-48-28 | 2026-10-29 | NUEVO | 2026-10-29 | 48 | 9.4 | 58.7 | 3 | 60.51111 | 43.47
24603 - FLORA PPTO C | 1134 | AUTO | Concreto | Muros Ejes 9 – 12 / A – F, Piso 2, T1 | 2026-06-18 | 2026-07-16 | 2026-07-17 | 28 | 48.3 | 55.5 | 114.9 | MURO | 48 | MURO-48-28 | 2026-10-29 | NUEVO | 2026-10-29 | 48 | 7.2 | 55.86667 | 3 | 57.22222 | 43.47
24603 - FLORA PPTO C | 1134 | AUTO | Concreto | Muros Ejes 9 – 12 / A – F, Piso 2, T1 | 2026-06-18 | 2026-07-16 | 2026-07-17 | 28 | 48.3 | 56.2 | 116.4 | MURO | 48 | MURO-48-28 | 2026-10-29 | NUEVO | 2026-10-29 | 48 | 7.9 | 55.86667 | 3 | 57.22222 | 43.47
24603 - FLORA PPTO C | 1134 | AUTO | Concreto | Muros Ejes 9 – 12 / A – F, Piso 2, T1 | 2026-06-18 | 2026-07-16 | 2026-07-17 | 28 | 48.3 | 55.9 | 115.7 | MURO | 48 | MURO-48-28 | 2026-10-29 | NUEVO | 2026-10-29 | 48 | 7.6 | 55.86667 | 3 | 57.22222 | 43.47
24603 - FLORA PPTO C | 1135 | AUTO | Concreto | Muros Ejes 7 – 9 / G – L, Piso 7, T2 | 2026-06-18 | 2026-07-16 | 2026-07-17 | 28 | 48.3 | 56.5 | 117 | MURO | 48 | MURO-48-28 | 2026-10-29 | NUEVO | 2026-10-29 | 48 | 8.2 | 56.06667 | 3 | 56.87778 | 43.47
24603 - FLORA PPTO C | 1135 | AUTO | Concreto | Muros Ejes 7 – 9 / G – L, Piso 7, T2 | 2026-06-18 | 2026-07-16 | 2026-07-17 | 28 | 48.3 | 56.2 | 116.4 | MURO | 48 | MURO-48-28 | 2026-10-29 | NUEVO | 2026-10-29 | 48 | 7.9 | 56.06667 | 3 | 56.87778 | 43.47
24603 - FLORA PPTO C | 1135 | AUTO | Concreto | Muros Ejes 7 – 9 / G – L, Piso 7, T2 | 2026-06-18 | 2026-07-16 | 2026-07-17 | 28 | 48.3 | 55.5 | 114.9 | MURO | 48 | MURO-48-28 | 2026-10-29 | NUEVO | 2026-10-29 | 48 | 7.2 | 56.06667 | 3 | 56.87778 | 43.47
24603 - FLORA PPTO C | 1138 | Auto | Concreto | Muros ejes 5 - 7/ A - F/ 4 - 7/ G - L piso 7 T2 | 2026-06-19 | 2026-07-17 | 2026-07-17 | 28 | 48.3 | 57.4 | 118.8 | MURO | 48 | MURO-48-28 | 2026-10-29 | NUEVO | 2026-10-29 | 48 | 9.1 | 56.26667 | 3 | 56.06667 | 43.47
24603 - FLORA PPTO C | 1138 | Auto | Concreto | Muros ejes 5 - 7/ A - F/ 4 - 7/ G - L piso 7 T2 | 2026-06-19 | 2026-07-17 | 2026-07-17 | 28 | 48.3 | 56 | 115.9 | MURO | 48 | MURO-48-28 | 2026-10-29 | NUEVO | 2026-10-29 | 48 | 7.7 | 56.26667 | 3 | 56.06667 | 43.47
24603 - FLORA PPTO C | 1138 | Auto | Concreto | Muros ejes 5 - 7/ A - F/ 4 - 7/ G - L piso 7 T2 | 2026-06-19 | 2026-07-17 | 2026-07-17 | 28 | 48.3 | 55.4 | 114.7 | MURO | 48 | MURO-48-28 | 2026-10-29 | NUEVO | 2026-10-29 | 48 | 7.1 | 56.26667 | 3 | 56.06667 | 43.47
24603 - FLORA PPTO C | 1139 | Auto | Concreto | Muros ejes 11 - 12 - A - F piso 2, T1 | 2026-06-19 | 2026-07-17 | 2026-07-17 | 28 | 48.3 | 65.2 | 135 | MURO | 48 | MURO-48-28 | 2026-10-29 | NUEVO | 2026-10-29 | 48 | 16.9 | 66.46667 | 3 | 59.6 | 43.47
24603 - FLORA PPTO C | 1139 | Auto | Concreto | Muros ejes 11 - 12 - A - F piso 2, T1 | 2026-06-19 | 2026-07-17 | 2026-07-17 | 28 | 48.3 | 67.4 | 139.5 | MURO | 48 | MURO-48-28 | 2026-10-29 | NUEVO | 2026-10-29 | 48 | 19.1 | 66.46667 | 3 | 59.6 | 43.47
24603 - FLORA PPTO C | 1139 | Auto | Concreto | Muros ejes 11 - 12 - A - F piso 2, T1 | 2026-06-19 | 2026-07-17 | 2026-07-17 | 28 | 48.3 | 66.8 | 138.3 | MURO | 48 | MURO-48-28 | 2026-10-29 | NUEVO | 2026-10-29 | 48 | 18.5 | 66.46667 | 3 | 59.6 | 43.47
24603 - FLORA PPTO C | 1141 | Auto | Concreto | Muros ejes 1 - 4 / A - F piso 7 T2 | 2026-06-20 | 2026-07-18 | 2026-07-21 | 28 | 48.3 | 60 | 124.2 | MURO | 48 | MURO-48-28 | 2026-10-29 | NUEVO | 2026-10-29 | 48 | 11.7 | 60.03333 | 3 | 60.92222 | 43.47
24603 - FLORA PPTO C | 1141 | Auto | Concreto | Muros ejes 1 - 4 / A - F piso 7 T2 | 2026-06-20 | 2026-07-18 | 2026-07-21 | 28 | 48.3 | 59.6 | 123.4 | MURO | 48 | MURO-48-28 | 2026-10-29 | NUEVO | 2026-10-29 | 48 | 11.3 | 60.03333 | 3 | 60.92222 | 43.47
24603 - FLORA PPTO C | 1141 | Auto | Concreto | Muros ejes 1 - 4 / A - F piso 7 T2 | 2026-06-20 | 2026-07-18 | 2026-07-21 | 28 | 48.3 | 60.5 | 125.3 | MURO | 48 | MURO-48-28 | 2026-10-29 | NUEVO | 2026-10-29 | 48 | 12.2 | 60.03333 | 3 | 60.92222 | 43.47
24603 - FLORA PPTO C | 1144 | Auto | Concreto | Muros ejes 1 - 4 / G - L piso 7 T2 | 2026-06-22 | 2026-07-20 | 2026-07-21 | 28 | 48.3 | 58.6 | 121.3 | MURO | 48 | MURO-48-28 | 2026-10-29 | NUEVO | 2026-10-29 | 48 | 10.3 | 57.9 | 3 | 61.46667 | 43.47
24603 - FLORA PPTO C | 1144 | Auto | Concreto | Muros ejes 1 - 4 / G - L piso 7 T2 | 2026-06-22 | 2026-07-20 | 2026-07-21 | 28 | 48.3 | 57.3 | 118.6 | MURO | 48 | MURO-48-28 | 2026-10-29 | NUEVO | 2026-10-29 | 48 | 9 | 57.9 | 3 | 61.46667 | 43.47
24603 - FLORA PPTO C | 1144 | Auto | Concreto | Muros ejes 1 - 4 / G - L piso 7 T2 | 2026-06-22 | 2026-07-20 | 2026-07-21 | 28 | 48.3 | 57.8 | 119.7 | MURO | 48 | MURO-48-28 | 2026-10-29 | NUEVO | 2026-10-29 | 48 | 9.5 | 57.9 | 3 | 61.46667 | 43.47
24603 - FLORA PPTO C | 1147 | Auto | Concreto | Muros ejes 13 - 15 / A - L, piso 8, T2 | 2026-06-23 | 2026-07-21 | 2026-07-22 | 28 | 48.3 | 58 | 120.1 | MURO | 48 | MURO-48-28 | 2026-10-29 | NUEVO | 2026-10-29 | 48 | 9.7 | 57.8 | 3 | 58.57778 | 43.47
24603 - FLORA PPTO C | 1147 | Auto | Concreto | Muros ejes 13 - 15 / A - L, piso 8, T2 | 2026-06-23 | 2026-07-21 | 2026-07-22 | 28 | 48.3 | 56.6 | 117.2 | MURO | 48 | MURO-48-28 | 2026-10-29 | NUEVO | 2026-10-29 | 48 | 8.3 | 57.8 | 3 | 58.57778 | 43.47
24603 - FLORA PPTO C | 1147 | Auto | Concreto | Muros ejes 13 - 15 / A - L, piso 8, T2 | 2026-06-23 | 2026-07-21 | 2026-07-22 | 28 | 48.3 | 58.8 | 121.7 | MURO | 48 | MURO-48-28 | 2026-10-29 | NUEVO | 2026-10-29 | 48 | 10.5 | 57.8 | 3 | 58.57778 | 43.47
24603 - FLORA PPTO C | 1152 | Autocompactante | Concreto | Muros ejes 11 - 12 / A - L piso 8 T2 | 2026-06-24 | 2026-07-22 | 2026-07-23 | 28 | 48.3 | 56.5 | 117 | MURO | 48 | MURO-48-28 | 2026-10-29 | NUEVO | 2026-10-29 | 48 | 8.2 | 56.63333 | 3 | 57.44444 | 43.47
24603 - FLORA PPTO C | 1152 | Autocompactante | Concreto | Muros ejes 11 - 12 / A - L piso 8 T2 | 2026-06-24 | 2026-07-22 | 2026-07-23 | 28 | 48.3 | 57.4 | 118.8 | MURO | 48 | MURO-48-28 | 2026-10-29 | NUEVO | 2026-10-29 | 48 | 9.1 | 56.63333 | 3 | 57.44444 | 43.47
24603 - FLORA PPTO C | 1152 | Autocompactante | Concreto | Muros ejes 11 - 12 / A - L piso 8 T2 | 2026-06-24 | 2026-07-22 | 2026-07-23 | 28 | 48.3 | 56 | 115.9 | MURO | 48 | MURO-48-28 | 2026-10-29 | NUEVO | 2026-10-29 | 48 | 7.7 | 56.63333 | 3 | 57.44444 | 43.47
24603 - FLORA PPTO C | 1158 | Auto | Concreto | Muros ejes 1 - 4 / A - L piso 2 T1 | 2026-06-25 | 2026-07-23 | 2026-07-23 | 28 | 48.3 | 57.7 | 119.5 | MURO | 48 | MURO-48-28 | 2026-10-29 | NUEVO | 2026-10-29 | 48 | 9.4 | 57.53333 | 3 | 57.32222 | 43.47
24603 - FLORA PPTO C | 1158 | Auto | Concreto | Muros ejes 1 - 4 / A - L piso 2 T1 | 2026-06-25 | 2026-07-23 | 2026-07-23 | 28 | 48.3 | 57.7 | 119.5 | MURO | 48 | MURO-48-28 | 2026-10-29 | NUEVO | 2026-10-29 | 48 | 9.4 | 57.53333 | 3 | 57.32222 | 43.47
24603 - FLORA PPTO C | 1158 | Auto | Concreto | Muros ejes 1 - 4 / A - L piso 2 T1 | 2026-06-25 | 2026-07-23 | 2026-07-23 | 28 | 48.3 | 57.2 | 118.4 | MURO | 48 | MURO-48-28 | 2026-10-29 | NUEVO | 2026-10-29 | 48 | 8.9 | 57.53333 | 3 | 57.32222 | 43.47
24603 - FLORA PPTO C | 1159 | Auto | Concreto | Muros ejes 9 - 11 / A - L piso 8 T2 | 2026-06-25 | 2026-07-23 | 2026-07-23 | 28 | 48.3 | 59.6 | 123.4 | MURO | 48 | MURO-48-28 | 2026-10-29 | NUEVO | 2026-10-29 | 48 | 11.3 | 59.2 | 3 | 57.78889 | 43.47
24603 - FLORA PPTO C | 1159 | Auto | Concreto | Muros ejes 9 - 11 / A - L piso 8 T2 | 2026-06-25 | 2026-07-23 | 2026-07-23 | 28 | 48.3 | 58.1 | 120.3 | MURO | 48 | MURO-48-28 | 2026-10-29 | NUEVO | 2026-10-29 | 48 | 9.8 | 59.2 | 3 | 57.78889 | 43.47
24603 - FLORA PPTO C | 1159 | Auto | Concreto | Muros ejes 9 - 11 / A - L piso 8 T2 | 2026-06-25 | 2026-07-23 | 2026-07-23 | 28 | 48.3 | 59.9 | 124 | MURO | 48 | MURO-48-28 | 2026-10-29 | NUEVO | 2026-10-29 | 48 | 11.6 | 59.2 | 3 | 57.78889 | 43.47
24603 - FLORA PPTO C | 1162 | Auto | Concreto | Muros ejes 5 - 9 / A - L piso 8 T2 | 2026-06-26 | 2026-07-24 | 2026-07-24 | 28 | 48.3 | 55.8 | 115.5 | MURO | 48 | MURO-48-28 | 2026-10-29 | NUEVO | 2026-10-29 | 48 | 7.5 | 56.13333 | 3 | 57.62222 | 43.47
24603 - FLORA PPTO C | 1162 | Auto | Concreto | Muros ejes 5 - 9 / A - L piso 8 T2 | 2026-06-26 | 2026-07-24 | 2026-07-24 | 28 | 48.3 | 57.3 | 118.6 | MURO | 48 | MURO-48-28 | 2026-10-29 | NUEVO | 2026-10-29 | 48 | 9 | 56.13333 | 3 | 57.62222 | 43.47
24603 - FLORA PPTO C | 1162 | Auto | Concreto | Muros ejes 5 - 9 / A - L piso 8 T2 | 2026-06-26 | 2026-07-24 | 2026-07-24 | 28 | 48.3 | 55.3 | 114.5 | MURO | 48 | MURO-48-28 | 2026-10-29 | NUEVO | 2026-10-29 | 48 | 7 | 56.13333 | 3 | 57.62222 | 43.47
24603 - FLORA PPTO C | 1165 | Auto | Concreto | Muros ejes 5 - 9 / G - L piso 8 T2 | 2026-06-27 | 2026-07-25 | 2026-07-27 | 28 | 48.3 | 55.7 | 115.3 | MURO | 48 | MURO-48-28 | 2026-10-29 | NUEVO | 2026-10-29 | 48 | 7.4 | 55.1 | 3 | 56.81111 | 43.47
24603 - FLORA PPTO C | 1165 | Auto | Concreto | Muros ejes 5 - 9 / G - L piso 8 T2 | 2026-06-27 | 2026-07-25 | 2026-07-27 | 28 | 48.3 | 54.4 | 112.6 | MURO | 48 | MURO-48-28 | 2026-10-29 | NUEVO | 2026-10-29 | 48 | 6.1 | 55.1 | 3 | 56.81111 | 43.47
24603 - FLORA PPTO C | 1165 | Auto | Concreto | Muros ejes 5 - 9 / G - L piso 8 T2 | 2026-06-27 | 2026-07-25 | 2026-07-27 | 28 | 48.3 | 55.2 | 114.3 | MURO | 48 | MURO-48-28 | 2026-10-29 | NUEVO | 2026-10-29 | 48 | 6.9 | 55.1 | 3 | 56.81111 | 43.47
24603 - FLORA PPTO C | 1166 | Auto | Concreto | Muros ejes 1 - 4/ A - L, ejes 4 - 5/ A - F, piso 3 T1 | 2026-06-30 | 2026-07-28 | 2026-08-11 | 28 | 48.3 | 66.9 | 138.5 | MURO | 48 | MURO-48-28 | 2026-10-29 | NUEVO | 2026-10-29 | 48 | 18.6 | 66.23333 | 3 | 59.15556 | 43.47
24603 - FLORA PPTO C | 1166 | Auto | Concreto | Muros ejes 1 - 4/ A - L, ejes 4 - 5/ A - F, piso 3 T1 | 2026-06-30 | 2026-07-28 | 2026-08-11 | 28 | 48.3 | 65.4 | 135.4 | MURO | 48 | MURO-48-28 | 2026-10-29 | NUEVO | 2026-10-29 | 48 | 17.1 | 66.23333 | 3 | 59.15556 | 43.47
24603 - FLORA PPTO C | 1166 | Auto | Concreto | Muros ejes 1 - 4/ A - L, ejes 4 - 5/ A - F, piso 3 T1 | 2026-06-30 | 2026-07-28 | 2026-08-11 | 28 | 48.3 | 66.4 | 137.5 | MURO | 48 | MURO-48-28 | 2026-10-29 | NUEVO | 2026-10-29 | 48 | 18.1 | 66.23333 | 3 | 59.15556 | 43.47
24603 - FLORA PPTO C | 1167 | Auto | Concreto | Muros ejes 1 - 4/ A - F y 4 - 5/ F - L, piso 8, T2 | 2026-06-30 | 2026-07-28 | 2026-08-11 | 28 | 48.3 | 61.6 | 127.5 | MURO | 48 | MURO-48-28 | 2026-10-29 | NUEVO | 2026-10-29 | 48 | 13.3 | 61.76667 | 3 | 61.03333 | 43.47
24603 - FLORA PPTO C | 1167 | Auto | Concreto | Muros ejes 1 - 4/ A - F y 4 - 5/ F - L, piso 8, T2 | 2026-06-30 | 2026-07-28 | 2026-08-11 | 28 | 48.3 | 62.6 | 129.6 | MURO | 48 | MURO-48-28 | 2026-10-29 | NUEVO | 2026-10-29 | 48 | 14.3 | 61.76667 | 3 | 61.03333 | 43.47
24603 - FLORA PPTO C | 1167 | Auto | Concreto | Muros ejes 1 - 4/ A - F y 4 - 5/ F - L, piso 8, T2 | 2026-06-30 | 2026-07-28 | 2026-08-11 | 28 | 48.3 | 61.1 | 126.5 | MURO | 48 | MURO-48-28 | 2026-10-29 | NUEVO | 2026-10-29 | 48 | 12.8 | 61.76667 | 3 | 61.03333 | 43.47
24603 - FLORA PPTO C | 1171 | Autocompactante | Concreto | Muros ejes 1-3 / F-L, piso 8 T2 | 2026-07-01 | 2026-07-29 | 2026-07-29 | 28 | 48.3 | 56.9 | 117.8 | MURO | 48 | MURO-48-28 | 2026-10-29 | NUEVO | 2026-10-29 | 48 | 8.6 | 57.26667 | 3 | 61.75556 | 43.47
24603 - FLORA PPTO C | 1171 | Autocompactante | Concreto | Muros ejes 1-3 / F-L, piso 8 T2 | 2026-07-01 | 2026-07-29 | 2026-07-29 | 28 | 48.3 | 57.8 | 119.7 | MURO | 48 | MURO-48-28 | 2026-10-29 | NUEVO | 2026-10-29 | 48 | 9.5 | 57.26667 | 3 | 61.75556 | 43.47
24603 - FLORA PPTO C | 1171 | Autocompactante | Concreto | Muros ejes 1-3 / F-L, piso 8 T2 | 2026-07-01 | 2026-07-29 | 2026-07-29 | 28 | 48.3 | 57.1 | 118.2 | MURO | 48 | MURO-48-28 | 2026-10-29 | NUEVO | 2026-10-29 | 48 | 8.8 | 57.26667 | 3 | 61.75556 | 43.47
24603 - FLORA PPTO C | 1174 | Autocompactante | Concreto | Muros ejes 12-15 / A-L y 11-12 / A-F piso 9 T2 | 2026-07-02 | 2026-07-30 | 2026-07-30 | 28 | 48.3 | 61.5 | 127.3 | MURO | 48 | MURO-48-28 | 2026-10-29 | NUEVO | 2026-10-29 | 48 | 13.2 | 62.06667 | 3 | 60.36667 | 43.47
24603 - FLORA PPTO C | 1174 | Autocompactante | Concreto | Muros ejes 12-15 / A-L y 11-12 / A-F piso 9 T2 | 2026-07-02 | 2026-07-30 | 2026-07-30 | 28 | 48.3 | 62.5 | 129.4 | MURO | 48 | MURO-48-28 | 2026-10-29 | NUEVO | 2026-10-29 | 48 | 14.2 | 62.06667 | 3 | 60.36667 | 43.47
24603 - FLORA PPTO C | 1174 | Autocompactante | Concreto | Muros ejes 12-15 / A-L y 11-12 / A-F piso 9 T2 | 2026-07-02 | 2026-07-30 | 2026-07-30 | 28 | 48.3 | 62.2 | 128.8 | MURO | 48 | MURO-48-28 | 2026-10-29 | NUEVO | 2026-10-29 | 48 | 13.9 | 62.06667 | 3 | 60.36667 | 43.47
24603 - FLORA PPTO C | 1178 | No especificado | Concreto | Muros ejes 4 - 9/ G - L piso 3 T1 | 2026-07-03 | 2026-07-31 | 2026-07-31 | 28 | 48.3 | 57.7 | 119.5 | MURO | 48 | MURO-48-28 | 2026-10-29 | NUEVO | 2026-10-29 | 48 | 9.4 | 57.83333 | 3 | 59.05556 | 43.47
24603 - FLORA PPTO C | 1178 | No especificado | Concreto | Muros ejes 4 - 9/ G - L piso 3 T1 | 2026-07-03 | 2026-07-31 | 2026-07-31 | 28 | 48.3 | 58.6 | 121.3 | MURO | 48 | MURO-48-28 | 2026-10-29 | NUEVO | 2026-10-29 | 48 | 10.3 | 57.83333 | 3 | 59.05556 | 43.47
24603 - FLORA PPTO C | 1178 | No especificado | Concreto | Muros ejes 4 - 9/ G - L piso 3 T1 | 2026-07-03 | 2026-07-31 | 2026-07-31 | 28 | 48.3 | 57.2 | 118.4 | MURO | 48 | MURO-48-28 | 2026-10-29 | NUEVO | 2026-10-29 | 48 | 8.9 | 57.83333 | 3 | 59.05556 | 43.47
24603 - FLORA PPTO C | 1179 | No especificado | Concreto | Muros ejes 9 - 11/ A - L y 11 - 12 G - L P9, T2 | 2026-07-03 | 2026-07-31 | 2026-07-31 | 28 | 48.3 | 56.7 | 117.4 | MURO | 48 | MURO-48-28 | 2026-10-29 | NUEVO | 2026-10-29 | 48 | 8.4 | 56.1 | 3 | 58.66667 | 43.47
24603 - FLORA PPTO C | 1179 | No especificado | Concreto | Muros ejes 9 - 11/ A - L y 11 - 12 G - L P9, T2 | 2026-07-03 | 2026-07-31 | 2026-07-31 | 28 | 48.3 | 55.4 | 114.7 | MURO | 48 | MURO-48-28 | 2026-10-29 | NUEVO | 2026-10-29 | 48 | 7.1 | 56.1 | 3 | 58.66667 | 43.47
24603 - FLORA PPTO C | 1179 | No especificado | Concreto | Muros ejes 9 - 11/ A - L y 11 - 12 G - L P9, T2 | 2026-07-03 | 2026-07-31 | 2026-07-31 | 28 | 48.3 | 56.2 | 116.4 | MURO | 48 | MURO-48-28 | 2026-10-29 | NUEVO | 2026-10-29 | 48 | 7.9 | 56.1 | 3 | 58.66667 | 43.47
24603 - FLORA PPTO C | 1183 | Auto | Concreto | Muros ejes 7 - 9/ A - L piso 3, T2 | 2026-07-04 | 2026-08-01 | 2026-08-06 | 28 | 48.3 | 57 | 118 | MURO | 48 | MURO-48-28 | 2026-10-29 | NUEVO | 2026-10-29 | 48 | 8.7 | 56.3 | 3 | 56.74444 | 43.47
24603 - FLORA PPTO C | 1183 | Auto | Concreto | Muros ejes 7 - 9/ A - L piso 3, T2 | 2026-07-04 | 2026-08-01 | 2026-08-06 | 28 | 48.3 | 55.6 | 115.1 | MURO | 48 | MURO-48-28 | 2026-10-29 | NUEVO | 2026-10-29 | 48 | 7.3 | 56.3 | 3 | 56.74444 | 43.47
24603 - FLORA PPTO C | 1183 | Auto | Concreto | Muros ejes 7 - 9/ A - L piso 3, T2 | 2026-07-04 | 2026-08-01 | 2026-08-06 | 28 | 48.3 | 56.3 | 116.6 | MURO | 48 | MURO-48-28 | 2026-10-29 | NUEVO | 2026-10-29 | 48 | 8 | 56.3 | 3 | 56.74444 | 43.47
24603 - FLORA PPTO C | 1184 | Auto | Concreto | Muros ejes 4 - 9/ F, piso 3, T1 | 2026-07-06 | 2026-08-03 | 2026-08-06 | 28 | 48.3 | 55.7 | 115.3 | MURO | 48 | MURO-48-28 | 2026-10-29 | NUEVO | 2026-10-29 | 48 | 7.4 | 56.2 | 3 | 56.2 | 43.47
24603 - FLORA PPTO C | 1184 | Auto | Concreto | Muros ejes 4 - 9/ F, piso 3, T1 | 2026-07-06 | 2026-08-03 | 2026-08-06 | 28 | 48.3 | 56.5 | 117 | MURO | 48 | MURO-48-28 | 2026-10-29 | NUEVO | 2026-10-29 | 48 | 8.2 | 56.2 | 3 | 56.2 | 43.47
24603 - FLORA PPTO C | 1184 | Auto | Concreto | Muros ejes 4 - 9/ F, piso 3, T1 | 2026-07-06 | 2026-08-03 | 2026-08-06 | 28 | 48.3 | 56.4 | 116.8 | MURO | 48 | MURO-48-28 | 2026-10-29 | NUEVO | 2026-10-29 | 48 | 8.1 | 56.2 | 3 | 56.2 | 43.47
24603 - FLORA PPTO C | 1186 | Auto | Concreto | Muros ejes 4 - 7/ G - 2 y 5 - 7/ A - F piso 9, torre 2 | 2026-07-06 | 2026-08-03 | 2026-08-06 | 28 | 48.3 | 60.1 | 124.4 | MURO | 48 | MURO-48-28 | 2026-10-29 | NUEVO | 2026-10-29 | 48 | 11.8 | 60.16667 | 3 | 57.55556 | 43.47
24603 - FLORA PPTO C | 1186 | Auto | Concreto | Muros ejes 4 - 7/ G - 2 y 5 - 7/ A - F piso 9, torre 2 | 2026-07-06 | 2026-08-03 | 2026-08-06 | 28 | 48.3 | 61 | 126.3 | MURO | 48 | MURO-48-28 | 2026-10-29 | NUEVO | 2026-10-29 | 48 | 12.7 | 60.16667 | 3 | 57.55556 | 43.47
24603 - FLORA PPTO C | 1186 | Auto | Concreto | Muros ejes 4 - 7/ G - 2 y 5 - 7/ A - F piso 9, torre 2 | 2026-07-06 | 2026-08-03 | 2026-08-06 | 28 | 48.3 | 59.4 | 123 | MURO | 48 | MURO-48-28 | 2026-10-29 | NUEVO | 2026-10-29 | 48 | 11.1 | 60.16667 | 3 | 57.55556 | 43.47
24603 - FLORA PPTO C | 1189 | Autocompactante | Concreto | Muros ejes 1 - 4 / A - L - Piso 10 - T2 | 2026-07-08 | 2026-08-05 | 2026-08-06 | 28 | 48.3 | 54.8 | 113.5 | MURO | 48 | MURO-48-28 | 2026-10-29 | NUEVO | 2026-10-29 | 48 | 6.5 | 54 | 3 | 56.78889 | 43.47
24603 - FLORA PPTO C | 1189 | Autocompactante | Concreto | Muros ejes 1 - 4 / A - L - Piso 10 - T2 | 2026-07-08 | 2026-08-05 | 2026-08-06 | 28 | 48.3 | 53.2 | 110.1 | MURO | 48 | MURO-48-28 | 2026-10-29 | NUEVO | 2026-10-29 | 48 | 4.9 | 54 | 3 | 56.78889 | 43.47
24603 - FLORA PPTO C | 1189 | Autocompactante | Concreto | Muros ejes 1 - 4 / A - L - Piso 10 - T2 | 2026-07-08 | 2026-08-05 | 2026-08-06 | 28 | 48.3 | 54 | 111.8 | MURO | 48 | MURO-48-28 | 2026-10-29 | NUEVO | 2026-10-29 | 48 | 5.7 | 54 | 3 | 56.78889 | 43.47
24603 - FLORA PPTO C | 1195 | Auto | Concreto | Muros ejes 12 - 15 / A - L piso 10 T2 | 2026-07-09 | 2026-08-06 | 2026-08-06 | 28 | 48.3 | 50.7 | 105 | MURO | 48 | MURO-48-28 | 2026-10-29 | NUEVO | 2026-10-29 | 48 | 2.4 | 50.13333 | 3 | 54.76667 | 43.47
24603 - FLORA PPTO C | 1195 | Auto | Concreto | Muros ejes 12 - 15 / A - L piso 10 T2 | 2026-07-09 | 2026-08-06 | 2026-08-06 | 28 | 48.3 | 49.5 | 102.5 | MURO | 48 | MURO-48-28 | 2026-10-29 | NUEVO | 2026-10-29 | 48 | 1.2 | 50.13333 | 3 | 54.76667 | 43.47
24603 - FLORA PPTO C | 1195 | Auto | Concreto | Muros ejes 12 - 15 / A - L piso 10 T2 | 2026-07-09 | 2026-08-06 | 2026-08-06 | 28 | 48.3 | 50.2 | 103.9 | MURO | 48 | MURO-48-28 | 2026-10-29 | NUEVO | 2026-10-29 | 48 | 1.9 | 50.13333 | 3 | 54.76667 | 43.47
24603 - FLORA PPTO C | 1198 | Auto | Concreto | Muros ejes 9 - 11 / A-L y 11-12 / G-L, piso 10 torre 2 | 2026-07-10 | 2026-08-07 | 2026-08-11 | 28 | 48.3 | 54.4 | 112.6 | MURO | 48 | MURO-48-28 | 2026-10-29 | NUEVO | 2026-10-29 | 48 | 6.1 | 53.8 | 3 | 52.64444 | 43.47
24603 - FLORA PPTO C | 1198 | Auto | Concreto | Muros ejes 9 - 11 / A-L y 11-12 / G-L, piso 10 torre 2 | 2026-07-10 | 2026-08-07 | 2026-08-11 | 28 | 48.3 | 53.1 | 109.9 | MURO | 48 | MURO-48-28 | 2026-10-29 | NUEVO | 2026-10-29 | 48 | 4.8 | 53.8 | 3 | 52.64444 | 43.47
24603 - FLORA PPTO C | 1198 | Auto | Concreto | Muros ejes 9 - 11 / A-L y 11-12 / G-L, piso 10 torre 2 | 2026-07-10 | 2026-08-07 | 2026-08-11 | 28 | 48.3 | 53.9 | 111.6 | MURO | 48 | MURO-48-28 | 2026-10-29 | NUEVO | 2026-10-29 | 48 | 5.6 | 53.8 | 3 | 52.64444 | 43.47
24603 - FLORA PPTO C | 1200 | Auto | Concreto | Muros ejes 7-9 / A-L, piso 10, torre 2 | 2026-07-11 | 2026-08-08 | 2026-08-11 | 28 | 48.3 | 61.4 | 127.1 | MURO | 48 | MURO-48-28 | 2026-10-29 | NUEVO | 2026-10-29 | 48 | 13.1 | 61.3 | 3 | 55.07778 | 43.47
24603 - FLORA PPTO C | 1200 | Auto | Concreto | Muros ejes 7-9 / A-L, piso 10, torre 2 | 2026-07-11 | 2026-08-08 | 2026-08-11 | 28 | 48.3 | 61.6 | 127.5 | MURO | 48 | MURO-48-28 | 2026-10-29 | NUEVO | 2026-10-29 | 48 | 13.3 | 61.3 | 3 | 55.07778 | 43.47
24603 - FLORA PPTO C | 1200 | Auto | Concreto | Muros ejes 7-9 / A-L, piso 10, torre 2 | 2026-07-11 | 2026-08-08 | 2026-08-11 | 28 | 48.3 | 60.9 | 126.1 | MURO | 48 | MURO-48-28 | 2026-10-29 | NUEVO | 2026-10-29 | 48 | 12.6 | 61.3 | 3 | 55.07778 | 43.47
24603 - FLORA PPTO C | 1202 | AUTO | Concreto | Muros ejes 4 - 5 / G - L y 5 - 7 /A - L , piso 10 , torre 2 | 2026-07-14 | 2026-08-11 | 2026-08-13 | 28 | 48.3 | 53.6 | 111 | MURO | 48 | MURO-48-28 | 2026-10-29 | NUEVO | 2026-10-29 | 48 | 5.3 | 54.33333 | 3 | 56.47778 | 43.47
24603 - FLORA PPTO C | 1202 | AUTO | Concreto | Muros ejes 4 - 5 / G - L y 5 - 7 /A - L , piso 10 , torre 2 | 2026-07-14 | 2026-08-11 | 2026-08-13 | 28 | 48.3 | 54.8 | 113.5 | MURO | 48 | MURO-48-28 | 2026-10-29 | NUEVO | 2026-10-29 | 48 | 6.5 | 54.33333 | 3 | 56.47778 | 43.47
24603 - FLORA PPTO C | 1202 | AUTO | Concreto | Muros ejes 4 - 5 / G - L y 5 - 7 /A - L , piso 10 , torre 2 | 2026-07-14 | 2026-08-11 | 2026-08-13 | 28 | 48.3 | 54.6 | 113 | MURO | 48 | MURO-48-28 | 2026-10-29 | NUEVO | 2026-10-29 | 48 | 6.3 | 54.33333 | 3 | 56.47778 | 43.47
24603 - FLORA PPTO C | 1205 | AUTO | Concreto | Muros ejes 4 - 5 / A - F y 1 - 4 / A - L , piso 10 , torre 2 | 2026-07-15 | 2026-08-12 | 2026-08-13 | 28 | 48.3 | 55.2 | 114.3 | MURO | 48 | MURO-48-28 | 2026-10-29 | NUEVO | 2026-10-29 | 48 | 6.9 | 54.6 | 3 | 56.74444 | 43.47
24603 - FLORA PPTO C | 1205 | AUTO | Concreto | Muros ejes 4 - 5 / A - F y 1 - 4 / A - L , piso 10 , torre 2 | 2026-07-15 | 2026-08-12 | 2026-08-13 | 28 | 48.3 | 53.9 | 111.6 | MURO | 48 | MURO-48-28 | 2026-10-29 | NUEVO | 2026-10-29 | 48 | 5.6 | 54.6 | 3 | 56.74444 | 43.47
24603 - FLORA PPTO C | 1205 | AUTO | Concreto | Muros ejes 4 - 5 / A - F y 1 - 4 / A - L , piso 10 , torre 2 | 2026-07-15 | 2026-08-12 | 2026-08-13 | 28 | 48.3 | 54.7 | 113.3 | MURO | 48 | MURO-48-28 | 2026-10-29 | NUEVO | 2026-10-29 | 48 | 6.4 | 54.6 | 3 | 56.74444 | 43.47
24603 - FLORA PPTO C | 1210 | AUTO | Concreto | Muros ejes 12 - 15 / A - L y 11 - 12 / G - L piso 11 torre 2 | 2026-07-16 | 2026-08-13 | 2026-08-14 | 28 | 48.3 | 54.4 | 112.6 | MURO | 48 | MURO-48-28 | 2026-10-29 | NUEVO | 2026-10-29 | 48 | 6.1 | 54.5 | 3 | 54.47778 | 43.47
24603 - FLORA PPTO C | 1210 | AUTO | Concreto | Muros ejes 12 - 15 / A - L y 11 - 12 / G - L piso 11 torre 2 | 2026-07-16 | 2026-08-13 | 2026-08-14 | 28 | 48.3 | 55.2 | 114.3 | MURO | 48 | MURO-48-28 | 2026-10-29 | NUEVO | 2026-10-29 | 48 | 6.9 | 54.5 | 3 | 54.47778 | 43.47
24603 - FLORA PPTO C | 1210 | AUTO | Concreto | Muros ejes 12 - 15 / A - L y 11 - 12 / G - L piso 11 torre 2 | 2026-07-16 | 2026-08-13 | 2026-08-14 | 28 | 48.3 | 53.9 | 111.6 | MURO | 48 | MURO-48-28 | 2026-10-29 | NUEVO | 2026-10-29 | 48 | 5.6 | 54.5 | 3 | 54.47778 | 43.47
24603 - FLORA PPTO C | 1213 | Autocompactante | Concreto | Muros ejes 9 - 11 / A - L y 11 - 12 / A - F, Piso 11, Torre 2 | 2026-07-17 | 2026-08-14 | 2026-08-18 | 28 | 48.3 | 58 | 120.1 | MURO | 48 | MURO-48-28 | 2026-10-29 | NUEVO | 2026-10-29 | 48 | 9.7 | 57.3 | 3 | 55.46667 | 43.47
24603 - FLORA PPTO C | 1213 | Autocompactante | Concreto | Muros ejes 9 - 11 / A - L y 11 - 12 / A - F, Piso 11, Torre 2 | 2026-07-17 | 2026-08-14 | 2026-08-18 | 28 | 48.3 | 56.5 | 117 | MURO | 48 | MURO-48-28 | 2026-10-29 | NUEVO | 2026-10-29 | 48 | 8.2 | 57.3 | 3 | 55.46667 | 43.47
24603 - FLORA PPTO C | 1213 | Autocompactante | Concreto | Muros ejes 9 - 11 / A - L y 11 - 12 / A - F, Piso 11, Torre 2 | 2026-07-17 | 2026-08-14 | 2026-08-18 | 28 | 48.3 | 57.4 | 118.8 | MURO | 48 | MURO-48-28 | 2026-10-29 | NUEVO | 2026-10-29 | 48 | 9.1 | 57.3 | 3 | 55.46667 | 43.47
24603 - FLORA PPTO C | 1215 | Auto | Concreto | Muros ejes 7 - 9 / A - L piso 11 T2 | 2026-07-18 | 2026-08-15 | 2026-08-18 | 28 | 48.3 | 55 | 113.9 | MURO | 48 | MURO-48-28 | 2026-10-29 | NUEVO | 2026-10-29 | 48 | 6.7 | 54.33333 | 3 | 55.37778 | 43.47
24603 - FLORA PPTO C | 1215 | Auto | Concreto | Muros ejes 7 - 9 / A - L piso 11 T2 | 2026-07-18 | 2026-08-15 | 2026-08-18 | 28 | 48.3 | 53.6 | 111 | MURO | 48 | MURO-48-28 | 2026-10-29 | NUEVO | 2026-10-29 | 48 | 5.3 | 54.33333 | 3 | 55.37778 | 43.47
24603 - FLORA PPTO C | 1215 | Auto | Concreto | Muros ejes 7 - 9 / A - L piso 11 T2 | 2026-07-18 | 2026-08-15 | 2026-08-18 | 28 | 48.3 | 54.4 | 112.6 | MURO | 48 | MURO-48-28 | 2026-10-29 | NUEVO | 2026-10-29 | 48 | 6.1 | 54.33333 | 3 | 55.37778 | 43.47
24603 - FLORA PPTO C | 1219 | Auto | Concreto | Muros ejes 4 - 5 / G - L y 5 - 7 / A - L , piso 11 , torre 2 | 2026-07-21 | 2026-08-18 | 2026-08-19 | 28 | 48.3 | 57.5 | 119 | MURO | 48 | MURO-48-28 | 2026-10-29 | NUEVO | 2026-10-29 | 48 | 9.2 | 56.86667 | 3 | 56.16667 | 43.47
24603 - FLORA PPTO C | 1219 | Auto | Concreto | Muros ejes 4 - 5 / G - L y 5 - 7 / A - L , piso 11 , torre 2 | 2026-07-21 | 2026-08-18 | 2026-08-19 | 28 | 48.3 | 56.1 | 116.1 | MURO | 48 | MURO-48-28 | 2026-10-29 | NUEVO | 2026-10-29 | 48 | 7.8 | 56.86667 | 3 | 56.16667 | 43.47
24603 - FLORA PPTO C | 1219 | Auto | Concreto | Muros ejes 4 - 5 / G - L y 5 - 7 / A - L , piso 11 , torre 2 | 2026-07-21 | 2026-08-18 | 2026-08-19 | 28 | 48.3 | 57 | 118 | MURO | 48 | MURO-48-28 | 2026-10-29 | NUEVO | 2026-10-29 | 48 | 8.7 | 56.86667 | 3 | 56.16667 | 43.47
24603 - FLORA PPTO C | 1223 | Auto | Concreto | Muros ejes 4 - 5 / A - F y 1 - 4 / A - L piso 11 torre 2 | 2026-07-22 | 2026-08-19 | 2026-08-21 | 28 | 48.3 | 53.6 | 111 | MURO | 48 | MURO-48-28 | 2026-10-29 | NUEVO | 2026-10-29 | 48 | 5.3 | 54.26667 | 3 | 55.15556 | 43.47
24603 - FLORA PPTO C | 1223 | Auto | Concreto | Muros ejes 4 - 5 / A - F y 1 - 4 / A - L piso 11 torre 2 | 2026-07-22 | 2026-08-19 | 2026-08-21 | 28 | 48.3 | 55.5 | 114.9 | MURO | 48 | MURO-48-28 | 2026-10-29 | NUEVO | 2026-10-29 | 48 | 7.2 | 54.26667 | 3 | 55.15556 | 43.47
24603 - FLORA PPTO C | 1223 | Auto | Concreto | Muros ejes 4 - 5 / A - F y 1 - 4 / A - L piso 11 torre 2 | 2026-07-22 | 2026-08-19 | 2026-08-21 | 28 | 48.3 | 53.7 | 111.2 | MURO | 48 | MURO-48-28 | 2026-10-29 | NUEVO | 2026-10-29 | 48 | 5.4 | 54.26667 | 3 | 55.15556 | 43.47
24603 - FLORA PPTO C | 1233 | AUTO | Concreto | Muros ejes 8 - 12 / G - L , piso 12 , torre 2 | 2026-07-27 | 2026-08-24 | 2026-08-25 | 28 | 48.3 | 52.6 | 108.9 | MURO | 48 | MURO-48-28 | 2026-10-29 | NUEVO | 2026-10-29 | 48 | 4.3 | 52.5 | 3 | 54.54444 | 43.47
24603 - FLORA PPTO C | 1233 | AUTO | Concreto | Muros ejes 8 - 12 / G - L , piso 12 , torre 2 | 2026-07-27 | 2026-08-24 | 2026-08-25 | 28 | 48.3 | 51.7 | 107 | MURO | 48 | MURO-48-28 | 2026-10-29 | NUEVO | 2026-10-29 | 48 | 3.4 | 52.5 | 3 | 54.54444 | 43.47
24603 - FLORA PPTO C | 1233 | AUTO | Concreto | Muros ejes 8 - 12 / G - L , piso 12 , torre 2 | 2026-07-27 | 2026-08-24 | 2026-08-25 | 28 | 48.3 | 53.2 | 110.1 | MURO | 48 | MURO-48-28 | 2026-10-29 | NUEVO | 2026-10-29 | 48 | 4.9 | 52.5 | 3 | 54.54444 | 43.47
24603 - FLORA PPTO C | 1235 | AUTO | Concreto | Muros ejes - 11 - 12 / G - L , y 12 - 15 / A - 2 , P3 , T1 | 2026-07-28 | 2026-08-25 | 2026-08-25 | 28 | 48.3 | 58.4 | 120.9 | MURO | 48 | MURO-48-28 | 2026-10-29 | NUEVO | 2026-10-29 | 48 | 10.1 | 57.4 | 3 | 54.72222 | 43.47
24603 - FLORA PPTO C | 1235 | AUTO | Concreto | Muros ejes - 11 - 12 / G - L , y 12 - 15 / A - 2 , P3 , T1 | 2026-07-28 | 2026-08-25 | 2026-08-25 | 28 | 48.3 | 55.9 | 115.7 | MURO | 48 | MURO-48-28 | 2026-10-29 | NUEVO | 2026-10-29 | 48 | 7.6 | 57.4 | 3 | 54.72222 | 43.47
24603 - FLORA PPTO C | 1235 | AUTO | Concreto | Muros ejes - 11 - 12 / G - L , y 12 - 15 / A - 2 , P3 , T1 | 2026-07-28 | 2026-08-25 | 2026-08-25 | 28 | 48.3 | 57.9 | 119.9 | MURO | 48 | MURO-48-28 | 2026-10-29 | NUEVO | 2026-10-29 | 48 | 9.6 | 57.4 | 3 | 54.72222 | 43.47
24603 - FLORA PPTO C | 1238 | AUTO | Concreto | Muros ejes 7 - 11 / A - F , piso 12 , T2 | 2026-07-28 | 2026-08-25 | 2026-08-25 | 28 | 48.3 | 56.5 | 117 | MURO | 48 | MURO-48-28 | 2026-10-29 | NUEVO | 2026-10-29 | 48 | 8.2 | 57 | 3 | 55.63333 | 43.47
24603 - FLORA PPTO C | 1238 | AUTO | Concreto | Muros ejes 7 - 11 / A - F , piso 12 , T2 | 2026-07-28 | 2026-08-25 | 2026-08-25 | 28 | 48.3 | 58.5 | 121.1 | MURO | 48 | MURO-48-28 | 2026-10-29 | NUEVO | 2026-10-29 | 48 | 10.2 | 57 | 3 | 55.63333 | 43.47
24603 - FLORA PPTO C | 1238 | AUTO | Concreto | Muros ejes 7 - 11 / A - F , piso 12 , T2 | 2026-07-28 | 2026-08-25 | 2026-08-25 | 28 | 48.3 | 56 | 115.9 | MURO | 48 | MURO-48-28 | 2026-10-29 | NUEVO | 2026-10-29 | 48 | 7.7 | 57 | 3 | 55.63333 | 43.47
24603 - FLORA PPTO C | 1244 | AUTO | Concreto | Muros ejes 5 - 7 / A - F y 7 - 9 / G - 2 , piso 12 , torre 2 | 2026-07-29 | 2026-08-26 | 2026-09-01 | 28 | 48.3 | 56.6 | 117.2 | MURO | 48 | MURO-48-28 | 2026-10-29 | NUEVO | 2026-10-29 | 48 | 8.3 | 55.5 | 3 | 56.63333 | 43.47
24603 - FLORA PPTO C | 1244 | AUTO | Concreto | Muros ejes 5 - 7 / A - F y 7 - 9 / G - 2 , piso 12 , torre 2 | 2026-07-29 | 2026-08-26 | 2026-09-01 | 28 | 48.3 | 53.9 | 111.6 | MURO | 48 | MURO-48-28 | 2026-10-29 | NUEVO | 2026-10-29 | 48 | 5.6 | 55.5 | 3 | 56.63333 | 43.47
24603 - FLORA PPTO C | 1244 | AUTO | Concreto | Muros ejes 5 - 7 / A - F y 7 - 9 / G - 2 , piso 12 , torre 2 | 2026-07-29 | 2026-08-26 | 2026-09-01 | 28 | 48.3 | 56 | 115.9 | MURO | 48 | MURO-48-28 | 2026-10-29 | NUEVO | 2026-10-29 | 48 | 7.7 | 55.5 | 3 | 56.63333 | 43.47
24603 - FLORA PPTO C | 1246 | Auto | Concreto | Muros ejes 4-7/G - L, Piso 12, T2 | 2026-07-30 | 2026-08-27 | 2026-09-01 | 28 | 48.3 | 59.6 | 123.4 | MURO | 48 | MURO-48-28 | 2026-10-29 | NUEVO | 2026-10-29 | 48 | 11.3 | 59.23333 | 3 | 57.24444 | 43.47
24603 - FLORA PPTO C | 1246 | Auto | Concreto | Muros ejes 4-7/G - L, Piso 12, T2 | 2026-07-30 | 2026-08-27 | 2026-09-01 | 28 | 48.3 | 57.6 | 119.3 | MURO | 48 | MURO-48-28 | 2026-10-29 | NUEVO | 2026-10-29 | 48 | 9.3 | 59.23333 | 3 | 57.24444 | 43.47
24603 - FLORA PPTO C | 1246 | Auto | Concreto | Muros ejes 4-7/G - L, Piso 12, T2 | 2026-07-30 | 2026-08-27 | 2026-09-01 | 28 | 48.3 | 60.5 | 125.3 | MURO | 48 | MURO-48-28 | 2026-10-29 | NUEVO | 2026-10-29 | 48 | 12.2 | 59.23333 | 3 | 57.24444 | 43.47
24603 - FLORA PPTO C | 1247 | Auto | Concreto | Muros ejes 1-3/A-F y 4-5/A-F piso 4, Torre 1 | 2026-07-30 | 2026-08-27 | 2026-09-01 | 28 | 48.3 | 59.1 | 122.4 | MURO | 48 | MURO-48-28 | 2026-10-29 | NUEVO | 2026-10-29 | 48 | 10.8 | 59.26667 | 3 | 58 | 43.47
24603 - FLORA PPTO C | 1247 | Auto | Concreto | Muros ejes 1-3/A-F y 4-5/A-F piso 4, Torre 1 | 2026-07-30 | 2026-08-27 | 2026-09-01 | 28 | 48.3 | 61 | 126.3 | MURO | 48 | MURO-48-28 | 2026-10-29 | NUEVO | 2026-10-29 | 48 | 12.7 | 59.26667 | 3 | 58 | 43.47
24603 - FLORA PPTO C | 1247 | Auto | Concreto | Muros ejes 1-3/A-F y 4-5/A-F piso 4, Torre 1 | 2026-07-30 | 2026-08-27 | 2026-09-01 | 28 | 48.3 | 57.7 | 119.5 | MURO | 48 | MURO-48-28 | 2026-10-29 | NUEVO | 2026-10-29 | 48 | 9.4 | 59.26667 | 3 | 58 | 43.47
24603 - FLORA PPTO C | 1251 | AUTO | Concreto | Muros ejes 4 - 5 / G - L y 5 - 7 / A - L piso 4, torre 1 | 2026-07-31 | 2026-08-28 | 2026-09-01 | 28 | 48.3 | 57.6 | 119.3 | MURO | 48 | MURO-48-28 | 2026-10-29 | NUEVO | 2026-10-29 | 48 | 9.3 | 56.8 | 3 | 58.43333 | 43.47
24603 - FLORA PPTO C | 1251 | AUTO | Concreto | Muros ejes 4 - 5 / G - L y 5 - 7 / A - L piso 4, torre 1 | 2026-07-31 | 2026-08-28 | 2026-09-01 | 28 | 48.3 | 56.2 | 116.4 | MURO | 48 | MURO-48-28 | 2026-10-29 | NUEVO | 2026-10-29 | 48 | 7.9 | 56.8 | 3 | 58.43333 | 43.47
24603 - FLORA PPTO C | 1251 | AUTO | Concreto | Muros ejes 4 - 5 / G - L y 5 - 7 / A - L piso 4, torre 1 | 2026-07-31 | 2026-08-28 | 2026-09-01 | 28 | 48.3 | 56.6 | 117.2 | MURO | 48 | MURO-48-28 | 2026-10-29 | NUEVO | 2026-10-29 | 48 | 8.3 | 56.8 | 3 | 58.43333 | 43.47
24603 - FLORA PPTO C | 1252 | AUTO | Concreto | Muros ejes 4 - 5 / A - F y 1 - 4 / A - L, piso 12, torre 2 | 2026-07-31 | 2026-08-28 | 2026-09-01 | 28 | 48.3 | 61.9 | 128.2 | MURO | 48 | MURO-48-28 | 2026-10-29 | NUEVO | 2026-10-29 | 48 | 13.6 | 60.93333 | 3 | 59 | 43.47
24603 - FLORA PPTO C | 1252 | AUTO | Concreto | Muros ejes 4 - 5 / A - F y 1 - 4 / A - L, piso 12, torre 2 | 2026-07-31 | 2026-08-28 | 2026-09-01 | 28 | 48.3 | 61.2 | 126.7 | MURO | 48 | MURO-48-28 | 2026-10-29 | NUEVO | 2026-10-29 | 48 | 12.9 | 60.93333 | 3 | 59 | 43.47
24603 - FLORA PPTO C | 1252 | AUTO | Concreto | Muros ejes 4 - 5 / A - F y 1 - 4 / A - L, piso 12, torre 2 | 2026-07-31 | 2026-08-28 | 2026-09-01 | 28 | 48.3 | 59.7 | 123.6 | MURO | 48 | MURO-48-28 | 2026-10-29 | NUEVO | 2026-10-29 | 48 | 11.4 | 60.93333 | 3 | 59 | 43.47
24603 - FLORA PPTO C | 1256 | AUTO | Concreto | Muros ejes 11 - 15 / A - L, y 11 - 12 / G - L, piso 13 torre 1 | 2026-08-01 | 2026-08-29 | 2026-09-01 | 28 | 48.3 | 53.5 | 110.8 | MURO | 48 | MURO-48-28 | 2026-10-29 | NUEVO | 2026-10-29 | 48 | 5.2 | 53.63333 | 3 | 57.12222 | 43.47
24603 - FLORA PPTO C | 1256 | AUTO | Concreto | Muros ejes 11 - 15 / A - L, y 11 - 12 / G - L, piso 13 torre 1 | 2026-08-01 | 2026-08-29 | 2026-09-01 | 28 | 48.3 | 53.7 | 111.2 | MURO | 48 | MURO-48-28 | 2026-10-29 | NUEVO | 2026-10-29 | 48 | 5.4 | 53.63333 | 3 | 57.12222 | 43.47
24603 - FLORA PPTO C | 1256 | AUTO | Concreto | Muros ejes 11 - 15 / A - L, y 11 - 12 / G - L, piso 13 torre 1 | 2026-08-01 | 2026-08-29 | 2026-09-01 | 28 | 48.3 | 53.7 | 111.2 | MURO | 48 | MURO-48-28 | 2026-10-29 | NUEVO | 2026-10-29 | 48 | 5.4 | 53.63333 | 3 | 57.12222 | 43.47
24603 - FLORA PPTO C | 1257 | AUTO | Concreto | Muros ejes 7 - 9 / A - L piso 4 torre 1 | 2026-08-01 | 2026-08-29 | 2026-09-01 | 28 | 48.3 | 55.7 | 115.3 | MURO | 48 | MURO-48-28 | 2026-10-29 | NUEVO | 2026-10-29 | 48 | 7.4 | 57.2 | 3 | 57.25556 | 43.47
24603 - FLORA PPTO C | 1257 | AUTO | Concreto | Muros ejes 7 - 9 / A - L piso 4 torre 1 | 2026-08-01 | 2026-08-29 | 2026-09-01 | 28 | 48.3 | 58.3 | 120.7 | MURO | 48 | MURO-48-28 | 2026-10-29 | NUEVO | 2026-10-29 | 48 | 10 | 57.2 | 3 | 57.25556 | 43.47
24603 - FLORA PPTO C | 1257 | AUTO | Concreto | Muros ejes 7 - 9 / A - L piso 4 torre 1 | 2026-08-01 | 2026-08-29 | 2026-09-01 | 28 | 48.3 | 57.6 | 119.3 | MURO | 48 | MURO-48-28 | 2026-10-29 | NUEVO | 2026-10-29 | 48 | 9.3 | 57.2 | 3 | 57.25556 | 43.47
24603 - FLORA PPTO C | 1259 | AUTO | Concreto | Muros Ejes 11 - 12 / A - F y 9 - 11 / A - F, Piso 13, Torre 2 | 2026-08-03 | 2026-08-31 | 2026-09-02 | 28 | 48.3 | 54.4 | 112.6 | MURO | 48 | MURO-48-28 | 2026-10-29 | NUEVO | 2026-10-29 | 48 | 6.1 | 54.36667 | 3 | 55.06667 | 43.47
24603 - FLORA PPTO C | 1259 | AUTO | Concreto | Muros Ejes 11 - 12 / A - F y 9 - 11 / A - F, Piso 13, Torre 2 | 2026-08-03 | 2026-08-31 | 2026-09-02 | 28 | 48.3 | 55.8 | 115.5 | MURO | 48 | MURO-48-28 | 2026-10-29 | NUEVO | 2026-10-29 | 48 | 7.5 | 54.36667 | 3 | 55.06667 | 43.47
24603 - FLORA PPTO C | 1259 | AUTO | Concreto | Muros Ejes 11 - 12 / A - F y 9 - 11 / A - F, Piso 13, Torre 2 | 2026-08-03 | 2026-08-31 | 2026-09-02 | 28 | 48.3 | 52.9 | 109.5 | MURO | 48 | MURO-48-28 | 2026-10-29 | NUEVO | 2026-10-29 | 48 | 4.6 | 54.36667 | 3 | 55.06667 | 43.47
24603 - FLORA PPTO C | 1263 | AUTO | Concreto | Muros Ejes 8 – 11 / A – L 3, Torre 1 | 2026-08-04 | 2026-09-01 | 2026-09-02 | 28 | 48.3 | 60 | 124.2 | MURO | 48 | MURO-48-28 | 2026-10-29 | NUEVO | 2026-10-29 | 48 | 11.7 | 60.13333 | 3 | 57.23333 | 43.47
24603 - FLORA PPTO C | 1263 | AUTO | Concreto | Muros Ejes 8 – 11 / A – L 3, Torre 1 | 2026-08-04 | 2026-09-01 | 2026-09-02 | 28 | 48.3 | 60.9 | 126.1 | MURO | 48 | MURO-48-28 | 2026-10-29 | NUEVO | 2026-10-29 | 48 | 12.6 | 60.13333 | 3 | 57.23333 | 43.47
24603 - FLORA PPTO C | 1263 | AUTO | Concreto | Muros Ejes 8 – 11 / A – L 3, Torre 1 | 2026-08-04 | 2026-09-01 | 2026-09-02 | 28 | 48.3 | 59.5 | 123.2 | MURO | 48 | MURO-48-28 | 2026-10-29 | NUEVO | 2026-10-29 | 48 | 11.2 | 60.13333 | 3 | 57.23333 | 43.47
24603 - FLORA PPTO C | 1268 | AUTO | Concreto | Muros Ejes 7 – 9 / A – L Piso 13, Torre 2 | 2026-08-04 | 2026-09-01 | 2026-09-02 | 28 | 48.3 | 54.7 | 113.3 | MURO | 48 | MURO-48-28 | 2026-10-29 | NUEVO | 2026-10-29 | 48 | 6.4 | 53.36667 | 3 | 55.95556 | 43.47
24603 - FLORA PPTO C | 1268 | AUTO | Concreto | Muros Ejes 7 – 9 / A – L Piso 13, Torre 2 | 2026-08-04 | 2026-09-01 | 2026-09-02 | 28 | 48.3 | 52.3 | 108.3 | MURO | 48 | MURO-48-28 | 2026-10-29 | NUEVO | 2026-10-29 | 48 | 4 | 53.36667 | 3 | 55.95556 | 43.47
24603 - FLORA PPTO C | 1268 | AUTO | Concreto | Muros Ejes 7 – 9 / A – L Piso 13, Torre 2 | 2026-08-04 | 2026-09-01 | 2026-09-02 | 28 | 48.3 | 53.1 | 109.9 | MURO | 48 | MURO-48-28 | 2026-10-29 | NUEVO | 2026-10-29 | 48 | 4.8 | 53.36667 | 3 | 55.95556 | 43.47
24603 - FLORA PPTO C | 1269 | INDUS | Concreto | Placa Ejes 12 – 15 / A – L, Piso 14, Torre 2 | 2026-08-04 | 2026-09-01 | 2026-09-02 | 28 | 48.3 | 40.8 | 118.3 | PLACA | 48 | PLACA-48-28 | 2026-10-29 | NUEVO | 2026-10-29 | 48 | -7.5 | 41.4 | 3 | 53.11481 | 43.47
24603 - FLORA PPTO C | 1269 | INDUS | Concreto | Placa Ejes 12 – 15 / A – L, Piso 14, Torre 2 | 2026-08-04 | 2026-09-01 | 2026-09-02 | 28 | 48.3 | 41.4 | 120 | PLACA | 48 | PLACA-48-28 | 2026-10-29 | NUEVO | 2026-10-29 | 48 | -6.9 | 41.4 | 3 | 53.11481 | 43.47
24603 - FLORA PPTO C | 1272 | Auto | Concreto | Muros ejes 4-5/G-L y 5-7/A-L, piso 13, T2 | 2026-08-05 | 2026-09-02 | 2026-09-04 | 28 | 48.3 | 54.4 | 112.6 | MURO | 48 | MURO-48-28 | 2026-10-29 | NUEVO | 2026-10-29 | 48 | 6.1 | 54.73333 | 3 | 53.11481 | 43.47
24603 - FLORA PPTO C | 1272 | Auto | Concreto | Muros ejes 4-5/G-L y 5-7/A-L, piso 13, T2 | 2026-08-05 | 2026-09-02 | 2026-09-04 | 28 | 48.3 | 54.8 | 113.5 | MURO | 48 | MURO-48-28 | 2026-10-29 | NUEVO | 2026-10-29 | 48 | 6.5 | 54.73333 | 3 | 51.36667 | 43.47
24603 - FLORA PPTO C | 1272 | Auto | Concreto | Muros ejes 4-5/G-L y 5-7/A-L, piso 13, T2 | 2026-08-05 | 2026-09-02 | 2026-09-04 | 28 | 48.3 | 55 | 113.9 | MURO | 48 | MURO-48-28 | 2026-10-29 | NUEVO | 2026-10-29 | 48 | 6.7 | 54.73333 | 3 | 51.36667 | 43.47
24603 - FLORA PPTO C | 1273 | Auto | Concreto | Muros ejes 11-12/A-L piso 14, torre 2 | 2026-08-05 | 2026-09-02 | 2026-09-04 | 28 | 48.3 | 54.7 | 113.3 | MURO | 48 | MURO-48-28 | 2026-10-29 | NUEVO | 2026-10-29 | 48 | 6.4 | 55.2 | 3 | 51.36667 | 43.47
24603 - FLORA PPTO C | 1273 | Auto | Concreto | Muros ejes 11-12/A-L piso 14, torre 2 | 2026-08-05 | 2026-09-02 | 2026-09-04 | 28 | 48.3 | 56.6 | 117.2 | MURO | 48 | MURO-48-28 | 2026-10-29 | NUEVO | 2026-10-29 | 48 | 8.3 | 55.2 | 3 | 52.01111 | 43.47
24603 - FLORA PPTO C | 1273 | Auto | Concreto | Muros ejes 11-12/A-L piso 14, torre 2 | 2026-08-05 | 2026-09-02 | 2026-09-04 | 28 | 48.3 | 54.3 | 112.4 | MURO | 48 | MURO-48-28 | 2026-10-29 | NUEVO | 2026-10-29 | 48 | 6 | 55.2 | 3 | 52.01111 | 43.47
24603 - FLORA PPTO C | 1278 | Auto | Concreto | Muros ejes 4 - 5 / A - F y 1 - 4 / A - L, piso 13, torre 2 | 2026-08-06 | 2026-09-03 | 2026-09-04 | 28 | 48.3 | 56.5 | 117 | MURO | 48 | MURO-48-28 | 2026-10-29 | NUEVO | 2026-10-29 | 48 | 8.2 | 55.5 | 3 | 52.01111 | 43.47
24603 - FLORA PPTO C | 1278 | Auto | Concreto | Muros ejes 4 - 5 / A - F y 1 - 4 / A - L, piso 13, torre 2 | 2026-08-06 | 2026-09-03 | 2026-09-04 | 28 | 48.3 | 55.1 | 114.1 | MURO | 48 | MURO-48-28 | 2026-10-29 | NUEVO | 2026-10-29 | 48 | 6.8 | 55.5 | 3 | 55.0963 | 43.47
24603 - FLORA PPTO C | 1278 | Auto | Concreto | Muros ejes 4 - 5 / A - F y 1 - 4 / A - L, piso 13, torre 2 | 2026-08-06 | 2026-09-03 | 2026-09-04 | 28 | 48.3 | 54.9 | 113.7 | MURO | 48 | MURO-48-28 | 2026-10-29 | NUEVO | 2026-10-29 | 48 | 6.6 | 55.5 | 3 | 55.0963 | 43.47
24603 - FLORA PPTO C | 1284 | Auto | Concreto | Muros ejes 1 - 7 / G - L piso 5, torre 1 | 2026-08-10 | 2026-09-07 | 2026-09-08 | 28 | 48.3 | 54.4 | 112.6 | MURO | 48 | MURO-48-28 | 2026-10-29 | NUEVO | 2026-10-29 | 48 | 6.1 | 54.3 | 3 | 55.0963 | 43.47
24603 - FLORA PPTO C | 1284 | Auto | Concreto | Muros ejes 1 - 7 / G - L piso 5, torre 1 | 2026-08-10 | 2026-09-07 | 2026-09-08 | 28 | 48.3 | 55 | 113.9 | MURO | 48 | MURO-48-28 | 2026-10-29 | NUEVO | 2026-10-29 | 48 | 6.7 | 54.3 | 3 | 55.15556 | 43.47
24603 - FLORA PPTO C | 1284 | Auto | Concreto | Muros ejes 1 - 7 / G - L piso 5, torre 1 | 2026-08-10 | 2026-09-07 | 2026-09-08 | 28 | 48.3 | 53.5 | 110.8 | MURO | 48 | MURO-48-28 | 2026-10-29 | NUEVO | 2026-10-29 | 48 | 5.2 | 54.3 | 3 | 55.15556 | 43.47
24603 - FLORA PPTO C | 1287 | Auto | Concreto | Muros ejes 1 - 7 / A - F, piso 5, torre 1 | 2026-08-11 | 2026-09-08 | 2026-09-09 | 28 | 48.3 | 57.3 | 118.6 | MURO | 48 | MURO-48-28 | 2026-10-29 | NUEVO | 2026-10-29 | 48 | 9 | 56.6 | 3 | 55.15556 | 43.47
24603 - FLORA PPTO C | 1287 | Auto | Concreto | Muros ejes 1 - 7 / A - F, piso 5, torre 1 | 2026-08-11 | 2026-09-08 | 2026-09-09 | 28 | 48.3 | 56 | 115.9 | MURO | 48 | MURO-48-28 | 2026-10-29 | NUEVO | 2026-10-29 | 48 | 7.7 | 56.6 | 3 | 55.76667 | 43.47
24603 - FLORA PPTO C | 1287 | Auto | Concreto | Muros ejes 1 - 7 / A - F, piso 5, torre 1 | 2026-08-11 | 2026-09-08 | 2026-09-09 | 28 | 48.3 | 56.5 | 117 | MURO | 48 | MURO-48-28 | 2026-10-29 | NUEVO | 2026-10-29 | 48 | 8.2 | 56.6 | 3 | 55.76667 | 43.47
24603 - FLORA PPTO C | 1292 | Auto | Concreto | Muros ejes 7 - 9 / A - L piso 5 torre 1 | 2026-08-12 | 2026-09-09 | 2026-09-10 | 28 | 48.3 | 59.3 | 122.8 | MURO | 48 | MURO-48-28 | 2026-10-29 | NUEVO | 2026-10-29 | 48 | 11 | 58.2 | 3 | 55.76667 | 43.47
24603 - FLORA PPTO C | 1292 | Auto | Concreto | Muros ejes 7 - 9 / A - L piso 5 torre 1 | 2026-08-12 | 2026-09-09 | 2026-09-10 | 28 | 48.3 | 57.7 | 119.5 | MURO | 48 | MURO-48-28 | 2026-10-29 | NUEVO | 2026-10-29 | 48 | 9.4 | 58.2 | 3 | 56.42222 | 43.47
24603 - FLORA PPTO C | 1292 | Auto | Concreto | Muros ejes 7 - 9 / A - L piso 5 torre 1 | 2026-08-12 | 2026-09-09 | 2026-09-10 | 28 | 48.3 | 57.6 | 119.3 | MURO | 48 | MURO-48-28 | 2026-10-29 | NUEVO | 2026-10-29 | 48 | 9.3 | 58.2 | 3 | 56.42222 | 43.47
24603 - FLORA PPTO C | 1295 | AUTO | Concreto | Muros ejes 9 - 12 / A - F , piso 5 , torre 1 | 2026-08-13 | 2026-09-10 | 2026-09-10 | 28 | 48.3 | 55.4 | 114.7 | MURO | 48 | MURO-48-28 | 2026-10-29 | NUEVO | 2026-10-29 | 48 | 7.1 | 54.8 | 3 | 56.42222 | 43.47
24603 - FLORA PPTO C | 1295 | AUTO | Concreto | Muros ejes 9 - 12 / A - F , piso 5 , torre 1 | 2026-08-13 | 2026-09-10 | 2026-09-10 | 28 | 48.3 | 54.1 | 112 | MURO | 48 | MURO-48-28 | 2026-10-29 | NUEVO | 2026-10-29 | 48 | 5.8 | 54.8 | 3 | 56.71111 | 43.47
24603 - FLORA PPTO C | 1295 | AUTO | Concreto | Muros ejes 9 - 12 / A - F , piso 5 , torre 1 | 2026-08-13 | 2026-09-10 | 2026-09-10 | 28 | 48.3 | 54.9 | 113.7 | MURO | 48 | MURO-48-28 | 2026-10-29 | NUEVO | 2026-10-29 | 48 | 6.6 | 54.8 | 3 | 56.71111 | 43.47
24603 - FLORA PPTO C | 1300 | AUTO | Concreto | Muros ejes 9 - 12 / G - L piso 5, torre 1 | 2026-08-14 | 2026-09-11 | 2026-09-11 | 28 | 48.3 | 57.2 | 118.4 | MURO | 48 | MURO-48-28 | 2026-10-29 | NUEVO | 2026-10-29 | 48 | 8.9 | 58.2 | 3 | 56.71111 | 43.47
24603 - FLORA PPTO C | 1300 | AUTO | Concreto | Muros ejes 9 - 12 / G - L piso 5, torre 1 | 2026-08-14 | 2026-09-11 | 2026-09-11 | 28 | 48.3 | 59.4 | 123 | MURO | 48 | MURO-48-28 | 2026-10-29 | NUEVO | 2026-10-29 | 48 | 11.1 | 58.2 | 3 | 57.07037 | 43.47
24603 - FLORA PPTO C | 1300 | AUTO | Concreto | Muros ejes 9 - 12 / G - L piso 5, torre 1 | 2026-08-14 | 2026-09-11 | 2026-09-11 | 28 | 48.3 | 58 | 120.1 | MURO | 48 | MURO-48-28 | 2026-10-29 | NUEVO | 2026-10-29 | 48 | 9.7 | 58.2 | 3 | 57.07037 | 43.47
24603 - FLORA PPTO C | 1305 | Auto | Concreto | Muros ejes 12 - 15 / A - L piso 5 torre 1 | 2026-08-15 | 2026-09-12 | 2026-09-15 | 28 | 48.3 | 58.1 | 120.3 | MURO | 48 | MURO-48-28 | 2026-10-29 | NUEVO | 2026-10-29 | 48 | 9.8 | 58.23333 | 3 | 57.07037 | 43.47
24603 - FLORA PPTO C | 1305 | Auto | Concreto | Muros ejes 12 - 15 / A - L piso 5 torre 1 | 2026-08-15 | 2026-09-12 | 2026-09-15 | 28 | 48.3 | 59 | 122.2 | MURO | 48 | MURO-48-28 | 2026-10-29 | NUEVO | 2026-10-29 | 48 | 10.7 | 58.23333 | 3 | 57.20741 | 43.47
24603 - FLORA PPTO C | 1305 | Auto | Concreto | Muros ejes 12 - 15 / A - L piso 5 torre 1 | 2026-08-15 | 2026-09-12 | 2026-09-15 | 28 | 48.3 | 57.6 | 119.3 | MURO | 48 | MURO-48-28 | 2026-10-29 | NUEVO | 2026-10-29 | 48 | 9.3 | 58.23333 | 3 | 57.20741 | 43.47
24603 - FLORA PPTO C | 1312 | Autocompactante | Concreto | Muros ejes 1 - 6 / G - L, Piso 6 Torre 1 | 2026-08-18 | 2026-09-15 | 2026-09-16 | 28 | 48.3 | 55.4 | 114.7 | MURO | 48 | MURO-48-28 | 2026-10-29 | NUEVO | 2026-10-29 | 48 | 7.1 | 55.96667 | 3 | 57.20741 | 43.47
24603 - FLORA PPTO C | 1312 | Autocompactante | Concreto | Muros ejes 1 - 6 / G - L, Piso 6 Torre 1 | 2026-08-18 | 2026-09-15 | 2026-09-16 | 28 | 48.3 | 55.5 | 114.9 | MURO | 48 | MURO-48-28 | 2026-10-29 | NUEVO | 2026-10-29 | 48 | 7.2 | 55.96667 | 3 | 57.08148 | 43.47
24603 - FLORA PPTO C | 1312 | Autocompactante | Concreto | Muros ejes 1 - 6 / G - L, Piso 6 Torre 1 | 2026-08-18 | 2026-09-15 | 2026-09-16 | 28 | 48.3 | 57 | 118 | MURO | 48 | MURO-48-28 | 2026-10-29 | NUEVO | 2026-10-29 | 48 | 8.7 | 55.96667 | 3 | 57.08148 | 43.47
24603 - FLORA PPTO C | 1317 | Autocompactante | Concreto | Muros ejes 1 - 6 / A - F Piso 6 Torre 1 | 2026-08-19 | 2026-09-16 | 2026-09-17 | 28 | 48.3 | 53.9 | 111.6 | MURO | 48 | MURO-48-28 | 2026-10-29 | NUEVO | 2026-10-29 | 48 | 5.6 | 54.73333 | 3 | 57.08148 | 43.47
24603 - FLORA PPTO C | 1317 | Autocompactante | Concreto | Muros ejes 1 - 6 / A - F Piso 6 Torre 1 | 2026-08-19 | 2026-09-16 | 2026-09-17 | 28 | 48.3 | 54.8 | 113.5 | MURO | 48 | MURO-48-28 | 2026-10-29 | NUEVO | 2026-10-29 | 48 | 6.5 | 54.73333 | 3 | 55.77407 | 43.47
24603 - FLORA PPTO C | 1317 | Autocompactante | Concreto | Muros ejes 1 - 6 / A - F Piso 6 Torre 1 | 2026-08-19 | 2026-09-16 | 2026-09-17 | 28 | 48.3 | 55.5 | 114.9 | MURO | 48 | MURO-48-28 | 2026-10-29 | NUEVO | 2026-10-29 | 48 | 7.2 | 54.73333 | 3 | 55.77407 | 43.47
24603 - FLORA PPTO C | 1321 | Autocompactante | Concreto | Muros ejes 7 - 9 / A - L Piso 6 T1 | 2026-08-20 | 2026-09-17 | 2026-09-17 | 28 | 48.3 | 52.6 | 108.9 | MURO | 48 | MURO-48-28 | 2026-10-29 | NUEVO | 2026-10-29 | 48 | 4.3 | 53.4 | 3 | 55.77407 | 43.47
24603 - FLORA PPTO C | 1321 | Autocompactante | Concreto | Muros ejes 7 - 9 / A - L Piso 6 T1 | 2026-08-20 | 2026-09-17 | 2026-09-17 | 28 | 48.3 | 53.4 | 110.6 | MURO | 48 | MURO-48-28 | 2026-10-29 | NUEVO | 2026-10-29 | 48 | 5.1 | 53.4 | 3 | 55.21111 | 43.47
24603 - FLORA PPTO C | 1321 | Autocompactante | Concreto | Muros ejes 7 - 9 / A - L Piso 6 T1 | 2026-08-20 | 2026-09-17 | 2026-09-17 | 28 | 48.3 | 54.2 | 112.2 | MURO | 48 | MURO-48-28 | 2026-10-29 | NUEVO | 2026-10-29 | 48 | 5.9 | 53.4 | 3 | 55.21111 | 43.47
24603 - FLORA PPTO C | 1327 | Auto | Concreto | Muros ejes 9-12/G-2, pisos 6, torre 1 | 2026-08-21 | 2026-09-18 | 2026-09-21 | 28 | 48.3 | 61.2 | 126.7 | MURO | 48 | MURO-48-28 | 2026-10-29 | NUEVO | 2026-10-29 | 48 | 12.9 | 60.56667 | 3 | 55.21111 | 43.47
24603 - FLORA PPTO C | 1327 | Auto | Concreto | Muros ejes 9-12/G-2, pisos 6, torre 1 | 2026-08-21 | 2026-09-18 | 2026-09-21 | 28 | 48.3 | 61 | 126.3 | MURO | 48 | MURO-48-28 | 2026-10-29 | NUEVO | 2026-10-29 | 48 | 12.7 | 60.56667 | 3 | 57.19259 | 43.47
24603 - FLORA PPTO C | 1327 | Auto | Concreto | Muros ejes 9-12/G-2, pisos 6, torre 1 | 2026-08-21 | 2026-09-18 | 2026-09-21 | 28 | 48.3 | 59.5 | 123.2 | MURO | 48 | MURO-48-28 | 2026-10-29 | NUEVO | 2026-10-29 | 48 | 11.2 | 60.56667 | 3 | 57.19259 | 43.47
24603 - FLORA PPTO C | 1331 | Autocompactante | Concreto | Muros ejes 9 - 12 / A - L Piso 6 Torre 1 | 2026-08-22 | 2026-09-19 | 2026-09-24 | 28 | 48.3 | 62.4 | 129.2 | MURO | 48 | MURO-48-28 | 2026-10-29 | NUEVO | 2026-10-29 | 48 | 14.1 | 63.36667 | 3 | 57.19259 | 43.47
24603 - FLORA PPTO C | 1331 | Autocompactante | Concreto | Muros ejes 9 - 12 / A - L Piso 6 Torre 1 | 2026-08-22 | 2026-09-19 | 2026-09-24 | 28 | 48.3 | 63.3 | 131.1 | MURO | 48 | MURO-48-28 | 2026-10-29 | NUEVO | 2026-10-29 | 48 | 15 | 63.36667 | 3 | 59.43333 | 43.47
24603 - FLORA PPTO C | 1331 | Autocompactante | Concreto | Muros ejes 9 - 12 / A - L Piso 6 Torre 1 | 2026-08-22 | 2026-09-19 | 2026-09-24 | 28 | 48.3 | 64.4 | 133.3 | MURO | 48 | MURO-48-28 | 2026-10-29 | NUEVO | 2026-10-29 | 48 | 16.1 | 63.36667 | 3 | 59.43333 | 43.47
24603 - FLORA PPTO C | 1336 | Auto | Concreto | Muros ejes 12 - 15 / A - L piso 6 torre 1 | 2026-08-24 | 2026-09-21 | 2026-09-24 | 28 | 48.3 | 56.7 | 117.4 | MURO | 48 | MURO-48-28 | 2026-10-29 | NUEVO | 2026-10-29 | 48 | 8.4 | 56.3 | 3 | 59.43333 | 43.47
24603 - FLORA PPTO C | 1336 | Auto | Concreto | Muros ejes 12 - 15 / A - L piso 6 torre 1 | 2026-08-24 | 2026-09-21 | 2026-09-24 | 28 | 48.3 | 55.1 | 114.1 | MURO | 48 | MURO-48-28 | 2026-10-29 | NUEVO | 2026-10-29 | 48 | 6.8 | 56.3 | 3 | 59.45926 | 43.47
24603 - FLORA PPTO C | 1336 | Auto | Concreto | Muros ejes 12 - 15 / A - L piso 6 torre 1 | 2026-08-24 | 2026-09-21 | 2026-09-24 | 28 | 48.3 | 57.1 | 118.2 | MURO | 48 | MURO-48-28 | 2026-10-29 | NUEVO | 2026-10-29 | 48 | 8.8 | 56.3 | 3 | 59.45926 | 43.47
24603 - FLORA PPTO C | 1344 | Auto | Concreto | Muros ejes 1 - 6 / G - L piso 7 torre 1 | 2026-08-26 | 2026-09-23 | 2026-09-24 | 28 | 48.3 | 54.2 | 112.2 | MURO | 48 | MURO-48-28 | 2026-10-29 | NUEVO | 2026-10-29 | 48 | 5.9 | 55 | 3 | 59.45926 | 43.47
24603 - FLORA PPTO C | 1344 | Auto | Concreto | Muros ejes 1 - 6 / G - L piso 7 torre 1 | 2026-08-26 | 2026-09-23 | 2026-09-24 | 28 | 48.3 | 55 | 113.9 | MURO | 48 | MURO-48-28 | 2026-10-29 | NUEVO | 2026-10-29 | 48 | 6.7 | 55 | 3 | 57.20741 | 43.47
24603 - FLORA PPTO C | 1344 | Auto | Concreto | Muros ejes 1 - 6 / G - L piso 7 torre 1 | 2026-08-26 | 2026-09-23 | 2026-09-24 | 28 | 48.3 | 55.8 | 115.5 | MURO | 48 | MURO-48-28 | 2026-10-29 | NUEVO | 2026-10-29 | 48 | 7.5 | 55 | 3 | 57.20741 | 43.47
24603 - FLORA PPTO C | 1349 | Auto | Concreto | Muros ejes 1-6/G-L, piso 7, torre 1 | 2026-08-27 | 2026-09-24 | 2026-09-28 | 28 | 48.3 | 55.2 | 114.3 | MURO | 48 | MURO-48-28 | 2026-10-29 | NUEVO | 2026-10-29 | 48 | 6.9 | 54.23333 | 3 | 57.20741 | 43.47
24603 - FLORA PPTO C | 1349 | Auto | Concreto | Muros ejes 1-6/G-L, piso 7, torre 1 | 2026-08-27 | 2026-09-24 | 2026-09-28 | 28 | 48.3 | 53.9 | 111.6 | MURO | 48 | MURO-48-28 | 2026-10-29 | NUEVO | 2026-10-29 | 48 | 5.6 | 54.23333 | 3 | 54.96667 | 43.47
24603 - FLORA PPTO C | 1349 | Auto | Concreto | Muros ejes 1-6/G-L, piso 7, torre 1 | 2026-08-27 | 2026-09-24 | 2026-09-28 | 28 | 48.3 | 53.6 | 111 | MURO | 48 | MURO-48-28 | 2026-10-29 | NUEVO | 2026-10-29 | 48 | 5.3 | 54.23333 | 3 | 54.96667 | 43.47
24603 - FLORA PPTO C | 1355 | Auto | Concreto | Muros ejes 7-9/A-L piso 7 T1 | 2026-08-28 | 2026-09-25 | 2026-09-28 | 28 | 48.3 | 55.5 | 114.9 | MURO | 48 | MURO-48-28 | 2026-10-29 | NUEVO | 2026-10-29 | 48 | 7.2 | 54.4 | 3 | 54.96667 | 43.47
24603 - FLORA PPTO C | 1355 | Auto | Concreto | Muros ejes 7-9/A-L piso 7 T1 | 2026-08-28 | 2026-09-25 | 2026-09-28 | 28 | 48.3 | 54 | 111.8 | MURO | 48 | MURO-48-28 | 2026-10-29 | NUEVO | 2026-10-29 | 48 | 5.7 | 54.4 | 3 | 55.80741 | 43.47
24603 - FLORA PPTO C | 1355 | Auto | Concreto | Muros ejes 7-9/A-L piso 7 T1 | 2026-08-28 | 2026-09-25 | 2026-09-28 | 28 | 48.3 | 53.7 | 111.2 | MURO | 48 | MURO-48-28 | 2026-10-29 | NUEVO | 2026-10-29 | 48 | 5.4 | 54.4 | 3 | 55.80741 | 43.47
24603 - FLORA PPTO C | 1361 | AUTO | Concreto | Muros ejes 9 - 12 / G - L , piso 7 torre 1 | 2026-08-29 | 2026-09-26 | 2026-09-28 | 28 | 48.3 | 67.5 | 139.8 | MURO | 48 | MURO-48-28 | 2026-10-29 | NUEVO | 2026-10-29 | 48 | 19.2 | 66.36667 | 3 | 55.80741 | 43.47
24603 - FLORA PPTO C | 1361 | AUTO | Concreto | Muros ejes 9 - 12 / G - L , piso 7 torre 1 | 2026-08-29 | 2026-09-26 | 2026-09-28 | 28 | 48.3 | 64.6 | 133.7 | MURO | 48 | MURO-48-28 | 2026-10-29 | NUEVO | 2026-10-29 | 48 | 16.3 | 66.36667 | 3 | 59.16667 | 43.47
24603 - FLORA PPTO C | 1361 | AUTO | Concreto | Muros ejes 9 - 12 / G - L , piso 7 torre 1 | 2026-08-29 | 2026-09-26 | 2026-09-28 | 28 | 48.3 | 67 | 138.7 | MURO | 48 | MURO-48-28 | 2026-10-29 | NUEVO | 2026-10-29 | 48 | 18.7 | 66.36667 | 3 | 59.16667 | 43.47
24603 - FLORA PPTO C | 1364 | Auto | Concreto | Muros ejes 9 -- 12 / A - F, piso 7 torre 1 | 2026-08-31 | 2026-09-28 | 2026-10-02 | 28 | 48.3 | 60.6 | 125.5 | MURO | 48 | MURO-48-28 | 2026-10-29 | NUEVO | 2026-10-29 | 48 | 12.3 | 61.73333 | 3 | 59.16667 | 43.47
24603 - FLORA PPTO C | 1364 | Auto | Concreto | Muros ejes 9 -- 12 / A - F, piso 7 torre 1 | 2026-08-31 | 2026-09-28 | 2026-10-02 | 28 | 48.3 | 61.2 | 126.7 | MURO | 48 | MURO-48-28 | 2026-10-29 | NUEVO | 2026-10-29 | 48 | 12.9 | 61.73333 | 3 | 60.93704 | 43.47
24603 - FLORA PPTO C | 1364 | Auto | Concreto | Muros ejes 9 -- 12 / A - F, piso 7 torre 1 | 2026-08-31 | 2026-09-28 | 2026-10-02 | 28 | 48.3 | 63.4 | 131.3 | MURO | 48 | MURO-48-28 | 2026-10-29 | NUEVO | 2026-10-29 | 48 | 15.1 | 61.73333 | 3 | 60.93704 | 43.47
24603 - FLORA PPTO C | 1370 | No especificado | Concreto | Muros ejes 12 - 15 / G - L piso 7 torre 1 | 2026-09-01 | 2026-09-29 | 2026-10-02 | 28 | 48.3 | 56.7 | 117.4 | MURO | 48 | MURO-48-28 | 2026-10-29 | NUEVO | 2026-10-29 | 48 | 8.4 | 55.33333 | 3 | 60.93704 | 43.47
24603 - FLORA PPTO C | 1370 | No especificado | Concreto | Muros ejes 12 - 15 / G - L piso 7 torre 1 | 2026-09-01 | 2026-09-29 | 2026-10-02 | 28 | 48.3 | 55.3 | 114.5 | MURO | 48 | MURO-48-28 | 2026-10-29 | NUEVO | 2026-10-29 | 48 | 7 | 55.33333 | 3 | 59.82963 | 43.47
24603 - FLORA PPTO C | 1370 | No especificado | Concreto | Muros ejes 12 - 15 / G - L piso 7 torre 1 | 2026-09-01 | 2026-09-29 | 2026-10-02 | 28 | 48.3 | 54 | 111.8 | MURO | 48 | MURO-48-28 | 2026-10-29 | NUEVO | 2026-10-29 | 48 | 5.7 | 55.33333 | 3 | 59.82963 | 43.47
24603 - FLORA PPTO C | 1376 | Auto | Concreto | Muros ejes 1 - 6 / G - L piso 8 torre 1 | 2026-09-03 | 2026-10-01 | 2026-10-05 | 28 | 48.3 | 53.7 | 111.2 | MURO | 48 | MURO-48-28 | 2026-10-29 | NUEVO | 2026-10-29 | 48 | 5.4 | 54.53333 | 3 | 59.82963 | 43.47
24603 - FLORA PPTO C | 1376 | Auto | Concreto | Muros ejes 1 - 6 / G - L piso 8 torre 1 | 2026-09-03 | 2026-10-01 | 2026-10-05 | 28 | 48.3 | 54.5 | 112.8 | MURO | 48 | MURO-48-28 | 2026-10-29 | NUEVO | 2026-10-29 | 48 | 6.2 | 54.53333 | 3 | 56.83704 | 43.47
24603 - FLORA PPTO C | 1376 | Auto | Concreto | Muros ejes 1 - 6 / G - L piso 8 torre 1 | 2026-09-03 | 2026-10-01 | 2026-10-05 | 28 | 48.3 | 55.4 | 114.7 | MURO | 48 | MURO-48-28 | 2026-10-29 | NUEVO | 2026-10-29 | 48 | 7.1 | 54.53333 | 3 | 56.83704 | 43.47
24603 - FLORA PPTO C | 1386 | AUTO | Concreto | Muros ejes 1 - 6 / A - F piso 8 , torre 1 | 2026-09-04 | 2026-10-02 | 2026-10-05 | 28 | 48.3 | 59.5 | 123.2 | MURO | 48 | MURO-48-28 | 2026-10-29 | NUEVO | 2026-10-29 | 48 | 11.2 | 58.46667 | 3 | 56.83704 | 43.47
24603 - FLORA PPTO C | 1386 | AUTO | Concreto | Muros ejes 1 - 6 / A - F piso 8 , torre 1 | 2026-09-04 | 2026-10-02 | 2026-10-05 | 28 | 48.3 | 57 | 118 | MURO | 48 | MURO-48-28 | 2026-10-29 | NUEVO | 2026-10-29 | 48 | 8.7 | 58.46667 | 3 | 57.15556 | 43.47
24603 - FLORA PPTO C | 1386 | AUTO | Concreto | Muros ejes 1 - 6 / A - F piso 8 , torre 1 | 2026-09-04 | 2026-10-02 | 2026-10-05 | 28 | 48.3 | 58.9 | 121.9 | MURO | 48 | MURO-48-28 | 2026-10-29 | NUEVO | 2026-10-29 | 48 | 10.6 | 58.46667 | 3 | 57.15556 | 43.47
24603 - FLORA PPTO C | 1394 | Auto | Concreto | Muros ejes 7 - 9 / A - L piso 8 torre 1 | 2026-09-05 | 2026-10-03 | 2026-10-05 | 28 | 48.3 | 63.7 | 131.9 | MURO | 48 | MURO-48-28 | 2026-10-29 | NUEVO | 2026-10-29 | 48 | 15.4 | 64.73333 | 3 | 57.15556 | 43.47
24603 - FLORA PPTO C | 1394 | Auto | Concreto | Muros ejes 7 - 9 / A - L piso 8 torre 1 | 2026-09-05 | 2026-10-03 | 2026-10-05 | 28 | 48.3 | 64.8 | 134.2 | MURO | 48 | MURO-48-28 | 2026-10-29 | NUEVO | 2026-10-29 | 48 | 16.5 | 64.73333 | 3 | 60.64815 | 43.47
24603 - FLORA PPTO C | 1394 | Auto | Concreto | Muros ejes 7 - 9 / A - L piso 8 torre 1 | 2026-09-05 | 2026-10-03 | 2026-10-05 | 28 | 48.3 | 65.7 | 136 | MURO | 48 | MURO-48-28 | 2026-10-29 | NUEVO | 2026-10-29 | 48 | 17.4 | 64.73333 | 3 | 60.64815 | 43.47
24603 - FLORA PPTO C | 1399 | Auto | Concreto | Muros ejes 9 - 15 / A - F, piso 8 torre 1 | 2026-09-07 | 2026-10-05 | 2026-10-07 | 28 | 48.3 | 66.1 | 136.9 | MURO | 48 | MURO-48-28 | 2026-10-29 | NUEVO | 2026-10-29 | 48 | 17.8 | 67.16667 | 3 | 60.64815 | 43.47
24603 - FLORA PPTO C | 1399 | Auto | Concreto | Muros ejes 9 - 15 / A - F, piso 8 torre 1 | 2026-09-07 | 2026-10-05 | 2026-10-07 | 28 | 48.3 | 67.3 | 139.3 | MURO | 48 | MURO-48-28 | 2026-10-29 | NUEVO | 2026-10-29 | 48 | 19 | 67.16667 | 3 | 65.19259 | 43.47
24603 - FLORA PPTO C | 1399 | Auto | Concreto | Muros ejes 9 - 15 / A - F, piso 8 torre 1 | 2026-09-07 | 2026-10-05 | 2026-10-07 | 28 | 48.3 | 68.1 | 141 | MURO | 48 | MURO-48-28 | 2026-10-29 | NUEVO | 2026-10-29 | 48 | 19.8 | 67.16667 | 3 | 65.19259 | 43.47
24603 - FLORA PPTO C | 1403 | Auto | Concreto | Muros ejes 9 -15 / G - L piso 8 torre 1 | 2026-09-08 | 2026-10-06 | 2026-10-07 | 28 | 48.3 | 74.3 | 153.8 | MURO | 48 | MURO-48-28 | 2026-10-29 | NUEVO | 2026-10-29 | 48 | 26 | 74.1 | 3 | 65.19259 | 43.47
24603 - FLORA PPTO C | 1403 | Auto | Concreto | Muros ejes 9 -15 / G - L piso 8 torre 1 | 2026-09-08 | 2026-10-06 | 2026-10-07 | 28 | 48.3 | 75.6 | 156.5 | MURO | 48 | MURO-48-28 | 2026-10-29 | NUEVO | 2026-10-29 | 48 | 27.3 | 74.1 | 3 | 68.85556 | 43.47
24603 - FLORA PPTO C | 1403 | Auto | Concreto | Muros ejes 9 -15 / G - L piso 8 torre 1 | 2026-09-08 | 2026-10-06 | 2026-10-07 | 28 | 48.3 | 72.4 | 149.9 | MURO | 48 | MURO-48-28 | 2026-10-29 | NUEVO | 2026-10-29 | 48 | 24.1 | 74.1 | 3 | 68.85556 | 43.47
24603 - FLORA PPTO C | 1411 | Auto | Concreto | Muros ejes 1 - 6 / G - L piso 9 torre 1 | 2026-09-09 | 2026-10-07 | 2026-10-08 | 28 | 48.3 | 64.8 | 134.2 | MURO | 48 | MURO-48-28 | 2026-10-29 | NUEVO | 2026-10-29 | 48 | 16.5 | 66.43333 | 3 | 68.85556 | 43.47
24603 - FLORA PPTO C | 1411 | Auto | Concreto | Muros ejes 1 - 6 / G - L piso 9 torre 1 | 2026-09-09 | 2026-10-07 | 2026-10-08 | 28 | 48.3 | 67.1 | 138.9 | MURO | 48 | MURO-48-28 | 2026-10-29 | NUEVO | 2026-10-29 | 48 | 18.8 | 66.43333 | 3 | 69.06296 | 43.47
24603 - FLORA PPTO C | 1411 | Auto | Concreto | Muros ejes 1 - 6 / G - L piso 9 torre 1 | 2026-09-09 | 2026-10-07 | 2026-10-08 | 28 | 48.3 | 67.4 | 139.5 | MURO | 48 | MURO-48-28 | 2026-10-29 | NUEVO | 2026-10-29 | 48 | 19.1 | 66.43333 | 3 | 69.06296 | 43.47
24603 - FLORA PPTO C | 1415 | Auto | Concreto | Muros ejes 9 - 15 - G - L, piso 8 torre 1 | 2026-09-10 | 2026-10-08 | 2026-10-08 | 28 | 48.3 | 64.6 | 133.7 | MURO | 48 | MURO-48-28 | 2026-10-29 | NUEVO | 2026-10-29 | 48 | 16.3 | 65.63333 | 3 | 69.06296 | 43.47
24603 - FLORA PPTO C | 1415 | Auto | Concreto | Muros ejes 9 - 15 - G - L, piso 8 torre 1 | 2026-09-10 | 2026-10-08 | 2026-10-08 | 28 | 48.3 | 65.6 | 135.8 | MURO | 48 | MURO-48-28 | 2026-10-29 | NUEVO | 2026-10-29 | 48 | 17.3 | 65.63333 | 3 | 68.06667 | 43.47
24603 - FLORA PPTO C | 1415 | Auto | Concreto | Muros ejes 9 - 15 - G - L, piso 8 torre 1 | 2026-09-10 | 2026-10-08 | 2026-10-08 | 28 | 48.3 | 66.7 | 138.1 | MURO | 48 | MURO-48-28 | 2026-10-29 | NUEVO | 2026-10-29 | 48 | 18.4 | 65.63333 | 3 | 68.06667 | 43.47
24603 - FLORA PPTO C | 1423 | AUTO | Concreto | Muros Ejes 7 – 9 / A – L Piso 9 Torre 1 | 2026-09-11 | 2026-10-09 | 2026-10-13 | 28 | 48.3 | 68.1 | 141 | MURO | 48 | MURO-48-28 | 2026-10-29 | NUEVO | 2026-10-29 | 48 | 19.8 | 68.2 | 3 | 68.06667 | 43.47
24603 - FLORA PPTO C | 1423 | AUTO | Concreto | Muros Ejes 7 – 9 / A – L Piso 9 Torre 1 | 2026-09-11 | 2026-10-09 | 2026-10-13 | 28 | 48.3 | 67.7 | 140.2 | MURO | 48 | MURO-48-28 | 2026-10-29 | NUEVO | 2026-10-29 | 48 | 19.4 | 68.2 | 3 | 67.38519 | 43.47
24603 - FLORA PPTO C | 1423 | AUTO | Concreto | Muros Ejes 7 – 9 / A – L Piso 9 Torre 1 | 2026-09-11 | 2026-10-09 | 2026-10-13 | 28 | 48.3 | 68.8 | 142.4 | MURO | 48 | MURO-48-28 | 2026-10-29 | NUEVO | 2026-10-29 | 48 | 20.5 | 68.2 | 3 | 67.38519 | 43.47
24603 - FLORA PPTO C | 1429 | Auto | Concreto | Muros ejes 9 - 15 / A - F, piso 9 torre 1 | 2026-09-12 | 2026-10-10 | 2026-10-13 | 28 | 48.3 | 70.9 | 146.8 | MURO | 48 | MURO-48-28 | 2026-10-29 | NUEVO | 2026-10-29 | 48 | 22.6 | 72.1 | 3 | 67.38519 | 43.47
24603 - FLORA PPTO C | 1429 | Auto | Concreto | Muros ejes 9 - 15 / A - F, piso 9 torre 1 | 2026-09-12 | 2026-10-10 | 2026-10-13 | 28 | 48.3 | 72.1 | 149.3 | MURO | 48 | MURO-48-28 | 2026-10-29 | NUEVO | 2026-10-29 | 48 | 23.8 | 72.1 | 3 | 67.83704 | 43.47
24603 - FLORA PPTO C | 1429 | Auto | Concreto | Muros ejes 9 - 15 / A - F, piso 9 torre 1 | 2026-09-12 | 2026-10-10 | 2026-10-13 | 28 | 48.3 | 73.3 | 151.8 | MURO | 48 | MURO-48-28 | 2026-10-29 | NUEVO | 2026-10-29 | 48 | 25 | 72.1 | 3 | 67.83704 | 43.47
24603 - FLORA PPTO C | 1435 | AUTO | Concreto | Muros Ejes 9 – 15 / G – L Piso 8 Torre 1 | 2026-09-14 | 2026-10-12 | 2026-10-13 | 28 | 48.3 | 57.8 | 119.7 | MURO | 48 | MURO-48-28 | 2026-10-29 | NUEVO | 2026-10-29 | 48 | 9.5 | 58.36667 | 3 | 67.83704 | 43.47
24603 - FLORA PPTO C | 1435 | AUTO | Concreto | Muros Ejes 9 – 15 / G – L Piso 8 Torre 1 | 2026-09-14 | 2026-10-12 | 2026-10-13 | 28 | 48.3 | 58.7 | 121.5 | MURO | 48 | MURO-48-28 | 2026-10-29 | NUEVO | 2026-10-29 | 48 | 10.4 | 58.36667 | 3 | 65.8963 | 43.47
24603 - FLORA PPTO C | 1435 | AUTO | Concreto | Muros Ejes 9 – 15 / G – L Piso 8 Torre 1 | 2026-09-14 | 2026-10-12 | 2026-10-13 | 28 | 48.3 | 58.6 | 121.3 | MURO | 48 | MURO-48-28 | 2026-10-29 | NUEVO | 2026-10-29 | 48 | 10.3 | 58.36667 | 3 | 65.8963 | 43.47
24603 - FLORA PPTO C | 926 | Autoco. | Concreto | Muros cimentación T2, ejes 9-7 / K-A | 2026-02-17 | 2026-03-17 | 2026-03-17 | 28 | 48.3 | 65.5 | 135.6 | MURO | 48 | MURO-48-28 | 2026-10-29 | NUEVO | 2026-10-29 | 48 | 17.2 | 65.26667 | 3 | 65.8963 | 43.47
24603 - FLORA PPTO C | 926 | Autoco. | Concreto | Muros cimentación T2, ejes 9-7 / K-A | 2026-02-17 | 2026-03-17 | 2026-03-17 | 28 | 48.3 | 65.3 | 135.2 | MURO | 48 | MURO-48-28 | 2026-10-29 | NUEVO | 2026-10-29 | 48 | 17 | 65.26667 | 3 | 64.86667 | 43.47
24603 - FLORA PPTO C | 926 | Autoco. | Concreto | Muros cimentación T2, ejes 9-7 / K-A | 2026-02-17 | 2026-03-17 | 2026-03-17 | 28 | 48.3 | 65 | 134.6 | MURO | 48 | MURO-48-28 | 2026-10-29 | NUEVO | 2026-10-29 | 48 | 16.7 | 65.26667 | 3 | 64.86667 | 43.47
24603 - FLORA PPTO C | 962 | AUTOCO | Concreto | Muros de ascensor T3, ejes 4, 6 / I - F | 2026-03-14 | 2026-04-11 | 2026-04-14 | 28 | 48.3 | 69.4 | 143.7 | MURO | 48 | MURO-48-28 | 2026-10-29 | NUEVO | 2026-10-29 | 48 | 21.1 | 68.7 | 3 | 64.86667 | 43.47
24603 - FLORA PPTO C | 962 | AUTOCO | Concreto | Muros de ascensor T3, ejes 4, 6 / I - F | 2026-03-14 | 2026-04-11 | 2026-04-14 | 28 | 48.3 | 67.8 | 140.4 | MURO | 48 | MURO-48-28 | 2026-10-29 | NUEVO | 2026-10-29 | 48 | 19.5 | 68.7 | 3 | 64.21111 | 43.47
24603 - FLORA PPTO C | 962 | AUTOCO | Concreto | Muros de ascensor T3, ejes 4, 6 / I - F | 2026-03-14 | 2026-04-11 | 2026-04-14 | 28 | 48.3 | 68.9 | 142.7 | MURO | 48 | MURO-48-28 | 2026-10-29 | NUEVO | 2026-10-29 | 48 | 20.6 | 68.7 | 3 | 64.21111 | 43.47
24603 - FLORA PPTO C | 966 | AUTOCO | Concreto | Muros T2, ejes 9, 12, G – L, piso 1 | 2026-03-18 | 2026-04-15 | 2026-04-17 | 28 | 48.3 | 59.9 | 124 | MURO | 48 | MURO-48-28 | 2026-10-29 | NUEVO | 2026-10-29 | 48 | 11.6 | 59.26667 | 3 | 64.21111 | 43.47
24603 - FLORA PPTO C | 966 | AUTOCO | Concreto | Muros T2, ejes 9, 12, G – L, piso 1 | 2026-03-18 | 2026-04-15 | 2026-04-17 | 28 | 48.3 | 58.5 | 121.1 | MURO | 48 | MURO-48-28 | 2026-10-29 | NUEVO | 2026-10-29 | 48 | 10.2 | 59.26667 | 3 | 64.35556 | 43.47
24603 - FLORA PPTO C | 966 | AUTOCO | Concreto | Muros T2, ejes 9, 12, G – L, piso 1 | 2026-03-18 | 2026-04-15 | 2026-04-17 | 28 | 48.3 | 59.4 | 123 | MURO | 48 | MURO-48-28 | 2026-10-29 | NUEVO | 2026-10-29 | 48 | 11.1 | 59.26667 | 3 | 64.35556 | 43.47
24603 - FLORA PPTO C | 969 | Autoco | Concreto | Muros T2 , ejes 9 , 12 / A - F piso 1 | 2026-03-20 | 2026-04-17 | 2026-04-17 | 28 | 48.3 | 64.6 | 133.7 | MURO | 48 | MURO-48-28 | 2026-10-29 | NUEVO | 2026-10-29 | 48 | 16.3 | 64.76667 | 3 | 64.35556 | 43.47
24603 - FLORA PPTO C | 969 | Autoco | Concreto | Muros T2 , ejes 9 , 12 / A - F piso 1 | 2026-03-20 | 2026-04-17 | 2026-04-17 | 28 | 48.3 | 65.7 | 136 | MURO | 48 | MURO-48-28 | 2026-10-29 | NUEVO | 2026-10-29 | 48 | 17.4 | 64.76667 | 3 | 63.75185 | 43.47
24603 - FLORA PPTO C | 969 | Autoco | Concreto | Muros T2 , ejes 9 , 12 / A - F piso 1 | 2026-03-20 | 2026-04-17 | 2026-04-17 | 28 | 48.3 | 64 | 132.5 | MURO | 48 | MURO-48-28 | 2026-10-29 | NUEVO | 2026-10-29 | 48 | 15.7 | 64.76667 | 3 | 63.75185 | 43.47
24603 - FLORA PPTO C | 972 | Autoco | Concreto | Muros T2 , ejes 7 , 9 / A - L piso 1 | 2026-03-24 | 2026-04-21 | 2026-04-21 | 28 | 48.3 | 65 | 134.6 | MURO | 48 | MURO-48-28 | 2026-10-29 | NUEVO | 2026-10-29 | 48 | 16.7 | 64.26667 | 3 | 63.75185 | 43.47
24603 - FLORA PPTO C | 972 | Autoco | Concreto | Muros T2 , ejes 7 , 9 / A - L piso 1 | 2026-03-24 | 2026-04-21 | 2026-04-21 | 28 | 48.3 | 63.4 | 131.3 | MURO | 48 | MURO-48-28 | 2026-10-29 | NUEVO | 2026-10-29 | 48 | 15.1 | 64.26667 | 3 | 62.65926 | 43.47
24603 - FLORA PPTO C | 972 | Autoco | Concreto | Muros T2 , ejes 7 , 9 / A - L piso 1 | 2026-03-24 | 2026-04-21 | 2026-04-21 | 28 | 48.3 | 64.4 | 133.3 | MURO | 48 | MURO-48-28 | 2026-10-29 | NUEVO | 2026-10-29 | 48 | 16.1 | 64.26667 | 3 | 62.65926 | 43.47
24603 - FLORA PPTO C | 977 | Autoco | Concreto | Muros T2, Ejes 4, 6, / G - L y 5, 7 / A - F P1 | 2026-03-27 | 2026-04-24 | 2026-04-24 | 28 | 48.3 | 59.3 | 122.8 | MURO | 48 | MURO-48-28 | 2026-10-29 | NUEVO | 2026-10-29 | 48 | 11 | 58.3 | 3 | 62.65926 | 43.47
24603 - FLORA PPTO C | 977 | Autoco | Concreto | Muros T2, Ejes 4, 6, / G - L y 5, 7 / A - F P1 | 2026-03-27 | 2026-04-24 | 2026-04-24 | 28 | 48.3 | 57.9 | 119.9 | MURO | 48 | MURO-48-28 | 2026-10-29 | NUEVO | 2026-10-29 | 48 | 9.6 | 58.3 | 3 | 62.17407 | 43.47
24603 - FLORA PPTO C | 977 | Autoco | Concreto | Muros T2, Ejes 4, 6, / G - L y 5, 7 / A - F P1 | 2026-03-27 | 2026-04-24 | 2026-04-24 | 28 | 48.3 | 57.7 | 119.5 | MURO | 48 | MURO-48-28 | 2026-10-29 | NUEVO | 2026-10-29 | 48 | 9.4 | 58.3 | 3 | 62.17407 | 43.47
24603 - FLORA PPTO C | 985 | Autoco. | Concreto | Muros T2, ejes 1, 3,1, A - B y F -2 , piso 1 | 2026-04-08 | 2026-05-06 | 2026-05-06 | 28 | 48.3 | 62.6 | 129.6 | MURO | 48 | MURO-48-28 | 2026-10-29 | NUEVO | 2026-10-29 | 48 | 14.3 | 62.33333 | 3 | 62.17407 | 43.47
24603 - FLORA PPTO C | 985 | Autoco. | Concreto | Muros T2, ejes 1, 3,1, A - B y F -2 , piso 1 | 2026-04-08 | 2026-05-06 | 2026-05-06 | 28 | 48.3 | 62.3 | 129 | MURO | 48 | MURO-48-28 | 2026-10-29 | NUEVO | 2026-10-29 | 48 | 14 | 62.33333 | 3 | 60.6963 | 43.47
24603 - FLORA PPTO C | 985 | Autoco. | Concreto | Muros T2, ejes 1, 3,1, A - B y F -2 , piso 1 | 2026-04-08 | 2026-05-06 | 2026-05-06 | 28 | 48.3 | 62.1 | 128.6 | MURO | 48 | MURO-48-28 | 2026-10-29 | NUEVO | 2026-10-29 | 48 | 13.8 | 62.33333 | 3 | 60.6963 | 43.47
24603 - FLORA PPTO C | 987 | Autoco | Concreto | Muros T2, Piso 1, Ejes B - F / 1 - 2 | 2026-04-09 | 2026-05-07 | 2026-05-07 | 28 | 48.3 | 56.5 | 117 | MURO | 48 | MURO-48-28 | 2026-10-29 | NUEVO | 2026-10-29 | 48 | 8.2 | 55.83333 | 3 | 60.6963 | 43.47
24603 - FLORA PPTO C | 987 | Autoco | Concreto | Muros T2, Piso 1, Ejes B - F / 1 - 2 | 2026-04-09 | 2026-05-07 | 2026-05-07 | 28 | 48.3 | 56.2 | 116.4 | MURO | 48 | MURO-48-28 | 2026-10-29 | NUEVO | 2026-10-29 | 48 | 7.9 | 55.83333 | 3 | 58.95926 | 43.47
24603 - FLORA PPTO C | 987 | Autoco | Concreto | Muros T2, Piso 1, Ejes B - F / 1 - 2 | 2026-04-09 | 2026-05-07 | 2026-05-07 | 28 | 48.3 | 54.8 | 113.5 | MURO | 48 | MURO-48-28 | 2026-10-29 | NUEVO | 2026-10-29 | 48 | 6.5 | 55.83333 | 3 | 58.95926 | 43.47
24603 - FLORA PPTO C | 996 | Autocompactante | Concreto | Muros T2, ejes 11, 12, A-F y 12, A-2, piso 2 | 2026-04-14 | 2026-05-12 | 2026-05-13 | 28 | 48.3 | 59.4 | 123 | MURO | 48 | MURO-48-28 | 2026-10-29 | NUEVO | 2026-10-29 | 48 | 11.1 | 59.53333 | 3 | 58.95926 | 43.47
24603 - FLORA PPTO C | 996 | Autocompactante | Concreto | Muros T2, ejes 11, 12, A-F y 12, A-2, piso 2 | 2026-04-14 | 2026-05-12 | 2026-05-13 | 28 | 48.3 | 60.3 | 124.8 | MURO | 48 | MURO-48-28 | 2026-10-29 | NUEVO | 2026-10-29 | 48 | 12 | 59.53333 | 3 | 58.73333 | 43.47
24603 - FLORA PPTO C | 996 | Autocompactante | Concreto | Muros T2, ejes 11, 12, A-F y 12, A-2, piso 2 | 2026-04-14 | 2026-05-12 | 2026-05-13 | 28 | 48.3 | 58.9 | 121.9 | MURO | 48 | MURO-48-28 | 2026-10-29 | NUEVO | 2026-10-29 | 48 | 10.6 | 59.53333 | 3 | 58.73333 | 43.47
24603 - FLORA PPTO C | M-998 | Autocompactante | Concreto | Muros T2, piso 2 ejes 9-12 A-F | 2026-04-15 | 2026-05-13 | 2026-05-13 | 28 | 48.3 | 57.7 | 119.5 | MURO | 48 | MURO-48-28 | 2026-10-29 | NUEVO | 2026-10-29 | 48 | 9.4 | 57.83333 | 3 | 58.73333 | 43.47
24603 - FLORA PPTO C | M-998 | Autocompactante | Concreto | Muros T2, piso 2 ejes 9-12 A-F | 2026-04-15 | 2026-05-13 | 2026-05-13 | 28 | 48.3 | 58.6 | 121.3 | MURO | 48 | MURO-48-28 | 2026-10-29 | NUEVO | 2026-10-29 | 48 | 10.3 | 57.83333 | 3 | 57.29259 | 43.47
24603 - FLORA PPTO C | M-998 | Autocompactante | Concreto | Muros T2, piso 2 ejes 9-12 A-F | 2026-04-15 | 2026-05-13 | 2026-05-13 | 28 | 48.3 | 57.2 | 118.4 | MURO | 48 | MURO-48-28 | 2026-10-29 | NUEVO | 2026-10-29 | 48 | 8.9 | 57.83333 | 3 | 57.29259 | 43.47
24603 - FLORA PPTO C | 1196 | Indus | Concreto | Placa ejes 4 - 7 / A - L piso 10 T2 | 2026-07-09 | 2026-08-06 | 2026-08-06 | 28 | 48.4 | 51.9 | 125.4 | PLACA | 48 | PLACA-48-28 | 2026-10-29 | NUEVO | 2026-10-29 | 48 | 3.5 | 51.86667 | 3 | 57.29259 | 43.56
24603 - FLORA PPTO C | 1196 | Indus | Concreto | Placa ejes 4 - 7 / A - L piso 10 T2 | 2026-07-09 | 2026-08-06 | 2026-08-06 | 28 | 48.4 | 52.5 | 126.8 | PLACA | 48 | PLACA-48-28 | 2026-10-29 | NUEVO | 2026-10-29 | 48 | 4.1 | 51.86667 | 3 | 57.25556 | 43.56
24603 - FLORA PPTO C | 1196 | Indus | Concreto | Placa ejes 4 - 7 / A - L piso 10 T2 | 2026-07-09 | 2026-08-06 | 2026-08-06 | 28 | 48.4 | 51.2 | 123.7 | PLACA | 48 | PLACA-48-28 | 2026-10-29 | NUEVO | 2026-10-29 | 48 | 2.8 | 51.86667 | 3 | 57.25556 | 43.56
28229 - PIAZZA PPTO C | M - 01 | Plástico | Concreto | Viga guia tramo 1 | 2026-03-24 | 2026-04-21 | 2026-04-21 | 28 | 20.7 | 39 | 188.4 | AUTOCOMPAC | 21 | AUTOCOMPAC-21-28 | 2026-10-29 | NUEVO | 2026-10-29 |  | 18.3 | 39.56667 | 3 | 32.42222 | 17.2
28229 - PIAZZA PPTO C | M - 01 | Plástico | Concreto | Viga guia tramo 1 | 2026-03-24 | 2026-04-21 | 2026-04-21 | 28 | 20.7 | 39.7 | 191.8 | AUTOCOMPAC | 21 | AUTOCOMPAC-21-28 | 2026-10-29 | NUEVO | 2026-10-29 |  | 19 | 39.56667 | 3 | 32.42222 | 17.2
28229 - PIAZZA PPTO C | M - 01 | Plástico | Concreto | Viga guia tramo 1 | 2026-03-24 | 2026-04-21 | 2026-04-21 | 28 | 20.7 | 40 | 193.2 | AUTOCOMPAC | 21 | AUTOCOMPAC-21-28 | 2026-10-29 | NUEVO | 2026-10-29 |  | 19.3 | 39.56667 | 3 | 32.42222 | 17.2
28229 - PIAZZA PPTO C | M - 03 | PLÁSTICO | Concreto | Plazoleta viga guía tramo 2 | 2026-03-27 | 2026-04-24 | 2026-04-24 | 28 | 20.7 | 35.2 | 170 | AUTOCOMPAC | 21 | AUTOCOMPAC-21-28 | 2026-10-29 | NUEVO | 2026-10-29 |  | 14.5 | 34.7 | 3 | 34.38889 | 17.2
28229 - PIAZZA PPTO C | M - 03 | PLÁSTICO | Concreto | Plazoleta viga guía tramo 2 | 2026-03-27 | 2026-04-24 | 2026-04-24 | 28 | 20.7 | 34.1 | 164.7 | AUTOCOMPAC | 21 | AUTOCOMPAC-21-28 | 2026-10-29 | NUEVO | 2026-10-29 |  | 13.4 | 34.7 | 3 | 34.38889 | 17.2
28229 - PIAZZA PPTO C | M - 03 | PLÁSTICO | Concreto | Plazoleta viga guía tramo 2 | 2026-03-27 | 2026-04-24 | 2026-04-24 | 28 | 20.7 | 34.8 | 168.1 | AUTOCOMPAC | 21 | AUTOCOMPAC-21-28 | 2026-10-29 | NUEVO | 2026-10-29 |  | 14.1 | 34.7 | 3 | 34.38889 | 17.2
28229 - PIAZZA PPTO C | M - 16 | Plástico 1" | Concreto | Viga guia tramo 3 plazoleta | 2026-04-06 | 2026-05-04 | 2026-05-06 | 28 | 20.7 | 27.9 | 134.8 | AUTOCOMPAC | 21 | AUTOCOMPAC-21-28 | 2026-10-29 | NUEVO | 2026-10-29 |  | 7.2 | 27.73333 | 3 | 34 | 17.2
28229 - PIAZZA PPTO C | M - 16 | Plástico 1" | Concreto | Viga guia tramo 3 plazoleta | 2026-04-06 | 2026-05-04 | 2026-05-06 | 28 | 20.7 | 27.3 | 131.9 | AUTOCOMPAC | 21 | AUTOCOMPAC-21-28 | 2026-10-29 | NUEVO | 2026-10-29 |  | 6.6 | 27.73333 | 3 | 34 | 17.2
28229 - PIAZZA PPTO C | M - 16 | Plástico 1" | Concreto | Viga guia tramo 3 plazoleta | 2026-04-06 | 2026-05-04 | 2026-05-06 | 28 | 20.7 | 28 | 135.3 | AUTOCOMPAC | 21 | AUTOCOMPAC-21-28 | 2026-10-29 | NUEVO | 2026-10-29 |  | 7.3 | 27.73333 | 3 | 34 | 17.2
28229 - PIAZZA PPTO C | M - 24 | Plástico 9" | Concreto | Plazoleta viga guía tramo 4 | 2026-04-08 | 2026-05-06 | 2026-05-06 | 28 | 20.7 | 35.1 | 169.6 | AUTOCOMPAC | 21 | AUTOCOMPAC-21-28 | 2026-10-29 | NUEVO | 2026-10-29 |  | 14.4 | 35.83333 | 3 | 32.75556 | 17.2
28229 - PIAZZA PPTO C | M - 24 | Plástico 9" | Concreto | Plazoleta viga guía tramo 4 | 2026-04-08 | 2026-05-06 | 2026-05-06 | 28 | 20.7 | 36.7 | 177.3 | AUTOCOMPAC | 21 | AUTOCOMPAC-21-28 | 2026-10-29 | NUEVO | 2026-10-29 |  | 16 | 35.83333 | 3 | 32.75556 | 17.2
28229 - PIAZZA PPTO C | M - 24 | Plástico 9" | Concreto | Plazoleta viga guía tramo 4 | 2026-04-08 | 2026-05-06 | 2026-05-06 | 28 | 20.7 | 35.7 | 172.5 | AUTOCOMPAC | 21 | AUTOCOMPAC-21-28 | 2026-10-29 | NUEVO | 2026-10-29 |  | 15 | 35.83333 | 3 | 32.75556 | 17.2
28229 - PIAZZA PPTO C | M - 102 | Tremie 1 " | Concreto | Plazoleta pantalla tramo H - 8 | 2026-05-08 | 2026-06-05 | 2026-06-10 | 28 | 27.6 | 32.9 | 119.2 | TREMIE | 28 | TREMIE-28-28 | 2026-10-29 | NUEVO | 2026-10-29 | 28 | 5.3 | 32.8 | 3 | 39.14444 | 24.1
28229 - PIAZZA PPTO C | M - 102 | Tremie 1 " | Concreto | Plazoleta pantalla tramo H - 8 | 2026-05-08 | 2026-06-05 | 2026-06-10 | 28 | 27.6 | 33.3 | 120.7 | TREMIE | 28 | TREMIE-28-28 | 2026-10-29 | NUEVO | 2026-10-29 | 28 | 5.7 | 32.8 | 3 | 39.14444 | 24.1
28229 - PIAZZA PPTO C | M - 102 | Tremie 1 " | Concreto | Plazoleta pantalla tramo H - 8 | 2026-05-08 | 2026-06-05 | 2026-06-10 | 28 | 27.6 | 32.2 | 116.7 | TREMIE | 28 | TREMIE-28-28 | 2026-10-29 | NUEVO | 2026-10-29 | 28 | 4.6 | 32.8 | 3 | 39.14444 | 24.1
28229 - PIAZZA PPTO C | M - 108 | Tremie 1" | Concreto | Plazoleta barrete BA - 32 y pantalla tramo M - 05 | 2026-05-09 | 2026-06-06 | 2026-06-10 | 28 | 27.6 | 33.5 | 121.4 | TREMIE | 28 | TREMIE-28-28 | 2026-10-29 | NUEVO | 2026-10-29 | 28 | 5.9 | 33.66667 | 3 | 37.14444 | 24.1
28229 - PIAZZA PPTO C | M - 108 | Tremie 1" | Concreto | Plazoleta barrete BA - 32 y pantalla tramo M - 05 | 2026-05-09 | 2026-06-06 | 2026-06-10 | 28 | 27.6 | 34 | 123.2 | TREMIE | 28 | TREMIE-28-28 | 2026-10-29 | NUEVO | 2026-10-29 | 28 | 6.4 | 33.66667 | 3 | 37.14444 | 24.1
28229 - PIAZZA PPTO C | M - 108 | Tremie 1" | Concreto | Plazoleta barrete BA - 32 y pantalla tramo M - 05 | 2026-05-09 | 2026-06-06 | 2026-06-10 | 28 | 27.6 | 33.5 | 121.4 | TREMIE | 28 | TREMIE-28-28 | 2026-10-29 | NUEVO | 2026-10-29 | 28 | 5.9 | 33.66667 | 3 | 37.14444 | 24.1
28229 - PIAZZA PPTO C | M - 122 | Tremie 1" | Concreto | Plazoleta pantalla tramo MH - 10 | 2026-05-15 | 2026-06-12 | 2026-06-12 | 28 | 27.6 | 30.8 | 111.6 | TREMIE | 28 | TREMIE-28-28 | 2026-10-29 | NUEVO | 2026-10-29 | 28 | 3.2 | 30.46667 | 3 | 32.31111 | 24.1
28229 - PIAZZA PPTO C | M - 122 | Tremie 1" | Concreto | Plazoleta pantalla tramo MH - 10 | 2026-05-15 | 2026-06-12 | 2026-06-12 | 28 | 27.6 | 30.6 | 110.9 | TREMIE | 28 | TREMIE-28-28 | 2026-10-29 | NUEVO | 2026-10-29 | 28 | 3 | 30.46667 | 3 | 32.31111 | 24.1
28229 - PIAZZA PPTO C | M - 122 | Tremie 1" | Concreto | Plazoleta pantalla tramo MH - 10 | 2026-05-15 | 2026-06-12 | 2026-06-12 | 28 | 27.6 | 30 | 108.7 | TREMIE | 28 | TREMIE-28-28 | 2026-10-29 | NUEVO | 2026-10-29 | 28 | 2.4 | 30.46667 | 3 | 32.31111 | 24.1
28229 - PIAZZA PPTO C | M - 129 | Tremie 1" | Concreto | Plazoleta Barrete BA - 30 | 2026-05-20 | 2026-06-17 | 2026-06-18 | 28 | 27.6 | 28.7 | 104 | TREMIE | 28 | TREMIE-28-28 | 2026-10-29 | NUEVO | 2026-10-29 | 28 | 1.1 | 28.46667 | 3 | 30.86667 | 24.1
28229 - PIAZZA PPTO C | M - 129 | Tremie 1" | Concreto | Plazoleta Barrete BA - 30 | 2026-05-20 | 2026-06-17 | 2026-06-18 | 28 | 27.6 | 28.5 | 103.3 | TREMIE | 28 | TREMIE-28-28 | 2026-10-29 | NUEVO | 2026-10-29 | 28 | 0.9 | 28.46667 | 3 | 30.86667 | 24.1
28229 - PIAZZA PPTO C | M - 129 | Tremie 1" | Concreto | Plazoleta Barrete BA - 30 | 2026-05-20 | 2026-06-17 | 2026-06-18 | 28 | 27.6 | 28.2 | 102.2 | TREMIE | 28 | TREMIE-28-28 | 2026-10-29 | NUEVO | 2026-10-29 | 28 | 0.6 | 28.46667 | 3 | 30.86667 | 24.1
28229 - PIAZZA PPTO C | M - 144 | Tremie 1" | Concreto | Plazoleta pantalla tramo H - 11 | 2026-05-27 | 2026-06-24 | 2026-06-25 | 28 | 27.6 | 37.4 | 135.5 | TREMIE | 28 | TREMIE-28-28 | 2026-10-29 | NUEVO | 2026-10-29 | 28 | 9.8 | 37.1 | 3 | 32.01111 | 24.1
28229 - PIAZZA PPTO C | M - 144 | Tremie 1" | Concreto | Plazoleta pantalla tramo H - 11 | 2026-05-27 | 2026-06-24 | 2026-06-25 | 28 | 27.6 | 36.6 | 132.6 | TREMIE | 28 | TREMIE-28-28 | 2026-10-29 | NUEVO | 2026-10-29 | 28 | 9 | 37.1 | 3 | 32.01111 | 24.1
28229 - PIAZZA PPTO C | M - 144 | Tremie 1" | Concreto | Plazoleta pantalla tramo H - 11 | 2026-05-27 | 2026-06-24 | 2026-06-25 | 28 | 27.6 | 37.3 | 135.1 | TREMIE | 28 | TREMIE-28-28 | 2026-10-29 | NUEVO | 2026-10-29 | 28 | 9.7 | 37.1 | 3 | 32.01111 | 24.1
28229 - PIAZZA PPTO C | M - 149 | Tremie 1" | Concreto | Plazoleta pantalla tramo H - 12 | 2026-05-30 | 2026-06-27 | 2026-07-01 | 28 | 27.6 | 34.4 | 124.6 | TREMIE | 28 | TREMIE-28-28 | 2026-10-29 | NUEVO | 2026-10-29 | 28 | 6.8 | 34.73333 | 3 | 33.43333 | 24.1
28229 - PIAZZA PPTO C | M - 149 | Tremie 1" | Concreto | Plazoleta pantalla tramo H - 12 | 2026-05-30 | 2026-06-27 | 2026-07-01 | 28 | 27.6 | 35.6 | 129 | TREMIE | 28 | TREMIE-28-28 | 2026-10-29 | NUEVO | 2026-10-29 | 28 | 8 | 34.73333 | 3 | 33.43333 | 24.1
28229 - PIAZZA PPTO C | M - 149 | Tremie 1" | Concreto | Plazoleta pantalla tramo H - 12 | 2026-05-30 | 2026-06-27 | 2026-07-01 | 28 | 27.6 | 34.2 | 123.9 | TREMIE | 28 | TREMIE-28-28 | 2026-10-29 | NUEVO | 2026-10-29 | 28 | 6.6 | 34.73333 | 3 | 33.43333 | 24.1
28229 - PIAZZA PPTO C | M - 170 | Tremie 1" | Concreto | Plazoleta pantalla tramo H - 20 y Pilote Kelly zonas comunes #75 | 2026-06-16 | 2026-07-14 | 2026-07-15 | 28 | 27.6 | 35 | 126.8 | TREMIE | 28 | TREMIE-28-28 | 2026-10-29 | NUEVO | 2026-10-29 | 28 | 7.4 | 35.63333 | 3 | 35.82222 | 24.1
28229 - PIAZZA PPTO C | M - 170 | Tremie 1" | Concreto | Plazoleta pantalla tramo H - 20 y Pilote Kelly zonas comunes #75 | 2026-06-16 | 2026-07-14 | 2026-07-15 | 28 | 27.6 | 35.7 | 129.3 | TREMIE | 28 | TREMIE-28-28 | 2026-10-29 | NUEVO | 2026-10-29 | 28 | 8.1 | 35.63333 | 3 | 35.82222 | 24.1
28229 - PIAZZA PPTO C | M - 170 | Tremie 1" | Concreto | Plazoleta pantalla tramo H - 20 y Pilote Kelly zonas comunes #75 | 2026-06-16 | 2026-07-14 | 2026-07-15 | 28 | 27.6 | 36.2 | 131.2 | TREMIE | 28 | TREMIE-28-28 | 2026-10-29 | NUEVO | 2026-10-29 | 28 | 8.6 | 35.63333 | 3 | 35.82222 | 24.1
28229 - PIAZZA PPTO C | M - 172 | Tremie 1" | Concreto | Plazoleta pantalla tramo M - 16 y barrete BA - 65 | 2026-06-17 | 2026-07-15 | 2026-07-15 | 28 | 27.6 | 48.9 | 177.2 | TREMIE | 28 | TREMIE-28-28 | 2026-10-29 | NUEVO | 2026-10-29 | 28 | 21.3 | 48.76667 | 3 | 39.71111 | 24.1
28229 - PIAZZA PPTO C | M - 172 | Tremie 1" | Concreto | Plazoleta pantalla tramo M - 16 y barrete BA - 65 | 2026-06-17 | 2026-07-15 | 2026-07-15 | 28 | 27.6 | 48.4 | 175.4 | TREMIE | 28 | TREMIE-28-28 | 2026-10-29 | NUEVO | 2026-10-29 | 28 | 20.8 | 48.76667 | 3 | 39.71111 | 24.1
28229 - PIAZZA PPTO C | M - 172 | Tremie 1" | Concreto | Plazoleta pantalla tramo M - 16 y barrete BA - 65 | 2026-06-17 | 2026-07-15 | 2026-07-15 | 28 | 27.6 | 49 | 177.5 | TREMIE | 28 | TREMIE-28-28 | 2026-10-29 | NUEVO | 2026-10-29 | 28 | 21.4 | 48.76667 | 3 | 39.71111 | 24.1
28229 - PIAZZA PPTO C | M - 175 | Tremie 1´´ | Concreto | Plazoleta pantalla tramo M - 09 | 2026-06-19 | 2026-07-17 | 2026-07-17 | 28 | 27.6 | 44.6 | 161.6 | TREMIE | 28 | TREMIE-28-28 | 2026-10-29 | NUEVO | 2026-10-29 | 28 | 17 | 44.36667 | 3 | 42.92222 | 24.1
28229 - PIAZZA PPTO C | M - 175 | Tremie 1´´ | Concreto | Plazoleta pantalla tramo M - 09 | 2026-06-19 | 2026-07-17 | 2026-07-17 | 28 | 27.6 | 43.8 | 158.7 | TREMIE | 28 | TREMIE-28-28 | 2026-10-29 | NUEVO | 2026-10-29 | 28 | 16.2 | 44.36667 | 3 | 42.92222 | 24.1
28229 - PIAZZA PPTO C | M - 175 | Tremie 1´´ | Concreto | Plazoleta pantalla tramo M - 09 | 2026-06-19 | 2026-07-17 | 2026-07-17 | 28 | 27.6 | 44.7 | 162 | TREMIE | 28 | TREMIE-28-28 | 2026-10-29 | NUEVO | 2026-10-29 | 28 | 17.1 | 44.36667 | 3 | 42.92222 | 24.1
28229 - PIAZZA PPTO C | M - 180 | Tremie 1" | Concreto | Plazoleta barrete BA - 40 y Pantalla tramo MH - 06 | 2026-06-26 | 2026-07-24 | 2026-07-24 | 28 | 27.6 | 34.1 | 123.6 | TREMIE | 28 | TREMIE-28-28 | 2026-10-29 | NUEVO | 2026-10-29 | 28 | 6.5 | 33.6 | 3 | 42.24444 | 24.1
28229 - PIAZZA PPTO C | M - 180 | Tremie 1" | Concreto | Plazoleta barrete BA - 40 y Pantalla tramo MH - 06 | 2026-06-26 | 2026-07-24 | 2026-07-24 | 28 | 27.6 | 32.9 | 119.2 | TREMIE | 28 | TREMIE-28-28 | 2026-10-29 | NUEVO | 2026-10-29 | 28 | 5.3 | 33.6 | 3 | 42.24444 | 24.1
28229 - PIAZZA PPTO C | M - 180 | Tremie 1" | Concreto | Plazoleta barrete BA - 40 y Pantalla tramo MH - 06 | 2026-06-26 | 2026-07-24 | 2026-07-24 | 28 | 27.6 | 33.8 | 122.5 | TREMIE | 28 | TREMIE-28-28 | 2026-10-29 | NUEVO | 2026-10-29 | 28 | 6.2 | 33.6 | 3 | 42.24444 | 24.1
28229 - PIAZZA PPTO C | M - 181 | Tremie 1" | Concreto | Plazoleta barrete BA - 40 y Pantalla tramo MH - 06 | 2026-06-26 | 2026-07-24 | 2026-07-24 | 28 | 27.6 | 30.4 | 110.1 | TREMIE | 28 | TREMIE-28-28 | 2026-10-29 | NUEVO | 2026-10-29 | 28 | 2.8 | 29.66667 | 3 | 35.87778 | 24.1
28229 - PIAZZA PPTO C | M - 181 | Tremie 1" | Concreto | Plazoleta barrete BA - 40 y Pantalla tramo MH - 06 | 2026-06-26 | 2026-07-24 | 2026-07-24 | 28 | 27.6 | 29.9 | 108.3 | TREMIE | 28 | TREMIE-28-28 | 2026-10-29 | NUEVO | 2026-10-29 | 28 | 2.3 | 29.66667 | 3 | 35.87778 | 24.1
28229 - PIAZZA PPTO C | M - 181 | Tremie 1" | Concreto | Plazoleta barrete BA - 40 y Pantalla tramo MH - 06 | 2026-06-26 | 2026-07-24 | 2026-07-24 | 28 | 27.6 | 28.7 | 104 | TREMIE | 28 | TREMIE-28-28 | 2026-10-29 | NUEVO | 2026-10-29 | 28 | 1.1 | 29.66667 | 3 | 35.87778 | 24.1
28229 - PIAZZA PPTO C | M - 183 | Tremie 1" | Concreto | Plazoleta pantalla tramo H - 18 | 2026-07-02 | 2026-07-30 | 2026-07-30 | 28 | 27.6 | 32.6 | 118.1 | TREMIE | 28 | TREMIE-28-28 | 2026-10-29 | NUEVO | 2026-10-29 | 28 | 5 | 32 | 3 | 31.75556 | 24.1
28229 - PIAZZA PPTO C | M - 183 | Tremie 1" | Concreto | Plazoleta pantalla tramo H - 18 | 2026-07-02 | 2026-07-30 | 2026-07-30 | 28 | 27.6 | 31.5 | 114.1 | TREMIE | 28 | TREMIE-28-28 | 2026-10-29 | NUEVO | 2026-10-29 | 28 | 3.9 | 32 | 3 | 31.75556 | 24.1
28229 - PIAZZA PPTO C | M - 183 | Tremie 1" | Concreto | Plazoleta pantalla tramo H - 18 | 2026-07-02 | 2026-07-30 | 2026-07-30 | 28 | 27.6 | 31.9 | 115.6 | TREMIE | 28 | TREMIE-28-28 | 2026-10-29 | NUEVO | 2026-10-29 | 28 | 4.3 | 32 | 3 | 31.75556 | 24.1
28229 - PIAZZA PPTO C | M - 185 | Tremie 1" | Concreto | Plazoleta pantalla tramo H - 19 y pantalla tramo MH - 07 | 2026-07-06 | 2026-08-03 | 2026-08-03 | 28 | 27.6 | 31.3 | 113.4 | TREMIE | 28 | TREMIE-28-28 | 2026-10-29 | NUEVO | 2026-10-29 | 28 | 3.7 | 30.93333 | 3 | 30.86667 | 24.1
28229 - PIAZZA PPTO C | M - 185 | Tremie 1" | Concreto | Plazoleta pantalla tramo H - 19 y pantalla tramo MH - 07 | 2026-07-06 | 2026-08-03 | 2026-08-03 | 28 | 27.6 | 30.9 | 112 | TREMIE | 28 | TREMIE-28-28 | 2026-10-29 | NUEVO | 2026-10-29 | 28 | 3.3 | 30.93333 | 3 | 30.86667 | 24.1
28229 - PIAZZA PPTO C | M - 185 | Tremie 1" | Concreto | Plazoleta pantalla tramo H - 19 y pantalla tramo MH - 07 | 2026-07-06 | 2026-08-03 | 2026-08-03 | 28 | 27.6 | 30.6 | 110.9 | TREMIE | 28 | TREMIE-28-28 | 2026-10-29 | NUEVO | 2026-10-29 | 28 | 3 | 30.93333 | 3 | 30.86667 | 24.1
28229 - PIAZZA PPTO C | M - 186 | Tremie 1" | Concreto | Pantalla tramo M - 11 Plazoleta | 2026-07-08 | 2026-08-05 | 2026-08-06 | 28 | 27.6 | 34.9 | 126.4 | TREMIE | 28 | TREMIE-28-28 | 2026-10-29 | NUEVO | 2026-10-29 | 28 | 7.3 | 34.2 | 3 | 32.37778 | 24.1
28229 - PIAZZA PPTO C | M - 186 | Tremie 1" | Concreto | Pantalla tramo M - 11 Plazoleta | 2026-07-08 | 2026-08-05 | 2026-08-06 | 28 | 27.6 | 33.4 | 121 | TREMIE | 28 | TREMIE-28-28 | 2026-10-29 | NUEVO | 2026-10-29 | 28 | 5.8 | 34.2 | 3 | 32.37778 | 24.1
28229 - PIAZZA PPTO C | M - 186 | Tremie 1" | Concreto | Pantalla tramo M - 11 Plazoleta | 2026-07-08 | 2026-08-05 | 2026-08-06 | 28 | 27.6 | 34.3 | 124.3 | TREMIE | 28 | TREMIE-28-28 | 2026-10-29 | NUEVO | 2026-10-29 | 28 | 6.7 | 34.2 | 3 | 32.37778 | 24.1
28229 - PIAZZA PPTO C | M - 187 | Tremie 1" | Concreto | Plazoleta barrete BA - 139 | 2026-07-08 | 2026-08-05 | 2026-08-06 | 28 | 27.6 | 36.1 | 130.8 | TREMIE | 28 | TREMIE-28-28 | 2026-10-29 | NUEVO | 2026-10-29 | 28 | 8.5 | 35.9 | 3 | 33.67778 | 24.1
28229 - PIAZZA PPTO C | M - 187 | Tremie 1" | Concreto | Plazoleta barrete BA - 139 | 2026-07-08 | 2026-08-05 | 2026-08-06 | 28 | 27.6 | 36.2 | 131.2 | TREMIE | 28 | TREMIE-28-28 | 2026-10-29 | NUEVO | 2026-10-29 | 28 | 8.6 | 35.9 | 3 | 33.67778 | 24.1
28229 - PIAZZA PPTO C | M - 187 | Tremie 1" | Concreto | Plazoleta barrete BA - 139 | 2026-07-08 | 2026-08-05 | 2026-08-06 | 28 | 27.6 | 35.4 | 128.3 | TREMIE | 28 | TREMIE-28-28 | 2026-10-29 | NUEVO | 2026-10-29 | 28 | 7.8 | 35.9 | 3 | 33.67778 | 24.1
28229 - PIAZZA PPTO C | M - 193 | Tremie 1" | Concreto | Pantalla Tramo M - 14 y barrete BA - 142 Plazoleta | 2026-07-15 | 2026-08-12 | 2026-08-13 | 28 | 27.6 | 37.8 | 137 | TREMIE | 28 | TREMIE-28-28 | 2026-10-29 | NUEVO | 2026-10-29 | 28 | 10.2 | 37.7 | 3 | 35.93333 | 24.1
28229 - PIAZZA PPTO C | M - 193 | Tremie 1" | Concreto | Pantalla Tramo M - 14 y barrete BA - 142 Plazoleta | 2026-07-15 | 2026-08-12 | 2026-08-13 | 28 | 27.6 | 38.1 | 138 | TREMIE | 28 | TREMIE-28-28 | 2026-10-29 | NUEVO | 2026-10-29 | 28 | 10.5 | 37.7 | 3 | 35.93333 | 24.1
28229 - PIAZZA PPTO C | M - 193 | Tremie 1" | Concreto | Pantalla Tramo M - 14 y barrete BA - 142 Plazoleta | 2026-07-15 | 2026-08-12 | 2026-08-13 | 28 | 27.6 | 37.2 | 134.8 | TREMIE | 28 | TREMIE-28-28 | 2026-10-29 | NUEVO | 2026-10-29 | 28 | 9.6 | 37.7 | 3 | 35.93333 | 24.1
28229 - PIAZZA PPTO C | M - 196 | Tremie 1/2" | Concreto | Pantalla Tramo MH - 08 Plazoleta | 2026-07-16 | 2026-08-13 | 2026-08-13 | 28 | 27.6 | 37.7 | 136.6 | TREMIE | 28 | TREMIE-28-28 | 2026-10-29 | NUEVO | 2026-10-29 | 28 | 10.1 | 37.7 | 3 | 37.1 | 24.1
28229 - PIAZZA PPTO C | M - 196 | Tremie 1/2" | Concreto | Pantalla Tramo MH - 08 Plazoleta | 2026-07-16 | 2026-08-13 | 2026-08-13 | 28 | 27.6 | 37.5 | 135.9 | TREMIE | 28 | TREMIE-28-28 | 2026-10-29 | NUEVO | 2026-10-29 | 28 | 9.9 | 37.7 | 3 | 37.1 | 24.1
28229 - PIAZZA PPTO C | M - 196 | Tremie 1/2" | Concreto | Pantalla Tramo MH - 08 Plazoleta | 2026-07-16 | 2026-08-13 | 2026-08-13 | 28 | 27.6 | 37.9 | 137.3 | TREMIE | 28 | TREMIE-28-28 | 2026-10-29 | NUEVO | 2026-10-29 | 28 | 10.3 | 37.7 | 3 | 37.1 | 24.1
28229 - PIAZZA PPTO C | M - 223 | Outinord Ind 1" | Concreto | Dado Torre grua 1 | 2026-08-15 | 2026-09-12 | 2026-09-14 | 28 | 27.6 | 43.1 | 156.2 | OTRO | 28 | OTRO-28-28 | 2026-10-29 | NUEVO | 2026-10-29 |  | 15.5 | 43.7 | 3 | 39.7 | 24.1
28229 - PIAZZA PPTO C | M - 223 | Outinord Ind 1" | Concreto | Dado Torre grua 1 | 2026-08-15 | 2026-09-12 | 2026-09-14 | 28 | 27.6 | 43.6 | 158 | OTRO | 28 | OTRO-28-28 | 2026-10-29 | NUEVO | 2026-10-29 |  | 16 | 43.7 | 3 | 39.7 | 24.1
28229 - PIAZZA PPTO C | M - 223 | Outinord Ind 1" | Concreto | Dado Torre grua 1 | 2026-08-15 | 2026-09-12 | 2026-09-14 | 28 | 27.6 | 44.4 | 160.9 | OTRO | 28 | OTRO-28-28 | 2026-10-29 | NUEVO | 2026-10-29 |  | 16.8 | 43.7 | 3 | 39.7 | 24.1
28229 - PIAZZA PPTO C | M - 27 | Tremie 1" | Concreto | Plazoleta pantalla tramo M H - 02 y barrete B - 58 | 2026-04-09 | 2026-05-07 | 2026-05-08 | 28 | 27.6 | 33.6 | 121.7 | TREMIE | 28 | TREMIE-28-28 | 2026-10-29 | NUEVO | 2026-10-29 | 28 | 6 | 34.36667 | 3 | 38.58889 | 24.1
28229 - PIAZZA PPTO C | M - 27 | Tremie 1" | Concreto | Plazoleta pantalla tramo M H - 02 y barrete B - 58 | 2026-04-09 | 2026-05-07 | 2026-05-08 | 28 | 27.6 | 34.3 | 124.3 | TREMIE | 28 | TREMIE-28-28 | 2026-10-29 | NUEVO | 2026-10-29 | 28 | 6.7 | 34.36667 | 3 | 38.58889 | 24.1
28229 - PIAZZA PPTO C | M - 27 | Tremie 1" | Concreto | Plazoleta pantalla tramo M H - 02 y barrete B - 58 | 2026-04-09 | 2026-05-07 | 2026-05-08 | 28 | 27.6 | 35.2 | 127.5 | TREMIE | 28 | TREMIE-28-28 | 2026-10-29 | NUEVO | 2026-10-29 | 28 | 7.6 | 34.36667 | 3 | 38.58889 | 24.1
28229 - PIAZZA PPTO C | M - 30 | Tremie 1" | Concreto | Plazoleta Pantalla Tramo M – 02 y Barrote B – 59 | 2026-04-10 | 2026-05-08 | 2026-05-08 | 28 | 27.6 | 44.9 | 162.7 | TREMIE | 28 | TREMIE-28-28 | 2026-10-29 | NUEVO | 2026-10-29 | 28 | 17.3 | 45.16667 | 3 | 41.07778 | 24.1
28229 - PIAZZA PPTO C | M - 30 | Tremie 1" | Concreto | Plazoleta Pantalla Tramo M – 02 y Barrote B – 59 | 2026-04-10 | 2026-05-08 | 2026-05-08 | 28 | 27.6 | 45.5 | 164.9 | TREMIE | 28 | TREMIE-28-28 | 2026-10-29 | NUEVO | 2026-10-29 | 28 | 17.9 | 45.16667 | 3 | 41.07778 | 24.1
28229 - PIAZZA PPTO C | M - 30 | Tremie 1" | Concreto | Plazoleta Pantalla Tramo M – 02 y Barrote B – 59 | 2026-04-10 | 2026-05-08 | 2026-05-08 | 28 | 27.6 | 45.1 | 163.4 | TREMIE | 28 | TREMIE-28-28 | 2026-10-29 | NUEVO | 2026-10-29 | 28 | 17.5 | 45.16667 | 3 | 41.07778 | 24.1
28229 - PIAZZA PPTO C | M - 41 | Tremie 1 " | Concreto | Plazoleta pantalla tramo M - 01 y barrote B - 60 | 2026-04-14 | 2026-05-12 | 2026-05-12 | 28 | 27.6 | 30.2 | 109.4 | TREMIE | 28 | TREMIE-28-28 | 2026-10-29 | NUEVO | 2026-10-29 | 28 | 2.6 | 29.96667 | 3 | 36.5 | 24.1
28229 - PIAZZA PPTO C | M - 41 | Tremie 1 " | Concreto | Plazoleta pantalla tramo M - 01 y barrote B - 60 | 2026-04-14 | 2026-05-12 | 2026-05-12 | 28 | 27.6 | 30 | 108.7 | TREMIE | 28 | TREMIE-28-28 | 2026-10-29 | NUEVO | 2026-10-29 | 28 | 2.4 | 29.96667 | 3 | 36.5 | 24.1
28229 - PIAZZA PPTO C | M - 41 | Tremie 1 " | Concreto | Plazoleta pantalla tramo M - 01 y barrote B - 60 | 2026-04-14 | 2026-05-12 | 2026-05-12 | 28 | 27.6 | 29.7 | 107.6 | TREMIE | 28 | TREMIE-28-28 | 2026-10-29 | NUEVO | 2026-10-29 | 28 | 2.1 | 29.96667 | 3 | 36.5 | 24.1
28229 - PIAZZA PPTO C | M - 50 | Tremie 1" | Concreto | Plazoleta pantalla tramo # 06 | 2026-04-17 | 2026-05-15 | 2026-05-15 | 28 | 27.6 | 26.9 | 97.5 | TREMIE | 28 | TREMIE-28-28 | 2026-10-29 | NUEVO | 2026-10-29 | 28 | -0.7 | 26.5 | 3 | 33.87778 | 24.1
28229 - PIAZZA PPTO C | M - 50 | Tremie 1" | Concreto | Plazoleta pantalla tramo # 06 | 2026-04-17 | 2026-05-15 | 2026-05-15 | 28 | 27.6 | 26.1 | 94.6 | TREMIE | 28 | TREMIE-28-28 | 2026-10-29 | NUEVO | 2026-10-29 | 28 | -1.5 | 26.5 | 3 | 33.87778 | 24.1
28229 - PIAZZA PPTO C | M - 50 | Tremie 1" | Concreto | Plazoleta pantalla tramo # 06 | 2026-04-17 | 2026-05-15 | 2026-05-15 | 28 | 27.6 | 26.5 | 96 | TREMIE | 28 | TREMIE-28-28 | 2026-10-29 | NUEVO | 2026-10-29 | 28 | -1.1 | 26.5 | 3 | 33.87778 | 24.1
28229 - PIAZZA PPTO C | M - 55 | Tremie 1" | Concreto | Plazoleta pantalla tramo # 25 | 2026-04-21 | 2026-05-19 | 2026-05-20 | 28 | 27.6 | 24 | 87 | TREMIE | 28 | TREMIE-28-28 | 2026-10-29 | NUEVO | 2026-10-29 | 28 | -3.6 | 23.5 | 3 | 26.65556 | 24.1
28229 - PIAZZA PPTO C | M - 55 | Tremie 1" | Concreto | Plazoleta pantalla tramo # 25 | 2026-04-21 | 2026-05-19 | 2026-05-20 | 28 | 27.6 | 23.6 | 85.5 | TREMIE | 28 | TREMIE-28-28 | 2026-10-29 | NUEVO | 2026-10-29 | 28 | -4 | 23.5 | 3 | 26.65556 | 24.1
28229 - PIAZZA PPTO C | M - 55 | Tremie 1" | Concreto | Plazoleta pantalla tramo # 25 | 2026-04-21 | 2026-05-19 | 2026-05-20 | 28 | 27.6 | 22.9 | 83 | TREMIE | 28 | TREMIE-28-28 | 2026-10-29 | NUEVO | 2026-10-29 | 28 | -4.7 | 23.5 | 3 | 26.65556 | 24.1
28229 - PIAZZA PPTO C | M - 62 | Tremie 1" | Concreto | Plazoleta pantalla tramo H - 24 y pantalla tramo M - 21 | 2026-04-22 | 2026-05-20 | 2026-05-20 | 28 | 27.6 | 36.3 | 131.5 | TREMIE | 28 | TREMIE-28-28 | 2026-10-29 | NUEVO | 2026-10-29 | 28 | 8.7 | 36.4 | 3 | 28.8 | 24.1
28229 - PIAZZA PPTO C | M - 62 | Tremie 1" | Concreto | Plazoleta pantalla tramo H - 24 y pantalla tramo M - 21 | 2026-04-22 | 2026-05-20 | 2026-05-20 | 28 | 27.6 | 35.8 | 129.7 | TREMIE | 28 | TREMIE-28-28 | 2026-10-29 | NUEVO | 2026-10-29 | 28 | 8.2 | 36.4 | 3 | 28.8 | 24.1
28229 - PIAZZA PPTO C | M - 62 | Tremie 1" | Concreto | Plazoleta pantalla tramo H - 24 y pantalla tramo M - 21 | 2026-04-22 | 2026-05-20 | 2026-05-20 | 28 | 27.6 | 37.1 | 134.4 | TREMIE | 28 | TREMIE-28-28 | 2026-10-29 | NUEVO | 2026-10-29 | 28 | 9.5 | 36.4 | 3 | 28.8 | 24.1
28229 - PIAZZA PPTO C | M - 65 | Tremie 1" | Concreto | Plazoleta pantalla tramo M - 20 y barrete B - 61 | 2026-04-23 | 2026-05-21 | 2026-05-22 | 28 | 27.6 | 30.8 | 111.6 | TREMIE | 28 | TREMIE-28-28 | 2026-10-29 | NUEVO | 2026-10-29 | 28 | 3.2 | 30.7 | 3 | 30.2 | 24.1
28229 - PIAZZA PPTO C | M - 65 | Tremie 1" | Concreto | Plazoleta pantalla tramo M - 20 y barrete B - 61 | 2026-04-23 | 2026-05-21 | 2026-05-22 | 28 | 27.6 | 31 | 112.3 | TREMIE | 28 | TREMIE-28-28 | 2026-10-29 | NUEVO | 2026-10-29 | 28 | 3.4 | 30.7 | 3 | 30.2 | 24.1
28229 - PIAZZA PPTO C | M - 65 | Tremie 1" | Concreto | Plazoleta pantalla tramo M - 20 y barrete B - 61 | 2026-04-23 | 2026-05-21 | 2026-05-22 | 28 | 27.6 | 30.3 | 109.8 | TREMIE | 28 | TREMIE-28-28 | 2026-10-29 | NUEVO | 2026-10-29 | 28 | 2.7 | 30.7 | 3 | 30.2 | 24.1
28229 - PIAZZA PPTO C | M - 86 | TREMIE 1" | Concreto | Plazoleta Pantalla Tramo H 07 | 2026-05-04 | 2026-06-01 | 2026-06-01 | 28 | 27.6 | 34.4 | 124.6 | TREMIE | 28 | TREMIE-28-28 | 2026-10-29 | NUEVO | 2026-10-29 | 28 | 6.8 | 34.13333 | 3 | 33.74444 | 24.1
28229 - PIAZZA PPTO C | M - 86 | TREMIE 1" | Concreto | Plazoleta Pantalla Tramo H 07 | 2026-05-04 | 2026-06-01 | 2026-06-01 | 28 | 27.6 | 34.2 | 123.9 | TREMIE | 28 | TREMIE-28-28 | 2026-10-29 | NUEVO | 2026-10-29 | 28 | 6.6 | 34.13333 | 3 | 33.74444 | 24.1
28229 - PIAZZA PPTO C | M - 86 | TREMIE 1" | Concreto | Plazoleta Pantalla Tramo H 07 | 2026-05-04 | 2026-06-01 | 2026-06-01 | 28 | 27.6 | 33.8 | 122.5 | TREMIE | 28 | TREMIE-28-28 | 2026-10-29 | NUEVO | 2026-10-29 | 28 | 6.2 | 34.13333 | 3 | 33.74444 | 24.1
28229 - PIAZZA PPTO C | M-113 | Tremie 1'' | Concreto | Plazoleta pantalla tramo NH-05 | 2026-05-12 | 2026-06-09 | 2026-06-10 | 28 | 27.6 | 38.4 | 139.1 | TREMIE | 28 | TREMIE-28-28 | 2026-10-29 | NUEVO | 2026-10-29 | 28 | 10.8 | 37.86667 | 3 | 34.23333 | 24.1
28229 - PIAZZA PPTO C | M-113 | Tremie 1'' | Concreto | Plazoleta pantalla tramo NH-05 | 2026-05-12 | 2026-06-09 | 2026-06-10 | 28 | 27.6 | 37.5 | 135.9 | TREMIE | 28 | TREMIE-28-28 | 2026-10-29 | NUEVO | 2026-10-29 | 28 | 9.9 | 37.86667 | 3 | 34.23333 | 24.1
28229 - PIAZZA PPTO C | M-113 | Tremie 1'' | Concreto | Plazoleta pantalla tramo NH-05 | 2026-05-12 | 2026-06-09 | 2026-06-10 | 28 | 27.6 | 37.7 | 136.6 | TREMIE | 28 | TREMIE-28-28 | 2026-10-29 | NUEVO | 2026-10-29 | 28 | 10.1 | 37.86667 | 3 | 34.23333 | 24.1
28229 - PIAZZA PPTO C | M-135 | Tremie 1" | Concreto | Plazoleta pantalla tramo M06 y barrete BA-29 | 2026-05-22 | 2026-06-19 | 2026-06-22 | 28 | 27.6 | 33.5 | 121.4 | TREMIE | 28 | TREMIE-28-28 | 2026-10-29 | NUEVO | 2026-10-29 | 28 | 5.9 | 33.33333 | 3 | 35.11111 | 24.1
28229 - PIAZZA PPTO C | M-135 | Tremie 1" | Concreto | Plazoleta pantalla tramo M06 y barrete BA-29 | 2026-05-22 | 2026-06-19 | 2026-06-22 | 28 | 27.6 | 32.9 | 119.2 | TREMIE | 28 | TREMIE-28-28 | 2026-10-29 | NUEVO | 2026-10-29 | 28 | 5.3 | 33.33333 | 3 | 35.11111 | 24.1
28229 - PIAZZA PPTO C | M-135 | Tremie 1" | Concreto | Plazoleta pantalla tramo M06 y barrete BA-29 | 2026-05-22 | 2026-06-19 | 2026-06-22 | 28 | 27.6 | 33.6 | 121.7 | TREMIE | 28 | TREMIE-28-28 | 2026-10-29 | NUEVO | 2026-10-29 | 28 | 6 | 33.33333 | 3 | 35.11111 | 24.1
28229 - PIAZZA PPTO C | M-136 | Tremie 1" | Concreto | Pantalla tramos M06 de plazoleta y el barrete BA-29 | 2026-05-22 | 2026-06-19 | 2026-06-22 | 28 | 27.6 | 35.3 | 127.9 | TREMIE | 28 | TREMIE-28-28 | 2026-10-29 | NUEVO | 2026-10-29 | 28 | 7.7 | 35.2 | 3 | 35.46667 | 24.1
28229 - PIAZZA PPTO C | M-136 | Tremie 1" | Concreto | Pantalla tramos M06 de plazoleta y el barrete BA-29 | 2026-05-22 | 2026-06-19 | 2026-06-22 | 28 | 27.6 | 35.7 | 129.3 | TREMIE | 28 | TREMIE-28-28 | 2026-10-29 | NUEVO | 2026-10-29 | 28 | 8.1 | 35.2 | 3 | 35.46667 | 24.1
28229 - PIAZZA PPTO C | M-136 | Tremie 1" | Concreto | Pantalla tramos M06 de plazoleta y el barrete BA-29 | 2026-05-22 | 2026-06-19 | 2026-06-22 | 28 | 27.6 | 34.6 | 125.4 | TREMIE | 28 | TREMIE-28-28 | 2026-10-29 | NUEVO | 2026-10-29 | 28 | 7 | 35.2 | 3 | 35.46667 | 24.1
28229 - PIAZZA PPTO C | M-151 | Tremie 1" | Concreto | Pantalla tramo H - 3 plazoleta | 2026-06-01 | 2026-06-29 | 2026-07-01 | 28 | 27.6 | 33 | 119.6 | TREMIE | 28 | TREMIE-28-28 | 2026-10-29 | NUEVO | 2026-10-29 | 28 | 5.4 | 33.7 | 3 | 34.07778 | 24.1
28229 - PIAZZA PPTO C | M-151 | Tremie 1" | Concreto | Pantalla tramo H - 3 plazoleta | 2026-06-01 | 2026-06-29 | 2026-07-01 | 28 | 27.6 | 34.3 | 124.3 | TREMIE | 28 | TREMIE-28-28 | 2026-10-29 | NUEVO | 2026-10-29 | 28 | 6.7 | 33.7 | 3 | 34.07778 | 24.1
28229 - PIAZZA PPTO C | M-151 | Tremie 1" | Concreto | Pantalla tramo H - 3 plazoleta | 2026-06-01 | 2026-06-29 | 2026-07-01 | 28 | 27.6 | 33.8 | 122.5 | TREMIE | 28 | TREMIE-28-28 | 2026-10-29 | NUEVO | 2026-10-29 | 28 | 6.2 | 33.7 | 3 | 34.07778 | 24.1
28229 - PIAZZA PPTO C | M-154 | Tremie 1" | Concreto | Plazoleta pantalla tramo H - 14 | 2026-06-02 | 2026-06-30 | 2026-07-01 | 28 | 27.6 | 47.3 | 171.4 | TREMIE | 28 | TREMIE-28-28 | 2026-10-29 | NUEVO | 2026-10-29 | 28 | 19.7 | 46.33333 | 3 | 38.41111 | 24.1
28229 - PIAZZA PPTO C | M-154 | Tremie 1" | Concreto | Plazoleta pantalla tramo H - 14 | 2026-06-02 | 2026-06-30 | 2026-07-01 | 28 | 27.6 | 45.6 | 165.2 | TREMIE | 28 | TREMIE-28-28 | 2026-10-29 | NUEVO | 2026-10-29 | 28 | 18 | 46.33333 | 3 | 38.41111 | 24.1
28229 - PIAZZA PPTO C | M-154 | Tremie 1" | Concreto | Plazoleta pantalla tramo H - 14 | 2026-06-02 | 2026-06-30 | 2026-07-01 | 28 | 27.6 | 46.1 | 167 | TREMIE | 28 | TREMIE-28-28 | 2026-10-29 | NUEVO | 2026-10-29 | 28 | 18.5 | 46.33333 | 3 | 38.41111 | 24.1
28229 - PIAZZA PPTO C | M-158 | Tremie 1" | Concreto | Plazoleta barrete BA-27 | 2026-06-05 | 2026-07-03 | 2026-07-03 | 28 | 27.6 | 46 | 166.7 | TREMIE | 28 | TREMIE-28-28 | 2026-10-29 | NUEVO | 2026-10-29 | 28 | 18.4 | 46.43333 | 3 | 42.15556 | 24.1
28229 - PIAZZA PPTO C | M-158 | Tremie 1" | Concreto | Plazoleta barrete BA-27 | 2026-06-05 | 2026-07-03 | 2026-07-03 | 28 | 27.6 | 46.4 | 168.1 | TREMIE | 28 | TREMIE-28-28 | 2026-10-29 | NUEVO | 2026-10-29 | 28 | 18.8 | 46.43333 | 3 | 42.15556 | 24.1
28229 - PIAZZA PPTO C | M-158 | Tremie 1" | Concreto | Plazoleta barrete BA-27 | 2026-06-05 | 2026-07-03 | 2026-07-03 | 28 | 27.6 | 46.9 | 169.9 | TREMIE | 28 | TREMIE-28-28 | 2026-10-29 | NUEVO | 2026-10-29 | 28 | 19.3 | 46.43333 | 3 | 42.15556 | 24.1
28229 - PIAZZA PPTO C | M-161 | Tremie 1" | Concreto | Plazoleta Pantalla Tramo M-07 y Barrete BA - 137 | 2026-06-09 | 2026-07-07 | 2026-07-07 | 28 | 27.6 | 35.5 | 128.6 | TREMIE | 28 | TREMIE-28-28 | 2026-10-29 | NUEVO | 2026-10-29 | 28 | 7.9 | 36.13333 | 3 | 42.96667 | 24.1
28229 - PIAZZA PPTO C | M-161 | Tremie 1" | Concreto | Plazoleta Pantalla Tramo M-07 y Barrete BA - 137 | 2026-06-09 | 2026-07-07 | 2026-07-07 | 28 | 27.6 | 36.6 | 132.6 | TREMIE | 28 | TREMIE-28-28 | 2026-10-29 | NUEVO | 2026-10-29 | 28 | 9 | 36.13333 | 3 | 42.96667 | 24.1
28229 - PIAZZA PPTO C | M-161 | Tremie 1" | Concreto | Plazoleta Pantalla Tramo M-07 y Barrete BA - 137 | 2026-06-09 | 2026-07-07 | 2026-07-07 | 28 | 27.6 | 36.3 | 131.5 | TREMIE | 28 | TREMIE-28-28 | 2026-10-29 | NUEVO | 2026-10-29 | 28 | 8.7 | 36.13333 | 3 | 42.96667 | 24.1
28229 - PIAZZA PPTO C | M-162 | Tremie 1" | Concreto | Plazoleta Pantalla Tramo M-07 y Barrete BA- 137 y Pilote Kely Zonas Comunes #47 | 2026-06-09 | 2026-07-07 | 2026-07-07 | 28 | 27.6 | 36.7 | 133 | TREMIE | 28 | TREMIE-28-28 | 2026-10-29 | NUEVO | 2026-10-29 | 28 | 9.1 | 37.33333 | 3 | 39.96667 | 24.1
28229 - PIAZZA PPTO C | M-162 | Tremie 1" | Concreto | Plazoleta Pantalla Tramo M-07 y Barrete BA- 137 y Pilote Kely Zonas Comunes #47 | 2026-06-09 | 2026-07-07 | 2026-07-07 | 28 | 27.6 | 37.5 | 135.9 | TREMIE | 28 | TREMIE-28-28 | 2026-10-29 | NUEVO | 2026-10-29 | 28 | 9.9 | 37.33333 | 3 | 39.96667 | 24.1
28229 - PIAZZA PPTO C | M-162 | Tremie 1" | Concreto | Plazoleta Pantalla Tramo M-07 y Barrete BA- 137 y Pilote Kely Zonas Comunes #47 | 2026-06-09 | 2026-07-07 | 2026-07-07 | 28 | 27.6 | 37.8 | 137 | TREMIE | 28 | TREMIE-28-28 | 2026-10-29 | NUEVO | 2026-10-29 | 28 | 10.2 | 37.33333 | 3 | 39.96667 | 24.1
28229 - PIAZZA PPTO C | M-164 | Tremie 1" | Concreto | Plazoleta barrete BA-63 | 2026-06-10 | 2026-07-08 | 2026-07-09 | 28 | 27.6 | 42.8 | 155.1 | TREMIE | 28 | TREMIE-28-28 | 2026-10-29 | NUEVO | 2026-10-29 | 28 | 15.2 | 42.23333 | 3 | 38.56667 | 24.1
28229 - PIAZZA PPTO C | M-164 | Tremie 1" | Concreto | Plazoleta barrete BA-63 | 2026-06-10 | 2026-07-08 | 2026-07-09 | 28 | 27.6 | 42 | 152.2 | TREMIE | 28 | TREMIE-28-28 | 2026-10-29 | NUEVO | 2026-10-29 | 28 | 14.4 | 42.23333 | 3 | 38.56667 | 24.1
28229 - PIAZZA PPTO C | M-164 | Tremie 1" | Concreto | Plazoleta barrete BA-63 | 2026-06-10 | 2026-07-08 | 2026-07-09 | 28 | 27.6 | 41.9 | 151.8 | TREMIE | 28 | TREMIE-28-28 | 2026-10-29 | NUEVO | 2026-10-29 | 28 | 14.3 | 42.23333 | 3 | 38.56667 | 24.1
28229 - PIAZZA PPTO C | M-166 | Tremie 1" | Concreto | Plazoleta barrete BA-141 | 2026-06-12 | 2026-07-10 | 2026-07-15 | 28 | 27.6 | 41.1 | 148.9 | TREMIE | 28 | TREMIE-28-28 | 2026-10-29 | NUEVO | 2026-10-29 | 28 | 13.5 | 41.96667 | 3 | 40.51111 | 24.1
28229 - PIAZZA PPTO C | M-166 | Tremie 1" | Concreto | Plazoleta barrete BA-141 | 2026-06-12 | 2026-07-10 | 2026-07-15 | 28 | 27.6 | 42.2 | 152.9 | TREMIE | 28 | TREMIE-28-28 | 2026-10-29 | NUEVO | 2026-10-29 | 28 | 14.6 | 41.96667 | 3 | 40.51111 | 24.1
28229 - PIAZZA PPTO C | M-166 | Tremie 1" | Concreto | Plazoleta barrete BA-141 | 2026-06-12 | 2026-07-10 | 2026-07-15 | 28 | 27.6 | 42.6 | 154.3 | TREMIE | 28 | TREMIE-28-28 | 2026-10-29 | NUEVO | 2026-10-29 | 28 | 15 | 41.96667 | 3 | 40.51111 | 24.1
28229 - PIAZZA PPTO C | M-168 | Tremie 1" | Concreto | Plazoleta barrete BA-64 y pantalla tramo M-17 zonas comunes | 2026-06-13 | 2026-07-11 | 2026-07-15 | 28 | 27.6 | 47.4 | 171.7 | TREMIE | 28 | TREMIE-28-28 | 2026-10-29 | NUEVO | 2026-10-29 | 28 | 19.8 | 47.1 | 3 | 43.76667 | 24.1
28229 - PIAZZA PPTO C | M-168 | Tremie 1" | Concreto | Plazoleta barrete BA-64 y pantalla tramo M-17 zonas comunes | 2026-06-13 | 2026-07-11 | 2026-07-15 | 28 | 27.6 | 47.1 | 170.7 | TREMIE | 28 | TREMIE-28-28 | 2026-10-29 | NUEVO | 2026-10-29 | 28 | 19.5 | 47.1 | 3 | 43.76667 | 24.1
28229 - PIAZZA PPTO C | M-168 | Tremie 1" | Concreto | Plazoleta barrete BA-64 y pantalla tramo M-17 zonas comunes | 2026-06-13 | 2026-07-11 | 2026-07-15 | 28 | 27.6 | 46.8 | 169.6 | TREMIE | 28 | TREMIE-28-28 | 2026-10-29 | NUEVO | 2026-10-29 | 28 | 19.2 | 47.1 | 3 | 43.76667 | 24.1
28229 - PIAZZA PPTO C | M-169 | Tremie 1" | Concreto | Plazoleta barrete BA-64 y pantalla tramo M-17 zonas comunes | 2026-06-13 | 2026-07-11 | 2026-07-15 | 28 | 27.6 | 52.7 | 190.9 | TREMIE | 28 | TREMIE-28-28 | 2026-10-29 | NUEVO | 2026-10-29 | 28 | 25.1 | 52.66667 | 3 | 47.24444 | 24.1
28229 - PIAZZA PPTO C | M-169 | Tremie 1" | Concreto | Plazoleta barrete BA-64 y pantalla tramo M-17 zonas comunes | 2026-06-13 | 2026-07-11 | 2026-07-15 | 28 | 27.6 | 53 | 192 | TREMIE | 28 | TREMIE-28-28 | 2026-10-29 | NUEVO | 2026-10-29 | 28 | 25.4 | 52.66667 | 3 | 47.24444 | 24.1
28229 - PIAZZA PPTO C | M-169 | Tremie 1" | Concreto | Plazoleta barrete BA-64 y pantalla tramo M-17 zonas comunes | 2026-06-13 | 2026-07-11 | 2026-07-15 | 28 | 27.6 | 52.3 | 189.5 | TREMIE | 28 | TREMIE-28-28 | 2026-10-29 | NUEVO | 2026-10-29 | 28 | 24.7 | 52.66667 | 3 | 47.24444 | 24.1
28229 - PIAZZA PPTO C | M-184 | Tremie 1" | Concreto | Plazoleta pantalla tramo M-12 | 2026-07-03 | 2026-07-31 | 2026-08-03 | 28 | 27.6 | 29.2 | 105.8 | TREMIE | 28 | TREMIE-28-28 | 2026-10-29 | NUEVO | 2026-10-29 | 28 | 1.6 | 28.63333 | 3 | 42.8 | 24.1
28229 - PIAZZA PPTO C | M-184 | Tremie 1" | Concreto | Plazoleta pantalla tramo M-12 | 2026-07-03 | 2026-07-31 | 2026-08-03 | 28 | 27.6 | 28.7 | 104 | TREMIE | 28 | TREMIE-28-28 | 2026-10-29 | NUEVO | 2026-10-29 | 28 | 1.1 | 28.63333 | 3 | 42.8 | 24.1
28229 - PIAZZA PPTO C | M-184 | Tremie 1" | Concreto | Plazoleta pantalla tramo M-12 | 2026-07-03 | 2026-07-31 | 2026-08-03 | 28 | 27.6 | 28 | 101.4 | TREMIE | 28 | TREMIE-28-28 | 2026-10-29 | NUEVO | 2026-10-29 | 28 | 0.4 | 28.63333 | 3 | 42.8 | 24.1
28229 - PIAZZA PPTO C | M-188 | Tremie 1" | Concreto | Plazoleta pantalla tramo M - 13 y pantalla tramo MH - 09 y barrete BA - 138 | 2026-07-10 | 2026-08-07 | 2026-08-11 | 28 | 27.6 | 34.3 | 124.3 | TREMIE | 28 | TREMIE-28-28 | 2026-10-29 | NUEVO | 2026-10-29 | 28 | 6.7 | 34.1 | 3 | 38.46667 | 24.1
28229 - PIAZZA PPTO C | M-188 | Tremie 1" | Concreto | Plazoleta pantalla tramo M - 13 y pantalla tramo MH - 09 y barrete BA - 138 | 2026-07-10 | 2026-08-07 | 2026-08-11 | 28 | 27.6 | 34.5 | 125 | TREMIE | 28 | TREMIE-28-28 | 2026-10-29 | NUEVO | 2026-10-29 | 28 | 6.9 | 34.1 | 3 | 38.46667 | 24.1
28229 - PIAZZA PPTO C | M-188 | Tremie 1" | Concreto | Plazoleta pantalla tramo M - 13 y pantalla tramo MH - 09 y barrete BA - 138 | 2026-07-10 | 2026-08-07 | 2026-08-11 | 28 | 27.6 | 33.5 | 121.4 | TREMIE | 28 | TREMIE-28-28 | 2026-10-29 | NUEVO | 2026-10-29 | 28 | 5.9 | 34.1 | 3 | 38.46667 | 24.1
28229 - PIAZZA PPTO C | M-191 | Tremie 1" | Concreto | Plazoleta pantalla tramo M - 13 y pantalla tramo MH - 09 y barrete BA - 138 | 2026-07-10 | 2026-08-07 | 2026-08-11 | 28 | 27.6 | 25.9 | 93.8 | TREMIE | 28 | TREMIE-28-28 | 2026-10-29 | NUEVO | 2026-10-29 | 28 | -1.7 | 25.5 | 3 | 29.41111 | 24.1
28229 - PIAZZA PPTO C | M-191 | Tremie 1" | Concreto | Plazoleta pantalla tramo M - 13 y pantalla tramo MH - 09 y barrete BA - 138 | 2026-07-10 | 2026-08-07 | 2026-08-11 | 28 | 27.6 | 25.2 | 91.3 | TREMIE | 28 | TREMIE-28-28 | 2026-10-29 | NUEVO | 2026-10-29 | 28 | -2.4 | 25.5 | 3 | 29.41111 | 24.1
28229 - PIAZZA PPTO C | M-191 | Tremie 1" | Concreto | Plazoleta pantalla tramo M - 13 y pantalla tramo MH - 09 y barrete BA - 138 | 2026-07-10 | 2026-08-07 | 2026-08-11 | 28 | 27.6 | 25.4 | 92 | TREMIE | 28 | TREMIE-28-28 | 2026-10-29 | NUEVO | 2026-10-29 | 28 | -2.2 | 25.5 | 3 | 29.41111 | 24.1
28229 - PIAZZA PPTO C | M-43 | TREMIE 1" | Concreto | Plazoleta pantalla tramo H-05 | 2026-04-15 | 2026-05-13 | 2026-05-13 | 28 | 27.6 | 38.4 | 139.1 | TREMIE | 28 | TREMIE-28-28 | 2026-10-29 | NUEVO | 2026-10-29 | 28 | 10.8 | 38.16667 | 3 | 32.58889 | 24.1
28229 - PIAZZA PPTO C | M-43 | TREMIE 1" | Concreto | Plazoleta pantalla tramo H-05 | 2026-04-15 | 2026-05-13 | 2026-05-13 | 28 | 27.6 | 38 | 137.7 | TREMIE | 28 | TREMIE-28-28 | 2026-10-29 | NUEVO | 2026-10-29 | 28 | 10.4 | 38.16667 | 3 | 32.58889 | 24.1
28229 - PIAZZA PPTO C | M-43 | TREMIE 1" | Concreto | Plazoleta pantalla tramo H-05 | 2026-04-15 | 2026-05-13 | 2026-05-13 | 28 | 27.6 | 38.1 | 138 | TREMIE | 28 | TREMIE-28-28 | 2026-10-29 | NUEVO | 2026-10-29 | 28 | 10.5 | 38.16667 | 3 | 32.58889 | 24.1
28229 - PIAZZA PPTO C | M-46 | Tremie 1" | Concreto | Plazoleta barrote # B-143 | 2026-04-16 | 2026-05-14 | 2026-05-14 | 28 | 27.6 | 28.3 | 102.5 | OTRO | 28 | OTRO-28-28 | 2026-10-29 | NUEVO | 2026-10-29 |  | 0.7 | 27.93333 | 3 | 30.53333 | 24.1
28229 - PIAZZA PPTO C | M-46 | Tremie 1" | Concreto | Plazoleta barrote # B-143 | 2026-04-16 | 2026-05-14 | 2026-05-14 | 28 | 27.6 | 27.6 | 100 | OTRO | 28 | OTRO-28-28 | 2026-10-29 | NUEVO | 2026-10-29 |  | 0 | 27.93333 | 3 | 30.53333 | 24.1
28229 - PIAZZA PPTO C | M-46 | Tremie 1" | Concreto | Plazoleta barrote # B-143 | 2026-04-16 | 2026-05-14 | 2026-05-14 | 28 | 27.6 | 27.9 | 101.1 | OTRO | 28 | OTRO-28-28 | 2026-10-29 | NUEVO | 2026-10-29 |  | 0.3 | 27.93333 | 3 | 30.53333 | 24.1
28229 - PIAZZA PPTO C | M-68 | Tremie 1" | Concreto | Plazoleta pantalla tramo M-19 y barrete B-62 | 2026-04-24 | 2026-05-22 | 2026-05-22 | 28 | 27.6 | 32.2 | 116.7 | TREMIE | 28 | TREMIE-28-28 | 2026-10-29 | NUEVO | 2026-10-29 | 28 | 4.6 | 32.13333 | 3 | 32.74444 | 24.1
28229 - PIAZZA PPTO C | M-68 | Tremie 1" | Concreto | Plazoleta pantalla tramo M-19 y barrete B-62 | 2026-04-24 | 2026-05-22 | 2026-05-22 | 28 | 27.6 | 32.6 | 118.1 | TREMIE | 28 | TREMIE-28-28 | 2026-10-29 | NUEVO | 2026-10-29 | 28 | 5 | 32.13333 | 3 | 32.74444 | 24.1
28229 - PIAZZA PPTO C | M-68 | Tremie 1" | Concreto | Plazoleta pantalla tramo M-19 y barrete B-62 | 2026-04-24 | 2026-05-22 | 2026-05-22 | 28 | 27.6 | 31.6 | 114.5 | TREMIE | 28 | TREMIE-28-28 | 2026-10-29 | NUEVO | 2026-10-29 | 28 | 4 | 32.13333 | 3 | 32.74444 | 24.1
28229 - PIAZZA PPTO C | M-93 | Tremie 1" | Concreto | Plazoleta barrete B-145 | 2026-05-06 | 2026-06-03 | 2026-06-03 | 28 | 27.6 | 33.1 | 119.9 | TREMIE | 28 | TREMIE-28-28 | 2026-10-29 | NUEVO | 2026-10-29 | 28 | 5.5 | 33.76667 | 3 | 31.27778 | 24.1
28229 - PIAZZA PPTO C | M-93 | Tremie 1" | Concreto | Plazoleta barrete B-145 | 2026-05-06 | 2026-06-03 | 2026-06-03 | 28 | 27.6 | 33.7 | 122.1 | TREMIE | 28 | TREMIE-28-28 | 2026-10-29 | NUEVO | 2026-10-29 | 28 | 6.1 | 33.76667 | 3 | 31.27778 | 24.1
28229 - PIAZZA PPTO C | M-93 | Tremie 1" | Concreto | Plazoleta barrete B-145 | 2026-05-06 | 2026-06-03 | 2026-06-03 | 28 | 27.6 | 34.5 | 125 | TREMIE | 28 | TREMIE-28-28 | 2026-10-29 | NUEVO | 2026-10-29 | 28 | 6.9 | 33.76667 | 3 | 31.27778 | 24.1
28229 - PIAZZA PPTO C | M-98 | Tremie 1" | Concreto | Plazoleta pantalla tramo MH-03 y barrete BA-31 | 2026-05-07 | 2026-06-04 | 2026-06-05 | 28 | 27.6 | 36.5 | 132.2 | TREMIE | 28 | TREMIE-28-28 | 2026-10-29 | NUEVO | 2026-10-29 | 28 | 8.9 | 36.8 | 3 | 34.23333 | 24.1
28229 - PIAZZA PPTO C | M-98 | Tremie 1" | Concreto | Plazoleta pantalla tramo MH-03 y barrete BA-31 | 2026-05-07 | 2026-06-04 | 2026-06-05 | 28 | 27.6 | 37.2 | 134.8 | TREMIE | 28 | TREMIE-28-28 | 2026-10-29 | NUEVO | 2026-10-29 | 28 | 9.6 | 36.8 | 3 | 34.23333 | 24.1
28229 - PIAZZA PPTO C | M-98 | Tremie 1" | Concreto | Plazoleta pantalla tramo MH-03 y barrete BA-31 | 2026-05-07 | 2026-06-04 | 2026-06-05 | 28 | 27.6 | 36.7 | 133 | TREMIE | 28 | TREMIE-28-28 | 2026-10-29 | NUEVO | 2026-10-29 | 28 | 9.1 | 36.8 | 3 | 34.23333 | 24.1
28229 - PIAZZA PPTO C | P - 04 | TREMIE 1" | Concreto | Pilotes plazoleta #23 y pilotes kely #56 | 2026-03-27 | 2026-04-24 | 2026-04-24 | 28 | 27.6 | 38.9 | 140.9 | TREMIE | 28 | TREMIE-28-28 | 2026-10-29 | NUEVO | 2026-10-29 | 28 | 11.3 | 38.33333 | 3 | 36.3 | 24.1
28229 - PIAZZA PPTO C | P - 04 | TREMIE 1" | Concreto | Pilotes plazoleta #23 y pilotes kely #56 | 2026-03-27 | 2026-04-24 | 2026-04-24 | 28 | 27.6 | 38 | 137.7 | TREMIE | 28 | TREMIE-28-28 | 2026-10-29 | NUEVO | 2026-10-29 | 28 | 10.4 | 38.33333 | 3 | 36.3 | 24.1
28229 - PIAZZA PPTO C | P - 04 | TREMIE 1" | Concreto | Pilotes plazoleta #23 y pilotes kely #56 | 2026-03-27 | 2026-04-24 | 2026-04-24 | 28 | 27.6 | 38.1 | 138 | TREMIE | 28 | TREMIE-28-28 | 2026-10-29 | NUEVO | 2026-10-29 | 28 | 10.5 | 38.33333 | 3 | 36.3 | 24.1
28229 - PIAZZA PPTO C | P - 07 | TREMIE 1" | Concreto | Plazoleta pilote kely # 102 | 2026-03-28 | 2026-04-25 | 2026-04-28 | 28 | 27.6 | 34.3 | 124.3 | TREMIE | 28 | TREMIE-28-28 | 2026-10-29 | NUEVO | 2026-10-29 | 28 | 6.7 | 34.03333 | 3 | 36.38889 | 24.1
28229 - PIAZZA PPTO C | P - 07 | TREMIE 1" | Concreto | Plazoleta pilote kely # 102 | 2026-03-28 | 2026-04-25 | 2026-04-28 | 28 | 27.6 | 33.8 | 122.5 | TREMIE | 28 | TREMIE-28-28 | 2026-10-29 | NUEVO | 2026-10-29 | 28 | 6.2 | 34.03333 | 3 | 36.38889 | 24.1
28229 - PIAZZA PPTO C | P - 07 | TREMIE 1" | Concreto | Plazoleta pilote kely # 102 | 2026-03-28 | 2026-04-25 | 2026-04-28 | 28 | 27.6 | 34 | 123.2 | TREMIE | 28 | TREMIE-28-28 | 2026-10-29 | NUEVO | 2026-10-29 | 28 | 6.4 | 34.03333 | 3 | 36.38889 | 24.1
28229 - PIAZZA PPTO C | P - 104 | Tremie 1 " | Concreto | Zonas comunes pilote Kely # 70 y pilote Kely # 77 y pilote Kely # 78 | 2026-05-08 | 2026-06-05 | 2026-06-10 | 28 | 27.6 | 39.9 | 144.6 | TREMIE | 28 | TREMIE-28-28 | 2026-10-29 | NUEVO | 2026-10-29 | 28 | 12.3 | 39.43333 | 3 | 37.26667 | 24.1
28229 - PIAZZA PPTO C | P - 104 | Tremie 1 " | Concreto | Zonas comunes pilote Kely # 70 y pilote Kely # 77 y pilote Kely # 78 | 2026-05-08 | 2026-06-05 | 2026-06-10 | 28 | 27.6 | 39.6 | 143.5 | TREMIE | 28 | TREMIE-28-28 | 2026-10-29 | NUEVO | 2026-10-29 | 28 | 12 | 39.43333 | 3 | 37.26667 | 24.1
28229 - PIAZZA PPTO C | P - 104 | Tremie 1 " | Concreto | Zonas comunes pilote Kely # 70 y pilote Kely # 77 y pilote Kely # 78 | 2026-05-08 | 2026-06-05 | 2026-06-10 | 28 | 27.6 | 38.8 | 140.6 | TREMIE | 28 | TREMIE-28-28 | 2026-10-29 | NUEVO | 2026-10-29 | 28 | 11.2 | 39.43333 | 3 | 37.26667 | 24.1
28229 - PIAZZA PPTO C | P - 107 | Tremie 1" | Concreto | Zonas comunes pilote Kelly #87 | 2026-05-09 | 2026-06-06 | 2026-06-10 | 28 | 27.6 | 33.7 | 122.1 | TREMIE | 28 | TREMIE-28-28 | 2026-10-29 | NUEVO | 2026-10-29 | 28 | 6.1 | 33.53333 | 3 | 35.66667 | 24.1
28229 - PIAZZA PPTO C | P - 107 | Tremie 1" | Concreto | Zonas comunes pilote Kelly #87 | 2026-05-09 | 2026-06-06 | 2026-06-10 | 28 | 27.6 | 32.9 | 119.2 | TREMIE | 28 | TREMIE-28-28 | 2026-10-29 | NUEVO | 2026-10-29 | 28 | 5.3 | 33.53333 | 3 | 35.66667 | 24.1
28229 - PIAZZA PPTO C | P - 107 | Tremie 1" | Concreto | Zonas comunes pilote Kelly #87 | 2026-05-09 | 2026-06-06 | 2026-06-10 | 28 | 27.6 | 34 | 123.2 | TREMIE | 28 | TREMIE-28-28 | 2026-10-29 | NUEVO | 2026-10-29 | 28 | 6.4 | 33.53333 | 3 | 35.66667 | 24.1
28229 - PIAZZA PPTO C | P - 110 | Tremie 1" | Concreto | Pilote Kelly zonas comunes #45 y pilote Kelly #36 y pilote Kelly #79 y pantalla de plazoleta tramo # H - 10 | 2026-05-11 | 2026-06-08 | 2026-06-10 | 28 | 27.6 | 34.1 | 123.6 | TREMIE | 28 | TREMIE-28-28 | 2026-10-29 | NUEVO | 2026-10-29 | 28 | 6.5 | 34.56667 | 3 | 35.84444 | 24.1
28229 - PIAZZA PPTO C | P - 110 | Tremie 1" | Concreto | Pilote Kelly zonas comunes #45 y pilote Kelly #36 y pilote Kelly #79 y pantalla de plazoleta tramo # H - 10 | 2026-05-11 | 2026-06-08 | 2026-06-10 | 28 | 27.6 | 34.9 | 126.4 | TREMIE | 28 | TREMIE-28-28 | 2026-10-29 | NUEVO | 2026-10-29 | 28 | 7.3 | 34.56667 | 3 | 35.84444 | 24.1
28229 - PIAZZA PPTO C | P - 110 | Tremie 1" | Concreto | Pilote Kelly zonas comunes #45 y pilote Kelly #36 y pilote Kelly #79 y pantalla de plazoleta tramo # H - 10 | 2026-05-11 | 2026-06-08 | 2026-06-10 | 28 | 27.6 | 34.7 | 125.7 | TREMIE | 28 | TREMIE-28-28 | 2026-10-29 | NUEVO | 2026-10-29 | 28 | 7.1 | 34.56667 | 3 | 35.84444 | 24.1
28229 - PIAZZA PPTO C | P - 116 | Tremie 1" | Concreto | Zonas comunes pilote Kelly #44 y pilote Kelly 126 y pantalla plazoleta tramo H - 23 | 2026-05-13 | 2026-06-10 | 2026-06-10 | 28 | 27.6 | 35.7 | 129.3 | TREMIE | 28 | TREMIE-28-28 | 2026-10-29 | NUEVO | 2026-10-29 | 28 | 8.1 | 35.2 | 3 | 34.43333 | 24.1
28229 - PIAZZA PPTO C | P - 116 | Tremie 1" | Concreto | Zonas comunes pilote Kelly #44 y pilote Kelly 126 y pantalla plazoleta tramo H - 23 | 2026-05-13 | 2026-06-10 | 2026-06-10 | 28 | 27.6 | 34.5 | 125 | TREMIE | 28 | TREMIE-28-28 | 2026-10-29 | NUEVO | 2026-10-29 | 28 | 6.9 | 35.2 | 3 | 34.43333 | 24.1
28229 - PIAZZA PPTO C | P - 116 | Tremie 1" | Concreto | Zonas comunes pilote Kelly #44 y pilote Kelly 126 y pantalla plazoleta tramo H - 23 | 2026-05-13 | 2026-06-10 | 2026-06-10 | 28 | 27.6 | 35.4 | 128.3 | TREMIE | 28 | TREMIE-28-28 | 2026-10-29 | NUEVO | 2026-10-29 | 28 | 7.8 | 35.2 | 3 | 34.43333 | 24.1
28229 - PIAZZA PPTO C | P - 119 | Tremie 1" | Concreto | Pilote kely zonas comunes # 133 y pilote kely # 35 y pilote kely #108 y pantalla plazoleta tramo H - 22 | 2026-05-14 | 2026-06-11 | 2026-06-12 | 28 | 27.6 | 34.9 | 126.4 | TREMIE | 28 | TREMIE-28-28 | 2026-10-29 | NUEVO | 2026-10-29 | 28 | 7.3 | 34.83333 | 3 | 34.86667 | 24.1
28229 - PIAZZA PPTO C | P - 119 | Tremie 1" | Concreto | Pilote kely zonas comunes # 133 y pilote kely # 35 y pilote kely #108 y pantalla plazoleta tramo H - 22 | 2026-05-14 | 2026-06-11 | 2026-06-12 | 28 | 27.6 | 35.3 | 127.9 | TREMIE | 28 | TREMIE-28-28 | 2026-10-29 | NUEVO | 2026-10-29 | 28 | 7.7 | 34.83333 | 3 | 34.86667 | 24.1
28229 - PIAZZA PPTO C | P - 119 | Tremie 1" | Concreto | Pilote kely zonas comunes # 133 y pilote kely # 35 y pilote kely #108 y pantalla plazoleta tramo H - 22 | 2026-05-14 | 2026-06-11 | 2026-06-12 | 28 | 27.6 | 34.3 | 124.3 | TREMIE | 28 | TREMIE-28-28 | 2026-10-29 | NUEVO | 2026-10-29 | 28 | 6.7 | 34.83333 | 3 | 34.86667 | 24.1
28229 - PIAZZA PPTO C | P - 121 | Tremie 1" | Concreto | Pilote Kelly zonas comunes #88 y pilote Kelly #157 y pilote Kelly #151 | 2026-05-15 | 2026-06-12 | 2026-06-12 | 28 | 27.6 | 31.1 | 112.7 | TREMIE | 28 | TREMIE-28-28 | 2026-10-29 | NUEVO | 2026-10-29 | 28 | 3.5 | 30.6 | 3 | 33.54444 | 24.1
28229 - PIAZZA PPTO C | P - 121 | Tremie 1" | Concreto | Pilote Kelly zonas comunes #88 y pilote Kelly #157 y pilote Kelly #151 | 2026-05-15 | 2026-06-12 | 2026-06-12 | 28 | 27.6 | 30.2 | 109.4 | TREMIE | 28 | TREMIE-28-28 | 2026-10-29 | NUEVO | 2026-10-29 | 28 | 2.6 | 30.6 | 3 | 33.54444 | 24.1
28229 - PIAZZA PPTO C | P - 121 | Tremie 1" | Concreto | Pilote Kelly zonas comunes #88 y pilote Kelly #157 y pilote Kelly #151 | 2026-05-15 | 2026-06-12 | 2026-06-12 | 28 | 27.6 | 30.5 | 110.5 | TREMIE | 28 | TREMIE-28-28 | 2026-10-29 | NUEVO | 2026-10-29 | 28 | 2.9 | 30.6 | 3 | 33.54444 | 24.1
28229 - PIAZZA PPTO C | P - 124 | Tremie 1" | Concreto | Pilote Kelly zonas comunes #24 y pantalla plazoleta tramo H - 09 | 2026-05-16 | 2026-06-13 | 2026-06-18 | 28 | 27.6 | 32.9 | 119.2 | TREMIE | 28 | TREMIE-28-28 | 2026-10-29 | NUEVO | 2026-10-29 | 28 | 5.3 | 32.43333 | 3 | 32.62222 | 24.1
28229 - PIAZZA PPTO C | P - 124 | Tremie 1" | Concreto | Pilote Kelly zonas comunes #24 y pantalla plazoleta tramo H - 09 | 2026-05-16 | 2026-06-13 | 2026-06-18 | 28 | 27.6 | 31.9 | 115.6 | TREMIE | 28 | TREMIE-28-28 | 2026-10-29 | NUEVO | 2026-10-29 | 28 | 4.3 | 32.43333 | 3 | 32.62222 | 24.1
28229 - PIAZZA PPTO C | P - 124 | Tremie 1" | Concreto | Pilote Kelly zonas comunes #24 y pantalla plazoleta tramo H - 09 | 2026-05-16 | 2026-06-13 | 2026-06-18 | 28 | 27.6 | 32.5 | 117.8 | TREMIE | 28 | TREMIE-28-28 | 2026-10-29 | NUEVO | 2026-10-29 | 28 | 4.9 | 32.43333 | 3 | 32.62222 | 24.1
28229 - PIAZZA PPTO C | P - 131 | Tremie 1" | Concreto | Zonas comunes pilote Kelly #152 y pilote Kelly #127 y pilote kelly #110 | 2026-05-21 | 2026-06-18 | 2026-06-18 | 28 | 27.6 | 28.7 | 104 | TREMIE | 28 | TREMIE-28-28 | 2026-10-29 | NUEVO | 2026-10-29 | 28 | 1.1 | 28.3 | 3 | 30.44444 | 24.1
28229 - PIAZZA PPTO C | P - 131 | Tremie 1" | Concreto | Zonas comunes pilote Kelly #152 y pilote Kelly #127 y pilote kelly #110 | 2026-05-21 | 2026-06-18 | 2026-06-18 | 28 | 27.6 | 27.9 | 101.1 | TREMIE | 28 | TREMIE-28-28 | 2026-10-29 | NUEVO | 2026-10-29 | 28 | 0.3 | 28.3 | 3 | 30.44444 | 24.1
28229 - PIAZZA PPTO C | P - 131 | Tremie 1" | Concreto | Zonas comunes pilote Kelly #152 y pilote Kelly #127 y pilote kelly #110 | 2026-05-21 | 2026-06-18 | 2026-06-18 | 28 | 27.6 | 28.3 | 102.5 | TREMIE | 28 | TREMIE-28-28 | 2026-10-29 | NUEVO | 2026-10-29 | 28 | 0.7 | 28.3 | 3 | 30.44444 | 24.1
28229 - PIAZZA PPTO C | P - 139 | Tremie 1" | Concreto | Zonas comunes pilote kelly # 37 y pilote kelly # 57 y pilote kelly # 155. | 2026-05-25 | 2026-06-22 | 2026-06-22 | 28 | 27.6 | 26.9 | 97.5 | TREMIE | 28 | TREMIE-28-28 | 2026-10-29 | NUEVO | 2026-10-29 | 28 | -0.7 | 26.66667 | 3 | 29.13333 | 24.1
28229 - PIAZZA PPTO C | P - 139 | Tremie 1" | Concreto | Zonas comunes pilote kelly # 37 y pilote kelly # 57 y pilote kelly # 155. | 2026-05-25 | 2026-06-22 | 2026-06-22 | 28 | 27.6 | 26.7 | 96.7 | TREMIE | 28 | TREMIE-28-28 | 2026-10-29 | NUEVO | 2026-10-29 | 28 | -0.9 | 26.66667 | 3 | 29.13333 | 24.1
28229 - PIAZZA PPTO C | P - 139 | Tremie 1" | Concreto | Zonas comunes pilote kelly # 37 y pilote kelly # 57 y pilote kelly # 155. | 2026-05-25 | 2026-06-22 | 2026-06-22 | 28 | 27.6 | 26.4 | 95.7 | TREMIE | 28 | TREMIE-28-28 | 2026-10-29 | NUEVO | 2026-10-29 | 28 | -1.2 | 26.66667 | 3 | 29.13333 | 24.1
28229 - PIAZZA PPTO C | P - 140 | Tremie 1" | Concreto | Zonas comunes pilote kelly # 130 y pilote kelly # 146 y pilote kelly # 107. | 2026-05-26 | 2026-06-23 | 2026-06-25 | 28 | 27.6 | 35.5 | 128.6 | TREMIE | 28 | TREMIE-28-28 | 2026-10-29 | NUEVO | 2026-10-29 | 28 | 7.9 | 35.5 | 3 | 30.15556 | 24.1
28229 - PIAZZA PPTO C | P - 140 | Tremie 1" | Concreto | Zonas comunes pilote kelly # 130 y pilote kelly # 146 y pilote kelly # 107. | 2026-05-26 | 2026-06-23 | 2026-06-25 | 28 | 27.6 | 35.1 | 127.2 | TREMIE | 28 | TREMIE-28-28 | 2026-10-29 | NUEVO | 2026-10-29 | 28 | 7.5 | 35.5 | 3 | 30.15556 | 24.1
28229 - PIAZZA PPTO C | P - 140 | Tremie 1" | Concreto | Zonas comunes pilote kelly # 130 y pilote kelly # 146 y pilote kelly # 107. | 2026-05-26 | 2026-06-23 | 2026-06-25 | 28 | 27.6 | 35.9 | 130.1 | TREMIE | 28 | TREMIE-28-28 | 2026-10-29 | NUEVO | 2026-10-29 | 28 | 8.3 | 35.5 | 3 | 30.15556 | 24.1
28229 - PIAZZA PPTO C | P - 143 | Tremie 1" | Concreto | Zonas comunes pilote Kelly #135 - pilote Kelly #52 - pilote Kelly #38 y pilote Kelly #34 | 2026-05-27 | 2026-06-24 | 2026-06-25 | 28 | 27.6 | 30.3 | 109.8 | TREMIE | 28 | TREMIE-28-28 | 2026-10-29 | NUEVO | 2026-10-29 | 28 | 2.7 | 29.83333 | 3 | 30.66667 | 24.1
28229 - PIAZZA PPTO C | P - 143 | Tremie 1" | Concreto | Zonas comunes pilote Kelly #135 - pilote Kelly #52 - pilote Kelly #38 y pilote Kelly #34 | 2026-05-27 | 2026-06-24 | 2026-06-25 | 28 | 27.6 | 29.5 | 106.9 | TREMIE | 28 | TREMIE-28-28 | 2026-10-29 | NUEVO | 2026-10-29 | 28 | 1.9 | 29.83333 | 3 | 30.66667 | 24.1
28229 - PIAZZA PPTO C | P - 143 | Tremie 1" | Concreto | Zonas comunes pilote Kelly #135 - pilote Kelly #52 - pilote Kelly #38 y pilote Kelly #34 | 2026-05-27 | 2026-06-24 | 2026-06-25 | 28 | 27.6 | 29.7 | 107.6 | TREMIE | 28 | TREMIE-28-28 | 2026-10-29 | NUEVO | 2026-10-29 | 28 | 2.1 | 29.83333 | 3 | 30.66667 | 24.1
28229 - PIAZZA PPTO C | P - 145 | Tremie 1" | Concreto | Pilote Kelly zonas comunes #97 - pilote Kelly # 80 y pilote Kelly #50 | 2026-05-28 | 2026-06-25 | 2026-06-25 | 28 | 27.6 | 32.5 | 117.8 | TREMIE | 28 | TREMIE-28-28 | 2026-10-29 | NUEVO | 2026-10-29 | 28 | 4.9 | 32.46667 | 3 | 32.6 | 24.1
28229 - PIAZZA PPTO C | P - 145 | Tremie 1" | Concreto | Pilote Kelly zonas comunes #97 - pilote Kelly # 80 y pilote Kelly #50 | 2026-05-28 | 2026-06-25 | 2026-06-25 | 28 | 27.6 | 32.9 | 119.2 | TREMIE | 28 | TREMIE-28-28 | 2026-10-29 | NUEVO | 2026-10-29 | 28 | 5.3 | 32.46667 | 3 | 32.6 | 24.1
28229 - PIAZZA PPTO C | P - 145 | Tremie 1" | Concreto | Pilote Kelly zonas comunes #97 - pilote Kelly # 80 y pilote Kelly #50 | 2026-05-28 | 2026-06-25 | 2026-06-25 | 28 | 27.6 | 32 | 115.9 | TREMIE | 28 | TREMIE-28-28 | 2026-10-29 | NUEVO | 2026-10-29 | 28 | 4.4 | 32.46667 | 3 | 32.6 | 24.1
28229 - PIAZZA PPTO C | P - 147 | Tremie 1" | Concreto | Zonas comunes pilote Kelly #74 Y pilote #51 y pilote Kelly #42 y pilote Kelly #83 | 2026-05-29 | 2026-06-26 | 2026-07-01 | 28 | 27.6 | 36.8 | 133.3 | TREMIE | 28 | TREMIE-28-28 | 2026-10-29 | NUEVO | 2026-10-29 | 28 | 9.2 | 37.2 | 3 | 33.16667 | 24.1
28229 - PIAZZA PPTO C | P - 147 | Tremie 1" | Concreto | Zonas comunes pilote Kelly #74 Y pilote #51 y pilote Kelly #42 y pilote Kelly #83 | 2026-05-29 | 2026-06-26 | 2026-07-01 | 28 | 27.6 | 37.7 | 136.6 | TREMIE | 28 | TREMIE-28-28 | 2026-10-29 | NUEVO | 2026-10-29 | 28 | 10.1 | 37.2 | 3 | 33.16667 | 24.1
28229 - PIAZZA PPTO C | P - 147 | Tremie 1" | Concreto | Zonas comunes pilote Kelly #74 Y pilote #51 y pilote Kelly #42 y pilote Kelly #83 | 2026-05-29 | 2026-06-26 | 2026-07-01 | 28 | 27.6 | 37.1 | 134.4 | TREMIE | 28 | TREMIE-28-28 | 2026-10-29 | NUEVO | 2026-10-29 | 28 | 9.5 | 37.2 | 3 | 33.16667 | 24.1
28229 - PIAZZA PPTO C | P - 148 | Tremie 1" | Concreto | Zonas comunes pilote Kelly #89 y barrete de la plazoleta BA - 28 | 2026-05-29 | 2026-06-26 | 2026-07-01 | 28 | 27.6 | 39.5 | 143.1 | TREMIE | 28 | TREMIE-28-28 | 2026-10-29 | NUEVO | 2026-10-29 | 28 | 11.9 | 38.96667 | 3 | 36.21111 | 24.1
28229 - PIAZZA PPTO C | P - 148 | Tremie 1" | Concreto | Zonas comunes pilote Kelly #89 y barrete de la plazoleta BA - 28 | 2026-05-29 | 2026-06-26 | 2026-07-01 | 28 | 27.6 | 38.4 | 139.1 | TREMIE | 28 | TREMIE-28-28 | 2026-10-29 | NUEVO | 2026-10-29 | 28 | 10.8 | 38.96667 | 3 | 36.21111 | 24.1
28229 - PIAZZA PPTO C | P - 148 | Tremie 1" | Concreto | Zonas comunes pilote Kelly #89 y barrete de la plazoleta BA - 28 | 2026-05-29 | 2026-06-26 | 2026-07-01 | 28 | 27.6 | 39 | 141.3 | TREMIE | 28 | TREMIE-28-28 | 2026-10-29 | NUEVO | 2026-10-29 | 28 | 11.4 | 38.96667 | 3 | 36.21111 | 24.1
28229 - PIAZZA PPTO C | P - 150 | Tremie 1" | Concreto | Pilote Kelly zonas comunes #69 y pilote Kelly #40 | 2026-05-30 | 2026-06-27 | 2026-07-01 | 28 | 27.6 | 37.8 | 137 | TREMIE | 28 | TREMIE-28-28 | 2026-10-29 | NUEVO | 2026-10-29 | 28 | 10.2 | 37.86667 | 3 | 38.01111 | 24.1
28229 - PIAZZA PPTO C | P - 150 | Tremie 1" | Concreto | Pilote Kelly zonas comunes #69 y pilote Kelly #40 | 2026-05-30 | 2026-06-27 | 2026-07-01 | 28 | 27.6 | 37.4 | 135.5 | TREMIE | 28 | TREMIE-28-28 | 2026-10-29 | NUEVO | 2026-10-29 | 28 | 9.8 | 37.86667 | 3 | 38.01111 | 24.1
28229 - PIAZZA PPTO C | P - 150 | Tremie 1" | Concreto | Pilote Kelly zonas comunes #69 y pilote Kelly #40 | 2026-05-30 | 2026-06-27 | 2026-07-01 | 28 | 27.6 | 38.4 | 139.1 | TREMIE | 28 | TREMIE-28-28 | 2026-10-29 | NUEVO | 2026-10-29 | 28 | 10.8 | 37.86667 | 3 | 38.01111 | 24.1
28229 - PIAZZA PPTO C | P - 155 | Tremie 1" | Concreto | Zonas comunes pilotes kelly #46 y pílote kelly #121 y pilote kelly 68 y pilote kelly #111 | 2026-06-03 | 2026-07-01 | 2026-07-01 | 28 | 27.6 | 48.3 | 175 | TREMIE | 28 | TREMIE-28-28 | 2026-10-29 | NUEVO | 2026-10-29 | 28 | 20.7 | 48.33333 | 3 | 41.72222 | 24.1
28229 - PIAZZA PPTO C | P - 155 | Tremie 1" | Concreto | Zonas comunes pilotes kelly #46 y pílote kelly #121 y pilote kelly 68 y pilote kelly #111 | 2026-06-03 | 2026-07-01 | 2026-07-01 | 28 | 27.6 | 47.6 | 172.5 | TREMIE | 28 | TREMIE-28-28 | 2026-10-29 | NUEVO | 2026-10-29 | 28 | 20 | 48.33333 | 3 | 41.72222 | 24.1
28229 - PIAZZA PPTO C | P - 155 | Tremie 1" | Concreto | Zonas comunes pilotes kelly #46 y pílote kelly #121 y pilote kelly 68 y pilote kelly #111 | 2026-06-03 | 2026-07-01 | 2026-07-01 | 28 | 27.6 | 49.1 | 177.9 | TREMIE | 28 | TREMIE-28-28 | 2026-10-29 | NUEVO | 2026-10-29 | 28 | 21.5 | 48.33333 | 3 | 41.72222 | 24.1
28229 - PIAZZA PPTO C | P - 156 | Tremie 1" | Concreto | Zonas comunes pilote kelly #25 y pilote kelly #154 y pilote kelly #48 | 2026-06-03 | 2026-07-01 | 2026-07-01 | 28 | 27.6 | 42.3 | 153.3 | TREMIE | 28 | TREMIE-28-28 | 2026-10-29 | NUEVO | 2026-10-29 | 28 | 14.7 | 41.7 | 3 | 42.63333 | 24.1
28229 - PIAZZA PPTO C | P - 156 | Tremie 1" | Concreto | Zonas comunes pilote kelly #25 y pilote kelly #154 y pilote kelly #48 | 2026-06-03 | 2026-07-01 | 2026-07-01 | 28 | 27.6 | 41.6 | 150.7 | TREMIE | 28 | TREMIE-28-28 | 2026-10-29 | NUEVO | 2026-10-29 | 28 | 14 | 41.7 | 3 | 42.63333 | 24.1
28229 - PIAZZA PPTO C | P - 156 | Tremie 1" | Concreto | Zonas comunes pilote kelly #25 y pilote kelly #154 y pilote kelly #48 | 2026-06-03 | 2026-07-01 | 2026-07-01 | 28 | 27.6 | 41.2 | 149.3 | TREMIE | 28 | TREMIE-28-28 | 2026-10-29 | NUEVO | 2026-10-29 | 28 | 13.6 | 41.7 | 3 | 42.63333 | 24.1
28229 - PIAZZA PPTO C | P - 17 | Tremie 1" | Concreto | Plataforma pantalla tramo M- 3 y pilote Kely #72 de zonas comunes | 2026-04-06 | 2026-05-04 | 2026-05-06 | 28 | 27.6 | 40.2 | 145.7 | TREMIE | 28 | TREMIE-28-28 | 2026-10-29 | NUEVO | 2026-10-29 | 28 | 12.6 | 39.8 | 3 | 43.27778 | 24.1
28229 - PIAZZA PPTO C | P - 17 | Tremie 1" | Concreto | Plataforma pantalla tramo M- 3 y pilote Kely #72 de zonas comunes | 2026-04-06 | 2026-05-04 | 2026-05-06 | 28 | 27.6 | 40 | 144.9 | TREMIE | 28 | TREMIE-28-28 | 2026-10-29 | NUEVO | 2026-10-29 | 28 | 12.4 | 39.8 | 3 | 43.27778 | 24.1
28229 - PIAZZA PPTO C | P - 17 | Tremie 1" | Concreto | Plataforma pantalla tramo M- 3 y pilote Kely #72 de zonas comunes | 2026-04-06 | 2026-05-04 | 2026-05-06 | 28 | 27.6 | 39.2 | 142 | TREMIE | 28 | TREMIE-28-28 | 2026-10-29 | NUEVO | 2026-10-29 | 28 | 11.6 | 39.8 | 3 | 43.27778 | 24.1
28229 - PIAZZA PPTO C | P - 171 | Tremie 1" | Concreto | Zonas comunes pilote Kely #156 y pilote Kely #92 y pilote kely #124 pantalla tramo M-16 plazoleta | 2026-06-17 | 2026-07-15 | 2026-07-15 | 28 | 27.6 | 44.9 | 162.7 | TREMIE | 28 | TREMIE-28-28 | 2026-10-29 | NUEVO | 2026-10-29 | 28 | 17.3 | 44.83333 | 3 | 42.11111 | 24.1
28229 - PIAZZA PPTO C | P - 171 | Tremie 1" | Concreto | Zonas comunes pilote Kely #156 y pilote Kely #92 y pilote kely #124 pantalla tramo M-16 plazoleta | 2026-06-17 | 2026-07-15 | 2026-07-15 | 28 | 27.6 | 45.1 | 163.4 | TREMIE | 28 | TREMIE-28-28 | 2026-10-29 | NUEVO | 2026-10-29 | 28 | 17.5 | 44.83333 | 3 | 42.11111 | 24.1
28229 - PIAZZA PPTO C | P - 171 | Tremie 1" | Concreto | Zonas comunes pilote Kely #156 y pilote Kely #92 y pilote kely #124 pantalla tramo M-16 plazoleta | 2026-06-17 | 2026-07-15 | 2026-07-15 | 28 | 27.6 | 44.5 | 161.2 | TREMIE | 28 | TREMIE-28-28 | 2026-10-29 | NUEVO | 2026-10-29 | 28 | 16.9 | 44.83333 | 3 | 42.11111 | 24.1
28229 - PIAZZA PPTO C | P - 173 | Tremie 1" | Concreto | Plazoleta pantalla tramo H - 15 y pilote Kelly #33 zonas comunes y pilote kelly #49 | 2026-06-18 | 2026-07-16 | 2026-07-17 | 28 | 27.6 | 41.1 | 148.9 | TREMIE | 28 | TREMIE-28-28 | 2026-10-29 | NUEVO | 2026-10-29 | 28 | 13.5 | 40.53333 | 3 | 41.72222 | 24.1
28229 - PIAZZA PPTO C | P - 173 | Tremie 1" | Concreto | Plazoleta pantalla tramo H - 15 y pilote Kelly #33 zonas comunes y pilote kelly #49 | 2026-06-18 | 2026-07-16 | 2026-07-17 | 28 | 27.6 | 40 | 144.9 | TREMIE | 28 | TREMIE-28-28 | 2026-10-29 | NUEVO | 2026-10-29 | 28 | 12.4 | 40.53333 | 3 | 41.72222 | 24.1
28229 - PIAZZA PPTO C | P - 173 | Tremie 1" | Concreto | Plazoleta pantalla tramo H - 15 y pilote Kelly #33 zonas comunes y pilote kelly #49 | 2026-06-18 | 2026-07-16 | 2026-07-17 | 28 | 27.6 | 40.5 | 146.7 | TREMIE | 28 | TREMIE-28-28 | 2026-10-29 | NUEVO | 2026-10-29 | 28 | 12.9 | 40.53333 | 3 | 41.72222 | 24.1
28229 - PIAZZA PPTO C | P - 176 | Tremie 1´´ | Concreto | Zonas comunes pilote Kelly #84 y pilote Kelly #18 | 2026-06-19 | 2026-07-17 | 2026-07-17 | 28 | 27.6 | 40.1 | 145.3 | TREMIE | 28 | TREMIE-28-28 | 2026-10-29 | NUEVO | 2026-10-29 | 28 | 12.5 | 40.96667 | 3 | 42.11111 | 24.1
28229 - PIAZZA PPTO C | P - 176 | Tremie 1´´ | Concreto | Zonas comunes pilote Kelly #84 y pilote Kelly #18 | 2026-06-19 | 2026-07-17 | 2026-07-17 | 28 | 27.6 | 41 | 148.6 | TREMIE | 28 | TREMIE-28-28 | 2026-10-29 | NUEVO | 2026-10-29 | 28 | 13.4 | 40.96667 | 3 | 42.11111 | 24.1
28229 - PIAZZA PPTO C | P - 176 | Tremie 1´´ | Concreto | Zonas comunes pilote Kelly #84 y pilote Kelly #18 | 2026-06-19 | 2026-07-17 | 2026-07-17 | 28 | 27.6 | 41.8 | 151.4 | TREMIE | 28 | TREMIE-28-28 | 2026-10-29 | NUEVO | 2026-10-29 | 28 | 14.2 | 40.96667 | 3 | 42.11111 | 24.1
28229 - PIAZZA PPTO C | P - 179 | Tremie 1" | Concreto | Zonas comunes pilote Kelly #85 | 2026-06-24 | 2026-07-22 | 2026-07-24 | 28 | 27.6 | 30.6 | 110.9 | TREMIE | 28 | TREMIE-28-28 | 2026-10-29 | NUEVO | 2026-10-29 | 28 | 3 | 30.13333 | 3 | 37.21111 | 24.1
28229 - PIAZZA PPTO C | P - 179 | Tremie 1" | Concreto | Zonas comunes pilote Kelly #85 | 2026-06-24 | 2026-07-22 | 2026-07-24 | 28 | 27.6 | 30.2 | 109.4 | TREMIE | 28 | TREMIE-28-28 | 2026-10-29 | NUEVO | 2026-10-29 | 28 | 2.6 | 30.13333 | 3 | 37.21111 | 24.1
28229 - PIAZZA PPTO C | P - 179 | Tremie 1" | Concreto | Zonas comunes pilote Kelly #85 | 2026-06-24 | 2026-07-22 | 2026-07-24 | 28 | 27.6 | 29.6 | 107.2 | TREMIE | 28 | TREMIE-28-28 | 2026-10-29 | NUEVO | 2026-10-29 | 28 | 2 | 30.13333 | 3 | 37.21111 | 24.1
28229 - PIAZZA PPTO C | P - 19 | Tremie 1" | Concreto | Plazoleta pantalla #H2 y pilote Kely de areas cumunes #6 y pilote Kely #8 | 2026-04-07 | 2026-05-05 | 2026-05-06 | 28 | 27.6 | 29.3 | 106.2 | TREMIE | 28 | TREMIE-28-28 | 2026-10-29 | NUEVO | 2026-10-29 | 28 | 1.7 | 29.56667 | 3 | 33.55556 | 24.1
28229 - PIAZZA PPTO C | P - 19 | Tremie 1" | Concreto | Plazoleta pantalla #H2 y pilote Kely de areas cumunes #6 y pilote Kely #8 | 2026-04-07 | 2026-05-05 | 2026-05-06 | 28 | 27.6 | 29.9 | 108.3 | TREMIE | 28 | TREMIE-28-28 | 2026-10-29 | NUEVO | 2026-10-29 | 28 | 2.3 | 29.56667 | 3 | 33.55556 | 24.1
28229 - PIAZZA PPTO C | P - 19 | Tremie 1" | Concreto | Plazoleta pantalla #H2 y pilote Kely de areas cumunes #6 y pilote Kely #8 | 2026-04-07 | 2026-05-05 | 2026-05-06 | 28 | 27.6 | 29.5 | 106.9 | TREMIE | 28 | TREMIE-28-28 | 2026-10-29 | NUEVO | 2026-10-29 | 28 | 1.9 | 29.56667 | 3 | 33.55556 | 24.1
28229 - PIAZZA PPTO C | P - 192 | Tremie 1" | Concreto | Pilote kely zonas comunes #117 | 2026-07-14 | 2026-08-11 | 2026-08-11 | 28 | 27.6 | 37 | 134.1 | TREMIE | 28 | TREMIE-28-28 | 2026-10-29 | NUEVO | 2026-10-29 | 28 | 9.4 | 37.13333 | 3 | 32.27778 | 24.1
28229 - PIAZZA PPTO C | P - 192 | Tremie 1" | Concreto | Pilote kely zonas comunes #117 | 2026-07-14 | 2026-08-11 | 2026-08-11 | 28 | 27.6 | 37.5 | 135.9 | TREMIE | 28 | TREMIE-28-28 | 2026-10-29 | NUEVO | 2026-10-29 | 28 | 9.9 | 37.13333 | 3 | 32.27778 | 24.1
28229 - PIAZZA PPTO C | P - 192 | Tremie 1" | Concreto | Pilote kely zonas comunes #117 | 2026-07-14 | 2026-08-11 | 2026-08-11 | 28 | 27.6 | 36.9 | 133.7 | TREMIE | 28 | TREMIE-28-28 | 2026-10-29 | NUEVO | 2026-10-29 | 28 | 9.3 | 37.13333 | 3 | 32.27778 | 24.1
28229 - PIAZZA PPTO C | P - 201 | Tremie 1" | Concreto | Zonas comunes pilote Kelly #41 y pilote Kelly #39 | 2026-07-23 | 2026-08-20 | 2026-08-21 | 28 | 27.6 | 34.8 | 126.1 | TREMIE | 28 | TREMIE-28-28 | 2026-10-29 | NUEVO | 2026-10-29 | 28 | 7.2 | 34.03333 | 3 | 33.57778 | 24.1
28229 - PIAZZA PPTO C | P - 201 | Tremie 1" | Concreto | Zonas comunes pilote Kelly #41 y pilote Kelly #39 | 2026-07-23 | 2026-08-20 | 2026-08-21 | 28 | 27.6 | 33.5 | 121.4 | TREMIE | 28 | TREMIE-28-28 | 2026-10-29 | NUEVO | 2026-10-29 | 28 | 5.9 | 34.03333 | 3 | 33.57778 | 24.1
28229 - PIAZZA PPTO C | P - 201 | Tremie 1" | Concreto | Zonas comunes pilote Kelly #41 y pilote Kelly #39 | 2026-07-23 | 2026-08-20 | 2026-08-21 | 28 | 27.6 | 33.8 | 122.5 | TREMIE | 28 | TREMIE-28-28 | 2026-10-29 | NUEVO | 2026-10-29 | 28 | 6.2 | 34.03333 | 3 | 33.57778 | 24.1
28229 - PIAZZA PPTO C | P - 202 | Tremie 1" | Concreto | Zonas comunes pilote Kelly #94 | 2026-07-24 | 2026-08-21 | 2026-08-21 | 28 | 27.6 | 36.4 | 131.9 | TREMIE | 28 | TREMIE-28-28 | 2026-10-29 | NUEVO | 2026-10-29 | 28 | 8.8 | 36.23333 | 3 | 35.8 | 24.1
28229 - PIAZZA PPTO C | P - 202 | Tremie 1" | Concreto | Zonas comunes pilote Kelly #94 | 2026-07-24 | 2026-08-21 | 2026-08-21 | 28 | 27.6 | 36.5 | 132.2 | TREMIE | 28 | TREMIE-28-28 | 2026-10-29 | NUEVO | 2026-10-29 | 28 | 8.9 | 36.23333 | 3 | 35.8 | 24.1
28229 - PIAZZA PPTO C | P - 202 | Tremie 1" | Concreto | Zonas comunes pilote Kelly #94 | 2026-07-24 | 2026-08-21 | 2026-08-21 | 28 | 27.6 | 35.8 | 129.7 | TREMIE | 28 | TREMIE-28-28 | 2026-10-29 | NUEVO | 2026-10-29 | 28 | 8.2 | 36.23333 | 3 | 35.8 | 24.1
28229 - PIAZZA PPTO C | P - 213 | Tremie 1" | Concreto | Pilote Kelly Torre grua #1 y Pilote Kelly #2 | 2026-08-05 | 2026-09-02 | 2026-09-11 | 28 | 27.6 | 36 | 104.3 | TREMIE | 28 | TREMIE-28-28 | 2026-10-29 | NUEVO | 2026-10-29 | 28 | 8.4 | 35.8 | 3 | 35.35556 | 24.1
28229 - PIAZZA PPTO C | P - 213 | Tremie 1" | Concreto | Pilote Kelly Torre grua #1 y Pilote Kelly #2 | 2026-08-05 | 2026-09-02 | 2026-09-11 | 28 | 27.6 | 35.1 | 101.7 | TREMIE | 28 | TREMIE-28-28 | 2026-10-29 | NUEVO | 2026-10-29 | 28 | 7.5 | 35.8 | 3 | 35.35556 | 24.1
28229 - PIAZZA PPTO C | P - 213 | Tremie 1" | Concreto | Pilote Kelly Torre grua #1 y Pilote Kelly #2 | 2026-08-05 | 2026-09-02 | 2026-09-11 | 28 | 27.6 | 36.3 | 105.2 | TREMIE | 28 | TREMIE-28-28 | 2026-10-29 | NUEVO | 2026-10-29 | 28 | 8.7 | 35.8 | 3 | 35.35556 | 24.1
28229 - PIAZZA PPTO C | P - 217 | Tremie 1" | Concreto | Pilote Kelly Torre grua #04 | 2026-08-10 | 2026-09-07 | 2026-09-09 | 28 | 27.6 | 38.5 | 139.5 | TREMIE | 28 | TREMIE-28-28 | 2026-10-29 | NUEVO | 2026-10-29 | 28 | 10.9 | 38.03333 | 3 | 36.68889 | 24.1
28229 - PIAZZA PPTO C | P - 217 | Tremie 1" | Concreto | Pilote Kelly Torre grua #04 | 2026-08-10 | 2026-09-07 | 2026-09-09 | 28 | 27.6 | 37.4 | 135.5 | TREMIE | 28 | TREMIE-28-28 | 2026-10-29 | NUEVO | 2026-10-29 | 28 | 9.8 | 38.03333 | 3 | 36.68889 | 24.1
28229 - PIAZZA PPTO C | P - 217 | Tremie 1" | Concreto | Pilote Kelly Torre grua #04 | 2026-08-10 | 2026-09-07 | 2026-09-09 | 28 | 27.6 | 38.2 | 138.4 | TREMIE | 28 | TREMIE-28-28 | 2026-10-29 | NUEVO | 2026-10-29 | 28 | 10.6 | 38.03333 | 3 | 36.68889 | 24.1
28229 - PIAZZA PPTO C | P - 218 | Tremie 1" | Concreto | Pilote Kelly Torre grua #03 | 2026-08-11 | 2026-09-08 | 2026-09-11 | 28 | 27.6 | 28.8 | 104.3 | TREMIE | 28 | TREMIE-28-28 | 2026-10-29 | NUEVO | 2026-10-29 | 28 | 1.2 | 29.33333 | 3 | 34.38889 | 24.1
28229 - PIAZZA PPTO C | P - 218 | Tremie 1" | Concreto | Pilote Kelly Torre grua #03 | 2026-08-11 | 2026-09-08 | 2026-09-11 | 28 | 27.6 | 29.7 | 107.6 | TREMIE | 28 | TREMIE-28-28 | 2026-10-29 | NUEVO | 2026-10-29 | 28 | 2.1 | 29.33333 | 3 | 34.38889 | 24.1
28229 - PIAZZA PPTO C | P - 218 | Tremie 1" | Concreto | Pilote Kelly Torre grua #03 | 2026-08-11 | 2026-09-08 | 2026-09-11 | 28 | 27.6 | 29.5 | 106.9 | TREMIE | 28 | TREMIE-28-28 | 2026-10-29 | NUEVO | 2026-10-29 | 28 | 1.9 | 29.33333 | 3 | 34.38889 | 24.1
28229 - PIAZZA PPTO C | P - 23 | Tremie 1" | Concreto | Plazoleta pantalla # H01 y pilote Kely de áreas comunes # 09 | 2026-04-08 | 2026-05-06 | 2026-05-06 | 28 | 27.6 | 35.4 | 128.3 | TREMIE | 28 | TREMIE-28-28 | 2026-10-29 | NUEVO | 2026-10-29 | 28 | 7.8 | 34.9 | 3 | 34.08889 | 24.1
28229 - PIAZZA PPTO C | P - 23 | Tremie 1" | Concreto | Plazoleta pantalla # H01 y pilote Kely de áreas comunes # 09 | 2026-04-08 | 2026-05-06 | 2026-05-06 | 28 | 27.6 | 34.4 | 124.6 | TREMIE | 28 | TREMIE-28-28 | 2026-10-29 | NUEVO | 2026-10-29 | 28 | 6.8 | 34.9 | 3 | 34.08889 | 24.1
28229 - PIAZZA PPTO C | P - 23 | Tremie 1" | Concreto | Plazoleta pantalla # H01 y pilote Kely de áreas comunes # 09 | 2026-04-08 | 2026-05-06 | 2026-05-06 | 28 | 27.6 | 34.9 | 126.4 | TREMIE | 28 | TREMIE-28-28 | 2026-10-29 | NUEVO | 2026-10-29 | 28 | 7.3 | 34.9 | 3 | 34.08889 | 24.1
28229 - PIAZZA PPTO C | P - 25 | Tremie 1" | Concreto | Pilote Kely áreas comunes # 13 | 2026-04-09 | 2026-05-07 | 2026-05-08 | 28 | 27.6 | 39.6 | 143.5 | TREMIE | 28 | TREMIE-28-28 | 2026-10-29 | NUEVO | 2026-10-29 | 28 | 12 | 39.2 | 3 | 34.47778 | 24.1
28229 - PIAZZA PPTO C | P - 25 | Tremie 1" | Concreto | Pilote Kely áreas comunes # 13 | 2026-04-09 | 2026-05-07 | 2026-05-08 | 28 | 27.6 | 38.2 | 138.4 | TREMIE | 28 | TREMIE-28-28 | 2026-10-29 | NUEVO | 2026-10-29 | 28 | 10.6 | 39.2 | 3 | 34.47778 | 24.1
28229 - PIAZZA PPTO C | P - 25 | Tremie 1" | Concreto | Pilote Kely áreas comunes # 13 | 2026-04-09 | 2026-05-07 | 2026-05-08 | 28 | 27.6 | 39.8 | 144.2 | TREMIE | 28 | TREMIE-28-28 | 2026-10-29 | NUEVO | 2026-10-29 | 28 | 12.2 | 39.2 | 3 | 34.47778 | 24.1
28229 - PIAZZA PPTO C | P - 29 | Tremie 1" | Concreto | Zonas Comunes Pilotes Kelly #02 y Pilote Kelly #18 | 2026-04-10 | 2026-05-08 | 2026-05-08 | 28 | 27.6 | 40.8 | 147.8 | TREMIE | 28 | TREMIE-28-28 | 2026-10-29 | NUEVO | 2026-10-29 | 28 | 13.2 | 40.3 | 3 | 38.13333 | 24.1
28229 - PIAZZA PPTO C | P - 29 | Tremie 1" | Concreto | Zonas Comunes Pilotes Kelly #02 y Pilote Kelly #18 | 2026-04-10 | 2026-05-08 | 2026-05-08 | 28 | 27.6 | 39.6 | 143.5 | TREMIE | 28 | TREMIE-28-28 | 2026-10-29 | NUEVO | 2026-10-29 | 28 | 12 | 40.3 | 3 | 38.13333 | 24.1
28229 - PIAZZA PPTO C | P - 29 | Tremie 1" | Concreto | Zonas Comunes Pilotes Kelly #02 y Pilote Kelly #18 | 2026-04-10 | 2026-05-08 | 2026-05-08 | 28 | 27.6 | 40.5 | 146.7 | TREMIE | 28 | TREMIE-28-28 | 2026-10-29 | NUEVO | 2026-10-29 | 28 | 12.9 | 40.3 | 3 | 38.13333 | 24.1
28229 - PIAZZA PPTO C | P - 40 | Tremie 1 " | Concreto | Plataforma pilote kely #82 | 2026-04-14 | 2026-05-12 | 2026-05-12 | 28 | 27.6 | 42.8 | 155.1 | TREMIE | 28 | TREMIE-28-28 | 2026-10-29 | NUEVO | 2026-10-29 | 28 | 15.2 | 42.43333 | 3 | 40.64444 | 24.1
28229 - PIAZZA PPTO C | P - 40 | Tremie 1 " | Concreto | Plataforma pilote kely #82 | 2026-04-14 | 2026-05-12 | 2026-05-12 | 28 | 27.6 | 42.4 | 153.6 | TREMIE | 28 | TREMIE-28-28 | 2026-10-29 | NUEVO | 2026-10-29 | 28 | 14.8 | 42.43333 | 3 | 40.64444 | 24.1
28229 - PIAZZA PPTO C | P - 40 | Tremie 1 " | Concreto | Plataforma pilote kely #82 | 2026-04-14 | 2026-05-12 | 2026-05-12 | 28 | 27.6 | 42.1 | 152.5 | TREMIE | 28 | TREMIE-28-28 | 2026-10-29 | NUEVO | 2026-10-29 | 28 | 14.5 | 42.43333 | 3 | 40.64444 | 24.1
28229 - PIAZZA PPTO C | P - 49 | Tremie 1" | Concreto | Pilote kelly torre 2 # 05 y pilote kelly # 53 | 2026-04-17 | 2026-05-15 | 2026-05-15 | 28 | 27.6 | 41.2 | 149.3 | TREMIE | 28 | TREMIE-28-28 | 2026-10-29 | NUEVO | 2026-10-29 | 28 | 13.6 | 40.86667 | 3 | 41.2 | 24.1
28229 - PIAZZA PPTO C | P - 49 | Tremie 1" | Concreto | Pilote kelly torre 2 # 05 y pilote kelly # 53 | 2026-04-17 | 2026-05-15 | 2026-05-15 | 28 | 27.6 | 41.2 | 149.3 | TREMIE | 28 | TREMIE-28-28 | 2026-10-29 | NUEVO | 2026-10-29 | 28 | 13.6 | 40.86667 | 3 | 41.2 | 24.1
28229 - PIAZZA PPTO C | P - 49 | Tremie 1" | Concreto | Pilote kelly torre 2 # 05 y pilote kelly # 53 | 2026-04-17 | 2026-05-15 | 2026-05-15 | 28 | 27.6 | 40.2 | 145.7 | TREMIE | 28 | TREMIE-28-28 | 2026-10-29 | NUEVO | 2026-10-29 | 28 | 12.6 | 40.86667 | 3 | 41.2 | 24.1
28229 - PIAZZA PPTO C | P - 53 | Tremie 1" | Concreto | Pilote kelly zonas comunes # 12 y pantalla tramo M-04 plazoleta | 2026-04-18 | 2026-05-16 | 2026-05-20 | 28 | 27.6 | 29.3 | 106.2 | TREMIE | 28 | TREMIE-28-28 | 2026-10-29 | NUEVO | 2026-10-29 | 28 | 1.7 | 29.5 | 3 | 37.6 | 24.1
28229 - PIAZZA PPTO C | P - 53 | Tremie 1" | Concreto | Pilote kelly zonas comunes # 12 y pantalla tramo M-04 plazoleta | 2026-04-18 | 2026-05-16 | 2026-05-20 | 28 | 27.6 | 30.2 | 109.4 | TREMIE | 28 | TREMIE-28-28 | 2026-10-29 | NUEVO | 2026-10-29 | 28 | 2.6 | 29.5 | 3 | 37.6 | 24.1
28229 - PIAZZA PPTO C | P - 53 | Tremie 1" | Concreto | Pilote kelly zonas comunes # 12 y pantalla tramo M-04 plazoleta | 2026-04-18 | 2026-05-16 | 2026-05-20 | 28 | 27.6 | 29 | 105.1 | TREMIE | 28 | TREMIE-28-28 | 2026-10-29 | NUEVO | 2026-10-29 | 28 | 1.4 | 29.5 | 3 | 37.6 | 24.1
28229 - PIAZZA PPTO C | P - 59 | Tremie 1" | Concreto | Pilote Kelly zonas comunes # 15 | 2026-04-22 | 2026-05-20 | 2026-05-20 | 28 | 27.6 | 37.1 | 134.4 | TREMIE | 28 | TREMIE-28-28 | 2026-10-29 | NUEVO | 2026-10-29 | 28 | 9.5 | 37.23333 | 3 | 35.86667 | 24.1
28229 - PIAZZA PPTO C | P - 59 | Tremie 1" | Concreto | Pilote Kelly zonas comunes # 15 | 2026-04-22 | 2026-05-20 | 2026-05-20 | 28 | 27.6 | 36.9 | 133.7 | TREMIE | 28 | TREMIE-28-28 | 2026-10-29 | NUEVO | 2026-10-29 | 28 | 9.3 | 37.23333 | 3 | 35.86667 | 24.1
28229 - PIAZZA PPTO C | P - 59 | Tremie 1" | Concreto | Pilote Kelly zonas comunes # 15 | 2026-04-22 | 2026-05-20 | 2026-05-20 | 28 | 27.6 | 37.7 | 136.6 | TREMIE | 28 | TREMIE-28-28 | 2026-10-29 | NUEVO | 2026-10-29 | 28 | 10.1 | 37.23333 | 3 | 35.86667 | 24.1
28229 - PIAZZA PPTO C | P - 64 | Tremie 1" | Concreto | Zonas comunes pilote Kelly # 07 | 2026-04-23 | 2026-05-21 | 2026-05-22 | 28 | 27.6 | 32.9 | 119.2 | TREMIE | 28 | TREMIE-28-28 | 2026-10-29 | NUEVO | 2026-10-29 | 28 | 5.3 | 32.9 | 3 | 33.21111 | 24.1
28229 - PIAZZA PPTO C | P - 64 | Tremie 1" | Concreto | Zonas comunes pilote Kelly # 07 | 2026-04-23 | 2026-05-21 | 2026-05-22 | 28 | 27.6 | 32.4 | 117.4 | TREMIE | 28 | TREMIE-28-28 | 2026-10-29 | NUEVO | 2026-10-29 | 28 | 4.8 | 32.9 | 3 | 33.21111 | 24.1
28229 - PIAZZA PPTO C | P - 64 | Tremie 1" | Concreto | Zonas comunes pilote Kelly # 07 | 2026-04-23 | 2026-05-21 | 2026-05-22 | 28 | 27.6 | 33.4 | 121 | TREMIE | 28 | TREMIE-28-28 | 2026-10-29 | NUEVO | 2026-10-29 | 28 | 5.8 | 32.9 | 3 | 33.21111 | 24.1
28229 - PIAZZA PPTO C | P - 71 | Tremie 1" | Concreto | Zonas comunes pilote Kelly # 03 | 2026-04-25 | 2026-05-23 | 2026-05-26 | 28 | 27.6 | 28.3 | 102.5 | TREMIE | 28 | TREMIE-28-28 | 2026-10-29 | NUEVO | 2026-10-29 | 28 | 0.7 | 28.33333 | 3 | 32.82222 | 24.1
28229 - PIAZZA PPTO C | P - 71 | Tremie 1" | Concreto | Zonas comunes pilote Kelly # 03 | 2026-04-25 | 2026-05-23 | 2026-05-26 | 28 | 27.6 | 27.6 | 100 | TREMIE | 28 | TREMIE-28-28 | 2026-10-29 | NUEVO | 2026-10-29 | 28 | 0 | 28.33333 | 3 | 32.82222 | 24.1
28229 - PIAZZA PPTO C | P - 71 | Tremie 1" | Concreto | Zonas comunes pilote Kelly # 03 | 2026-04-25 | 2026-05-23 | 2026-05-26 | 28 | 27.6 | 29.1 | 105.4 | TREMIE | 28 | TREMIE-28-28 | 2026-10-29 | NUEVO | 2026-10-29 | 28 | 1.5 | 28.33333 | 3 | 32.82222 | 24.1
28229 - PIAZZA PPTO C | P - 83 | Tremie 1" | Concreto | Zonas comunes pilote Kelly #100 | 2026-05-02 | 2026-05-30 | 2026-06-01 | 28 | 27.6 | 36.1 | 130.8 | TREMIE | 28 | TREMIE-28-28 | 2026-10-29 | NUEVO | 2026-10-29 | 28 | 8.5 | 35.96667 | 3 | 32.4 | 24.1
28229 - PIAZZA PPTO C | P - 83 | Tremie 1" | Concreto | Zonas comunes pilote Kelly #100 | 2026-05-02 | 2026-05-30 | 2026-06-01 | 28 | 27.6 | 36.2 | 131.2 | TREMIE | 28 | TREMIE-28-28 | 2026-10-29 | NUEVO | 2026-10-29 | 28 | 8.6 | 35.96667 | 3 | 32.4 | 24.1
28229 - PIAZZA PPTO C | P - 83 | Tremie 1" | Concreto | Zonas comunes pilote Kelly #100 | 2026-05-02 | 2026-05-30 | 2026-06-01 | 28 | 27.6 | 35.6 | 129 | TREMIE | 28 | TREMIE-28-28 | 2026-10-29 | NUEVO | 2026-10-29 | 28 | 8 | 35.96667 | 3 | 32.4 | 24.1
28229 - PIAZZA PPTO C | P - 89 | TREMIE 1" | Concreto | Zona Comunes Pilote Kelly #94 y Pilote Kelly #98 | 2026-05-05 | 2026-06-02 | 2026-06-03 | 28 | 27.6 | 34.1 | 123.6 | TREMIE | 28 | TREMIE-28-28 | 2026-10-29 | NUEVO | 2026-10-29 | 28 | 6.5 | 34.33333 | 3 | 32.87778 | 24.1
28229 - PIAZZA PPTO C | P - 89 | TREMIE 1" | Concreto | Zona Comunes Pilote Kelly #94 y Pilote Kelly #98 | 2026-05-05 | 2026-06-02 | 2026-06-03 | 28 | 27.6 | 34.4 | 124.6 | TREMIE | 28 | TREMIE-28-28 | 2026-10-29 | NUEVO | 2026-10-29 | 28 | 6.8 | 34.33333 | 3 | 32.87778 | 24.1
28229 - PIAZZA PPTO C | P - 89 | TREMIE 1" | Concreto | Zona Comunes Pilote Kelly #94 y Pilote Kelly #98 | 2026-05-05 | 2026-06-02 | 2026-06-03 | 28 | 27.6 | 34.5 | 125 | TREMIE | 28 | TREMIE-28-28 | 2026-10-29 | NUEVO | 2026-10-29 | 28 | 6.9 | 34.33333 | 3 | 32.87778 | 24.1
28229 - PIAZZA PPTO C | P-10 | Tremie 1" | Concreto | Plazoleta pantalla módulo H-3 y pilote Kely #10 zonas comunes | 2026-03-30 | 2026-04-27 | 2026-04-28 | 28 | 27.6 | 35.6 | 129 | TREMIE | 28 | TREMIE-28-28 | 2026-10-29 | NUEVO | 2026-10-29 | 28 | 8 | 35.23333 | 3 | 35.17778 | 24.1
28229 - PIAZZA PPTO C | P-10 | Tremie 1" | Concreto | Plazoleta pantalla módulo H-3 y pilote Kely #10 zonas comunes | 2026-03-30 | 2026-04-27 | 2026-04-28 | 28 | 27.6 | 34.9 | 126.4 | TREMIE | 28 | TREMIE-28-28 | 2026-10-29 | NUEVO | 2026-10-29 | 28 | 7.3 | 35.23333 | 3 | 35.17778 | 24.1
28229 - PIAZZA PPTO C | P-10 | Tremie 1" | Concreto | Plazoleta pantalla módulo H-3 y pilote Kely #10 zonas comunes | 2026-03-30 | 2026-04-27 | 2026-04-28 | 28 | 27.6 | 35.2 | 127.5 | TREMIE | 28 | TREMIE-28-28 | 2026-10-29 | NUEVO | 2026-10-29 | 28 | 7.6 | 35.23333 | 3 | 35.17778 | 24.1
28229 - PIAZZA PPTO C | P-101 | Tremie 1" | Concreto | Zonas comunes pilote Kely #54 | 2026-05-07 | 2026-06-04 | 2026-06-05 | 28 | 27.6 | 36 | 130.4 | TREMIE | 28 | TREMIE-28-28 | 2026-10-29 | NUEVO | 2026-10-29 | 28 | 8.4 | 36.4 | 3 | 35.32222 | 24.1
28229 - PIAZZA PPTO C | P-101 | Tremie 1" | Concreto | Zonas comunes pilote Kely #54 | 2026-05-07 | 2026-06-04 | 2026-06-05 | 28 | 27.6 | 36.9 | 133.7 | TREMIE | 28 | TREMIE-28-28 | 2026-10-29 | NUEVO | 2026-10-29 | 28 | 9.3 | 36.4 | 3 | 35.32222 | 24.1
28229 - PIAZZA PPTO C | P-101 | Tremie 1" | Concreto | Zonas comunes pilote Kely #54 | 2026-05-07 | 2026-06-04 | 2026-06-05 | 28 | 27.6 | 36.3 | 131.5 | TREMIE | 28 | TREMIE-28-28 | 2026-10-29 | NUEVO | 2026-10-29 | 28 | 8.7 | 36.4 | 3 | 35.32222 | 24.1
28229 - PIAZZA PPTO C | P-12 | Tremie 1" | Concreto | Pilote Kely zonas comunes #16 t pilote Kely #01 | 2026-03-31 | 2026-04-28 | 2026-04-28 | 28 | 27.6 | 34 | 123.2 | TREMIE | 28 | TREMIE-28-28 | 2026-10-29 | NUEVO | 2026-10-29 | 28 | 6.4 | 33.46667 | 3 | 35.03333 | 24.1
28229 - PIAZZA PPTO C | P-12 | Tremie 1" | Concreto | Pilote Kely zonas comunes #16 t pilote Kely #01 | 2026-03-31 | 2026-04-28 | 2026-04-28 | 28 | 27.6 | 33.3 | 120.7 | TREMIE | 28 | TREMIE-28-28 | 2026-10-29 | NUEVO | 2026-10-29 | 28 | 5.7 | 33.46667 | 3 | 35.03333 | 24.1
28229 - PIAZZA PPTO C | P-12 | Tremie 1" | Concreto | Pilote Kely zonas comunes #16 t pilote Kely #01 | 2026-03-31 | 2026-04-28 | 2026-04-28 | 28 | 27.6 | 33.1 | 119.9 | TREMIE | 28 | TREMIE-28-28 | 2026-10-29 | NUEVO | 2026-10-29 | 28 | 5.5 | 33.46667 | 3 | 35.03333 | 24.1
28229 - PIAZZA PPTO C | P-126 | Tremie 1" | Concreto | Pilote Kely zonas comunes #109 y pantalla tramo MH-04 plazoleta | 2026-05-19 | 2026-06-16 | 2026-06-18 | 28 | 27.6 | 30.2 | 109.4 | TREMIE | 28 | TREMIE-28-28 | 2026-10-29 | NUEVO | 2026-10-29 | 28 | 2.6 | 29.83333 | 3 | 33.23333 | 24.1
28229 - PIAZZA PPTO C | P-126 | Tremie 1" | Concreto | Pilote Kely zonas comunes #109 y pantalla tramo MH-04 plazoleta | 2026-05-19 | 2026-06-16 | 2026-06-18 | 28 | 27.6 | 30 | 108.7 | TREMIE | 28 | TREMIE-28-28 | 2026-10-29 | NUEVO | 2026-10-29 | 28 | 2.4 | 29.83333 | 3 | 33.23333 | 24.1
28229 - PIAZZA PPTO C | P-126 | Tremie 1" | Concreto | Pilote Kely zonas comunes #109 y pantalla tramo MH-04 plazoleta | 2026-05-19 | 2026-06-16 | 2026-06-18 | 28 | 27.6 | 29.3 | 106.2 | TREMIE | 28 | TREMIE-28-28 | 2026-10-29 | NUEVO | 2026-10-29 | 28 | 1.7 | 29.83333 | 3 | 33.23333 | 24.1
28229 - PIAZZA PPTO C | P-133 | Tremie 1" | Concreto | Zonas comunes pilote Kelly 149, Pilote Kelly 136 y pilote Kelly 05 | 2026-05-22 | 2026-06-19 | 2026-06-22 | 28 | 27.6 | 33.5 | 121.4 | TREMIE | 28 | TREMIE-28-28 | 2026-10-29 | NUEVO | 2026-10-29 | 28 | 5.9 | 33.26667 | 3 | 32.18889 | 24.1
28229 - PIAZZA PPTO C | P-133 | Tremie 1" | Concreto | Zonas comunes pilote Kelly 149, Pilote Kelly 136 y pilote Kelly 05 | 2026-05-22 | 2026-06-19 | 2026-06-22 | 28 | 27.6 | 32.5 | 117.8 | TREMIE | 28 | TREMIE-28-28 | 2026-10-29 | NUEVO | 2026-10-29 | 28 | 4.9 | 33.26667 | 3 | 32.18889 | 24.1
28229 - PIAZZA PPTO C | P-133 | Tremie 1" | Concreto | Zonas comunes pilote Kelly 149, Pilote Kelly 136 y pilote Kelly 05 | 2026-05-22 | 2026-06-19 | 2026-06-22 | 28 | 27.6 | 33.8 | 122.5 | TREMIE | 28 | TREMIE-28-28 | 2026-10-29 | NUEVO | 2026-10-29 | 28 | 6.2 | 33.26667 | 3 | 32.18889 | 24.1
28229 - PIAZZA PPTO C | P-14 | Tremie 1" | Concreto | Plazoleta pantalla tramo H-4 pilote Kely salas comunes #17 | 2026-04-01 | 2026-04-29 | 2026-04-29 | 28 | 27.6 | 35.6 | 129 | TREMIE | 28 | TREMIE-28-28 | 2026-10-29 | NUEVO | 2026-10-29 | 28 | 8 | 36.1 | 3 | 33.06667 | 24.1
28229 - PIAZZA PPTO C | P-14 | Tremie 1" | Concreto | Plazoleta pantalla tramo H-4 pilote Kely salas comunes #17 | 2026-04-01 | 2026-04-29 | 2026-04-29 | 28 | 27.6 | 36.6 | 132.6 | TREMIE | 28 | TREMIE-28-28 | 2026-10-29 | NUEVO | 2026-10-29 | 28 | 9 | 36.1 | 3 | 33.06667 | 24.1
28229 - PIAZZA PPTO C | P-14 | Tremie 1" | Concreto | Plazoleta pantalla tramo H-4 pilote Kely salas comunes #17 | 2026-04-01 | 2026-04-29 | 2026-04-29 | 28 | 27.6 | 36.1 | 130.8 | TREMIE | 28 | TREMIE-28-28 | 2026-10-29 | NUEVO | 2026-10-29 | 28 | 8.5 | 36.1 | 3 | 33.06667 | 24.1
28229 - PIAZZA PPTO C | P-152 | Tremie 1" | Concreto | Pilote kely zonas comunes #53 y pilote kely #129 y pilote kely #106 y pilote kely #86 | 2026-06-01 | 2026-06-29 | 2026-07-01 | 28 | 27.6 | 36.3 | 131.5 | TREMIE | 28 | TREMIE-28-28 | 2026-10-29 | NUEVO | 2026-10-29 | 28 | 8.7 | 35.83333 | 3 | 35.06667 | 24.1
28229 - PIAZZA PPTO C | P-152 | Tremie 1" | Concreto | Pilote kely zonas comunes #53 y pilote kely #129 y pilote kely #106 y pilote kely #86 | 2026-06-01 | 2026-06-29 | 2026-07-01 | 28 | 27.6 | 35.1 | 127.2 | TREMIE | 28 | TREMIE-28-28 | 2026-10-29 | NUEVO | 2026-10-29 | 28 | 7.5 | 35.83333 | 3 | 35.06667 | 24.1
28229 - PIAZZA PPTO C | P-152 | Tremie 1" | Concreto | Pilote kely zonas comunes #53 y pilote kely #129 y pilote kely #106 y pilote kely #86 | 2026-06-01 | 2026-06-29 | 2026-07-01 | 28 | 27.6 | 36.1 | 130.8 | TREMIE | 28 | TREMIE-28-28 | 2026-10-29 | NUEVO | 2026-10-29 | 28 | 8.5 | 35.83333 | 3 | 35.06667 | 24.1
28229 - PIAZZA PPTO C | P-153 | Tremie 1" | Concreto | Pilote kely zonas comunes #67 y pilote kely #150 y pilote kely #147 y pilote kely #66 y pilote kely #120 | 2026-06-02 | 2026-06-30 | 2026-07-01 | 28 | 27.6 | 43.4 | 157.2 | TREMIE | 28 | TREMIE-28-28 | 2026-10-29 | NUEVO | 2026-10-29 | 28 | 15.8 | 44.2 | 3 | 38.71111 | 24.1
28229 - PIAZZA PPTO C | P-153 | Tremie 1" | Concreto | Pilote kely zonas comunes #67 y pilote kely #150 y pilote kely #147 y pilote kely #66 y pilote kely #120 | 2026-06-02 | 2026-06-30 | 2026-07-01 | 28 | 27.6 | 45 | 163 | TREMIE | 28 | TREMIE-28-28 | 2026-10-29 | NUEVO | 2026-10-29 | 28 | 17.4 | 44.2 | 3 | 38.71111 | 24.1
28229 - PIAZZA PPTO C | P-153 | Tremie 1" | Concreto | Pilote kely zonas comunes #67 y pilote kely #150 y pilote kely #147 y pilote kely #66 y pilote kely #120 | 2026-06-02 | 2026-06-30 | 2026-07-01 | 28 | 27.6 | 44.2 | 160.1 | TREMIE | 28 | TREMIE-28-28 | 2026-10-29 | NUEVO | 2026-10-29 | 28 | 16.6 | 44.2 | 3 | 38.71111 | 24.1
28229 - PIAZZA PPTO C | P-157 | Tremie 1" | Concreto | Zonas comunes pilote Kely #90 y pilote Kely #128 y pilote kely #123 y pilote kely #91 | 2026-06-05 | 2026-07-03 | 2026-07-03 | 28 | 27.6 | 47.8 | 173.2 | TREMIE | 28 | TREMIE-28-28 | 2026-10-29 | NUEVO | 2026-10-29 | 28 | 20.2 | 47.26667 | 3 | 42.43333 | 24.1
28229 - PIAZZA PPTO C | P-157 | Tremie 1" | Concreto | Zonas comunes pilote Kely #90 y pilote Kely #128 y pilote kely #123 y pilote kely #91 | 2026-06-05 | 2026-07-03 | 2026-07-03 | 28 | 27.6 | 47.2 | 171 | TREMIE | 28 | TREMIE-28-28 | 2026-10-29 | NUEVO | 2026-10-29 | 28 | 19.6 | 47.26667 | 3 | 42.43333 | 24.1
28229 - PIAZZA PPTO C | P-157 | Tremie 1" | Concreto | Zonas comunes pilote Kely #90 y pilote Kely #128 y pilote kely #123 y pilote kely #91 | 2026-06-05 | 2026-07-03 | 2026-07-03 | 28 | 27.6 | 46.8 | 169.6 | TREMIE | 28 | TREMIE-28-28 | 2026-10-29 | NUEVO | 2026-10-29 | 28 | 19.2 | 47.26667 | 3 | 42.43333 | 24.1
28229 - PIAZZA PPTO C | P-159 | Tremie 1" | Concreto | Zonas comunes pilote kely #105 y barrete plazoleta BA-27 | 2026-06-05 | 2026-07-03 | 2026-07-03 | 28 | 27.6 | 43.1 | 156.2 | TREMIE | 28 | TREMIE-28-28 | 2026-10-29 | NUEVO | 2026-10-29 | 28 | 15.5 | 43.6 | 3 | 45.02222 | 24.1
28229 - PIAZZA PPTO C | P-159 | Tremie 1" | Concreto | Zonas comunes pilote kely #105 y barrete plazoleta BA-27 | 2026-06-05 | 2026-07-03 | 2026-07-03 | 28 | 27.6 | 43.6 | 158 | TREMIE | 28 | TREMIE-28-28 | 2026-10-29 | NUEVO | 2026-10-29 | 28 | 16 | 43.6 | 3 | 45.02222 | 24.1
28229 - PIAZZA PPTO C | P-159 | Tremie 1" | Concreto | Zonas comunes pilote kely #105 y barrete plazoleta BA-27 | 2026-06-05 | 2026-07-03 | 2026-07-03 | 28 | 27.6 | 44.1 | 159.8 | TREMIE | 28 | TREMIE-28-28 | 2026-10-29 | NUEVO | 2026-10-29 | 28 | 16.5 | 43.6 | 3 | 45.02222 | 24.1
28229 - PIAZZA PPTO C | P-160 | Tremie 1" | Concreto | Zonas comunes pilote kely #119 | 2026-06-06 | 2026-07-04 | 2026-07-07 | 28 | 27.6 | 37.3 | 135.1 | TREMIE | 28 | TREMIE-28-28 | 2026-10-29 | NUEVO | 2026-10-29 | 28 | 9.7 | 37.43333 | 3 | 42.76667 | 24.1
28229 - PIAZZA PPTO C | P-160 | Tremie 1" | Concreto | Zonas comunes pilote kely #119 | 2026-06-06 | 2026-07-04 | 2026-07-07 | 28 | 27.6 | 37.8 | 137 | TREMIE | 28 | TREMIE-28-28 | 2026-10-29 | NUEVO | 2026-10-29 | 28 | 10.2 | 37.43333 | 3 | 42.76667 | 24.1
28229 - PIAZZA PPTO C | P-160 | Tremie 1" | Concreto | Zonas comunes pilote kely #119 | 2026-06-06 | 2026-07-04 | 2026-07-07 | 28 | 27.6 | 37.2 | 134.8 | TREMIE | 28 | TREMIE-28-28 | 2026-10-29 | NUEVO | 2026-10-29 | 28 | 9.6 | 37.43333 | 3 | 42.76667 | 24.1
28229 - PIAZZA PPTO C | P-163 | Tremie 1" | Concreto | Zonas comunes pilote kely #116 y pilote kely #114 | 2026-06-10 | 2026-07-08 | 2026-07-09 | 28 | 27.6 | 33.4 | 121 | TREMIE | 28 | TREMIE-28-28 | 2026-10-29 | NUEVO | 2026-10-29 | 28 | 5.8 | 33.93333 | 3 | 38.32222 | 24.1
28229 - PIAZZA PPTO C | P-163 | Tremie 1" | Concreto | Zonas comunes pilote kely #116 y pilote kely #114 | 2026-06-10 | 2026-07-08 | 2026-07-09 | 28 | 27.6 | 34.4 | 124.6 | TREMIE | 28 | TREMIE-28-28 | 2026-10-29 | NUEVO | 2026-10-29 | 28 | 6.8 | 33.93333 | 3 | 38.32222 | 24.1
28229 - PIAZZA PPTO C | P-163 | Tremie 1" | Concreto | Zonas comunes pilote kely #116 y pilote kely #114 | 2026-06-10 | 2026-07-08 | 2026-07-09 | 28 | 27.6 | 34 | 123.2 | TREMIE | 28 | TREMIE-28-28 | 2026-10-29 | NUEVO | 2026-10-29 | 28 | 6.4 | 33.93333 | 3 | 38.32222 | 24.1
28229 - PIAZZA PPTO C | P-165 | Tremie 1" | Concreto | Plazoleta pantalla tramo H21 y pilote kely zonas comunes #93 | 2026-06-11 | 2026-07-09 | 2026-07-09 | 28 | 27.6 | 34 | 123.2 | TREMIE | 28 | TREMIE-28-28 | 2026-10-29 | NUEVO | 2026-10-29 | 28 | 6.4 | 33.53333 | 3 | 34.96667 | 24.1
28229 - PIAZZA PPTO C | P-165 | Tremie 1" | Concreto | Plazoleta pantalla tramo H21 y pilote kely zonas comunes #93 | 2026-06-11 | 2026-07-09 | 2026-07-09 | 28 | 27.6 | 33.5 | 121.4 | TREMIE | 28 | TREMIE-28-28 | 2026-10-29 | NUEVO | 2026-10-29 | 28 | 5.9 | 33.53333 | 3 | 34.96667 | 24.1
28229 - PIAZZA PPTO C | P-165 | Tremie 1" | Concreto | Plazoleta pantalla tramo H21 y pilote kely zonas comunes #93 | 2026-06-11 | 2026-07-09 | 2026-07-09 | 28 | 27.6 | 33.1 | 119.9 | TREMIE | 28 | TREMIE-28-28 | 2026-10-29 | NUEVO | 2026-10-29 | 28 | 5.5 | 33.53333 | 3 | 34.96667 | 24.1
28229 - PIAZZA PPTO C | P-167 | Tremie 1" | Concreto | Zonas comunes pilote kely #115 y pilote lely #113 y pantalla tramo M-08 | 2026-06-12 | 2026-07-10 | 2026-07-15 | 28 | 27.6 | 40.6 | 147.1 | TREMIE | 28 | TREMIE-28-28 | 2026-10-29 | NUEVO | 2026-10-29 | 28 | 13 | 40.56667 | 3 | 36.01111 | 24.1
28229 - PIAZZA PPTO C | P-167 | Tremie 1" | Concreto | Zonas comunes pilote kely #115 y pilote lely #113 y pantalla tramo M-08 | 2026-06-12 | 2026-07-10 | 2026-07-15 | 28 | 27.6 | 39.9 | 144.6 | TREMIE | 28 | TREMIE-28-28 | 2026-10-29 | NUEVO | 2026-10-29 | 28 | 12.3 | 40.56667 | 3 | 36.01111 | 24.1
28229 - PIAZZA PPTO C | P-167 | Tremie 1" | Concreto | Zonas comunes pilote kely #115 y pilote lely #113 y pantalla tramo M-08 | 2026-06-12 | 2026-07-10 | 2026-07-15 | 28 | 27.6 | 41.2 | 149.3 | TREMIE | 28 | TREMIE-28-28 | 2026-10-29 | NUEVO | 2026-10-29 | 28 | 13.6 | 40.56667 | 3 | 36.01111 | 24.1
28229 - PIAZZA PPTO C | P-177 | Tremie 1" | Concreto | Plazoleta pantalla tramo H-16 y pilote kelly zonas comunes #43 | 2026-06-22 | 2026-07-20 | 2026-07-22 | 28 | 27.6 | 34.1 | 123.6 | TREMIE | 28 | TREMIE-28-28 | 2026-10-29 | NUEVO | 2026-10-29 | 28 | 6.5 | 34.6 | 3 | 36.23333 | 24.1
28229 - PIAZZA PPTO C | P-177 | Tremie 1" | Concreto | Plazoleta pantalla tramo H-16 y pilote kelly zonas comunes #43 | 2026-06-22 | 2026-07-20 | 2026-07-22 | 28 | 27.6 | 35 | 126.8 | TREMIE | 28 | TREMIE-28-28 | 2026-10-29 | NUEVO | 2026-10-29 | 28 | 7.4 | 34.6 | 3 | 36.23333 | 24.1
28229 - PIAZZA PPTO C | P-177 | Tremie 1" | Concreto | Plazoleta pantalla tramo H-16 y pilote kelly zonas comunes #43 | 2026-06-22 | 2026-07-20 | 2026-07-22 | 28 | 27.6 | 34.7 | 125.7 | TREMIE | 28 | TREMIE-28-28 | 2026-10-29 | NUEVO | 2026-10-29 | 28 | 7.1 | 34.6 | 3 | 36.23333 | 24.1
28229 - PIAZZA PPTO C | P-178 | Tremie 1" | Concreto | Pilote kelly zonas comunes #112 y pantalla tramo M-10 plazoleta | 2026-06-23 | 2026-07-21 | 2026-07-22 | 28 | 27.6 | 36.4 | 131.9 | TREMIE | 28 | TREMIE-28-28 | 2026-10-29 | NUEVO | 2026-10-29 | 28 | 8.8 | 36 | 3 | 37.05556 | 24.1
28229 - PIAZZA PPTO C | P-178 | Tremie 1" | Concreto | Pilote kelly zonas comunes #112 y pantalla tramo M-10 plazoleta | 2026-06-23 | 2026-07-21 | 2026-07-22 | 28 | 27.6 | 35.6 | 129 | TREMIE | 28 | TREMIE-28-28 | 2026-10-29 | NUEVO | 2026-10-29 | 28 | 8 | 36 | 3 | 37.05556 | 24.1
28229 - PIAZZA PPTO C | P-178 | Tremie 1" | Concreto | Pilote kelly zonas comunes #112 y pantalla tramo M-10 plazoleta | 2026-06-23 | 2026-07-21 | 2026-07-22 | 28 | 27.6 | 36 | 130.4 | TREMIE | 28 | TREMIE-28-28 | 2026-10-29 | NUEVO | 2026-10-29 | 28 | 8.4 | 36 | 3 | 37.05556 | 24.1
28229 - PIAZZA PPTO C | P-182 | Tremie 1" | Concreto | Zonas comunes pilote kely # 122 y pantalla tramo H-17 plazoleta | 2026-06-30 | 2026-07-28 | 2026-07-28 | 28 | 27.6 | 34.1 | 123.6 | TREMIE | 28 | TREMIE-28-28 | 2026-10-29 | NUEVO | 2026-10-29 | 28 | 6.5 | 33.43333 | 3 | 34.67778 | 24.1
28229 - PIAZZA PPTO C | P-182 | Tremie 1" | Concreto | Zonas comunes pilote kely # 122 y pantalla tramo H-17 plazoleta | 2026-06-30 | 2026-07-28 | 2026-07-28 | 28 | 27.6 | 32.7 | 118.5 | TREMIE | 28 | TREMIE-28-28 | 2026-10-29 | NUEVO | 2026-10-29 | 28 | 5.1 | 33.43333 | 3 | 34.67778 | 24.1
28229 - PIAZZA PPTO C | P-182 | Tremie 1" | Concreto | Zonas comunes pilote kely # 122 y pantalla tramo H-17 plazoleta | 2026-06-30 | 2026-07-28 | 2026-07-28 | 28 | 27.6 | 33.5 | 121.4 | TREMIE | 28 | TREMIE-28-28 | 2026-10-29 | NUEVO | 2026-10-29 | 28 | 5.9 | 33.43333 | 3 | 34.67778 | 24.1
28229 - PIAZZA PPTO C | P-200 | Tremie 1" | Concreto | Pilote kelu zonas comunes # 18 | 2026-07-21 | 2026-08-18 | 2026-08-19 | 28 | 27.6 | 35.8 | 129.7 | TREMIE | 28 | TREMIE-28-28 | 2026-10-29 | NUEVO | 2026-10-29 | 28 | 8.2 | 35.66667 | 3 | 35.03333 | 24.1
28229 - PIAZZA PPTO C | P-200 | Tremie 1" | Concreto | Pilote kelu zonas comunes # 18 | 2026-07-21 | 2026-08-18 | 2026-08-19 | 28 | 27.6 | 36 | 130.4 | TREMIE | 28 | TREMIE-28-28 | 2026-10-29 | NUEVO | 2026-10-29 | 28 | 8.4 | 35.66667 | 3 | 35.03333 | 24.1
28229 - PIAZZA PPTO C | P-200 | Tremie 1" | Concreto | Pilote kelu zonas comunes # 18 | 2026-07-21 | 2026-08-18 | 2026-08-19 | 28 | 27.6 | 35.2 | 127.5 | TREMIE | 28 | TREMIE-28-28 | 2026-10-29 | NUEVO | 2026-10-29 | 28 | 7.6 | 35.66667 | 3 | 35.03333 | 24.1
28229 - PIAZZA PPTO C | P-33 | TREMIE 1" | Concreto | Plazoleta pantalla tramo MH-01 y pilote kelly zonas comunes No 14 | 2026-04-11 | 2026-05-09 | 2026-05-12 | 28 | 27.6 | 39.9 | 144.6 | TREMIE | 28 | TREMIE-28-28 | 2026-10-29 | NUEVO | 2026-10-29 | 28 | 12.3 | 39.93333 | 3 | 36.34444 | 24.1
28229 - PIAZZA PPTO C | P-33 | TREMIE 1" | Concreto | Plazoleta pantalla tramo MH-01 y pilote kelly zonas comunes No 14 | 2026-04-11 | 2026-05-09 | 2026-05-12 | 28 | 27.6 | 39.7 | 143.8 | TREMIE | 28 | TREMIE-28-28 | 2026-10-29 | NUEVO | 2026-10-29 | 28 | 12.1 | 39.93333 | 3 | 36.34444 | 24.1
28229 - PIAZZA PPTO C | P-33 | TREMIE 1" | Concreto | Plazoleta pantalla tramo MH-01 y pilote kelly zonas comunes No 14 | 2026-04-11 | 2026-05-09 | 2026-05-12 | 28 | 27.6 | 40.2 | 145.7 | TREMIE | 28 | TREMIE-28-28 | 2026-10-29 | NUEVO | 2026-10-29 | 28 | 12.6 | 39.93333 | 3 | 36.34444 | 24.1
28229 - PIAZZA PPTO C | P-36 | Tremie 1" | Concreto | Zonas comunes pilote kelly #21 pilote kelly #20 y pilote kelly #11 y plazoleta pantalla #26 | 2026-04-13 | 2026-05-11 | 2026-05-12 | 28 | 27.6 | 37.1 | 134.4 | TREMIE | 28 | TREMIE-28-28 | 2026-10-29 | NUEVO | 2026-10-29 | 28 | 9.5 | 37.8 | 3 | 37.8 | 24.1
28229 - PIAZZA PPTO C | P-36 | Tremie 1" | Concreto | Zonas comunes pilote kelly #21 pilote kelly #20 y pilote kelly #11 y plazoleta pantalla #26 | 2026-04-13 | 2026-05-11 | 2026-05-12 | 28 | 27.6 | 38 | 137.7 | TREMIE | 28 | TREMIE-28-28 | 2026-10-29 | NUEVO | 2026-10-29 | 28 | 10.4 | 37.8 | 3 | 37.8 | 24.1
28229 - PIAZZA PPTO C | P-36 | Tremie 1" | Concreto | Zonas comunes pilote kelly #21 pilote kelly #20 y pilote kelly #11 y plazoleta pantalla #26 | 2026-04-13 | 2026-05-11 | 2026-05-12 | 28 | 27.6 | 38.3 | 138.8 | TREMIE | 28 | TREMIE-28-28 | 2026-10-29 | NUEVO | 2026-10-29 | 28 | 10.7 | 37.8 | 3 | 37.8 | 24.1
28229 - PIAZZA PPTO C | P-44 | TREMIE 1" | Concreto | Zonas comunes pilote kelly #19 y barrote B-144 y pilote kelly salas comunes #26 | 2026-04-16 | 2026-05-14 | 2026-05-14 | 28 | 27.6 | 38.8 | 140.6 | TREMIE | 28 | TREMIE-28-28 | 2026-10-29 | NUEVO | 2026-10-29 | 28 | 11.2 | 38.76667 | 3 | 38.83333 | 24.1
28229 - PIAZZA PPTO C | P-44 | TREMIE 1" | Concreto | Zonas comunes pilote kelly #19 y barrote B-144 y pilote kelly salas comunes #26 | 2026-04-16 | 2026-05-14 | 2026-05-14 | 28 | 27.6 | 39.1 | 141.7 | TREMIE | 28 | TREMIE-28-28 | 2026-10-29 | NUEVO | 2026-10-29 | 28 | 11.5 | 38.76667 | 3 | 38.83333 | 24.1
28229 - PIAZZA PPTO C | P-44 | TREMIE 1" | Concreto | Zonas comunes pilote kelly #19 y barrote B-144 y pilote kelly salas comunes #26 | 2026-04-16 | 2026-05-14 | 2026-05-14 | 28 | 27.6 | 38.4 | 139.1 | TREMIE | 28 | TREMIE-28-28 | 2026-10-29 | NUEVO | 2026-10-29 | 28 | 10.8 | 38.76667 | 3 | 38.83333 | 24.1
28229 - PIAZZA PPTO C | P-69 | Tremie 1" | Concreto | Zonas comunes pilote kely #71 y pilote kely #99 y pantalla de plazoleta tramo M-18 | 2026-04-24 | 2026-05-22 | 2026-05-22 | 28 | 27.6 | 35.2 | 127.5 | TREMIE | 28 | TREMIE-28-28 | 2026-10-29 | NUEVO | 2026-10-29 | 28 | 7.6 | 35.4 | 3 | 37.32222 | 24.1
28229 - PIAZZA PPTO C | P-69 | Tremie 1" | Concreto | Zonas comunes pilote kely #71 y pilote kely #99 y pantalla de plazoleta tramo M-18 | 2026-04-24 | 2026-05-22 | 2026-05-22 | 28 | 27.6 | 35.4 | 128.3 | TREMIE | 28 | TREMIE-28-28 | 2026-10-29 | NUEVO | 2026-10-29 | 28 | 7.8 | 35.4 | 3 | 37.32222 | 24.1
28229 - PIAZZA PPTO C | P-69 | Tremie 1" | Concreto | Zonas comunes pilote kely #71 y pilote kely #99 y pantalla de plazoleta tramo M-18 | 2026-04-24 | 2026-05-22 | 2026-05-22 | 28 | 27.6 | 35.6 | 129 | TREMIE | 28 | TREMIE-28-28 | 2026-10-29 | NUEVO | 2026-10-29 | 28 | 8 | 35.4 | 3 | 37.32222 | 24.1
28229 - PIAZZA PPTO C | P-73 | Tremie 1" | Concreto | Zonas comunes pilotes kely # 103 y pilote kely #104 | 2026-04-27 | 2026-05-25 | 2026-05-26 | 28 | 27.6 | 38.1 | 138 | TREMIE | 28 | TREMIE-28-28 | 2026-10-29 | NUEVO | 2026-10-29 | 28 | 10.5 | 38.03333 | 3 | 37.4 | 24.1
28229 - PIAZZA PPTO C | P-73 | Tremie 1" | Concreto | Zonas comunes pilotes kely # 103 y pilote kely #104 | 2026-04-27 | 2026-05-25 | 2026-05-26 | 28 | 27.6 | 37.5 | 135.9 | TREMIE | 28 | TREMIE-28-28 | 2026-10-29 | NUEVO | 2026-10-29 | 28 | 9.9 | 38.03333 | 3 | 37.4 | 24.1
28229 - PIAZZA PPTO C | P-73 | Tremie 1" | Concreto | Zonas comunes pilotes kely # 103 y pilote kely #104 | 2026-04-27 | 2026-05-25 | 2026-05-26 | 28 | 27.6 | 38.5 | 139.5 | TREMIE | 28 | TREMIE-28-28 | 2026-10-29 | NUEVO | 2026-10-29 | 28 | 10.9 | 38.03333 | 3 | 37.4 | 24.1
28229 - PIAZZA PPTO C | P-75 | Tremie 1" | Concreto | Zonas comunes pilote kely #22 y pilote kely 101 y pilote kely #73 | 2026-04-28 | 2026-05-26 | 2026-05-26 | 28 | 27.6 | 36.7 | 133 | TREMIE | 28 | TREMIE-28-28 | 2026-10-29 | NUEVO | 2026-10-29 | 28 | 9.1 | 36.16667 | 3 | 36.53333 | 24.1
28229 - PIAZZA PPTO C | P-75 | Tremie 1" | Concreto | Zonas comunes pilote kely #22 y pilote kely 101 y pilote kely #73 | 2026-04-28 | 2026-05-26 | 2026-05-26 | 28 | 27.6 | 35.7 | 129.3 | TREMIE | 28 | TREMIE-28-28 | 2026-10-29 | NUEVO | 2026-10-29 | 28 | 8.1 | 36.16667 | 3 | 36.53333 | 24.1
28229 - PIAZZA PPTO C | P-75 | Tremie 1" | Concreto | Zonas comunes pilote kely #22 y pilote kely 101 y pilote kely #73 | 2026-04-28 | 2026-05-26 | 2026-05-26 | 28 | 27.6 | 36.1 | 130.8 | TREMIE | 28 | TREMIE-28-28 | 2026-10-29 | NUEVO | 2026-10-29 | 28 | 8.5 | 36.16667 | 3 | 36.53333 | 24.1
28229 - PIAZZA PPTO C | P-79 | Tremie 1" | Concreto | Pilotes kely zonas comunes #04 y pilote kely #125 y pilote kely #96 | 2026-04-29 | 2026-05-27 | 2026-05-28 | 28 | 27.6 | 37.2 | 134.8 | TREMIE | 28 | TREMIE-28-28 | 2026-10-29 | NUEVO | 2026-10-29 | 28 | 9.6 | 37.26667 | 3 | 37.15556 | 24.1
28229 - PIAZZA PPTO C | P-79 | Tremie 1" | Concreto | Pilotes kely zonas comunes #04 y pilote kely #125 y pilote kely #96 | 2026-04-29 | 2026-05-27 | 2026-05-28 | 28 | 27.6 | 36.8 | 133.3 | TREMIE | 28 | TREMIE-28-28 | 2026-10-29 | NUEVO | 2026-10-29 | 28 | 9.2 | 37.26667 | 3 | 37.15556 | 24.1
28229 - PIAZZA PPTO C | P-79 | Tremie 1" | Concreto | Pilotes kely zonas comunes #04 y pilote kely #125 y pilote kely #96 | 2026-04-29 | 2026-05-27 | 2026-05-28 | 28 | 27.6 | 37.8 | 137 | TREMIE | 28 | TREMIE-28-28 | 2026-10-29 | NUEVO | 2026-10-29 | 28 | 10.2 | 37.26667 | 3 | 37.15556 | 24.1
28229 - PIAZZA PPTO C | P-80 | Tremie 1" | Concreto | Pilotes kely conas comunes #95 pilote kely #148 y pilote kely #134 | 2026-04-30 | 2026-05-28 | 2026-05-28 | 28 | 27.6 | 38.1 | 138 | TREMIE | 28 | TREMIE-28-28 | 2026-10-29 | NUEVO | 2026-10-29 | 28 | 10.5 | 38.4 | 3 | 37.27778 | 24.1
28229 - PIAZZA PPTO C | P-80 | Tremie 1" | Concreto | Pilotes kely conas comunes #95 pilote kely #148 y pilote kely #134 | 2026-04-30 | 2026-05-28 | 2026-05-28 | 28 | 27.6 | 39.2 | 142 | TREMIE | 28 | TREMIE-28-28 | 2026-10-29 | NUEVO | 2026-10-29 | 28 | 11.6 | 38.4 | 3 | 37.27778 | 24.1
28229 - PIAZZA PPTO C | P-80 | Tremie 1" | Concreto | Pilotes kely conas comunes #95 pilote kely #148 y pilote kely #134 | 2026-04-30 | 2026-05-28 | 2026-05-28 | 28 | 27.6 | 37.9 | 137.3 | TREMIE | 28 | TREMIE-28-28 | 2026-10-29 | NUEVO | 2026-10-29 | 28 | 10.3 | 38.4 | 3 | 37.27778 | 24.1
28229 - PIAZZA PPTO C | P-96 | Tremie 1" | Concreto | Zonas comunes pilote kelly #132 y pilote kelly #55 | 2026-05-06 | 2026-06-03 | 2026-06-03 | 28 | 27.6 | 41 | 148.6 | TREMIE | 28 | TREMIE-28-28 | 2026-10-29 | NUEVO | 2026-10-29 | 28 | 13.4 | 41.66667 | 3 | 39.11111 | 24.1
28229 - PIAZZA PPTO C | P-96 | Tremie 1" | Concreto | Zonas comunes pilote kelly #132 y pilote kelly #55 | 2026-05-06 | 2026-06-03 | 2026-06-03 | 28 | 27.6 | 41.9 | 151.8 | TREMIE | 28 | TREMIE-28-28 | 2026-10-29 | NUEVO | 2026-10-29 | 28 | 14.3 | 41.66667 | 3 | 39.11111 | 24.1
28229 - PIAZZA PPTO C | P-96 | Tremie 1" | Concreto | Zonas comunes pilote kelly #132 y pilote kelly #55 | 2026-05-06 | 2026-06-03 | 2026-06-03 | 28 | 27.6 | 42.1 | 152.5 | TREMIE | 28 | TREMIE-28-28 | 2026-10-29 | NUEVO | 2026-10-29 | 28 | 14.5 | 41.66667 | 3 | 39.11111 | 24.1
28229 - PIAZZA PPTO C | P137 | Tremie 1" | Concreto | Zonas comunes pilotes Kelly 76 y Pilote Kelly 131 | 2026-05-23 | 2026-06-20 | 2026-06-22 | 28 | 27.6 | 28.7 | 104 | TREMIE | 28 | TREMIE-28-28 | 2026-10-29 | NUEVO | 2026-10-29 | 28 | 1.1 | 28.2 | 3 | 36.08889 | 24.1
28229 - PIAZZA PPTO C | P137 | Tremie 1" | Concreto | Zonas comunes pilotes Kelly 76 y Pilote Kelly 131 | 2026-05-23 | 2026-06-20 | 2026-06-22 | 28 | 27.6 | 27.8 | 100.7 | TREMIE | 28 | TREMIE-28-28 | 2026-10-29 | NUEVO | 2026-10-29 | 28 | 0.2 | 28.2 | 3 | 36.08889 | 24.1
28229 - PIAZZA PPTO C | P137 | Tremie 1" | Concreto | Zonas comunes pilotes Kelly 76 y Pilote Kelly 131 | 2026-05-23 | 2026-06-20 | 2026-06-22 | 28 | 27.6 | 28.1 | 101.8 | TREMIE | 28 | TREMIE-28-28 | 2026-10-29 | NUEVO | 2026-10-29 | 28 | 0.5 | 28.2 | 3 | 36.08889 | 24.1
28229 - PIAZZA PPTO C | M - 262 | Outinord IND 1/2" | Concreto | Cimentación Torre 2 eje 13 al 7 entre E - H | 2026-09-22 | 2026-10-20 | 2026-10-21 | 28 | 34.5 | 66.2 | 191.9 | AUTOCOMPAC | 41 | AUTOCOMPAC-41-28 | 2026-10-29 | NUEVO | 2026-10-29 | 41 | 31.7 | 65.83333 | 3 | 53.31481 | 31
28229 - PIAZZA PPTO C | M - 262 | Outinord IND 1/2" | Concreto | Cimentación Torre 2 eje 13 al 7 entre E - H | 2026-09-22 | 2026-10-20 | 2026-10-21 | 28 | 34.5 | 65 | 188.4 | AUTOCOMPAC | 41 | AUTOCOMPAC-41-28 | 2026-10-29 | NUEVO | 2026-10-29 | 41 | 30.5 | 65.83333 | 3 | 53.31481 | 31
28229 - PIAZZA PPTO C | M - 262 | Outinord IND 1/2" | Concreto | Cimentación Torre 2 eje 13 al 7 entre E - H | 2026-09-22 | 2026-10-20 | 2026-10-21 | 28 | 34.5 | 66.3 | 192.2 | AUTOCOMPAC | 41 | AUTOCOMPAC-41-28 | 2026-10-29 | NUEVO | 2026-10-29 | 41 | 31.8 | 65.83333 | 3 | 57.88889 | 31
28229 - PIAZZA PPTO C | M - 263 | Outinord IND 1/2" | Concreto | Cimentación Torre 2 eje 13 al 7 entre E - H | 2026-09-22 | 2026-10-20 | 2026-10-21 | 28 | 34.5 | 62 | 179.7 | AUTOCOMPAC | 41 | AUTOCOMPAC-41-28 | 2026-10-29 | NUEVO | 2026-10-29 | 41 | 27.5 | 61.96667 | 3 | 57.88889 | 31
28229 - PIAZZA PPTO C | M - 263 | Outinord IND 1/2" | Concreto | Cimentación Torre 2 eje 13 al 7 entre E - H | 2026-09-22 | 2026-10-20 | 2026-10-21 | 28 | 34.5 | 61.6 | 178.6 | AUTOCOMPAC | 41 | AUTOCOMPAC-41-28 | 2026-10-29 | NUEVO | 2026-10-29 | 41 | 27.1 | 61.96667 | 3 | 57.88889 | 31
28229 - PIAZZA PPTO C | M - 263 | Outinord IND 1/2" | Concreto | Cimentación Torre 2 eje 13 al 7 entre E - H | 2026-09-22 | 2026-10-20 | 2026-10-21 | 28 | 34.5 | 62.3 | 180.6 | AUTOCOMPAC | 41 | AUTOCOMPAC-41-28 | 2026-10-29 | NUEVO | 2026-10-29 | 41 | 27.8 | 61.96667 | 3 | 58.33333 | 31
28229 - PIAZZA PPTO C | M - 272 | Outinord IND 1 / 2” | Concreto | Cimentación Torre 2 Eje 13 al 7 Entre A – E | 2026-09-26 | 2026-10-24 | 2026-10-26 | 28 | 34.5 | 45.6 | 132.2 | AUTOCOMPAC | 41 | AUTOCOMPAC-41-28 | 2026-10-29 | NUEVO | 2026-10-29 | 41 | 11.1 | 45.33333 | 3 | 58.33333 | 31
28229 - PIAZZA PPTO C | M - 272 | Outinord IND 1 / 2” | Concreto | Cimentación Torre 2 Eje 13 al 7 Entre A – E | 2026-09-26 | 2026-10-24 | 2026-10-26 | 28 | 34.5 | 45.1 | 130.7 | AUTOCOMPAC | 41 | AUTOCOMPAC-41-28 | 2026-10-29 | NUEVO | 2026-10-29 | 41 | 10.6 | 45.33333 | 3 | 58.33333 | 31
28229 - PIAZZA PPTO C | M - 272 | Outinord IND 1 / 2” | Concreto | Cimentación Torre 2 Eje 13 al 7 Entre A – E | 2026-09-26 | 2026-10-24 | 2026-10-26 | 28 | 34.5 | 45.3 | 131.3 | AUTOCOMPAC | 41 | AUTOCOMPAC-41-28 | 2026-10-29 | NUEVO | 2026-10-29 | 41 | 10.8 | 45.33333 | 3 | 57.3037 | 31
28229 - PIAZZA PPTO C | M - 273 | Outinord IND 1/2" | Concreto | Cimentación torre 2 eje 13 al 7 entre A - E | 2026-09-26 | 2026-10-24 | 2026-10-26 | 28 | 34.5 | 64.3 | 186.4 | AUTOCOMPAC | 41 | AUTOCOMPAC-41-28 | 2026-10-29 | NUEVO | 2026-10-29 | 41 | 29.8 | 64 | 3 | 57.3037 | 31
28229 - PIAZZA PPTO C | M - 273 | Outinord IND 1/2" | Concreto | Cimentación torre 2 eje 13 al 7 entre A - E | 2026-09-26 | 2026-10-24 | 2026-10-26 | 28 | 34.5 | 64.8 | 187.8 | AUTOCOMPAC | 41 | AUTOCOMPAC-41-28 | 2026-10-29 | NUEVO | 2026-10-29 | 41 | 30.3 | 64 | 3 | 57.3037 | 31
28229 - PIAZZA PPTO C | M - 273 | Outinord IND 1/2" | Concreto | Cimentación torre 2 eje 13 al 7 entre A - E | 2026-09-26 | 2026-10-24 | 2026-10-26 | 28 | 34.5 | 62.9 | 182.3 | AUTOCOMPAC | 41 | AUTOCOMPAC-41-28 | 2026-10-29 | NUEVO | 2026-10-29 | 41 | 28.4 | 64 | 3 | 53.13704 | 31
28229 - PIAZZA PPTO C | M - 281 | Outinord IND 1/2" | Concreto | Vigas de cimentación Torre 2 eje 7 al 1 entre A - D y placa contrapiso eje 13 al 9 entre E - H Apto 103 | 2026-10-01 | 2026-10-29 | 2026-10-29 | 28 | 34.5 | 44 | 127.5 | PLACA | 41 | PLACA-41-28 | 2026-10-29 | NUEVO | 2026-10-29 | 41 | 9.5 | 44.13333 | 3 | 53.13704 | 31
28229 - PIAZZA PPTO C | M - 281 | Outinord IND 1/2" | Concreto | Vigas de cimentación Torre 2 eje 7 al 1 entre A - D y placa contrapiso eje 13 al 9 entre E - H Apto 103 | 2026-10-01 | 2026-10-29 | 2026-10-29 | 28 | 34.5 | 43.7 | 126.7 | PLACA | 41 | PLACA-41-28 | 2026-10-29 | NUEVO | 2026-10-29 | 41 | 9.2 | 44.13333 | 3 | 53.13704 | 31
28229 - PIAZZA PPTO C | M - 281 | Outinord IND 1/2" | Concreto | Vigas de cimentación Torre 2 eje 7 al 1 entre A - D y placa contrapiso eje 13 al 9 entre E - H Apto 103 | 2026-10-01 | 2026-10-29 | 2026-10-29 | 28 | 34.5 | 44.7 | 129.6 | PLACA | 41 | PLACA-41-28 | 2026-10-29 | NUEVO | 2026-10-29 | 41 | 10.2 | 44.13333 | 3 | 55.85926 | 31
28229 - PIAZZA PPTO C | M - 282 | Outinord IND 1/2" | Concreto | Vigas de cimentación Torre 2 eje 7 al 1 entre A - D y placa contrapiso eje 13 al 9 entre E - H Apto 103 | 2026-10-01 | 2026-10-29 | 2026-10-29 | 28 | 34.5 | 67 | 194.2 | PLACA | 41 | PLACA-41-28 | 2026-10-29 | NUEVO | 2026-10-29 | 41 | 32.5 | 66.5 | 3 | 55.85926 | 31
28229 - PIAZZA PPTO C | M - 282 | Outinord IND 1/2" | Concreto | Vigas de cimentación Torre 2 eje 7 al 1 entre A - D y placa contrapiso eje 13 al 9 entre E - H Apto 103 | 2026-10-01 | 2026-10-29 | 2026-10-29 | 28 | 34.5 | 65.7 | 190.4 | PLACA | 41 | PLACA-41-28 | 2026-10-29 | NUEVO | 2026-10-29 | 41 | 31.2 | 66.5 | 3 | 55.85926 | 31
28229 - PIAZZA PPTO C | M - 282 | Outinord IND 1/2" | Concreto | Vigas de cimentación Torre 2 eje 7 al 1 entre A - D y placa contrapiso eje 13 al 9 entre E - H Apto 103 | 2026-10-01 | 2026-10-29 | 2026-10-29 | 28 | 34.5 | 66.8 | 193.6 | PLACA | 41 | PLACA-41-28 | 2026-10-29 | NUEVO | 2026-10-29 | 41 | 32.3 | 66.5 | 3 | 55.38889 | 31
28229 - PIAZZA PPTO C | M-189 | IND Outinord ½" | Concreto | Cimentación torre 1 eje 13 al 10 entre A - G | 2026-07-10 | 2026-08-07 | 2026-08-11 | 28 | 34.5 | 51.1 | 148.1 | AUTOCOMPAC | 41 | AUTOCOMPAC-41-28 | 2026-10-29 | NUEVO | 2026-10-29 | 41 | 16.6 | 51.3 | 3 | 55.38889 | 31
28229 - PIAZZA PPTO C | M-189 | IND Outinord ½" | Concreto | Cimentación torre 1 eje 13 al 10 entre A - G | 2026-07-10 | 2026-08-07 | 2026-08-11 | 28 | 34.5 | 50.5 | 146.4 | AUTOCOMPAC | 41 | AUTOCOMPAC-41-28 | 2026-10-29 | NUEVO | 2026-10-29 | 41 | 16 | 51.3 | 3 | 55.38889 | 31
28229 - PIAZZA PPTO C | M-189 | IND Outinord ½" | Concreto | Cimentación torre 1 eje 13 al 10 entre A - G | 2026-07-10 | 2026-08-07 | 2026-08-11 | 28 | 34.5 | 52.3 | 151.6 | AUTOCOMPAC | 41 | AUTOCOMPAC-41-28 | 2026-10-29 | NUEVO | 2026-10-29 | 41 | 17.8 | 51.3 | 3 | 57.31111 | 31
28229 - PIAZZA PPTO C | M-190 | IND Outinord ½" | Concreto | Cimentación torre 1 eje 13 al 10 entre A - G | 2026-07-10 | 2026-08-07 | 2026-08-11 | 28 | 34.5 | 58.3 | 169 | AUTOCOMPAC | 41 | AUTOCOMPAC-41-28 | 2026-10-29 | NUEVO | 2026-10-29 | 41 | 23.8 | 59.13333 | 3 | 57.31111 | 31
28229 - PIAZZA PPTO C | M-190 | IND Outinord ½" | Concreto | Cimentación torre 1 eje 13 al 10 entre A - G | 2026-07-10 | 2026-08-07 | 2026-08-11 | 28 | 34.5 | 59.4 | 172.2 | AUTOCOMPAC | 41 | AUTOCOMPAC-41-28 | 2026-10-29 | NUEVO | 2026-10-29 | 41 | 24.9 | 59.13333 | 3 | 57.31111 | 31
28229 - PIAZZA PPTO C | M-190 | IND Outinord ½" | Concreto | Cimentación torre 1 eje 13 al 10 entre A - G | 2026-07-10 | 2026-08-07 | 2026-08-11 | 28 | 34.5 | 59.7 | 173 | AUTOCOMPAC | 41 | AUTOCOMPAC-41-28 | 2026-10-29 | NUEVO | 2026-10-29 | 41 | 25.2 | 59.13333 | 3 | 54.59259 | 31
28229 - PIAZZA PPTO C | M-198 | Outinord IND 1/2" | Concreto | Cimentación torre 1 eje 10 al 5 entre A - 5 | 2026-07-21 | 2026-08-18 | 2026-08-19 | 28 | 34.5 | 46.6 | 135.1 | AUTOCOMPAC | 41 | AUTOCOMPAC-41-28 | 2026-10-29 | NUEVO | 2026-10-29 | 41 | 12.1 | 46.76667 | 3 | 54.59259 | 31
28229 - PIAZZA PPTO C | M-198 | Outinord IND 1/2" | Concreto | Cimentación torre 1 eje 10 al 5 entre A - 5 | 2026-07-21 | 2026-08-18 | 2026-08-19 | 28 | 34.5 | 45.8 | 132.8 | AUTOCOMPAC | 41 | AUTOCOMPAC-41-28 | 2026-10-29 | NUEVO | 2026-10-29 | 41 | 11.3 | 46.76667 | 3 | 54.59259 | 31
28229 - PIAZZA PPTO C | M-198 | Outinord IND 1/2" | Concreto | Cimentación torre 1 eje 10 al 5 entre A - 5 | 2026-07-21 | 2026-08-18 | 2026-08-19 | 28 | 34.5 | 47.9 | 138.8 | AUTOCOMPAC | 41 | AUTOCOMPAC-41-28 | 2026-10-29 | NUEVO | 2026-10-29 | 41 | 13.4 | 46.76667 | 3 | 50.74815 | 31
28229 - PIAZZA PPTO C | M-199 | Outinord IND 1/2" | Concreto | Cimentación torre 1 eje 10 al 5 entre A - 5 | 2026-07-21 | 2026-08-18 | 2026-08-19 | 28 | 34.5 | 44.8 | 129.9 | AUTOCOMPAC | 41 | AUTOCOMPAC-41-28 | 2026-10-29 | NUEVO | 2026-10-29 | 41 | 10.3 | 43.86667 | 3 | 50.74815 | 31
28229 - PIAZZA PPTO C | M-199 | Outinord IND 1/2" | Concreto | Cimentación torre 1 eje 10 al 5 entre A - 5 | 2026-07-21 | 2026-08-18 | 2026-08-19 | 28 | 34.5 | 43.9 | 127.2 | AUTOCOMPAC | 41 | AUTOCOMPAC-41-28 | 2026-10-29 | NUEVO | 2026-10-29 | 41 | 9.4 | 43.86667 | 3 | 50.74815 | 31
28229 - PIAZZA PPTO C | M-199 | Outinord IND 1/2" | Concreto | Cimentación torre 1 eje 10 al 5 entre A - 5 | 2026-07-21 | 2026-08-18 | 2026-08-19 | 28 | 34.5 | 42.9 | 124.3 | AUTOCOMPAC | 41 | AUTOCOMPAC-41-28 | 2026-10-29 | NUEVO | 2026-10-29 | 41 | 8.4 | 43.86667 | 3 | 49.72222 | 31
28229 - PIAZZA PPTO C | M-207 | Outinord IND 1/2" | Concreto | Cimentación torre 1 eje 5 al 3 entre A-G | 2026-07-30 | 2026-08-27 | 2026-08-27 | 28 | 34.5 | 59.3 | 171.9 | AUTOCOMPAC | 41 | AUTOCOMPAC-41-28 | 2026-10-29 | NUEVO | 2026-10-29 | 41 | 24.8 | 58.23333 | 3 | 49.72222 | 31
28229 - PIAZZA PPTO C | M-207 | Outinord IND 1/2" | Concreto | Cimentación torre 1 eje 5 al 3 entre A-G | 2026-07-30 | 2026-08-27 | 2026-08-27 | 28 | 34.5 | 58.3 | 169 | AUTOCOMPAC | 41 | AUTOCOMPAC-41-28 | 2026-10-29 | NUEVO | 2026-10-29 | 41 | 23.8 | 58.23333 | 3 | 49.72222 | 31
28229 - PIAZZA PPTO C | M-207 | Outinord IND 1/2" | Concreto | Cimentación torre 1 eje 5 al 3 entre A-G | 2026-07-30 | 2026-08-27 | 2026-08-27 | 28 | 34.5 | 57.1 | 165.5 | AUTOCOMPAC | 41 | AUTOCOMPAC-41-28 | 2026-10-29 | NUEVO | 2026-10-29 | 41 | 22.6 | 58.23333 | 3 | 52.02222 | 31
28229 - PIAZZA PPTO C | M-208 | Outinord IND 1/2" | Concreto | Cimentación torre 1 eje 5 al 3 entre A-G | 2026-07-30 | 2026-08-27 | 2026-08-27 | 28 | 34.5 | 58.3 | 169 | AUTOCOMPAC | 41 | AUTOCOMPAC-41-28 | 2026-10-29 | NUEVO | 2026-10-29 | 41 | 23.8 | 57.56667 | 3 | 52.02222 | 31
28229 - PIAZZA PPTO C | M-208 | Outinord IND 1/2" | Concreto | Cimentación torre 1 eje 5 al 3 entre A-G | 2026-07-30 | 2026-08-27 | 2026-08-27 | 28 | 34.5 | 57.7 | 167.2 | AUTOCOMPAC | 41 | AUTOCOMPAC-41-28 | 2026-10-29 | NUEVO | 2026-10-29 | 41 | 23.2 | 57.56667 | 3 | 52.02222 | 31
28229 - PIAZZA PPTO C | M-208 | Outinord IND 1/2" | Concreto | Cimentación torre 1 eje 5 al 3 entre A-G | 2026-07-30 | 2026-08-27 | 2026-08-27 | 28 | 34.5 | 56.7 | 164.3 | AUTOCOMPAC | 41 | AUTOCOMPAC-41-28 | 2026-10-29 | NUEVO | 2026-10-29 | 41 | 22.2 | 57.56667 | 3 | 54.92593 | 31
28229 - PIAZZA PPTO C | M-214 | Outinord Ind 1 / 2" | Concreto | Cimentación torre 1 eje 3 al 1 entre A - G | 2026-08-06 | 2026-09-03 | 2026-09-11 | 28 | 34.5 | 51.7 | 149.9 | AUTOCOMPAC | 41 | AUTOCOMPAC-41-28 | 2026-10-29 | NUEVO | 2026-10-29 | 41 | 17.2 | 51.53333 | 3 | 54.92593 | 31
28229 - PIAZZA PPTO C | M-214 | Outinord Ind 1 / 2" | Concreto | Cimentación torre 1 eje 3 al 1 entre A - G | 2026-08-06 | 2026-09-03 | 2026-09-11 | 28 | 34.5 | 51.3 | 148.7 | AUTOCOMPAC | 41 | AUTOCOMPAC-41-28 | 2026-10-29 | NUEVO | 2026-10-29 | 41 | 16.8 | 51.53333 | 3 | 54.92593 | 31
28229 - PIAZZA PPTO C | M-214 | Outinord Ind 1 / 2" | Concreto | Cimentación torre 1 eje 3 al 1 entre A - G | 2026-08-06 | 2026-09-03 | 2026-09-11 | 28 | 34.5 | 51.6 | 149.6 | AUTOCOMPAC | 41 | AUTOCOMPAC-41-28 | 2026-10-29 | NUEVO | 2026-10-29 | 41 | 17.1 | 51.53333 | 3 | 54.31111 | 31
28229 - PIAZZA PPTO C | M-215 | Outinord Ind 1 / 2" | Concreto | Cimentación torre 1 eje 3 al 1 entre A - G | 2026-08-06 | 2026-09-03 | 2026-09-11 | 28 | 34.5 | 52 | 150.7 | AUTOCOMPAC | 41 | AUTOCOMPAC-41-28 | 2026-10-29 | NUEVO | 2026-10-29 | 41 | 17.5 | 51.63333 | 3 | 54.31111 | 31
28229 - PIAZZA PPTO C | M-215 | Outinord Ind 1 / 2" | Concreto | Cimentación torre 1 eje 3 al 1 entre A - G | 2026-08-06 | 2026-09-03 | 2026-09-11 | 28 | 34.5 | 50.6 | 146.7 | AUTOCOMPAC | 41 | AUTOCOMPAC-41-28 | 2026-10-29 | NUEVO | 2026-10-29 | 41 | 16.1 | 51.63333 | 3 | 54.31111 | 31
28229 - PIAZZA PPTO C | M-215 | Outinord Ind 1 / 2" | Concreto | Cimentación torre 1 eje 3 al 1 entre A - G | 2026-08-06 | 2026-09-03 | 2026-09-11 | 28 | 34.5 | 52.3 | 151.6 | AUTOCOMPAC | 41 | AUTOCOMPAC-41-28 | 2026-10-29 | NUEVO | 2026-10-29 | 41 | 17.8 | 51.63333 | 3 | 50.4 | 31
28229 - PIAZZA PPTO C | P - 02 | Tremie 1/2" | Concreto | Pilotes torre 1 #10 y pilote #07 | 2026-03-26 | 2026-04-23 | 2026-04-23 | 28 | 34.5 | 42.7 | 123.8 | TREMIE | 41 | TREMIE-41-28 | 2026-10-29 | NUEVO | 2026-10-29 |  | 8.2 | 43.26667 | 3 | 50.4 | 31
28229 - PIAZZA PPTO C | P - 02 | Tremie 1/2" | Concreto | Pilotes torre 1 #10 y pilote #07 | 2026-03-26 | 2026-04-23 | 2026-04-23 | 28 | 34.5 | 43.1 | 124.9 | TREMIE | 41 | TREMIE-41-28 | 2026-10-29 | NUEVO | 2026-10-29 |  | 8.6 | 43.26667 | 3 | 50.4 | 31
28229 - PIAZZA PPTO C | P - 02 | Tremie 1/2" | Concreto | Pilotes torre 1 #10 y pilote #07 | 2026-03-26 | 2026-04-23 | 2026-04-23 | 28 | 34.5 | 44 | 127.5 | TREMIE | 41 | TREMIE-41-28 | 2026-10-29 | NUEVO | 2026-10-29 |  | 9.5 | 43.26667 | 3 | 46.61111 | 31
28229 - PIAZZA PPTO C | P - 05 | TREMIE 1/2" | Concreto | Torre1 pilotes kely #5 y pilote kely #2 | 2026-03-27 | 2026-04-24 | 2026-04-24 | 28 | 34.5 | 40.8 | 118.3 | TREMIE | 41 | TREMIE-41-28 | 2026-10-29 | NUEVO | 2026-10-29 |  | 6.3 | 41.63333 | 3 | 46.61111 | 31
28229 - PIAZZA PPTO C | P - 05 | TREMIE 1/2" | Concreto | Torre1 pilotes kely #5 y pilote kely #2 | 2026-03-27 | 2026-04-24 | 2026-04-24 | 28 | 34.5 | 42.2 | 122.3 | TREMIE | 41 | TREMIE-41-28 | 2026-10-29 | NUEVO | 2026-10-29 |  | 7.7 | 41.63333 | 3 | 46.61111 | 31
28229 - PIAZZA PPTO C | P - 05 | TREMIE 1/2" | Concreto | Torre1 pilotes kely #5 y pilote kely #2 | 2026-03-27 | 2026-04-24 | 2026-04-24 | 28 | 34.5 | 41.9 | 121.4 | TREMIE | 41 | TREMIE-41-28 | 2026-10-29 | NUEVO | 2026-10-29 |  | 7.4 | 41.63333 | 3 | 43.0963 | 31
28229 - PIAZZA PPTO C | P - 06 | TREMIE 1/2" | Concreto | Torre 1 pilotes kely #5 | 2026-03-27 | 2026-04-24 | 2026-04-24 | 28 | 34.5 | 40.6 | 117.7 | TREMIE | 41 | TREMIE-41-28 | 2026-10-29 | NUEVO | 2026-10-29 |  | 6.1 | 40.76667 | 3 | 43.0963 | 31
28229 - PIAZZA PPTO C | P - 06 | TREMIE 1/2" | Concreto | Torre 1 pilotes kely #5 | 2026-03-27 | 2026-04-24 | 2026-04-24 | 28 | 34.5 | 40.3 | 116.8 | TREMIE | 41 | TREMIE-41-28 | 2026-10-29 | NUEVO | 2026-10-29 |  | 5.8 | 40.76667 | 3 | 43.0963 | 31
28229 - PIAZZA PPTO C | P - 06 | TREMIE 1/2" | Concreto | Torre 1 pilotes kely #5 | 2026-03-27 | 2026-04-24 | 2026-04-24 | 28 | 34.5 | 41.4 | 120 | TREMIE | 41 | TREMIE-41-28 | 2026-10-29 | NUEVO | 2026-10-29 |  | 6.9 | 40.76667 | 3 | 44.02222 | 31
28229 - PIAZZA PPTO C | P - 08 | TREMIE 1/2" | Concreto | Torre 1 pilote kely # 24 | 2026-03-28 | 2026-04-25 | 2026-04-28 | 28 | 34.5 | 53.1 | 153.9 | TREMIE | 41 | TREMIE-41-28 | 2026-10-29 | NUEVO | 2026-10-29 |  | 18.6 | 52.86667 | 3 | 44.02222 | 31
28229 - PIAZZA PPTO C | P - 08 | TREMIE 1/2" | Concreto | Torre 1 pilote kely # 24 | 2026-03-28 | 2026-04-25 | 2026-04-28 | 28 | 34.5 | 52.2 | 151.3 | TREMIE | 41 | TREMIE-41-28 | 2026-10-29 | NUEVO | 2026-10-29 |  | 17.7 | 52.86667 | 3 | 44.02222 | 31
28229 - PIAZZA PPTO C | P - 08 | TREMIE 1/2" | Concreto | Torre 1 pilote kely # 24 | 2026-03-28 | 2026-04-25 | 2026-04-28 | 28 | 34.5 | 53.3 | 154.5 | TREMIE | 41 | TREMIE-41-28 | 2026-10-29 | NUEVO | 2026-10-29 |  | 18.8 | 52.86667 | 3 | 44.3037 | 31
28229 - PIAZZA PPTO C | P - 103 | Tremie 1/2 " | Concreto | Plazoleta Kely torre 2 # 34 y pilote Kely # 11 | 2026-05-08 | 2026-06-05 | 2026-06-10 | 28 | 34.5 | 38.5 | 111.6 | TREMIE | 41 | TREMIE-41-28 | 2026-10-29 | NUEVO | 2026-10-29 |  | 4 | 38.1 | 3 | 44.3037 | 31
28229 - PIAZZA PPTO C | P - 103 | Tremie 1/2 " | Concreto | Plazoleta Kely torre 2 # 34 y pilote Kely # 11 | 2026-05-08 | 2026-06-05 | 2026-06-10 | 28 | 34.5 | 38.2 | 110.7 | TREMIE | 41 | TREMIE-41-28 | 2026-10-29 | NUEVO | 2026-10-29 |  | 3.7 | 38.1 | 3 | 44.3037 | 31
28229 - PIAZZA PPTO C | P - 103 | Tremie 1/2 " | Concreto | Plazoleta Kely torre 2 # 34 y pilote Kely # 11 | 2026-05-08 | 2026-06-05 | 2026-06-10 | 28 | 34.5 | 37.6 | 109 | TREMIE | 41 | TREMIE-41-28 | 2026-10-29 | NUEVO | 2026-10-29 |  | 3.1 | 38.1 | 3 | 43.34815 | 31
28229 - PIAZZA PPTO C | P - 105 | Tremie 1/2 " | Concreto | Pilote Kely torre 1 # 47 | 2026-05-08 | 2026-06-05 | 2026-06-10 | 28 | 34.5 | 38 | 110.1 | TREMIE | 41 | TREMIE-41-28 | 2026-10-29 | NUEVO | 2026-10-29 |  | 3.5 | 38.23333 | 3 | 43.34815 | 31
28229 - PIAZZA PPTO C | P - 105 | Tremie 1/2 " | Concreto | Pilote Kely torre 1 # 47 | 2026-05-08 | 2026-06-05 | 2026-06-10 | 28 | 34.5 | 38.9 | 112.8 | TREMIE | 41 | TREMIE-41-28 | 2026-10-29 | NUEVO | 2026-10-29 |  | 4.4 | 38.23333 | 3 | 43.34815 | 31
28229 - PIAZZA PPTO C | P - 105 | Tremie 1/2 " | Concreto | Pilote Kely torre 1 # 47 | 2026-05-08 | 2026-06-05 | 2026-06-10 | 28 | 34.5 | 37.8 | 109.6 | TREMIE | 41 | TREMIE-41-28 | 2026-10-29 | NUEVO | 2026-10-29 |  | 3.3 | 38.23333 | 3 | 42.32593 | 31
28229 - PIAZZA PPTO C | P - 106 | Tremie 1/2" | Concreto | Pilote Kelly Torre 2 #16 | 2026-05-09 | 2026-06-06 | 2026-06-10 | 28 | 34.5 | 50.5 | 146.4 | TREMIE | 41 | TREMIE-41-28 | 2026-10-29 | NUEVO | 2026-10-29 |  | 16 | 49.53333 | 3 | 42.32593 | 31
28229 - PIAZZA PPTO C | P - 106 | Tremie 1/2" | Concreto | Pilote Kelly Torre 2 #16 | 2026-05-09 | 2026-06-06 | 2026-06-10 | 28 | 34.5 | 48.9 | 141.7 | TREMIE | 41 | TREMIE-41-28 | 2026-10-29 | NUEVO | 2026-10-29 |  | 14.4 | 49.53333 | 3 | 42.32593 | 31
28229 - PIAZZA PPTO C | P - 106 | Tremie 1/2" | Concreto | Pilote Kelly Torre 2 #16 | 2026-05-09 | 2026-06-06 | 2026-06-10 | 28 | 34.5 | 49.2 | 142.6 | TREMIE | 41 | TREMIE-41-28 | 2026-10-29 | NUEVO | 2026-10-29 |  | 14.7 | 49.53333 | 3 | 42.86667 | 31
28229 - PIAZZA PPTO C | P - 109 | Tremie 1/2" | Concreto | Pilote Kelly Torre 2 #36 | 2026-05-11 | 2026-06-08 | 2026-06-10 | 28 | 34.5 | 43.1 | 124.9 | TREMIE | 41 | TREMIE-41-28 | 2026-10-29 | NUEVO | 2026-10-29 |  | 8.6 | 42.2 | 3 | 42.86667 | 31
28229 - PIAZZA PPTO C | P - 109 | Tremie 1/2" | Concreto | Pilote Kelly Torre 2 #36 | 2026-05-11 | 2026-06-08 | 2026-06-10 | 28 | 34.5 | 41.2 | 119.4 | TREMIE | 41 | TREMIE-41-28 | 2026-10-29 | NUEVO | 2026-10-29 |  | 6.7 | 42.2 | 3 | 42.86667 | 31
28229 - PIAZZA PPTO C | P - 109 | Tremie 1/2" | Concreto | Pilote Kelly Torre 2 #36 | 2026-05-11 | 2026-06-08 | 2026-06-10 | 28 | 34.5 | 42.3 | 122.6 | TREMIE | 41 | TREMIE-41-28 | 2026-10-29 | NUEVO | 2026-10-29 |  | 7.8 | 42.2 | 3 | 44.63333 | 31
28229 - PIAZZA PPTO C | P - 111 | Tremie 1/2" | Concreto | Pilote Kelly Torre 1 #21 | 2026-05-11 | 2026-06-08 | 2026-06-10 | 28 | 34.5 | 44 | 127.5 | TREMIE | 41 | TREMIE-41-28 | 2026-10-29 | NUEVO | 2026-10-29 |  | 9.5 | 44.13333 | 3 | 44.63333 | 31
28229 - PIAZZA PPTO C | P - 111 | Tremie 1/2" | Concreto | Pilote Kelly Torre 1 #21 | 2026-05-11 | 2026-06-08 | 2026-06-10 | 28 | 34.5 | 44.9 | 130.1 | TREMIE | 41 | TREMIE-41-28 | 2026-10-29 | NUEVO | 2026-10-29 |  | 10.4 | 44.13333 | 3 | 44.63333 | 31
28229 - PIAZZA PPTO C | P - 111 | Tremie 1/2" | Concreto | Pilote Kelly Torre 1 #21 | 2026-05-11 | 2026-06-08 | 2026-06-10 | 28 | 34.5 | 43.5 | 126.1 | TREMIE | 41 | TREMIE-41-28 | 2026-10-29 | NUEVO | 2026-10-29 |  | 9 | 44.13333 | 3 | 43.80741 | 31
28229 - PIAZZA PPTO C | P - 112 | Tremie 1/2" | Concreto | Pilote Kelly Torre 2 #21 y pilote Kelly #16 | 2026-05-12 | 2026-06-09 | 2026-06-10 | 28 | 34.5 | 42.9 | 124.3 | TREMIE | 41 | TREMIE-41-28 | 2026-10-29 | NUEVO | 2026-10-29 |  | 8.4 | 42.86667 | 3 | 43.80741 | 31
28229 - PIAZZA PPTO C | P - 112 | Tremie 1/2" | Concreto | Pilote Kelly Torre 2 #21 y pilote Kelly #16 | 2026-05-12 | 2026-06-09 | 2026-06-10 | 28 | 34.5 | 42.4 | 122.9 | TREMIE | 41 | TREMIE-41-28 | 2026-10-29 | NUEVO | 2026-10-29 |  | 7.9 | 42.86667 | 3 | 43.80741 | 31
28229 - PIAZZA PPTO C | P - 112 | Tremie 1/2" | Concreto | Pilote Kelly Torre 2 #21 y pilote Kelly #16 | 2026-05-12 | 2026-06-09 | 2026-06-10 | 28 | 34.5 | 43.3 | 125.5 | TREMIE | 41 | TREMIE-41-28 | 2026-10-29 | NUEVO | 2026-10-29 |  | 8.8 | 42.86667 | 3 | 44.01481 | 31
28229 - PIAZZA PPTO C | P - 115 | Tremie 1/2" | Concreto | Pilote Kelly Torre 2 #54 y pilote Kelly #30 | 2026-05-13 | 2026-06-10 | 2026-06-10 | 28 | 34.5 | 46.1 | 133.6 | TREMIE | 41 | TREMIE-41-28 | 2026-10-29 | NUEVO | 2026-10-29 |  | 11.6 | 46.46667 | 3 | 44.01481 | 31
28229 - PIAZZA PPTO C | P - 115 | Tremie 1/2" | Concreto | Pilote Kelly Torre 2 #54 y pilote Kelly #30 | 2026-05-13 | 2026-06-10 | 2026-06-10 | 28 | 34.5 | 46.3 | 134.2 | TREMIE | 41 | TREMIE-41-28 | 2026-10-29 | NUEVO | 2026-10-29 |  | 11.8 | 46.46667 | 3 | 44.01481 | 31
28229 - PIAZZA PPTO C | P - 115 | Tremie 1/2" | Concreto | Pilote Kelly Torre 2 #54 y pilote Kelly #30 | 2026-05-13 | 2026-06-10 | 2026-06-10 | 28 | 34.5 | 47 | 136.2 | TREMIE | 41 | TREMIE-41-28 | 2026-10-29 | NUEVO | 2026-10-29 |  | 12.5 | 46.46667 | 3 | 43.16296 | 31
28229 - PIAZZA PPTO C | P - 117 | Tremie 1/2" | Concreto | Pilote Kelly Torre 2 #26 | 2026-05-13 | 2026-06-10 | 2026-06-10 | 28 | 34.5 | 38.2 | 110.7 | TREMIE | 41 | TREMIE-41-28 | 2026-10-29 | NUEVO | 2026-10-29 |  | 3.7 | 38.16667 | 3 | 43.16296 | 31
28229 - PIAZZA PPTO C | P - 117 | Tremie 1/2" | Concreto | Pilote Kelly Torre 2 #26 | 2026-05-13 | 2026-06-10 | 2026-06-10 | 28 | 34.5 | 38.7 | 112.2 | TREMIE | 41 | TREMIE-41-28 | 2026-10-29 | NUEVO | 2026-10-29 |  | 4.2 | 38.16667 | 3 | 43.16296 | 31
28229 - PIAZZA PPTO C | P - 117 | Tremie 1/2" | Concreto | Pilote Kelly Torre 2 #26 | 2026-05-13 | 2026-06-10 | 2026-06-10 | 28 | 34.5 | 37.6 | 109 | TREMIE | 41 | TREMIE-41-28 | 2026-10-29 | NUEVO | 2026-10-29 |  | 3.1 | 38.16667 | 3 | 42.65556 | 31
28229 - PIAZZA PPTO C | P - 118 | Tremie 1/2" | Concreto | Pilote Kelly Torre 1 #18 y pilote Kelly #35 | 2026-05-14 | 2026-06-11 | 2026-06-12 | 28 | 34.5 | 43.9 | 127.2 | TREMIE | 41 | TREMIE-41-28 | 2026-10-29 | NUEVO | 2026-10-29 |  | 9.4 | 43.56667 | 3 | 42.65556 | 31
28229 - PIAZZA PPTO C | P - 118 | Tremie 1/2" | Concreto | Pilote Kelly Torre 1 #18 y pilote Kelly #35 | 2026-05-14 | 2026-06-11 | 2026-06-12 | 28 | 34.5 | 43.1 | 124.9 | TREMIE | 41 | TREMIE-41-28 | 2026-10-29 | NUEVO | 2026-10-29 |  | 8.6 | 43.56667 | 3 | 42.65556 | 31
28229 - PIAZZA PPTO C | P - 118 | Tremie 1/2" | Concreto | Pilote Kelly Torre 1 #18 y pilote Kelly #35 | 2026-05-14 | 2026-06-11 | 2026-06-12 | 28 | 34.5 | 43.7 | 126.7 | TREMIE | 41 | TREMIE-41-28 | 2026-10-29 | NUEVO | 2026-10-29 |  | 9.2 | 43.56667 | 3 | 39.65185 | 31
28229 - PIAZZA PPTO C | P - 120 | Tremie 1/2" | Concreto | Pilote kely torre 2 # 13 | 2026-05-14 | 2026-06-11 | 2026-06-12 | 28 | 34.5 | 32.4 | 93.9 | TREMIE | 41 | TREMIE-41-28 | 2026-10-29 | NUEVO | 2026-10-29 |  | -2.1 | 32.6 | 3 | 39.65185 | 31
28229 - PIAZZA PPTO C | P - 120 | Tremie 1/2" | Concreto | Pilote kely torre 2 # 13 | 2026-05-14 | 2026-06-11 | 2026-06-12 | 28 | 34.5 | 32.8 | 95.1 | TREMIE | 41 | TREMIE-41-28 | 2026-10-29 | NUEVO | 2026-10-29 |  | -1.7 | 32.6 | 3 | 39.65185 | 31
28229 - PIAZZA PPTO C | P - 120 | Tremie 1/2" | Concreto | Pilote kely torre 2 # 13 | 2026-05-14 | 2026-06-11 | 2026-06-12 | 28 | 34.5 | 32.6 | 94.5 | TREMIE | 41 | TREMIE-41-28 | 2026-10-29 | NUEVO | 2026-10-29 |  | -1.9 | 32.6 | 3 | 39.65926 | 31
28229 - PIAZZA PPTO C | P - 123 | Tremie 1/2" | Concreto | Pilote Kelly torre 2 #02 | 2026-05-15 | 2026-06-12 | 2026-06-12 | 28 | 34.5 | 44.6 | 129.3 | TREMIE | 41 | TREMIE-41-28 | 2026-10-29 | NUEVO | 2026-10-29 |  | 10.1 | 45.13333 | 3 | 39.65926 | 31
28229 - PIAZZA PPTO C | P - 123 | Tremie 1/2" | Concreto | Pilote Kelly torre 2 #02 | 2026-05-15 | 2026-06-12 | 2026-06-12 | 28 | 34.5 | 45.9 | 133 | TREMIE | 41 | TREMIE-41-28 | 2026-10-29 | NUEVO | 2026-10-29 |  | 11.4 | 45.13333 | 3 | 39.65926 | 31
28229 - PIAZZA PPTO C | P - 123 | Tremie 1/2" | Concreto | Pilote Kelly torre 2 #02 | 2026-05-15 | 2026-06-12 | 2026-06-12 | 28 | 34.5 | 44.9 | 130.1 | TREMIE | 41 | TREMIE-41-28 | 2026-10-29 | NUEVO | 2026-10-29 |  | 10.4 | 45.13333 | 3 | 40.58889 | 31
28229 - PIAZZA PPTO C | P - 125 | Tremie 1/2" | Concreto | Pilote Kelly Torre 2 #31 | 2026-05-16 | 2026-06-13 | 2026-06-18 | 28 | 34.5 | 44.6 | 129.3 | TREMIE | 41 | TREMIE-41-28 | 2026-10-29 | NUEVO | 2026-10-29 |  | 10.1 | 44.26667 | 3 | 40.58889 | 31
28229 - PIAZZA PPTO C | P - 125 | Tremie 1/2" | Concreto | Pilote Kelly Torre 2 #31 | 2026-05-16 | 2026-06-13 | 2026-06-18 | 28 | 34.5 | 43.8 | 127 | TREMIE | 41 | TREMIE-41-28 | 2026-10-29 | NUEVO | 2026-10-29 |  | 9.3 | 44.26667 | 3 | 40.58889 | 31
28229 - PIAZZA PPTO C | P - 125 | Tremie 1/2" | Concreto | Pilote Kelly Torre 2 #31 | 2026-05-16 | 2026-06-13 | 2026-06-18 | 28 | 34.5 | 44.4 | 128.7 | TREMIE | 41 | TREMIE-41-28 | 2026-10-29 | NUEVO | 2026-10-29 |  | 9.9 | 44.26667 | 3 | 43.47407 | 31
28229 - PIAZZA PPTO C | P - 127 | Tremie 1/2" | Concreto | Pilote Kelly Torre 2 #35 y pilote Kelly #10 | 2026-05-20 | 2026-06-17 | 2026-06-18 | 28 | 34.5 | 45.6 | 132.2 | TREMIE | 41 | TREMIE-41-28 | 2026-10-29 | NUEVO | 2026-10-29 |  | 11.1 | 45.23333 | 3 | 43.47407 | 31
28229 - PIAZZA PPTO C | P - 127 | Tremie 1/2" | Concreto | Pilote Kelly Torre 2 #35 y pilote Kelly #10 | 2026-05-20 | 2026-06-17 | 2026-06-18 | 28 | 34.5 | 44.1 | 127.8 | TREMIE | 41 | TREMIE-41-28 | 2026-10-29 | NUEVO | 2026-10-29 |  | 9.6 | 45.23333 | 3 | 43.47407 | 31
28229 - PIAZZA PPTO C | P - 127 | Tremie 1/2" | Concreto | Pilote Kelly Torre 2 #35 y pilote Kelly #10 | 2026-05-20 | 2026-06-17 | 2026-06-18 | 28 | 34.5 | 46 | 133.3 | TREMIE | 41 | TREMIE-41-28 | 2026-10-29 | NUEVO | 2026-10-29 |  | 11.5 | 45.23333 | 3 | 43.24815 | 31
28229 - PIAZZA PPTO C | P - 128 | Tremie 1/2" | Concreto | Pilote Kelly Torre 2 #12 y pilote Kelly #37 | 2026-05-20 | 2026-06-17 | 2026-06-18 | 28 | 34.5 | 38.3 | 111 | TREMIE | 41 | TREMIE-41-28 | 2026-10-29 | NUEVO | 2026-10-29 |  | 3.8 | 37.8 | 3 | 43.24815 | 31
28229 - PIAZZA PPTO C | P - 128 | Tremie 1/2" | Concreto | Pilote Kelly Torre 2 #12 y pilote Kelly #37 | 2026-05-20 | 2026-06-17 | 2026-06-18 | 28 | 34.5 | 37.3 | 108.1 | TREMIE | 41 | TREMIE-41-28 | 2026-10-29 | NUEVO | 2026-10-29 |  | 2.8 | 37.8 | 3 | 43.24815 | 31
28229 - PIAZZA PPTO C | P - 128 | Tremie 1/2" | Concreto | Pilote Kelly Torre 2 #12 y pilote Kelly #37 | 2026-05-20 | 2026-06-17 | 2026-06-18 | 28 | 34.5 | 37.8 | 109.6 | TREMIE | 41 | TREMIE-41-28 | 2026-10-29 | NUEVO | 2026-10-29 |  | 3.3 | 37.8 | 3 | 42.07778 | 31
28229 - PIAZZA PPTO C | P - 130 | Tremie 1/2" | Concreto | Pilote Kelly Torre 2 #47 | 2026-05-21 | 2026-06-18 | 2026-06-18 | 28 | 34.5 | 42.7 | 123.8 | TREMIE | 41 | TREMIE-41-28 | 2026-10-29 | NUEVO | 2026-10-29 |  | 8.2 | 42.66667 | 3 | 42.07778 | 31
28229 - PIAZZA PPTO C | P - 130 | Tremie 1/2" | Concreto | Pilote Kelly Torre 2 #47 | 2026-05-21 | 2026-06-18 | 2026-06-18 | 28 | 34.5 | 42.1 | 122 | TREMIE | 41 | TREMIE-41-28 | 2026-10-29 | NUEVO | 2026-10-29 |  | 7.6 | 42.66667 | 3 | 42.07778 | 31
28229 - PIAZZA PPTO C | P - 130 | Tremie 1/2" | Concreto | Pilote Kelly Torre 2 #47 | 2026-05-21 | 2026-06-18 | 2026-06-18 | 28 | 34.5 | 43.2 | 125.2 | TREMIE | 41 | TREMIE-41-28 | 2026-10-29 | NUEVO | 2026-10-29 |  | 8.7 | 42.66667 | 3 | 40.3963 | 31
28229 - PIAZZA PPTO C | P - 132 | Tremie 1/2" | Concreto | Pilote Kelly Torre 2 #02 | 2026-05-21 | 2026-06-18 | 2026-06-18 | 28 | 34.5 | 38.8 | 112.5 | TREMIE | 41 | TREMIE-41-28 | 2026-10-29 | NUEVO | 2026-10-29 |  | 4.3 | 38.46667 | 3 | 40.3963 | 31
28229 - PIAZZA PPTO C | P - 132 | Tremie 1/2" | Concreto | Pilote Kelly Torre 2 #02 | 2026-05-21 | 2026-06-18 | 2026-06-18 | 28 | 34.5 | 38.1 | 110.4 | TREMIE | 41 | TREMIE-41-28 | 2026-10-29 | NUEVO | 2026-10-29 |  | 3.6 | 38.46667 | 3 | 40.3963 | 31
28229 - PIAZZA PPTO C | P - 132 | Tremie 1/2" | Concreto | Pilote Kelly Torre 2 #02 | 2026-05-21 | 2026-06-18 | 2026-06-18 | 28 | 34.5 | 38.5 | 111.6 | TREMIE | 41 | TREMIE-41-28 | 2026-10-29 | NUEVO | 2026-10-29 |  | 4 | 38.46667 | 3 | 40.80741 | 31
28229 - PIAZZA PPTO C | P - 138 | Tremie 1/2" | Concreto | Pilote Kelly torre 2 # 03 y pilote Kelly # 45 | 2026-05-25 | 2026-06-22 | 2026-06-22 | 28 | 34.5 | 43.5 | 126.1 | TREMIE | 41 | TREMIE-41-28 | 2026-10-29 | NUEVO | 2026-10-29 |  | 9 | 43.03333 | 3 | 40.80741 | 31
28229 - PIAZZA PPTO C | P - 138 | Tremie 1/2" | Concreto | Pilote Kelly torre 2 # 03 y pilote Kelly # 45 | 2026-05-25 | 2026-06-22 | 2026-06-22 | 28 | 34.5 | 42.6 | 123.5 | TREMIE | 41 | TREMIE-41-28 | 2026-10-29 | NUEVO | 2026-10-29 |  | 8.1 | 43.03333 | 3 | 40.80741 | 31
28229 - PIAZZA PPTO C | P - 138 | Tremie 1/2" | Concreto | Pilote Kelly torre 2 # 03 y pilote Kelly # 45 | 2026-05-25 | 2026-06-22 | 2026-06-22 | 28 | 34.5 | 43 | 124.6 | TREMIE | 41 | TREMIE-41-28 | 2026-10-29 | NUEVO | 2026-10-29 |  | 8.5 | 43.03333 | 3 | 41.06296 | 31
28229 - PIAZZA PPTO C | P - 141 | Tremie 1/2" | Concreto | Pilote kelly torre 2 # 38. | 2026-05-26 | 2026-06-23 | 2026-06-25 | 28 | 34.5 | 41.1 | 119.1 | TREMIE | 41 | TREMIE-41-28 | 2026-10-29 | NUEVO | 2026-10-29 |  | 6.6 | 41.2 | 3 | 41.06296 | 31
28229 - PIAZZA PPTO C | P - 141 | Tremie 1/2" | Concreto | Pilote kelly torre 2 # 38. | 2026-05-26 | 2026-06-23 | 2026-06-25 | 28 | 34.5 | 41.6 | 120.6 | TREMIE | 41 | TREMIE-41-28 | 2026-10-29 | NUEVO | 2026-10-29 |  | 7.1 | 41.2 | 3 | 41.06296 | 31
28229 - PIAZZA PPTO C | P - 141 | Tremie 1/2" | Concreto | Pilote kelly torre 2 # 38. | 2026-05-26 | 2026-06-23 | 2026-06-25 | 28 | 34.5 | 40.9 | 118.6 | TREMIE | 41 | TREMIE-41-28 | 2026-10-29 | NUEVO | 2026-10-29 |  | 6.4 | 41.2 | 3 | 42.11481 | 31
28229 - PIAZZA PPTO C | P - 142 | Tremie 1/2 " | Concreto | Pilote Kelly torre 2 # 29 | 2026-05-26 | 2026-06-23 | 2026-06-25 | 28 | 34.5 | 44.6 | 129.3 | TREMIE | 41 | TREMIE-41-28 | 2026-10-29 | NUEVO | 2026-10-29 |  | 10.1 | 43.93333 | 3 | 42.11481 | 31
28229 - PIAZZA PPTO C | P - 142 | Tremie 1/2 " | Concreto | Pilote Kelly torre 2 # 29 | 2026-05-26 | 2026-06-23 | 2026-06-25 | 28 | 34.5 | 42.9 | 124.3 | TREMIE | 41 | TREMIE-41-28 | 2026-10-29 | NUEVO | 2026-10-29 |  | 8.4 | 43.93333 | 3 | 42.11481 | 31
28229 - PIAZZA PPTO C | P - 142 | Tremie 1/2 " | Concreto | Pilote Kelly torre 2 # 29 | 2026-05-26 | 2026-06-23 | 2026-06-25 | 28 | 34.5 | 44.3 | 128.4 | TREMIE | 41 | TREMIE-41-28 | 2026-10-29 | NUEVO | 2026-10-29 |  | 9.8 | 43.93333 | 3 | 42.18148 | 31
28229 - PIAZZA PPTO C | P - 146 | Tremie 1/2" | Concreto | Pilote Kelly Torre 2 #40 | 2026-05-28 | 2026-06-25 | 2026-06-25 | 28 | 34.5 | 41.3 | 119.7 | TREMIE | 41 | TREMIE-41-28 | 2026-10-29 | NUEVO | 2026-10-29 |  | 6.8 | 40.6 | 3 | 42.18148 | 31
28229 - PIAZZA PPTO C | P - 146 | Tremie 1/2" | Concreto | Pilote Kelly Torre 2 #40 | 2026-05-28 | 2026-06-25 | 2026-06-25 | 28 | 34.5 | 40 | 115.9 | TREMIE | 41 | TREMIE-41-28 | 2026-10-29 | NUEVO | 2026-10-29 |  | 5.5 | 40.6 | 3 | 42.18148 | 31
28229 - PIAZZA PPTO C | P - 146 | Tremie 1/2" | Concreto | Pilote Kelly Torre 2 #40 | 2026-05-28 | 2026-06-25 | 2026-06-25 | 28 | 34.5 | 40.5 | 117.4 | TREMIE | 41 | TREMIE-41-28 | 2026-10-29 | NUEVO | 2026-10-29 |  | 6 | 40.6 | 3 | 43.02963 | 31
28229 - PIAZZA PPTO C | P - 174 | Tremie 1/2´´ | Concreto | Reparación de pilote Kelly Torre 1 #23 | 2026-06-19 | 2026-07-17 | 2026-07-17 | 28 | 34.5 | 47 | 136.2 | TREMIE | 41 | TREMIE-41-28 | 2026-10-29 | NUEVO | 2026-10-29 |  | 12.5 | 46.23333 | 3 | 43.02963 | 31
28229 - PIAZZA PPTO C | P - 174 | Tremie 1/2´´ | Concreto | Reparación de pilote Kelly Torre 1 #23 | 2026-06-19 | 2026-07-17 | 2026-07-17 | 28 | 34.5 | 45.2 | 131 | TREMIE | 41 | TREMIE-41-28 | 2026-10-29 | NUEVO | 2026-10-29 |  | 10.7 | 46.23333 | 3 | 43.02963 | 31
28229 - PIAZZA PPTO C | P - 174 | Tremie 1/2´´ | Concreto | Reparación de pilote Kelly Torre 1 #23 | 2026-06-19 | 2026-07-17 | 2026-07-17 | 28 | 34.5 | 46.5 | 134.8 | TREMIE | 41 | TREMIE-41-28 | 2026-10-29 | NUEVO | 2026-10-29 |  | 12 | 46.23333 | 3 | 44.0037 | 31
28229 - PIAZZA PPTO C | P - 18 | Tremie 1/2" | Concreto | Pilotes Kely Torre 1 # 22 | 2026-04-06 | 2026-05-04 | 2026-05-06 | 28 | 34.5 | 46.5 | 134.8 | TREMIE | 41 | TREMIE-41-28 | 2026-10-29 | NUEVO | 2026-10-29 |  | 12 | 45.8 | 3 | 44.0037 | 31
28229 - PIAZZA PPTO C | P - 18 | Tremie 1/2" | Concreto | Pilotes Kely Torre 1 # 22 | 2026-04-06 | 2026-05-04 | 2026-05-06 | 28 | 34.5 | 45.1 | 130.7 | TREMIE | 41 | TREMIE-41-28 | 2026-10-29 | NUEVO | 2026-10-29 |  | 10.6 | 45.8 | 3 | 44.0037 | 31
28229 - PIAZZA PPTO C | P - 18 | Tremie 1/2" | Concreto | Pilotes Kely Torre 1 # 22 | 2026-04-06 | 2026-05-04 | 2026-05-06 | 28 | 34.5 | 45.8 | 132.8 | TREMIE | 41 | TREMIE-41-28 | 2026-10-29 | NUEVO | 2026-10-29 |  | 11.3 | 45.8 | 3 | 45.55185 | 31
28229 - PIAZZA PPTO C | P - 194 | Tremie 1/2" | Concreto | Pilote Kelly Torre 3 #269 | 2026-07-15 | 2026-08-12 | 2026-08-13 | 28 | 34.5 | 47.1 | 136.5 | TREMIE | 41 | TREMIE-41-28 | 2026-10-29 | NUEVO | 2026-10-29 |  | 12.6 | 46.63333 | 3 | 45.55185 | 31
28229 - PIAZZA PPTO C | P - 194 | Tremie 1/2" | Concreto | Pilote Kelly Torre 3 #269 | 2026-07-15 | 2026-08-12 | 2026-08-13 | 28 | 34.5 | 46.8 | 135.7 | TREMIE | 41 | TREMIE-41-28 | 2026-10-29 | NUEVO | 2026-10-29 |  | 12.3 | 46.63333 | 3 | 45.55185 | 31
28229 - PIAZZA PPTO C | P - 194 | Tremie 1/2" | Concreto | Pilote Kelly Torre 3 #269 | 2026-07-15 | 2026-08-12 | 2026-08-13 | 28 | 34.5 | 46 | 133.3 | TREMIE | 41 | TREMIE-41-28 | 2026-10-29 | NUEVO | 2026-10-29 |  | 11.5 | 46.63333 | 3 | 46.45185 | 31
28229 - PIAZZA PPTO C | P - 195 | Tremie 1/2" | Concreto | Pilote Kelly Torre 3 #321 | 2026-07-16 | 2026-08-13 | 2026-08-13 | 28 | 34.5 | 47.7 | 138.3 | TREMIE | 41 | TREMIE-41-28 | 2026-10-29 | NUEVO | 2026-10-29 |  | 13.2 | 47.26667 | 3 | 46.45185 | 31
28229 - PIAZZA PPTO C | P - 195 | Tremie 1/2" | Concreto | Pilote Kelly Torre 3 #321 | 2026-07-16 | 2026-08-13 | 2026-08-13 | 28 | 34.5 | 47.4 | 137.4 | TREMIE | 41 | TREMIE-41-28 | 2026-10-29 | NUEVO | 2026-10-29 |  | 12.9 | 47.26667 | 3 | 46.45185 | 31
28229 - PIAZZA PPTO C | P - 195 | Tremie 1/2" | Concreto | Pilote Kelly Torre 3 #321 | 2026-07-16 | 2026-08-13 | 2026-08-13 | 28 | 34.5 | 46.7 | 135.4 | TREMIE | 41 | TREMIE-41-28 | 2026-10-29 | NUEVO | 2026-10-29 |  | 12.2 | 47.26667 | 3 | 46.9 | 31
28229 - PIAZZA PPTO C | P - 197 | Tremie 1/2" | Concreto | Pilote Kelly Torre 3 #325 y Pilote Kelly #323 | 2026-07-17 | 2026-08-14 | 2026-08-19 | 28 | 34.5 | 47.1 | 136.5 | TREMIE | 41 | TREMIE-41-28 | 2026-10-29 | NUEVO | 2026-10-29 |  | 12.6 | 47.3 | 3 | 46.9 | 31
28229 - PIAZZA PPTO C | P - 197 | Tremie 1/2" | Concreto | Pilote Kelly Torre 3 #325 y Pilote Kelly #323 | 2026-07-17 | 2026-08-14 | 2026-08-19 | 28 | 34.5 | 47.9 | 138.8 | TREMIE | 41 | TREMIE-41-28 | 2026-10-29 | NUEVO | 2026-10-29 |  | 13.4 | 47.3 | 3 | 46.9 | 31
28229 - PIAZZA PPTO C | P - 197 | Tremie 1/2" | Concreto | Pilote Kelly Torre 3 #325 y Pilote Kelly #323 | 2026-07-17 | 2026-08-14 | 2026-08-19 | 28 | 34.5 | 46.9 | 135.9 | TREMIE | 41 | TREMIE-41-28 | 2026-10-29 | NUEVO | 2026-10-29 |  | 12.4 | 47.3 | 3 | 45.5037 | 31
28229 - PIAZZA PPTO C | P - 20 | Tremie 1/2" | Concreto | Pilote kely torre 1 #09 | 2026-04-07 | 2026-05-05 | 2026-05-06 | 28 | 34.5 | 39.7 | 115.1 | TREMIE | 41 | TREMIE-41-28 | 2026-10-29 | NUEVO | 2026-10-29 |  | 5.2 | 39.6 | 3 | 45.5037 | 31
28229 - PIAZZA PPTO C | P - 20 | Tremie 1/2" | Concreto | Pilote kely torre 1 #09 | 2026-04-07 | 2026-05-05 | 2026-05-06 | 28 | 34.5 | 40.1 | 116.2 | TREMIE | 41 | TREMIE-41-28 | 2026-10-29 | NUEVO | 2026-10-29 |  | 5.6 | 39.6 | 3 | 45.5037 | 31
28229 - PIAZZA PPTO C | P - 20 | Tremie 1/2" | Concreto | Pilote kely torre 1 #09 | 2026-04-07 | 2026-05-05 | 2026-05-06 | 28 | 34.5 | 39 | 113 | TREMIE | 41 | TREMIE-41-28 | 2026-10-29 | NUEVO | 2026-10-29 |  | 4.5 | 39.6 | 3 | 42.6037 | 31
28229 - PIAZZA PPTO C | P - 21 | Tremie 1/2" | Concreto | Pilote kely torre 1 #30 | 2026-04-07 | 2026-05-05 | 2026-05-06 | 28 | 34.5 | 37.5 | 108.7 | TREMIE | 41 | TREMIE-41-28 | 2026-10-29 | NUEVO | 2026-10-29 |  | 3 | 37.73333 | 3 | 42.6037 | 31
28229 - PIAZZA PPTO C | P - 21 | Tremie 1/2" | Concreto | Pilote kely torre 1 #30 | 2026-04-07 | 2026-05-05 | 2026-05-06 | 28 | 34.5 | 38.5 | 111.6 | TREMIE | 41 | TREMIE-41-28 | 2026-10-29 | NUEVO | 2026-10-29 |  | 4 | 37.73333 | 3 | 42.6037 | 31
28229 - PIAZZA PPTO C | P - 21 | Tremie 1/2" | Concreto | Pilote kely torre 1 #30 | 2026-04-07 | 2026-05-05 | 2026-05-06 | 28 | 34.5 | 37.2 | 107.8 | TREMIE | 41 | TREMIE-41-28 | 2026-10-29 | NUEVO | 2026-10-29 |  | 2.7 | 37.73333 | 3 | 42.41111 | 31
28229 - PIAZZA PPTO C | P - 211 | Tremie 1/2" | Concreto | Pilote Kelly Torre 3 #309 | 2026-08-04 | 2026-09-01 | 2026-09-01 | 28 | 34.5 | 50.7 | 147 | TREMIE | 41 | TREMIE-41-28 | 2026-10-29 | NUEVO | 2026-10-29 |  | 16.2 | 51.2 | 3 | 42.41111 | 31
28229 - PIAZZA PPTO C | P - 211 | Tremie 1/2" | Concreto | Pilote Kelly Torre 3 #309 | 2026-08-04 | 2026-09-01 | 2026-09-01 | 28 | 34.5 | 51.2 | 148.4 | TREMIE | 41 | TREMIE-41-28 | 2026-10-29 | NUEVO | 2026-10-29 |  | 16.7 | 51.2 | 3 | 42.41111 | 31
28229 - PIAZZA PPTO C | P - 211 | Tremie 1/2" | Concreto | Pilote Kelly Torre 3 #309 | 2026-08-04 | 2026-09-01 | 2026-09-01 | 28 | 34.5 | 51.7 | 149.9 | TREMIE | 41 | TREMIE-41-28 | 2026-10-29 | NUEVO | 2026-10-29 |  | 17.2 | 51.2 | 3 | 45.80741 | 31
28229 - PIAZZA PPTO C | P - 212 | Tremie 1/2" | Concreto | Pilote Kelly Torre 3 #329 | 2026-08-04 | 2026-09-01 | 2026-09-01 | 28 | 34.5 | 52.2 | 151.3 | TREMIE | 41 | TREMIE-41-28 | 2026-10-29 | NUEVO | 2026-10-29 |  | 17.7 | 52.93333 | 3 | 45.80741 | 31
28229 - PIAZZA PPTO C | P - 212 | Tremie 1/2" | Concreto | Pilote Kelly Torre 3 #329 | 2026-08-04 | 2026-09-01 | 2026-09-01 | 28 | 34.5 | 53.7 | 155.7 | TREMIE | 41 | TREMIE-41-28 | 2026-10-29 | NUEVO | 2026-10-29 |  | 19.2 | 52.93333 | 3 | 45.80741 | 31
28229 - PIAZZA PPTO C | P - 212 | Tremie 1/2" | Concreto | Pilote Kelly Torre 3 #329 | 2026-08-04 | 2026-09-01 | 2026-09-01 | 28 | 34.5 | 52.9 | 153.3 | TREMIE | 41 | TREMIE-41-28 | 2026-10-29 | NUEVO | 2026-10-29 |  | 18.4 | 52.93333 | 3 | 49.02222 | 31
28229 - PIAZZA PPTO C | P - 219 | Tremie 1/2" | Concreto | Pilote Kelly Torre 3 # 303 | 2026-08-11 | 2026-09-08 | 2026-09-11 | 28 | 34.5 | 45.7 | 132.5 | TREMIE | 41 | TREMIE-41-28 | 2026-10-29 | NUEVO | 2026-10-29 |  | 11.2 | 45.53333 | 3 | 49.02222 | 31
28229 - PIAZZA PPTO C | P - 219 | Tremie 1/2" | Concreto | Pilote Kelly Torre 3 # 303 | 2026-08-11 | 2026-09-08 | 2026-09-11 | 28 | 34.5 | 44.7 | 129.6 | TREMIE | 41 | TREMIE-41-28 | 2026-10-29 | NUEVO | 2026-10-29 |  | 10.2 | 45.53333 | 3 | 49.02222 | 31
28229 - PIAZZA PPTO C | P - 219 | Tremie 1/2" | Concreto | Pilote Kelly Torre 3 # 303 | 2026-08-11 | 2026-09-08 | 2026-09-11 | 28 | 34.5 | 46.2 | 133.9 | TREMIE | 41 | TREMIE-41-28 | 2026-10-29 | NUEVO | 2026-10-29 |  | 11.7 | 45.53333 | 3 | 47.79259 | 31
28229 - PIAZZA PPTO C | P - 22 | Tremie 1/2" | Concreto | Pilotes Kely Torre 1 # 15 y pilote Kely # 11 | 2026-04-08 | 2026-05-06 | 2026-05-06 | 28 | 34.5 | 42.6 | 123.5 | TREMIE | 41 | TREMIE-41-28 | 2026-10-29 | NUEVO | 2026-10-29 |  | 8.1 | 41.76667 | 3 | 47.79259 | 31
28229 - PIAZZA PPTO C | P - 22 | Tremie 1/2" | Concreto | Pilotes Kely Torre 1 # 15 y pilote Kely # 11 | 2026-04-08 | 2026-05-06 | 2026-05-06 | 28 | 34.5 | 40.5 | 117.4 | TREMIE | 41 | TREMIE-41-28 | 2026-10-29 | NUEVO | 2026-10-29 |  | 6 | 41.76667 | 3 | 47.79259 | 31
28229 - PIAZZA PPTO C | P - 22 | Tremie 1/2" | Concreto | Pilotes Kely Torre 1 # 15 y pilote Kely # 11 | 2026-04-08 | 2026-05-06 | 2026-05-06 | 28 | 34.5 | 42.2 | 122.3 | TREMIE | 41 | TREMIE-41-28 | 2026-10-29 | NUEVO | 2026-10-29 |  | 7.7 | 41.76667 | 3 | 45.29259 | 31
28229 - PIAZZA PPTO C | P - 221 | Tremie 1/2" | Concreto | Pilote Torre 3 Kelly #266 | 2026-08-14 | 2026-09-11 | 2026-09-14 | 28 | 34.5 | 47.2 | 136.8 | TREMIE | 41 | TREMIE-41-28 | 2026-10-29 | NUEVO | 2026-10-29 |  | 12.7 | 46.4 | 3 | 45.29259 | 31
28229 - PIAZZA PPTO C | P - 221 | Tremie 1/2" | Concreto | Pilote Torre 3 Kelly #266 | 2026-08-14 | 2026-09-11 | 2026-09-14 | 28 | 34.5 | 45.5 | 131.9 | TREMIE | 41 | TREMIE-41-28 | 2026-10-29 | NUEVO | 2026-10-29 |  | 11 | 46.4 | 3 | 45.29259 | 31
28229 - PIAZZA PPTO C | P - 221 | Tremie 1/2" | Concreto | Pilote Torre 3 Kelly #266 | 2026-08-14 | 2026-09-11 | 2026-09-14 | 28 | 34.5 | 46.5 | 134.8 | TREMIE | 41 | TREMIE-41-28 | 2026-10-29 | NUEVO | 2026-10-29 |  | 12 | 46.4 | 3 | 42.88519 | 31
28229 - PIAZZA PPTO C | P - 222 | Tremie 1/2" | Concreto | Pilote Torre 3 Kelly #296 | 2026-08-15 | 2026-09-12 | 2026-09-14 | 28 | 34.5 | 37.3 | 108.1 | TREMIE | 41 | TREMIE-41-28 | 2026-10-29 | NUEVO | 2026-10-29 |  | 2.8 | 37.96667 | 3 | 42.88519 | 31
28229 - PIAZZA PPTO C | P - 222 | Tremie 1/2" | Concreto | Pilote Torre 3 Kelly #296 | 2026-08-15 | 2026-09-12 | 2026-09-14 | 28 | 34.5 | 38.1 | 110.4 | TREMIE | 41 | TREMIE-41-28 | 2026-10-29 | NUEVO | 2026-10-29 |  | 3.6 | 37.96667 | 3 | 42.88519 | 31
28229 - PIAZZA PPTO C | P - 222 | Tremie 1/2" | Concreto | Pilote Torre 3 Kelly #296 | 2026-08-15 | 2026-09-12 | 2026-09-14 | 28 | 34.5 | 38.5 | 111.6 | TREMIE | 41 | TREMIE-41-28 | 2026-10-29 | NUEVO | 2026-10-29 |  | 4 | 37.96667 | 3 | 44.41481 | 31
28229 - PIAZZA PPTO C | P - 226 | Tremie 1/2" | Concreto | Pilote Kelly Torre 3 #267 | 2026-08-19 | 2026-09-16 | 2026-09-16 | 28 | 34.5 | 52.4 | 151.9 | TREMIE | 41 | TREMIE-41-28 | 2026-10-29 | NUEVO | 2026-10-29 |  | 17.9 | 52.43333 | 3 | 44.41481 | 31
28229 - PIAZZA PPTO C | P - 226 | Tremie 1/2" | Concreto | Pilote Kelly Torre 3 #267 | 2026-08-19 | 2026-09-16 | 2026-09-16 | 28 | 34.5 | 51.6 | 149.6 | TREMIE | 41 | TREMIE-41-28 | 2026-10-29 | NUEVO | 2026-10-29 |  | 17.1 | 52.43333 | 3 | 44.41481 | 31
28229 - PIAZZA PPTO C | P - 226 | Tremie 1/2" | Concreto | Pilote Kelly Torre 3 #267 | 2026-08-19 | 2026-09-16 | 2026-09-16 | 28 | 34.5 | 53.3 | 154.5 | TREMIE | 41 | TREMIE-41-28 | 2026-10-29 | NUEVO | 2026-10-29 |  | 18.8 | 52.43333 | 3 | 44.83704 | 31
28229 - PIAZZA PPTO C | P - 227 | Tremie 1/2" | Concreto | Pilote Kelly Torre 3 #288 | 2026-08-19 | 2026-09-16 | 2026-09-16 | 28 | 34.5 | 42.3 | 122.6 | TREMIE | 41 | TREMIE-41-28 | 2026-10-29 | NUEVO | 2026-10-29 |  | 7.8 | 42.96667 | 3 | 44.83704 | 31
28229 - PIAZZA PPTO C | P - 227 | Tremie 1/2" | Concreto | Pilote Kelly Torre 3 #288 | 2026-08-19 | 2026-09-16 | 2026-09-16 | 28 | 34.5 | 43.1 | 124.9 | TREMIE | 41 | TREMIE-41-28 | 2026-10-29 | NUEVO | 2026-10-29 |  | 8.6 | 42.96667 | 3 | 44.83704 | 31
28229 - PIAZZA PPTO C | P - 227 | Tremie 1/2" | Concreto | Pilote Kelly Torre 3 #288 | 2026-08-19 | 2026-09-16 | 2026-09-16 | 28 | 34.5 | 43.5 | 126.1 | TREMIE | 41 | TREMIE-41-28 | 2026-10-29 | NUEVO | 2026-10-29 |  | 9 | 42.96667 | 3 | 51.18889 | 31
28229 - PIAZZA PPTO C | P - 228 | Outinord Ind 1/2" | Concreto | Placa piso 1 Torre 1 eje 9 al 1 entre A - 5 | 2026-08-20 | 2026-09-17 | 2026-09-18 | 28 | 34.5 | 68.8 | 199.4 | PLACA | 41 | PLACA-41-28 | 2026-10-29 | NUEVO | 2026-10-29 | 41 | 34.3 | 68.26667 | 3 | 51.18889 | 31
28229 - PIAZZA PPTO C | P - 228 | Outinord Ind 1/2" | Concreto | Placa piso 1 Torre 1 eje 9 al 1 entre A - 5 | 2026-08-20 | 2026-09-17 | 2026-09-18 | 28 | 34.5 | 68.2 | 197.7 | PLACA | 41 | PLACA-41-28 | 2026-10-29 | NUEVO | 2026-10-29 | 41 | 33.7 | 68.26667 | 3 | 51.18889 | 31
28229 - PIAZZA PPTO C | P - 228 | Outinord Ind 1/2" | Concreto | Placa piso 1 Torre 1 eje 9 al 1 entre A - 5 | 2026-08-20 | 2026-09-17 | 2026-09-18 | 28 | 34.5 | 67.8 | 196.5 | PLACA | 41 | PLACA-41-28 | 2026-10-29 | NUEVO | 2026-10-29 | 41 | 33.3 | 68.26667 | 3 | 55.40741 | 31
28229 - PIAZZA PPTO C | P - 229 | Tremie 1/2" | Concreto | Pilote Kelly Torre 3 #270 y pilote 276 | 2026-08-20 | 2026-09-17 | 2026-09-18 | 28 | 34.5 | 57.5 | 166.7 | TREMIE | 41 | TREMIE-41-28 | 2026-10-29 | NUEVO | 2026-10-29 |  | 23 | 56.26667 | 3 | 55.40741 | 31
28229 - PIAZZA PPTO C | P - 229 | Tremie 1/2" | Concreto | Pilote Kelly Torre 3 #270 y pilote 276 | 2026-08-20 | 2026-09-17 | 2026-09-18 | 28 | 34.5 | 55.4 | 160.6 | TREMIE | 41 | TREMIE-41-28 | 2026-10-29 | NUEVO | 2026-10-29 |  | 20.9 | 56.26667 | 3 | 55.40741 | 31
28229 - PIAZZA PPTO C | P - 229 | Tremie 1/2" | Concreto | Pilote Kelly Torre 3 #270 y pilote 276 | 2026-08-20 | 2026-09-17 | 2026-09-18 | 28 | 34.5 | 55.9 | 162 | TREMIE | 41 | TREMIE-41-28 | 2026-10-29 | NUEVO | 2026-10-29 |  | 21.4 | 56.26667 | 3 | 60.98148 | 31
28229 - PIAZZA PPTO C | P - 230 | Tremie 1/2" | Concreto | Pilote Kelly Torre 3 #263 y pilote Kelly #285 | 2026-08-21 | 2026-09-18 | 2026-09-18 | 28 | 34.5 | 66.2 | 191.9 | TREMIE | 41 | TREMIE-41-28 | 2026-10-29 | NUEVO | 2026-10-29 |  | 31.7 | 66.13333 | 3 | 60.98148 | 31
28229 - PIAZZA PPTO C | P - 230 | Tremie 1/2" | Concreto | Pilote Kelly Torre 3 #263 y pilote Kelly #285 | 2026-08-21 | 2026-09-18 | 2026-09-18 | 28 | 34.5 | 65.3 | 189.3 | TREMIE | 41 | TREMIE-41-28 | 2026-10-29 | NUEVO | 2026-10-29 |  | 30.8 | 66.13333 | 3 | 60.98148 | 31
28229 - PIAZZA PPTO C | P - 230 | Tremie 1/2" | Concreto | Pilote Kelly Torre 3 #263 y pilote Kelly #285 | 2026-08-21 | 2026-09-18 | 2026-09-18 | 28 | 34.5 | 66.9 | 193.9 | TREMIE | 41 | TREMIE-41-28 | 2026-10-29 | NUEVO | 2026-10-29 |  | 32.4 | 66.13333 | 3 | 57.1037 | 31
28229 - PIAZZA PPTO C | P - 231 | Tremie 1/2" | Concreto | Pilote kely torre 3 #319 | 2026-08-24 | 2026-09-21 | 2026-09-22 | 28 | 34.5 | 39.5 | 114.5 | TREMIE | 41 | TREMIE-41-28 | 2026-10-29 | NUEVO | 2026-10-29 |  | 5 | 39.23333 | 3 | 57.1037 | 31
28229 - PIAZZA PPTO C | P - 231 | Tremie 1/2" | Concreto | Pilote kely torre 3 #319 | 2026-08-24 | 2026-09-21 | 2026-09-22 | 28 | 34.5 | 39.3 | 113.9 | TREMIE | 41 | TREMIE-41-28 | 2026-10-29 | NUEVO | 2026-10-29 |  | 4.8 | 39.23333 | 3 | 57.1037 | 31
28229 - PIAZZA PPTO C | P - 231 | Tremie 1/2" | Concreto | Pilote kely torre 3 #319 | 2026-08-24 | 2026-09-21 | 2026-09-22 | 28 | 34.5 | 38.9 | 112.8 | TREMIE | 41 | TREMIE-41-28 | 2026-10-29 | NUEVO | 2026-10-29 |  | 4.4 | 39.23333 | 3 | 50.98889 | 31
28229 - PIAZZA PPTO C | P - 251 | Tremie 1/2" | Concreto | Pilote kely torre 3 # 287 | 2026-09-09 | 2026-10-07 | 2026-10-08 | 28 | 34.5 | 44.4 | 128.7 | TREMIE | 41 | TREMIE-41-28 | 2026-10-29 | NUEVO | 2026-10-29 |  | 9.9 | 43.26667 | 3 | 50.98889 | 31
28229 - PIAZZA PPTO C | P - 251 | Tremie 1/2" | Concreto | Pilote kely torre 3 # 287 | 2026-09-09 | 2026-10-07 | 2026-10-08 | 28 | 34.5 | 43.2 | 125.2 | TREMIE | 41 | TREMIE-41-28 | 2026-10-29 | NUEVO | 2026-10-29 |  | 8.7 | 43.26667 | 3 | 50.98889 | 31
28229 - PIAZZA PPTO C | P - 251 | Tremie 1/2" | Concreto | Pilote kely torre 3 # 287 | 2026-09-09 | 2026-10-07 | 2026-10-08 | 28 | 34.5 | 42.2 | 122.3 | TREMIE | 41 | TREMIE-41-28 | 2026-10-29 | NUEVO | 2026-10-29 |  | 7.7 | 43.26667 | 3 | 46.98889 | 31
28229 - PIAZZA PPTO C | P - 253 | TREMIE 1 / 2" | Concreto | Pilote kely torre 3 # 275 | 2026-09-10 | 2026-10-08 | 2026-10-08 | 28 | 34.5 | 55 | 159.4 | TREMIE | 41 | TREMIE-41-28 | 2026-10-29 | NUEVO | 2026-10-29 |  | 20.5 | 54.63333 | 3 | 46.98889 | 31
28229 - PIAZZA PPTO C | P - 253 | TREMIE 1 / 2" | Concreto | Pilote kely torre 3 # 275 | 2026-09-10 | 2026-10-08 | 2026-10-08 | 28 | 34.5 | 54.5 | 158 | TREMIE | 41 | TREMIE-41-28 | 2026-10-29 | NUEVO | 2026-10-29 |  | 20 | 54.63333 | 3 | 46.98889 | 31
28229 - PIAZZA PPTO C | P - 253 | TREMIE 1 / 2" | Concreto | Pilote kely torre 3 # 275 | 2026-09-10 | 2026-10-08 | 2026-10-08 | 28 | 34.5 | 54.4 | 157.7 | TREMIE | 41 | TREMIE-41-28 | 2026-10-29 | NUEVO | 2026-10-29 |  | 19.9 | 54.63333 | 3 | 48.38519 | 31
28229 - PIAZZA PPTO C | P - 257 | Tremie 1/2" | Concreto | Pilote Kelly Torre 3 #272 | 2026-09-17 | 2026-10-15 | 2026-10-15 | 28 | 34.5 | 51 | 147.8 | TREMIE | 41 | TREMIE-41-28 | 2026-10-29 | NUEVO | 2026-10-29 |  | 16.5 | 51.26667 | 3 | 48.38519 | 31
28229 - PIAZZA PPTO C | P - 257 | Tremie 1/2" | Concreto | Pilote Kelly Torre 3 #272 | 2026-09-17 | 2026-10-15 | 2026-10-15 | 28 | 34.5 | 51.2 | 148.4 | TREMIE | 41 | TREMIE-41-28 | 2026-10-29 | NUEVO | 2026-10-29 |  | 16.7 | 51.26667 | 3 | 48.38519 | 31
28229 - PIAZZA PPTO C | P - 257 | Tremie 1/2" | Concreto | Pilote Kelly Torre 3 #272 | 2026-09-17 | 2026-10-15 | 2026-10-15 | 28 | 34.5 | 51.6 | 149.6 | TREMIE | 41 | TREMIE-41-28 | 2026-10-29 | NUEVO | 2026-10-29 |  | 17.1 | 51.26667 | 3 | 53.27037 | 31
28229 - PIAZZA PPTO C | P - 258 | Tremie 1/2" | Concreto | Pilote Kelly Torre 3 #282 y pilote Kelly #307 | 2026-09-18 | 2026-10-16 | 2026-10-19 | 28 | 34.5 | 58.6 | 169.9 | TREMIE | 41 | TREMIE-41-28 | 2026-10-29 | NUEVO | 2026-10-29 |  | 24.1 | 59.23333 | 3 | 53.27037 | 31
28229 - PIAZZA PPTO C | P - 258 | Tremie 1/2" | Concreto | Pilote Kelly Torre 3 #282 y pilote Kelly #307 | 2026-09-18 | 2026-10-16 | 2026-10-19 | 28 | 34.5 | 59.2 | 171.6 | TREMIE | 41 | TREMIE-41-28 | 2026-10-29 | NUEVO | 2026-10-29 |  | 24.7 | 59.23333 | 3 | 53.27037 | 31
28229 - PIAZZA PPTO C | P - 258 | Tremie 1/2" | Concreto | Pilote Kelly Torre 3 #282 y pilote Kelly #307 | 2026-09-18 | 2026-10-16 | 2026-10-19 | 28 | 34.5 | 59.9 | 173.6 | TREMIE | 41 | TREMIE-41-28 | 2026-10-29 | NUEVO | 2026-10-29 |  | 25.4 | 59.23333 | 3 | 54.39259 | 31
28229 - PIAZZA PPTO C | P - 259 | Tremie 1/2" | Concreto | Pilote Kelly Torre #318 Torre 3 | 2026-09-18 | 2026-10-16 | 2026-10-19 | 28 | 34.5 | 51.5 | 149.3 | TREMIE | 41 | TREMIE-41-28 | 2026-10-29 | NUEVO | 2026-10-29 |  | 17 | 51.7 | 3 | 54.39259 | 31
28229 - PIAZZA PPTO C | P - 259 | Tremie 1/2" | Concreto | Pilote Kelly Torre #318 Torre 3 | 2026-09-18 | 2026-10-16 | 2026-10-19 | 28 | 34.5 | 51.4 | 149 | TREMIE | 41 | TREMIE-41-28 | 2026-10-29 | NUEVO | 2026-10-29 |  | 16.9 | 51.7 | 3 | 54.39259 | 31
28229 - PIAZZA PPTO C | P - 259 | Tremie 1/2" | Concreto | Pilote Kelly Torre #318 Torre 3 | 2026-09-18 | 2026-10-16 | 2026-10-19 | 28 | 34.5 | 52.2 | 151.3 | TREMIE | 41 | TREMIE-41-28 | 2026-10-29 | NUEVO | 2026-10-29 |  | 17.7 | 51.7 | 3 | 51.94815 | 31
28229 - PIAZZA PPTO C | P - 26 | Tremie 1/2" | Concreto | Pilote Kely Torre 1 # 27 | 2026-04-09 | 2026-05-07 | 2026-05-08 | 28 | 34.5 | 42 | 121.7 | TREMIE | 41 | TREMIE-41-28 | 2026-10-29 | NUEVO | 2026-10-29 |  | 7.5 | 41.73333 | 3 | 51.94815 | 31
28229 - PIAZZA PPTO C | P - 26 | Tremie 1/2" | Concreto | Pilote Kely Torre 1 # 27 | 2026-04-09 | 2026-05-07 | 2026-05-08 | 28 | 34.5 | 40.9 | 118.6 | TREMIE | 41 | TREMIE-41-28 | 2026-10-29 | NUEVO | 2026-10-29 |  | 6.4 | 41.73333 | 3 | 51.94815 | 31
28229 - PIAZZA PPTO C | P - 26 | Tremie 1/2" | Concreto | Pilote Kely Torre 1 # 27 | 2026-04-09 | 2026-05-07 | 2026-05-08 | 28 | 34.5 | 42.3 | 122.6 | TREMIE | 41 | TREMIE-41-28 | 2026-10-29 | NUEVO | 2026-10-29 |  | 7.8 | 41.73333 | 3 | 49.8963 | 31
28229 - PIAZZA PPTO C | P - 260 | Tremie 1/2" | Concreto | Pilote Kelly Torre 3 #313 | 2026-09-19 | 2026-10-17 | 2026-10-19 | 28 | 34.5 | 54 | 156.5 | TREMIE | 41 | TREMIE-41-28 | 2026-10-29 | NUEVO | 2026-10-29 |  | 19.5 | 54.76667 | 3 | 49.8963 | 31
28229 - PIAZZA PPTO C | P - 260 | Tremie 1/2" | Concreto | Pilote Kelly Torre 3 #313 | 2026-09-19 | 2026-10-17 | 2026-10-19 | 28 | 34.5 | 55.1 | 159.7 | TREMIE | 41 | TREMIE-41-28 | 2026-10-29 | NUEVO | 2026-10-29 |  | 20.6 | 54.76667 | 3 | 49.8963 | 31
28229 - PIAZZA PPTO C | P - 260 | Tremie 1/2" | Concreto | Pilote Kelly Torre 3 #313 | 2026-09-19 | 2026-10-17 | 2026-10-19 | 28 | 34.5 | 55.2 | 160 | TREMIE | 41 | TREMIE-41-28 | 2026-10-29 | NUEVO | 2026-10-29 |  | 20.7 | 54.76667 | 3 | 48.33333 | 31
28229 - PIAZZA PPTO C | P - 264 | Tremie 1/2" | Concreto | Pilote Kelly Torre 3 #279 y pilote Kelly #283 | 2026-09-22 | 2026-10-20 | 2026-10-21 | 28 | 34.5 | 45.9 | 133 | TREMIE | 41 | TREMIE-41-28 | 2026-10-29 | NUEVO | 2026-10-29 |  | 11.4 | 46.9 | 3 | 48.33333 | 31
28229 - PIAZZA PPTO C | P - 264 | Tremie 1/2" | Concreto | Pilote Kelly Torre 3 #279 y pilote Kelly #283 | 2026-09-22 | 2026-10-20 | 2026-10-21 | 28 | 34.5 | 47.1 | 136.5 | TREMIE | 41 | TREMIE-41-28 | 2026-10-29 | NUEVO | 2026-10-29 |  | 12.6 | 46.9 | 3 | 48.33333 | 31
28229 - PIAZZA PPTO C | P - 264 | Tremie 1/2" | Concreto | Pilote Kelly Torre 3 #279 y pilote Kelly #283 | 2026-09-22 | 2026-10-20 | 2026-10-21 | 28 | 34.5 | 47.7 | 138.3 | TREMIE | 41 | TREMIE-41-28 | 2026-10-29 | NUEVO | 2026-10-29 |  | 13.2 | 46.9 | 3 | 53.52593 | 31
28229 - PIAZZA PPTO C | P - 265 | Tremie 1 / 2” | Concreto | Pilote Kelly Torre 3 # 291 y Pilote Kelly # 273 | 2026-09-23 | 2026-10-21 | 2026-10-21 | 28 | 34.5 | 68 | 197.1 | TREMIE | 41 | TREMIE-41-28 | 2026-10-29 | NUEVO | 2026-10-29 |  | 33.5 | 67.5 | 3 | 53.52593 | 31
28229 - PIAZZA PPTO C | P - 265 | Tremie 1 / 2” | Concreto | Pilote Kelly Torre 3 # 291 y Pilote Kelly # 273 | 2026-09-23 | 2026-10-21 | 2026-10-21 | 28 | 34.5 | 67.1 | 194.5 | TREMIE | 41 | TREMIE-41-28 | 2026-10-29 | NUEVO | 2026-10-29 |  | 32.6 | 67.5 | 3 | 53.52593 | 31
28229 - PIAZZA PPTO C | P - 265 | Tremie 1 / 2” | Concreto | Pilote Kelly Torre 3 # 291 y Pilote Kelly # 273 | 2026-09-23 | 2026-10-21 | 2026-10-21 | 28 | 34.5 | 67.4 | 195.4 | TREMIE | 41 | TREMIE-41-28 | 2026-10-29 | NUEVO | 2026-10-29 |  | 32.9 | 67.5 | 3 | 55.61111 | 31
28229 - PIAZZA PPTO C | P - 267 | Tremie 1 / 2” | Concreto | Pilote Kelly Torre 3 # 304 y Pilote Kelly # 284 | 2026-09-24 | 2026-10-22 | 2026-10-22 | 28 | 34.5 | 52.3 | 151.6 | TREMIE | 41 | TREMIE-41-28 | 2026-10-29 | NUEVO | 2026-10-29 |  | 17.8 | 51.26667 | 3 | 55.61111 | 31
28229 - PIAZZA PPTO C | P - 267 | Tremie 1 / 2” | Concreto | Pilote Kelly Torre 3 # 304 y Pilote Kelly # 284 | 2026-09-24 | 2026-10-22 | 2026-10-22 | 28 | 34.5 | 51.3 | 148.7 | TREMIE | 41 | TREMIE-41-28 | 2026-10-29 | NUEVO | 2026-10-29 |  | 16.8 | 51.26667 | 3 | 55.61111 | 31
28229 - PIAZZA PPTO C | P - 267 | Tremie 1 / 2” | Concreto | Pilote Kelly Torre 3 # 304 y Pilote Kelly # 284 | 2026-09-24 | 2026-10-22 | 2026-10-22 | 28 | 34.5 | 50.2 | 145.5 | TREMIE | 41 | TREMIE-41-28 | 2026-10-29 | NUEVO | 2026-10-29 |  | 15.7 | 51.26667 | 3 | 57.32593 | 31
28229 - PIAZZA PPTO C | P - 269 | Tremie 1 / 2" | Concreto | Pilote Kelly Torre 3 # 277 y Pilote Kelly # 315 | 2026-09-25 | 2026-10-23 | 2026-10-26 | 28 | 34.5 | 56.6 | 164.1 | TREMIE | 41 | TREMIE-41-28 | 2026-10-29 | NUEVO | 2026-10-29 |  | 22.1 | 56.36667 | 3 | 57.32593 | 31
28229 - PIAZZA PPTO C | P - 269 | Tremie 1 / 2" | Concreto | Pilote Kelly Torre 3 # 277 y Pilote Kelly # 315 | 2026-09-25 | 2026-10-23 | 2026-10-26 | 28 | 34.5 | 56.1 | 162.6 | TREMIE | 41 | TREMIE-41-28 | 2026-10-29 | NUEVO | 2026-10-29 |  | 21.6 | 56.36667 | 3 | 57.32593 | 31
28229 - PIAZZA PPTO C | P - 269 | Tremie 1 / 2" | Concreto | Pilote Kelly Torre 3 # 277 y Pilote Kelly # 315 | 2026-09-25 | 2026-10-23 | 2026-10-26 | 28 | 34.5 | 56.4 | 163.5 | TREMIE | 41 | TREMIE-41-28 | 2026-10-29 | NUEVO | 2026-10-29 |  | 21.9 | 56.36667 | 3 | 55.44444 | 31
28229 - PIAZZA PPTO C | P - 274 | Tremie 1/2" | Concreto | Pilote Kelly torre 3 # 316 | 2026-09-26 | 2026-10-24 | 2026-10-26 | 28 | 34.5 | 54.6 | 158.3 | TREMIE | 41 | TREMIE-41-28 | 2026-10-29 | NUEVO | 2026-10-29 |  | 20.1 | 54.3 | 3 | 55.44444 | 31
28229 - PIAZZA PPTO C | P - 274 | Tremie 1/2" | Concreto | Pilote Kelly torre 3 # 316 | 2026-09-26 | 2026-10-24 | 2026-10-26 | 28 | 34.5 | 55.1 | 159.7 | TREMIE | 41 | TREMIE-41-28 | 2026-10-29 | NUEVO | 2026-10-29 |  | 20.6 | 54.3 | 3 | 55.44444 | 31
28229 - PIAZZA PPTO C | P - 274 | Tremie 1/2" | Concreto | Pilote Kelly torre 3 # 316 | 2026-09-26 | 2026-10-24 | 2026-10-26 | 28 | 34.5 | 53.2 | 154.2 | TREMIE | 41 | TREMIE-41-28 | 2026-10-29 | NUEVO | 2026-10-29 |  | 18.7 | 54.3 | 3 | 54.25926 | 31
28229 - PIAZZA PPTO C | P - 28 | Tremie 1/2" | Concreto | Pilote Kely Torre 1 # 04 | 2026-04-09 | 2026-05-07 | 2026-05-08 | 28 | 34.5 | 52.5 | 152.2 | TREMIE | 41 | TREMIE-41-28 | 2026-10-29 | NUEVO | 2026-10-29 |  | 18 | 52.53333 | 3 | 54.25926 | 31
28229 - PIAZZA PPTO C | P - 28 | Tremie 1/2" | Concreto | Pilote Kely Torre 1 # 04 | 2026-04-09 | 2026-05-07 | 2026-05-08 | 28 | 34.5 | 53.6 | 155.4 | TREMIE | 41 | TREMIE-41-28 | 2026-10-29 | NUEVO | 2026-10-29 |  | 19.1 | 52.53333 | 3 | 54.25926 | 31
28229 - PIAZZA PPTO C | P - 28 | Tremie 1/2" | Concreto | Pilote Kely Torre 1 # 04 | 2026-04-09 | 2026-05-07 | 2026-05-08 | 28 | 34.5 | 51.5 | 149.3 | TREMIE | 41 | TREMIE-41-28 | 2026-10-29 | NUEVO | 2026-10-29 |  | 17 | 52.53333 | 3 | 53.62222 | 31
28229 - PIAZZA PPTO C | P - 283 | Tremie 1/2" | Concreto | Pilote Kelly Torre 3 # 305 y Pilote Kelly #292 | 2026-10-01 | 2026-10-29 | 2026-10-29 | 28 | 34.5 | 51.4 | 149 | TREMIE | 41 | TREMIE-41-28 | 2026-10-29 | NUEVO | 2026-10-29 |  | 16.9 | 52.86667 | 3 | 53.62222 | 31
28229 - PIAZZA PPTO C | P - 283 | Tremie 1/2" | Concreto | Pilote Kelly Torre 3 # 305 y Pilote Kelly #292 | 2026-10-01 | 2026-10-29 | 2026-10-29 | 28 | 34.5 | 53.2 | 154.2 | TREMIE | 41 | TREMIE-41-28 | 2026-10-29 | NUEVO | 2026-10-29 |  | 18.7 | 52.86667 | 3 | 53.62222 | 31
28229 - PIAZZA PPTO C | P - 283 | Tremie 1/2" | Concreto | Pilote Kelly Torre 3 # 305 y Pilote Kelly #292 | 2026-10-01 | 2026-10-29 | 2026-10-29 | 28 | 34.5 | 54 | 156.5 | TREMIE | 41 | TREMIE-41-28 | 2026-10-29 | NUEVO | 2026-10-29 |  | 19.5 | 52.86667 | 3 | 52.45556 | 31
28229 - PIAZZA PPTO C | P - 31 | Tremie ½” | Concreto | Torre 1 Pilotes Kelly #08 y Pilote Kelly #38 | 2026-04-10 | 2026-05-08 | 2026-05-08 | 28 | 34.5 | 50.7 | 147 | TREMIE | 41 | TREMIE-41-28 | 2026-10-29 | NUEVO | 2026-10-29 |  | 16.2 | 50.8 | 3 | 52.45556 | 31
28229 - PIAZZA PPTO C | P - 31 | Tremie ½” | Concreto | Torre 1 Pilotes Kelly #08 y Pilote Kelly #38 | 2026-04-10 | 2026-05-08 | 2026-05-08 | 28 | 34.5 | 51.5 | 149.3 | TREMIE | 41 | TREMIE-41-28 | 2026-10-29 | NUEVO | 2026-10-29 |  | 17 | 50.8 | 3 | 52.45556 | 31
28229 - PIAZZA PPTO C | P - 31 | Tremie ½” | Concreto | Torre 1 Pilotes Kelly #08 y Pilote Kelly #38 | 2026-04-10 | 2026-05-08 | 2026-05-08 | 28 | 34.5 | 50.2 | 145.5 | TREMIE | 41 | TREMIE-41-28 | 2026-10-29 | NUEVO | 2026-10-29 |  | 15.7 | 50.8 | 3 | 51.31852 | 31
28229 - PIAZZA PPTO C | P - 32 | Tremie ½ | Concreto | Torre 2 Pilote Kelly #28 | 2026-04-10 | 2026-05-08 | 2026-05-08 | 28 | 34.5 | 49.7 | 144.1 | TREMIE | 41 | TREMIE-41-28 | 2026-10-29 | NUEVO | 2026-10-29 |  | 15.2 | 49.16667 | 3 | 51.31852 | 31
28229 - PIAZZA PPTO C | P - 32 | Tremie ½ | Concreto | Torre 2 Pilote Kelly #28 | 2026-04-10 | 2026-05-08 | 2026-05-08 | 28 | 34.5 | 49.1 | 142.3 | TREMIE | 41 | TREMIE-41-28 | 2026-10-29 | NUEVO | 2026-10-29 |  | 14.6 | 49.16667 | 3 | 51.31852 | 31
28229 - PIAZZA PPTO C | P - 32 | Tremie ½ | Concreto | Torre 2 Pilote Kelly #28 | 2026-04-10 | 2026-05-08 | 2026-05-08 | 28 | 34.5 | 48.7 | 141.2 | TREMIE | 41 | TREMIE-41-28 | 2026-10-29 | NUEVO | 2026-10-29 |  | 14.2 | 49.16667 | 3 | 48.77407 | 31
28229 - PIAZZA PPTO C | P - 39 | Tremie 1 / 2 " | Concreto | Torre 1 pilotes kely #23 y pilote kely #31 | 2026-04-14 | 2026-05-12 | 2026-05-12 | 28 | 34.5 | 43.6 | 126.4 | TREMIE | 41 | TREMIE-41-28 | 2026-10-29 | NUEVO | 2026-10-29 |  | 9.1 | 43.1 | 3 | 48.77407 | 31
28229 - PIAZZA PPTO C | P - 39 | Tremie 1 / 2 " | Concreto | Torre 1 pilotes kely #23 y pilote kely #31 | 2026-04-14 | 2026-05-12 | 2026-05-12 | 28 | 34.5 | 42.5 | 123.2 | TREMIE | 41 | TREMIE-41-28 | 2026-10-29 | NUEVO | 2026-10-29 |  | 8 | 43.1 | 3 | 48.77407 | 31
28229 - PIAZZA PPTO C | P - 39 | Tremie 1 / 2 " | Concreto | Torre 1 pilotes kely #23 y pilote kely #31 | 2026-04-14 | 2026-05-12 | 2026-05-12 | 28 | 34.5 | 43.2 | 125.2 | TREMIE | 41 | TREMIE-41-28 | 2026-10-29 | NUEVO | 2026-10-29 |  | 8.7 | 43.1 | 3 | 47.00741 | 31
28229 - PIAZZA PPTO C | P - 48 | Tremie 1/2" | Concreto | Pilote kelly torre 1 # 41 | 2026-04-17 | 2026-05-15 | 2026-05-15 | 28 | 34.5 | 47.3 | 137.1 | TREMIE | 41 | TREMIE-41-28 | 2026-10-29 | NUEVO | 2026-10-29 |  | 12.8 | 47.73333 | 3 | 47.00741 | 31
28229 - PIAZZA PPTO C | P - 48 | Tremie 1/2" | Concreto | Pilote kelly torre 1 # 41 | 2026-04-17 | 2026-05-15 | 2026-05-15 | 28 | 34.5 | 47.7 | 138.3 | TREMIE | 41 | TREMIE-41-28 | 2026-10-29 | NUEVO | 2026-10-29 |  | 13.2 | 47.73333 | 3 | 47.00741 | 31
28229 - PIAZZA PPTO C | P - 48 | Tremie 1/2" | Concreto | Pilote kelly torre 1 # 41 | 2026-04-17 | 2026-05-15 | 2026-05-15 | 28 | 34.5 | 48.2 | 139.7 | TREMIE | 41 | TREMIE-41-28 | 2026-10-29 | NUEVO | 2026-10-29 |  | 13.7 | 47.73333 | 3 | 44.3037 | 31
28229 - PIAZZA PPTO C | P - 51 | Tremie 1/2" | Concreto | Pilote kelly torre 1 # 28 | 2026-04-17 | 2026-05-15 | 2026-05-15 | 28 | 34.5 | 38.1 | 110.4 | TREMIE | 41 | TREMIE-41-28 | 2026-10-29 | NUEVO | 2026-10-29 |  | 3.6 | 38.53333 | 3 | 44.3037 | 31
28229 - PIAZZA PPTO C | P - 51 | Tremie 1/2" | Concreto | Pilote kelly torre 1 # 28 | 2026-04-17 | 2026-05-15 | 2026-05-15 | 28 | 34.5 | 38.3 | 111 | TREMIE | 41 | TREMIE-41-28 | 2026-10-29 | NUEVO | 2026-10-29 |  | 3.8 | 38.53333 | 3 | 44.3037 | 31
28229 - PIAZZA PPTO C | P - 51 | Tremie 1/2" | Concreto | Pilote kelly torre 1 # 28 | 2026-04-17 | 2026-05-15 | 2026-05-15 | 28 | 34.5 | 39.2 | 113.6 | TREMIE | 41 | TREMIE-41-28 | 2026-10-29 | NUEVO | 2026-10-29 |  | 4.7 | 38.53333 | 3 | 42.0037 | 31
28229 - PIAZZA PPTO C | P - 52 | Tremie 1/2" | Concreto | Pilote kelly torre 1 # 19 | 2026-04-18 | 2026-05-16 | 2026-05-20 | 28 | 34.5 | 38.5 | 111.6 | TREMIE | 41 | TREMIE-41-28 | 2026-10-29 | NUEVO | 2026-10-29 |  | 4 | 38.06667 | 3 | 42.0037 | 31
28229 - PIAZZA PPTO C | P - 52 | Tremie 1/2" | Concreto | Pilote kelly torre 1 # 19 | 2026-04-18 | 2026-05-16 | 2026-05-20 | 28 | 34.5 | 37.7 | 109.3 | TREMIE | 41 | TREMIE-41-28 | 2026-10-29 | NUEVO | 2026-10-29 |  | 3.2 | 38.06667 | 3 | 42.0037 | 31
28229 - PIAZZA PPTO C | P - 52 | Tremie 1/2" | Concreto | Pilote kelly torre 1 # 19 | 2026-04-18 | 2026-05-16 | 2026-05-20 | 28 | 34.5 | 38 | 110.1 | TREMIE | 41 | TREMIE-41-28 | 2026-10-29 | NUEVO | 2026-10-29 |  | 3.5 | 38.06667 | 3 | 39.15556 | 31
28229 - PIAZZA PPTO C | P - 54 | Tremie 1/2" | Concreto | Pilotes kelly torre 1 # 43 | 2026-04-20 | 2026-05-18 | 2026-05-20 | 28 | 34.5 | 37.9 | 109.9 | TREMIE | 41 | TREMIE-41-28 | 2026-10-29 | NUEVO | 2026-10-29 |  | 3.4 | 37.43333 | 3 | 39.15556 | 31
28229 - PIAZZA PPTO C | P - 54 | Tremie 1/2" | Concreto | Pilotes kelly torre 1 # 43 | 2026-04-20 | 2026-05-18 | 2026-05-20 | 28 | 34.5 | 37 | 107.2 | TREMIE | 41 | TREMIE-41-28 | 2026-10-29 | NUEVO | 2026-10-29 |  | 2.5 | 37.43333 | 3 | 39.15556 | 31
28229 - PIAZZA PPTO C | P - 54 | Tremie 1/2" | Concreto | Pilotes kelly torre 1 # 43 | 2026-04-20 | 2026-05-18 | 2026-05-20 | 28 | 34.5 | 37.4 | 108.4 | TREMIE | 41 | TREMIE-41-28 | 2026-10-29 | NUEVO | 2026-10-29 |  | 2.9 | 37.43333 | 3 | 37.69259 | 31
28229 - PIAZZA PPTO C | P - 56 | Tremie 1/2" | Concreto | Pilotes kelly torre 1 # 29 | 2026-04-21 | 2026-05-19 | 2026-05-20 | 28 | 34.5 | 37.6 | 109 | TREMIE | 41 | TREMIE-41-28 | 2026-10-29 | NUEVO | 2026-10-29 |  | 3.1 | 37.1 | 3 | 37.69259 | 31
28229 - PIAZZA PPTO C | P - 56 | Tremie 1/2" | Concreto | Pilotes kelly torre 1 # 29 | 2026-04-21 | 2026-05-19 | 2026-05-20 | 28 | 34.5 | 36.6 | 106.1 | TREMIE | 41 | TREMIE-41-28 | 2026-10-29 | NUEVO | 2026-10-29 |  | 2.1 | 37.1 | 3 | 37.69259 | 31
28229 - PIAZZA PPTO C | P - 56 | Tremie 1/2" | Concreto | Pilotes kelly torre 1 # 29 | 2026-04-21 | 2026-05-19 | 2026-05-20 | 28 | 34.5 | 37.1 | 107.5 | TREMIE | 41 | TREMIE-41-28 | 2026-10-29 | NUEVO | 2026-10-29 |  | 2.6 | 37.1 | 3 | 37.35556 | 31
28229 - PIAZZA PPTO C | P - 57 | Tremie 1/2 | Concreto | Pilotes kelly torre 2 # 23 pilotes kelly # 14 | 2026-04-21 | 2026-05-19 | 2026-05-20 | 28 | 34.5 | 37.6 | 109 | TREMIE | 41 | TREMIE-41-28 | 2026-10-29 | NUEVO | 2026-10-29 |  | 3.1 | 37.26667 | 3 | 37.35556 | 31
28229 - PIAZZA PPTO C | P - 57 | Tremie 1/2 | Concreto | Pilotes kelly torre 2 # 23 pilotes kelly # 14 | 2026-04-21 | 2026-05-19 | 2026-05-20 | 28 | 34.5 | 37.3 | 108.1 | TREMIE | 41 | TREMIE-41-28 | 2026-10-29 | NUEVO | 2026-10-29 |  | 2.8 | 37.26667 | 3 | 37.35556 | 31
28229 - PIAZZA PPTO C | P - 57 | Tremie 1/2 | Concreto | Pilotes kelly torre 2 # 23 pilotes kelly # 14 | 2026-04-21 | 2026-05-19 | 2026-05-20 | 28 | 34.5 | 36.9 | 107 | TREMIE | 41 | TREMIE-41-28 | 2026-10-29 | NUEVO | 2026-10-29 |  | 2.4 | 37.26667 | 3 | 37.24444 | 31
28229 - PIAZZA PPTO C | P - 58 | Tremie 1/2" | Concreto | Pilotes kelly torre 1 # 36 | 2026-04-21 | 2026-05-19 | 2026-05-20 | 28 | 34.5 | 37.8 | 109.6 | TREMIE | 41 | TREMIE-41-28 | 2026-10-29 | NUEVO | 2026-10-29 |  | 3.3 | 37.33333 | 3 | 37.24444 | 31
28229 - PIAZZA PPTO C | P - 58 | Tremie 1/2" | Concreto | Pilotes kelly torre 1 # 36 | 2026-04-21 | 2026-05-19 | 2026-05-20 | 28 | 34.5 | 36.8 | 106.7 | TREMIE | 41 | TREMIE-41-28 | 2026-10-29 | NUEVO | 2026-10-29 |  | 2.3 | 37.33333 | 3 | 37.24444 | 31
28229 - PIAZZA PPTO C | P - 58 | Tremie 1/2" | Concreto | Pilotes kelly torre 1 # 36 | 2026-04-21 | 2026-05-19 | 2026-05-20 | 28 | 34.5 | 37.4 | 108.4 | TREMIE | 41 | TREMIE-41-28 | 2026-10-29 | NUEVO | 2026-10-29 |  | 2.9 | 37.33333 | 3 | 39.24074 | 31
28229 - PIAZZA PPTO C | P - 60 | Tremie 1/2" | Concreto | Pilote Kelly Torre 2 # 32 | 2026-04-22 | 2026-05-20 | 2026-05-20 | 28 | 34.5 | 45 | 130.4 | TREMIE | 41 | TREMIE-41-28 | 2026-10-29 | NUEVO | 2026-10-29 |  | 10.5 | 46.13333 | 3 | 39.24074 | 31
28229 - PIAZZA PPTO C | P - 60 | Tremie 1/2" | Concreto | Pilote Kelly Torre 2 # 32 | 2026-04-22 | 2026-05-20 | 2026-05-20 | 28 | 34.5 | 45.9 | 133 | TREMIE | 41 | TREMIE-41-28 | 2026-10-29 | NUEVO | 2026-10-29 |  | 11.4 | 46.13333 | 3 | 39.24074 | 31
28229 - PIAZZA PPTO C | P - 60 | Tremie 1/2" | Concreto | Pilote Kelly Torre 2 # 32 | 2026-04-22 | 2026-05-20 | 2026-05-20 | 28 | 34.5 | 47.5 | 137.7 | TREMIE | 41 | TREMIE-41-28 | 2026-10-29 | NUEVO | 2026-10-29 |  | 13 | 46.13333 | 3 | 41.91111 | 31
28229 - PIAZZA PPTO C | P - 61 | Tremie 1/2" | Concreto | Pilote Kelly # 44 Torre 1 | 2026-04-22 | 2026-05-20 | 2026-05-20 | 28 | 34.5 | 44.2 | 128.1 | TREMIE | 41 | TREMIE-41-28 | 2026-10-29 | NUEVO | 2026-10-29 |  | 9.7 | 44.76667 | 3 | 41.91111 | 31
28229 - PIAZZA PPTO C | P - 61 | Tremie 1/2" | Concreto | Pilote Kelly # 44 Torre 1 | 2026-04-22 | 2026-05-20 | 2026-05-20 | 28 | 34.5 | 45.8 | 132.8 | TREMIE | 41 | TREMIE-41-28 | 2026-10-29 | NUEVO | 2026-10-29 |  | 11.3 | 44.76667 | 3 | 41.91111 | 31
28229 - PIAZZA PPTO C | P - 61 | Tremie 1/2" | Concreto | Pilote Kelly # 44 Torre 1 | 2026-04-22 | 2026-05-20 | 2026-05-20 | 28 | 34.5 | 44.3 | 128.4 | TREMIE | 41 | TREMIE-41-28 | 2026-10-29 | NUEVO | 2026-10-29 |  | 9.8 | 44.76667 | 3 | 44.36667 | 31
28229 - PIAZZA PPTO C | P - 63 | Tremie 1/2" | Concreto | Pilote Kelly Torre 2 # 49 y pilote Kelly # 51 | 2026-04-23 | 2026-05-21 | 2026-05-22 | 28 | 34.5 | 44.8 | 129.9 | TREMIE | 41 | TREMIE-41-28 | 2026-10-29 | NUEVO | 2026-10-29 |  | 10.3 | 44.63333 | 3 | 44.36667 | 31
28229 - PIAZZA PPTO C | P - 63 | Tremie 1/2" | Concreto | Pilote Kelly Torre 2 # 49 y pilote Kelly # 51 | 2026-04-23 | 2026-05-21 | 2026-05-22 | 28 | 34.5 | 45.2 | 131 | TREMIE | 41 | TREMIE-41-28 | 2026-10-29 | NUEVO | 2026-10-29 |  | 10.7 | 44.63333 | 3 | 44.36667 | 31
28229 - PIAZZA PPTO C | P - 63 | Tremie 1/2" | Concreto | Pilote Kelly Torre 2 # 49 y pilote Kelly # 51 | 2026-04-23 | 2026-05-21 | 2026-05-22 | 28 | 34.5 | 43.9 | 127.2 | TREMIE | 41 | TREMIE-41-28 | 2026-10-29 | NUEVO | 2026-10-29 |  | 9.4 | 44.63333 | 3 | 45.39259 | 31
28229 - PIAZZA PPTO C | P - 66 | Tremie 1/2" | Concreto | Pilote Kelly Torre 1 # 51 | 2026-04-23 | 2026-05-21 | 2026-05-22 | 28 | 34.5 | 47 | 136.2 | TREMIE | 41 | TREMIE-41-28 | 2026-10-29 | NUEVO | 2026-10-29 |  | 12.5 | 47.1 | 3 | 45.39259 | 31
28229 - PIAZZA PPTO C | P - 66 | Tremie 1/2" | Concreto | Pilote Kelly Torre 1 # 51 | 2026-04-23 | 2026-05-21 | 2026-05-22 | 28 | 34.5 | 46.9 | 135.9 | TREMIE | 41 | TREMIE-41-28 | 2026-10-29 | NUEVO | 2026-10-29 |  | 12.4 | 47.1 | 3 | 45.39259 | 31
28229 - PIAZZA PPTO C | P - 66 | Tremie 1/2" | Concreto | Pilote Kelly Torre 1 # 51 | 2026-04-23 | 2026-05-21 | 2026-05-22 | 28 | 34.5 | 47.4 | 137.4 | TREMIE | 41 | TREMIE-41-28 | 2026-10-29 | NUEVO | 2026-10-29 |  | 12.9 | 47.1 | 3 | 46.66296 | 31
28229 - PIAZZA PPTO C | P - 84 | Tremie 1/2" | Concreto | Pilote kelly torre 2 #18 | 2026-05-02 | 2026-05-30 | 2026-06-01 | 28 | 34.5 | 50.2 | 145.5 | TREMIE | 41 | TREMIE-41-28 | 2026-10-29 | NUEVO | 2026-10-29 |  | 15.7 | 50 | 3 | 46.66296 | 31
28229 - PIAZZA PPTO C | P - 84 | Tremie 1/2" | Concreto | Pilote kelly torre 2 #18 | 2026-05-02 | 2026-05-30 | 2026-06-01 | 28 | 34.5 | 50.4 | 146.1 | TREMIE | 41 | TREMIE-41-28 | 2026-10-29 | NUEVO | 2026-10-29 |  | 15.9 | 50 | 3 | 46.66296 | 31
28229 - PIAZZA PPTO C | P - 84 | Tremie 1/2" | Concreto | Pilote kelly torre 2 #18 | 2026-05-02 | 2026-05-30 | 2026-06-01 | 28 | 34.5 | 49.4 | 143.2 | TREMIE | 41 | TREMIE-41-28 | 2026-10-29 | NUEVO | 2026-10-29 |  | 14.9 | 50 | 3 | 49.71852 | 31
28229 - PIAZZA PPTO C | P - 85 | Tremie 1/2" | Concreto | Pilote Kelly torre 1 #32 | 2026-05-02 | 2026-05-30 | 2026-06-01 | 28 | 34.5 | 55.1 | 159.7 | TREMIE | 41 | TREMIE-41-28 | 2026-10-29 | NUEVO | 2026-10-29 |  | 20.6 | 55.76667 | 3 | 49.71852 | 31
28229 - PIAZZA PPTO C | P - 85 | Tremie 1/2" | Concreto | Pilote Kelly torre 1 #32 | 2026-05-02 | 2026-05-30 | 2026-06-01 | 28 | 34.5 | 55.6 | 161.2 | TREMIE | 41 | TREMIE-41-28 | 2026-10-29 | NUEVO | 2026-10-29 |  | 21.1 | 55.76667 | 3 | 49.71852 | 31
28229 - PIAZZA PPTO C | P - 85 | Tremie 1/2" | Concreto | Pilote Kelly torre 1 #32 | 2026-05-02 | 2026-05-30 | 2026-06-01 | 28 | 34.5 | 56.6 | 164.1 | TREMIE | 41 | TREMIE-41-28 | 2026-10-29 | NUEVO | 2026-10-29 |  | 22.1 | 55.76667 | 3 | 48.99259 | 31
28229 - PIAZZA PPTO C | P - 87 | TREMIE 1/2" | Concreto | Pilote Kelly Torre 1 #37 | 2026-05-04 | 2026-06-01 | 2026-06-01 | 28 | 34.5 | 37.5 | 108.7 | TREMIE | 41 | TREMIE-41-28 | 2026-10-29 | NUEVO | 2026-10-29 |  | 3 | 38.26667 | 3 | 48.99259 | 31
28229 - PIAZZA PPTO C | P - 87 | TREMIE 1/2" | Concreto | Pilote Kelly Torre 1 #37 | 2026-05-04 | 2026-06-01 | 2026-06-01 | 28 | 34.5 | 38.8 | 112.5 | TREMIE | 41 | TREMIE-41-28 | 2026-10-29 | NUEVO | 2026-10-29 |  | 4.3 | 38.26667 | 3 | 48.99259 | 31
28229 - PIAZZA PPTO C | P - 87 | TREMIE 1/2" | Concreto | Pilote Kelly Torre 1 #37 | 2026-05-04 | 2026-06-01 | 2026-06-01 | 28 | 34.5 | 38.5 | 111.6 | TREMIE | 41 | TREMIE-41-28 | 2026-10-29 | NUEVO | 2026-10-29 |  | 4 | 38.26667 | 3 | 47.16667 | 31
28229 - PIAZZA PPTO C | P - 88 | TREMIE 1/2" | Concreto | Pilote Kelly Torre 2 #17 | 2026-05-04 | 2026-06-01 | 2026-06-01 | 28 | 34.5 | 46.3 | 134.2 | TREMIE | 41 | TREMIE-41-28 | 2026-10-29 | NUEVO | 2026-10-29 |  | 11.8 | 46.2 | 3 | 47.16667 | 31
28229 - PIAZZA PPTO C | P - 88 | TREMIE 1/2" | Concreto | Pilote Kelly Torre 2 #17 | 2026-05-04 | 2026-06-01 | 2026-06-01 | 28 | 34.5 | 45.7 | 132.5 | TREMIE | 41 | TREMIE-41-28 | 2026-10-29 | NUEVO | 2026-10-29 |  | 11.2 | 46.2 | 3 | 47.16667 | 31
28229 - PIAZZA PPTO C | P - 88 | TREMIE 1/2" | Concreto | Pilote Kelly Torre 2 #17 | 2026-05-04 | 2026-06-01 | 2026-06-01 | 28 | 34.5 | 46.6 | 135.1 | TREMIE | 41 | TREMIE-41-28 | 2026-10-29 | NUEVO | 2026-10-29 |  | 12.1 | 46.2 | 3 | 44.41852 | 31
28229 - PIAZZA PPTO C | P - 90 | Tremie ½” | Concreto | Pilote Kelly Torre 1 # 33 | 2026-05-05 | 2026-06-02 | 2026-06-03 | 28 | 34.5 | 44.8 | 129.9 | TREMIE | 41 | TREMIE-41-28 | 2026-10-29 | NUEVO | 2026-10-29 |  | 10.3 | 45.3 | 3 | 44.41852 | 31
28229 - PIAZZA PPTO C | P - 90 | Tremie ½” | Concreto | Pilote Kelly Torre 1 # 33 | 2026-05-05 | 2026-06-02 | 2026-06-03 | 28 | 34.5 | 45.2 | 131 | TREMIE | 41 | TREMIE-41-28 | 2026-10-29 | NUEVO | 2026-10-29 |  | 10.7 | 45.3 | 3 | 44.41852 | 31
28229 - PIAZZA PPTO C | P - 90 | Tremie ½” | Concreto | Pilote Kelly Torre 1 # 33 | 2026-05-05 | 2026-06-02 | 2026-06-03 | 28 | 34.5 | 45.9 | 133 | TREMIE | 41 | TREMIE-41-28 | 2026-10-29 | NUEVO | 2026-10-29 |  | 11.4 | 45.3 | 3 | 44.11481 | 31
28229 - PIAZZA PPTO C | P - 91 | Tremie ½” | Concreto | Pilote Kelly Torre 2 # 08 | 2026-05-05 | 2026-06-02 | 2026-06-03 | 28 | 34.5 | 42.1 | 122 | TREMIE | 41 | TREMIE-41-28 | 2026-10-29 | NUEVO | 2026-10-29 |  | 7.6 | 42.13333 | 3 | 44.11481 | 31
28229 - PIAZZA PPTO C | P - 91 | Tremie ½” | Concreto | Pilote Kelly Torre 2 # 08 | 2026-05-05 | 2026-06-02 | 2026-06-03 | 28 | 34.5 | 42.7 | 123.8 | TREMIE | 41 | TREMIE-41-28 | 2026-10-29 | NUEVO | 2026-10-29 |  | 8.2 | 42.13333 | 3 | 44.11481 | 31
28229 - PIAZZA PPTO C | P - 91 | Tremie ½” | Concreto | Pilote Kelly Torre 2 # 08 | 2026-05-05 | 2026-06-02 | 2026-06-03 | 28 | 34.5 | 41.6 | 120.6 | TREMIE | 41 | TREMIE-41-28 | 2026-10-29 | NUEVO | 2026-10-29 |  | 7.1 | 42.13333 | 3 | 44.47778 | 31
28229 - PIAZZA PPTO C | P - 92 | Tremie ½” | Concreto | Pilote Kelly Torre 1 # 34 | 2026-05-05 | 2026-06-02 | 2026-06-03 | 28 | 34.5 | 45.8 | 132.8 | TREMIE | 41 | TREMIE-41-28 | 2026-10-29 | NUEVO | 2026-10-29 |  | 11.3 | 45.9 | 3 | 44.47778 | 31
28229 - PIAZZA PPTO C | P - 92 | Tremie ½” | Concreto | Pilote Kelly Torre 1 # 34 | 2026-05-05 | 2026-06-02 | 2026-06-03 | 28 | 34.5 | 46.3 | 134.2 | TREMIE | 41 | TREMIE-41-28 | 2026-10-29 | NUEVO | 2026-10-29 |  | 11.8 | 45.9 | 3 | 44.47778 | 31
28229 - PIAZZA PPTO C | P - 92 | Tremie ½” | Concreto | Pilote Kelly Torre 1 # 34 | 2026-05-05 | 2026-06-02 | 2026-06-03 | 28 | 34.5 | 45.6 | 132.2 | TREMIE | 41 | TREMIE-41-28 | 2026-10-29 | NUEVO | 2026-10-29 |  | 11.1 | 45.9 | 3 | 44.42222 | 31
28229 - PIAZZA PPTO C | P-09 | Tremie 1/2" | Concreto | Pilote Kely torre 1 #46 y pilote Kely #40 | 2026-03-30 | 2026-04-27 | 2026-04-28 | 28 | 34.5 | 44.3 | 128.4 | TREMIE | 41 | TREMIE-41-28 | 2026-10-29 | NUEVO | 2026-10-29 |  | 9.8 | 45.2 | 3 | 44.42222 | 31
28229 - PIAZZA PPTO C | P-09 | Tremie 1/2" | Concreto | Pilote Kely torre 1 #46 y pilote Kely #40 | 2026-03-30 | 2026-04-27 | 2026-04-28 | 28 | 34.5 | 45.9 | 133 | TREMIE | 41 | TREMIE-41-28 | 2026-10-29 | NUEVO | 2026-10-29 |  | 11.4 | 45.2 | 3 | 44.42222 | 31
28229 - PIAZZA PPTO C | P-09 | Tremie 1/2" | Concreto | Pilote Kely torre 1 #46 y pilote Kely #40 | 2026-03-30 | 2026-04-27 | 2026-04-28 | 28 | 34.5 | 45.4 | 131.6 | TREMIE | 41 | TREMIE-41-28 | 2026-10-29 | NUEVO | 2026-10-29 |  | 10.9 | 45.2 | 3 | 45.03333 | 31
28229 - PIAZZA PPTO C | P-100 | Tremie 1/2" | Concreto | Pilote Kelly torre 2 #33 y pilote kelly #04 | 2026-05-07 | 2026-06-04 | 2026-06-05 | 28 | 34.5 | 44.4 | 128.7 | TREMIE | 41 | TREMIE-41-28 | 2026-10-29 | NUEVO | 2026-10-29 |  | 9.9 | 44.93333 | 3 | 45.03333 | 31
28229 - PIAZZA PPTO C | P-100 | Tremie 1/2" | Concreto | Pilote Kelly torre 2 #33 y pilote kelly #04 | 2026-05-07 | 2026-06-04 | 2026-06-05 | 28 | 34.5 | 45.3 | 131.3 | TREMIE | 41 | TREMIE-41-28 | 2026-10-29 | NUEVO | 2026-10-29 |  | 10.8 | 44.93333 | 3 | 45.03333 | 31
28229 - PIAZZA PPTO C | P-100 | Tremie 1/2" | Concreto | Pilote Kelly torre 2 #33 y pilote kelly #04 | 2026-05-07 | 2026-06-04 | 2026-06-05 | 28 | 34.5 | 45.1 | 130.7 | TREMIE | 41 | TREMIE-41-28 | 2026-10-29 | NUEVO | 2026-10-29 |  | 10.6 | 44.93333 | 3 | 45.7 | 31
28229 - PIAZZA PPTO C | P-11 | Tremie 1/2" | Concreto | Pilote Kely torre 1 #49 y pilote Kely #6 | 2026-03-31 | 2026-04-28 | 2026-04-28 | 28 | 34.5 | 48.4 | 140.3 | TREMIE | 41 | TREMIE-41-28 | 2026-10-29 | NUEVO | 2026-10-29 |  | 13.9 | 47.5 | 3 | 45.7 | 31
28229 - PIAZZA PPTO C | P-11 | Tremie 1/2" | Concreto | Pilote Kely torre 1 #49 y pilote Kely #6 | 2026-03-31 | 2026-04-28 | 2026-04-28 | 28 | 34.5 | 47.4 | 137.4 | TREMIE | 41 | TREMIE-41-28 | 2026-10-29 | NUEVO | 2026-10-29 |  | 12.9 | 47.5 | 3 | 45.7 | 31
28229 - PIAZZA PPTO C | P-11 | Tremie 1/2" | Concreto | Pilote Kely torre 1 #49 y pilote Kely #6 | 2026-03-31 | 2026-04-28 | 2026-04-28 | 28 | 34.5 | 46.7 | 135.4 | TREMIE | 41 | TREMIE-41-28 | 2026-10-29 | NUEVO | 2026-10-29 |  | 12.2 | 47.5 | 3 | 45.61852 | 31
28229 - PIAZZA PPTO C | P-114 | Tremie 1/2'' | Concreto | Pilote Kelly #48 torre 1 | 2026-05-12 | 2026-06-09 | 2026-06-10 | 28 | 34.5 | 43.5 | 126.1 | TREMIE | 41 | TREMIE-41-28 | 2026-10-29 | NUEVO | 2026-10-29 |  | 9 | 44.03333 | 3 | 45.61852 | 31
28229 - PIAZZA PPTO C | P-114 | Tremie 1/2'' | Concreto | Pilote Kelly #48 torre 1 | 2026-05-12 | 2026-06-09 | 2026-06-10 | 28 | 34.5 | 44.7 | 129.6 | TREMIE | 41 | TREMIE-41-28 | 2026-10-29 | NUEVO | 2026-10-29 |  | 10.2 | 44.03333 | 3 | 45.61852 | 31
28229 - PIAZZA PPTO C | P-114 | Tremie 1/2'' | Concreto | Pilote Kelly #48 torre 1 | 2026-05-12 | 2026-06-09 | 2026-06-10 | 28 | 34.5 | 43.9 | 127.2 | TREMIE | 41 | TREMIE-41-28 | 2026-10-29 | NUEVO | 2026-10-29 |  | 9.4 | 44.03333 | 3 | 46.57037 | 31
28229 - PIAZZA PPTO C | P-13 | Tremie 1/2" | Concreto | Pilotes Kely torre 1 #45 | 2026-03-31 | 2026-04-28 | 2026-04-28 | 28 | 34.5 | 48.5 | 140.6 | TREMIE | 41 | TREMIE-41-28 | 2026-10-29 | NUEVO | 2026-10-29 |  | 14 | 49.8 | 3 | 46.57037 | 31
28229 - PIAZZA PPTO C | P-13 | Tremie 1/2" | Concreto | Pilotes Kely torre 1 #45 | 2026-03-31 | 2026-04-28 | 2026-04-28 | 28 | 34.5 | 50.9 | 147.5 | TREMIE | 41 | TREMIE-41-28 | 2026-10-29 | NUEVO | 2026-10-29 |  | 16.4 | 49.8 | 3 | 46.57037 | 31
28229 - PIAZZA PPTO C | P-13 | Tremie 1/2" | Concreto | Pilotes Kely torre 1 #45 | 2026-03-31 | 2026-04-28 | 2026-04-28 | 28 | 34.5 | 50 | 144.9 | TREMIE | 41 | TREMIE-41-28 | 2026-10-29 | NUEVO | 2026-10-29 |  | 15.5 | 49.8 | 3 | 45.94815 | 31
28229 - PIAZZA PPTO C | P-134 | Tremie | Concreto | Pilote Kelly torre 2 #39 y pilote Kelly #07 | 2026-05-22 | 2026-06-19 | 2026-06-22 | 28 | 34.5 | 41.7 | 120.9 | TREMIE | 41 | TREMIE-41-28 | 2026-10-29 | NUEVO | 2026-10-29 |  | 7.2 | 42.26667 | 3 | 45.94815 | 31
28229 - PIAZZA PPTO C | P-134 | Tremie | Concreto | Pilote Kelly torre 2 #39 y pilote Kelly #07 | 2026-05-22 | 2026-06-19 | 2026-06-22 | 28 | 34.5 | 43 | 124.6 | TREMIE | 41 | TREMIE-41-28 | 2026-10-29 | NUEVO | 2026-10-29 |  | 8.5 | 42.26667 | 3 | 45.94815 | 31
28229 - PIAZZA PPTO C | P-134 | Tremie | Concreto | Pilote Kelly torre 2 #39 y pilote Kelly #07 | 2026-05-22 | 2026-06-19 | 2026-06-22 | 28 | 34.5 | 42.1 | 122 | TREMIE | 41 | TREMIE-41-28 | 2026-10-29 | NUEVO | 2026-10-29 |  | 7.6 | 42.26667 | 3 | 45.67037 | 31
28229 - PIAZZA PPTO C | P-15 | Tremie 1/2" | Concreto | Pilote Kely torre 1 #42 | 2026-04-01 | 2026-04-29 | 2026-04-29 | 28 | 34.5 | 44.7 | 129.6 | TREMIE | 41 | TREMIE-41-28 | 2026-10-29 | NUEVO | 2026-10-29 |  | 10.2 | 45.4 | 3 | 45.67037 | 31
28229 - PIAZZA PPTO C | P-15 | Tremie 1/2" | Concreto | Pilote Kely torre 1 #42 | 2026-04-01 | 2026-04-29 | 2026-04-29 | 28 | 34.5 | 46 | 133.3 | TREMIE | 41 | TREMIE-41-28 | 2026-10-29 | NUEVO | 2026-10-29 |  | 11.5 | 45.4 | 3 | 45.67037 | 31
28229 - PIAZZA PPTO C | P-15 | Tremie 1/2" | Concreto | Pilote Kely torre 1 #42 | 2026-04-01 | 2026-04-29 | 2026-04-29 | 28 | 34.5 | 45.5 | 131.9 | TREMIE | 41 | TREMIE-41-28 | 2026-10-29 | NUEVO | 2026-10-29 |  | 11 | 45.4 | 3 | 44.61481 | 31
28229 - PIAZZA PPTO C | P-203 | Tremie 1/2" | Concreto | Pilote Kelly torre 3 #324 y pilote Kelly #302 | 2026-07-27 | 2026-08-24 | 2026-08-25 | 28 | 34.5 | 45.3 | 131.3 | TREMIE | 41 | TREMIE-41-28 | 2026-10-29 | NUEVO | 2026-10-29 |  | 10.8 | 44.36667 | 3 | 44.61481 | 31
28229 - PIAZZA PPTO C | P-203 | Tremie 1/2" | Concreto | Pilote Kelly torre 3 #324 y pilote Kelly #302 | 2026-07-27 | 2026-08-24 | 2026-08-25 | 28 | 34.5 | 43.4 | 125.8 | TREMIE | 41 | TREMIE-41-28 | 2026-10-29 | NUEVO | 2026-10-29 |  | 8.9 | 44.36667 | 3 | 44.61481 | 31
28229 - PIAZZA PPTO C | P-203 | Tremie 1/2" | Concreto | Pilote Kelly torre 3 #324 y pilote Kelly #302 | 2026-07-27 | 2026-08-24 | 2026-08-25 | 28 | 34.5 | 44.4 | 128.7 | TREMIE | 41 | TREMIE-41-28 | 2026-10-29 | NUEVO | 2026-10-29 |  | 9.9 | 44.36667 | 3 | 46.06296 | 31
28229 - PIAZZA PPTO C | P-204 | Tremie 1/2" | Concreto | Pilote Kelly torre 3 #311 | 2026-07-28 | 2026-08-25 | 2026-08-25 | 28 | 34.5 | 52.3 | 151.6 | TREMIE | 41 | TREMIE-41-28 | 2026-10-29 | NUEVO | 2026-10-29 |  | 17.8 | 51.5 | 3 | 46.06296 | 31
28229 - PIAZZA PPTO C | P-204 | Tremie 1/2" | Concreto | Pilote Kelly torre 3 #311 | 2026-07-28 | 2026-08-25 | 2026-08-25 | 28 | 34.5 | 50.5 | 146.4 | TREMIE | 41 | TREMIE-41-28 | 2026-10-29 | NUEVO | 2026-10-29 |  | 16 | 51.5 | 3 | 46.06296 | 31
28229 - PIAZZA PPTO C | P-204 | Tremie 1/2" | Concreto | Pilote Kelly torre 3 #311 | 2026-07-28 | 2026-08-25 | 2026-08-25 | 28 | 34.5 | 51.7 | 149.9 | TREMIE | 41 | TREMIE-41-28 | 2026-10-29 | NUEVO | 2026-10-29 |  | 17.2 | 51.5 | 3 | 49.11852 | 31
28229 - PIAZZA PPTO C | P-205 | Tremie 1/2" | Concreto | Pilote Kelly torre 3 #320 | 2026-07-28 | 2026-08-25 | 2026-08-25 | 28 | 34.5 | 55.4 | 160.6 | TREMIE | 41 | TREMIE-41-28 | 2026-10-29 | NUEVO | 2026-10-29 |  | 20.9 | 54.53333 | 3 | 49.11852 | 31
28229 - PIAZZA PPTO C | P-205 | Tremie 1/2" | Concreto | Pilote Kelly torre 3 #320 | 2026-07-28 | 2026-08-25 | 2026-08-25 | 28 | 34.5 | 53.6 | 155.4 | TREMIE | 41 | TREMIE-41-28 | 2026-10-29 | NUEVO | 2026-10-29 |  | 19.1 | 54.53333 | 3 | 49.11852 | 31
28229 - PIAZZA PPTO C | P-205 | Tremie 1/2" | Concreto | Pilote Kelly torre 3 #320 | 2026-07-28 | 2026-08-25 | 2026-08-25 | 28 | 34.5 | 54.6 | 158.3 | TREMIE | 41 | TREMIE-41-28 | 2026-10-29 | NUEVO | 2026-10-29 |  | 20.1 | 54.53333 | 3 | 49.96296 | 31
28229 - PIAZZA PPTO C | P-206 | Tremie 1/2" | Concreto | Pilote Kelly torre 3 #326 | 2026-07-29 | 2026-08-26 | 2026-08-27 | 28 | 34.5 | 43.5 | 126.1 | TREMIE | 41 | TREMIE-41-28 | 2026-10-29 | NUEVO | 2026-10-29 |  | 9 | 43.6 | 3 | 49.96296 | 31
28229 - PIAZZA PPTO C | P-206 | Tremie 1/2" | Concreto | Pilote Kelly torre 3 #326 | 2026-07-29 | 2026-08-26 | 2026-08-27 | 28 | 34.5 | 43.3 | 125.5 | TREMIE | 41 | TREMIE-41-28 | 2026-10-29 | NUEVO | 2026-10-29 |  | 8.8 | 43.6 | 3 | 49.96296 | 31
28229 - PIAZZA PPTO C | P-206 | Tremie 1/2" | Concreto | Pilote Kelly torre 3 #326 | 2026-07-29 | 2026-08-26 | 2026-08-27 | 28 | 34.5 | 44 | 127.5 | TREMIE | 41 | TREMIE-41-28 | 2026-10-29 | NUEVO | 2026-10-29 |  | 9.5 | 43.6 | 3 | 49.42593 | 31
28229 - PIAZZA PPTO C | P-209 | Tremie 1/2" | Concreto | Pilote Kely torre 3 #328 | 2026-07-30 | 2026-08-27 | 2026-08-27 | 28 | 34.5 | 48.7 | 141.2 | TREMIE | 41 | TREMIE-41-28 | 2026-10-29 | NUEVO | 2026-10-29 |  | 14.2 | 49.46667 | 3 | 49.42593 | 31
28229 - PIAZZA PPTO C | P-209 | Tremie 1/2" | Concreto | Pilote Kely torre 3 #328 | 2026-07-30 | 2026-08-27 | 2026-08-27 | 28 | 34.5 | 49.5 | 143.5 | TREMIE | 41 | TREMIE-41-28 | 2026-10-29 | NUEVO | 2026-10-29 |  | 15 | 49.46667 | 3 | 49.42593 | 31
28229 - PIAZZA PPTO C | P-209 | Tremie 1/2" | Concreto | Pilote Kely torre 3 #328 | 2026-07-30 | 2026-08-27 | 2026-08-27 | 28 | 34.5 | 50.2 | 145.5 | TREMIE | 41 | TREMIE-41-28 | 2026-10-29 | NUEVO | 2026-10-29 |  | 15.7 | 49.46667 | 3 | 46.72593 | 31
28229 - PIAZZA PPTO C | P-210 | Tremie 1/2" | Concreto | Pilote Kely torre 3 #322 y pilote Kely #327 | 2026-07-31 | 2026-08-28 | 2026-08-28 | 28 | 34.5 | 43.8 | 127 | TREMIE | 41 | TREMIE-41-28 | 2026-10-29 | NUEVO | 2026-10-29 |  | 9.3 | 43.4 | 3 | 46.72593 | 31
28229 - PIAZZA PPTO C | P-210 | Tremie 1/2" | Concreto | Pilote Kely torre 3 #322 y pilote Kely #327 | 2026-07-31 | 2026-08-28 | 2026-08-28 | 28 | 34.5 | 43.5 | 126.1 | TREMIE | 41 | TREMIE-41-28 | 2026-10-29 | NUEVO | 2026-10-29 |  | 9 | 43.4 | 3 | 46.72593 | 31
28229 - PIAZZA PPTO C | P-210 | Tremie 1/2" | Concreto | Pilote Kely torre 3 #322 y pilote Kely #327 | 2026-07-31 | 2026-08-28 | 2026-08-28 | 28 | 34.5 | 42.9 | 124.3 | TREMIE | 41 | TREMIE-41-28 | 2026-10-29 | NUEVO | 2026-10-29 |  | 8.4 | 43.4 | 3 | 46.28889 | 31
28229 - PIAZZA PPTO C | P-216 | Tremie 1 / 2" | Concreto | Pilote kely torre 3 # 265 pilote kely #268 | 2026-08-06 | 2026-09-03 | 2026-09-11 | 28 | 34.5 | 47.4 | 137.4 | TREMIE | 41 | TREMIE-41-28 | 2026-10-29 | NUEVO | 2026-10-29 |  | 12.9 | 47.2 | 3 | 46.28889 | 31
28229 - PIAZZA PPTO C | P-216 | Tremie 1 / 2" | Concreto | Pilote kely torre 3 # 265 pilote kely #268 | 2026-08-06 | 2026-09-03 | 2026-09-11 | 28 | 34.5 | 46.2 | 133.9 | TREMIE | 41 | TREMIE-41-28 | 2026-10-29 | NUEVO | 2026-10-29 |  | 11.7 | 47.2 | 3 | 46.28889 | 31
28229 - PIAZZA PPTO C | P-216 | Tremie 1 / 2" | Concreto | Pilote kely torre 3 # 265 pilote kely #268 | 2026-08-06 | 2026-09-03 | 2026-09-11 | 28 | 34.5 | 48 | 139.1 | TREMIE | 41 | TREMIE-41-28 | 2026-10-29 | NUEVO | 2026-10-29 |  | 13.5 | 47.2 | 3 | 44.22222 | 31
28229 - PIAZZA PPTO C | P-224 | Tremie 1/2" | Concreto | Pilote kely torre 3 #298 | 2026-08-18 | 2026-09-15 | 2026-09-16 | 28 | 34.5 | 38.5 | 111.6 | TREMIE | 41 | TREMIE-41-28 | 2026-10-29 | NUEVO | 2026-10-29 |  | 4 | 38.36667 | 3 | 44.22222 | 31
28229 - PIAZZA PPTO C | P-224 | Tremie 1/2" | Concreto | Pilote kely torre 3 #298 | 2026-08-18 | 2026-09-15 | 2026-09-16 | 28 | 34.5 | 38.9 | 112.8 | TREMIE | 41 | TREMIE-41-28 | 2026-10-29 | NUEVO | 2026-10-29 |  | 4.4 | 38.36667 | 3 | 44.22222 | 31
28229 - PIAZZA PPTO C | P-224 | Tremie 1/2" | Concreto | Pilote kely torre 3 #298 | 2026-08-18 | 2026-09-15 | 2026-09-16 | 28 | 34.5 | 37.7 | 109.3 | TREMIE | 41 | TREMIE-41-28 | 2026-10-29 | NUEVO | 2026-10-29 |  | 3.2 | 38.36667 | 3 | 43.11481 | 31
28229 - PIAZZA PPTO C | P-225 | Tremie 1/2" | Concreto | Pilote kely torre 3 #310 | 2026-08-18 | 2026-09-15 | 2026-09-16 | 28 | 34.5 | 44 | 127.5 | TREMIE | 41 | TREMIE-41-28 | 2026-10-29 | NUEVO | 2026-10-29 |  | 9.5 | 43.96667 | 3 | 43.11481 | 31
28229 - PIAZZA PPTO C | P-225 | Tremie 1/2" | Concreto | Pilote kely torre 3 #310 | 2026-08-18 | 2026-09-15 | 2026-09-16 | 28 | 34.5 | 43.7 | 126.7 | TREMIE | 41 | TREMIE-41-28 | 2026-10-29 | NUEVO | 2026-10-29 |  | 9.2 | 43.96667 | 3 | 43.11481 | 31
28229 - PIAZZA PPTO C | P-225 | Tremie 1/2" | Concreto | Pilote kely torre 3 #310 | 2026-08-18 | 2026-09-15 | 2026-09-16 | 28 | 34.5 | 44.2 | 128.1 | TREMIE | 41 | TREMIE-41-28 | 2026-10-29 | NUEVO | 2026-10-29 |  | 9.7 | 43.96667 | 3 | 41.21481 | 31
28229 - PIAZZA PPTO C | P-232 | Tremie 1/2" | Concreto | Pilote kely torre 3#294 | 2026-08-26 | 2026-09-23 | 2026-09-25 | 28 | 34.5 | 38.9 | 112.8 | TREMIE | 41 | TREMIE-41-28 | 2026-10-29 | NUEVO | 2026-10-29 |  | 4.4 | 38.36667 | 3 | 41.21481 | 31
28229 - PIAZZA PPTO C | P-232 | Tremie 1/2" | Concreto | Pilote kely torre 3#294 | 2026-08-26 | 2026-09-23 | 2026-09-25 | 28 | 34.5 | 37.8 | 109.6 | TREMIE | 41 | TREMIE-41-28 | 2026-10-29 | NUEVO | 2026-10-29 |  | 3.3 | 38.36667 | 3 | 41.21481 | 31
28229 - PIAZZA PPTO C | P-232 | Tremie 1/2" | Concreto | Pilote kely torre 3#294 | 2026-08-26 | 2026-09-23 | 2026-09-25 | 28 | 34.5 | 38.4 | 111.3 | TREMIE | 41 | TREMIE-41-28 | 2026-10-29 | NUEVO | 2026-10-29 |  | 3.9 | 38.36667 | 3 | 40.38889 | 31
28229 - PIAZZA PPTO C | P-233 | Tremie 1/2" | Concreto | Pilote kely torre 3 #306 | 2026-08-26 | 2026-09-23 | 2026-09-25 | 28 | 34.5 | 39.6 | 114.8 | TREMIE | 41 | TREMIE-41-28 | 2026-10-29 | NUEVO | 2026-10-29 |  | 5.1 | 39.06667 | 3 | 40.38889 | 31
28229 - PIAZZA PPTO C | P-233 | Tremie 1/2" | Concreto | Pilote kely torre 3 #306 | 2026-08-26 | 2026-09-23 | 2026-09-25 | 28 | 34.5 | 38.6 | 111.9 | TREMIE | 41 | TREMIE-41-28 | 2026-10-29 | NUEVO | 2026-10-29 |  | 4.1 | 39.06667 | 3 | 40.38889 | 31
28229 - PIAZZA PPTO C | P-233 | Tremie 1/2" | Concreto | Pilote kely torre 3 #306 | 2026-08-26 | 2026-09-23 | 2026-09-25 | 28 | 34.5 | 39 | 113 | TREMIE | 41 | TREMIE-41-28 | 2026-10-29 | NUEVO | 2026-10-29 |  | 4.5 | 39.06667 | 3 | 41.37778 | 31
28229 - PIAZZA PPTO C | P-234 | Tremie 1/2" | Concreto | Pilote kely torre 3 #289 | 2026-08-27 | 2026-09-24 | 2026-09-25 | 28 | 34.5 | 48.1 | 139.4 | TREMIE | 41 | TREMIE-41-28 | 2026-10-29 | NUEVO | 2026-10-29 |  | 13.6 | 48.06667 | 3 | 41.37778 | 31
28229 - PIAZZA PPTO C | P-234 | Tremie 1/2" | Concreto | Pilote kely torre 3 #289 | 2026-08-27 | 2026-09-24 | 2026-09-25 | 28 | 34.5 | 48.8 | 141.4 | TREMIE | 41 | TREMIE-41-28 | 2026-10-29 | NUEVO | 2026-10-29 |  | 14.3 | 48.06667 | 3 | 41.37778 | 31
28229 - PIAZZA PPTO C | P-234 | Tremie 1/2" | Concreto | Pilote kely torre 3 #289 | 2026-08-27 | 2026-09-24 | 2026-09-25 | 28 | 34.5 | 47.3 | 137.1 | TREMIE | 41 | TREMIE-41-28 | 2026-10-29 | NUEVO | 2026-10-29 |  | 12.8 | 48.06667 | 3 | 42.24074 | 31
28229 - PIAZZA PPTO C | P-236 | Tremie 1/2" | Concreto | Pilote kely torre 3 #280 | 2026-08-27 | 2026-09-24 | 2026-09-25 | 28 | 34.5 | 40.7 | 118 | TREMIE | 41 | TREMIE-41-28 | 2026-10-29 | NUEVO | 2026-10-29 |  | 6.2 | 40.2 | 3 | 42.24074 | 31
28229 - PIAZZA PPTO C | P-236 | Tremie 1/2" | Concreto | Pilote kely torre 3 #280 | 2026-08-27 | 2026-09-24 | 2026-09-25 | 28 | 34.5 | 40.5 | 117.4 | TREMIE | 41 | TREMIE-41-28 | 2026-10-29 | NUEVO | 2026-10-29 |  | 6 | 40.2 | 3 | 42.24074 | 31
28229 - PIAZZA PPTO C | P-236 | Tremie 1/2" | Concreto | Pilote kely torre 3 #280 | 2026-08-27 | 2026-09-24 | 2026-09-25 | 28 | 34.5 | 39.4 | 114.2 | TREMIE | 41 | TREMIE-41-28 | 2026-10-29 | NUEVO | 2026-10-29 |  | 4.9 | 40.2 | 3 | 43.2 | 31
28229 - PIAZZA PPTO C | P-237 | Tremie 1/2" | Concreto | Pilote kely torre 3 #264 y pilote kely #274 | 2026-08-28 | 2026-09-25 | 2026-09-25 | 28 | 34.5 | 42.5 | 123.2 | TREMIE | 41 | TREMIE-41-28 | 2026-10-29 | NUEVO | 2026-10-29 |  | 8 | 42.46667 | 3 | 43.2 | 31
28229 - PIAZZA PPTO C | P-237 | Tremie 1/2" | Concreto | Pilote kely torre 3 #264 y pilote kely #274 | 2026-08-28 | 2026-09-25 | 2026-09-25 | 28 | 34.5 | 41.5 | 120.3 | TREMIE | 41 | TREMIE-41-28 | 2026-10-29 | NUEVO | 2026-10-29 |  | 7 | 42.46667 | 3 | 43.2 | 31
28229 - PIAZZA PPTO C | P-237 | Tremie 1/2" | Concreto | Pilote kely torre 3 #264 y pilote kely #274 | 2026-08-28 | 2026-09-25 | 2026-09-25 | 28 | 34.5 | 43.4 | 125.8 | TREMIE | 41 | TREMIE-41-28 | 2026-10-29 | NUEVO | 2026-10-29 |  | 8.9 | 42.46667 | 3 | 42.61481 | 31
28229 - PIAZZA PPTO C | P-239 | Tremie 1/2" | Concreto | Pilote kely torre 3 #286 | 2026-09-01 | 2026-09-29 | 2026-09-29 | 28 | 34.5 | 44.1 | 127.8 | TREMIE | 41 | TREMIE-41-28 | 2026-10-29 | NUEVO | 2026-10-29 |  | 9.6 | 43.73333 | 3 | 42.61481 | 31
28229 - PIAZZA PPTO C | P-239 | Tremie 1/2" | Concreto | Pilote kely torre 3 #286 | 2026-09-01 | 2026-09-29 | 2026-09-29 | 28 | 34.5 | 42.6 | 123.5 | TREMIE | 41 | TREMIE-41-28 | 2026-10-29 | NUEVO | 2026-10-29 |  | 8.1 | 43.73333 | 3 | 42.61481 | 31
28229 - PIAZZA PPTO C | P-239 | Tremie 1/2" | Concreto | Pilote kely torre 3 #286 | 2026-09-01 | 2026-09-29 | 2026-09-29 | 28 | 34.5 | 44.5 | 129 | TREMIE | 41 | TREMIE-41-28 | 2026-10-29 | NUEVO | 2026-10-29 |  | 10 | 43.73333 | 3 | 43.21481 | 31
28229 - PIAZZA PPTO C | P-240 | Tremie 1/2" | Concreto | Pilotes kely torre 3 # 299 | 2026-09-01 | 2026-09-29 | 2026-09-29 | 28 | 34.5 | 45.6 | 132.2 | TREMIE | 41 | TREMIE-41-28 | 2026-10-29 | NUEVO | 2026-10-29 |  | 11.1 | 45.06667 | 3 | 43.21481 | 31
28229 - PIAZZA PPTO C | P-240 | Tremie 1/2" | Concreto | Pilotes kely torre 3 # 299 | 2026-09-01 | 2026-09-29 | 2026-09-29 | 28 | 34.5 | 44.3 | 128.4 | TREMIE | 41 | TREMIE-41-28 | 2026-10-29 | NUEVO | 2026-10-29 |  | 9.8 | 45.06667 | 3 | 43.21481 | 31
28229 - PIAZZA PPTO C | P-240 | Tremie 1/2" | Concreto | Pilotes kely torre 3 # 299 | 2026-09-01 | 2026-09-29 | 2026-09-29 | 28 | 34.5 | 45.3 | 131.3 | TREMIE | 41 | TREMIE-41-28 | 2026-10-29 | NUEVO | 2026-10-29 |  | 10.8 | 45.06667 | 3 | 49.11111 | 31
28229 - PIAZZA PPTO C | P-242 | Tremie 1/2" | Concreto | Pilote kely torre 3 # 297 | 2026-09-03 | 2026-10-01 | 2026-10-01 | 28 | 34.5 | 66.9 | 193.9 | TREMIE | 41 | TREMIE-41-28 | 2026-10-29 | NUEVO | 2026-10-29 |  | 32.4 | 66.56667 | 3 | 49.11111 | 31
28229 - PIAZZA PPTO C | P-242 | Tremie 1/2" | Concreto | Pilote kely torre 3 # 297 | 2026-09-03 | 2026-10-01 | 2026-10-01 | 28 | 34.5 | 65.4 | 189.6 | TREMIE | 41 | TREMIE-41-28 | 2026-10-29 | NUEVO | 2026-10-29 |  | 30.9 | 66.56667 | 3 | 49.11111 | 31
28229 - PIAZZA PPTO C | P-242 | Tremie 1/2" | Concreto | Pilote kely torre 3 # 297 | 2026-09-03 | 2026-10-01 | 2026-10-01 | 28 | 34.5 | 67.4 | 195.4 | TREMIE | 41 | TREMIE-41-28 | 2026-10-29 | NUEVO | 2026-10-29 |  | 32.9 | 66.56667 | 3 | 53.48519 | 31
28229 - PIAZZA PPTO C | P-243 | Tremie 1/2" | Concreto | Pilote kely torre 3 # 301 | 2026-09-04 | 2026-10-02 | 2026-10-02 | 28 | 34.5 | 51 | 147.8 | TREMIE | 41 | TREMIE-41-28 | 2026-10-29 | NUEVO | 2026-10-29 |  | 16.5 | 51.36667 | 3 | 53.48519 | 31
28229 - PIAZZA PPTO C | P-243 | Tremie 1/2" | Concreto | Pilote kely torre 3 # 301 | 2026-09-04 | 2026-10-02 | 2026-10-02 | 28 | 34.5 | 52.7 | 152.8 | TREMIE | 41 | TREMIE-41-28 | 2026-10-29 | NUEVO | 2026-10-29 |  | 18.2 | 51.36667 | 3 | 53.48519 | 31
28229 - PIAZZA PPTO C | P-243 | Tremie 1/2" | Concreto | Pilote kely torre 3 # 301 | 2026-09-04 | 2026-10-02 | 2026-10-02 | 28 | 34.5 | 50.4 | 146.1 | TREMIE | 41 | TREMIE-41-28 | 2026-10-29 | NUEVO | 2026-10-29 |  | 15.9 | 51.36667 | 3 | 56.62963 | 31
28229 - PIAZZA PPTO C | P-245 | Tremie 1/2" | Concreto | Pilotes kely torre 3 # 295 | 2026-09-04 | 2026-10-02 | 2026-10-02 | 28 | 34.5 | 54.8 | 158.8 | TREMIE | 41 | TREMIE-41-28 | 2026-10-29 | NUEVO | 2026-10-29 |  | 20.3 | 55.4 | 3 | 56.62963 | 31
28229 - PIAZZA PPTO C | P-245 | Tremie 1/2" | Concreto | Pilotes kely torre 3 # 295 | 2026-09-04 | 2026-10-02 | 2026-10-02 | 28 | 34.5 | 55 | 159.4 | TREMIE | 41 | TREMIE-41-28 | 2026-10-29 | NUEVO | 2026-10-29 |  | 20.5 | 55.4 | 3 | 56.62963 | 31
28229 - PIAZZA PPTO C | P-245 | Tremie 1/2" | Concreto | Pilotes kely torre 3 # 295 | 2026-09-04 | 2026-10-02 | 2026-10-02 | 28 | 34.5 | 56.4 | 163.5 | TREMIE | 41 | TREMIE-41-28 | 2026-10-29 | NUEVO | 2026-10-29 |  | 21.9 | 55.4 | 3 | 54.43704 | 31
28229 - PIAZZA PPTO C | P-246 | Tremie 1/2" | Concreto | Pilotes kely torre 3 # 290 | 2026-09-05 | 2026-10-03 | 2026-10-26 | 28 | 34.5 | 52 | 150.7 | TREMIE | 41 | TREMIE-41-28 | 2026-10-29 | NUEVO | 2026-10-29 |  | 17.5 | 51.53333 | 3 | 54.43704 | 31
28229 - PIAZZA PPTO C | P-246 | Tremie 1/2" | Concreto | Pilotes kely torre 3 # 290 | 2026-09-05 | 2026-10-03 | 2026-10-26 | 28 | 34.5 | 51.7 | 149.9 | TREMIE | 41 | TREMIE-41-28 | 2026-10-29 | NUEVO | 2026-10-29 |  | 17.2 | 51.53333 | 3 | 54.43704 | 31
28229 - PIAZZA PPTO C | P-246 | Tremie 1/2" | Concreto | Pilotes kely torre 3 # 290 | 2026-09-05 | 2026-10-03 | 2026-10-26 | 28 | 34.5 | 50.9 | 147.5 | TREMIE | 41 | TREMIE-41-28 | 2026-10-29 | NUEVO | 2026-10-29 |  | 16.4 | 51.53333 | 3 | 52.6037 | 31
28229 - PIAZZA PPTO C | P-247 | Tremie 1/2" | Concreto | Pilote kely torre 3 #271 | 2026-09-07 | 2026-10-05 | 2026-10-26 | 28 | 34.5 | 50.2 | 145.5 | TREMIE | 41 | TREMIE-41-28 | 2026-10-29 | NUEVO | 2026-10-29 |  | 15.7 | 50.63333 | 3 | 52.6037 | 31
28229 - PIAZZA PPTO C | P-247 | Tremie 1/2" | Concreto | Pilote kely torre 3 #271 | 2026-09-07 | 2026-10-05 | 2026-10-26 | 28 | 34.5 | 50.5 | 146.4 | TREMIE | 41 | TREMIE-41-28 | 2026-10-29 | NUEVO | 2026-10-29 |  | 16 | 50.63333 | 3 | 52.6037 | 31
28229 - PIAZZA PPTO C | P-247 | Tremie 1/2" | Concreto | Pilote kely torre 3 #271 | 2026-09-07 | 2026-10-05 | 2026-10-26 | 28 | 34.5 | 51.2 | 148.4 | TREMIE | 41 | TREMIE-41-28 | 2026-10-29 | NUEVO | 2026-10-29 |  | 16.7 | 50.63333 | 3 | 51.31481 | 31
28229 - PIAZZA PPTO C | P-248 | Tremie 1/2" | Concreto | Pilote kely torre 3 # 312 y pilote kely # 308 | 2026-09-08 | 2026-10-06 | 2026-10-26 | 28 | 34.5 | 50.2 | 145.5 | TREMIE | 41 | TREMIE-41-28 | 2026-10-29 | NUEVO | 2026-10-29 |  | 15.7 | 49.96667 | 3 | 51.31481 | 31
28229 - PIAZZA PPTO C | P-248 | Tremie 1/2" | Concreto | Pilote kely torre 3 # 312 y pilote kely # 308 | 2026-09-08 | 2026-10-06 | 2026-10-26 | 28 | 34.5 | 50.4 | 146.1 | TREMIE | 41 | TREMIE-41-28 | 2026-10-29 | NUEVO | 2026-10-29 |  | 15.9 | 49.96667 | 3 | 51.31481 | 31
28229 - PIAZZA PPTO C | P-248 | Tremie 1/2" | Concreto | Pilote kely torre 3 # 312 y pilote kely # 308 | 2026-09-08 | 2026-10-06 | 2026-10-26 | 28 | 34.5 | 49.3 | 142.9 | TREMIE | 41 | TREMIE-41-28 | 2026-10-29 | NUEVO | 2026-10-29 |  | 14.8 | 49.96667 | 3 | 49.07407 | 31
28229 - PIAZZA PPTO C | P-279 | Tremie 1/2" | Concreto | Pilote kely torre 3 #278 y pilote kely #314 | 2026-09-30 | 2026-10-28 | 2026-10-28 | 28 | 34.5 | 43.5 | 126.1 | TREMIE | 41 | TREMIE-41-28 | 2026-10-29 | NUEVO | 2026-10-29 |  | 9 | 44.16667 | 3 | 49.07407 | 31
28229 - PIAZZA PPTO C | P-279 | Tremie 1/2" | Concreto | Pilote kely torre 3 #278 y pilote kely #314 | 2026-09-30 | 2026-10-28 | 2026-10-28 | 28 | 34.5 | 44.7 | 129.6 | TREMIE | 41 | TREMIE-41-28 | 2026-10-29 | NUEVO | 2026-10-29 |  | 10.2 | 44.16667 | 3 | 49.07407 | 31
28229 - PIAZZA PPTO C | P-279 | Tremie 1/2" | Concreto | Pilote kely torre 3 #278 y pilote kely #314 | 2026-09-30 | 2026-10-28 | 2026-10-28 | 28 | 34.5 | 44.3 | 128.4 | TREMIE | 41 | TREMIE-41-28 | 2026-10-29 | NUEVO | 2026-10-29 |  | 9.8 | 44.16667 | 3 | 46.95185 | 31
28229 - PIAZZA PPTO C | P-34 | TREMIE 1/2" | Concreto | Pilote kelly T2 No 50 | 2026-04-11 | 2026-05-09 | 2026-05-12 | 28 | 34.5 | 45.2 | 131 | TREMIE | 41 | TREMIE-41-28 | 2026-10-29 | NUEVO | 2026-10-29 |  | 10.7 | 44.76667 | 3 | 46.95185 | 31
28229 - PIAZZA PPTO C | P-34 | TREMIE 1/2" | Concreto | Pilote kelly T2 No 50 | 2026-04-11 | 2026-05-09 | 2026-05-12 | 28 | 34.5 | 44.9 | 130.1 | TREMIE | 41 | TREMIE-41-28 | 2026-10-29 | NUEVO | 2026-10-29 |  | 10.4 | 44.76667 | 3 | 46.95185 | 31
28229 - PIAZZA PPTO C | P-34 | TREMIE 1/2" | Concreto | Pilote kelly T2 No 50 | 2026-04-11 | 2026-05-09 | 2026-05-12 | 28 | 34.5 | 44.2 | 128.1 | TREMIE | 41 | TREMIE-41-28 | 2026-10-29 | NUEVO | 2026-10-29 |  | 9.7 | 44.76667 | 3 | 46.85556 | 31
28229 - PIAZZA PPTO C | P-35 | Tremie 1/2" | Concreto | Torre 1 pilotes Kelly #01 | 2026-04-13 | 2026-05-11 | 2026-05-12 | 28 | 34.5 | 52.9 | 153.3 | TREMIE | 41 | TREMIE-41-28 | 2026-10-29 | NUEVO | 2026-10-29 |  | 18.4 | 52.46667 | 3 | 46.85556 | 31
28229 - PIAZZA PPTO C | P-35 | Tremie 1/2" | Concreto | Torre 1 pilotes Kelly #01 | 2026-04-13 | 2026-05-11 | 2026-05-12 | 28 | 34.5 | 51.8 | 150.1 | TREMIE | 41 | TREMIE-41-28 | 2026-10-29 | NUEVO | 2026-10-29 |  | 17.3 | 52.46667 | 3 | 46.85556 | 31
28229 - PIAZZA PPTO C | P-35 | Tremie 1/2" | Concreto | Torre 1 pilotes Kelly #01 | 2026-04-13 | 2026-05-11 | 2026-05-12 | 28 | 34.5 | 52.7 | 152.8 | TREMIE | 41 | TREMIE-41-28 | 2026-10-29 | NUEVO | 2026-10-29 |  | 18.2 | 52.46667 | 3 | 47.11111 | 31
28229 - PIAZZA PPTO C | P-37 | Tremie 1/2" | Concreto | Torre 2 pilote kelly #48 | 2026-04-13 | 2026-05-11 | 2026-05-12 | 28 | 34.5 | 44 | 127.5 | TREMIE | 41 | TREMIE-41-28 | 2026-10-29 | NUEVO | 2026-10-29 |  | 9.5 | 44.06667 | 3 | 47.11111 | 31
28229 - PIAZZA PPTO C | P-37 | Tremie 1/2" | Concreto | Torre 2 pilote kelly #48 | 2026-04-13 | 2026-05-11 | 2026-05-12 | 28 | 34.5 | 43.7 | 126.7 | TREMIE | 41 | TREMIE-41-28 | 2026-10-29 | NUEVO | 2026-10-29 |  | 9.2 | 44.06667 | 3 | 47.11111 | 31
28229 - PIAZZA PPTO C | P-37 | Tremie 1/2" | Concreto | Torre 2 pilote kelly #48 | 2026-04-13 | 2026-05-11 | 2026-05-12 | 28 | 34.5 | 44.5 | 129 | TREMIE | 41 | TREMIE-41-28 | 2026-10-29 | NUEVO | 2026-10-29 |  | 10 | 44.06667 | 3 | 46.63333 | 31
28229 - PIAZZA PPTO C | P-38 | Tremie 1/2" | Concreto | Torre 2 pilote kelly #20 y pilote kelly # 27 | 2026-04-14 | 2026-05-12 | 2026-05-12 | 28 | 34.5 | 42.6 | 123.5 | TREMIE | 41 | TREMIE-41-28 | 2026-10-29 | NUEVO | 2026-10-29 |  | 8.1 | 42.66667 | 3 | 46.63333 | 31
28229 - PIAZZA PPTO C | P-38 | Tremie 1/2" | Concreto | Torre 2 pilote kelly #20 y pilote kelly # 27 | 2026-04-14 | 2026-05-12 | 2026-05-12 | 28 | 34.5 | 43.3 | 125.5 | TREMIE | 41 | TREMIE-41-28 | 2026-10-29 | NUEVO | 2026-10-29 |  | 8.8 | 42.66667 | 3 | 46.63333 | 31
28229 - PIAZZA PPTO C | P-38 | Tremie 1/2" | Concreto | Torre 2 pilote kelly #20 y pilote kelly # 27 | 2026-04-14 | 2026-05-12 | 2026-05-12 | 28 | 34.5 | 42.1 | 122 | TREMIE | 41 | TREMIE-41-28 | 2026-10-29 | NUEVO | 2026-10-29 |  | 7.6 | 42.66667 | 3 | 45.55556 | 31
28229 - PIAZZA PPTO C | P-42 | TREMIE 1/2" | Concreto | Torre 1 pilotes kally #13 | 2026-04-15 | 2026-05-13 | 2026-05-13 | 28 | 34.5 | 47.9 | 138.8 | TREMIE | 41 | TREMIE-41-28 | 2026-10-29 | NUEVO | 2026-10-29 |  | 13.4 | 48.66667 | 3 | 45.55556 | 31
28229 - PIAZZA PPTO C | P-42 | TREMIE 1/2" | Concreto | Torre 1 pilotes kally #13 | 2026-04-15 | 2026-05-13 | 2026-05-13 | 28 | 34.5 | 48.7 | 141.2 | TREMIE | 41 | TREMIE-41-28 | 2026-10-29 | NUEVO | 2026-10-29 |  | 14.2 | 48.66667 | 3 | 45.55556 | 31
28229 - PIAZZA PPTO C | P-42 | TREMIE 1/2" | Concreto | Torre 1 pilotes kally #13 | 2026-04-15 | 2026-05-13 | 2026-05-13 | 28 | 34.5 | 49.4 | 143.2 | TREMIE | 41 | TREMIE-41-28 | 2026-10-29 | NUEVO | 2026-10-29 |  | 14.9 | 48.66667 | 3 | 46.16296 | 31
28229 - PIAZZA PPTO C | P-45 | TREMIE 1/2" | Concreto | Pilotes kelly torre 1 #12 y pilote kelly #3 | 2026-04-16 | 2026-05-14 | 2026-05-14 | 28 | 34.5 | 48.1 | 139.4 | TREMIE | 41 | TREMIE-41-28 | 2026-10-29 | NUEVO | 2026-10-29 |  | 13.6 | 48.7 | 3 | 46.16296 | 31
28229 - PIAZZA PPTO C | P-45 | TREMIE 1/2" | Concreto | Pilotes kelly torre 1 #12 y pilote kelly #3 | 2026-04-16 | 2026-05-14 | 2026-05-14 | 28 | 34.5 | 48.9 | 141.7 | TREMIE | 41 | TREMIE-41-28 | 2026-10-29 | NUEVO | 2026-10-29 |  | 14.4 | 48.7 | 3 | 46.16296 | 31
28229 - PIAZZA PPTO C | P-45 | TREMIE 1/2" | Concreto | Pilotes kelly torre 1 #12 y pilote kelly #3 | 2026-04-16 | 2026-05-14 | 2026-05-14 | 28 | 34.5 | 49.1 | 142.3 | TREMIE | 41 | TREMIE-41-28 | 2026-10-29 | NUEVO | 2026-10-29 |  | 14.6 | 48.7 | 3 | 47.15926 | 31
28229 - PIAZZA PPTO C | P-47 | Tremie 1/2" | Concreto | Pilote kelly torre 2 #42 | 2026-04-16 | 2026-05-14 | 2026-05-14 | 28 | 34.5 | 44.4 | 128.7 | TREMIE | 41 | TREMIE-41-28 | 2026-10-29 | NUEVO | 2026-10-29 |  | 9.9 | 44.83333 | 3 | 47.15926 | 31
28229 - PIAZZA PPTO C | P-47 | Tremie 1/2" | Concreto | Pilote kelly torre 2 #42 | 2026-04-16 | 2026-05-14 | 2026-05-14 | 28 | 34.5 | 45.3 | 131.3 | TREMIE | 41 | TREMIE-41-28 | 2026-10-29 | NUEVO | 2026-10-29 |  | 10.8 | 44.83333 | 3 | 47.15926 | 31
28229 - PIAZZA PPTO C | P-47 | Tremie 1/2" | Concreto | Pilote kelly torre 2 #42 | 2026-04-16 | 2026-05-14 | 2026-05-14 | 28 | 34.5 | 44.8 | 129.9 | TREMIE | 41 | TREMIE-41-28 | 2026-10-29 | NUEVO | 2026-10-29 |  | 10.3 | 44.83333 | 3 | 46.96296 | 31
28229 - PIAZZA PPTO C | P-67 | Tremie 1/2" | Concreto | Pilote kely torre 2 #24 | 2026-04-24 | 2026-05-22 | 2026-05-22 | 28 | 34.5 | 46.4 | 134.5 | TREMIE | 41 | TREMIE-41-28 | 2026-10-29 | NUEVO | 2026-10-29 |  | 11.9 | 46.7 | 3 | 46.96296 | 31
28229 - PIAZZA PPTO C | P-67 | Tremie 1/2" | Concreto | Pilote kely torre 2 #24 | 2026-04-24 | 2026-05-22 | 2026-05-22 | 28 | 34.5 | 47 | 136.2 | TREMIE | 41 | TREMIE-41-28 | 2026-10-29 | NUEVO | 2026-10-29 |  | 12.5 | 46.7 | 3 | 46.96296 | 31
28229 - PIAZZA PPTO C | P-67 | Tremie 1/2" | Concreto | Pilote kely torre 2 #24 | 2026-04-24 | 2026-05-22 | 2026-05-22 | 28 | 34.5 | 46.7 | 135.4 | TREMIE | 41 | TREMIE-41-28 | 2026-10-29 | NUEVO | 2026-10-29 |  | 12.2 | 46.7 | 3 | 43.98148 | 31
28229 - PIAZZA PPTO C | P-70 | Tremie 1/2" | Concreto | Pilote Kely torre 2 #43 | 2026-04-25 | 2026-05-23 | 2026-05-26 | 28 | 34.5 | 36.7 | 106.4 | TREMIE | 41 | TREMIE-41-28 | 2026-10-29 | NUEVO | 2026-10-29 |  | 2.2 | 36.26667 | 3 | 43.98148 | 31
28229 - PIAZZA PPTO C | P-70 | Tremie 1/2" | Concreto | Pilote Kely torre 2 #43 | 2026-04-25 | 2026-05-23 | 2026-05-26 | 28 | 34.5 | 35.8 | 103.8 | TREMIE | 41 | TREMIE-41-28 | 2026-10-29 | NUEVO | 2026-10-29 |  | 1.3 | 36.26667 | 3 | 43.98148 | 31
28229 - PIAZZA PPTO C | P-70 | Tremie 1/2" | Concreto | Pilote Kely torre 2 #43 | 2026-04-25 | 2026-05-23 | 2026-05-26 | 28 | 34.5 | 36.3 | 105.2 | TREMIE | 41 | TREMIE-41-28 | 2026-10-29 | NUEVO | 2026-10-29 |  | 1.8 | 36.26667 | 3 | 42.87407 | 31
28229 - PIAZZA PPTO C | P-72 | Tremie ½" | Concreto | Pilotes kely torre 2 #44 y pilote kely #19 | 2026-04-27 | 2026-05-25 | 2026-05-26 | 28 | 34.5 | 47 | 136.2 | TREMIE | 41 | TREMIE-41-28 | 2026-10-29 | NUEVO | 2026-10-29 |  | 12.5 | 46.06667 | 3 | 42.87407 | 31
28229 - PIAZZA PPTO C | P-72 | Tremie ½" | Concreto | Pilotes kely torre 2 #44 y pilote kely #19 | 2026-04-27 | 2026-05-25 | 2026-05-26 | 28 | 34.5 | 45.9 | 133 | TREMIE | 41 | TREMIE-41-28 | 2026-10-29 | NUEVO | 2026-10-29 |  | 11.4 | 46.06667 | 3 | 42.87407 | 31
28229 - PIAZZA PPTO C | P-72 | Tremie ½" | Concreto | Pilotes kely torre 2 #44 y pilote kely #19 | 2026-04-27 | 2026-05-25 | 2026-05-26 | 28 | 34.5 | 45.3 | 131.3 | TREMIE | 41 | TREMIE-41-28 | 2026-10-29 | NUEVO | 2026-10-29 |  | 10.8 | 46.06667 | 3 | 41.1 | 31
28229 - PIAZZA PPTO C | P-74 | Tremie ½" | Concreto | Pilote kely torre 2 #09 | 2026-04-27 | 2026-05-25 | 2026-05-26 | 28 | 34.5 | 38.4 | 111.3 | TREMIE | 41 | TREMIE-41-28 | 2026-10-29 | NUEVO | 2026-10-29 |  | 3.9 | 38.1 | 3 | 41.1 | 31
28229 - PIAZZA PPTO C | P-74 | Tremie ½" | Concreto | Pilote kely torre 2 #09 | 2026-04-27 | 2026-05-25 | 2026-05-26 | 28 | 34.5 | 38 | 110.1 | TREMIE | 41 | TREMIE-41-28 | 2026-10-29 | NUEVO | 2026-10-29 |  | 3.5 | 38.1 | 3 | 41.1 | 31
28229 - PIAZZA PPTO C | P-74 | Tremie ½" | Concreto | Pilote kely torre 2 #09 | 2026-04-27 | 2026-05-25 | 2026-05-26 | 28 | 34.5 | 37.9 | 109.9 | TREMIE | 41 | TREMIE-41-28 | 2026-10-29 | NUEVO | 2026-10-29 |  | 3.4 | 38.1 | 3 | 40.3963 | 31
28229 - PIAZZA PPTO C | P-76 | Tremie ½" | Concreto | Pilote kely torre 2 #06 | 2026-04-28 | 2026-05-26 | 2026-05-26 | 28 | 34.5 | 37.4 | 108.4 | TREMIE | 41 | TREMIE-41-28 | 2026-10-29 | NUEVO | 2026-10-29 |  | 2.9 | 37.4 | 3 | 40.3963 | 31
28229 - PIAZZA PPTO C | P-76 | Tremie ½" | Concreto | Pilote kely torre 2 #06 | 2026-04-28 | 2026-05-26 | 2026-05-26 | 28 | 34.5 | 37.9 | 109.9 | TREMIE | 41 | TREMIE-41-28 | 2026-10-29 | NUEVO | 2026-10-29 |  | 3.4 | 37.4 | 3 | 40.3963 | 31
28229 - PIAZZA PPTO C | P-76 | Tremie ½" | Concreto | Pilote kely torre 2 #06 | 2026-04-28 | 2026-05-26 | 2026-05-26 | 28 | 34.5 | 36.9 | 107 | TREMIE | 41 | TREMIE-41-28 | 2026-10-29 | NUEVO | 2026-10-29 |  | 2.4 | 37.4 | 3 | 41.11481 | 31
28229 - PIAZZA PPTO C | P-77 | Tremie ½" | Concreto | Pilote kely torre 1 #25 | 2026-04-28 | 2026-05-26 | 2026-05-26 | 28 | 34.5 | 49.1 | 142.3 | TREMIE | 41 | TREMIE-41-28 | 2026-10-29 | NUEVO | 2026-10-29 |  | 14.6 | 48.73333 | 3 | 41.11481 | 31
28229 - PIAZZA PPTO C | P-77 | Tremie ½" | Concreto | Pilote kely torre 1 #25 | 2026-04-28 | 2026-05-26 | 2026-05-26 | 28 | 34.5 | 47.7 | 138.3 | TREMIE | 41 | TREMIE-41-28 | 2026-10-29 | NUEVO | 2026-10-29 |  | 13.2 | 48.73333 | 3 | 41.11481 | 31
28229 - PIAZZA PPTO C | P-77 | Tremie ½" | Concreto | Pilote kely torre 1 #25 | 2026-04-28 | 2026-05-26 | 2026-05-26 | 28 | 34.5 | 49.4 | 143.2 | TREMIE | 41 | TREMIE-41-28 | 2026-10-29 | NUEVO | 2026-10-29 |  | 14.9 | 48.73333 | 3 | 44.27037 | 31
28229 - PIAZZA PPTO C | P-78 | Tremie ½" | Concreto | Pilote kely torre 2 #52 y pilote kely #25 | 2026-04-29 | 2026-05-27 | 2026-05-28 | 28 | 34.5 | 50.4 | 146.1 | TREMIE | 41 | TREMIE-41-28 | 2026-10-29 | NUEVO | 2026-10-29 |  | 15.9 | 50.96667 | 3 | 44.27037 | 31
28229 - PIAZZA PPTO C | P-78 | Tremie ½" | Concreto | Pilote kely torre 2 #52 y pilote kely #25 | 2026-04-29 | 2026-05-27 | 2026-05-28 | 28 | 34.5 | 51.6 | 149.6 | TREMIE | 41 | TREMIE-41-28 | 2026-10-29 | NUEVO | 2026-10-29 |  | 17.1 | 50.96667 | 3 | 44.27037 | 31
28229 - PIAZZA PPTO C | P-78 | Tremie ½" | Concreto | Pilote kely torre 2 #52 y pilote kely #25 | 2026-04-29 | 2026-05-27 | 2026-05-28 | 28 | 34.5 | 50.9 | 147.5 | TREMIE | 41 | TREMIE-41-28 | 2026-10-29 | NUEVO | 2026-10-29 |  | 16.4 | 50.96667 | 3 | 47.67037 | 31
28229 - PIAZZA PPTO C | P-81 | Tremie ½" | Concreto | Pilote kely torre 1 #14 pilote kely #39 | 2026-04-30 | 2026-05-28 | 2026-05-28 | 28 | 34.5 | 46.5 | 134.8 | TREMIE | 41 | TREMIE-41-28 | 2026-10-29 | NUEVO | 2026-10-29 |  | 12 | 46.26667 | 3 | 47.67037 | 31
28229 - PIAZZA PPTO C | P-81 | Tremie ½" | Concreto | Pilote kely torre 1 #14 pilote kely #39 | 2026-04-30 | 2026-05-28 | 2026-05-28 | 28 | 34.5 | 45.5 | 131.9 | TREMIE | 41 | TREMIE-41-28 | 2026-10-29 | NUEVO | 2026-10-29 |  | 11 | 46.26667 | 3 | 47.67037 | 31
28229 - PIAZZA PPTO C | P-81 | Tremie ½" | Concreto | Pilote kely torre 1 #14 pilote kely #39 | 2026-04-30 | 2026-05-28 | 2026-05-28 | 28 | 34.5 | 46.8 | 135.7 | TREMIE | 41 | TREMIE-41-28 | 2026-10-29 | NUEVO | 2026-10-29 |  | 12.3 | 46.26667 | 3 | 46.98148 | 31
28229 - PIAZZA PPTO C | P-82 | Tremie ½" | Concreto | Pilote kely torre 2 #46 | 2026-04-30 | 2026-05-28 | 2026-05-28 | 28 | 34.5 | 40.3 | 116.8 | TREMIE | 41 | TREMIE-41-28 | 2026-10-29 | NUEVO | 2026-10-29 |  | 5.8 | 41.2 | 3 | 46.98148 | 31
28229 - PIAZZA PPTO C | P-82 | Tremie ½" | Concreto | Pilote kely torre 2 #46 | 2026-04-30 | 2026-05-28 | 2026-05-28 | 28 | 34.5 | 41.3 | 119.7 | TREMIE | 41 | TREMIE-41-28 | 2026-10-29 | NUEVO | 2026-10-29 |  | 6.8 | 41.2 | 3 | 46.98148 | 31
28229 - PIAZZA PPTO C | P-82 | Tremie ½" | Concreto | Pilote kely torre 2 #46 | 2026-04-30 | 2026-05-28 | 2026-05-28 | 28 | 34.5 | 42 | 121.7 | TREMIE | 41 | TREMIE-41-28 | 2026-10-29 | NUEVO | 2026-10-29 |  | 7.5 | 41.2 | 3 | 45.66296 | 31
28229 - PIAZZA PPTO C | P-94 | Tremie 1/2 | Concreto | Pilote Kelly torre 1 #20 | 2026-05-06 | 2026-06-03 | 2026-06-03 | 28 | 34.5 | 48.8 | 141.4 | TREMIE | 41 | TREMIE-41-28 | 2026-10-29 | NUEVO | 2026-10-29 |  | 14.3 | 48.8 | 3 | 45.66296 | 31
28229 - PIAZZA PPTO C | P-94 | Tremie 1/2 | Concreto | Pilote Kelly torre 1 #20 | 2026-05-06 | 2026-06-03 | 2026-06-03 | 28 | 34.5 | 49.4 | 143.2 | TREMIE | 41 | TREMIE-41-28 | 2026-10-29 | NUEVO | 2026-10-29 |  | 14.9 | 48.8 | 3 | 45.66296 | 31
28229 - PIAZZA PPTO C | P-94 | Tremie 1/2 | Concreto | Pilote Kelly torre 1 #20 | 2026-05-06 | 2026-06-03 | 2026-06-03 | 28 | 34.5 | 48.2 | 139.7 | TREMIE | 41 | TREMIE-41-28 | 2026-10-29 | NUEVO | 2026-10-29 |  | 13.7 | 48.8 | 3 | 47.16296 | 31
28229 - PIAZZA PPTO C | P-95 | Tremie 1/2 | Concreto | Pilote Kelly torre 2 #41 y pilote Kely #22 | 2026-05-06 | 2026-06-03 | 2026-06-03 | 28 | 34.5 | 54.7 | 158.6 | TREMIE | 41 | TREMIE-41-28 | 2026-10-29 | NUEVO | 2026-10-29 |  | 20.2 | 54.1 | 3 | 47.16296 | 31
28229 - PIAZZA PPTO C | P-95 | Tremie 1/2 | Concreto | Pilote Kelly torre 2 #41 y pilote Kely #22 | 2026-05-06 | 2026-06-03 | 2026-06-03 | 28 | 34.5 | 53.2 | 154.2 | TREMIE | 41 | TREMIE-41-28 | 2026-10-29 | NUEVO | 2026-10-29 |  | 18.7 | 54.1 | 3 | 47.16296 | 31
28229 - PIAZZA PPTO C | P-95 | Tremie 1/2 | Concreto | Pilote Kelly torre 2 #41 y pilote Kely #22 | 2026-05-06 | 2026-06-03 | 2026-06-03 | 28 | 34.5 | 54.4 | 157.7 | TREMIE | 41 | TREMIE-41-28 | 2026-10-29 | NUEVO | 2026-10-29 |  | 19.9 | 54.1 | 3 | 48.91481 | 31
28229 - PIAZZA PPTO C | P-97 | Tremie 1/2" | Concreto | Pilote kelly torre 2 #15 | 2026-05-06 | 2026-06-03 | 2026-06-03 | 28 | 34.5 | 44.7 | 129.6 | TREMIE | 41 | TREMIE-41-28 | 2026-10-29 | NUEVO | 2026-10-29 |  | 10.2 | 45.16667 | 3 | 48.91481 | 31
28229 - PIAZZA PPTO C | P-97 | Tremie 1/2" | Concreto | Pilote kelly torre 2 #15 | 2026-05-06 | 2026-06-03 | 2026-06-03 | 28 | 34.5 | 44.9 | 130.1 | TREMIE | 41 | TREMIE-41-28 | 2026-10-29 | NUEVO | 2026-10-29 |  | 10.4 | 45.16667 | 3 | 48.91481 | 31
28229 - PIAZZA PPTO C | P-97 | Tremie 1/2" | Concreto | Pilote kelly torre 2 #15 | 2026-05-06 | 2026-06-03 | 2026-06-03 | 28 | 34.5 | 45.9 | 133 | TREMIE | 41 | TREMIE-41-28 | 2026-10-29 | NUEVO | 2026-10-29 |  | 11.4 | 45.16667 | 3 | 48.67407 | 31
28229 - PIAZZA PPTO C | P-99 | Tremie 1/2" | Concreto | Pilote Kelly torre 1 #17 y pilote kelly #26 | 2026-05-07 | 2026-06-04 | 2026-06-05 | 28 | 34.5 | 44.7 | 129.6 | TREMIE | 41 | TREMIE-41-28 | 2026-10-29 | NUEVO | 2026-10-29 |  | 10.2 | 45.73333 | 3 | 48.67407 | 31
28229 - PIAZZA PPTO C | P-99 | Tremie 1/2" | Concreto | Pilote Kelly torre 1 #17 y pilote kelly #26 | 2026-05-07 | 2026-06-04 | 2026-06-05 | 28 | 34.5 | 46.7 | 135.4 | TREMIE | 41 | TREMIE-41-28 | 2026-10-29 | NUEVO | 2026-10-29 |  | 12.2 | 45.73333 | 3 | 48.67407 | 31
28229 - PIAZZA PPTO C | P-99 | Tremie 1/2" | Concreto | Pilote Kelly torre 1 #17 y pilote kelly #26 | 2026-05-07 | 2026-06-04 | 2026-06-05 | 28 | 34.5 | 45.8 | 132.8 | TREMIE | 41 | TREMIE-41-28 | 2026-10-29 | NUEVO | 2026-10-29 |  | 11.3 | 45.73333 | 3 | 48.43704 | 31
28229 - PIAZZA PPTO C | PL - 220 | Outinord Ind 1/2" | Concreto | Placa piso 1 Torre 1 eje 13 al 9 entre A - G | 2026-08-12 | 2026-09-09 | 2026-09-11 | 28 | 34.5 | 55 | 159.4 | PLACA | 41 | PLACA-41-28 | 2026-10-29 | NUEVO | 2026-10-29 | 41 | 20.5 | 54.56667 | 3 | 48.43704 | 31
28229 - PIAZZA PPTO C | PL - 220 | Outinord Ind 1/2" | Concreto | Placa piso 1 Torre 1 eje 13 al 9 entre A - G | 2026-08-12 | 2026-09-09 | 2026-09-11 | 28 | 34.5 | 53.9 | 156.2 | PLACA | 41 | PLACA-41-28 | 2026-10-29 | NUEVO | 2026-10-29 | 41 | 19.4 | 54.56667 | 3 | 48.43704 | 31
28229 - PIAZZA PPTO C | PL - 220 | Outinord Ind 1/2" | Concreto | Placa piso 1 Torre 1 eje 13 al 9 entre A - G | 2026-08-12 | 2026-09-09 | 2026-09-11 | 28 | 34.5 | 54.8 | 158.8 | PLACA | 41 | PLACA-41-28 | 2026-10-29 | NUEVO | 2026-10-29 | 41 | 20.3 | 54.56667 | 3 | 48.55556 | 31
28229 - PIAZZA PPTO C | PL - 250 | Outinord Ind 1" | Concreto | Placa torre 1 eje 13 al 19 entre A - G porteria y administración y apto 203 | 2026-09-08 | 2026-10-06 | 2026-10-26 | 28 | 34.5 | 45 | 130.4 | PLACA | 41 | PLACA-41-28 | 2026-10-29 | NUEVO | 2026-10-29 | 41 | 10.5 | 45.46667 | 3 | 48.55556 | 31
28229 - PIAZZA PPTO C | PL - 250 | Outinord Ind 1" | Concreto | Placa torre 1 eje 13 al 19 entre A - G porteria y administración y apto 203 | 2026-09-08 | 2026-10-06 | 2026-10-26 | 28 | 34.5 | 46.2 | 133.9 | PLACA | 41 | PLACA-41-28 | 2026-10-29 | NUEVO | 2026-10-29 | 41 | 11.7 | 45.46667 | 3 | 48.55556 | 31
28229 - PIAZZA PPTO C | PL - 250 | Outinord Ind 1" | Concreto | Placa torre 1 eje 13 al 19 entre A - G porteria y administración y apto 203 | 2026-09-08 | 2026-10-06 | 2026-10-26 | 28 | 34.5 | 45.2 | 131 | PLACA | 41 | PLACA-41-28 | 2026-10-29 | NUEVO | 2026-10-29 | 41 | 10.7 | 45.46667 | 3 | 50.01852 | 31
28229 - PIAZZA PPTO C | PL - 254 | OUTINORD IND 1" | Concreto | Placa entrepiso torre 1 eje 9 al 5 entre A - G apt 202 y depositos | 2026-09-15 | 2026-10-13 | 2026-10-26 | 28 | 34.5 | 51.7 | 149.9 | PLACA | 41 | PLACA-41-28 | 2026-10-29 | NUEVO | 2026-10-29 | 41 | 17.2 | 52.16667 | 3 | 50.01852 | 31
28229 - PIAZZA PPTO C | PL - 254 | OUTINORD IND 1" | Concreto | Placa entrepiso torre 1 eje 9 al 5 entre A - G apt 202 y depositos | 2026-09-15 | 2026-10-13 | 2026-10-26 | 28 | 34.5 | 52.1 | 151 | PLACA | 41 | PLACA-41-28 | 2026-10-29 | NUEVO | 2026-10-29 | 41 | 17.6 | 52.16667 | 3 | 50.01852 | 31
28229 - PIAZZA PPTO C | PL - 254 | OUTINORD IND 1" | Concreto | Placa entrepiso torre 1 eje 9 al 5 entre A - G apt 202 y depositos | 2026-09-15 | 2026-10-13 | 2026-10-26 | 28 | 34.5 | 52.7 | 152.8 | PLACA | 41 | PLACA-41-28 | 2026-10-29 | NUEVO | 2026-10-29 | 41 | 18.2 | 52.16667 | 3 | 48.85185 | 31
28229 - PIAZZA PPTO C | PL - 255 | TREMIE 1 / 2" | Concreto | Pilote kely torre 3 #281 | 2026-09-15 | 2026-10-13 | 2026-10-26 | 28 | 34.5 | 45.6 | 132.2 | TREMIE | 41 | TREMIE-41-28 | 2026-10-29 | NUEVO | 2026-10-29 |  | 11.1 | 46.1 | 3 | 48.85185 | 31
28229 - PIAZZA PPTO C | PL - 255 | TREMIE 1 / 2" | Concreto | Pilote kely torre 3 #281 | 2026-09-15 | 2026-10-13 | 2026-10-26 | 28 | 34.5 | 46.6 | 135.1 | TREMIE | 41 | TREMIE-41-28 | 2026-10-29 | NUEVO | 2026-10-29 |  | 12.1 | 46.1 | 3 | 48.85185 | 31
28229 - PIAZZA PPTO C | PL - 255 | TREMIE 1 / 2" | Concreto | Pilote kely torre 3 #281 | 2026-09-15 | 2026-10-13 | 2026-10-26 | 28 | 34.5 | 46.1 | 133.6 | TREMIE | 41 | TREMIE-41-28 | 2026-10-29 | NUEVO | 2026-10-29 |  | 11.6 | 46.1 | 3 | 51.15556 | 31
28229 - PIAZZA PPTO C | PL - 256 | TREMIE 1 / 2" | Concreto | Pilote kely torre 3 # 300 y pilote kely #293 | 2026-09-16 | 2026-10-14 | 2026-10-15 | 28 | 34.5 | 60.7 | 175.9 | TREMIE | 41 | TREMIE-41-28 | 2026-10-29 | NUEVO | 2026-10-29 |  | 26.2 | 60.06667 | 3 | 51.15556 | 31
28229 - PIAZZA PPTO C | PL - 256 | TREMIE 1 / 2" | Concreto | Pilote kely torre 3 # 300 y pilote kely #293 | 2026-09-16 | 2026-10-14 | 2026-10-15 | 28 | 34.5 | 60.2 | 174.5 | TREMIE | 41 | TREMIE-41-28 | 2026-10-29 | NUEVO | 2026-10-29 |  | 25.7 | 60.06667 | 3 | 51.15556 | 31
28229 - PIAZZA PPTO C | PL - 256 | TREMIE 1 / 2" | Concreto | Pilote kely torre 3 # 300 y pilote kely #293 | 2026-09-16 | 2026-10-14 | 2026-10-15 | 28 | 34.5 | 59.3 | 171.9 | TREMIE | 41 | TREMIE-41-28 | 2026-10-29 | NUEVO | 2026-10-29 |  | 24.8 | 60.06667 | 3 | 53.97778 | 31
28229 - PIAZZA PPTO C | PL - 261 | Outinord IND 1" | Concreto | Placa entre piso Torre 1 eje 5 al 1 entre A - G Apto 201 y depósitos | 2026-09-19 | 2026-10-17 | 2026-10-19 | 28 | 34.5 | 57.8 | 167.5 | PLACA | 41 | PLACA-41-28 | 2026-10-29 | NUEVO | 2026-10-29 | 41 | 23.3 | 57.56667 | 3 | 53.97778 | 31
28229 - PIAZZA PPTO C | PL - 261 | Outinord IND 1" | Concreto | Placa entre piso Torre 1 eje 5 al 1 entre A - G Apto 201 y depósitos | 2026-09-19 | 2026-10-17 | 2026-10-19 | 28 | 34.5 | 56.6 | 164.1 | PLACA | 41 | PLACA-41-28 | 2026-10-29 | NUEVO | 2026-10-29 | 41 | 22.1 | 57.56667 | 3 | 53.97778 | 31
28229 - PIAZZA PPTO C | PL - 261 | Outinord IND 1" | Concreto | Placa entre piso Torre 1 eje 5 al 1 entre A - G Apto 201 y depósitos | 2026-09-19 | 2026-10-17 | 2026-10-19 | 28 | 34.5 | 58.3 | 169 | PLACA | 41 | PLACA-41-28 | 2026-10-29 | NUEVO | 2026-10-29 | 41 | 23.8 | 57.56667 | 3 | 56.06667 | 31
28229 - PIAZZA PPTO C | PL - 271 | Outinord IND 1” | Concreto | Placa Entre Piso Torre 1 Eje 13 al 9 Entre A – D Apt 304 | 2026-09-25 | 2026-10-23 | 2026-10-26 | 28 | 34.5 | 53.5 | 155.1 | PLACA | 41 | PLACA-41-28 | 2026-10-29 | NUEVO | 2026-10-29 | 41 | 19 | 52.8 | 3 | 56.06667 | 31
28229 - PIAZZA PPTO C | PL - 271 | Outinord IND 1” | Concreto | Placa Entre Piso Torre 1 Eje 13 al 9 Entre A – D Apt 304 | 2026-09-25 | 2026-10-23 | 2026-10-26 | 28 | 34.5 | 51.6 | 149.6 | PLACA | 41 | PLACA-41-28 | 2026-10-29 | NUEVO | 2026-10-29 | 41 | 17.1 | 52.8 | 3 | 56.06667 | 31
28229 - PIAZZA PPTO C | PL - 271 | Outinord IND 1” | Concreto | Placa Entre Piso Torre 1 Eje 13 al 9 Entre A – D Apt 304 | 2026-09-25 | 2026-10-23 | 2026-10-26 | 28 | 34.5 | 53.3 | 154.5 | PLACA | 41 | PLACA-41-28 | 2026-10-29 | NUEVO | 2026-10-29 | 41 | 18.8 | 52.8 | 3 | 54.58148 | 31
28229 - PIAZZA PPTO C | PL - 280 | OUTINORD IND 1" | Concreto | Placa entre piso torre 1 eje 9 al 5 entre A - C apt 305 y eje 7 al 4 entre G - C apt 302 | 2026-09-30 | 2026-10-28 | 2026-10-28 | 28 | 34.5 | 49.6 | 143.8 | PLACA | 41 | PLACA-41-28 | 2026-10-29 | NUEVO | 2026-10-29 | 41 | 15.1 | 50.03333 | 3 | 54.58148 | 31
28229 - PIAZZA PPTO C | PL - 280 | OUTINORD IND 1" | Concreto | Placa entre piso torre 1 eje 9 al 5 entre A - C apt 305 y eje 7 al 4 entre G - C apt 302 | 2026-09-30 | 2026-10-28 | 2026-10-28 | 28 | 34.5 | 50.4 | 146.1 | PLACA | 41 | PLACA-41-28 | 2026-10-29 | NUEVO | 2026-10-29 | 41 | 15.9 | 50.03333 | 3 | 54.58148 | 31
28229 - PIAZZA PPTO C | PL - 280 | OUTINORD IND 1" | Concreto | Placa entre piso torre 1 eje 9 al 5 entre A - C apt 305 y eje 7 al 4 entre G - C apt 302 | 2026-09-30 | 2026-10-28 | 2026-10-28 | 28 | 34.5 | 50.1 | 145.2 | PLACA | 41 | PLACA-41-28 | 2026-10-29 | NUEVO | 2026-10-29 | 41 | 15.6 | 50.03333 | 3 | 52.41481 | 31
28229 - PIAZZA PPTO C | PL-277 | Outinord IND 1" | Concreto | Placa de entrepiso, Torre 1, eje 13 al 7, entre los ejes A-C, apartamento 303 | 2026-09-28 | 2026-10-26 | 2026-10-26 | 28 | 34.5 | 53.3 | 154.5 | PLACA | 41 | PLACA-41-28 | 2026-10-29 | NUEVO | 2026-10-29 | 41 | 18.8 | 52.83333 | 3 | 52.41481 | 31
28229 - PIAZZA PPTO C | PL-277 | Outinord IND 1" | Concreto | Placa de entrepiso, Torre 1, eje 13 al 7, entre los ejes A-C, apartamento 303 | 2026-09-28 | 2026-10-26 | 2026-10-26 | 28 | 34.5 | 52.8 | 153 | PLACA | 41 | PLACA-41-28 | 2026-10-29 | NUEVO | 2026-10-29 | 41 | 18.3 | 52.83333 | 3 | 52.41481 | 31
28229 - PIAZZA PPTO C | PL-277 | Outinord IND 1" | Concreto | Placa de entrepiso, Torre 1, eje 13 al 7, entre los ejes A-C, apartamento 303 | 2026-09-28 | 2026-10-26 | 2026-10-26 | 28 | 34.5 | 52.4 | 151.9 | PLACA | 41 | PLACA-41-28 | 2026-10-29 | NUEVO | 2026-10-29 | 41 | 17.9 | 52.83333 | 3 | 48.62963 | 31
28229 - PIAZZA PPTO C | M - 252 | Autocompactante 1/2" | Concreto | Muros torre 1 ej 11 al 13 entre A y C M-44, M-45, M-42, M-42A, M-23, M-22 y muros no estructurales | 2026-09-09 | 2026-10-07 | 2026-10-08 | 28 | 41.4 | 67.8 | 163.8 | MURO | 48 | MURO-48-28 | 2026-10-29 | NUEVO | 2026-10-29 | 48 | 26.4 | 67.13333 | 3 | 57.25556 | 37.26
28229 - PIAZZA PPTO C | M - 252 | Autocompactante 1/2" | Concreto | Muros torre 1 ej 11 al 13 entre A y C M-44, M-45, M-42, M-42A, M-23, M-22 y muros no estructurales | 2026-09-09 | 2026-10-07 | 2026-10-08 | 28 | 41.4 | 66.6 | 160.9 | MURO | 48 | MURO-48-28 | 2026-10-29 | NUEVO | 2026-10-29 | 48 | 25.2 | 67.13333 | 3 | 61.3037 | 37.26
28229 - PIAZZA PPTO C | M - 252 | Autocompactante 1/2" | Concreto | Muros torre 1 ej 11 al 13 entre A y C M-44, M-45, M-42, M-42A, M-23, M-22 y muros no estructurales | 2026-09-09 | 2026-10-07 | 2026-10-08 | 28 | 41.4 | 67 | 161.8 | MURO | 48 | MURO-48-28 | 2026-10-29 | NUEVO | 2026-10-29 | 48 | 25.6 | 67.13333 | 3 | 61.3037 | 37.26
28229 - PIAZZA PPTO C | M - 266 | Autocompactante 1 / 2” | Concreto | Muros Torre 1 Eje 8 al 13 Entre A – E Administración | 2026-09-23 | 2026-10-21 | 2026-10-21 | 28 | 41.4 | 77.7 | 187.7 | MURO | 48 | MURO-48-28 | 2026-10-29 | NUEVO | 2026-10-29 | 48 | 36.3 | 79.06667 | 3 | 61.3037 | 37.26
28229 - PIAZZA PPTO C | M - 266 | Autocompactante 1 / 2” | Concreto | Muros Torre 1 Eje 8 al 13 Entre A – E Administración | 2026-09-23 | 2026-10-21 | 2026-10-21 | 28 | 41.4 | 79.3 | 191.5 | MURO | 48 | MURO-48-28 | 2026-10-29 | NUEVO | 2026-10-29 | 48 | 37.9 | 79.06667 | 3 | 68.4963 | 37.26
28229 - PIAZZA PPTO C | M - 266 | Autocompactante 1 / 2” | Concreto | Muros Torre 1 Eje 8 al 13 Entre A – E Administración | 2026-09-23 | 2026-10-21 | 2026-10-21 | 28 | 41.4 | 80.2 | 193.7 | MURO | 48 | MURO-48-28 | 2026-10-29 | NUEVO | 2026-10-29 | 48 | 38.8 | 79.06667 | 3 | 68.4963 | 37.26
28229 - PIAZZA PPTO C | M - 268 | Autocompactante 1 / 2” | Concreto | Muros Torre 1 Eje 13 al 8 Entre D – G Apt 203 | 2026-09-24 | 2026-10-22 | 2026-10-22 | 28 | 41.4 | 75.2 | 181.6 | MURO | 48 | MURO-48-28 | 2026-10-29 | NUEVO | 2026-10-29 | 48 | 33.8 | 74.13333 | 3 | 68.4963 | 37.26
28229 - PIAZZA PPTO C | M - 268 | Autocompactante 1 / 2” | Concreto | Muros Torre 1 Eje 13 al 8 Entre D – G Apt 203 | 2026-09-24 | 2026-10-22 | 2026-10-22 | 28 | 41.4 | 74 | 178.7 | MURO | 48 | MURO-48-28 | 2026-10-29 | NUEVO | 2026-10-29 | 48 | 32.6 | 74.13333 | 3 | 71.80741 | 37.26
28229 - PIAZZA PPTO C | M - 268 | Autocompactante 1 / 2” | Concreto | Muros Torre 1 Eje 13 al 8 Entre D – G Apt 203 | 2026-09-24 | 2026-10-22 | 2026-10-22 | 28 | 41.4 | 73.2 | 176.8 | MURO | 48 | MURO-48-28 | 2026-10-29 | NUEVO | 2026-10-29 | 48 | 31.8 | 74.13333 | 3 | 71.80741 | 37.26
28229 - PIAZZA PPTO C | M - 270 | Autocompactante 1 / 2” | Concreto | Muros Torre 1 Eje 6 al 4 Entre A – C Apt 205 | 2026-09-25 | 2026-10-23 | 2026-10-26 | 28 | 41.4 | 53 | 128 | MURO | 48 | MURO-48-28 | 2026-10-29 | NUEVO | 2026-10-29 | 48 | 11.6 | 52.4 | 3 | 71.80741 | 37.26
28229 - PIAZZA PPTO C | M - 270 | Autocompactante 1 / 2” | Concreto | Muros Torre 1 Eje 6 al 4 Entre A – C Apt 205 | 2026-09-25 | 2026-10-23 | 2026-10-26 | 28 | 41.4 | 52.6 | 127.1 | MURO | 48 | MURO-48-28 | 2026-10-29 | NUEVO | 2026-10-29 | 48 | 11.2 | 52.4 | 3 | 66.95926 | 37.26
28229 - PIAZZA PPTO C | M - 270 | Autocompactante 1 / 2” | Concreto | Muros Torre 1 Eje 6 al 4 Entre A – C Apt 205 | 2026-09-25 | 2026-10-23 | 2026-10-26 | 28 | 41.4 | 51.6 | 124.6 | MURO | 48 | MURO-48-28 | 2026-10-29 | NUEVO | 2026-10-29 | 48 | 10.2 | 52.4 | 3 | 66.95926 | 37.26
28229 - PIAZZA PPTO C | M - 275 | Autocompactante 1/2" | Concreto | Muros torre 1 eje 6 al 4 entre D - H apt. 202 | 2026-09-26 | 2026-10-24 | 2026-10-26 | 28 | 41.4 | 66.2 | 159.9 | MURO | 48 | MURO-48-28 | 2026-10-29 | NUEVO | 2026-10-29 | 48 | 24.8 | 64.9 | 3 | 66.95926 | 37.26
28229 - PIAZZA PPTO C | M - 275 | Autocompactante 1/2" | Concreto | Muros torre 1 eje 6 al 4 entre D - H apt. 202 | 2026-09-26 | 2026-10-24 | 2026-10-26 | 28 | 41.4 | 63.7 | 153.9 | MURO | 48 | MURO-48-28 | 2026-10-29 | NUEVO | 2026-10-29 | 48 | 22.3 | 64.9 | 3 | 64.04074 | 37.26
28229 - PIAZZA PPTO C | M - 275 | Autocompactante 1/2" | Concreto | Muros torre 1 eje 6 al 4 entre D - H apt. 202 | 2026-09-26 | 2026-10-24 | 2026-10-26 | 28 | 41.4 | 64.8 | 156.5 | MURO | 48 | MURO-48-28 | 2026-10-29 | NUEVO | 2026-10-29 | 48 | 23.4 | 64.9 | 3 | 64.04074 | 37.26
28229 - PIAZZA PPTO C | M - 284 | Autonivelante 1/2" | Concreto | Muros Torre 1 eje 13 al 10 entre A - E Apto 304 | 2026-10-01 | 2026-10-29 | 2026-10-29 | 28 | 41.4 | 76.6 | 185 | MURO | 48 | MURO-48-28 | 2026-10-29 | NUEVO | 2026-10-29 | 48 | 35.2 | 76.2 | 3 | 64.04074 | 37.26
28229 - PIAZZA PPTO C | M - 284 | Autonivelante 1/2" | Concreto | Muros Torre 1 eje 13 al 10 entre A - E Apto 304 | 2026-10-01 | 2026-10-29 | 2026-10-29 | 28 | 41.4 | 75 | 181.2 | MURO | 48 | MURO-48-28 | 2026-10-29 | NUEVO | 2026-10-29 | 48 | 33.6 | 76.2 | 3 | 65.53333 | 37.26
28229 - PIAZZA PPTO C | M - 284 | Autonivelante 1/2" | Concreto | Muros Torre 1 eje 13 al 10 entre A - E Apto 304 | 2026-10-01 | 2026-10-29 | 2026-10-29 | 28 | 41.4 | 77 | 186 | MURO | 48 | MURO-48-28 | 2026-10-29 | NUEVO | 2026-10-29 | 48 | 35.6 | 76.2 | 3 | 65.53333 | 37.26
28229 - PIAZZA PPTO C | M-235 | Autonivelante 1/2" | Concreto | Muros torre 1 eje 13 al 10 entre B - G M - 76, M - 21, M - 29, M - 77, M - 33, M - 32, M - 66, M - 28, M - 74, - M - 20, M - 72, M - 71 y muros no estructurales | 2026-08-27 | 2026-09-24 | 2026-09-25 | 28 | 41.4 | 62.3 | 150.5 | MURO | 48 | MURO-48-28 | 2026-10-29 | NUEVO | 2026-10-29 | 48 | 20.9 | 61.7 | 3 | 65.53333 | 37.26
28229 - PIAZZA PPTO C | M-235 | Autonivelante 1/2" | Concreto | Muros torre 1 eje 13 al 10 entre B - G M - 76, M - 21, M - 29, M - 77, M - 33, M - 32, M - 66, M - 28, M - 74, - M - 20, M - 72, M - 71 y muros no estructurales | 2026-08-27 | 2026-09-24 | 2026-09-25 | 28 | 41.4 | 61.9 | 149.5 | MURO | 48 | MURO-48-28 | 2026-10-29 | NUEVO | 2026-10-29 | 48 | 20.5 | 61.7 | 3 | 69.19259 | 37.26
28229 - PIAZZA PPTO C | M-235 | Autonivelante 1/2" | Concreto | Muros torre 1 eje 13 al 10 entre B - G M - 76, M - 21, M - 29, M - 77, M - 33, M - 32, M - 66, M - 28, M - 74, - M - 20, M - 72, M - 71 y muros no estructurales | 2026-08-27 | 2026-09-24 | 2026-09-25 | 28 | 41.4 | 60.9 | 147.1 | MURO | 48 | MURO-48-28 | 2026-10-29 | NUEVO | 2026-10-29 | 48 | 19.5 | 61.7 | 3 | 69.19259 | 37.26
28229 - PIAZZA PPTO C | M-238 | Autonivelante 1/2" | Concreto | Muros torre 1 eje 13 al 10 entre A - G M-75, M-04, M-70, M-06, M-69, M-65, M-11, M-12, M-13, M-19, M-67, M-60 y muros no estructurales | 2026-08-31 | 2026-09-28 | 2026-09-29 | 28 | 41.4 | 79.8 | 192.8 | MURO | 48 | MURO-48-28 | 2026-10-29 | NUEVO | 2026-10-29 | 48 | 38.4 | 79.23333 | 3 | 69.19259 | 37.26
28229 - PIAZZA PPTO C | M-238 | Autonivelante 1/2" | Concreto | Muros torre 1 eje 13 al 10 entre A - G M-75, M-04, M-70, M-06, M-69, M-65, M-11, M-12, M-13, M-19, M-67, M-60 y muros no estructurales | 2026-08-31 | 2026-09-28 | 2026-09-29 | 28 | 41.4 | 77.7 | 187.7 | MURO | 48 | MURO-48-28 | 2026-10-29 | NUEVO | 2026-10-29 | 48 | 36.3 | 79.23333 | 3 | 72.32963 | 37.26
28229 - PIAZZA PPTO C | M-238 | Autonivelante 1/2" | Concreto | Muros torre 1 eje 13 al 10 entre A - G M-75, M-04, M-70, M-06, M-69, M-65, M-11, M-12, M-13, M-19, M-67, M-60 y muros no estructurales | 2026-08-31 | 2026-09-28 | 2026-09-29 | 28 | 41.4 | 80.2 | 193.7 | MURO | 48 | MURO-48-28 | 2026-10-29 | NUEVO | 2026-10-29 | 48 | 38.8 | 79.23333 | 3 | 72.32963 | 37.26
28229 - PIAZZA PPTO C | M-241 | No especificado | Concreto | Muros torre 1 eje 8 al 6 entre A - G, M-62, M-60, M-03, M-59, M-10, M-58, M-17, M-26, - M-37, M-61, M-37A, M-64, M-63, M-31, M-27 y muros no estructurales | 2026-09-02 | 2026-09-30 | 2026-10-01 | 28 | 41.4 | 76.6 | 185 | MURO | 48 | MURO-48-28 | 2026-10-29 | NUEVO | 2026-10-29 | 48 | 35.2 | 75.76667 | 3 | 72.32963 | 37.26
28229 - PIAZZA PPTO C | M-241 | No especificado | Concreto | Muros torre 1 eje 8 al 6 entre A - G, M-62, M-60, M-03, M-59, M-10, M-58, M-17, M-26, - M-37, M-61, M-37A, M-64, M-63, M-31, M-27 y muros no estructurales | 2026-09-02 | 2026-09-30 | 2026-10-01 | 28 | 41.4 | 74.3 | 179.5 | MURO | 48 | MURO-48-28 | 2026-10-29 | NUEVO | 2026-10-29 | 48 | 32.9 | 75.76667 | 3 | 72.61852 | 37.26
28229 - PIAZZA PPTO C | M-241 | No especificado | Concreto | Muros torre 1 eje 8 al 6 entre A - G, M-62, M-60, M-03, M-59, M-10, M-58, M-17, M-26, - M-37, M-61, M-37A, M-64, M-63, M-31, M-27 y muros no estructurales | 2026-09-02 | 2026-09-30 | 2026-10-01 | 28 | 41.4 | 76.4 | 184.5 | MURO | 48 | MURO-48-28 | 2026-10-29 | NUEVO | 2026-10-29 | 48 | 35 | 75.76667 | 3 | 72.61852 | 37.26
28229 - PIAZZA PPTO C | M-244 | Autocompactante 1/2" | Concreto | Muros torre 1 ejes 5 al 1 entre A - C M-56, M-16, M-09, M-52, M-02, M-51, M-48, M-49, M-05, M-08, M-15, M-46 y muros no estructurales | 2026-09-04 | 2026-10-02 | 2026-10-02 | 28 | 41.4 | 65.8 | 158.9 | MURO | 48 | MURO-48-28 | 2026-10-29 | NUEVO | 2026-10-29 | 48 | 24.4 | 65.16667 | 3 | 72.61852 | 37.26
28229 - PIAZZA PPTO C | M-244 | Autocompactante 1/2" | Concreto | Muros torre 1 ejes 5 al 1 entre A - C M-56, M-16, M-09, M-52, M-02, M-51, M-48, M-49, M-05, M-08, M-15, M-46 y muros no estructurales | 2026-09-04 | 2026-10-02 | 2026-10-02 | 28 | 41.4 | 64.6 | 156 | MURO | 48 | MURO-48-28 | 2026-10-29 | NUEVO | 2026-10-29 | 48 | 23.2 | 65.16667 | 3 | 71.61111 | 37.26
28229 - PIAZZA PPTO C | M-244 | Autocompactante 1/2" | Concreto | Muros torre 1 ejes 5 al 1 entre A - C M-56, M-16, M-09, M-52, M-02, M-51, M-48, M-49, M-05, M-08, M-15, M-46 y muros no estructurales | 2026-09-04 | 2026-10-02 | 2026-10-02 | 28 | 41.4 | 65.1 | 157.2 | MURO | 48 | MURO-48-28 | 2026-10-29 | NUEVO | 2026-10-29 | 48 | 23.7 | 65.16667 | 3 | 71.61111 | 37.26
28229 - PIAZZA PPTO C | M-249 | Autocompactante 1/2" | Concreto | Muros torre 1 eje 8 al 1 entre A - G, M-40, M-57, M-36, M-25, M-55, M-35, M-39, M-54, M-30, M-24, M-53, M-14, M-07, M-41, M-01 y muros no estructurales | 2026-09-08 | 2026-10-06 | 2026-10-26 | 28 | 41.4 | 63.3 | 152.9 | MURO | 48 | MURO-48-28 | 2026-10-29 | NUEVO | 2026-10-29 | 48 | 21.9 | 63.23333 | 3 | 71.61111 | 37.26
28229 - PIAZZA PPTO C | M-249 | Autocompactante 1/2" | Concreto | Muros torre 1 eje 8 al 1 entre A - G, M-40, M-57, M-36, M-25, M-55, M-35, M-39, M-54, M-30, M-24, M-53, M-14, M-07, M-41, M-01 y muros no estructurales | 2026-09-08 | 2026-10-06 | 2026-10-26 | 28 | 41.4 | 63 | 152.2 | MURO | 48 | MURO-48-28 | 2026-10-29 | NUEVO | 2026-10-29 | 48 | 21.6 | 63.23333 | 3 | 68.35556 | 37.26
28229 - PIAZZA PPTO C | M-249 | Autocompactante 1/2" | Concreto | Muros torre 1 eje 8 al 1 entre A - G, M-40, M-57, M-36, M-25, M-55, M-35, M-39, M-54, M-30, M-24, M-53, M-14, M-07, M-41, M-01 y muros no estructurales | 2026-09-08 | 2026-10-06 | 2026-10-26 | 28 | 41.4 | 63.4 | 153.1 | MURO | 48 | MURO-48-28 | 2026-10-29 | NUEVO | 2026-10-29 | 48 | 22 | 63.23333 | 3 | 68.35556 | 37.26
28229 - PIAZZA PPTO C | M-276 | Autocompactante 1/2" | Concreto | Muros torre 1 eje 3 al 1 entre D-G apt 204 y eje 2 al 4 entre A-C apt 201 | 2026-09-28 | 2026-10-26 | 2026-10-26 | 28 | 41.4 | 79.6 | 192.3 | MURO | 48 | MURO-48-28 | 2026-10-29 | NUEVO | 2026-10-29 | 48 | 38.2 | 78.46667 | 3 | 68.35556 | 37.26
28229 - PIAZZA PPTO C | M-276 | Autocompactante 1/2" | Concreto | Muros torre 1 eje 3 al 1 entre D-G apt 204 y eje 2 al 4 entre A-C apt 201 | 2026-09-28 | 2026-10-26 | 2026-10-26 | 28 | 41.4 | 78 | 188.4 | MURO | 48 | MURO-48-28 | 2026-10-29 | NUEVO | 2026-10-29 | 48 | 36.6 | 78.46667 | 3 | 67.86296 | 37.26
28229 - PIAZZA PPTO C | M-276 | Autocompactante 1/2" | Concreto | Muros torre 1 eje 3 al 1 entre D-G apt 204 y eje 2 al 4 entre A-C apt 201 | 2026-09-28 | 2026-10-26 | 2026-10-26 | 28 | 41.4 | 77.8 | 187.9 | MURO | 48 | MURO-48-28 | 2026-10-29 | NUEVO | 2026-10-29 | 48 | 36.4 | 78.46667 | 3 | 67.86296 | 37.26
28229 - PIAZZA PPTO C | M-278 | Autocompactante 1/2" | Concreto | Complete de muros del apt 204 torre 1 eje 3 al 1 entre A-C | 2026-09-29 | 2026-10-27 | 2026-10-28 | 28 | 41.4 | 55.9 | 135 | MURO | 48 | MURO-48-28 | 2026-10-29 | NUEVO | 2026-10-29 | 48 | 14.5 | 55.33333 | 3 | 67.86296 | 37.26
28229 - PIAZZA PPTO C | M-278 | Autocompactante 1/2" | Concreto | Complete de muros del apt 204 torre 1 eje 3 al 1 entre A-C | 2026-09-29 | 2026-10-27 | 2026-10-28 | 28 | 41.4 | 55.8 | 134.8 | MURO | 48 | MURO-48-28 | 2026-10-29 | NUEVO | 2026-10-29 | 48 | 14.4 | 55.33333 | 3 | 64.28889 | 37.26
28229 - PIAZZA PPTO C | M-278 | Autocompactante 1/2" | Concreto | Complete de muros del apt 204 torre 1 eje 3 al 1 entre A-C | 2026-09-29 | 2026-10-27 | 2026-10-28 | 28 | 41.4 | 54.3 | 131.2 | MURO | 48 | MURO-48-28 | 2026-10-29 | NUEVO | 2026-10-29 | 48 | 12.9 | 55.33333 | 3 | 64.28889 | 37.26
NATIVA | M-100 |  | Concreto | MORTERO PEGA FACHADA POSTERIOR PISO 23 TORRE 5 | 2026-09-29 | 10/27/2026 12:00:00 AM |  | 28 | 7.4 | 9.8 | 133 | OTRO | 21 | OTRO-21-28 | 2026-10-29 | NUEVO | 2026-10-29 |  | 2.4 | 9.366667 | 3 | 24.31111 | 3.9
NATIVA | M-100 |  | Concreto | MORTERO PEGA FACHADA POSTERIOR PISO 23 TORRE 5 | 2026-09-29 | 10/27/2026 12:00:00 AM |  | 28 | 7.4 | 9.7 | 131 | OTRO | 21 | OTRO-21-28 | 2026-10-29 | NUEVO | 2026-10-29 |  | 2.3 | 9.366667 | 3 | 24.31111 | 3.9
NATIVA | M-100 |  | Concreto | MORTERO PEGA FACHADA POSTERIOR PISO 23 TORRE 5 | 2026-09-29 | 10/27/2026 12:00:00 AM |  | 28 | 7.4 | 8.6 | 117 | OTRO | 21 | OTRO-21-28 | 2026-10-29 | NUEVO | 2026-10-29 |  | 1.2 | 9.366667 | 3 | 24.31111 | 3.9
NATIVA | M-99 |  | Concreto | MORTERO PEGA FACHADA PRINCIPAL PISO 23 TORRE 5 | 2026-09-28 | 10/26/2026 12:00:00 AM |  | 28 | 7.4 | 11.1 | 151 | OTRO | 21 | OTRO-21-28 | 2026-10-29 | NUEVO | 2026-10-29 |  | 3.7 | 10.96667 | 3 | 18.72222 | 3.9
NATIVA | M-99 |  | Concreto | MORTERO PEGA FACHADA PRINCIPAL PISO 23 TORRE 5 | 2026-09-28 | 10/26/2026 12:00:00 AM |  | 28 | 7.4 | 10.5 | 143 | OTRO | 21 | OTRO-21-28 | 2026-10-29 | NUEVO | 2026-10-29 |  | 3.1 | 10.96667 | 3 | 18.72222 | 3.9
NATIVA | M-99 |  | Concreto | MORTERO PEGA FACHADA PRINCIPAL PISO 23 TORRE 5 | 2026-09-28 | 10/26/2026 12:00:00 AM |  | 28 | 7.4 | 11.3 | 153 | OTRO | 21 | OTRO-21-28 | 2026-10-29 | NUEVO | 2026-10-29 |  | 3.9 | 10.96667 | 3 | 18.72222 | 3.9
NATIVA | G-100 |  | Concreto | MORTERO GROUTING FACHADA POSTERIOR PISO 23 TORRE 5 | 2026-09-29 | 10/27/2026 12:00:00 AM |  | 28 | 12.5 | 13.2 | 106 | AUTOCOMPAC | 21 | AUTOCOMPAC-21-28 | 2026-10-29 | NUEVO | 2026-10-29 |  | 0.7 | 14.33333 | 3 | 11.55556 | 9
NATIVA | G-100 |  | Concreto | MORTERO GROUTING FACHADA POSTERIOR PISO 23 TORRE 5 | 2026-09-29 | 10/27/2026 12:00:00 AM |  | 28 | 12.5 | 15.8 | 126 | AUTOCOMPAC | 21 | AUTOCOMPAC-21-28 | 2026-10-29 | NUEVO | 2026-10-29 |  | 3.3 | 14.33333 | 3 | 11.55556 | 9
NATIVA | G-100 |  | Concreto | MORTERO GROUTING FACHADA POSTERIOR PISO 23 TORRE 5 | 2026-09-29 | 10/27/2026 12:00:00 AM |  | 28 | 12.5 | 14 | 112 | AUTOCOMPAC | 21 | AUTOCOMPAC-21-28 | 2026-10-29 | NUEVO | 2026-10-29 |  | 1.5 | 14.33333 | 3 | 11.55556 | 9
NATIVA | G-99 |  | Concreto | MORTERO GROUTING FACHADA PRINCIPAL PISO 23 TORRE 5 | 2026-09-28 | 10/26/2026 12:00:00 AM |  | 28 | 12.5 | 15.9 | 127 | AUTOCOMPAC | 21 | AUTOCOMPAC-21-28 | 2026-10-29 | NUEVO | 2026-10-29 |  | 3.4 | 14.7 | 3 | 13.33333 | 9
NATIVA | G-99 |  | Concreto | MORTERO GROUTING FACHADA PRINCIPAL PISO 23 TORRE 5 | 2026-09-28 | 10/26/2026 12:00:00 AM |  | 28 | 12.5 | 14.5 | 116 | AUTOCOMPAC | 21 | AUTOCOMPAC-21-28 | 2026-10-29 | NUEVO | 2026-10-29 |  | 2 | 14.7 | 3 | 13.33333 | 9
NATIVA | G-99 |  | Concreto | MORTERO GROUTING FACHADA PRINCIPAL PISO 23 TORRE 5 | 2026-09-28 | 10/26/2026 12:00:00 AM |  | 28 | 12.5 | 13.7 | 110 | AUTOCOMPAC | 21 | AUTOCOMPAC-21-28 | 2026-10-29 | NUEVO | 2026-10-29 |  | 1.2 | 14.7 | 3 | 13.33333 | 9
NATIVA | 1103 |  | Concreto | SOBRERECORRIDO FOSO ASCENSOR PLACA SETI ESC EJE 23 TORRE 5 | 2026-09-19 | 10/17/2026 12:00:00 AM |  | 28 | 21 | 31.8 | 151 | PLACA | 21 | PLACA-21-28 | 2026-10-29 | NUEVO | 2026-10-29 | 21 | 10.8 | 30.3 | 3 | 19.77778 | 17.5
NATIVA | 1103 |  | Concreto | SOBRERECORRIDO FOSO ASCENSOR PLACA SETI ESC EJE 23 TORRE 5 | 2026-09-19 | 10/17/2026 12:00:00 AM |  | 28 | 21 | 29.4 | 140 | PLACA | 21 | PLACA-21-28 | 2026-10-29 | NUEVO | 2026-10-29 | 21 | 8.4 | 30.3 | 3 | 19.77778 | 17.5
NATIVA | 1103 |  | Concreto | SOBRERECORRIDO FOSO ASCENSOR PLACA SETI ESC EJE 23 TORRE 5 | 2026-09-19 | 10/17/2026 12:00:00 AM |  | 28 | 21 | 29.7 | 141 | PLACA | 21 | PLACA-21-28 | 2026-10-29 | NUEVO | 2026-10-29 | 21 | 8.7 | 30.3 | 3 | 19.77778 | 17.5
NATIVA | 1092 |  | Concreto | PILOTE 88 Y 20 TORRE 6 | 2026-09-15 | 10/13/2026 12:00:00 AM |  | 28 | 21 | 36.8 | 175 | TREMIE | 21 | TREMIE-21-28 | 2026-10-29 | NUEVO | 2026-10-29 | 21 | 15.8 | 38.93333 | 3 | 27.97778 | 17.5
NATIVA | 1092 |  | Concreto | PILOTE 88 Y 20 TORRE 6 | 2026-09-15 | 10/13/2026 12:00:00 AM |  | 28 | 21 | 40.2 | 191 | TREMIE | 21 | TREMIE-21-28 | 2026-10-29 | NUEVO | 2026-10-29 | 21 | 19.2 | 38.93333 | 3 | 27.97778 | 17.5
NATIVA | 1092 |  | Concreto | PILOTE 88 Y 20 TORRE 6 | 2026-09-15 | 10/13/2026 12:00:00 AM |  | 28 | 21 | 39.8 | 189 | TREMIE | 21 | TREMIE-21-28 | 2026-10-29 | NUEVO | 2026-10-29 | 21 | 18.8 | 38.93333 | 3 | 27.97778 | 17.5
NATIVA | 1091 |  | Concreto | PILOTE 24 TORRE 6 | 2026-09-14 | 10/12/2026 12:00:00 AM |  | 28 | 21 | 43.9 | 209 | TREMIE | 21 | TREMIE-21-28 | 2026-10-29 | NUEVO | 2026-10-29 | 21 | 22.9 | 44.76667 | 3 | 38 | 17.5
NATIVA | 1091 |  | Concreto | PILOTE 24 TORRE 6 | 2026-09-14 | 10/12/2026 12:00:00 AM |  | 28 | 21 | 42.6 | 203 | TREMIE | 21 | TREMIE-21-28 | 2026-10-29 | NUEVO | 2026-10-29 | 21 | 21.6 | 44.76667 | 3 | 38 | 17.5
NATIVA | 1091 |  | Concreto | PILOTE 24 TORRE 6 | 2026-09-14 | 10/12/2026 12:00:00 AM |  | 28 | 21 | 47.8 | 227 | TREMIE | 21 | TREMIE-21-28 | 2026-10-29 | NUEVO | 2026-10-29 | 21 | 26.8 | 44.76667 | 3 | 38 | 17.5
NATIVA | 1089 |  | Concreto | PILOTE 17 Y 22 TORRE 6 | 2026-09-11 | 10/9/2026 12:00:00 AM |  | 28 | 21 | 44.2 | 210 | TREMIE | 21 | TREMIE-21-28 | 2026-10-29 | NUEVO | 2026-10-29 | 21 | 23.2 | 39.13333 | 3 | 40.94444 | 17.5
NATIVA | 1089 |  | Concreto | PILOTE 17 Y 22 TORRE 6 | 2026-09-11 | 10/9/2026 12:00:00 AM |  | 28 | 21 | 35.8 | 170 | TREMIE | 21 | TREMIE-21-28 | 2026-10-29 | NUEVO | 2026-10-29 | 21 | 14.8 | 39.13333 | 3 | 40.94444 | 17.5
NATIVA | 1089 |  | Concreto | PILOTE 17 Y 22 TORRE 6 | 2026-09-11 | 10/9/2026 12:00:00 AM |  | 28 | 21 | 37.4 | 178 | TREMIE | 21 | TREMIE-21-28 | 2026-10-29 | NUEVO | 2026-10-29 | 21 | 16.4 | 39.13333 | 3 | 40.94444 | 17.5
NATIVA | 1084 |  | Concreto | PILOTE 1 TORRE GRUA ETAPA 2 | 2026-09-05 | 10/3/2026 12:00:00 AM |  | 28 | 21 | 28 | 133 | TREMIE | 21 | TREMIE-21-28 | 2026-10-29 | NUEVO | 2026-10-29 | 21 | 7 | 28.83333 | 3 | 37.57778 | 17.5
NATIVA | 1084 |  | Concreto | PILOTE 1 TORRE GRUA ETAPA 2 | 2026-09-05 | 10/3/2026 12:00:00 AM |  | 28 | 21 | 29.2 | 139 | TREMIE | 21 | TREMIE-21-28 | 2026-10-29 | NUEVO | 2026-10-29 | 21 | 8.2 | 28.83333 | 3 | 37.57778 | 17.5
NATIVA | 1084 |  | Concreto | PILOTE 1 TORRE GRUA ETAPA 2 | 2026-09-05 | 10/3/2026 12:00:00 AM |  | 28 | 21 | 29.3 | 139 | TREMIE | 21 | TREMIE-21-28 | 2026-10-29 | NUEVO | 2026-10-29 | 21 | 8.3 | 28.83333 | 3 | 37.57778 | 17.5
NATIVA | 1078 |  | Concreto | PLACA ESCALERA + ASCENSORES Y ESCALERA EJE 2 CUBIERTA TORRE 5 | 2026-09-02 | 9/30/2026 12:00:00 AM |  | 28 | 21 | 25.5 | 121 | PLACA | 21 | PLACA-21-28 | 2026-10-29 | NUEVO | 2026-10-29 | 21 | 4.5 | 26.33333 | 3 | 31.43333 | 17.5
NATIVA | 1078 |  | Concreto | PLACA ESCALERA + ASCENSORES Y ESCALERA EJE 2 CUBIERTA TORRE 5 | 2026-09-02 | 9/30/2026 12:00:00 AM |  | 28 | 21 | 28.3 | 135 | PLACA | 21 | PLACA-21-28 | 2026-10-29 | NUEVO | 2026-10-29 | 21 | 7.3 | 26.33333 | 3 | 31.43333 | 17.5
NATIVA | 1078 |  | Concreto | PLACA ESCALERA + ASCENSORES Y ESCALERA EJE 2 CUBIERTA TORRE 5 | 2026-09-02 | 9/30/2026 12:00:00 AM |  | 28 | 21 | 25.2 | 120 | PLACA | 21 | PLACA-21-28 | 2026-10-29 | NUEVO | 2026-10-29 | 21 | 4.2 | 26.33333 | 3 | 31.43333 | 17.5
NATIVA | 1079 |  | Concreto | PILOTE 3 TORRE GRUA ETAPA 2 | 2026-09-02 | 9/30/2026 12:00:00 AM |  | 28 | 21 | 25.6 | 122 | TREMIE | 21 | TREMIE-21-28 | 2026-10-29 | NUEVO | 2026-10-29 | 21 | 4.6 | 27 | 3 | 27.38889 | 17.5
NATIVA | 1079 |  | Concreto | PILOTE 3 TORRE GRUA ETAPA 2 | 2026-09-02 | 9/30/2026 12:00:00 AM |  | 28 | 21 | 27.4 | 130 | TREMIE | 21 | TREMIE-21-28 | 2026-10-29 | NUEVO | 2026-10-29 | 21 | 6.4 | 27 | 3 | 27.38889 | 17.5
NATIVA | 1079 |  | Concreto | PILOTE 3 TORRE GRUA ETAPA 2 | 2026-09-02 | 9/30/2026 12:00:00 AM |  | 28 | 21 | 28 | 133 | TREMIE | 21 | TREMIE-21-28 | 2026-10-29 | NUEVO | 2026-10-29 | 21 | 7 | 27 | 3 | 27.38889 | 17.5
NATIVA | 1076 |  | Concreto | PILOTE 2 Y 4 TORRE GRUA ETAPA 2 | 2026-09-01 | 9/29/2026 12:00:00 AM |  | 28 | 21 | 29.2 | 139 | TREMIE | 21 | TREMIE-21-28 | 2026-10-29 | NUEVO | 2026-10-29 | 21 | 8.2 | 29.46667 | 3 | 27.6 | 17.5
NATIVA | 1076 |  | Concreto | PILOTE 2 Y 4 TORRE GRUA ETAPA 2 | 2026-09-01 | 9/29/2026 12:00:00 AM |  | 28 | 21 | 31.7 | 151 | TREMIE | 21 | TREMIE-21-28 | 2026-10-29 | NUEVO | 2026-10-29 | 21 | 10.7 | 29.46667 | 3 | 27.6 | 17.5
NATIVA | 1076 |  | Concreto | PILOTE 2 Y 4 TORRE GRUA ETAPA 2 | 2026-09-01 | 9/29/2026 12:00:00 AM |  | 28 | 21 | 27.5 | 131 | TREMIE | 21 | TREMIE-21-28 | 2026-10-29 | NUEVO | 2026-10-29 | 21 | 6.5 | 29.46667 | 3 | 27.6 | 17.5
NATIVA | 1048 |  | Concreto | PLACA CUBIERTA EJE 16-23 + ESCALERA P 28 EJE 23TORRE 5 | 2026-08-12 | 9/9/2026 12:00:00 AM |  | 28 | 21 | 26.5 | 126 | PLACA | 21 | PLACA-21-28 | 2026-10-29 | NUEVO | 2026-10-29 | 21 | 5.5 | 24.8 | 3 | 27.08889 | 17.5
NATIVA | 1048 |  | Concreto | PLACA CUBIERTA EJE 16-23 + ESCALERA P 28 EJE 23TORRE 5 | 2026-08-12 | 9/9/2026 12:00:00 AM |  | 28 | 21 | 23.9 | 114 | PLACA | 21 | PLACA-21-28 | 2026-10-29 | NUEVO | 2026-10-29 | 21 | 2.9 | 24.8 | 3 | 27.08889 | 17.5
NATIVA | 1048 |  | Concreto | PLACA CUBIERTA EJE 16-23 + ESCALERA P 28 EJE 23TORRE 5 | 2026-08-12 | 9/9/2026 12:00:00 AM |  | 28 | 21 | 24 | 114 | PLACA | 21 | PLACA-21-28 | 2026-10-29 | NUEVO | 2026-10-29 | 21 | 3 | 24.8 | 3 | 27.08889 | 17.5
NATIVA | 1038 |  | Concreto | PLACA CUBIERTA EJE 10-15 TORRE 5 | 2026-08-05 | 9/2/2026 12:00:00 AM |  | 28 | 21 | 28 | 133 | PLACA | 21 | PLACA-21-28 | 2026-10-29 | NUEVO | 2026-10-29 | 21 | 7 | 27.03333 | 3 | 27.1 | 17.5
NATIVA | 1038 |  | Concreto | PLACA CUBIERTA EJE 10-15 TORRE 5 | 2026-08-05 | 9/2/2026 12:00:00 AM |  | 28 | 21 | 23.6 | 112 | PLACA | 21 | PLACA-21-28 | 2026-10-29 | NUEVO | 2026-10-29 | 21 | 2.6 | 27.03333 | 3 | 27.1 | 17.5
NATIVA | 1038 |  | Concreto | PLACA CUBIERTA EJE 10-15 TORRE 5 | 2026-08-05 | 9/2/2026 12:00:00 AM |  | 28 | 21 | 29.5 | 141 | PLACA | 21 | PLACA-21-28 | 2026-10-29 | NUEVO | 2026-10-29 | 21 | 8.5 | 27.03333 | 3 | 27.1 | 17.5
NATIVA | 1032 |  | Concreto | PLACA CUBIERTA EJE 1-9 TORRE 5 | 2026-08-03 | 8/31/2026 12:00:00 AM |  | 28 | 21 | 22.4 | 107 | PLACA | 21 | PLACA-21-28 | 2026-10-29 | NUEVO | 2026-10-29 | 21 | 1.4 | 23.5 | 3 | 25.11111 | 17.5
NATIVA | 1032 |  | Concreto | PLACA CUBIERTA EJE 1-9 TORRE 5 | 2026-08-03 | 8/31/2026 12:00:00 AM |  | 28 | 21 | 22.1 | 105 | PLACA | 21 | PLACA-21-28 | 2026-10-29 | NUEVO | 2026-10-29 | 21 | 1.1 | 23.5 | 3 | 25.11111 | 17.5
NATIVA | 1032 |  | Concreto | PLACA CUBIERTA EJE 1-9 TORRE 5 | 2026-08-03 | 8/31/2026 12:00:00 AM |  | 28 | 21 | 26 | 124 | PLACA | 21 | PLACA-21-28 | 2026-10-29 | NUEVO | 2026-10-29 | 21 | 5 | 23.5 | 3 | 25.11111 | 17.5
NATIVA | 1030 |  | Concreto | PLACA CUBIERTA EJE 1-9 TORRE 5 | 2026-08-01 | 8/29/2026 12:00:00 AM |  | 28 | 21 | 23.9 | 114 | PLACA | 21 | PLACA-21-28 | 2026-10-29 | NUEVO | 2026-10-29 | 21 | 2.9 | 23.1 | 3 | 24.54444 | 17.5
NATIVA | 1030 |  | Concreto | PLACA CUBIERTA EJE 1-9 TORRE 5 | 2026-08-01 | 8/29/2026 12:00:00 AM |  | 28 | 21 | 21.9 | 104 | PLACA | 21 | PLACA-21-28 | 2026-10-29 | NUEVO | 2026-10-29 | 21 | 0.9 | 23.1 | 3 | 24.54444 | 17.5
NATIVA | 1030 |  | Concreto | PLACA CUBIERTA EJE 1-9 TORRE 5 | 2026-08-01 | 8/29/2026 12:00:00 AM |  | 28 | 21 | 23.5 | 112 | PLACA | 21 | PLACA-21-28 | 2026-10-29 | NUEVO | 2026-10-29 | 21 | 2.5 | 23.1 | 3 | 24.54444 | 17.5
NATIVA | 1025 |  | Concreto | PLACA SOBRECUBIERTA ASCENSORES, ESCALERAS Y CUARTOS TECNICOS EJES (1-21)(A-I) TORRE 4 | 2026-07-30 | 8/27/2026 12:00:00 AM |  | 28 | 21 | 24.4 | 116 | PLACA | 21 | PLACA-21-28 | 2026-10-29 | NUEVO | 2026-10-29 | 21 | 3.4 | 24.1 | 3 | 23.56667 | 17.5
NATIVA | 1025 |  | Concreto | PLACA SOBRECUBIERTA ASCENSORES, ESCALERAS Y CUARTOS TECNICOS EJES (1-21)(A-I) TORRE 4 | 2026-07-30 | 8/27/2026 12:00:00 AM |  | 28 | 21 | 25.8 | 123 | PLACA | 21 | PLACA-21-28 | 2026-10-29 | NUEVO | 2026-10-29 | 21 | 4.8 | 24.1 | 3 | 23.56667 | 17.5
NATIVA | 1025 |  | Concreto | PLACA SOBRECUBIERTA ASCENSORES, ESCALERAS Y CUARTOS TECNICOS EJES (1-21)(A-I) TORRE 4 | 2026-07-30 | 8/27/2026 12:00:00 AM |  | 28 | 21 | 22.1 | 105 | PLACA | 21 | PLACA-21-28 | 2026-10-29 | NUEVO | 2026-10-29 | 21 | 1.1 | 24.1 | 3 | 23.56667 | 17.5
NATIVA | 1015 |  | Concreto | PLACA P28 2808-2809 + ESCALERA P27 EJE 2 TORRE 5 | 2026-07-25 | 8/22/2026 12:00:00 AM |  | 28 | 21 | 24.1 | 115 | PLACA | 21 | PLACA-21-28 | 2026-10-29 | NUEVO | 2026-10-29 | 21 | 3.1 | 24.33333 | 3 | 23.84444 | 17.5
NATIVA | 1015 |  | Concreto | PLACA P28 2808-2809 + ESCALERA P27 EJE 2 TORRE 5 | 2026-07-25 | 8/22/2026 12:00:00 AM |  | 28 | 21 | 25.5 | 121 | PLACA | 21 | PLACA-21-28 | 2026-10-29 | NUEVO | 2026-10-29 | 21 | 4.5 | 24.33333 | 3 | 23.84444 | 17.5
NATIVA | 1015 |  | Concreto | PLACA P28 2808-2809 + ESCALERA P27 EJE 2 TORRE 5 | 2026-07-25 | 8/22/2026 12:00:00 AM |  | 28 | 21 | 23.4 | 111 | PLACA | 21 | PLACA-21-28 | 2026-10-29 | NUEVO | 2026-10-29 | 21 | 2.4 | 24.33333 | 3 | 23.84444 | 17.5
NATIVA | 1011 |  | Concreto | PLACA P28 AP 2811-2810 + PASILLO TORRE 5 | 2026-07-24 | 8/21/2026 12:00:00 AM |  | 28 | 21 | 25.2 | 120 | PLACA | 21 | PLACA-21-28 | 2026-10-29 | NUEVO | 2026-10-29 | 21 | 4.2 | 25.56667 | 3 | 24.66667 | 17.5
NATIVA | 1011 |  | Concreto | PLACA P28 AP 2811-2810 + PASILLO TORRE 5 | 2026-07-24 | 8/21/2026 12:00:00 AM |  | 28 | 21 | 24.3 | 116 | PLACA | 21 | PLACA-21-28 | 2026-10-29 | NUEVO | 2026-10-29 | 21 | 3.3 | 25.56667 | 3 | 24.66667 | 17.5
NATIVA | 1011 |  | Concreto | PLACA P28 AP 2811-2810 + PASILLO TORRE 5 | 2026-07-24 | 8/21/2026 12:00:00 AM |  | 28 | 21 | 27.2 | 129 | PLACA | 21 | PLACA-21-28 | 2026-10-29 | NUEVO | 2026-10-29 | 21 | 6.2 | 25.56667 | 3 | 24.66667 | 17.5
NATIVA | 1007 |  | Concreto | PLACA P28 AP 2807-2806 + ESCALERA P 27EJE 23 TORRE 5 | 2026-07-23 | 8/20/2026 12:00:00 AM |  | 28 | 21 | 26.7 | 127 | PLACA | 21 | PLACA-21-28 | 2026-10-29 | NUEVO | 2026-10-29 | 21 | 5.7 | 26.86667 | 3 | 25.58889 | 17.5
NATIVA | 1007 |  | Concreto | PLACA P28 AP 2807-2806 + ESCALERA P 27EJE 23 TORRE 5 | 2026-07-23 | 8/20/2026 12:00:00 AM |  | 28 | 21 | 25.1 | 120 | PLACA | 21 | PLACA-21-28 | 2026-10-29 | NUEVO | 2026-10-29 | 21 | 4.1 | 26.86667 | 3 | 25.58889 | 17.5
NATIVA | 1007 |  | Concreto | PLACA P28 AP 2807-2806 + ESCALERA P 27EJE 23 TORRE 5 | 2026-07-23 | 8/20/2026 12:00:00 AM |  | 28 | 21 | 28.8 | 137 | PLACA | 21 | PLACA-21-28 | 2026-10-29 | NUEVO | 2026-10-29 | 21 | 7.8 | 26.86667 | 3 | 25.58889 | 17.5
NATIVA | 1005 |  | Concreto | PLACA P28 2801-2812 +PASILLO TORRE 5 | 2026-07-18 | 8/15/2026 12:00:00 AM |  | 28 | 21 | 21.9 | 104 | PLACA | 21 | PLACA-21-28 | 2026-10-29 | NUEVO | 2026-10-29 | 21 | 0.9 | 21.96667 | 3 | 24.8 | 17.5
NATIVA | 1005 |  | Concreto | PLACA P28 2801-2812 +PASILLO TORRE 5 | 2026-07-18 | 8/15/2026 12:00:00 AM |  | 28 | 21 | 21.7 | 103 | PLACA | 21 | PLACA-21-28 | 2026-10-29 | NUEVO | 2026-10-29 | 21 | 0.7 | 21.96667 | 3 | 24.8 | 17.5
NATIVA | 1005 |  | Concreto | PLACA P28 2801-2812 +PASILLO TORRE 5 | 2026-07-18 | 8/15/2026 12:00:00 AM |  | 28 | 21 | 22.3 | 106 | PLACA | 21 | PLACA-21-28 | 2026-10-29 | NUEVO | 2026-10-29 | 21 | 1.3 | 21.96667 | 3 | 24.8 | 17.5
NATIVA | 1001 |  | Concreto | PLACA SOBRECUBIERTA ASCENSORES EJES (10-12)(C-E) Y BAÑO TORRE 4 | 2026-07-17 | 8/14/2026 12:00:00 AM |  | 28 | 21 | 22.7 | 108 | PLACA | 21 | PLACA-21-28 | 2026-10-29 | NUEVO | 2026-10-29 | 21 | 1.7 | 24.03333 | 3 | 24.28889 | 17.5
NATIVA | 1001 |  | Concreto | PLACA SOBRECUBIERTA ASCENSORES EJES (10-12)(C-E) Y BAÑO TORRE 4 | 2026-07-17 | 8/14/2026 12:00:00 AM |  | 28 | 21 | 23 | 110 | PLACA | 21 | PLACA-21-28 | 2026-10-29 | NUEVO | 2026-10-29 | 21 | 2 | 24.03333 | 3 | 24.28889 | 17.5
NATIVA | 1001 |  | Concreto | PLACA SOBRECUBIERTA ASCENSORES EJES (10-12)(C-E) Y BAÑO TORRE 4 | 2026-07-17 | 8/14/2026 12:00:00 AM |  | 28 | 21 | 26.4 | 126 | PLACA | 21 | PLACA-21-28 | 2026-10-29 | NUEVO | 2026-10-29 | 21 | 5.4 | 24.03333 | 3 | 24.28889 | 17.5
NATIVA | 1002 |  | Concreto | PLACA P28 AP 2804-2805 TORRE 5 | 2026-07-17 | 8/14/2026 12:00:00 AM |  | 28 | 21 | 27.4 | 130 | PLACA | 21 | PLACA-21-28 | 2026-10-29 | NUEVO | 2026-10-29 | 21 | 6.4 | 27.2 | 3 | 24.4 | 17.5
NATIVA | 1002 |  | Concreto | PLACA P28 AP 2804-2805 TORRE 5 | 2026-07-17 | 8/14/2026 12:00:00 AM |  | 28 | 21 | 27.3 | 130 | PLACA | 21 | PLACA-21-28 | 2026-10-29 | NUEVO | 2026-10-29 | 21 | 6.3 | 27.2 | 3 | 24.4 | 17.5
NATIVA | 1002 |  | Concreto | PLACA P28 AP 2804-2805 TORRE 5 | 2026-07-17 | 8/14/2026 12:00:00 AM |  | 28 | 21 | 26.9 | 128 | PLACA | 21 | PLACA-21-28 | 2026-10-29 | NUEVO | 2026-10-29 | 21 | 5.9 | 27.2 | 3 | 24.4 | 17.5
NATIVA | 998 |  | Concreto | PLACA P28 AP 2803 - 2802 + PASILLO Y ESCALERA P25 EJE EJE 23 | 2026-07-16 | 8/13/2026 12:00:00 AM |  | 28 | 21 | 26 | 124 | PLACA | 21 | PLACA-21-28 | 2026-10-29 | NUEVO | 2026-10-29 | 21 | 5 | 27.6 | 3 | 26.27778 | 17.5
NATIVA | 998 |  | Concreto | PLACA P28 AP 2803 - 2802 + PASILLO Y ESCALERA P25 EJE EJE 23 | 2026-07-16 | 8/13/2026 12:00:00 AM |  | 28 | 21 | 25.2 | 120 | PLACA | 21 | PLACA-21-28 | 2026-10-29 | NUEVO | 2026-10-29 | 21 | 4.2 | 27.6 | 3 | 26.27778 | 17.5
NATIVA | 998 |  | Concreto | PLACA P28 AP 2803 - 2802 + PASILLO Y ESCALERA P25 EJE EJE 23 | 2026-07-16 | 8/13/2026 12:00:00 AM |  | 28 | 21 | 31.6 | 151 | PLACA | 21 | PLACA-21-28 | 2026-10-29 | NUEVO | 2026-10-29 | 21 | 10.6 | 27.6 | 3 | 26.27778 | 17.5
NATIVA | 994 |  | Concreto | PLACA P27 2708-2709 TORRE 5 | 2026-07-15 | 8/12/2026 12:00:00 AM |  | 28 | 21 | 21.7 | 103 | PLACA | 21 | PLACA-21-28 | 2026-10-29 | NUEVO | 2026-10-29 | 21 | 0.7 | 21 | 3 | 25.26667 | 17.5
NATIVA | 994 |  | Concreto | PLACA P27 2708-2709 TORRE 5 | 2026-07-15 | 8/12/2026 12:00:00 AM |  | 28 | 21 | 21.6 | 103 | PLACA | 21 | PLACA-21-28 | 2026-10-29 | NUEVO | 2026-10-29 | 21 | 0.6 | 21 | 3 | 25.26667 | 17.5
NATIVA | 994 |  | Concreto | PLACA P27 2708-2709 TORRE 5 | 2026-07-15 | 8/12/2026 12:00:00 AM |  | 28 | 21 | 19.7 | 94 | PLACA | 21 | PLACA-21-28 | 2026-10-29 | NUEVO | 2026-10-29 | 21 | -1.3 | 21 | 3 | 25.26667 | 17.5
NATIVA | 989 |  | Concreto | PLACA P27 AP 2711-2710 + PASILLO + ESCALERA P25 Eje 2 TORRE 5 | 2026-07-11 | 8/8/2026 12:00:00 AM |  | 28 | 21 | 28.5 | 136 | PLACA | 21 | PLACA-21-28 | 2026-10-29 | NUEVO | 2026-10-29 | 21 | 7.5 | 26.7 | 3 | 25.1 | 17.5
NATIVA | 989 |  | Concreto | PLACA P27 AP 2711-2710 + PASILLO + ESCALERA P25 Eje 2 TORRE 5 | 2026-07-11 | 8/8/2026 12:00:00 AM |  | 28 | 21 | 28.6 | 136 | PLACA | 21 | PLACA-21-28 | 2026-10-29 | NUEVO | 2026-10-29 | 21 | 7.6 | 26.7 | 3 | 25.1 | 17.5
NATIVA | 989 |  | Concreto | PLACA P27 AP 2711-2710 + PASILLO + ESCALERA P25 Eje 2 TORRE 5 | 2026-07-11 | 8/8/2026 12:00:00 AM |  | 28 | 21 | 23 | 110 | PLACA | 21 | PLACA-21-28 | 2026-10-29 | NUEVO | 2026-10-29 | 21 | 2 | 26.7 | 3 | 25.1 | 17.5
NATIVA | 985 |  | Concreto | PLACA P27 AP 2707-2706 TORRE 5 Y ESCALERA EJES (2-4) PISO 28 A CUBIERTA TORRE 4 | 2026-07-10 | 8/7/2026 12:00:00 AM |  | 28 | 21 | 21.7 | 103 | PLACA | 21 | PLACA-21-28 | 2026-10-29 | NUEVO | 2026-10-29 | 21 | 0.7 | 25 | 3 | 24.23333 | 17.5
NATIVA | 985 |  | Concreto | PLACA P27 AP 2707-2706 TORRE 5 Y ESCALERA EJES (2-4) PISO 28 A CUBIERTA TORRE 4 | 2026-07-10 | 8/7/2026 12:00:00 AM |  | 28 | 21 | 27.2 | 129 | PLACA | 21 | PLACA-21-28 | 2026-10-29 | NUEVO | 2026-10-29 | 21 | 6.2 | 25 | 3 | 24.23333 | 17.5
NATIVA | 985 |  | Concreto | PLACA P27 AP 2707-2706 TORRE 5 Y ESCALERA EJES (2-4) PISO 28 A CUBIERTA TORRE 4 | 2026-07-10 | 8/7/2026 12:00:00 AM |  | 28 | 21 | 26.1 | 124 | PLACA | 21 | PLACA-21-28 | 2026-10-29 | NUEVO | 2026-10-29 | 21 | 5.1 | 25 | 3 | 24.23333 | 17.5
NATIVA | 979 |  | Concreto | PLACA P27 2701-2712 +PASILLO TORRE 5 | 2026-07-09 | 8/6/2026 12:00:00 AM |  | 28 | 21 | 28.7 | 137 | PLACA | 21 | PLACA-21-28 | 2026-10-29 | NUEVO | 2026-10-29 | 21 | 7.7 | 28.8 | 3 | 26.83333 | 17.5
NATIVA | 979 |  | Concreto | PLACA P27 2701-2712 +PASILLO TORRE 5 | 2026-07-09 | 8/6/2026 12:00:00 AM |  | 28 | 21 | 29.9 | 142 | PLACA | 21 | PLACA-21-28 | 2026-10-29 | NUEVO | 2026-10-29 | 21 | 8.9 | 28.8 | 3 | 26.83333 | 17.5
NATIVA | 979 |  | Concreto | PLACA P27 2701-2712 +PASILLO TORRE 5 | 2026-07-09 | 8/6/2026 12:00:00 AM |  | 28 | 21 | 27.8 | 132 | PLACA | 21 | PLACA-21-28 | 2026-10-29 | NUEVO | 2026-10-29 | 21 | 6.8 | 28.8 | 3 | 26.83333 | 17.5
NATIVA | 974 |  | Concreto | PLACA P27 AP 2704-2705 + ESCALERA P24 EJE 23 TORRE 5 | 2026-07-08 | 8/5/2026 12:00:00 AM |  | 28 | 21 | 28.3 | 134 | PLACA | 21 | PLACA-21-28 | 2026-10-29 | NUEVO | 2026-10-29 | 21 | 7.3 | 28.7 | 3 | 27.5 | 17.5
NATIVA | 974 |  | Concreto | PLACA P27 AP 2704-2705 + ESCALERA P24 EJE 23 TORRE 5 | 2026-07-08 | 8/5/2026 12:00:00 AM |  | 28 | 21 | 29.7 | 141 | PLACA | 21 | PLACA-21-28 | 2026-10-29 | NUEVO | 2026-10-29 | 21 | 8.7 | 28.7 | 3 | 27.5 | 17.5
NATIVA | 974 |  | Concreto | PLACA P27 AP 2704-2705 + ESCALERA P24 EJE 23 TORRE 5 | 2026-07-08 | 8/5/2026 12:00:00 AM |  | 28 | 21 | 28.1 | 134 | PLACA | 21 | PLACA-21-28 | 2026-10-29 | NUEVO | 2026-10-29 | 21 | 7.1 | 28.7 | 3 | 27.5 | 17.5
NATIVA | 972 |  | Concreto | PLACA P27 AP 2703 - 2702 + PASILLO TORRE 5 | 2026-07-07 | 8/4/2026 12:00:00 AM |  | 28 | 21 | 27.3 | 130 | PLACA | 21 | PLACA-21-28 | 2026-10-29 | NUEVO | 2026-10-29 | 21 | 6.3 | 27 | 3 | 28.16667 | 17.5
NATIVA | 972 |  | Concreto | PLACA P27 AP 2703 - 2702 + PASILLO TORRE 5 | 2026-07-07 | 8/4/2026 12:00:00 AM |  | 28 | 21 | 26 | 124 | PLACA | 21 | PLACA-21-28 | 2026-10-29 | NUEVO | 2026-10-29 | 21 | 5 | 27 | 3 | 28.16667 | 17.5
NATIVA | 972 |  | Concreto | PLACA P27 AP 2703 - 2702 + PASILLO TORRE 5 | 2026-07-07 | 8/4/2026 12:00:00 AM |  | 28 | 21 | 27.7 | 132 | PLACA | 21 | PLACA-21-28 | 2026-10-29 | NUEVO | 2026-10-29 | 21 | 6.7 | 27 | 3 | 28.16667 | 17.5
NATIVA | 966 |  | Concreto | PLACA P25 2508-2509 +ESCALERA P24 EJE 23 TORRE 5 | 2026-07-06 | 8/3/2026 12:00:00 AM |  | 28 | 21 | 26.7 | 127 | PLACA | 21 | PLACA-21-28 | 2026-10-29 | NUEVO | 2026-10-29 | 21 | 5.7 | 26.13333 | 3 | 27.27778 | 17.5
NATIVA | 966 |  | Concreto | PLACA P25 2508-2509 +ESCALERA P24 EJE 23 TORRE 5 | 2026-07-06 | 8/3/2026 12:00:00 AM |  | 28 | 21 | 25.8 | 123 | PLACA | 21 | PLACA-21-28 | 2026-10-29 | NUEVO | 2026-10-29 | 21 | 4.8 | 26.13333 | 3 | 27.27778 | 17.5
NATIVA | 966 |  | Concreto | PLACA P25 2508-2509 +ESCALERA P24 EJE 23 TORRE 5 | 2026-07-06 | 8/3/2026 12:00:00 AM |  | 28 | 21 | 25.9 | 123 | PLACA | 21 | PLACA-21-28 | 2026-10-29 | NUEVO | 2026-10-29 | 21 | 4.9 | 26.13333 | 3 | 27.27778 | 17.5
NATIVA | 967 |  | Concreto | MUROS AP 2501-2512 TORRE 5 | 2026-07-06 | 8/3/2026 12:00:00 AM |  | 28 | 21 | 31.2 | 149 | MURO | 21 | MURO-21-28 | 2026-10-29 | NUEVO | 2026-10-29 | 21 | 10.2 | 32.86667 | 3 | 28.66667 | 17.5
NATIVA | 967 |  | Concreto | MUROS AP 2501-2512 TORRE 5 | 2026-07-06 | 8/3/2026 12:00:00 AM |  | 28 | 21 | 33.9 | 162 | MURO | 21 | MURO-21-28 | 2026-10-29 | NUEVO | 2026-10-29 | 21 | 12.9 | 32.86667 | 3 | 28.66667 | 17.5
NATIVA | 967 |  | Concreto | MUROS AP 2501-2512 TORRE 5 | 2026-07-06 | 8/3/2026 12:00:00 AM |  | 28 | 21 | 33.5 | 159 | MURO | 21 | MURO-21-28 | 2026-10-29 | NUEVO | 2026-10-29 | 21 | 12.5 | 32.86667 | 3 | 28.66667 | 17.5
NATIVA | 963 |  | Concreto | PLACA P26 AP 2611-2610 + PASILLO TORRE 5 | 2026-07-04 | 8/1/2026 12:00:00 AM |  | 28 | 21 | 26.9 | 128 | PLACA | 21 | PLACA-21-28 | 2026-10-29 | NUEVO | 2026-10-29 | 21 | 5.9 | 27.33333 | 3 | 28.77778 | 17.5
NATIVA | 963 |  | Concreto | PLACA P26 AP 2611-2610 + PASILLO TORRE 5 | 2026-07-04 | 8/1/2026 12:00:00 AM |  | 28 | 21 | 27.2 | 130 | PLACA | 21 | PLACA-21-28 | 2026-10-29 | NUEVO | 2026-10-29 | 21 | 6.2 | 27.33333 | 3 | 28.77778 | 17.5
NATIVA | 963 |  | Concreto | PLACA P26 AP 2611-2610 + PASILLO TORRE 5 | 2026-07-04 | 8/1/2026 12:00:00 AM |  | 28 | 21 | 27.9 | 133 | PLACA | 21 | PLACA-21-28 | 2026-10-29 | NUEVO | 2026-10-29 | 21 | 6.9 | 27.33333 | 3 | 28.77778 | 17.5
NATIVA | 957 |  | Concreto | PLACA CUBIERTA EJES (A-J)(13-21) Y ESCALERA EJES (18-20) PISO 28 A CUBIERTA TORRE 4 | 2026-07-03 | 7/31/2026 12:00:00 AM |  | 28 | 21 | 30.4 | 145 | PLACA | 21 | PLACA-21-28 | 2026-10-29 | NUEVO | 2026-10-29 | 21 | 9.4 | 29.63333 | 3 | 29.94444 | 17.5
NATIVA | 957 |  | Concreto | PLACA CUBIERTA EJES (A-J)(13-21) Y ESCALERA EJES (18-20) PISO 28 A CUBIERTA TORRE 4 | 2026-07-03 | 7/31/2026 12:00:00 AM |  | 28 | 21 | 31.8 | 151 | PLACA | 21 | PLACA-21-28 | 2026-10-29 | NUEVO | 2026-10-29 | 21 | 10.8 | 29.63333 | 3 | 29.94444 | 17.5
NATIVA | 957 |  | Concreto | PLACA CUBIERTA EJES (A-J)(13-21) Y ESCALERA EJES (18-20) PISO 28 A CUBIERTA TORRE 4 | 2026-07-03 | 7/31/2026 12:00:00 AM |  | 28 | 21 | 26.7 | 127 | PLACA | 21 | PLACA-21-28 | 2026-10-29 | NUEVO | 2026-10-29 | 21 | 5.7 | 29.63333 | 3 | 29.94444 | 17.5
NATIVA | 958 |  | Concreto | PLACA P26 AP 2607-2606 TORRE 5 | 2026-07-03 | 7/31/2026 12:00:00 AM |  | 28 | 21 | 29.4 | 140 | PLACA | 21 | PLACA-21-28 | 2026-10-29 | NUEVO | 2026-10-29 | 21 | 8.4 | 28.43333 | 3 | 28.46667 | 17.5
NATIVA | 958 |  | Concreto | PLACA P26 AP 2607-2606 TORRE 5 | 2026-07-03 | 7/31/2026 12:00:00 AM |  | 28 | 21 | 28.3 | 135 | PLACA | 21 | PLACA-21-28 | 2026-10-29 | NUEVO | 2026-10-29 | 21 | 7.3 | 28.43333 | 3 | 28.46667 | 17.5
NATIVA | 958 |  | Concreto | PLACA P26 AP 2607-2606 TORRE 5 | 2026-07-03 | 7/31/2026 12:00:00 AM |  | 28 | 21 | 27.6 | 131 | PLACA | 21 | PLACA-21-28 | 2026-10-29 | NUEVO | 2026-10-29 | 21 | 6.6 | 28.43333 | 3 | 28.46667 | 17.5
NATIVA | 953 |  | Concreto | PLACA P26 2601-2612 +PASILLO Y ESCALERA P24 EJE 2 | 2026-07-02 | 7/30/2026 12:00:00 AM |  | 28 | 21 | 25.9 | 123 | PLACA | 21 | PLACA-21-28 | 2026-10-29 | NUEVO | 2026-10-29 | 21 | 4.9 | 25.7 | 3 | 27.92222 | 17.5
NATIVA | 953 |  | Concreto | PLACA P26 2601-2612 +PASILLO Y ESCALERA P24 EJE 2 | 2026-07-02 | 7/30/2026 12:00:00 AM |  | 28 | 21 | 24.7 | 118 | PLACA | 21 | PLACA-21-28 | 2026-10-29 | NUEVO | 2026-10-29 | 21 | 3.7 | 25.7 | 3 | 27.92222 | 17.5
NATIVA | 953 |  | Concreto | PLACA P26 2601-2612 +PASILLO Y ESCALERA P24 EJE 2 | 2026-07-02 | 7/30/2026 12:00:00 AM |  | 28 | 21 | 26.5 | 126 | PLACA | 21 | PLACA-21-28 | 2026-10-29 | NUEVO | 2026-10-29 | 21 | 5.5 | 25.7 | 3 | 27.92222 | 17.5
NATIVA | 947 |  | Concreto | PLACA P26 AP 2604-2605 TORRE 5 | 2026-06-30 | 7/28/2026 12:00:00 AM |  | 28 | 21 | 29.9 | 142 | PLACA | 21 | PLACA-21-28 | 2026-10-29 | NUEVO | 2026-10-29 | 21 | 8.9 | 28.33333 | 3 | 27.48889 | 17.5
NATIVA | 947 |  | Concreto | PLACA P26 AP 2604-2605 TORRE 5 | 2026-06-30 | 7/28/2026 12:00:00 AM |  | 28 | 21 | 27.6 | 131 | PLACA | 21 | PLACA-21-28 | 2026-10-29 | NUEVO | 2026-10-29 | 21 | 6.6 | 28.33333 | 3 | 27.48889 | 17.5
NATIVA | 947 |  | Concreto | PLACA P26 AP 2604-2605 TORRE 5 | 2026-06-30 | 7/28/2026 12:00:00 AM |  | 28 | 21 | 27.5 | 131 | PLACA | 21 | PLACA-21-28 | 2026-10-29 | NUEVO | 2026-10-29 | 21 | 6.5 | 28.33333 | 3 | 27.48889 | 17.5
NATIVA | 941 |  | Concreto | PLACA CUBIERTA EJES (A-J)(11-13) TORRE 4 | 2026-06-27 | 7/25/2026 12:00:00 AM |  | 28 | 21 | 25 | 119 | PLACA | 21 | PLACA-21-28 | 2026-10-29 | NUEVO | 2026-10-29 | 21 | 4 | 25.66667 | 3 | 26.56667 | 17.5
NATIVA | 941 |  | Concreto | PLACA CUBIERTA EJES (A-J)(11-13) TORRE 4 | 2026-06-27 | 7/25/2026 12:00:00 AM |  | 28 | 21 | 26.7 | 127 | PLACA | 21 | PLACA-21-28 | 2026-10-29 | NUEVO | 2026-10-29 | 21 | 5.7 | 25.66667 | 3 | 26.56667 | 17.5
NATIVA | 941 |  | Concreto | PLACA CUBIERTA EJES (A-J)(11-13) TORRE 4 | 2026-06-27 | 7/25/2026 12:00:00 AM |  | 28 | 21 | 25.3 | 120 | PLACA | 21 | PLACA-21-28 | 2026-10-29 | NUEVO | 2026-10-29 | 21 | 4.3 | 25.66667 | 3 | 26.56667 | 17.5
NATIVA | 938 |  | Concreto | PLACA P25 2508-2509 + ESCALERA P24 EJE 23 | 2026-06-26 | 7/24/2026 12:00:00 AM |  | 28 | 21 | 23.9 | 114 | PLACA | 21 | PLACA-21-28 | 2026-10-29 | NUEVO | 2026-10-29 | 21 | 2.9 | 22.96667 | 3 | 25.65556 | 17.5
NATIVA | 938 |  | Concreto | PLACA P25 2508-2509 + ESCALERA P24 EJE 23 | 2026-06-26 | 7/24/2026 12:00:00 AM |  | 28 | 21 | 23 | 109 | PLACA | 21 | PLACA-21-28 | 2026-10-29 | NUEVO | 2026-10-29 | 21 | 2 | 22.96667 | 3 | 25.65556 | 17.5
NATIVA | 938 |  | Concreto | PLACA P25 2508-2509 + ESCALERA P24 EJE 23 | 2026-06-26 | 7/24/2026 12:00:00 AM |  | 28 | 21 | 22 | 105 | PLACA | 21 | PLACA-21-28 | 2026-10-29 | NUEVO | 2026-10-29 | 21 | 1 | 22.96667 | 3 | 25.65556 | 17.5
NATIVA | 936 |  | Concreto | PLACA P25 AP 2511-2510 + PASILLO TORRE 5 | 2026-06-25 | 7/23/2026 12:00:00 AM |  | 28 | 21 | 25.2 | 120 | PLACA | 21 | PLACA-21-28 | 2026-10-29 | NUEVO | 2026-10-29 | 21 | 4.2 | 25.36667 | 3 | 24.66667 | 17.5
NATIVA | 936 |  | Concreto | PLACA P25 AP 2511-2510 + PASILLO TORRE 5 | 2026-06-25 | 7/23/2026 12:00:00 AM |  | 28 | 21 | 25.6 | 122 | PLACA | 21 | PLACA-21-28 | 2026-10-29 | NUEVO | 2026-10-29 | 21 | 4.6 | 25.36667 | 3 | 24.66667 | 17.5
NATIVA | 936 |  | Concreto | PLACA P25 AP 2511-2510 + PASILLO TORRE 5 | 2026-06-25 | 7/23/2026 12:00:00 AM |  | 28 | 21 | 25.3 | 121 | PLACA | 21 | PLACA-21-28 | 2026-10-29 | NUEVO | 2026-10-29 | 21 | 4.3 | 25.36667 | 3 | 24.66667 | 17.5
NATIVA | 931 |  | Concreto | PLACA P25 AP 2507-2506 TORRE 5 | 2026-06-24 | 7/22/2026 12:00:00 AM |  | 28 | 21 | 23.6 | 112 | PLACA | 21 | PLACA-21-28 | 2026-10-29 | NUEVO | 2026-10-29 | 21 | 2.6 | 24.7 | 3 | 24.34444 | 17.5
NATIVA | 931 |  | Concreto | PLACA P25 AP 2507-2506 TORRE 5 | 2026-06-24 | 7/22/2026 12:00:00 AM |  | 28 | 21 | 24.8 | 118 | PLACA | 21 | PLACA-21-28 | 2026-10-29 | NUEVO | 2026-10-29 | 21 | 3.8 | 24.7 | 3 | 24.34444 | 17.5
NATIVA | 931 |  | Concreto | PLACA P25 AP 2507-2506 TORRE 5 | 2026-06-24 | 7/22/2026 12:00:00 AM |  | 28 | 21 | 25.7 | 122 | PLACA | 21 | PLACA-21-28 | 2026-10-29 | NUEVO | 2026-10-29 | 21 | 4.7 | 24.7 | 3 | 24.34444 | 17.5
NATIVA | 932 |  | Concreto | PLACA CUBIERTA EJES (A-J)(9-11) TORRE 4 | 2026-06-24 | 7/22/2026 12:00:00 AM |  | 28 | 21 | 28.7 | 137 | PLACA | 21 | PLACA-21-28 | 2026-10-29 | NUEVO | 2026-10-29 | 21 | 7.7 | 26.73333 | 3 | 25.6 | 17.5
NATIVA | 932 |  | Concreto | PLACA CUBIERTA EJES (A-J)(9-11) TORRE 4 | 2026-06-24 | 7/22/2026 12:00:00 AM |  | 28 | 21 | 25.3 | 121 | PLACA | 21 | PLACA-21-28 | 2026-10-29 | NUEVO | 2026-10-29 | 21 | 4.3 | 26.73333 | 3 | 25.6 | 17.5
NATIVA | 932 |  | Concreto | PLACA CUBIERTA EJES (A-J)(9-11) TORRE 4 | 2026-06-24 | 7/22/2026 12:00:00 AM |  | 28 | 21 | 26.2 | 125 | PLACA | 21 | PLACA-21-28 | 2026-10-29 | NUEVO | 2026-10-29 | 21 | 5.2 | 26.73333 | 3 | 25.6 | 17.5
NATIVA | 928 |  | Concreto | PLACA P25 2501-2512 +PASILLO + ESCALERA ESCALERA P23 EJE 2 | 2026-06-23 | 7/21/2026 12:00:00 AM |  | 28 | 21 | 25.9 | 123 | PLACA | 21 | PLACA-21-28 | 2026-10-29 | NUEVO | 2026-10-29 | 21 | 4.9 | 25.3 | 3 | 25.57778 | 17.5
NATIVA | 928 |  | Concreto | PLACA P25 2501-2512 +PASILLO + ESCALERA ESCALERA P23 EJE 2 | 2026-06-23 | 7/21/2026 12:00:00 AM |  | 28 | 21 | 24.6 | 117 | PLACA | 21 | PLACA-21-28 | 2026-10-29 | NUEVO | 2026-10-29 | 21 | 3.6 | 25.3 | 3 | 25.57778 | 17.5
NATIVA | 928 |  | Concreto | PLACA P25 2501-2512 +PASILLO + ESCALERA ESCALERA P23 EJE 2 | 2026-06-23 | 7/21/2026 12:00:00 AM |  | 28 | 21 | 25.4 | 121 | PLACA | 21 | PLACA-21-28 | 2026-10-29 | NUEVO | 2026-10-29 | 21 | 4.4 | 25.3 | 3 | 25.57778 | 17.5
NATIVA | 925 |  | Concreto | PLACA P25 AP 2504-2505 TORRE 5 | 2026-06-20 | 7/18/2026 12:00:00 AM |  | 28 | 21 | 23.6 | 112 | PLACA | 21 | PLACA-21-28 | 2026-10-29 | NUEVO | 2026-10-29 | 21 | 2.6 | 24.26667 | 3 | 25.43333 | 17.5
NATIVA | 925 |  | Concreto | PLACA P25 AP 2504-2505 TORRE 5 | 2026-06-20 | 7/18/2026 12:00:00 AM |  | 28 | 21 | 24.4 | 116 | PLACA | 21 | PLACA-21-28 | 2026-10-29 | NUEVO | 2026-10-29 | 21 | 3.4 | 24.26667 | 3 | 25.43333 | 17.5
NATIVA | 925 |  | Concreto | PLACA P25 AP 2504-2505 TORRE 5 | 2026-06-20 | 7/18/2026 12:00:00 AM |  | 28 | 21 | 24.8 | 118 | PLACA | 21 | PLACA-21-28 | 2026-10-29 | NUEVO | 2026-10-29 | 21 | 3.8 | 24.26667 | 3 | 25.43333 | 17.5
NATIVA | 921 |  | Concreto | PLACA P25 AP 2503 - 2502 + PASILLO TORRE 5 | 2026-06-19 | 7/17/2026 12:00:00 AM |  | 28 | 21 | 25.2 | 120 | PLACA | 21 | PLACA-21-28 | 2026-10-29 | NUEVO | 2026-10-29 | 21 | 4.2 | 24.73333 | 3 | 24.76667 | 17.5
NATIVA | 921 |  | Concreto | PLACA P25 AP 2503 - 2502 + PASILLO TORRE 5 | 2026-06-19 | 7/17/2026 12:00:00 AM |  | 28 | 21 | 24.8 | 118 | PLACA | 21 | PLACA-21-28 | 2026-10-29 | NUEVO | 2026-10-29 | 21 | 3.8 | 24.73333 | 3 | 24.76667 | 17.5
NATIVA | 921 |  | Concreto | PLACA P25 AP 2503 - 2502 + PASILLO TORRE 5 | 2026-06-19 | 7/17/2026 12:00:00 AM |  | 28 | 21 | 24.2 | 115 | PLACA | 21 | PLACA-21-28 | 2026-10-29 | NUEVO | 2026-10-29 | 21 | 3.2 | 24.73333 | 3 | 24.76667 | 17.5
NATIVA | 918 |  | Concreto | PLACA CUBIERTA EJES (A-J)(1-9) TORRE 4 | 2026-06-18 | 7/16/2026 12:00:00 AM |  | 28 | 21 | 31 | 148 | PLACA | 21 | PLACA-21-28 | 2026-10-29 | NUEVO | 2026-10-29 | 21 | 10 | 31.13333 | 3 | 26.71111 | 17.5
NATIVA | 918 |  | Concreto | PLACA CUBIERTA EJES (A-J)(1-9) TORRE 4 | 2026-06-18 | 7/16/2026 12:00:00 AM |  | 28 | 21 | 30.3 | 144 | PLACA | 21 | PLACA-21-28 | 2026-10-29 | NUEVO | 2026-10-29 | 21 | 9.3 | 31.13333 | 3 | 26.71111 | 17.5
NATIVA | 918 |  | Concreto | PLACA CUBIERTA EJES (A-J)(1-9) TORRE 4 | 2026-06-18 | 7/16/2026 12:00:00 AM |  | 28 | 21 | 32.1 | 153 | PLACA | 21 | PLACA-21-28 | 2026-10-29 | NUEVO | 2026-10-29 | 21 | 11.1 | 31.13333 | 3 | 26.71111 | 17.5
NATIVA | 919 |  | Concreto | PLACA P24 2408-2409 TORRE 5 | 2026-06-18 | 7/16/2026 12:00:00 AM |  | 28 | 21 | 25.1 | 119 | PLACA | 21 | PLACA-21-28 | 2026-10-29 | NUEVO | 2026-10-29 | 21 | 4.1 | 25.43333 | 3 | 27.1 | 17.5
NATIVA | 919 |  | Concreto | PLACA P24 2408-2409 TORRE 5 | 2026-06-18 | 7/16/2026 12:00:00 AM |  | 28 | 21 | 24.7 | 118 | PLACA | 21 | PLACA-21-28 | 2026-10-29 | NUEVO | 2026-10-29 | 21 | 3.7 | 25.43333 | 3 | 27.1 | 17.5
NATIVA | 919 |  | Concreto | PLACA P24 2408-2409 TORRE 5 | 2026-06-18 | 7/16/2026 12:00:00 AM |  | 28 | 21 | 26.5 | 126 | PLACA | 21 | PLACA-21-28 | 2026-10-29 | NUEVO | 2026-10-29 | 21 | 5.5 | 25.43333 | 3 | 27.1 | 17.5
NATIVA | 914 |  | Concreto | PLACA P24 AP 2411-2410 + PASILLO TORRE 5 | 2026-06-17 | 7/15/2026 12:00:00 AM |  | 28 | 21 | 27.2 | 130 | PLACA | 21 | PLACA-21-28 | 2026-10-29 | NUEVO | 2026-10-29 | 21 | 6.2 | 27.56667 | 3 | 28.04444 | 17.5
NATIVA | 914 |  | Concreto | PLACA P24 AP 2411-2410 + PASILLO TORRE 5 | 2026-06-17 | 7/15/2026 12:00:00 AM |  | 28 | 21 | 27.8 | 132 | PLACA | 21 | PLACA-21-28 | 2026-10-29 | NUEVO | 2026-10-29 | 21 | 6.8 | 27.56667 | 3 | 28.04444 | 17.5
NATIVA | 914 |  | Concreto | PLACA P24 AP 2411-2410 + PASILLO TORRE 5 | 2026-06-17 | 7/15/2026 12:00:00 AM |  | 28 | 21 | 27.7 | 132 | PLACA | 21 | PLACA-21-28 | 2026-10-29 | NUEVO | 2026-10-29 | 21 | 6.7 | 27.56667 | 3 | 28.04444 | 17.5
NATIVA | 912 |  | Concreto | PLACA P24 AP 2407-2406 TORRE 5 Y ESCALERA EJES (18-20) PISO 27 A 28 TORRE 4 | 2026-06-16 | 7/14/2026 12:00:00 AM |  | 28 | 21 | 24.5 | 116 | PLACA | 21 | PLACA-21-28 | 2026-10-29 | NUEVO | 2026-10-29 | 21 | 3.5 | 24.16667 | 3 | 25.72222 | 17.5
NATIVA | 912 |  | Concreto | PLACA P24 AP 2407-2406 TORRE 5 Y ESCALERA EJES (18-20) PISO 27 A 28 TORRE 4 | 2026-06-16 | 7/14/2026 12:00:00 AM |  | 28 | 21 | 23.9 | 114 | PLACA | 21 | PLACA-21-28 | 2026-10-29 | NUEVO | 2026-10-29 | 21 | 2.9 | 24.16667 | 3 | 25.72222 | 17.5
NATIVA | 912 |  | Concreto | PLACA P24 AP 2407-2406 TORRE 5 Y ESCALERA EJES (18-20) PISO 27 A 28 TORRE 4 | 2026-06-16 | 7/14/2026 12:00:00 AM |  | 28 | 21 | 24.1 | 114 | PLACA | 21 | PLACA-21-28 | 2026-10-29 | NUEVO | 2026-10-29 | 21 | 3.1 | 24.16667 | 3 | 25.72222 | 17.5
NATIVA | 904 |  | Concreto | PLACA P24 2401-2412 +PASILLO + ESCALERA P22 EJE 2 | 2026-06-12 | 7/10/2026 12:00:00 AM |  | 28 | 21 | 22.8 | 109 | PLACA | 21 | PLACA-21-28 | 2026-10-29 | NUEVO | 2026-10-29 | 21 | 1.8 | 21.56667 | 3 | 24.43333 | 17.5
NATIVA | 904 |  | Concreto | PLACA P24 2401-2412 +PASILLO + ESCALERA P22 EJE 2 | 2026-06-12 | 7/10/2026 12:00:00 AM |  | 28 | 21 | 19.2 | 92 | PLACA | 21 | PLACA-21-28 | 2026-10-29 | NUEVO | 2026-10-29 | 21 | -1.8 | 21.56667 | 3 | 24.43333 | 17.5
NATIVA | 904 |  | Concreto | PLACA P24 2401-2412 +PASILLO + ESCALERA P22 EJE 2 | 2026-06-12 | 7/10/2026 12:00:00 AM |  | 28 | 21 | 22.7 | 108 | PLACA | 21 | PLACA-21-28 | 2026-10-29 | NUEVO | 2026-10-29 | 21 | 1.7 | 21.56667 | 3 | 24.43333 | 17.5
NATIVA | 900 |  | Concreto | PLACA P24 AP 2404-2405 TORRE 5 | 2026-06-11 | 7/9/2026 12:00:00 AM |  | 28 | 21 | 23.5 | 112 | PLACA | 21 | PLACA-21-28 | 2026-10-29 | NUEVO | 2026-10-29 | 21 | 2.5 | 24.03333 | 3 | 23.25556 | 17.5
NATIVA | 900 |  | Concreto | PLACA P24 AP 2404-2405 TORRE 5 | 2026-06-11 | 7/9/2026 12:00:00 AM |  | 28 | 21 | 23.5 | 112 | PLACA | 21 | PLACA-21-28 | 2026-10-29 | NUEVO | 2026-10-29 | 21 | 2.5 | 24.03333 | 3 | 23.25556 | 17.5
NATIVA | 900 |  | Concreto | PLACA P24 AP 2404-2405 TORRE 5 | 2026-06-11 | 7/9/2026 12:00:00 AM |  | 28 | 21 | 25.1 | 119 | PLACA | 21 | PLACA-21-28 | 2026-10-29 | NUEVO | 2026-10-29 | 21 | 4.1 | 24.03333 | 3 | 23.25556 | 17.5
NATIVA | 894 |  | Concreto | PLACA P24 AP 2403 - 2402 + PASILLO + ESCALERA ESCALERA P22 EJE 23 | 2026-06-10 | 7/8/2026 12:00:00 AM |  | 28 | 21 | 24 | 114 | PLACA | 21 | PLACA-21-28 | 2026-10-29 | NUEVO | 2026-10-29 | 21 | 3 | 23.5 | 3 | 23.03333 | 17.5
NATIVA | 894 |  | Concreto | PLACA P24 AP 2403 - 2402 + PASILLO + ESCALERA ESCALERA P22 EJE 23 | 2026-06-10 | 7/8/2026 12:00:00 AM |  | 28 | 21 | 22.4 | 106 | PLACA | 21 | PLACA-21-28 | 2026-10-29 | NUEVO | 2026-10-29 | 21 | 1.4 | 23.5 | 3 | 23.03333 | 17.5
NATIVA | 894 |  | Concreto | PLACA P24 AP 2403 - 2402 + PASILLO + ESCALERA ESCALERA P22 EJE 23 | 2026-06-10 | 7/8/2026 12:00:00 AM |  | 28 | 21 | 24.1 | 115 | PLACA | 21 | PLACA-21-28 | 2026-10-29 | NUEVO | 2026-10-29 | 21 | 3.1 | 23.5 | 3 | 23.03333 | 17.5
NATIVA | 895 |  | Concreto | PLACA PISO 28 APTOS 2810-2811 Y ESCALERA EJES (2-4) PISO 27 A 28 TORRE 4 | 2026-06-10 | 7/8/2026 12:00:00 AM |  | 28 | 21 | 20.4 | 97 | PLACA | 21 | PLACA-21-28 | 2026-10-29 | NUEVO | 2026-10-29 | 21 | -0.6 | 20.63333 | 3 | 22.72222 | 17.5
NATIVA | 895 |  | Concreto | PLACA PISO 28 APTOS 2810-2811 Y ESCALERA EJES (2-4) PISO 27 A 28 TORRE 4 | 2026-06-10 | 7/8/2026 12:00:00 AM |  | 28 | 21 | 20 | 95 | PLACA | 21 | PLACA-21-28 | 2026-10-29 | NUEVO | 2026-10-29 | 21 | -1 | 20.63333 | 3 | 22.72222 | 17.5
NATIVA | 895 |  | Concreto | PLACA PISO 28 APTOS 2810-2811 Y ESCALERA EJES (2-4) PISO 27 A 28 TORRE 4 | 2026-06-10 | 7/8/2026 12:00:00 AM |  | 28 | 21 | 21.5 | 102 | PLACA | 21 | PLACA-21-28 | 2026-10-29 | NUEVO | 2026-10-29 | 21 | 0.5 | 20.63333 | 3 | 22.72222 | 17.5
NATIVA | 889 |  | Concreto | PLACA P23 2308-2309 TORRE 5 | 2026-06-09 | 7/7/2026 12:00:00 AM |  | 28 | 21 | 22.9 | 109 | PLACA | 21 | PLACA-21-28 | 2026-10-29 | NUEVO | 2026-10-29 | 21 | 1.9 | 21.83333 | 3 | 21.98889 | 17.5
NATIVA | 889 |  | Concreto | PLACA P23 2308-2309 TORRE 5 | 2026-06-09 | 7/7/2026 12:00:00 AM |  | 28 | 21 | 20.9 | 99 | PLACA | 21 | PLACA-21-28 | 2026-10-29 | NUEVO | 2026-10-29 | 21 | -0.1 | 21.83333 | 3 | 21.98889 | 17.5
NATIVA | 889 |  | Concreto | PLACA P23 2308-2309 TORRE 5 | 2026-06-09 | 7/7/2026 12:00:00 AM |  | 28 | 21 | 21.7 | 103 | PLACA | 21 | PLACA-21-28 | 2026-10-29 | NUEVO | 2026-10-29 | 21 | 0.7 | 21.83333 | 3 | 21.98889 | 17.5
NATIVA | 890 |  | Concreto | PLACA PISO 28 APTOS 2808-2809 TORRE 4 | 2026-06-09 | 7/7/2026 12:00:00 AM |  | 28 | 21 | 24.8 | 118 | PLACA | 21 | PLACA-21-28 | 2026-10-29 | NUEVO | 2026-10-29 | 21 | 3.8 | 24.93333 | 3 | 22.46667 | 17.5
NATIVA | 890 |  | Concreto | PLACA PISO 28 APTOS 2808-2809 TORRE 4 | 2026-06-09 | 7/7/2026 12:00:00 AM |  | 28 | 21 | 25.3 | 120 | PLACA | 21 | PLACA-21-28 | 2026-10-29 | NUEVO | 2026-10-29 | 21 | 4.3 | 24.93333 | 3 | 22.46667 | 17.5
NATIVA | 890 |  | Concreto | PLACA PISO 28 APTOS 2808-2809 TORRE 4 | 2026-06-09 | 7/7/2026 12:00:00 AM |  | 28 | 21 | 24.7 | 118 | PLACA | 21 | PLACA-21-28 | 2026-10-29 | NUEVO | 2026-10-29 | 21 | 3.7 | 24.93333 | 3 | 22.46667 | 17.5
NATIVA | 887 |  | Concreto | PLACA P23 AP 2311-2310 + PASILLO TORRE 5 | 2026-06-06 | 7/4/2026 12:00:00 AM |  | 28 | 21 | 18.5 | 88 | PLACA | 21 | PLACA-21-28 | 2026-10-29 | NUEVO | 2026-10-29 | 21 | -2.5 | 18.6 | 3 | 21.78889 | 17.5
NATIVA | 887 |  | Concreto | PLACA P23 AP 2311-2310 + PASILLO TORRE 5 | 2026-06-06 | 7/4/2026 12:00:00 AM |  | 28 | 21 | 18.6 | 89 | PLACA | 21 | PLACA-21-28 | 2026-10-29 | NUEVO | 2026-10-29 | 21 | -2.4 | 18.6 | 3 | 21.78889 | 17.5
NATIVA | 887 |  | Concreto | PLACA P23 AP 2311-2310 + PASILLO TORRE 5 | 2026-06-06 | 7/4/2026 12:00:00 AM |  | 28 | 21 | 18.7 | 89 | PLACA | 21 | PLACA-21-28 | 2026-10-29 | NUEVO | 2026-10-29 | 21 | -2.3 | 18.6 | 3 | 21.78889 | 17.5
NATIVA | 883 |  | Concreto | PLACA PISO 28 APTOS 2801-2812 TORRE 4 | 2026-06-05 | 7/3/2026 12:00:00 AM |  | 28 | 21 | 20.3 | 96 | PLACA | 21 | PLACA-21-28 | 2026-10-29 | NUEVO | 2026-10-29 | 21 | -0.7 | 20.3 | 3 | 21.27778 | 17.5
NATIVA | 883 |  | Concreto | PLACA PISO 28 APTOS 2801-2812 TORRE 4 | 2026-06-05 | 7/3/2026 12:00:00 AM |  | 28 | 21 | 21.1 | 100 | PLACA | 21 | PLACA-21-28 | 2026-10-29 | NUEVO | 2026-10-29 | 21 | 0.1 | 20.3 | 3 | 21.27778 | 17.5
NATIVA | 883 |  | Concreto | PLACA PISO 28 APTOS 2801-2812 TORRE 4 | 2026-06-05 | 7/3/2026 12:00:00 AM |  | 28 | 21 | 19.5 | 93 | PLACA | 21 | PLACA-21-28 | 2026-10-29 | NUEVO | 2026-10-29 | 21 | -1.5 | 20.3 | 3 | 21.27778 | 17.5
NATIVA | 884 |  | Concreto | PLACA P23 AP 2307-2306 TORRE 5 | 2026-06-05 | 7/3/2026 12:00:00 AM |  | 28 | 21 | 22.6 | 108 | PLACA | 21 | PLACA-21-28 | 2026-10-29 | NUEVO | 2026-10-29 | 21 | 1.6 | 21.96667 | 3 | 20.28889 | 17.5
NATIVA | 884 |  | Concreto | PLACA P23 AP 2307-2306 TORRE 5 | 2026-06-05 | 7/3/2026 12:00:00 AM |  | 28 | 21 | 20.8 | 99 | PLACA | 21 | PLACA-21-28 | 2026-10-29 | NUEVO | 2026-10-29 | 21 | -0.2 | 21.96667 | 3 | 20.28889 | 17.5
NATIVA | 884 |  | Concreto | PLACA P23 AP 2307-2306 TORRE 5 | 2026-06-05 | 7/3/2026 12:00:00 AM |  | 28 | 21 | 22.5 | 107 | PLACA | 21 | PLACA-21-28 | 2026-10-29 | NUEVO | 2026-10-29 | 21 | 1.5 | 21.96667 | 3 | 20.28889 | 17.5
NATIVA | 879 |  | Concreto | PLACA P23 2301-2312 +PASILLO Y ESCALERA P21 EJE 2 TORRE 5 | 2026-06-04 | 7/2/2026 12:00:00 AM |  | 28 | 21 | 18.2 | 86 | PLACA | 21 | PLACA-21-28 | 2026-10-29 | NUEVO | 2026-10-29 | 21 | -2.8 | 19.6 | 3 | 20.62222 | 17.5
NATIVA | 879 |  | Concreto | PLACA P23 2301-2312 +PASILLO Y ESCALERA P21 EJE 2 TORRE 5 | 2026-06-04 | 7/2/2026 12:00:00 AM |  | 28 | 21 | 21 | 100 | PLACA | 21 | PLACA-21-28 | 2026-10-29 | NUEVO | 2026-10-29 | 21 | 0 | 19.6 | 3 | 20.62222 | 17.5
NATIVA | 879 |  | Concreto | PLACA P23 2301-2312 +PASILLO Y ESCALERA P21 EJE 2 TORRE 5 | 2026-06-04 | 7/2/2026 12:00:00 AM |  | 28 | 21 | 19.6 | 94 | PLACA | 21 | PLACA-21-28 | 2026-10-29 | NUEVO | 2026-10-29 | 21 | -1.4 | 19.6 | 3 | 20.62222 | 17.5
NATIVA | 880 |  | Concreto | PLACA PISO 28 APTOS 2806-2807 Y ESCALERA EJES (18-20) PISO 26 A 27 TORRE 4 | 2026-06-04 | 7/2/2026 12:00:00 AM |  | 28 | 21 | 24.3 | 116 | PLACA | 21 | PLACA-21-28 | 2026-10-29 | NUEVO | 2026-10-29 | 21 | 3.3 | 24.03333 | 3 | 21.86667 | 17.5
NATIVA | 880 |  | Concreto | PLACA PISO 28 APTOS 2806-2807 Y ESCALERA EJES (18-20) PISO 26 A 27 TORRE 4 | 2026-06-04 | 7/2/2026 12:00:00 AM |  | 28 | 21 | 24.6 | 117 | PLACA | 21 | PLACA-21-28 | 2026-10-29 | NUEVO | 2026-10-29 | 21 | 3.6 | 24.03333 | 3 | 21.86667 | 17.5
NATIVA | 880 |  | Concreto | PLACA PISO 28 APTOS 2806-2807 Y ESCALERA EJES (18-20) PISO 26 A 27 TORRE 4 | 2026-06-04 | 7/2/2026 12:00:00 AM |  | 28 | 21 | 23.2 | 110 | PLACA | 21 | PLACA-21-28 | 2026-10-29 | NUEVO | 2026-10-29 | 21 | 2.2 | 24.03333 | 3 | 21.86667 | 17.5
NATIVA | 874 |  | Concreto | PLACA P23 AP 2304-2305 TORRE 5 | 2026-06-03 | 7/1/2026 12:00:00 AM |  | 28 | 21 | 15.3 | 73 | PLACA | 21 | PLACA-21-28 | 2026-10-29 | NUEVO | 2026-10-29 | 21 | -5.7 | 18.26667 | 3 | 20.63333 | 17.5
NATIVA | 874 |  | Concreto | PLACA P23 AP 2304-2305 TORRE 5 | 2026-06-03 | 7/1/2026 12:00:00 AM |  | 28 | 21 | 19 | 90 | PLACA | 21 | PLACA-21-28 | 2026-10-29 | NUEVO | 2026-10-29 | 21 | -2 | 18.26667 | 3 | 20.63333 | 17.5
NATIVA | 874 |  | Concreto | PLACA P23 AP 2304-2305 TORRE 5 | 2026-06-03 | 7/1/2026 12:00:00 AM |  | 28 | 21 | 20.5 | 98 | PLACA | 21 | PLACA-21-28 | 2026-10-29 | NUEVO | 2026-10-29 | 21 | -0.5 | 18.26667 | 3 | 20.63333 | 17.5
NATIVA | 875 |  | Concreto | PLACA PISO 28 APTOS 2802-2803 TORRE 4 | 2026-06-03 | 7/1/2026 12:00:00 AM |  | 28 | 21 | 19.6 | 93 | PLACA | 21 | PLACA-21-28 | 2026-10-29 | NUEVO | 2026-10-29 | 21 | -1.4 | 16.96667 | 3 | 19.75556 | 17.5
NATIVA | 875 |  | Concreto | PLACA PISO 28 APTOS 2802-2803 TORRE 4 | 2026-06-03 | 7/1/2026 12:00:00 AM |  | 28 | 21 | 19.7 | 94 | PLACA | 21 | PLACA-21-28 | 2026-10-29 | NUEVO | 2026-10-29 | 21 | -1.3 | 16.96667 | 3 | 19.75556 | 17.5
NATIVA | 875 |  | Concreto | PLACA PISO 28 APTOS 2802-2803 TORRE 4 | 2026-06-03 | 7/1/2026 12:00:00 AM |  | 28 | 21 | 11.6 | 55 | PLACA | 21 | PLACA-21-28 | 2026-10-29 | NUEVO | 2026-10-29 | 21 | -9.4 | 16.96667 | 3 | 19.75556 | 17.5
NATIVA | 868 |  | Concreto | PLACA P23 AP 2303 - 2302 + PASILLO Y ESCALERA P21 EJE 23 | 2026-06-02 | 6/30/2026 12:00:00 AM |  | 28 | 21 | 22.2 | 106 | PLACA | 21 | PLACA-21-28 | 2026-10-29 | NUEVO | 2026-10-29 | 21 | 1.2 | 22.43333 | 3 | 19.22222 | 17.5
NATIVA | 868 |  | Concreto | PLACA P23 AP 2303 - 2302 + PASILLO Y ESCALERA P21 EJE 23 | 2026-06-02 | 6/30/2026 12:00:00 AM |  | 28 | 21 | 23.2 | 110 | PLACA | 21 | PLACA-21-28 | 2026-10-29 | NUEVO | 2026-10-29 | 21 | 2.2 | 22.43333 | 3 | 19.22222 | 17.5
NATIVA | 868 |  | Concreto | PLACA P23 AP 2303 - 2302 + PASILLO Y ESCALERA P21 EJE 23 | 2026-06-02 | 6/30/2026 12:00:00 AM |  | 28 | 21 | 21.9 | 104 | PLACA | 21 | PLACA-21-28 | 2026-10-29 | NUEVO | 2026-10-29 | 21 | 0.9 | 22.43333 | 3 | 19.22222 | 17.5
NATIVA | 869 |  | Concreto | PLACA PISO 28 APTOS 2804-2805 TORRE 4 | 2026-06-02 | 6/30/2026 12:00:00 AM |  | 28 | 21 | 26.1 | 124 | PLACA | 21 | PLACA-21-28 | 2026-10-29 | NUEVO | 2026-10-29 | 21 | 5.1 | 27.5 | 3 | 22.3 | 17.5
NATIVA | 869 |  | Concreto | PLACA PISO 28 APTOS 2804-2805 TORRE 4 | 2026-06-02 | 6/30/2026 12:00:00 AM |  | 28 | 21 | 28.6 | 136 | PLACA | 21 | PLACA-21-28 | 2026-10-29 | NUEVO | 2026-10-29 | 21 | 7.6 | 27.5 | 3 | 22.3 | 17.5
NATIVA | 869 |  | Concreto | PLACA PISO 28 APTOS 2804-2805 TORRE 4 | 2026-06-02 | 6/30/2026 12:00:00 AM |  | 28 | 21 | 27.8 | 132 | PLACA | 21 | PLACA-21-28 | 2026-10-29 | NUEVO | 2026-10-29 | 21 | 6.8 | 27.5 | 3 | 22.3 | 17.5
NATIVA | 863 |  | Concreto | PLACA P22 2208-2209 TORRE 5 | 2026-06-01 | 6/29/2026 12:00:00 AM |  | 28 | 21 | 22.8 | 109 | PLACA | 21 | PLACA-21-28 | 2026-10-29 | NUEVO | 2026-10-29 | 21 | 1.8 | 22.36667 | 3 | 24.1 | 17.5
NATIVA | 863 |  | Concreto | PLACA P22 2208-2209 TORRE 5 | 2026-06-01 | 6/29/2026 12:00:00 AM |  | 28 | 21 | 23.8 | 114 | PLACA | 21 | PLACA-21-28 | 2026-10-29 | NUEVO | 2026-10-29 | 21 | 2.8 | 22.36667 | 3 | 24.1 | 17.5
NATIVA | 863 |  | Concreto | PLACA P22 2208-2209 TORRE 5 | 2026-06-01 | 6/29/2026 12:00:00 AM |  | 28 | 21 | 20.5 | 98 | PLACA | 21 | PLACA-21-28 | 2026-10-29 | NUEVO | 2026-10-29 | 21 | -0.5 | 22.36667 | 3 | 24.1 | 17.5
NATIVA | 864 |  | Concreto | PLACA PISO 27 APTOS 2710-2711 Y ESCALERA EJES (2-4) PISO 26 A 27 TORRE 4 | 2026-06-01 | 6/29/2026 12:00:00 AM |  | 28 | 21 | 21.2 | 101 | PLACA | 21 | PLACA-21-28 | 2026-10-29 | NUEVO | 2026-10-29 | 21 | 0.2 | 22.56667 | 3 | 24.14444 | 17.5
NATIVA | 864 |  | Concreto | PLACA PISO 27 APTOS 2710-2711 Y ESCALERA EJES (2-4) PISO 26 A 27 TORRE 4 | 2026-06-01 | 6/29/2026 12:00:00 AM |  | 28 | 21 | 24.7 | 118 | PLACA | 21 | PLACA-21-28 | 2026-10-29 | NUEVO | 2026-10-29 | 21 | 3.7 | 22.56667 | 3 | 24.14444 | 17.5
NATIVA | 864 |  | Concreto | PLACA PISO 27 APTOS 2710-2711 Y ESCALERA EJES (2-4) PISO 26 A 27 TORRE 4 | 2026-06-01 | 6/29/2026 12:00:00 AM |  | 28 | 21 | 21.8 | 104 | PLACA | 21 | PLACA-21-28 | 2026-10-29 | NUEVO | 2026-10-29 | 21 | 0.8 | 22.56667 | 3 | 24.14444 | 17.5
NATIVA | 859 |  | Concreto | PLACA P22 AP 2211-2210 + PASILLO TORRE 5 | 2026-05-30 | 6/27/2026 12:00:00 AM |  | 28 | 21 | 21.7 | 103 | PLACA | 21 | PLACA-21-28 | 2026-10-29 | NUEVO | 2026-10-29 | 21 | 0.7 | 20 | 3 | 21.64444 | 17.5
NATIVA | 859 |  | Concreto | PLACA P22 AP 2211-2210 + PASILLO TORRE 5 | 2026-05-30 | 6/27/2026 12:00:00 AM |  | 28 | 21 | 22.4 | 106 | PLACA | 21 | PLACA-21-28 | 2026-10-29 | NUEVO | 2026-10-29 | 21 | 1.4 | 20 | 3 | 21.64444 | 17.5
NATIVA | 859 |  | Concreto | PLACA P22 AP 2211-2210 + PASILLO TORRE 5 | 2026-05-30 | 6/27/2026 12:00:00 AM |  | 28 | 21 | 15.9 | 76 | PLACA | 21 | PLACA-21-28 | 2026-10-29 | NUEVO | 2026-10-29 | 21 | -5.1 | 20 | 3 | 21.64444 | 17.5
NATIVA | 860 |  | Concreto | PLACA PISO 27 APTOS 2708-2709 TORRE 4 | 2026-05-30 | 6/27/2026 12:00:00 AM |  | 28 | 21 | 20.7 | 99 | PLACA | 21 | PLACA-21-28 | 2026-10-29 | NUEVO | 2026-10-29 | 21 | -0.3 | 17.73333 | 3 | 20.1 | 17.5
NATIVA | 860 |  | Concreto | PLACA PISO 27 APTOS 2708-2709 TORRE 4 | 2026-05-30 | 6/27/2026 12:00:00 AM |  | 28 | 21 | 12.2 | 58 | PLACA | 21 | PLACA-21-28 | 2026-10-29 | NUEVO | 2026-10-29 | 21 | -8.8 | 17.73333 | 3 | 20.1 | 17.5
NATIVA | 860 |  | Concreto | PLACA PISO 27 APTOS 2708-2709 TORRE 4 | 2026-05-30 | 6/27/2026 12:00:00 AM |  | 28 | 21 | 20.3 | 96 | PLACA | 21 | PLACA-21-28 | 2026-10-29 | NUEVO | 2026-10-29 | 21 | -0.7 | 17.73333 | 3 | 20.1 | 17.5
NATIVA | 853 |  | Concreto | PLACA PISO 27 APTOS 2701-2712 TORRE 4 | 2026-05-29 | 6/26/2026 12:00:00 AM |  | 28 | 21 | 26.1 | 124 | PLACA | 21 | PLACA-21-28 | 2026-10-29 | NUEVO | 2026-10-29 | 21 | 5.1 | 24.16667 | 3 | 20.63333 | 17.5
NATIVA | 853 |  | Concreto | PLACA PISO 27 APTOS 2701-2712 TORRE 4 | 2026-05-29 | 6/26/2026 12:00:00 AM |  | 28 | 21 | 22.7 | 108 | PLACA | 21 | PLACA-21-28 | 2026-10-29 | NUEVO | 2026-10-29 | 21 | 1.7 | 24.16667 | 3 | 20.63333 | 17.5
NATIVA | 853 |  | Concreto | PLACA PISO 27 APTOS 2701-2712 TORRE 4 | 2026-05-29 | 6/26/2026 12:00:00 AM |  | 28 | 21 | 23.7 | 113 | PLACA | 21 | PLACA-21-28 | 2026-10-29 | NUEVO | 2026-10-29 | 21 | 2.7 | 24.16667 | 3 | 20.63333 | 17.5
NATIVA | 855 |  | Concreto | PLACA P22 AP 2207-2206 TORRE 5 | 2026-05-29 | 6/26/2026 12:00:00 AM |  | 28 | 21 | 26.2 | 125 | PLACA | 21 | PLACA-21-28 | 2026-10-29 | NUEVO | 2026-10-29 | 21 | 5.2 | 26.7 | 3 | 22.86667 | 17.5
NATIVA | 855 |  | Concreto | PLACA P22 AP 2207-2206 TORRE 5 | 2026-05-29 | 6/26/2026 12:00:00 AM |  | 28 | 21 | 25.8 | 123 | PLACA | 21 | PLACA-21-28 | 2026-10-29 | NUEVO | 2026-10-29 | 21 | 4.8 | 26.7 | 3 | 22.86667 | 17.5
NATIVA | 855 |  | Concreto | PLACA P22 AP 2207-2206 TORRE 5 | 2026-05-29 | 6/26/2026 12:00:00 AM |  | 28 | 21 | 28.1 | 134 | PLACA | 21 | PLACA-21-28 | 2026-10-29 | NUEVO | 2026-10-29 | 21 | 7.1 | 26.7 | 3 | 22.86667 | 17.5
NATIVA | 847 |  | Concreto | PLACA P21 2201-2212 +PASILLO TORRE 5 | 2026-05-28 | 6/25/2026 12:00:00 AM |  | 28 | 21 | 23.1 | 110 | PLACA | 21 | PLACA-21-28 | 2026-10-29 | NUEVO | 2026-10-29 | 21 | 2.1 | 22.13333 | 3 | 24.33333 | 17.5
NATIVA | 847 |  | Concreto | PLACA P21 2201-2212 +PASILLO TORRE 5 | 2026-05-28 | 6/25/2026 12:00:00 AM |  | 28 | 21 | 22.6 | 107 | PLACA | 21 | PLACA-21-28 | 2026-10-29 | NUEVO | 2026-10-29 | 21 | 1.6 | 22.13333 | 3 | 24.33333 | 17.5
NATIVA | 847 |  | Concreto | PLACA P21 2201-2212 +PASILLO TORRE 5 | 2026-05-28 | 6/25/2026 12:00:00 AM |  | 28 | 21 | 20.7 | 98 | PLACA | 21 | PLACA-21-28 | 2026-10-29 | NUEVO | 2026-10-29 | 21 | -0.3 | 22.13333 | 3 | 24.33333 | 17.5
NATIVA | 848 |  | Concreto | PLACA PISO 27 APTOS 2706-2707 Y ESCALERA EJES (18-20) PISO 25 A 26 TORRE 4 | 2026-05-28 | 6/25/2026 12:00:00 AM |  | 28 | 21 | 28.2 | 134 | PLACA | 21 | PLACA-21-28 | 2026-10-29 | NUEVO | 2026-10-29 | 21 | 7.2 | 28.1 | 3 | 25.64444 | 17.5
NATIVA | 848 |  | Concreto | PLACA PISO 27 APTOS 2706-2707 Y ESCALERA EJES (18-20) PISO 25 A 26 TORRE 4 | 2026-05-28 | 6/25/2026 12:00:00 AM |  | 28 | 21 | 28.2 | 134 | PLACA | 21 | PLACA-21-28 | 2026-10-29 | NUEVO | 2026-10-29 | 21 | 7.2 | 28.1 | 3 | 25.64444 | 17.5
NATIVA | 848 |  | Concreto | PLACA PISO 27 APTOS 2706-2707 Y ESCALERA EJES (18-20) PISO 25 A 26 TORRE 4 | 2026-05-28 | 6/25/2026 12:00:00 AM |  | 28 | 21 | 27.9 | 133 | PLACA | 21 | PLACA-21-28 | 2026-10-29 | NUEVO | 2026-10-29 | 21 | 6.9 | 28.1 | 3 | 25.64444 | 17.5
NATIVA | 843 |  | Concreto | PLACA P22 AP 2204-2205 TORRE 5 | 2026-05-27 | 6/24/2026 12:00:00 AM |  | 28 | 21 | 20.8 | 99 | PLACA | 21 | PLACA-21-28 | 2026-10-29 | NUEVO | 2026-10-29 | 21 | -0.2 | 21.16667 | 3 | 23.8 | 17.5
NATIVA | 843 |  | Concreto | PLACA P22 AP 2204-2205 TORRE 5 | 2026-05-27 | 6/24/2026 12:00:00 AM |  | 28 | 21 | 21.3 | 101 | PLACA | 21 | PLACA-21-28 | 2026-10-29 | NUEVO | 2026-10-29 | 21 | 0.3 | 21.16667 | 3 | 23.8 | 17.5
NATIVA | 843 |  | Concreto | PLACA P22 AP 2204-2205 TORRE 5 | 2026-05-27 | 6/24/2026 12:00:00 AM |  | 28 | 21 | 21.4 | 102 | PLACA | 21 | PLACA-21-28 | 2026-10-29 | NUEVO | 2026-10-29 | 21 | 0.4 | 21.16667 | 3 | 23.8 | 17.5
NATIVA | 844 |  | Concreto | PLACA PISO 27 APTOS 2702-2703 TORRE 4 | 2026-05-27 | 6/24/2026 12:00:00 AM |  | 28 | 21 | 23.7 | 113 | PLACA | 21 | PLACA-21-28 | 2026-10-29 | NUEVO | 2026-10-29 | 21 | 2.7 | 23.4 | 3 | 24.22222 | 17.5
NATIVA | 844 |  | Concreto | PLACA PISO 27 APTOS 2702-2703 TORRE 4 | 2026-05-27 | 6/24/2026 12:00:00 AM |  | 28 | 21 | 23.6 | 112 | PLACA | 21 | PLACA-21-28 | 2026-10-29 | NUEVO | 2026-10-29 | 21 | 2.6 | 23.4 | 3 | 24.22222 | 17.5
NATIVA | 844 |  | Concreto | PLACA PISO 27 APTOS 2702-2703 TORRE 4 | 2026-05-27 | 6/24/2026 12:00:00 AM |  | 28 | 21 | 22.9 | 109 | PLACA | 21 | PLACA-21-28 | 2026-10-29 | NUEVO | 2026-10-29 | 21 | 1.9 | 23.4 | 3 | 24.22222 | 17.5
NATIVA | 838 |  | Concreto | PLACA P22 AP 2203 - 2202 + PASILLO + ESCALERA P20 EJE 23 | 2026-05-26 | 6/23/2026 12:00:00 AM |  | 28 | 21 | 23.2 | 111 | PLACA | 21 | PLACA-21-28 | 2026-10-29 | NUEVO | 2026-10-29 | 21 | 2.2 | 21.33333 | 3 | 21.96667 | 17.5
NATIVA | 838 |  | Concreto | PLACA P22 AP 2203 - 2202 + PASILLO + ESCALERA P20 EJE 23 | 2026-05-26 | 6/23/2026 12:00:00 AM |  | 28 | 21 | 20.3 | 97 | PLACA | 21 | PLACA-21-28 | 2026-10-29 | NUEVO | 2026-10-29 | 21 | -0.7 | 21.33333 | 3 | 21.96667 | 17.5
NATIVA | 838 |  | Concreto | PLACA P22 AP 2203 - 2202 + PASILLO + ESCALERA P20 EJE 23 | 2026-05-26 | 6/23/2026 12:00:00 AM |  | 28 | 21 | 20.5 | 98 | PLACA | 21 | PLACA-21-28 | 2026-10-29 | NUEVO | 2026-10-29 | 21 | -0.5 | 21.33333 | 3 | 21.96667 | 17.5
NATIVA | 839 |  | Concreto | PLACA PISO 27 APTOS 2704-2705 TORRE 4 | 2026-05-26 | 6/23/2026 12:00:00 AM |  | 28 | 21 | 21.8 | 104 | PLACA | 21 | PLACA-21-28 | 2026-10-29 | NUEVO | 2026-10-29 | 21 | 0.8 | 21.66667 | 3 | 22.13333 | 17.5
NATIVA | 839 |  | Concreto | PLACA PISO 27 APTOS 2704-2705 TORRE 4 | 2026-05-26 | 6/23/2026 12:00:00 AM |  | 28 | 21 | 21.2 | 101 | PLACA | 21 | PLACA-21-28 | 2026-10-29 | NUEVO | 2026-10-29 | 21 | 0.2 | 21.66667 | 3 | 22.13333 | 17.5
NATIVA | 839 |  | Concreto | PLACA PISO 27 APTOS 2704-2705 TORRE 4 | 2026-05-26 | 6/23/2026 12:00:00 AM |  | 28 | 21 | 22 | 105 | PLACA | 21 | PLACA-21-28 | 2026-10-29 | NUEVO | 2026-10-29 | 21 | 1 | 21.66667 | 3 | 22.13333 | 17.5
NATIVA | 834 |  | Concreto | PLACA PISO 26 APTOS 2610-2611 Y ESCALERA EJES (2-4) PISO 25 A 26 TORRE 4 | 2026-05-25 | 6/22/2026 12:00:00 AM |  | 28 | 21 | 24.6 | 117 | PLACA | 21 | PLACA-21-28 | 2026-10-29 | NUEVO | 2026-10-29 | 21 | 3.6 | 23.73333 | 3 | 22.24444 | 17.5
NATIVA | 834 |  | Concreto | PLACA PISO 26 APTOS 2610-2611 Y ESCALERA EJES (2-4) PISO 25 A 26 TORRE 4 | 2026-05-25 | 6/22/2026 12:00:00 AM |  | 28 | 21 | 23.5 | 112 | PLACA | 21 | PLACA-21-28 | 2026-10-29 | NUEVO | 2026-10-29 | 21 | 2.5 | 23.73333 | 3 | 22.24444 | 17.5
NATIVA | 834 |  | Concreto | PLACA PISO 26 APTOS 2610-2611 Y ESCALERA EJES (2-4) PISO 25 A 26 TORRE 4 | 2026-05-25 | 6/22/2026 12:00:00 AM |  | 28 | 21 | 23.1 | 110 | PLACA | 21 | PLACA-21-28 | 2026-10-29 | NUEVO | 2026-10-29 | 21 | 2.1 | 23.73333 | 3 | 22.24444 | 17.5
NATIVA | 835 |  | Concreto | PLACA P21 2108-2109 TORRE 5 | 2026-05-25 | 6/22/2026 12:00:00 AM |  | 28 | 21 | 22.3 | 106 | PLACA | 21 | PLACA-21-28 | 2026-10-29 | NUEVO | 2026-10-29 | 21 | 1.3 | 22.23333 | 3 | 22.54444 | 17.5
NATIVA | 835 |  | Concreto | PLACA P21 2108-2109 TORRE 5 | 2026-05-25 | 6/22/2026 12:00:00 AM |  | 28 | 21 | 21.7 | 103 | PLACA | 21 | PLACA-21-28 | 2026-10-29 | NUEVO | 2026-10-29 | 21 | 0.7 | 22.23333 | 3 | 22.54444 | 17.5
NATIVA | 835 |  | Concreto | PLACA P21 2108-2109 TORRE 5 | 2026-05-25 | 6/22/2026 12:00:00 AM |  | 28 | 21 | 22.7 | 108 | PLACA | 21 | PLACA-21-28 | 2026-10-29 | NUEVO | 2026-10-29 | 21 | 1.7 | 22.23333 | 3 | 22.54444 | 17.5
NATIVA | 830 |  | Concreto | PLACA PISO 26 APTOS 2608-2609 TORRE 4 | 2026-05-23 | 6/20/2026 12:00:00 AM |  | 28 | 21 | 23.9 | 114 | PLACA | 21 | PLACA-21-28 | 2026-10-29 | NUEVO | 2026-10-29 | 21 | 2.9 | 22.5 | 3 | 22.82222 | 17.5
NATIVA | 830 |  | Concreto | PLACA PISO 26 APTOS 2608-2609 TORRE 4 | 2026-05-23 | 6/20/2026 12:00:00 AM |  | 28 | 21 | 22.9 | 109 | PLACA | 21 | PLACA-21-28 | 2026-10-29 | NUEVO | 2026-10-29 | 21 | 1.9 | 22.5 | 3 | 22.82222 | 17.5
NATIVA | 830 |  | Concreto | PLACA PISO 26 APTOS 2608-2609 TORRE 4 | 2026-05-23 | 6/20/2026 12:00:00 AM |  | 28 | 21 | 20.7 | 98 | PLACA | 21 | PLACA-21-28 | 2026-10-29 | NUEVO | 2026-10-29 | 21 | -0.3 | 22.5 | 3 | 22.82222 | 17.5
NATIVA | 832 |  | Concreto | PLACA P21 AP 2111-2110 + PASILLO TORRE 5 | 2026-05-23 | 6/20/2026 12:00:00 AM |  | 28 | 21 | 22.4 | 107 | PLACA | 21 | PLACA-21-28 | 2026-10-29 | NUEVO | 2026-10-29 | 21 | 1.4 | 21.26667 | 3 | 22 | 17.5
NATIVA | 832 |  | Concreto | PLACA P21 AP 2111-2110 + PASILLO TORRE 5 | 2026-05-23 | 6/20/2026 12:00:00 AM |  | 28 | 21 | 18.1 | 86 | PLACA | 21 | PLACA-21-28 | 2026-10-29 | NUEVO | 2026-10-29 | 21 | -2.9 | 21.26667 | 3 | 22 | 17.5
NATIVA | 832 |  | Concreto | PLACA P21 AP 2111-2110 + PASILLO TORRE 5 | 2026-05-23 | 6/20/2026 12:00:00 AM |  | 28 | 21 | 23.3 | 111 | PLACA | 21 | PLACA-21-28 | 2026-10-29 | NUEVO | 2026-10-29 | 21 | 2.3 | 21.26667 | 3 | 22 | 17.5
NATIVA | 825 |  | Concreto | PLACA PISO 26 APTOS 2601-2612 TORRE 4 | 2026-05-22 | 6/19/2026 12:00:00 AM |  | 28 | 21 | 24.6 | 117 | PLACA | 21 | PLACA-21-28 | 2026-10-29 | NUEVO | 2026-10-29 | 21 | 3.6 | 24.56667 | 3 | 22.77778 | 17.5
NATIVA | 825 |  | Concreto | PLACA PISO 26 APTOS 2601-2612 TORRE 4 | 2026-05-22 | 6/19/2026 12:00:00 AM |  | 28 | 21 | 24.4 | 116 | PLACA | 21 | PLACA-21-28 | 2026-10-29 | NUEVO | 2026-10-29 | 21 | 3.4 | 24.56667 | 3 | 22.77778 | 17.5
NATIVA | 825 |  | Concreto | PLACA PISO 26 APTOS 2601-2612 TORRE 4 | 2026-05-22 | 6/19/2026 12:00:00 AM |  | 28 | 21 | 24.7 | 118 | PLACA | 21 | PLACA-21-28 | 2026-10-29 | NUEVO | 2026-10-29 | 21 | 3.7 | 24.56667 | 3 | 22.77778 | 17.5
NATIVA | 827 |  | Concreto | PLACA P21 AP 2107-2106 TORRE 5 | 2026-05-22 | 6/19/2026 12:00:00 AM |  | 28 | 21 | 22.9 | 109 | PLACA | 21 | PLACA-21-28 | 2026-10-29 | NUEVO | 2026-10-29 | 21 | 1.9 | 24 | 3 | 23.27778 | 17.5
NATIVA | 827 |  | Concreto | PLACA P21 AP 2107-2106 TORRE 5 | 2026-05-22 | 6/19/2026 12:00:00 AM |  | 28 | 21 | 25.1 | 120 | PLACA | 21 | PLACA-21-28 | 2026-10-29 | NUEVO | 2026-10-29 | 21 | 4.1 | 24 | 3 | 23.27778 | 17.5
NATIVA | 827 |  | Concreto | PLACA P21 AP 2107-2106 TORRE 5 | 2026-05-22 | 6/19/2026 12:00:00 AM |  | 28 | 21 | 24 | 114 | PLACA | 21 | PLACA-21-28 | 2026-10-29 | NUEVO | 2026-10-29 | 21 | 3 | 24 | 3 | 23.27778 | 17.5
NATIVA | 820 |  | Concreto | PLACA PISO 26 APTOS 2606-2607 Y ESCALERA EJES (18-20) PISO 24 A 25 TORRE 4 | 2026-05-21 | 6/18/2026 12:00:00 AM |  | 28 | 21 | 23.3 | 111 | PLACA | 21 | PLACA-21-28 | 2026-10-29 | NUEVO | 2026-10-29 | 21 | 2.3 | 23.93333 | 3 | 24.16667 | 17.5
NATIVA | 820 |  | Concreto | PLACA PISO 26 APTOS 2606-2607 Y ESCALERA EJES (18-20) PISO 24 A 25 TORRE 4 | 2026-05-21 | 6/18/2026 12:00:00 AM |  | 28 | 21 | 24.4 | 116 | PLACA | 21 | PLACA-21-28 | 2026-10-29 | NUEVO | 2026-10-29 | 21 | 3.4 | 23.93333 | 3 | 24.16667 | 17.5
NATIVA | 820 |  | Concreto | PLACA PISO 26 APTOS 2606-2607 Y ESCALERA EJES (18-20) PISO 24 A 25 TORRE 4 | 2026-05-21 | 6/18/2026 12:00:00 AM |  | 28 | 21 | 24.1 | 115 | PLACA | 21 | PLACA-21-28 | 2026-10-29 | NUEVO | 2026-10-29 | 21 | 3.1 | 23.93333 | 3 | 24.16667 | 17.5
NATIVA | 821 |  | Concreto | PLACA P21 2101-2112 +PASILLO + ESCALERA P20 EJE 2 | 2026-05-21 | 6/18/2026 12:00:00 AM |  | 28 | 21 | 23.8 | 114 | PLACA | 21 | PLACA-21-28 | 2026-10-29 | NUEVO | 2026-10-29 | 21 | 2.8 | 23 | 3 | 23.64444 | 17.5
NATIVA | 821 |  | Concreto | PLACA P21 2101-2112 +PASILLO + ESCALERA P20 EJE 2 | 2026-05-21 | 6/18/2026 12:00:00 AM |  | 28 | 21 | 23.4 | 112 | PLACA | 21 | PLACA-21-28 | 2026-10-29 | NUEVO | 2026-10-29 | 21 | 2.4 | 23 | 3 | 23.64444 | 17.5
NATIVA | 821 |  | Concreto | PLACA P21 2101-2112 +PASILLO + ESCALERA P20 EJE 2 | 2026-05-21 | 6/18/2026 12:00:00 AM |  | 28 | 21 | 21.8 | 104 | PLACA | 21 | PLACA-21-28 | 2026-10-29 | NUEVO | 2026-10-29 | 21 | 0.8 | 23 | 3 | 23.64444 | 17.5
NATIVA | 816 |  | Concreto | PLACA PISO 26 APTOS 2602-2603 TORRE 4 | 2026-05-20 | 6/17/2026 12:00:00 AM |  | 28 | 21 | 26.9 | 128 | PLACA | 21 | PLACA-21-28 | 2026-10-29 | NUEVO | 2026-10-29 | 21 | 5.9 | 25.46667 | 3 | 24.13333 | 17.5
NATIVA | 816 |  | Concreto | PLACA PISO 26 APTOS 2602-2603 TORRE 4 | 2026-05-20 | 6/17/2026 12:00:00 AM |  | 28 | 21 | 26.1 | 124 | PLACA | 21 | PLACA-21-28 | 2026-10-29 | NUEVO | 2026-10-29 | 21 | 5.1 | 25.46667 | 3 | 24.13333 | 17.5
NATIVA | 816 |  | Concreto | PLACA PISO 26 APTOS 2602-2603 TORRE 4 | 2026-05-20 | 6/17/2026 12:00:00 AM |  | 28 | 21 | 23.4 | 111 | PLACA | 21 | PLACA-21-28 | 2026-10-29 | NUEVO | 2026-10-29 | 21 | 2.4 | 25.46667 | 3 | 24.13333 | 17.5
NATIVA | 817 |  | Concreto | PLACA P21 AP 2104-2105 TORRE 5 | 2026-05-20 | 6/17/2026 12:00:00 AM |  | 28 | 21 | 23.3 | 111 | PLACA | 21 | PLACA-21-28 | 2026-10-29 | NUEVO | 2026-10-29 | 21 | 2.3 | 23.86667 | 3 | 24.11111 | 17.5
NATIVA | 817 |  | Concreto | PLACA P21 AP 2104-2105 TORRE 5 | 2026-05-20 | 6/17/2026 12:00:00 AM |  | 28 | 21 | 24.3 | 116 | PLACA | 21 | PLACA-21-28 | 2026-10-29 | NUEVO | 2026-10-29 | 21 | 3.3 | 23.86667 | 3 | 24.11111 | 17.5
NATIVA | 817 |  | Concreto | PLACA P21 AP 2104-2105 TORRE 5 | 2026-05-20 | 6/17/2026 12:00:00 AM |  | 28 | 21 | 24 | 114 | PLACA | 21 | PLACA-21-28 | 2026-10-29 | NUEVO | 2026-10-29 | 21 | 3 | 23.86667 | 3 | 24.11111 | 17.5
NATIVA | 811 |  | Concreto | PLACA P21 AP 2103 - 2102 + PASILLO + ESCALERA P19 EJE 23 | 2026-05-19 | 6/16/2026 12:00:00 AM |  | 28 | 21 | 26 | 124 | PLACA | 21 | PLACA-21-28 | 2026-10-29 | NUEVO | 2026-10-29 | 21 | 5 | 25.76667 | 3 | 25.03333 | 17.5
NATIVA | 811 |  | Concreto | PLACA P21 AP 2103 - 2102 + PASILLO + ESCALERA P19 EJE 23 | 2026-05-19 | 6/16/2026 12:00:00 AM |  | 28 | 21 | 26.9 | 128 | PLACA | 21 | PLACA-21-28 | 2026-10-29 | NUEVO | 2026-10-29 | 21 | 5.9 | 25.76667 | 3 | 25.03333 | 17.5
NATIVA | 811 |  | Concreto | PLACA P21 AP 2103 - 2102 + PASILLO + ESCALERA P19 EJE 23 | 2026-05-19 | 6/16/2026 12:00:00 AM |  | 28 | 21 | 24.4 | 116 | PLACA | 21 | PLACA-21-28 | 2026-10-29 | NUEVO | 2026-10-29 | 21 | 3.4 | 25.76667 | 3 | 25.03333 | 17.5
NATIVA | 812 |  | Concreto | PLACA PISO 26 APTOS 2604-2605 TORRE 4 | 2026-05-19 | 6/16/2026 12:00:00 AM |  | 28 | 21 | 24.3 | 116 | PLACA | 21 | PLACA-21-28 | 2026-10-29 | NUEVO | 2026-10-29 | 21 | 3.3 | 24.5 | 3 | 24.71111 | 17.5
NATIVA | 812 |  | Concreto | PLACA PISO 26 APTOS 2604-2605 TORRE 4 | 2026-05-19 | 6/16/2026 12:00:00 AM |  | 28 | 21 | 25.8 | 123 | PLACA | 21 | PLACA-21-28 | 2026-10-29 | NUEVO | 2026-10-29 | 21 | 4.8 | 24.5 | 3 | 24.71111 | 17.5
NATIVA | 812 |  | Concreto | PLACA PISO 26 APTOS 2604-2605 TORRE 4 | 2026-05-19 | 6/16/2026 12:00:00 AM |  | 28 | 21 | 23.4 | 112 | PLACA | 21 | PLACA-21-28 | 2026-10-29 | NUEVO | 2026-10-29 | 21 | 2.4 | 24.5 | 3 | 24.71111 | 17.5
NATIVA | 807 |  | Concreto | PLACA PISO 25 APTOS 2510-2511 Y ESCALERA EJES (2-4) PISO 24 A 25 TORRE 4 | 2026-05-16 | 6/13/2026 12:00:00 AM |  | 28 | 21 | 25.5 | 121 | PLACA | 21 | PLACA-21-28 | 2026-10-29 | NUEVO | 2026-10-29 | 21 | 4.5 | 25.43333 | 3 | 25.23333 | 17.5
NATIVA | 807 |  | Concreto | PLACA PISO 25 APTOS 2510-2511 Y ESCALERA EJES (2-4) PISO 24 A 25 TORRE 4 | 2026-05-16 | 6/13/2026 12:00:00 AM |  | 28 | 21 | 25.9 | 123 | PLACA | 21 | PLACA-21-28 | 2026-10-29 | NUEVO | 2026-10-29 | 21 | 4.9 | 25.43333 | 3 | 25.23333 | 17.5
NATIVA | 807 |  | Concreto | PLACA PISO 25 APTOS 2510-2511 Y ESCALERA EJES (2-4) PISO 24 A 25 TORRE 4 | 2026-05-16 | 6/13/2026 12:00:00 AM |  | 28 | 21 | 24.9 | 119 | PLACA | 21 | PLACA-21-28 | 2026-10-29 | NUEVO | 2026-10-29 | 21 | 3.9 | 25.43333 | 3 | 25.23333 | 17.5
NATIVA | 809 |  | Concreto | PLACA P20 2008-2009 TORRE 5 | 2026-05-16 | 6/13/2026 12:00:00 AM |  | 28 | 21 | 22.6 | 108 | PLACA | 21 | PLACA-21-28 | 2026-10-29 | NUEVO | 2026-10-29 | 21 | 1.6 | 21.5 | 3 | 23.81111 | 17.5
NATIVA | 809 |  | Concreto | PLACA P20 2008-2009 TORRE 5 | 2026-05-16 | 6/13/2026 12:00:00 AM |  | 28 | 21 | 21.3 | 101 | PLACA | 21 | PLACA-21-28 | 2026-10-29 | NUEVO | 2026-10-29 | 21 | 0.3 | 21.5 | 3 | 23.81111 | 17.5
NATIVA | 809 |  | Concreto | PLACA P20 2008-2009 TORRE 5 | 2026-05-16 | 6/13/2026 12:00:00 AM |  | 28 | 21 | 20.6 | 98 | PLACA | 21 | PLACA-21-28 | 2026-10-29 | NUEVO | 2026-10-29 | 21 | -0.4 | 21.5 | 3 | 23.81111 | 17.5
NATIVA | 803 |  | Concreto | PLACA PISO 25 APTOS 2508-2509 TORRE 4 | 2026-05-15 | 6/12/2026 12:00:00 AM |  | 28 | 21 | 25.6 | 122 | PLACA | 21 | PLACA-21-28 | 2026-10-29 | NUEVO | 2026-10-29 | 21 | 4.6 | 25 | 3 | 23.97778 | 17.5
NATIVA | 803 |  | Concreto | PLACA PISO 25 APTOS 2508-2509 TORRE 4 | 2026-05-15 | 6/12/2026 12:00:00 AM |  | 28 | 21 | 24.8 | 118 | PLACA | 21 | PLACA-21-28 | 2026-10-29 | NUEVO | 2026-10-29 | 21 | 3.8 | 25 | 3 | 23.97778 | 17.5
NATIVA | 803 |  | Concreto | PLACA PISO 25 APTOS 2508-2509 TORRE 4 | 2026-05-15 | 6/12/2026 12:00:00 AM |  | 28 | 21 | 24.6 | 117 | PLACA | 21 | PLACA-21-28 | 2026-10-29 | NUEVO | 2026-10-29 | 21 | 3.6 | 25 | 3 | 23.97778 | 17.5
NATIVA | 804 |  | Concreto | PLACA P20 AP 2011-2010 + PASILLO TORRE 5 | 2026-05-15 | 6/12/2026 12:00:00 AM |  | 28 | 21 | 23.1 | 110 | PLACA | 21 | PLACA-21-28 | 2026-10-29 | NUEVO | 2026-10-29 | 21 | 2.1 | 22.93333 | 3 | 23.14444 | 17.5
NATIVA | 804 |  | Concreto | PLACA P20 AP 2011-2010 + PASILLO TORRE 5 | 2026-05-15 | 6/12/2026 12:00:00 AM |  | 28 | 21 | 22.6 | 108 | PLACA | 21 | PLACA-21-28 | 2026-10-29 | NUEVO | 2026-10-29 | 21 | 1.6 | 22.93333 | 3 | 23.14444 | 17.5
NATIVA | 804 |  | Concreto | PLACA P20 AP 2011-2010 + PASILLO TORRE 5 | 2026-05-15 | 6/12/2026 12:00:00 AM |  | 28 | 21 | 23.1 | 110 | PLACA | 21 | PLACA-21-28 | 2026-10-29 | NUEVO | 2026-10-29 | 21 | 2.1 | 22.93333 | 3 | 23.14444 | 17.5
NATIVA | 798 |  | Concreto | PLACA PISO 25 APTOS 2501-2512 TORRE 4 | 2026-05-14 | 6/11/2026 12:00:00 AM |  | 28 | 21 | 30.2 | 144 | PLACA | 21 | PLACA-21-28 | 2026-10-29 | NUEVO | 2026-10-29 | 21 | 9.2 | 30.33333 | 3 | 26.08889 | 17.5
NATIVA | 798 |  | Concreto | PLACA PISO 25 APTOS 2501-2512 TORRE 4 | 2026-05-14 | 6/11/2026 12:00:00 AM |  | 28 | 21 | 29 | 138 | PLACA | 21 | PLACA-21-28 | 2026-10-29 | NUEVO | 2026-10-29 | 21 | 8 | 30.33333 | 3 | 26.08889 | 17.5
NATIVA | 798 |  | Concreto | PLACA PISO 25 APTOS 2501-2512 TORRE 4 | 2026-05-14 | 6/11/2026 12:00:00 AM |  | 28 | 21 | 31.8 | 152 | PLACA | 21 | PLACA-21-28 | 2026-10-29 | NUEVO | 2026-10-29 | 21 | 10.8 | 30.33333 | 3 | 26.08889 | 17.5
NATIVA | 800 |  | Concreto | PLACA P20 AP 2007-2006 TORRE5 | 2026-05-14 | 6/11/2026 12:00:00 AM |  | 28 | 21 | 25.5 | 121 | PLACA | 21 | PLACA-21-28 | 2026-10-29 | NUEVO | 2026-10-29 | 21 | 4.5 | 25.06667 | 3 | 26.11111 | 17.5
NATIVA | 800 |  | Concreto | PLACA P20 AP 2007-2006 TORRE5 | 2026-05-14 | 6/11/2026 12:00:00 AM |  | 28 | 21 | 25.2 | 120 | PLACA | 21 | PLACA-21-28 | 2026-10-29 | NUEVO | 2026-10-29 | 21 | 4.2 | 25.06667 | 3 | 26.11111 | 17.5
NATIVA | 800 |  | Concreto | PLACA P20 AP 2007-2006 TORRE5 | 2026-05-14 | 6/11/2026 12:00:00 AM |  | 28 | 21 | 24.5 | 117 | PLACA | 21 | PLACA-21-28 | 2026-10-29 | NUEVO | 2026-10-29 | 21 | 3.5 | 25.06667 | 3 | 26.11111 | 17.5
NATIVA | 793 |  | Concreto | PLACA P20 2001-2012 +PASILLO TORRE 5 | 2026-05-13 | 6/10/2026 12:00:00 AM |  | 28 | 21 | 24.5 | 117 | PLACA | 21 | PLACA-21-28 | 2026-10-29 | NUEVO | 2026-10-29 | 21 | 3.5 | 24.66667 | 3 | 26.68889 | 17.5
NATIVA | 793 |  | Concreto | PLACA P20 2001-2012 +PASILLO TORRE 5 | 2026-05-13 | 6/10/2026 12:00:00 AM |  | 28 | 21 | 22 | 105 | PLACA | 21 | PLACA-21-28 | 2026-10-29 | NUEVO | 2026-10-29 | 21 | 1 | 24.66667 | 3 | 26.68889 | 17.5
NATIVA | 793 |  | Concreto | PLACA P20 2001-2012 +PASILLO TORRE 5 | 2026-05-13 | 6/10/2026 12:00:00 AM |  | 28 | 21 | 27.5 | 131 | PLACA | 21 | PLACA-21-28 | 2026-10-29 | NUEVO | 2026-10-29 | 21 | 6.5 | 24.66667 | 3 | 26.68889 | 17.5
NATIVA | 794 |  | Concreto | PLACA PISO 25 APTOS 2506-2507 Y ESCALERA EJES (18-20) PISO 23 A 24 TORRE 4 | 2026-05-13 | 6/10/2026 12:00:00 AM |  | 28 | 21 | 23.1 | 110 | PLACA | 21 | PLACA-21-28 | 2026-10-29 | NUEVO | 2026-10-29 | 21 | 2.1 | 24.1 | 3 | 24.61111 | 17.5
NATIVA | 794 |  | Concreto | PLACA PISO 25 APTOS 2506-2507 Y ESCALERA EJES (18-20) PISO 23 A 24 TORRE 4 | 2026-05-13 | 6/10/2026 12:00:00 AM |  | 28 | 21 | 24.9 | 118 | PLACA | 21 | PLACA-21-28 | 2026-10-29 | NUEVO | 2026-10-29 | 21 | 3.9 | 24.1 | 3 | 24.61111 | 17.5
NATIVA | 794 |  | Concreto | PLACA PISO 25 APTOS 2506-2507 Y ESCALERA EJES (18-20) PISO 23 A 24 TORRE 4 | 2026-05-13 | 6/10/2026 12:00:00 AM |  | 28 | 21 | 24.3 | 116 | PLACA | 21 | PLACA-21-28 | 2026-10-29 | NUEVO | 2026-10-29 | 21 | 3.3 | 24.1 | 3 | 24.61111 | 17.5
NATIVA | 788 |  | Concreto | PLACA P20 AP 2004-2005 + ESCALERA P19 EJE 2 T5 | 2026-05-12 | 6/9/2026 12:00:00 AM |  | 28 | 21 | 25 | 119 | PLACA | 21 | PLACA-21-28 | 2026-10-29 | NUEVO | 2026-10-29 | 21 | 4 | 23.76667 | 3 | 24.17778 | 17.5
NATIVA | 788 |  | Concreto | PLACA P20 AP 2004-2005 + ESCALERA P19 EJE 2 T5 | 2026-05-12 | 6/9/2026 12:00:00 AM |  | 28 | 21 | 22.1 | 105 | PLACA | 21 | PLACA-21-28 | 2026-10-29 | NUEVO | 2026-10-29 | 21 | 1.1 | 23.76667 | 3 | 24.17778 | 17.5
NATIVA | 788 |  | Concreto | PLACA P20 AP 2004-2005 + ESCALERA P19 EJE 2 T5 | 2026-05-12 | 6/9/2026 12:00:00 AM |  | 28 | 21 | 24.2 | 115 | PLACA | 21 | PLACA-21-28 | 2026-10-29 | NUEVO | 2026-10-29 | 21 | 3.2 | 23.76667 | 3 | 24.17778 | 17.5
NATIVA | 789 |  | Concreto | PLACA PISO 25 APTOS 2502-2503 TORRE 4 | 2026-05-12 | 6/9/2026 12:00:00 AM |  | 28 | 21 | 23 | 109 | PLACA | 21 | PLACA-21-28 | 2026-10-29 | NUEVO | 2026-10-29 | 21 | 2 | 24.06667 | 3 | 23.97778 | 17.5
NATIVA | 789 |  | Concreto | PLACA PISO 25 APTOS 2502-2503 TORRE 4 | 2026-05-12 | 6/9/2026 12:00:00 AM |  | 28 | 21 | 24.6 | 117 | PLACA | 21 | PLACA-21-28 | 2026-10-29 | NUEVO | 2026-10-29 | 21 | 3.6 | 24.06667 | 3 | 23.97778 | 17.5
NATIVA | 789 |  | Concreto | PLACA PISO 25 APTOS 2502-2503 TORRE 4 | 2026-05-12 | 6/9/2026 12:00:00 AM |  | 28 | 21 | 24.6 | 117 | PLACA | 21 | PLACA-21-28 | 2026-10-29 | NUEVO | 2026-10-29 | 21 | 3.6 | 24.06667 | 3 | 23.97778 | 17.5
NATIVA | 783 |  | Concreto | PLACA P20 AP 2003 - 2002 + PASILLO | 2026-05-11 | 6/8/2026 12:00:00 AM |  | 28 | 21 | 20.7 | 99 | PLACA | 21 | PLACA-21-28 | 2026-10-29 | NUEVO | 2026-10-29 | 21 | -0.3 | 21.5 | 3 | 23.11111 | 17.5
NATIVA | 783 |  | Concreto | PLACA P20 AP 2003 - 2002 + PASILLO | 2026-05-11 | 6/8/2026 12:00:00 AM |  | 28 | 21 | 20.8 | 99 | PLACA | 21 | PLACA-21-28 | 2026-10-29 | NUEVO | 2026-10-29 | 21 | -0.2 | 21.5 | 3 | 23.11111 | 17.5
NATIVA | 783 |  | Concreto | PLACA P20 AP 2003 - 2002 + PASILLO | 2026-05-11 | 6/8/2026 12:00:00 AM |  | 28 | 21 | 23 | 109 | PLACA | 21 | PLACA-21-28 | 2026-10-29 | NUEVO | 2026-10-29 | 21 | 2 | 21.5 | 3 | 23.11111 | 17.5
NATIVA | 784 |  | Concreto | PLACA PISO 25 APTOS 2504-2505 TORRE 4 | 2026-05-11 | 6/8/2026 12:00:00 AM |  | 28 | 21 | 25.8 | 123 | PLACA | 21 | PLACA-21-28 | 2026-10-29 | NUEVO | 2026-10-29 | 21 | 4.8 | 26.63333 | 3 | 24.06667 | 17.5
NATIVA | 784 |  | Concreto | PLACA PISO 25 APTOS 2504-2505 TORRE 4 | 2026-05-11 | 6/8/2026 12:00:00 AM |  | 28 | 21 | 27.7 | 132 | PLACA | 21 | PLACA-21-28 | 2026-10-29 | NUEVO | 2026-10-29 | 21 | 6.7 | 26.63333 | 3 | 24.06667 | 17.5
NATIVA | 784 |  | Concreto | PLACA PISO 25 APTOS 2504-2505 TORRE 4 | 2026-05-11 | 6/8/2026 12:00:00 AM |  | 28 | 21 | 26.4 | 126 | PLACA | 21 | PLACA-21-28 | 2026-10-29 | NUEVO | 2026-10-29 | 21 | 5.4 | 26.63333 | 3 | 24.06667 | 17.5
NATIVA | 778 |  | Concreto | PLACA PISO 24 APTOS 2410-2411 Y ESCALERA EJES (2-4) PISO 23 A 24 TORRE 4 | 2026-05-09 | 6/6/2026 12:00:00 AM |  | 28 | 21 | 24.8 | 118 | PLACA | 21 | PLACA-21-28 | 2026-10-29 | NUEVO | 2026-10-29 | 21 | 3.8 | 25 | 3 | 24.37778 | 17.5
NATIVA | 778 |  | Concreto | PLACA PISO 24 APTOS 2410-2411 Y ESCALERA EJES (2-4) PISO 23 A 24 TORRE 4 | 2026-05-09 | 6/6/2026 12:00:00 AM |  | 28 | 21 | 25.2 | 120 | PLACA | 21 | PLACA-21-28 | 2026-10-29 | NUEVO | 2026-10-29 | 21 | 4.2 | 25 | 3 | 24.37778 | 17.5
NATIVA | 778 |  | Concreto | PLACA PISO 24 APTOS 2410-2411 Y ESCALERA EJES (2-4) PISO 23 A 24 TORRE 4 | 2026-05-09 | 6/6/2026 12:00:00 AM |  | 28 | 21 | 25 | 119 | PLACA | 21 | PLACA-21-28 | 2026-10-29 | NUEVO | 2026-10-29 | 21 | 4 | 25 | 3 | 24.37778 | 17.5
NATIVA | 780 |  | Concreto | PLACA P19 1908-1909 TORRE 5 | 2026-05-09 | 6/6/2026 12:00:00 AM |  | 28 | 21 | 26.7 | 127 | PLACA | 21 | PLACA-21-28 | 2026-10-29 | NUEVO | 2026-10-29 | 21 | 5.7 | 26.66667 | 3 | 26.1 | 17.5
NATIVA | 780 |  | Concreto | PLACA P19 1908-1909 TORRE 5 | 2026-05-09 | 6/6/2026 12:00:00 AM |  | 28 | 21 | 25.9 | 124 | PLACA | 21 | PLACA-21-28 | 2026-10-29 | NUEVO | 2026-10-29 | 21 | 4.9 | 26.66667 | 3 | 26.1 | 17.5
NATIVA | 780 |  | Concreto | PLACA P19 1908-1909 TORRE 5 | 2026-05-09 | 6/6/2026 12:00:00 AM |  | 28 | 21 | 27.4 | 130 | PLACA | 21 | PLACA-21-28 | 2026-10-29 | NUEVO | 2026-10-29 | 21 | 6.4 | 26.66667 | 3 | 26.1 | 17.5
NATIVA | 774 |  | Concreto | PLACA P19 AP 1911-1910 + PASILLO Y ESCALERA P18 EJE 23 TORRE 5 | 2026-05-08 | 6/5/2026 12:00:00 AM |  | 28 | 21 | 26.8 | 127 | PLACA | 21 | PLACA-21-28 | 2026-10-29 | NUEVO | 2026-10-29 | 21 | 5.8 | 26.06667 | 3 | 25.91111 | 17.5
NATIVA | 774 |  | Concreto | PLACA P19 AP 1911-1910 + PASILLO Y ESCALERA P18 EJE 23 TORRE 5 | 2026-05-08 | 6/5/2026 12:00:00 AM |  | 28 | 21 | 26.2 | 125 | PLACA | 21 | PLACA-21-28 | 2026-10-29 | NUEVO | 2026-10-29 | 21 | 5.2 | 26.06667 | 3 | 25.91111 | 17.5
NATIVA | 774 |  | Concreto | PLACA P19 AP 1911-1910 + PASILLO Y ESCALERA P18 EJE 23 TORRE 5 | 2026-05-08 | 6/5/2026 12:00:00 AM |  | 28 | 21 | 25.2 | 120 | PLACA | 21 | PLACA-21-28 | 2026-10-29 | NUEVO | 2026-10-29 | 21 | 4.2 | 26.06667 | 3 | 25.91111 | 17.5
NATIVA | 775 |  | Concreto | PLACA PISO 24 APTOS 2408-2409 TORRE 4 | 2026-05-08 | 6/5/2026 12:00:00 AM |  | 28 | 21 | 21.7 | 103 | PLACA | 21 | PLACA-21-28 | 2026-10-29 | NUEVO | 2026-10-29 | 21 | 0.7 | 22.6 | 3 | 25.11111 | 17.5
NATIVA | 775 |  | Concreto | PLACA PISO 24 APTOS 2408-2409 TORRE 4 | 2026-05-08 | 6/5/2026 12:00:00 AM |  | 28 | 21 | 23.6 | 112 | PLACA | 21 | PLACA-21-28 | 2026-10-29 | NUEVO | 2026-10-29 | 21 | 2.6 | 22.6 | 3 | 25.11111 | 17.5
NATIVA | 775 |  | Concreto | PLACA PISO 24 APTOS 2408-2409 TORRE 4 | 2026-05-08 | 6/5/2026 12:00:00 AM |  | 28 | 21 | 22.5 | 107 | PLACA | 21 | PLACA-21-28 | 2026-10-29 | NUEVO | 2026-10-29 | 21 | 1.5 | 22.6 | 3 | 25.11111 | 17.5
NATIVA | 769 |  | Concreto | PLACA P19 AP 1907-1906 TORRE 5 | 2026-05-07 | 6/4/2026 12:00:00 AM |  | 28 | 21 | 24.4 | 116 | PLACA | 21 | PLACA-21-28 | 2026-10-29 | NUEVO | 2026-10-29 | 21 | 3.4 | 25.3 | 3 | 24.65556 | 17.5
NATIVA | 769 |  | Concreto | PLACA P19 AP 1907-1906 TORRE 5 | 2026-05-07 | 6/4/2026 12:00:00 AM |  | 28 | 21 | 26.2 | 125 | PLACA | 21 | PLACA-21-28 | 2026-10-29 | NUEVO | 2026-10-29 | 21 | 5.2 | 25.3 | 3 | 24.65556 | 17.5
NATIVA | 769 |  | Concreto | PLACA P19 AP 1907-1906 TORRE 5 | 2026-05-07 | 6/4/2026 12:00:00 AM |  | 28 | 21 | 25.3 | 121 | PLACA | 21 | PLACA-21-28 | 2026-10-29 | NUEVO | 2026-10-29 | 21 | 4.3 | 25.3 | 3 | 24.65556 | 17.5
NATIVA | 770 |  | Concreto | PLACA PISO 24 APTOS 2401-2412 TORRE 4 | 2026-05-07 | 6/4/2026 12:00:00 AM |  | 28 | 21 | 26.7 | 127 | PLACA | 21 | PLACA-21-28 | 2026-10-29 | NUEVO | 2026-10-29 | 21 | 5.7 | 26.7 | 3 | 24.86667 | 17.5
NATIVA | 770 |  | Concreto | PLACA PISO 24 APTOS 2401-2412 TORRE 4 | 2026-05-07 | 6/4/2026 12:00:00 AM |  | 28 | 21 | 27.2 | 130 | PLACA | 21 | PLACA-21-28 | 2026-10-29 | NUEVO | 2026-10-29 | 21 | 6.2 | 26.7 | 3 | 24.86667 | 17.5
NATIVA | 770 |  | Concreto | PLACA PISO 24 APTOS 2401-2412 TORRE 4 | 2026-05-07 | 6/4/2026 12:00:00 AM |  | 28 | 21 | 26.2 | 125 | PLACA | 21 | PLACA-21-28 | 2026-10-29 | NUEVO | 2026-10-29 | 21 | 5.2 | 26.7 | 3 | 24.86667 | 17.5
NATIVA | 767 |  | Concreto | PLACA PISO 24 APTOS 2406-2407 TORRE 4 | 2026-05-06 | 6/3/2026 12:00:00 AM |  | 28 | 21 | 41.2 | 196 | PLACA | 21 | PLACA-21-28 | 2026-10-29 | NUEVO | 2026-10-29 | 21 | 20.2 | 38.93333 | 3 | 30.31111 | 17.5
NATIVA | 767 |  | Concreto | PLACA PISO 24 APTOS 2406-2407 TORRE 4 | 2026-05-06 | 6/3/2026 12:00:00 AM |  | 28 | 21 | 36.1 | 172 | PLACA | 21 | PLACA-21-28 | 2026-10-29 | NUEVO | 2026-10-29 | 21 | 15.1 | 38.93333 | 3 | 30.31111 | 17.5
NATIVA | 767 |  | Concreto | PLACA PISO 24 APTOS 2406-2407 TORRE 4 | 2026-05-06 | 6/3/2026 12:00:00 AM |  | 28 | 21 | 39.5 | 188 | PLACA | 21 | PLACA-21-28 | 2026-10-29 | NUEVO | 2026-10-29 | 21 | 18.5 | 38.93333 | 3 | 30.31111 | 17.5
NATIVA | 763 |  | Concreto | PLACA P19 1901-1912 +PASILLO Y ESCALERA PISO 18 EJE 2 T5 | 2026-05-05 | 6/2/2026 12:00:00 AM |  | 28 | 21 | 23.8 | 113 | PLACA | 21 | PLACA-21-28 | 2026-10-29 | NUEVO | 2026-10-29 | 21 | 2.8 | 25.6 | 3 | 30.41111 | 17.5
NATIVA | 763 |  | Concreto | PLACA P19 1901-1912 +PASILLO Y ESCALERA PISO 18 EJE 2 T5 | 2026-05-05 | 6/2/2026 12:00:00 AM |  | 28 | 21 | 26.6 | 127 | PLACA | 21 | PLACA-21-28 | 2026-10-29 | NUEVO | 2026-10-29 | 21 | 5.6 | 25.6 | 3 | 30.41111 | 17.5
NATIVA | 763 |  | Concreto | PLACA P19 1901-1912 +PASILLO Y ESCALERA PISO 18 EJE 2 T5 | 2026-05-05 | 6/2/2026 12:00:00 AM |  | 28 | 21 | 26.4 | 126 | PLACA | 21 | PLACA-21-28 | 2026-10-29 | NUEVO | 2026-10-29 | 21 | 5.4 | 25.6 | 3 | 30.41111 | 17.5
NATIVA | 764 |  | Concreto | PLACA PISO 24 APTOS 2402-2403 Y ESCALERA EJES (18-20) PISO 22 A 23 TORRE 4 | 2026-05-05 | 6/2/2026 12:00:00 AM |  | 28 | 21 | 22 | 105 | PLACA | 21 | PLACA-21-28 | 2026-10-29 | NUEVO | 2026-10-29 | 21 | 1 | 21.2 | 3 | 28.57778 | 17.5
NATIVA | 764 |  | Concreto | PLACA PISO 24 APTOS 2402-2403 Y ESCALERA EJES (18-20) PISO 22 A 23 TORRE 4 | 2026-05-05 | 6/2/2026 12:00:00 AM |  | 28 | 21 | 20.4 | 97 | PLACA | 21 | PLACA-21-28 | 2026-10-29 | NUEVO | 2026-10-29 | 21 | -0.6 | 21.2 | 3 | 28.57778 | 17.5
NATIVA | 764 |  | Concreto | PLACA PISO 24 APTOS 2402-2403 Y ESCALERA EJES (18-20) PISO 22 A 23 TORRE 4 | 2026-05-05 | 6/2/2026 12:00:00 AM |  | 28 | 21 | 21.2 | 101 | PLACA | 21 | PLACA-21-28 | 2026-10-29 | NUEVO | 2026-10-29 | 21 | 0.2 | 21.2 | 3 | 28.57778 | 17.5
NATIVA | 759 |  | Concreto | PLACA P19 AP 1904-1905 TORRE 5 | 2026-05-04 | 6/1/2026 12:00:00 AM |  | 28 | 21 | 23.4 | 111 | PLACA | 21 | PLACA-21-28 | 2026-10-29 | NUEVO | 2026-10-29 | 21 | 2.4 | 22.5 | 3 | 23.1 | 17.5
NATIVA | 759 |  | Concreto | PLACA P19 AP 1904-1905 TORRE 5 | 2026-05-04 | 6/1/2026 12:00:00 AM |  | 28 | 21 | 21.6 | 103 | PLACA | 21 | PLACA-21-28 | 2026-10-29 | NUEVO | 2026-10-29 | 21 | 0.6 | 22.5 | 3 | 23.1 | 17.5
NATIVA | 759 |  | Concreto | PLACA P19 AP 1904-1905 TORRE 5 | 2026-05-04 | 6/1/2026 12:00:00 AM |  | 28 | 21 | 22.5 | 107 | PLACA | 21 | PLACA-21-28 | 2026-10-29 | NUEVO | 2026-10-29 | 21 | 1.5 | 22.5 | 3 | 23.1 | 17.5
NATIVA | 760 |  | Concreto | PLACA PISO 24 APTOS 2404-2405 TORRE 4 | 2026-05-04 | 6/1/2026 12:00:00 AM |  | 28 | 21 | 21.2 | 101 | PLACA | 21 | PLACA-21-28 | 2026-10-29 | NUEVO | 2026-10-29 | 21 | 0.2 | 21.46667 | 3 | 21.72222 | 17.5
NATIVA | 760 |  | Concreto | PLACA PISO 24 APTOS 2404-2405 TORRE 4 | 2026-05-04 | 6/1/2026 12:00:00 AM |  | 28 | 21 | 21 | 100 | PLACA | 21 | PLACA-21-28 | 2026-10-29 | NUEVO | 2026-10-29 | 21 | 0 | 21.46667 | 3 | 21.72222 | 17.5
NATIVA | 760 |  | Concreto | PLACA PISO 24 APTOS 2404-2405 TORRE 4 | 2026-05-04 | 6/1/2026 12:00:00 AM |  | 28 | 21 | 22.2 | 106 | PLACA | 21 | PLACA-21-28 | 2026-10-29 | NUEVO | 2026-10-29 | 21 | 1.2 | 21.46667 | 3 | 21.72222 | 17.5
NATIVA | 748 |  | Concreto | PLACA P17 1808-1809 TORRE 5 | 2026-04-29 | 5/27/2026 12:00:00 AM |  | 28 | 21 | 21.4 | 102 | PLACA | 21 | PLACA-21-28 | 2026-10-29 | NUEVO | 2026-10-29 | 21 | 0.4 | 22.13333 | 3 | 22.03333 | 17.5
NATIVA | 748 |  | Concreto | PLACA P17 1808-1809 TORRE 5 | 2026-04-29 | 5/27/2026 12:00:00 AM |  | 28 | 21 | 22.7 | 108 | PLACA | 21 | PLACA-21-28 | 2026-10-29 | NUEVO | 2026-10-29 | 21 | 1.7 | 22.13333 | 3 | 22.03333 | 17.5
NATIVA | 748 |  | Concreto | PLACA P17 1808-1809 TORRE 5 | 2026-04-29 | 5/27/2026 12:00:00 AM |  | 28 | 21 | 22.3 | 106 | PLACA | 21 | PLACA-21-28 | 2026-10-29 | NUEVO | 2026-10-29 | 21 | 1.3 | 22.13333 | 3 | 22.03333 | 17.5
NATIVA | 749 |  | Concreto | PLACA PISO 23 APTOS 2308-2309 TORRE 4 | 2026-04-29 | 5/27/2026 12:00:00 AM |  | 28 | 21 | 24.8 | 118 | PLACA | 21 | PLACA-21-28 | 2026-10-29 | NUEVO | 2026-10-29 | 21 | 3.8 | 24.16667 | 3 | 22.58889 | 17.5
NATIVA | 749 |  | Concreto | PLACA PISO 23 APTOS 2308-2309 TORRE 4 | 2026-04-29 | 5/27/2026 12:00:00 AM |  | 28 | 21 | 23.6 | 112 | PLACA | 21 | PLACA-21-28 | 2026-10-29 | NUEVO | 2026-10-29 | 21 | 2.6 | 24.16667 | 3 | 22.58889 | 17.5
NATIVA | 749 |  | Concreto | PLACA PISO 23 APTOS 2308-2309 TORRE 4 | 2026-04-29 | 5/27/2026 12:00:00 AM |  | 28 | 21 | 24.1 | 115 | PLACA | 21 | PLACA-21-28 | 2026-10-29 | NUEVO | 2026-10-29 | 21 | 3.1 | 24.16667 | 3 | 22.58889 | 17.5
NATIVA | 744 |  | Concreto | PLACA P18 AP 1811-1810 + PASILLO + ESC P17 EJE 23 | 2026-04-28 | 5/26/2026 12:00:00 AM |  | 28 | 21 | 26.3 | 125 | PLACA | 21 | PLACA-21-28 | 2026-10-29 | NUEVO | 2026-10-29 | 21 | 5.3 | 24.93333 | 3 | 23.74444 | 17.5
NATIVA | 744 |  | Concreto | PLACA P18 AP 1811-1810 + PASILLO + ESC P17 EJE 23 | 2026-04-28 | 5/26/2026 12:00:00 AM |  | 28 | 21 | 26.5 | 126 | PLACA | 21 | PLACA-21-28 | 2026-10-29 | NUEVO | 2026-10-29 | 21 | 5.5 | 24.93333 | 3 | 23.74444 | 17.5
NATIVA | 744 |  | Concreto | PLACA P18 AP 1811-1810 + PASILLO + ESC P17 EJE 23 | 2026-04-28 | 5/26/2026 12:00:00 AM |  | 28 | 21 | 22 | 105 | PLACA | 21 | PLACA-21-28 | 2026-10-29 | NUEVO | 2026-10-29 | 21 | 1 | 24.93333 | 3 | 23.74444 | 17.5
NATIVA | 745 |  | Concreto | PLACA PISO 23 APTOS 2301-2312 TORRE 4 | 2026-04-28 | 5/26/2026 12:00:00 AM |  | 28 | 21 | 27 | 129 | PLACA | 21 | PLACA-21-28 | 2026-10-29 | NUEVO | 2026-10-29 | 21 | 6 | 27.6 | 3 | 25.56667 | 17.5
NATIVA | 745 |  | Concreto | PLACA PISO 23 APTOS 2301-2312 TORRE 4 | 2026-04-28 | 5/26/2026 12:00:00 AM |  | 28 | 21 | 28.5 | 136 | PLACA | 21 | PLACA-21-28 | 2026-10-29 | NUEVO | 2026-10-29 | 21 | 7.5 | 27.6 | 3 | 25.56667 | 17.5
NATIVA | 745 |  | Concreto | PLACA PISO 23 APTOS 2301-2312 TORRE 4 | 2026-04-28 | 5/26/2026 12:00:00 AM |  | 28 | 21 | 27.3 | 130 | PLACA | 21 | PLACA-21-28 | 2026-10-29 | NUEVO | 2026-10-29 | 21 | 6.3 | 27.6 | 3 | 25.56667 | 17.5
NATIVA | 739 |  | Concreto | PLACA PISO 23 APTOS 2306-2307 Y ESCALERA EJES (18-20) PISO 21 A 22 TORRE 4 | 2026-04-27 | 5/25/2026 12:00:00 AM |  | 28 | 21 | 25.3 | 120 | PLACA | 21 | PLACA-21-28 | 2026-10-29 | NUEVO | 2026-10-29 | 21 | 4.3 | 24.86667 | 3 | 25.8 | 17.5
NATIVA | 739 |  | Concreto | PLACA PISO 23 APTOS 2306-2307 Y ESCALERA EJES (18-20) PISO 21 A 22 TORRE 4 | 2026-04-27 | 5/25/2026 12:00:00 AM |  | 28 | 21 | 25.3 | 120 | PLACA | 21 | PLACA-21-28 | 2026-10-29 | NUEVO | 2026-10-29 | 21 | 4.3 | 24.86667 | 3 | 25.8 | 17.5
NATIVA | 739 |  | Concreto | PLACA PISO 23 APTOS 2306-2307 Y ESCALERA EJES (18-20) PISO 21 A 22 TORRE 4 | 2026-04-27 | 5/25/2026 12:00:00 AM |  | 28 | 21 | 24 | 114 | PLACA | 21 | PLACA-21-28 | 2026-10-29 | NUEVO | 2026-10-29 | 21 | 3 | 24.86667 | 3 | 25.8 | 17.5
NATIVA | 740 |  | Concreto | PLACA P17 AP 1707-1706 TORRE 5 | 2026-04-27 | 5/25/2026 12:00:00 AM |  | 28 | 21 | 22.9 | 109 | PLACA | 21 | PLACA-21-28 | 2026-10-29 | NUEVO | 2026-10-29 | 21 | 1.9 | 24.06667 | 3 | 25.51111 | 17.5
NATIVA | 740 |  | Concreto | PLACA P17 AP 1707-1706 TORRE 5 | 2026-04-27 | 5/25/2026 12:00:00 AM |  | 28 | 21 | 24.5 | 117 | PLACA | 21 | PLACA-21-28 | 2026-10-29 | NUEVO | 2026-10-29 | 21 | 3.5 | 24.06667 | 3 | 25.51111 | 17.5
NATIVA | 740 |  | Concreto | PLACA P17 AP 1707-1706 TORRE 5 | 2026-04-27 | 5/25/2026 12:00:00 AM |  | 28 | 21 | 24.8 | 118 | PLACA | 21 | PLACA-21-28 | 2026-10-29 | NUEVO | 2026-10-29 | 21 | 3.8 | 24.06667 | 3 | 25.51111 | 17.5
NATIVA | 735 |  | Concreto | PLACA P18 1801-1812 +PASILLO TORRE 5 | 2026-04-25 | 5/23/2026 12:00:00 AM |  | 28 | 21 | 24.7 | 118 | PLACA | 21 | PLACA-21-28 | 2026-10-29 | NUEVO | 2026-10-29 | 21 | 3.7 | 25.4 | 3 | 24.77778 | 17.5
NATIVA | 735 |  | Concreto | PLACA P18 1801-1812 +PASILLO TORRE 5 | 2026-04-25 | 5/23/2026 12:00:00 AM |  | 28 | 21 | 24.8 | 118 | PLACA | 21 | PLACA-21-28 | 2026-10-29 | NUEVO | 2026-10-29 | 21 | 3.8 | 25.4 | 3 | 24.77778 | 17.5
NATIVA | 735 |  | Concreto | PLACA P18 1801-1812 +PASILLO TORRE 5 | 2026-04-25 | 5/23/2026 12:00:00 AM |  | 28 | 21 | 26.7 | 127 | PLACA | 21 | PLACA-21-28 | 2026-10-29 | NUEVO | 2026-10-29 | 21 | 5.7 | 25.4 | 3 | 24.77778 | 17.5
NATIVA | 736 |  | Concreto | PLACA PISO 23 APTOS 2302-2303 TORRE 4 | 2026-04-25 | 5/23/2026 12:00:00 AM |  | 28 | 21 | 22.8 | 109 | PLACA | 21 | PLACA-21-28 | 2026-10-29 | NUEVO | 2026-10-29 | 21 | 1.8 | 23 | 3 | 24.15556 | 17.5
NATIVA | 736 |  | Concreto | PLACA PISO 23 APTOS 2302-2303 TORRE 4 | 2026-04-25 | 5/23/2026 12:00:00 AM |  | 28 | 21 | 23.3 | 111 | PLACA | 21 | PLACA-21-28 | 2026-10-29 | NUEVO | 2026-10-29 | 21 | 2.3 | 23 | 3 | 24.15556 | 17.5
NATIVA | 736 |  | Concreto | PLACA PISO 23 APTOS 2302-2303 TORRE 4 | 2026-04-25 | 5/23/2026 12:00:00 AM |  | 28 | 21 | 22.9 | 109 | PLACA | 21 | PLACA-21-28 | 2026-10-29 | NUEVO | 2026-10-29 | 21 | 1.9 | 23 | 3 | 24.15556 | 17.5
NATIVA | 730 |  | Concreto | PLACA P18 AP 1804-1805 TORRE 5 | 2026-04-24 | 5/22/2026 12:00:00 AM |  | 28 | 21 | 22.2 | 106 | PLACA | 21 | PLACA-21-28 | 2026-10-29 | NUEVO | 2026-10-29 | 21 | 1.2 | 25.2 | 3 | 24.53333 | 17.5
NATIVA | 730 |  | Concreto | PLACA P18 AP 1804-1805 TORRE 5 | 2026-04-24 | 5/22/2026 12:00:00 AM |  | 28 | 21 | 27.2 | 129 | PLACA | 21 | PLACA-21-28 | 2026-10-29 | NUEVO | 2026-10-29 | 21 | 6.2 | 25.2 | 3 | 24.53333 | 17.5
NATIVA | 730 |  | Concreto | PLACA P18 AP 1804-1805 TORRE 5 | 2026-04-24 | 5/22/2026 12:00:00 AM |  | 28 | 21 | 26.2 | 125 | PLACA | 21 | PLACA-21-28 | 2026-10-29 | NUEVO | 2026-10-29 | 21 | 5.2 | 25.2 | 3 | 24.53333 | 17.5
NATIVA | 731 |  | Concreto | PLACA PISO 23 APTOS 2304-2305 TORRE 4 | 2026-04-24 | 5/22/2026 12:00:00 AM |  | 28 | 21 | 20.7 | 99 | PLACA | 21 | PLACA-21-28 | 2026-10-29 | NUEVO | 2026-10-29 | 21 | -0.3 | 21.3 | 3 | 23.16667 | 17.5
NATIVA | 731 |  | Concreto | PLACA PISO 23 APTOS 2304-2305 TORRE 4 | 2026-04-24 | 5/22/2026 12:00:00 AM |  | 28 | 21 | 22.3 | 106 | PLACA | 21 | PLACA-21-28 | 2026-10-29 | NUEVO | 2026-10-29 | 21 | 1.3 | 21.3 | 3 | 23.16667 | 17.5
NATIVA | 731 |  | Concreto | PLACA PISO 23 APTOS 2304-2305 TORRE 4 | 2026-04-24 | 5/22/2026 12:00:00 AM |  | 28 | 21 | 20.9 | 100 | PLACA | 21 | PLACA-21-28 | 2026-10-29 | NUEVO | 2026-10-29 | 21 | -0.1 | 21.3 | 3 | 23.16667 | 17.5
NATIVA | 724 |  | Concreto | PLACA PISO 22 APTOS 2210-2211 Y ESCALERA EJES (2-4) PISO 21 A 22 TORRE 4 | 2026-04-23 | 5/21/2026 12:00:00 AM |  | 28 | 21 | 28.6 | 136 | PLACA | 21 | PLACA-21-28 | 2026-10-29 | NUEVO | 2026-10-29 | 21 | 7.6 | 28.33333 | 3 | 24.94444 | 17.5
NATIVA | 724 |  | Concreto | PLACA PISO 22 APTOS 2210-2211 Y ESCALERA EJES (2-4) PISO 21 A 22 TORRE 4 | 2026-04-23 | 5/21/2026 12:00:00 AM |  | 28 | 21 | 27.5 | 131 | PLACA | 21 | PLACA-21-28 | 2026-10-29 | NUEVO | 2026-10-29 | 21 | 6.5 | 28.33333 | 3 | 24.94444 | 17.5
NATIVA | 724 |  | Concreto | PLACA PISO 22 APTOS 2210-2211 Y ESCALERA EJES (2-4) PISO 21 A 22 TORRE 4 | 2026-04-23 | 5/21/2026 12:00:00 AM |  | 28 | 21 | 28.9 | 138 | PLACA | 21 | PLACA-21-28 | 2026-10-29 | NUEVO | 2026-10-29 | 21 | 7.9 | 28.33333 | 3 | 24.94444 | 17.5
NATIVA | 725 |  | Concreto | ESCALERA P 16EJE 2 PLACA P18 AP 1802-1803 TORRE 5 | 2026-04-23 | 5/21/2026 12:00:00 AM |  | 28 | 21 | 27.3 | 130 | PLACA | 21 | PLACA-21-28 | 2026-10-29 | NUEVO | 2026-10-29 | 21 | 6.3 | 25.4 | 3 | 25.01111 | 17.5
NATIVA | 725 |  | Concreto | ESCALERA P 16EJE 2 PLACA P18 AP 1802-1803 TORRE 5 | 2026-04-23 | 5/21/2026 12:00:00 AM |  | 28 | 21 | 23.3 | 111 | PLACA | 21 | PLACA-21-28 | 2026-10-29 | NUEVO | 2026-10-29 | 21 | 2.3 | 25.4 | 3 | 25.01111 | 17.5
NATIVA | 725 |  | Concreto | ESCALERA P 16EJE 2 PLACA P18 AP 1802-1803 TORRE 5 | 2026-04-23 | 5/21/2026 12:00:00 AM |  | 28 | 21 | 25.6 | 122 | PLACA | 21 | PLACA-21-28 | 2026-10-29 | NUEVO | 2026-10-29 | 21 | 4.6 | 25.4 | 3 | 25.01111 | 17.5
NATIVA | 719 |  | Concreto | PLACA P17 1708-1709 TORRE 5 | 2026-04-22 | 5/20/2026 12:00:00 AM |  | 28 | 21 | 25.2 | 120 | PLACA | 21 | PLACA-21-28 | 2026-10-29 | NUEVO | 2026-10-29 | 21 | 4.2 | 25.03333 | 3 | 26.25556 | 17.5
NATIVA | 719 |  | Concreto | PLACA P17 1708-1709 TORRE 5 | 2026-04-22 | 5/20/2026 12:00:00 AM |  | 28 | 21 | 26.1 | 124 | PLACA | 21 | PLACA-21-28 | 2026-10-29 | NUEVO | 2026-10-29 | 21 | 5.1 | 25.03333 | 3 | 26.25556 | 17.5
NATIVA | 719 |  | Concreto | PLACA P17 1708-1709 TORRE 5 | 2026-04-22 | 5/20/2026 12:00:00 AM |  | 28 | 21 | 23.8 | 113 | PLACA | 21 | PLACA-21-28 | 2026-10-29 | NUEVO | 2026-10-29 | 21 | 2.8 | 25.03333 | 3 | 26.25556 | 17.5
NATIVA | 720 |  | Concreto | PLACA PISO 22 APTOS 2208-2209 TORRE 4 | 2026-04-22 | 5/20/2026 12:00:00 AM |  | 28 | 21 | 24.1 | 115 | PLACA | 21 | PLACA-21-28 | 2026-10-29 | NUEVO | 2026-10-29 | 21 | 3.1 | 25.16667 | 3 | 25.2 | 17.5
NATIVA | 720 |  | Concreto | PLACA PISO 22 APTOS 2208-2209 TORRE 4 | 2026-04-22 | 5/20/2026 12:00:00 AM |  | 28 | 21 | 26.1 | 124 | PLACA | 21 | PLACA-21-28 | 2026-10-29 | NUEVO | 2026-10-29 | 21 | 5.1 | 25.16667 | 3 | 25.2 | 17.5
NATIVA | 720 |  | Concreto | PLACA PISO 22 APTOS 2208-2209 TORRE 4 | 2026-04-22 | 5/20/2026 12:00:00 AM |  | 28 | 21 | 25.3 | 121 | PLACA | 21 | PLACA-21-28 | 2026-10-29 | NUEVO | 2026-10-29 | 21 | 4.3 | 25.16667 | 3 | 25.2 | 17.5
NATIVA | 715 |  | Concreto | PLACA P17 AP 1711-1710 + PASILLO y ESCALERA P16 EJE 23 | 2026-04-21 | 5/19/2026 12:00:00 AM |  | 28 | 21 | 24.9 | 119 | PLACA | 21 | PLACA-21-28 | 2026-10-29 | NUEVO | 2026-10-29 | 21 | 3.9 | 25.26667 | 3 | 25.15556 | 17.5
NATIVA | 715 |  | Concreto | PLACA P17 AP 1711-1710 + PASILLO y ESCALERA P16 EJE 23 | 2026-04-21 | 5/19/2026 12:00:00 AM |  | 28 | 21 | 24.7 | 118 | PLACA | 21 | PLACA-21-28 | 2026-10-29 | NUEVO | 2026-10-29 | 21 | 3.7 | 25.26667 | 3 | 25.15556 | 17.5
NATIVA | 715 |  | Concreto | PLACA P17 AP 1711-1710 + PASILLO y ESCALERA P16 EJE 23 | 2026-04-21 | 5/19/2026 12:00:00 AM |  | 28 | 21 | 26.2 | 125 | PLACA | 21 | PLACA-21-28 | 2026-10-29 | NUEVO | 2026-10-29 | 21 | 5.2 | 25.26667 | 3 | 25.15556 | 17.5
NATIVA | 716 |  | Concreto | PLACA PISO 22 APTOS 2201-2212 TORRE 4 | 2026-04-21 | 5/19/2026 12:00:00 AM |  | 28 | 21 | 27.2 | 130 | PLACA | 21 | PLACA-21-28 | 2026-10-29 | NUEVO | 2026-10-29 | 21 | 6.2 | 31.23333 | 3 | 27.22222 | 17.5
NATIVA | 716 |  | Concreto | PLACA PISO 22 APTOS 2201-2212 TORRE 4 | 2026-04-21 | 5/19/2026 12:00:00 AM |  | 28 | 21 | 26.5 | 126 | PLACA | 21 | PLACA-21-28 | 2026-10-29 | NUEVO | 2026-10-29 | 21 | 5.5 | 31.23333 | 3 | 27.22222 | 17.5
NATIVA | 716 |  | Concreto | PLACA PISO 22 APTOS 2201-2212 TORRE 4 | 2026-04-21 | 5/19/2026 12:00:00 AM |  | 28 | 21 | 40 | 190 | PLACA | 21 | PLACA-21-28 | 2026-10-29 | NUEVO | 2026-10-29 | 21 | 19 | 31.23333 | 3 | 27.22222 | 17.5
NATIVA | 709 |  | Concreto | PLACA P17 AP 1707-1706 TORRE 5 | 2026-04-20 | 5/18/2026 12:00:00 AM |  | 28 | 21 | 13 | 62 | PLACA | 21 | PLACA-21-28 | 2026-10-29 | NUEVO | 2026-10-29 | 21 | -8 | 18.23333 | 3 | 24.91111 | 17.5
NATIVA | 709 |  | Concreto | PLACA P17 AP 1707-1706 TORRE 5 | 2026-04-20 | 5/18/2026 12:00:00 AM |  | 28 | 21 | 22.4 | 107 | PLACA | 21 | PLACA-21-28 | 2026-10-29 | NUEVO | 2026-10-29 | 21 | 1.4 | 18.23333 | 3 | 24.91111 | 17.5
NATIVA | 709 |  | Concreto | PLACA P17 AP 1707-1706 TORRE 5 | 2026-04-20 | 5/18/2026 12:00:00 AM |  | 28 | 21 | 19.3 | 92 | PLACA | 21 | PLACA-21-28 | 2026-10-29 | NUEVO | 2026-10-29 | 21 | -1.7 | 18.23333 | 3 | 24.91111 | 17.5
NATIVA | 713 |  | Concreto | PLACA PISO 22 APTOS 2206-2207 Y ESCALERA EJES (18-20) PISO 20 A 21 TORRE 4 | 2026-04-20 | 5/18/2026 12:00:00 AM |  | 28 | 21 | 22.7 | 108 | PLACA | 21 | PLACA-21-28 | 2026-10-29 | NUEVO | 2026-10-29 | 21 | 1.7 | 21.86667 | 3 | 23.77778 | 17.5
NATIVA | 713 |  | Concreto | PLACA PISO 22 APTOS 2206-2207 Y ESCALERA EJES (18-20) PISO 20 A 21 TORRE 4 | 2026-04-20 | 5/18/2026 12:00:00 AM |  | 28 | 21 | 20.3 | 97 | PLACA | 21 | PLACA-21-28 | 2026-10-29 | NUEVO | 2026-10-29 | 21 | -0.7 | 21.86667 | 3 | 23.77778 | 17.5
NATIVA | 713 |  | Concreto | PLACA PISO 22 APTOS 2206-2207 Y ESCALERA EJES (18-20) PISO 20 A 21 TORRE 4 | 2026-04-20 | 5/18/2026 12:00:00 AM |  | 28 | 21 | 22.6 | 108 | PLACA | 21 | PLACA-21-28 | 2026-10-29 | NUEVO | 2026-10-29 | 21 | 1.6 | 21.86667 | 3 | 23.77778 | 17.5
NATIVA | 705 |  | Concreto | PLACA PISO 22 APTOS 2202-2203 TORRE 4 | 2026-04-17 | 5/15/2026 12:00:00 AM |  | 28 | 21 | 20.5 | 98 | PLACA | 21 | PLACA-21-28 | 2026-10-29 | NUEVO | 2026-10-29 | 21 | -0.5 | 21.66667 | 3 | 20.58889 | 17.5
NATIVA | 705 |  | Concreto | PLACA PISO 22 APTOS 2202-2203 TORRE 4 | 2026-04-17 | 5/15/2026 12:00:00 AM |  | 28 | 21 | 20.7 | 99 | PLACA | 21 | PLACA-21-28 | 2026-10-29 | NUEVO | 2026-10-29 | 21 | -0.3 | 21.66667 | 3 | 20.58889 | 17.5
NATIVA | 705 |  | Concreto | PLACA PISO 22 APTOS 2202-2203 TORRE 4 | 2026-04-17 | 5/15/2026 12:00:00 AM |  | 28 | 21 | 23.8 | 113 | PLACA | 21 | PLACA-21-28 | 2026-10-29 | NUEVO | 2026-10-29 | 21 | 2.8 | 21.66667 | 3 | 20.58889 | 17.5
NATIVA | 701 |  | Concreto | PLACA PISO 22 APTOS 2204-2205 TORRE 4 | 2026-04-16 | 5/14/2026 12:00:00 AM |  | 28 | 21 | 23 | 110 | PLACA | 21 | PLACA-21-28 | 2026-10-29 | NUEVO | 2026-10-29 | 21 | 2 | 24.83333 | 3 | 22.78889 | 17.5
NATIVA | 701 |  | Concreto | PLACA PISO 22 APTOS 2204-2205 TORRE 4 | 2026-04-16 | 5/14/2026 12:00:00 AM |  | 28 | 21 | 24.2 | 115 | PLACA | 21 | PLACA-21-28 | 2026-10-29 | NUEVO | 2026-10-29 | 21 | 3.2 | 24.83333 | 3 | 22.78889 | 17.5
NATIVA | 701 |  | Concreto | PLACA PISO 22 APTOS 2204-2205 TORRE 4 | 2026-04-16 | 5/14/2026 12:00:00 AM |  | 28 | 21 | 27.3 | 130 | PLACA | 21 | PLACA-21-28 | 2026-10-29 | NUEVO | 2026-10-29 | 21 | 6.3 | 24.83333 | 3 | 22.78889 | 17.5
NATIVA | 702 |  | Concreto | PLACA P17 1701-1712 +PASILLO Y ESCALERA EJE 2 PISO 15 TORRE 5 | 2026-04-16 | 5/14/2026 12:00:00 AM |  | 28 | 21 | 24.9 | 118 | PLACA | 21 | PLACA-21-28 | 2026-10-29 | NUEVO | 2026-10-29 | 21 | 3.9 | 23.43333 | 3 | 23.31111 | 17.5
NATIVA | 702 |  | Concreto | PLACA P17 1701-1712 +PASILLO Y ESCALERA EJE 2 PISO 15 TORRE 5 | 2026-04-16 | 5/14/2026 12:00:00 AM |  | 28 | 21 | 23.5 | 112 | PLACA | 21 | PLACA-21-28 | 2026-10-29 | NUEVO | 2026-10-29 | 21 | 2.5 | 23.43333 | 3 | 23.31111 | 17.5
NATIVA | 702 |  | Concreto | PLACA P17 1701-1712 +PASILLO Y ESCALERA EJE 2 PISO 15 TORRE 5 | 2026-04-16 | 5/14/2026 12:00:00 AM |  | 28 | 21 | 21.9 | 104 | PLACA | 21 | PLACA-21-28 | 2026-10-29 | NUEVO | 2026-10-29 | 21 | 0.9 | 23.43333 | 3 | 23.31111 | 17.5
NATIVA | 695 |  | Concreto | PLACA PISO 21 APTOS 2110-2111 Y ESCALERA EJES (2-4) PISO 20 A 21 TORRE 4 | 2026-04-15 | 5/13/2026 12:00:00 AM |  | 28 | 21 | 25 | 119 | PLACA | 21 | PLACA-21-28 | 2026-10-29 | NUEVO | 2026-10-29 | 21 | 4 | 24.96667 | 3 | 24.41111 | 17.5
NATIVA | 695 |  | Concreto | PLACA PISO 21 APTOS 2110-2111 Y ESCALERA EJES (2-4) PISO 20 A 21 TORRE 4 | 2026-04-15 | 5/13/2026 12:00:00 AM |  | 28 | 21 | 24.7 | 117 | PLACA | 21 | PLACA-21-28 | 2026-10-29 | NUEVO | 2026-10-29 | 21 | 3.7 | 24.96667 | 3 | 24.41111 | 17.5
NATIVA | 695 |  | Concreto | PLACA PISO 21 APTOS 2110-2111 Y ESCALERA EJES (2-4) PISO 20 A 21 TORRE 4 | 2026-04-15 | 5/13/2026 12:00:00 AM |  | 28 | 21 | 25.2 | 120 | PLACA | 21 | PLACA-21-28 | 2026-10-29 | NUEVO | 2026-10-29 | 21 | 4.2 | 24.96667 | 3 | 24.41111 | 17.5
NATIVA | 696 |  | Concreto | PLACA P17 AP 1704-1705 TORRE 5 | 2026-04-15 | 5/13/2026 12:00:00 AM |  | 28 | 21 | 24.4 | 116 | PLACA | 21 | PLACA-21-28 | 2026-10-29 | NUEVO | 2026-10-29 | 21 | 3.4 | 25.53333 | 3 | 24.64444 | 17.5
NATIVA | 696 |  | Concreto | PLACA P17 AP 1704-1705 TORRE 5 | 2026-04-15 | 5/13/2026 12:00:00 AM |  | 28 | 21 | 27.2 | 130 | PLACA | 21 | PLACA-21-28 | 2026-10-29 | NUEVO | 2026-10-29 | 21 | 6.2 | 25.53333 | 3 | 24.64444 | 17.5
NATIVA | 696 |  | Concreto | PLACA P17 AP 1704-1705 TORRE 5 | 2026-04-15 | 5/13/2026 12:00:00 AM |  | 28 | 21 | 25 | 119 | PLACA | 21 | PLACA-21-28 | 2026-10-29 | NUEVO | 2026-10-29 | 21 | 4 | 25.53333 | 3 | 24.64444 | 17.5
NATIVA | 690 |  | Concreto | PLACA P17 AP 1703 - 1702 + PASILLO + ESCALERA P15 EJE 23 T5 | 2026-04-14 | 5/12/2026 12:00:00 AM |  | 28 | 21 | 25 | 119 | PLACA | 21 | PLACA-21-28 | 2026-10-29 | NUEVO | 2026-10-29 | 21 | 4 | 23.3 | 3 | 24.6 | 17.5
NATIVA | 690 |  | Concreto | PLACA P17 AP 1703 - 1702 + PASILLO + ESCALERA P15 EJE 23 T5 | 2026-04-14 | 5/12/2026 12:00:00 AM |  | 28 | 21 | 21.8 | 104 | PLACA | 21 | PLACA-21-28 | 2026-10-29 | NUEVO | 2026-10-29 | 21 | 0.8 | 23.3 | 3 | 24.6 | 17.5
NATIVA | 690 |  | Concreto | PLACA P17 AP 1703 - 1702 + PASILLO + ESCALERA P15 EJE 23 T5 | 2026-04-14 | 5/12/2026 12:00:00 AM |  | 28 | 21 | 23.1 | 110 | PLACA | 21 | PLACA-21-28 | 2026-10-29 | NUEVO | 2026-10-29 | 21 | 2.1 | 23.3 | 3 | 24.6 | 17.5
NATIVA | 691 |  | Concreto | PLACA PISO 21 APTOS 2108-2109 TORRE 4 | 2026-04-14 | 5/12/2026 12:00:00 AM |  | 28 | 21 | 27.1 | 129 | PLACA | 21 | PLACA-21-28 | 2026-10-29 | NUEVO | 2026-10-29 | 21 | 6.1 | 24.86667 | 3 | 24.56667 | 17.5
NATIVA | 691 |  | Concreto | PLACA PISO 21 APTOS 2108-2109 TORRE 4 | 2026-04-14 | 5/12/2026 12:00:00 AM |  | 28 | 21 | 25.3 | 120 | PLACA | 21 | PLACA-21-28 | 2026-10-29 | NUEVO | 2026-10-29 | 21 | 4.3 | 24.86667 | 3 | 24.56667 | 17.5
NATIVA | 691 |  | Concreto | PLACA PISO 21 APTOS 2108-2109 TORRE 4 | 2026-04-14 | 5/12/2026 12:00:00 AM |  | 28 | 21 | 22.2 | 106 | PLACA | 21 | PLACA-21-28 | 2026-10-29 | NUEVO | 2026-10-29 | 21 | 1.2 | 24.86667 | 3 | 24.56667 | 17.5
NATIVA | 685 |  | Concreto | PLACA P16 1508-1509 TORRE 5 | 2026-04-13 | 5/11/2026 12:00:00 AM |  | 28 | 21 | 25.3 | 120 | PLACA | 21 | PLACA-21-28 | 2026-10-29 | NUEVO | 2026-10-29 | 21 | 4.3 | 24.6 | 3 | 24.25556 | 17.5
NATIVA | 685 |  | Concreto | PLACA P16 1508-1509 TORRE 5 | 2026-04-13 | 5/11/2026 12:00:00 AM |  | 28 | 21 | 24.4 | 116 | PLACA | 21 | PLACA-21-28 | 2026-10-29 | NUEVO | 2026-10-29 | 21 | 3.4 | 24.6 | 3 | 24.25556 | 17.5
NATIVA | 685 |  | Concreto | PLACA P16 1508-1509 TORRE 5 | 2026-04-13 | 5/11/2026 12:00:00 AM |  | 28 | 21 | 24.1 | 115 | PLACA | 21 | PLACA-21-28 | 2026-10-29 | NUEVO | 2026-10-29 | 21 | 3.1 | 24.6 | 3 | 24.25556 | 17.5
NATIVA | 688 |  | Concreto | PLACA PISO 21 APTOS 2101-2112 TORRE 4 | 2026-04-13 | 5/11/2026 12:00:00 AM |  | 28 | 21 | 20.8 | 99 | PLACA | 21 | PLACA-21-28 | 2026-10-29 | NUEVO | 2026-10-29 | 21 | -0.2 | 23.4 | 3 | 24.28889 | 17.5
NATIVA | 688 |  | Concreto | PLACA PISO 21 APTOS 2101-2112 TORRE 4 | 2026-04-13 | 5/11/2026 12:00:00 AM |  | 28 | 21 | 26 | 124 | PLACA | 21 | PLACA-21-28 | 2026-10-29 | NUEVO | 2026-10-29 | 21 | 5 | 23.4 | 3 | 24.28889 | 17.5
NATIVA | 688 |  | Concreto | PLACA PISO 21 APTOS 2101-2112 TORRE 4 | 2026-04-13 | 5/11/2026 12:00:00 AM |  | 28 | 21 | 23.4 | 111 | PLACA | 21 | PLACA-21-28 | 2026-10-29 | NUEVO | 2026-10-29 | 21 | 2.4 | 23.4 | 3 | 24.28889 | 17.5
NATIVA | 682 |  | Concreto | PLACA P16 AP 1611-1610 + PASILLO TORRE 5 | 2026-04-11 | 5/9/2026 12:00:00 AM |  | 28 | 21 | 21.4 | 102 | PLACA | 21 | PLACA-21-28 | 2026-10-29 | NUEVO | 2026-10-29 | 21 | 0.4 | 21.6 | 3 | 23.2 | 17.5
NATIVA | 682 |  | Concreto | PLACA P16 AP 1611-1610 + PASILLO TORRE 5 | 2026-04-11 | 5/9/2026 12:00:00 AM |  | 28 | 21 | 21.3 | 101 | PLACA | 21 | PLACA-21-28 | 2026-10-29 | NUEVO | 2026-10-29 | 21 | 0.3 | 21.6 | 3 | 23.2 | 17.5
NATIVA | 682 |  | Concreto | PLACA P16 AP 1611-1610 + PASILLO TORRE 5 | 2026-04-11 | 5/9/2026 12:00:00 AM |  | 28 | 21 | 22.1 | 105 | PLACA | 21 | PLACA-21-28 | 2026-10-29 | NUEVO | 2026-10-29 | 21 | 1.1 | 21.6 | 3 | 23.2 | 17.5
NATIVA | 684 |  | Concreto | PLACA PISO 21 APTOS 2106-2107 TORRE 4 | 2026-04-11 | 5/9/2026 12:00:00 AM |  | 28 | 21 | 25.1 | 119 | PLACA | 21 | PLACA-21-28 | 2026-10-29 | NUEVO | 2026-10-29 | 21 | 4.1 | 24.33333 | 3 | 23.11111 | 17.5
NATIVA | 684 |  | Concreto | PLACA PISO 21 APTOS 2106-2107 TORRE 4 | 2026-04-11 | 5/9/2026 12:00:00 AM |  | 28 | 21 | 27.5 | 131 | PLACA | 21 | PLACA-21-28 | 2026-10-29 | NUEVO | 2026-10-29 | 21 | 6.5 | 24.33333 | 3 | 23.11111 | 17.5
NATIVA | 684 |  | Concreto | PLACA PISO 21 APTOS 2106-2107 TORRE 4 | 2026-04-11 | 5/9/2026 12:00:00 AM |  | 28 | 21 | 20.4 | 97 | PLACA | 21 | PLACA-21-28 | 2026-10-29 | NUEVO | 2026-10-29 | 21 | -0.6 | 24.33333 | 3 | 23.11111 | 17.5
NATIVA | 676 |  | Concreto | PLACA PISO 21 APTOS 2102-2103 Y ESCALERA EJES (18-20) PISO 19 A 20 TORRE 4 | 2026-04-10 | 5/8/2026 12:00:00 AM |  | 28 | 21 | 27.3 | 130 | PLACA | 21 | PLACA-21-28 | 2026-10-29 | NUEVO | 2026-10-29 | 21 | 6.3 | 27.96667 | 3 | 24.63333 | 17.5
NATIVA | 676 |  | Concreto | PLACA PISO 21 APTOS 2102-2103 Y ESCALERA EJES (18-20) PISO 19 A 20 TORRE 4 | 2026-04-10 | 5/8/2026 12:00:00 AM |  | 28 | 21 | 29.8 | 142 | PLACA | 21 | PLACA-21-28 | 2026-10-29 | NUEVO | 2026-10-29 | 21 | 8.8 | 27.96667 | 3 | 24.63333 | 17.5
NATIVA | 676 |  | Concreto | PLACA PISO 21 APTOS 2102-2103 Y ESCALERA EJES (18-20) PISO 19 A 20 TORRE 4 | 2026-04-10 | 5/8/2026 12:00:00 AM |  | 28 | 21 | 26.8 | 128 | PLACA | 21 | PLACA-21-28 | 2026-10-29 | NUEVO | 2026-10-29 | 21 | 5.8 | 27.96667 | 3 | 24.63333 | 17.5
NATIVA | 679 |  | Concreto | PLACA P16 AP 1607-1606 TORRE 5 | 2026-04-10 | 5/8/2026 12:00:00 AM |  | 28 | 21 | 28 | 133 | PLACA | 21 | PLACA-21-28 | 2026-10-29 | NUEVO | 2026-10-29 | 21 | 7 | 27.96667 | 3 | 26.75556 | 17.5
NATIVA | 679 |  | Concreto | PLACA P16 AP 1607-1606 TORRE 5 | 2026-04-10 | 5/8/2026 12:00:00 AM |  | 28 | 21 | 28.9 | 138 | PLACA | 21 | PLACA-21-28 | 2026-10-29 | NUEVO | 2026-10-29 | 21 | 7.9 | 27.96667 | 3 | 26.75556 | 17.5
NATIVA | 679 |  | Concreto | PLACA P16 AP 1607-1606 TORRE 5 | 2026-04-10 | 5/8/2026 12:00:00 AM |  | 28 | 21 | 27 | 129 | PLACA | 21 | PLACA-21-28 | 2026-10-29 | NUEVO | 2026-10-29 | 21 | 6 | 27.96667 | 3 | 26.75556 | 17.5
NATIVA | 673 |  | Concreto | PLACA P16 AP 1601-1612 + PASILLO Y ESC P14 EJE 2 TORRE 5 | 2026-04-09 | 5/7/2026 12:00:00 AM |  | 28 | 21 | 26.5 | 126 | PLACA | 21 | PLACA-21-28 | 2026-10-29 | NUEVO | 2026-10-29 | 21 | 5.5 | 27.13333 | 3 | 27.68889 | 17.5
NATIVA | 673 |  | Concreto | PLACA P16 AP 1601-1612 + PASILLO Y ESC P14 EJE 2 TORRE 5 | 2026-04-09 | 5/7/2026 12:00:00 AM |  | 28 | 21 | 25.4 | 121 | PLACA | 21 | PLACA-21-28 | 2026-10-29 | NUEVO | 2026-10-29 | 21 | 4.4 | 27.13333 | 3 | 27.68889 | 17.5
NATIVA | 673 |  | Concreto | PLACA P16 AP 1601-1612 + PASILLO Y ESC P14 EJE 2 TORRE 5 | 2026-04-09 | 5/7/2026 12:00:00 AM |  | 28 | 21 | 29.5 | 141 | PLACA | 21 | PLACA-21-28 | 2026-10-29 | NUEVO | 2026-10-29 | 21 | 8.5 | 27.13333 | 3 | 27.68889 | 17.5
NATIVA | 669 |  | Concreto | PLACA P16 AP 1604-1605 TORRE 5 | 2026-04-08 | 5/6/2026 12:00:00 AM |  | 28 | 21 | 24.1 | 115 | PLACA | 21 | PLACA-21-28 | 2026-10-29 | NUEVO | 2026-10-29 | 21 | 3.1 | 22.7 | 3 | 25.93333 | 17.5
NATIVA | 669 |  | Concreto | PLACA P16 AP 1604-1605 TORRE 5 | 2026-04-08 | 5/6/2026 12:00:00 AM |  | 28 | 21 | 22 | 105 | PLACA | 21 | PLACA-21-28 | 2026-10-29 | NUEVO | 2026-10-29 | 21 | 1 | 22.7 | 3 | 25.93333 | 17.5
NATIVA | 669 |  | Concreto | PLACA P16 AP 1604-1605 TORRE 5 | 2026-04-08 | 5/6/2026 12:00:00 AM |  | 28 | 21 | 22 | 105 | PLACA | 21 | PLACA-21-28 | 2026-10-29 | NUEVO | 2026-10-29 | 21 | 1 | 22.7 | 3 | 25.93333 | 17.5
NATIVA | 672 |  | Concreto | PLACA PISO 21 APTOS 2104-2105 TORRE 4 | 2026-04-08 | 5/6/2026 12:00:00 AM |  | 28 | 21 | 24.7 | 117 | PLACA | 21 | PLACA-21-28 | 2026-10-29 | NUEVO | 2026-10-29 | 21 | 3.7 | 25 | 3 | 24.94444 | 17.5
NATIVA | 672 |  | Concreto | PLACA PISO 21 APTOS 2104-2105 TORRE 4 | 2026-04-08 | 5/6/2026 12:00:00 AM |  | 28 | 21 | 26.5 | 126 | PLACA | 21 | PLACA-21-28 | 2026-10-29 | NUEVO | 2026-10-29 | 21 | 5.5 | 25 | 3 | 24.94444 | 17.5
NATIVA | 672 |  | Concreto | PLACA PISO 21 APTOS 2104-2105 TORRE 4 | 2026-04-08 | 5/6/2026 12:00:00 AM |  | 28 | 21 | 23.8 | 114 | PLACA | 21 | PLACA-21-28 | 2026-10-29 | NUEVO | 2026-10-29 | 21 | 2.8 | 25 | 3 | 24.94444 | 17.5
NATIVA | 664 |  | Concreto | PLACA P16 AP 1603 - 1602 + PASILLO TORRE 5 | 2026-04-07 | 5/5/2026 12:00:00 AM |  | 28 | 21 | 22.9 | 109 | PLACA | 21 | PLACA-21-28 | 2026-10-29 | NUEVO | 2026-10-29 | 21 | 1.9 | 22.96667 | 3 | 23.55556 | 17.5
NATIVA | 664 |  | Concreto | PLACA P16 AP 1603 - 1602 + PASILLO TORRE 5 | 2026-04-07 | 5/5/2026 12:00:00 AM |  | 28 | 21 | 25.1 | 119 | PLACA | 21 | PLACA-21-28 | 2026-10-29 | NUEVO | 2026-10-29 | 21 | 4.1 | 22.96667 | 3 | 23.55556 | 17.5
NATIVA | 664 |  | Concreto | PLACA P16 AP 1603 - 1602 + PASILLO TORRE 5 | 2026-04-07 | 5/5/2026 12:00:00 AM |  | 28 | 21 | 20.9 | 99 | PLACA | 21 | PLACA-21-28 | 2026-10-29 | NUEVO | 2026-10-29 | 21 | -0.1 | 22.96667 | 3 | 23.55556 | 17.5
NATIVA | 658 |  | Concreto | PLACA P15 1508-1509 + ESC PISO 14 EJE 23 | 2026-04-06 | 5/4/2026 12:00:00 AM |  | 28 | 21 | 26.8 | 128 | PLACA | 21 | PLACA-21-28 | 2026-10-29 | NUEVO | 2026-10-29 | 21 | 5.8 | 27.53333 | 3 | 25.16667 | 17.5
NATIVA | 658 |  | Concreto | PLACA P15 1508-1509 + ESC PISO 14 EJE 23 | 2026-04-06 | 5/4/2026 12:00:00 AM |  | 28 | 21 | 29.9 | 142 | PLACA | 21 | PLACA-21-28 | 2026-10-29 | NUEVO | 2026-10-29 | 21 | 8.9 | 27.53333 | 3 | 25.16667 | 17.5
NATIVA | 658 |  | Concreto | PLACA P15 1508-1509 + ESC PISO 14 EJE 23 | 2026-04-06 | 5/4/2026 12:00:00 AM |  | 28 | 21 | 25.9 | 123 | PLACA | 21 | PLACA-21-28 | 2026-10-29 | NUEVO | 2026-10-29 | 21 | 4.9 | 27.53333 | 3 | 25.16667 | 17.5
NATIVA | 659 |  | Concreto | PLACA PISO 20 APTOS 2001-2012 TORRE 4 | 2026-04-06 | 5/4/2026 12:00:00 AM |  | 28 | 21 | 28.3 | 135 | PLACA | 21 | PLACA-21-28 | 2026-10-29 | NUEVO | 2026-10-29 | 21 | 7.3 | 27.3 | 3 | 25.93333 | 17.5
NATIVA | 659 |  | Concreto | PLACA PISO 20 APTOS 2001-2012 TORRE 4 | 2026-04-06 | 5/4/2026 12:00:00 AM |  | 28 | 21 | 26.5 | 126 | PLACA | 21 | PLACA-21-28 | 2026-10-29 | NUEVO | 2026-10-29 | 21 | 5.5 | 27.3 | 3 | 25.93333 | 17.5
NATIVA | 659 |  | Concreto | PLACA PISO 20 APTOS 2001-2012 TORRE 4 | 2026-04-06 | 5/4/2026 12:00:00 AM |  | 28 | 21 | 27.1 | 129 | PLACA | 21 | PLACA-21-28 | 2026-10-29 | NUEVO | 2026-10-29 | 21 | 6.1 | 27.3 | 3 | 25.93333 | 17.5
NATIVA | 663 |  | Concreto | PLACA PISO 20 APTOS 2008-2009 TORRE 4 | 2026-04-06 | 5/4/2026 12:00:00 AM |  | 28 | 21 | 23.9 | 114 | PLACA | 21 | PLACA-21-28 | 2026-10-29 | NUEVO | 2026-10-29 | 21 | 2.9 | 23.4 | 3 | 26.07778 | 17.5
NATIVA | 663 |  | Concreto | PLACA PISO 20 APTOS 2008-2009 TORRE 4 | 2026-04-06 | 5/4/2026 12:00:00 AM |  | 28 | 21 | 20.3 | 96 | PLACA | 21 | PLACA-21-28 | 2026-10-29 | NUEVO | 2026-10-29 | 21 | -0.7 | 23.4 | 3 | 26.07778 | 17.5
NATIVA | 663 |  | Concreto | PLACA PISO 20 APTOS 2008-2009 TORRE 4 | 2026-04-06 | 5/4/2026 12:00:00 AM |  | 28 | 21 | 26 | 124 | PLACA | 21 | PLACA-21-28 | 2026-10-29 | NUEVO | 2026-10-29 | 21 | 5 | 23.4 | 3 | 26.07778 | 17.5
NATIVA | 654 |  | Concreto | PLACA PISO 20 APTOS 2006-2007 TORRE 4 | 2026-03-31 | 4/28/2026 12:00:00 AM |  | 28 | 21 | 29.9 | 142 | PLACA | 21 | PLACA-21-28 | 2026-10-29 | NUEVO | 2026-10-29 | 21 | 8.9 | 29.93333 | 3 | 26.87778 | 17.5
NATIVA | 654 |  | Concreto | PLACA PISO 20 APTOS 2006-2007 TORRE 4 | 2026-03-31 | 4/28/2026 12:00:00 AM |  | 28 | 21 | 29.6 | 141 | PLACA | 21 | PLACA-21-28 | 2026-10-29 | NUEVO | 2026-10-29 | 21 | 8.6 | 29.93333 | 3 | 26.87778 | 17.5
NATIVA | 654 |  | Concreto | PLACA PISO 20 APTOS 2006-2007 TORRE 4 | 2026-03-31 | 4/28/2026 12:00:00 AM |  | 28 | 21 | 30.3 | 144 | PLACA | 21 | PLACA-21-28 | 2026-10-29 | NUEVO | 2026-10-29 | 21 | 9.3 | 29.93333 | 3 | 26.87778 | 17.5
NATIVA | 655 |  | Concreto | PLACA P15 AP 1511-1510 + PASILLO TORRE 5 | 2026-03-31 | 4/28/2026 12:00:00 AM |  | 28 | 21 | 24.7 | 118 | PLACA | 21 | PLACA-21-28 | 2026-10-29 | NUEVO | 2026-10-29 | 21 | 3.7 | 24.93333 | 3 | 26.08889 | 17.5
NATIVA | 655 |  | Concreto | PLACA P15 AP 1511-1510 + PASILLO TORRE 5 | 2026-03-31 | 4/28/2026 12:00:00 AM |  | 28 | 21 | 25 | 119 | PLACA | 21 | PLACA-21-28 | 2026-10-29 | NUEVO | 2026-10-29 | 21 | 4 | 24.93333 | 3 | 26.08889 | 17.5
NATIVA | 655 |  | Concreto | PLACA P15 AP 1511-1510 + PASILLO TORRE 5 | 2026-03-31 | 4/28/2026 12:00:00 AM |  | 28 | 21 | 25.1 | 120 | PLACA | 21 | PLACA-21-28 | 2026-10-29 | NUEVO | 2026-10-29 | 21 | 4.1 | 24.93333 | 3 | 26.08889 | 17.5
NATIVA | 649 |  | Concreto | PLACA PISO 19 APTOS 2002-2003 Y ESCALERA EJES (18-20) PISO 18 A 19 TORRE 4 | 2026-03-30 | 4/27/2026 12:00:00 AM |  | 28 | 21 | 27.1 | 129 | PLACA | 21 | PLACA-21-28 | 2026-10-29 | NUEVO | 2026-10-29 | 21 | 6.1 | 27.96667 | 3 | 27.61111 | 17.5
NATIVA | 649 |  | Concreto | PLACA PISO 19 APTOS 2002-2003 Y ESCALERA EJES (18-20) PISO 18 A 19 TORRE 4 | 2026-03-30 | 4/27/2026 12:00:00 AM |  | 28 | 21 | 29.1 | 138 | PLACA | 21 | PLACA-21-28 | 2026-10-29 | NUEVO | 2026-10-29 | 21 | 8.1 | 27.96667 | 3 | 27.61111 | 17.5
NATIVA | 649 |  | Concreto | PLACA PISO 19 APTOS 2002-2003 Y ESCALERA EJES (18-20) PISO 18 A 19 TORRE 4 | 2026-03-30 | 4/27/2026 12:00:00 AM |  | 28 | 21 | 27.7 | 132 | PLACA | 21 | PLACA-21-28 | 2026-10-29 | NUEVO | 2026-10-29 | 21 | 6.7 | 27.96667 | 3 | 27.61111 | 17.5
NATIVA | 651 |  | Concreto | PLACA P15 AP 1507-1506 TORRE 5 | 2026-03-30 | 4/27/2026 12:00:00 AM |  | 28 | 21 | 23.2 | 110 | PLACA | 21 | PLACA-21-28 | 2026-10-29 | NUEVO | 2026-10-29 | 21 | 2.2 | 24.36667 | 3 | 25.75556 | 17.5
NATIVA | 651 |  | Concreto | PLACA P15 AP 1507-1506 TORRE 5 | 2026-03-30 | 4/27/2026 12:00:00 AM |  | 28 | 21 | 24.4 | 116 | PLACA | 21 | PLACA-21-28 | 2026-10-29 | NUEVO | 2026-10-29 | 21 | 3.4 | 24.36667 | 3 | 25.75556 | 17.5
NATIVA | 651 |  | Concreto | PLACA P15 AP 1507-1506 TORRE 5 | 2026-03-30 | 4/27/2026 12:00:00 AM |  | 28 | 21 | 25.5 | 121 | PLACA | 21 | PLACA-21-28 | 2026-10-29 | NUEVO | 2026-10-29 | 21 | 4.5 | 24.36667 | 3 | 25.75556 | 17.5
NATIVA | 645 |  | Concreto | PLACA PISO 20 APTOS 2004-2005 TORRE 4 | 2026-03-28 | 4/25/2026 12:00:00 AM |  | 28 | 21 | 23.5 | 112 | PLACA | 21 | PLACA-21-28 | 2026-10-29 | NUEVO | 2026-10-29 | 21 | 2.5 | 23.56667 | 3 | 25.3 | 17.5
NATIVA | 645 |  | Concreto | PLACA PISO 20 APTOS 2004-2005 TORRE 4 | 2026-03-28 | 4/25/2026 12:00:00 AM |  | 28 | 21 | 23.2 | 110 | PLACA | 21 | PLACA-21-28 | 2026-10-29 | NUEVO | 2026-10-29 | 21 | 2.2 | 23.56667 | 3 | 25.3 | 17.5
NATIVA | 645 |  | Concreto | PLACA PISO 20 APTOS 2004-2005 TORRE 4 | 2026-03-28 | 4/25/2026 12:00:00 AM |  | 28 | 21 | 24 | 114 | PLACA | 21 | PLACA-21-28 | 2026-10-29 | NUEVO | 2026-10-29 | 21 | 3 | 23.56667 | 3 | 25.3 | 17.5
NATIVA | 648 |  | Concreto | PLACA P15 1501-1512 +PASILLO TORRE 5 | 2026-03-28 | 4/25/2026 12:00:00 AM |  | 28 | 21 | 14.7 | 70 | PLACA | 21 | PLACA-21-28 | 2026-10-29 | NUEVO | 2026-10-29 | 21 | -6.3 | 16.1 | 3 | 21.34444 | 17.5
NATIVA | 648 |  | Concreto | PLACA P15 1501-1512 +PASILLO TORRE 5 | 2026-03-28 | 4/25/2026 12:00:00 AM |  | 28 | 21 | 16.6 | 79 | PLACA | 21 | PLACA-21-28 | 2026-10-29 | NUEVO | 2026-10-29 | 21 | -4.4 | 16.1 | 3 | 21.34444 | 17.5
NATIVA | 648 |  | Concreto | PLACA P15 1501-1512 +PASILLO TORRE 5 | 2026-03-28 | 4/25/2026 12:00:00 AM |  | 28 | 21 | 17 | 81 | PLACA | 21 | PLACA-21-28 | 2026-10-29 | NUEVO | 2026-10-29 | 21 | -4 | 16.1 | 3 | 21.34444 | 17.5
NATIVA | 640 |  | Concreto | PLACA PISO 19 APTOS 1910-1911 TORRE 4 | 2026-03-27 | 4/24/2026 12:00:00 AM |  | 28 | 21 | 25.4 | 121 | PLACA | 21 | PLACA-21-28 | 2026-10-29 | NUEVO | 2026-10-29 | 21 | 4.4 | 24.06667 | 3 | 21.24444 | 17.5
NATIVA | 640 |  | Concreto | PLACA PISO 19 APTOS 1910-1911 TORRE 4 | 2026-03-27 | 4/24/2026 12:00:00 AM |  | 28 | 21 | 23.8 | 113 | PLACA | 21 | PLACA-21-28 | 2026-10-29 | NUEVO | 2026-10-29 | 21 | 2.8 | 24.06667 | 3 | 21.24444 | 17.5
NATIVA | 640 |  | Concreto | PLACA PISO 19 APTOS 1910-1911 TORRE 4 | 2026-03-27 | 4/24/2026 12:00:00 AM |  | 28 | 21 | 23 | 109 | PLACA | 21 | PLACA-21-28 | 2026-10-29 | NUEVO | 2026-10-29 | 21 | 2 | 24.06667 | 3 | 21.24444 | 17.5
NATIVA | 641 |  | Concreto | PLACA P15 AP 1504-1505 TORRE 5 | 2026-03-27 | 4/24/2026 12:00:00 AM |  | 28 | 21 | 28 | 133 | PLACA | 21 | PLACA-21-28 | 2026-10-29 | NUEVO | 2026-10-29 | 21 | 7 | 25.16667 | 3 | 21.77778 | 17.5
NATIVA | 641 |  | Concreto | PLACA P15 AP 1504-1505 TORRE 5 | 2026-03-27 | 4/24/2026 12:00:00 AM |  | 28 | 21 | 24.5 | 117 | PLACA | 21 | PLACA-21-28 | 2026-10-29 | NUEVO | 2026-10-29 | 21 | 3.5 | 25.16667 | 3 | 21.77778 | 17.5
NATIVA | 641 |  | Concreto | PLACA P15 AP 1504-1505 TORRE 5 | 2026-03-27 | 4/24/2026 12:00:00 AM |  | 28 | 21 | 23 | 110 | PLACA | 21 | PLACA-21-28 | 2026-10-29 | NUEVO | 2026-10-29 | 21 | 2 | 25.16667 | 3 | 21.77778 | 17.5
NATIVA | 635 |  | Concreto | PLACA PISO 19 APTOS 1908-1909 Y ESCALERA EJES (2-4) PISO 18 A 19 TORRE 4 | 2026-03-26 | 4/23/2026 12:00:00 AM |  | 28 | 21 | 24.2 | 115 | PLACA | 21 | PLACA-21-28 | 2026-10-29 | NUEVO | 2026-10-29 | 21 | 3.2 | 22.73333 | 3 | 23.98889 | 17.5
NATIVA | 635 |  | Concreto | PLACA PISO 19 APTOS 1908-1909 Y ESCALERA EJES (2-4) PISO 18 A 19 TORRE 4 | 2026-03-26 | 4/23/2026 12:00:00 AM |  | 28 | 21 | 19.2 | 92 | PLACA | 21 | PLACA-21-28 | 2026-10-29 | NUEVO | 2026-10-29 | 21 | -1.8 | 22.73333 | 3 | 23.98889 | 17.5
NATIVA | 635 |  | Concreto | PLACA PISO 19 APTOS 1908-1909 Y ESCALERA EJES (2-4) PISO 18 A 19 TORRE 4 | 2026-03-26 | 4/23/2026 12:00:00 AM |  | 28 | 21 | 24.8 | 118 | PLACA | 21 | PLACA-21-28 | 2026-10-29 | NUEVO | 2026-10-29 | 21 | 3.8 | 22.73333 | 3 | 23.98889 | 17.5
NATIVA | 636 |  | Concreto | PLACA P15 AP 1503 - 1502 + PASILLO + ESCALERA eje 23 P13 TORRE 5 | 2026-03-26 | 4/23/2026 12:00:00 AM |  | 28 | 21 | 26.3 | 125 | PLACA | 21 | PLACA-21-28 | 2026-10-29 | NUEVO | 2026-10-29 | 21 | 5.3 | 24.5 | 3 | 24.13333 | 17.5
NATIVA | 636 |  | Concreto | PLACA P15 AP 1503 - 1502 + PASILLO + ESCALERA eje 23 P13 TORRE 5 | 2026-03-26 | 4/23/2026 12:00:00 AM |  | 28 | 21 | 20.8 | 99 | PLACA | 21 | PLACA-21-28 | 2026-10-29 | NUEVO | 2026-10-29 | 21 | -0.2 | 24.5 | 3 | 24.13333 | 17.5
NATIVA | 636 |  | Concreto | PLACA P15 AP 1503 - 1502 + PASILLO + ESCALERA eje 23 P13 TORRE 5 | 2026-03-26 | 4/23/2026 12:00:00 AM |  | 28 | 21 | 26.4 | 126 | PLACA | 21 | PLACA-21-28 | 2026-10-29 | NUEVO | 2026-10-29 | 21 | 5.4 | 24.5 | 3 | 24.13333 | 17.5
NATIVA | 631 |  | Concreto | PLACA P14 1408-1409 TORRE 5 | 2026-03-25 | 4/22/2026 12:00:00 AM |  | 28 | 21 | 29 | 138 | PLACA | 21 | PLACA-21-28 | 2026-10-29 | NUEVO | 2026-10-29 | 21 | 8 | 29.3 | 3 | 25.51111 | 17.5
NATIVA | 631 |  | Concreto | PLACA P14 1408-1409 TORRE 5 | 2026-03-25 | 4/22/2026 12:00:00 AM |  | 28 | 21 | 27.9 | 133 | PLACA | 21 | PLACA-21-28 | 2026-10-29 | NUEVO | 2026-10-29 | 21 | 6.9 | 29.3 | 3 | 25.51111 | 17.5
NATIVA | 631 |  | Concreto | PLACA P14 1408-1409 TORRE 5 | 2026-03-25 | 4/22/2026 12:00:00 AM |  | 28 | 21 | 31 | 148 | PLACA | 21 | PLACA-21-28 | 2026-10-29 | NUEVO | 2026-10-29 | 21 | 10 | 29.3 | 3 | 25.51111 | 17.5
NATIVA | 632 |  | Concreto | PLACA PISO 19 APTOS 1901-1912 TORRE 4 | 2026-03-25 | 4/22/2026 12:00:00 AM |  | 28 | 21 | 21.5 | 102 | PLACA | 21 | PLACA-21-28 | 2026-10-29 | NUEVO | 2026-10-29 | 21 | 0.5 | 22.06667 | 3 | 25.28889 | 17.5
NATIVA | 632 |  | Concreto | PLACA PISO 19 APTOS 1901-1912 TORRE 4 | 2026-03-25 | 4/22/2026 12:00:00 AM |  | 28 | 21 | 21.5 | 102 | PLACA | 21 | PLACA-21-28 | 2026-10-29 | NUEVO | 2026-10-29 | 21 | 0.5 | 22.06667 | 3 | 25.28889 | 17.5
NATIVA | 632 |  | Concreto | PLACA PISO 19 APTOS 1901-1912 TORRE 4 | 2026-03-25 | 4/22/2026 12:00:00 AM |  | 28 | 21 | 23.2 | 110 | PLACA | 21 | PLACA-21-28 | 2026-10-29 | NUEVO | 2026-10-29 | 21 | 2.2 | 22.06667 | 3 | 25.28889 | 17.5
NATIVA | 629 |  | Concreto | PLACA P14 AP 1411-1410 + PASILLO TORRE5 | 2026-03-24 | 4/21/2026 12:00:00 AM |  | 28 | 21 | 40.8 | 194 | PLACA | 21 | PLACA-21-28 | 2026-10-29 | NUEVO | 2026-10-29 | 21 | 19.8 | 44.16667 | 3 | 31.84444 | 17.5
NATIVA | 629 |  | Concreto | PLACA P14 AP 1411-1410 + PASILLO TORRE5 | 2026-03-24 | 4/21/2026 12:00:00 AM |  | 28 | 21 | 46.3 | 220 | PLACA | 21 | PLACA-21-28 | 2026-10-29 | NUEVO | 2026-10-29 | 21 | 25.3 | 44.16667 | 3 | 31.84444 | 17.5
NATIVA | 629 |  | Concreto | PLACA P14 AP 1411-1410 + PASILLO TORRE5 | 2026-03-24 | 4/21/2026 12:00:00 AM |  | 28 | 21 | 45.4 | 216 | PLACA | 21 | PLACA-21-28 | 2026-10-29 | NUEVO | 2026-10-29 | 21 | 24.4 | 44.16667 | 3 | 31.84444 | 17.5
NATIVA | 627 |  | Concreto | PLACA PISO 19 APTOS 1906-1907 TORRE 4 | 2026-03-21 | 4/18/2026 12:00:00 AM |  | 28 | 21 | 22.2 | 106 | PLACA | 21 | PLACA-21-28 | 2026-10-29 | NUEVO | 2026-10-29 | 21 | 1.2 | 21.83333 | 3 | 29.35556 | 17.5
NATIVA | 627 |  | Concreto | PLACA PISO 19 APTOS 1906-1907 TORRE 4 | 2026-03-21 | 4/18/2026 12:00:00 AM |  | 28 | 21 | 19.1 | 91 | PLACA | 21 | PLACA-21-28 | 2026-10-29 | NUEVO | 2026-10-29 | 21 | -1.9 | 21.83333 | 3 | 29.35556 | 17.5
NATIVA | 627 |  | Concreto | PLACA PISO 19 APTOS 1906-1907 TORRE 4 | 2026-03-21 | 4/18/2026 12:00:00 AM |  | 28 | 21 | 24.2 | 115 | PLACA | 21 | PLACA-21-28 | 2026-10-29 | NUEVO | 2026-10-29 | 21 | 3.2 | 21.83333 | 3 | 29.35556 | 17.5
NATIVA | 620 |  | Concreto | PLACA PISO 19 APTOS 1902-1903 Y ESCALERA EJES (18-20) PISO 17 A 18 TORRE 4 | 2026-03-20 | 4/17/2026 12:00:00 AM |  | 28 | 21 | 25.5 | 121 | PLACA | 21 | PLACA-21-28 | 2026-10-29 | NUEVO | 2026-10-29 | 21 | 4.5 | 24.83333 | 3 | 30.27778 | 17.5
NATIVA | 620 |  | Concreto | PLACA PISO 19 APTOS 1902-1903 Y ESCALERA EJES (18-20) PISO 17 A 18 TORRE 4 | 2026-03-20 | 4/17/2026 12:00:00 AM |  | 28 | 21 | 24.6 | 117 | PLACA | 21 | PLACA-21-28 | 2026-10-29 | NUEVO | 2026-10-29 | 21 | 3.6 | 24.83333 | 3 | 30.27778 | 17.5
NATIVA | 620 |  | Concreto | PLACA PISO 19 APTOS 1902-1903 Y ESCALERA EJES (18-20) PISO 17 A 18 TORRE 4 | 2026-03-20 | 4/17/2026 12:00:00 AM |  | 28 | 21 | 24.4 | 116 | PLACA | 21 | PLACA-21-28 | 2026-10-29 | NUEVO | 2026-10-29 | 21 | 3.4 | 24.83333 | 3 | 30.27778 | 17.5
NATIVA | 621 |  | Concreto | PLACA P13 AP 1307-1306 + PASILLO Y ESC P13 EJE 2 TORRE 5 | 2026-03-20 | 4/17/2026 12:00:00 AM |  | 28 | 21 | 24.6 | 117 | PLACA | 21 | PLACA-21-28 | 2026-10-29 | NUEVO | 2026-10-29 | 21 | 3.6 | 24.43333 | 3 | 23.7 | 17.5
NATIVA | 621 |  | Concreto | PLACA P13 AP 1307-1306 + PASILLO Y ESC P13 EJE 2 TORRE 5 | 2026-03-20 | 4/17/2026 12:00:00 AM |  | 28 | 21 | 27.1 | 129 | PLACA | 21 | PLACA-21-28 | 2026-10-29 | NUEVO | 2026-10-29 | 21 | 6.1 | 24.43333 | 3 | 23.7 | 17.5
NATIVA | 621 |  | Concreto | PLACA P13 AP 1307-1306 + PASILLO Y ESC P13 EJE 2 TORRE 5 | 2026-03-20 | 4/17/2026 12:00:00 AM |  | 28 | 21 | 21.6 | 103 | PLACA | 21 | PLACA-21-28 | 2026-10-29 | NUEVO | 2026-10-29 | 21 | 0.6 | 24.43333 | 3 | 23.7 | 17.5
NATIVA | 615 |  | Concreto | PLACA PISO 19 APTOS 1904-1905 TORRE 4 | 2026-03-19 | 4/16/2026 12:00:00 AM |  | 28 | 21 | 24 | 114 | PLACA | 21 | PLACA-21-28 | 2026-10-29 | NUEVO | 2026-10-29 | 21 | 3 | 24.6 | 3 | 24.62222 | 17.5
NATIVA | 615 |  | Concreto | PLACA PISO 19 APTOS 1904-1905 TORRE 4 | 2026-03-19 | 4/16/2026 12:00:00 AM |  | 28 | 21 | 24.4 | 116 | PLACA | 21 | PLACA-21-28 | 2026-10-29 | NUEVO | 2026-10-29 | 21 | 3.4 | 24.6 | 3 | 24.62222 | 17.5
NATIVA | 615 |  | Concreto | PLACA PISO 19 APTOS 1904-1905 TORRE 4 | 2026-03-19 | 4/16/2026 12:00:00 AM |  | 28 | 21 | 25.4 | 121 | PLACA | 21 | PLACA-21-28 | 2026-10-29 | NUEVO | 2026-10-29 | 21 | 4.4 | 24.6 | 3 | 24.62222 | 17.5
NATIVA | 616 |  | Concreto | PLACA P14 1401-1412 TORRE 5 | 2026-03-19 | 4/16/2026 12:00:00 AM |  | 28 | 21 | 25.9 | 123 | PLACA | 21 | PLACA-21-28 | 2026-10-29 | NUEVO | 2026-10-29 | 21 | 4.9 | 26.6 | 3 | 25.21111 | 17.5
NATIVA | 616 |  | Concreto | PLACA P14 1401-1412 TORRE 5 | 2026-03-19 | 4/16/2026 12:00:00 AM |  | 28 | 21 | 24.6 | 117 | PLACA | 21 | PLACA-21-28 | 2026-10-29 | NUEVO | 2026-10-29 | 21 | 3.6 | 26.6 | 3 | 25.21111 | 17.5
NATIVA | 616 |  | Concreto | PLACA P14 1401-1412 TORRE 5 | 2026-03-19 | 4/16/2026 12:00:00 AM |  | 28 | 21 | 29.3 | 140 | PLACA | 21 | PLACA-21-28 | 2026-10-29 | NUEVO | 2026-10-29 | 21 | 8.3 | 26.6 | 3 | 25.21111 | 17.5
NATIVA | 610 |  | Concreto | PLACA P14 AP 1404-1405 +ESCALERA P 12 EJE 2 TORRE 5 | 2026-03-18 | 4/15/2026 12:00:00 AM |  | 28 | 21 | 24 | 114 | PLACA | 21 | PLACA-21-28 | 2026-10-29 | NUEVO | 2026-10-29 | 21 | 3 | 24.1 | 3 | 25.1 | 17.5
NATIVA | 610 |  | Concreto | PLACA P14 AP 1404-1405 +ESCALERA P 12 EJE 2 TORRE 5 | 2026-03-18 | 4/15/2026 12:00:00 AM |  | 28 | 21 | 24.5 | 117 | PLACA | 21 | PLACA-21-28 | 2026-10-29 | NUEVO | 2026-10-29 | 21 | 3.5 | 24.1 | 3 | 25.1 | 17.5
NATIVA | 610 |  | Concreto | PLACA P14 AP 1404-1405 +ESCALERA P 12 EJE 2 TORRE 5 | 2026-03-18 | 4/15/2026 12:00:00 AM |  | 28 | 21 | 23.8 | 113 | PLACA | 21 | PLACA-21-28 | 2026-10-29 | NUEVO | 2026-10-29 | 21 | 2.8 | 24.1 | 3 | 25.1 | 17.5
NATIVA | 611 |  | Concreto | PLACA PISO 18 APTOS 1810-1811 Y ESCALERA EJES (2-4) PISO 17 A 18 TORRE 4 | 2026-03-18 | 4/15/2026 12:00:00 AM |  | 28 | 21 | 28.7 | 136 | PLACA | 21 | PLACA-21-28 | 2026-10-29 | NUEVO | 2026-10-29 | 21 | 7.7 | 27.8 | 3 | 26.16667 | 17.5
NATIVA | 611 |  | Concreto | PLACA PISO 18 APTOS 1810-1811 Y ESCALERA EJES (2-4) PISO 17 A 18 TORRE 4 | 2026-03-18 | 4/15/2026 12:00:00 AM |  | 28 | 21 | 25.8 | 123 | PLACA | 21 | PLACA-21-28 | 2026-10-29 | NUEVO | 2026-10-29 | 21 | 4.8 | 27.8 | 3 | 26.16667 | 17.5
NATIVA | 611 |  | Concreto | PLACA PISO 18 APTOS 1810-1811 Y ESCALERA EJES (2-4) PISO 17 A 18 TORRE 4 | 2026-03-18 | 4/15/2026 12:00:00 AM |  | 28 | 21 | 28.9 | 138 | PLACA | 21 | PLACA-21-28 | 2026-10-29 | NUEVO | 2026-10-29 | 21 | 7.9 | 27.8 | 3 | 26.16667 | 17.5
NATIVA | 607 |  | Concreto | PLACA PISO 18 APTOS 1808-1809 TORRE 4 | 2026-03-17 | 4/14/2026 12:00:00 AM |  | 28 | 21 | 27.2 | 130 | PLACA | 21 | PLACA-21-28 | 2026-10-29 | NUEVO | 2026-10-29 | 21 | 6.2 | 29.33333 | 3 | 27.07778 | 17.5
NATIVA | 607 |  | Concreto | PLACA PISO 18 APTOS 1808-1809 TORRE 4 | 2026-03-17 | 4/14/2026 12:00:00 AM |  | 28 | 21 | 30.4 | 145 | PLACA | 21 | PLACA-21-28 | 2026-10-29 | NUEVO | 2026-10-29 | 21 | 9.4 | 29.33333 | 3 | 27.07778 | 17.5
NATIVA | 607 |  | Concreto | PLACA PISO 18 APTOS 1808-1809 TORRE 4 | 2026-03-17 | 4/14/2026 12:00:00 AM |  | 28 | 21 | 30.4 | 145 | PLACA | 21 | PLACA-21-28 | 2026-10-29 | NUEVO | 2026-10-29 | 21 | 9.4 | 29.33333 | 3 | 27.07778 | 17.5
NATIVA | 609 |  | Concreto | PLACA P14 AP 1403 - 1402 + PASILLO TORRE 5 | 2026-03-17 | 4/14/2026 12:00:00 AM |  | 28 | 21 | 22.6 | 108 | PLACA | 21 | PLACA-21-28 | 2026-10-29 | NUEVO | 2026-10-29 | 21 | 1.6 | 22.63333 | 3 | 26.58889 | 17.5
NATIVA | 609 |  | Concreto | PLACA P14 AP 1403 - 1402 + PASILLO TORRE 5 | 2026-03-17 | 4/14/2026 12:00:00 AM |  | 28 | 21 | 21.2 | 101 | PLACA | 21 | PLACA-21-28 | 2026-10-29 | NUEVO | 2026-10-29 | 21 | 0.2 | 22.63333 | 3 | 26.58889 | 17.5
NATIVA | 609 |  | Concreto | PLACA P14 AP 1403 - 1402 + PASILLO TORRE 5 | 2026-03-17 | 4/14/2026 12:00:00 AM |  | 28 | 21 | 24.1 | 115 | PLACA | 21 | PLACA-21-28 | 2026-10-29 | NUEVO | 2026-10-29 | 21 | 3.1 | 22.63333 | 3 | 26.58889 | 17.5
NATIVA | 594 |  | Concreto | PLACA PISO 18 APTOS 1802-1803 TORRE 4 | 2026-03-13 | 4/10/2026 12:00:00 AM |  | 28 | 21 | 25.3 | 121 | PLACA | 21 | PLACA-21-28 | 2026-10-29 | NUEVO | 2026-10-29 | 21 | 4.3 | 26.23333 | 3 | 26.06667 | 17.5
NATIVA | 594 |  | Concreto | PLACA PISO 18 APTOS 1802-1803 TORRE 4 | 2026-03-13 | 4/10/2026 12:00:00 AM |  | 28 | 21 | 26.3 | 125 | PLACA | 21 | PLACA-21-28 | 2026-10-29 | NUEVO | 2026-10-29 | 21 | 5.3 | 26.23333 | 3 | 26.06667 | 17.5
NATIVA | 594 |  | Concreto | PLACA PISO 18 APTOS 1802-1803 TORRE 4 | 2026-03-13 | 4/10/2026 12:00:00 AM |  | 28 | 21 | 27.1 | 129 | PLACA | 21 | PLACA-21-28 | 2026-10-29 | NUEVO | 2026-10-29 | 21 | 6.1 | 26.23333 | 3 | 26.06667 | 17.5
NATIVA | 596 |  | Concreto | PLACA P13 AP 1307-1306 TORRE 5 | 2026-03-13 | 4/10/2026 12:00:00 AM |  | 28 | 21 | 26.4 | 126 | PLACA | 21 | PLACA-21-28 | 2026-10-29 | NUEVO | 2026-10-29 | 21 | 5.4 | 27.46667 | 3 | 25.44444 | 17.5
NATIVA | 596 |  | Concreto | PLACA P13 AP 1307-1306 TORRE 5 | 2026-03-13 | 4/10/2026 12:00:00 AM |  | 28 | 21 | 27 | 129 | PLACA | 21 | PLACA-21-28 | 2026-10-29 | NUEVO | 2026-10-29 | 21 | 6 | 27.46667 | 3 | 25.44444 | 17.5
NATIVA | 596 |  | Concreto | PLACA P13 AP 1307-1306 TORRE 5 | 2026-03-13 | 4/10/2026 12:00:00 AM |  | 28 | 21 | 29 | 138 | PLACA | 21 | PLACA-21-28 | 2026-10-29 | NUEVO | 2026-10-29 | 21 | 8 | 27.46667 | 3 | 25.44444 | 17.5
NATIVA | 590 |  | Concreto | PLACA PISO 18 APTOS 1804-1805 Y ESCALERA EJES (18-20) PISO 16 A 17 TORRE 4 | 2026-03-12 | 4/9/2026 12:00:00 AM |  | 28 | 21 | 24.2 | 115 | PLACA | 21 | PLACA-21-28 | 2026-10-29 | NUEVO | 2026-10-29 | 21 | 3.2 | 23.4 | 3 | 25.7 | 17.5
NATIVA | 590 |  | Concreto | PLACA PISO 18 APTOS 1804-1805 Y ESCALERA EJES (18-20) PISO 16 A 17 TORRE 4 | 2026-03-12 | 4/9/2026 12:00:00 AM |  | 28 | 21 | 21.9 | 104 | PLACA | 21 | PLACA-21-28 | 2026-10-29 | NUEVO | 2026-10-29 | 21 | 0.9 | 23.4 | 3 | 25.7 | 17.5
NATIVA | 590 |  | Concreto | PLACA PISO 18 APTOS 1804-1805 Y ESCALERA EJES (18-20) PISO 16 A 17 TORRE 4 | 2026-03-12 | 4/9/2026 12:00:00 AM |  | 28 | 21 | 24.1 | 115 | PLACA | 21 | PLACA-21-28 | 2026-10-29 | NUEVO | 2026-10-29 | 21 | 3.1 | 23.4 | 3 | 25.7 | 17.5
NATIVA | 591 |  | Concreto | PLACA P13 1301-1312+ PASILLO TORRE 5 | 2026-03-12 | 4/9/2026 12:00:00 AM |  | 28 | 21 | 23.1 | 110 | PLACA | 21 | PLACA-21-28 | 2026-10-29 | NUEVO | 2026-10-29 | 21 | 2.1 | 22.8 | 3 | 24.55556 | 17.5
NATIVA | 591 |  | Concreto | PLACA P13 1301-1312+ PASILLO TORRE 5 | 2026-03-12 | 4/9/2026 12:00:00 AM |  | 28 | 21 | 23 | 110 | PLACA | 21 | PLACA-21-28 | 2026-10-29 | NUEVO | 2026-10-29 | 21 | 2 | 22.8 | 3 | 24.55556 | 17.5
NATIVA | 591 |  | Concreto | PLACA P13 1301-1312+ PASILLO TORRE 5 | 2026-03-12 | 4/9/2026 12:00:00 AM |  | 28 | 21 | 22.3 | 106 | PLACA | 21 | PLACA-21-28 | 2026-10-29 | NUEVO | 2026-10-29 | 21 | 1.3 | 22.8 | 3 | 24.55556 | 17.5
NATIVA | 585 |  | Concreto | PLACA P13 AP 1304-1305 +ESCALERA P11 EJE 2 TORRE 5 | 2026-03-11 | 4/8/2026 12:00:00 AM |  | 28 | 21 | 27 | 129 | PLACA | 21 | PLACA-21-28 | 2026-10-29 | NUEVO | 2026-10-29 | 21 | 6 | 27.8 | 3 | 24.66667 | 17.5
NATIVA | 585 |  | Concreto | PLACA P13 AP 1304-1305 +ESCALERA P11 EJE 2 TORRE 5 | 2026-03-11 | 4/8/2026 12:00:00 AM |  | 28 | 21 | 28.7 | 137 | PLACA | 21 | PLACA-21-28 | 2026-10-29 | NUEVO | 2026-10-29 | 21 | 7.7 | 27.8 | 3 | 24.66667 | 17.5
NATIVA | 585 |  | Concreto | PLACA P13 AP 1304-1305 +ESCALERA P11 EJE 2 TORRE 5 | 2026-03-11 | 4/8/2026 12:00:00 AM |  | 28 | 21 | 27.7 | 132 | PLACA | 21 | PLACA-21-28 | 2026-10-29 | NUEVO | 2026-10-29 | 21 | 6.7 | 27.8 | 3 | 24.66667 | 17.5
NATIVA | 586 |  | Concreto | PLACA PISO 17 APTOS 1710-1711 TORRE 4 | 2026-03-11 | 4/8/2026 12:00:00 AM |  | 28 | 21 | 24.1 | 115 | PLACA | 21 | PLACA-21-28 | 2026-10-29 | NUEVO | 2026-10-29 | 21 | 3.1 | 24.56667 | 3 | 25.05556 | 17.5
NATIVA | 586 |  | Concreto | PLACA PISO 17 APTOS 1710-1711 TORRE 4 | 2026-03-11 | 4/8/2026 12:00:00 AM |  | 28 | 21 | 22.3 | 106 | PLACA | 21 | PLACA-21-28 | 2026-10-29 | NUEVO | 2026-10-29 | 21 | 1.3 | 24.56667 | 3 | 25.05556 | 17.5
NATIVA | 586 |  | Concreto | PLACA PISO 17 APTOS 1710-1711 TORRE 4 | 2026-03-11 | 4/8/2026 12:00:00 AM |  | 28 | 21 | 27.3 | 130 | PLACA | 21 | PLACA-21-28 | 2026-10-29 | NUEVO | 2026-10-29 | 21 | 6.3 | 24.56667 | 3 | 25.05556 | 17.5
NATIVA | 578 |  | Concreto | PLACA PISO 17 APTOS 1708-1709 TORRE 4 | 2026-03-10 | 4/7/2026 12:00:00 AM |  | 28 | 21 | 26.1 | 124 | PLACA | 21 | PLACA-21-28 | 2026-10-29 | NUEVO | 2026-10-29 | 21 | 5.1 | 26.86667 | 3 | 26.41111 | 17.5
NATIVA | 578 |  | Concreto | PLACA PISO 17 APTOS 1708-1709 TORRE 4 | 2026-03-10 | 4/7/2026 12:00:00 AM |  | 28 | 21 | 27.2 | 130 | PLACA | 21 | PLACA-21-28 | 2026-10-29 | NUEVO | 2026-10-29 | 21 | 6.2 | 26.86667 | 3 | 26.41111 | 17.5
NATIVA | 578 |  | Concreto | PLACA PISO 17 APTOS 1708-1709 TORRE 4 | 2026-03-10 | 4/7/2026 12:00:00 AM |  | 28 | 21 | 27.3 | 130 | PLACA | 21 | PLACA-21-28 | 2026-10-29 | NUEVO | 2026-10-29 | 21 | 6.3 | 26.86667 | 3 | 26.41111 | 17.5
NATIVA | 579 |  | Concreto | PLACA P13 AP 1303 - 1302 + PASILLO TORRE 5 | 2026-03-10 | 4/7/2026 12:00:00 AM |  | 28 | 21 | 27.6 | 132 | PLACA | 21 | PLACA-21-28 | 2026-10-29 | NUEVO | 2026-10-29 | 21 | 6.6 | 26.93333 | 3 | 26.12222 | 17.5
NATIVA | 579 |  | Concreto | PLACA P13 AP 1303 - 1302 + PASILLO TORRE 5 | 2026-03-10 | 4/7/2026 12:00:00 AM |  | 28 | 21 | 24.9 | 119 | PLACA | 21 | PLACA-21-28 | 2026-10-29 | NUEVO | 2026-10-29 | 21 | 3.9 | 26.93333 | 3 | 26.12222 | 17.5
NATIVA | 579 |  | Concreto | PLACA P13 AP 1303 - 1302 + PASILLO TORRE 5 | 2026-03-10 | 4/7/2026 12:00:00 AM |  | 28 | 21 | 28.3 | 135 | PLACA | 21 | PLACA-21-28 | 2026-10-29 | NUEVO | 2026-10-29 | 21 | 7.3 | 26.93333 | 3 | 26.12222 | 17.5
NATIVA | 573 |  | Concreto | PLACA PISO 17 APTOS 1701-1712 Y ESCALERA EJES (2-4) PISO 16 A 17 TORRE 4 | 2026-03-09 | 4/6/2026 12:00:00 AM |  | 28 | 21 | 26.3 | 125 | PLACA | 21 | PLACA-21-28 | 2026-10-29 | NUEVO | 2026-10-29 | 21 | 5.3 | 31.1 | 3 | 28.3 | 17.5
NATIVA | 573 |  | Concreto | PLACA PISO 17 APTOS 1701-1712 Y ESCALERA EJES (2-4) PISO 16 A 17 TORRE 4 | 2026-03-09 | 4/6/2026 12:00:00 AM |  | 28 | 21 | 28.5 | 136 | PLACA | 21 | PLACA-21-28 | 2026-10-29 | NUEVO | 2026-10-29 | 21 | 7.5 | 31.1 | 3 | 28.3 | 17.5
NATIVA | 573 |  | Concreto | PLACA PISO 17 APTOS 1701-1712 Y ESCALERA EJES (2-4) PISO 16 A 17 TORRE 4 | 2026-03-09 | 4/6/2026 12:00:00 AM |  | 28 | 21 | 38.5 | 183 | PLACA | 21 | PLACA-21-28 | 2026-10-29 | NUEVO | 2026-10-29 | 21 | 17.5 | 31.1 | 3 | 28.3 | 17.5
NATIVA | 574 |  | Concreto | ESCALERA P11 EJE 23 Y PLACA APTO 1208 - 1209 TORRE 5 | 2026-03-09 | 4/6/2026 12:00:00 AM |  | 28 | 21 | 26.9 | 128 | PLACA | 21 | PLACA-21-28 | 2026-10-29 | NUEVO | 2026-10-29 | 21 | 5.9 | 25.33333 | 3 | 27.78889 | 17.5
NATIVA | 574 |  | Concreto | ESCALERA P11 EJE 23 Y PLACA APTO 1208 - 1209 TORRE 5 | 2026-03-09 | 4/6/2026 12:00:00 AM |  | 28 | 21 | 22.7 | 108 | PLACA | 21 | PLACA-21-28 | 2026-10-29 | NUEVO | 2026-10-29 | 21 | 1.7 | 25.33333 | 3 | 27.78889 | 17.5
NATIVA | 574 |  | Concreto | ESCALERA P11 EJE 23 Y PLACA APTO 1208 - 1209 TORRE 5 | 2026-03-09 | 4/6/2026 12:00:00 AM |  | 28 | 21 | 26.4 | 126 | PLACA | 21 | PLACA-21-28 | 2026-10-29 | NUEVO | 2026-10-29 | 21 | 5.4 | 25.33333 | 3 | 27.78889 | 17.5
NATIVA | 570 |  | Concreto | PLACA P12 AP 1211-1210 + PASILLO TORRE 5 | 2026-03-07 | 4/4/2026 12:00:00 AM |  | 28 | 21 | 24.7 | 117 | PLACA | 21 | PLACA-21-28 | 2026-10-29 | NUEVO | 2026-10-29 | 21 | 3.7 | 23.76667 | 3 | 26.73333 | 17.5
NATIVA | 570 |  | Concreto | PLACA P12 AP 1211-1210 + PASILLO TORRE 5 | 2026-03-07 | 4/4/2026 12:00:00 AM |  | 28 | 21 | 23.3 | 111 | PLACA | 21 | PLACA-21-28 | 2026-10-29 | NUEVO | 2026-10-29 | 21 | 2.3 | 23.76667 | 3 | 26.73333 | 17.5
NATIVA | 570 |  | Concreto | PLACA P12 AP 1211-1210 + PASILLO TORRE 5 | 2026-03-07 | 4/4/2026 12:00:00 AM |  | 28 | 21 | 23.3 | 111 | PLACA | 21 | PLACA-21-28 | 2026-10-29 | NUEVO | 2026-10-29 | 21 | 2.3 | 23.76667 | 3 | 26.73333 | 17.5
NATIVA | 571 |  | Concreto | PLACA PISO 17 APTOS 1706-1707 TORRE 4 | 2026-03-07 | 4/4/2026 12:00:00 AM |  | 28 | 21 | 25.7 | 122 | PLACA | 21 | PLACA-21-28 | 2026-10-29 | NUEVO | 2026-10-29 | 21 | 4.7 | 25.8 | 3 | 24.96667 | 17.5
NATIVA | 571 |  | Concreto | PLACA PISO 17 APTOS 1706-1707 TORRE 4 | 2026-03-07 | 4/4/2026 12:00:00 AM |  | 28 | 21 | 25.5 | 122 | PLACA | 21 | PLACA-21-28 | 2026-10-29 | NUEVO | 2026-10-29 | 21 | 4.5 | 25.8 | 3 | 24.96667 | 17.5
NATIVA | 571 |  | Concreto | PLACA PISO 17 APTOS 1706-1707 TORRE 4 | 2026-03-07 | 4/4/2026 12:00:00 AM |  | 28 | 21 | 26.2 | 125 | PLACA | 21 | PLACA-21-28 | 2026-10-29 | NUEVO | 2026-10-29 | 21 | 5.2 | 25.8 | 3 | 24.96667 | 17.5
NATIVA | 565 |  | Concreto | PLACA PISO 17 APTOS 1702-1703 Y ESCALERA EJES (18-20) PISO 15 A 16 TORRE 4 | 2026-03-06 | 4/3/2026 12:00:00 AM |  | 28 | 21 | 27.3 | 130 | PLACA | 21 | PLACA-21-28 | 2026-10-29 | NUEVO | 2026-10-29 | 21 | 6.3 | 28.93333 | 3 | 26.16667 | 17.5
NATIVA | 565 |  | Concreto | PLACA PISO 17 APTOS 1702-1703 Y ESCALERA EJES (18-20) PISO 15 A 16 TORRE 4 | 2026-03-06 | 4/3/2026 12:00:00 AM |  | 28 | 21 | 30.1 | 143 | PLACA | 21 | PLACA-21-28 | 2026-10-29 | NUEVO | 2026-10-29 | 21 | 9.1 | 28.93333 | 3 | 26.16667 | 17.5
NATIVA | 565 |  | Concreto | PLACA PISO 17 APTOS 1702-1703 Y ESCALERA EJES (18-20) PISO 15 A 16 TORRE 4 | 2026-03-06 | 4/3/2026 12:00:00 AM |  | 28 | 21 | 29.4 | 140 | PLACA | 21 | PLACA-21-28 | 2026-10-29 | NUEVO | 2026-10-29 | 21 | 8.4 | 28.93333 | 3 | 26.16667 | 17.5
NATIVA | 568 |  | Concreto | PLACA P12 AP 1207-1206 TORRE 5 | 2026-03-06 | 4/3/2026 12:00:00 AM |  | 28 | 21 | 26.1 | 124 | PLACA | 21 | PLACA-21-28 | 2026-10-29 | NUEVO | 2026-10-29 | 21 | 5.1 | 25.36667 | 3 | 26.7 | 17.5
NATIVA | 568 |  | Concreto | PLACA P12 AP 1207-1206 TORRE 5 | 2026-03-06 | 4/3/2026 12:00:00 AM |  | 28 | 21 | 23.7 | 113 | PLACA | 21 | PLACA-21-28 | 2026-10-29 | NUEVO | 2026-10-29 | 21 | 2.7 | 25.36667 | 3 | 26.7 | 17.5
NATIVA | 568 |  | Concreto | PLACA P12 AP 1207-1206 TORRE 5 | 2026-03-06 | 4/3/2026 12:00:00 AM |  | 28 | 21 | 26.3 | 125 | PLACA | 21 | PLACA-21-28 | 2026-10-29 | NUEVO | 2026-10-29 | 21 | 5.3 | 25.36667 | 3 | 26.7 | 17.5
NATIVA | 561 |  | Concreto | PLACA P12 1201-1212+ PASILLO + ESC P10 EJE 2 | 2026-03-05 | 4/2/2026 12:00:00 AM |  | 28 | 21 | 25.8 | 123 | PLACA | 21 | PLACA-21-28 | 2026-10-29 | NUEVO | 2026-10-29 | 21 | 4.8 | 26.2 | 3 | 26.83333 | 17.5
NATIVA | 561 |  | Concreto | PLACA P12 1201-1212+ PASILLO + ESC P10 EJE 2 | 2026-03-05 | 4/2/2026 12:00:00 AM |  | 28 | 21 | 27.7 | 132 | PLACA | 21 | PLACA-21-28 | 2026-10-29 | NUEVO | 2026-10-29 | 21 | 6.7 | 26.2 | 3 | 26.83333 | 17.5
NATIVA | 561 |  | Concreto | PLACA P12 1201-1212+ PASILLO + ESC P10 EJE 2 | 2026-03-05 | 4/2/2026 12:00:00 AM |  | 28 | 21 | 25.1 | 119 | PLACA | 21 | PLACA-21-28 | 2026-10-29 | NUEVO | 2026-10-29 | 21 | 4.1 | 26.2 | 3 | 26.83333 | 17.5
NATIVA | 562 |  | Concreto | PLACA PISO 17 APTOS 1704-1705 TORRE 4 | 2026-03-05 | 4/2/2026 12:00:00 AM |  | 28 | 21 | 26 | 124 | PLACA | 21 | PLACA-21-28 | 2026-10-29 | NUEVO | 2026-10-29 | 21 | 5 | 22.96667 | 3 | 24.84444 | 17.5
NATIVA | 562 |  | Concreto | PLACA PISO 17 APTOS 1704-1705 TORRE 4 | 2026-03-05 | 4/2/2026 12:00:00 AM |  | 28 | 21 | 21.8 | 104 | PLACA | 21 | PLACA-21-28 | 2026-10-29 | NUEVO | 2026-10-29 | 21 | 0.8 | 22.96667 | 3 | 24.84444 | 17.5
NATIVA | 562 |  | Concreto | PLACA PISO 17 APTOS 1704-1705 TORRE 4 | 2026-03-05 | 4/2/2026 12:00:00 AM |  | 28 | 21 | 21.1 | 101 | PLACA | 21 | PLACA-21-28 | 2026-10-29 | NUEVO | 2026-10-29 | 21 | 0.1 | 22.96667 | 3 | 24.84444 | 17.5
NATIVA | 557 |  | Concreto | PLACA P12 AP 1204-1205 TORRE 5 | 2026-03-04 | 4/1/2026 12:00:00 AM |  | 28 | 21 | 24.2 | 115 | PLACA | 21 | PLACA-21-28 | 2026-10-29 | NUEVO | 2026-10-29 | 21 | 3.2 | 23.3 | 3 | 24.15556 | 17.5
NATIVA | 557 |  | Concreto | PLACA P12 AP 1204-1205 TORRE 5 | 2026-03-04 | 4/1/2026 12:00:00 AM |  | 28 | 21 | 24 | 114 | PLACA | 21 | PLACA-21-28 | 2026-10-29 | NUEVO | 2026-10-29 | 21 | 3 | 23.3 | 3 | 24.15556 | 17.5
NATIVA | 557 |  | Concreto | PLACA P12 AP 1204-1205 TORRE 5 | 2026-03-04 | 4/1/2026 12:00:00 AM |  | 28 | 21 | 21.7 | 103 | PLACA | 21 | PLACA-21-28 | 2026-10-29 | NUEVO | 2026-10-29 | 21 | 0.7 | 23.3 | 3 | 24.15556 | 17.5
NATIVA | 553 |  | Concreto | PLACA PISO 16 APTOS 1610-1611 TORRE 4 | 2026-03-03 | 3/31/2026 12:00:00 AM |  | 28 | 21 | 29.1 | 138 | PLACA | 21 | PLACA-21-28 | 2026-10-29 | NUEVO | 2026-10-29 | 21 | 8.1 | 27.73333 | 3 | 24.66667 | 17.5
NATIVA | 553 |  | Concreto | PLACA PISO 16 APTOS 1610-1611 TORRE 4 | 2026-03-03 | 3/31/2026 12:00:00 AM |  | 28 | 21 | 27.4 | 130 | PLACA | 21 | PLACA-21-28 | 2026-10-29 | NUEVO | 2026-10-29 | 21 | 6.4 | 27.73333 | 3 | 24.66667 | 17.5
NATIVA | 553 |  | Concreto | PLACA PISO 16 APTOS 1610-1611 TORRE 4 | 2026-03-03 | 3/31/2026 12:00:00 AM |  | 28 | 21 | 26.7 | 127 | PLACA | 21 | PLACA-21-28 | 2026-10-29 | NUEVO | 2026-10-29 | 21 | 5.7 | 27.73333 | 3 | 24.66667 | 17.5
NATIVA | 554 |  | Concreto | PLACA P12 AP 1203 - 1202 + PASILLO + ESC P10 EJE 23 TORRE 5 | 2026-03-03 | 3/31/2026 12:00:00 AM |  | 28 | 21 | 26.9 | 128 | PLACA | 21 | PLACA-21-28 | 2026-10-29 | NUEVO | 2026-10-29 | 21 | 5.9 | 25.3 | 3 | 25.44444 | 17.5
NATIVA | 554 |  | Concreto | PLACA P12 AP 1203 - 1202 + PASILLO + ESC P10 EJE 23 TORRE 5 | 2026-03-03 | 3/31/2026 12:00:00 AM |  | 28 | 21 | 25.6 | 122 | PLACA | 21 | PLACA-21-28 | 2026-10-29 | NUEVO | 2026-10-29 | 21 | 4.6 | 25.3 | 3 | 25.44444 | 17.5
NATIVA | 554 |  | Concreto | PLACA P12 AP 1203 - 1202 + PASILLO + ESC P10 EJE 23 TORRE 5 | 2026-03-03 | 3/31/2026 12:00:00 AM |  | 28 | 21 | 23.4 | 111 | PLACA | 21 | PLACA-21-28 | 2026-10-29 | NUEVO | 2026-10-29 | 21 | 2.4 | 25.3 | 3 | 25.44444 | 17.5
NATIVA | 549 |  | Concreto | PLACA AP 1110 Y 1111 TORRE 5 | 2026-02-28 | 3/28/2026 12:00:00 AM |  | 28 | 21 | 30.9 | 147 | PLACA | 21 | PLACA-21-28 | 2026-10-29 | NUEVO | 2026-10-29 | 21 | 9.9 | 27.6 | 3 | 26.87778 | 17.5
NATIVA | 549 |  | Concreto | PLACA AP 1110 Y 1111 TORRE 5 | 2026-02-28 | 3/28/2026 12:00:00 AM |  | 28 | 21 | 27.4 | 130 | PLACA | 21 | PLACA-21-28 | 2026-10-29 | NUEVO | 2026-10-29 | 21 | 6.4 | 27.6 | 3 | 26.87778 | 17.5
NATIVA | 549 |  | Concreto | PLACA AP 1110 Y 1111 TORRE 5 | 2026-02-28 | 3/28/2026 12:00:00 AM |  | 28 | 21 | 24.5 | 117 | PLACA | 21 | PLACA-21-28 | 2026-10-29 | NUEVO | 2026-10-29 | 21 | 3.5 | 27.6 | 3 | 26.87778 | 17.5
NATIVA | 552 |  | Concreto | PLACA PISO 16 APTOS 1608-1609 TORRE 4 | 2026-02-28 | 3/28/2026 12:00:00 AM |  | 28 | 21 | 28 | 133 | PLACA | 21 | PLACA-21-28 | 2026-10-29 | NUEVO | 2026-10-29 | 21 | 7 | 25.3 | 3 | 26.06667 | 17.5
NATIVA | 552 |  | Concreto | PLACA PISO 16 APTOS 1608-1609 TORRE 4 | 2026-02-28 | 3/28/2026 12:00:00 AM |  | 28 | 21 | 23.9 | 114 | PLACA | 21 | PLACA-21-28 | 2026-10-29 | NUEVO | 2026-10-29 | 21 | 2.9 | 25.3 | 3 | 26.06667 | 17.5
NATIVA | 552 |  | Concreto | PLACA PISO 16 APTOS 1608-1609 TORRE 4 | 2026-02-28 | 3/28/2026 12:00:00 AM |  | 28 | 21 | 24 | 114 | PLACA | 21 | PLACA-21-28 | 2026-10-29 | NUEVO | 2026-10-29 | 21 | 3 | 25.3 | 3 | 26.06667 | 17.5
NATIVA | 543 |  | Concreto | ESCALERA Y PLACA 1108 Y 1109 TORRE 5 | 2026-02-27 | 3/27/2026 12:00:00 AM |  | 28 | 21 | 27.3 | 130 | PLACA | 21 | PLACA-21-28 | 2026-10-29 | NUEVO | 2026-10-29 | 21 | 6.3 | 26.33333 | 3 | 26.41111 | 17.5
NATIVA | 543 |  | Concreto | ESCALERA Y PLACA 1108 Y 1109 TORRE 5 | 2026-02-27 | 3/27/2026 12:00:00 AM |  | 28 | 21 | 26 | 124 | PLACA | 21 | PLACA-21-28 | 2026-10-29 | NUEVO | 2026-10-29 | 21 | 5 | 26.33333 | 3 | 26.41111 | 17.5
NATIVA | 543 |  | Concreto | ESCALERA Y PLACA 1108 Y 1109 TORRE 5 | 2026-02-27 | 3/27/2026 12:00:00 AM |  | 28 | 21 | 25.7 | 122 | PLACA | 21 | PLACA-21-28 | 2026-10-29 | NUEVO | 2026-10-29 | 21 | 4.7 | 26.33333 | 3 | 26.41111 | 17.5
NATIVA | 544 |  | Concreto | PLACA PISO 16 APTOS 1601-1612 TORRE 4 | 2026-02-27 | 3/27/2026 12:00:00 AM |  | 28 | 21 | 29.2 | 139 | PLACA | 21 | PLACA-21-28 | 2026-10-29 | NUEVO | 2026-10-29 | 21 | 8.2 | 28.06667 | 3 | 26.56667 | 17.5
NATIVA | 544 |  | Concreto | PLACA PISO 16 APTOS 1601-1612 TORRE 4 | 2026-02-27 | 3/27/2026 12:00:00 AM |  | 28 | 21 | 27 | 128 | PLACA | 21 | PLACA-21-28 | 2026-10-29 | NUEVO | 2026-10-29 | 21 | 6 | 28.06667 | 3 | 26.56667 | 17.5
NATIVA | 544 |  | Concreto | PLACA PISO 16 APTOS 1601-1612 TORRE 4 | 2026-02-27 | 3/27/2026 12:00:00 AM |  | 28 | 21 | 28 | 133 | PLACA | 21 | PLACA-21-28 | 2026-10-29 | NUEVO | 2026-10-29 | 21 | 7 | 28.06667 | 3 | 26.56667 | 17.5
NATIVA | 538 |  | Concreto | PLACA PISO 16 APTOS 1606-1607 Y ESCALERA EJES (2-4) PISO 15 A 16 TORRE 4 | 2026-02-26 | 3/26/2026 12:00:00 AM |  | 28 | 21 | 28.5 | 136 | PLACA | 21 | PLACA-21-28 | 2026-10-29 | NUEVO | 2026-10-29 | 21 | 7.5 | 29.16667 | 3 | 27.85556 | 17.5
NATIVA | 538 |  | Concreto | PLACA PISO 16 APTOS 1606-1607 Y ESCALERA EJES (2-4) PISO 15 A 16 TORRE 4 | 2026-02-26 | 3/26/2026 12:00:00 AM |  | 28 | 21 | 29.1 | 139 | PLACA | 21 | PLACA-21-28 | 2026-10-29 | NUEVO | 2026-10-29 | 21 | 8.1 | 29.16667 | 3 | 27.85556 | 17.5
NATIVA | 538 |  | Concreto | PLACA PISO 16 APTOS 1606-1607 Y ESCALERA EJES (2-4) PISO 15 A 16 TORRE 4 | 2026-02-26 | 3/26/2026 12:00:00 AM |  | 28 | 21 | 29.9 | 142 | PLACA | 21 | PLACA-21-28 | 2026-10-29 | NUEVO | 2026-10-29 | 21 | 8.9 | 29.16667 | 3 | 27.85556 | 17.5
NATIVA | 541 |  | Concreto | PLACA P11 AP 1107-1106 TORRE 5 | 2026-02-26 | 3/26/2026 12:00:00 AM |  | 28 | 21 | 27.7 | 132 | PLACA | 21 | PLACA-21-28 | 2026-10-29 | NUEVO | 2026-10-29 | 21 | 6.7 | 28.2 | 3 | 28.47778 | 17.5
NATIVA | 541 |  | Concreto | PLACA P11 AP 1107-1106 TORRE 5 | 2026-02-26 | 3/26/2026 12:00:00 AM |  | 28 | 21 | 27.8 | 132 | PLACA | 21 | PLACA-21-28 | 2026-10-29 | NUEVO | 2026-10-29 | 21 | 6.8 | 28.2 | 3 | 28.47778 | 17.5
NATIVA | 541 |  | Concreto | PLACA P11 AP 1107-1106 TORRE 5 | 2026-02-26 | 3/26/2026 12:00:00 AM |  | 28 | 21 | 29.1 | 139 | PLACA | 21 | PLACA-21-28 | 2026-10-29 | NUEVO | 2026-10-29 | 21 | 8.1 | 28.2 | 3 | 28.47778 | 17.5
NATIVA | 533 |  | Concreto | PLACA PISO 16 APTOS 1602-1603 TORRE 4 | 2026-02-25 | 3/25/2026 12:00:00 AM |  | 28 | 21 | 23.6 | 112 | PLACA | 21 | PLACA-21-28 | 2026-10-29 | NUEVO | 2026-10-29 | 21 | 2.6 | 24 | 3 | 27.12222 | 17.5
NATIVA | 533 |  | Concreto | PLACA PISO 16 APTOS 1602-1603 TORRE 4 | 2026-02-25 | 3/25/2026 12:00:00 AM |  | 28 | 21 | 23.1 | 110 | PLACA | 21 | PLACA-21-28 | 2026-10-29 | NUEVO | 2026-10-29 | 21 | 2.1 | 24 | 3 | 27.12222 | 17.5
NATIVA | 533 |  | Concreto | PLACA PISO 16 APTOS 1602-1603 TORRE 4 | 2026-02-25 | 3/25/2026 12:00:00 AM |  | 28 | 21 | 25.3 | 121 | PLACA | 21 | PLACA-21-28 | 2026-10-29 | NUEVO | 2026-10-29 | 21 | 4.3 | 24 | 3 | 27.12222 | 17.5
NATIVA | 534 |  | Concreto | PLACA P11 1101-1112+ PASILLO TORRE 5 | 2026-02-25 | 3/25/2026 12:00:00 AM |  | 28 | 21 | 26.5 | 126 | PLACA | 21 | PLACA-21-28 | 2026-10-29 | NUEVO | 2026-10-29 | 21 | 5.5 | 25.36667 | 3 | 25.85556 | 17.5
NATIVA | 534 |  | Concreto | PLACA P11 1101-1112+ PASILLO TORRE 5 | 2026-02-25 | 3/25/2026 12:00:00 AM |  | 28 | 21 | 22.6 | 108 | PLACA | 21 | PLACA-21-28 | 2026-10-29 | NUEVO | 2026-10-29 | 21 | 1.6 | 25.36667 | 3 | 25.85556 | 17.5
NATIVA | 534 |  | Concreto | PLACA P11 1101-1112+ PASILLO TORRE 5 | 2026-02-25 | 3/25/2026 12:00:00 AM |  | 28 | 21 | 27 | 128 | PLACA | 21 | PLACA-21-28 | 2026-10-29 | NUEVO | 2026-10-29 | 21 | 6 | 25.36667 | 3 | 25.85556 | 17.5
NATIVA | 528 |  | Concreto | PLACA P11 AP 1104-1105 Y ESCALERA PISO 9 EJE 2 TORRE 5 | 2026-02-24 | 3/24/2026 12:00:00 AM |  | 28 | 21 | 31.1 | 148 | PLACA | 21 | PLACA-21-28 | 2026-10-29 | NUEVO | 2026-10-29 | 21 | 10.1 | 33.36667 | 3 | 27.57778 | 17.5
NATIVA | 528 |  | Concreto | PLACA P11 AP 1104-1105 Y ESCALERA PISO 9 EJE 2 TORRE 5 | 2026-02-24 | 3/24/2026 12:00:00 AM |  | 28 | 21 | 33.6 | 160 | PLACA | 21 | PLACA-21-28 | 2026-10-29 | NUEVO | 2026-10-29 | 21 | 12.6 | 33.36667 | 3 | 27.57778 | 17.5
NATIVA | 528 |  | Concreto | PLACA P11 AP 1104-1105 Y ESCALERA PISO 9 EJE 2 TORRE 5 | 2026-02-24 | 3/24/2026 12:00:00 AM |  | 28 | 21 | 35.4 | 169 | PLACA | 21 | PLACA-21-28 | 2026-10-29 | NUEVO | 2026-10-29 | 21 | 14.4 | 33.36667 | 3 | 27.57778 | 17.5
NATIVA | 530 |  | Concreto | PLACA PISO 16 APTOS 1604-1605 TORRE 4 | 2026-02-24 | 3/24/2026 12:00:00 AM |  | 28 | 21 | 23.6 | 112 | PLACA | 21 | PLACA-21-28 | 2026-10-29 | NUEVO | 2026-10-29 | 21 | 2.6 | 27.2 | 3 | 28.64444 | 17.5
NATIVA | 530 |  | Concreto | PLACA PISO 16 APTOS 1604-1605 TORRE 4 | 2026-02-24 | 3/24/2026 12:00:00 AM |  | 28 | 21 | 31.4 | 150 | PLACA | 21 | PLACA-21-28 | 2026-10-29 | NUEVO | 2026-10-29 | 21 | 10.4 | 27.2 | 3 | 28.64444 | 17.5
NATIVA | 530 |  | Concreto | PLACA PISO 16 APTOS 1604-1605 TORRE 4 | 2026-02-24 | 3/24/2026 12:00:00 AM |  | 28 | 21 | 26.6 | 126 | PLACA | 21 | PLACA-21-28 | 2026-10-29 | NUEVO | 2026-10-29 | 21 | 5.6 | 27.2 | 3 | 28.64444 | 17.5
NATIVA | 524 |  | Concreto | PLACA PISO 15 APTOS 1510-1511 Y ESCALERA EJES (18-20) PISO 14 A 15 TORRE 4 | 2026-02-23 | 3/23/2026 12:00:00 AM |  | 28 | 21 | 27.1 | 129 | PLACA | 21 | PLACA-21-28 | 2026-10-29 | NUEVO | 2026-10-29 | 21 | 6.1 | 26.13333 | 3 | 28.9 | 17.5
NATIVA | 524 |  | Concreto | PLACA PISO 15 APTOS 1510-1511 Y ESCALERA EJES (18-20) PISO 14 A 15 TORRE 4 | 2026-02-23 | 3/23/2026 12:00:00 AM |  | 28 | 21 | 26.2 | 125 | PLACA | 21 | PLACA-21-28 | 2026-10-29 | NUEVO | 2026-10-29 | 21 | 5.2 | 26.13333 | 3 | 28.9 | 17.5
NATIVA | 524 |  | Concreto | PLACA PISO 15 APTOS 1510-1511 Y ESCALERA EJES (18-20) PISO 14 A 15 TORRE 4 | 2026-02-23 | 3/23/2026 12:00:00 AM |  | 28 | 21 | 25.1 | 120 | PLACA | 21 | PLACA-21-28 | 2026-10-29 | NUEVO | 2026-10-29 | 21 | 4.1 | 26.13333 | 3 | 28.9 | 17.5
NATIVA | 525 |  | Concreto | PLACA P11 AP 1103-1102 + PASILLO + ESCALERA PISO7 EJE 23 | 2026-02-23 | 3/23/2026 12:00:00 AM |  | 28 | 21 | 27.9 | 133 | PLACA | 21 | PLACA-21-28 | 2026-10-29 | NUEVO | 2026-10-29 | 21 | 6.9 | 26.63333 | 3 | 26.65556 | 17.5
NATIVA | 525 |  | Concreto | PLACA P11 AP 1103-1102 + PASILLO + ESCALERA PISO7 EJE 23 | 2026-02-23 | 3/23/2026 12:00:00 AM |  | 28 | 21 | 27 | 129 | PLACA | 21 | PLACA-21-28 | 2026-10-29 | NUEVO | 2026-10-29 | 21 | 6 | 26.63333 | 3 | 26.65556 | 17.5
NATIVA | 525 |  | Concreto | PLACA P11 AP 1103-1102 + PASILLO + ESCALERA PISO7 EJE 23 | 2026-02-23 | 3/23/2026 12:00:00 AM |  | 28 | 21 | 25 | 119 | PLACA | 21 | PLACA-21-28 | 2026-10-29 | NUEVO | 2026-10-29 | 21 | 4 | 26.63333 | 3 | 26.65556 | 17.5
NATIVA | 522 |  | Concreto | PLACA PISO 15 APTOS 1508-1509 TORRE 4 | 2026-02-21 | 3/21/2026 12:00:00 AM |  | 28 | 21 | 25.9 | 123 | PLACA | 21 | PLACA-21-28 | 2026-10-29 | NUEVO | 2026-10-29 | 21 | 4.9 | 25.43333 | 3 | 26.06667 | 17.5
NATIVA | 522 |  | Concreto | PLACA PISO 15 APTOS 1508-1509 TORRE 4 | 2026-02-21 | 3/21/2026 12:00:00 AM |  | 28 | 21 | 25.5 | 122 | PLACA | 21 | PLACA-21-28 | 2026-10-29 | NUEVO | 2026-10-29 | 21 | 4.5 | 25.43333 | 3 | 26.06667 | 17.5
NATIVA | 522 |  | Concreto | PLACA PISO 15 APTOS 1508-1509 TORRE 4 | 2026-02-21 | 3/21/2026 12:00:00 AM |  | 28 | 21 | 24.9 | 119 | PLACA | 21 | PLACA-21-28 | 2026-10-29 | NUEVO | 2026-10-29 | 21 | 3.9 | 25.43333 | 3 | 26.06667 | 17.5
NATIVA | 516 |  | Concreto | PLACA PISO 15 APTOS 1501-1512 TORRE 4 | 2026-02-20 | 3/20/2026 12:00:00 AM |  | 28 | 21 | 24.7 | 118 | PLACA | 21 | PLACA-21-28 | 2026-10-29 | NUEVO | 2026-10-29 | 21 | 3.7 | 26.53333 | 3 | 26.2 | 17.5
NATIVA | 516 |  | Concreto | PLACA PISO 15 APTOS 1501-1512 TORRE 4 | 2026-02-20 | 3/20/2026 12:00:00 AM |  | 28 | 21 | 27.4 | 130 | PLACA | 21 | PLACA-21-28 | 2026-10-29 | NUEVO | 2026-10-29 | 21 | 6.4 | 26.53333 | 3 | 26.2 | 17.5
NATIVA | 516 |  | Concreto | PLACA PISO 15 APTOS 1501-1512 TORRE 4 | 2026-02-20 | 3/20/2026 12:00:00 AM |  | 28 | 21 | 27.5 | 131 | PLACA | 21 | PLACA-21-28 | 2026-10-29 | NUEVO | 2026-10-29 | 21 | 6.5 | 26.53333 | 3 | 26.2 | 17.5
NATIVA | 517 |  | Concreto | PLACA P10 AP 1010 Y 1011 TORRE 5 | 2026-02-20 | 3/20/2026 12:00:00 AM |  | 28 | 21 | 27.8 | 132 | PLACA | 21 | PLACA-21-28 | 2026-10-29 | NUEVO | 2026-10-29 | 21 | 6.8 | 28.73333 | 3 | 26.9 | 17.5
NATIVA | 517 |  | Concreto | PLACA P10 AP 1010 Y 1011 TORRE 5 | 2026-02-20 | 3/20/2026 12:00:00 AM |  | 28 | 21 | 29.1 | 138 | PLACA | 21 | PLACA-21-28 | 2026-10-29 | NUEVO | 2026-10-29 | 21 | 8.1 | 28.73333 | 3 | 26.9 | 17.5
NATIVA | 517 |  | Concreto | PLACA P10 AP 1010 Y 1011 TORRE 5 | 2026-02-20 | 3/20/2026 12:00:00 AM |  | 28 | 21 | 29.3 | 139 | PLACA | 21 | PLACA-21-28 | 2026-10-29 | NUEVO | 2026-10-29 | 21 | 8.3 | 28.73333 | 3 | 26.9 | 17.5
NATIVA | 511 |  | Concreto | PLACA PISO 15 APTOS 1506-1507 Y ESCALERA EJES (2-4) PISO 14 A 15 TORRE 4 | 2026-02-19 | 3/19/2026 12:00:00 AM |  | 28 | 21 | 24.5 | 116 | PLACA | 21 | PLACA-21-28 | 2026-10-29 | NUEVO | 2026-10-29 | 21 | 3.5 | 25.86667 | 3 | 27.04444 | 17.5
NATIVA | 511 |  | Concreto | PLACA PISO 15 APTOS 1506-1507 Y ESCALERA EJES (2-4) PISO 14 A 15 TORRE 4 | 2026-02-19 | 3/19/2026 12:00:00 AM |  | 28 | 21 | 26.8 | 128 | PLACA | 21 | PLACA-21-28 | 2026-10-29 | NUEVO | 2026-10-29 | 21 | 5.8 | 25.86667 | 3 | 27.04444 | 17.5
NATIVA | 511 |  | Concreto | PLACA PISO 15 APTOS 1506-1507 Y ESCALERA EJES (2-4) PISO 14 A 15 TORRE 4 | 2026-02-19 | 3/19/2026 12:00:00 AM |  | 28 | 21 | 26.3 | 125 | PLACA | 21 | PLACA-21-28 | 2026-10-29 | NUEVO | 2026-10-29 | 21 | 5.3 | 25.86667 | 3 | 27.04444 | 17.5
NATIVA | 512 |  | Concreto | PLACA P10 AP 10 08-1009 + pasillo TORRE 5 | 2026-02-19 | 3/19/2026 12:00:00 AM |  | 28 | 21 | 36.3 | 173 | PLACA | 21 | PLACA-21-28 | 2026-10-29 | NUEVO | 2026-10-29 | 21 | 15.3 | 28.26667 | 3 | 27.62222 | 17.5
NATIVA | 512 |  | Concreto | PLACA P10 AP 10 08-1009 + pasillo TORRE 5 | 2026-02-19 | 3/19/2026 12:00:00 AM |  | 28 | 21 | 23.7 | 113 | PLACA | 21 | PLACA-21-28 | 2026-10-29 | NUEVO | 2026-10-29 | 21 | 2.7 | 28.26667 | 3 | 27.62222 | 17.5
NATIVA | 512 |  | Concreto | PLACA P10 AP 10 08-1009 + pasillo TORRE 5 | 2026-02-19 | 3/19/2026 12:00:00 AM |  | 28 | 21 | 24.8 | 118 | PLACA | 21 | PLACA-21-28 | 2026-10-29 | NUEVO | 2026-10-29 | 21 | 3.8 | 28.26667 | 3 | 27.62222 | 17.5
NATIVA | 507 |  | Concreto | PLACA PISO 15 APTOS 1503-1502 TORRE 4 | 2026-02-18 | 3/18/2026 12:00:00 AM |  | 28 | 21 | 24 | 114 | PLACA | 21 | PLACA-21-28 | 2026-10-29 | NUEVO | 2026-10-29 | 21 | 3 | 24.1 | 3 | 26.07778 | 17.5
NATIVA | 507 |  | Concreto | PLACA PISO 15 APTOS 1503-1502 TORRE 4 | 2026-02-18 | 3/18/2026 12:00:00 AM |  | 28 | 21 | 24.4 | 116 | PLACA | 21 | PLACA-21-28 | 2026-10-29 | NUEVO | 2026-10-29 | 21 | 3.4 | 24.1 | 3 | 26.07778 | 17.5
NATIVA | 507 |  | Concreto | PLACA PISO 15 APTOS 1503-1502 TORRE 4 | 2026-02-18 | 3/18/2026 12:00:00 AM |  | 28 | 21 | 23.9 | 114 | PLACA | 21 | PLACA-21-28 | 2026-10-29 | NUEVO | 2026-10-29 | 21 | 2.9 | 24.1 | 3 | 26.07778 | 17.5
NATIVA | 509 |  | Concreto | PLACA P10 AP 1001-1012 TORRE 5 | 2026-02-18 | 3/18/2026 12:00:00 AM |  | 28 | 21 | 22.6 | 108 | PLACA | 21 | PLACA-21-28 | 2026-10-29 | NUEVO | 2026-10-29 | 21 | 1.6 | 22.3 | 3 | 24.88889 | 17.5
NATIVA | 509 |  | Concreto | PLACA P10 AP 1001-1012 TORRE 5 | 2026-02-18 | 3/18/2026 12:00:00 AM |  | 28 | 21 | 22.9 | 109 | PLACA | 21 | PLACA-21-28 | 2026-10-29 | NUEVO | 2026-10-29 | 21 | 1.9 | 22.3 | 3 | 24.88889 | 17.5
NATIVA | 509 |  | Concreto | PLACA P10 AP 1001-1012 TORRE 5 | 2026-02-18 | 3/18/2026 12:00:00 AM |  | 28 | 21 | 21.4 | 102 | PLACA | 21 | PLACA-21-28 | 2026-10-29 | NUEVO | 2026-10-29 | 21 | 0.4 | 22.3 | 3 | 24.88889 | 17.5
NATIVA | 502 |  | Concreto | ESCALERA eje 2 P 8-9 + PLACA P10 AP 1006-1007 + PASILLO TORRE 5 | 2026-02-17 | 3/17/2026 12:00:00 AM |  | 28 | 21 | 24.5 | 116 | PLACA | 21 | PLACA-21-28 | 2026-10-29 | NUEVO | 2026-10-29 | 21 | 3.5 | 23.1 | 3 | 23.16667 | 17.5
NATIVA | 502 |  | Concreto | ESCALERA eje 2 P 8-9 + PLACA P10 AP 1006-1007 + PASILLO TORRE 5 | 2026-02-17 | 3/17/2026 12:00:00 AM |  | 28 | 21 | 22.7 | 108 | PLACA | 21 | PLACA-21-28 | 2026-10-29 | NUEVO | 2026-10-29 | 21 | 1.7 | 23.1 | 3 | 23.16667 | 17.5
NATIVA | 502 |  | Concreto | ESCALERA eje 2 P 8-9 + PLACA P10 AP 1006-1007 + PASILLO TORRE 5 | 2026-02-17 | 3/17/2026 12:00:00 AM |  | 28 | 21 | 22.1 | 105 | PLACA | 21 | PLACA-21-28 | 2026-10-29 | NUEVO | 2026-10-29 | 21 | 1.1 | 23.1 | 3 | 23.16667 | 17.5
NATIVA | 503 |  | Concreto | PLACA PISO 15 APTOS 1504-1505 TORRE 4 | 2026-02-17 | 3/17/2026 12:00:00 AM |  | 28 | 21 | 45.6 | 217 | PLACA | 21 | PLACA-21-28 | 2026-10-29 | NUEVO | 2026-10-29 | 21 | 24.6 | 31.53333 | 3 | 25.64444 | 17.5
NATIVA | 503 |  | Concreto | PLACA PISO 15 APTOS 1504-1505 TORRE 4 | 2026-02-17 | 3/17/2026 12:00:00 AM |  | 28 | 21 | 23.1 | 110 | PLACA | 21 | PLACA-21-28 | 2026-10-29 | NUEVO | 2026-10-29 | 21 | 2.1 | 31.53333 | 3 | 25.64444 | 17.5
NATIVA | 503 |  | Concreto | PLACA PISO 15 APTOS 1504-1505 TORRE 4 | 2026-02-17 | 3/17/2026 12:00:00 AM |  | 28 | 21 | 25.9 | 124 | PLACA | 21 | PLACA-21-28 | 2026-10-29 | NUEVO | 2026-10-29 | 21 | 4.9 | 31.53333 | 3 | 25.64444 | 17.5
NATIVA | 498 |  | Concreto | PLACA PISO 14 APTOS 1410-1411 Y ESCALERA EJES (18-20) PISO 13 A 14 TORRE 4 | 2026-02-16 | 3/16/2026 12:00:00 AM |  | 28 | 21 | 22.1 | 105 | PLACA | 21 | PLACA-21-28 | 2026-10-29 | NUEVO | 2026-10-29 | 21 | 1.1 | 24.26667 | 3 | 26.3 | 17.5
NATIVA | 498 |  | Concreto | PLACA PISO 14 APTOS 1410-1411 Y ESCALERA EJES (18-20) PISO 13 A 14 TORRE 4 | 2026-02-16 | 3/16/2026 12:00:00 AM |  | 28 | 21 | 23.8 | 113 | PLACA | 21 | PLACA-21-28 | 2026-10-29 | NUEVO | 2026-10-29 | 21 | 2.8 | 24.26667 | 3 | 26.3 | 17.5
NATIVA | 498 |  | Concreto | PLACA PISO 14 APTOS 1410-1411 Y ESCALERA EJES (18-20) PISO 13 A 14 TORRE 4 | 2026-02-16 | 3/16/2026 12:00:00 AM |  | 28 | 21 | 26.9 | 128 | PLACA | 21 | PLACA-21-28 | 2026-10-29 | NUEVO | 2026-10-29 | 21 | 5.9 | 24.26667 | 3 | 26.3 | 17.5
NATIVA | 499 |  | Concreto | PLACA AP 1004-1005 TORRE 5 | 2026-02-16 | 3/16/2026 12:00:00 AM |  | 28 | 21 | 27.1 | 129 | PLACA | 21 | PLACA-21-28 | 2026-10-29 | NUEVO | 2026-10-29 | 21 | 6.1 | 26.6 | 3 | 27.46667 | 17.5
NATIVA | 499 |  | Concreto | PLACA AP 1004-1005 TORRE 5 | 2026-02-16 | 3/16/2026 12:00:00 AM |  | 28 | 21 | 26.2 | 125 | PLACA | 21 | PLACA-21-28 | 2026-10-29 | NUEVO | 2026-10-29 | 21 | 5.2 | 26.6 | 3 | 27.46667 | 17.5
NATIVA | 499 |  | Concreto | PLACA AP 1004-1005 TORRE 5 | 2026-02-16 | 3/16/2026 12:00:00 AM |  | 28 | 21 | 26.5 | 126 | PLACA | 21 | PLACA-21-28 | 2026-10-29 | NUEVO | 2026-10-29 | 21 | 5.5 | 26.6 | 3 | 27.46667 | 17.5
NATIVA | 492 |  | Concreto | ESCALERA EJE 23 P6-7 + PLACA P10 AP 1003-1002 + pasillo TORRE 5 | 2026-02-14 | 3/14/2026 12:00:00 AM |  | 28 | 21 | 23.8 | 113 | PLACA | 21 | PLACA-21-28 | 2026-10-29 | NUEVO | 2026-10-29 | 21 | 2.8 | 23.06667 | 3 | 24.64444 | 17.5
NATIVA | 492 |  | Concreto | ESCALERA EJE 23 P6-7 + PLACA P10 AP 1003-1002 + pasillo TORRE 5 | 2026-02-14 | 3/14/2026 12:00:00 AM |  | 28 | 21 | 22.6 | 107 | PLACA | 21 | PLACA-21-28 | 2026-10-29 | NUEVO | 2026-10-29 | 21 | 1.6 | 23.06667 | 3 | 24.64444 | 17.5
NATIVA | 492 |  | Concreto | ESCALERA EJE 23 P6-7 + PLACA P10 AP 1003-1002 + pasillo TORRE 5 | 2026-02-14 | 3/14/2026 12:00:00 AM |  | 28 | 21 | 22.8 | 109 | PLACA | 21 | PLACA-21-28 | 2026-10-29 | NUEVO | 2026-10-29 | 21 | 1.8 | 23.06667 | 3 | 24.64444 | 17.5
NATIVA | 493 |  | Concreto | PLACA PISO 14 APTOS 1408-1409 TORRE 4 | 2026-02-14 | 3/14/2026 12:00:00 AM |  | 28 | 21 | 24 | 114 | PLACA | 21 | PLACA-21-28 | 2026-10-29 | NUEVO | 2026-10-29 | 21 | 3 | 22.16667 | 3 | 23.94444 | 17.5
NATIVA | 493 |  | Concreto | PLACA PISO 14 APTOS 1408-1409 TORRE 4 | 2026-02-14 | 3/14/2026 12:00:00 AM |  | 28 | 21 | 22.1 | 105 | PLACA | 21 | PLACA-21-28 | 2026-10-29 | NUEVO | 2026-10-29 | 21 | 1.1 | 22.16667 | 3 | 23.94444 | 17.5
NATIVA | 493 |  | Concreto | PLACA PISO 14 APTOS 1408-1409 TORRE 4 | 2026-02-14 | 3/14/2026 12:00:00 AM |  | 28 | 21 | 20.4 | 97 | PLACA | 21 | PLACA-21-28 | 2026-10-29 | NUEVO | 2026-10-29 | 21 | -0.6 | 22.16667 | 3 | 23.94444 | 17.5
NATIVA | 488 |  | Concreto | PLACA P9 910-911 TORRE 5 | 2026-02-13 | 3/13/2026 12:00:00 AM |  | 28 | 21 | 27.4 | 130 | PLACA | 21 | PLACA-21-28 | 2026-10-29 | NUEVO | 2026-10-29 | 21 | 6.4 | 26.46667 | 3 | 23.9 | 17.5
NATIVA | 488 |  | Concreto | PLACA P9 910-911 TORRE 5 | 2026-02-13 | 3/13/2026 12:00:00 AM |  | 28 | 21 | 24.4 | 116 | PLACA | 21 | PLACA-21-28 | 2026-10-29 | NUEVO | 2026-10-29 | 21 | 3.4 | 26.46667 | 3 | 23.9 | 17.5
NATIVA | 488 |  | Concreto | PLACA P9 910-911 TORRE 5 | 2026-02-13 | 3/13/2026 12:00:00 AM |  | 28 | 21 | 27.6 | 131 | PLACA | 21 | PLACA-21-28 | 2026-10-29 | NUEVO | 2026-10-29 | 21 | 6.6 | 26.46667 | 3 | 23.9 | 17.5
NATIVA | 490 |  | Concreto | PLACA PISO 14 APTOS 1401-1412 TORRE 4 | 2026-02-13 | 3/13/2026 12:00:00 AM |  | 28 | 21 | 24.9 | 119 | PLACA | 21 | PLACA-21-28 | 2026-10-29 | NUEVO | 2026-10-29 | 21 | 3.9 | 24.8 | 3 | 24.47778 | 17.5
NATIVA | 490 |  | Concreto | PLACA PISO 14 APTOS 1401-1412 TORRE 4 | 2026-02-13 | 3/13/2026 12:00:00 AM |  | 28 | 21 | 25.9 | 123 | PLACA | 21 | PLACA-21-28 | 2026-10-29 | NUEVO | 2026-10-29 | 21 | 4.9 | 24.8 | 3 | 24.47778 | 17.5
NATIVA | 490 |  | Concreto | PLACA PISO 14 APTOS 1401-1412 TORRE 4 | 2026-02-13 | 3/13/2026 12:00:00 AM |  | 28 | 21 | 23.6 | 112 | PLACA | 21 | PLACA-21-28 | 2026-10-29 | NUEVO | 2026-10-29 | 21 | 2.6 | 24.8 | 3 | 24.47778 | 17.5
NATIVA | 483 |  | Concreto | PLACA PISO 14 APTOS 1406-1407 Y ESCALERA EJES (2-4) PISO 13 A 14 TORRE 4 | 2026-02-12 | 3/12/2026 12:00:00 AM |  | 28 | 21 | 26.4 | 126 | PLACA | 21 | PLACA-21-28 | 2026-10-29 | NUEVO | 2026-10-29 | 21 | 5.4 | 26.93333 | 3 | 26.06667 | 17.5
NATIVA | 483 |  | Concreto | PLACA PISO 14 APTOS 1406-1407 Y ESCALERA EJES (2-4) PISO 13 A 14 TORRE 4 | 2026-02-12 | 3/12/2026 12:00:00 AM |  | 28 | 21 | 27.3 | 130 | PLACA | 21 | PLACA-21-28 | 2026-10-29 | NUEVO | 2026-10-29 | 21 | 6.3 | 26.93333 | 3 | 26.06667 | 17.5
NATIVA | 483 |  | Concreto | PLACA PISO 14 APTOS 1406-1407 Y ESCALERA EJES (2-4) PISO 13 A 14 TORRE 4 | 2026-02-12 | 3/12/2026 12:00:00 AM |  | 28 | 21 | 27.1 | 129 | PLACA | 21 | PLACA-21-28 | 2026-10-29 | NUEVO | 2026-10-29 | 21 | 6.1 | 26.93333 | 3 | 26.06667 | 17.5
NATIVA | 485 |  | Concreto | PLACA P9 AP 908-909 + pasillo + ESCALERA 7-8 eje 2 TORRE 5 | 2026-02-12 | 3/12/2026 12:00:00 AM |  | 28 | 21 | 23.8 | 113 | PLACA | 21 | PLACA-21-28 | 2026-10-29 | NUEVO | 2026-10-29 | 21 | 2.8 | 23.8 | 3 | 25.17778 | 17.5
NATIVA | 485 |  | Concreto | PLACA P9 AP 908-909 + pasillo + ESCALERA 7-8 eje 2 TORRE 5 | 2026-02-12 | 3/12/2026 12:00:00 AM |  | 28 | 21 | 22.6 | 108 | PLACA | 21 | PLACA-21-28 | 2026-10-29 | NUEVO | 2026-10-29 | 21 | 1.6 | 23.8 | 3 | 25.17778 | 17.5
NATIVA | 485 |  | Concreto | PLACA P9 AP 908-909 + pasillo + ESCALERA 7-8 eje 2 TORRE 5 | 2026-02-12 | 3/12/2026 12:00:00 AM |  | 28 | 21 | 25 | 119 | PLACA | 21 | PLACA-21-28 | 2026-10-29 | NUEVO | 2026-10-29 | 21 | 4 | 23.8 | 3 | 25.17778 | 17.5
NATIVA | 476 |  | Concreto | PLACA APARTAMENTOS 1402-1403 TORRE 4 | 2026-02-11 | 3/11/2026 12:00:00 AM |  | 28 | 21 | 23.3 | 111 | PLACA | 21 | PLACA-21-28 | 2026-10-29 | NUEVO | 2026-10-29 | 21 | 2.3 | 22.46667 | 3 | 24.4 | 17.5
NATIVA | 476 |  | Concreto | PLACA APARTAMENTOS 1402-1403 TORRE 4 | 2026-02-11 | 3/11/2026 12:00:00 AM |  | 28 | 21 | 22.4 | 106 | PLACA | 21 | PLACA-21-28 | 2026-10-29 | NUEVO | 2026-10-29 | 21 | 1.4 | 22.46667 | 3 | 24.4 | 17.5
NATIVA | 476 |  | Concreto | PLACA APARTAMENTOS 1402-1403 TORRE 4 | 2026-02-11 | 3/11/2026 12:00:00 AM |  | 28 | 21 | 21.7 | 103 | PLACA | 21 | PLACA-21-28 | 2026-10-29 | NUEVO | 2026-10-29 | 21 | 0.7 | 22.46667 | 3 | 24.4 | 17.5
NATIVA | 479 |  | Concreto | PLACA APARTAMENTOS 901-9012 TORRE 5 | 2026-02-11 | 3/11/2026 12:00:00 AM |  | 28 | 21 | 25.2 | 120 | PLACA | 21 | PLACA-21-28 | 2026-10-29 | NUEVO | 2026-10-29 | 21 | 4.2 | 24.3 | 3 | 23.52222 | 17.5
NATIVA | 479 |  | Concreto | PLACA APARTAMENTOS 901-9012 TORRE 5 | 2026-02-11 | 3/11/2026 12:00:00 AM |  | 28 | 21 | 24.2 | 115 | PLACA | 21 | PLACA-21-28 | 2026-10-29 | NUEVO | 2026-10-29 | 21 | 3.2 | 24.3 | 3 | 23.52222 | 17.5
NATIVA | 479 |  | Concreto | PLACA APARTAMENTOS 901-9012 TORRE 5 | 2026-02-11 | 3/11/2026 12:00:00 AM |  | 28 | 21 | 23.5 | 112 | PLACA | 21 | PLACA-21-28 | 2026-10-29 | NUEVO | 2026-10-29 | 21 | 2.5 | 24.3 | 3 | 23.52222 | 17.5
NATIVA | 471 |  | Concreto | PLACA PISO 14 APTOS 1404-1405 TORRE 4 | 2026-02-10 | 3/10/2026 12:00:00 AM |  | 28 | 21 | 21.6 | 103 | PLACA | 21 | PLACA-21-28 | 2026-10-29 | NUEVO | 2026-10-29 | 21 | 0.6 | 19.93333 | 3 | 22.23333 | 17.5
NATIVA | 471 |  | Concreto | PLACA PISO 14 APTOS 1404-1405 TORRE 4 | 2026-02-10 | 3/10/2026 12:00:00 AM |  | 28 | 21 | 18.8 | 89 | PLACA | 21 | PLACA-21-28 | 2026-10-29 | NUEVO | 2026-10-29 | 21 | -2.2 | 19.93333 | 3 | 22.23333 | 17.5
NATIVA | 471 |  | Concreto | PLACA PISO 14 APTOS 1404-1405 TORRE 4 | 2026-02-10 | 3/10/2026 12:00:00 AM |  | 28 | 21 | 19.4 | 92 | PLACA | 21 | PLACA-21-28 | 2026-10-29 | NUEVO | 2026-10-29 | 21 | -1.6 | 19.93333 | 3 | 22.23333 | 17.5
NATIVA | 473 |  | Concreto | PLACA PISO 9 AP 906-907 + PASILLO + ESCALERA P 7-8 EJE 2 TORRE 5 | 2026-02-10 | 3/10/2026 12:00:00 AM |  | 28 | 21 | 23.2 | 110 | PLACA | 21 | PLACA-21-28 | 2026-10-29 | NUEVO | 2026-10-29 | 21 | 2.2 | 22.36667 | 3 | 22.2 | 17.5
NATIVA | 473 |  | Concreto | PLACA PISO 9 AP 906-907 + PASILLO + ESCALERA P 7-8 EJE 2 TORRE 5 | 2026-02-10 | 3/10/2026 12:00:00 AM |  | 28 | 21 | 23.6 | 112 | PLACA | 21 | PLACA-21-28 | 2026-10-29 | NUEVO | 2026-10-29 | 21 | 2.6 | 22.36667 | 3 | 22.2 | 17.5
NATIVA | 473 |  | Concreto | PLACA PISO 9 AP 906-907 + PASILLO + ESCALERA P 7-8 EJE 2 TORRE 5 | 2026-02-10 | 3/10/2026 12:00:00 AM |  | 28 | 21 | 20.3 | 97 | PLACA | 21 | PLACA-21-28 | 2026-10-29 | NUEVO | 2026-10-29 | 21 | -0.7 | 22.36667 | 3 | 22.2 | 17.5
NATIVA | 467 |  | Concreto | PLACA PISO 13 APTOS 1310-1311 Y ESCALERA EJES (18-20) PISO 12 A 13 TORRE 4 | 2026-02-09 | 3/9/2026 12:00:00 AM |  | 28 | 21 | 27.8 | 132 | PLACA | 21 | PLACA-21-28 | 2026-10-29 | NUEVO | 2026-10-29 | 21 | 6.8 | 25.06667 | 3 | 22.45556 | 17.5
NATIVA | 467 |  | Concreto | PLACA PISO 13 APTOS 1310-1311 Y ESCALERA EJES (18-20) PISO 12 A 13 TORRE 4 | 2026-02-09 | 3/9/2026 12:00:00 AM |  | 28 | 21 | 25.5 | 121 | PLACA | 21 | PLACA-21-28 | 2026-10-29 | NUEVO | 2026-10-29 | 21 | 4.5 | 25.06667 | 3 | 22.45556 | 17.5
NATIVA | 467 |  | Concreto | PLACA PISO 13 APTOS 1310-1311 Y ESCALERA EJES (18-20) PISO 12 A 13 TORRE 4 | 2026-02-09 | 3/9/2026 12:00:00 AM |  | 28 | 21 | 21.9 | 104 | PLACA | 21 | PLACA-21-28 | 2026-10-29 | NUEVO | 2026-10-29 | 21 | 0.9 | 25.06667 | 3 | 22.45556 | 17.5
NATIVA | 468 |  | Concreto | PLACA PISO 9 AP 904-905 TORRE 5 | 2026-02-09 | 3/9/2026 12:00:00 AM |  | 28 | 21 | 22.8 | 108 | PLACA | 21 | PLACA-21-28 | 2026-10-29 | NUEVO | 2026-10-29 | 21 | 1.8 | 24.16667 | 3 | 23.86667 | 17.5
NATIVA | 468 |  | Concreto | PLACA PISO 9 AP 904-905 TORRE 5 | 2026-02-09 | 3/9/2026 12:00:00 AM |  | 28 | 21 | 24.4 | 116 | PLACA | 21 | PLACA-21-28 | 2026-10-29 | NUEVO | 2026-10-29 | 21 | 3.4 | 24.16667 | 3 | 23.86667 | 17.5
NATIVA | 468 |  | Concreto | PLACA PISO 9 AP 904-905 TORRE 5 | 2026-02-09 | 3/9/2026 12:00:00 AM |  | 28 | 21 | 25.3 | 120 | PLACA | 21 | PLACA-21-28 | 2026-10-29 | NUEVO | 2026-10-29 | 21 | 4.3 | 24.16667 | 3 | 23.86667 | 17.5
NATIVA | 463 |  | Concreto | PLACA PISO 13 APTOS 1308-1309 TORRE 4 | 2026-02-07 | 3/7/2026 12:00:00 AM |  | 28 | 21 | 23.7 | 113 | PLACA | 21 | PLACA-21-28 | 2026-10-29 | NUEVO | 2026-10-29 | 21 | 2.7 | 21.43333 | 3 | 23.55556 | 17.5
NATIVA | 463 |  | Concreto | PLACA PISO 13 APTOS 1308-1309 TORRE 4 | 2026-02-07 | 3/7/2026 12:00:00 AM |  | 28 | 21 | 20.2 | 96 | PLACA | 21 | PLACA-21-28 | 2026-10-29 | NUEVO | 2026-10-29 | 21 | -0.8 | 21.43333 | 3 | 23.55556 | 17.5
NATIVA | 463 |  | Concreto | PLACA PISO 13 APTOS 1308-1309 TORRE 4 | 2026-02-07 | 3/7/2026 12:00:00 AM |  | 28 | 21 | 20.4 | 97 | PLACA | 21 | PLACA-21-28 | 2026-10-29 | NUEVO | 2026-10-29 | 21 | -0.6 | 21.43333 | 3 | 23.55556 | 17.5
NATIVA | 464 |  | Concreto | PLACA P9 AP 903-902 +PASILLO + ESCALERA P5-6 EJE 23 TORRE 5 | 2026-02-07 | 3/7/2026 12:00:00 AM |  | 28 | 21 | 22.6 | 108 | PLACA | 21 | PLACA-21-28 | 2026-10-29 | NUEVO | 2026-10-29 | 21 | 1.6 | 22.93333 | 3 | 22.84444 | 17.5
NATIVA | 464 |  | Concreto | PLACA P9 AP 903-902 +PASILLO + ESCALERA P5-6 EJE 23 TORRE 5 | 2026-02-07 | 3/7/2026 12:00:00 AM |  | 28 | 21 | 27.8 | 132 | PLACA | 21 | PLACA-21-28 | 2026-10-29 | NUEVO | 2026-10-29 | 21 | 6.8 | 22.93333 | 3 | 22.84444 | 17.5
NATIVA | 464 |  | Concreto | PLACA P9 AP 903-902 +PASILLO + ESCALERA P5-6 EJE 23 TORRE 5 | 2026-02-07 | 3/7/2026 12:00:00 AM |  | 28 | 21 | 18.4 | 88 | PLACA | 21 | PLACA-21-28 | 2026-10-29 | NUEVO | 2026-10-29 | 21 | -2.6 | 22.93333 | 3 | 22.84444 | 17.5
NATIVA | 457 |  | Concreto | PLACA PISO 13 APTOS 1301-1312 TORRE 4 | 2026-02-06 | 3/6/2026 12:00:00 AM |  | 28 | 21 | 24.5 | 117 | PLACA | 21 | PLACA-21-28 | 2026-10-29 | NUEVO | 2026-10-29 | 21 | 3.5 | 24.86667 | 3 | 23.07778 | 17.5
NATIVA | 457 |  | Concreto | PLACA PISO 13 APTOS 1301-1312 TORRE 4 | 2026-02-06 | 3/6/2026 12:00:00 AM |  | 28 | 21 | 23.9 | 114 | PLACA | 21 | PLACA-21-28 | 2026-10-29 | NUEVO | 2026-10-29 | 21 | 2.9 | 24.86667 | 3 | 23.07778 | 17.5
NATIVA | 457 |  | Concreto | PLACA PISO 13 APTOS 1301-1312 TORRE 4 | 2026-02-06 | 3/6/2026 12:00:00 AM |  | 28 | 21 | 26.2 | 124 | PLACA | 21 | PLACA-21-28 | 2026-10-29 | NUEVO | 2026-10-29 | 21 | 5.2 | 24.86667 | 3 | 23.07778 | 17.5
NATIVA | 458 |  | Concreto | PLACA P8 810-811 TORRE 5 | 2026-02-06 | 3/6/2026 12:00:00 AM |  | 28 | 21 | 21 | 100 | PLACA | 21 | PLACA-21-28 | 2026-10-29 | NUEVO | 2026-10-29 | 21 | 0 | 21.56667 | 3 | 23.12222 | 17.5
NATIVA | 458 |  | Concreto | PLACA P8 810-811 TORRE 5 | 2026-02-06 | 3/6/2026 12:00:00 AM |  | 28 | 21 | 22.2 | 106 | PLACA | 21 | PLACA-21-28 | 2026-10-29 | NUEVO | 2026-10-29 | 21 | 1.2 | 21.56667 | 3 | 23.12222 | 17.5
NATIVA | 458 |  | Concreto | PLACA P8 810-811 TORRE 5 | 2026-02-06 | 3/6/2026 12:00:00 AM |  | 28 | 21 | 21.5 | 102 | PLACA | 21 | PLACA-21-28 | 2026-10-29 | NUEVO | 2026-10-29 | 21 | 0.5 | 21.56667 | 3 | 23.12222 | 17.5
NATIVA | M28 |  | Concreto | MUESTRA 18 HORAS, 20 HORAS, 7 DIAS, 28 DIAS | 2026-02-06 | 3/6/2026 12:00:00 AM |  | 28 | 21 | 17.3 | 82 | OTRO | 21 | OTRO-21-28 | 2026-10-29 | NUEVO | 2026-10-29 |  | -3.7 | 19.3 | 3 | 21.91111 | 17.5
NATIVA | M28 |  | Concreto | MUESTRA 18 HORAS, 20 HORAS, 7 DIAS, 28 DIAS | 2026-02-06 | 3/6/2026 12:00:00 AM |  | 28 | 21 | 21.6 | 103 | OTRO | 21 | OTRO-21-28 | 2026-10-29 | NUEVO | 2026-10-29 |  | 0.6 | 19.3 | 3 | 21.91111 | 17.5
NATIVA | M28 |  | Concreto | MUESTRA 18 HORAS, 20 HORAS, 7 DIAS, 28 DIAS | 2026-02-06 | 3/6/2026 12:00:00 AM |  | 28 | 21 | 19 | 90 | OTRO | 21 | OTRO-21-28 | 2026-10-29 | NUEVO | 2026-10-29 |  | -2 | 19.3 | 3 | 21.91111 | 17.5
NATIVA | 453 |  | Concreto | PLACA PISO 13 APTOS 1306-1307 Y ESCALERA EJES (2-4) PISO 12 A 13 TORRE 4 | 2026-02-05 | 3/5/2026 12:00:00 AM |  | 28 | 21 | 30.9 | 147 | PLACA | 21 | PLACA-21-28 | 2026-10-29 | NUEVO | 2026-10-29 | 21 | 9.9 | 28.7 | 3 | 23.18889 | 17.5
NATIVA | 453 |  | Concreto | PLACA PISO 13 APTOS 1306-1307 Y ESCALERA EJES (2-4) PISO 12 A 13 TORRE 4 | 2026-02-05 | 3/5/2026 12:00:00 AM |  | 28 | 21 | 26 | 124 | PLACA | 21 | PLACA-21-28 | 2026-10-29 | NUEVO | 2026-10-29 | 21 | 5 | 28.7 | 3 | 23.18889 | 17.5
NATIVA | 453 |  | Concreto | PLACA PISO 13 APTOS 1306-1307 Y ESCALERA EJES (2-4) PISO 12 A 13 TORRE 4 | 2026-02-05 | 3/5/2026 12:00:00 AM |  | 28 | 21 | 29.2 | 139 | PLACA | 21 | PLACA-21-28 | 2026-10-29 | NUEVO | 2026-10-29 | 21 | 8.2 | 28.7 | 3 | 23.18889 | 17.5
NATIVA | 454 |  | Concreto | PLACA P8 AP 806-809 +PASILLO + ESCALERA P7 EJE 2 TORRE 5 | 2026-02-05 | 3/5/2026 12:00:00 AM |  | 28 | 21 | 25.9 | 123 | PLACA | 21 | PLACA-21-28 | 2026-10-29 | NUEVO | 2026-10-29 | 21 | 4.9 | 27.4 | 3 | 25.13333 | 17.5
NATIVA | 454 |  | Concreto | PLACA P8 AP 806-809 +PASILLO + ESCALERA P7 EJE 2 TORRE 5 | 2026-02-05 | 3/5/2026 12:00:00 AM |  | 28 | 21 | 27.7 | 132 | PLACA | 21 | PLACA-21-28 | 2026-10-29 | NUEVO | 2026-10-29 | 21 | 6.7 | 27.4 | 3 | 25.13333 | 17.5
NATIVA | 454 |  | Concreto | PLACA P8 AP 806-809 +PASILLO + ESCALERA P7 EJE 2 TORRE 5 | 2026-02-05 | 3/5/2026 12:00:00 AM |  | 28 | 21 | 28.6 | 136 | PLACA | 21 | PLACA-21-28 | 2026-10-29 | NUEVO | 2026-10-29 | 21 | 7.6 | 27.4 | 3 | 25.13333 | 17.5
NATIVA | 449 |  | Concreto | PLACA PISO 13 APTOS 1302-1303 TORRE 4 | 2026-02-04 | 3/4/2026 12:00:00 AM |  | 28 | 21 | 29.2 | 139 | PLACA | 21 | PLACA-21-28 | 2026-10-29 | NUEVO | 2026-10-29 | 21 | 8.2 | 26.36667 | 3 | 27.48889 | 17.5
NATIVA | 449 |  | Concreto | PLACA PISO 13 APTOS 1302-1303 TORRE 4 | 2026-02-04 | 3/4/2026 12:00:00 AM |  | 28 | 21 | 23.9 | 114 | PLACA | 21 | PLACA-21-28 | 2026-10-29 | NUEVO | 2026-10-29 | 21 | 2.9 | 26.36667 | 3 | 27.48889 | 17.5
NATIVA | 449 |  | Concreto | PLACA PISO 13 APTOS 1302-1303 TORRE 4 | 2026-02-04 | 3/4/2026 12:00:00 AM |  | 28 | 21 | 26 | 124 | PLACA | 21 | PLACA-21-28 | 2026-10-29 | NUEVO | 2026-10-29 | 21 | 5 | 26.36667 | 3 | 27.48889 | 17.5
NATIVA | 451 |  | Concreto | PLACA P8 AP 801-812 TORRE 5 | 2026-02-04 | 3/4/2026 12:00:00 AM |  | 28 | 21 | 30.6 | 146 | PLACA | 21 | PLACA-21-28 | 2026-10-29 | NUEVO | 2026-10-29 | 21 | 9.6 | 30.3 | 3 | 28.02222 | 17.5
NATIVA | 451 |  | Concreto | PLACA P8 AP 801-812 TORRE 5 | 2026-02-04 | 3/4/2026 12:00:00 AM |  | 28 | 21 | 29.3 | 140 | PLACA | 21 | PLACA-21-28 | 2026-10-29 | NUEVO | 2026-10-29 | 21 | 8.3 | 30.3 | 3 | 28.02222 | 17.5
NATIVA | 451 |  | Concreto | PLACA P8 AP 801-812 TORRE 5 | 2026-02-04 | 3/4/2026 12:00:00 AM |  | 28 | 21 | 31 | 148 | PLACA | 21 | PLACA-21-28 | 2026-10-29 | NUEVO | 2026-10-29 | 21 | 10 | 30.3 | 3 | 28.02222 | 17.5
NATIVA | 444 |  | Concreto | PLACA PISO 13 APTOS 1304-1305 TORRE 4 | 2026-02-03 | 3/3/2026 12:00:00 AM |  | 28 | 21 | 27.3 | 130 | PLACA | 21 | PLACA-21-28 | 2026-10-29 | NUEVO | 2026-10-29 | 21 | 6.3 | 25.86667 | 3 | 27.51111 | 17.5
NATIVA | 444 |  | Concreto | PLACA PISO 13 APTOS 1304-1305 TORRE 4 | 2026-02-03 | 3/3/2026 12:00:00 AM |  | 28 | 21 | 24.7 | 118 | PLACA | 21 | PLACA-21-28 | 2026-10-29 | NUEVO | 2026-10-29 | 21 | 3.7 | 25.86667 | 3 | 27.51111 | 17.5
NATIVA | 444 |  | Concreto | PLACA PISO 13 APTOS 1304-1305 TORRE 4 | 2026-02-03 | 3/3/2026 12:00:00 AM |  | 28 | 21 | 25.6 | 122 | PLACA | 21 | PLACA-21-28 | 2026-10-29 | NUEVO | 2026-10-29 | 21 | 4.6 | 25.86667 | 3 | 27.51111 | 17.5
NATIVA | 445 |  | Concreto | PLACA P8 AP 806-807 + PASILLO + ESC P6 EJE 2 TORRE 5 | 2026-02-03 | 3/3/2026 12:00:00 AM |  | 28 | 21 | 26.1 | 124 | PLACA | 21 | PLACA-21-28 | 2026-10-29 | NUEVO | 2026-10-29 | 21 | 5.1 | 25.76667 | 3 | 27.31111 | 17.5
NATIVA | 445 |  | Concreto | PLACA P8 AP 806-807 + PASILLO + ESC P6 EJE 2 TORRE 5 | 2026-02-03 | 3/3/2026 12:00:00 AM |  | 28 | 21 | 25.4 | 121 | PLACA | 21 | PLACA-21-28 | 2026-10-29 | NUEVO | 2026-10-29 | 21 | 4.4 | 25.76667 | 3 | 27.31111 | 17.5
NATIVA | 445 |  | Concreto | PLACA P8 AP 806-807 + PASILLO + ESC P6 EJE 2 TORRE 5 | 2026-02-03 | 3/3/2026 12:00:00 AM |  | 28 | 21 | 25.8 | 123 | PLACA | 21 | PLACA-21-28 | 2026-10-29 | NUEVO | 2026-10-29 | 21 | 4.8 | 25.76667 | 3 | 27.31111 | 17.5
NATIVA | 440 |  | Concreto | PLACA PISO 12 APTOS 1210-1211 TORRE 4 | 2026-02-02 | 3/2/2026 12:00:00 AM |  | 28 | 21 | 19.3 | 92 | PLACA | 21 | PLACA-21-28 | 2026-10-29 | NUEVO | 2026-10-29 | 21 | -1.7 | 23.7 | 3 | 25.11111 | 17.5
NATIVA | 440 |  | Concreto | PLACA PISO 12 APTOS 1210-1211 TORRE 4 | 2026-02-02 | 3/2/2026 12:00:00 AM |  | 28 | 21 | 25.8 | 123 | PLACA | 21 | PLACA-21-28 | 2026-10-29 | NUEVO | 2026-10-29 | 21 | 4.8 | 23.7 | 3 | 25.11111 | 17.5
NATIVA | 440 |  | Concreto | PLACA PISO 12 APTOS 1210-1211 TORRE 4 | 2026-02-02 | 3/2/2026 12:00:00 AM |  | 28 | 21 | 26 | 124 | PLACA | 21 | PLACA-21-28 | 2026-10-29 | NUEVO | 2026-10-29 | 21 | 5 | 23.7 | 3 | 25.11111 | 17.5
NATIVA | 441 |  | Concreto | PLACA PISO 8 AP 804-805 TORRE 5 | 2026-02-02 | 3/2/2026 12:00:00 AM |  | 28 | 21 | 21.7 | 103 | PLACA | 21 | PLACA-21-28 | 2026-10-29 | NUEVO | 2026-10-29 | 21 | 0.7 | 23.56667 | 3 | 24.34444 | 17.5
NATIVA | 441 |  | Concreto | PLACA PISO 8 AP 804-805 TORRE 5 | 2026-02-02 | 3/2/2026 12:00:00 AM |  | 28 | 21 | 23 | 110 | PLACA | 21 | PLACA-21-28 | 2026-10-29 | NUEVO | 2026-10-29 | 21 | 2 | 23.56667 | 3 | 24.34444 | 17.5
NATIVA | 441 |  | Concreto | PLACA PISO 8 AP 804-805 TORRE 5 | 2026-02-02 | 3/2/2026 12:00:00 AM |  | 28 | 21 | 26 | 124 | PLACA | 21 | PLACA-21-28 | 2026-10-29 | NUEVO | 2026-10-29 | 21 | 5 | 23.56667 | 3 | 24.34444 | 17.5
NATIVA | 438 |  | Concreto | PLACA P8 AP 803-802 + PASILLO TORRE 5 | 2026-01-31 | 2/28/2026 12:00:00 AM |  | 28 | 21 | 23.5 | 112 | PLACA | 21 | PLACA-21-28 | 2026-10-29 | NUEVO | 2026-10-29 | 21 | 2.5 | 24.13333 | 3 | 23.8 | 17.5
NATIVA | 438 |  | Concreto | PLACA P8 AP 803-802 + PASILLO TORRE 5 | 2026-01-31 | 2/28/2026 12:00:00 AM |  | 28 | 21 | 23.7 | 113 | PLACA | 21 | PLACA-21-28 | 2026-10-29 | NUEVO | 2026-10-29 | 21 | 2.7 | 24.13333 | 3 | 23.8 | 17.5
NATIVA | 438 |  | Concreto | PLACA P8 AP 803-802 + PASILLO TORRE 5 | 2026-01-31 | 2/28/2026 12:00:00 AM |  | 28 | 21 | 25.2 | 120 | PLACA | 21 | PLACA-21-28 | 2026-10-29 | NUEVO | 2026-10-29 | 21 | 4.2 | 24.13333 | 3 | 23.8 | 17.5
NATIVA | 433 |  | Concreto | PLACA P7 AP 711-710 TORRE 5 + ESCALERA P3 EJE 23 | 2026-01-30 | 2/27/2026 12:00:00 AM |  | 28 | 21 | 21.6 | 103 | PLACA | 21 | PLACA-21-28 | 2026-10-29 | NUEVO | 2026-10-29 | 21 | 0.6 | 23.83333 | 3 | 23.84444 | 17.5
NATIVA | 433 |  | Concreto | PLACA P7 AP 711-710 TORRE 5 + ESCALERA P3 EJE 23 | 2026-01-30 | 2/27/2026 12:00:00 AM |  | 28 | 21 | 25 | 119 | PLACA | 21 | PLACA-21-28 | 2026-10-29 | NUEVO | 2026-10-29 | 21 | 4 | 23.83333 | 3 | 23.84444 | 17.5
NATIVA | 433 |  | Concreto | PLACA P7 AP 711-710 TORRE 5 + ESCALERA P3 EJE 23 | 2026-01-30 | 2/27/2026 12:00:00 AM |  | 28 | 21 | 24.9 | 118 | PLACA | 21 | PLACA-21-28 | 2026-10-29 | NUEVO | 2026-10-29 | 21 | 3.9 | 23.83333 | 3 | 23.84444 | 17.5
NATIVA | 434 |  | Concreto | PLACA PISO 12 APTOS 1208-1209 Y ESCALERA EJES (18-20) PISO 11 A 12 TORRE 4 | 2026-01-30 | 2/27/2026 12:00:00 AM |  | 28 | 21 | 28.1 | 134 | PLACA | 21 | PLACA-21-28 | 2026-10-29 | NUEVO | 2026-10-29 | 21 | 7.1 | 28.73333 | 3 | 25.56667 | 17.5
NATIVA | 434 |  | Concreto | PLACA PISO 12 APTOS 1208-1209 Y ESCALERA EJES (18-20) PISO 11 A 12 TORRE 4 | 2026-01-30 | 2/27/2026 12:00:00 AM |  | 28 | 21 | 28.7 | 137 | PLACA | 21 | PLACA-21-28 | 2026-10-29 | NUEVO | 2026-10-29 | 21 | 7.7 | 28.73333 | 3 | 25.56667 | 17.5
NATIVA | 434 |  | Concreto | PLACA PISO 12 APTOS 1208-1209 Y ESCALERA EJES (18-20) PISO 11 A 12 TORRE 4 | 2026-01-30 | 2/27/2026 12:00:00 AM |  | 28 | 21 | 29.4 | 140 | PLACA | 21 | PLACA-21-28 | 2026-10-29 | NUEVO | 2026-10-29 | 21 | 8.4 | 28.73333 | 3 | 25.56667 | 17.5
NATIVA | 429 |  | Concreto | PLACA PISO 12 APTOS 1201-1212 TORRE 4 | 2026-01-29 | 2/26/2026 12:00:00 AM |  | 28 | 21 | 27.7 | 132 | PLACA | 21 | PLACA-21-28 | 2026-10-29 | NUEVO | 2026-10-29 | 21 | 6.7 | 27.73333 | 3 | 26.76667 | 17.5
NATIVA | 429 |  | Concreto | PLACA PISO 12 APTOS 1201-1212 TORRE 4 | 2026-01-29 | 2/26/2026 12:00:00 AM |  | 28 | 21 | 26.9 | 128 | PLACA | 21 | PLACA-21-28 | 2026-10-29 | NUEVO | 2026-10-29 | 21 | 5.9 | 27.73333 | 3 | 26.76667 | 17.5
NATIVA | 429 |  | Concreto | PLACA PISO 12 APTOS 1201-1212 TORRE 4 | 2026-01-29 | 2/26/2026 12:00:00 AM |  | 28 | 21 | 28.6 | 136 | PLACA | 21 | PLACA-21-28 | 2026-10-29 | NUEVO | 2026-10-29 | 21 | 7.6 | 27.73333 | 3 | 26.76667 | 17.5
NATIVA | 430 |  | Concreto | PLACA P7 AP 708-709 + pasillo TORRE 5 | 2026-01-29 | 2/26/2026 12:00:00 AM |  | 28 | 21 | 26.4 | 125 | PLACA | 21 | PLACA-21-28 | 2026-10-29 | NUEVO | 2026-10-29 | 21 | 5.4 | 24.2 | 3 | 26.88889 | 17.5
NATIVA | 430 |  | Concreto | PLACA P7 AP 708-709 + pasillo TORRE 5 | 2026-01-29 | 2/26/2026 12:00:00 AM |  | 28 | 21 | 23.4 | 111 | PLACA | 21 | PLACA-21-28 | 2026-10-29 | NUEVO | 2026-10-29 | 21 | 2.4 | 24.2 | 3 | 26.88889 | 17.5
NATIVA | 430 |  | Concreto | PLACA P7 AP 708-709 + pasillo TORRE 5 | 2026-01-29 | 2/26/2026 12:00:00 AM |  | 28 | 21 | 22.8 | 108 | PLACA | 21 | PLACA-21-28 | 2026-10-29 | NUEVO | 2026-10-29 | 21 | 1.8 | 24.2 | 3 | 26.88889 | 17.5
NATIVA | 425 |  | Concreto | PLACA PISO 12 APTOS 1206-1207 TORRE 4 | 2026-01-28 | 2/25/2026 12:00:00 AM |  | 28 | 21 | 28.7 | 137 | PLACA | 21 | PLACA-21-28 | 2026-10-29 | NUEVO | 2026-10-29 | 21 | 7.7 | 28.63333 | 3 | 26.85556 | 17.5
NATIVA | 425 |  | Concreto | PLACA PISO 12 APTOS 1206-1207 TORRE 4 | 2026-01-28 | 2/25/2026 12:00:00 AM |  | 28 | 21 | 29 | 138 | PLACA | 21 | PLACA-21-28 | 2026-10-29 | NUEVO | 2026-10-29 | 21 | 8 | 28.63333 | 3 | 26.85556 | 17.5
NATIVA | 425 |  | Concreto | PLACA PISO 12 APTOS 1206-1207 TORRE 4 | 2026-01-28 | 2/25/2026 12:00:00 AM |  | 28 | 21 | 28.2 | 134 | PLACA | 21 | PLACA-21-28 | 2026-10-29 | NUEVO | 2026-10-29 | 21 | 7.2 | 28.63333 | 3 | 26.85556 | 17.5
NATIVA | 427 |  | Concreto | PLACA P7 AP 701-712 +PASILLO TORRE5 | 2026-01-28 | 2/25/2026 12:00:00 AM |  | 28 | 21 | 27.1 | 129 | PLACA | 21 | PLACA-21-28 | 2026-10-29 | NUEVO | 2026-10-29 | 21 | 6.1 | 25.46667 | 3 | 26.1 | 17.5
NATIVA | 427 |  | Concreto | PLACA P7 AP 701-712 +PASILLO TORRE5 | 2026-01-28 | 2/25/2026 12:00:00 AM |  | 28 | 21 | 24.3 | 116 | PLACA | 21 | PLACA-21-28 | 2026-10-29 | NUEVO | 2026-10-29 | 21 | 3.3 | 25.46667 | 3 | 26.1 | 17.5
NATIVA | 427 |  | Concreto | PLACA P7 AP 701-712 +PASILLO TORRE5 | 2026-01-28 | 2/25/2026 12:00:00 AM |  | 28 | 21 | 25 | 119 | PLACA | 21 | PLACA-21-28 | 2026-10-29 | NUEVO | 2026-10-29 | 21 | 4 | 25.46667 | 3 | 26.1 | 17.5
NATIVA | 421 |  | Concreto | PLACA PISO 12 APTOS 1202-1203 TORRE 4 | 2026-01-27 | 2/24/2026 12:00:00 AM |  | 28 | 21 | 25.3 | 120 | PLACA | 21 | PLACA-21-28 | 2026-10-29 | NUEVO | 2026-10-29 | 21 | 4.3 | 25.53333 | 3 | 26.54444 | 17.5
NATIVA | 421 |  | Concreto | PLACA PISO 12 APTOS 1202-1203 TORRE 4 | 2026-01-27 | 2/24/2026 12:00:00 AM |  | 28 | 21 | 25.2 | 120 | PLACA | 21 | PLACA-21-28 | 2026-10-29 | NUEVO | 2026-10-29 | 21 | 4.2 | 25.53333 | 3 | 26.54444 | 17.5
NATIVA | 421 |  | Concreto | PLACA PISO 12 APTOS 1202-1203 TORRE 4 | 2026-01-27 | 2/24/2026 12:00:00 AM |  | 28 | 21 | 26.1 | 124 | PLACA | 21 | PLACA-21-28 | 2026-10-29 | NUEVO | 2026-10-29 | 21 | 5.1 | 25.53333 | 3 | 26.54444 | 17.5
NATIVA | 423 |  | Concreto | PLACA P7 AP 706-707 TORRE 5 + ESC P4 EJE 2 | 2026-01-27 | 2/24/2026 12:00:00 AM |  | 28 | 21 | 26 | 124 | PLACA | 21 | PLACA-21-28 | 2026-10-29 | NUEVO | 2026-10-29 | 21 | 5 | 25.53333 | 3 | 25.51111 | 17.5
NATIVA | 423 |  | Concreto | PLACA P7 AP 706-707 TORRE 5 + ESC P4 EJE 2 | 2026-01-27 | 2/24/2026 12:00:00 AM |  | 28 | 21 | 25.3 | 120 | PLACA | 21 | PLACA-21-28 | 2026-10-29 | NUEVO | 2026-10-29 | 21 | 4.3 | 25.53333 | 3 | 25.51111 | 17.5
NATIVA | 423 |  | Concreto | PLACA P7 AP 706-707 TORRE 5 + ESC P4 EJE 2 | 2026-01-27 | 2/24/2026 12:00:00 AM |  | 28 | 21 | 25.3 | 120 | PLACA | 21 | PLACA-21-28 | 2026-10-29 | NUEVO | 2026-10-29 | 21 | 4.3 | 25.53333 | 3 | 25.51111 | 17.5
NATIVA | 416 |  | Concreto | PLACA PISO 12 APTOS 1204-1205 TORRE 4 | 2026-01-26 | 2/23/2026 12:00:00 AM |  | 28 | 21 | 27.4 | 131 | PLACA | 21 | PLACA-21-28 | 2026-10-29 | NUEVO | 2026-10-29 | 21 | 6.4 | 26.43333 | 3 | 25.83333 | 17.5
NATIVA | 416 |  | Concreto | PLACA PISO 12 APTOS 1204-1205 TORRE 4 | 2026-01-26 | 2/23/2026 12:00:00 AM |  | 28 | 21 | 23.8 | 113 | PLACA | 21 | PLACA-21-28 | 2026-10-29 | NUEVO | 2026-10-29 | 21 | 2.8 | 26.43333 | 3 | 25.83333 | 17.5
NATIVA | 416 |  | Concreto | PLACA PISO 12 APTOS 1204-1205 TORRE 4 | 2026-01-26 | 2/23/2026 12:00:00 AM |  | 28 | 21 | 28.1 | 134 | PLACA | 21 | PLACA-21-28 | 2026-10-29 | NUEVO | 2026-10-29 | 21 | 7.1 | 26.43333 | 3 | 25.83333 | 17.5
NATIVA | 418 |  | Concreto | PLACA P7 AP 04-05 +PASILLO TORRE 5 | 2026-01-26 | 2/23/2026 12:00:00 AM |  | 28 | 21 | 21.1 | 100 | PLACA | 21 | PLACA-21-28 | 2026-10-29 | NUEVO | 2026-10-29 | 21 | 0.1 | 22.43333 | 3 | 24.8 | 17.5
NATIVA | 418 |  | Concreto | PLACA P7 AP 04-05 +PASILLO TORRE 5 | 2026-01-26 | 2/23/2026 12:00:00 AM |  | 28 | 21 | 22.9 | 109 | PLACA | 21 | PLACA-21-28 | 2026-10-29 | NUEVO | 2026-10-29 | 21 | 1.9 | 22.43333 | 3 | 24.8 | 17.5
NATIVA | 418 |  | Concreto | PLACA P7 AP 04-05 +PASILLO TORRE 5 | 2026-01-26 | 2/23/2026 12:00:00 AM |  | 28 | 21 | 23.3 | 111 | PLACA | 21 | PLACA-21-28 | 2026-10-29 | NUEVO | 2026-10-29 | 21 | 2.3 | 22.43333 | 3 | 24.8 | 17.5
NATIVA | 410 |  | Concreto | PLACA P7 AP 703-702 | 2026-01-24 | 2/21/2026 12:00:00 AM |  | 28 | 21 | 24 | 114 | PLACA | 21 | PLACA-21-28 | 2026-10-29 | NUEVO | 2026-10-29 | 21 | 3 | 23.06667 | 3 | 23.97778 | 17.5
NATIVA | 410 |  | Concreto | PLACA P7 AP 703-702 | 2026-01-24 | 2/21/2026 12:00:00 AM |  | 28 | 21 | 22 | 104 | PLACA | 21 | PLACA-21-28 | 2026-10-29 | NUEVO | 2026-10-29 | 21 | 1 | 23.06667 | 3 | 23.97778 | 17.5
NATIVA | 410 |  | Concreto | PLACA P7 AP 703-702 | 2026-01-24 | 2/21/2026 12:00:00 AM |  | 28 | 21 | 23.2 | 110 | PLACA | 21 | PLACA-21-28 | 2026-10-29 | NUEVO | 2026-10-29 | 21 | 2.2 | 23.06667 | 3 | 23.97778 | 17.5
NATIVA | 407 |  | Concreto | PLACA PISO 11 APTOS 1110-1111 Y ESCALERA EJES (18-20) PISO 10 A 11 TORRE 4 | 2026-01-23 | 2/20/2026 12:00:00 AM |  | 28 | 21 | 33.9 | 162 | PLACA | 21 | PLACA-21-28 | 2026-10-29 | NUEVO | 2026-10-29 | 21 | 12.9 | 35.63333 | 3 | 27.04444 | 17.5
NATIVA | 407 |  | Concreto | PLACA PISO 11 APTOS 1110-1111 Y ESCALERA EJES (18-20) PISO 10 A 11 TORRE 4 | 2026-01-23 | 2/20/2026 12:00:00 AM |  | 28 | 21 | 37 | 176 | PLACA | 21 | PLACA-21-28 | 2026-10-29 | NUEVO | 2026-10-29 | 21 | 16 | 35.63333 | 3 | 27.04444 | 17.5
NATIVA | 407 |  | Concreto | PLACA PISO 11 APTOS 1110-1111 Y ESCALERA EJES (18-20) PISO 10 A 11 TORRE 4 | 2026-01-23 | 2/20/2026 12:00:00 AM |  | 28 | 21 | 36 | 171 | PLACA | 21 | PLACA-21-28 | 2026-10-29 | NUEVO | 2026-10-29 | 21 | 15 | 35.63333 | 3 | 27.04444 | 17.5
NATIVA | 403 |  | Concreto | PLACA PISO 11 APTOS 1108-1109 TORRE 4 | 2026-01-22 | 2/19/2026 12:00:00 AM |  | 28 | 21 | 39.7 | 189 | PLACA | 21 | PLACA-21-28 | 2026-10-29 | NUEVO | 2026-10-29 | 21 | 18.7 | 41.13333 | 3 | 33.27778 | 17.5
NATIVA | 403 |  | Concreto | PLACA PISO 11 APTOS 1108-1109 TORRE 4 | 2026-01-22 | 2/19/2026 12:00:00 AM |  | 28 | 21 | 41.7 | 198 | PLACA | 21 | PLACA-21-28 | 2026-10-29 | NUEVO | 2026-10-29 | 21 | 20.7 | 41.13333 | 3 | 33.27778 | 17.5
NATIVA | 403 |  | Concreto | PLACA PISO 11 APTOS 1108-1109 TORRE 4 | 2026-01-22 | 2/19/2026 12:00:00 AM |  | 28 | 21 | 42 | 200 | PLACA | 21 | PLACA-21-28 | 2026-10-29 | NUEVO | 2026-10-29 | 21 | 21 | 41.13333 | 3 | 33.27778 | 17.5
NATIVA | 405 |  | Concreto | PLACA P6 AP 611-610 + PASILLO +ESCALERA EJE 2 P4 TORRE 5 | 2026-01-22 | 2/19/2026 12:00:00 AM |  | 28 | 21 | 26.1 | 124 | PLACA | 21 | PLACA-21-28 | 2026-10-29 | NUEVO | 2026-10-29 | 21 | 5.1 | 28.03333 | 3 | 34.93333 | 17.5
NATIVA | 405 |  | Concreto | PLACA P6 AP 611-610 + PASILLO +ESCALERA EJE 2 P4 TORRE 5 | 2026-01-22 | 2/19/2026 12:00:00 AM |  | 28 | 21 | 25.1 | 120 | PLACA | 21 | PLACA-21-28 | 2026-10-29 | NUEVO | 2026-10-29 | 21 | 4.1 | 28.03333 | 3 | 34.93333 | 17.5
NATIVA | 405 |  | Concreto | PLACA P6 AP 611-610 + PASILLO +ESCALERA EJE 2 P4 TORRE 5 | 2026-01-22 | 2/19/2026 12:00:00 AM |  | 28 | 21 | 32.9 | 156 | PLACA | 21 | PLACA-21-28 | 2026-10-29 | NUEVO | 2026-10-29 | 21 | 11.9 | 28.03333 | 3 | 34.93333 | 17.5
NATIVA | 401 |  | Concreto | PLACA P6 AP 608-609 TORRE 5 | 2026-01-21 | 2/18/2026 12:00:00 AM |  | 28 | 21 | 27.6 | 131 | PLACA | 21 | PLACA-21-28 | 2026-10-29 | NUEVO | 2026-10-29 | 21 | 6.6 | 25.3 | 3 | 31.48889 | 17.5
NATIVA | 401 |  | Concreto | PLACA P6 AP 608-609 TORRE 5 | 2026-01-21 | 2/18/2026 12:00:00 AM |  | 28 | 21 | 27 | 128 | PLACA | 21 | PLACA-21-28 | 2026-10-29 | NUEVO | 2026-10-29 | 21 | 6 | 25.3 | 3 | 31.48889 | 17.5
NATIVA | 401 |  | Concreto | PLACA P6 AP 608-609 TORRE 5 | 2026-01-21 | 2/18/2026 12:00:00 AM |  | 28 | 21 | 21.3 | 101 | PLACA | 21 | PLACA-21-28 | 2026-10-29 | NUEVO | 2026-10-29 | 21 | 0.3 | 25.3 | 3 | 31.48889 | 17.5
NATIVA | 397 |  | Concreto | PLACA P6 AP 601-612+ PASILLO TORRE 5 | 2026-01-20 | 2/17/2026 12:00:00 AM |  | 28 | 21 | 23.2 | 110 | PLACA | 21 | PLACA-21-28 | 2026-10-29 | NUEVO | 2026-10-29 | 21 | 2.2 | 24.56667 | 3 | 25.96667 | 17.5
NATIVA | 397 |  | Concreto | PLACA P6 AP 601-612+ PASILLO TORRE 5 | 2026-01-20 | 2/17/2026 12:00:00 AM |  | 28 | 21 | 22.9 | 109 | PLACA | 21 | PLACA-21-28 | 2026-10-29 | NUEVO | 2026-10-29 | 21 | 1.9 | 24.56667 | 3 | 25.96667 | 17.5
NATIVA | 397 |  | Concreto | PLACA P6 AP 601-612+ PASILLO TORRE 5 | 2026-01-20 | 2/17/2026 12:00:00 AM |  | 28 | 21 | 27.6 | 132 | PLACA | 21 | PLACA-21-28 | 2026-10-29 | NUEVO | 2026-10-29 | 21 | 6.6 | 24.56667 | 3 | 25.96667 | 17.5
NATIVA | 395 |  | Concreto | PLACA P6 AP 606-607 TORRE 5 | 2026-01-19 | 2/16/2026 12:00:00 AM |  | 28 | 21 | 23.7 | 113 | PLACA | 21 | PLACA-21-28 | 2026-10-29 | NUEVO | 2026-10-29 | 21 | 2.7 | 27.26667 | 3 | 25.71111 | 17.5
NATIVA | 395 |  | Concreto | PLACA P6 AP 606-607 TORRE 5 | 2026-01-19 | 2/16/2026 12:00:00 AM |  | 28 | 21 | 29.8 | 142 | PLACA | 21 | PLACA-21-28 | 2026-10-29 | NUEVO | 2026-10-29 | 21 | 8.8 | 27.26667 | 3 | 25.71111 | 17.5
NATIVA | 395 |  | Concreto | PLACA P6 AP 606-607 TORRE 5 | 2026-01-19 | 2/16/2026 12:00:00 AM |  | 28 | 21 | 28.3 | 135 | PLACA | 21 | PLACA-21-28 | 2026-10-29 | NUEVO | 2026-10-29 | 21 | 7.3 | 27.26667 | 3 | 25.71111 | 17.5
NATIVA | 393 |  | Concreto | PLACA PISO 11 APTOS 1101-1112 Y ESCALERA EJES (2-4) PISO 10 A 11 TORRE 4 | 2026-01-17 | 2/14/2026 12:00:00 AM |  | 28 | 21 | 32.6 | 155 | PLACA | 21 | PLACA-21-28 | 2026-10-29 | NUEVO | 2026-10-29 | 21 | 11.6 | 29.83333 | 3 | 27.22222 | 17.5
NATIVA | 393 |  | Concreto | PLACA PISO 11 APTOS 1101-1112 Y ESCALERA EJES (2-4) PISO 10 A 11 TORRE 4 | 2026-01-17 | 2/14/2026 12:00:00 AM |  | 28 | 21 | 29.9 | 142 | PLACA | 21 | PLACA-21-28 | 2026-10-29 | NUEVO | 2026-10-29 | 21 | 8.9 | 29.83333 | 3 | 27.22222 | 17.5
NATIVA | 393 |  | Concreto | PLACA PISO 11 APTOS 1101-1112 Y ESCALERA EJES (2-4) PISO 10 A 11 TORRE 4 | 2026-01-17 | 2/14/2026 12:00:00 AM |  | 28 | 21 | 27 | 129 | PLACA | 21 | PLACA-21-28 | 2026-10-29 | NUEVO | 2026-10-29 | 21 | 6 | 29.83333 | 3 | 27.22222 | 17.5
NATIVA | 390 |  | Concreto | PLACA PISO 11 APTOS 1106-1107 TORRE 4 | 2026-01-15 | 2/12/2026 12:00:00 AM |  | 28 | 21 | 28.7 | 137 | PLACA | 21 | PLACA-21-28 | 2026-10-29 | NUEVO | 2026-10-29 | 21 | 7.7 | 28.56667 | 3 | 28.55556 | 17.5
NATIVA | 390 |  | Concreto | PLACA PISO 11 APTOS 1106-1107 TORRE 4 | 2026-01-15 | 2/12/2026 12:00:00 AM |  | 28 | 21 | 27.2 | 129 | PLACA | 21 | PLACA-21-28 | 2026-10-29 | NUEVO | 2026-10-29 | 21 | 6.2 | 28.56667 | 3 | 28.55556 | 17.5
NATIVA | 390 |  | Concreto | PLACA PISO 11 APTOS 1106-1107 TORRE 4 | 2026-01-15 | 2/12/2026 12:00:00 AM |  | 28 | 21 | 29.8 | 142 | PLACA | 21 | PLACA-21-28 | 2026-10-29 | NUEVO | 2026-10-29 | 21 | 8.8 | 28.56667 | 3 | 28.55556 | 17.5
NATIVA | 388 |  | Concreto | PLACA PISO 10 APTOS 1102-1103 Y ESCALERA EJES (2-4) PISO 9 A 10 TORRE 4 | 2025-12-20 | 1/17/2026 12:00:00 AM |  | 28 | 21 | 35.1 | 167 | PLACA | 21 | PLACA-21-28 | 2026-10-29 | NUEVO | 2026-10-29 | 21 | 14.1 | 33.5 | 3 | 30.63333 | 17.5
NATIVA | 388 |  | Concreto | PLACA PISO 10 APTOS 1102-1103 Y ESCALERA EJES (2-4) PISO 9 A 10 TORRE 4 | 2025-12-20 | 1/17/2026 12:00:00 AM |  | 28 | 21 | 31.8 | 152 | PLACA | 21 | PLACA-21-28 | 2026-10-29 | NUEVO | 2026-10-29 | 21 | 10.8 | 33.5 | 3 | 30.63333 | 17.5
NATIVA | 388 |  | Concreto | PLACA PISO 10 APTOS 1102-1103 Y ESCALERA EJES (2-4) PISO 9 A 10 TORRE 4 | 2025-12-20 | 1/17/2026 12:00:00 AM |  | 28 | 21 | 33.6 | 160 | PLACA | 21 | PLACA-21-28 | 2026-10-29 | NUEVO | 2026-10-29 | 21 | 12.6 | 33.5 | 3 | 30.63333 | 17.5
NATIVA | 389 |  | Concreto | MUROS PISO 10 APTO 1008 Y 1009 TORRE 4 | 2025-12-20 | 1/17/2026 12:00:00 AM |  | 28 | 21 | 56.9 | 271 | MURO | 21 | MURO-21-28 | 2026-10-29 | NUEVO | 2026-10-29 | 21 | 35.9 | 52.1 | 3 | 38.05556 | 17.5
NATIVA | 389 |  | Concreto | MUROS PISO 10 APTO 1008 Y 1009 TORRE 4 | 2025-12-20 | 1/17/2026 12:00:00 AM |  | 28 | 21 | 51.3 | 244 | MURO | 21 | MURO-21-28 | 2026-10-29 | NUEVO | 2026-10-29 | 21 | 30.3 | 52.1 | 3 | 38.05556 | 17.5
NATIVA | 389 |  | Concreto | MUROS PISO 10 APTO 1008 Y 1009 TORRE 4 | 2025-12-20 | 1/17/2026 12:00:00 AM |  | 28 | 21 | 48.1 | 229 | MURO | 21 | MURO-21-28 | 2026-10-29 | NUEVO | 2026-10-29 | 21 | 27.1 | 52.1 | 3 | 38.05556 | 17.5
NATIVA | 386 |  | Concreto | PLACA P6 AP 604-605 + PASILLO | 2025-12-19 | 1/16/2026 12:00:00 AM |  | 28 | 21 | 24.3 | 116 | PLACA | 21 | PLACA-21-28 | 2026-10-29 | NUEVO | 2026-10-29 | 21 | 3.3 | 22.56667 | 3 | 36.05556 | 17.5
NATIVA | 386 |  | Concreto | PLACA P6 AP 604-605 + PASILLO | 2025-12-19 | 1/16/2026 12:00:00 AM |  | 28 | 21 | 23.5 | 112 | PLACA | 21 | PLACA-21-28 | 2026-10-29 | NUEVO | 2026-10-29 | 21 | 2.5 | 22.56667 | 3 | 36.05556 | 17.5
NATIVA | 386 |  | Concreto | PLACA P6 AP 604-605 + PASILLO | 2025-12-19 | 1/16/2026 12:00:00 AM |  | 28 | 21 | 19.9 | 94 | PLACA | 21 | PLACA-21-28 | 2026-10-29 | NUEVO | 2026-10-29 | 21 | -1.1 | 22.56667 | 3 | 36.05556 | 17.5
NATIVA | 387 |  | Concreto | PLACA PISO 10 APTOS 1104-1105 TORRE 4 | 2025-12-19 | 1/16/2026 12:00:00 AM |  | 28 | 21 | 30.3 | 144 | PLACA | 21 | PLACA-21-28 | 2026-10-29 | NUEVO | 2026-10-29 | 21 | 9.3 | 28.93333 | 3 | 34.53333 | 17.5
NATIVA | 387 |  | Concreto | PLACA PISO 10 APTOS 1104-1105 TORRE 4 | 2025-12-19 | 1/16/2026 12:00:00 AM |  | 28 | 21 | 28.2 | 134 | PLACA | 21 | PLACA-21-28 | 2026-10-29 | NUEVO | 2026-10-29 | 21 | 7.2 | 28.93333 | 3 | 34.53333 | 17.5
NATIVA | 387 |  | Concreto | PLACA PISO 10 APTOS 1104-1105 TORRE 4 | 2025-12-19 | 1/16/2026 12:00:00 AM |  | 28 | 21 | 28.3 | 135 | PLACA | 21 | PLACA-21-28 | 2026-10-29 | NUEVO | 2026-10-29 | 21 | 7.3 | 28.93333 | 3 | 34.53333 | 17.5
NATIVA | 380 |  | Concreto | PLACA P6 AP 604-605 +ESCALERA P2 EJE 23 | 2025-12-18 | 1/15/2026 12:00:00 AM |  | 28 | 21 | 23.7 | 113 | PLACA | 21 | PLACA-21-28 | 2026-10-29 | NUEVO | 2026-10-29 | 21 | 2.7 | 24.73333 | 3 | 25.41111 | 17.5
NATIVA | 380 |  | Concreto | PLACA P6 AP 604-605 +ESCALERA P2 EJE 23 | 2025-12-18 | 1/15/2026 12:00:00 AM |  | 28 | 21 | 25 | 119 | PLACA | 21 | PLACA-21-28 | 2026-10-29 | NUEVO | 2026-10-29 | 21 | 4 | 24.73333 | 3 | 25.41111 | 17.5
NATIVA | 380 |  | Concreto | PLACA P6 AP 604-605 +ESCALERA P2 EJE 23 | 2025-12-18 | 1/15/2026 12:00:00 AM |  | 28 | 21 | 25.5 | 122 | PLACA | 21 | PLACA-21-28 | 2026-10-29 | NUEVO | 2026-10-29 | 21 | 4.5 | 24.73333 | 3 | 25.41111 | 17.5
NATIVA | 381 |  | Concreto | PLACA PISO 10 APTOS 1010-1011 Y ESCALERA EJES (18-20) PISO 9 A 10 TORRE 4 | 2025-12-18 | 1/15/2026 12:00:00 AM |  | 28 | 21 | 29.3 | 140 | PLACA | 21 | PLACA-21-28 | 2026-10-29 | NUEVO | 2026-10-29 | 21 | 8.3 | 28.7 | 3 | 27.45556 | 17.5
NATIVA | 381 |  | Concreto | PLACA PISO 10 APTOS 1010-1011 Y ESCALERA EJES (18-20) PISO 9 A 10 TORRE 4 | 2025-12-18 | 1/15/2026 12:00:00 AM |  | 28 | 21 | 30.1 | 143 | PLACA | 21 | PLACA-21-28 | 2026-10-29 | NUEVO | 2026-10-29 | 21 | 9.1 | 28.7 | 3 | 27.45556 | 17.5
NATIVA | 381 |  | Concreto | PLACA PISO 10 APTOS 1010-1011 Y ESCALERA EJES (18-20) PISO 9 A 10 TORRE 4 | 2025-12-18 | 1/15/2026 12:00:00 AM |  | 28 | 21 | 26.7 | 127 | PLACA | 21 | PLACA-21-28 | 2026-10-29 | NUEVO | 2026-10-29 | 21 | 5.7 | 28.7 | 3 | 27.45556 | 17.5
NATIVA | 378 |  | Concreto | PLACA PISO 10 APTOS 1008-1009 TORRE 4 | 2025-12-17 | 1/14/2026 12:00:00 AM |  | 28 | 21 | 31.2 | 148 | PLACA | 21 | PLACA-21-28 | 2026-10-29 | NUEVO | 2026-10-29 | 21 | 10.2 | 28.73333 | 3 | 27.38889 | 17.5
NATIVA | 378 |  | Concreto | PLACA PISO 10 APTOS 1008-1009 TORRE 4 | 2025-12-17 | 1/14/2026 12:00:00 AM |  | 28 | 21 | 28.7 | 137 | PLACA | 21 | PLACA-21-28 | 2026-10-29 | NUEVO | 2026-10-29 | 21 | 7.7 | 28.73333 | 3 | 27.38889 | 17.5
NATIVA | 378 |  | Concreto | PLACA PISO 10 APTOS 1008-1009 TORRE 4 | 2025-12-17 | 1/14/2026 12:00:00 AM |  | 28 | 21 | 26.3 | 125 | PLACA | 21 | PLACA-21-28 | 2026-10-29 | NUEVO | 2026-10-29 | 21 | 5.3 | 28.73333 | 3 | 27.38889 | 17.5
NATIVA | 371 |  | Concreto | PLACA PISO 10 APTOS 1001-1012 TORRE 4 | 2025-12-16 | 1/13/2026 12:00:00 AM |  | 28 | 21 | 29.2 | 139 | PLACA | 21 | PLACA-21-28 | 2026-10-29 | NUEVO | 2026-10-29 | 21 | 8.2 | 28.66667 | 3 | 28.7 | 17.5
NATIVA | 371 |  | Concreto | PLACA PISO 10 APTOS 1001-1012 TORRE 4 | 2025-12-16 | 1/13/2026 12:00:00 AM |  | 28 | 21 | 30.3 | 144 | PLACA | 21 | PLACA-21-28 | 2026-10-29 | NUEVO | 2026-10-29 | 21 | 9.3 | 28.66667 | 3 | 28.7 | 17.5
NATIVA | 371 |  | Concreto | PLACA PISO 10 APTOS 1001-1012 TORRE 4 | 2025-12-16 | 1/13/2026 12:00:00 AM |  | 28 | 21 | 26.5 | 126 | PLACA | 21 | PLACA-21-28 | 2026-10-29 | NUEVO | 2026-10-29 | 21 | 5.5 | 28.66667 | 3 | 28.7 | 17.5
NATIVA | 374 |  | Concreto | PLACA P5 AP 511-510 TORRE 5 | 2025-12-16 | 1/13/2026 12:00:00 AM |  | 28 | 21 | 29.1 | 139 | PLACA | 21 | PLACA-21-28 | 2026-10-29 | NUEVO | 2026-10-29 | 21 | 8.1 | 28.36667 | 3 | 28.58889 | 17.5
NATIVA | 374 |  | Concreto | PLACA P5 AP 511-510 TORRE 5 | 2025-12-16 | 1/13/2026 12:00:00 AM |  | 28 | 21 | 27.7 | 132 | PLACA | 21 | PLACA-21-28 | 2026-10-29 | NUEVO | 2026-10-29 | 21 | 6.7 | 28.36667 | 3 | 28.58889 | 17.5
NATIVA | 374 |  | Concreto | PLACA P5 AP 511-510 TORRE 5 | 2025-12-16 | 1/13/2026 12:00:00 AM |  | 28 | 21 | 28.3 | 135 | PLACA | 21 | PLACA-21-28 | 2026-10-29 | NUEVO | 2026-10-29 | 21 | 7.3 | 28.36667 | 3 | 28.58889 | 17.5
NATIVA | 368 |  | Concreto | PLACA PISO 10 APTOS 1006-1007 Y ESCALERA EJES (2-4) PISO 8 A 9 TORRE 4 | 2025-12-15 | 1/12/2026 12:00:00 AM |  | 28 | 21 | 31.2 | 148 | PLACA | 21 | PLACA-21-28 | 2026-10-29 | NUEVO | 2026-10-29 | 21 | 10.2 | 29.63333 | 3 | 28.88889 | 17.5
NATIVA | 368 |  | Concreto | PLACA PISO 10 APTOS 1006-1007 Y ESCALERA EJES (2-4) PISO 8 A 9 TORRE 4 | 2025-12-15 | 1/12/2026 12:00:00 AM |  | 28 | 21 | 25.6 | 122 | PLACA | 21 | PLACA-21-28 | 2026-10-29 | NUEVO | 2026-10-29 | 21 | 4.6 | 29.63333 | 3 | 28.88889 | 17.5
NATIVA | 368 |  | Concreto | PLACA PISO 10 APTOS 1006-1007 Y ESCALERA EJES (2-4) PISO 8 A 9 TORRE 4 | 2025-12-15 | 1/12/2026 12:00:00 AM |  | 28 | 21 | 32.1 | 153 | PLACA | 21 | PLACA-21-28 | 2026-10-29 | NUEVO | 2026-10-29 | 21 | 11.1 | 29.63333 | 3 | 28.88889 | 17.5
NATIVA | 370 |  | Concreto | PLACA P5 AP 508-509 TORRE 5 | 2025-12-15 | 1/12/2026 12:00:00 AM |  | 28 | 21 | 22 | 105 | PLACA | 21 | PLACA-21-28 | 2026-10-29 | NUEVO | 2026-10-29 | 21 | 1 | 23.7 | 3 | 27.23333 | 17.5
NATIVA | 370 |  | Concreto | PLACA P5 AP 508-509 TORRE 5 | 2025-12-15 | 1/12/2026 12:00:00 AM |  | 28 | 21 | 21.7 | 103 | PLACA | 21 | PLACA-21-28 | 2026-10-29 | NUEVO | 2026-10-29 | 21 | 0.7 | 23.7 | 3 | 27.23333 | 17.5
NATIVA | 370 |  | Concreto | PLACA P5 AP 508-509 TORRE 5 | 2025-12-15 | 1/12/2026 12:00:00 AM |  | 28 | 21 | 27.4 | 130 | PLACA | 21 | PLACA-21-28 | 2026-10-29 | NUEVO | 2026-10-29 | 21 | 6.4 | 23.7 | 3 | 27.23333 | 17.5
NATIVA | 364 |  | Concreto | PLACA PISO 10 APTOS 1002-1003 TORRE 4 | 2025-12-13 | 1/10/2026 12:00:00 AM |  | 28 | 21 | 39.8 | 190 | PLACA | 21 | PLACA-21-28 | 2026-10-29 | NUEVO | 2026-10-29 | 21 | 18.8 | 43 | 3 | 32.11111 | 17.5
NATIVA | 364 |  | Concreto | PLACA PISO 10 APTOS 1002-1003 TORRE 4 | 2025-12-13 | 1/10/2026 12:00:00 AM |  | 28 | 21 | 41.9 | 199 | PLACA | 21 | PLACA-21-28 | 2026-10-29 | NUEVO | 2026-10-29 | 21 | 20.9 | 43 | 3 | 32.11111 | 17.5
NATIVA | 364 |  | Concreto | PLACA PISO 10 APTOS 1002-1003 TORRE 4 | 2025-12-13 | 1/10/2026 12:00:00 AM |  | 28 | 21 | 47.3 | 225 | PLACA | 21 | PLACA-21-28 | 2026-10-29 | NUEVO | 2026-10-29 | 21 | 26.3 | 43 | 3 | 32.11111 | 17.5
NATIVA | 365 |  | Concreto | PLACA P5 AP 506-507 + PASILLO TORRE 5 | 2025-12-13 | 1/10/2026 12:00:00 AM |  | 28 | 21 | 32.5 | 155 | PLACA | 21 | PLACA-21-28 | 2026-10-29 | NUEVO | 2026-10-29 | 21 | 11.5 | 31.63333 | 3 | 32.77778 | 17.5
NATIVA | 365 |  | Concreto | PLACA P5 AP 506-507 + PASILLO TORRE 5 | 2025-12-13 | 1/10/2026 12:00:00 AM |  | 28 | 21 | 31.2 | 148 | PLACA | 21 | PLACA-21-28 | 2026-10-29 | NUEVO | 2026-10-29 | 21 | 10.2 | 31.63333 | 3 | 32.77778 | 17.5
NATIVA | 365 |  | Concreto | PLACA P5 AP 506-507 + PASILLO TORRE 5 | 2025-12-13 | 1/10/2026 12:00:00 AM |  | 28 | 21 | 31.2 | 148 | PLACA | 21 | PLACA-21-28 | 2026-10-29 | NUEVO | 2026-10-29 | 21 | 10.2 | 31.63333 | 3 | 32.77778 | 17.5
NATIVA | 358 |  | Concreto | PLACA PISO 10 APTOS 1004-1005 TORRE 4 | 2025-12-12 | 1/9/2026 12:00:00 AM |  | 28 | 21 | 28.8 | 137 | PLACA | 21 | PLACA-21-28 | 2026-10-29 | NUEVO | 2026-10-29 | 21 | 7.8 | 30.6 | 3 | 35.07778 | 17.5
NATIVA | 358 |  | Concreto | PLACA PISO 10 APTOS 1004-1005 TORRE 4 | 2025-12-12 | 1/9/2026 12:00:00 AM |  | 28 | 21 | 31.7 | 151 | PLACA | 21 | PLACA-21-28 | 2026-10-29 | NUEVO | 2026-10-29 | 21 | 10.7 | 30.6 | 3 | 35.07778 | 17.5
NATIVA | 358 |  | Concreto | PLACA PISO 10 APTOS 1004-1005 TORRE 4 | 2025-12-12 | 1/9/2026 12:00:00 AM |  | 28 | 21 | 31.3 | 149 | PLACA | 21 | PLACA-21-28 | 2026-10-29 | NUEVO | 2026-10-29 | 21 | 10.3 | 30.6 | 3 | 35.07778 | 17.5
NATIVA | 361 |  | Concreto | PLACA P5 AP 501-512 TORRE 5 | 2025-12-12 | 1/9/2026 12:00:00 AM |  | 28 | 21 | 25.1 | 119 | PLACA | 21 | PLACA-21-28 | 2026-10-29 | NUEVO | 2026-10-29 | 21 | 4.1 | 25.1 | 3 | 29.11111 | 17.5
NATIVA | 361 |  | Concreto | PLACA P5 AP 501-512 TORRE 5 | 2025-12-12 | 1/9/2026 12:00:00 AM |  | 28 | 21 | 23.9 | 114 | PLACA | 21 | PLACA-21-28 | 2026-10-29 | NUEVO | 2026-10-29 | 21 | 2.9 | 25.1 | 3 | 29.11111 | 17.5
NATIVA | 361 |  | Concreto | PLACA P5 AP 501-512 TORRE 5 | 2025-12-12 | 1/9/2026 12:00:00 AM |  | 28 | 21 | 26.3 | 125 | PLACA | 21 | PLACA-21-28 | 2026-10-29 | NUEVO | 2026-10-29 | 21 | 5.3 | 25.1 | 3 | 29.11111 | 17.5
NATIVA | 354 |  | Concreto | PLACA PISO 9 APTOS 910-911 TORRE 4 | 2025-12-11 | 1/8/2026 12:00:00 AM |  | 28 | 21 | 26.6 | 127 | PLACA | 21 | PLACA-21-28 | 2026-10-29 | NUEVO | 2026-10-29 | 21 | 5.6 | 29.26667 | 3 | 28.32222 | 17.5
NATIVA | 354 |  | Concreto | PLACA PISO 9 APTOS 910-911 TORRE 4 | 2025-12-11 | 1/8/2026 12:00:00 AM |  | 28 | 21 | 31.8 | 151 | PLACA | 21 | PLACA-21-28 | 2026-10-29 | NUEVO | 2026-10-29 | 21 | 10.8 | 29.26667 | 3 | 28.32222 | 17.5
NATIVA | 354 |  | Concreto | PLACA PISO 9 APTOS 910-911 TORRE 4 | 2025-12-11 | 1/8/2026 12:00:00 AM |  | 28 | 21 | 29.4 | 140 | PLACA | 21 | PLACA-21-28 | 2026-10-29 | NUEVO | 2026-10-29 | 21 | 8.4 | 29.26667 | 3 | 28.32222 | 17.5
NATIVA | 356 |  | Concreto | MURO DE CONTENCION SALON COMUNAL 2 | 2025-12-11 | 1/8/2026 12:00:00 AM |  | 28 | 21 | 23 | 110 | MURO | 21 | MURO-21-28 | 2026-10-29 | NUEVO | 2026-10-29 | 21 | 2 | 23.8 | 3 | 26.05556 | 17.5
NATIVA | 356 |  | Concreto | MURO DE CONTENCION SALON COMUNAL 2 | 2025-12-11 | 1/8/2026 12:00:00 AM |  | 28 | 21 | 24.8 | 118 | MURO | 21 | MURO-21-28 | 2026-10-29 | NUEVO | 2026-10-29 | 21 | 3.8 | 23.8 | 3 | 26.05556 | 17.5
NATIVA | 356 |  | Concreto | MURO DE CONTENCION SALON COMUNAL 2 | 2025-12-11 | 1/8/2026 12:00:00 AM |  | 28 | 21 | 23.6 | 112 | MURO | 21 | MURO-21-28 | 2026-10-29 | NUEVO | 2026-10-29 | 21 | 2.6 | 23.8 | 3 | 26.05556 | 17.5
NATIVA | 357 |  | Concreto | PLACA P5 AP 504-505 + PASILLO TORRE 5 | 2025-12-11 | 1/8/2026 12:00:00 AM |  | 28 | 21 | 25.3 | 120 | PLACA | 21 | PLACA-21-28 | 2026-10-29 | NUEVO | 2026-10-29 | 21 | 4.3 | 26.4 | 3 | 26.48889 | 17.5
NATIVA | 357 |  | Concreto | PLACA P5 AP 504-505 + PASILLO TORRE 5 | 2025-12-11 | 1/8/2026 12:00:00 AM |  | 28 | 21 | 26.4 | 126 | PLACA | 21 | PLACA-21-28 | 2026-10-29 | NUEVO | 2026-10-29 | 21 | 5.4 | 26.4 | 3 | 26.48889 | 17.5
NATIVA | 357 |  | Concreto | PLACA P5 AP 504-505 + PASILLO TORRE 5 | 2025-12-11 | 1/8/2026 12:00:00 AM |  | 28 | 21 | 27.5 | 131 | PLACA | 21 | PLACA-21-28 | 2026-10-29 | NUEVO | 2026-10-29 | 21 | 6.5 | 26.4 | 3 | 26.48889 | 17.5
NATIVA | 349 |  | Concreto | PLACA PISO APTOS 908-909 Y ESCALERA EJES (18-20) PISO 8 A 9 TORRE 4 | 2025-12-10 | 1/7/2026 12:00:00 AM |  | 28 | 21 | 25.4 | 121 | PLACA | 21 | PLACA-21-28 | 2026-10-29 | NUEVO | 2026-10-29 | 21 | 4.4 | 23.36667 | 3 | 24.52222 | 17.5
NATIVA | 349 |  | Concreto | PLACA PISO APTOS 908-909 Y ESCALERA EJES (18-20) PISO 8 A 9 TORRE 4 | 2025-12-10 | 1/7/2026 12:00:00 AM |  | 28 | 21 | 17 | 81 | PLACA | 21 | PLACA-21-28 | 2026-10-29 | NUEVO | 2026-10-29 | 21 | -4 | 23.36667 | 3 | 24.52222 | 17.5
NATIVA | 349 |  | Concreto | PLACA PISO APTOS 908-909 Y ESCALERA EJES (18-20) PISO 8 A 9 TORRE 4 | 2025-12-10 | 1/7/2026 12:00:00 AM |  | 28 | 21 | 27.7 | 132 | PLACA | 21 | PLACA-21-28 | 2026-10-29 | NUEVO | 2026-10-29 | 21 | 6.7 | 23.36667 | 3 | 24.52222 | 17.5
NATIVA | 345 |  | Concreto | PLACA P5 AP 503-502 TORRE 5 + ESCALERA EJE 1 P2 | 2025-12-09 | 1/6/2026 12:00:00 AM |  | 28 | 21 | 28.8 | 137 | PLACA | 21 | PLACA-21-28 | 2026-10-29 | NUEVO | 2026-10-29 | 21 | 7.8 | 28.1 | 3 | 25.95556 | 17.5
NATIVA | 345 |  | Concreto | PLACA P5 AP 503-502 TORRE 5 + ESCALERA EJE 1 P2 | 2025-12-09 | 1/6/2026 12:00:00 AM |  | 28 | 21 | 27.6 | 132 | PLACA | 21 | PLACA-21-28 | 2026-10-29 | NUEVO | 2026-10-29 | 21 | 6.6 | 28.1 | 3 | 25.95556 | 17.5
NATIVA | 345 |  | Concreto | PLACA P5 AP 503-502 TORRE 5 + ESCALERA EJE 1 P2 | 2025-12-09 | 1/6/2026 12:00:00 AM |  | 28 | 21 | 27.9 | 133 | PLACA | 21 | PLACA-21-28 | 2026-10-29 | NUEVO | 2026-10-29 | 21 | 6.9 | 28.1 | 3 | 25.95556 | 17.5
NATIVA | 347 |  | Concreto | PLACA PISO 9 APTOS 901-912 TORRE 4 | 2025-12-09 | 1/6/2026 12:00:00 AM |  | 28 | 21 | 24 | 114 | PLACA | 21 | PLACA-21-28 | 2026-10-29 | NUEVO | 2026-10-29 | 21 | 3 | 23.7 | 3 | 25.05556 | 17.5
NATIVA | 347 |  | Concreto | PLACA PISO 9 APTOS 901-912 TORRE 4 | 2025-12-09 | 1/6/2026 12:00:00 AM |  | 28 | 21 | 22.3 | 106 | PLACA | 21 | PLACA-21-28 | 2026-10-29 | NUEVO | 2026-10-29 | 21 | 1.3 | 23.7 | 3 | 25.05556 | 17.5
NATIVA | 347 |  | Concreto | PLACA PISO 9 APTOS 901-912 TORRE 4 | 2025-12-09 | 1/6/2026 12:00:00 AM |  | 28 | 21 | 24.8 | 118 | PLACA | 21 | PLACA-21-28 | 2026-10-29 | NUEVO | 2026-10-29 | 21 | 3.8 | 23.7 | 3 | 25.05556 | 17.5
NATIVA | 340 |  | Concreto | PLACA PISO 9 APTOS 906-907 Y ESCALERA EJES (2-4) PISO 7 A 8 TORRE 4 | 2025-12-05 | 1/2/2026 12:00:00 AM |  | 28 | 21 | 23.8 | 113 | PLACA | 21 | PLACA-21-28 | 2026-10-29 | NUEVO | 2026-10-29 | 21 | 2.8 | 25.2 | 3 | 25.66667 | 17.5
NATIVA | 340 |  | Concreto | PLACA PISO 9 APTOS 906-907 Y ESCALERA EJES (2-4) PISO 7 A 8 TORRE 4 | 2025-12-05 | 1/2/2026 12:00:00 AM |  | 28 | 21 | 26.7 | 127 | PLACA | 21 | PLACA-21-28 | 2026-10-29 | NUEVO | 2026-10-29 | 21 | 5.7 | 25.2 | 3 | 25.66667 | 17.5
NATIVA | 340 |  | Concreto | PLACA PISO 9 APTOS 906-907 Y ESCALERA EJES (2-4) PISO 7 A 8 TORRE 4 | 2025-12-05 | 1/2/2026 12:00:00 AM |  | 28 | 21 | 25.1 | 119 | PLACA | 21 | PLACA-21-28 | 2026-10-29 | NUEVO | 2026-10-29 | 21 | 4.1 | 25.2 | 3 | 25.66667 | 17.5
NATIVA | 343 |  | Concreto | PLACA P4 AP 410-411 TORRE 5 | 2025-12-05 | 1/2/2026 12:00:00 AM |  | 28 | 21 | 24 | 114 | PLACA | 21 | PLACA-21-28 | 2026-10-29 | NUEVO | 2026-10-29 | 21 | 3 | 24.7 | 3 | 24.53333 | 17.5
NATIVA | 343 |  | Concreto | PLACA P4 AP 410-411 TORRE 5 | 2025-12-05 | 1/2/2026 12:00:00 AM |  | 28 | 21 | 24.9 | 119 | PLACA | 21 | PLACA-21-28 | 2026-10-29 | NUEVO | 2026-10-29 | 21 | 3.9 | 24.7 | 3 | 24.53333 | 17.5
NATIVA | 343 |  | Concreto | PLACA P4 AP 410-411 TORRE 5 | 2025-12-05 | 1/2/2026 12:00:00 AM |  | 28 | 21 | 25.2 | 120 | PLACA | 21 | PLACA-21-28 | 2026-10-29 | NUEVO | 2026-10-29 | 21 | 4.2 | 24.7 | 3 | 24.53333 | 17.5
NATIVA | 335 |  | Concreto | PLACA PISO 9 APTOS 902-903 TORRE 4 | 2025-12-04 | 1/1/2026 12:00:00 AM |  | 28 | 21 | 23.4 | 111 | PLACA | 21 | PLACA-21-28 | 2026-10-29 | NUEVO | 2026-10-29 | 21 | 2.4 | 23.93333 | 3 | 24.61111 | 17.5
NATIVA | 335 |  | Concreto | PLACA PISO 9 APTOS 902-903 TORRE 4 | 2025-12-04 | 1/1/2026 12:00:00 AM |  | 28 | 21 | 23.8 | 113 | PLACA | 21 | PLACA-21-28 | 2026-10-29 | NUEVO | 2026-10-29 | 21 | 2.8 | 23.93333 | 3 | 24.61111 | 17.5
NATIVA | 335 |  | Concreto | PLACA PISO 9 APTOS 902-903 TORRE 4 | 2025-12-04 | 1/1/2026 12:00:00 AM |  | 28 | 21 | 24.6 | 117 | PLACA | 21 | PLACA-21-28 | 2026-10-29 | NUEVO | 2026-10-29 | 21 | 3.6 | 23.93333 | 3 | 24.61111 | 17.5
NATIVA | 338 |  | Concreto | PLACA P4 AP 408-409 TORRE 5 | 2025-12-04 | 1/1/2026 12:00:00 AM |  | 28 | 21 | 29.3 | 139 | PLACA | 21 | PLACA-21-28 | 2026-10-29 | NUEVO | 2026-10-29 | 21 | 8.3 | 28.13333 | 3 | 25.58889 | 17.5
NATIVA | 338 |  | Concreto | PLACA P4 AP 408-409 TORRE 5 | 2025-12-04 | 1/1/2026 12:00:00 AM |  | 28 | 21 | 28.4 | 135 | PLACA | 21 | PLACA-21-28 | 2026-10-29 | NUEVO | 2026-10-29 | 21 | 7.4 | 28.13333 | 3 | 25.58889 | 17.5
NATIVA | 338 |  | Concreto | PLACA P4 AP 408-409 TORRE 5 | 2025-12-04 | 1/1/2026 12:00:00 AM |  | 28 | 21 | 26.7 | 127 | PLACA | 21 | PLACA-21-28 | 2026-10-29 | NUEVO | 2026-10-29 | 21 | 5.7 | 28.13333 | 3 | 25.58889 | 17.5
NATIVA | 332 |  | Concreto | PLACA PISO 9 APTOS 904-905 TORRE 4 | 2025-12-03 | 12/31/2025 12:00:00 AM |  | 28 | 21 | 27.3 | 130 | PLACA | 21 | PLACA-21-28 | 2026-10-29 | NUEVO | 2026-10-29 | 21 | 6.3 | 25.2 | 3 | 25.75556 | 17.5
NATIVA | 332 |  | Concreto | PLACA PISO 9 APTOS 904-905 TORRE 4 | 2025-12-03 | 12/31/2025 12:00:00 AM |  | 28 | 21 | 22.4 | 106 | PLACA | 21 | PLACA-21-28 | 2026-10-29 | NUEVO | 2026-10-29 | 21 | 1.4 | 25.2 | 3 | 25.75556 | 17.5
NATIVA | 332 |  | Concreto | PLACA PISO 9 APTOS 904-905 TORRE 4 | 2025-12-03 | 12/31/2025 12:00:00 AM |  | 28 | 21 | 25.9 | 123 | PLACA | 21 | PLACA-21-28 | 2026-10-29 | NUEVO | 2026-10-29 | 21 | 4.9 | 25.2 | 3 | 25.75556 | 17.5
NATIVA | 334 |  | Concreto | PLACA P4 AP 406-407 TORRE 5 | 2025-12-03 | 12/31/2025 12:00:00 AM |  | 28 | 21 | 28.1 | 134 | PLACA | 21 | PLACA-21-28 | 2026-10-29 | NUEVO | 2026-10-29 | 21 | 7.1 | 26.63333 | 3 | 26.65556 | 17.5
NATIVA | 334 |  | Concreto | PLACA P4 AP 406-407 TORRE 5 | 2025-12-03 | 12/31/2025 12:00:00 AM |  | 28 | 21 | 25.9 | 123 | PLACA | 21 | PLACA-21-28 | 2026-10-29 | NUEVO | 2026-10-29 | 21 | 4.9 | 26.63333 | 3 | 26.65556 | 17.5
NATIVA | 334 |  | Concreto | PLACA P4 AP 406-407 TORRE 5 | 2025-12-03 | 12/31/2025 12:00:00 AM |  | 28 | 21 | 25.9 | 123 | PLACA | 21 | PLACA-21-28 | 2026-10-29 | NUEVO | 2026-10-29 | 21 | 4.9 | 26.63333 | 3 | 26.65556 | 17.5
NATIVA | 327 |  | Concreto | PLACA PISO 8 APTOS 810-811 Y ESCALERA EJES (18-20) PISO 7 A 8 TORRE 4 | 2025-12-02 | 12/30/2025 12:00:00 AM |  | 28 | 21 | 27 | 129 | PLACA | 21 | PLACA-21-28 | 2026-10-29 | NUEVO | 2026-10-29 | 21 | 6 | 27.73333 | 3 | 26.52222 | 17.5
NATIVA | 327 |  | Concreto | PLACA PISO 8 APTOS 810-811 Y ESCALERA EJES (18-20) PISO 7 A 8 TORRE 4 | 2025-12-02 | 12/30/2025 12:00:00 AM |  | 28 | 21 | 27.8 | 132 | PLACA | 21 | PLACA-21-28 | 2026-10-29 | NUEVO | 2026-10-29 | 21 | 6.8 | 27.73333 | 3 | 26.52222 | 17.5
NATIVA | 327 |  | Concreto | PLACA PISO 8 APTOS 810-811 Y ESCALERA EJES (18-20) PISO 7 A 8 TORRE 4 | 2025-12-02 | 12/30/2025 12:00:00 AM |  | 28 | 21 | 28.4 | 135 | PLACA | 21 | PLACA-21-28 | 2026-10-29 | NUEVO | 2026-10-29 | 21 | 7.4 | 27.73333 | 3 | 26.52222 | 17.5
NATIVA | 329 |  | Concreto | PLACA P4 AP 401-412 TORRE 5 | 2025-12-02 | 12/30/2025 12:00:00 AM |  | 28 | 21 | 26.5 | 126 | PLACA | 21 | PLACA-21-28 | 2026-10-29 | NUEVO | 2026-10-29 | 21 | 5.5 | 28.4 | 3 | 27.58889 | 17.5
NATIVA | 329 |  | Concreto | PLACA P4 AP 401-412 TORRE 5 | 2025-12-02 | 12/30/2025 12:00:00 AM |  | 28 | 21 | 28.4 | 135 | PLACA | 21 | PLACA-21-28 | 2026-10-29 | NUEVO | 2026-10-29 | 21 | 7.4 | 28.4 | 3 | 27.58889 | 17.5
NATIVA | 329 |  | Concreto | PLACA P4 AP 401-412 TORRE 5 | 2025-12-02 | 12/30/2025 12:00:00 AM |  | 28 | 21 | 30.3 | 144 | PLACA | 21 | PLACA-21-28 | 2026-10-29 | NUEVO | 2026-10-29 | 21 | 9.3 | 28.4 | 3 | 27.58889 | 17.5
NATIVA | 323 |  | Concreto | PLACA PISO 8 APTOS 808-809 TORRE 4 | 2025-12-01 | 12/29/2025 12:00:00 AM |  | 28 | 21 | 30.7 | 146 | PLACA | 21 | PLACA-21-28 | 2026-10-29 | NUEVO | 2026-10-29 | 21 | 9.7 | 29.8 | 3 | 28.64444 | 17.5
NATIVA | 323 |  | Concreto | PLACA PISO 8 APTOS 808-809 TORRE 4 | 2025-12-01 | 12/29/2025 12:00:00 AM |  | 28 | 21 | 27.7 | 132 | PLACA | 21 | PLACA-21-28 | 2026-10-29 | NUEVO | 2026-10-29 | 21 | 6.7 | 29.8 | 3 | 28.64444 | 17.5
NATIVA | 323 |  | Concreto | PLACA PISO 8 APTOS 808-809 TORRE 4 | 2025-12-01 | 12/29/2025 12:00:00 AM |  | 28 | 21 | 31 | 147 | PLACA | 21 | PLACA-21-28 | 2026-10-29 | NUEVO | 2026-10-29 | 21 | 10 | 29.8 | 3 | 28.64444 | 17.5
NATIVA | 325 |  | Concreto | PLACA P4 AP 404-405 TORRE 5 | 2025-12-01 | 12/29/2025 12:00:00 AM |  | 28 | 21 | 26.9 | 128 | PLACA | 21 | PLACA-21-28 | 2026-10-29 | NUEVO | 2026-10-29 | 21 | 5.9 | 27.36667 | 3 | 28.52222 | 17.5
NATIVA | 325 |  | Concreto | PLACA P4 AP 404-405 TORRE 5 | 2025-12-01 | 12/29/2025 12:00:00 AM |  | 28 | 21 | 28 | 133 | PLACA | 21 | PLACA-21-28 | 2026-10-29 | NUEVO | 2026-10-29 | 21 | 7 | 27.36667 | 3 | 28.52222 | 17.5
NATIVA | 325 |  | Concreto | PLACA P4 AP 404-405 TORRE 5 | 2025-12-01 | 12/29/2025 12:00:00 AM |  | 28 | 21 | 27.2 | 129 | PLACA | 21 | PLACA-21-28 | 2026-10-29 | NUEVO | 2026-10-29 | 21 | 6.2 | 27.36667 | 3 | 28.52222 | 17.5
NATIVA | 319 |  | Concreto | PLACA PISO 4 EJE 1-9 SALA DE JUEGOS Y 402+ESCALERA EJE 23 TORRE 5 | 2025-11-29 | 12/27/2025 12:00:00 AM |  | 28 | 21 | 26.9 | 128 | PLACA | 21 | PLACA-21-28 | 2026-10-29 | NUEVO | 2026-10-29 | 21 | 5.9 | 27.6 | 3 | 28.25556 | 17.5
NATIVA | 319 |  | Concreto | PLACA PISO 4 EJE 1-9 SALA DE JUEGOS Y 402+ESCALERA EJE 23 TORRE 5 | 2025-11-29 | 12/27/2025 12:00:00 AM |  | 28 | 21 | 29.6 | 141 | PLACA | 21 | PLACA-21-28 | 2026-10-29 | NUEVO | 2026-10-29 | 21 | 8.6 | 27.6 | 3 | 28.25556 | 17.5
NATIVA | 319 |  | Concreto | PLACA PISO 4 EJE 1-9 SALA DE JUEGOS Y 402+ESCALERA EJE 23 TORRE 5 | 2025-11-29 | 12/27/2025 12:00:00 AM |  | 28 | 21 | 26.3 | 125 | PLACA | 21 | PLACA-21-28 | 2026-10-29 | NUEVO | 2026-10-29 | 21 | 5.3 | 27.6 | 3 | 28.25556 | 17.5
NATIVA | 320 |  | Concreto | PLACA PISO 8 APTOS 801-812 TORRE 4 | 2025-11-29 | 12/27/2025 12:00:00 AM |  | 28 | 21 | 27.3 | 130 | PLACA | 21 | PLACA-21-28 | 2026-10-29 | NUEVO | 2026-10-29 | 21 | 6.3 | 26.93333 | 3 | 27.3 | 17.5
NATIVA | 320 |  | Concreto | PLACA PISO 8 APTOS 801-812 TORRE 4 | 2025-11-29 | 12/27/2025 12:00:00 AM |  | 28 | 21 | 27.8 | 132 | PLACA | 21 | PLACA-21-28 | 2026-10-29 | NUEVO | 2026-10-29 | 21 | 6.8 | 26.93333 | 3 | 27.3 | 17.5
NATIVA | 320 |  | Concreto | PLACA PISO 8 APTOS 801-812 TORRE 4 | 2025-11-29 | 12/27/2025 12:00:00 AM |  | 28 | 21 | 25.7 | 122 | PLACA | 21 | PLACA-21-28 | 2026-10-29 | NUEVO | 2026-10-29 | 21 | 4.7 | 26.93333 | 3 | 27.3 | 17.5
NATIVA | 314 |  | Concreto | PLACA PISO 8 APTOS 806-807 Y ESCALERA EJES (18-20) PISO 6 A 7 TORRE 4 | 2025-11-28 |  |  | 28 | 21 | 25.1 | 119 | PLACA | 21 | PLACA-21-28 | 2026-10-29 | NUEVO | 2026-10-29 | 21 | 4.1 | 27.5 | 3 | 27.34444 | 17.5
NATIVA | 314 |  | Concreto | PLACA PISO 8 APTOS 806-807 Y ESCALERA EJES (18-20) PISO 6 A 7 TORRE 4 | 2025-11-28 |  |  | 28 | 21 | 29.1 | 139 | PLACA | 21 | PLACA-21-28 | 2026-10-29 | NUEVO | 2026-10-29 | 21 | 8.1 | 27.5 | 3 | 27.34444 | 17.5
NATIVA | 314 |  | Concreto | PLACA PISO 8 APTOS 806-807 Y ESCALERA EJES (18-20) PISO 6 A 7 TORRE 4 | 2025-11-28 |  |  | 28 | 21 | 28.3 | 135 | PLACA | 21 | PLACA-21-28 | 2026-10-29 | NUEVO | 2026-10-29 | 21 | 7.3 | 27.5 | 3 | 27.34444 | 17.5
NATIVA | 317 |  | Concreto | PLACA DEPOSITOS P3 EJE 15-23 +PASILLO | 2025-11-28 | 12/26/2025 12:00:00 AM |  | 28 | 21 | 18.4 | 88 | PLACA | 21 | PLACA-21-28 | 2026-10-29 | NUEVO | 2026-10-29 | 21 | -2.6 | 24.53333 | 3 | 26.32222 | 17.5
NATIVA | 317 |  | Concreto | PLACA DEPOSITOS P3 EJE 15-23 +PASILLO | 2025-11-28 | 12/26/2025 12:00:00 AM |  | 28 | 21 | 26.2 | 124 | PLACA | 21 | PLACA-21-28 | 2026-10-29 | NUEVO | 2026-10-29 | 21 | 5.2 | 24.53333 | 3 | 26.32222 | 17.5
NATIVA | 317 |  | Concreto | PLACA DEPOSITOS P3 EJE 15-23 +PASILLO | 2025-11-28 | 12/26/2025 12:00:00 AM |  | 28 | 21 | 29 | 138 | PLACA | 21 | PLACA-21-28 | 2026-10-29 | NUEVO | 2026-10-29 | 21 | 8 | 24.53333 | 3 | 26.32222 | 17.5
NATIVA | 311 |  | Concreto | PLACA PISO 8 APTOS 802-803 TORRE 4 | 2025-11-27 | 12/25/2025 12:00:00 AM |  | 28 | 21 | 25.5 | 122 | PLACA | 21 | PLACA-21-28 | 2026-10-29 | NUEVO | 2026-10-29 | 21 | 4.5 | 26.8 | 3 | 26.27778 | 17.5
NATIVA | 311 |  | Concreto | PLACA PISO 8 APTOS 802-803 TORRE 4 | 2025-11-27 | 12/25/2025 12:00:00 AM |  | 28 | 21 | 27.7 | 132 | PLACA | 21 | PLACA-21-28 | 2026-10-29 | NUEVO | 2026-10-29 | 21 | 6.7 | 26.8 | 3 | 26.27778 | 17.5
NATIVA | 311 |  | Concreto | PLACA PISO 8 APTOS 802-803 TORRE 4 | 2025-11-27 | 12/25/2025 12:00:00 AM |  | 28 | 21 | 27.2 | 130 | PLACA | 21 | PLACA-21-28 | 2026-10-29 | NUEVO | 2026-10-29 | 21 | 6.2 | 26.8 | 3 | 26.27778 | 17.5
NATIVA | 306 |  | Concreto | PLACA PISO 8 APTOS 804-805 TORRE 4 | 2025-11-26 | 12/24/2025 12:00:00 AM |  | 28 | 21 | 29.1 | 139 | PLACA | 21 | PLACA-21-28 | 2026-10-29 | NUEVO | 2026-10-29 | 21 | 8.1 | 28.7 | 3 | 26.67778 | 17.5
NATIVA | 306 |  | Concreto | PLACA PISO 8 APTOS 804-805 TORRE 4 | 2025-11-26 | 12/24/2025 12:00:00 AM |  | 28 | 21 | 30.3 | 144 | PLACA | 21 | PLACA-21-28 | 2026-10-29 | NUEVO | 2026-10-29 | 21 | 9.3 | 28.7 | 3 | 26.67778 | 17.5
NATIVA | 306 |  | Concreto | PLACA PISO 8 APTOS 804-805 TORRE 4 | 2025-11-26 | 12/24/2025 12:00:00 AM |  | 28 | 21 | 26.7 | 127 | PLACA | 21 | PLACA-21-28 | 2026-10-29 | NUEVO | 2026-10-29 | 21 | 5.7 | 28.7 | 3 | 26.67778 | 17.5
NATIVA | 309 |  | Concreto | PLACA TORRE 5 AP 308-309 | 2025-11-26 | 12/24/2025 12:00:00 AM |  | 28 | 21 | 30 | 143 | PLACA | 21 | PLACA-21-28 | 2026-10-29 | NUEVO | 2026-10-29 | 21 | 9 | 26.6 | 3 | 27.36667 | 17.5
NATIVA | 309 |  | Concreto | PLACA TORRE 5 AP 308-309 | 2025-11-26 | 12/24/2025 12:00:00 AM |  | 28 | 21 | 26.8 | 128 | PLACA | 21 | PLACA-21-28 | 2026-10-29 | NUEVO | 2026-10-29 | 21 | 5.8 | 26.6 | 3 | 27.36667 | 17.5
NATIVA | 309 |  | Concreto | PLACA TORRE 5 AP 308-309 | 2025-11-26 | 12/24/2025 12:00:00 AM |  | 28 | 21 | 23 | 109 | PLACA | 21 | PLACA-21-28 | 2026-10-29 | NUEVO | 2026-10-29 | 21 | 2 | 26.6 | 3 | 27.36667 | 17.5
NATIVA | 305 |  | Concreto | PLACA PISO 7 APTOS 710-711 Y ESCALERA EJES (2-4) PISO 6 A 7 TORRE 4 | 2025-11-25 | 12/23/2025 12:00:00 AM |  | 28 | 21 | 20.2 | 96 | PLACA | 21 | PLACA-21-28 | 2026-10-29 | NUEVO | 2026-10-29 | 21 | -0.8 | 23.23333 | 3 | 26.17778 | 17.5
NATIVA | 305 |  | Concreto | PLACA PISO 7 APTOS 710-711 Y ESCALERA EJES (2-4) PISO 6 A 7 TORRE 4 | 2025-11-25 | 12/23/2025 12:00:00 AM |  | 28 | 21 | 24.2 | 115 | PLACA | 21 | PLACA-21-28 | 2026-10-29 | NUEVO | 2026-10-29 | 21 | 3.2 | 23.23333 | 3 | 26.17778 | 17.5
NATIVA | 305 |  | Concreto | PLACA PISO 7 APTOS 710-711 Y ESCALERA EJES (2-4) PISO 6 A 7 TORRE 4 | 2025-11-25 | 12/23/2025 12:00:00 AM |  | 28 | 21 | 25.3 | 120 | PLACA | 21 | PLACA-21-28 | 2026-10-29 | NUEVO | 2026-10-29 | 21 | 4.3 | 23.23333 | 3 | 26.17778 | 17.5
NATIVA | 300 |  | Concreto | PLACA PISO 7 APTOS 708-709 TORRE 4 | 2025-11-24 | 12/22/2025 12:00:00 AM |  | 28 | 21 | 19.2 | 91 | PLACA | 21 | PLACA-21-28 | 2026-10-29 | NUEVO | 2026-10-29 | 21 | -1.8 | 19.43333 | 3 | 23.08889 | 17.5
NATIVA | 300 |  | Concreto | PLACA PISO 7 APTOS 708-709 TORRE 4 | 2025-11-24 | 12/22/2025 12:00:00 AM |  | 28 | 21 | 19.6 | 93 | PLACA | 21 | PLACA-21-28 | 2026-10-29 | NUEVO | 2026-10-29 | 21 | -1.4 | 19.43333 | 3 | 23.08889 | 17.5
NATIVA | 300 |  | Concreto | PLACA PISO 7 APTOS 708-709 TORRE 4 | 2025-11-24 | 12/22/2025 12:00:00 AM |  | 28 | 21 | 19.5 | 93 | PLACA | 21 | PLACA-21-28 | 2026-10-29 | NUEVO | 2026-10-29 | 21 | -1.5 | 19.43333 | 3 | 23.08889 | 17.5
NATIVA | 302 |  | Concreto | PLACA PISO 3 AP 301 Y ACCESO TORRE 5 | 2025-11-24 | 12/22/2025 12:00:00 AM |  | 28 | 21 | 23.8 | 114 | PLACA | 21 | PLACA-21-28 | 2026-10-29 | NUEVO | 2026-10-29 | 21 | 2.8 | 23.93333 | 3 | 22.2 | 17.5
NATIVA | 302 |  | Concreto | PLACA PISO 3 AP 301 Y ACCESO TORRE 5 | 2025-11-24 | 12/22/2025 12:00:00 AM |  | 28 | 21 | 25 | 119 | PLACA | 21 | PLACA-21-28 | 2026-10-29 | NUEVO | 2026-10-29 | 21 | 4 | 23.93333 | 3 | 22.2 | 17.5
NATIVA | 302 |  | Concreto | PLACA PISO 3 AP 301 Y ACCESO TORRE 5 | 2025-11-24 | 12/22/2025 12:00:00 AM |  | 28 | 21 | 23 | 110 | PLACA | 21 | PLACA-21-28 | 2026-10-29 | NUEVO | 2026-10-29 | 21 | 2 | 23.93333 | 3 | 22.2 | 17.5
NATIVA | 297 |  | Concreto | PLACA PISO 7 APTOS 701-712 TORRE 4 | 2025-11-22 | 12/20/2025 12:00:00 AM |  | 28 | 21 | 25 | 119 | PLACA | 21 | PLACA-21-28 | 2026-10-29 | NUEVO | 2026-10-29 | 21 | 4 | 25.36667 | 3 | 22.91111 | 17.5
NATIVA | 297 |  | Concreto | PLACA PISO 7 APTOS 701-712 TORRE 4 | 2025-11-22 | 12/20/2025 12:00:00 AM |  | 28 | 21 | 25.8 | 123 | PLACA | 21 | PLACA-21-28 | 2026-10-29 | NUEVO | 2026-10-29 | 21 | 4.8 | 25.36667 | 3 | 22.91111 | 17.5
NATIVA | 297 |  | Concreto | PLACA PISO 7 APTOS 701-712 TORRE 4 | 2025-11-22 | 12/20/2025 12:00:00 AM |  | 28 | 21 | 25.3 | 120 | PLACA | 21 | PLACA-21-28 | 2026-10-29 | NUEVO | 2026-10-29 | 21 | 4.3 | 25.36667 | 3 | 22.91111 | 17.5
NATIVA | 293 |  | Concreto | PLACA PISO 7 APTOS 706-707 TORRE 4 | 2025-11-21 | 12/19/2025 12:00:00 AM |  | 28 | 21 | 21.2 | 101 | PLACA | 21 | PLACA-21-28 | 2026-10-29 | NUEVO | 2026-10-29 | 21 | 0.2 | 22.1 | 3 | 23.8 | 17.5
NATIVA | 293 |  | Concreto | PLACA PISO 7 APTOS 706-707 TORRE 4 | 2025-11-21 | 12/19/2025 12:00:00 AM |  | 28 | 21 | 22 | 105 | PLACA | 21 | PLACA-21-28 | 2026-10-29 | NUEVO | 2026-10-29 | 21 | 1 | 22.1 | 3 | 23.8 | 17.5
NATIVA | 293 |  | Concreto | PLACA PISO 7 APTOS 706-707 TORRE 4 | 2025-11-21 | 12/19/2025 12:00:00 AM |  | 28 | 21 | 23.1 | 110 | PLACA | 21 | PLACA-21-28 | 2026-10-29 | NUEVO | 2026-10-29 | 21 | 2.1 | 22.1 | 3 | 23.8 | 17.5
NATIVA | 290 |  | Concreto | PLACA PISO 7 APTOS 702-703 TORRE 4 | 2025-11-20 | 12/18/2025 12:00:00 AM |  | 28 | 21 | 25.1 | 119 | PLACA | 21 | PLACA-21-28 | 2026-10-29 | NUEVO | 2026-10-29 | 21 | 4.1 | 34.5 | 3 | 27.32222 | 17.5
NATIVA | 290 |  | Concreto | PLACA PISO 7 APTOS 702-703 TORRE 4 | 2025-11-20 | 12/18/2025 12:00:00 AM |  | 28 | 21 | 49.8 | 237 | PLACA | 21 | PLACA-21-28 | 2026-10-29 | NUEVO | 2026-10-29 | 21 | 28.8 | 34.5 | 3 | 27.32222 | 17.5
NATIVA | 290 |  | Concreto | PLACA PISO 7 APTOS 702-703 TORRE 4 | 2025-11-20 | 12/18/2025 12:00:00 AM |  | 28 | 21 | 28.6 | 136 | PLACA | 21 | PLACA-21-28 | 2026-10-29 | NUEVO | 2026-10-29 | 21 | 7.6 | 34.5 | 3 | 27.32222 | 17.5
NATIVA | 291 |  | Concreto | PLACA PISO 3 AP 306-307 TORRE 5 | 2025-11-20 | 12/18/2025 12:00:00 AM |  | 28 | 21 | 21.4 | 102 | PLACA | 21 | PLACA-21-28 | 2026-10-29 | NUEVO | 2026-10-29 | 21 | 0.4 | 20.76667 | 3 | 25.78889 | 17.5
NATIVA | 291 |  | Concreto | PLACA PISO 3 AP 306-307 TORRE 5 | 2025-11-20 | 12/18/2025 12:00:00 AM |  | 28 | 21 | 21.8 | 104 | PLACA | 21 | PLACA-21-28 | 2026-10-29 | NUEVO | 2026-10-29 | 21 | 0.8 | 20.76667 | 3 | 25.78889 | 17.5
NATIVA | 291 |  | Concreto | PLACA PISO 3 AP 306-307 TORRE 5 | 2025-11-20 | 12/18/2025 12:00:00 AM |  | 28 | 21 | 19.1 | 91 | PLACA | 21 | PLACA-21-28 | 2026-10-29 | NUEVO | 2026-10-29 | 21 | -1.9 | 20.76667 | 3 | 25.78889 | 17.5
NATIVA | 287 |  | Concreto | PLACA PISO 7 APTOS 704-705 Y ESCALERA EJES (18-20) PISO 5 A 6 TORRE 4 | 2025-11-19 | 12/17/2025 12:00:00 AM |  | 28 | 21 | 26.4 | 126 | PLACA | 21 | PLACA-21-28 | 2026-10-29 | NUEVO | 2026-10-29 | 21 | 5.4 | 26.73333 | 3 | 27.33333 | 17.5
NATIVA | 287 |  | Concreto | PLACA PISO 7 APTOS 704-705 Y ESCALERA EJES (18-20) PISO 5 A 6 TORRE 4 | 2025-11-19 | 12/17/2025 12:00:00 AM |  | 28 | 21 | 27.4 | 130 | PLACA | 21 | PLACA-21-28 | 2026-10-29 | NUEVO | 2026-10-29 | 21 | 6.4 | 26.73333 | 3 | 27.33333 | 17.5
NATIVA | 287 |  | Concreto | PLACA PISO 7 APTOS 704-705 Y ESCALERA EJES (18-20) PISO 5 A 6 TORRE 4 | 2025-11-19 | 12/17/2025 12:00:00 AM |  | 28 | 21 | 26.4 | 126 | PLACA | 21 | PLACA-21-28 | 2026-10-29 | NUEVO | 2026-10-29 | 21 | 5.4 | 26.73333 | 3 | 27.33333 | 17.5
NATIVA | 282 |  | Concreto | PLACA PISO 3 APTOS 304-305 + PASILLO TORRE 5 | 2025-11-18 | 12/16/2025 12:00:00 AM |  | 28 | 21 | 23.8 | 113 | PLACA | 21 | PLACA-21-28 | 2026-10-29 | NUEVO | 2026-10-29 | 21 | 2.8 | 24.66667 | 3 | 24.05556 | 17.5
NATIVA | 282 |  | Concreto | PLACA PISO 3 APTOS 304-305 + PASILLO TORRE 5 | 2025-11-18 | 12/16/2025 12:00:00 AM |  | 28 | 21 | 24 | 114 | PLACA | 21 | PLACA-21-28 | 2026-10-29 | NUEVO | 2026-10-29 | 21 | 3 | 24.66667 | 3 | 24.05556 | 17.5
NATIVA | 282 |  | Concreto | PLACA PISO 3 APTOS 304-305 + PASILLO TORRE 5 | 2025-11-18 | 12/16/2025 12:00:00 AM |  | 28 | 21 | 26.2 | 125 | PLACA | 21 | PLACA-21-28 | 2026-10-29 | NUEVO | 2026-10-29 | 21 | 5.2 | 24.66667 | 3 | 24.05556 | 17.5
NATIVA | 283 |  | Concreto | PLACA PISO 6 APTOS 608-609 TORRE 4 | 2025-11-18 | 12/16/2025 12:00:00 AM |  | 28 | 21 | 25.5 | 121 | PLACA | 21 | PLACA-21-28 | 2026-10-29 | NUEVO | 2026-10-29 | 21 | 4.5 | 25.46667 | 3 | 25.62222 | 17.5
NATIVA | 283 |  | Concreto | PLACA PISO 6 APTOS 608-609 TORRE 4 | 2025-11-18 | 12/16/2025 12:00:00 AM |  | 28 | 21 | 26.8 | 128 | PLACA | 21 | PLACA-21-28 | 2026-10-29 | NUEVO | 2026-10-29 | 21 | 5.8 | 25.46667 | 3 | 25.62222 | 17.5
NATIVA | 283 |  | Concreto | PLACA PISO 6 APTOS 608-609 TORRE 4 | 2025-11-18 | 12/16/2025 12:00:00 AM |  | 28 | 21 | 24.1 | 115 | PLACA | 21 | PLACA-21-28 | 2026-10-29 | NUEVO | 2026-10-29 | 21 | 3.1 | 25.46667 | 3 | 25.62222 | 17.5
NATIVA | 280 |  | Concreto | PLACA PISO 6 APTOS 608-609 TORRE 4 | 2025-11-15 | 12/13/2025 12:00:00 AM |  | 28 | 21 | 24.2 | 115 | PLACA | 21 | PLACA-21-28 | 2026-10-29 | NUEVO | 2026-10-29 | 21 | 3.2 | 23.93333 | 3 | 24.68889 | 17.5
NATIVA | 280 |  | Concreto | PLACA PISO 6 APTOS 608-609 TORRE 4 | 2025-11-15 | 12/13/2025 12:00:00 AM |  | 28 | 21 | 24.1 | 115 | PLACA | 21 | PLACA-21-28 | 2026-10-29 | NUEVO | 2026-10-29 | 21 | 3.1 | 23.93333 | 3 | 24.68889 | 17.5
NATIVA | 280 |  | Concreto | PLACA PISO 6 APTOS 608-609 TORRE 4 | 2025-11-15 | 12/13/2025 12:00:00 AM |  | 28 | 21 | 23.5 | 112 | PLACA | 21 | PLACA-21-28 | 2026-10-29 | NUEVO | 2026-10-29 | 21 | 2.5 | 23.93333 | 3 | 24.68889 | 17.5
NATIVA | 277 |  | Concreto | PLACA PISO 6 APTOS 606-607 TORRE 4 | 2025-11-14 | 12/12/2025 12:00:00 AM |  | 28 | 21 | 22.2 | 106 | PLACA | 21 | PLACA-21-28 | 2026-10-29 | NUEVO | 2026-10-29 | 21 | 1.2 | 22.13333 | 3 | 23.84444 | 17.5
NATIVA | 277 |  | Concreto | PLACA PISO 6 APTOS 606-607 TORRE 4 | 2025-11-14 | 12/12/2025 12:00:00 AM |  | 28 | 21 | 21.6 | 103 | PLACA | 21 | PLACA-21-28 | 2026-10-29 | NUEVO | 2026-10-29 | 21 | 0.6 | 22.13333 | 3 | 23.84444 | 17.5
NATIVA | 277 |  | Concreto | PLACA PISO 6 APTOS 606-607 TORRE 4 | 2025-11-14 | 12/12/2025 12:00:00 AM |  | 28 | 21 | 22.6 | 108 | PLACA | 21 | PLACA-21-28 | 2026-10-29 | NUEVO | 2026-10-29 | 21 | 1.6 | 22.13333 | 3 | 23.84444 | 17.5
NATIVA | 274 |  | Concreto | PLACA PISO 6 APTOS 601-612 TORRE 4 | 2025-11-13 | 12/11/2025 12:00:00 AM |  | 28 | 21 | 22.5 | 107 | PLACA | 21 | PLACA-21-28 | 2026-10-29 | NUEVO | 2026-10-29 | 21 | 1.5 | 21.9 | 3 | 22.65556 | 17.5
NATIVA | 274 |  | Concreto | PLACA PISO 6 APTOS 601-612 TORRE 4 | 2025-11-13 | 12/11/2025 12:00:00 AM |  | 28 | 21 | 19.5 | 93 | PLACA | 21 | PLACA-21-28 | 2026-10-29 | NUEVO | 2026-10-29 | 21 | -1.5 | 21.9 | 3 | 22.65556 | 17.5
NATIVA | 274 |  | Concreto | PLACA PISO 6 APTOS 601-612 TORRE 4 | 2025-11-13 | 12/11/2025 12:00:00 AM |  | 28 | 21 | 23.7 | 113 | PLACA | 21 | PLACA-21-28 | 2026-10-29 | NUEVO | 2026-10-29 | 21 | 2.7 | 21.9 | 3 | 22.65556 | 17.5
NATIVA | 275 |  | Concreto | TORRE 5 PLACA PISO 3 DEPOSITOS EJE 1-9 F-J | 2025-11-13 | 12/11/2025 12:00:00 AM |  | 28 | 21 | 26.4 | 126 | PLACA | 21 | PLACA-21-28 | 2026-10-29 | NUEVO | 2026-10-29 | 21 | 5.4 | 29.53333 | 3 | 24.52222 | 17.5
NATIVA | 275 |  | Concreto | TORRE 5 PLACA PISO 3 DEPOSITOS EJE 1-9 F-J | 2025-11-13 | 12/11/2025 12:00:00 AM |  | 28 | 21 | 35.9 | 171 | PLACA | 21 | PLACA-21-28 | 2026-10-29 | NUEVO | 2026-10-29 | 21 | 14.9 | 29.53333 | 3 | 24.52222 | 17.5
NATIVA | 275 |  | Concreto | TORRE 5 PLACA PISO 3 DEPOSITOS EJE 1-9 F-J | 2025-11-13 | 12/11/2025 12:00:00 AM |  | 28 | 21 | 26.3 | 125 | PLACA | 21 | PLACA-21-28 | 2026-10-29 | NUEVO | 2026-10-29 | 21 | 5.3 | 29.53333 | 3 | 24.52222 | 17.5
NATIVA | 270 |  | Concreto | PLACA PISO 6 APTOS 602-603 TORRE 4 | 2025-11-12 | 12/10/2025 12:00:00 AM |  | 28 | 21 | 30.8 | 147 | PLACA | 21 | PLACA-21-28 | 2026-10-29 | NUEVO | 2026-10-29 | 21 | 9.8 | 30.2 | 3 | 27.21111 | 17.5
NATIVA | 270 |  | Concreto | PLACA PISO 6 APTOS 602-603 TORRE 4 | 2025-11-12 | 12/10/2025 12:00:00 AM |  | 28 | 21 | 30.4 | 145 | PLACA | 21 | PLACA-21-28 | 2026-10-29 | NUEVO | 2026-10-29 | 21 | 9.4 | 30.2 | 3 | 27.21111 | 17.5
NATIVA | 270 |  | Concreto | PLACA PISO 6 APTOS 602-603 TORRE 4 | 2025-11-12 | 12/10/2025 12:00:00 AM |  | 28 | 21 | 29.4 | 140 | PLACA | 21 | PLACA-21-28 | 2026-10-29 | NUEVO | 2026-10-29 | 21 | 8.4 | 30.2 | 3 | 27.21111 | 17.5
NATIVA | 268 |  | Concreto | PLACA PISO 6 APTOS 604-605 TORRE 4 | 2025-11-11 | 12/9/2025 12:00:00 AM |  | 28 | 21 | 25.2 | 120 | PLACA | 21 | PLACA-21-28 | 2026-10-29 | NUEVO | 2026-10-29 | 21 | 4.2 | 27.73333 | 3 | 29.15556 | 17.5
NATIVA | 268 |  | Concreto | PLACA PISO 6 APTOS 604-605 TORRE 4 | 2025-11-11 | 12/9/2025 12:00:00 AM |  | 28 | 21 | 28.3 | 135 | PLACA | 21 | PLACA-21-28 | 2026-10-29 | NUEVO | 2026-10-29 | 21 | 7.3 | 27.73333 | 3 | 29.15556 | 17.5
NATIVA | 268 |  | Concreto | PLACA PISO 6 APTOS 604-605 TORRE 4 | 2025-11-11 | 12/9/2025 12:00:00 AM |  | 28 | 21 | 29.7 | 142 | PLACA | 21 | PLACA-21-28 | 2026-10-29 | NUEVO | 2026-10-29 | 21 | 8.7 | 27.73333 | 3 | 29.15556 | 17.5
NATIVA | 264 |  | Concreto | PLACA PISO 5 APTO 511, SALA DE JUEGOS Y ESCALERA EJES (18-20) PISO 4 A 5 TORRE 4 | 2025-11-10 | 12/8/2025 12:00:00 AM |  | 28 | 21 | 23.5 | 112 | PLACA | 21 | PLACA-21-28 | 2026-10-29 | NUEVO | 2026-10-29 | 21 | 2.5 | 24.06667 | 3 | 27.33333 | 17.5
NATIVA | 264 |  | Concreto | PLACA PISO 5 APTO 511, SALA DE JUEGOS Y ESCALERA EJES (18-20) PISO 4 A 5 TORRE 4 | 2025-11-10 | 12/8/2025 12:00:00 AM |  | 28 | 21 | 24.8 | 118 | PLACA | 21 | PLACA-21-28 | 2026-10-29 | NUEVO | 2026-10-29 | 21 | 3.8 | 24.06667 | 3 | 27.33333 | 17.5
NATIVA | 264 |  | Concreto | PLACA PISO 5 APTO 511, SALA DE JUEGOS Y ESCALERA EJES (18-20) PISO 4 A 5 TORRE 4 | 2025-11-10 | 12/8/2025 12:00:00 AM |  | 28 | 21 | 23.9 | 114 | PLACA | 21 | PLACA-21-28 | 2026-10-29 | NUEVO | 2026-10-29 | 21 | 2.9 | 24.06667 | 3 | 27.33333 | 17.5
NATIVA | 266 |  | Concreto | PLACA PISO 1 EJE 15-23 Y ESCALERA P1-P2 EJE 1-2 T5 | 2025-11-10 | 12/8/2025 12:00:00 AM |  | 28 | 21 | 25.2 | 120 | PLACA | 21 | PLACA-21-28 | 2026-10-29 | NUEVO | 2026-10-29 | 21 | 4.2 | 27.6 | 3 | 26.46667 | 17.5
NATIVA | 266 |  | Concreto | PLACA PISO 1 EJE 15-23 Y ESCALERA P1-P2 EJE 1-2 T5 | 2025-11-10 | 12/8/2025 12:00:00 AM |  | 28 | 21 | 30 | 143 | PLACA | 21 | PLACA-21-28 | 2026-10-29 | NUEVO | 2026-10-29 | 21 | 9 | 27.6 | 3 | 26.46667 | 17.5
NATIVA | 266 |  | Concreto | PLACA PISO 1 EJE 15-23 Y ESCALERA P1-P2 EJE 1-2 T5 | 2025-11-10 | 12/8/2025 12:00:00 AM |  | 28 | 21 | 27.6 | 132 | PLACA | 21 | PLACA-21-28 | 2026-10-29 | NUEVO | 2026-10-29 | 21 | 6.6 | 27.6 | 3 | 26.46667 | 17.5
NATIVA | 260 |  | Concreto | PLACA PISO 5 APTOS 508-509 TORRE 4 | 2025-11-07 | 12/5/2025 12:00:00 AM |  | 28 | 21 | 23.2 | 111 | PLACA | 21 | PLACA-21-28 | 2026-10-29 | NUEVO | 2026-10-29 | 21 | 2.2 | 22.4 | 3 | 24.68889 | 17.5
NATIVA | 260 |  | Concreto | PLACA PISO 5 APTOS 508-509 TORRE 4 | 2025-11-07 | 12/5/2025 12:00:00 AM |  | 28 | 21 | 21.9 | 104 | PLACA | 21 | PLACA-21-28 | 2026-10-29 | NUEVO | 2026-10-29 | 21 | 0.9 | 22.4 | 3 | 24.68889 | 17.5
NATIVA | 260 |  | Concreto | PLACA PISO 5 APTOS 508-509 TORRE 4 | 2025-11-07 | 12/5/2025 12:00:00 AM |  | 28 | 21 | 22.1 | 105 | PLACA | 21 | PLACA-21-28 | 2026-10-29 | NUEVO | 2026-10-29 | 21 | 1.1 | 22.4 | 3 | 24.68889 | 17.5
NATIVA | 257 |  | Concreto | PLACA PISO 5 APTOS 506-507 TORRE 4 | 2025-11-06 | 12/4/2025 12:00:00 AM |  | 28 | 21 | 23.5 | 112 | PLACA | 21 | PLACA-21-28 | 2026-10-29 | NUEVO | 2026-10-29 | 21 | 2.5 | 23.76667 | 3 | 24.58889 | 17.5
NATIVA | 257 |  | Concreto | PLACA PISO 5 APTOS 506-507 TORRE 4 | 2025-11-06 | 12/4/2025 12:00:00 AM |  | 28 | 21 | 23.7 | 113 | PLACA | 21 | PLACA-21-28 | 2026-10-29 | NUEVO | 2026-10-29 | 21 | 2.7 | 23.76667 | 3 | 24.58889 | 17.5
NATIVA | 257 |  | Concreto | PLACA PISO 5 APTOS 506-507 TORRE 4 | 2025-11-06 | 12/4/2025 12:00:00 AM |  | 28 | 21 | 24.1 | 115 | PLACA | 21 | PLACA-21-28 | 2026-10-29 | NUEVO | 2026-10-29 | 21 | 3.1 | 23.76667 | 3 | 24.58889 | 17.5
NATIVA | 259 |  | Concreto | PLACA PISO 1 AP 108-109 T5 | 2025-11-06 | 12/4/2025 12:00:00 AM |  | 28 | 21 | 23 | 109 | PLACA | 21 | PLACA-21-28 | 2026-10-29 | NUEVO | 2026-10-29 | 21 | 2 | 23.13333 | 3 | 23.1 | 17.5
NATIVA | 259 |  | Concreto | PLACA PISO 1 AP 108-109 T5 | 2025-11-06 | 12/4/2025 12:00:00 AM |  | 28 | 21 | 22.3 | 106 | PLACA | 21 | PLACA-21-28 | 2026-10-29 | NUEVO | 2026-10-29 | 21 | 1.3 | 23.13333 | 3 | 23.1 | 17.5
NATIVA | 259 |  | Concreto | PLACA PISO 1 AP 108-109 T5 | 2025-11-06 | 12/4/2025 12:00:00 AM |  | 28 | 21 | 24.1 | 115 | PLACA | 21 | PLACA-21-28 | 2026-10-29 | NUEVO | 2026-10-29 | 21 | 3.1 | 23.13333 | 3 | 23.1 | 17.5
NATIVA | 253 |  | Concreto | PLACA PISO 4 APTOS 501-512 Y ESCALERA EJES (2-4) PISO 4 A 5 TORRE 4 | 2025-11-05 | 12/3/2025 12:00:00 AM |  | 28 | 21 | 32.2 | 153 | PLACA | 21 | PLACA-21-28 | 2026-10-29 | NUEVO | 2026-10-29 | 21 | 11.2 | 30.66667 | 3 | 25.85556 | 17.5
NATIVA | 253 |  | Concreto | PLACA PISO 4 APTOS 501-512 Y ESCALERA EJES (2-4) PISO 4 A 5 TORRE 4 | 2025-11-05 | 12/3/2025 12:00:00 AM |  | 28 | 21 | 30.1 | 143 | PLACA | 21 | PLACA-21-28 | 2026-10-29 | NUEVO | 2026-10-29 | 21 | 9.1 | 30.66667 | 3 | 25.85556 | 17.5
NATIVA | 253 |  | Concreto | PLACA PISO 4 APTOS 501-512 Y ESCALERA EJES (2-4) PISO 4 A 5 TORRE 4 | 2025-11-05 | 12/3/2025 12:00:00 AM |  | 28 | 21 | 29.7 | 141 | PLACA | 21 | PLACA-21-28 | 2026-10-29 | NUEVO | 2026-10-29 | 21 | 8.7 | 30.66667 | 3 | 25.85556 | 17.5
NATIVA | 250 |  | Concreto | PLACA PISO 2 - T5 CUARTOS TECNICOS Y CORRESPONDENCIA EJE10-16 | 2025-11-04 | 12/2/2025 12:00:00 AM |  | 28 | 21 | 23.4 | 111 | PLACA | 21 | PLACA-21-28 | 2026-10-29 | NUEVO | 2026-10-29 | 21 | 2.4 | 22.96667 | 3 | 25.58889 | 17.5
NATIVA | 250 |  | Concreto | PLACA PISO 2 - T5 CUARTOS TECNICOS Y CORRESPONDENCIA EJE10-16 | 2025-11-04 | 12/2/2025 12:00:00 AM |  | 28 | 21 | 23.6 | 112 | PLACA | 21 | PLACA-21-28 | 2026-10-29 | NUEVO | 2026-10-29 | 21 | 2.6 | 22.96667 | 3 | 25.58889 | 17.5
NATIVA | 250 |  | Concreto | PLACA PISO 2 - T5 CUARTOS TECNICOS Y CORRESPONDENCIA EJE10-16 | 2025-11-04 | 12/2/2025 12:00:00 AM |  | 28 | 21 | 21.9 | 104 | PLACA | 21 | PLACA-21-28 | 2026-10-29 | NUEVO | 2026-10-29 | 21 | 0.9 | 22.96667 | 3 | 25.58889 | 17.5
NATIVA | 251 |  | Concreto | PLACA PISO 4 APTOS 502-503 TORRE 4 | 2025-11-04 | 12/2/2025 12:00:00 AM |  | 28 | 21 | 21 | 100 | PLACA | 21 | PLACA-21-28 | 2026-10-29 | NUEVO | 2026-10-29 | 21 | 0 | 19.9 | 3 | 24.51111 | 17.5
NATIVA | 251 |  | Concreto | PLACA PISO 4 APTOS 502-503 TORRE 4 | 2025-11-04 | 12/2/2025 12:00:00 AM |  | 28 | 21 | 19.7 | 94 | PLACA | 21 | PLACA-21-28 | 2026-10-29 | NUEVO | 2026-10-29 | 21 | -1.3 | 19.9 | 3 | 24.51111 | 17.5
NATIVA | 251 |  | Concreto | PLACA PISO 4 APTOS 502-503 TORRE 4 | 2025-11-04 | 12/2/2025 12:00:00 AM |  | 28 | 21 | 19 | 90 | PLACA | 21 | PLACA-21-28 | 2026-10-29 | NUEVO | 2026-10-29 | 21 | -2 | 19.9 | 3 | 24.51111 | 17.5
NATIVA | 248 |  | Concreto | PLACA PISO 4 APTOS 504-505 Y ESCALERA EJES (18-20) PISO 3 A 4 TORRE 4 | 2025-11-01 | 11/29/2025 12:00:00 AM |  | 28 | 21 | 17.2 | 82 | PLACA | 21 | PLACA-21-28 | 2026-10-29 | NUEVO | 2026-10-29 | 21 | -3.8 | 19.63333 | 3 | 20.83333 | 17.5
NATIVA | 248 |  | Concreto | PLACA PISO 4 APTOS 504-505 Y ESCALERA EJES (18-20) PISO 3 A 4 TORRE 4 | 2025-11-01 | 11/29/2025 12:00:00 AM |  | 28 | 21 | 20.6 | 98 | PLACA | 21 | PLACA-21-28 | 2026-10-29 | NUEVO | 2026-10-29 | 21 | -0.4 | 19.63333 | 3 | 20.83333 | 17.5
NATIVA | 248 |  | Concreto | PLACA PISO 4 APTOS 504-505 Y ESCALERA EJES (18-20) PISO 3 A 4 TORRE 4 | 2025-11-01 | 11/29/2025 12:00:00 AM |  | 28 | 21 | 21.1 | 100 | PLACA | 21 | PLACA-21-28 | 2026-10-29 | NUEVO | 2026-10-29 | 21 | 0.1 | 19.63333 | 3 | 20.83333 | 17.5
NATIVA | 242 |  | Concreto | PLACA PISO 4 APTO 411 Y SALA DE JUEGOS TORRE 4 | 2025-10-30 | 11/27/2025 12:00:00 AM |  | 28 | 21 | 32.3 | 154 | PLACA | 21 | PLACA-21-28 | 2026-10-29 | NUEVO | 2026-10-29 | 21 | 11.3 | 31.66667 | 3 | 23.73333 | 17.5
NATIVA | 242 |  | Concreto | PLACA PISO 4 APTO 411 Y SALA DE JUEGOS TORRE 4 | 2025-10-30 | 11/27/2025 12:00:00 AM |  | 28 | 21 | 30.8 | 147 | PLACA | 21 | PLACA-21-28 | 2026-10-29 | NUEVO | 2026-10-29 | 21 | 9.8 | 31.66667 | 3 | 23.73333 | 17.5
NATIVA | 242 |  | Concreto | PLACA PISO 4 APTO 411 Y SALA DE JUEGOS TORRE 4 | 2025-10-30 | 11/27/2025 12:00:00 AM |  | 28 | 21 | 31.9 | 152 | PLACA | 21 | PLACA-21-28 | 2026-10-29 | NUEVO | 2026-10-29 | 21 | 10.9 | 31.66667 | 3 | 23.73333 | 17.5
NATIVA | 243 |  | Concreto | PLACA PISO 2 EJE10-16 AP 206-207 TORRE 5 | 2025-10-30 | 11/27/2025 12:00:00 AM |  | 28 | 21 | 19.3 | 92 | PLACA | 21 | PLACA-21-28 | 2026-10-29 | NUEVO | 2026-10-29 | 21 | -1.7 | 22 | 3 | 24.43333 | 17.5
NATIVA | 243 |  | Concreto | PLACA PISO 2 EJE10-16 AP 206-207 TORRE 5 | 2025-10-30 | 11/27/2025 12:00:00 AM |  | 28 | 21 | 20.7 | 98 | PLACA | 21 | PLACA-21-28 | 2026-10-29 | NUEVO | 2026-10-29 | 21 | -0.3 | 22 | 3 | 24.43333 | 17.5
NATIVA | 243 |  | Concreto | PLACA PISO 2 EJE10-16 AP 206-207 TORRE 5 | 2025-10-30 | 11/27/2025 12:00:00 AM |  | 28 | 21 | 26 | 124 | PLACA | 21 | PLACA-21-28 | 2026-10-29 | NUEVO | 2026-10-29 | 21 | 5 | 22 | 3 | 24.43333 | 17.5
NATIVA | 240 |  | Concreto | PLACA PISO 4 APTOS 408 - 409 TORRE 4 | 2025-10-29 | 11/26/2025 12:00:00 AM |  | 28 | 21 | 26.6 | 127 | PLACA | 21 | PLACA-21-28 | 2026-10-29 | NUEVO | 2026-10-29 | 21 | 5.6 | 26.46667 | 3 | 26.71111 | 17.5
NATIVA | 240 |  | Concreto | PLACA PISO 4 APTOS 408 - 409 TORRE 4 | 2025-10-29 | 11/26/2025 12:00:00 AM |  | 28 | 21 | 27.4 | 131 | PLACA | 21 | PLACA-21-28 | 2026-10-29 | NUEVO | 2026-10-29 | 21 | 6.4 | 26.46667 | 3 | 26.71111 | 17.5
NATIVA | 240 |  | Concreto | PLACA PISO 4 APTOS 408 - 409 TORRE 4 | 2025-10-29 | 11/26/2025 12:00:00 AM |  | 28 | 21 | 25.4 | 121 | PLACA | 21 | PLACA-21-28 | 2026-10-29 | NUEVO | 2026-10-29 | 21 | 4.4 | 26.46667 | 3 | 26.71111 | 17.5
NATIVA | 238 |  | Concreto | PLACA PISO 2 EJE 1-9 DEL A-F AP 204-205 | 2025-10-28 | 11/25/2025 12:00:00 AM |  | 28 | 21 | 24.3 | 116 | PLACA | 21 | PLACA-21-28 | 2026-10-29 | NUEVO | 2026-10-29 | 21 | 3.3 | 24.53333 | 3 | 24.33333 | 17.5
NATIVA | 238 |  | Concreto | PLACA PISO 2 EJE 1-9 DEL A-F AP 204-205 | 2025-10-28 | 11/25/2025 12:00:00 AM |  | 28 | 21 | 24.1 | 115 | PLACA | 21 | PLACA-21-28 | 2026-10-29 | NUEVO | 2026-10-29 | 21 | 3.1 | 24.53333 | 3 | 24.33333 | 17.5
NATIVA | 238 |  | Concreto | PLACA PISO 2 EJE 1-9 DEL A-F AP 204-205 | 2025-10-28 | 11/25/2025 12:00:00 AM |  | 28 | 21 | 25.2 | 120 | PLACA | 21 | PLACA-21-28 | 2026-10-29 | NUEVO | 2026-10-29 | 21 | 4.2 | 24.53333 | 3 | 24.33333 | 17.5
NATIVA | 239 |  | Concreto | PLACA PISO 4 APTOS 401-412 Y ESCALERA EJES (2-4) PISO 3 A 4 TORRE 4 | 2025-10-28 | 11/25/2025 12:00:00 AM |  | 28 | 21 | 26.9 | 128 | PLACA | 21 | PLACA-21-28 | 2026-10-29 | NUEVO | 2026-10-29 | 21 | 5.9 | 28.2 | 3 | 26.4 | 17.5
NATIVA | 239 |  | Concreto | PLACA PISO 4 APTOS 401-412 Y ESCALERA EJES (2-4) PISO 3 A 4 TORRE 4 | 2025-10-28 | 11/25/2025 12:00:00 AM |  | 28 | 21 | 28.3 | 135 | PLACA | 21 | PLACA-21-28 | 2026-10-29 | NUEVO | 2026-10-29 | 21 | 7.3 | 28.2 | 3 | 26.4 | 17.5
NATIVA | 239 |  | Concreto | PLACA PISO 4 APTOS 401-412 Y ESCALERA EJES (2-4) PISO 3 A 4 TORRE 4 | 2025-10-28 | 11/25/2025 12:00:00 AM |  | 28 | 21 | 29.4 | 140 | PLACA | 21 | PLACA-21-28 | 2026-10-29 | NUEVO | 2026-10-29 | 21 | 8.4 | 28.2 | 3 | 26.4 | 17.5
NATIVA | 235 |  | Concreto | PLACA PISO 4 APTOS 406 - 407 TORRE 4 | 2025-10-27 | 11/24/2025 12:00:00 AM |  | 28 | 21 | 23.8 | 113 | PLACA | 21 | PLACA-21-28 | 2026-10-29 | NUEVO | 2026-10-29 | 21 | 2.8 | 22.53333 | 3 | 25.08889 | 17.5
NATIVA | 235 |  | Concreto | PLACA PISO 4 APTOS 406 - 407 TORRE 4 | 2025-10-27 | 11/24/2025 12:00:00 AM |  | 28 | 21 | 19.1 | 91 | PLACA | 21 | PLACA-21-28 | 2026-10-29 | NUEVO | 2026-10-29 | 21 | -1.9 | 22.53333 | 3 | 25.08889 | 17.5
NATIVA | 235 |  | Concreto | PLACA PISO 4 APTOS 406 - 407 TORRE 4 | 2025-10-27 | 11/24/2025 12:00:00 AM |  | 28 | 21 | 24.7 | 118 | PLACA | 21 | PLACA-21-28 | 2026-10-29 | NUEVO | 2026-10-29 | 21 | 3.7 | 22.53333 | 3 | 25.08889 | 17.5
NATIVA | 231 |  | Concreto | PLACA PISO 2 EJE 1-9 DEL F-J ZONA DE DEPOSITOS T5 | 2025-10-25 | 11/22/2025 12:00:00 AM |  | 28 | 21 | 30.5 | 145 | PLACA | 21 | PLACA-21-28 | 2026-10-29 | NUEVO | 2026-10-29 | 21 | 9.5 | 27.3 | 3 | 26.01111 | 17.5
NATIVA | 231 |  | Concreto | PLACA PISO 2 EJE 1-9 DEL F-J ZONA DE DEPOSITOS T5 | 2025-10-25 | 11/22/2025 12:00:00 AM |  | 28 | 21 | 24 | 114 | PLACA | 21 | PLACA-21-28 | 2026-10-29 | NUEVO | 2026-10-29 | 21 | 3 | 27.3 | 3 | 26.01111 | 17.5
NATIVA | 231 |  | Concreto | PLACA PISO 2 EJE 1-9 DEL F-J ZONA DE DEPOSITOS T5 | 2025-10-25 | 11/22/2025 12:00:00 AM |  | 28 | 21 | 27.4 | 130 | PLACA | 21 | PLACA-21-28 | 2026-10-29 | NUEVO | 2026-10-29 | 21 | 6.4 | 27.3 | 3 | 26.01111 | 17.5
NATIVA | 232 |  | Concreto | PLACA PISO 4 APTOS 402 - 403 | 2025-10-25 | 11/22/2025 12:00:00 AM |  | 28 | 21 | 20.2 | 96 | PLACA | 21 | PLACA-21-28 | 2026-10-29 | NUEVO | 2026-10-29 | 21 | -0.8 | 20.46667 | 3 | 23.43333 | 17.5
NATIVA | 232 |  | Concreto | PLACA PISO 4 APTOS 402 - 403 | 2025-10-25 | 11/22/2025 12:00:00 AM |  | 28 | 21 | 21.9 | 104 | PLACA | 21 | PLACA-21-28 | 2026-10-29 | NUEVO | 2026-10-29 | 21 | 0.9 | 20.46667 | 3 | 23.43333 | 17.5
NATIVA | 232 |  | Concreto | PLACA PISO 4 APTOS 402 - 403 | 2025-10-25 | 11/22/2025 12:00:00 AM |  | 28 | 21 | 19.3 | 92 | PLACA | 21 | PLACA-21-28 | 2026-10-29 | NUEVO | 2026-10-29 | 21 | -1.7 | 20.46667 | 3 | 23.43333 | 17.5
NATIVA | 229 |  | Concreto | PLACA PISO 4 APTOS 404-405 Y ESCALERA EJES (18-20) PISO 2 A 3 TORRE 4 | 2025-10-24 | 11/21/2025 12:00:00 AM |  | 28 | 21 | 21.2 | 101 | PLACA | 21 | PLACA-21-28 | 2026-10-29 | NUEVO | 2026-10-29 | 21 | 0.2 | 22.16667 | 3 | 23.31111 | 17.5
NATIVA | 229 |  | Concreto | PLACA PISO 4 APTOS 404-405 Y ESCALERA EJES (18-20) PISO 2 A 3 TORRE 4 | 2025-10-24 | 11/21/2025 12:00:00 AM |  | 28 | 21 | 20.2 | 96 | PLACA | 21 | PLACA-21-28 | 2026-10-29 | NUEVO | 2026-10-29 | 21 | -0.8 | 22.16667 | 3 | 23.31111 | 17.5
NATIVA | 229 |  | Concreto | PLACA PISO 4 APTOS 404-405 Y ESCALERA EJES (18-20) PISO 2 A 3 TORRE 4 | 2025-10-24 | 11/21/2025 12:00:00 AM |  | 28 | 21 | 25.1 | 119 | PLACA | 21 | PLACA-21-28 | 2026-10-29 | NUEVO | 2026-10-29 | 21 | 4.1 | 22.16667 | 3 | 23.31111 | 17.5
NATIVA | 226 |  | Concreto | PLACA PISO 3 APTO 311 Y SALAS DE REUNION TORRE 4 | 2025-10-23 | 11/20/2025 12:00:00 AM |  | 28 | 21 | 26.4 | 126 | PLACA | 21 | PLACA-21-28 | 2026-10-29 | NUEVO | 2026-10-29 | 21 | 5.4 | 21.3 | 3 | 21.31111 | 17.5
NATIVA | 226 |  | Concreto | PLACA PISO 3 APTO 311 Y SALAS DE REUNION TORRE 4 | 2025-10-23 | 11/20/2025 12:00:00 AM |  | 28 | 21 | 19.6 | 93 | PLACA | 21 | PLACA-21-28 | 2026-10-29 | NUEVO | 2026-10-29 | 21 | -1.4 | 21.3 | 3 | 21.31111 | 17.5
NATIVA | 226 |  | Concreto | PLACA PISO 3 APTO 311 Y SALAS DE REUNION TORRE 4 | 2025-10-23 | 11/20/2025 12:00:00 AM |  | 28 | 21 | 17.9 | 85 | PLACA | 21 | PLACA-21-28 | 2026-10-29 | NUEVO | 2026-10-29 | 21 | -3.1 | 21.3 | 3 | 21.31111 | 17.5
NATIVA | 222 |  | Concreto | PLACA PISO 3 APTOS 308-309 TORRE 4 | 2025-10-21 | 11/18/2025 12:00:00 AM |  | 28 | 21 | 30.4 | 145 | PLACA | 21 | PLACA-21-28 | 2026-10-29 | NUEVO | 2026-10-29 | 21 | 9.4 | 30.4 | 3 | 24.62222 | 17.5
NATIVA | 222 |  | Concreto | PLACA PISO 3 APTOS 308-309 TORRE 4 | 2025-10-21 | 11/18/2025 12:00:00 AM |  | 28 | 21 | 29.7 | 141 | PLACA | 21 | PLACA-21-28 | 2026-10-29 | NUEVO | 2026-10-29 | 21 | 8.7 | 30.4 | 3 | 24.62222 | 17.5
NATIVA | 222 |  | Concreto | PLACA PISO 3 APTOS 308-309 TORRE 4 | 2025-10-21 | 11/18/2025 12:00:00 AM |  | 28 | 21 | 31.1 | 148 | PLACA | 21 | PLACA-21-28 | 2026-10-29 | NUEVO | 2026-10-29 | 21 | 10.1 | 30.4 | 3 | 24.62222 | 17.5
NATIVA | 219 |  | Concreto | PLACA PISO 3 APTOS 306-307 TORRE 4 | 2025-10-20 | 11/17/2025 12:00:00 AM |  | 28 | 21 | 24.4 | 116 | PLACA | 21 | PLACA-21-28 | 2026-10-29 | NUEVO | 2026-10-29 | 21 | 3.4 | 24.53333 | 3 | 25.41111 | 17.5
NATIVA | 219 |  | Concreto | PLACA PISO 3 APTOS 306-307 TORRE 4 | 2025-10-20 | 11/17/2025 12:00:00 AM |  | 28 | 21 | 25.9 | 123 | PLACA | 21 | PLACA-21-28 | 2026-10-29 | NUEVO | 2026-10-29 | 21 | 4.9 | 24.53333 | 3 | 25.41111 | 17.5
NATIVA | 219 |  | Concreto | PLACA PISO 3 APTOS 306-307 TORRE 4 | 2025-10-20 | 11/17/2025 12:00:00 AM |  | 28 | 21 | 23.3 | 111 | PLACA | 21 | PLACA-21-28 | 2026-10-29 | NUEVO | 2026-10-29 | 21 | 2.3 | 24.53333 | 3 | 25.41111 | 17.5
NATIVA | 214 |  | Concreto | PLACA PISO 3 ACCESO A PLATAFORMA, APTO 301 Y ESCALERA EJES (2-4) PISO 2 A 3 TORRE 4 | 2025-10-17 | 11/14/2025 12:00:00 AM |  | 28 | 21 | 30.9 | 147 | PLACA | 21 | PLACA-21-28 | 2026-10-29 | NUEVO | 2026-10-29 | 21 | 9.9 | 30.1 | 3 | 28.34444 | 17.5
NATIVA | 214 |  | Concreto | PLACA PISO 3 ACCESO A PLATAFORMA, APTO 301 Y ESCALERA EJES (2-4) PISO 2 A 3 TORRE 4 | 2025-10-17 | 11/14/2025 12:00:00 AM |  | 28 | 21 | 29 | 138 | PLACA | 21 | PLACA-21-28 | 2026-10-29 | NUEVO | 2026-10-29 | 21 | 8 | 30.1 | 3 | 28.34444 | 17.5
NATIVA | 214 |  | Concreto | PLACA PISO 3 ACCESO A PLATAFORMA, APTO 301 Y ESCALERA EJES (2-4) PISO 2 A 3 TORRE 4 | 2025-10-17 | 11/14/2025 12:00:00 AM |  | 28 | 21 | 30.4 | 145 | PLACA | 21 | PLACA-21-28 | 2026-10-29 | NUEVO | 2026-10-29 | 21 | 9.4 | 30.1 | 3 | 28.34444 | 17.5
NATIVA | 211 |  | Concreto | PLACA PISO 3 APTOS 302-303 TORRE 4 | 2025-10-14 | 11/11/2025 12:00:00 AM |  | 28 | 21 | 19.2 | 91 | PLACA | 21 | PLACA-21-28 | 2026-10-29 | NUEVO | 2026-10-29 | 21 | -1.8 | 19.2 | 3 | 24.61111 | 17.5
NATIVA | 211 |  | Concreto | PLACA PISO 3 APTOS 302-303 TORRE 4 | 2025-10-14 | 11/11/2025 12:00:00 AM |  | 28 | 21 | 19 | 90 | PLACA | 21 | PLACA-21-28 | 2026-10-29 | NUEVO | 2026-10-29 | 21 | -2 | 19.2 | 3 | 24.61111 | 17.5
NATIVA | 211 |  | Concreto | PLACA PISO 3 APTOS 302-303 TORRE 4 | 2025-10-14 | 11/11/2025 12:00:00 AM |  | 28 | 21 | 19.4 | 92 | PLACA | 21 | PLACA-21-28 | 2026-10-29 | NUEVO | 2026-10-29 | 21 | -1.6 | 19.2 | 3 | 24.61111 | 17.5
NATIVA | 205 |  | Concreto | PLACA PISO 3 APTOS 304-305 Y ESCALERA EJES (18-20) PISO 1 A 2 TORRE 4 | 2025-10-09 | 11/6/2025 12:00:00 AM |  | 28 | 21 | 26.9 | 128 | PLACA | 21 | PLACA-21-28 | 2026-10-29 | NUEVO | 2026-10-29 | 21 | 5.9 | 27.1 | 3 | 25.46667 | 17.5
NATIVA | 205 |  | Concreto | PLACA PISO 3 APTOS 304-305 Y ESCALERA EJES (18-20) PISO 1 A 2 TORRE 4 | 2025-10-09 | 11/6/2025 12:00:00 AM |  | 28 | 21 | 28.1 | 134 | PLACA | 21 | PLACA-21-28 | 2026-10-29 | NUEVO | 2026-10-29 | 21 | 7.1 | 27.1 | 3 | 25.46667 | 17.5
NATIVA | 205 |  | Concreto | PLACA PISO 3 APTOS 304-305 Y ESCALERA EJES (18-20) PISO 1 A 2 TORRE 4 | 2025-10-09 | 11/6/2025 12:00:00 AM |  | 28 | 21 | 26.3 | 125 | PLACA | 21 | PLACA-21-28 | 2026-10-29 | NUEVO | 2026-10-29 | 21 | 5.3 | 27.1 | 3 | 25.46667 | 17.5
NATIVA | 199 |  | Concreto | PLACA PISO 2 SALA DE REUNIONES Y DEPOSITOS TORRE 4 | 2025-10-06 | 11/3/2025 12:00:00 AM |  | 28 | 21 | 21.1 | 100 | PLACA | 21 | PLACA-21-28 | 2026-10-29 | NUEVO | 2026-10-29 | 21 | 0.1 | 20.3 | 3 | 22.2 | 17.5
NATIVA | 199 |  | Concreto | PLACA PISO 2 SALA DE REUNIONES Y DEPOSITOS TORRE 4 | 2025-10-06 | 11/3/2025 12:00:00 AM |  | 28 | 21 | 18.7 | 89 | PLACA | 21 | PLACA-21-28 | 2026-10-29 | NUEVO | 2026-10-29 | 21 | -2.3 | 20.3 | 3 | 22.2 | 17.5
NATIVA | 199 |  | Concreto | PLACA PISO 2 SALA DE REUNIONES Y DEPOSITOS TORRE 4 | 2025-10-06 | 11/3/2025 12:00:00 AM |  | 28 | 21 | 21.1 | 100 | PLACA | 21 | PLACA-21-28 | 2026-10-29 | NUEVO | 2026-10-29 | 21 | 0.1 | 20.3 | 3 | 22.2 | 17.5
NATIVA | 197 |  | Concreto | PLACA PISO 2 APTOS 208-209 TORRE 4 | 2025-10-02 | 10/30/2025 12:00:00 AM |  | 28 | 21 | 24.6 | 117 | PLACA | 21 | PLACA-21-28 | 2026-10-29 | NUEVO | 2026-10-29 | 21 | 3.6 | 22.76667 | 3 | 23.38889 | 17.5
NATIVA | 197 |  | Concreto | PLACA PISO 2 APTOS 208-209 TORRE 4 | 2025-10-02 | 10/30/2025 12:00:00 AM |  | 28 | 21 | 19.8 | 94 | PLACA | 21 | PLACA-21-28 | 2026-10-29 | NUEVO | 2026-10-29 | 21 | -1.2 | 22.76667 | 3 | 23.38889 | 17.5
NATIVA | 197 |  | Concreto | PLACA PISO 2 APTOS 208-209 TORRE 4 | 2025-10-02 | 10/30/2025 12:00:00 AM |  | 28 | 21 | 23.9 | 114 | PLACA | 21 | PLACA-21-28 | 2026-10-29 | NUEVO | 2026-10-29 | 21 | 2.9 | 22.76667 | 3 | 23.38889 | 17.5
NATIVA | 194 |  | Concreto | PLACA PISO 2 DEPOSITOS, ACCESO ESTACIONAMIENTOS Y ESCALERA EJES (2-4) PISO 1 A 2 TORRE 4 | 2025-09-30 | 10/28/2025 12:00:00 AM |  | 28 | 21 | 26.9 | 128 | PLACA | 21 | PLACA-21-28 | 2026-10-29 | NUEVO | 2026-10-29 | 21 | 5.9 | 25.9 | 3 | 22.98889 | 17.5
NATIVA | 194 |  | Concreto | PLACA PISO 2 DEPOSITOS, ACCESO ESTACIONAMIENTOS Y ESCALERA EJES (2-4) PISO 1 A 2 TORRE 4 | 2025-09-30 | 10/28/2025 12:00:00 AM |  | 28 | 21 | 23.8 | 114 | PLACA | 21 | PLACA-21-28 | 2026-10-29 | NUEVO | 2026-10-29 | 21 | 2.8 | 25.9 | 3 | 22.98889 | 17.5
NATIVA | 194 |  | Concreto | PLACA PISO 2 DEPOSITOS, ACCESO ESTACIONAMIENTOS Y ESCALERA EJES (2-4) PISO 1 A 2 TORRE 4 | 2025-09-30 | 10/28/2025 12:00:00 AM |  | 28 | 21 | 27 | 128 | PLACA | 21 | PLACA-21-28 | 2026-10-29 | NUEVO | 2026-10-29 | 21 | 6 | 25.9 | 3 | 22.98889 | 17.5
NATIVA | 191 |  | Concreto | PLACA PISO 2 APTOS 206-207 TORRE 4 | 2025-09-26 | 10/24/2025 12:00:00 AM |  | 28 | 21 | 19.5 | 93 | PLACA | 21 | PLACA-21-28 | 2026-10-29 | NUEVO | 2026-10-29 | 21 | -1.5 | 20.9 | 3 | 23.18889 | 17.5
NATIVA | 191 |  | Concreto | PLACA PISO 2 APTOS 206-207 TORRE 4 | 2025-09-26 | 10/24/2025 12:00:00 AM |  | 28 | 21 | 20.1 | 96 | PLACA | 21 | PLACA-21-28 | 2026-10-29 | NUEVO | 2026-10-29 | 21 | -0.9 | 20.9 | 3 | 23.18889 | 17.5
NATIVA | 191 |  | Concreto | PLACA PISO 2 APTOS 206-207 TORRE 4 | 2025-09-26 | 10/24/2025 12:00:00 AM |  | 28 | 21 | 23.1 | 110 | PLACA | 21 | PLACA-21-28 | 2026-10-29 | NUEVO | 2026-10-29 | 21 | 2.1 | 20.9 | 3 | 23.18889 | 17.5
NATIVA | 187 |  | Concreto | PLACA PISO 2 APTOS 204-205 TORRE 4 | 2025-09-23 | 10/21/2025 12:00:00 AM |  | 28 | 21 | 17.9 | 85 | PLACA | 21 | PLACA-21-28 | 2026-10-29 | NUEVO | 2026-10-29 | 21 | -3.1 | 18.86667 | 3 | 21.88889 | 17.5
NATIVA | 187 |  | Concreto | PLACA PISO 2 APTOS 204-205 TORRE 4 | 2025-09-23 | 10/21/2025 12:00:00 AM |  | 28 | 21 | 21.1 | 100 | PLACA | 21 | PLACA-21-28 | 2026-10-29 | NUEVO | 2026-10-29 | 21 | 0.1 | 18.86667 | 3 | 21.88889 | 17.5
NATIVA | 187 |  | Concreto | PLACA PISO 2 APTOS 204-205 TORRE 4 | 2025-09-23 | 10/21/2025 12:00:00 AM |  | 28 | 21 | 17.6 | 84 | PLACA | 21 | PLACA-21-28 | 2026-10-29 | NUEVO | 2026-10-29 | 21 | -3.4 | 18.86667 | 3 | 21.88889 | 17.5
NATIVA | 184 |  | Concreto | PLACA PISO 2 ZONA DE LAVADO Y DEPOSITOS TORRE 4 | 2025-09-19 | 10/17/2025 12:00:00 AM |  | 28 | 21 | 19.7 | 94 | PLACA | 21 | PLACA-21-28 | 2026-10-29 | NUEVO | 2026-10-29 | 21 | -1.3 | 20.03333 | 3 | 19.93333 | 17.5
NATIVA | 184 |  | Concreto | PLACA PISO 2 ZONA DE LAVADO Y DEPOSITOS TORRE 4 | 2025-09-19 | 10/17/2025 12:00:00 AM |  | 28 | 21 | 20.1 | 96 | PLACA | 21 | PLACA-21-28 | 2026-10-29 | NUEVO | 2026-10-29 | 21 | -0.9 | 20.03333 | 3 | 19.93333 | 17.5
NATIVA | 184 |  | Concreto | PLACA PISO 2 ZONA DE LAVADO Y DEPOSITOS TORRE 4 | 2025-09-19 | 10/17/2025 12:00:00 AM |  | 28 | 21 | 20.3 | 97 | PLACA | 21 | PLACA-21-28 | 2026-10-29 | NUEVO | 2026-10-29 | 21 | -0.7 | 20.03333 | 3 | 19.93333 | 17.5
NATIVA | 158 |  | Concreto | PILOTE 4 TORRE GRUA | 2025-07-17 | 8/14/2025 12:00:00 AM |  | 28 | 21 | 30.7 | 146 | TREMIE | 21 | TREMIE-21-28 | 2026-10-29 | NUEVO | 2026-10-29 | 21 | 9.7 | 32.13333 | 3 | 23.67778 | 17.5
NATIVA | 158 |  | Concreto | PILOTE 4 TORRE GRUA | 2025-07-17 | 8/14/2025 12:00:00 AM |  | 28 | 21 | 34.3 | 163 | TREMIE | 21 | TREMIE-21-28 | 2026-10-29 | NUEVO | 2026-10-29 | 21 | 13.3 | 32.13333 | 3 | 23.67778 | 17.5
NATIVA | 158 |  | Concreto | PILOTE 4 TORRE GRUA | 2025-07-17 | 8/14/2025 12:00:00 AM |  | 28 | 21 | 31.4 | 150 | TREMIE | 21 | TREMIE-21-28 | 2026-10-29 | NUEVO | 2026-10-29 | 21 | 10.4 | 32.13333 | 3 | 23.67778 | 17.5
NATIVA | 156 |  | Concreto | PILOTES 2-3 TORRE GRUA | 2025-07-16 | 8/13/2025 12:00:00 AM |  | 28 | 21 | 23.5 | 112 | TREMIE | 21 | TREMIE-21-28 | 2026-10-29 | NUEVO | 2026-10-29 | 21 | 2.5 | 23.76667 | 3 | 25.31111 | 17.5
NATIVA | 156 |  | Concreto | PILOTES 2-3 TORRE GRUA | 2025-07-16 | 8/13/2025 12:00:00 AM |  | 28 | 21 | 24.9 | 119 | TREMIE | 21 | TREMIE-21-28 | 2026-10-29 | NUEVO | 2026-10-29 | 21 | 3.9 | 23.76667 | 3 | 25.31111 | 17.5
NATIVA | 156 |  | Concreto | PILOTES 2-3 TORRE GRUA | 2025-07-16 | 8/13/2025 12:00:00 AM |  | 28 | 21 | 22.9 | 109 | TREMIE | 21 | TREMIE-21-28 | 2026-10-29 | NUEVO | 2026-10-29 | 21 | 1.9 | 23.76667 | 3 | 25.31111 | 17.5
NATIVA | 155 |  | Concreto | PILOTE 1 TORRE GRUA | 2025-07-15 | 8/12/2025 12:00:00 AM |  | 28 | 21 | 25.1 | 119 | TREMIE | 21 | TREMIE-21-28 | 2026-10-29 | NUEVO | 2026-10-29 | 21 | 4.1 | 25.6 | 3 | 27.16667 | 17.5
NATIVA | 155 |  | Concreto | PILOTE 1 TORRE GRUA | 2025-07-15 | 8/12/2025 12:00:00 AM |  | 28 | 21 | 26.2 | 125 | TREMIE | 21 | TREMIE-21-28 | 2026-10-29 | NUEVO | 2026-10-29 | 21 | 5.2 | 25.6 | 3 | 27.16667 | 17.5
NATIVA | 155 |  | Concreto | PILOTE 1 TORRE GRUA | 2025-07-15 | 8/12/2025 12:00:00 AM |  | 28 | 21 | 25.5 | 121 | TREMIE | 21 | TREMIE-21-28 | 2026-10-29 | NUEVO | 2026-10-29 | 21 | 4.5 | 25.6 | 3 | 27.16667 | 17.5
NATIVA | 165 |  | Concreto | PILOTE 1 COMUNAL 3 | 2025-07-24 | 8/21/2025 12:00:00 AM |  | 28 | 24 | 25.7 | 107 | TREMIE | 28 | TREMIE-28-28 | 2026-10-29 | NUEVO | 2026-10-29 | 28 | 1.7 | 26.53333 | 3 | 32.13333 | 20.5
NATIVA | 165 |  | Concreto | PILOTE 1 COMUNAL 3 | 2025-07-24 | 8/21/2025 12:00:00 AM |  | 28 | 24 | 27.3 | 114 | TREMIE | 28 | TREMIE-28-28 | 2026-10-29 | NUEVO | 2026-10-29 | 28 | 3.3 | 26.53333 | 3 | 32.13333 | 20.5
NATIVA | 165 |  | Concreto | PILOTE 1 COMUNAL 3 | 2025-07-24 | 8/21/2025 12:00:00 AM |  | 28 | 24 | 26.6 | 111 | TREMIE | 28 | TREMIE-28-28 | 2026-10-29 | NUEVO | 2026-10-29 | 28 | 2.6 | 26.53333 | 3 | 32.13333 | 20.5
NATIVA | 166 |  | Concreto | PILOTE 14 COMUNAL 3 | 2025-07-24 | 8/21/2025 12:00:00 AM |  | 28 | 24 | 30.5 | 127 | TREMIE | 28 | TREMIE-28-28 | 2026-10-29 | NUEVO | 2026-10-29 | 28 | 6.5 | 36.5 | 3 | 30.41111 | 20.5
NATIVA | 166 |  | Concreto | PILOTE 14 COMUNAL 3 | 2025-07-24 | 8/21/2025 12:00:00 AM |  | 28 | 24 | 46.9 | 195 | TREMIE | 28 | TREMIE-28-28 | 2026-10-29 | NUEVO | 2026-10-29 | 28 | 22.9 | 36.5 | 3 | 30.41111 | 20.5
NATIVA | 166 |  | Concreto | PILOTE 14 COMUNAL 3 | 2025-07-24 | 8/21/2025 12:00:00 AM |  | 28 | 24 | 32.1 | 134 | TREMIE | 28 | TREMIE-28-28 | 2026-10-29 | NUEVO | 2026-10-29 | 28 | 8.1 | 36.5 | 3 | 30.41111 | 20.5
NATIVA | 164 |  | Concreto | PILOTES 59-81-85 COMUNAL 3 | 2025-07-23 | 8/20/2025 12:00:00 AM |  | 28 | 24 | 30.5 | 127 | TREMIE | 28 | TREMIE-28-28 | 2026-10-29 | NUEVO | 2026-10-29 | 28 | 6.5 | 30.56667 | 3 | 31.2 | 20.5
NATIVA | 164 |  | Concreto | PILOTES 59-81-85 COMUNAL 3 | 2025-07-23 | 8/20/2025 12:00:00 AM |  | 28 | 24 | 31.1 | 130 | TREMIE | 28 | TREMIE-28-28 | 2026-10-29 | NUEVO | 2026-10-29 | 28 | 7.1 | 30.56667 | 3 | 31.2 | 20.5
NATIVA | 164 |  | Concreto | PILOTES 59-81-85 COMUNAL 3 | 2025-07-23 | 8/20/2025 12:00:00 AM |  | 28 | 24 | 30.1 | 125 | TREMIE | 28 | TREMIE-28-28 | 2026-10-29 | NUEVO | 2026-10-29 | 28 | 6.1 | 30.56667 | 3 | 31.2 | 20.5
NATIVA | 163 |  | Concreto | PULOTES 2-88 COMUNAL 3 Y 2-5 COMUNAL 4 | 2025-07-22 | 8/19/2025 12:00:00 AM |  | 28 | 24 | 28 | 116 | TREMIE | 28 | TREMIE-28-28 | 2026-10-29 | NUEVO | 2026-10-29 | 28 | 4 | 28.6 | 3 | 31.88889 | 20.5
NATIVA | 163 |  | Concreto | PULOTES 2-88 COMUNAL 3 Y 2-5 COMUNAL 4 | 2025-07-22 | 8/19/2025 12:00:00 AM |  | 28 | 24 | 29.7 | 124 | TREMIE | 28 | TREMIE-28-28 | 2026-10-29 | NUEVO | 2026-10-29 | 28 | 5.7 | 28.6 | 3 | 31.88889 | 20.5
NATIVA | 163 |  | Concreto | PULOTES 2-88 COMUNAL 3 Y 2-5 COMUNAL 4 | 2025-07-22 | 8/19/2025 12:00:00 AM |  | 28 | 24 | 28.1 | 117 | TREMIE | 28 | TREMIE-28-28 | 2026-10-29 | NUEVO | 2026-10-29 | 28 | 4.1 | 28.6 | 3 | 31.88889 | 20.5
NATIVA | 162 |  | Concreto | PILOTES 23-38-42 COMUNAL 3 Y 6 COMUNAL 4 | 2025-07-21 | 8/18/2025 12:00:00 AM |  | 28 | 24 | 33.9 | 141 | TREMIE | 28 | TREMIE-28-28 | 2026-10-29 | NUEVO | 2026-10-29 | 28 | 9.9 | 30.9 | 3 | 30.02222 | 20.5
NATIVA | 162 |  | Concreto | PILOTES 23-38-42 COMUNAL 3 Y 6 COMUNAL 4 | 2025-07-21 | 8/18/2025 12:00:00 AM |  | 28 | 24 | 30.2 | 126 | TREMIE | 28 | TREMIE-28-28 | 2026-10-29 | NUEVO | 2026-10-29 | 28 | 6.2 | 30.9 | 3 | 30.02222 | 20.5
NATIVA | 162 |  | Concreto | PILOTES 23-38-42 COMUNAL 3 Y 6 COMUNAL 4 | 2025-07-21 | 8/18/2025 12:00:00 AM |  | 28 | 24 | 28.6 | 119 | TREMIE | 28 | TREMIE-28-28 | 2026-10-29 | NUEVO | 2026-10-29 | 28 | 4.6 | 30.9 | 3 | 30.02222 | 20.5
NATIVA | 161 |  | Concreto | PILOTES 1-7 COMUNAL 4 | 2025-07-19 | 8/16/2025 12:00:00 AM |  | 28 | 24 | 29.7 | 124 | TREMIE | 28 | TREMIE-28-28 | 2026-10-29 | NUEVO | 2026-10-29 | 28 | 5.7 | 29.13333 | 3 | 29.54444 | 20.5
NATIVA | 161 |  | Concreto | PILOTES 1-7 COMUNAL 4 | 2025-07-19 | 8/16/2025 12:00:00 AM |  | 28 | 24 | 29.7 | 124 | TREMIE | 28 | TREMIE-28-28 | 2026-10-29 | NUEVO | 2026-10-29 | 28 | 5.7 | 29.13333 | 3 | 29.54444 | 20.5
NATIVA | 161 |  | Concreto | PILOTES 1-7 COMUNAL 4 | 2025-07-19 | 8/16/2025 12:00:00 AM |  | 28 | 24 | 28 | 116 | TREMIE | 28 | TREMIE-28-28 | 2026-10-29 | NUEVO | 2026-10-29 | 28 | 4 | 29.13333 | 3 | 29.54444 | 20.5
NATIVA | 160 |  | Concreto | PILOTES 68 COMUNAL 3 Y 3 COMUNAL 4 | 2025-07-18 | 8/15/2025 12:00:00 AM |  | 28 | 24 | 32.5 | 135 | TREMIE | 28 | TREMIE-28-28 | 2026-10-29 | NUEVO | 2026-10-29 | 28 | 8.5 | 29.4 | 3 | 29.81111 | 20.5
NATIVA | 160 |  | Concreto | PILOTES 68 COMUNAL 3 Y 3 COMUNAL 4 | 2025-07-18 | 8/15/2025 12:00:00 AM |  | 28 | 24 | 28.7 | 120 | TREMIE | 28 | TREMIE-28-28 | 2026-10-29 | NUEVO | 2026-10-29 | 28 | 4.7 | 29.4 | 3 | 29.81111 | 20.5
NATIVA | 160 |  | Concreto | PILOTES 68 COMUNAL 3 Y 3 COMUNAL 4 | 2025-07-18 | 8/15/2025 12:00:00 AM |  | 28 | 24 | 27 | 113 | TREMIE | 28 | TREMIE-28-28 | 2026-10-29 | NUEVO | 2026-10-29 | 28 | 3 | 29.4 | 3 | 29.81111 | 20.5
NATIVA | 159 |  | Concreto | PILOTES 48-87 COMUNAL 3 | 2025-07-17 | 8/14/2025 12:00:00 AM |  | 28 | 24 | 25.7 | 107 | TREMIE | 28 | TREMIE-28-28 | 2026-10-29 | NUEVO | 2026-10-29 | 28 | 1.7 | 24.46667 | 3 | 27.66667 | 20.5
NATIVA | 159 |  | Concreto | PILOTES 48-87 COMUNAL 3 | 2025-07-17 | 8/14/2025 12:00:00 AM |  | 28 | 24 | 24.3 | 101 | TREMIE | 28 | TREMIE-28-28 | 2026-10-29 | NUEVO | 2026-10-29 | 28 | 0.3 | 24.46667 | 3 | 27.66667 | 20.5
NATIVA | 159 |  | Concreto | PILOTES 48-87 COMUNAL 3 | 2025-07-17 | 8/14/2025 12:00:00 AM |  | 28 | 24 | 23.4 | 97 | TREMIE | 28 | TREMIE-28-28 | 2026-10-29 | NUEVO | 2026-10-29 | 28 | -0.6 | 24.46667 | 3 | 27.66667 | 20.5
NATIVA | 157 |  | Concreto | PILOTE 61 COMUNAL 3 | 2025-07-16 | 8/13/2025 12:00:00 AM |  | 28 | 24 | 25.2 | 105 | TREMIE | 28 | TREMIE-28-28 | 2026-10-29 | NUEVO | 2026-10-29 | 28 | 1.2 | 26.06667 | 3 | 26.64444 | 20.5
NATIVA | 157 |  | Concreto | PILOTE 61 COMUNAL 3 | 2025-07-16 | 8/13/2025 12:00:00 AM |  | 28 | 24 | 26.5 | 110 | TREMIE | 28 | TREMIE-28-28 | 2026-10-29 | NUEVO | 2026-10-29 | 28 | 2.5 | 26.06667 | 3 | 26.64444 | 20.5
NATIVA | 157 |  | Concreto | PILOTE 61 COMUNAL 3 | 2025-07-16 | 8/13/2025 12:00:00 AM |  | 28 | 24 | 26.5 | 110 | TREMIE | 28 | TREMIE-28-28 | 2026-10-29 | NUEVO | 2026-10-29 | 28 | 2.5 | 26.06667 | 3 | 26.64444 | 20.5
NATIVA | 154 |  | Concreto | PILOTE 39 COMUNAL 3 | 2025-07-15 | 8/12/2025 12:00:00 AM |  | 28 | 24 | 16.6 | 69 | TREMIE | 28 | TREMIE-28-28 | 2026-10-29 | NUEVO | 2026-10-29 | 28 | -7.4 | 23.4 | 3 | 24.64444 | 20.5
NATIVA | 154 |  | Concreto | PILOTE 39 COMUNAL 3 | 2025-07-15 | 8/12/2025 12:00:00 AM |  | 28 | 24 | 27.2 | 113 | TREMIE | 28 | TREMIE-28-28 | 2026-10-29 | NUEVO | 2026-10-29 | 28 | 3.2 | 23.4 | 3 | 24.64444 | 20.5
NATIVA | 154 |  | Concreto | PILOTE 39 COMUNAL 3 | 2025-07-15 | 8/12/2025 12:00:00 AM |  | 28 | 24 | 26.4 | 110 | TREMIE | 28 | TREMIE-28-28 | 2026-10-29 | NUEVO | 2026-10-29 | 28 | 2.4 | 23.4 | 3 | 24.64444 | 20.5
NATIVA | 153 |  | Concreto | PILOTES 69-82-84 COMUNAL 3 | 2025-07-14 | 8/11/2025 12:00:00 AM |  | 28 | 24 | 23.1 | 96 | TREMIE | 28 | TREMIE-28-28 | 2026-10-29 | NUEVO | 2026-10-29 | 28 | -0.9 | 24.1 | 3 | 24.52222 | 20.5
NATIVA | 153 |  | Concreto | PILOTES 69-82-84 COMUNAL 3 | 2025-07-14 | 8/11/2025 12:00:00 AM |  | 28 | 24 | 23.3 | 97 | TREMIE | 28 | TREMIE-28-28 | 2026-10-29 | NUEVO | 2026-10-29 | 28 | -0.7 | 24.1 | 3 | 24.52222 | 20.5
NATIVA | 153 |  | Concreto | PILOTES 69-82-84 COMUNAL 3 | 2025-07-14 | 8/11/2025 12:00:00 AM |  | 28 | 24 | 25.9 | 108 | TREMIE | 28 | TREMIE-28-28 | 2026-10-29 | NUEVO | 2026-10-29 | 28 | 1.9 | 24.1 | 3 | 24.52222 | 20.5
NATIVA | 151 |  | Concreto | PILOTE 86 COMUNAL3 | 2025-07-11 | 8/8/2025 12:00:00 AM |  | 28 | 24 | 22.1 | 92 | TREMIE | 28 | TREMIE-28-28 | 2026-10-29 | NUEVO | 2026-10-29 | 28 | -1.9 | 23.8 | 3 | 23.76667 | 20.5
NATIVA | 151 |  | Concreto | PILOTE 86 COMUNAL3 | 2025-07-11 | 8/8/2025 12:00:00 AM |  | 28 | 24 | 24.6 | 102 | TREMIE | 28 | TREMIE-28-28 | 2026-10-29 | NUEVO | 2026-10-29 | 28 | 0.6 | 23.8 | 3 | 23.76667 | 20.5
NATIVA | 151 |  | Concreto | PILOTE 86 COMUNAL3 | 2025-07-11 | 8/8/2025 12:00:00 AM |  | 28 | 24 | 24.7 | 103 | TREMIE | 28 | TREMIE-28-28 | 2026-10-29 | NUEVO | 2026-10-29 | 28 | 0.7 | 23.8 | 3 | 23.76667 | 20.5
NATIVA | 148 |  | Concreto | PILOTE 10 COMUNAL 3 | 2025-07-10 | 8/7/2025 12:00:00 AM |  | 28 | 24 | 20.8 | 87 | TREMIE | 28 | TREMIE-28-28 | 2026-10-29 | NUEVO | 2026-10-29 | 28 | -3.2 | 21.53333 | 3 | 23.14444 | 20.5
NATIVA | 148 |  | Concreto | PILOTE 10 COMUNAL 3 | 2025-07-10 | 8/7/2025 12:00:00 AM |  | 28 | 24 | 21.4 | 89 | TREMIE | 28 | TREMIE-28-28 | 2026-10-29 | NUEVO | 2026-10-29 | 28 | -2.6 | 21.53333 | 3 | 23.14444 | 20.5
NATIVA | 148 |  | Concreto | PILOTE 10 COMUNAL 3 | 2025-07-10 | 8/7/2025 12:00:00 AM |  | 28 | 24 | 22.4 | 94 | TREMIE | 28 | TREMIE-28-28 | 2026-10-29 | NUEVO | 2026-10-29 | 28 | -1.6 | 21.53333 | 3 | 23.14444 | 20.5
NATIVA | 149 |  | Concreto | PILOTES 89-90 COMUNAL 3 | 2025-07-10 | 8/7/2025 12:00:00 AM |  | 28 | 24 | 25.5 | 106 | TREMIE | 28 | TREMIE-28-28 | 2026-10-29 | NUEVO | 2026-10-29 | 28 | 1.5 | 22.46667 | 3 | 22.6 | 20.5
NATIVA | 149 |  | Concreto | PILOTES 89-90 COMUNAL 3 | 2025-07-10 | 8/7/2025 12:00:00 AM |  | 28 | 24 | 26.6 | 111 | TREMIE | 28 | TREMIE-28-28 | 2026-10-29 | NUEVO | 2026-10-29 | 28 | 2.6 | 22.46667 | 3 | 22.6 | 20.5
NATIVA | 149 |  | Concreto | PILOTES 89-90 COMUNAL 3 | 2025-07-10 | 8/7/2025 12:00:00 AM |  | 28 | 24 | 15.3 | 64 | TREMIE | 28 | TREMIE-28-28 | 2026-10-29 | NUEVO | 2026-10-29 | 28 | -8.7 | 22.46667 | 3 | 22.6 | 20.5
NATIVA | 146 |  | Concreto | PILOTES 13-43 COMUNAL 3 | 2025-07-09 | 8/6/2025 12:00:00 AM |  | 28 | 24 | 29.8 | 124 | TREMIE | 28 | TREMIE-28-28 | 2026-10-29 | NUEVO | 2026-10-29 | 28 | 5.8 | 28.06667 | 3 | 24.02222 | 20.5
NATIVA | 146 |  | Concreto | PILOTES 13-43 COMUNAL 3 | 2025-07-09 | 8/6/2025 12:00:00 AM |  | 28 | 24 | 26.6 | 111 | TREMIE | 28 | TREMIE-28-28 | 2026-10-29 | NUEVO | 2026-10-29 | 28 | 2.6 | 28.06667 | 3 | 24.02222 | 20.5
NATIVA | 146 |  | Concreto | PILOTES 13-43 COMUNAL 3 | 2025-07-09 | 8/6/2025 12:00:00 AM |  | 28 | 24 | 27.8 | 116 | TREMIE | 28 | TREMIE-28-28 | 2026-10-29 | NUEVO | 2026-10-29 | 28 | 3.8 | 28.06667 | 3 | 24.02222 | 20.5
NATIVA | 144 |  | Concreto | PILOTES 6 COMUNAL 2 Y 40-46 COMUNAL 3 | 2025-07-08 | 8/5/2025 12:00:00 AM |  | 28 | 24 | 21.2 | 88 | TREMIE | 28 | TREMIE-28-28 | 2026-10-29 | NUEVO | 2026-10-29 | 28 | -2.8 | 22.7 | 3 | 24.41111 | 20.5
NATIVA | 144 |  | Concreto | PILOTES 6 COMUNAL 2 Y 40-46 COMUNAL 3 | 2025-07-08 | 8/5/2025 12:00:00 AM |  | 28 | 24 | 21.9 | 91 | TREMIE | 28 | TREMIE-28-28 | 2026-10-29 | NUEVO | 2026-10-29 | 28 | -2.1 | 22.7 | 3 | 24.41111 | 20.5
NATIVA | 144 |  | Concreto | PILOTES 6 COMUNAL 2 Y 40-46 COMUNAL 3 | 2025-07-08 | 8/5/2025 12:00:00 AM |  | 28 | 24 | 25 | 104 | TREMIE | 28 | TREMIE-28-28 | 2026-10-29 | NUEVO | 2026-10-29 | 28 | 1 | 22.7 | 3 | 24.41111 | 20.5
NATIVA | 142 |  | Concreto | PILOTE 79 COMUNAL 3 | 2025-07-07 | 8/4/2025 12:00:00 AM |  | 28 | 24 | 22.8 | 95 | TREMIE | 28 | TREMIE-28-28 | 2026-10-29 | NUEVO | 2026-10-29 | 28 | -1.2 | 24.6 | 3 | 25.12222 | 20.5
NATIVA | 142 |  | Concreto | PILOTE 79 COMUNAL 3 | 2025-07-07 | 8/4/2025 12:00:00 AM |  | 28 | 24 | 25.7 | 107 | TREMIE | 28 | TREMIE-28-28 | 2026-10-29 | NUEVO | 2026-10-29 | 28 | 1.7 | 24.6 | 3 | 25.12222 | 20.5
NATIVA | 142 |  | Concreto | PILOTE 79 COMUNAL 3 | 2025-07-07 | 8/4/2025 12:00:00 AM |  | 28 | 24 | 25.3 | 105 | TREMIE | 28 | TREMIE-28-28 | 2026-10-29 | NUEVO | 2026-10-29 | 28 | 1.3 | 24.6 | 3 | 25.12222 | 20.5
NATIVA | 140 |  | Concreto | PILOTES 1-2 COMUNAL 2 | 2025-07-05 | 8/2/2025 12:00:00 AM |  | 28 | 24 | 32.8 | 137 | TREMIE | 28 | TREMIE-28-28 | 2026-10-29 | NUEVO | 2026-10-29 | 28 | 8.8 | 30.5 | 3 | 25.93333 | 20.5
NATIVA | 140 |  | Concreto | PILOTES 1-2 COMUNAL 2 | 2025-07-05 | 8/2/2025 12:00:00 AM |  | 28 | 24 | 33.4 | 139 | TREMIE | 28 | TREMIE-28-28 | 2026-10-29 | NUEVO | 2026-10-29 | 28 | 9.4 | 30.5 | 3 | 25.93333 | 20.5
NATIVA | 140 |  | Concreto | PILOTES 1-2 COMUNAL 2 | 2025-07-05 | 8/2/2025 12:00:00 AM |  | 28 | 24 | 25.3 | 106 | TREMIE | 28 | TREMIE-28-28 | 2026-10-29 | NUEVO | 2026-10-29 | 28 | 1.3 | 30.5 | 3 | 25.93333 | 20.5
NATIVA | 138 |  | Concreto | PILOTES 7-8-12 COMUNAL 2 | 2025-07-04 | 8/1/2025 12:00:00 AM |  | 28 | 24 | 25.8 | 108 | TREMIE | 28 | TREMIE-28-28 | 2026-10-29 | NUEVO | 2026-10-29 | 28 | 1.8 | 28.86667 | 3 | 27.98889 | 20.5
NATIVA | 138 |  | Concreto | PILOTES 7-8-12 COMUNAL 2 | 2025-07-04 | 8/1/2025 12:00:00 AM |  | 28 | 24 | 30.6 | 128 | TREMIE | 28 | TREMIE-28-28 | 2026-10-29 | NUEVO | 2026-10-29 | 28 | 6.6 | 28.86667 | 3 | 27.98889 | 20.5
NATIVA | 138 |  | Concreto | PILOTES 7-8-12 COMUNAL 2 | 2025-07-04 | 8/1/2025 12:00:00 AM |  | 28 | 24 | 30.2 | 126 | TREMIE | 28 | TREMIE-28-28 | 2026-10-29 | NUEVO | 2026-10-29 | 28 | 6.2 | 28.86667 | 3 | 27.98889 | 20.5
NATIVA | 136 |  | Concreto | PILOTES 3-4-5 COMUNAL 2 | 2025-07-03 | 7/31/2025 12:00:00 AM |  | 28 | 24 | 27.4 | 114 | TREMIE | 28 | TREMIE-28-28 | 2026-10-29 | NUEVO | 2026-10-29 | 28 | 3.4 | 31.1 | 3 | 30.15556 | 20.5
NATIVA | 136 |  | Concreto | PILOTES 3-4-5 COMUNAL 2 | 2025-07-03 | 7/31/2025 12:00:00 AM |  | 28 | 24 | 30.2 | 126 | TREMIE | 28 | TREMIE-28-28 | 2026-10-29 | NUEVO | 2026-10-29 | 28 | 6.2 | 31.1 | 3 | 30.15556 | 20.5
NATIVA | 136 |  | Concreto | PILOTES 3-4-5 COMUNAL 2 | 2025-07-03 | 7/31/2025 12:00:00 AM |  | 28 | 24 | 35.7 | 149 | TREMIE | 28 | TREMIE-28-28 | 2026-10-29 | NUEVO | 2026-10-29 | 28 | 11.7 | 31.1 | 3 | 30.15556 | 20.5
NATIVA | 134 |  | Concreto | PILOTES 15 COMUNAL 2 Y 77 COMUNAL 3 | 2025-07-02 | 7/30/2025 12:00:00 AM |  | 28 | 24 | 31.9 | 133 | TREMIE | 28 | TREMIE-28-28 | 2026-10-29 | NUEVO | 2026-10-29 | 28 | 7.9 | 31.23333 | 3 | 30.4 | 20.5
NATIVA | 134 |  | Concreto | PILOTES 15 COMUNAL 2 Y 77 COMUNAL 3 | 2025-07-02 | 7/30/2025 12:00:00 AM |  | 28 | 24 | 29.9 | 125 | TREMIE | 28 | TREMIE-28-28 | 2026-10-29 | NUEVO | 2026-10-29 | 28 | 5.9 | 31.23333 | 3 | 30.4 | 20.5
NATIVA | 134 |  | Concreto | PILOTES 15 COMUNAL 2 Y 77 COMUNAL 3 | 2025-07-02 | 7/30/2025 12:00:00 AM |  | 28 | 24 | 31.9 | 133 | TREMIE | 28 | TREMIE-28-28 | 2026-10-29 | NUEVO | 2026-10-29 | 28 | 7.9 | 31.23333 | 3 | 30.4 | 20.5
NATIVA | 132 |  | Concreto | PILOTE 11 COMUNAL 2 | 2025-07-01 | 7/29/2025 12:00:00 AM |  | 28 | 24 | 28.8 | 120 | TREMIE | 28 | TREMIE-28-28 | 2026-10-29 | NUEVO | 2026-10-29 | 28 | 4.8 | 27.46667 | 3 | 29.93333 | 20.5
NATIVA | 132 |  | Concreto | PILOTE 11 COMUNAL 2 | 2025-07-01 | 7/29/2025 12:00:00 AM |  | 28 | 24 | 27.7 | 115 | TREMIE | 28 | TREMIE-28-28 | 2026-10-29 | NUEVO | 2026-10-29 | 28 | 3.7 | 27.46667 | 3 | 29.93333 | 20.5
NATIVA | 132 |  | Concreto | PILOTE 11 COMUNAL 2 | 2025-07-01 | 7/29/2025 12:00:00 AM |  | 28 | 24 | 25.9 | 108 | TREMIE | 28 | TREMIE-28-28 | 2026-10-29 | NUEVO | 2026-10-29 | 28 | 1.9 | 27.46667 | 3 | 29.93333 | 20.5
NATIVA | 130 |  | Concreto | PILOTE 74 COMUNAL 3 | 2025-06-28 | 7/26/2025 12:00:00 AM |  | 28 | 24 | 30.8 | 128 | TREMIE | 28 | TREMIE-28-28 | 2026-10-29 | NUEVO | 2026-10-29 | 28 | 6.8 | 29.33333 | 3 | 29.34444 | 20.5
NATIVA | 130 |  | Concreto | PILOTE 74 COMUNAL 3 | 2025-06-28 | 7/26/2025 12:00:00 AM |  | 28 | 24 | 28.1 | 117 | TREMIE | 28 | TREMIE-28-28 | 2026-10-29 | NUEVO | 2026-10-29 | 28 | 4.1 | 29.33333 | 3 | 29.34444 | 20.5
NATIVA | 130 |  | Concreto | PILOTE 74 COMUNAL 3 | 2025-06-28 | 7/26/2025 12:00:00 AM |  | 28 | 24 | 29.1 | 121 | TREMIE | 28 | TREMIE-28-28 | 2026-10-29 | NUEVO | 2026-10-29 | 28 | 5.1 | 29.33333 | 3 | 29.34444 | 20.5
NATIVA | 129 |  | Concreto | PILOTES 9-36-80 COMUNAL 3 | 2025-06-27 | 7/25/2025 12:00:00 AM |  | 28 | 24 | 23.6 | 98 | TREMIE | 28 | TREMIE-28-28 | 2026-10-29 | NUEVO | 2026-10-29 | 28 | -0.4 | 26.56667 | 3 | 27.78889 | 20.5
NATIVA | 129 |  | Concreto | PILOTES 9-36-80 COMUNAL 3 | 2025-06-27 | 7/25/2025 12:00:00 AM |  | 28 | 24 | 26.2 | 109 | TREMIE | 28 | TREMIE-28-28 | 2026-10-29 | NUEVO | 2026-10-29 | 28 | 2.2 | 26.56667 | 3 | 27.78889 | 20.5
NATIVA | 129 |  | Concreto | PILOTES 9-36-80 COMUNAL 3 | 2025-06-27 | 7/25/2025 12:00:00 AM |  | 28 | 24 | 29.9 | 125 | TREMIE | 28 | TREMIE-28-28 | 2026-10-29 | NUEVO | 2026-10-29 | 28 | 5.9 | 26.56667 | 3 | 27.78889 | 20.5
NATIVA | 127 |  | Concreto | PILOTES 12-15-41 COMUNAL 3 | 2025-06-26 | 7/24/2025 12:00:00 AM |  | 28 | 24 | 24.7 | 103 | TREMIE | 28 | TREMIE-28-28 | 2026-10-29 | NUEVO | 2026-10-29 | 28 | 0.7 | 23.53333 | 3 | 26.47778 | 20.5
NATIVA | 127 |  | Concreto | PILOTES 12-15-41 COMUNAL 3 | 2025-06-26 | 7/24/2025 12:00:00 AM |  | 28 | 24 | 21.1 | 88 | TREMIE | 28 | TREMIE-28-28 | 2026-10-29 | NUEVO | 2026-10-29 | 28 | -2.9 | 23.53333 | 3 | 26.47778 | 20.5
NATIVA | 127 |  | Concreto | PILOTES 12-15-41 COMUNAL 3 | 2025-06-26 | 7/24/2025 12:00:00 AM |  | 28 | 24 | 24.8 | 103 | TREMIE | 28 | TREMIE-28-28 | 2026-10-29 | NUEVO | 2026-10-29 | 28 | 0.8 | 23.53333 | 3 | 26.47778 | 20.5
NATIVA | 125 |  | Concreto | PILOTES 20-45-78 COMUNAL 3 | 2025-06-25 | 7/23/2025 12:00:00 AM |  | 28 | 24 | 28.2 | 118 | TREMIE | 28 | TREMIE-28-28 | 2026-10-29 | NUEVO | 2026-10-29 | 28 | 4.2 | 27.33333 | 3 | 25.81111 | 20.5
NATIVA | 125 |  | Concreto | PILOTES 20-45-78 COMUNAL 3 | 2025-06-25 | 7/23/2025 12:00:00 AM |  | 28 | 24 | 28 | 117 | TREMIE | 28 | TREMIE-28-28 | 2026-10-29 | NUEVO | 2026-10-29 | 28 | 4 | 27.33333 | 3 | 25.81111 | 20.5
NATIVA | 125 |  | Concreto | PILOTES 20-45-78 COMUNAL 3 | 2025-06-25 | 7/23/2025 12:00:00 AM |  | 28 | 24 | 25.8 | 107 | TREMIE | 28 | TREMIE-28-28 | 2026-10-29 | NUEVO | 2026-10-29 | 28 | 1.8 | 27.33333 | 3 | 25.81111 | 20.5
NATIVA | 124 |  | Concreto | PILOTES 62-73-75 COMUNAL 3 | 2025-06-24 | 7/22/2025 12:00:00 AM |  | 28 | 24 | 22.1 | 92 | TREMIE | 28 | TREMIE-28-28 | 2026-10-29 | NUEVO | 2026-10-29 | 28 | -1.9 | 24.23333 | 3 | 25.03333 | 20.5
NATIVA | 124 |  | Concreto | PILOTES 62-73-75 COMUNAL 3 | 2025-06-24 | 7/22/2025 12:00:00 AM |  | 28 | 24 | 25.9 | 108 | TREMIE | 28 | TREMIE-28-28 | 2026-10-29 | NUEVO | 2026-10-29 | 28 | 1.9 | 24.23333 | 3 | 25.03333 | 20.5
NATIVA | 124 |  | Concreto | PILOTES 62-73-75 COMUNAL 3 | 2025-06-24 | 7/22/2025 12:00:00 AM |  | 28 | 24 | 24.7 | 103 | TREMIE | 28 | TREMIE-28-28 | 2026-10-29 | NUEVO | 2026-10-29 | 28 | 0.7 | 24.23333 | 3 | 25.03333 | 20.5
NATIVA | 122 |  | Concreto | PILOTES 52-71 COMUNAL3 | 2025-06-21 | 7/19/2025 12:00:00 AM |  | 28 | 24 | 23.8 | 99 | TREMIE | 28 | TREMIE-28-28 | 2026-10-29 | NUEVO | 2026-10-29 | 28 | -0.2 | 21.43333 | 3 | 24.33333 | 20.5
NATIVA | 122 |  | Concreto | PILOTES 52-71 COMUNAL3 | 2025-06-21 | 7/19/2025 12:00:00 AM |  | 28 | 24 | 15.6 | 65 | TREMIE | 28 | TREMIE-28-28 | 2026-10-29 | NUEVO | 2026-10-29 | 28 | -8.4 | 21.43333 | 3 | 24.33333 | 20.5
NATIVA | 122 |  | Concreto | PILOTES 52-71 COMUNAL3 | 2025-06-21 | 7/19/2025 12:00:00 AM |  | 28 | 24 | 24.9 | 104 | TREMIE | 28 | TREMIE-28-28 | 2026-10-29 | NUEVO | 2026-10-29 | 28 | 0.9 | 21.43333 | 3 | 24.33333 | 20.5
NATIVA | 120 |  | Concreto | PILOTES 37-66-72-83 COMUNAL 3 | 2025-06-20 | 7/18/2025 12:00:00 AM |  | 28 | 24 | 30.2 | 126 | TREMIE | 28 | TREMIE-28-28 | 2026-10-29 | NUEVO | 2026-10-29 | 28 | 6.2 | 24.16667 | 3 | 23.27778 | 20.5
NATIVA | 120 |  | Concreto | PILOTES 37-66-72-83 COMUNAL 3 | 2025-06-20 | 7/18/2025 12:00:00 AM |  | 28 | 24 | 25.1 | 104 | TREMIE | 28 | TREMIE-28-28 | 2026-10-29 | NUEVO | 2026-10-29 | 28 | 1.1 | 24.16667 | 3 | 23.27778 | 20.5
NATIVA | 120 |  | Concreto | PILOTES 37-66-72-83 COMUNAL 3 | 2025-06-20 | 7/18/2025 12:00:00 AM |  | 28 | 24 | 17.2 | 71 | TREMIE | 28 | TREMIE-28-28 | 2026-10-29 | NUEVO | 2026-10-29 | 28 | -6.8 | 24.16667 | 3 | 23.27778 | 20.5
NATIVA | 118 |  | Concreto | PILOTES 19-35-55-60 COMUNAL 3 | 2025-06-19 | 7/17/2025 12:00:00 AM |  | 28 | 24 | 27.6 | 115 | TREMIE | 28 | TREMIE-28-28 | 2026-10-29 | NUEVO | 2026-10-29 | 28 | 3.6 | 29.9 | 3 | 25.16667 | 20.5
NATIVA | 118 |  | Concreto | PILOTES 19-35-55-60 COMUNAL 3 | 2025-06-19 | 7/17/2025 12:00:00 AM |  | 28 | 24 | 29.8 | 124 | TREMIE | 28 | TREMIE-28-28 | 2026-10-29 | NUEVO | 2026-10-29 | 28 | 5.8 | 29.9 | 3 | 25.16667 | 20.5
NATIVA | 118 |  | Concreto | PILOTES 19-35-55-60 COMUNAL 3 | 2025-06-19 | 7/17/2025 12:00:00 AM |  | 28 | 24 | 32.3 | 134 | TREMIE | 28 | TREMIE-28-28 | 2026-10-29 | NUEVO | 2026-10-29 | 28 | 8.3 | 29.9 | 3 | 25.16667 | 20.5
NATIVA | 116 |  | Concreto | PILOTES 17-44-66-76 COMUNAL 3 | 2025-06-18 | 7/16/2025 12:00:00 AM |  | 28 | 24 | 22.3 | 93 | TREMIE | 28 | TREMIE-28-28 | 2026-10-29 | NUEVO | 2026-10-29 | 28 | -1.7 | 21.1 | 3 | 25.05556 | 20.5
NATIVA | 116 |  | Concreto | PILOTES 17-44-66-76 COMUNAL 3 | 2025-06-18 | 7/16/2025 12:00:00 AM |  | 28 | 24 | 21.9 | 91 | TREMIE | 28 | TREMIE-28-28 | 2026-10-29 | NUEVO | 2026-10-29 | 28 | -2.1 | 21.1 | 3 | 25.05556 | 20.5
NATIVA | 116 |  | Concreto | PILOTES 17-44-66-76 COMUNAL 3 | 2025-06-18 | 7/16/2025 12:00:00 AM |  | 28 | 24 | 19.1 | 79 | TREMIE | 28 | TREMIE-28-28 | 2026-10-29 | NUEVO | 2026-10-29 | 28 | -4.9 | 21.1 | 3 | 25.05556 | 20.5
NATIVA | 115 |  | Concreto | PILOTES 8-11 COMUNAL 3 | 2025-06-17 | 7/15/2025 12:00:00 AM |  | 28 | 24 | 27.7 | 116 | TREMIE | 28 | TREMIE-28-28 | 2026-10-29 | NUEVO | 2026-10-29 | 28 | 3.7 | 26.56667 | 3 | 25.85556 | 20.5
NATIVA | 115 |  | Concreto | PILOTES 8-11 COMUNAL 3 | 2025-06-17 | 7/15/2025 12:00:00 AM |  | 28 | 24 | 23.4 | 97 | TREMIE | 28 | TREMIE-28-28 | 2026-10-29 | NUEVO | 2026-10-29 | 28 | -0.6 | 26.56667 | 3 | 25.85556 | 20.5
NATIVA | 115 |  | Concreto | PILOTES 8-11 COMUNAL 3 | 2025-06-17 | 7/15/2025 12:00:00 AM |  | 28 | 24 | 28.6 | 119 | TREMIE | 28 | TREMIE-28-28 | 2026-10-29 | NUEVO | 2026-10-29 | 28 | 4.6 | 26.56667 | 3 | 25.85556 | 20.5
NATIVA | 112 |  | Concreto | PILOTES 3-33 COMUNAL 3 14 COMUNAL 2 | 2025-06-16 | 7/14/2025 12:00:00 AM |  | 28 | 24 | 16.2 | 68 | TREMIE | 28 | TREMIE-28-28 | 2026-10-29 | NUEVO | 2026-10-29 | 28 | -7.8 | 16.5 | 3 | 21.38889 | 20.5
NATIVA | 112 |  | Concreto | PILOTES 3-33 COMUNAL 3 14 COMUNAL 2 | 2025-06-16 | 7/14/2025 12:00:00 AM |  | 28 | 24 | 15.7 | 65 | TREMIE | 28 | TREMIE-28-28 | 2026-10-29 | NUEVO | 2026-10-29 | 28 | -8.3 | 16.5 | 3 | 21.38889 | 20.5
NATIVA | 112 |  | Concreto | PILOTES 3-33 COMUNAL 3 14 COMUNAL 2 | 2025-06-16 | 7/14/2025 12:00:00 AM |  | 28 | 24 | 17.6 | 73 | TREMIE | 28 | TREMIE-28-28 | 2026-10-29 | NUEVO | 2026-10-29 | 28 | -6.4 | 16.5 | 3 | 21.38889 | 20.5
NATIVA | 110 |  | Concreto | PILOTE 16 COMUNAL 3 | 2025-06-14 | 7/12/2025 12:00:00 AM |  | 28 | 24 | 25.6 | 107 | TREMIE | 28 | TREMIE-28-28 | 2026-10-29 | NUEVO | 2026-10-29 | 28 | 1.6 | 23.8 | 3 | 22.28889 | 20.5
NATIVA | 110 |  | Concreto | PILOTE 16 COMUNAL 3 | 2025-06-14 | 7/12/2025 12:00:00 AM |  | 28 | 24 | 24.4 | 102 | TREMIE | 28 | TREMIE-28-28 | 2026-10-29 | NUEVO | 2026-10-29 | 28 | 0.4 | 23.8 | 3 | 22.28889 | 20.5
NATIVA | 110 |  | Concreto | PILOTE 16 COMUNAL 3 | 2025-06-14 | 7/12/2025 12:00:00 AM |  | 28 | 24 | 21.4 | 89 | TREMIE | 28 | TREMIE-28-28 | 2026-10-29 | NUEVO | 2026-10-29 | 28 | -2.6 | 23.8 | 3 | 22.28889 | 20.5
NATIVA | 107 |  | Concreto | PILOTES 18-47-63 COMUNAL 3 | 2025-06-13 | 7/11/2025 12:00:00 AM |  | 28 | 24 | 24.2 | 101 | TREMIE | 28 | TREMIE-28-28 | 2026-10-29 | NUEVO | 2026-10-29 | 28 | 0.2 | 25.73333 | 3 | 22.01111 | 20.5
NATIVA | 107 |  | Concreto | PILOTES 18-47-63 COMUNAL 3 | 2025-06-13 | 7/11/2025 12:00:00 AM |  | 28 | 24 | 27.3 | 114 | TREMIE | 28 | TREMIE-28-28 | 2026-10-29 | NUEVO | 2026-10-29 | 28 | 3.3 | 25.73333 | 3 | 22.01111 | 20.5
NATIVA | 107 |  | Concreto | PILOTES 18-47-63 COMUNAL 3 | 2025-06-13 | 7/11/2025 12:00:00 AM |  | 28 | 24 | 25.7 | 107 | TREMIE | 28 | TREMIE-28-28 | 2026-10-29 | NUEVO | 2026-10-29 | 28 | 1.7 | 25.73333 | 3 | 22.01111 | 20.5
NATIVA | 105 |  | Concreto | PILOTES 26-67 COMUNAL 3 | 2025-06-12 | 7/10/2025 12:00:00 AM |  | 28 | 24 | 27.3 | 114 | TREMIE | 28 | TREMIE-28-28 | 2026-10-29 | NUEVO | 2026-10-29 | 28 | 3.3 | 28.33333 | 3 | 25.95556 | 20.5
NATIVA | 105 |  | Concreto | PILOTES 26-67 COMUNAL 3 | 2025-06-12 | 7/10/2025 12:00:00 AM |  | 28 | 24 | 27.8 | 116 | TREMIE | 28 | TREMIE-28-28 | 2026-10-29 | NUEVO | 2026-10-29 | 28 | 3.8 | 28.33333 | 3 | 25.95556 | 20.5
NATIVA | 105 |  | Concreto | PILOTES 26-67 COMUNAL 3 | 2025-06-12 | 7/10/2025 12:00:00 AM |  | 28 | 24 | 29.9 | 124 | TREMIE | 28 | TREMIE-28-28 | 2026-10-29 | NUEVO | 2026-10-29 | 28 | 5.9 | 28.33333 | 3 | 25.95556 | 20.5
NATIVA | 102 |  | Concreto | PILOTES 9 COMUNAL 2 Y 30 COMUNAL 3 | 2025-06-11 | 7/9/2025 12:00:00 AM |  | 28 | 24 | 15.8 | 66 | TREMIE | 28 | TREMIE-28-28 | 2026-10-29 | NUEVO | 2026-10-29 | 28 | -8.2 | 19.2 | 3 | 24.42222 | 20.5
NATIVA | 102 |  | Concreto | PILOTES 9 COMUNAL 2 Y 30 COMUNAL 3 | 2025-06-11 | 7/9/2025 12:00:00 AM |  | 28 | 24 | 21.6 | 90 | TREMIE | 28 | TREMIE-28-28 | 2026-10-29 | NUEVO | 2026-10-29 | 28 | -2.4 | 19.2 | 3 | 24.42222 | 20.5
NATIVA | 102 |  | Concreto | PILOTES 9 COMUNAL 2 Y 30 COMUNAL 3 | 2025-06-11 | 7/9/2025 12:00:00 AM |  | 28 | 24 | 20.2 | 84 | TREMIE | 28 | TREMIE-28-28 | 2026-10-29 | NUEVO | 2026-10-29 | 28 | -3.8 | 19.2 | 3 | 24.42222 | 20.5
NATIVA | 100 |  | Concreto | PILOTE 16 COMUNAL 2 | 2025-06-10 | 7/8/2025 12:00:00 AM |  | 28 | 24 | 23.1 | 96 | TREMIE | 28 | TREMIE-28-28 | 2026-10-29 | NUEVO | 2026-10-29 | 28 | -0.9 | 24.66667 | 3 | 24.06667 | 20.5
NATIVA | 100 |  | Concreto | PILOTE 16 COMUNAL 2 | 2025-06-10 | 7/8/2025 12:00:00 AM |  | 28 | 24 | 25.4 | 106 | TREMIE | 28 | TREMIE-28-28 | 2026-10-29 | NUEVO | 2026-10-29 | 28 | 1.4 | 24.66667 | 3 | 24.06667 | 20.5
NATIVA | 100 |  | Concreto | PILOTE 16 COMUNAL 2 | 2025-06-10 | 7/8/2025 12:00:00 AM |  | 28 | 24 | 25.5 | 106 | TREMIE | 28 | TREMIE-28-28 | 2026-10-29 | NUEVO | 2026-10-29 | 28 | 1.5 | 24.66667 | 3 | 24.06667 | 20.5
NATIVA | 97 |  | Concreto | PILOTES 50-64 COMUNAL 3 | 2025-06-09 | 7/7/2025 12:00:00 AM |  | 28 | 24 | 26.8 | 112 | TREMIE | 28 | TREMIE-28-28 | 2026-10-29 | NUEVO | 2026-10-29 | 28 | 2.8 | 24.9 | 3 | 22.92222 | 20.5
NATIVA | 97 |  | Concreto | PILOTES 50-64 COMUNAL 3 | 2025-06-09 | 7/7/2025 12:00:00 AM |  | 28 | 24 | 22.6 | 94 | TREMIE | 28 | TREMIE-28-28 | 2026-10-29 | NUEVO | 2026-10-29 | 28 | -1.4 | 24.9 | 3 | 22.92222 | 20.5
NATIVA | 97 |  | Concreto | PILOTES 50-64 COMUNAL 3 | 2025-06-09 | 7/7/2025 12:00:00 AM |  | 28 | 24 | 25.3 | 106 | TREMIE | 28 | TREMIE-28-28 | 2026-10-29 | NUEVO | 2026-10-29 | 28 | 1.3 | 24.9 | 3 | 22.92222 | 20.5
NATIVA | 95 |  | Concreto | PILOTES 31 COMUNAL 3 Y 10 COMUNAL 2 | 2025-06-07 | 7/5/2025 12:00:00 AM |  | 28 | 24 | 30.4 | 127 | TREMIE | 28 | TREMIE-28-28 | 2026-10-29 | NUEVO | 2026-10-29 | 28 | 6.4 | 29.43333 | 3 | 26.33333 | 20.5
NATIVA | 95 |  | Concreto | PILOTES 31 COMUNAL 3 Y 10 COMUNAL 2 | 2025-06-07 | 7/5/2025 12:00:00 AM |  | 28 | 24 | 26.3 | 109 | TREMIE | 28 | TREMIE-28-28 | 2026-10-29 | NUEVO | 2026-10-29 | 28 | 2.3 | 29.43333 | 3 | 26.33333 | 20.5
NATIVA | 95 |  | Concreto | PILOTES 31 COMUNAL 3 Y 10 COMUNAL 2 | 2025-06-07 | 7/5/2025 12:00:00 AM |  | 28 | 24 | 31.6 | 132 | TREMIE | 28 | TREMIE-28-28 | 2026-10-29 | NUEVO | 2026-10-29 | 28 | 7.6 | 29.43333 | 3 | 26.33333 | 20.5
NATIVA | 93 |  | Concreto | PILOTE 13 COMUNAL 2 | 2025-06-06 | 7/4/2025 12:00:00 AM |  | 28 | 24 | 25.9 | 108 | TREMIE | 28 | TREMIE-28-28 | 2026-10-29 | NUEVO | 2026-10-29 | 28 | 1.9 | 25.13333 | 3 | 26.48889 | 20.5
NATIVA | 93 |  | Concreto | PILOTE 13 COMUNAL 2 | 2025-06-06 | 7/4/2025 12:00:00 AM |  | 28 | 24 | 25.9 | 108 | TREMIE | 28 | TREMIE-28-28 | 2026-10-29 | NUEVO | 2026-10-29 | 28 | 1.9 | 25.13333 | 3 | 26.48889 | 20.5
NATIVA | 93 |  | Concreto | PILOTE 13 COMUNAL 2 | 2025-06-06 | 7/4/2025 12:00:00 AM |  | 28 | 24 | 23.6 | 98 | TREMIE | 28 | TREMIE-28-28 | 2026-10-29 | NUEVO | 2026-10-29 | 28 | -0.4 | 25.13333 | 3 | 26.48889 | 20.5
NATIVA | 89 |  | Concreto | PILOTES 6-29-57 COMUNAL 3 | 2025-06-04 | 7/2/2025 12:00:00 AM |  | 28 | 24 | 25.8 | 108 | TREMIE | 28 | TREMIE-28-28 | 2026-10-29 | NUEVO | 2026-10-29 | 28 | 1.8 | 23.13333 | 3 | 25.9 | 20.5
NATIVA | 89 |  | Concreto | PILOTES 6-29-57 COMUNAL 3 | 2025-06-04 | 7/2/2025 12:00:00 AM |  | 28 | 24 | 22.8 | 95 | TREMIE | 28 | TREMIE-28-28 | 2026-10-29 | NUEVO | 2026-10-29 | 28 | -1.2 | 23.13333 | 3 | 25.9 | 20.5
NATIVA | 89 |  | Concreto | PILOTES 6-29-57 COMUNAL 3 | 2025-06-04 | 7/2/2025 12:00:00 AM |  | 28 | 24 | 20.8 | 87 | TREMIE | 28 | TREMIE-28-28 | 2026-10-29 | NUEVO | 2026-10-29 | 28 | -3.2 | 23.13333 | 3 | 25.9 | 20.5
NATIVA | 88 |  | Concreto | PILOTE 34 COMUNAL 3 | 2025-06-03 | 7/1/2025 12:00:00 AM |  | 28 | 24 | 26.3 | 110 | TREMIE | 28 | TREMIE-28-28 | 2026-10-29 | NUEVO | 2026-10-29 | 28 | 2.3 | 25.13333 | 3 | 24.46667 | 20.5
NATIVA | 88 |  | Concreto | PILOTE 34 COMUNAL 3 | 2025-06-03 | 7/1/2025 12:00:00 AM |  | 28 | 24 | 24.1 | 100 | TREMIE | 28 | TREMIE-28-28 | 2026-10-29 | NUEVO | 2026-10-29 | 28 | 0.1 | 25.13333 | 3 | 24.46667 | 20.5
NATIVA | 88 |  | Concreto | PILOTE 34 COMUNAL 3 | 2025-06-03 | 7/1/2025 12:00:00 AM |  | 28 | 24 | 25 | 104 | TREMIE | 28 | TREMIE-28-28 | 2026-10-29 | NUEVO | 2026-10-29 | 28 | 1 | 25.13333 | 3 | 24.46667 | 20.5
NATIVA | 85 |  | Concreto | PILOTE 5 COMUNAL 3 | 2025-05-31 | 6/28/2025 12:00:00 AM |  | 28 | 24 | 20.4 | 85 | TREMIE | 28 | TREMIE-28-28 | 2026-10-29 | NUEVO | 2026-10-29 | 28 | -3.6 | 22.5 | 3 | 23.58889 | 20.5
NATIVA | 85 |  | Concreto | PILOTE 5 COMUNAL 3 | 2025-05-31 | 6/28/2025 12:00:00 AM |  | 28 | 24 | 25.5 | 106 | TREMIE | 28 | TREMIE-28-28 | 2026-10-29 | NUEVO | 2026-10-29 | 28 | 1.5 | 22.5 | 3 | 23.58889 | 20.5
NATIVA | 85 |  | Concreto | PILOTE 5 COMUNAL 3 | 2025-05-31 | 6/28/2025 12:00:00 AM |  | 28 | 24 | 21.6 | 90 | TREMIE | 28 | TREMIE-28-28 | 2026-10-29 | NUEVO | 2026-10-29 | 28 | -2.4 | 22.5 | 3 | 23.58889 | 20.5
NATIVA | 83 |  | Concreto | PILOTES 24, 28 Y 49 COMUNAL 3 | 2025-05-30 | 6/27/2025 12:00:00 AM |  | 28 | 24 | 33 | 137 | TREMIE | 28 | TREMIE-28-28 | 2026-10-29 | NUEVO | 2026-10-29 | 28 | 9 | 30.63333 | 3 | 26.08889 | 20.5
NATIVA | 83 |  | Concreto | PILOTES 24, 28 Y 49 COMUNAL 3 | 2025-05-30 | 6/27/2025 12:00:00 AM |  | 28 | 24 | 29 | 121 | TREMIE | 28 | TREMIE-28-28 | 2026-10-29 | NUEVO | 2026-10-29 | 28 | 5 | 30.63333 | 3 | 26.08889 | 20.5
NATIVA | 83 |  | Concreto | PILOTES 24, 28 Y 49 COMUNAL 3 | 2025-05-30 | 6/27/2025 12:00:00 AM |  | 28 | 24 | 29.9 | 125 | TREMIE | 28 | TREMIE-28-28 | 2026-10-29 | NUEVO | 2026-10-29 | 28 | 5.9 | 30.63333 | 3 | 26.08889 | 20.5
NATIVA | 79 |  | Concreto | PILOTES 7 Y 21 COMUNAL 3 | 2025-05-29 | 6/26/2025 12:00:00 AM |  | 28 | 24 | 25.9 | 108 | TREMIE | 28 | TREMIE-28-28 | 2026-10-29 | NUEVO | 2026-10-29 | 28 | 1.9 | 28.2 | 3 | 27.11111 | 20.5
NATIVA | 79 |  | Concreto | PILOTES 7 Y 21 COMUNAL 3 | 2025-05-29 | 6/26/2025 12:00:00 AM |  | 28 | 24 | 29.3 | 122 | TREMIE | 28 | TREMIE-28-28 | 2026-10-29 | NUEVO | 2026-10-29 | 28 | 5.3 | 28.2 | 3 | 27.11111 | 20.5
NATIVA | 79 |  | Concreto | PILOTES 7 Y 21 COMUNAL 3 | 2025-05-29 | 6/26/2025 12:00:00 AM |  | 28 | 24 | 29.4 | 122 | TREMIE | 28 | TREMIE-28-28 | 2026-10-29 | NUEVO | 2026-10-29 | 28 | 5.4 | 28.2 | 3 | 27.11111 | 20.5
NATIVA | 76 |  | Concreto | PILOTE 56 COMUNAL 3 | 2025-05-28 | 6/25/2025 12:00:00 AM |  | 28 | 24 | 29.1 | 121 | TREMIE | 28 | TREMIE-28-28 | 2026-10-29 | NUEVO | 2026-10-29 | 28 | 5.1 | 28.7 | 3 | 29.17778 | 20.5
NATIVA | 76 |  | Concreto | PILOTE 56 COMUNAL 3 | 2025-05-28 | 6/25/2025 12:00:00 AM |  | 28 | 24 | 27.7 | 115 | TREMIE | 28 | TREMIE-28-28 | 2026-10-29 | NUEVO | 2026-10-29 | 28 | 3.7 | 28.7 | 3 | 29.17778 | 20.5
NATIVA | 76 |  | Concreto | PILOTE 56 COMUNAL 3 | 2025-05-28 | 6/25/2025 12:00:00 AM |  | 28 | 24 | 29.3 | 122 | TREMIE | 28 | TREMIE-28-28 | 2026-10-29 | NUEVO | 2026-10-29 | 28 | 5.3 | 28.7 | 3 | 29.17778 | 20.5
NATIVA | 73 |  | Concreto | PILOTES 22-50-53 COMUNAL 3 | 2025-05-27 | 6/24/2025 12:00:00 AM |  | 28 | 24 | 23.6 | 98 | TREMIE | 28 | TREMIE-28-28 | 2026-10-29 | NUEVO | 2026-10-29 | 28 | -0.4 | 21.96667 | 3 | 26.28889 | 20.5
NATIVA | 73 |  | Concreto | PILOTES 22-50-53 COMUNAL 3 | 2025-05-27 | 6/24/2025 12:00:00 AM |  | 28 | 24 | 21.4 | 89 | TREMIE | 28 | TREMIE-28-28 | 2026-10-29 | NUEVO | 2026-10-29 | 28 | -2.6 | 21.96667 | 3 | 26.28889 | 20.5
NATIVA | 73 |  | Concreto | PILOTES 22-50-53 COMUNAL 3 | 2025-05-27 | 6/24/2025 12:00:00 AM |  | 28 | 24 | 20.9 | 87 | TREMIE | 28 | TREMIE-28-28 | 2026-10-29 | NUEVO | 2026-10-29 | 28 | -3.1 | 21.96667 | 3 | 26.28889 | 20.5
NATIVA | 70 |  | Concreto | PILOTE 32 COMUNAL 3 | 2025-05-26 | 6/23/2025 12:00:00 AM |  | 28 | 24 | 26.2 | 109 | TREMIE | 28 | TREMIE-28-28 | 2026-10-29 | NUEVO | 2026-10-29 | 28 | 2.2 | 24.66667 | 3 | 25.11111 | 20.5
NATIVA | 70 |  | Concreto | PILOTE 32 COMUNAL 3 | 2025-05-26 | 6/23/2025 12:00:00 AM |  | 28 | 24 | 18.5 | 77 | TREMIE | 28 | TREMIE-28-28 | 2026-10-29 | NUEVO | 2026-10-29 | 28 | -5.5 | 24.66667 | 3 | 25.11111 | 20.5
NATIVA | 70 |  | Concreto | PILOTE 32 COMUNAL 3 | 2025-05-26 | 6/23/2025 12:00:00 AM |  | 28 | 24 | 29.3 | 122 | TREMIE | 28 | TREMIE-28-28 | 2026-10-29 | NUEVO | 2026-10-29 | 28 | 5.3 | 24.66667 | 3 | 25.11111 | 20.5
NATIVA | 69 |  | Concreto | PILOTE 51 COMUNAL 3 | 2025-05-24 | 6/21/2025 12:00:00 AM |  | 28 | 24 | 22.8 | 95 | TREMIE | 28 | TREMIE-28-28 | 2026-10-29 | NUEVO | 2026-10-29 | 28 | -1.2 | 25.63333 | 3 | 24.08889 | 20.5
NATIVA | 69 |  | Concreto | PILOTE 51 COMUNAL 3 | 2025-05-24 | 6/21/2025 12:00:00 AM |  | 28 | 24 | 26.9 | 112 | TREMIE | 28 | TREMIE-28-28 | 2026-10-29 | NUEVO | 2026-10-29 | 28 | 2.9 | 25.63333 | 3 | 24.08889 | 20.5
NATIVA | 69 |  | Concreto | PILOTE 51 COMUNAL 3 | 2025-05-24 | 6/21/2025 12:00:00 AM |  | 28 | 24 | 27.2 | 113 | TREMIE | 28 | TREMIE-28-28 | 2026-10-29 | NUEVO | 2026-10-29 | 28 | 3.2 | 25.63333 | 3 | 24.08889 | 20.5
NATIVA | 66 |  | Concreto | PILOTE 70 COMUNAL 3 | 2025-05-23 | 6/20/2025 12:00:00 AM |  | 28 | 24 | 24.3 | 101 | TREMIE | 28 | TREMIE-28-28 | 2026-10-29 | NUEVO | 2026-10-29 | 28 | 0.3 | 25.1 | 3 | 25.13333 | 20.5
NATIVA | 66 |  | Concreto | PILOTE 70 COMUNAL 3 | 2025-05-23 | 6/20/2025 12:00:00 AM |  | 28 | 24 | 25.8 | 107 | TREMIE | 28 | TREMIE-28-28 | 2026-10-29 | NUEVO | 2026-10-29 | 28 | 1.8 | 25.1 | 3 | 25.13333 | 20.5
NATIVA | 66 |  | Concreto | PILOTE 70 COMUNAL 3 | 2025-05-23 | 6/20/2025 12:00:00 AM |  | 28 | 24 | 25.2 | 105 | TREMIE | 28 | TREMIE-28-28 | 2026-10-29 | NUEVO | 2026-10-29 | 28 | 1.2 | 25.1 | 3 | 25.13333 | 20.5
NATIVA | 63 |  | Concreto | PILOTE 27 COMUNAL 3 | 2025-05-22 | 6/19/2025 12:00:00 AM |  | 28 | 24 | 28 | 117 | TREMIE | 28 | TREMIE-28-28 | 2026-10-29 | NUEVO | 2026-10-29 | 28 | 4 | 25.5 | 3 | 25.41111 | 20.5
NATIVA | 63 |  | Concreto | PILOTE 27 COMUNAL 3 | 2025-05-22 | 6/19/2025 12:00:00 AM |  | 28 | 24 | 25 | 104 | TREMIE | 28 | TREMIE-28-28 | 2026-10-29 | NUEVO | 2026-10-29 | 28 | 1 | 25.5 | 3 | 25.41111 | 20.5
NATIVA | 63 |  | Concreto | PILOTE 27 COMUNAL 3 | 2025-05-22 | 6/19/2025 12:00:00 AM |  | 28 | 24 | 23.5 | 98 | TREMIE | 28 | TREMIE-28-28 | 2026-10-29 | NUEVO | 2026-10-29 | 28 | -0.5 | 25.5 | 3 | 25.41111 | 20.5
NATIVA | 60 |  | Concreto | PILOTE 25 COMUNAL 3 | 2025-05-21 | 6/18/2025 12:00:00 AM |  | 28 | 24 | 28.3 | 118 | TREMIE | 28 | TREMIE-28-28 | 2026-10-29 | NUEVO | 2026-10-29 | 28 | 4.3 | 29.23333 | 3 | 26.61111 | 20.5
NATIVA | 60 |  | Concreto | PILOTE 25 COMUNAL 3 | 2025-05-21 | 6/18/2025 12:00:00 AM |  | 28 | 24 | 29.8 | 124 | TREMIE | 28 | TREMIE-28-28 | 2026-10-29 | NUEVO | 2026-10-29 | 28 | 5.8 | 29.23333 | 3 | 26.61111 | 20.5
NATIVA | 60 |  | Concreto | PILOTE 25 COMUNAL 3 | 2025-05-21 | 6/18/2025 12:00:00 AM |  | 28 | 24 | 29.6 | 123 | TREMIE | 28 | TREMIE-28-28 | 2026-10-29 | NUEVO | 2026-10-29 | 28 | 5.6 | 29.23333 | 3 | 26.61111 | 20.5
NATIVA | 1112 |  | Concreto | MUROS TANQUE R.C.I SALON COMUNAL 3 | 2026-09-25 | 10/23/2026 12:00:00 AM |  | 28 | 28 | 34.7 | 124 | MURO | 28 | MURO-28-28 | 2026-10-29 | NUEVO | 2026-10-29 | 28 | 6.7 | 34.3 | 3 | 29.67778 | 24.5
NATIVA | 1112 |  | Concreto | MUROS TANQUE R.C.I SALON COMUNAL 3 | 2026-09-25 | 10/23/2026 12:00:00 AM |  | 28 | 28 | 34.6 | 123 | MURO | 28 | MURO-28-28 | 2026-10-29 | NUEVO | 2026-10-29 | 28 | 6.6 | 34.3 | 3 | 29.67778 | 24.5
NATIVA | 1112 |  | Concreto | MUROS TANQUE R.C.I SALON COMUNAL 3 | 2026-09-25 | 10/23/2026 12:00:00 AM |  | 28 | 28 | 33.6 | 120 | MURO | 28 | MURO-28-28 | 2026-10-29 | NUEVO | 2026-10-29 | 28 | 5.6 | 34.3 | 3 | 29.67778 | 24.5
NATIVA | 1113 |  | Concreto | PLACA CONTRAPISO SOTANO EJES 7-9 Y A-B SALON COMUNAL 3 | 2026-09-25 | 10/23/2026 12:00:00 AM |  | 28 | 28 | 29.9 | 107 | PLACA | 28 | PLACA-28-28 | 2026-10-29 | NUEVO | 2026-10-29 | 28 | 1.9 | 29.93333 | 3 | 31.15556 | 24.5
NATIVA | 1113 |  | Concreto | PLACA CONTRAPISO SOTANO EJES 7-9 Y A-B SALON COMUNAL 3 | 2026-09-25 | 10/23/2026 12:00:00 AM |  | 28 | 28 | 31.6 | 113 | PLACA | 28 | PLACA-28-28 | 2026-10-29 | NUEVO | 2026-10-29 | 28 | 3.6 | 29.93333 | 3 | 31.15556 | 24.5
NATIVA | 1113 |  | Concreto | PLACA CONTRAPISO SOTANO EJES 7-9 Y A-B SALON COMUNAL 3 | 2026-09-25 | 10/23/2026 12:00:00 AM |  | 28 | 28 | 28.3 | 101 | PLACA | 28 | PLACA-28-28 | 2026-10-29 | NUEVO | 2026-10-29 | 28 | 0.3 | 29.93333 | 3 | 31.15556 | 24.5
NATIVA | 1110 |  | Concreto | COLUMNAS PISO 4 EJES 8 Y 9 SALON COMUNAL 3 | 2026-09-24 | 10/22/2026 12:00:00 AM |  | 28 | 28 | 35.6 | 127 | MURO | 28 | MURO-28-28 | 2026-10-29 | NUEVO | 2026-10-29 | 28 | 7.6 | 34.13333 | 3 | 32.78889 | 24.5
NATIVA | 1110 |  | Concreto | COLUMNAS PISO 4 EJES 8 Y 9 SALON COMUNAL 3 | 2026-09-24 | 10/22/2026 12:00:00 AM |  | 28 | 28 | 34.7 | 124 | MURO | 28 | MURO-28-28 | 2026-10-29 | NUEVO | 2026-10-29 | 28 | 6.7 | 34.13333 | 3 | 32.78889 | 24.5
NATIVA | 1110 |  | Concreto | COLUMNAS PISO 4 EJES 8 Y 9 SALON COMUNAL 3 | 2026-09-24 | 10/22/2026 12:00:00 AM |  | 28 | 28 | 32.1 | 115 | MURO | 28 | MURO-28-28 | 2026-10-29 | NUEVO | 2026-10-29 | 28 | 4.1 | 34.13333 | 3 | 32.78889 | 24.5
NATIVA | 1107 |  | Concreto | MUROS ASCENSORY ESCALERAS, COLUMNAS EJES 6 Y 7 PISO 4 SALON COMUNAL 3 | 2026-09-23 | 10/21/2026 12:00:00 AM |  | 28 | 28 | 33.6 | 120 | MURO | 28 | MURO-28-28 | 2026-10-29 | NUEVO | 2026-10-29 | 28 | 5.6 | 33.7 | 3 | 32.58889 | 24.5
NATIVA | 1107 |  | Concreto | MUROS ASCENSORY ESCALERAS, COLUMNAS EJES 6 Y 7 PISO 4 SALON COMUNAL 3 | 2026-09-23 | 10/21/2026 12:00:00 AM |  | 28 | 28 | 31.9 | 114 | MURO | 28 | MURO-28-28 | 2026-10-29 | NUEVO | 2026-10-29 | 28 | 3.9 | 33.7 | 3 | 32.58889 | 24.5
NATIVA | 1107 |  | Concreto | MUROS ASCENSORY ESCALERAS, COLUMNAS EJES 6 Y 7 PISO 4 SALON COMUNAL 3 | 2026-09-23 | 10/21/2026 12:00:00 AM |  | 28 | 28 | 35.6 | 127 | MURO | 28 | MURO-28-28 | 2026-10-29 | NUEVO | 2026-10-29 | 28 | 7.6 | 33.7 | 3 | 32.58889 | 24.5
NATIVA | 1105 |  | Concreto | BASTE TANQUE RCI SALON COMUNAL 3 | 2026-09-22 | 10/20/2026 12:00:00 AM |  | 28 | 28 | 40.1 | 143 | MURO | 28 | MURO-28-28 | 2026-10-29 | NUEVO | 2026-10-29 | 28 | 12.1 | 41 | 3 | 36.27778 | 24.5
NATIVA | 1105 |  | Concreto | BASTE TANQUE RCI SALON COMUNAL 3 | 2026-09-22 | 10/20/2026 12:00:00 AM |  | 28 | 28 | 42.3 | 151 | MURO | 28 | MURO-28-28 | 2026-10-29 | NUEVO | 2026-10-29 | 28 | 14.3 | 41 | 3 | 36.27778 | 24.5
NATIVA | 1105 |  | Concreto | BASTE TANQUE RCI SALON COMUNAL 3 | 2026-09-22 | 10/20/2026 12:00:00 AM |  | 28 | 28 | 40.6 | 145 | MURO | 28 | MURO-28-28 | 2026-10-29 | NUEVO | 2026-10-29 | 28 | 12.6 | 41 | 3 | 36.27778 | 24.5
NATIVA | 1100 |  | Concreto | BASE TORRE GRUA TORRE 3 | 2026-09-18 | 10/16/2026 12:00:00 AM |  | 28 | 28 | 45.3 | 162 | AUTOCOMPAC | 28 | AUTOCOMPAC-28-28 | 2026-10-29 | NUEVO | 2026-10-29 | 28 | 17.3 | 45.36667 | 3 | 40.02222 | 24.5
NATIVA | 1100 |  | Concreto | BASE TORRE GRUA TORRE 3 | 2026-09-18 | 10/16/2026 12:00:00 AM |  | 28 | 28 | 44.4 | 158 | AUTOCOMPAC | 28 | AUTOCOMPAC-28-28 | 2026-10-29 | NUEVO | 2026-10-29 | 28 | 16.4 | 45.36667 | 3 | 40.02222 | 24.5
NATIVA | 1100 |  | Concreto | BASE TORRE GRUA TORRE 3 | 2026-09-18 | 10/16/2026 12:00:00 AM |  | 28 | 28 | 46.4 | 166 | AUTOCOMPAC | 28 | AUTOCOMPAC-28-28 | 2026-10-29 | NUEVO | 2026-10-29 | 28 | 18.4 | 45.36667 | 3 | 40.02222 | 24.5
NATIVA | 1095 |  | Concreto | PLACA PISO 4 EJES 6 - 7 SALON COMUNAL 3 | 2026-09-17 | 10/15/2026 12:00:00 AM |  | 28 | 28 | 36.9 | 132 | PLACA | 28 | PLACA-28-28 | 2026-10-29 | NUEVO | 2026-10-29 | 28 | 8.9 | 32.16667 | 3 | 39.51111 | 24.5
NATIVA | 1095 |  | Concreto | PLACA PISO 4 EJES 6 - 7 SALON COMUNAL 3 | 2026-09-17 | 10/15/2026 12:00:00 AM |  | 28 | 28 | 27.7 | 99 | PLACA | 28 | PLACA-28-28 | 2026-10-29 | NUEVO | 2026-10-29 | 28 | -0.3 | 32.16667 | 3 | 39.51111 | 24.5
NATIVA | 1095 |  | Concreto | PLACA PISO 4 EJES 6 - 7 SALON COMUNAL 3 | 2026-09-17 | 10/15/2026 12:00:00 AM |  | 28 | 28 | 31.9 | 114 | PLACA | 28 | PLACA-28-28 | 2026-10-29 | NUEVO | 2026-10-29 | 28 | 3.9 | 32.16667 | 3 | 39.51111 | 24.5
NATIVA | 1096 |  | Concreto | PLACA PISO 4 EJES 7 - 9 SALON COMUNAL 3 | 2026-09-17 | 10/15/2026 12:00:00 AM |  | 28 | 28 | 36.4 | 130 | PLACA | 28 | PLACA-28-28 | 2026-10-29 | NUEVO | 2026-10-29 | 28 | 8.4 | 36.33333 | 3 | 37.95556 | 24.5
NATIVA | 1096 |  | Concreto | PLACA PISO 4 EJES 7 - 9 SALON COMUNAL 3 | 2026-09-17 | 10/15/2026 12:00:00 AM |  | 28 | 28 | 34.4 | 123 | PLACA | 28 | PLACA-28-28 | 2026-10-29 | NUEVO | 2026-10-29 | 28 | 6.4 | 36.33333 | 3 | 37.95556 | 24.5
NATIVA | 1096 |  | Concreto | PLACA PISO 4 EJES 7 - 9 SALON COMUNAL 3 | 2026-09-17 | 10/15/2026 12:00:00 AM |  | 28 | 28 | 38.2 | 136 | PLACA | 28 | PLACA-28-28 | 2026-10-29 | NUEVO | 2026-10-29 | 28 | 10.2 | 36.33333 | 3 | 37.95556 | 24.5
NATIVA | 1093 |  | Concreto | MUROS Y COLUMNAS PISO 3 SALON COMUNAL 2 | 2026-09-16 | 10/14/2026 12:00:00 AM |  | 28 | 28 | 34.1 | 122 | MURO | 28 | MURO-28-28 | 2026-10-29 | NUEVO | 2026-10-29 | 28 | 6.1 | 33.9 | 3 | 34.13333 | 24.5
NATIVA | 1093 |  | Concreto | MUROS Y COLUMNAS PISO 3 SALON COMUNAL 2 | 2026-09-16 | 10/14/2026 12:00:00 AM |  | 28 | 28 | 34.2 | 122 | MURO | 28 | MURO-28-28 | 2026-10-29 | NUEVO | 2026-10-29 | 28 | 6.2 | 33.9 | 3 | 34.13333 | 24.5
NATIVA | 1093 |  | Concreto | MUROS Y COLUMNAS PISO 3 SALON COMUNAL 2 | 2026-09-16 | 10/14/2026 12:00:00 AM |  | 28 | 28 | 33.4 | 119 | MURO | 28 | MURO-28-28 | 2026-10-29 | NUEVO | 2026-10-29 | 28 | 5.4 | 33.9 | 3 | 34.13333 | 24.5
NATIVA | 1090 |  | Concreto | SOBRERECORRIDO FOSO ASCENSOR TORRE 5 | 2026-09-11 | 10/9/2026 12:00:00 AM |  | 28 | 28 | 35.7 | 128 | AUTOCOMPAC | 28 | AUTOCOMPAC-28-28 | 2026-10-29 | NUEVO | 2026-10-29 | 28 | 7.7 | 35.1 | 3 | 35.11111 | 24.5
NATIVA | 1090 |  | Concreto | SOBRERECORRIDO FOSO ASCENSOR TORRE 5 | 2026-09-11 | 10/9/2026 12:00:00 AM |  | 28 | 28 | 37 | 132 | AUTOCOMPAC | 28 | AUTOCOMPAC-28-28 | 2026-10-29 | NUEVO | 2026-10-29 | 28 | 9 | 35.1 | 3 | 35.11111 | 24.5
NATIVA | 1090 |  | Concreto | SOBRERECORRIDO FOSO ASCENSOR TORRE 5 | 2026-09-11 | 10/9/2026 12:00:00 AM |  | 28 | 28 | 32.6 | 116 | AUTOCOMPAC | 28 | AUTOCOMPAC-28-28 | 2026-10-29 | NUEVO | 2026-10-29 | 28 | 4.6 | 35.1 | 3 | 35.11111 | 24.5
NATIVA | 1086 |  | Concreto | MUROS TANQUE AGUA POTABLE SALON COMUNAL 3 | 2026-09-10 | 10/8/2026 12:00:00 AM |  | 28 | 28 | 32.8 | 117 | MURO | 28 | MURO-28-28 | 2026-10-29 | NUEVO | 2026-10-29 | 28 | 4.8 | 34.66667 | 3 | 34.55556 | 24.5
NATIVA | 1086 |  | Concreto | MUROS TANQUE AGUA POTABLE SALON COMUNAL 3 | 2026-09-10 | 10/8/2026 12:00:00 AM |  | 28 | 28 | 33.4 | 119 | MURO | 28 | MURO-28-28 | 2026-10-29 | NUEVO | 2026-10-29 | 28 | 5.4 | 34.66667 | 3 | 34.55556 | 24.5
NATIVA | 1086 |  | Concreto | MUROS TANQUE AGUA POTABLE SALON COMUNAL 3 | 2026-09-10 | 10/8/2026 12:00:00 AM |  | 28 | 28 | 37.8 | 135 | MURO | 28 | MURO-28-28 | 2026-10-29 | NUEVO | 2026-10-29 | 28 | 9.8 | 34.66667 | 3 | 34.55556 | 24.5
NATIVA | 1087 |  | Concreto | MUROS TANQUE AGUA POTABLE SALON COMUNAL 3 | 2026-09-10 | 10/8/2026 12:00:00 AM |  | 28 | 28 | 24.9 | 89 | MURO | 28 | MURO-28-28 | 2026-10-29 | NUEVO | 2026-10-29 | 28 | -3.1 | 31.5 | 3 | 33.75556 | 24.5
NATIVA | 1087 |  | Concreto | MUROS TANQUE AGUA POTABLE SALON COMUNAL 3 | 2026-09-10 | 10/8/2026 12:00:00 AM |  | 28 | 28 | 37.2 | 133 | MURO | 28 | MURO-28-28 | 2026-10-29 | NUEVO | 2026-10-29 | 28 | 9.2 | 31.5 | 3 | 33.75556 | 24.5
NATIVA | 1087 |  | Concreto | MUROS TANQUE AGUA POTABLE SALON COMUNAL 3 | 2026-09-10 | 10/8/2026 12:00:00 AM |  | 28 | 28 | 32.4 | 116 | MURO | 28 | MURO-28-28 | 2026-10-29 | NUEVO | 2026-10-29 | 28 | 4.4 | 31.5 | 3 | 33.75556 | 24.5
NATIVA | 1088 |  | Concreto | MUROS TANQUE AGUA POTABLE SALON COMUNAL 3 | 2026-09-10 | 10/8/2026 12:00:00 AM |  | 28 | 28 | 39.2 | 140 | MURO | 28 | MURO-28-28 | 2026-10-29 | NUEVO | 2026-10-29 | 28 | 11.2 | 34.16667 | 3 | 33.44444 | 24.5
NATIVA | 1088 |  | Concreto | MUROS TANQUE AGUA POTABLE SALON COMUNAL 3 | 2026-09-10 | 10/8/2026 12:00:00 AM |  | 28 | 28 | 33.1 | 118 | MURO | 28 | MURO-28-28 | 2026-10-29 | NUEVO | 2026-10-29 | 28 | 5.1 | 34.16667 | 3 | 33.44444 | 24.5
NATIVA | 1088 |  | Concreto | MUROS TANQUE AGUA POTABLE SALON COMUNAL 3 | 2026-09-10 | 10/8/2026 12:00:00 AM |  | 28 | 28 | 30.2 | 108 | MURO | 28 | MURO-28-28 | 2026-10-29 | NUEVO | 2026-10-29 | 28 | 2.2 | 34.16667 | 3 | 33.44444 | 24.5
NATIVA | 1085 |  | Concreto | COLUMNAS PISO 3 C-D 8-10 SALON COMUNAL 3 | 2026-09-08 | 10/6/2026 12:00:00 AM |  | 28 | 28 | 35 | 125 | MURO | 28 | MURO-28-28 | 2026-10-29 | NUEVO | 2026-10-29 | 28 | 7 | 36.46667 | 3 | 34.04444 | 24.5
NATIVA | 1085 |  | Concreto | COLUMNAS PISO 3 C-D 8-10 SALON COMUNAL 3 | 2026-09-08 | 10/6/2026 12:00:00 AM |  | 28 | 28 | 36.9 | 132 | MURO | 28 | MURO-28-28 | 2026-10-29 | NUEVO | 2026-10-29 | 28 | 8.9 | 36.46667 | 3 | 34.04444 | 24.5
NATIVA | 1085 |  | Concreto | COLUMNAS PISO 3 C-D 8-10 SALON COMUNAL 3 | 2026-09-08 | 10/6/2026 12:00:00 AM |  | 28 | 28 | 37.5 | 134 | MURO | 28 | MURO-28-28 | 2026-10-29 | NUEVO | 2026-10-29 | 28 | 9.5 | 36.46667 | 3 | 34.04444 | 24.5
NATIVA | 1082 |  | Concreto | PLACA PISO 3 SALON COMUNAL 2 | 2026-09-04 | 10/2/2026 12:00:00 AM |  | 28 | 28 | 32 | 114 | PLACA | 28 | PLACA-28-28 | 2026-10-29 | NUEVO | 2026-10-29 | 28 | 4 | 30.53333 | 3 | 33.72222 | 24.5
NATIVA | 1082 |  | Concreto | PLACA PISO 3 SALON COMUNAL 2 | 2026-09-04 | 10/2/2026 12:00:00 AM |  | 28 | 28 | 27.1 | 97 | PLACA | 28 | PLACA-28-28 | 2026-10-29 | NUEVO | 2026-10-29 | 28 | -0.9 | 30.53333 | 3 | 33.72222 | 24.5
NATIVA | 1082 |  | Concreto | PLACA PISO 3 SALON COMUNAL 2 | 2026-09-04 | 10/2/2026 12:00:00 AM |  | 28 | 28 | 32.5 | 116 | PLACA | 28 | PLACA-28-28 | 2026-10-29 | NUEVO | 2026-10-29 | 28 | 4.5 | 30.53333 | 3 | 33.72222 | 24.5
NATIVA | 1083 |  | Concreto | PLACA PISO 3 SALON COMUNAL 2 | 2026-09-04 | 10/2/2026 12:00:00 AM |  | 28 | 28 | 29.9 | 107 | PLACA | 28 | PLACA-28-28 | 2026-10-29 | NUEVO | 2026-10-29 | 28 | 1.9 | 31.16667 | 3 | 32.72222 | 24.5
NATIVA | 1083 |  | Concreto | PLACA PISO 3 SALON COMUNAL 2 | 2026-09-04 | 10/2/2026 12:00:00 AM |  | 28 | 28 | 31.5 | 112 | PLACA | 28 | PLACA-28-28 | 2026-10-29 | NUEVO | 2026-10-29 | 28 | 3.5 | 31.16667 | 3 | 32.72222 | 24.5
NATIVA | 1083 |  | Concreto | PLACA PISO 3 SALON COMUNAL 2 | 2026-09-04 | 10/2/2026 12:00:00 AM |  | 28 | 28 | 32.1 | 114 | PLACA | 28 | PLACA-28-28 | 2026-10-29 | NUEVO | 2026-10-29 | 28 | 4.1 | 31.16667 | 3 | 32.72222 | 24.5
NATIVA | 1073 |  | Concreto | MURO ESCALERA, ASCENSORES Y COLUMNAS C-7 D-7 PISO 3 SALON COMUNAL 3 | 2026-08-29 | 9/26/2026 12:00:00 AM |  | 28 | 28 | 33.2 | 118 | MURO | 28 | MURO-28-28 | 2026-10-29 | NUEVO | 2026-10-29 | 28 | 5.2 | 30.1 | 3 | 30.6 | 24.5
NATIVA | 1073 |  | Concreto | MURO ESCALERA, ASCENSORES Y COLUMNAS C-7 D-7 PISO 3 SALON COMUNAL 3 | 2026-08-29 | 9/26/2026 12:00:00 AM |  | 28 | 28 | 35 | 125 | MURO | 28 | MURO-28-28 | 2026-10-29 | NUEVO | 2026-10-29 | 28 | 7 | 30.1 | 3 | 30.6 | 24.5
NATIVA | 1073 |  | Concreto | MURO ESCALERA, ASCENSORES Y COLUMNAS C-7 D-7 PISO 3 SALON COMUNAL 3 | 2026-08-29 | 9/26/2026 12:00:00 AM |  | 28 | 28 | 22.1 | 79 | MURO | 28 | MURO-28-28 | 2026-10-29 | NUEVO | 2026-10-29 | 28 | -5.9 | 30.1 | 3 | 30.6 | 24.5
NATIVA | 1069 |  | Concreto | PLACA PISO 3 EJES A-C 8-10 SALON COMUNAL 3 | 2026-08-27 | 9/24/2026 12:00:00 AM |  | 28 | 28 | 33.1 | 118 | PLACA | 28 | PLACA-28-28 | 2026-10-29 | NUEVO | 2026-10-29 | 28 | 5.1 | 33.76667 | 3 | 31.67778 | 24.5
NATIVA | 1069 |  | Concreto | PLACA PISO 3 EJES A-C 8-10 SALON COMUNAL 3 | 2026-08-27 | 9/24/2026 12:00:00 AM |  | 28 | 28 | 32.8 | 117 | PLACA | 28 | PLACA-28-28 | 2026-10-29 | NUEVO | 2026-10-29 | 28 | 4.8 | 33.76667 | 3 | 31.67778 | 24.5
NATIVA | 1069 |  | Concreto | PLACA PISO 3 EJES A-C 8-10 SALON COMUNAL 3 | 2026-08-27 | 9/24/2026 12:00:00 AM |  | 28 | 28 | 35.4 | 126 | PLACA | 28 | PLACA-28-28 | 2026-10-29 | NUEVO | 2026-10-29 | 28 | 7.4 | 33.76667 | 3 | 31.67778 | 24.5
NATIVA | 1070 |  | Concreto | PLACA PISO 3 EJES A-C 8-10 SALON COMUNAL 3 | 2026-08-27 | 9/24/2026 12:00:00 AM |  | 28 | 28 | 32.3 | 115 | PLACA | 28 | PLACA-28-28 | 2026-10-29 | NUEVO | 2026-10-29 | 28 | 4.3 | 30.83333 | 3 | 31.56667 | 24.5
NATIVA | 1070 |  | Concreto | PLACA PISO 3 EJES A-C 8-10 SALON COMUNAL 3 | 2026-08-27 | 9/24/2026 12:00:00 AM |  | 28 | 28 | 31.4 | 112 | PLACA | 28 | PLACA-28-28 | 2026-10-29 | NUEVO | 2026-10-29 | 28 | 3.4 | 30.83333 | 3 | 31.56667 | 24.5
NATIVA | 1070 |  | Concreto | PLACA PISO 3 EJES A-C 8-10 SALON COMUNAL 3 | 2026-08-27 | 9/24/2026 12:00:00 AM |  | 28 | 28 | 28.8 | 103 | PLACA | 28 | PLACA-28-28 | 2026-10-29 | NUEVO | 2026-10-29 | 28 | 0.8 | 30.83333 | 3 | 31.56667 | 24.5
NATIVA | 1066 |  | Concreto | BASE TANQUE AGUA POTABLE SALON COMUNAL 3 | 2026-08-26 | 9/23/2026 12:00:00 AM |  | 28 | 28 | 48.2 | 172 | MURO | 28 | MURO-28-28 | 2026-10-29 | NUEVO | 2026-10-29 | 28 | 20.2 | 48.9 | 3 | 37.83333 | 24.5
NATIVA | 1066 |  | Concreto | BASE TANQUE AGUA POTABLE SALON COMUNAL 3 | 2026-08-26 | 9/23/2026 12:00:00 AM |  | 28 | 28 | 49.8 | 178 | MURO | 28 | MURO-28-28 | 2026-10-29 | NUEVO | 2026-10-29 | 28 | 21.8 | 48.9 | 3 | 37.83333 | 24.5
NATIVA | 1066 |  | Concreto | BASE TANQUE AGUA POTABLE SALON COMUNAL 3 | 2026-08-26 | 9/23/2026 12:00:00 AM |  | 28 | 28 | 48.7 | 174 | MURO | 28 | MURO-28-28 | 2026-10-29 | NUEVO | 2026-10-29 | 28 | 20.7 | 48.9 | 3 | 37.83333 | 24.5
NATIVA | 1067 |  | Concreto | BASE TANQUE AGUA POTABLE SALON COMUNAL 3 | 2026-08-26 | 9/23/2026 12:00:00 AM |  | 28 | 28 | 52 | 186 | MURO | 28 | MURO-28-28 | 2026-10-29 | NUEVO | 2026-10-29 | 28 | 24 | 50.93333 | 3 | 43.55556 | 24.5
NATIVA | 1067 |  | Concreto | BASE TANQUE AGUA POTABLE SALON COMUNAL 3 | 2026-08-26 | 9/23/2026 12:00:00 AM |  | 28 | 28 | 52.5 | 187 | MURO | 28 | MURO-28-28 | 2026-10-29 | NUEVO | 2026-10-29 | 28 | 24.5 | 50.93333 | 3 | 43.55556 | 24.5
NATIVA | 1067 |  | Concreto | BASE TANQUE AGUA POTABLE SALON COMUNAL 3 | 2026-08-26 | 9/23/2026 12:00:00 AM |  | 28 | 28 | 48.3 | 172 | MURO | 28 | MURO-28-28 | 2026-10-29 | NUEVO | 2026-10-29 | 28 | 20.3 | 50.93333 | 3 | 43.55556 | 24.5
NATIVA | 1064 |  | Concreto | MUROS CUBIERTA EJE 18-23 4000PSI TORRE 5 | 2026-08-24 | 9/21/2026 12:00:00 AM |  | 28 | 28 | 34.9 | 125 | MURO | 28 | MURO-28-28 | 2026-10-29 | NUEVO | 2026-10-29 | 28 | 6.9 | 34.96667 | 3 | 44.93333 | 24.5
NATIVA | 1064 |  | Concreto | MUROS CUBIERTA EJE 18-23 4000PSI TORRE 5 | 2026-08-24 | 9/21/2026 12:00:00 AM |  | 28 | 28 | 35.5 | 127 | MURO | 28 | MURO-28-28 | 2026-10-29 | NUEVO | 2026-10-29 | 28 | 7.5 | 34.96667 | 3 | 44.93333 | 24.5
NATIVA | 1064 |  | Concreto | MUROS CUBIERTA EJE 18-23 4000PSI TORRE 5 | 2026-08-24 | 9/21/2026 12:00:00 AM |  | 28 | 28 | 34.5 | 123 | MURO | 28 | MURO-28-28 | 2026-10-29 | NUEVO | 2026-10-29 | 28 | 6.5 | 34.96667 | 3 | 44.93333 | 24.5
NATIVA | 1057 |  | Concreto | COLUMNAS Y MUROS PISO 2 SALON COMUNAL 2 | 2026-08-19 | 9/16/2026 12:00:00 AM |  | 28 | 28 | 38.4 | 137 | MURO | 28 | MURO-28-28 | 2026-10-29 | NUEVO | 2026-10-29 | 28 | 10.4 | 38.46667 | 3 | 41.45556 | 24.5
NATIVA | 1057 |  | Concreto | COLUMNAS Y MUROS PISO 2 SALON COMUNAL 2 | 2026-08-19 | 9/16/2026 12:00:00 AM |  | 28 | 28 | 38.7 | 138 | MURO | 28 | MURO-28-28 | 2026-10-29 | NUEVO | 2026-10-29 | 28 | 10.7 | 38.46667 | 3 | 41.45556 | 24.5
NATIVA | 1057 |  | Concreto | COLUMNAS Y MUROS PISO 2 SALON COMUNAL 2 | 2026-08-19 | 9/16/2026 12:00:00 AM |  | 28 | 28 | 38.3 | 137 | MURO | 28 | MURO-28-28 | 2026-10-29 | NUEVO | 2026-10-29 | 28 | 10.3 | 38.46667 | 3 | 41.45556 | 24.5
NATIVA | 1058 |  | Concreto | MUROS EJE 10-14 4000 PSI CUBIERTA TORRE 5 | 2026-08-19 | 9/16/2026 12:00:00 AM |  | 28 | 28 | 37.2 | 133 | MURO | 28 | MURO-28-28 | 2026-10-29 | NUEVO | 2026-10-29 | 28 | 9.2 | 36.9 | 3 | 36.77778 | 24.5
NATIVA | 1058 |  | Concreto | MUROS EJE 10-14 4000 PSI CUBIERTA TORRE 5 | 2026-08-19 | 9/16/2026 12:00:00 AM |  | 28 | 28 | 36.4 | 130 | MURO | 28 | MURO-28-28 | 2026-10-29 | NUEVO | 2026-10-29 | 28 | 8.4 | 36.9 | 3 | 36.77778 | 24.5
NATIVA | 1058 |  | Concreto | MUROS EJE 10-14 4000 PSI CUBIERTA TORRE 5 | 2026-08-19 | 9/16/2026 12:00:00 AM |  | 28 | 28 | 37.1 | 132 | MURO | 28 | MURO-28-28 | 2026-10-29 | NUEVO | 2026-10-29 | 28 | 9.1 | 36.9 | 3 | 36.77778 | 24.5
NATIVA | 1052 |  | Concreto | COLUMNA SOTANO EJE B-12 SALON COMUNAL 3 | 2026-08-14 | 9/11/2026 12:00:00 AM |  | 28 | 28 | 32 | 114 | MURO | 28 | MURO-28-28 | 2026-10-29 | NUEVO | 2026-10-29 | 28 | 4 | 32.23333 | 3 | 35.86667 | 24.5
NATIVA | 1052 |  | Concreto | COLUMNA SOTANO EJE B-12 SALON COMUNAL 3 | 2026-08-14 | 9/11/2026 12:00:00 AM |  | 28 | 28 | 31.5 | 112 | MURO | 28 | MURO-28-28 | 2026-10-29 | NUEVO | 2026-10-29 | 28 | 3.5 | 32.23333 | 3 | 35.86667 | 24.5
NATIVA | 1052 |  | Concreto | COLUMNA SOTANO EJE B-12 SALON COMUNAL 3 | 2026-08-14 | 9/11/2026 12:00:00 AM |  | 28 | 28 | 33.2 | 119 | MURO | 28 | MURO-28-28 | 2026-10-29 | NUEVO | 2026-10-29 | 28 | 5.2 | 32.23333 | 3 | 35.86667 | 24.5
NATIVA | 1046 |  | Concreto | MUROS EJE 2-7 4000PSI CUBIERTA TORRE 5 | 2026-08-11 | 9/8/2026 12:00:00 AM |  | 28 | 28 | 40.1 | 143 | MURO | 28 | MURO-28-28 | 2026-10-29 | NUEVO | 2026-10-29 | 28 | 12.1 | 39.5 | 3 | 36.21111 | 24.5
NATIVA | 1046 |  | Concreto | MUROS EJE 2-7 4000PSI CUBIERTA TORRE 5 | 2026-08-11 | 9/8/2026 12:00:00 AM |  | 28 | 28 | 36.8 | 132 | MURO | 28 | MURO-28-28 | 2026-10-29 | NUEVO | 2026-10-29 | 28 | 8.8 | 39.5 | 3 | 36.21111 | 24.5
NATIVA | 1046 |  | Concreto | MUROS EJE 2-7 4000PSI CUBIERTA TORRE 5 | 2026-08-11 | 9/8/2026 12:00:00 AM |  | 28 | 28 | 41.6 | 148 | MURO | 28 | MURO-28-28 | 2026-10-29 | NUEVO | 2026-10-29 | 28 | 13.6 | 39.5 | 3 | 36.21111 | 24.5
NATIVA | 1039 |  | Concreto | PLACA PISO 3 COMUNAL 3 EJE C-D 10-13 | 2026-08-06 | 9/3/2026 12:00:00 AM |  | 28 | 28 | 26.9 | 96 | PLACA | 28 | PLACA-28-28 | 2026-10-29 | NUEVO | 2026-10-29 | 28 | -1.1 | 27.23333 | 3 | 32.98889 | 24.5
NATIVA | 1039 |  | Concreto | PLACA PISO 3 COMUNAL 3 EJE C-D 10-13 | 2026-08-06 | 9/3/2026 12:00:00 AM |  | 28 | 28 | 27.1 | 97 | PLACA | 28 | PLACA-28-28 | 2026-10-29 | NUEVO | 2026-10-29 | 28 | -0.9 | 27.23333 | 3 | 32.98889 | 24.5
NATIVA | 1039 |  | Concreto | PLACA PISO 3 COMUNAL 3 EJE C-D 10-13 | 2026-08-06 | 9/3/2026 12:00:00 AM |  | 28 | 28 | 27.7 | 99 | PLACA | 28 | PLACA-28-28 | 2026-10-29 | NUEVO | 2026-10-29 | 28 | -0.3 | 27.23333 | 3 | 32.98889 | 24.5
NATIVA | 1035 |  | Concreto | MUROS P28 AP 2808-2809 TORRE 5 | 2026-08-04 | 9/1/2026 12:00:00 AM |  | 28 | 28 | 37.6 | 134 | MURO | 28 | MURO-28-28 | 2026-10-29 | NUEVO | 2026-10-29 | 28 | 9.6 | 36.3 | 3 | 34.34444 | 24.5
NATIVA | 1035 |  | Concreto | MUROS P28 AP 2808-2809 TORRE 5 | 2026-08-04 | 9/1/2026 12:00:00 AM |  | 28 | 28 | 34.6 | 124 | MURO | 28 | MURO-28-28 | 2026-10-29 | NUEVO | 2026-10-29 | 28 | 6.6 | 36.3 | 3 | 34.34444 | 24.5
NATIVA | 1035 |  | Concreto | MUROS P28 AP 2808-2809 TORRE 5 | 2026-08-04 | 9/1/2026 12:00:00 AM |  | 28 | 28 | 36.7 | 131 | MURO | 28 | MURO-28-28 | 2026-10-29 | NUEVO | 2026-10-29 | 28 | 8.7 | 36.3 | 3 | 34.34444 | 24.5
NATIVA | 1028 |  | Concreto | MUROS P2811-2810 TORRE 5 | 2026-07-30 | 8/27/2026 12:00:00 AM |  | 28 | 28 | 38.1 | 136 | MURO | 28 | MURO-28-28 | 2026-10-29 | NUEVO | 2026-10-29 | 28 | 10.1 | 36.63333 | 3 | 33.38889 | 24.5
NATIVA | 1028 |  | Concreto | MUROS P2811-2810 TORRE 5 | 2026-07-30 | 8/27/2026 12:00:00 AM |  | 28 | 28 | 36.3 | 130 | MURO | 28 | MURO-28-28 | 2026-10-29 | NUEVO | 2026-10-29 | 28 | 8.3 | 36.63333 | 3 | 33.38889 | 24.5
NATIVA | 1028 |  | Concreto | MUROS P2811-2810 TORRE 5 | 2026-07-30 | 8/27/2026 12:00:00 AM |  | 28 | 28 | 35.5 | 127 | MURO | 28 | MURO-28-28 | 2026-10-29 | NUEVO | 2026-10-29 | 28 | 7.5 | 36.63333 | 3 | 33.38889 | 24.5
NATIVA | 1024 |  | Concreto | MUROS AP 2806-2807 TORRE 5 | 2026-07-29 | 8/26/2026 12:00:00 AM |  | 28 | 28 | 31.5 | 112 | MURO | 28 | MURO-28-28 | 2026-10-29 | NUEVO | 2026-10-29 | 28 | 3.5 | 32.6 | 3 | 35.17778 | 24.5
NATIVA | 1024 |  | Concreto | MUROS AP 2806-2807 TORRE 5 | 2026-07-29 | 8/26/2026 12:00:00 AM |  | 28 | 28 | 32.9 | 117 | MURO | 28 | MURO-28-28 | 2026-10-29 | NUEVO | 2026-10-29 | 28 | 4.9 | 32.6 | 3 | 35.17778 | 24.5
NATIVA | 1024 |  | Concreto | MUROS AP 2806-2807 TORRE 5 | 2026-07-29 | 8/26/2026 12:00:00 AM |  | 28 | 28 | 33.4 | 119 | MURO | 28 | MURO-28-28 | 2026-10-29 | NUEVO | 2026-10-29 | 28 | 5.4 | 32.6 | 3 | 35.17778 | 24.5
NATIVA | 1021 |  | Concreto | MUROS AP 2801-2812 TORRE 5 | 2026-07-28 | 8/25/2026 12:00:00 AM |  | 28 | 28 | 40.6 | 145 | MURO | 28 | MURO-28-28 | 2026-10-29 | NUEVO | 2026-10-29 | 28 | 12.6 | 39.26667 | 3 | 36.16667 | 24.5
NATIVA | 1021 |  | Concreto | MUROS AP 2801-2812 TORRE 5 | 2026-07-28 | 8/25/2026 12:00:00 AM |  | 28 | 28 | 39.3 | 140 | MURO | 28 | MURO-28-28 | 2026-10-29 | NUEVO | 2026-10-29 | 28 | 11.3 | 39.26667 | 3 | 36.16667 | 24.5
NATIVA | 1021 |  | Concreto | MUROS AP 2801-2812 TORRE 5 | 2026-07-28 | 8/25/2026 12:00:00 AM |  | 28 | 28 | 37.9 | 135 | MURO | 28 | MURO-28-28 | 2026-10-29 | NUEVO | 2026-10-29 | 28 | 9.9 | 39.26667 | 3 | 36.16667 | 24.5
NATIVA | 1020 |  | Concreto | MUROS AP 2804-2805 TORRE 5 | 2026-07-27 | 8/24/2026 12:00:00 AM |  | 28 | 28 | 36.6 | 131 | MURO | 28 | MURO-28-28 | 2026-10-29 | NUEVO | 2026-10-29 | 28 | 8.6 | 37.43333 | 3 | 36.43333 | 24.5
NATIVA | 1020 |  | Concreto | MUROS AP 2804-2805 TORRE 5 | 2026-07-27 | 8/24/2026 12:00:00 AM |  | 28 | 28 | 39.8 | 142 | MURO | 28 | MURO-28-28 | 2026-10-29 | NUEVO | 2026-10-29 | 28 | 11.8 | 37.43333 | 3 | 36.43333 | 24.5
NATIVA | 1020 |  | Concreto | MUROS AP 2804-2805 TORRE 5 | 2026-07-27 | 8/24/2026 12:00:00 AM |  | 28 | 28 | 35.9 | 128 | MURO | 28 | MURO-28-28 | 2026-10-29 | NUEVO | 2026-10-29 | 28 | 7.9 | 37.43333 | 3 | 36.43333 | 24.5
NATIVA | 1010 |  | Concreto | MUROS DE SOBRE RECORRIDO EJES (11-12) (F-H) TORRE 4 | 2026-07-24 | 8/21/2026 12:00:00 AM |  | 28 | 28 | 32.3 | 116 | MURO | 28 | MURO-28-28 | 2026-10-29 | NUEVO | 2026-10-29 | 28 | 4.3 | 32.43333 | 3 | 36.37778 | 24.5
NATIVA | 1010 |  | Concreto | MUROS DE SOBRE RECORRIDO EJES (11-12) (F-H) TORRE 4 | 2026-07-24 | 8/21/2026 12:00:00 AM |  | 28 | 28 | 30.8 | 110 | MURO | 28 | MURO-28-28 | 2026-10-29 | NUEVO | 2026-10-29 | 28 | 2.8 | 32.43333 | 3 | 36.37778 | 24.5
NATIVA | 1010 |  | Concreto | MUROS DE SOBRE RECORRIDO EJES (11-12) (F-H) TORRE 4 | 2026-07-24 | 8/21/2026 12:00:00 AM |  | 28 | 28 | 34.2 | 122 | MURO | 28 | MURO-28-28 | 2026-10-29 | NUEVO | 2026-10-29 | 28 | 6.2 | 32.43333 | 3 | 36.37778 | 24.5
NATIVA | 1013 |  | Concreto | MUROS P28 AP 2803-2802 TORRE 5 | 2026-07-24 | 8/21/2026 12:00:00 AM |  | 28 | 28 | 37 | 132 | MURO | 28 | MURO-28-28 | 2026-10-29 | NUEVO | 2026-10-29 | 28 | 9 | 37.26667 | 3 | 35.71111 | 24.5
NATIVA | 1013 |  | Concreto | MUROS P28 AP 2803-2802 TORRE 5 | 2026-07-24 | 8/21/2026 12:00:00 AM |  | 28 | 28 | 36.6 | 131 | MURO | 28 | MURO-28-28 | 2026-10-29 | NUEVO | 2026-10-29 | 28 | 8.6 | 37.26667 | 3 | 35.71111 | 24.5
NATIVA | 1013 |  | Concreto | MUROS P28 AP 2803-2802 TORRE 5 | 2026-07-24 | 8/21/2026 12:00:00 AM |  | 28 | 28 | 38.2 | 136 | MURO | 28 | MURO-28-28 | 2026-10-29 | NUEVO | 2026-10-29 | 28 | 10.2 | 37.26667 | 3 | 35.71111 | 24.5
NATIVA | 1006 |  | Concreto | MUROS P27 AP 2708-2709 TORRE 5 | 2026-07-18 | 8/15/2026 12:00:00 AM |  | 28 | 28 | 29.5 | 105 | MURO | 28 | MURO-28-28 | 2026-10-29 | NUEVO | 2026-10-29 | 28 | 1.5 | 31.66667 | 3 | 33.78889 | 24.5
NATIVA | 1006 |  | Concreto | MUROS P27 AP 2708-2709 TORRE 5 | 2026-07-18 | 8/15/2026 12:00:00 AM |  | 28 | 28 | 31.1 | 111 | MURO | 28 | MURO-28-28 | 2026-10-29 | NUEVO | 2026-10-29 | 28 | 3.1 | 31.66667 | 3 | 33.78889 | 24.5
NATIVA | 1006 |  | Concreto | MUROS P27 AP 2708-2709 TORRE 5 | 2026-07-18 | 8/15/2026 12:00:00 AM |  | 28 | 28 | 34.4 | 123 | MURO | 28 | MURO-28-28 | 2026-10-29 | NUEVO | 2026-10-29 | 28 | 6.4 | 31.66667 | 3 | 33.78889 | 24.5
NATIVA | 1003 |  | Concreto | MUROS P2711-2710 TORRE 5 | 2026-07-17 | 8/14/2026 12:00:00 AM |  | 28 | 28 | 40.1 | 143 | MURO | 28 | MURO-28-28 | 2026-10-29 | NUEVO | 2026-10-29 | 28 | 12.1 | 39.56667 | 3 | 36.16667 | 24.5
NATIVA | 1003 |  | Concreto | MUROS P2711-2710 TORRE 5 | 2026-07-17 | 8/14/2026 12:00:00 AM |  | 28 | 28 | 38 | 136 | MURO | 28 | MURO-28-28 | 2026-10-29 | NUEVO | 2026-10-29 | 28 | 10 | 39.56667 | 3 | 36.16667 | 24.5
NATIVA | 1003 |  | Concreto | MUROS P2711-2710 TORRE 5 | 2026-07-17 | 8/14/2026 12:00:00 AM |  | 28 | 28 | 40.6 | 145 | MURO | 28 | MURO-28-28 | 2026-10-29 | NUEVO | 2026-10-29 | 28 | 12.6 | 39.56667 | 3 | 36.16667 | 24.5
NATIVA | 997 |  | Concreto | placa piso 3 eje 9-11 comunal 3 | 2026-07-16 | 8/13/2026 12:00:00 AM |  | 28 | 28 | 30.3 | 108 | PLACA | 28 | PLACA-28-28 | 2026-10-29 | NUEVO | 2026-10-29 | 28 | 2.3 | 31.56667 | 3 | 34.26667 | 24.5
NATIVA | 997 |  | Concreto | placa piso 3 eje 9-11 comunal 3 | 2026-07-16 | 8/13/2026 12:00:00 AM |  | 28 | 28 | 32.1 | 115 | PLACA | 28 | PLACA-28-28 | 2026-10-29 | NUEVO | 2026-10-29 | 28 | 4.1 | 31.56667 | 3 | 34.26667 | 24.5
NATIVA | 997 |  | Concreto | placa piso 3 eje 9-11 comunal 3 | 2026-07-16 | 8/13/2026 12:00:00 AM |  | 28 | 28 | 32.3 | 115 | PLACA | 28 | PLACA-28-28 | 2026-10-29 | NUEVO | 2026-10-29 | 28 | 4.3 | 31.56667 | 3 | 34.26667 | 24.5
NATIVA | 999 |  | Concreto | MUROS AP 2706-2707 TORRE 5 | 2026-07-16 | 8/13/2026 12:00:00 AM |  | 28 | 28 | 26.1 | 93 | MURO | 28 | MURO-28-28 | 2026-10-29 | NUEVO | 2026-10-29 | 28 | -1.9 | 35.16667 | 3 | 35.43333 | 24.5
NATIVA | 999 |  | Concreto | MUROS AP 2706-2707 TORRE 5 | 2026-07-16 | 8/13/2026 12:00:00 AM |  | 28 | 28 | 41 | 146 | MURO | 28 | MURO-28-28 | 2026-10-29 | NUEVO | 2026-10-29 | 28 | 13 | 35.16667 | 3 | 35.43333 | 24.5
NATIVA | 999 |  | Concreto | MUROS AP 2706-2707 TORRE 5 | 2026-07-16 | 8/13/2026 12:00:00 AM |  | 28 | 28 | 38.4 | 137 | MURO | 28 | MURO-28-28 | 2026-10-29 | NUEVO | 2026-10-29 | 28 | 10.4 | 35.16667 | 3 | 35.43333 | 24.5
NATIVA | 995 |  | Concreto | MUROS AP 2701-2712 TORRE 5 | 2026-07-15 | 8/12/2026 12:00:00 AM |  | 28 | 28 | 31.3 | 112 | MURO | 28 | MURO-28-28 | 2026-10-29 | NUEVO | 2026-10-29 | 28 | 3.3 | 31.7 | 3 | 32.81111 | 24.5
NATIVA | 995 |  | Concreto | MUROS AP 2701-2712 TORRE 5 | 2026-07-15 | 8/12/2026 12:00:00 AM |  | 28 | 28 | 31.7 | 113 | MURO | 28 | MURO-28-28 | 2026-10-29 | NUEVO | 2026-10-29 | 28 | 3.7 | 31.7 | 3 | 32.81111 | 24.5
NATIVA | 995 |  | Concreto | MUROS AP 2701-2712 TORRE 5 | 2026-07-15 | 8/12/2026 12:00:00 AM |  | 28 | 28 | 32.1 | 115 | MURO | 28 | MURO-28-28 | 2026-10-29 | NUEVO | 2026-10-29 | 28 | 4.1 | 31.7 | 3 | 32.81111 | 24.5
NATIVA | 996 |  | Concreto | MURO CONTENCION PARTE SUPERIOR EJES A-B SALON COMUNAL 3 | 2026-07-15 | 8/12/2026 12:00:00 AM |  | 28 | 28 | 25.8 | 92 | MURO | 28 | MURO-28-28 | 2026-10-29 | NUEVO | 2026-10-29 | 28 | -2.2 | 26.33333 | 3 | 31.06667 | 24.5
NATIVA | 996 |  | Concreto | MURO CONTENCION PARTE SUPERIOR EJES A-B SALON COMUNAL 3 | 2026-07-15 | 8/12/2026 12:00:00 AM |  | 28 | 28 | 26.7 | 95 | MURO | 28 | MURO-28-28 | 2026-10-29 | NUEVO | 2026-10-29 | 28 | -1.3 | 26.33333 | 3 | 31.06667 | 24.5
NATIVA | 996 |  | Concreto | MURO CONTENCION PARTE SUPERIOR EJES A-B SALON COMUNAL 3 | 2026-07-15 | 8/12/2026 12:00:00 AM |  | 28 | 28 | 26.5 | 94 | MURO | 28 | MURO-28-28 | 2026-10-29 | NUEVO | 2026-10-29 | 28 | -1.5 | 26.33333 | 3 | 31.06667 | 24.5
NATIVA | 990 |  | Concreto | MUROS AP 2704-2705 TORRE 5 | 2026-07-14 | 8/11/2026 12:00:00 AM |  | 28 | 28 | 34.5 | 123 | MURO | 28 | MURO-28-28 | 2026-10-29 | NUEVO | 2026-10-29 | 28 | 6.5 | 34.96667 | 3 | 31 | 24.5
NATIVA | 990 |  | Concreto | MUROS AP 2704-2705 TORRE 5 | 2026-07-14 | 8/11/2026 12:00:00 AM |  | 28 | 28 | 36.9 | 132 | MURO | 28 | MURO-28-28 | 2026-10-29 | NUEVO | 2026-10-29 | 28 | 8.9 | 34.96667 | 3 | 31 | 24.5
NATIVA | 990 |  | Concreto | MUROS AP 2704-2705 TORRE 5 | 2026-07-14 | 8/11/2026 12:00:00 AM |  | 28 | 28 | 33.5 | 120 | MURO | 28 | MURO-28-28 | 2026-10-29 | NUEVO | 2026-10-29 | 28 | 5.5 | 34.96667 | 3 | 31 | 24.5
NATIVA | 992 |  | Concreto | MURO CONTENCION PARTE SUPERIOR EJES 11-12 SALON COMUNAL 3 | 2026-07-14 | 8/11/2026 12:00:00 AM |  | 28 | 28 | 31.1 | 111 | MURO | 28 | MURO-28-28 | 2026-10-29 | NUEVO | 2026-10-29 | 28 | 3.1 | 31.43333 | 3 | 30.91111 | 24.5
NATIVA | 992 |  | Concreto | MURO CONTENCION PARTE SUPERIOR EJES 11-12 SALON COMUNAL 3 | 2026-07-14 | 8/11/2026 12:00:00 AM |  | 28 | 28 | 31.7 | 113 | MURO | 28 | MURO-28-28 | 2026-10-29 | NUEVO | 2026-10-29 | 28 | 3.7 | 31.43333 | 3 | 30.91111 | 24.5
NATIVA | 992 |  | Concreto | MURO CONTENCION PARTE SUPERIOR EJES 11-12 SALON COMUNAL 3 | 2026-07-14 | 8/11/2026 12:00:00 AM |  | 28 | 28 | 31.5 | 113 | MURO | 28 | MURO-28-28 | 2026-10-29 | NUEVO | 2026-10-29 | 28 | 3.5 | 31.43333 | 3 | 30.91111 | 24.5
NATIVA | 987 |  | Concreto | MURO CONTENCION PARTE SUPERIOR EJES 10-11 SALON COMUNAL 3 | 2026-07-11 | 8/8/2026 12:00:00 AM |  | 28 | 28 | 29.8 | 106 | MURO | 28 | MURO-28-28 | 2026-10-29 | NUEVO | 2026-10-29 | 28 | 1.8 | 28.63333 | 3 | 31.67778 | 24.5
NATIVA | 987 |  | Concreto | MURO CONTENCION PARTE SUPERIOR EJES 10-11 SALON COMUNAL 3 | 2026-07-11 | 8/8/2026 12:00:00 AM |  | 28 | 28 | 27.5 | 98 | MURO | 28 | MURO-28-28 | 2026-10-29 | NUEVO | 2026-10-29 | 28 | -0.5 | 28.63333 | 3 | 31.67778 | 24.5
NATIVA | 987 |  | Concreto | MURO CONTENCION PARTE SUPERIOR EJES 10-11 SALON COMUNAL 3 | 2026-07-11 | 8/8/2026 12:00:00 AM |  | 28 | 28 | 28.6 | 102 | MURO | 28 | MURO-28-28 | 2026-10-29 | NUEVO | 2026-10-29 | 28 | 0.6 | 28.63333 | 3 | 31.67778 | 24.5
NATIVA | 984 |  | Concreto | MUROS DE CUBIERTA EJES (16-21) (A-J) TORRE 4 | 2026-07-10 | 8/7/2026 12:00:00 AM |  | 28 | 28 | 34.3 | 122 | MURO | 28 | MURO-28-28 | 2026-10-29 | NUEVO | 2026-10-29 | 28 | 6.3 | 33.56667 | 3 | 31.21111 | 24.5
NATIVA | 984 |  | Concreto | MUROS DE CUBIERTA EJES (16-21) (A-J) TORRE 4 | 2026-07-10 | 8/7/2026 12:00:00 AM |  | 28 | 28 | 32.7 | 117 | MURO | 28 | MURO-28-28 | 2026-10-29 | NUEVO | 2026-10-29 | 28 | 4.7 | 33.56667 | 3 | 31.21111 | 24.5
NATIVA | 984 |  | Concreto | MUROS DE CUBIERTA EJES (16-21) (A-J) TORRE 4 | 2026-07-10 | 8/7/2026 12:00:00 AM |  | 28 | 28 | 33.7 | 120 | MURO | 28 | MURO-28-28 | 2026-10-29 | NUEVO | 2026-10-29 | 28 | 5.7 | 33.56667 | 3 | 31.21111 | 24.5
NATIVA | 986 |  | Concreto | MUROS P27 AP 2703-2702 TORRE 5 | 2026-07-10 | 8/7/2026 12:00:00 AM |  | 28 | 28 | 38.4 | 137 | MURO | 28 | MURO-28-28 | 2026-10-29 | NUEVO | 2026-10-29 | 28 | 10.4 | 37.26667 | 3 | 33.15556 | 24.5
NATIVA | 986 |  | Concreto | MUROS P27 AP 2703-2702 TORRE 5 | 2026-07-10 | 8/7/2026 12:00:00 AM |  | 28 | 28 | 36.5 | 130 | MURO | 28 | MURO-28-28 | 2026-10-29 | NUEVO | 2026-10-29 | 28 | 8.5 | 37.26667 | 3 | 33.15556 | 24.5
NATIVA | 986 |  | Concreto | MUROS P27 AP 2703-2702 TORRE 5 | 2026-07-10 | 8/7/2026 12:00:00 AM |  | 28 | 28 | 36.9 | 132 | MURO | 28 | MURO-28-28 | 2026-10-29 | NUEVO | 2026-10-29 | 28 | 8.9 | 37.26667 | 3 | 33.15556 | 24.5
NATIVA | 980 |  | Concreto | MUROS P26 AP 2608-2609 TORRE 5 | 2026-07-09 | 8/6/2026 12:00:00 AM |  | 28 | 28 | 39.4 | 140 | MURO | 28 | MURO-28-28 | 2026-10-29 | NUEVO | 2026-10-29 | 28 | 11.4 | 38.63333 | 3 | 36.48889 | 24.5
NATIVA | 980 |  | Concreto | MUROS P26 AP 2608-2609 TORRE 5 | 2026-07-09 | 8/6/2026 12:00:00 AM |  | 28 | 28 | 37.7 | 134 | MURO | 28 | MURO-28-28 | 2026-10-29 | NUEVO | 2026-10-29 | 28 | 9.7 | 38.63333 | 3 | 36.48889 | 24.5
NATIVA | 980 |  | Concreto | MUROS P26 AP 2608-2609 TORRE 5 | 2026-07-09 | 8/6/2026 12:00:00 AM |  | 28 | 28 | 38.8 | 139 | MURO | 28 | MURO-28-28 | 2026-10-29 | NUEVO | 2026-10-29 | 28 | 10.8 | 38.63333 | 3 | 36.48889 | 24.5
NATIVA | 982 |  | Concreto | COLUMNAS PISO 2 EJES A-9 A-10 B-9 B-10 SALON COMUNAL 3 | 2026-07-09 | 8/6/2026 12:00:00 AM |  | 28 | 28 | 32.8 | 117 | MURO | 28 | MURO-28-28 | 2026-10-29 | NUEVO | 2026-10-29 | 28 | 4.8 | 33.73333 | 3 | 36.54444 | 24.5
NATIVA | 982 |  | Concreto | COLUMNAS PISO 2 EJES A-9 A-10 B-9 B-10 SALON COMUNAL 3 | 2026-07-09 | 8/6/2026 12:00:00 AM |  | 28 | 28 | 34 | 121 | MURO | 28 | MURO-28-28 | 2026-10-29 | NUEVO | 2026-10-29 | 28 | 6 | 33.73333 | 3 | 36.54444 | 24.5
NATIVA | 982 |  | Concreto | COLUMNAS PISO 2 EJES A-9 A-10 B-9 B-10 SALON COMUNAL 3 | 2026-07-09 | 8/6/2026 12:00:00 AM |  | 28 | 28 | 34.4 | 123 | MURO | 28 | MURO-28-28 | 2026-10-29 | NUEVO | 2026-10-29 | 28 | 6.4 | 33.73333 | 3 | 36.54444 | 24.5
NATIVA | 976 |  | Concreto | MUROS P2611-2610 TORRE 5 | 2026-07-08 | 8/5/2026 12:00:00 AM |  | 28 | 28 | 37.5 | 134 | MURO | 28 | MURO-28-28 | 2026-10-29 | NUEVO | 2026-10-29 | 28 | 9.5 | 36.2 | 3 | 36.18889 | 24.5
NATIVA | 976 |  | Concreto | MUROS P2611-2610 TORRE 5 | 2026-07-08 | 8/5/2026 12:00:00 AM |  | 28 | 28 | 35.6 | 127 | MURO | 28 | MURO-28-28 | 2026-10-29 | NUEVO | 2026-10-29 | 28 | 7.6 | 36.2 | 3 | 36.18889 | 24.5
NATIVA | 976 |  | Concreto | MUROS P2611-2610 TORRE 5 | 2026-07-08 | 8/5/2026 12:00:00 AM |  | 28 | 28 | 35.5 | 127 | MURO | 28 | MURO-28-28 | 2026-10-29 | NUEVO | 2026-10-29 | 28 | 7.5 | 36.2 | 3 | 36.18889 | 24.5
NATIVA | 978 |  | Concreto | MURO CONTENCION PARTE INFERIOR EJE 12 A-B SALON COMUNAL 3 | 2026-07-08 | 8/5/2026 12:00:00 AM |  | 28 | 28 | 37 | 132 | MURO | 28 | MURO-28-28 | 2026-10-29 | NUEVO | 2026-10-29 | 28 | 9 | 35.1 | 3 | 35.01111 | 24.5
NATIVA | 978 |  | Concreto | MURO CONTENCION PARTE INFERIOR EJE 12 A-B SALON COMUNAL 3 | 2026-07-08 | 8/5/2026 12:00:00 AM |  | 28 | 28 | 33.2 | 118 | MURO | 28 | MURO-28-28 | 2026-10-29 | NUEVO | 2026-10-29 | 28 | 5.2 | 35.1 | 3 | 35.01111 | 24.5
NATIVA | 978 |  | Concreto | MURO CONTENCION PARTE INFERIOR EJE 12 A-B SALON COMUNAL 3 | 2026-07-08 | 8/5/2026 12:00:00 AM |  | 28 | 28 | 35.1 | 125 | MURO | 28 | MURO-28-28 | 2026-10-29 | NUEVO | 2026-10-29 | 28 | 7.1 | 35.1 | 3 | 35.01111 | 24.5
NATIVA | 970 |  | Concreto | PLACA PISO 2 A-C 8-10 SALON COMUNAL 3 | 2026-07-07 | 8/4/2026 12:00:00 AM |  | 28 | 28 | 31.9 | 114 | PLACA | 28 | PLACA-28-28 | 2026-10-29 | NUEVO | 2026-10-29 | 28 | 3.9 | 30.13333 | 3 | 33.81111 | 24.5
NATIVA | 970 |  | Concreto | PLACA PISO 2 A-C 8-10 SALON COMUNAL 3 | 2026-07-07 | 8/4/2026 12:00:00 AM |  | 28 | 28 | 28.4 | 101 | PLACA | 28 | PLACA-28-28 | 2026-10-29 | NUEVO | 2026-10-29 | 28 | 0.4 | 30.13333 | 3 | 33.81111 | 24.5
NATIVA | 970 |  | Concreto | PLACA PISO 2 A-C 8-10 SALON COMUNAL 3 | 2026-07-07 | 8/4/2026 12:00:00 AM |  | 28 | 28 | 30.1 | 108 | PLACA | 28 | PLACA-28-28 | 2026-10-29 | NUEVO | 2026-10-29 | 28 | 2.1 | 30.13333 | 3 | 33.81111 | 24.5
NATIVA | 971 |  | Concreto | PLACA PISO 2 A-C 8-10 SALON COMUNAL 3 | 2026-07-07 | 8/4/2026 12:00:00 AM |  | 28 | 28 | 25.3 | 90 | PLACA | 28 | PLACA-28-28 | 2026-10-29 | NUEVO | 2026-10-29 | 28 | -2.7 | 27.83333 | 3 | 31.02222 | 24.5
NATIVA | 971 |  | Concreto | PLACA PISO 2 A-C 8-10 SALON COMUNAL 3 | 2026-07-07 | 8/4/2026 12:00:00 AM |  | 28 | 28 | 28.6 | 102 | PLACA | 28 | PLACA-28-28 | 2026-10-29 | NUEVO | 2026-10-29 | 28 | 0.6 | 27.83333 | 3 | 31.02222 | 24.5
NATIVA | 971 |  | Concreto | PLACA PISO 2 A-C 8-10 SALON COMUNAL 3 | 2026-07-07 | 8/4/2026 12:00:00 AM |  | 28 | 28 | 29.6 | 106 | PLACA | 28 | PLACA-28-28 | 2026-10-29 | NUEVO | 2026-10-29 | 28 | 1.6 | 27.83333 | 3 | 31.02222 | 24.5
NATIVA | 973 |  | Concreto | MUROS AP 2606-2607 TORRE 5 | 2026-07-07 | 8/4/2026 12:00:00 AM |  | 28 | 28 | 34.4 | 123 | MURO | 28 | MURO-28-28 | 2026-10-29 | NUEVO | 2026-10-29 | 28 | 6.4 | 33.73333 | 3 | 30.56667 | 24.5
NATIVA | 973 |  | Concreto | MUROS AP 2606-2607 TORRE 5 | 2026-07-07 | 8/4/2026 12:00:00 AM |  | 28 | 28 | 35.1 | 125 | MURO | 28 | MURO-28-28 | 2026-10-29 | NUEVO | 2026-10-29 | 28 | 7.1 | 33.73333 | 3 | 30.56667 | 24.5
NATIVA | 973 |  | Concreto | MUROS AP 2606-2607 TORRE 5 | 2026-07-07 | 8/4/2026 12:00:00 AM |  | 28 | 28 | 31.7 | 113 | MURO | 28 | MURO-28-28 | 2026-10-29 | NUEVO | 2026-10-29 | 28 | 3.7 | 33.73333 | 3 | 30.56667 | 24.5
NATIVA | 968 |  | Concreto | MURO CONTENCION PARTE INFERIOR EJE 10-12 SALON COMUNAL 3 | 2026-07-06 | 8/3/2026 12:00:00 AM |  | 28 | 28 | 32.8 | 117 | MURO | 28 | MURO-28-28 | 2026-10-29 | NUEVO | 2026-10-29 | 28 | 4.8 | 32.2 | 3 | 31.25556 | 24.5
NATIVA | 968 |  | Concreto | MURO CONTENCION PARTE INFERIOR EJE 10-12 SALON COMUNAL 3 | 2026-07-06 | 8/3/2026 12:00:00 AM |  | 28 | 28 | 30.5 | 109 | MURO | 28 | MURO-28-28 | 2026-10-29 | NUEVO | 2026-10-29 | 28 | 2.5 | 32.2 | 3 | 31.25556 | 24.5
NATIVA | 968 |  | Concreto | MURO CONTENCION PARTE INFERIOR EJE 10-12 SALON COMUNAL 3 | 2026-07-06 | 8/3/2026 12:00:00 AM |  | 28 | 28 | 33.3 | 119 | MURO | 28 | MURO-28-28 | 2026-10-29 | NUEVO | 2026-10-29 | 28 | 5.3 | 32.2 | 3 | 31.25556 | 24.5
NATIVA | 961 |  | Concreto | MUROS DE CUBIERTA EJES (9-13) (E-F) TORRE 4 | 2026-07-04 | 8/1/2026 12:00:00 AM |  | 28 | 28 | 41.1 | 147 | MURO | 28 | MURO-28-28 | 2026-10-29 | NUEVO | 2026-10-29 | 28 | 13.1 | 40.63333 | 3 | 35.52222 | 24.5
NATIVA | 961 |  | Concreto | MUROS DE CUBIERTA EJES (9-13) (E-F) TORRE 4 | 2026-07-04 | 8/1/2026 12:00:00 AM |  | 28 | 28 | 41.3 | 147 | MURO | 28 | MURO-28-28 | 2026-10-29 | NUEVO | 2026-10-29 | 28 | 13.3 | 40.63333 | 3 | 35.52222 | 24.5
NATIVA | 961 |  | Concreto | MUROS DE CUBIERTA EJES (9-13) (E-F) TORRE 4 | 2026-07-04 | 8/1/2026 12:00:00 AM |  | 28 | 28 | 39.5 | 141 | MURO | 28 | MURO-28-28 | 2026-10-29 | NUEVO | 2026-10-29 | 28 | 11.5 | 40.63333 | 3 | 35.52222 | 24.5
NATIVA | 964 |  | Concreto | MUROS AP 2604-2605 TORRE 5 | 2026-07-04 | 8/1/2026 12:00:00 AM |  | 28 | 28 | 34 | 122 | MURO | 28 | MURO-28-28 | 2026-10-29 | NUEVO | 2026-10-29 | 28 | 6 | 35.56667 | 3 | 36.13333 | 24.5
NATIVA | 964 |  | Concreto | MUROS AP 2604-2605 TORRE 5 | 2026-07-04 | 8/1/2026 12:00:00 AM |  | 28 | 28 | 36.6 | 131 | MURO | 28 | MURO-28-28 | 2026-10-29 | NUEVO | 2026-10-29 | 28 | 8.6 | 35.56667 | 3 | 36.13333 | 24.5
NATIVA | 964 |  | Concreto | MUROS AP 2604-2605 TORRE 5 | 2026-07-04 | 8/1/2026 12:00:00 AM |  | 28 | 28 | 36.1 | 129 | MURO | 28 | MURO-28-28 | 2026-10-29 | NUEVO | 2026-10-29 | 28 | 8.1 | 35.56667 | 3 | 36.13333 | 24.5
NATIVA | 959 |  | Concreto | MUROS P26 AP 2603-2602 TORRE 5 | 2026-07-03 | 7/31/2026 12:00:00 AM |  | 28 | 28 | 38.4 | 137 | MURO | 28 | MURO-28-28 | 2026-10-29 | NUEVO | 2026-10-29 | 28 | 10.4 | 37.9 | 3 | 38.03333 | 24.5
NATIVA | 959 |  | Concreto | MUROS P26 AP 2603-2602 TORRE 5 | 2026-07-03 | 7/31/2026 12:00:00 AM |  | 28 | 28 | 37.4 | 134 | MURO | 28 | MURO-28-28 | 2026-10-29 | NUEVO | 2026-10-29 | 28 | 9.4 | 37.9 | 3 | 38.03333 | 24.5
NATIVA | 959 |  | Concreto | MUROS P26 AP 2603-2602 TORRE 5 | 2026-07-03 | 7/31/2026 12:00:00 AM |  | 28 | 28 | 37.9 | 135 | MURO | 28 | MURO-28-28 | 2026-10-29 | NUEVO | 2026-10-29 | 28 | 9.9 | 37.9 | 3 | 38.03333 | 24.5
NATIVA | 955 |  | Concreto | MUROS P25 AP 2508-2509 TORRE 5 | 2026-07-02 | 7/30/2026 12:00:00 AM |  | 28 | 28 | 36.3 | 130 | MURO | 28 | MURO-28-28 | 2026-10-29 | NUEVO | 2026-10-29 | 28 | 8.3 | 33.8 | 3 | 35.75556 | 24.5
NATIVA | 955 |  | Concreto | MUROS P25 AP 2508-2509 TORRE 5 | 2026-07-02 | 7/30/2026 12:00:00 AM |  | 28 | 28 | 33.3 | 119 | MURO | 28 | MURO-28-28 | 2026-10-29 | NUEVO | 2026-10-29 | 28 | 5.3 | 33.8 | 3 | 35.75556 | 24.5
NATIVA | 955 |  | Concreto | MUROS P25 AP 2508-2509 TORRE 5 | 2026-07-02 | 7/30/2026 12:00:00 AM |  | 28 | 28 | 31.8 | 114 | MURO | 28 | MURO-28-28 | 2026-10-29 | NUEVO | 2026-10-29 | 28 | 3.8 | 33.8 | 3 | 35.75556 | 24.5
NATIVA | 956 |  | Concreto | CIMENTACION A-C 10-12 SALON COMUNAL 3 | 2026-07-02 | 7/30/2026 12:00:00 AM |  | 28 | 28 | 30 | 107 | MURO | 28 | MURO-28-28 | 2026-10-29 | NUEVO | 2026-10-29 | 28 | 2 | 30.13333 | 3 | 33.94444 | 24.5
NATIVA | 956 |  | Concreto | CIMENTACION A-C 10-12 SALON COMUNAL 3 | 2026-07-02 | 7/30/2026 12:00:00 AM |  | 28 | 28 | 30.9 | 110 | MURO | 28 | MURO-28-28 | 2026-10-29 | NUEVO | 2026-10-29 | 28 | 2.9 | 30.13333 | 3 | 33.94444 | 24.5
NATIVA | 956 |  | Concreto | CIMENTACION A-C 10-12 SALON COMUNAL 3 | 2026-07-02 | 7/30/2026 12:00:00 AM |  | 28 | 28 | 29.5 | 105 | MURO | 28 | MURO-28-28 | 2026-10-29 | NUEVO | 2026-10-29 | 28 | 1.5 | 30.13333 | 3 | 33.94444 | 24.5
NATIVA | 948 |  | Concreto | MUROS P2511-2510 TORRE 5 | 2026-06-30 | 7/28/2026 12:00:00 AM |  | 28 | 28 | 39.8 | 142 | MURO | 28 | MURO-28-28 | 2026-10-29 | NUEVO | 2026-10-29 | 28 | 11.8 | 37.06667 | 3 | 33.66667 | 24.5
NATIVA | 948 |  | Concreto | MUROS P2511-2510 TORRE 5 | 2026-06-30 | 7/28/2026 12:00:00 AM |  | 28 | 28 | 35.7 | 128 | MURO | 28 | MURO-28-28 | 2026-10-29 | NUEVO | 2026-10-29 | 28 | 7.7 | 37.06667 | 3 | 33.66667 | 24.5
NATIVA | 948 |  | Concreto | MUROS P2511-2510 TORRE 5 | 2026-06-30 | 7/28/2026 12:00:00 AM |  | 28 | 28 | 35.7 | 128 | MURO | 28 | MURO-28-28 | 2026-10-29 | NUEVO | 2026-10-29 | 28 | 7.7 | 37.06667 | 3 | 33.66667 | 24.5
NATIVA | 949 |  | Concreto | PLACA PISO 2 SALON COMUNAL 2 | 2026-06-30 | 7/28/2026 12:00:00 AM |  | 28 | 28 | 29.7 | 106 | PLACA | 28 | PLACA-28-28 | 2026-10-29 | NUEVO | 2026-10-29 | 28 | 1.7 | 29.53333 | 3 | 32.24444 | 24.5
NATIVA | 949 |  | Concreto | PLACA PISO 2 SALON COMUNAL 2 | 2026-06-30 | 7/28/2026 12:00:00 AM |  | 28 | 28 | 29.7 | 106 | PLACA | 28 | PLACA-28-28 | 2026-10-29 | NUEVO | 2026-10-29 | 28 | 1.7 | 29.53333 | 3 | 32.24444 | 24.5
NATIVA | 949 |  | Concreto | PLACA PISO 2 SALON COMUNAL 2 | 2026-06-30 | 7/28/2026 12:00:00 AM |  | 28 | 28 | 29.2 | 104 | PLACA | 28 | PLACA-28-28 | 2026-10-29 | NUEVO | 2026-10-29 | 28 | 1.2 | 29.53333 | 3 | 32.24444 | 24.5
NATIVA | 950 |  | Concreto | PLACA PISO 2 SALON COMUNAL 2 | 2026-06-30 | 7/28/2026 12:00:00 AM |  | 28 | 28 | 29.2 | 104 | PLACA | 28 | PLACA-28-28 | 2026-10-29 | NUEVO | 2026-10-29 | 28 | 1.2 | 30.46667 | 3 | 32.35556 | 24.5
NATIVA | 950 |  | Concreto | PLACA PISO 2 SALON COMUNAL 2 | 2026-06-30 | 7/28/2026 12:00:00 AM |  | 28 | 28 | 31.6 | 113 | PLACA | 28 | PLACA-28-28 | 2026-10-29 | NUEVO | 2026-10-29 | 28 | 3.6 | 30.46667 | 3 | 32.35556 | 24.5
NATIVA | 950 |  | Concreto | PLACA PISO 2 SALON COMUNAL 2 | 2026-06-30 | 7/28/2026 12:00:00 AM |  | 28 | 28 | 30.6 | 109 | PLACA | 28 | PLACA-28-28 | 2026-10-29 | NUEVO | 2026-10-29 | 28 | 2.6 | 30.46667 | 3 | 32.35556 | 24.5
NATIVA | 943 |  | Concreto | MUROS AP 2506-2507 TORRE 5 | 2026-06-27 | 7/25/2026 12:00:00 AM |  | 28 | 28 | 41.1 | 147 | MURO | 28 | MURO-28-28 | 2026-10-29 | NUEVO | 2026-10-29 | 28 | 13.1 | 39.8 | 3 | 33.26667 | 24.5
NATIVA | 943 |  | Concreto | MUROS AP 2506-2507 TORRE 5 | 2026-06-27 | 7/25/2026 12:00:00 AM |  | 28 | 28 | 38.2 | 136 | MURO | 28 | MURO-28-28 | 2026-10-29 | NUEVO | 2026-10-29 | 28 | 10.2 | 39.8 | 3 | 33.26667 | 24.5
NATIVA | 943 |  | Concreto | MUROS AP 2506-2507 TORRE 5 | 2026-06-27 | 7/25/2026 12:00:00 AM |  | 28 | 28 | 40.1 | 143 | MURO | 28 | MURO-28-28 | 2026-10-29 | NUEVO | 2026-10-29 | 28 | 12.1 | 39.8 | 3 | 33.26667 | 24.5
NATIVA | 939 |  | Concreto | MUROS AP 2501-2512 TORRE 5 | 2026-06-26 | 7/24/2026 12:00:00 AM |  | 28 | 28 | 33.3 | 119 | MURO | 28 | MURO-28-28 | 2026-10-29 | NUEVO | 2026-10-29 | 28 | 5.3 | 31.06667 | 3 | 33.77778 | 24.5
NATIVA | 939 |  | Concreto | MUROS AP 2501-2512 TORRE 5 | 2026-06-26 | 7/24/2026 12:00:00 AM |  | 28 | 28 | 30.3 | 108 | MURO | 28 | MURO-28-28 | 2026-10-29 | NUEVO | 2026-10-29 | 28 | 2.3 | 31.06667 | 3 | 33.77778 | 24.5
NATIVA | 939 |  | Concreto | MUROS AP 2501-2512 TORRE 5 | 2026-06-26 | 7/24/2026 12:00:00 AM |  | 28 | 28 | 29.6 | 106 | MURO | 28 | MURO-28-28 | 2026-10-29 | NUEVO | 2026-10-29 | 28 | 1.6 | 31.06667 | 3 | 33.77778 | 24.5
NATIVA | 935 |  | Concreto | MUROS CUBIERTA EJES (1-6) (A-J) TORRE 4 | 2026-06-25 | 7/23/2026 12:00:00 AM |  | 28 | 28 | 34.3 | 122 | MURO | 28 | MURO-28-28 | 2026-10-29 | NUEVO | 2026-10-29 | 28 | 6.3 | 34.56667 | 3 | 35.14444 | 24.5
NATIVA | 935 |  | Concreto | MUROS CUBIERTA EJES (1-6) (A-J) TORRE 4 | 2026-06-25 | 7/23/2026 12:00:00 AM |  | 28 | 28 | 35.4 | 126 | MURO | 28 | MURO-28-28 | 2026-10-29 | NUEVO | 2026-10-29 | 28 | 7.4 | 34.56667 | 3 | 35.14444 | 24.5
NATIVA | 935 |  | Concreto | MUROS CUBIERTA EJES (1-6) (A-J) TORRE 4 | 2026-06-25 | 7/23/2026 12:00:00 AM |  | 28 | 28 | 34 | 121 | MURO | 28 | MURO-28-28 | 2026-10-29 | NUEVO | 2026-10-29 | 28 | 6 | 34.56667 | 3 | 35.14444 | 24.5
NATIVA | 937 |  | Concreto | MUROS AP 2504-2505 TORRE 5 | 2026-06-25 | 7/23/2026 12:00:00 AM |  | 28 | 28 | 34.9 | 124 | MURO | 28 | MURO-28-28 | 2026-10-29 | NUEVO | 2026-10-29 | 28 | 6.9 | 34.46667 | 3 | 33.36667 | 24.5
NATIVA | 937 |  | Concreto | MUROS AP 2504-2505 TORRE 5 | 2026-06-25 | 7/23/2026 12:00:00 AM |  | 28 | 28 | 37.1 | 132 | MURO | 28 | MURO-28-28 | 2026-10-29 | NUEVO | 2026-10-29 | 28 | 9.1 | 34.46667 | 3 | 33.36667 | 24.5
NATIVA | 937 |  | Concreto | MUROS AP 2504-2505 TORRE 5 | 2026-06-25 | 7/23/2026 12:00:00 AM |  | 28 | 28 | 31.4 | 112 | MURO | 28 | MURO-28-28 | 2026-10-29 | NUEVO | 2026-10-29 | 28 | 3.4 | 34.46667 | 3 | 33.36667 | 24.5
NATIVA | 929 |  | Concreto | COLUMNAS P2 C-10,11,12 D-10,11,12 Y P3 6-B,C,D SALON COMUNAL 3 | 2026-06-24 | 7/22/2026 12:00:00 AM |  | 28 | 28 | 37.5 | 134 | MURO | 28 | MURO-28-28 | 2026-10-29 | NUEVO | 2026-10-29 | 28 | 9.5 | 37.46667 | 3 | 35.5 | 24.5
NATIVA | 929 |  | Concreto | COLUMNAS P2 C-10,11,12 D-10,11,12 Y P3 6-B,C,D SALON COMUNAL 3 | 2026-06-24 | 7/22/2026 12:00:00 AM |  | 28 | 28 | 37.9 | 135 | MURO | 28 | MURO-28-28 | 2026-10-29 | NUEVO | 2026-10-29 | 28 | 9.9 | 37.46667 | 3 | 35.5 | 24.5
NATIVA | 929 |  | Concreto | COLUMNAS P2 C-10,11,12 D-10,11,12 Y P3 6-B,C,D SALON COMUNAL 3 | 2026-06-24 | 7/22/2026 12:00:00 AM |  | 28 | 28 | 37 | 132 | MURO | 28 | MURO-28-28 | 2026-10-29 | NUEVO | 2026-10-29 | 28 | 9 | 37.46667 | 3 | 35.5 | 24.5
NATIVA | 930 |  | Concreto | PLACA PISO 3 EJES 7-8 A-D SALON COMUNAL 3 | 2026-06-24 | 7/22/2026 12:00:00 AM |  | 28 | 28 | 35.1 | 125 | PLACA | 28 | PLACA-28-28 | 2026-10-29 | NUEVO | 2026-10-29 | 28 | 7.1 | 33.96667 | 3 | 35.3 | 24.5
NATIVA | 930 |  | Concreto | PLACA PISO 3 EJES 7-8 A-D SALON COMUNAL 3 | 2026-06-24 | 7/22/2026 12:00:00 AM |  | 28 | 28 | 33.3 | 119 | PLACA | 28 | PLACA-28-28 | 2026-10-29 | NUEVO | 2026-10-29 | 28 | 5.3 | 33.96667 | 3 | 35.3 | 24.5
NATIVA | 930 |  | Concreto | PLACA PISO 3 EJES 7-8 A-D SALON COMUNAL 3 | 2026-06-24 | 7/22/2026 12:00:00 AM |  | 28 | 28 | 33.5 | 120 | PLACA | 28 | PLACA-28-28 | 2026-10-29 | NUEVO | 2026-10-29 | 28 | 5.5 | 33.96667 | 3 | 35.3 | 24.5
NATIVA | 933 |  | Concreto | MUROS P25 AP 2503-2502 TORRE 5 | 2026-06-24 | 7/22/2026 12:00:00 AM |  | 28 | 28 | 34.8 | 124 | MURO | 28 | MURO-28-28 | 2026-10-29 | NUEVO | 2026-10-29 | 28 | 6.8 | 34.96667 | 3 | 35.46667 | 24.5
NATIVA | 933 |  | Concreto | MUROS P25 AP 2503-2502 TORRE 5 | 2026-06-24 | 7/22/2026 12:00:00 AM |  | 28 | 28 | 34.2 | 122 | MURO | 28 | MURO-28-28 | 2026-10-29 | NUEVO | 2026-10-29 | 28 | 6.2 | 34.96667 | 3 | 35.46667 | 24.5
NATIVA | 933 |  | Concreto | MUROS P25 AP 2503-2502 TORRE 5 | 2026-06-24 | 7/22/2026 12:00:00 AM |  | 28 | 28 | 35.9 | 128 | MURO | 28 | MURO-28-28 | 2026-10-29 | NUEVO | 2026-10-29 | 28 | 7.9 | 34.96667 | 3 | 35.46667 | 24.5
NATIVA | 927 |  | Concreto | MUROS P24 AP 2408-2409 TORRE 5 | 2026-06-23 | 7/21/2026 12:00:00 AM |  | 28 | 28 | 36.1 | 129 | MURO | 28 | MURO-28-28 | 2026-10-29 | NUEVO | 2026-10-29 | 28 | 8.1 | 34.6 | 3 | 34.51111 | 24.5
NATIVA | 927 |  | Concreto | MUROS P24 AP 2408-2409 TORRE 5 | 2026-06-23 | 7/21/2026 12:00:00 AM |  | 28 | 28 | 34.9 | 124 | MURO | 28 | MURO-28-28 | 2026-10-29 | NUEVO | 2026-10-29 | 28 | 6.9 | 34.6 | 3 | 34.51111 | 24.5
NATIVA | 927 |  | Concreto | MUROS P24 AP 2408-2409 TORRE 5 | 2026-06-23 | 7/21/2026 12:00:00 AM |  | 28 | 28 | 32.8 | 117 | MURO | 28 | MURO-28-28 | 2026-10-29 | NUEVO | 2026-10-29 | 28 | 4.8 | 34.6 | 3 | 34.51111 | 24.5
NATIVA | 923 |  | Concreto | PLACA PISO 2 EJES C-D 8-10 SALON COMUNAL 3 | 2026-06-20 | 7/18/2026 12:00:00 AM |  | 28 | 28 | 23.4 | 83 | PLACA | 28 | PLACA-28-28 | 2026-10-29 | NUEVO | 2026-10-29 | 28 | -4.6 | 23.06667 | 3 | 30.87778 | 24.5
NATIVA | 923 |  | Concreto | PLACA PISO 2 EJES C-D 8-10 SALON COMUNAL 3 | 2026-06-20 | 7/18/2026 12:00:00 AM |  | 28 | 28 | 22.9 | 82 | PLACA | 28 | PLACA-28-28 | 2026-10-29 | NUEVO | 2026-10-29 | 28 | -5.1 | 23.06667 | 3 | 30.87778 | 24.5
NATIVA | 923 |  | Concreto | PLACA PISO 2 EJES C-D 8-10 SALON COMUNAL 3 | 2026-06-20 | 7/18/2026 12:00:00 AM |  | 28 | 28 | 22.9 | 82 | PLACA | 28 | PLACA-28-28 | 2026-10-29 | NUEVO | 2026-10-29 | 28 | -5.1 | 23.06667 | 3 | 30.87778 | 24.5
NATIVA | 924 |  | Concreto | PLACA PISO 2 EJES C-D 8-10 SALON COMUNAL 3 | 2026-06-20 | 7/18/2026 12:00:00 AM |  | 28 | 28 | 29.8 | 106 | PLACA | 28 | PLACA-28-28 | 2026-10-29 | NUEVO | 2026-10-29 | 28 | 1.8 | 30.1 | 3 | 29.25556 | 24.5
NATIVA | 924 |  | Concreto | PLACA PISO 2 EJES C-D 8-10 SALON COMUNAL 3 | 2026-06-20 | 7/18/2026 12:00:00 AM |  | 28 | 28 | 29.8 | 106 | PLACA | 28 | PLACA-28-28 | 2026-10-29 | NUEVO | 2026-10-29 | 28 | 1.8 | 30.1 | 3 | 29.25556 | 24.5
NATIVA | 924 |  | Concreto | PLACA PISO 2 EJES C-D 8-10 SALON COMUNAL 3 | 2026-06-20 | 7/18/2026 12:00:00 AM |  | 28 | 28 | 30.7 | 110 | PLACA | 28 | PLACA-28-28 | 2026-10-29 | NUEVO | 2026-10-29 | 28 | 2.7 | 30.1 | 3 | 29.25556 | 24.5
NATIVA | 926 |  | Concreto | MUROS P2411-2410 TORRE 5 | 2026-06-20 | 7/18/2026 12:00:00 AM |  | 28 | 28 | 35.3 | 126 | MURO | 28 | MURO-28-28 | 2026-10-29 | NUEVO | 2026-10-29 | 28 | 7.3 | 35.3 | 3 | 29.48889 | 24.5
NATIVA | 926 |  | Concreto | MUROS P2411-2410 TORRE 5 | 2026-06-20 | 7/18/2026 12:00:00 AM |  | 28 | 28 | 36 | 129 | MURO | 28 | MURO-28-28 | 2026-10-29 | NUEVO | 2026-10-29 | 28 | 8 | 35.3 | 3 | 29.48889 | 24.5
NATIVA | 926 |  | Concreto | MUROS P2411-2410 TORRE 5 | 2026-06-20 | 7/18/2026 12:00:00 AM |  | 28 | 28 | 34.6 | 124 | MURO | 28 | MURO-28-28 | 2026-10-29 | NUEVO | 2026-10-29 | 28 | 6.6 | 35.3 | 3 | 29.48889 | 24.5
NATIVA | 922 |  | Concreto | MUROS AP 2406-2407 TORRE 5 | 2026-06-19 | 7/17/2026 12:00:00 AM |  | 28 | 28 | 35.7 | 127 | MURO | 28 | MURO-28-28 | 2026-10-29 | NUEVO | 2026-10-29 | 28 | 7.7 | 33.96667 | 3 | 33.12222 | 24.5
NATIVA | 922 |  | Concreto | MUROS AP 2406-2407 TORRE 5 | 2026-06-19 | 7/17/2026 12:00:00 AM |  | 28 | 28 | 33.6 | 120 | MURO | 28 | MURO-28-28 | 2026-10-29 | NUEVO | 2026-10-29 | 28 | 5.6 | 33.96667 | 3 | 33.12222 | 24.5
NATIVA | 922 |  | Concreto | MUROS AP 2406-2407 TORRE 5 | 2026-06-19 | 7/17/2026 12:00:00 AM |  | 28 | 28 | 32.6 | 116 | MURO | 28 | MURO-28-28 | 2026-10-29 | NUEVO | 2026-10-29 | 28 | 4.6 | 33.96667 | 3 | 33.12222 | 24.5
NATIVA | 920 |  | Concreto | MUROS AP 2401-2412 TORRE 5 | 2026-06-18 | 7/16/2026 12:00:00 AM |  | 28 | 28 | 42.2 | 151 | MURO | 28 | MURO-28-28 | 2026-10-29 | NUEVO | 2026-10-29 | 28 | 14.2 | 43 | 3 | 37.42222 | 24.5
NATIVA | 920 |  | Concreto | MUROS AP 2401-2412 TORRE 5 | 2026-06-18 | 7/16/2026 12:00:00 AM |  | 28 | 28 | 44 | 157 | MURO | 28 | MURO-28-28 | 2026-10-29 | NUEVO | 2026-10-29 | 28 | 16 | 43 | 3 | 37.42222 | 24.5
NATIVA | 920 |  | Concreto | MUROS AP 2401-2412 TORRE 5 | 2026-06-18 | 7/16/2026 12:00:00 AM |  | 28 | 28 | 42.8 | 153 | MURO | 28 | MURO-28-28 | 2026-10-29 | NUEVO | 2026-10-29 | 28 | 14.8 | 43 | 3 | 37.42222 | 24.5
NATIVA | 915 |  | Concreto | MUROS AP 2404-2405 TORRE 5 | 2026-06-17 | 7/15/2026 12:00:00 AM |  | 28 | 28 | 36.1 | 129 | MURO | 28 | MURO-28-28 | 2026-10-29 | NUEVO | 2026-10-29 | 28 | 8.1 | 37.16667 | 3 | 38.04444 | 24.5
NATIVA | 915 |  | Concreto | MUROS AP 2404-2405 TORRE 5 | 2026-06-17 | 7/15/2026 12:00:00 AM |  | 28 | 28 | 38.7 | 138 | MURO | 28 | MURO-28-28 | 2026-10-29 | NUEVO | 2026-10-29 | 28 | 10.7 | 37.16667 | 3 | 38.04444 | 24.5
NATIVA | 915 |  | Concreto | MUROS AP 2404-2405 TORRE 5 | 2026-06-17 | 7/15/2026 12:00:00 AM |  | 28 | 28 | 36.7 | 131 | MURO | 28 | MURO-28-28 | 2026-10-29 | NUEVO | 2026-10-29 | 28 | 8.7 | 37.16667 | 3 | 38.04444 | 24.5
NATIVA | 917 |  | Concreto | MUROS PISO 28 APTOS 2810 Y 2811 TORRE 4 | 2026-06-17 | 7/15/2026 12:00:00 AM |  | 28 | 28 | 36.1 | 129 | MURO | 28 | MURO-28-28 | 2026-10-29 | NUEVO | 2026-10-29 | 28 | 8.1 | 35.16667 | 3 | 38.44444 | 24.5
NATIVA | 917 |  | Concreto | MUROS PISO 28 APTOS 2810 Y 2811 TORRE 4 | 2026-06-17 | 7/15/2026 12:00:00 AM |  | 28 | 28 | 34.7 | 124 | MURO | 28 | MURO-28-28 | 2026-10-29 | NUEVO | 2026-10-29 | 28 | 6.7 | 35.16667 | 3 | 38.44444 | 24.5
NATIVA | 917 |  | Concreto | MUROS PISO 28 APTOS 2810 Y 2811 TORRE 4 | 2026-06-17 | 7/15/2026 12:00:00 AM |  | 28 | 28 | 34.7 | 124 | MURO | 28 | MURO-28-28 | 2026-10-29 | NUEVO | 2026-10-29 | 28 | 6.7 | 35.16667 | 3 | 38.44444 | 24.5
NATIVA | 910 |  | Concreto | MUROS PISO 28 APTOS 2808 Y 2809 TORRE 4 | 2026-06-16 | 7/14/2026 12:00:00 AM |  | 28 | 28 | 39.3 | 140 | MURO | 28 | MURO-28-28 | 2026-10-29 | NUEVO | 2026-10-29 | 28 | 11.3 | 36.56667 | 3 | 36.3 | 24.5
NATIVA | 910 |  | Concreto | MUROS PISO 28 APTOS 2808 Y 2809 TORRE 4 | 2026-06-16 | 7/14/2026 12:00:00 AM |  | 28 | 28 | 34.2 | 122 | MURO | 28 | MURO-28-28 | 2026-10-29 | NUEVO | 2026-10-29 | 28 | 6.2 | 36.56667 | 3 | 36.3 | 24.5
NATIVA | 910 |  | Concreto | MUROS PISO 28 APTOS 2808 Y 2809 TORRE 4 | 2026-06-16 | 7/14/2026 12:00:00 AM |  | 28 | 28 | 36.2 | 129 | MURO | 28 | MURO-28-28 | 2026-10-29 | NUEVO | 2026-10-29 | 28 | 8.2 | 36.56667 | 3 | 36.3 | 24.5
NATIVA | 911 |  | Concreto | MUROS P24 AP 2403-2402 TORRE 5 | 2026-06-16 | 7/14/2026 12:00:00 AM |  | 28 | 28 | 32.9 | 117 | MURO | 28 | MURO-28-28 | 2026-10-29 | NUEVO | 2026-10-29 | 28 | 4.9 | 33.9 | 3 | 35.21111 | 24.5
NATIVA | 911 |  | Concreto | MUROS P24 AP 2403-2402 TORRE 5 | 2026-06-16 | 7/14/2026 12:00:00 AM |  | 28 | 28 | 34.3 | 123 | MURO | 28 | MURO-28-28 | 2026-10-29 | NUEVO | 2026-10-29 | 28 | 6.3 | 33.9 | 3 | 35.21111 | 24.5
NATIVA | 911 |  | Concreto | MUROS P24 AP 2403-2402 TORRE 5 | 2026-06-16 | 7/14/2026 12:00:00 AM |  | 28 | 28 | 34.5 | 123 | MURO | 28 | MURO-28-28 | 2026-10-29 | NUEVO | 2026-10-29 | 28 | 6.5 | 33.9 | 3 | 35.21111 | 24.5
NATIVA | 913 |  | Concreto | COLUMNA B11 CIM A PISO 1 - COLUMNAS PISO 1 A PISO 2 SALON COMUNAL 3 | 2026-06-16 | 7/14/2026 12:00:00 AM |  | 28 | 28 | 24.7 | 88 | MURO | 28 | MURO-28-28 | 2026-10-29 | NUEVO | 2026-10-29 | 28 | -3.3 | 24.86667 | 3 | 31.77778 | 24.5
NATIVA | 913 |  | Concreto | COLUMNA B11 CIM A PISO 1 - COLUMNAS PISO 1 A PISO 2 SALON COMUNAL 3 | 2026-06-16 | 7/14/2026 12:00:00 AM |  | 28 | 28 | 25.9 | 92 | MURO | 28 | MURO-28-28 | 2026-10-29 | NUEVO | 2026-10-29 | 28 | -2.1 | 24.86667 | 3 | 31.77778 | 24.5
NATIVA | 913 |  | Concreto | COLUMNA B11 CIM A PISO 1 - COLUMNAS PISO 1 A PISO 2 SALON COMUNAL 3 | 2026-06-16 | 7/14/2026 12:00:00 AM |  | 28 | 28 | 24 | 86 | MURO | 28 | MURO-28-28 | 2026-10-29 | NUEVO | 2026-10-29 | 28 | -4 | 24.86667 | 3 | 31.77778 | 24.5
NATIVA | 907 |  | Concreto | PLACA PISO 3 COMUNAL 3 EJES 5-6 A-D | 2026-06-13 | 7/11/2026 12:00:00 AM |  | 28 | 28 | 24.5 | 88 | PLACA | 28 | PLACA-28-28 | 2026-10-29 | NUEVO | 2026-10-29 | 28 | -3.5 | 25.53333 | 3 | 28.1 | 24.5
NATIVA | 907 |  | Concreto | PLACA PISO 3 COMUNAL 3 EJES 5-6 A-D | 2026-06-13 | 7/11/2026 12:00:00 AM |  | 28 | 28 | 26.1 | 93 | PLACA | 28 | PLACA-28-28 | 2026-10-29 | NUEVO | 2026-10-29 | 28 | -1.9 | 25.53333 | 3 | 28.1 | 24.5
NATIVA | 907 |  | Concreto | PLACA PISO 3 COMUNAL 3 EJES 5-6 A-D | 2026-06-13 | 7/11/2026 12:00:00 AM |  | 28 | 28 | 26 | 93 | PLACA | 28 | PLACA-28-28 | 2026-10-29 | NUEVO | 2026-10-29 | 28 | -2 | 25.53333 | 3 | 28.1 | 24.5
NATIVA | 908 |  | Concreto | PLACA PISO 3 COMUNAL 3 EJES 5-6 A-D | 2026-06-13 | 7/11/2026 12:00:00 AM |  | 28 | 28 | 30.9 | 110 | PLACA | 28 | PLACA-28-28 | 2026-10-29 | NUEVO | 2026-10-29 | 28 | 2.9 | 27.93333 | 3 | 26.11111 | 24.5
NATIVA | 908 |  | Concreto | PLACA PISO 3 COMUNAL 3 EJES 5-6 A-D | 2026-06-13 | 7/11/2026 12:00:00 AM |  | 28 | 28 | 28 | 100 | PLACA | 28 | PLACA-28-28 | 2026-10-29 | NUEVO | 2026-10-29 | 28 | 0 | 27.93333 | 3 | 26.11111 | 24.5
NATIVA | 908 |  | Concreto | PLACA PISO 3 COMUNAL 3 EJES 5-6 A-D | 2026-06-13 | 7/11/2026 12:00:00 AM |  | 28 | 28 | 24.9 | 89 | PLACA | 28 | PLACA-28-28 | 2026-10-29 | NUEVO | 2026-10-29 | 28 | -3.1 | 27.93333 | 3 | 26.11111 | 24.5
NATIVA | 905 |  | Concreto | MUROS P23 AP 2308-2309 TORRE 5 | 2026-06-12 | 7/10/2026 12:00:00 AM |  | 28 | 28 | 31.2 | 111 | MURO | 28 | MURO-28-28 | 2026-10-29 | NUEVO | 2026-10-29 | 28 | 3.2 | 31.6 | 3 | 28.35556 | 24.5
NATIVA | 905 |  | Concreto | MUROS P23 AP 2308-2309 TORRE 5 | 2026-06-12 | 7/10/2026 12:00:00 AM |  | 28 | 28 | 30.8 | 110 | MURO | 28 | MURO-28-28 | 2026-10-29 | NUEVO | 2026-10-29 | 28 | 2.8 | 31.6 | 3 | 28.35556 | 24.5
NATIVA | 905 |  | Concreto | MUROS P23 AP 2308-2309 TORRE 5 | 2026-06-12 | 7/10/2026 12:00:00 AM |  | 28 | 28 | 32.8 | 117 | MURO | 28 | MURO-28-28 | 2026-10-29 | NUEVO | 2026-10-29 | 28 | 4.8 | 31.6 | 3 | 28.35556 | 24.5
NATIVA | 906 |  | Concreto | MUROS PISO 28 APTOS 2801 Y 2812 TORRE 4 | 2026-06-12 | 7/10/2026 12:00:00 AM |  | 28 | 28 | 32.9 | 117 | MURO | 28 | MURO-28-28 | 2026-10-29 | NUEVO | 2026-10-29 | 28 | 4.9 | 33.66667 | 3 | 31.06667 | 24.5
NATIVA | 906 |  | Concreto | MUROS PISO 28 APTOS 2801 Y 2812 TORRE 4 | 2026-06-12 | 7/10/2026 12:00:00 AM |  | 28 | 28 | 35.1 | 125 | MURO | 28 | MURO-28-28 | 2026-10-29 | NUEVO | 2026-10-29 | 28 | 7.1 | 33.66667 | 3 | 31.06667 | 24.5
NATIVA | 906 |  | Concreto | MUROS PISO 28 APTOS 2801 Y 2812 TORRE 4 | 2026-06-12 | 7/10/2026 12:00:00 AM |  | 28 | 28 | 33 | 118 | MURO | 28 | MURO-28-28 | 2026-10-29 | NUEVO | 2026-10-29 | 28 | 5 | 33.66667 | 3 | 31.06667 | 24.5
NATIVA | 901 |  | Concreto | MUROS P2311-2310 TORRE 5 | 2026-06-11 | 7/9/2026 12:00:00 AM |  | 28 | 28 | 33.3 | 119 | MURO | 28 | MURO-28-28 | 2026-10-29 | NUEVO | 2026-10-29 | 28 | 5.3 | 33.86667 | 3 | 33.04444 | 24.5
NATIVA | 901 |  | Concreto | MUROS P2311-2310 TORRE 5 | 2026-06-11 | 7/9/2026 12:00:00 AM |  | 28 | 28 | 33.5 | 120 | MURO | 28 | MURO-28-28 | 2026-10-29 | NUEVO | 2026-10-29 | 28 | 5.5 | 33.86667 | 3 | 33.04444 | 24.5
NATIVA | 901 |  | Concreto | MUROS P2311-2310 TORRE 5 | 2026-06-11 | 7/9/2026 12:00:00 AM |  | 28 | 28 | 34.8 | 124 | MURO | 28 | MURO-28-28 | 2026-10-29 | NUEVO | 2026-10-29 | 28 | 6.8 | 33.86667 | 3 | 33.04444 | 24.5
NATIVA | 902 |  | Concreto | MUROS PISO 28 APTOS 2806 Y 2807 TORRE 4 | 2026-06-11 | 7/9/2026 12:00:00 AM |  | 28 | 28 | 29.3 | 105 | MURO | 28 | MURO-28-28 | 2026-10-29 | NUEVO | 2026-10-29 | 28 | 1.3 | 29.5 | 3 | 32.34444 | 24.5
NATIVA | 902 |  | Concreto | MUROS PISO 28 APTOS 2806 Y 2807 TORRE 4 | 2026-06-11 | 7/9/2026 12:00:00 AM |  | 28 | 28 | 29.1 | 104 | MURO | 28 | MURO-28-28 | 2026-10-29 | NUEVO | 2026-10-29 | 28 | 1.1 | 29.5 | 3 | 32.34444 | 24.5
NATIVA | 902 |  | Concreto | MUROS PISO 28 APTOS 2806 Y 2807 TORRE 4 | 2026-06-11 | 7/9/2026 12:00:00 AM |  | 28 | 28 | 30.1 | 108 | MURO | 28 | MURO-28-28 | 2026-10-29 | NUEVO | 2026-10-29 | 28 | 2.1 | 29.5 | 3 | 32.34444 | 24.5
NATIVA | 903 |  | Concreto | COLUMNAS SALON COMUNAL 3 - CIMENTACION PISO 1 | 2026-06-11 | 7/9/2026 12:00:00 AM |  | 28 | 28 | 34.3 | 122 | MURO | 28 | MURO-28-28 | 2026-10-29 | NUEVO | 2026-10-29 | 28 | 6.3 | 33.06667 | 3 | 32.14444 | 24.5
NATIVA | 903 |  | Concreto | COLUMNAS SALON COMUNAL 3 - CIMENTACION PISO 1 | 2026-06-11 | 7/9/2026 12:00:00 AM |  | 28 | 28 | 31 | 111 | MURO | 28 | MURO-28-28 | 2026-10-29 | NUEVO | 2026-10-29 | 28 | 3 | 33.06667 | 3 | 32.14444 | 24.5
NATIVA | 903 |  | Concreto | COLUMNAS SALON COMUNAL 3 - CIMENTACION PISO 1 | 2026-06-11 | 7/9/2026 12:00:00 AM |  | 28 | 28 | 33.9 | 121 | MURO | 28 | MURO-28-28 | 2026-10-29 | NUEVO | 2026-10-29 | 28 | 5.9 | 33.06667 | 3 | 32.14444 | 24.5
NATIVA | 896 |  | Concreto | SALON COMUNAL 3 - COLUMNAS PISO 1 A PISO 2 | 2026-06-10 | 7/8/2026 12:00:00 AM |  | 28 | 28 | 31.2 | 112 | MURO | 28 | MURO-28-28 | 2026-10-29 | NUEVO | 2026-10-29 | 28 | 3.2 | 31.66667 | 3 | 31.41111 | 24.5
NATIVA | 896 |  | Concreto | SALON COMUNAL 3 - COLUMNAS PISO 1 A PISO 2 | 2026-06-10 | 7/8/2026 12:00:00 AM |  | 28 | 28 | 31.8 | 114 | MURO | 28 | MURO-28-28 | 2026-10-29 | NUEVO | 2026-10-29 | 28 | 3.8 | 31.66667 | 3 | 31.41111 | 24.5
NATIVA | 896 |  | Concreto | SALON COMUNAL 3 - COLUMNAS PISO 1 A PISO 2 | 2026-06-10 | 7/8/2026 12:00:00 AM |  | 28 | 28 | 32 | 114 | MURO | 28 | MURO-28-28 | 2026-10-29 | NUEVO | 2026-10-29 | 28 | 4 | 31.66667 | 3 | 31.41111 | 24.5
NATIVA | 897 |  | Concreto | MUROS AP 2306-2307 TORRE 5 | 2026-06-10 | 7/8/2026 12:00:00 AM |  | 28 | 28 | 32.2 | 115 | MURO | 28 | MURO-28-28 | 2026-10-29 | NUEVO | 2026-10-29 | 28 | 4.2 | 32.83333 | 3 | 32.52222 | 24.5
NATIVA | 897 |  | Concreto | MUROS AP 2306-2307 TORRE 5 | 2026-06-10 | 7/8/2026 12:00:00 AM |  | 28 | 28 | 32.7 | 117 | MURO | 28 | MURO-28-28 | 2026-10-29 | NUEVO | 2026-10-29 | 28 | 4.7 | 32.83333 | 3 | 32.52222 | 24.5
NATIVA | 897 |  | Concreto | MUROS AP 2306-2307 TORRE 5 | 2026-06-10 | 7/8/2026 12:00:00 AM |  | 28 | 28 | 33.6 | 120 | MURO | 28 | MURO-28-28 | 2026-10-29 | NUEVO | 2026-10-29 | 28 | 5.6 | 32.83333 | 3 | 32.52222 | 24.5
NATIVA | 899 |  | Concreto | MUROS PISO 28 APTOS 2802 Y 2803 TORRE 4 | 2026-06-10 | 7/8/2026 12:00:00 AM |  | 28 | 28 | 31.7 | 113 | MURO | 28 | MURO-28-28 | 2026-10-29 | NUEVO | 2026-10-29 | 28 | 3.7 | 30.1 | 3 | 31.53333 | 24.5
NATIVA | 899 |  | Concreto | MUROS PISO 28 APTOS 2802 Y 2803 TORRE 4 | 2026-06-10 | 7/8/2026 12:00:00 AM |  | 28 | 28 | 29.1 | 104 | MURO | 28 | MURO-28-28 | 2026-10-29 | NUEVO | 2026-10-29 | 28 | 1.1 | 30.1 | 3 | 31.53333 | 24.5
NATIVA | 899 |  | Concreto | MUROS PISO 28 APTOS 2802 Y 2803 TORRE 4 | 2026-06-10 | 7/8/2026 12:00:00 AM |  | 28 | 28 | 29.5 | 105 | MURO | 28 | MURO-28-28 | 2026-10-29 | NUEVO | 2026-10-29 | 28 | 1.5 | 30.1 | 3 | 31.53333 | 24.5
NATIVA | 891 |  | Concreto | MUROS AP 2301-2312 TORRE 5 | 2026-06-09 | 7/7/2026 12:00:00 AM |  | 28 | 28 | 35.4 | 126 | MURO | 28 | MURO-28-28 | 2026-10-29 | NUEVO | 2026-10-29 | 28 | 7.4 | 33.8 | 3 | 32.24444 | 24.5
NATIVA | 891 |  | Concreto | MUROS AP 2301-2312 TORRE 5 | 2026-06-09 | 7/7/2026 12:00:00 AM |  | 28 | 28 | 35 | 125 | MURO | 28 | MURO-28-28 | 2026-10-29 | NUEVO | 2026-10-29 | 28 | 7 | 33.8 | 3 | 32.24444 | 24.5
NATIVA | 891 |  | Concreto | MUROS AP 2301-2312 TORRE 5 | 2026-06-09 | 7/7/2026 12:00:00 AM |  | 28 | 28 | 31 | 111 | MURO | 28 | MURO-28-28 | 2026-10-29 | NUEVO | 2026-10-29 | 28 | 3 | 33.8 | 3 | 32.24444 | 24.5
NATIVA | 892 |  | Concreto | MUROS PISO 28 APTOS 2804 Y 2805 TORRE 4 | 2026-06-09 | 7/7/2026 12:00:00 AM |  | 28 | 28 | 31.3 | 112 | MURO | 28 | MURO-28-28 | 2026-10-29 | NUEVO | 2026-10-29 | 28 | 3.3 | 31.16667 | 3 | 31.68889 | 24.5
NATIVA | 892 |  | Concreto | MUROS PISO 28 APTOS 2804 Y 2805 TORRE 4 | 2026-06-09 | 7/7/2026 12:00:00 AM |  | 28 | 28 | 31.6 | 113 | MURO | 28 | MURO-28-28 | 2026-10-29 | NUEVO | 2026-10-29 | 28 | 3.6 | 31.16667 | 3 | 31.68889 | 24.5
NATIVA | 892 |  | Concreto | MUROS PISO 28 APTOS 2804 Y 2805 TORRE 4 | 2026-06-09 | 7/7/2026 12:00:00 AM |  | 28 | 28 | 30.6 | 109 | MURO | 28 | MURO-28-28 | 2026-10-29 | NUEVO | 2026-10-29 | 28 | 2.6 | 31.16667 | 3 | 31.68889 | 24.5
NATIVA | 886 |  | Concreto | PLACA PISO 1 - SALON COMUNAL 3 RAMPA | 2026-06-06 | 7/4/2026 12:00:00 AM |  | 28 | 28 | 25 | 89 | PLACA | 28 | PLACA-28-28 | 2026-10-29 | NUEVO | 2026-10-29 | 28 | -3 | 24.76667 | 3 | 29.91111 | 24.5
NATIVA | 886 |  | Concreto | PLACA PISO 1 - SALON COMUNAL 3 RAMPA | 2026-06-06 | 7/4/2026 12:00:00 AM |  | 28 | 28 | 26.5 | 94 | PLACA | 28 | PLACA-28-28 | 2026-10-29 | NUEVO | 2026-10-29 | 28 | -1.5 | 24.76667 | 3 | 29.91111 | 24.5
NATIVA | 886 |  | Concreto | PLACA PISO 1 - SALON COMUNAL 3 RAMPA | 2026-06-06 | 7/4/2026 12:00:00 AM |  | 28 | 28 | 22.8 | 82 | PLACA | 28 | PLACA-28-28 | 2026-10-29 | NUEVO | 2026-10-29 | 28 | -5.2 | 24.76667 | 3 | 29.91111 | 24.5
NATIVA | 888 |  | Concreto | MUROS AP 2304-2305 TORRE 5 | 2026-06-06 | 7/4/2026 12:00:00 AM |  | 28 | 28 | 29.3 | 104 | MURO | 28 | MURO-28-28 | 2026-10-29 | NUEVO | 2026-10-29 | 28 | 1.3 | 28.96667 | 3 | 28.3 | 24.5
NATIVA | 888 |  | Concreto | MUROS AP 2304-2305 TORRE 5 | 2026-06-06 | 7/4/2026 12:00:00 AM |  | 28 | 28 | 27.5 | 98 | MURO | 28 | MURO-28-28 | 2026-10-29 | NUEVO | 2026-10-29 | 28 | -0.5 | 28.96667 | 3 | 28.3 | 24.5
NATIVA | 888 |  | Concreto | MUROS AP 2304-2305 TORRE 5 | 2026-06-06 | 7/4/2026 12:00:00 AM |  | 28 | 28 | 30.1 | 107 | MURO | 28 | MURO-28-28 | 2026-10-29 | NUEVO | 2026-10-29 | 28 | 2.1 | 28.96667 | 3 | 28.3 | 24.5
NATIVA | 885 |  | Concreto | MUROS P23 AP 2303-2302 TORRE 5 | 2026-06-05 | 7/3/2026 12:00:00 AM |  | 28 | 28 | 32.3 | 116 | MURO | 28 | MURO-28-28 | 2026-10-29 | NUEVO | 2026-10-29 | 28 | 4.3 | 31.16667 | 3 | 28.3 | 24.5
NATIVA | 885 |  | Concreto | MUROS P23 AP 2303-2302 TORRE 5 | 2026-06-05 | 7/3/2026 12:00:00 AM |  | 28 | 28 | 31.2 | 112 | MURO | 28 | MURO-28-28 | 2026-10-29 | NUEVO | 2026-10-29 | 28 | 3.2 | 31.16667 | 3 | 28.3 | 24.5
NATIVA | 885 |  | Concreto | MUROS P23 AP 2303-2302 TORRE 5 | 2026-06-05 | 7/3/2026 12:00:00 AM |  | 28 | 28 | 30 | 107 | MURO | 28 | MURO-28-28 | 2026-10-29 | NUEVO | 2026-10-29 | 28 | 2 | 31.16667 | 3 | 28.3 | 24.5
NATIVA | 881 |  | Concreto | MUROS P22 AP 2208-2209 TORRE 5 | 2026-06-04 | 7/2/2026 12:00:00 AM |  | 28 | 28 | 26.7 | 96 | MURO | 28 | MURO-28-28 | 2026-10-29 | NUEVO | 2026-10-29 | 28 | -1.3 | 28.56667 | 3 | 29.56667 | 24.5
NATIVA | 881 |  | Concreto | MUROS P22 AP 2208-2209 TORRE 5 | 2026-06-04 | 7/2/2026 12:00:00 AM |  | 28 | 28 | 31.7 | 113 | MURO | 28 | MURO-28-28 | 2026-10-29 | NUEVO | 2026-10-29 | 28 | 3.7 | 28.56667 | 3 | 29.56667 | 24.5
NATIVA | 881 |  | Concreto | MUROS P22 AP 2208-2209 TORRE 5 | 2026-06-04 | 7/2/2026 12:00:00 AM |  | 28 | 28 | 27.3 | 98 | MURO | 28 | MURO-28-28 | 2026-10-29 | NUEVO | 2026-10-29 | 28 | -0.7 | 28.56667 | 3 | 29.56667 | 24.5
NATIVA | 882 |  | Concreto | MUROS PISO 27 APTOS 2710 Y 2711 TORRE 4 | 2026-06-04 | 7/2/2026 12:00:00 AM |  | 28 | 28 | 29.4 | 105 | MURO | 28 | MURO-28-28 | 2026-10-29 | NUEVO | 2026-10-29 | 28 | 1.4 | 30.6 | 3 | 30.11111 | 24.5
NATIVA | 882 |  | Concreto | MUROS PISO 27 APTOS 2710 Y 2711 TORRE 4 | 2026-06-04 | 7/2/2026 12:00:00 AM |  | 28 | 28 | 32.4 | 116 | MURO | 28 | MURO-28-28 | 2026-10-29 | NUEVO | 2026-10-29 | 28 | 4.4 | 30.6 | 3 | 30.11111 | 24.5
NATIVA | 882 |  | Concreto | MUROS PISO 27 APTOS 2710 Y 2711 TORRE 4 | 2026-06-04 | 7/2/2026 12:00:00 AM |  | 28 | 28 | 30 | 107 | MURO | 28 | MURO-28-28 | 2026-10-29 | NUEVO | 2026-10-29 | 28 | 2 | 30.6 | 3 | 30.11111 | 24.5
NATIVA | 876 |  | Concreto | MUROS P2211-2210 TORRE 5 | 2026-06-03 | 7/1/2026 12:00:00 AM |  | 28 | 28 | 25.7 | 92 | MURO | 28 | MURO-28-28 | 2026-10-29 | NUEVO | 2026-10-29 | 28 | -2.3 | 27.66667 | 3 | 28.94444 | 24.5
NATIVA | 876 |  | Concreto | MUROS P2211-2210 TORRE 5 | 2026-06-03 | 7/1/2026 12:00:00 AM |  | 28 | 28 | 29.5 | 105 | MURO | 28 | MURO-28-28 | 2026-10-29 | NUEVO | 2026-10-29 | 28 | 1.5 | 27.66667 | 3 | 28.94444 | 24.5
NATIVA | 876 |  | Concreto | MUROS P2211-2210 TORRE 5 | 2026-06-03 | 7/1/2026 12:00:00 AM |  | 28 | 28 | 27.8 | 99 | MURO | 28 | MURO-28-28 | 2026-10-29 | NUEVO | 2026-10-29 | 28 | -0.2 | 27.66667 | 3 | 28.94444 | 24.5
NATIVA | 877 |  | Concreto | MUROS PISO 27 APTOS 2708 Y 2709 TORRE 4 | 2026-06-03 | 7/1/2026 12:00:00 AM |  | 28 | 28 | 14.6 | 52 | MURO | 28 | MURO-28-28 | 2026-10-29 | NUEVO | 2026-10-29 | 28 | -13.4 | 23.53333 | 3 | 27.26667 | 24.5
NATIVA | 877 |  | Concreto | MUROS PISO 27 APTOS 2708 Y 2709 TORRE 4 | 2026-06-03 | 7/1/2026 12:00:00 AM |  | 28 | 28 | 28.8 | 103 | MURO | 28 | MURO-28-28 | 2026-10-29 | NUEVO | 2026-10-29 | 28 | 0.8 | 23.53333 | 3 | 27.26667 | 24.5
NATIVA | 877 |  | Concreto | MUROS PISO 27 APTOS 2708 Y 2709 TORRE 4 | 2026-06-03 | 7/1/2026 12:00:00 AM |  | 28 | 28 | 27.2 | 97 | MURO | 28 | MURO-28-28 | 2026-10-29 | NUEVO | 2026-10-29 | 28 | -0.8 | 23.53333 | 3 | 27.26667 | 24.5
NATIVA | 878 |  | Concreto | SALON COMUNAL - C11 C12 D11 D12 | 2026-06-03 | 7/1/2026 12:00:00 AM |  | 28 | 28 | 25.6 | 92 | MURO | 28 | MURO-28-28 | 2026-10-29 | NUEVO | 2026-10-29 | 28 | -2.4 | 25.9 | 3 | 25.7 | 24.5
NATIVA | 878 |  | Concreto | SALON COMUNAL - C11 C12 D11 D12 | 2026-06-03 | 7/1/2026 12:00:00 AM |  | 28 | 28 | 22.3 | 80 | MURO | 28 | MURO-28-28 | 2026-10-29 | NUEVO | 2026-10-29 | 28 | -5.7 | 25.9 | 3 | 25.7 | 24.5
NATIVA | 878 |  | Concreto | SALON COMUNAL - C11 C12 D11 D12 | 2026-06-03 | 7/1/2026 12:00:00 AM |  | 28 | 28 | 29.8 | 106 | MURO | 28 | MURO-28-28 | 2026-10-29 | NUEVO | 2026-10-29 | 28 | 1.8 | 25.9 | 3 | 25.7 | 24.5
NATIVA | 870 |  | Concreto | MUROS PISO 27 APTOS 2701 Y 2712 TORRE 4 | 2026-06-02 | 6/30/2026 12:00:00 AM |  | 28 | 28 | 30.3 | 108 | MURO | 28 | MURO-28-28 | 2026-10-29 | NUEVO | 2026-10-29 | 28 | 2.3 | 28.86667 | 3 | 26.1 | 24.5
NATIVA | 870 |  | Concreto | MUROS PISO 27 APTOS 2701 Y 2712 TORRE 4 | 2026-06-02 | 6/30/2026 12:00:00 AM |  | 28 | 28 | 30.9 | 110 | MURO | 28 | MURO-28-28 | 2026-10-29 | NUEVO | 2026-10-29 | 28 | 2.9 | 28.86667 | 3 | 26.1 | 24.5
NATIVA | 870 |  | Concreto | MUROS PISO 27 APTOS 2701 Y 2712 TORRE 4 | 2026-06-02 | 6/30/2026 12:00:00 AM |  | 28 | 28 | 25.4 | 91 | MURO | 28 | MURO-28-28 | 2026-10-29 | NUEVO | 2026-10-29 | 28 | -2.6 | 28.86667 | 3 | 26.1 | 24.5
NATIVA | 871 |  | Concreto | MUROS AP 2206-2207 TORRE 5 | 2026-06-02 | 6/30/2026 12:00:00 AM |  | 28 | 28 | 29.4 | 105 | MURO | 28 | MURO-28-28 | 2026-10-29 | NUEVO | 2026-10-29 | 28 | 1.4 | 31.4 | 3 | 28.72222 | 24.5
NATIVA | 871 |  | Concreto | MUROS AP 2206-2207 TORRE 5 | 2026-06-02 | 6/30/2026 12:00:00 AM |  | 28 | 28 | 33.4 | 119 | MURO | 28 | MURO-28-28 | 2026-10-29 | NUEVO | 2026-10-29 | 28 | 5.4 | 31.4 | 3 | 28.72222 | 24.5
NATIVA | 871 |  | Concreto | MUROS AP 2206-2207 TORRE 5 | 2026-06-02 | 6/30/2026 12:00:00 AM |  | 28 | 28 | 31.4 | 112 | MURO | 28 | MURO-28-28 | 2026-10-29 | NUEVO | 2026-10-29 | 28 | 3.4 | 31.4 | 3 | 28.72222 | 24.5
NATIVA | 872 |  | Concreto | SALON COMUNAL 3 - PLACA PISO 1 10-12 C-D | 2026-06-02 | 6/30/2026 12:00:00 AM |  | 28 | 28 | 28.5 | 102 | PLACA | 28 | PLACA-28-28 | 2026-10-29 | NUEVO | 2026-10-29 | 28 | 0.5 | 28.33333 | 3 | 29.53333 | 24.5
NATIVA | 872 |  | Concreto | SALON COMUNAL 3 - PLACA PISO 1 10-12 C-D | 2026-06-02 | 6/30/2026 12:00:00 AM |  | 28 | 28 | 28.8 | 103 | PLACA | 28 | PLACA-28-28 | 2026-10-29 | NUEVO | 2026-10-29 | 28 | 0.8 | 28.33333 | 3 | 29.53333 | 24.5
NATIVA | 872 |  | Concreto | SALON COMUNAL 3 - PLACA PISO 1 10-12 C-D | 2026-06-02 | 6/30/2026 12:00:00 AM |  | 28 | 28 | 27.7 | 99 | PLACA | 28 | PLACA-28-28 | 2026-10-29 | NUEVO | 2026-10-29 | 28 | -0.3 | 28.33333 | 3 | 29.53333 | 24.5
NATIVA | 873 |  | Concreto | SALON COMUNAL 3 - PLACA PISO 1 10-12 C-D | 2026-06-02 | 6/30/2026 12:00:00 AM |  | 28 | 28 | 28.7 | 102 | PLACA | 28 | PLACA-28-28 | 2026-10-29 | NUEVO | 2026-10-29 | 28 | 0.7 | 28.13333 | 3 | 29.28889 | 24.5
NATIVA | 873 |  | Concreto | SALON COMUNAL 3 - PLACA PISO 1 10-12 C-D | 2026-06-02 | 6/30/2026 12:00:00 AM |  | 28 | 28 | 28 | 100 | PLACA | 28 | PLACA-28-28 | 2026-10-29 | NUEVO | 2026-10-29 | 28 | 0 | 28.13333 | 3 | 29.28889 | 24.5
NATIVA | 873 |  | Concreto | SALON COMUNAL 3 - PLACA PISO 1 10-12 C-D | 2026-06-02 | 6/30/2026 12:00:00 AM |  | 28 | 28 | 27.7 | 99 | PLACA | 28 | PLACA-28-28 | 2026-10-29 | NUEVO | 2026-10-29 | 28 | -0.3 | 28.13333 | 3 | 29.28889 | 24.5
NATIVA | 865 |  | Concreto | MUROS PISO 27 APTOS 2706 Y 2707 TORRE 4 | 2026-06-01 | 6/29/2026 12:00:00 AM |  | 28 | 28 | 28.6 | 102 | MURO | 28 | MURO-28-28 | 2026-10-29 | NUEVO | 2026-10-29 | 28 | 0.6 | 26.83333 | 3 | 27.76667 | 24.5
NATIVA | 865 |  | Concreto | MUROS PISO 27 APTOS 2706 Y 2707 TORRE 4 | 2026-06-01 | 6/29/2026 12:00:00 AM |  | 28 | 28 | 25.3 | 90 | MURO | 28 | MURO-28-28 | 2026-10-29 | NUEVO | 2026-10-29 | 28 | -2.7 | 26.83333 | 3 | 27.76667 | 24.5
NATIVA | 865 |  | Concreto | MUROS PISO 27 APTOS 2706 Y 2707 TORRE 4 | 2026-06-01 | 6/29/2026 12:00:00 AM |  | 28 | 28 | 26.6 | 95 | MURO | 28 | MURO-28-28 | 2026-10-29 | NUEVO | 2026-10-29 | 28 | -1.4 | 26.83333 | 3 | 27.76667 | 24.5
NATIVA | 866 |  | Concreto | MUROS AP 2201-2212 TORRE 5 | 2026-06-01 | 6/29/2026 12:00:00 AM |  | 28 | 28 | 24.5 | 87 | MURO | 28 | MURO-28-28 | 2026-10-29 | NUEVO | 2026-10-29 | 28 | -3.5 | 26.16667 | 3 | 27.04444 | 24.5
NATIVA | 866 |  | Concreto | MUROS AP 2201-2212 TORRE 5 | 2026-06-01 | 6/29/2026 12:00:00 AM |  | 28 | 28 | 26.6 | 95 | MURO | 28 | MURO-28-28 | 2026-10-29 | NUEVO | 2026-10-29 | 28 | -1.4 | 26.16667 | 3 | 27.04444 | 24.5
NATIVA | 866 |  | Concreto | MUROS AP 2201-2212 TORRE 5 | 2026-06-01 | 6/29/2026 12:00:00 AM |  | 28 | 28 | 27.4 | 98 | MURO | 28 | MURO-28-28 | 2026-10-29 | NUEVO | 2026-10-29 | 28 | -0.6 | 26.16667 | 3 | 27.04444 | 24.5
NATIVA | 867 |  | Concreto | MURO CONTENCION COSTADO SUR - RAMPA | 2026-06-01 | 6/29/2026 12:00:00 AM |  | 28 | 28 | 26.9 | 96 | MURO | 28 | MURO-28-28 | 2026-10-29 | NUEVO | 2026-10-29 | 28 | -1.1 | 27.3 | 3 | 26.76667 | 24.5
NATIVA | 867 |  | Concreto | MURO CONTENCION COSTADO SUR - RAMPA | 2026-06-01 | 6/29/2026 12:00:00 AM |  | 28 | 28 | 30.7 | 110 | MURO | 28 | MURO-28-28 | 2026-10-29 | NUEVO | 2026-10-29 | 28 | 2.7 | 27.3 | 3 | 26.76667 | 24.5
NATIVA | 867 |  | Concreto | MURO CONTENCION COSTADO SUR - RAMPA | 2026-06-01 | 6/29/2026 12:00:00 AM |  | 28 | 28 | 24.3 | 87 | MURO | 28 | MURO-28-28 | 2026-10-29 | NUEVO | 2026-10-29 | 28 | -3.7 | 27.3 | 3 | 26.76667 | 24.5
NATIVA | 857 |  | Concreto | COLUMNAS PISO 1 SALON COMUNAL 3 | 2026-05-30 | 6/27/2026 12:00:00 AM |  | 28 | 28 | 29.1 | 104 | MURO | 28 | MURO-28-28 | 2026-10-29 | NUEVO | 2026-10-29 | 28 | 1.1 | 27.53333 | 3 | 27 | 24.5
NATIVA | 857 |  | Concreto | COLUMNAS PISO 1 SALON COMUNAL 3 | 2026-05-30 | 6/27/2026 12:00:00 AM |  | 28 | 28 | 27.8 | 99 | MURO | 28 | MURO-28-28 | 2026-10-29 | NUEVO | 2026-10-29 | 28 | -0.2 | 27.53333 | 3 | 27 | 24.5
NATIVA | 857 |  | Concreto | COLUMNAS PISO 1 SALON COMUNAL 3 | 2026-05-30 | 6/27/2026 12:00:00 AM |  | 28 | 28 | 25.7 | 92 | MURO | 28 | MURO-28-28 | 2026-10-29 | NUEVO | 2026-10-29 | 28 | -2.3 | 27.53333 | 3 | 27 | 24.5
NATIVA | 858 |  | Concreto | CIMENTACION COSTADO SUR - SALON COMUNAL 3 | 2026-05-30 | 6/27/2026 12:00:00 AM |  | 28 | 28 | 26.9 | 96 | MURO | 28 | MURO-28-28 | 2026-10-29 | NUEVO | 2026-10-29 | 28 | -1.1 | 28.46667 | 3 | 27.76667 | 24.5
NATIVA | 858 |  | Concreto | CIMENTACION COSTADO SUR - SALON COMUNAL 3 | 2026-05-30 | 6/27/2026 12:00:00 AM |  | 28 | 28 | 27.8 | 99 | MURO | 28 | MURO-28-28 | 2026-10-29 | NUEVO | 2026-10-29 | 28 | -0.2 | 28.46667 | 3 | 27.76667 | 24.5
NATIVA | 858 |  | Concreto | CIMENTACION COSTADO SUR - SALON COMUNAL 3 | 2026-05-30 | 6/27/2026 12:00:00 AM |  | 28 | 28 | 30.7 | 110 | MURO | 28 | MURO-28-28 | 2026-10-29 | NUEVO | 2026-10-29 | 28 | 2.7 | 28.46667 | 3 | 27.76667 | 24.5
NATIVA | 861 |  | Concreto | MUROS AP 2204-2205 TORRE 5 | 2026-05-30 | 6/27/2026 12:00:00 AM |  | 28 | 28 | 26.2 | 94 | MURO | 28 | MURO-28-28 | 2026-10-29 | NUEVO | 2026-10-29 | 28 | -1.8 | 30.03333 | 3 | 28.67778 | 24.5
NATIVA | 861 |  | Concreto | MUROS AP 2204-2205 TORRE 5 | 2026-05-30 | 6/27/2026 12:00:00 AM |  | 28 | 28 | 31.3 | 112 | MURO | 28 | MURO-28-28 | 2026-10-29 | NUEVO | 2026-10-29 | 28 | 3.3 | 30.03333 | 3 | 28.67778 | 24.5
NATIVA | 861 |  | Concreto | MUROS AP 2204-2205 TORRE 5 | 2026-05-30 | 6/27/2026 12:00:00 AM |  | 28 | 28 | 32.6 | 116 | MURO | 28 | MURO-28-28 | 2026-10-29 | NUEVO | 2026-10-29 | 28 | 4.6 | 30.03333 | 3 | 28.67778 | 24.5
NATIVA | 862 |  | Concreto | MUROS PISO 27 APTOS 2702 Y 2703 TORRE 4 | 2026-05-30 | 6/27/2026 12:00:00 AM |  | 28 | 28 | 24.7 | 88 | MURO | 28 | MURO-28-28 | 2026-10-29 | NUEVO | 2026-10-29 | 28 | -3.3 | 28.1 | 3 | 28.86667 | 24.5
NATIVA | 862 |  | Concreto | MUROS PISO 27 APTOS 2702 Y 2703 TORRE 4 | 2026-05-30 | 6/27/2026 12:00:00 AM |  | 28 | 28 | 30.4 | 109 | MURO | 28 | MURO-28-28 | 2026-10-29 | NUEVO | 2026-10-29 | 28 | 2.4 | 28.1 | 3 | 28.86667 | 24.5
NATIVA | 862 |  | Concreto | MUROS PISO 27 APTOS 2702 Y 2703 TORRE 4 | 2026-05-30 | 6/27/2026 12:00:00 AM |  | 28 | 28 | 29.2 | 104 | MURO | 28 | MURO-28-28 | 2026-10-29 | NUEVO | 2026-10-29 | 28 | 1.2 | 28.1 | 3 | 28.86667 | 24.5
NATIVA | 854 |  | Concreto | MUROS PISO 27 APTOS 2704 Y 2705 TORRE 4 | 2026-05-29 | 6/26/2026 12:00:00 AM |  | 28 | 28 | 29.9 | 107 | MURO | 28 | MURO-28-28 | 2026-10-29 | NUEVO | 2026-10-29 | 28 | 1.9 | 29.63333 | 3 | 29.25556 | 24.5
NATIVA | 854 |  | Concreto | MUROS PISO 27 APTOS 2704 Y 2705 TORRE 4 | 2026-05-29 | 6/26/2026 12:00:00 AM |  | 28 | 28 | 29.5 | 105 | MURO | 28 | MURO-28-28 | 2026-10-29 | NUEVO | 2026-10-29 | 28 | 1.5 | 29.63333 | 3 | 29.25556 | 24.5
NATIVA | 854 |  | Concreto | MUROS PISO 27 APTOS 2704 Y 2705 TORRE 4 | 2026-05-29 | 6/26/2026 12:00:00 AM |  | 28 | 28 | 29.5 | 105 | MURO | 28 | MURO-28-28 | 2026-10-29 | NUEVO | 2026-10-29 | 28 | 1.5 | 29.63333 | 3 | 29.25556 | 24.5
NATIVA | 856 |  | Concreto | MUROS P22 AP 2203-2202 TORRE 5 | 2026-05-29 | 6/26/2026 12:00:00 AM |  | 28 | 28 | 27.7 | 99 | MURO | 28 | MURO-28-28 | 2026-10-29 | NUEVO | 2026-10-29 | 28 | -0.3 | 28.4 | 3 | 28.71111 | 24.5
NATIVA | 856 |  | Concreto | MUROS P22 AP 2203-2202 TORRE 5 | 2026-05-29 | 6/26/2026 12:00:00 AM |  | 28 | 28 | 28.6 | 102 | MURO | 28 | MURO-28-28 | 2026-10-29 | NUEVO | 2026-10-29 | 28 | 0.6 | 28.4 | 3 | 28.71111 | 24.5
NATIVA | 856 |  | Concreto | MUROS P22 AP 2203-2202 TORRE 5 | 2026-05-29 | 6/26/2026 12:00:00 AM |  | 28 | 28 | 28.9 | 103 | MURO | 28 | MURO-28-28 | 2026-10-29 | NUEVO | 2026-10-29 | 28 | 0.9 | 28.4 | 3 | 28.71111 | 24.5
NATIVA | 849 |  | Concreto | COLUMNAS SEMISOTANO ENTRE EJE 11-12 C-D COMUNAL 3 | 2026-05-28 | 6/25/2026 12:00:00 AM |  | 28 | 28 | 24.7 | 88 | MURO | 28 | MURO-28-28 | 2026-10-29 | NUEVO | 2026-10-29 | 28 | -3.3 | 24.93333 | 3 | 27.65556 | 24.5
NATIVA | 849 |  | Concreto | COLUMNAS SEMISOTANO ENTRE EJE 11-12 C-D COMUNAL 3 | 2026-05-28 | 6/25/2026 12:00:00 AM |  | 28 | 28 | 25.7 | 92 | MURO | 28 | MURO-28-28 | 2026-10-29 | NUEVO | 2026-10-29 | 28 | -2.3 | 24.93333 | 3 | 27.65556 | 24.5
NATIVA | 849 |  | Concreto | COLUMNAS SEMISOTANO ENTRE EJE 11-12 C-D COMUNAL 3 | 2026-05-28 | 6/25/2026 12:00:00 AM |  | 28 | 28 | 24.4 | 87 | MURO | 28 | MURO-28-28 | 2026-10-29 | NUEVO | 2026-10-29 | 28 | -3.6 | 24.93333 | 3 | 27.65556 | 24.5
NATIVA | 850 |  | Concreto | ESCALERA COMUNAL 2 PISO 1 AL MEZANINE | 2026-05-28 | 6/25/2026 12:00:00 AM |  | 28 | 28 | 30.2 | 108 | AUTOCOMPAC | 28 | AUTOCOMPAC-28-28 | 2026-10-29 | NUEVO | 2026-10-29 | 28 | 2.2 | 29.7 | 3 | 27.67778 | 24.5
NATIVA | 850 |  | Concreto | ESCALERA COMUNAL 2 PISO 1 AL MEZANINE | 2026-05-28 | 6/25/2026 12:00:00 AM |  | 28 | 28 | 29.9 | 107 | AUTOCOMPAC | 28 | AUTOCOMPAC-28-28 | 2026-10-29 | NUEVO | 2026-10-29 | 28 | 1.9 | 29.7 | 3 | 27.67778 | 24.5
NATIVA | 850 |  | Concreto | ESCALERA COMUNAL 2 PISO 1 AL MEZANINE | 2026-05-28 | 6/25/2026 12:00:00 AM |  | 28 | 28 | 29 | 104 | AUTOCOMPAC | 28 | AUTOCOMPAC-28-28 | 2026-10-29 | NUEVO | 2026-10-29 | 28 | 1 | 29.7 | 3 | 27.67778 | 24.5
NATIVA | 851 |  | Concreto | MUROS PISO 26 APTOS 2610 Y 2611 TORRE 4 | 2026-05-28 | 6/25/2026 12:00:00 AM |  | 28 | 28 | 27.9 | 100 | MURO | 28 | MURO-28-28 | 2026-10-29 | NUEVO | 2026-10-29 | 28 | -0.1 | 27.86667 | 3 | 27.5 | 24.5
NATIVA | 851 |  | Concreto | MUROS PISO 26 APTOS 2610 Y 2611 TORRE 4 | 2026-05-28 | 6/25/2026 12:00:00 AM |  | 28 | 28 | 26.8 | 96 | MURO | 28 | MURO-28-28 | 2026-10-29 | NUEVO | 2026-10-29 | 28 | -1.2 | 27.86667 | 3 | 27.5 | 24.5
NATIVA | 851 |  | Concreto | MUROS PISO 26 APTOS 2610 Y 2611 TORRE 4 | 2026-05-28 | 6/25/2026 12:00:00 AM |  | 28 | 28 | 28.9 | 103 | MURO | 28 | MURO-28-28 | 2026-10-29 | NUEVO | 2026-10-29 | 28 | 0.9 | 27.86667 | 3 | 27.5 | 24.5
NATIVA | 852 |  | Concreto | MUROS P21 AP 2108-2109 TORRE 5 | 2026-05-28 | 6/25/2026 12:00:00 AM |  | 28 | 28 | 26.1 | 93 | MURO | 28 | MURO-28-28 | 2026-10-29 | NUEVO | 2026-10-29 | 28 | -1.9 | 27.5 | 3 | 28.35556 | 24.5
NATIVA | 852 |  | Concreto | MUROS P21 AP 2108-2109 TORRE 5 | 2026-05-28 | 6/25/2026 12:00:00 AM |  | 28 | 28 | 28.7 | 103 | MURO | 28 | MURO-28-28 | 2026-10-29 | NUEVO | 2026-10-29 | 28 | 0.7 | 27.5 | 3 | 28.35556 | 24.5
NATIVA | 852 |  | Concreto | MUROS P21 AP 2108-2109 TORRE 5 | 2026-05-28 | 6/25/2026 12:00:00 AM |  | 28 | 28 | 27.7 | 99 | MURO | 28 | MURO-28-28 | 2026-10-29 | NUEVO | 2026-10-29 | 28 | -0.3 | 27.5 | 3 | 28.35556 | 24.5
NATIVA | 845 |  | Concreto | MUROS P2111-2110 TORRE 5 | 2026-05-27 | 6/24/2026 12:00:00 AM |  | 28 | 28 | 30.3 | 108 | MURO | 28 | MURO-28-28 | 2026-10-29 | NUEVO | 2026-10-29 | 28 | 2.3 | 30.9 | 3 | 28.75556 | 24.5
NATIVA | 845 |  | Concreto | MUROS P2111-2110 TORRE 5 | 2026-05-27 | 6/24/2026 12:00:00 AM |  | 28 | 28 | 31.2 | 111 | MURO | 28 | MURO-28-28 | 2026-10-29 | NUEVO | 2026-10-29 | 28 | 3.2 | 30.9 | 3 | 28.75556 | 24.5
NATIVA | 845 |  | Concreto | MUROS P2111-2110 TORRE 5 | 2026-05-27 | 6/24/2026 12:00:00 AM |  | 28 | 28 | 31.2 | 111 | MURO | 28 | MURO-28-28 | 2026-10-29 | NUEVO | 2026-10-29 | 28 | 3.2 | 30.9 | 3 | 28.75556 | 24.5
NATIVA | 846 |  | Concreto | MUROS PISO 26 APTOS 2608 Y 2609 TORRE 4 | 2026-05-27 | 6/24/2026 12:00:00 AM |  | 28 | 28 | 33.3 | 119 | MURO | 28 | MURO-28-28 | 2026-10-29 | NUEVO | 2026-10-29 | 28 | 5.3 | 31.26667 | 3 | 29.88889 | 24.5
NATIVA | 846 |  | Concreto | MUROS PISO 26 APTOS 2608 Y 2609 TORRE 4 | 2026-05-27 | 6/24/2026 12:00:00 AM |  | 28 | 28 | 29.7 | 106 | MURO | 28 | MURO-28-28 | 2026-10-29 | NUEVO | 2026-10-29 | 28 | 1.7 | 31.26667 | 3 | 29.88889 | 24.5
NATIVA | 846 |  | Concreto | MUROS PISO 26 APTOS 2608 Y 2609 TORRE 4 | 2026-05-27 | 6/24/2026 12:00:00 AM |  | 28 | 28 | 30.8 | 110 | MURO | 28 | MURO-28-28 | 2026-10-29 | NUEVO | 2026-10-29 | 28 | 2.8 | 31.26667 | 3 | 29.88889 | 24.5
NATIVA | 840 |  | Concreto | MUROS AP 2106-2107 TORRE 5 | 2026-05-26 | 6/23/2026 12:00:00 AM |  | 28 | 28 | 32.8 | 117 | MURO | 28 | MURO-28-28 | 2026-10-29 | NUEVO | 2026-10-29 | 28 | 4.8 | 33 | 3 | 31.72222 | 24.5
NATIVA | 840 |  | Concreto | MUROS AP 2106-2107 TORRE 5 | 2026-05-26 | 6/23/2026 12:00:00 AM |  | 28 | 28 | 34.8 | 124 | MURO | 28 | MURO-28-28 | 2026-10-29 | NUEVO | 2026-10-29 | 28 | 6.8 | 33 | 3 | 31.72222 | 24.5
NATIVA | 840 |  | Concreto | MUROS AP 2106-2107 TORRE 5 | 2026-05-26 | 6/23/2026 12:00:00 AM |  | 28 | 28 | 31.4 | 112 | MURO | 28 | MURO-28-28 | 2026-10-29 | NUEVO | 2026-10-29 | 28 | 3.4 | 33 | 3 | 31.72222 | 24.5
NATIVA | 841 |  | Concreto | MUROS PISO 26 APTOS 2601 Y 2612 TORRE 4 | 2026-05-26 | 6/23/2026 12:00:00 AM |  | 28 | 28 | 28.8 | 103 | MURO | 28 | MURO-28-28 | 2026-10-29 | NUEVO | 2026-10-29 | 28 | 0.8 | 29.8 | 3 | 31.35556 | 24.5
NATIVA | 841 |  | Concreto | MUROS PISO 26 APTOS 2601 Y 2612 TORRE 4 | 2026-05-26 | 6/23/2026 12:00:00 AM |  | 28 | 28 | 28.9 | 103 | MURO | 28 | MURO-28-28 | 2026-10-29 | NUEVO | 2026-10-29 | 28 | 0.9 | 29.8 | 3 | 31.35556 | 24.5
NATIVA | 841 |  | Concreto | MUROS PISO 26 APTOS 2601 Y 2612 TORRE 4 | 2026-05-26 | 6/23/2026 12:00:00 AM |  | 28 | 28 | 31.7 | 113 | MURO | 28 | MURO-28-28 | 2026-10-29 | NUEVO | 2026-10-29 | 28 | 3.7 | 29.8 | 3 | 31.35556 | 24.5
NATIVA | 842 |  | Concreto | MURO DE CONTENCION TRAMO II EJE 12 ENTRE C-D COMUNAL 3 | 2026-05-26 | 6/23/2026 12:00:00 AM |  | 28 | 28 | 28.7 | 102 | MURO | 28 | MURO-28-28 | 2026-10-29 | NUEVO | 2026-10-29 | 28 | 0.7 | 28 | 3 | 30.26667 | 24.5
NATIVA | 842 |  | Concreto | MURO DE CONTENCION TRAMO II EJE 12 ENTRE C-D COMUNAL 3 | 2026-05-26 | 6/23/2026 12:00:00 AM |  | 28 | 28 | 27.7 | 99 | MURO | 28 | MURO-28-28 | 2026-10-29 | NUEVO | 2026-10-29 | 28 | -0.3 | 28 | 3 | 30.26667 | 24.5
NATIVA | 842 |  | Concreto | MURO DE CONTENCION TRAMO II EJE 12 ENTRE C-D COMUNAL 3 | 2026-05-26 | 6/23/2026 12:00:00 AM |  | 28 | 28 | 27.6 | 99 | MURO | 28 | MURO-28-28 | 2026-10-29 | NUEVO | 2026-10-29 | 28 | -0.4 | 28 | 3 | 30.26667 | 24.5
NATIVA | 836 |  | Concreto | MUROS AP 2101-2112 TORRE 5 | 2026-05-25 | 6/22/2026 12:00:00 AM |  | 28 | 28 | 31 | 110 | MURO | 28 | MURO-28-28 | 2026-10-29 | NUEVO | 2026-10-29 | 28 | 3 | 31.56667 | 3 | 29.78889 | 24.5
NATIVA | 836 |  | Concreto | MUROS AP 2101-2112 TORRE 5 | 2026-05-25 | 6/22/2026 12:00:00 AM |  | 28 | 28 | 31.7 | 113 | MURO | 28 | MURO-28-28 | 2026-10-29 | NUEVO | 2026-10-29 | 28 | 3.7 | 31.56667 | 3 | 29.78889 | 24.5
NATIVA | 836 |  | Concreto | MUROS AP 2101-2112 TORRE 5 | 2026-05-25 | 6/22/2026 12:00:00 AM |  | 28 | 28 | 32 | 114 | MURO | 28 | MURO-28-28 | 2026-10-29 | NUEVO | 2026-10-29 | 28 | 4 | 31.56667 | 3 | 29.78889 | 24.5
NATIVA | 837 |  | Concreto | MUROS PISO 26 APTOS 2606 Y 2607 TORRE 4 | 2026-05-25 | 6/22/2026 12:00:00 AM |  | 28 | 28 | 29.3 | 104 | MURO | 28 | MURO-28-28 | 2026-10-29 | NUEVO | 2026-10-29 | 28 | 1.3 | 29.3 | 3 | 29.62222 | 24.5
NATIVA | 837 |  | Concreto | MUROS PISO 26 APTOS 2606 Y 2607 TORRE 4 | 2026-05-25 | 6/22/2026 12:00:00 AM |  | 28 | 28 | 31.9 | 114 | MURO | 28 | MURO-28-28 | 2026-10-29 | NUEVO | 2026-10-29 | 28 | 3.9 | 29.3 | 3 | 29.62222 | 24.5
NATIVA | 837 |  | Concreto | MUROS PISO 26 APTOS 2606 Y 2607 TORRE 4 | 2026-05-25 | 6/22/2026 12:00:00 AM |  | 28 | 28 | 26.7 | 95 | MURO | 28 | MURO-28-28 | 2026-10-29 | NUEVO | 2026-10-29 | 28 | -1.3 | 29.3 | 3 | 29.62222 | 24.5
NATIVA | 829 |  | Concreto | MURO CONTENCION TRAMO I EJE 12 ENTRE C-D COMUNAL 3 Y MURO DE ESCALERA Y FOSO ASCENSOR C2 NIVEL MEZANINE | 2026-05-23 | 6/20/2026 12:00:00 AM |  | 28 | 28 | 32.7 | 117 | MURO | 28 | MURO-28-28 | 2026-10-29 | NUEVO | 2026-10-29 | 28 | 4.7 | 33.06667 | 3 | 31.31111 | 24.5
NATIVA | 829 |  | Concreto | MURO CONTENCION TRAMO I EJE 12 ENTRE C-D COMUNAL 3 Y MURO DE ESCALERA Y FOSO ASCENSOR C2 NIVEL MEZANINE | 2026-05-23 | 6/20/2026 12:00:00 AM |  | 28 | 28 | 34.6 | 124 | MURO | 28 | MURO-28-28 | 2026-10-29 | NUEVO | 2026-10-29 | 28 | 6.6 | 33.06667 | 3 | 31.31111 | 24.5
NATIVA | 829 |  | Concreto | MURO CONTENCION TRAMO I EJE 12 ENTRE C-D COMUNAL 3 Y MURO DE ESCALERA Y FOSO ASCENSOR C2 NIVEL MEZANINE | 2026-05-23 | 6/20/2026 12:00:00 AM |  | 28 | 28 | 31.9 | 114 | MURO | 28 | MURO-28-28 | 2026-10-29 | NUEVO | 2026-10-29 | 28 | 3.9 | 33.06667 | 3 | 31.31111 | 24.5
NATIVA | 831 |  | Concreto | MUROS PISO 26 APTOS 2602 Y 2603 TORRE 4 | 2026-05-23 | 6/20/2026 12:00:00 AM |  | 28 | 28 | 26.8 | 96 | MURO | 28 | MURO-28-28 | 2026-10-29 | NUEVO | 2026-10-29 | 28 | -1.2 | 30.93333 | 3 | 31.1 | 24.5
NATIVA | 831 |  | Concreto | MUROS PISO 26 APTOS 2602 Y 2603 TORRE 4 | 2026-05-23 | 6/20/2026 12:00:00 AM |  | 28 | 28 | 33.2 | 118 | MURO | 28 | MURO-28-28 | 2026-10-29 | NUEVO | 2026-10-29 | 28 | 5.2 | 30.93333 | 3 | 31.1 | 24.5
NATIVA | 831 |  | Concreto | MUROS PISO 26 APTOS 2602 Y 2603 TORRE 4 | 2026-05-23 | 6/20/2026 12:00:00 AM |  | 28 | 28 | 32.8 | 117 | MURO | 28 | MURO-28-28 | 2026-10-29 | NUEVO | 2026-10-29 | 28 | 4.8 | 30.93333 | 3 | 31.1 | 24.5
NATIVA | 833 |  | Concreto | MUROS AP 2104-2105 TORRE 5 | 2026-05-23 | 6/20/2026 12:00:00 AM |  | 28 | 28 | 26.3 | 94 | MURO | 28 | MURO-28-28 | 2026-10-29 | NUEVO | 2026-10-29 | 28 | -1.7 | 27.3 | 3 | 30.43333 | 24.5
NATIVA | 833 |  | Concreto | MUROS AP 2104-2105 TORRE 5 | 2026-05-23 | 6/20/2026 12:00:00 AM |  | 28 | 28 | 27 | 96 | MURO | 28 | MURO-28-28 | 2026-10-29 | NUEVO | 2026-10-29 | 28 | -1 | 27.3 | 3 | 30.43333 | 24.5
NATIVA | 833 |  | Concreto | MUROS AP 2104-2105 TORRE 5 | 2026-05-23 | 6/20/2026 12:00:00 AM |  | 28 | 28 | 28.6 | 102 | MURO | 28 | MURO-28-28 | 2026-10-29 | NUEVO | 2026-10-29 | 28 | 0.6 | 27.3 | 3 | 30.43333 | 24.5
NATIVA | 826 |  | Concreto | MUROS PISO 26 APTOS 2604 Y 2605 TORRE 4 | 2026-05-22 | 6/19/2026 12:00:00 AM |  | 28 | 28 | 35 | 125 | MURO | 28 | MURO-28-28 | 2026-10-29 | NUEVO | 2026-10-29 | 28 | 7 | 37.1 | 3 | 31.77778 | 24.5
NATIVA | 826 |  | Concreto | MUROS PISO 26 APTOS 2604 Y 2605 TORRE 4 | 2026-05-22 | 6/19/2026 12:00:00 AM |  | 28 | 28 | 39.8 | 142 | MURO | 28 | MURO-28-28 | 2026-10-29 | NUEVO | 2026-10-29 | 28 | 11.8 | 37.1 | 3 | 31.77778 | 24.5
NATIVA | 826 |  | Concreto | MUROS PISO 26 APTOS 2604 Y 2605 TORRE 4 | 2026-05-22 | 6/19/2026 12:00:00 AM |  | 28 | 28 | 36.5 | 130 | MURO | 28 | MURO-28-28 | 2026-10-29 | NUEVO | 2026-10-29 | 28 | 8.5 | 37.1 | 3 | 31.77778 | 24.5
NATIVA | 828 |  | Concreto | MUROS P21 AP 2103-2102 TORRE 5 | 2026-05-22 | 6/19/2026 12:00:00 AM |  | 28 | 28 | 41.7 | 149 | MURO | 28 | MURO-28-28 | 2026-10-29 | NUEVO | 2026-10-29 | 28 | 13.7 | 42.83333 | 3 | 35.74444 | 24.5
NATIVA | 828 |  | Concreto | MUROS P21 AP 2103-2102 TORRE 5 | 2026-05-22 | 6/19/2026 12:00:00 AM |  | 28 | 28 | 43.9 | 157 | MURO | 28 | MURO-28-28 | 2026-10-29 | NUEVO | 2026-10-29 | 28 | 15.9 | 42.83333 | 3 | 35.74444 | 24.5
NATIVA | 828 |  | Concreto | MUROS P21 AP 2103-2102 TORRE 5 | 2026-05-22 | 6/19/2026 12:00:00 AM |  | 28 | 28 | 42.9 | 153 | MURO | 28 | MURO-28-28 | 2026-10-29 | NUEVO | 2026-10-29 | 28 | 14.9 | 42.83333 | 3 | 35.74444 | 24.5
NATIVA | 822 |  | Concreto | MUROS PISO 25 APTOS 2510 Y 2511 TORRE 4 | 2026-05-21 | 6/18/2026 12:00:00 AM |  | 28 | 28 | 34.9 | 125 | MURO | 28 | MURO-28-28 | 2026-10-29 | NUEVO | 2026-10-29 | 28 | 6.9 | 33.63333 | 3 | 37.85556 | 24.5
NATIVA | 822 |  | Concreto | MUROS PISO 25 APTOS 2510 Y 2511 TORRE 4 | 2026-05-21 | 6/18/2026 12:00:00 AM |  | 28 | 28 | 34.7 | 124 | MURO | 28 | MURO-28-28 | 2026-10-29 | NUEVO | 2026-10-29 | 28 | 6.7 | 33.63333 | 3 | 37.85556 | 24.5
NATIVA | 822 |  | Concreto | MUROS PISO 25 APTOS 2510 Y 2511 TORRE 4 | 2026-05-21 | 6/18/2026 12:00:00 AM |  | 28 | 28 | 31.3 | 112 | MURO | 28 | MURO-28-28 | 2026-10-29 | NUEVO | 2026-10-29 | 28 | 3.3 | 33.63333 | 3 | 37.85556 | 24.5
NATIVA | 824 |  | Concreto | MURO CONTENCION COSTADO ORIENTAL PRIMERA ALTURA COMUNAL 3 | 2026-05-21 | 6/18/2026 12:00:00 AM |  | 28 | 28 | 30.6 | 109 | MURO | 28 | MURO-28-28 | 2026-10-29 | NUEVO | 2026-10-29 | 28 | 2.6 | 31.93333 | 3 | 36.13333 | 24.5
NATIVA | 824 |  | Concreto | MURO CONTENCION COSTADO ORIENTAL PRIMERA ALTURA COMUNAL 3 | 2026-05-21 | 6/18/2026 12:00:00 AM |  | 28 | 28 | 31.2 | 112 | MURO | 28 | MURO-28-28 | 2026-10-29 | NUEVO | 2026-10-29 | 28 | 3.2 | 31.93333 | 3 | 36.13333 | 24.5
NATIVA | 824 |  | Concreto | MURO CONTENCION COSTADO ORIENTAL PRIMERA ALTURA COMUNAL 3 | 2026-05-21 | 6/18/2026 12:00:00 AM |  | 28 | 28 | 34 | 121 | MURO | 28 | MURO-28-28 | 2026-10-29 | NUEVO | 2026-10-29 | 28 | 6 | 31.93333 | 3 | 36.13333 | 24.5
NATIVA | 819 |  | Concreto | MUROS PISO 25 APTOS 2508 Y 2509 TORRE 4 | 2026-05-20 | 6/17/2026 12:00:00 AM |  | 28 | 28 | 33.1 | 118 | MURO | 28 | MURO-28-28 | 2026-10-29 | NUEVO | 2026-10-29 | 28 | 5.1 | 33 | 3 | 32.85556 | 24.5
NATIVA | 819 |  | Concreto | MUROS PISO 25 APTOS 2508 Y 2509 TORRE 4 | 2026-05-20 | 6/17/2026 12:00:00 AM |  | 28 | 28 | 32.5 | 116 | MURO | 28 | MURO-28-28 | 2026-10-29 | NUEVO | 2026-10-29 | 28 | 4.5 | 33 | 3 | 32.85556 | 24.5
NATIVA | 819 |  | Concreto | MUROS PISO 25 APTOS 2508 Y 2509 TORRE 4 | 2026-05-20 | 6/17/2026 12:00:00 AM |  | 28 | 28 | 33.4 | 119 | MURO | 28 | MURO-28-28 | 2026-10-29 | NUEVO | 2026-10-29 | 28 | 5.4 | 33 | 3 | 32.85556 | 24.5
NATIVA | 814 |  | Concreto | MUROS PISO 25 APTOS 2501 Y 2512 TORRE 4 | 2026-05-19 | 6/16/2026 12:00:00 AM |  | 28 | 28 | 25 | 89 | MURO | 28 | MURO-28-28 | 2026-10-29 | NUEVO | 2026-10-29 | 28 | -3 | 25.36667 | 3 | 30.1 | 24.5
NATIVA | 814 |  | Concreto | MUROS PISO 25 APTOS 2501 Y 2512 TORRE 4 | 2026-05-19 | 6/16/2026 12:00:00 AM |  | 28 | 28 | 26.3 | 94 | MURO | 28 | MURO-28-28 | 2026-10-29 | NUEVO | 2026-10-29 | 28 | -1.7 | 25.36667 | 3 | 30.1 | 24.5
NATIVA | 814 |  | Concreto | MUROS PISO 25 APTOS 2501 Y 2512 TORRE 4 | 2026-05-19 | 6/16/2026 12:00:00 AM |  | 28 | 28 | 24.8 | 89 | MURO | 28 | MURO-28-28 | 2026-10-29 | NUEVO | 2026-10-29 | 28 | -3.2 | 25.36667 | 3 | 30.1 | 24.5
NATIVA | 815 |  | Concreto | VIGAS DE CIMENTACION COMUNAL 3 - PLACAS BAJO TANQUE | 2026-05-19 | 6/16/2026 12:00:00 AM |  | 28 | 28 | 36.3 | 130 | PLACA | 28 | PLACA-28-28 | 2026-10-29 | NUEVO | 2026-10-29 | 28 | 8.3 | 35.16667 | 3 | 31.17778 | 24.5
NATIVA | 815 |  | Concreto | VIGAS DE CIMENTACION COMUNAL 3 - PLACAS BAJO TANQUE | 2026-05-19 | 6/16/2026 12:00:00 AM |  | 28 | 28 | 32.1 | 114 | PLACA | 28 | PLACA-28-28 | 2026-10-29 | NUEVO | 2026-10-29 | 28 | 4.1 | 35.16667 | 3 | 31.17778 | 24.5
NATIVA | 815 |  | Concreto | VIGAS DE CIMENTACION COMUNAL 3 - PLACAS BAJO TANQUE | 2026-05-19 | 6/16/2026 12:00:00 AM |  | 28 | 28 | 37.1 | 132 | PLACA | 28 | PLACA-28-28 | 2026-10-29 | NUEVO | 2026-10-29 | 28 | 9.1 | 35.16667 | 3 | 31.17778 | 24.5
NATIVA | 808 |  | Concreto | MUROS PISO 25 APTOS 2506 Y 2507 TORRE 4 | 2026-05-16 | 6/13/2026 12:00:00 AM |  | 28 | 28 | 30.7 | 110 | MURO | 28 | MURO-28-28 | 2026-10-29 | NUEVO | 2026-10-29 | 28 | 2.7 | 31.2 | 3 | 30.57778 | 24.5
NATIVA | 808 |  | Concreto | MUROS PISO 25 APTOS 2506 Y 2507 TORRE 4 | 2026-05-16 | 6/13/2026 12:00:00 AM |  | 28 | 28 | 30.5 | 109 | MURO | 28 | MURO-28-28 | 2026-10-29 | NUEVO | 2026-10-29 | 28 | 2.5 | 31.2 | 3 | 30.57778 | 24.5
NATIVA | 808 |  | Concreto | MUROS PISO 25 APTOS 2506 Y 2507 TORRE 4 | 2026-05-16 | 6/13/2026 12:00:00 AM |  | 28 | 28 | 32.4 | 116 | MURO | 28 | MURO-28-28 | 2026-10-29 | NUEVO | 2026-10-29 | 28 | 4.4 | 31.2 | 3 | 30.57778 | 24.5
NATIVA | 810 |  | Concreto | MUROS AP 2001-2012 TORRE 5 | 2026-05-16 | 6/13/2026 12:00:00 AM |  | 28 | 28 | 41.3 | 147 | MURO | 28 | MURO-28-28 | 2026-10-29 | NUEVO | 2026-10-29 | 28 | 13.3 | 39.16667 | 3 | 35.17778 | 24.5
NATIVA | 810 |  | Concreto | MUROS AP 2001-2012 TORRE 5 | 2026-05-16 | 6/13/2026 12:00:00 AM |  | 28 | 28 | 38.7 | 138 | MURO | 28 | MURO-28-28 | 2026-10-29 | NUEVO | 2026-10-29 | 28 | 10.7 | 39.16667 | 3 | 35.17778 | 24.5
NATIVA | 810 |  | Concreto | MUROS AP 2001-2012 TORRE 5 | 2026-05-16 | 6/13/2026 12:00:00 AM |  | 28 | 28 | 37.5 | 134 | MURO | 28 | MURO-28-28 | 2026-10-29 | NUEVO | 2026-10-29 | 28 | 9.5 | 39.16667 | 3 | 35.17778 | 24.5
NATIVA | 802 |  | Concreto | SALON COMUNAL 3 - PLACA PISO 1 EJES A-C ENTRE 7-8 | 2026-05-15 | 6/12/2026 12:00:00 AM |  | 28 | 28 | 31.6 | 113 | PLACA | 28 | PLACA-28-28 | 2026-10-29 | NUEVO | 2026-10-29 | 28 | 3.6 | 33.73333 | 3 | 34.7 | 24.5
NATIVA | 802 |  | Concreto | SALON COMUNAL 3 - PLACA PISO 1 EJES A-C ENTRE 7-8 | 2026-05-15 | 6/12/2026 12:00:00 AM |  | 28 | 28 | 36.7 | 131 | PLACA | 28 | PLACA-28-28 | 2026-10-29 | NUEVO | 2026-10-29 | 28 | 8.7 | 33.73333 | 3 | 34.7 | 24.5
NATIVA | 802 |  | Concreto | SALON COMUNAL 3 - PLACA PISO 1 EJES A-C ENTRE 7-8 | 2026-05-15 | 6/12/2026 12:00:00 AM |  | 28 | 28 | 32.9 | 118 | PLACA | 28 | PLACA-28-28 | 2026-10-29 | NUEVO | 2026-10-29 | 28 | 4.9 | 33.73333 | 3 | 34.7 | 24.5
NATIVA | 806 |  | Concreto | MUROS PISO 25 APTOS 2502 Y 2503 TORRE 4 | 2026-05-15 | 6/12/2026 12:00:00 AM |  | 28 | 28 | 36.8 | 132 | MURO | 28 | MURO-28-28 | 2026-10-29 | NUEVO | 2026-10-29 | 28 | 8.8 | 35.5 | 3 | 36.13333 | 24.5
NATIVA | 806 |  | Concreto | MUROS PISO 25 APTOS 2502 Y 2503 TORRE 4 | 2026-05-15 | 6/12/2026 12:00:00 AM |  | 28 | 28 | 35.2 | 126 | MURO | 28 | MURO-28-28 | 2026-10-29 | NUEVO | 2026-10-29 | 28 | 7.2 | 35.5 | 3 | 36.13333 | 24.5
NATIVA | 806 |  | Concreto | MUROS PISO 25 APTOS 2502 Y 2503 TORRE 4 | 2026-05-15 | 6/12/2026 12:00:00 AM |  | 28 | 28 | 34.5 | 123 | MURO | 28 | MURO-28-28 | 2026-10-29 | NUEVO | 2026-10-29 | 28 | 6.5 | 35.5 | 3 | 36.13333 | 24.5
NATIVA | 799 |  | Concreto | MUROS PISO 25 APTOS 2504 Y 2505 TORRE 4 | 2026-05-14 | 6/11/2026 12:00:00 AM |  | 28 | 28 | 35.6 | 127 | MURO | 28 | MURO-28-28 | 2026-10-29 | NUEVO | 2026-10-29 | 28 | 7.6 | 36.8 | 3 | 35.34444 | 24.5
NATIVA | 799 |  | Concreto | MUROS PISO 25 APTOS 2504 Y 2505 TORRE 4 | 2026-05-14 | 6/11/2026 12:00:00 AM |  | 28 | 28 | 37.2 | 133 | MURO | 28 | MURO-28-28 | 2026-10-29 | NUEVO | 2026-10-29 | 28 | 9.2 | 36.8 | 3 | 35.34444 | 24.5
NATIVA | 799 |  | Concreto | MUROS PISO 25 APTOS 2504 Y 2505 TORRE 4 | 2026-05-14 | 6/11/2026 12:00:00 AM |  | 28 | 28 | 37.6 | 134 | MURO | 28 | MURO-28-28 | 2026-10-29 | NUEVO | 2026-10-29 | 28 | 9.6 | 36.8 | 3 | 35.34444 | 24.5
NATIVA | 795 |  | Concreto | MUROS PISO 24 APTOS 2410 Y 2411 TORRE 4 | 2026-05-13 | 6/10/2026 12:00:00 AM |  | 28 | 28 | 34 | 121 | MURO | 28 | MURO-28-28 | 2026-10-29 | NUEVO | 2026-10-29 | 28 | 6 | 34.13333 | 3 | 35.47778 | 24.5
NATIVA | 795 |  | Concreto | MUROS PISO 24 APTOS 2410 Y 2411 TORRE 4 | 2026-05-13 | 6/10/2026 12:00:00 AM |  | 28 | 28 | 34.5 | 123 | MURO | 28 | MURO-28-28 | 2026-10-29 | NUEVO | 2026-10-29 | 28 | 6.5 | 34.13333 | 3 | 35.47778 | 24.5
NATIVA | 795 |  | Concreto | MUROS PISO 24 APTOS 2410 Y 2411 TORRE 4 | 2026-05-13 | 6/10/2026 12:00:00 AM |  | 28 | 28 | 33.9 | 121 | MURO | 28 | MURO-28-28 | 2026-10-29 | NUEVO | 2026-10-29 | 28 | 5.9 | 34.13333 | 3 | 35.47778 | 24.5
NATIVA | 797 |  | Concreto | MURO DE CONTENCION - ALTURA 2 - EJE A ENTRE 9 Y 10 | 2026-05-13 | 6/10/2026 12:00:00 AM |  | 28 | 28 | 38 | 136 | MURO | 28 | MURO-28-28 | 2026-10-29 | NUEVO | 2026-10-29 | 28 | 10 | 36.93333 | 3 | 35.95556 | 24.5
NATIVA | 797 |  | Concreto | MURO DE CONTENCION - ALTURA 2 - EJE A ENTRE 9 Y 10 | 2026-05-13 | 6/10/2026 12:00:00 AM |  | 28 | 28 | 37.6 | 134 | MURO | 28 | MURO-28-28 | 2026-10-29 | NUEVO | 2026-10-29 | 28 | 9.6 | 36.93333 | 3 | 35.95556 | 24.5
NATIVA | 797 |  | Concreto | MURO DE CONTENCION - ALTURA 2 - EJE A ENTRE 9 Y 10 | 2026-05-13 | 6/10/2026 12:00:00 AM |  | 28 | 28 | 35.2 | 126 | MURO | 28 | MURO-28-28 | 2026-10-29 | NUEVO | 2026-10-29 | 28 | 7.2 | 36.93333 | 3 | 35.95556 | 24.5
NATIVA | 790 |  | Concreto | MUROS PISO 24 APTOS 2408 Y 2409 TORRE 4 | 2026-05-12 | 6/9/2026 12:00:00 AM |  | 28 | 28 | 34.1 | 122 | MURO | 28 | MURO-28-28 | 2026-10-29 | NUEVO | 2026-10-29 | 28 | 6.1 | 33.9 | 3 | 34.98889 | 24.5
NATIVA | 790 |  | Concreto | MUROS PISO 24 APTOS 2408 Y 2409 TORRE 4 | 2026-05-12 | 6/9/2026 12:00:00 AM |  | 28 | 28 | 33.9 | 121 | MURO | 28 | MURO-28-28 | 2026-10-29 | NUEVO | 2026-10-29 | 28 | 5.9 | 33.9 | 3 | 34.98889 | 24.5
NATIVA | 790 |  | Concreto | MUROS PISO 24 APTOS 2408 Y 2409 TORRE 4 | 2026-05-12 | 6/9/2026 12:00:00 AM |  | 28 | 28 | 33.7 | 120 | MURO | 28 | MURO-28-28 | 2026-10-29 | NUEVO | 2026-10-29 | 28 | 5.7 | 33.9 | 3 | 34.98889 | 24.5
NATIVA | 792 |  | Concreto | MURO DE CONTENCION - ALTURA 1 - EJE A ENTRE 9 Y 10 | 2026-05-12 | 6/9/2026 12:00:00 AM |  | 28 | 28 | 30.3 | 108 | MURO | 28 | MURO-28-28 | 2026-10-29 | NUEVO | 2026-10-29 | 28 | 2.3 | 30.9 | 3 | 33.91111 | 24.5
NATIVA | 792 |  | Concreto | MURO DE CONTENCION - ALTURA 1 - EJE A ENTRE 9 Y 10 | 2026-05-12 | 6/9/2026 12:00:00 AM |  | 28 | 28 | 30.7 | 110 | MURO | 28 | MURO-28-28 | 2026-10-29 | NUEVO | 2026-10-29 | 28 | 2.7 | 30.9 | 3 | 33.91111 | 24.5
NATIVA | 792 |  | Concreto | MURO DE CONTENCION - ALTURA 1 - EJE A ENTRE 9 Y 10 | 2026-05-12 | 6/9/2026 12:00:00 AM |  | 28 | 28 | 31.7 | 113 | MURO | 28 | MURO-28-28 | 2026-10-29 | NUEVO | 2026-10-29 | 28 | 3.7 | 30.9 | 3 | 33.91111 | 24.5
NATIVA | 785 |  | Concreto | MUROS PISO 24 APTOS 2401 Y 2412 TORRE 4 | 2026-05-11 | 6/8/2026 12:00:00 AM |  | 28 | 28 | 33.3 | 119 | MURO | 28 | MURO-28-28 | 2026-10-29 | NUEVO | 2026-10-29 | 28 | 5.3 | 32.3 | 3 | 32.36667 | 24.5
NATIVA | 785 |  | Concreto | MUROS PISO 24 APTOS 2401 Y 2412 TORRE 4 | 2026-05-11 | 6/8/2026 12:00:00 AM |  | 28 | 28 | 32.1 | 115 | MURO | 28 | MURO-28-28 | 2026-10-29 | NUEVO | 2026-10-29 | 28 | 4.1 | 32.3 | 3 | 32.36667 | 24.5
NATIVA | 785 |  | Concreto | MUROS PISO 24 APTOS 2401 Y 2412 TORRE 4 | 2026-05-11 | 6/8/2026 12:00:00 AM |  | 28 | 28 | 31.5 | 112 | MURO | 28 | MURO-28-28 | 2026-10-29 | NUEVO | 2026-10-29 | 28 | 3.5 | 32.3 | 3 | 32.36667 | 24.5
NATIVA | 787 |  | Concreto | VIGA ZARPA CIMENTACION - SALON COMUNAL 3 - EJES A ENTRE 9-10 | 2026-05-11 | 6/8/2026 12:00:00 AM |  | 28 | 28 | 25.9 | 92 | MURO | 28 | MURO-28-28 | 2026-10-29 | NUEVO | 2026-10-29 | 28 | -2.1 | 26.46667 | 3 | 29.88889 | 24.5
NATIVA | 787 |  | Concreto | VIGA ZARPA CIMENTACION - SALON COMUNAL 3 - EJES A ENTRE 9-10 | 2026-05-11 | 6/8/2026 12:00:00 AM |  | 28 | 28 | 27.2 | 97 | MURO | 28 | MURO-28-28 | 2026-10-29 | NUEVO | 2026-10-29 | 28 | -0.8 | 26.46667 | 3 | 29.88889 | 24.5
NATIVA | 787 |  | Concreto | VIGA ZARPA CIMENTACION - SALON COMUNAL 3 - EJES A ENTRE 9-10 | 2026-05-11 | 6/8/2026 12:00:00 AM |  | 28 | 28 | 26.3 | 94 | MURO | 28 | MURO-28-28 | 2026-10-29 | NUEVO | 2026-10-29 | 28 | -1.7 | 26.46667 | 3 | 29.88889 | 24.5
NATIVA | 779 |  | Concreto | PLACA MEZZANINE SALON COMUNAL 2 | 2026-05-09 | 6/6/2026 12:00:00 AM |  | 28 | 28 | 30.1 | 108 | PLACA | 28 | PLACA-28-28 | 2026-10-29 | NUEVO | 2026-10-29 | 28 | 2.1 | 30.3 | 3 | 29.68889 | 24.5
NATIVA | 779 |  | Concreto | PLACA MEZZANINE SALON COMUNAL 2 | 2026-05-09 | 6/6/2026 12:00:00 AM |  | 28 | 28 | 30.9 | 110 | PLACA | 28 | PLACA-28-28 | 2026-10-29 | NUEVO | 2026-10-29 | 28 | 2.9 | 30.3 | 3 | 29.68889 | 24.5
NATIVA | 779 |  | Concreto | PLACA MEZZANINE SALON COMUNAL 2 | 2026-05-09 | 6/6/2026 12:00:00 AM |  | 28 | 28 | 29.9 | 107 | PLACA | 28 | PLACA-28-28 | 2026-10-29 | NUEVO | 2026-10-29 | 28 | 1.9 | 30.3 | 3 | 29.68889 | 24.5
NATIVA | 781 |  | Concreto | MUROS PISO 24 APTOS 2406 Y 2407 TORRE 4 | 2026-05-09 | 6/6/2026 12:00:00 AM |  | 28 | 28 | 32.1 | 114 | MURO | 28 | MURO-28-28 | 2026-10-29 | NUEVO | 2026-10-29 | 28 | 4.1 | 32 | 3 | 29.58889 | 24.5
NATIVA | 781 |  | Concreto | MUROS PISO 24 APTOS 2406 Y 2407 TORRE 4 | 2026-05-09 | 6/6/2026 12:00:00 AM |  | 28 | 28 | 32.4 | 116 | MURO | 28 | MURO-28-28 | 2026-10-29 | NUEVO | 2026-10-29 | 28 | 4.4 | 32 | 3 | 29.58889 | 24.5
NATIVA | 781 |  | Concreto | MUROS PISO 24 APTOS 2406 Y 2407 TORRE 4 | 2026-05-09 | 6/6/2026 12:00:00 AM |  | 28 | 28 | 31.5 | 112 | MURO | 28 | MURO-28-28 | 2026-10-29 | NUEVO | 2026-10-29 | 28 | 3.5 | 32 | 3 | 29.58889 | 24.5
NATIVA | 777 |  | Concreto | MUROS PISO 24 APTOS 2402 Y 2403 TORRE 4 | 2026-05-08 | 6/5/2026 12:00:00 AM |  | 28 | 28 | 34.1 | 122 | MURO | 28 | MURO-28-28 | 2026-10-29 | NUEVO | 2026-10-29 | 28 | 6.1 | 33.86667 | 3 | 32.05556 | 24.5
NATIVA | 777 |  | Concreto | MUROS PISO 24 APTOS 2402 Y 2403 TORRE 4 | 2026-05-08 | 6/5/2026 12:00:00 AM |  | 28 | 28 | 33 | 118 | MURO | 28 | MURO-28-28 | 2026-10-29 | NUEVO | 2026-10-29 | 28 | 5 | 33.86667 | 3 | 32.05556 | 24.5
NATIVA | 777 |  | Concreto | MUROS PISO 24 APTOS 2402 Y 2403 TORRE 4 | 2026-05-08 | 6/5/2026 12:00:00 AM |  | 28 | 28 | 34.5 | 123 | MURO | 28 | MURO-28-28 | 2026-10-29 | NUEVO | 2026-10-29 | 28 | 6.5 | 33.86667 | 3 | 32.05556 | 24.5
NATIVA | 772 |  | Concreto | MUROS PISO 24 APTO 2404 Y 2405 TORRE 4 | 2026-05-07 | 6/4/2026 12:00:00 AM |  | 28 | 28 | 41.6 | 148 | MURO | 28 | MURO-28-28 | 2026-10-29 | NUEVO | 2026-10-29 | 28 | 13.6 | 41.3 | 3 | 35.72222 | 24.5
NATIVA | 772 |  | Concreto | MUROS PISO 24 APTO 2404 Y 2405 TORRE 4 | 2026-05-07 | 6/4/2026 12:00:00 AM |  | 28 | 28 | 40.1 | 143 | MURO | 28 | MURO-28-28 | 2026-10-29 | NUEVO | 2026-10-29 | 28 | 12.1 | 41.3 | 3 | 35.72222 | 24.5
NATIVA | 772 |  | Concreto | MUROS PISO 24 APTO 2404 Y 2405 TORRE 4 | 2026-05-07 | 6/4/2026 12:00:00 AM |  | 28 | 28 | 42.2 | 151 | MURO | 28 | MURO-28-28 | 2026-10-29 | NUEVO | 2026-10-29 | 28 | 14.2 | 41.3 | 3 | 35.72222 | 24.5
NATIVA | 773 |  | Concreto | COLUNAS PISO 2 A-7 A-8 B-7 B-8 SALON COMUNAL 3 | 2026-05-07 | 6/4/2026 12:00:00 AM |  | 28 | 28 | 32.1 | 114 | MURO | 28 | MURO-28-28 | 2026-10-29 | NUEVO | 2026-10-29 | 28 | 4.1 | 32.56667 | 3 | 35.91111 | 24.5
NATIVA | 773 |  | Concreto | COLUNAS PISO 2 A-7 A-8 B-7 B-8 SALON COMUNAL 3 | 2026-05-07 | 6/4/2026 12:00:00 AM |  | 28 | 28 | 31.7 | 113 | MURO | 28 | MURO-28-28 | 2026-10-29 | NUEVO | 2026-10-29 | 28 | 3.7 | 32.56667 | 3 | 35.91111 | 24.5
NATIVA | 773 |  | Concreto | COLUNAS PISO 2 A-7 A-8 B-7 B-8 SALON COMUNAL 3 | 2026-05-07 | 6/4/2026 12:00:00 AM |  | 28 | 28 | 33.9 | 121 | MURO | 28 | MURO-28-28 | 2026-10-29 | NUEVO | 2026-10-29 | 28 | 5.9 | 32.56667 | 3 | 35.91111 | 24.5
NATIVA | 768 |  | Concreto | MUROS PISO 23 APTO 2310 Y 2311 TORRE 4 | 2026-05-06 | 6/3/2026 12:00:00 AM |  | 28 | 28 | 24.7 | 88 | MURO | 28 | MURO-28-28 | 2026-10-29 | NUEVO | 2026-10-29 | 28 | -3.3 | 25.26667 | 3 | 33.04444 | 24.5
NATIVA | 768 |  | Concreto | MUROS PISO 23 APTO 2310 Y 2311 TORRE 4 | 2026-05-06 | 6/3/2026 12:00:00 AM |  | 28 | 28 | 28.2 | 100 | MURO | 28 | MURO-28-28 | 2026-10-29 | NUEVO | 2026-10-29 | 28 | 0.2 | 25.26667 | 3 | 33.04444 | 24.5
NATIVA | 768 |  | Concreto | MUROS PISO 23 APTO 2310 Y 2311 TORRE 4 | 2026-05-06 | 6/3/2026 12:00:00 AM |  | 28 | 28 | 22.9 | 82 | MURO | 28 | MURO-28-28 | 2026-10-29 | NUEVO | 2026-10-29 | 28 | -5.1 | 25.26667 | 3 | 33.04444 | 24.5
NATIVA | 765 |  | Concreto | MUROS PISO 23 APTO 2308 Y 2309 TORRE 4 | 2026-05-05 | 6/2/2026 12:00:00 AM |  | 28 | 28 | 34.7 | 124 | MURO | 28 | MURO-28-28 | 2026-10-29 | NUEVO | 2026-10-29 | 28 | 6.7 | 35.6 | 3 | 31.14444 | 24.5
NATIVA | 765 |  | Concreto | MUROS PISO 23 APTO 2308 Y 2309 TORRE 4 | 2026-05-05 | 6/2/2026 12:00:00 AM |  | 28 | 28 | 36.8 | 131 | MURO | 28 | MURO-28-28 | 2026-10-29 | NUEVO | 2026-10-29 | 28 | 8.8 | 35.6 | 3 | 31.14444 | 24.5
NATIVA | 765 |  | Concreto | MUROS PISO 23 APTO 2308 Y 2309 TORRE 4 | 2026-05-05 | 6/2/2026 12:00:00 AM |  | 28 | 28 | 35.3 | 126 | MURO | 28 | MURO-28-28 | 2026-10-29 | NUEVO | 2026-10-29 | 28 | 7.3 | 35.6 | 3 | 31.14444 | 24.5
NATIVA | 758 |  | Concreto | MURO CONTENCION EJE 9 DOBLE ALTURA, COLUMNA SOTANO B-9 SALON COMUNAL 3 | 2026-05-04 | 6/1/2026 12:00:00 AM |  | 28 | 28 | 26.9 | 96 | MURO | 28 | MURO-28-28 | 2026-10-29 | NUEVO | 2026-10-29 | 28 | -1.1 | 25.86667 | 3 | 28.91111 | 24.5
NATIVA | 758 |  | Concreto | MURO CONTENCION EJE 9 DOBLE ALTURA, COLUMNA SOTANO B-9 SALON COMUNAL 3 | 2026-05-04 | 6/1/2026 12:00:00 AM |  | 28 | 28 | 27.1 | 97 | MURO | 28 | MURO-28-28 | 2026-10-29 | NUEVO | 2026-10-29 | 28 | -0.9 | 25.86667 | 3 | 28.91111 | 24.5
NATIVA | 758 |  | Concreto | MURO CONTENCION EJE 9 DOBLE ALTURA, COLUMNA SOTANO B-9 SALON COMUNAL 3 | 2026-05-04 | 6/1/2026 12:00:00 AM |  | 28 | 28 | 23.6 | 84 | MURO | 28 | MURO-28-28 | 2026-10-29 | NUEVO | 2026-10-29 | 28 | -4.4 | 25.86667 | 3 | 28.91111 | 24.5
NATIVA | 762 |  | Concreto | MUROS PISO 23 APTO 2301 Y 2312 TORRE 4 | 2026-05-04 | 6/1/2026 12:00:00 AM |  | 28 | 28 | 33.1 | 118 | MURO | 28 | MURO-28-28 | 2026-10-29 | NUEVO | 2026-10-29 | 28 | 5.1 | 32.46667 | 3 | 31.31111 | 24.5
NATIVA | 762 |  | Concreto | MUROS PISO 23 APTO 2301 Y 2312 TORRE 4 | 2026-05-04 | 6/1/2026 12:00:00 AM |  | 28 | 28 | 33 | 118 | MURO | 28 | MURO-28-28 | 2026-10-29 | NUEVO | 2026-10-29 | 28 | 5 | 32.46667 | 3 | 31.31111 | 24.5
NATIVA | 762 |  | Concreto | MUROS PISO 23 APTO 2301 Y 2312 TORRE 4 | 2026-05-04 | 6/1/2026 12:00:00 AM |  | 28 | 28 | 31.3 | 112 | MURO | 28 | MURO-28-28 | 2026-10-29 | NUEVO | 2026-10-29 | 28 | 3.3 | 32.46667 | 3 | 31.31111 | 24.5
NATIVA | 753 |  | Concreto | PLACA PISO 3 A-C 5-6 SALON COMUNAL 3 | 2026-04-30 | 5/28/2026 12:00:00 AM |  | 28 | 28 | 28.3 | 101 | PLACA | 28 | PLACA-28-28 | 2026-10-29 | NUEVO | 2026-10-29 | 28 | 0.3 | 26.93333 | 3 | 28.42222 | 24.5
NATIVA | 753 |  | Concreto | PLACA PISO 3 A-C 5-6 SALON COMUNAL 3 | 2026-04-30 | 5/28/2026 12:00:00 AM |  | 28 | 28 | 27.2 | 97 | PLACA | 28 | PLACA-28-28 | 2026-10-29 | NUEVO | 2026-10-29 | 28 | -0.8 | 26.93333 | 3 | 28.42222 | 24.5
NATIVA | 753 |  | Concreto | PLACA PISO 3 A-C 5-6 SALON COMUNAL 3 | 2026-04-30 | 5/28/2026 12:00:00 AM |  | 28 | 28 | 25.3 | 90 | PLACA | 28 | PLACA-28-28 | 2026-10-29 | NUEVO | 2026-10-29 | 28 | -2.7 | 26.93333 | 3 | 28.42222 | 24.5
NATIVA | 757 |  | Concreto | MUROS PISO 23 APTO 2306 Y 2307 TORRE 4 | 2026-04-30 | 5/28/2026 12:00:00 AM |  | 28 | 28 | 31.7 | 113 | MURO | 28 | MURO-28-28 | 2026-10-29 | NUEVO | 2026-10-29 | 28 | 3.7 | 36.43333 | 3 | 31.94444 | 24.5
NATIVA | 757 |  | Concreto | MUROS PISO 23 APTO 2306 Y 2307 TORRE 4 | 2026-04-30 | 5/28/2026 12:00:00 AM |  | 28 | 28 | 39.2 | 140 | MURO | 28 | MURO-28-28 | 2026-10-29 | NUEVO | 2026-10-29 | 28 | 11.2 | 36.43333 | 3 | 31.94444 | 24.5
NATIVA | 757 |  | Concreto | MUROS PISO 23 APTO 2306 Y 2307 TORRE 4 | 2026-04-30 | 5/28/2026 12:00:00 AM |  | 28 | 28 | 38.4 | 137 | MURO | 28 | MURO-28-28 | 2026-10-29 | NUEVO | 2026-10-29 | 28 | 10.4 | 36.43333 | 3 | 31.94444 | 24.5
NATIVA | 751 |  | Concreto | MUROS PISO 23 APTO 2302 Y 2303 TORRE 4 | 2026-04-29 | 5/27/2026 12:00:00 AM |  | 28 | 28 | 29.1 | 104 | MURO | 28 | MURO-28-28 | 2026-10-29 | NUEVO | 2026-10-29 | 28 | 1.1 | 29.16667 | 3 | 30.84444 | 24.5
NATIVA | 751 |  | Concreto | MUROS PISO 23 APTO 2302 Y 2303 TORRE 4 | 2026-04-29 | 5/27/2026 12:00:00 AM |  | 28 | 28 | 28.8 | 103 | MURO | 28 | MURO-28-28 | 2026-10-29 | NUEVO | 2026-10-29 | 28 | 0.8 | 29.16667 | 3 | 30.84444 | 24.5
NATIVA | 751 |  | Concreto | MUROS PISO 23 APTO 2302 Y 2303 TORRE 4 | 2026-04-29 | 5/27/2026 12:00:00 AM |  | 28 | 28 | 29.6 | 106 | MURO | 28 | MURO-28-28 | 2026-10-29 | NUEVO | 2026-10-29 | 28 | 1.6 | 29.16667 | 3 | 30.84444 | 24.5
NATIVA | 752 |  | Concreto | COLUMNAS SOTANO EJES C-10 D-10, CIMENTACION EJE 9 A-C SALON COMUNAL 3 | 2026-04-29 | 5/27/2026 12:00:00 AM |  | 28 | 28 | 25.7 | 92 | MURO | 28 | MURO-28-28 | 2026-10-29 | NUEVO | 2026-10-29 | 28 | -2.3 | 26.76667 | 3 | 30.78889 | 24.5
NATIVA | 752 |  | Concreto | COLUMNAS SOTANO EJES C-10 D-10, CIMENTACION EJE 9 A-C SALON COMUNAL 3 | 2026-04-29 | 5/27/2026 12:00:00 AM |  | 28 | 28 | 26.7 | 95 | MURO | 28 | MURO-28-28 | 2026-10-29 | NUEVO | 2026-10-29 | 28 | -1.3 | 26.76667 | 3 | 30.78889 | 24.5
NATIVA | 752 |  | Concreto | COLUMNAS SOTANO EJES C-10 D-10, CIMENTACION EJE 9 A-C SALON COMUNAL 3 | 2026-04-29 | 5/27/2026 12:00:00 AM |  | 28 | 28 | 27.9 | 100 | MURO | 28 | MURO-28-28 | 2026-10-29 | NUEVO | 2026-10-29 | 28 | -0.1 | 26.76667 | 3 | 30.78889 | 24.5
NATIVA | 747 |  | Concreto | MUROS PISO 23 APTO 2304 Y 2305 TORRE 4 | 2026-04-28 | 5/26/2026 12:00:00 AM |  | 28 | 28 | 31.3 | 112 | MURO | 28 | MURO-28-28 | 2026-10-29 | NUEVO | 2026-10-29 | 28 | 3.3 | 32.2 | 3 | 29.37778 | 24.5
NATIVA | 747 |  | Concreto | MUROS PISO 23 APTO 2304 Y 2305 TORRE 4 | 2026-04-28 | 5/26/2026 12:00:00 AM |  | 28 | 28 | 33.1 | 118 | MURO | 28 | MURO-28-28 | 2026-10-29 | NUEVO | 2026-10-29 | 28 | 5.1 | 32.2 | 3 | 29.37778 | 24.5
NATIVA | 747 |  | Concreto | MUROS PISO 23 APTO 2304 Y 2305 TORRE 4 | 2026-04-28 | 5/26/2026 12:00:00 AM |  | 28 | 28 | 32.2 | 115 | MURO | 28 | MURO-28-28 | 2026-10-29 | NUEVO | 2026-10-29 | 28 | 4.2 | 32.2 | 3 | 29.37778 | 24.5
NATIVA | 741 |  | Concreto | MUROS PISO 22 APTO 2210 Y 2211 TORRE 4 | 2026-04-27 | 5/25/2026 12:00:00 AM |  | 28 | 28 | 30.4 | 108 | MURO | 28 | MURO-28-28 | 2026-10-29 | NUEVO | 2026-10-29 | 28 | 2.4 | 28.83333 | 3 | 29.26667 | 24.5
NATIVA | 741 |  | Concreto | MUROS PISO 22 APTO 2210 Y 2211 TORRE 4 | 2026-04-27 | 5/25/2026 12:00:00 AM |  | 28 | 28 | 27.5 | 98 | MURO | 28 | MURO-28-28 | 2026-10-29 | NUEVO | 2026-10-29 | 28 | -0.5 | 28.83333 | 3 | 29.26667 | 24.5
NATIVA | 741 |  | Concreto | MUROS PISO 22 APTO 2210 Y 2211 TORRE 4 | 2026-04-27 | 5/25/2026 12:00:00 AM |  | 28 | 28 | 28.6 | 102 | MURO | 28 | MURO-28-28 | 2026-10-29 | NUEVO | 2026-10-29 | 28 | 0.6 | 28.83333 | 3 | 29.26667 | 24.5
NATIVA | 743 |  | Concreto | COLUMNAS DOBLE ALTURA PISO 1 SALON COMUNAL 2 | 2026-04-27 | 5/25/2026 12:00:00 AM |  | 28 | 28 | 28.6 | 102 | MURO | 28 | MURO-28-28 | 2026-10-29 | NUEVO | 2026-10-29 | 28 | 0.6 | 29.7 | 3 | 30.24444 | 24.5
NATIVA | 743 |  | Concreto | COLUMNAS DOBLE ALTURA PISO 1 SALON COMUNAL 2 | 2026-04-27 | 5/25/2026 12:00:00 AM |  | 28 | 28 | 28.7 | 102 | MURO | 28 | MURO-28-28 | 2026-10-29 | NUEVO | 2026-10-29 | 28 | 0.7 | 29.7 | 3 | 30.24444 | 24.5
NATIVA | 743 |  | Concreto | COLUMNAS DOBLE ALTURA PISO 1 SALON COMUNAL 2 | 2026-04-27 | 5/25/2026 12:00:00 AM |  | 28 | 28 | 31.8 | 114 | MURO | 28 | MURO-28-28 | 2026-10-29 | NUEVO | 2026-10-29 | 28 | 3.8 | 29.7 | 3 | 30.24444 | 24.5
NATIVA | 734 |  | Concreto | CIMENTACION EJES C-D 9-10 SALON COMUNAL 3 | 2026-04-25 | 5/23/2026 12:00:00 AM |  | 28 | 28 | 27.6 | 99 | MURO | 28 | MURO-28-28 | 2026-10-29 | NUEVO | 2026-10-29 | 28 | -0.4 | 27.5 | 3 | 28.67778 | 24.5
NATIVA | 734 |  | Concreto | CIMENTACION EJES C-D 9-10 SALON COMUNAL 3 | 2026-04-25 | 5/23/2026 12:00:00 AM |  | 28 | 28 | 26.4 | 94 | MURO | 28 | MURO-28-28 | 2026-10-29 | NUEVO | 2026-10-29 | 28 | -1.6 | 27.5 | 3 | 28.67778 | 24.5
NATIVA | 734 |  | Concreto | CIMENTACION EJES C-D 9-10 SALON COMUNAL 3 | 2026-04-25 | 5/23/2026 12:00:00 AM |  | 28 | 28 | 28.5 | 102 | MURO | 28 | MURO-28-28 | 2026-10-29 | NUEVO | 2026-10-29 | 28 | 0.5 | 27.5 | 3 | 28.67778 | 24.5
NATIVA | 738 |  | Concreto | MUROS PISO 22 APTO 2208 Y 2209 TORRE 4 | 2026-04-25 | 5/23/2026 12:00:00 AM |  | 28 | 28 | 30.3 | 108 | MURO | 28 | MURO-28-28 | 2026-10-29 | NUEVO | 2026-10-29 | 28 | 2.3 | 27.23333 | 3 | 28.14444 | 24.5
NATIVA | 738 |  | Concreto | MUROS PISO 22 APTO 2208 Y 2209 TORRE 4 | 2026-04-25 | 5/23/2026 12:00:00 AM |  | 28 | 28 | 27.4 | 98 | MURO | 28 | MURO-28-28 | 2026-10-29 | NUEVO | 2026-10-29 | 28 | -0.6 | 27.23333 | 3 | 28.14444 | 24.5
NATIVA | 738 |  | Concreto | MUROS PISO 22 APTO 2208 Y 2209 TORRE 4 | 2026-04-25 | 5/23/2026 12:00:00 AM |  | 28 | 28 | 24 | 86 | MURO | 28 | MURO-28-28 | 2026-10-29 | NUEVO | 2026-10-29 | 28 | -4 | 27.23333 | 3 | 28.14444 | 24.5
NATIVA | 733 |  | Concreto | MUROS PISO 22 APTO 2201 Y 2212 TORRE 4 | 2026-04-24 | 5/22/2026 12:00:00 AM |  | 28 | 28 | 39.4 | 140 | MURO | 28 | MURO-28-28 | 2026-10-29 | NUEVO | 2026-10-29 | 28 | 11.4 | 37.36667 | 3 | 30.7 | 24.5
NATIVA | 733 |  | Concreto | MUROS PISO 22 APTO 2201 Y 2212 TORRE 4 | 2026-04-24 | 5/22/2026 12:00:00 AM |  | 28 | 28 | 36.7 | 131 | MURO | 28 | MURO-28-28 | 2026-10-29 | NUEVO | 2026-10-29 | 28 | 8.7 | 37.36667 | 3 | 30.7 | 24.5
NATIVA | 733 |  | Concreto | MUROS PISO 22 APTO 2201 Y 2212 TORRE 4 | 2026-04-24 | 5/22/2026 12:00:00 AM |  | 28 | 28 | 36 | 128 | MURO | 28 | MURO-28-28 | 2026-10-29 | NUEVO | 2026-10-29 | 28 | 8 | 37.36667 | 3 | 30.7 | 24.5
NATIVA | 726 |  | Concreto | PLACA PISO 1 EJE A'-A SALON COMUNAL 2 | 2026-04-23 | 5/21/2026 12:00:00 AM |  | 28 | 28 | 32.4 | 116 | PLACA | 28 | PLACA-28-28 | 2026-10-29 | NUEVO | 2026-10-29 | 28 | 4.4 | 34.1 | 3 | 32.9 | 24.5
NATIVA | 726 |  | Concreto | PLACA PISO 1 EJE A'-A SALON COMUNAL 2 | 2026-04-23 | 5/21/2026 12:00:00 AM |  | 28 | 28 | 32.9 | 117 | PLACA | 28 | PLACA-28-28 | 2026-10-29 | NUEVO | 2026-10-29 | 28 | 4.9 | 34.1 | 3 | 32.9 | 24.5
NATIVA | 726 |  | Concreto | PLACA PISO 1 EJE A'-A SALON COMUNAL 2 | 2026-04-23 | 5/21/2026 12:00:00 AM |  | 28 | 28 | 37 | 132 | PLACA | 28 | PLACA-28-28 | 2026-10-29 | NUEVO | 2026-10-29 | 28 | 9 | 34.1 | 3 | 32.9 | 24.5
NATIVA | 728 |  | Concreto | MUROS PISO 22 APTO 2206 Y 2207 TORRE 4 | 2026-04-23 | 5/21/2026 12:00:00 AM |  | 28 | 28 | 32.5 | 116 | MURO | 28 | MURO-28-28 | 2026-10-29 | NUEVO | 2026-10-29 | 28 | 4.5 | 33.3 | 3 | 34.92222 | 24.5
NATIVA | 728 |  | Concreto | MUROS PISO 22 APTO 2206 Y 2207 TORRE 4 | 2026-04-23 | 5/21/2026 12:00:00 AM |  | 28 | 28 | 34.5 | 123 | MURO | 28 | MURO-28-28 | 2026-10-29 | NUEVO | 2026-10-29 | 28 | 6.5 | 33.3 | 3 | 34.92222 | 24.5
NATIVA | 728 |  | Concreto | MUROS PISO 22 APTO 2206 Y 2207 TORRE 4 | 2026-04-23 | 5/21/2026 12:00:00 AM |  | 28 | 28 | 32.9 | 117 | MURO | 28 | MURO-28-28 | 2026-10-29 | NUEVO | 2026-10-29 | 28 | 4.9 | 33.3 | 3 | 34.92222 | 24.5
NATIVA | 729 |  | Concreto | COLUMNAS PISO 1 1-C' 1-B' 2-B' 1-A' 2-A' SALON COMUNAL 2 | 2026-04-23 | 5/21/2026 12:00:00 AM |  | 28 | 28 | 35.6 | 127 | MURO | 28 | MURO-28-28 | 2026-10-29 | NUEVO | 2026-10-29 | 28 | 7.6 | 34.36667 | 3 | 33.92222 | 24.5
NATIVA | 729 |  | Concreto | COLUMNAS PISO 1 1-C' 1-B' 2-B' 1-A' 2-A' SALON COMUNAL 2 | 2026-04-23 | 5/21/2026 12:00:00 AM |  | 28 | 28 | 32.4 | 116 | MURO | 28 | MURO-28-28 | 2026-10-29 | NUEVO | 2026-10-29 | 28 | 4.4 | 34.36667 | 3 | 33.92222 | 24.5
NATIVA | 729 |  | Concreto | COLUMNAS PISO 1 1-C' 1-B' 2-B' 1-A' 2-A' SALON COMUNAL 2 | 2026-04-23 | 5/21/2026 12:00:00 AM |  | 28 | 28 | 35.1 | 125 | MURO | 28 | MURO-28-28 | 2026-10-29 | NUEVO | 2026-10-29 | 28 | 7.1 | 34.36667 | 3 | 33.92222 | 24.5
NATIVA | 721 |  | Concreto | MUROS PISO 22 APTO 2202 Y 2203 TORRE 4 | 2026-04-22 | 5/20/2026 12:00:00 AM |  | 28 | 28 | 36.3 | 130 | MURO | 28 | MURO-28-28 | 2026-10-29 | NUEVO | 2026-10-29 | 28 | 8.3 | 37.3 | 3 | 34.98889 | 24.5
NATIVA | 721 |  | Concreto | MUROS PISO 22 APTO 2202 Y 2203 TORRE 4 | 2026-04-22 | 5/20/2026 12:00:00 AM |  | 28 | 28 | 37.6 | 134 | MURO | 28 | MURO-28-28 | 2026-10-29 | NUEVO | 2026-10-29 | 28 | 9.6 | 37.3 | 3 | 34.98889 | 24.5
NATIVA | 721 |  | Concreto | MUROS PISO 22 APTO 2202 Y 2203 TORRE 4 | 2026-04-22 | 5/20/2026 12:00:00 AM |  | 28 | 28 | 38 | 136 | MURO | 28 | MURO-28-28 | 2026-10-29 | NUEVO | 2026-10-29 | 28 | 10 | 37.3 | 3 | 34.98889 | 24.5
NATIVA | 723 |  | Concreto | MUROS ESCALERA Y ASCENSOR PISO 1 SALON COMUNAL 2 | 2026-04-22 | 5/20/2026 12:00:00 AM |  | 28 | 28 | 36.4 | 130 | MURO | 28 | MURO-28-28 | 2026-10-29 | NUEVO | 2026-10-29 | 28 | 8.4 | 32.83333 | 3 | 34.83333 | 24.5
NATIVA | 723 |  | Concreto | MUROS ESCALERA Y ASCENSOR PISO 1 SALON COMUNAL 2 | 2026-04-22 | 5/20/2026 12:00:00 AM |  | 28 | 28 | 29.3 | 104 | MURO | 28 | MURO-28-28 | 2026-10-29 | NUEVO | 2026-10-29 | 28 | 1.3 | 32.83333 | 3 | 34.83333 | 24.5
NATIVA | 723 |  | Concreto | MUROS ESCALERA Y ASCENSOR PISO 1 SALON COMUNAL 2 | 2026-04-22 | 5/20/2026 12:00:00 AM |  | 28 | 28 | 32.8 | 117 | MURO | 28 | MURO-28-28 | 2026-10-29 | NUEVO | 2026-10-29 | 28 | 4.8 | 32.83333 | 3 | 34.83333 | 24.5
NATIVA | 718 |  | Concreto | MUROS PISO 22 APTO 2204 Y 2205 TORRE 4 | 2026-04-21 | 5/19/2026 12:00:00 AM |  | 28 | 28 | 40.2 | 143 | MURO | 28 | MURO-28-28 | 2026-10-29 | NUEVO | 2026-10-29 | 28 | 12.2 | 33.36667 | 3 | 34.5 | 24.5
NATIVA | 718 |  | Concreto | MUROS PISO 22 APTO 2204 Y 2205 TORRE 4 | 2026-04-21 | 5/19/2026 12:00:00 AM |  | 28 | 28 | 36.4 | 130 | MURO | 28 | MURO-28-28 | 2026-10-29 | NUEVO | 2026-10-29 | 28 | 8.4 | 33.36667 | 3 | 34.5 | 24.5
NATIVA | 718 |  | Concreto | MUROS PISO 22 APTO 2204 Y 2205 TORRE 4 | 2026-04-21 | 5/19/2026 12:00:00 AM |  | 28 | 28 | 23.5 | 84 | MURO | 28 | MURO-28-28 | 2026-10-29 | NUEVO | 2026-10-29 | 28 | -4.5 | 33.36667 | 3 | 34.5 | 24.5
NATIVA | 710 |  | Concreto | MURO CONTENCION COSTADO SUR PARTE SUPERIOR EJE 8-9 SALON COMUNAL 3 | 2026-04-20 | 5/18/2026 12:00:00 AM |  | 28 | 28 | 27.7 | 99 | MURO | 28 | MURO-28-28 | 2026-10-29 | NUEVO | 2026-10-29 | 28 | -0.3 | 25.56667 | 3 | 30.58889 | 24.5
NATIVA | 710 |  | Concreto | MURO CONTENCION COSTADO SUR PARTE SUPERIOR EJE 8-9 SALON COMUNAL 3 | 2026-04-20 | 5/18/2026 12:00:00 AM |  | 28 | 28 | 25.7 | 92 | MURO | 28 | MURO-28-28 | 2026-10-29 | NUEVO | 2026-10-29 | 28 | -2.3 | 25.56667 | 3 | 30.58889 | 24.5
NATIVA | 710 |  | Concreto | MURO CONTENCION COSTADO SUR PARTE SUPERIOR EJE 8-9 SALON COMUNAL 3 | 2026-04-20 | 5/18/2026 12:00:00 AM |  | 28 | 28 | 23.3 | 83 | MURO | 28 | MURO-28-28 | 2026-10-29 | NUEVO | 2026-10-29 | 28 | -4.7 | 25.56667 | 3 | 30.58889 | 24.5
NATIVA | 711 |  | Concreto | MUROS PISO 21 APTO 2110 Y 2111 TORRE 4 | 2026-04-20 | 5/18/2026 12:00:00 AM |  | 28 | 28 | 23.6 | 84 | MURO | 28 | MURO-28-28 | 2026-10-29 | NUEVO | 2026-10-29 | 28 | -4.4 | 25.33333 | 3 | 28.08889 | 24.5
NATIVA | 711 |  | Concreto | MUROS PISO 21 APTO 2110 Y 2111 TORRE 4 | 2026-04-20 | 5/18/2026 12:00:00 AM |  | 28 | 28 | 23.4 | 84 | MURO | 28 | MURO-28-28 | 2026-10-29 | NUEVO | 2026-10-29 | 28 | -4.6 | 25.33333 | 3 | 28.08889 | 24.5
NATIVA | 711 |  | Concreto | MUROS PISO 21 APTO 2110 Y 2111 TORRE 4 | 2026-04-20 | 5/18/2026 12:00:00 AM |  | 28 | 28 | 29 | 103 | MURO | 28 | MURO-28-28 | 2026-10-29 | NUEVO | 2026-10-29 | 28 | 1 | 25.33333 | 3 | 28.08889 | 24.5
NATIVA | 714 |  | Concreto | COLUMNAS PISO 1 A MEZZANINE A'-3 B'-3 Y MURO ESCALERA PRINCIPAL SALON COMUNAL 2 | 2026-04-20 | 5/18/2026 12:00:00 AM |  | 28 | 28 | 16.4 | 58 | MURO | 28 | MURO-28-28 | 2026-10-29 | NUEVO | 2026-10-29 | 28 | -11.6 | 25.2 | 3 | 25.36667 | 24.5
NATIVA | 714 |  | Concreto | COLUMNAS PISO 1 A MEZZANINE A'-3 B'-3 Y MURO ESCALERA PRINCIPAL SALON COMUNAL 2 | 2026-04-20 | 5/18/2026 12:00:00 AM |  | 28 | 28 | 31.3 | 112 | MURO | 28 | MURO-28-28 | 2026-10-29 | NUEVO | 2026-10-29 | 28 | 3.3 | 25.2 | 3 | 25.36667 | 24.5
NATIVA | 714 |  | Concreto | COLUMNAS PISO 1 A MEZZANINE A'-3 B'-3 Y MURO ESCALERA PRINCIPAL SALON COMUNAL 2 | 2026-04-20 | 5/18/2026 12:00:00 AM |  | 28 | 28 | 27.9 | 100 | MURO | 28 | MURO-28-28 | 2026-10-29 | NUEVO | 2026-10-29 | 28 | -0.1 | 25.2 | 3 | 25.36667 | 24.5
NATIVA | 707 |  | Concreto | PLACA PISO 2 EJES 6-7 A-C SALON COMUNAL 3 | 2026-04-18 | 5/16/2026 12:00:00 AM |  | 28 | 28 | 31.5 | 112 | PLACA | 28 | PLACA-28-28 | 2026-10-29 | NUEVO | 2026-10-29 | 28 | 3.5 | 32.2 | 3 | 27.57778 | 24.5
NATIVA | 707 |  | Concreto | PLACA PISO 2 EJES 6-7 A-C SALON COMUNAL 3 | 2026-04-18 | 5/16/2026 12:00:00 AM |  | 28 | 28 | 33.7 | 120 | PLACA | 28 | PLACA-28-28 | 2026-10-29 | NUEVO | 2026-10-29 | 28 | 5.7 | 32.2 | 3 | 27.57778 | 24.5
NATIVA | 707 |  | Concreto | PLACA PISO 2 EJES 6-7 A-C SALON COMUNAL 3 | 2026-04-18 | 5/16/2026 12:00:00 AM |  | 28 | 28 | 31.4 | 112 | PLACA | 28 | PLACA-28-28 | 2026-10-29 | NUEVO | 2026-10-29 | 28 | 3.4 | 32.2 | 3 | 27.57778 | 24.5
NATIVA | 708 |  | Concreto | PLACA PISO 2 EJES 7-8 A-C SALON COMUNAL 3 | 2026-04-18 | 5/16/2026 12:00:00 AM |  | 28 | 28 | 26.4 | 94 | PLACA | 28 | PLACA-28-28 | 2026-10-29 | NUEVO | 2026-10-29 | 28 | -1.6 | 26.6 | 3 | 28 | 24.5
NATIVA | 708 |  | Concreto | PLACA PISO 2 EJES 7-8 A-C SALON COMUNAL 3 | 2026-04-18 | 5/16/2026 12:00:00 AM |  | 28 | 28 | 27.1 | 97 | PLACA | 28 | PLACA-28-28 | 2026-10-29 | NUEVO | 2026-10-29 | 28 | -0.9 | 26.6 | 3 | 28 | 24.5
NATIVA | 708 |  | Concreto | PLACA PISO 2 EJES 7-8 A-C SALON COMUNAL 3 | 2026-04-18 | 5/16/2026 12:00:00 AM |  | 28 | 28 | 26.3 | 94 | PLACA | 28 | PLACA-28-28 | 2026-10-29 | NUEVO | 2026-10-29 | 28 | -1.7 | 26.6 | 3 | 28 | 24.5
NATIVA | 706 |  | Concreto | MUROS PISO 21 APTO 2101 Y 2112 TORRE 4 | 2026-04-17 | 5/15/2026 12:00:00 AM |  | 28 | 28 | 27.7 | 99 | MURO | 28 | MURO-28-28 | 2026-10-29 | NUEVO | 2026-10-29 | 28 | -0.3 | 30.13333 | 3 | 29.64444 | 24.5
NATIVA | 706 |  | Concreto | MUROS PISO 21 APTO 2101 Y 2112 TORRE 4 | 2026-04-17 | 5/15/2026 12:00:00 AM |  | 28 | 28 | 31.1 | 111 | MURO | 28 | MURO-28-28 | 2026-10-29 | NUEVO | 2026-10-29 | 28 | 3.1 | 30.13333 | 3 | 29.64444 | 24.5
NATIVA | 706 |  | Concreto | MUROS PISO 21 APTO 2101 Y 2112 TORRE 4 | 2026-04-17 | 5/15/2026 12:00:00 AM |  | 28 | 28 | 31.6 | 113 | MURO | 28 | MURO-28-28 | 2026-10-29 | NUEVO | 2026-10-29 | 28 | 3.6 | 30.13333 | 3 | 29.64444 | 24.5
NATIVA | 699 |  | Concreto | PLACA PISO 1 A' - B' SALON COMUNAL 2 | 2026-04-16 | 5/14/2026 12:00:00 AM |  | 28 | 28 | 32.9 | 118 | PLACA | 28 | PLACA-28-28 | 2026-10-29 | NUEVO | 2026-10-29 | 28 | 4.9 | 33.73333 | 3 | 30.15556 | 24.5
NATIVA | 699 |  | Concreto | PLACA PISO 1 A' - B' SALON COMUNAL 2 | 2026-04-16 | 5/14/2026 12:00:00 AM |  | 28 | 28 | 35.1 | 125 | PLACA | 28 | PLACA-28-28 | 2026-10-29 | NUEVO | 2026-10-29 | 28 | 7.1 | 33.73333 | 3 | 30.15556 | 24.5
NATIVA | 699 |  | Concreto | PLACA PISO 1 A' - B' SALON COMUNAL 2 | 2026-04-16 | 5/14/2026 12:00:00 AM |  | 28 | 28 | 33.2 | 119 | PLACA | 28 | PLACA-28-28 | 2026-10-29 | NUEVO | 2026-10-29 | 28 | 5.2 | 33.73333 | 3 | 30.15556 | 24.5
NATIVA | 700 |  | Concreto | PLACA PISO 1 B' - C' SALON COMUNAL 2 | 2026-04-16 | 5/14/2026 12:00:00 AM |  | 28 | 28 | 38 | 136 | PLACA | 28 | PLACA-28-28 | 2026-10-29 | NUEVO | 2026-10-29 | 28 | 10 | 36.86667 | 3 | 33.57778 | 24.5
NATIVA | 700 |  | Concreto | PLACA PISO 1 B' - C' SALON COMUNAL 2 | 2026-04-16 | 5/14/2026 12:00:00 AM |  | 28 | 28 | 35.5 | 127 | PLACA | 28 | PLACA-28-28 | 2026-10-29 | NUEVO | 2026-10-29 | 28 | 7.5 | 36.86667 | 3 | 33.57778 | 24.5
NATIVA | 700 |  | Concreto | PLACA PISO 1 B' - C' SALON COMUNAL 2 | 2026-04-16 | 5/14/2026 12:00:00 AM |  | 28 | 28 | 37.1 | 132 | PLACA | 28 | PLACA-28-28 | 2026-10-29 | NUEVO | 2026-10-29 | 28 | 9.1 | 36.86667 | 3 | 33.57778 | 24.5
NATIVA | 703 |  | Concreto | MUROS PISO 21 APTO 2108 Y 2109 TORRE 4 | 2026-04-16 | 5/14/2026 12:00:00 AM |  | 28 | 28 | 30.5 | 109 | MURO | 28 | MURO-28-28 | 2026-10-29 | NUEVO | 2026-10-29 | 28 | 2.5 | 31.06667 | 3 | 33.88889 | 24.5
NATIVA | 703 |  | Concreto | MUROS PISO 21 APTO 2108 Y 2109 TORRE 4 | 2026-04-16 | 5/14/2026 12:00:00 AM |  | 28 | 28 | 31.8 | 113 | MURO | 28 | MURO-28-28 | 2026-10-29 | NUEVO | 2026-10-29 | 28 | 3.8 | 31.06667 | 3 | 33.88889 | 24.5
NATIVA | 703 |  | Concreto | MUROS PISO 21 APTO 2108 Y 2109 TORRE 4 | 2026-04-16 | 5/14/2026 12:00:00 AM |  | 28 | 28 | 30.9 | 110 | MURO | 28 | MURO-28-28 | 2026-10-29 | NUEVO | 2026-10-29 | 28 | 2.9 | 31.06667 | 3 | 33.88889 | 24.5
NATIVA | 697 |  | Concreto | MUROS PISO 21 APTO 2106 Y 2107 TORRE 4 | 2026-04-15 | 5/13/2026 12:00:00 AM |  | 28 | 28 | 31.6 | 113 | MURO | 28 | MURO-28-28 | 2026-10-29 | NUEVO | 2026-10-29 | 28 | 3.6 | 31.26667 | 3 | 33.06667 | 24.5
NATIVA | 697 |  | Concreto | MUROS PISO 21 APTO 2106 Y 2107 TORRE 4 | 2026-04-15 | 5/13/2026 12:00:00 AM |  | 28 | 28 | 32.4 | 116 | MURO | 28 | MURO-28-28 | 2026-10-29 | NUEVO | 2026-10-29 | 28 | 4.4 | 31.26667 | 3 | 33.06667 | 24.5
NATIVA | 697 |  | Concreto | MUROS PISO 21 APTO 2106 Y 2107 TORRE 4 | 2026-04-15 | 5/13/2026 12:00:00 AM |  | 28 | 28 | 29.8 | 106 | MURO | 28 | MURO-28-28 | 2026-10-29 | NUEVO | 2026-10-29 | 28 | 1.8 | 31.26667 | 3 | 33.06667 | 24.5
NATIVA | 692 |  | Concreto | MUROS PISO 21 APTO 2102 Y 2103 TORRE 4 | 2026-04-14 | 5/12/2026 12:00:00 AM |  | 28 | 28 | 28.8 | 103 | MURO | 28 | MURO-28-28 | 2026-10-29 | NUEVO | 2026-10-29 | 28 | 0.8 | 29.4 | 3 | 30.57778 | 24.5
NATIVA | 692 |  | Concreto | MUROS PISO 21 APTO 2102 Y 2103 TORRE 4 | 2026-04-14 | 5/12/2026 12:00:00 AM |  | 28 | 28 | 29 | 104 | MURO | 28 | MURO-28-28 | 2026-10-29 | NUEVO | 2026-10-29 | 28 | 1 | 29.4 | 3 | 30.57778 | 24.5
NATIVA | 692 |  | Concreto | MUROS PISO 21 APTO 2102 Y 2103 TORRE 4 | 2026-04-14 | 5/12/2026 12:00:00 AM |  | 28 | 28 | 30.4 | 108 | MURO | 28 | MURO-28-28 | 2026-10-29 | NUEVO | 2026-10-29 | 28 | 2.4 | 29.4 | 3 | 30.57778 | 24.5
NATIVA | 694 |  | Concreto | MURO CONTENCION COSTADO SUR PARTE INFERIOR EJE 8-9 SALON COMUNAL 3 | 2026-04-14 | 5/12/2026 12:00:00 AM |  | 28 | 28 | 27.4 | 98 | MURO | 28 | MURO-28-28 | 2026-10-29 | NUEVO | 2026-10-29 | 28 | -0.6 | 26.4 | 3 | 29.02222 | 24.5
NATIVA | 694 |  | Concreto | MURO CONTENCION COSTADO SUR PARTE INFERIOR EJE 8-9 SALON COMUNAL 3 | 2026-04-14 | 5/12/2026 12:00:00 AM |  | 28 | 28 | 24.8 | 88 | MURO | 28 | MURO-28-28 | 2026-10-29 | NUEVO | 2026-10-29 | 28 | -3.2 | 26.4 | 3 | 29.02222 | 24.5
NATIVA | 694 |  | Concreto | MURO CONTENCION COSTADO SUR PARTE INFERIOR EJE 8-9 SALON COMUNAL 3 | 2026-04-14 | 5/12/2026 12:00:00 AM |  | 28 | 28 | 27 | 96 | MURO | 28 | MURO-28-28 | 2026-10-29 | NUEVO | 2026-10-29 | 28 | -1 | 26.4 | 3 | 29.02222 | 24.5
NATIVA | 687 |  | Concreto | MUROS PISO 21 APTO 2104 Y 2105 TORRE 4 | 2026-04-13 | 5/11/2026 12:00:00 AM |  | 28 | 28 | 30.2 | 108 | MURO | 28 | MURO-28-28 | 2026-10-29 | NUEVO | 2026-10-29 | 28 | 2.2 | 31.93333 | 3 | 29.24444 | 24.5
NATIVA | 687 |  | Concreto | MUROS PISO 21 APTO 2104 Y 2105 TORRE 4 | 2026-04-13 | 5/11/2026 12:00:00 AM |  | 28 | 28 | 31.7 | 113 | MURO | 28 | MURO-28-28 | 2026-10-29 | NUEVO | 2026-10-29 | 28 | 3.7 | 31.93333 | 3 | 29.24444 | 24.5
NATIVA | 687 |  | Concreto | MUROS PISO 21 APTO 2104 Y 2105 TORRE 4 | 2026-04-13 | 5/11/2026 12:00:00 AM |  | 28 | 28 | 33.9 | 121 | MURO | 28 | MURO-28-28 | 2026-10-29 | NUEVO | 2026-10-29 | 28 | 5.9 | 31.93333 | 3 | 29.24444 | 24.5
NATIVA | 689 |  | Concreto | ZARPA COSTADO SUR EJE 8-9 SALON COMUNAL 3 | 2026-04-13 | 5/11/2026 12:00:00 AM |  | 28 | 28 | 26.6 | 95 | MURO | 28 | MURO-28-28 | 2026-10-29 | NUEVO | 2026-10-29 | 28 | -1.4 | 27.5 | 3 | 28.61111 | 24.5
NATIVA | 689 |  | Concreto | ZARPA COSTADO SUR EJE 8-9 SALON COMUNAL 3 | 2026-04-13 | 5/11/2026 12:00:00 AM |  | 28 | 28 | 28.6 | 102 | MURO | 28 | MURO-28-28 | 2026-10-29 | NUEVO | 2026-10-29 | 28 | 0.6 | 27.5 | 3 | 28.61111 | 24.5
NATIVA | 689 |  | Concreto | ZARPA COSTADO SUR EJE 8-9 SALON COMUNAL 3 | 2026-04-13 | 5/11/2026 12:00:00 AM |  | 28 | 28 | 27.3 | 97 | MURO | 28 | MURO-28-28 | 2026-10-29 | NUEVO | 2026-10-29 | 28 | -0.7 | 27.5 | 3 | 28.61111 | 24.5
NATIVA | 677 |  | Concreto | COLUMNAS PISO 1 A-7 A-8 B-7 B-8 SALON COMUNAL 3 | 2026-04-10 | 5/8/2026 12:00:00 AM |  | 28 | 28 | 35.3 | 126 | MURO | 28 | MURO-28-28 | 2026-10-29 | NUEVO | 2026-10-29 | 28 | 7.3 | 32.03333 | 3 | 30.48889 | 24.5
NATIVA | 677 |  | Concreto | COLUMNAS PISO 1 A-7 A-8 B-7 B-8 SALON COMUNAL 3 | 2026-04-10 | 5/8/2026 12:00:00 AM |  | 28 | 28 | 29.7 | 106 | MURO | 28 | MURO-28-28 | 2026-10-29 | NUEVO | 2026-10-29 | 28 | 1.7 | 32.03333 | 3 | 30.48889 | 24.5
NATIVA | 677 |  | Concreto | COLUMNAS PISO 1 A-7 A-8 B-7 B-8 SALON COMUNAL 3 | 2026-04-10 | 5/8/2026 12:00:00 AM |  | 28 | 28 | 31.1 | 111 | MURO | 28 | MURO-28-28 | 2026-10-29 | NUEVO | 2026-10-29 | 28 | 3.1 | 32.03333 | 3 | 30.48889 | 24.5
NATIVA | 668 |  | Concreto | PLACA PISO 20 APTOS 2010-2011 Y ESCALERA EJES (2-4) PISO 19 A 20 TORRE 4 | 2026-04-08 | 5/6/2026 12:00:00 AM |  | 28 | 28 | 28.6 | 136 | PLACA | 28 | PLACA-28-28 | 2026-10-29 | NUEVO | 2026-10-29 | 28 | 0.6 | 29.16667 | 3 | 29.56667 | 24.5
NATIVA | 668 |  | Concreto | PLACA PISO 20 APTOS 2010-2011 Y ESCALERA EJES (2-4) PISO 19 A 20 TORRE 4 | 2026-04-08 | 5/6/2026 12:00:00 AM |  | 28 | 28 | 30.6 | 146 | PLACA | 28 | PLACA-28-28 | 2026-10-29 | NUEVO | 2026-10-29 | 28 | 2.6 | 29.16667 | 3 | 29.56667 | 24.5
NATIVA | 668 |  | Concreto | PLACA PISO 20 APTOS 2010-2011 Y ESCALERA EJES (2-4) PISO 19 A 20 TORRE 4 | 2026-04-08 | 5/6/2026 12:00:00 AM |  | 28 | 28 | 28.3 | 135 | PLACA | 28 | PLACA-28-28 | 2026-10-29 | NUEVO | 2026-10-29 | 28 | 0.3 | 29.16667 | 3 | 29.56667 | 24.5
NATIVA | 667 |  | Concreto | PLACA PISO 1 EJES 7-8 A-C SALON COMUNAL 3 | 2026-04-07 | 5/6/2026 12:00:00 AM |  | 28 | 28 | 31.1 | 111 | PLACA | 28 | PLACA-28-28 | 2026-10-29 | NUEVO | 2026-10-29 | 28 | 3.1 | 42.8 | 3 | 34.66667 | 24.5
NATIVA | 667 |  | Concreto | PLACA PISO 1 EJES 7-8 A-C SALON COMUNAL 3 | 2026-04-07 | 5/6/2026 12:00:00 AM |  | 28 | 28 | 48.9 | 175 | PLACA | 28 | PLACA-28-28 | 2026-10-29 | NUEVO | 2026-10-29 | 28 | 20.9 | 42.8 | 3 | 34.66667 | 24.5
NATIVA | 667 |  | Concreto | PLACA PISO 1 EJES 7-8 A-C SALON COMUNAL 3 | 2026-04-07 | 5/6/2026 12:00:00 AM |  | 28 | 28 | 48.4 | 173 | PLACA | 28 | PLACA-28-28 | 2026-10-29 | NUEVO | 2026-10-29 | 28 | 20.4 | 42.8 | 3 | 34.66667 | 24.5
NATIVA | 662 |  | Concreto | COLUMNAS PISO C-9 Y D-9 SALON COMUNAL 3 | 2026-04-06 | 5/4/2026 12:00:00 AM |  | 28 | 28 | 30.3 | 108 | MURO | 28 | MURO-28-28 | 2026-10-29 | NUEVO | 2026-10-29 | 28 | 2.3 | 29.33333 | 3 | 33.76667 | 24.5
NATIVA | 662 |  | Concreto | COLUMNAS PISO C-9 Y D-9 SALON COMUNAL 3 | 2026-04-06 | 5/4/2026 12:00:00 AM |  | 28 | 28 | 28.6 | 102 | MURO | 28 | MURO-28-28 | 2026-10-29 | NUEVO | 2026-10-29 | 28 | 0.6 | 29.33333 | 3 | 33.76667 | 24.5
NATIVA | 662 |  | Concreto | COLUMNAS PISO C-9 Y D-9 SALON COMUNAL 3 | 2026-04-06 | 5/4/2026 12:00:00 AM |  | 28 | 28 | 29.1 | 104 | MURO | 28 | MURO-28-28 | 2026-10-29 | NUEVO | 2026-10-29 | 28 | 1.1 | 29.33333 | 3 | 33.76667 | 24.5
NATIVA | 653 |  | Concreto | MURO CONTENCION SUR 7-8 SUPERIOR COLUMNA B-8 | 2026-03-31 | 4/28/2026 12:00:00 AM |  | 28 | 28 | 34.2 | 122 | MURO | 28 | MURO-28-28 | 2026-10-29 | NUEVO | 2026-10-29 | 28 | 6.2 | 34.6 | 3 | 35.57778 | 24.5
NATIVA | 653 |  | Concreto | MURO CONTENCION SUR 7-8 SUPERIOR COLUMNA B-8 | 2026-03-31 | 4/28/2026 12:00:00 AM |  | 28 | 28 | 33.4 | 119 | MURO | 28 | MURO-28-28 | 2026-10-29 | NUEVO | 2026-10-29 | 28 | 5.4 | 34.6 | 3 | 35.57778 | 24.5
NATIVA | 653 |  | Concreto | MURO CONTENCION SUR 7-8 SUPERIOR COLUMNA B-8 | 2026-03-31 | 4/28/2026 12:00:00 AM |  | 28 | 28 | 36.2 | 129 | MURO | 28 | MURO-28-28 | 2026-10-29 | NUEVO | 2026-10-29 | 28 | 8.2 | 34.6 | 3 | 35.57778 | 24.5
NATIVA | 644 |  | Concreto | MURO CONTENCION SUR PARTE INFERIOR EJES 7-8 COMUNAL 3 | 2026-03-28 | 4/25/2026 12:00:00 AM |  | 28 | 28 | 31.6 | 113 | MURO | 28 | MURO-28-28 | 2026-10-29 | NUEVO | 2026-10-29 | 28 | 3.6 | 28.43333 | 3 | 30.78889 | 24.5
NATIVA | 644 |  | Concreto | MURO CONTENCION SUR PARTE INFERIOR EJES 7-8 COMUNAL 3 | 2026-03-28 | 4/25/2026 12:00:00 AM |  | 28 | 28 | 24.3 | 87 | MURO | 28 | MURO-28-28 | 2026-10-29 | NUEVO | 2026-10-29 | 28 | -3.7 | 28.43333 | 3 | 30.78889 | 24.5
NATIVA | 644 |  | Concreto | MURO CONTENCION SUR PARTE INFERIOR EJES 7-8 COMUNAL 3 | 2026-03-28 | 4/25/2026 12:00:00 AM |  | 28 | 28 | 29.4 | 105 | MURO | 28 | MURO-28-28 | 2026-10-29 | NUEVO | 2026-10-29 | 28 | 1.4 | 28.43333 | 3 | 30.78889 | 24.5
NATIVA | 639 |  | Concreto | CIMENTACION EJES 7-8 A-C SALON COMUNAL 3 | 2026-03-26 | 4/23/2026 12:00:00 AM |  | 28 | 28 | 34.4 | 123 | MURO | 28 | MURO-28-28 | 2026-10-29 | NUEVO | 2026-10-29 | 28 | 6.4 | 33 | 3 | 32.01111 | 24.5
NATIVA | 639 |  | Concreto | CIMENTACION EJES 7-8 A-C SALON COMUNAL 3 | 2026-03-26 | 4/23/2026 12:00:00 AM |  | 28 | 28 | 33.9 | 121 | MURO | 28 | MURO-28-28 | 2026-10-29 | NUEVO | 2026-10-29 | 28 | 5.9 | 33 | 3 | 32.01111 | 24.5
NATIVA | 639 |  | Concreto | CIMENTACION EJES 7-8 A-C SALON COMUNAL 3 | 2026-03-26 | 4/23/2026 12:00:00 AM |  | 28 | 28 | 30.7 | 110 | MURO | 28 | MURO-28-28 | 2026-10-29 | NUEVO | 2026-10-29 | 28 | 2.7 | 33 | 3 | 32.01111 | 24.5
NATIVA | 625 |  | Concreto | PLACA PISO 3 EJES A-C HASTA EJE 5 SALON COMUNAL 3 | 2026-03-21 | 4/18/2026 12:00:00 AM |  | 28 | 28 | 28.6 | 102 | PLACA | 28 | PLACA-28-28 | 2026-10-29 | NUEVO | 2026-10-29 | 28 | 0.6 | 28.73333 | 3 | 30.05556 | 24.5
NATIVA | 625 |  | Concreto | PLACA PISO 3 EJES A-C HASTA EJE 5 SALON COMUNAL 3 | 2026-03-21 | 4/18/2026 12:00:00 AM |  | 28 | 28 | 29.3 | 105 | PLACA | 28 | PLACA-28-28 | 2026-10-29 | NUEVO | 2026-10-29 | 28 | 1.3 | 28.73333 | 3 | 30.05556 | 24.5
NATIVA | 625 |  | Concreto | PLACA PISO 3 EJES A-C HASTA EJE 5 SALON COMUNAL 3 | 2026-03-21 | 4/18/2026 12:00:00 AM |  | 28 | 28 | 28.3 | 101 | PLACA | 28 | PLACA-28-28 | 2026-10-29 | NUEVO | 2026-10-29 | 28 | 0.3 | 28.73333 | 3 | 30.05556 | 24.5
NATIVA | 624 |  | Concreto | MURO CONTENCION SUPERIOR COSTADO SUR EJES 7-8 SALON COMUNAL 3 | 2026-03-20 | 4/17/2026 12:00:00 AM |  | 28 | 28 | 36 | 128 | MURO | 28 | MURO-28-28 | 2026-10-29 | NUEVO | 2026-10-29 | 28 | 8 | 34 | 3 | 31.91111 | 24.5
NATIVA | 624 |  | Concreto | MURO CONTENCION SUPERIOR COSTADO SUR EJES 7-8 SALON COMUNAL 3 | 2026-03-20 | 4/17/2026 12:00:00 AM |  | 28 | 28 | 38.1 | 136 | MURO | 28 | MURO-28-28 | 2026-10-29 | NUEVO | 2026-10-29 | 28 | 10.1 | 34 | 3 | 31.91111 | 24.5
NATIVA | 624 |  | Concreto | MURO CONTENCION SUPERIOR COSTADO SUR EJES 7-8 SALON COMUNAL 3 | 2026-03-20 | 4/17/2026 12:00:00 AM |  | 28 | 28 | 27.9 | 100 | MURO | 28 | MURO-28-28 | 2026-10-29 | NUEVO | 2026-10-29 | 28 | -0.1 | 34 | 3 | 31.91111 | 24.5
NATIVA | 619 |  | Concreto | MURO CONTENCION INFERIOR COSTADO SUR EJES 7-8 SALON COMUNAL 3 | 2026-03-19 | 4/16/2026 12:00:00 AM |  | 28 | 28 | 29 | 104 | MURO | 28 | MURO-28-28 | 2026-10-29 | NUEVO | 2026-10-29 | 28 | 1 | 31.03333 | 3 | 31.25556 | 24.5
NATIVA | 619 |  | Concreto | MURO CONTENCION INFERIOR COSTADO SUR EJES 7-8 SALON COMUNAL 3 | 2026-03-19 | 4/16/2026 12:00:00 AM |  | 28 | 28 | 31 | 111 | MURO | 28 | MURO-28-28 | 2026-10-29 | NUEVO | 2026-10-29 | 28 | 3 | 31.03333 | 3 | 31.25556 | 24.5
NATIVA | 619 |  | Concreto | MURO CONTENCION INFERIOR COSTADO SUR EJES 7-8 SALON COMUNAL 3 | 2026-03-19 | 4/16/2026 12:00:00 AM |  | 28 | 28 | 33.1 | 118 | MURO | 28 | MURO-28-28 | 2026-10-29 | NUEVO | 2026-10-29 | 28 | 5.1 | 31.03333 | 3 | 31.25556 | 24.5
NATIVA | 614 |  | Concreto | ZARPA COSTADO SUR EJES 7-8 SALON COMUNAL 3 | 2026-03-18 | 4/15/2026 12:00:00 AM |  | 28 | 28 | 37.9 | 135 | MURO | 28 | MURO-28-28 | 2026-10-29 | NUEVO | 2026-10-29 | 28 | 9.9 | 38.8 | 3 | 34.61111 | 24.5
NATIVA | 614 |  | Concreto | ZARPA COSTADO SUR EJES 7-8 SALON COMUNAL 3 | 2026-03-18 | 4/15/2026 12:00:00 AM |  | 28 | 28 | 38.2 | 136 | MURO | 28 | MURO-28-28 | 2026-10-29 | NUEVO | 2026-10-29 | 28 | 10.2 | 38.8 | 3 | 34.61111 | 24.5
NATIVA | 614 |  | Concreto | ZARPA COSTADO SUR EJES 7-8 SALON COMUNAL 3 | 2026-03-18 | 4/15/2026 12:00:00 AM |  | 28 | 28 | 40.3 | 144 | MURO | 28 | MURO-28-28 | 2026-10-29 | NUEVO | 2026-10-29 | 28 | 12.3 | 38.8 | 3 | 34.61111 | 24.5
NATIVA | 589 |  | Concreto | MURO CONTENCION PARTE SUPERIOR COSTADO SUR EJES 6-7 SALON COMUNAL 3 | 2026-03-12 | 4/9/2026 12:00:00 AM |  | 28 | 28 | 30.2 | 108 | MURO | 28 | MURO-28-28 | 2026-10-29 | NUEVO | 2026-10-29 | 28 | 2.2 | 29.23333 | 3 | 33.02222 | 24.5
NATIVA | 589 |  | Concreto | MURO CONTENCION PARTE SUPERIOR COSTADO SUR EJES 6-7 SALON COMUNAL 3 | 2026-03-12 | 4/9/2026 12:00:00 AM |  | 28 | 28 | 26.8 | 96 | MURO | 28 | MURO-28-28 | 2026-10-29 | NUEVO | 2026-10-29 | 28 | -1.2 | 29.23333 | 3 | 33.02222 | 24.5
NATIVA | 589 |  | Concreto | MURO CONTENCION PARTE SUPERIOR COSTADO SUR EJES 6-7 SALON COMUNAL 3 | 2026-03-12 | 4/9/2026 12:00:00 AM |  | 28 | 28 | 30.7 | 110 | MURO | 28 | MURO-28-28 | 2026-10-29 | NUEVO | 2026-10-29 | 28 | 2.7 | 29.23333 | 3 | 33.02222 | 24.5
NATIVA | 583 |  | Concreto | PLACA PISO 2 EJES C-D 8-9 SALON COMUNAL 3 | 2026-03-11 | 4/8/2026 12:00:00 AM |  | 28 | 28 | 35.4 | 126 | PLACA | 28 | PLACA-28-28 | 2026-10-29 | NUEVO | 2026-10-29 | 28 | 7.4 | 31.73333 | 3 | 33.25556 | 24.5
NATIVA | 583 |  | Concreto | PLACA PISO 2 EJES C-D 8-9 SALON COMUNAL 3 | 2026-03-11 | 4/8/2026 12:00:00 AM |  | 28 | 28 | 27.9 | 100 | PLACA | 28 | PLACA-28-28 | 2026-10-29 | NUEVO | 2026-10-29 | 28 | -0.1 | 31.73333 | 3 | 33.25556 | 24.5
NATIVA | 583 |  | Concreto | PLACA PISO 2 EJES C-D 8-9 SALON COMUNAL 3 | 2026-03-11 | 4/8/2026 12:00:00 AM |  | 28 | 28 | 31.9 | 114 | PLACA | 28 | PLACA-28-28 | 2026-10-29 | NUEVO | 2026-10-29 | 28 | 3.9 | 31.73333 | 3 | 33.25556 | 24.5
NATIVA | 584 |  | Concreto | COLUMNA SOTANO B-7 CCOMUNAL 3 | 2026-03-11 | 4/8/2026 12:00:00 AM |  | 28 | 28 | 31.8 | 114 | MURO | 28 | MURO-28-28 | 2026-10-29 | NUEVO | 2026-10-29 | 28 | 3.8 | 31.66667 | 3 | 30.87778 | 24.5
NATIVA | 584 |  | Concreto | COLUMNA SOTANO B-7 CCOMUNAL 3 | 2026-03-11 | 4/8/2026 12:00:00 AM |  | 28 | 28 | 33.4 | 119 | MURO | 28 | MURO-28-28 | 2026-10-29 | NUEVO | 2026-10-29 | 28 | 5.4 | 31.66667 | 3 | 30.87778 | 24.5
NATIVA | 584 |  | Concreto | COLUMNA SOTANO B-7 CCOMUNAL 3 | 2026-03-11 | 4/8/2026 12:00:00 AM |  | 28 | 28 | 29.8 | 106 | MURO | 28 | MURO-28-28 | 2026-10-29 | NUEVO | 2026-10-29 | 28 | 1.8 | 31.66667 | 3 | 30.87778 | 24.5
NATIVA | 582 |  | Concreto | MURO CONTENCION PARTE INFERIOR COSTADO SUR EJES 6-7 SALON COMUNAL 3 | 2026-03-10 | 4/7/2026 12:00:00 AM |  | 28 | 28 | 46.3 | 165 | MURO | 28 | MURO-28-28 | 2026-10-29 | NUEVO | 2026-10-29 | 28 | 18.3 | 45.46667 | 3 | 36.28889 | 24.5
NATIVA | 582 |  | Concreto | MURO CONTENCION PARTE INFERIOR COSTADO SUR EJES 6-7 SALON COMUNAL 3 | 2026-03-10 | 4/7/2026 12:00:00 AM |  | 28 | 28 | 44.7 | 160 | MURO | 28 | MURO-28-28 | 2026-10-29 | NUEVO | 2026-10-29 | 28 | 16.7 | 45.46667 | 3 | 36.28889 | 24.5
NATIVA | 582 |  | Concreto | MURO CONTENCION PARTE INFERIOR COSTADO SUR EJES 6-7 SALON COMUNAL 3 | 2026-03-10 | 4/7/2026 12:00:00 AM |  | 28 | 28 | 45.4 | 162 | MURO | 28 | MURO-28-28 | 2026-10-29 | NUEVO | 2026-10-29 | 28 | 17.4 | 45.46667 | 3 | 36.28889 | 24.5
NATIVA | 577 |  | Concreto | VIGAS CIMENTACION EJE 6-7 A-C SALON COMUNAL 3 | 2026-03-09 | 4/6/2026 12:00:00 AM |  | 28 | 28 | 32.3 | 115 | MURO | 28 | MURO-28-28 | 2026-10-29 | NUEVO | 2026-10-29 | 28 | 4.3 | 32.7 | 3 | 36.61111 | 24.5
NATIVA | 577 |  | Concreto | VIGAS CIMENTACION EJE 6-7 A-C SALON COMUNAL 3 | 2026-03-09 | 4/6/2026 12:00:00 AM |  | 28 | 28 | 32.7 | 117 | MURO | 28 | MURO-28-28 | 2026-10-29 | NUEVO | 2026-10-29 | 28 | 4.7 | 32.7 | 3 | 36.61111 | 24.5
NATIVA | 577 |  | Concreto | VIGAS CIMENTACION EJE 6-7 A-C SALON COMUNAL 3 | 2026-03-09 | 4/6/2026 12:00:00 AM |  | 28 | 28 | 33.1 | 118 | MURO | 28 | MURO-28-28 | 2026-10-29 | NUEVO | 2026-10-29 | 28 | 5.1 | 32.7 | 3 | 36.61111 | 24.5
NATIVA | 567 |  | Concreto | PLACA PISO 2 EJES A-C 8-7 SALON COMUNAL 3 | 2026-03-06 | 4/3/2026 12:00:00 AM |  | 28 | 28 | 39.8 | 142 | PLACA | 28 | PLACA-28-28 | 2026-10-29 | NUEVO | 2026-10-29 | 28 | 11.8 | 40.1 | 3 | 39.42222 | 24.5
NATIVA | 567 |  | Concreto | PLACA PISO 2 EJES A-C 8-7 SALON COMUNAL 3 | 2026-03-06 | 4/3/2026 12:00:00 AM |  | 28 | 28 | 44.7 | 160 | PLACA | 28 | PLACA-28-28 | 2026-10-29 | NUEVO | 2026-10-29 | 28 | 16.7 | 40.1 | 3 | 39.42222 | 24.5
NATIVA | 567 |  | Concreto | PLACA PISO 2 EJES A-C 8-7 SALON COMUNAL 3 | 2026-03-06 | 4/3/2026 12:00:00 AM |  | 28 | 28 | 35.8 | 128 | PLACA | 28 | PLACA-28-28 | 2026-10-29 | NUEVO | 2026-10-29 | 28 | 7.8 | 40.1 | 3 | 39.42222 | 24.5
NATIVA | 560 |  | Concreto | MUROS ESCALERAS PISO 2 SALON COMUNAL 3 | 2026-03-05 | 4/2/2026 12:00:00 AM |  | 28 | 28 | 27.9 | 100 | MURO | 28 | MURO-28-28 | 2026-10-29 | NUEVO | 2026-10-29 | 28 | -0.1 | 28.4 | 3 | 33.73333 | 24.5
NATIVA | 560 |  | Concreto | MUROS ESCALERAS PISO 2 SALON COMUNAL 3 | 2026-03-05 | 4/2/2026 12:00:00 AM |  | 28 | 28 | 27.4 | 98 | MURO | 28 | MURO-28-28 | 2026-10-29 | NUEVO | 2026-10-29 | 28 | -0.6 | 28.4 | 3 | 33.73333 | 24.5
NATIVA | 560 |  | Concreto | MUROS ESCALERAS PISO 2 SALON COMUNAL 3 | 2026-03-05 | 4/2/2026 12:00:00 AM |  | 28 | 28 | 29.9 | 107 | MURO | 28 | MURO-28-28 | 2026-10-29 | NUEVO | 2026-10-29 | 28 | 1.9 | 28.4 | 3 | 33.73333 | 24.5
NATIVA | 547 |  | Concreto | MURO CONTENCION PARTE SUPERIOR SUR EJES 6 - 7 SALON COMUNAL 3 | 2026-02-27 | 3/27/2026 12:00:00 AM |  | 28 | 28 | 37.6 | 134 | MURO | 28 | MURO-28-28 | 2026-10-29 | NUEVO | 2026-10-29 | 28 | 9.6 | 33.96667 | 3 | 34.15556 | 24.5
NATIVA | 547 |  | Concreto | MURO CONTENCION PARTE SUPERIOR SUR EJES 6 - 7 SALON COMUNAL 3 | 2026-02-27 | 3/27/2026 12:00:00 AM |  | 28 | 28 | 38.4 | 137 | MURO | 28 | MURO-28-28 | 2026-10-29 | NUEVO | 2026-10-29 | 28 | 10.4 | 33.96667 | 3 | 34.15556 | 24.5
NATIVA | 547 |  | Concreto | MURO CONTENCION PARTE SUPERIOR SUR EJES 6 - 7 SALON COMUNAL 3 | 2026-02-27 | 3/27/2026 12:00:00 AM |  | 28 | 28 | 25.9 | 92 | MURO | 28 | MURO-28-28 | 2026-10-29 | NUEVO | 2026-10-29 | 28 | -2.1 | 33.96667 | 3 | 34.15556 | 24.5
NATIVA | 548 |  | Concreto | MUROS ASCENSOR PISO 2, COLUMNAS P2 6-A 6-B 7-D 8-D SALON COMUNAL 3 | 2026-02-27 | 3/27/2026 12:00:00 AM |  | 28 | 28 | 32 | 114 | MURO | 28 | MURO-28-28 | 2026-10-29 | NUEVO | 2026-10-29 | 28 | 4 | 32.23333 | 3 | 31.53333 | 24.5
NATIVA | 548 |  | Concreto | MUROS ASCENSOR PISO 2, COLUMNAS P2 6-A 6-B 7-D 8-D SALON COMUNAL 3 | 2026-02-27 | 3/27/2026 12:00:00 AM |  | 28 | 28 | 31.4 | 112 | MURO | 28 | MURO-28-28 | 2026-10-29 | NUEVO | 2026-10-29 | 28 | 3.4 | 32.23333 | 3 | 31.53333 | 24.5
NATIVA | 548 |  | Concreto | MUROS ASCENSOR PISO 2, COLUMNAS P2 6-A 6-B 7-D 8-D SALON COMUNAL 3 | 2026-02-27 | 3/27/2026 12:00:00 AM |  | 28 | 28 | 33.3 | 119 | MURO | 28 | MURO-28-28 | 2026-10-29 | NUEVO | 2026-10-29 | 28 | 5.3 | 32.23333 | 3 | 31.53333 | 24.5
NATIVA | 539 |  | Concreto | PLACA PISO 2 EJES 5-6 A-C SALON COMUNAL 3 | 2026-02-26 | 3/26/2026 12:00:00 AM |  | 28 | 28 | 30 | 107 | PLACA | 28 | PLACA-28-28 | 2026-10-29 | NUEVO | 2026-10-29 | 28 | 2 | 31.13333 | 3 | 32.44444 | 24.5
NATIVA | 539 |  | Concreto | PLACA PISO 2 EJES 5-6 A-C SALON COMUNAL 3 | 2026-02-26 | 3/26/2026 12:00:00 AM |  | 28 | 28 | 34.3 | 122 | PLACA | 28 | PLACA-28-28 | 2026-10-29 | NUEVO | 2026-10-29 | 28 | 6.3 | 31.13333 | 3 | 32.44444 | 24.5
NATIVA | 539 |  | Concreto | PLACA PISO 2 EJES 5-6 A-C SALON COMUNAL 3 | 2026-02-26 | 3/26/2026 12:00:00 AM |  | 28 | 28 | 29.1 | 104 | PLACA | 28 | PLACA-28-28 | 2026-10-29 | NUEVO | 2026-10-29 | 28 | 1.1 | 31.13333 | 3 | 32.44444 | 24.5
NATIVA | 537 |  | Concreto | MURO CONTENCION PARTE INFERIOR SUR EJES 6-7 SAOL COMUNAL 3 | 2026-02-25 | 3/25/2026 12:00:00 AM |  | 28 | 28 | 38.1 | 136 | MURO | 28 | MURO-28-28 | 2026-10-29 | NUEVO | 2026-10-29 | 28 | 10.1 | 37.5 | 3 | 33.62222 | 24.5
NATIVA | 537 |  | Concreto | MURO CONTENCION PARTE INFERIOR SUR EJES 6-7 SAOL COMUNAL 3 | 2026-02-25 | 3/25/2026 12:00:00 AM |  | 28 | 28 | 36.8 | 132 | MURO | 28 | MURO-28-28 | 2026-10-29 | NUEVO | 2026-10-29 | 28 | 8.8 | 37.5 | 3 | 33.62222 | 24.5
NATIVA | 537 |  | Concreto | MURO CONTENCION PARTE INFERIOR SUR EJES 6-7 SAOL COMUNAL 3 | 2026-02-25 | 3/25/2026 12:00:00 AM |  | 28 | 28 | 37.6 | 134 | MURO | 28 | MURO-28-28 | 2026-10-29 | NUEVO | 2026-10-29 | 28 | 9.6 | 37.5 | 3 | 33.62222 | 24.5
NATIVA | 529 |  | Concreto | ZARPA COSTADO SUR EJES 6-7 SALON COMUNAL 3 | 2026-02-24 | 3/24/2026 12:00:00 AM |  | 28 | 28 | 36 | 128 | MURO | 28 | MURO-28-28 | 2026-10-29 | NUEVO | 2026-10-29 | 28 | 8 | 39.73333 | 3 | 36.12222 | 24.5
NATIVA | 529 |  | Concreto | ZARPA COSTADO SUR EJES 6-7 SALON COMUNAL 3 | 2026-02-24 | 3/24/2026 12:00:00 AM |  | 28 | 28 | 40.9 | 146 | MURO | 28 | MURO-28-28 | 2026-10-29 | NUEVO | 2026-10-29 | 28 | 12.9 | 39.73333 | 3 | 36.12222 | 24.5
NATIVA | 529 |  | Concreto | ZARPA COSTADO SUR EJES 6-7 SALON COMUNAL 3 | 2026-02-24 | 3/24/2026 12:00:00 AM |  | 28 | 28 | 42.3 | 151 | MURO | 28 | MURO-28-28 | 2026-10-29 | NUEVO | 2026-10-29 | 28 | 14.3 | 39.73333 | 3 | 36.12222 | 24.5
NATIVA | 523 |  | Concreto | PLACA PISO 2 EJES C-E 6-8 SALON COMUNAL 3 | 2026-02-23 | 3/23/2026 12:00:00 AM |  | 28 | 28 | 34.3 | 123 | PLACA | 28 | PLACA-28-28 | 2026-10-29 | NUEVO | 2026-10-29 | 28 | 6.3 | 34.96667 | 3 | 37.4 | 24.5
NATIVA | 523 |  | Concreto | PLACA PISO 2 EJES C-E 6-8 SALON COMUNAL 3 | 2026-02-23 | 3/23/2026 12:00:00 AM |  | 28 | 28 | 36.3 | 130 | PLACA | 28 | PLACA-28-28 | 2026-10-29 | NUEVO | 2026-10-29 | 28 | 8.3 | 34.96667 | 3 | 37.4 | 24.5
NATIVA | 523 |  | Concreto | PLACA PISO 2 EJES C-E 6-8 SALON COMUNAL 3 | 2026-02-23 | 3/23/2026 12:00:00 AM |  | 28 | 28 | 34.3 | 122 | PLACA | 28 | PLACA-28-28 | 2026-10-29 | NUEVO | 2026-10-29 | 28 | 6.3 | 34.96667 | 3 | 37.4 | 24.5
NATIVA | 515 |  | Concreto | COLUMNAS P1 6-A Y 6-B, P1 9-C Y 9-D SALON COMUNAL 3 | 2026-02-20 | 3/20/2026 12:00:00 AM |  | 28 | 28 | 30.7 | 109 | MURO | 28 | MURO-28-28 | 2026-10-29 | NUEVO | 2026-10-29 | 28 | 2.7 | 30.86667 | 3 | 35.18889 | 24.5
NATIVA | 515 |  | Concreto | COLUMNAS P1 6-A Y 6-B, P1 9-C Y 9-D SALON COMUNAL 3 | 2026-02-20 | 3/20/2026 12:00:00 AM |  | 28 | 28 | 31.2 | 112 | MURO | 28 | MURO-28-28 | 2026-10-29 | NUEVO | 2026-10-29 | 28 | 3.2 | 30.86667 | 3 | 35.18889 | 24.5
NATIVA | 515 |  | Concreto | COLUMNAS P1 6-A Y 6-B, P1 9-C Y 9-D SALON COMUNAL 3 | 2026-02-20 | 3/20/2026 12:00:00 AM |  | 28 | 28 | 30.7 | 110 | MURO | 28 | MURO-28-28 | 2026-10-29 | NUEVO | 2026-10-29 | 28 | 2.7 | 30.86667 | 3 | 35.18889 | 24.5
NATIVA | 510 |  | Concreto | COLUMNAS P2 A-C 3 -5 SALON COMUNAL 3 | 2026-02-19 | 3/19/2026 12:00:00 AM |  | 28 | 28 | 30.4 | 109 | MURO | 28 | MURO-28-28 | 2026-10-29 | NUEVO | 2026-10-29 | 28 | 2.4 | 29.9 | 3 | 31.91111 | 24.5
NATIVA | 510 |  | Concreto | COLUMNAS P2 A-C 3 -5 SALON COMUNAL 3 | 2026-02-19 | 3/19/2026 12:00:00 AM |  | 28 | 28 | 30.7 | 110 | MURO | 28 | MURO-28-28 | 2026-10-29 | NUEVO | 2026-10-29 | 28 | 2.7 | 29.9 | 3 | 31.91111 | 24.5
NATIVA | 510 |  | Concreto | COLUMNAS P2 A-C 3 -5 SALON COMUNAL 3 | 2026-02-19 | 3/19/2026 12:00:00 AM |  | 28 | 28 | 28.6 | 102 | MURO | 28 | MURO-28-28 | 2026-10-29 | NUEVO | 2026-10-29 | 28 | 0.6 | 29.9 | 3 | 31.91111 | 24.5
NATIVA | 506 |  | Concreto | PLACA PISO 1 EJES A-C 5 -6 | 2026-02-18 | 3/18/2026 12:00:00 AM |  | 28 | 28 | 33.1 | 118 | PLACA | 28 | PLACA-28-28 | 2026-10-29 | NUEVO | 2026-10-29 | 28 | 5.1 | 28.06667 | 3 | 29.61111 | 24.5
NATIVA | 506 |  | Concreto | PLACA PISO 1 EJES A-C 5 -6 | 2026-02-18 | 3/18/2026 12:00:00 AM |  | 28 | 28 | 21.2 | 76 | PLACA | 28 | PLACA-28-28 | 2026-10-29 | NUEVO | 2026-10-29 | 28 | -6.8 | 28.06667 | 3 | 29.61111 | 24.5
NATIVA | 506 |  | Concreto | PLACA PISO 1 EJES A-C 5 -6 | 2026-02-18 | 3/18/2026 12:00:00 AM |  | 28 | 28 | 29.9 | 107 | PLACA | 28 | PLACA-28-28 | 2026-10-29 | NUEVO | 2026-10-29 | 28 | 1.9 | 28.06667 | 3 | 29.61111 | 24.5
NATIVA | 496 |  | Concreto | PLACA PISO 2 EJES A-C Y 3-5 SALON COMUNAL 3 | 2026-02-16 | 3/16/2026 12:00:00 AM |  | 28 | 28 | 33.4 | 119 | PLACA | 28 | PLACA-28-28 | 2026-10-29 | NUEVO | 2026-10-29 | 28 | 5.4 | 35.33333 | 3 | 31.1 | 24.5
NATIVA | 496 |  | Concreto | PLACA PISO 2 EJES A-C Y 3-5 SALON COMUNAL 3 | 2026-02-16 | 3/16/2026 12:00:00 AM |  | 28 | 28 | 35.5 | 127 | PLACA | 28 | PLACA-28-28 | 2026-10-29 | NUEVO | 2026-10-29 | 28 | 7.5 | 35.33333 | 3 | 31.1 | 24.5
NATIVA | 496 |  | Concreto | PLACA PISO 2 EJES A-C Y 3-5 SALON COMUNAL 3 | 2026-02-16 | 3/16/2026 12:00:00 AM |  | 28 | 28 | 37.1 | 132 | PLACA | 28 | PLACA-28-28 | 2026-10-29 | NUEVO | 2026-10-29 | 28 | 9.1 | 35.33333 | 3 | 31.1 | 24.5
NATIVA | 497 |  | Concreto | PLACA PISO 2 EJES A-C Y 3-5 SALON COMUNAL 3 | 2026-02-16 | 3/16/2026 12:00:00 AM |  | 28 | 28 | 33.2 | 119 | PLACA | 28 | PLACA-28-28 | 2026-10-29 | NUEVO | 2026-10-29 | 28 | 5.2 | 31.86667 | 3 | 31.75556 | 24.5
NATIVA | 497 |  | Concreto | PLACA PISO 2 EJES A-C Y 3-5 SALON COMUNAL 3 | 2026-02-16 | 3/16/2026 12:00:00 AM |  | 28 | 28 | 30 | 107 | PLACA | 28 | PLACA-28-28 | 2026-10-29 | NUEVO | 2026-10-29 | 28 | 2 | 31.86667 | 3 | 31.75556 | 24.5
NATIVA | 497 |  | Concreto | PLACA PISO 2 EJES A-C Y 3-5 SALON COMUNAL 3 | 2026-02-16 | 3/16/2026 12:00:00 AM |  | 28 | 28 | 32.4 | 116 | PLACA | 28 | PLACA-28-28 | 2026-10-29 | NUEVO | 2026-10-29 | 28 | 4.4 | 31.86667 | 3 | 31.75556 | 24.5
NATIVA | 487 |  | Concreto | COLUMNAS PISO 2 C-E Y 4-6 COMUNAL 3 | 2026-02-13 | 3/13/2026 12:00:00 AM |  | 28 | 28 | 27.4 | 98 | MURO | 28 | MURO-28-28 | 2026-10-29 | NUEVO | 2026-10-29 | 28 | -0.6 | 28.23333 | 3 | 31.81111 | 24.5
NATIVA | 487 |  | Concreto | COLUMNAS PISO 2 C-E Y 4-6 COMUNAL 3 | 2026-02-13 | 3/13/2026 12:00:00 AM |  | 28 | 28 | 30 | 107 | MURO | 28 | MURO-28-28 | 2026-10-29 | NUEVO | 2026-10-29 | 28 | 2 | 28.23333 | 3 | 31.81111 | 24.5
NATIVA | 487 |  | Concreto | COLUMNAS PISO 2 C-E Y 4-6 COMUNAL 3 | 2026-02-13 | 3/13/2026 12:00:00 AM |  | 28 | 28 | 27.3 | 98 | MURO | 28 | MURO-28-28 | 2026-10-29 | NUEVO | 2026-10-29 | 28 | -0.7 | 28.23333 | 3 | 31.81111 | 24.5
NATIVA | 482 |  | Concreto | PLACA PISO 1 EJES C-D Y 8-9 SALON COMUNAL 3 | 2026-02-12 | 3/12/2026 12:00:00 AM |  | 28 | 28 | 26.5 | 95 | PLACA | 28 | PLACA-28-28 | 2026-10-29 | NUEVO | 2026-10-29 | 28 | -1.5 | 26.1 | 3 | 28.73333 | 24.5
NATIVA | 482 |  | Concreto | PLACA PISO 1 EJES C-D Y 8-9 SALON COMUNAL 3 | 2026-02-12 | 3/12/2026 12:00:00 AM |  | 28 | 28 | 27.6 | 99 | PLACA | 28 | PLACA-28-28 | 2026-10-29 | NUEVO | 2026-10-29 | 28 | -0.4 | 26.1 | 3 | 28.73333 | 24.5
NATIVA | 482 |  | Concreto | PLACA PISO 1 EJES C-D Y 8-9 SALON COMUNAL 3 | 2026-02-12 | 3/12/2026 12:00:00 AM |  | 28 | 28 | 24.2 | 86 | PLACA | 28 | PLACA-28-28 | 2026-10-29 | NUEVO | 2026-10-29 | 28 | -3.8 | 26.1 | 3 | 28.73333 | 24.5
NATIVA | 477 |  | Concreto | COLUMNAS PISO 1 EJES 5-A Y 5-B SALON COMUNAL 3 | 2026-02-11 | 3/11/2026 12:00:00 AM |  | 28 | 28 | 27.7 | 99 | MURO | 28 | MURO-28-28 | 2026-10-29 | NUEVO | 2026-10-29 | 28 | -0.3 | 25.36667 | 3 | 26.56667 | 24.5
NATIVA | 477 |  | Concreto | COLUMNAS PISO 1 EJES 5-A Y 5-B SALON COMUNAL 3 | 2026-02-11 | 3/11/2026 12:00:00 AM |  | 28 | 28 | 23.8 | 85 | MURO | 28 | MURO-28-28 | 2026-10-29 | NUEVO | 2026-10-29 | 28 | -4.2 | 25.36667 | 3 | 26.56667 | 24.5
NATIVA | 477 |  | Concreto | COLUMNAS PISO 1 EJES 5-A Y 5-B SALON COMUNAL 3 | 2026-02-11 | 3/11/2026 12:00:00 AM |  | 28 | 28 | 24.6 | 88 | MURO | 28 | MURO-28-28 | 2026-10-29 | NUEVO | 2026-10-29 | 28 | -3.4 | 25.36667 | 3 | 26.56667 | 24.5
NATIVA | 481 |  | Concreto | MURO CONTENCION PARTE SUPERIOR COSTADO SUR EJE 5-6 SALON COMUNAL 3 | 2026-02-11 | 3/11/2026 12:00:00 AM |  | 28 | 28 | 37 | 132 | MURO | 28 | MURO-28-28 | 2026-10-29 | NUEVO | 2026-10-29 | 28 | 9 | 36.2 | 3 | 29.22222 | 24.5
NATIVA | 481 |  | Concreto | MURO CONTENCION PARTE SUPERIOR COSTADO SUR EJE 5-6 SALON COMUNAL 3 | 2026-02-11 | 3/11/2026 12:00:00 AM |  | 28 | 28 | 37.1 | 132 | MURO | 28 | MURO-28-28 | 2026-10-29 | NUEVO | 2026-10-29 | 28 | 9.1 | 36.2 | 3 | 29.22222 | 24.5
NATIVA | 481 |  | Concreto | MURO CONTENCION PARTE SUPERIOR COSTADO SUR EJE 5-6 SALON COMUNAL 3 | 2026-02-11 | 3/11/2026 12:00:00 AM |  | 28 | 28 | 34.5 | 123 | MURO | 28 | MURO-28-28 | 2026-10-29 | NUEVO | 2026-10-29 | 28 | 6.5 | 36.2 | 3 | 29.22222 | 24.5
NATIVA | 475 |  | Concreto | MURO CONTENCION PARTE INFERIOR EJE 5-6 COSTADO SUR COMUNAL 3 | 2026-02-10 | 3/10/2026 12:00:00 AM |  | 28 | 28 | 35 | 125 | MURO | 28 | MURO-28-28 | 2026-10-29 | NUEVO | 2026-10-29 | 28 | 7 | 33.7 | 3 | 31.75556 | 24.5
NATIVA | 475 |  | Concreto | MURO CONTENCION PARTE INFERIOR EJE 5-6 COSTADO SUR COMUNAL 3 | 2026-02-10 | 3/10/2026 12:00:00 AM |  | 28 | 28 | 30.8 | 110 | MURO | 28 | MURO-28-28 | 2026-10-29 | NUEVO | 2026-10-29 | 28 | 2.8 | 33.7 | 3 | 31.75556 | 24.5
NATIVA | 475 |  | Concreto | MURO CONTENCION PARTE INFERIOR EJE 5-6 COSTADO SUR COMUNAL 3 | 2026-02-10 | 3/10/2026 12:00:00 AM |  | 28 | 28 | 35.3 | 126 | MURO | 28 | MURO-28-28 | 2026-10-29 | NUEVO | 2026-10-29 | 28 | 7.3 | 33.7 | 3 | 31.75556 | 24.5
NATIVA | 466 |  | Concreto | PLACA PISO 2 EJES C-E 4-6 SALON COMUNAL 3 | 2026-02-09 | 3/9/2026 12:00:00 AM |  | 28 | 28 | 28.7 | 102 | PLACA | 28 | PLACA-28-28 | 2026-10-29 | NUEVO | 2026-10-29 | 28 | 0.7 | 29 | 3 | 32.96667 | 24.5
NATIVA | 466 |  | Concreto | PLACA PISO 2 EJES C-E 4-6 SALON COMUNAL 3 | 2026-02-09 | 3/9/2026 12:00:00 AM |  | 28 | 28 | 28.5 | 102 | PLACA | 28 | PLACA-28-28 | 2026-10-29 | NUEVO | 2026-10-29 | 28 | 0.5 | 29 | 3 | 32.96667 | 24.5
NATIVA | 466 |  | Concreto | PLACA PISO 2 EJES C-E 4-6 SALON COMUNAL 3 | 2026-02-09 | 3/9/2026 12:00:00 AM |  | 28 | 28 | 29.8 | 106 | PLACA | 28 | PLACA-28-28 | 2026-10-29 | NUEVO | 2026-10-29 | 28 | 1.8 | 29 | 3 | 32.96667 | 24.5
NATIVA | 461 |  | Concreto | CIMENTACION EJE 6 SALON COMUNAL 3 | 2026-02-07 | 3/7/2026 12:00:00 AM |  | 28 | 28 | 33.5 | 120 | MURO | 28 | MURO-28-28 | 2026-10-29 | NUEVO | 2026-10-29 | 28 | 5.5 | 30.83333 | 3 | 31.17778 | 24.5
NATIVA | 461 |  | Concreto | CIMENTACION EJE 6 SALON COMUNAL 3 | 2026-02-07 | 3/7/2026 12:00:00 AM |  | 28 | 28 | 27.4 | 98 | MURO | 28 | MURO-28-28 | 2026-10-29 | NUEVO | 2026-10-29 | 28 | -0.6 | 30.83333 | 3 | 31.17778 | 24.5
NATIVA | 461 |  | Concreto | CIMENTACION EJE 6 SALON COMUNAL 3 | 2026-02-07 | 3/7/2026 12:00:00 AM |  | 28 | 28 | 31.6 | 113 | MURO | 28 | MURO-28-28 | 2026-10-29 | NUEVO | 2026-10-29 | 28 | 3.6 | 30.83333 | 3 | 31.17778 | 24.5
NATIVA | 448 |  | Concreto | COLUMNAS PISO 1 EJES A-5 Y B-5 COMUNAL 3 | 2026-02-04 | 3/4/2026 12:00:00 AM |  | 28 | 28 | 35.5 | 127 | MURO | 28 | MURO-28-28 | 2026-10-29 | NUEVO | 2026-10-29 | 28 | 7.5 | 35.16667 | 3 | 31.66667 | 24.5
NATIVA | 448 |  | Concreto | COLUMNAS PISO 1 EJES A-5 Y B-5 COMUNAL 3 | 2026-02-04 | 3/4/2026 12:00:00 AM |  | 28 | 28 | 34.2 | 122 | MURO | 28 | MURO-28-28 | 2026-10-29 | NUEVO | 2026-10-29 | 28 | 6.2 | 35.16667 | 3 | 31.66667 | 24.5
NATIVA | 448 |  | Concreto | COLUMNAS PISO 1 EJES A-5 Y B-5 COMUNAL 3 | 2026-02-04 | 3/4/2026 12:00:00 AM |  | 28 | 28 | 35.8 | 128 | MURO | 28 | MURO-28-28 | 2026-10-29 | NUEVO | 2026-10-29 | 28 | 7.8 | 35.16667 | 3 | 31.66667 | 24.5
NATIVA | 437 |  | Concreto | PLACA PISO 1 EJES A-C Y 4-5 SALON COMUNAL 3 | 2026-01-31 | 2/28/2026 12:00:00 AM |  | 28 | 28 | 31.4 | 112 | PLACA | 28 | PLACA-28-28 | 2026-10-29 | NUEVO | 2026-10-29 | 28 | 3.4 | 29.76667 | 3 | 31.92222 | 24.5
NATIVA | 437 |  | Concreto | PLACA PISO 1 EJES A-C Y 4-5 SALON COMUNAL 3 | 2026-01-31 | 2/28/2026 12:00:00 AM |  | 28 | 28 | 28.4 | 101 | PLACA | 28 | PLACA-28-28 | 2026-10-29 | NUEVO | 2026-10-29 | 28 | 0.4 | 29.76667 | 3 | 31.92222 | 24.5
NATIVA | 437 |  | Concreto | PLACA PISO 1 EJES A-C Y 4-5 SALON COMUNAL 3 | 2026-01-31 | 2/28/2026 12:00:00 AM |  | 28 | 28 | 29.5 | 105 | PLACA | 28 | PLACA-28-28 | 2026-10-29 | NUEVO | 2026-10-29 | 28 | 1.5 | 29.76667 | 3 | 31.92222 | 24.5
NATIVA | 424 |  | Concreto | COLUMNAS SOTANO B-5, C-9 Y D-9 | 2026-01-28 | 2/25/2026 12:00:00 AM |  | 28 | 28 | 31.2 | 112 | MURO | 28 | MURO-28-28 | 2026-10-29 | NUEVO | 2026-10-29 | 28 | 3.2 | 31.83333 | 3 | 32.25556 | 24.5
NATIVA | 424 |  | Concreto | COLUMNAS SOTANO B-5, C-9 Y D-9 | 2026-01-28 | 2/25/2026 12:00:00 AM |  | 28 | 28 | 31.9 | 114 | MURO | 28 | MURO-28-28 | 2026-10-29 | NUEVO | 2026-10-29 | 28 | 3.9 | 31.83333 | 3 | 32.25556 | 24.5
NATIVA | 424 |  | Concreto | COLUMNAS SOTANO B-5, C-9 Y D-9 | 2026-01-28 | 2/25/2026 12:00:00 AM |  | 28 | 28 | 32.4 | 116 | MURO | 28 | MURO-28-28 | 2026-10-29 | NUEVO | 2026-10-29 | 28 | 4.4 | 31.83333 | 3 | 32.25556 | 24.5
NATIVA | 419 |  | Concreto | MURO CONTENCION SUPERIOR COSTADO SUR DESDE MITAD EJE 4-5 A MITAD DE EJE 5-6 SALON COMUNAL 3 | 2026-01-27 | 2/24/2026 12:00:00 AM |  | 28 | 28 | 31.5 | 112 | MURO | 28 | MURO-28-28 | 2026-10-29 | NUEVO | 2026-10-29 | 28 | 3.5 | 33.3 | 3 | 31.63333 | 24.5
NATIVA | 419 |  | Concreto | MURO CONTENCION SUPERIOR COSTADO SUR DESDE MITAD EJE 4-5 A MITAD DE EJE 5-6 SALON COMUNAL 3 | 2026-01-27 | 2/24/2026 12:00:00 AM |  | 28 | 28 | 33.6 | 120 | MURO | 28 | MURO-28-28 | 2026-10-29 | NUEVO | 2026-10-29 | 28 | 5.6 | 33.3 | 3 | 31.63333 | 24.5
NATIVA | 419 |  | Concreto | MURO CONTENCION SUPERIOR COSTADO SUR DESDE MITAD EJE 4-5 A MITAD DE EJE 5-6 SALON COMUNAL 3 | 2026-01-27 | 2/24/2026 12:00:00 AM |  | 28 | 28 | 34.8 | 124 | MURO | 28 | MURO-28-28 | 2026-10-29 | NUEVO | 2026-10-29 | 28 | 6.8 | 33.3 | 3 | 31.63333 | 24.5
NATIVA | 411 |  | Concreto | CIMENTACION EJES 4-6 Y A'-C SALON COMUNAL 3 | 2026-01-24 | 2/21/2026 12:00:00 AM |  | 28 | 28 | 27.6 | 98 | MURO | 28 | MURO-28-28 | 2026-10-29 | NUEVO | 2026-10-29 | 28 | -0.4 | 28.03333 | 3 | 31.05556 | 24.5
NATIVA | 411 |  | Concreto | CIMENTACION EJES 4-6 Y A'-C SALON COMUNAL 3 | 2026-01-24 | 2/21/2026 12:00:00 AM |  | 28 | 28 | 25.8 | 92 | MURO | 28 | MURO-28-28 | 2026-10-29 | NUEVO | 2026-10-29 | 28 | -2.2 | 28.03333 | 3 | 31.05556 | 24.5
NATIVA | 411 |  | Concreto | CIMENTACION EJES 4-6 Y A'-C SALON COMUNAL 3 | 2026-01-24 | 2/21/2026 12:00:00 AM |  | 28 | 28 | 30.7 | 110 | MURO | 28 | MURO-28-28 | 2026-10-29 | NUEVO | 2026-10-29 | 28 | 2.7 | 28.03333 | 3 | 31.05556 | 24.5
NATIVA | 414 |  | Concreto | MURO CONTENCION INFERIOR COSTADO SUR DESDE MITAD EJE 4-5 A MITAD DE EJE 5-6 SALON COMUNAL 3 | 2026-01-24 | 2/21/2026 12:00:00 AM |  | 28 | 28 | 28.6 | 102 | MURO | 28 | MURO-28-28 | 2026-10-29 | NUEVO | 2026-10-29 | 28 | 0.6 | 29.4 | 3 | 30.24444 | 24.5
NATIVA | 414 |  | Concreto | MURO CONTENCION INFERIOR COSTADO SUR DESDE MITAD EJE 4-5 A MITAD DE EJE 5-6 SALON COMUNAL 3 | 2026-01-24 | 2/21/2026 12:00:00 AM |  | 28 | 28 | 31.3 | 112 | MURO | 28 | MURO-28-28 | 2026-10-29 | NUEVO | 2026-10-29 | 28 | 3.3 | 29.4 | 3 | 30.24444 | 24.5
NATIVA | 414 |  | Concreto | MURO CONTENCION INFERIOR COSTADO SUR DESDE MITAD EJE 4-5 A MITAD DE EJE 5-6 SALON COMUNAL 3 | 2026-01-24 | 2/21/2026 12:00:00 AM |  | 28 | 28 | 28.3 | 101 | MURO | 28 | MURO-28-28 | 2026-10-29 | NUEVO | 2026-10-29 | 28 | 0.3 | 29.4 | 3 | 30.24444 | 24.5
NATIVA | 406 |  | Concreto | CIMENTACION EJES 8-9 Y CD, ZARPA COSTADO SUR DESDE MITAD EJE 4-5 A MITAD DE EJE 5-6 SALON COMUNAL 3 | 2026-01-23 | 2/20/2026 12:00:00 AM |  | 28 | 28 | 32.7 | 117 | MURO | 28 | MURO-28-28 | 2026-10-29 | NUEVO | 2026-10-29 | 28 | 4.7 | 29.6 | 3 | 29.01111 | 24.5
NATIVA | 406 |  | Concreto | CIMENTACION EJES 8-9 Y CD, ZARPA COSTADO SUR DESDE MITAD EJE 4-5 A MITAD DE EJE 5-6 SALON COMUNAL 3 | 2026-01-23 | 2/20/2026 12:00:00 AM |  | 28 | 28 | 26.4 | 94 | MURO | 28 | MURO-28-28 | 2026-10-29 | NUEVO | 2026-10-29 | 28 | -1.6 | 29.6 | 3 | 29.01111 | 24.5
NATIVA | 406 |  | Concreto | CIMENTACION EJES 8-9 Y CD, ZARPA COSTADO SUR DESDE MITAD EJE 4-5 A MITAD DE EJE 5-6 SALON COMUNAL 3 | 2026-01-23 | 2/20/2026 12:00:00 AM |  | 28 | 28 | 29.7 | 106 | MURO | 28 | MURO-28-28 | 2026-10-29 | NUEVO | 2026-10-29 | 28 | 1.7 | 29.6 | 3 | 29.01111 | 24.5
NATIVA | 399 |  | Concreto | MUROS ESCALERAS PISO 1 SALON COMUNAL 3 | 2026-01-21 | 2/18/2026 12:00:00 AM |  | 28 | 28 | 32.7 | 117 | MURO | 28 | MURO-28-28 | 2026-10-29 | NUEVO | 2026-10-29 | 28 | 4.7 | 32.66667 | 3 | 30.55556 | 24.5
NATIVA | 399 |  | Concreto | MUROS ESCALERAS PISO 1 SALON COMUNAL 3 | 2026-01-21 | 2/18/2026 12:00:00 AM |  | 28 | 28 | 34.5 | 123 | MURO | 28 | MURO-28-28 | 2026-10-29 | NUEVO | 2026-10-29 | 28 | 6.5 | 32.66667 | 3 | 30.55556 | 24.5
NATIVA | 399 |  | Concreto | MUROS ESCALERAS PISO 1 SALON COMUNAL 3 | 2026-01-21 | 2/18/2026 12:00:00 AM |  | 28 | 28 | 30.8 | 110 | MURO | 28 | MURO-28-28 | 2026-10-29 | NUEVO | 2026-10-29 | 28 | 2.8 | 32.66667 | 3 | 30.55556 | 24.5
NATIVA | 394 |  | Concreto | COLUMNAS PISO 1 EJES 3-4 A-C SALON COMUNAL 3 | 2026-01-17 | 2/14/2026 12:00:00 AM |  | 28 | 28 | 29.6 | 106 | MURO | 28 | MURO-28-28 | 2026-10-29 | NUEVO | 2026-10-29 | 28 | 1.6 | 30.63333 | 3 | 30.96667 | 24.5
NATIVA | 394 |  | Concreto | COLUMNAS PISO 1 EJES 3-4 A-C SALON COMUNAL 3 | 2026-01-17 | 2/14/2026 12:00:00 AM |  | 28 | 28 | 31.8 | 114 | MURO | 28 | MURO-28-28 | 2026-10-29 | NUEVO | 2026-10-29 | 28 | 3.8 | 30.63333 | 3 | 30.96667 | 24.5
NATIVA | 394 |  | Concreto | COLUMNAS PISO 1 EJES 3-4 A-C SALON COMUNAL 3 | 2026-01-17 | 2/14/2026 12:00:00 AM |  | 28 | 28 | 30.5 | 109 | MURO | 28 | MURO-28-28 | 2026-10-29 | NUEVO | 2026-10-29 | 28 | 2.5 | 30.63333 | 3 | 30.96667 | 24.5
NATIVA | 384 |  | Concreto | PLACA PISO 1 EJES 3-4 Y A-C SALON COMUNAL 3 | 2025-12-19 | 1/16/2026 12:00:00 AM |  | 28 | 28 | 27.9 | 99 | PLACA | 28 | PLACA-28-28 | 2026-10-29 | NUEVO | 2026-10-29 | 28 | -0.1 | 27.16667 | 3 | 30.15556 | 24.5
NATIVA | 384 |  | Concreto | PLACA PISO 1 EJES 3-4 Y A-C SALON COMUNAL 3 | 2025-12-19 | 1/16/2026 12:00:00 AM |  | 28 | 28 | 26.8 | 96 | PLACA | 28 | PLACA-28-28 | 2026-10-29 | NUEVO | 2026-10-29 | 28 | -1.2 | 27.16667 | 3 | 30.15556 | 24.5
NATIVA | 384 |  | Concreto | PLACA PISO 1 EJES 3-4 Y A-C SALON COMUNAL 3 | 2025-12-19 | 1/16/2026 12:00:00 AM |  | 28 | 28 | 26.8 | 96 | PLACA | 28 | PLACA-28-28 | 2026-10-29 | NUEVO | 2026-10-29 | 28 | -1.2 | 27.16667 | 3 | 30.15556 | 24.5
NATIVA | 379 |  | Concreto | MUROS ESCALERA Y ASCENSOR SOTANO SALON COMUNAL 2 | 2025-12-18 | 1/15/2026 12:00:00 AM |  | 28 | 28 | 31.2 | 111 | MURO | 28 | MURO-28-28 | 2026-10-29 | NUEVO | 2026-10-29 | 28 | 3.2 | 30.93333 | 3 | 29.57778 | 24.5
NATIVA | 379 |  | Concreto | MUROS ESCALERA Y ASCENSOR SOTANO SALON COMUNAL 2 | 2025-12-18 | 1/15/2026 12:00:00 AM |  | 28 | 28 | 30.7 | 110 | MURO | 28 | MURO-28-28 | 2026-10-29 | NUEVO | 2026-10-29 | 28 | 2.7 | 30.93333 | 3 | 29.57778 | 24.5
NATIVA | 379 |  | Concreto | MUROS ESCALERA Y ASCENSOR SOTANO SALON COMUNAL 2 | 2025-12-18 | 1/15/2026 12:00:00 AM |  | 28 | 28 | 30.9 | 110 | MURO | 28 | MURO-28-28 | 2026-10-29 | NUEVO | 2026-10-29 | 28 | 2.9 | 30.93333 | 3 | 29.57778 | 24.5
NATIVA | 376 |  | Concreto | MUROS ASCENSOR PISO 1 SALON COMUNAL 3 | 2025-12-17 | 1/14/2026 12:00:00 AM |  | 28 | 28 | 31.6 | 113 | MURO | 28 | MURO-28-28 | 2026-10-29 | NUEVO | 2026-10-29 | 28 | 3.6 | 30.76667 | 3 | 29.62222 | 24.5
NATIVA | 376 |  | Concreto | MUROS ASCENSOR PISO 1 SALON COMUNAL 3 | 2025-12-17 | 1/14/2026 12:00:00 AM |  | 28 | 28 | 31 | 111 | MURO | 28 | MURO-28-28 | 2026-10-29 | NUEVO | 2026-10-29 | 28 | 3 | 30.76667 | 3 | 29.62222 | 24.5
NATIVA | 376 |  | Concreto | MUROS ASCENSOR PISO 1 SALON COMUNAL 3 | 2025-12-17 | 1/14/2026 12:00:00 AM |  | 28 | 28 | 29.7 | 106 | MURO | 28 | MURO-28-28 | 2026-10-29 | NUEVO | 2026-10-29 | 28 | 1.7 | 30.76667 | 3 | 29.62222 | 24.5
NATIVA | 375 |  | Concreto | PARTE SUPERIOR MURO DE CONTENCION SUR EJE 4 SALON COMUNAL 3 | 2025-12-16 | 1/13/2026 12:00:00 AM |  | 28 | 28 | 34.1 | 122 | MURO | 28 | MURO-28-28 | 2026-10-29 | NUEVO | 2026-10-29 | 28 | 6.1 | 33.53333 | 3 | 31.74444 | 24.5
NATIVA | 375 |  | Concreto | PARTE SUPERIOR MURO DE CONTENCION SUR EJE 4 SALON COMUNAL 3 | 2025-12-16 | 1/13/2026 12:00:00 AM |  | 28 | 28 | 31.8 | 113 | MURO | 28 | MURO-28-28 | 2026-10-29 | NUEVO | 2026-10-29 | 28 | 3.8 | 33.53333 | 3 | 31.74444 | 24.5
NATIVA | 375 |  | Concreto | PARTE SUPERIOR MURO DE CONTENCION SUR EJE 4 SALON COMUNAL 3 | 2025-12-16 | 1/13/2026 12:00:00 AM |  | 28 | 28 | 34.7 | 124 | MURO | 28 | MURO-28-28 | 2026-10-29 | NUEVO | 2026-10-29 | 28 | 6.7 | 33.53333 | 3 | 31.74444 | 24.5
NATIVA | 367 |  | Concreto | PARTE INFERIOR MURO DE CONTENCION SUR EJE 4 SALON COMUNAL 3 | 2025-12-15 | 1/12/2026 12:00:00 AM |  | 28 | 28 | 38.2 | 136 | MURO | 28 | MURO-28-28 | 2026-10-29 | NUEVO | 2026-10-29 | 28 | 10.2 | 35.63333 | 3 | 33.31111 | 24.5
NATIVA | 367 |  | Concreto | PARTE INFERIOR MURO DE CONTENCION SUR EJE 4 SALON COMUNAL 3 | 2025-12-15 | 1/12/2026 12:00:00 AM |  | 28 | 28 | 35.4 | 126 | MURO | 28 | MURO-28-28 | 2026-10-29 | NUEVO | 2026-10-29 | 28 | 7.4 | 35.63333 | 3 | 33.31111 | 24.5
NATIVA | 367 |  | Concreto | PARTE INFERIOR MURO DE CONTENCION SUR EJE 4 SALON COMUNAL 3 | 2025-12-15 | 1/12/2026 12:00:00 AM |  | 28 | 28 | 33.3 | 119 | MURO | 28 | MURO-28-28 | 2026-10-29 | NUEVO | 2026-10-29 | 28 | 5.3 | 35.63333 | 3 | 33.31111 | 24.5
NATIVA | 362 |  | Concreto | COLUMNAS PISO 1 EJES D-7 Y D-8 Y SOTANO EJE B-4 | 2025-12-13 | 1/10/2026 12:00:00 AM |  | 28 | 28 | 29.2 | 104 | MURO | 28 | MURO-28-28 | 2026-10-29 | NUEVO | 2026-10-29 | 28 | 1.2 | 29.9 | 3 | 33.02222 | 24.5
NATIVA | 362 |  | Concreto | COLUMNAS PISO 1 EJES D-7 Y D-8 Y SOTANO EJE B-4 | 2025-12-13 | 1/10/2026 12:00:00 AM |  | 28 | 28 | 29.3 | 105 | MURO | 28 | MURO-28-28 | 2026-10-29 | NUEVO | 2026-10-29 | 28 | 1.3 | 29.9 | 3 | 33.02222 | 24.5
NATIVA | 362 |  | Concreto | COLUMNAS PISO 1 EJES D-7 Y D-8 Y SOTANO EJE B-4 | 2025-12-13 | 1/10/2026 12:00:00 AM |  | 28 | 28 | 31.2 | 111 | MURO | 28 | MURO-28-28 | 2026-10-29 | NUEVO | 2026-10-29 | 28 | 3.2 | 29.9 | 3 | 33.02222 | 24.5
NATIVA | 350 |  | Concreto | CIMENTACION EJE A - B Y EJE 4 SALON COMUNAL 3 | 2025-12-10 | 1/7/2026 12:00:00 AM |  | 28 | 28 | 30 | 107 | MURO | 28 | MURO-28-28 | 2026-10-29 | NUEVO | 2026-10-29 | 28 | 2 | 30.4 | 3 | 31.97778 | 24.5
NATIVA | 350 |  | Concreto | CIMENTACION EJE A - B Y EJE 4 SALON COMUNAL 3 | 2025-12-10 | 1/7/2026 12:00:00 AM |  | 28 | 28 | 31.2 | 111 | MURO | 28 | MURO-28-28 | 2026-10-29 | NUEVO | 2026-10-29 | 28 | 3.2 | 30.4 | 3 | 31.97778 | 24.5
NATIVA | 350 |  | Concreto | CIMENTACION EJE A - B Y EJE 4 SALON COMUNAL 3 | 2025-12-10 | 1/7/2026 12:00:00 AM |  | 28 | 28 | 30 | 107 | MURO | 28 | MURO-28-28 | 2026-10-29 | NUEVO | 2026-10-29 | 28 | 2 | 30.4 | 3 | 31.97778 | 24.5
NATIVA | 344 |  | Concreto | PLACA PISO 1 EJES 6-8 Y C-D SALON COMUNAL 3 | 2025-12-09 | 1/6/2026 12:00:00 AM |  | 28 | 28 | 30.7 | 110 | PLACA | 28 | PLACA-28-28 | 2026-10-29 | NUEVO | 2026-10-29 | 28 | 2.7 | 30.16667 | 3 | 30.15556 | 24.5
NATIVA | 344 |  | Concreto | PLACA PISO 1 EJES 6-8 Y C-D SALON COMUNAL 3 | 2025-12-09 | 1/6/2026 12:00:00 AM |  | 28 | 28 | 29 | 104 | PLACA | 28 | PLACA-28-28 | 2026-10-29 | NUEVO | 2026-10-29 | 28 | 1 | 30.16667 | 3 | 30.15556 | 24.5
NATIVA | 344 |  | Concreto | PLACA PISO 1 EJES 6-8 Y C-D SALON COMUNAL 3 | 2025-12-09 | 1/6/2026 12:00:00 AM |  | 28 | 28 | 30.8 | 110 | PLACA | 28 | PLACA-28-28 | 2026-10-29 | NUEVO | 2026-10-29 | 28 | 2.8 | 30.16667 | 3 | 30.15556 | 24.5
NATIVA | 348 |  | Concreto | MUROS P4 AP 401-412 TORRE 5 | 2025-12-09 | 1/6/2026 12:00:00 AM |  | 28 | 28 | 39.7 | 142 | MURO | 28 | MURO-28-28 | 2026-10-29 | NUEVO | 2026-10-29 | 28 | 11.7 | 41.66667 | 3 | 34.07778 | 24.5
NATIVA | 348 |  | Concreto | MUROS P4 AP 401-412 TORRE 5 | 2025-12-09 | 1/6/2026 12:00:00 AM |  | 28 | 28 | 42.2 | 150 | MURO | 28 | MURO-28-28 | 2026-10-29 | NUEVO | 2026-10-29 | 28 | 14.2 | 41.66667 | 3 | 34.07778 | 24.5
NATIVA | 348 |  | Concreto | MUROS P4 AP 401-412 TORRE 5 | 2025-12-09 | 1/6/2026 12:00:00 AM |  | 28 | 28 | 43.1 | 154 | MURO | 28 | MURO-28-28 | 2026-10-29 | NUEVO | 2026-10-29 | 28 | 15.1 | 41.66667 | 3 | 34.07778 | 24.5
NATIVA | 339 |  | Concreto | CIMENTACION Y FOSO ASCENSOR SALON COMUNAL 2 | 2025-12-05 | 1/2/2026 12:00:00 AM |  | 28 | 28 | 30.6 | 109 | MURO | 28 | MURO-28-28 | 2026-10-29 | NUEVO | 2026-10-29 | 28 | 2.6 | 30.66667 | 3 | 34.16667 | 24.5
NATIVA | 339 |  | Concreto | CIMENTACION Y FOSO ASCENSOR SALON COMUNAL 2 | 2025-12-05 | 1/2/2026 12:00:00 AM |  | 28 | 28 | 30.7 | 110 | MURO | 28 | MURO-28-28 | 2026-10-29 | NUEVO | 2026-10-29 | 28 | 2.7 | 30.66667 | 3 | 34.16667 | 24.5
NATIVA | 339 |  | Concreto | CIMENTACION Y FOSO ASCENSOR SALON COMUNAL 2 | 2025-12-05 | 1/2/2026 12:00:00 AM |  | 28 | 28 | 30.7 | 110 | MURO | 28 | MURO-28-28 | 2026-10-29 | NUEVO | 2026-10-29 | 28 | 2.7 | 30.66667 | 3 | 34.16667 | 24.5
NATIVA | 328 |  | Concreto | MURO CONTENCION OCCIDENTAL SUPERIOR A-B SALON COMUNAL 3 | 2025-12-02 | 12/30/2025 12:00:00 AM |  | 28 | 28 | 31.3 | 112 | MURO | 28 | MURO-28-28 | 2026-10-29 | NUEVO | 2026-10-29 | 28 | 3.3 | 33.36667 | 3 | 35.23333 | 24.5
NATIVA | 328 |  | Concreto | MURO CONTENCION OCCIDENTAL SUPERIOR A-B SALON COMUNAL 3 | 2025-12-02 | 12/30/2025 12:00:00 AM |  | 28 | 28 | 34.6 | 123 | MURO | 28 | MURO-28-28 | 2026-10-29 | NUEVO | 2026-10-29 | 28 | 6.6 | 33.36667 | 3 | 35.23333 | 24.5
NATIVA | 328 |  | Concreto | MURO CONTENCION OCCIDENTAL SUPERIOR A-B SALON COMUNAL 3 | 2025-12-02 | 12/30/2025 12:00:00 AM |  | 28 | 28 | 34.2 | 122 | MURO | 28 | MURO-28-28 | 2026-10-29 | NUEVO | 2026-10-29 | 28 | 6.2 | 33.36667 | 3 | 35.23333 | 24.5
NATIVA | 318 |  | Concreto | MURO CONTENCION OCCIDENTAL A-B SALON COMUNAL 3 | 2025-11-29 | 12/27/2025 12:00:00 AM |  | 28 | 28 | 31.7 | 113 | MURO | 28 | MURO-28-28 | 2026-10-29 | NUEVO | 2026-10-29 | 28 | 3.7 | 31.16667 | 3 | 31.73333 | 24.5
NATIVA | 318 |  | Concreto | MURO CONTENCION OCCIDENTAL A-B SALON COMUNAL 3 | 2025-11-29 | 12/27/2025 12:00:00 AM |  | 28 | 28 | 29.2 | 104 | MURO | 28 | MURO-28-28 | 2026-10-29 | NUEVO | 2026-10-29 | 28 | 1.2 | 31.16667 | 3 | 31.73333 | 24.5
NATIVA | 318 |  | Concreto | MURO CONTENCION OCCIDENTAL A-B SALON COMUNAL 3 | 2025-11-29 | 12/27/2025 12:00:00 AM |  | 28 | 28 | 32.6 | 116 | MURO | 28 | MURO-28-28 | 2026-10-29 | NUEVO | 2026-10-29 | 28 | 4.6 | 31.16667 | 3 | 31.73333 | 24.5
NATIVA | 310 |  | Concreto | VIGA CIMENTACION V-11 Y ZARPA SALON COMUNAL 3 | 2025-11-27 | 12/25/2025 12:00:00 AM |  | 28 | 28 | 25.8 | 92 | MURO | 28 | MURO-28-28 | 2026-10-29 | NUEVO | 2026-10-29 | 28 | -2.2 | 27.73333 | 3 | 30.75556 | 24.5
NATIVA | 310 |  | Concreto | VIGA CIMENTACION V-11 Y ZARPA SALON COMUNAL 3 | 2025-11-27 | 12/25/2025 12:00:00 AM |  | 28 | 28 | 27.6 | 99 | MURO | 28 | MURO-28-28 | 2026-10-29 | NUEVO | 2026-10-29 | 28 | -0.4 | 27.73333 | 3 | 30.75556 | 24.5
NATIVA | 310 |  | Concreto | VIGA CIMENTACION V-11 Y ZARPA SALON COMUNAL 3 | 2025-11-27 | 12/25/2025 12:00:00 AM |  | 28 | 28 | 29.8 | 106 | MURO | 28 | MURO-28-28 | 2026-10-29 | NUEVO | 2026-10-29 | 28 | 1.8 | 27.73333 | 3 | 30.75556 | 24.5
NATIVA | 304 |  | Concreto | MURO PARTE SUPERIOR ESACALERAS SOTANO SALON COMUNAL 3 | 2025-11-25 | 12/23/2025 12:00:00 AM |  | 28 | 28 | 31.3 | 112 | MURO | 28 | MURO-28-28 | 2026-10-29 | NUEVO | 2026-10-29 | 28 | 3.3 | 30.03333 | 3 | 29.64444 | 24.5
NATIVA | 304 |  | Concreto | MURO PARTE SUPERIOR ESACALERAS SOTANO SALON COMUNAL 3 | 2025-11-25 | 12/23/2025 12:00:00 AM |  | 28 | 28 | 29.4 | 105 | MURO | 28 | MURO-28-28 | 2026-10-29 | NUEVO | 2026-10-29 | 28 | 1.4 | 30.03333 | 3 | 29.64444 | 24.5
NATIVA | 304 |  | Concreto | MURO PARTE SUPERIOR ESACALERAS SOTANO SALON COMUNAL 3 | 2025-11-25 | 12/23/2025 12:00:00 AM |  | 28 | 28 | 29.4 | 105 | MURO | 28 | MURO-28-28 | 2026-10-29 | NUEVO | 2026-10-29 | 28 | 1.4 | 30.03333 | 3 | 29.64444 | 24.5
NATIVA | 296 |  | Concreto | PARTE INFERIOR MUROS ESCALERAS SOTANO Y COLUMNA EJE 8-D COMUNAL 3 | 2025-11-22 | 12/20/2025 12:00:00 AM |  | 28 | 28 | 29.4 | 105 | MURO | 28 | MURO-28-28 | 2026-10-29 | NUEVO | 2026-10-29 | 28 | 1.4 | 26.9 | 3 | 28.22222 | 24.5
NATIVA | 296 |  | Concreto | PARTE INFERIOR MUROS ESCALERAS SOTANO Y COLUMNA EJE 8-D COMUNAL 3 | 2025-11-22 | 12/20/2025 12:00:00 AM |  | 28 | 28 | 25.8 | 92 | MURO | 28 | MURO-28-28 | 2026-10-29 | NUEVO | 2026-10-29 | 28 | -2.2 | 26.9 | 3 | 28.22222 | 24.5
NATIVA | 296 |  | Concreto | PARTE INFERIOR MUROS ESCALERAS SOTANO Y COLUMNA EJE 8-D COMUNAL 3 | 2025-11-22 | 12/20/2025 12:00:00 AM |  | 28 | 28 | 25.5 | 91 | MURO | 28 | MURO-28-28 | 2026-10-29 | NUEVO | 2026-10-29 | 28 | -2.5 | 26.9 | 3 | 28.22222 | 24.5
NATIVA | 286 |  | Concreto | COLUMNAS PISO 1 EJE C-E 4-6 | 2025-11-19 | 12/17/2025 12:00:00 AM |  | 28 | 28 | 31.8 | 114 | MURO | 28 | MURO-28-28 | 2026-10-29 | NUEVO | 2026-10-29 | 28 | 3.8 | 31.4 | 3 | 29.44444 | 24.5
NATIVA | 286 |  | Concreto | COLUMNAS PISO 1 EJE C-E 4-6 | 2025-11-19 | 12/17/2025 12:00:00 AM |  | 28 | 28 | 32.2 | 115 | MURO | 28 | MURO-28-28 | 2026-10-29 | NUEVO | 2026-10-29 | 28 | 4.2 | 31.4 | 3 | 29.44444 | 24.5
NATIVA | 286 |  | Concreto | COLUMNAS PISO 1 EJE C-E 4-6 | 2025-11-19 | 12/17/2025 12:00:00 AM |  | 28 | 28 | 30.2 | 108 | MURO | 28 | MURO-28-28 | 2026-10-29 | NUEVO | 2026-10-29 | 28 | 2.2 | 31.4 | 3 | 29.44444 | 24.5
NATIVA | 285 |  | Concreto | CIMENTACION ESCALERAS SALON COMUNAL 3 | 2025-11-18 | 12/16/2025 12:00:00 AM |  | 28 | 28 | 26.5 | 95 | MURO | 28 | MURO-28-28 | 2026-10-29 | NUEVO | 2026-10-29 | 28 | -1.5 | 27.96667 | 3 | 28.75556 | 24.5
NATIVA | 285 |  | Concreto | CIMENTACION ESCALERAS SALON COMUNAL 3 | 2025-11-18 | 12/16/2025 12:00:00 AM |  | 28 | 28 | 29.7 | 106 | MURO | 28 | MURO-28-28 | 2026-10-29 | NUEVO | 2026-10-29 | 28 | 1.7 | 27.96667 | 3 | 28.75556 | 24.5
NATIVA | 285 |  | Concreto | CIMENTACION ESCALERAS SALON COMUNAL 3 | 2025-11-18 | 12/16/2025 12:00:00 AM |  | 28 | 28 | 27.7 | 99 | MURO | 28 | MURO-28-28 | 2026-10-29 | NUEVO | 2026-10-29 | 28 | -0.3 | 27.96667 | 3 | 28.75556 | 24.5
NATIVA | 267 |  | Concreto | PLACA PISO 1 EJES C-E Y 4-6 | 2025-11-11 | 12/9/2025 12:00:00 AM |  | 28 | 28 | 40.1 | 143 | PLACA | 28 | PLACA-28-28 | 2026-10-29 | NUEVO | 2026-10-29 | 28 | 12.1 | 37.06667 | 3 | 32.14444 | 24.5
NATIVA | 267 |  | Concreto | PLACA PISO 1 EJES C-E Y 4-6 | 2025-11-11 | 12/9/2025 12:00:00 AM |  | 28 | 28 | 35.6 | 127 | PLACA | 28 | PLACA-28-28 | 2026-10-29 | NUEVO | 2026-10-29 | 28 | 7.6 | 37.06667 | 3 | 32.14444 | 24.5
NATIVA | 267 |  | Concreto | PLACA PISO 1 EJES C-E Y 4-6 | 2025-11-11 | 12/9/2025 12:00:00 AM |  | 28 | 28 | 35.5 | 127 | PLACA | 28 | PLACA-28-28 | 2026-10-29 | NUEVO | 2026-10-29 | 28 | 7.5 | 37.06667 | 3 | 32.14444 | 24.5
NATIVA | 256 |  | Concreto | MUROS FOSO ASCENSOR SOTANO PARTE SUPERIOR SC 3 | 2025-11-06 | 12/4/2025 12:00:00 AM |  | 28 | 28 | 29.3 | 105 | MURO | 28 | MURO-28-28 | 2026-10-29 | NUEVO | 2026-10-29 | 28 | 1.3 | 29.73333 | 3 | 31.58889 | 24.5
NATIVA | 256 |  | Concreto | MUROS FOSO ASCENSOR SOTANO PARTE SUPERIOR SC 3 | 2025-11-06 | 12/4/2025 12:00:00 AM |  | 28 | 28 | 29.9 | 107 | MURO | 28 | MURO-28-28 | 2026-10-29 | NUEVO | 2026-10-29 | 28 | 1.9 | 29.73333 | 3 | 31.58889 | 24.5
NATIVA | 256 |  | Concreto | MUROS FOSO ASCENSOR SOTANO PARTE SUPERIOR SC 3 | 2025-11-06 | 12/4/2025 12:00:00 AM |  | 28 | 28 | 30 | 107 | MURO | 28 | MURO-28-28 | 2026-10-29 | NUEVO | 2026-10-29 | 28 | 2 | 29.73333 | 3 | 31.58889 | 24.5
NATIVA | 245 |  | Concreto | MUROS FOSO ASCENSOR PISO 1 SALON COMUNAL 3 | 2025-10-31 | 11/28/2025 12:00:00 AM |  | 28 | 28 | 33.5 | 120 | MURO | 28 | MURO-28-28 | 2026-10-29 | NUEVO | 2026-10-29 | 28 | 5.5 | 34.7 | 3 | 33.83333 | 24.5
NATIVA | 245 |  | Concreto | MUROS FOSO ASCENSOR PISO 1 SALON COMUNAL 3 | 2025-10-31 | 11/28/2025 12:00:00 AM |  | 28 | 28 | 33.3 | 119 | MURO | 28 | MURO-28-28 | 2026-10-29 | NUEVO | 2026-10-29 | 28 | 5.3 | 34.7 | 3 | 33.83333 | 24.5
NATIVA | 245 |  | Concreto | MUROS FOSO ASCENSOR PISO 1 SALON COMUNAL 3 | 2025-10-31 | 11/28/2025 12:00:00 AM |  | 28 | 28 | 37.3 | 133 | MURO | 28 | MURO-28-28 | 2026-10-29 | NUEVO | 2026-10-29 | 28 | 9.3 | 34.7 | 3 | 33.83333 | 24.5
NATIVA | 234 |  | Concreto | MUROS Y VIGAS FOSO ASCENSOR COMUNAL 3 | 2025-10-27 | 11/24/2025 12:00:00 AM |  | 28 | 28 | 32.8 | 117 | MURO | 28 | MURO-28-28 | 2026-10-29 | NUEVO | 2026-10-29 | 28 | 4.8 | 31.36667 | 3 | 31.93333 | 24.5
NATIVA | 234 |  | Concreto | MUROS Y VIGAS FOSO ASCENSOR COMUNAL 3 | 2025-10-27 | 11/24/2025 12:00:00 AM |  | 28 | 28 | 29.7 | 106 | MURO | 28 | MURO-28-28 | 2026-10-29 | NUEVO | 2026-10-29 | 28 | 1.7 | 31.36667 | 3 | 31.93333 | 24.5
NATIVA | 234 |  | Concreto | MUROS Y VIGAS FOSO ASCENSOR COMUNAL 3 | 2025-10-27 | 11/24/2025 12:00:00 AM |  | 28 | 28 | 31.6 | 113 | MURO | 28 | MURO-28-28 | 2026-10-29 | NUEVO | 2026-10-29 | 28 | 3.6 | 31.36667 | 3 | 31.93333 | 24.5
NATIVA | 225 |  | Concreto | MURO CONTENCION COSTADO OCC PARTE SUPERIOR EJE B- C | 2025-10-23 | 11/20/2025 12:00:00 AM |  | 28 | 28 | 28.6 | 102 | MURO | 28 | MURO-28-28 | 2026-10-29 | NUEVO | 2026-10-29 | 28 | 0.6 | 32.56667 | 3 | 32.87778 | 24.5
NATIVA | 225 |  | Concreto | MURO CONTENCION COSTADO OCC PARTE SUPERIOR EJE B- C | 2025-10-23 | 11/20/2025 12:00:00 AM |  | 28 | 28 | 33.1 | 118 | MURO | 28 | MURO-28-28 | 2026-10-29 | NUEVO | 2026-10-29 | 28 | 5.1 | 32.56667 | 3 | 32.87778 | 24.5
NATIVA | 225 |  | Concreto | MURO CONTENCION COSTADO OCC PARTE SUPERIOR EJE B- C | 2025-10-23 | 11/20/2025 12:00:00 AM |  | 28 | 28 | 36 | 128 | MURO | 28 | MURO-28-28 | 2026-10-29 | NUEVO | 2026-10-29 | 28 | 8 | 32.56667 | 3 | 32.87778 | 24.5
NATIVA | 220 |  | Concreto | TORRE 5 PLACA PISO 1 EJES 16-23 Y A-J | 2025-10-21 | 11/18/2025 12:00:00 AM |  | 28 | 28 | 34.5 | 123 | PLACA | 28 | PLACA-28-28 | 2026-10-29 | NUEVO | 2026-10-29 | 28 | 6.5 | 33.73333 | 3 | 32.55556 | 24.5
NATIVA | 220 |  | Concreto | TORRE 5 PLACA PISO 1 EJES 16-23 Y A-J | 2025-10-21 | 11/18/2025 12:00:00 AM |  | 28 | 28 | 32.4 | 116 | PLACA | 28 | PLACA-28-28 | 2026-10-29 | NUEVO | 2026-10-29 | 28 | 4.4 | 33.73333 | 3 | 32.55556 | 24.5
NATIVA | 220 |  | Concreto | TORRE 5 PLACA PISO 1 EJES 16-23 Y A-J | 2025-10-21 | 11/18/2025 12:00:00 AM |  | 28 | 28 | 34.3 | 122 | PLACA | 28 | PLACA-28-28 | 2026-10-29 | NUEVO | 2026-10-29 | 28 | 6.3 | 33.73333 | 3 | 32.55556 | 24.5
NATIVA | 217 |  | Concreto | MURO CONTENCION PARTE SUPERIOR EJE C-E | 2025-10-20 | 11/17/2025 12:00:00 AM |  | 28 | 28 | 30.7 | 109 | MURO | 28 | MURO-28-28 | 2026-10-29 | NUEVO | 2026-10-29 | 28 | 2.7 | 29.2 | 3 | 31.83333 | 24.5
NATIVA | 217 |  | Concreto | MURO CONTENCION PARTE SUPERIOR EJE C-E | 2025-10-20 | 11/17/2025 12:00:00 AM |  | 28 | 28 | 29.2 | 104 | MURO | 28 | MURO-28-28 | 2026-10-29 | NUEVO | 2026-10-29 | 28 | 1.2 | 29.2 | 3 | 31.83333 | 24.5
NATIVA | 217 |  | Concreto | MURO CONTENCION PARTE SUPERIOR EJE C-E | 2025-10-20 | 11/17/2025 12:00:00 AM |  | 28 | 28 | 27.7 | 99 | MURO | 28 | MURO-28-28 | 2026-10-29 | NUEVO | 2026-10-29 | 28 | -0.3 | 29.2 | 3 | 31.83333 | 24.5
NATIVA | 218 |  | Concreto | COLUMNAS SOTANO EJES C-E Y 4-6 | 2025-10-20 | 11/17/2025 12:00:00 AM |  | 28 | 28 | 33.9 | 121 | MURO | 28 | MURO-28-28 | 2026-10-29 | NUEVO | 2026-10-29 | 28 | 5.9 | 36.53333 | 3 | 33.15556 | 24.5
NATIVA | 218 |  | Concreto | COLUMNAS SOTANO EJES C-E Y 4-6 | 2025-10-20 | 11/17/2025 12:00:00 AM |  | 28 | 28 | 37.6 | 134 | MURO | 28 | MURO-28-28 | 2026-10-29 | NUEVO | 2026-10-29 | 28 | 9.6 | 36.53333 | 3 | 33.15556 | 24.5
NATIVA | 218 |  | Concreto | COLUMNAS SOTANO EJES C-E Y 4-6 | 2025-10-20 | 11/17/2025 12:00:00 AM |  | 28 | 28 | 38.1 | 136 | MURO | 28 | MURO-28-28 | 2026-10-29 | NUEVO | 2026-10-29 | 28 | 10.1 | 36.53333 | 3 | 33.15556 | 24.5
NATIVA | 212 |  | Concreto | TORRE 5 PLACA PISO 1 EJES 9-15 Y A-J | 2025-10-16 | 11/13/2025 12:00:00 AM |  | 28 | 28 | 29.3 | 105 | PLACA | 28 | PLACA-28-28 | 2026-10-29 | NUEVO | 2026-10-29 | 28 | 1.3 | 32.7 | 3 | 32.81111 | 24.5
NATIVA | 212 |  | Concreto | TORRE 5 PLACA PISO 1 EJES 9-15 Y A-J | 2025-10-16 | 11/13/2025 12:00:00 AM |  | 28 | 28 | 34.1 | 122 | PLACA | 28 | PLACA-28-28 | 2026-10-29 | NUEVO | 2026-10-29 | 28 | 6.1 | 32.7 | 3 | 32.81111 | 24.5
NATIVA | 212 |  | Concreto | TORRE 5 PLACA PISO 1 EJES 9-15 Y A-J | 2025-10-16 | 11/13/2025 12:00:00 AM |  | 28 | 28 | 34.7 | 124 | PLACA | 28 | PLACA-28-28 | 2026-10-29 | NUEVO | 2026-10-29 | 28 | 6.7 | 32.7 | 3 | 32.81111 | 24.5
NATIVA | 209 |  | Concreto | MURO CONTENCION OCCIDENTAL EJE (C-D) COMUNAL 3 | 2025-10-14 | 11/11/2025 12:00:00 AM |  | 28 | 28 | 35.6 | 127 | MURO | 28 | MURO-28-28 | 2026-10-29 | NUEVO | 2026-10-29 | 28 | 7.6 | 35.63333 | 3 | 34.95556 | 24.5
NATIVA | 209 |  | Concreto | MURO CONTENCION OCCIDENTAL EJE (C-D) COMUNAL 3 | 2025-10-14 | 11/11/2025 12:00:00 AM |  | 28 | 28 | 35.3 | 126 | MURO | 28 | MURO-28-28 | 2026-10-29 | NUEVO | 2026-10-29 | 28 | 7.3 | 35.63333 | 3 | 34.95556 | 24.5
NATIVA | 209 |  | Concreto | MURO CONTENCION OCCIDENTAL EJE (C-D) COMUNAL 3 | 2025-10-14 | 11/11/2025 12:00:00 AM |  | 28 | 28 | 36 | 129 | MURO | 28 | MURO-28-28 | 2026-10-29 | NUEVO | 2026-10-29 | 28 | 8 | 35.63333 | 3 | 34.95556 | 24.5
NATIVA | 207 |  | Concreto | CIMENTACION EJES (19-20) (A-J) TORRE 5 | 2025-10-11 | 11/8/2025 12:00:00 AM |  | 28 | 28 | 30.1 | 108 | AUTOCOMPAC | 28 | AUTOCOMPAC-28-28 | 2026-10-29 | NUEVO | 2026-10-29 | 28 | 2.1 | 30.8 | 3 | 33.04444 | 24.5
NATIVA | 207 |  | Concreto | CIMENTACION EJES (19-20) (A-J) TORRE 5 | 2025-10-11 | 11/8/2025 12:00:00 AM |  | 28 | 28 | 28.9 | 103 | AUTOCOMPAC | 28 | AUTOCOMPAC-28-28 | 2026-10-29 | NUEVO | 2026-10-29 | 28 | 0.9 | 30.8 | 3 | 33.04444 | 24.5
NATIVA | 207 |  | Concreto | CIMENTACION EJES (19-20) (A-J) TORRE 5 | 2025-10-11 | 11/8/2025 12:00:00 AM |  | 28 | 28 | 33.4 | 119 | AUTOCOMPAC | 28 | AUTOCOMPAC-28-28 | 2026-10-29 | NUEVO | 2026-10-29 | 28 | 5.4 | 30.8 | 3 | 33.04444 | 24.5
NATIVA | 208 |  | Concreto | CIMENTACION EJES (21-23 ) (A-J) TORRE 5 | 2025-10-11 | 11/8/2025 12:00:00 AM |  | 28 | 28 | 31.3 | 112 | AUTOCOMPAC | 28 | AUTOCOMPAC-28-28 | 2026-10-29 | NUEVO | 2026-10-29 | 28 | 3.3 | 30.23333 | 3 | 32.22222 | 24.5
NATIVA | 208 |  | Concreto | CIMENTACION EJES (21-23 ) (A-J) TORRE 5 | 2025-10-11 | 11/8/2025 12:00:00 AM |  | 28 | 28 | 30.2 | 108 | AUTOCOMPAC | 28 | AUTOCOMPAC-28-28 | 2026-10-29 | NUEVO | 2026-10-29 | 28 | 2.2 | 30.23333 | 3 | 32.22222 | 24.5
NATIVA | 208 |  | Concreto | CIMENTACION EJES (21-23 ) (A-J) TORRE 5 | 2025-10-11 | 11/8/2025 12:00:00 AM |  | 28 | 28 | 29.2 | 104 | AUTOCOMPAC | 28 | AUTOCOMPAC-28-28 | 2026-10-29 | NUEVO | 2026-10-29 | 28 | 1.2 | 30.23333 | 3 | 32.22222 | 24.5
NATIVA | 204 |  | Concreto | CIMENTACION EJES (5-6) (C-D) MURO CONTENCION OCCIDENTAL EJE (B-C) COMUNAL 3 | 2025-10-09 | 11/6/2025 12:00:00 AM |  | 28 | 28 | 35.9 | 128 | MURO | 28 | MURO-28-28 | 2026-10-29 | NUEVO | 2026-10-29 | 28 | 7.9 | 32.56667 | 3 | 31.2 | 24.5
NATIVA | 204 |  | Concreto | CIMENTACION EJES (5-6) (C-D) MURO CONTENCION OCCIDENTAL EJE (B-C) COMUNAL 3 | 2025-10-09 | 11/6/2025 12:00:00 AM |  | 28 | 28 | 30.3 | 108 | MURO | 28 | MURO-28-28 | 2026-10-29 | NUEVO | 2026-10-29 | 28 | 2.3 | 32.56667 | 3 | 31.2 | 24.5
NATIVA | 204 |  | Concreto | CIMENTACION EJES (5-6) (C-D) MURO CONTENCION OCCIDENTAL EJE (B-C) COMUNAL 3 | 2025-10-09 | 11/6/2025 12:00:00 AM |  | 28 | 28 | 31.5 | 112 | MURO | 28 | MURO-28-28 | 2026-10-29 | NUEVO | 2026-10-29 | 28 | 3.5 | 32.56667 | 3 | 31.2 | 24.5
NATIVA | 202 |  | Concreto | PLACA PISO 1 EJES (1-9)(A-J) TORRE 5 | 2025-10-08 | 11/5/2025 12:00:00 AM |  | 28 | 28 | 30.4 | 109 | PLACA | 28 | PLACA-28-28 | 2026-10-29 | NUEVO | 2026-10-29 | 28 | 2.4 | 29.93333 | 3 | 30.91111 | 24.5
NATIVA | 202 |  | Concreto | PLACA PISO 1 EJES (1-9)(A-J) TORRE 5 | 2025-10-08 | 11/5/2025 12:00:00 AM |  | 28 | 28 | 29.3 | 105 | PLACA | 28 | PLACA-28-28 | 2026-10-29 | NUEVO | 2026-10-29 | 28 | 1.3 | 29.93333 | 3 | 30.91111 | 24.5
NATIVA | 202 |  | Concreto | PLACA PISO 1 EJES (1-9)(A-J) TORRE 5 | 2025-10-08 | 11/5/2025 12:00:00 AM |  | 28 | 28 | 30.1 | 108 | PLACA | 28 | PLACA-28-28 | 2026-10-29 | NUEVO | 2026-10-29 | 28 | 2.1 | 29.93333 | 3 | 30.91111 | 24.5
NATIVA | 200 |  | Concreto | CIMENTACION EJES (15-16) (A-J) TORRE 5 | 2025-10-07 | 11/4/2025 12:00:00 AM |  | 28 | 28 | 24.1 | 86 | AUTOCOMPAC | 28 | AUTOCOMPAC-28-28 | 2026-10-29 | NUEVO | 2026-10-29 | 28 | -3.9 | 25.33333 | 3 | 29.27778 | 24.5
NATIVA | 200 |  | Concreto | CIMENTACION EJES (15-16) (A-J) TORRE 5 | 2025-10-07 | 11/4/2025 12:00:00 AM |  | 28 | 28 | 24.6 | 88 | AUTOCOMPAC | 28 | AUTOCOMPAC-28-28 | 2026-10-29 | NUEVO | 2026-10-29 | 28 | -3.4 | 25.33333 | 3 | 29.27778 | 24.5
NATIVA | 200 |  | Concreto | CIMENTACION EJES (15-16) (A-J) TORRE 5 | 2025-10-07 | 11/4/2025 12:00:00 AM |  | 28 | 28 | 27.3 | 98 | AUTOCOMPAC | 28 | AUTOCOMPAC-28-28 | 2026-10-29 | NUEVO | 2026-10-29 | 28 | -0.7 | 25.33333 | 3 | 29.27778 | 24.5
NATIVA | 201 |  | Concreto | CIMENTACION EJES (17-18) (A-J) TORRE 5 | 2025-10-07 | 11/4/2025 12:00:00 AM |  | 28 | 28 | 24.8 | 88 | AUTOCOMPAC | 28 | AUTOCOMPAC-28-28 | 2026-10-29 | NUEVO | 2026-10-29 | 28 | -3.2 | 25.13333 | 3 | 26.8 | 24.5
NATIVA | 201 |  | Concreto | CIMENTACION EJES (17-18) (A-J) TORRE 5 | 2025-10-07 | 11/4/2025 12:00:00 AM |  | 28 | 28 | 25.9 | 92 | AUTOCOMPAC | 28 | AUTOCOMPAC-28-28 | 2026-10-29 | NUEVO | 2026-10-29 | 28 | -2.1 | 25.13333 | 3 | 26.8 | 24.5
NATIVA | 201 |  | Concreto | CIMENTACION EJES (17-18) (A-J) TORRE 5 | 2025-10-07 | 11/4/2025 12:00:00 AM |  | 28 | 28 | 24.7 | 88 | AUTOCOMPAC | 28 | AUTOCOMPAC-28-28 | 2026-10-29 | NUEVO | 2026-10-29 | 28 | -3.3 | 25.13333 | 3 | 26.8 | 24.5
NATIVA | 195 |  | Concreto | CIMENTACION EJES (10-12) (A-J) TORRE 5 | 2025-10-01 | 10/29/2025 12:00:00 AM |  | 28 | 28 | 31.7 | 113 | AUTOCOMPAC | 28 | AUTOCOMPAC-28-28 | 2026-10-29 | NUEVO | 2026-10-29 | 28 | 3.7 | 32.16667 | 3 | 27.54444 | 24.5
NATIVA | 195 |  | Concreto | CIMENTACION EJES (10-12) (A-J) TORRE 5 | 2025-10-01 | 10/29/2025 12:00:00 AM |  | 28 | 28 | 35.3 | 126 | AUTOCOMPAC | 28 | AUTOCOMPAC-28-28 | 2026-10-29 | NUEVO | 2026-10-29 | 28 | 7.3 | 32.16667 | 3 | 27.54444 | 24.5
NATIVA | 195 |  | Concreto | CIMENTACION EJES (10-12) (A-J) TORRE 5 | 2025-10-01 | 10/29/2025 12:00:00 AM |  | 28 | 28 | 29.5 | 105 | AUTOCOMPAC | 28 | AUTOCOMPAC-28-28 | 2026-10-29 | NUEVO | 2026-10-29 | 28 | 1.5 | 32.16667 | 3 | 27.54444 | 24.5
NATIVA | 196 |  | Concreto | CIMENTACION EJES (12-14) (A-J) TORRE 5 | 2025-10-01 | 10/29/2025 12:00:00 AM |  | 28 | 28 | 32.8 | 117 | AUTOCOMPAC | 28 | AUTOCOMPAC-28-28 | 2026-10-29 | NUEVO | 2026-10-29 | 28 | 4.8 | 32.86667 | 3 | 30.05556 | 24.5
NATIVA | 196 |  | Concreto | CIMENTACION EJES (12-14) (A-J) TORRE 5 | 2025-10-01 | 10/29/2025 12:00:00 AM |  | 28 | 28 | 35.7 | 128 | AUTOCOMPAC | 28 | AUTOCOMPAC-28-28 | 2026-10-29 | NUEVO | 2026-10-29 | 28 | 7.7 | 32.86667 | 3 | 30.05556 | 24.5
NATIVA | 196 |  | Concreto | CIMENTACION EJES (12-14) (A-J) TORRE 5 | 2025-10-01 | 10/29/2025 12:00:00 AM |  | 28 | 28 | 30.1 | 107 | AUTOCOMPAC | 28 | AUTOCOMPAC-28-28 | 2026-10-29 | NUEVO | 2026-10-29 | 28 | 2.1 | 32.86667 | 3 | 30.05556 | 24.5
NATIVA | 192 |  | Concreto | CIMENTACION EJES (4-5)(E-B) COMUNAL 3 | 2025-09-26 | 10/24/2025 12:00:00 AM |  | 28 | 28 | 32.5 | 116 | AUTOCOMPAC | 28 | AUTOCOMPAC-28-28 | 2026-10-29 | NUEVO | 2026-10-29 | 28 | 4.5 | 32.7 | 3 | 32.57778 | 24.5
NATIVA | 192 |  | Concreto | CIMENTACION EJES (4-5)(E-B) COMUNAL 3 | 2025-09-26 | 10/24/2025 12:00:00 AM |  | 28 | 28 | 34.7 | 124 | AUTOCOMPAC | 28 | AUTOCOMPAC-28-28 | 2026-10-29 | NUEVO | 2026-10-29 | 28 | 6.7 | 32.7 | 3 | 32.57778 | 24.5
NATIVA | 192 |  | Concreto | CIMENTACION EJES (4-5)(E-B) COMUNAL 3 | 2025-09-26 | 10/24/2025 12:00:00 AM |  | 28 | 28 | 30.9 | 110 | AUTOCOMPAC | 28 | AUTOCOMPAC-28-28 | 2026-10-29 | NUEVO | 2026-10-29 | 28 | 2.9 | 32.7 | 3 | 32.57778 | 24.5
NATIVA | 188 |  | Concreto | CIMENTACION EJES (6-8) (A-J) TORRE 5 | 2025-09-25 | 10/23/2025 12:00:00 AM |  | 28 | 28 | 34.1 | 122 | AUTOCOMPAC | 28 | AUTOCOMPAC-28-28 | 2026-10-29 | NUEVO | 2026-10-29 | 28 | 6.1 | 34.96667 | 3 | 33.51111 | 24.5
NATIVA | 188 |  | Concreto | CIMENTACION EJES (6-8) (A-J) TORRE 5 | 2025-09-25 | 10/23/2025 12:00:00 AM |  | 28 | 28 | 37.3 | 133 | AUTOCOMPAC | 28 | AUTOCOMPAC-28-28 | 2026-10-29 | NUEVO | 2026-10-29 | 28 | 9.3 | 34.96667 | 3 | 33.51111 | 24.5
NATIVA | 188 |  | Concreto | CIMENTACION EJES (6-8) (A-J) TORRE 5 | 2025-09-25 | 10/23/2025 12:00:00 AM |  | 28 | 28 | 33.5 | 120 | AUTOCOMPAC | 28 | AUTOCOMPAC-28-28 | 2026-10-29 | NUEVO | 2026-10-29 | 28 | 5.5 | 34.96667 | 3 | 33.51111 | 24.5
NATIVA | 189 |  | Concreto | CIMENTACION EJES (8-9) (A-J) TORRE 5 | 2025-09-25 | 10/23/2025 12:00:00 AM |  | 28 | 28 | 37.8 | 135 | AUTOCOMPAC | 28 | AUTOCOMPAC-28-28 | 2026-10-29 | NUEVO | 2026-10-29 | 28 | 9.8 | 36.9 | 3 | 34.85556 | 24.5
NATIVA | 189 |  | Concreto | CIMENTACION EJES (8-9) (A-J) TORRE 5 | 2025-09-25 | 10/23/2025 12:00:00 AM |  | 28 | 28 | 34.1 | 122 | AUTOCOMPAC | 28 | AUTOCOMPAC-28-28 | 2026-10-29 | NUEVO | 2026-10-29 | 28 | 6.1 | 36.9 | 3 | 34.85556 | 24.5
NATIVA | 189 |  | Concreto | CIMENTACION EJES (8-9) (A-J) TORRE 5 | 2025-09-25 | 10/23/2025 12:00:00 AM |  | 28 | 28 | 38.8 | 138 | AUTOCOMPAC | 28 | AUTOCOMPAC-28-28 | 2026-10-29 | NUEVO | 2026-10-29 | 28 | 10.8 | 36.9 | 3 | 34.85556 | 24.5
NATIVA | 182 |  | Concreto | CIMENTACION EJES (1-3) (A-J) TORRE 5 | 2025-09-19 | 10/17/2025 12:00:00 AM |  | 28 | 28 | 33 | 118 | AUTOCOMPAC | 28 | AUTOCOMPAC-28-28 | 2026-10-29 | NUEVO | 2026-10-29 | 28 | 5 | 30.46667 | 3 | 34.11111 | 24.5
NATIVA | 182 |  | Concreto | CIMENTACION EJES (1-3) (A-J) TORRE 5 | 2025-09-19 | 10/17/2025 12:00:00 AM |  | 28 | 28 | 30.3 | 108 | AUTOCOMPAC | 28 | AUTOCOMPAC-28-28 | 2026-10-29 | NUEVO | 2026-10-29 | 28 | 2.3 | 30.46667 | 3 | 34.11111 | 24.5
NATIVA | 182 |  | Concreto | CIMENTACION EJES (1-3) (A-J) TORRE 5 | 2025-09-19 | 10/17/2025 12:00:00 AM |  | 28 | 28 | 28.1 | 100 | AUTOCOMPAC | 28 | AUTOCOMPAC-28-28 | 2026-10-29 | NUEVO | 2026-10-29 | 28 | 0.1 | 30.46667 | 3 | 34.11111 | 24.5
NATIVA | 183 |  | Concreto | CIMENTACION EJES (3-6) (A-J) TORRE 5 | 2025-09-19 | 10/17/2025 12:00:00 AM |  | 28 | 28 | 36 | 129 | AUTOCOMPAC | 28 | AUTOCOMPAC-28-28 | 2026-10-29 | NUEVO | 2026-10-29 | 28 | 8 | 34.33333 | 3 | 33.9 | 24.5
NATIVA | 183 |  | Concreto | CIMENTACION EJES (3-6) (A-J) TORRE 5 | 2025-09-19 | 10/17/2025 12:00:00 AM |  | 28 | 28 | 34.7 | 124 | AUTOCOMPAC | 28 | AUTOCOMPAC-28-28 | 2026-10-29 | NUEVO | 2026-10-29 | 28 | 6.7 | 34.33333 | 3 | 33.9 | 24.5
NATIVA | 183 |  | Concreto | CIMENTACION EJES (3-6) (A-J) TORRE 5 | 2025-09-19 | 10/17/2025 12:00:00 AM |  | 28 | 28 | 32.3 | 115 | AUTOCOMPAC | 28 | AUTOCOMPAC-28-28 | 2026-10-29 | NUEVO | 2026-10-29 | 28 | 4.3 | 34.33333 | 3 | 33.9 | 24.5
NATIVA | 179 |  | Concreto | PLACA PISO 1 EJES (12-21)(A-J) TORRE 4 | 2025-09-11 | 10/9/2025 12:00:00 AM |  | 28 | 28 | 31.7 | 113 | PLACA | 28 | PLACA-28-28 | 2026-10-29 | NUEVO | 2026-10-29 | 28 | 3.7 | 32.03333 | 3 | 32.27778 | 24.5
NATIVA | 179 |  | Concreto | PLACA PISO 1 EJES (12-21)(A-J) TORRE 4 | 2025-09-11 | 10/9/2025 12:00:00 AM |  | 28 | 28 | 34.1 | 122 | PLACA | 28 | PLACA-28-28 | 2026-10-29 | NUEVO | 2026-10-29 | 28 | 6.1 | 32.03333 | 3 | 32.27778 | 24.5
NATIVA | 179 |  | Concreto | PLACA PISO 1 EJES (12-21)(A-J) TORRE 4 | 2025-09-11 | 10/9/2025 12:00:00 AM |  | 28 | 28 | 30.3 | 108 | PLACA | 28 | PLACA-28-28 | 2026-10-29 | NUEVO | 2026-10-29 | 28 | 2.3 | 32.03333 | 3 | 32.27778 | 24.5
NATIVA | 177 |  | Concreto | PLACA PISO 1 EJES (9-12)(A-J) TORRE 4 | 2025-09-04 | 10/2/2025 12:00:00 AM |  | 28 | 28 | 35.9 | 128 | PLACA | 28 | PLACA-28-28 | 2026-10-29 | NUEVO | 2026-10-29 | 28 | 7.9 | 36.8 | 3 | 34.38889 | 24.5
NATIVA | 177 |  | Concreto | PLACA PISO 1 EJES (9-12)(A-J) TORRE 4 | 2025-09-04 | 10/2/2025 12:00:00 AM |  | 28 | 28 | 34.9 | 125 | PLACA | 28 | PLACA-28-28 | 2026-10-29 | NUEVO | 2026-10-29 | 28 | 6.9 | 36.8 | 3 | 34.38889 | 24.5
NATIVA | 177 |  | Concreto | PLACA PISO 1 EJES (9-12)(A-J) TORRE 4 | 2025-09-04 | 10/2/2025 12:00:00 AM |  | 28 | 28 | 39.6 | 141 | PLACA | 28 | PLACA-28-28 | 2026-10-29 | NUEVO | 2026-10-29 | 28 | 11.6 | 36.8 | 3 | 34.38889 | 24.5
NATIVA | 178 |  | Concreto | CIMENTACION EJES (16-21) (A-J) TORRE 4 | 2025-09-04 | 10/2/2025 12:00:00 AM |  | 28 | 28 | 43 | 153 | AUTOCOMPAC | 28 | AUTOCOMPAC-28-28 | 2026-10-29 | NUEVO | 2026-10-29 | 28 | 15 | 37.43333 | 3 | 35.42222 | 24.5
NATIVA | 178 |  | Concreto | CIMENTACION EJES (16-21) (A-J) TORRE 4 | 2025-09-04 | 10/2/2025 12:00:00 AM |  | 28 | 28 | 41.3 | 147 | AUTOCOMPAC | 28 | AUTOCOMPAC-28-28 | 2026-10-29 | NUEVO | 2026-10-29 | 28 | 13.3 | 37.43333 | 3 | 35.42222 | 24.5
NATIVA | 178 |  | Concreto | CIMENTACION EJES (16-21) (A-J) TORRE 4 | 2025-09-04 | 10/2/2025 12:00:00 AM |  | 28 | 28 | 28 | 100 | AUTOCOMPAC | 28 | AUTOCOMPAC-28-28 | 2026-10-29 | NUEVO | 2026-10-29 | 28 | 0 | 37.43333 | 3 | 35.42222 | 24.5
NATIVA | 175 |  | Concreto | CIMENTACION EJES (12-14) (A-J) TORRE 4 | 2025-08-30 | 9/27/2025 12:00:00 AM |  | 28 | 28 | 26 | 93 | AUTOCOMPAC | 28 | AUTOCOMPAC-28-28 | 2026-10-29 | NUEVO | 2026-10-29 | 28 | -2 | 24.9 | 3 | 33.04444 | 24.5
NATIVA | 175 |  | Concreto | CIMENTACION EJES (12-14) (A-J) TORRE 4 | 2025-08-30 | 9/27/2025 12:00:00 AM |  | 28 | 28 | 26.1 | 93 | AUTOCOMPAC | 28 | AUTOCOMPAC-28-28 | 2026-10-29 | NUEVO | 2026-10-29 | 28 | -1.9 | 24.9 | 3 | 33.04444 | 24.5
NATIVA | 175 |  | Concreto | CIMENTACION EJES (12-14) (A-J) TORRE 4 | 2025-08-30 | 9/27/2025 12:00:00 AM |  | 28 | 28 | 22.6 | 81 | AUTOCOMPAC | 28 | AUTOCOMPAC-28-28 | 2026-10-29 | NUEVO | 2026-10-29 | 28 | -5.4 | 24.9 | 3 | 33.04444 | 24.5
NATIVA | 176 |  | Concreto | CIMENTACION EJES (14-16) (A-J) TORRE 4 | 2025-08-30 | 9/27/2025 12:00:00 AM |  | 28 | 28 | 25.6 | 91 | AUTOCOMPAC | 28 | AUTOCOMPAC-28-28 | 2026-10-29 | NUEVO | 2026-10-29 | 28 | -2.4 | 26.1 | 3 | 29.47778 | 24.5
NATIVA | 176 |  | Concreto | CIMENTACION EJES (14-16) (A-J) TORRE 4 | 2025-08-30 | 9/27/2025 12:00:00 AM |  | 28 | 28 | 26.5 | 95 | AUTOCOMPAC | 28 | AUTOCOMPAC-28-28 | 2026-10-29 | NUEVO | 2026-10-29 | 28 | -1.5 | 26.1 | 3 | 29.47778 | 24.5
NATIVA | 176 |  | Concreto | CIMENTACION EJES (14-16) (A-J) TORRE 4 | 2025-08-30 | 9/27/2025 12:00:00 AM |  | 28 | 28 | 26.2 | 94 | AUTOCOMPAC | 28 | AUTOCOMPAC-28-28 | 2026-10-29 | NUEVO | 2026-10-29 | 28 | -1.8 | 26.1 | 3 | 29.47778 | 24.5
NATIVA | 174 |  | Concreto | PLACA PISO 1 EJES (1-9)(A-J) TORRE 4 | 2025-08-26 | 9/23/2025 12:00:00 AM |  | 28 | 28 | 30.5 | 109 | PLACA | 28 | PLACA-28-28 | 2026-10-29 | NUEVO | 2026-10-29 | 28 | 2.5 | 29.13333 | 3 | 26.71111 | 24.5
NATIVA | 174 |  | Concreto | PLACA PISO 1 EJES (1-9)(A-J) TORRE 4 | 2025-08-26 | 9/23/2025 12:00:00 AM |  | 28 | 28 | 29 | 104 | PLACA | 28 | PLACA-28-28 | 2026-10-29 | NUEVO | 2026-10-29 | 28 | 1 | 29.13333 | 3 | 26.71111 | 24.5
NATIVA | 174 |  | Concreto | PLACA PISO 1 EJES (1-9)(A-J) TORRE 4 | 2025-08-26 | 9/23/2025 12:00:00 AM |  | 28 | 28 | 27.9 | 100 | PLACA | 28 | PLACA-28-28 | 2026-10-29 | NUEVO | 2026-10-29 | 28 | -0.1 | 29.13333 | 3 | 26.71111 | 24.5
NATIVA | 172 |  | Concreto | CIMENTACION EJES (10-11) (A-J) TORRE 4 | 2025-08-21 | 9/18/2025 12:00:00 AM |  | 28 | 28 | 33.7 | 120 | AUTOCOMPAC | 28 | AUTOCOMPAC-28-28 | 2026-10-29 | NUEVO | 2026-10-29 | 28 | 5.7 | 35.1 | 3 | 30.11111 | 24.5
NATIVA | 172 |  | Concreto | CIMENTACION EJES (10-11) (A-J) TORRE 4 | 2025-08-21 | 9/18/2025 12:00:00 AM |  | 28 | 28 | 33.7 | 120 | AUTOCOMPAC | 28 | AUTOCOMPAC-28-28 | 2026-10-29 | NUEVO | 2026-10-29 | 28 | 5.7 | 35.1 | 3 | 30.11111 | 24.5
NATIVA | 172 |  | Concreto | CIMENTACION EJES (10-11) (A-J) TORRE 4 | 2025-08-21 | 9/18/2025 12:00:00 AM |  | 28 | 28 | 37.9 | 135 | AUTOCOMPAC | 28 | AUTOCOMPAC-28-28 | 2026-10-29 | NUEVO | 2026-10-29 | 28 | 9.9 | 35.1 | 3 | 30.11111 | 24.5
NATIVA | 173 |  | Concreto | CIMENTACION EJES (11-12) (A-J) TORRE 4 | 2025-08-21 | 9/18/2025 12:00:00 AM |  | 28 | 28 | 68.5 | 245 | AUTOCOMPAC | 28 | AUTOCOMPAC-28-28 | 2026-10-29 | NUEVO | 2026-10-29 | 28 | 40.5 | 44.76667 | 3 | 36.33333 | 24.5
NATIVA | 173 |  | Concreto | CIMENTACION EJES (11-12) (A-J) TORRE 4 | 2025-08-21 | 9/18/2025 12:00:00 AM |  | 28 | 28 | 33 | 118 | AUTOCOMPAC | 28 | AUTOCOMPAC-28-28 | 2026-10-29 | NUEVO | 2026-10-29 | 28 | 5 | 44.76667 | 3 | 36.33333 | 24.5
NATIVA | 173 |  | Concreto | CIMENTACION EJES (11-12) (A-J) TORRE 4 | 2025-08-21 | 9/18/2025 12:00:00 AM |  | 28 | 28 | 32.8 | 117 | AUTOCOMPAC | 28 | AUTOCOMPAC-28-28 | 2026-10-29 | NUEVO | 2026-10-29 | 28 | 4.8 | 44.76667 | 3 | 36.33333 | 24.5
NATIVA | 171 |  | Concreto | BASE TORRE GRUA | 2025-08-15 | 9/12/2025 12:00:00 AM |  | 28 | 28 | 30.4 | 109 | AUTOCOMPAC | 28 | AUTOCOMPAC-28-28 | 2026-10-29 | NUEVO | 2026-10-29 | 28 | 2.4 | 29.86667 | 3 | 36.57778 | 24.5
NATIVA | 171 |  | Concreto | BASE TORRE GRUA | 2025-08-15 | 9/12/2025 12:00:00 AM |  | 28 | 28 | 27.6 | 99 | AUTOCOMPAC | 28 | AUTOCOMPAC-28-28 | 2026-10-29 | NUEVO | 2026-10-29 | 28 | -0.4 | 29.86667 | 3 | 36.57778 | 24.5
NATIVA | 171 |  | Concreto | BASE TORRE GRUA | 2025-08-15 | 9/12/2025 12:00:00 AM |  | 28 | 28 | 31.6 | 113 | AUTOCOMPAC | 28 | AUTOCOMPAC-28-28 | 2026-10-29 | NUEVO | 2026-10-29 | 28 | 3.6 | 29.86667 | 3 | 36.57778 | 24.5
NATIVA | 169 |  | Concreto | CIMENTACION EJES (5-7) (A-J) TORRE 4 | 2025-08-13 | 9/10/2025 12:00:00 AM |  | 28 | 28 | 34.9 | 124 | AUTOCOMPAC | 28 | AUTOCOMPAC-28-28 | 2026-10-29 | NUEVO | 2026-10-29 | 28 | 6.9 | 32.6 | 3 | 35.74444 | 24.5
NATIVA | 169 |  | Concreto | CIMENTACION EJES (5-7) (A-J) TORRE 4 | 2025-08-13 | 9/10/2025 12:00:00 AM |  | 28 | 28 | 32.7 | 117 | AUTOCOMPAC | 28 | AUTOCOMPAC-28-28 | 2026-10-29 | NUEVO | 2026-10-29 | 28 | 4.7 | 32.6 | 3 | 35.74444 | 24.5
NATIVA | 169 |  | Concreto | CIMENTACION EJES (5-7) (A-J) TORRE 4 | 2025-08-13 | 9/10/2025 12:00:00 AM |  | 28 | 28 | 30.2 | 108 | AUTOCOMPAC | 28 | AUTOCOMPAC-28-28 | 2026-10-29 | NUEVO | 2026-10-29 | 28 | 2.2 | 32.6 | 3 | 35.74444 | 24.5
NATIVA | 170 |  | Concreto | CIMENTACION EJES (5-7) (A-J) TORRE 4 | 2025-08-13 | 9/10/2025 12:00:00 AM |  | 28 | 28 | 33.4 | 119 | AUTOCOMPAC | 28 | AUTOCOMPAC-28-28 | 2026-10-29 | NUEVO | 2026-10-29 | 28 | 5.4 | 34.13333 | 3 | 32.2 | 24.5
NATIVA | 170 |  | Concreto | CIMENTACION EJES (5-7) (A-J) TORRE 4 | 2025-08-13 | 9/10/2025 12:00:00 AM |  | 28 | 28 | 33.7 | 120 | AUTOCOMPAC | 28 | AUTOCOMPAC-28-28 | 2026-10-29 | NUEVO | 2026-10-29 | 28 | 5.7 | 34.13333 | 3 | 32.2 | 24.5
NATIVA | 170 |  | Concreto | CIMENTACION EJES (5-7) (A-J) TORRE 4 | 2025-08-13 | 9/10/2025 12:00:00 AM |  | 28 | 28 | 35.3 | 126 | AUTOCOMPAC | 28 | AUTOCOMPAC-28-28 | 2026-10-29 | NUEVO | 2026-10-29 | 28 | 7.3 | 34.13333 | 3 | 32.2 | 24.5
NATIVA | 167 |  | Concreto | CIMENTACION EJES (1-3) (A-J) TORRE 4 | 2025-08-05 | 9/2/2025 12:00:00 AM |  | 28 | 28 | 37.2 | 133 | AUTOCOMPAC | 28 | AUTOCOMPAC-28-28 | 2026-10-29 | NUEVO | 2026-10-29 | 28 | 9.2 | 33.6 | 3 | 33.44444 | 24.5
NATIVA | 167 |  | Concreto | CIMENTACION EJES (1-3) (A-J) TORRE 4 | 2025-08-05 | 9/2/2025 12:00:00 AM |  | 28 | 28 | 31.9 | 114 | AUTOCOMPAC | 28 | AUTOCOMPAC-28-28 | 2026-10-29 | NUEVO | 2026-10-29 | 28 | 3.9 | 33.6 | 3 | 33.44444 | 24.5
NATIVA | 167 |  | Concreto | CIMENTACION EJES (1-3) (A-J) TORRE 4 | 2025-08-05 | 9/2/2025 12:00:00 AM |  | 28 | 28 | 31.7 | 113 | AUTOCOMPAC | 28 | AUTOCOMPAC-28-28 | 2026-10-29 | NUEVO | 2026-10-29 | 28 | 3.7 | 33.6 | 3 | 33.44444 | 24.5
NATIVA | 168 |  | Concreto | CIMENTACION EJES (3-5) (A-J) TORRE 4 | 2025-08-05 | 9/2/2025 12:00:00 AM |  | 28 | 28 | 38.5 | 137 | AUTOCOMPAC | 28 | AUTOCOMPAC-28-28 | 2026-10-29 | NUEVO | 2026-10-29 | 28 | 10.5 | 38.23333 | 3 | 35.32222 | 24.5
NATIVA | 168 |  | Concreto | CIMENTACION EJES (3-5) (A-J) TORRE 4 | 2025-08-05 | 9/2/2025 12:00:00 AM |  | 28 | 28 | 39.6 | 141 | AUTOCOMPAC | 28 | AUTOCOMPAC-28-28 | 2026-10-29 | NUEVO | 2026-10-29 | 28 | 11.6 | 38.23333 | 3 | 35.32222 | 24.5
NATIVA | 168 |  | Concreto | CIMENTACION EJES (3-5) (A-J) TORRE 4 | 2025-08-05 | 9/2/2025 12:00:00 AM |  | 28 | 28 | 36.6 | 130 | AUTOCOMPAC | 28 | AUTOCOMPAC-28-28 | 2026-10-29 | NUEVO | 2026-10-29 | 28 | 8.6 | 38.23333 | 3 | 35.32222 | 24.5
NATIVA | 1117 |  | Concreto | PILOTE 50 TORRE 6 | 2026-09-29 | 10/27/2026 12:00:00 AM |  | 28 | 31 | 38.7 | 125 | TREMIE | 34 | TREMIE-34-28 | 2026-10-29 | NUEVO | 2026-10-29 |  | 7.7 | 40.5 | 3 | 42.24444 | 27.5
NATIVA | 1117 |  | Concreto | PILOTE 50 TORRE 6 | 2026-09-29 | 10/27/2026 12:00:00 AM |  | 28 | 31 | 40.8 | 132 | TREMIE | 34 | TREMIE-34-28 | 2026-10-29 | NUEVO | 2026-10-29 |  | 9.8 | 40.5 | 3 | 42.24444 | 27.5
NATIVA | 1117 |  | Concreto | PILOTE 50 TORRE 6 | 2026-09-29 | 10/27/2026 12:00:00 AM |  | 28 | 31 | 42 | 135 | TREMIE | 34 | TREMIE-34-28 | 2026-10-29 | NUEVO | 2026-10-29 |  | 11 | 40.5 | 3 | 42.24444 | 27.5
NATIVA | 1118 |  | Concreto | PILOTE 16 TORRE 6 | 2026-09-29 | 10/27/2026 12:00:00 AM |  | 28 | 31 | 42.5 | 137 | TREMIE | 34 | TREMIE-34-28 | 2026-10-29 | NUEVO | 2026-10-29 |  | 11.5 | 42.83333 | 3 | 43.02222 | 27.5
NATIVA | 1118 |  | Concreto | PILOTE 16 TORRE 6 | 2026-09-29 | 10/27/2026 12:00:00 AM |  | 28 | 31 | 44.5 | 144 | TREMIE | 34 | TREMIE-34-28 | 2026-10-29 | NUEVO | 2026-10-29 |  | 13.5 | 42.83333 | 3 | 43.02222 | 27.5
NATIVA | 1118 |  | Concreto | PILOTE 16 TORRE 6 | 2026-09-29 | 10/27/2026 12:00:00 AM |  | 28 | 31 | 41.5 | 134 | TREMIE | 34 | TREMIE-34-28 | 2026-10-29 | NUEVO | 2026-10-29 |  | 10.5 | 42.83333 | 3 | 43.02222 | 27.5
NATIVA | 1116 |  | Concreto | PILOTE 80 TORRE 6 | 2026-09-28 | 10/26/2026 12:00:00 AM |  | 28 | 31 | 44 | 142 | TREMIE | 34 | TREMIE-34-28 | 2026-10-29 | NUEVO | 2026-10-29 |  | 13 | 42.53333 | 3 | 41.95556 | 27.5
NATIVA | 1116 |  | Concreto | PILOTE 80 TORRE 6 | 2026-09-28 | 10/26/2026 12:00:00 AM |  | 28 | 31 | 42.6 | 137 | TREMIE | 34 | TREMIE-34-28 | 2026-10-29 | NUEVO | 2026-10-29 |  | 11.6 | 42.53333 | 3 | 41.95556 | 27.5
NATIVA | 1116 |  | Concreto | PILOTE 80 TORRE 6 | 2026-09-28 | 10/26/2026 12:00:00 AM |  | 28 | 31 | 41 | 132 | TREMIE | 34 | TREMIE-34-28 | 2026-10-29 | NUEVO | 2026-10-29 |  | 10 | 42.53333 | 3 | 41.95556 | 27.5
NATIVA | 1115 |  | Concreto | PILOTE 6 TORRE 6 | 2026-09-26 | 10/24/2026 12:00:00 AM |  | 28 | 31 | 46.1 | 149 | TREMIE | 34 | TREMIE-34-28 | 2026-10-29 | NUEVO | 2026-10-29 |  | 15.1 | 44.46667 | 3 | 43.27778 | 27.5
NATIVA | 1115 |  | Concreto | PILOTE 6 TORRE 6 | 2026-09-26 | 10/24/2026 12:00:00 AM |  | 28 | 31 | 42.8 | 138 | TREMIE | 34 | TREMIE-34-28 | 2026-10-29 | NUEVO | 2026-10-29 |  | 11.8 | 44.46667 | 3 | 43.27778 | 27.5
NATIVA | 1115 |  | Concreto | PILOTE 6 TORRE 6 | 2026-09-26 | 10/24/2026 12:00:00 AM |  | 28 | 31 | 44.5 | 144 | TREMIE | 34 | TREMIE-34-28 | 2026-10-29 | NUEVO | 2026-10-29 |  | 13.5 | 44.46667 | 3 | 43.27778 | 27.5
NATIVA | 1114 |  | Concreto | PILOTE 21 TORRE 6 | 2026-09-25 | 10/23/2026 12:00:00 AM |  | 28 | 31 | 46.2 | 149 | TREMIE | 34 | TREMIE-34-28 | 2026-10-29 | NUEVO | 2026-10-29 |  | 15.2 | 45.5 | 3 | 44.16667 | 27.5
NATIVA | 1114 |  | Concreto | PILOTE 21 TORRE 6 | 2026-09-25 | 10/23/2026 12:00:00 AM |  | 28 | 31 | 46.2 | 149 | TREMIE | 34 | TREMIE-34-28 | 2026-10-29 | NUEVO | 2026-10-29 |  | 15.2 | 45.5 | 3 | 44.16667 | 27.5
NATIVA | 1114 |  | Concreto | PILOTE 21 TORRE 6 | 2026-09-25 | 10/23/2026 12:00:00 AM |  | 28 | 31 | 44.1 | 142 | TREMIE | 34 | TREMIE-34-28 | 2026-10-29 | NUEVO | 2026-10-29 |  | 13.1 | 45.5 | 3 | 44.16667 | 27.5
NATIVA | 1111 |  | Concreto | PILOTE 86 TORRE 6 | 2026-09-24 | 10/22/2026 12:00:00 AM |  | 28 | 31 | 42.7 | 138 | TREMIE | 34 | TREMIE-34-28 | 2026-10-29 | NUEVO | 2026-10-29 |  | 11.7 | 42.8 | 3 | 44.25556 | 27.5
NATIVA | 1111 |  | Concreto | PILOTE 86 TORRE 6 | 2026-09-24 | 10/22/2026 12:00:00 AM |  | 28 | 31 | 43.6 | 141 | TREMIE | 34 | TREMIE-34-28 | 2026-10-29 | NUEVO | 2026-10-29 |  | 12.6 | 42.8 | 3 | 44.25556 | 27.5
NATIVA | 1111 |  | Concreto | PILOTE 86 TORRE 6 | 2026-09-24 | 10/22/2026 12:00:00 AM |  | 28 | 31 | 42.1 | 136 | TREMIE | 34 | TREMIE-34-28 | 2026-10-29 | NUEVO | 2026-10-29 |  | 11.1 | 42.8 | 3 | 44.25556 | 27.5
NATIVA | 1108 |  | Concreto | PILOTE 30 TORRE 6 | 2026-09-23 | 10/21/2026 12:00:00 AM |  | 28 | 31 | 42.8 | 138 | TREMIE | 34 | TREMIE-34-28 | 2026-10-29 | NUEVO | 2026-10-29 |  | 11.8 | 42.43333 | 3 | 43.57778 | 27.5
NATIVA | 1108 |  | Concreto | PILOTE 30 TORRE 6 | 2026-09-23 | 10/21/2026 12:00:00 AM |  | 28 | 31 | 41 | 132 | TREMIE | 34 | TREMIE-34-28 | 2026-10-29 | NUEVO | 2026-10-29 |  | 10 | 42.43333 | 3 | 43.57778 | 27.5
NATIVA | 1108 |  | Concreto | PILOTE 30 TORRE 6 | 2026-09-23 | 10/21/2026 12:00:00 AM |  | 28 | 31 | 43.5 | 140 | TREMIE | 34 | TREMIE-34-28 | 2026-10-29 | NUEVO | 2026-10-29 |  | 12.5 | 42.43333 | 3 | 43.57778 | 27.5
NATIVA | 1109 |  | Concreto | PILOTE 53 TORRE 6 | 2026-09-23 | 10/21/2026 12:00:00 AM |  | 28 | 31 | 44.8 | 145 | TREMIE | 34 | TREMIE-34-28 | 2026-10-29 | NUEVO | 2026-10-29 |  | 13.8 | 42.63333 | 3 | 42.62222 | 27.5
NATIVA | 1109 |  | Concreto | PILOTE 53 TORRE 6 | 2026-09-23 | 10/21/2026 12:00:00 AM |  | 28 | 31 | 45.1 | 145 | TREMIE | 34 | TREMIE-34-28 | 2026-10-29 | NUEVO | 2026-10-29 |  | 14.1 | 42.63333 | 3 | 42.62222 | 27.5
NATIVA | 1109 |  | Concreto | PILOTE 53 TORRE 6 | 2026-09-23 | 10/21/2026 12:00:00 AM |  | 28 | 31 | 38 | 122 | TREMIE | 34 | TREMIE-34-28 | 2026-10-29 | NUEVO | 2026-10-29 |  | 7 | 42.63333 | 3 | 42.62222 | 27.5
NATIVA | 1106 |  | Concreto | PILOTE 2 TORRE 6 | 2026-09-22 | 10/20/2026 12:00:00 AM |  | 28 | 31 | 46.8 | 151 | TREMIE | 34 | TREMIE-34-28 | 2026-10-29 | NUEVO | 2026-10-29 |  | 15.8 | 45.63333 | 3 | 43.56667 | 27.5
NATIVA | 1106 |  | Concreto | PILOTE 2 TORRE 6 | 2026-09-22 | 10/20/2026 12:00:00 AM |  | 28 | 31 | 44.2 | 143 | TREMIE | 34 | TREMIE-34-28 | 2026-10-29 | NUEVO | 2026-10-29 |  | 13.2 | 45.63333 | 3 | 43.56667 | 27.5
NATIVA | 1106 |  | Concreto | PILOTE 2 TORRE 6 | 2026-09-22 | 10/20/2026 12:00:00 AM |  | 28 | 31 | 45.9 | 148 | TREMIE | 34 | TREMIE-34-28 | 2026-10-29 | NUEVO | 2026-10-29 |  | 14.9 | 45.63333 | 3 | 43.56667 | 27.5
NATIVA | 1104 |  | Concreto | PILOTE 66 TORRE 6 | 2026-09-21 | 10/19/2026 12:00:00 AM |  | 28 | 31 | 40.1 | 129 | TREMIE | 34 | TREMIE-34-28 | 2026-10-29 | NUEVO | 2026-10-29 |  | 9.1 | 42.03333 | 3 | 43.43333 | 27.5
NATIVA | 1104 |  | Concreto | PILOTE 66 TORRE 6 | 2026-09-21 | 10/19/2026 12:00:00 AM |  | 28 | 31 | 42.1 | 136 | TREMIE | 34 | TREMIE-34-28 | 2026-10-29 | NUEVO | 2026-10-29 |  | 11.1 | 42.03333 | 3 | 43.43333 | 27.5
NATIVA | 1104 |  | Concreto | PILOTE 66 TORRE 6 | 2026-09-21 | 10/19/2026 12:00:00 AM |  | 28 | 31 | 43.9 | 142 | TREMIE | 34 | TREMIE-34-28 | 2026-10-29 | NUEVO | 2026-10-29 |  | 12.9 | 42.03333 | 3 | 43.43333 | 27.5
NATIVA | 1102 |  | Concreto | PILOTE 65 TORRE 6 | 2026-09-19 | 10/17/2026 12:00:00 AM |  | 28 | 31 | 38.5 | 124 | TREMIE | 34 | TREMIE-34-28 | 2026-10-29 | NUEVO | 2026-10-29 |  | 7.5 | 38.8 | 3 | 42.15556 | 27.5
NATIVA | 1102 |  | Concreto | PILOTE 65 TORRE 6 | 2026-09-19 | 10/17/2026 12:00:00 AM |  | 28 | 31 | 38 | 123 | TREMIE | 34 | TREMIE-34-28 | 2026-10-29 | NUEVO | 2026-10-29 |  | 7 | 38.8 | 3 | 42.15556 | 27.5
NATIVA | 1102 |  | Concreto | PILOTE 65 TORRE 6 | 2026-09-19 | 10/17/2026 12:00:00 AM |  | 28 | 31 | 39.9 | 129 | TREMIE | 34 | TREMIE-34-28 | 2026-10-29 | NUEVO | 2026-10-29 |  | 8.9 | 38.8 | 3 | 42.15556 | 27.5
NATIVA | 1099 |  | Concreto | PILOTE 9 TORRE 6 | 2026-09-18 | 10/16/2026 12:00:00 AM |  | 28 | 31 | 40.4 | 130 | TREMIE | 34 | TREMIE-34-28 | 2026-10-29 | NUEVO | 2026-10-29 |  | 9.4 | 41.86667 | 3 | 40.9 | 27.5
NATIVA | 1099 |  | Concreto | PILOTE 9 TORRE 6 | 2026-09-18 | 10/16/2026 12:00:00 AM |  | 28 | 31 | 40.7 | 131 | TREMIE | 34 | TREMIE-34-28 | 2026-10-29 | NUEVO | 2026-10-29 |  | 9.7 | 41.86667 | 3 | 40.9 | 27.5
NATIVA | 1099 |  | Concreto | PILOTE 9 TORRE 6 | 2026-09-18 | 10/16/2026 12:00:00 AM |  | 28 | 31 | 44.5 | 144 | TREMIE | 34 | TREMIE-34-28 | 2026-10-29 | NUEVO | 2026-10-29 |  | 13.5 | 41.86667 | 3 | 40.9 | 27.5
NATIVA | 1101 |  | Concreto | PILOTE 59 TORRE 6 | 2026-09-18 | 10/16/2026 12:00:00 AM |  | 28 | 31 | 41.8 | 135 | TREMIE | 34 | TREMIE-34-28 | 2026-10-29 | NUEVO | 2026-10-29 |  | 10.8 | 40.86667 | 3 | 40.51111 | 27.5
NATIVA | 1101 |  | Concreto | PILOTE 59 TORRE 6 | 2026-09-18 | 10/16/2026 12:00:00 AM |  | 28 | 31 | 39.5 | 127 | TREMIE | 34 | TREMIE-34-28 | 2026-10-29 | NUEVO | 2026-10-29 |  | 8.5 | 40.86667 | 3 | 40.51111 | 27.5
NATIVA | 1101 |  | Concreto | PILOTE 59 TORRE 6 | 2026-09-18 | 10/16/2026 12:00:00 AM |  | 28 | 31 | 41.3 | 133 | TREMIE | 34 | TREMIE-34-28 | 2026-10-29 | NUEVO | 2026-10-29 |  | 10.3 | 40.86667 | 3 | 40.51111 | 27.5
NATIVA | 1097 |  | Concreto | PILOTE 68 TORRE 6 | 2026-09-17 | 10/15/2026 12:00:00 AM |  | 28 | 31 | 25.8 | 83 | TREMIE | 34 | TREMIE-34-28 | 2026-10-29 | NUEVO | 2026-10-29 |  | -5.2 | 34.63333 | 3 | 39.12222 | 27.5
NATIVA | 1097 |  | Concreto | PILOTE 68 TORRE 6 | 2026-09-17 | 10/15/2026 12:00:00 AM |  | 28 | 31 | 40 | 129 | TREMIE | 34 | TREMIE-34-28 | 2026-10-29 | NUEVO | 2026-10-29 |  | 9 | 34.63333 | 3 | 39.12222 | 27.5
NATIVA | 1097 |  | Concreto | PILOTE 68 TORRE 6 | 2026-09-17 | 10/15/2026 12:00:00 AM |  | 28 | 31 | 38.1 | 123 | TREMIE | 34 | TREMIE-34-28 | 2026-10-29 | NUEVO | 2026-10-29 |  | 7.1 | 34.63333 | 3 | 39.12222 | 27.5
NATIVA | 1098 |  | Concreto | PILOTE 33 TORRE 6 | 2026-09-17 | 10/15/2026 12:00:00 AM |  | 28 | 31 | 38.1 | 123 | TREMIE | 34 | TREMIE-34-28 | 2026-10-29 | NUEVO | 2026-10-29 |  | 7.1 | 37.96667 | 3 | 37.82222 | 27.5
NATIVA | 1098 |  | Concreto | PILOTE 33 TORRE 6 | 2026-09-17 | 10/15/2026 12:00:00 AM |  | 28 | 31 | 38 | 123 | TREMIE | 34 | TREMIE-34-28 | 2026-10-29 | NUEVO | 2026-10-29 |  | 7 | 37.96667 | 3 | 37.82222 | 27.5
NATIVA | 1098 |  | Concreto | PILOTE 33 TORRE 6 | 2026-09-17 | 10/15/2026 12:00:00 AM |  | 28 | 31 | 37.8 | 122 | TREMIE | 34 | TREMIE-34-28 | 2026-10-29 | NUEVO | 2026-10-29 |  | 6.8 | 37.96667 | 3 | 37.82222 | 27.5
NATIVA | 1094 |  | Concreto | PILOTE 15 TORRE 6 | 2026-09-16 | 10/14/2026 12:00:00 AM |  | 28 | 31 | 37.8 | 122 | TREMIE | 34 | TREMIE-34-28 | 2026-10-29 | NUEVO | 2026-10-29 |  | 6.8 | 36.86667 | 3 | 36.48889 | 27.5
NATIVA | 1094 |  | Concreto | PILOTE 15 TORRE 6 | 2026-09-16 | 10/14/2026 12:00:00 AM |  | 28 | 31 | 35 | 113 | TREMIE | 34 | TREMIE-34-28 | 2026-10-29 | NUEVO | 2026-10-29 |  | 4 | 36.86667 | 3 | 36.48889 | 27.5
NATIVA | 1094 |  | Concreto | PILOTE 15 TORRE 6 | 2026-09-16 | 10/14/2026 12:00:00 AM |  | 28 | 31 | 37.8 | 122 | TREMIE | 34 | TREMIE-34-28 | 2026-10-29 | NUEVO | 2026-10-29 |  | 6.8 | 36.86667 | 3 | 36.48889 | 27.5
NATIVA | 1081 |  | Concreto | PILOTE 13 TORRE 3 | 2026-09-04 | 10/2/2026 12:00:00 AM |  | 28 | 31 | 40.8 | 132 | TREMIE | 34 | TREMIE-34-28 | 2026-10-29 | NUEVO | 2026-10-29 |  | 9.8 | 41.3 | 3 | 38.71111 | 27.5
NATIVA | 1081 |  | Concreto | PILOTE 13 TORRE 3 | 2026-09-04 | 10/2/2026 12:00:00 AM |  | 28 | 31 | 41.8 | 135 | TREMIE | 34 | TREMIE-34-28 | 2026-10-29 | NUEVO | 2026-10-29 |  | 10.8 | 41.3 | 3 | 38.71111 | 27.5
NATIVA | 1081 |  | Concreto | PILOTE 13 TORRE 3 | 2026-09-04 | 10/2/2026 12:00:00 AM |  | 28 | 31 | 41.3 | 133 | TREMIE | 34 | TREMIE-34-28 | 2026-10-29 | NUEVO | 2026-10-29 |  | 10.3 | 41.3 | 3 | 38.71111 | 27.5
NATIVA | 1080 |  | Concreto | PILOTE 84 TORRE 3 | 2026-09-02 | 9/30/2026 12:00:00 AM |  | 28 | 31 | 35 | 113 | TREMIE | 34 | TREMIE-34-28 | 2026-10-29 | NUEVO | 2026-10-29 |  | 4 | 37.13333 | 3 | 38.43333 | 27.5
NATIVA | 1080 |  | Concreto | PILOTE 84 TORRE 3 | 2026-09-02 | 9/30/2026 12:00:00 AM |  | 28 | 31 | 35.2 | 113 | TREMIE | 34 | TREMIE-34-28 | 2026-10-29 | NUEVO | 2026-10-29 |  | 4.2 | 37.13333 | 3 | 38.43333 | 27.5
NATIVA | 1080 |  | Concreto | PILOTE 84 TORRE 3 | 2026-09-02 | 9/30/2026 12:00:00 AM |  | 28 | 31 | 41.2 | 133 | TREMIE | 34 | TREMIE-34-28 | 2026-10-29 | NUEVO | 2026-10-29 |  | 10.2 | 37.13333 | 3 | 38.43333 | 27.5
NATIVA | 1077 |  | Concreto | PILOTE 78 TORRE 3 | 2026-09-01 | 9/29/2026 12:00:00 AM |  | 28 | 31 | 41.9 | 135 | TREMIE | 34 | TREMIE-34-28 | 2026-10-29 | NUEVO | 2026-10-29 |  | 10.9 | 41.33333 | 3 | 39.92222 | 27.5
NATIVA | 1077 |  | Concreto | PILOTE 78 TORRE 3 | 2026-09-01 | 9/29/2026 12:00:00 AM |  | 28 | 31 | 40.3 | 130 | TREMIE | 34 | TREMIE-34-28 | 2026-10-29 | NUEVO | 2026-10-29 |  | 9.3 | 41.33333 | 3 | 39.92222 | 27.5
NATIVA | 1077 |  | Concreto | PILOTE 78 TORRE 3 | 2026-09-01 | 9/29/2026 12:00:00 AM |  | 28 | 31 | 41.8 | 135 | TREMIE | 34 | TREMIE-34-28 | 2026-10-29 | NUEVO | 2026-10-29 |  | 10.8 | 41.33333 | 3 | 39.92222 | 27.5
NATIVA | 1075 |  | Concreto | PILOTE 67 TORRE 3 | 2026-08-31 | 9/28/2026 12:00:00 AM |  | 28 | 31 | 71.7 | 231 | TREMIE | 34 | TREMIE-34-28 | 2026-10-29 | NUEVO | 2026-10-29 |  | 40.7 | 51.23333 | 3 | 43.23333 | 27.5
NATIVA | 1075 |  | Concreto | PILOTE 67 TORRE 3 | 2026-08-31 | 9/28/2026 12:00:00 AM |  | 28 | 31 | 40 | 129 | TREMIE | 34 | TREMIE-34-28 | 2026-10-29 | NUEVO | 2026-10-29 |  | 9 | 51.23333 | 3 | 43.23333 | 27.5
NATIVA | 1075 |  | Concreto | PILOTE 67 TORRE 3 | 2026-08-31 | 9/28/2026 12:00:00 AM |  | 28 | 31 | 42 | 135 | TREMIE | 34 | TREMIE-34-28 | 2026-10-29 | NUEVO | 2026-10-29 |  | 11 | 51.23333 | 3 | 43.23333 | 27.5
NATIVA | 1074 |  | Concreto | PILOTE 37 TORRE 3 | 2026-08-29 | 9/26/2026 12:00:00 AM |  | 28 | 31 | 30.9 | 100 | TREMIE | 34 | TREMIE-34-28 | 2026-10-29 | NUEVO | 2026-10-29 |  | -0.1 | 30.8 | 3 | 41.12222 | 27.5
NATIVA | 1074 |  | Concreto | PILOTE 37 TORRE 3 | 2026-08-29 | 9/26/2026 12:00:00 AM |  | 28 | 31 | 28.9 | 93 | TREMIE | 34 | TREMIE-34-28 | 2026-10-29 | NUEVO | 2026-10-29 |  | -2.1 | 30.8 | 3 | 41.12222 | 27.5
NATIVA | 1074 |  | Concreto | PILOTE 37 TORRE 3 | 2026-08-29 | 9/26/2026 12:00:00 AM |  | 28 | 31 | 32.6 | 105 | TREMIE | 34 | TREMIE-34-28 | 2026-10-29 | NUEVO | 2026-10-29 |  | 1.6 | 30.8 | 3 | 41.12222 | 27.5
NATIVA | 1072 |  | Concreto | PILOTE 76 Y 72 TORRE 6 | 2026-08-28 | 9/25/2026 12:00:00 AM |  | 28 | 31 | 27.8 | 90 | TREMIE | 34 | TREMIE-34-28 | 2026-10-29 | NUEVO | 2026-10-29 |  | -3.2 | 35.83333 | 3 | 39.28889 | 27.5
NATIVA | 1072 |  | Concreto | PILOTE 76 Y 72 TORRE 6 | 2026-08-28 | 9/25/2026 12:00:00 AM |  | 28 | 31 | 41.2 | 133 | TREMIE | 34 | TREMIE-34-28 | 2026-10-29 | NUEVO | 2026-10-29 |  | 10.2 | 35.83333 | 3 | 39.28889 | 27.5
NATIVA | 1072 |  | Concreto | PILOTE 76 Y 72 TORRE 6 | 2026-08-28 | 9/25/2026 12:00:00 AM |  | 28 | 31 | 38.5 | 124 | TREMIE | 34 | TREMIE-34-28 | 2026-10-29 | NUEVO | 2026-10-29 |  | 7.5 | 35.83333 | 3 | 39.28889 | 27.5
NATIVA | 1071 |  | Concreto | PILOTE 15 Y 70 TORRE 3 | 2026-08-27 | 9/24/2026 12:00:00 AM |  | 28 | 31 | 37.8 | 122 | TREMIE | 34 | TREMIE-34-28 | 2026-10-29 | NUEVO | 2026-10-29 |  | 6.8 | 37.53333 | 3 | 34.72222 | 27.5
NATIVA | 1071 |  | Concreto | PILOTE 15 Y 70 TORRE 3 | 2026-08-27 | 9/24/2026 12:00:00 AM |  | 28 | 31 | 36.7 | 118 | TREMIE | 34 | TREMIE-34-28 | 2026-10-29 | NUEVO | 2026-10-29 |  | 5.7 | 37.53333 | 3 | 34.72222 | 27.5
NATIVA | 1071 |  | Concreto | PILOTE 15 Y 70 TORRE 3 | 2026-08-27 | 9/24/2026 12:00:00 AM |  | 28 | 31 | 38.1 | 123 | TREMIE | 34 | TREMIE-34-28 | 2026-10-29 | NUEVO | 2026-10-29 |  | 7.1 | 37.53333 | 3 | 34.72222 | 27.5
NATIVA | 1068 |  | Concreto | PILOTE 11 Y 35 TORRE 3 | 2026-08-26 | 9/23/2026 12:00:00 AM |  | 28 | 31 | 34.4 | 111 | TREMIE | 34 | TREMIE-34-28 | 2026-10-29 | NUEVO | 2026-10-29 |  | 3.4 | 33.43333 | 3 | 35.6 | 27.5
NATIVA | 1068 |  | Concreto | PILOTE 11 Y 35 TORRE 3 | 2026-08-26 | 9/23/2026 12:00:00 AM |  | 28 | 31 | 33 | 106 | TREMIE | 34 | TREMIE-34-28 | 2026-10-29 | NUEVO | 2026-10-29 |  | 2 | 33.43333 | 3 | 35.6 | 27.5
NATIVA | 1068 |  | Concreto | PILOTE 11 Y 35 TORRE 3 | 2026-08-26 | 9/23/2026 12:00:00 AM |  | 28 | 31 | 32.9 | 106 | TREMIE | 34 | TREMIE-34-28 | 2026-10-29 | NUEVO | 2026-10-29 |  | 1.9 | 33.43333 | 3 | 35.6 | 27.5
NATIVA | 1065 |  | Concreto | PILOTESS 83 Y 47 TORRE 3 | 2026-08-25 | 9/22/2026 12:00:00 AM |  | 28 | 31 | 38.4 | 124 | TREMIE | 34 | TREMIE-34-28 | 2026-10-29 | NUEVO | 2026-10-29 |  | 7.4 | 36.1 | 3 | 35.68889 | 27.5
NATIVA | 1065 |  | Concreto | PILOTESS 83 Y 47 TORRE 3 | 2026-08-25 | 9/22/2026 12:00:00 AM |  | 28 | 31 | 35.5 | 114 | TREMIE | 34 | TREMIE-34-28 | 2026-10-29 | NUEVO | 2026-10-29 |  | 4.5 | 36.1 | 3 | 35.68889 | 27.5
NATIVA | 1065 |  | Concreto | PILOTESS 83 Y 47 TORRE 3 | 2026-08-25 | 9/22/2026 12:00:00 AM |  | 28 | 31 | 34.4 | 111 | TREMIE | 34 | TREMIE-34-28 | 2026-10-29 | NUEVO | 2026-10-29 |  | 3.4 | 36.1 | 3 | 35.68889 | 27.5
NATIVA | 1063 |  | Concreto | PILOTE 50 Y 42 TORRE 3 | 2026-08-24 | 9/21/2026 12:00:00 AM |  | 28 | 31 | 41.7 | 134 | TREMIE | 34 | TREMIE-34-28 | 2026-10-29 | NUEVO | 2026-10-29 |  | 10.7 | 40.43333 | 3 | 36.65556 | 27.5
NATIVA | 1063 |  | Concreto | PILOTE 50 Y 42 TORRE 3 | 2026-08-24 | 9/21/2026 12:00:00 AM |  | 28 | 31 | 38.7 | 125 | TREMIE | 34 | TREMIE-34-28 | 2026-10-29 | NUEVO | 2026-10-29 |  | 7.7 | 40.43333 | 3 | 36.65556 | 27.5
NATIVA | 1063 |  | Concreto | PILOTE 50 Y 42 TORRE 3 | 2026-08-24 | 9/21/2026 12:00:00 AM |  | 28 | 31 | 40.9 | 132 | TREMIE | 34 | TREMIE-34-28 | 2026-10-29 | NUEVO | 2026-10-29 |  | 9.9 | 40.43333 | 3 | 36.65556 | 27.5
NATIVA | 1061 |  | Concreto | PILOTE 23 TORRE 3 | 2026-08-22 | 9/19/2026 12:00:00 AM |  | 28 | 31 | 34.6 | 112 | TREMIE | 34 | TREMIE-34-28 | 2026-10-29 | NUEVO | 2026-10-29 |  | 3.6 | 37.36667 | 3 | 37.96667 | 27.5
NATIVA | 1061 |  | Concreto | PILOTE 23 TORRE 3 | 2026-08-22 | 9/19/2026 12:00:00 AM |  | 28 | 31 | 37.9 | 122 | TREMIE | 34 | TREMIE-34-28 | 2026-10-29 | NUEVO | 2026-10-29 |  | 6.9 | 37.36667 | 3 | 37.96667 | 27.5
NATIVA | 1061 |  | Concreto | PILOTE 23 TORRE 3 | 2026-08-22 | 9/19/2026 12:00:00 AM |  | 28 | 31 | 39.6 | 128 | TREMIE | 34 | TREMIE-34-28 | 2026-10-29 | NUEVO | 2026-10-29 |  | 8.6 | 37.36667 | 3 | 37.96667 | 27.5
NATIVA | 1060 |  | Concreto | PILOTE 69 Y 5 TORRE 3 | 2026-08-21 | 9/18/2026 12:00:00 AM |  | 28 | 31 | 44.9 | 145 | TREMIE | 34 | TREMIE-34-28 | 2026-10-29 | NUEVO | 2026-10-29 |  | 13.9 | 40.8 | 3 | 39.53333 | 27.5
NATIVA | 1060 |  | Concreto | PILOTE 69 Y 5 TORRE 3 | 2026-08-21 | 9/18/2026 12:00:00 AM |  | 28 | 31 | 39.8 | 128 | TREMIE | 34 | TREMIE-34-28 | 2026-10-29 | NUEVO | 2026-10-29 |  | 8.8 | 40.8 | 3 | 39.53333 | 27.5
NATIVA | 1060 |  | Concreto | PILOTE 69 Y 5 TORRE 3 | 2026-08-21 | 9/18/2026 12:00:00 AM |  | 28 | 31 | 37.7 | 122 | TREMIE | 34 | TREMIE-34-28 | 2026-10-29 | NUEVO | 2026-10-29 |  | 6.7 | 40.8 | 3 | 39.53333 | 27.5
NATIVA | 1059 |  | Concreto | PILOTE 53 Y 58 TORRE 3 | 2026-08-20 | 9/17/2026 12:00:00 AM |  | 28 | 31 | 44 | 142 | TREMIE | 34 | TREMIE-34-28 | 2026-10-29 | NUEVO | 2026-10-29 |  | 13 | 44.06667 | 3 | 40.74444 | 27.5
NATIVA | 1059 |  | Concreto | PILOTE 53 Y 58 TORRE 3 | 2026-08-20 | 9/17/2026 12:00:00 AM |  | 28 | 31 | 44.3 | 143 | TREMIE | 34 | TREMIE-34-28 | 2026-10-29 | NUEVO | 2026-10-29 |  | 13.3 | 44.06667 | 3 | 40.74444 | 27.5
NATIVA | 1059 |  | Concreto | PILOTE 53 Y 58 TORRE 3 | 2026-08-20 | 9/17/2026 12:00:00 AM |  | 28 | 31 | 43.9 | 141 | TREMIE | 34 | TREMIE-34-28 | 2026-10-29 | NUEVO | 2026-10-29 |  | 12.9 | 44.06667 | 3 | 40.74444 | 27.5
NATIVA | 1056 |  | Concreto | PILOTE 49 Y 14 TORRE 3 | 2026-08-19 | 9/16/2026 12:00:00 AM |  | 28 | 31 | 40.9 | 132 | TREMIE | 34 | TREMIE-34-28 | 2026-10-29 | NUEVO | 2026-10-29 |  | 9.9 | 40.53333 | 3 | 41.8 | 27.5
NATIVA | 1056 |  | Concreto | PILOTE 49 Y 14 TORRE 3 | 2026-08-19 | 9/16/2026 12:00:00 AM |  | 28 | 31 | 40.7 | 131 | TREMIE | 34 | TREMIE-34-28 | 2026-10-29 | NUEVO | 2026-10-29 |  | 9.7 | 40.53333 | 3 | 41.8 | 27.5
NATIVA | 1056 |  | Concreto | PILOTE 49 Y 14 TORRE 3 | 2026-08-19 | 9/16/2026 12:00:00 AM |  | 28 | 31 | 40 | 129 | TREMIE | 34 | TREMIE-34-28 | 2026-10-29 | NUEVO | 2026-10-29 |  | 9 | 40.53333 | 3 | 41.8 | 27.5
NATIVA | 1055 |  | Concreto | PILOTE 7 Y 59 TORRE 3 | 2026-08-18 | 9/15/2026 12:00:00 AM |  | 28 | 31 | 45.3 | 146 | TREMIE | 34 | TREMIE-34-28 | 2026-10-29 | NUEVO | 2026-10-29 |  | 14.3 | 44.5 | 3 | 43.03333 | 27.5
NATIVA | 1055 |  | Concreto | PILOTE 7 Y 59 TORRE 3 | 2026-08-18 | 9/15/2026 12:00:00 AM |  | 28 | 31 | 42.4 | 137 | TREMIE | 34 | TREMIE-34-28 | 2026-10-29 | NUEVO | 2026-10-29 |  | 11.4 | 44.5 | 3 | 43.03333 | 27.5
NATIVA | 1055 |  | Concreto | PILOTE 7 Y 59 TORRE 3 | 2026-08-18 | 9/15/2026 12:00:00 AM |  | 28 | 31 | 45.8 | 148 | TREMIE | 34 | TREMIE-34-28 | 2026-10-29 | NUEVO | 2026-10-29 |  | 14.8 | 44.5 | 3 | 43.03333 | 27.5
NATIVA | 1053 |  | Concreto | PILOTE 75 TORRE 3 | 2026-08-15 | 9/12/2026 12:00:00 AM |  | 28 | 31 | 41.6 | 134 | TREMIE | 34 | TREMIE-34-28 | 2026-10-29 | NUEVO | 2026-10-29 |  | 10.6 | 42.86667 | 3 | 42.63333 | 27.5
NATIVA | 1053 |  | Concreto | PILOTE 75 TORRE 3 | 2026-08-15 | 9/12/2026 12:00:00 AM |  | 28 | 31 | 42.5 | 137 | TREMIE | 34 | TREMIE-34-28 | 2026-10-29 | NUEVO | 2026-10-29 |  | 11.5 | 42.86667 | 3 | 42.63333 | 27.5
NATIVA | 1053 |  | Concreto | PILOTE 75 TORRE 3 | 2026-08-15 | 9/12/2026 12:00:00 AM |  | 28 | 31 | 44.5 | 143 | TREMIE | 34 | TREMIE-34-28 | 2026-10-29 | NUEVO | 2026-10-29 |  | 13.5 | 42.86667 | 3 | 42.63333 | 27.5
NATIVA | 1050 |  | Concreto | PILOTE 88 Y 66 TORRE 3 | 2026-08-14 | 9/11/2026 12:00:00 AM |  | 28 | 31 | 38.1 | 123 | TREMIE | 34 | TREMIE-34-28 | 2026-10-29 | NUEVO | 2026-10-29 |  | 7.1 | 35.2 | 3 | 40.85556 | 27.5
NATIVA | 1050 |  | Concreto | PILOTE 88 Y 66 TORRE 3 | 2026-08-14 | 9/11/2026 12:00:00 AM |  | 28 | 31 | 33.9 | 109 | TREMIE | 34 | TREMIE-34-28 | 2026-10-29 | NUEVO | 2026-10-29 |  | 2.9 | 35.2 | 3 | 40.85556 | 27.5
NATIVA | 1050 |  | Concreto | PILOTE 88 Y 66 TORRE 3 | 2026-08-14 | 9/11/2026 12:00:00 AM |  | 28 | 31 | 33.6 | 108 | TREMIE | 34 | TREMIE-34-28 | 2026-10-29 | NUEVO | 2026-10-29 |  | 2.6 | 35.2 | 3 | 40.85556 | 27.5
NATIVA | 1051 |  | Concreto | PILOTE 39 TORRE 3 | 2026-08-14 | 9/11/2026 12:00:00 AM |  | 28 | 31 | 43.1 | 139 | TREMIE | 34 | TREMIE-34-28 | 2026-10-29 | NUEVO | 2026-10-29 |  | 12.1 | 41.26667 | 3 | 39.77778 | 27.5
NATIVA | 1051 |  | Concreto | PILOTE 39 TORRE 3 | 2026-08-14 | 9/11/2026 12:00:00 AM |  | 28 | 31 | 40.7 | 131 | TREMIE | 34 | TREMIE-34-28 | 2026-10-29 | NUEVO | 2026-10-29 |  | 9.7 | 41.26667 | 3 | 39.77778 | 27.5
NATIVA | 1051 |  | Concreto | PILOTE 39 TORRE 3 | 2026-08-14 | 9/11/2026 12:00:00 AM |  | 28 | 31 | 40 | 129 | TREMIE | 34 | TREMIE-34-28 | 2026-10-29 | NUEVO | 2026-10-29 |  | 9 | 41.26667 | 3 | 39.77778 | 27.5
NATIVA | 1049 |  | Concreto | PILOTE 30 TORRE 3 | 2026-08-13 | 9/10/2026 12:00:00 AM |  | 28 | 31 | 33.7 | 109 | TREMIE | 34 | TREMIE-34-28 | 2026-10-29 | NUEVO | 2026-10-29 |  | 2.7 | 33.5 | 3 | 36.65556 | 27.5
NATIVA | 1049 |  | Concreto | PILOTE 30 TORRE 3 | 2026-08-13 | 9/10/2026 12:00:00 AM |  | 28 | 31 | 33.1 | 107 | TREMIE | 34 | TREMIE-34-28 | 2026-10-29 | NUEVO | 2026-10-29 |  | 2.1 | 33.5 | 3 | 36.65556 | 27.5
NATIVA | 1049 |  | Concreto | PILOTE 30 TORRE 3 | 2026-08-13 | 9/10/2026 12:00:00 AM |  | 28 | 31 | 33.7 | 109 | TREMIE | 34 | TREMIE-34-28 | 2026-10-29 | NUEVO | 2026-10-29 |  | 2.7 | 33.5 | 3 | 36.65556 | 27.5
NATIVA | 1047 |  | Concreto | PILOTE 77 Y 85 TORRE 3 | 2026-08-12 | 9/9/2026 12:00:00 AM |  | 28 | 31 | 31.6 | 102 | TREMIE | 34 | TREMIE-34-28 | 2026-10-29 | NUEVO | 2026-10-29 |  | 0.6 | 30.4 | 3 | 35.05556 | 27.5
NATIVA | 1047 |  | Concreto | PILOTE 77 Y 85 TORRE 3 | 2026-08-12 | 9/9/2026 12:00:00 AM |  | 28 | 31 | 29.8 | 96 | TREMIE | 34 | TREMIE-34-28 | 2026-10-29 | NUEVO | 2026-10-29 |  | -1.2 | 30.4 | 3 | 35.05556 | 27.5
NATIVA | 1047 |  | Concreto | PILOTE 77 Y 85 TORRE 3 | 2026-08-12 | 9/9/2026 12:00:00 AM |  | 28 | 31 | 29.8 | 96 | TREMIE | 34 | TREMIE-34-28 | 2026-10-29 | NUEVO | 2026-10-29 |  | -1.2 | 30.4 | 3 | 35.05556 | 27.5
NATIVA | 1043 |  | Concreto | PILOTES 41 Y 33 TORRE 3 | 2026-08-11 | 9/8/2026 12:00:00 AM |  | 28 | 31 | 30.9 | 100 | TREMIE | 34 | TREMIE-34-28 | 2026-10-29 | NUEVO | 2026-10-29 |  | -0.1 | 33.03333 | 3 | 32.31111 | 27.5
NATIVA | 1043 |  | Concreto | PILOTES 41 Y 33 TORRE 3 | 2026-08-11 | 9/8/2026 12:00:00 AM |  | 28 | 31 | 36 | 116 | TREMIE | 34 | TREMIE-34-28 | 2026-10-29 | NUEVO | 2026-10-29 |  | 5 | 33.03333 | 3 | 32.31111 | 27.5
NATIVA | 1043 |  | Concreto | PILOTES 41 Y 33 TORRE 3 | 2026-08-11 | 9/8/2026 12:00:00 AM |  | 28 | 31 | 32.2 | 104 | TREMIE | 34 | TREMIE-34-28 | 2026-10-29 | NUEVO | 2026-10-29 |  | 1.2 | 33.03333 | 3 | 32.31111 | 27.5
NATIVA | 1044 |  | Concreto | PILOTE 55 TORRE 3 | 2026-08-11 | 9/8/2026 12:00:00 AM |  | 28 | 31 | 33.5 | 108 | TREMIE | 34 | TREMIE-34-28 | 2026-10-29 | NUEVO | 2026-10-29 |  | 2.5 | 34.6 | 3 | 32.67778 | 27.5
NATIVA | 1044 |  | Concreto | PILOTE 55 TORRE 3 | 2026-08-11 | 9/8/2026 12:00:00 AM |  | 28 | 31 | 34.6 | 111 | TREMIE | 34 | TREMIE-34-28 | 2026-10-29 | NUEVO | 2026-10-29 |  | 3.6 | 34.6 | 3 | 32.67778 | 27.5
NATIVA | 1044 |  | Concreto | PILOTE 55 TORRE 3 | 2026-08-11 | 9/8/2026 12:00:00 AM |  | 28 | 31 | 35.7 | 115 | TREMIE | 34 | TREMIE-34-28 | 2026-10-29 | NUEVO | 2026-10-29 |  | 4.7 | 34.6 | 3 | 32.67778 | 27.5
NATIVA | 1042 |  | Concreto | PILOTE 81 TORRE 3 | 2026-08-10 | 9/7/2026 12:00:00 AM |  | 28 | 31 | 36.7 | 118 | TREMIE | 34 | TREMIE-34-28 | 2026-10-29 | NUEVO | 2026-10-29 |  | 5.7 | 35.3 | 3 | 34.31111 | 27.5
NATIVA | 1042 |  | Concreto | PILOTE 81 TORRE 3 | 2026-08-10 | 9/7/2026 12:00:00 AM |  | 28 | 31 | 32.7 | 105 | TREMIE | 34 | TREMIE-34-28 | 2026-10-29 | NUEVO | 2026-10-29 |  | 1.7 | 35.3 | 3 | 34.31111 | 27.5
NATIVA | 1042 |  | Concreto | PILOTE 81 TORRE 3 | 2026-08-10 | 9/7/2026 12:00:00 AM |  | 28 | 31 | 36.5 | 118 | TREMIE | 34 | TREMIE-34-28 | 2026-10-29 | NUEVO | 2026-10-29 |  | 5.5 | 35.3 | 3 | 34.31111 | 27.5
NATIVA | 1041 |  | Concreto | PILOTE 44 TORRE 3 | 2026-08-08 | 9/5/2026 12:00:00 AM |  | 28 | 31 | 35.5 | 114 | TREMIE | 34 | TREMIE-34-28 | 2026-10-29 | NUEVO | 2026-10-29 |  | 4.5 | 35.6 | 3 | 35.16667 | 27.5
NATIVA | 1041 |  | Concreto | PILOTE 44 TORRE 3 | 2026-08-08 | 9/5/2026 12:00:00 AM |  | 28 | 31 | 35.1 | 113 | TREMIE | 34 | TREMIE-34-28 | 2026-10-29 | NUEVO | 2026-10-29 |  | 4.1 | 35.6 | 3 | 35.16667 | 27.5
NATIVA | 1041 |  | Concreto | PILOTE 44 TORRE 3 | 2026-08-08 | 9/5/2026 12:00:00 AM |  | 28 | 31 | 36.2 | 117 | TREMIE | 34 | TREMIE-34-28 | 2026-10-29 | NUEVO | 2026-10-29 |  | 5.2 | 35.6 | 3 | 35.16667 | 27.5
NATIVA | 1040 |  | Concreto | PILOTES 79 Y 19 TORRE 3 | 2026-08-06 | 9/3/2026 12:00:00 AM |  | 28 | 31 | 37.1 | 120 | TREMIE | 34 | TREMIE-34-28 | 2026-10-29 | NUEVO | 2026-10-29 |  | 6.1 | 38.43333 | 3 | 36.44444 | 27.5
NATIVA | 1040 |  | Concreto | PILOTES 79 Y 19 TORRE 3 | 2026-08-06 | 9/3/2026 12:00:00 AM |  | 28 | 31 | 38.1 | 123 | TREMIE | 34 | TREMIE-34-28 | 2026-10-29 | NUEVO | 2026-10-29 |  | 7.1 | 38.43333 | 3 | 36.44444 | 27.5
NATIVA | 1040 |  | Concreto | PILOTES 79 Y 19 TORRE 3 | 2026-08-06 | 9/3/2026 12:00:00 AM |  | 28 | 31 | 40.1 | 129 | TREMIE | 34 | TREMIE-34-28 | 2026-10-29 | NUEVO | 2026-10-29 |  | 9.1 | 38.43333 | 3 | 36.44444 | 27.5
NATIVA | 1037 |  | Concreto | PILOTE 87 TORRE 3 | 2026-08-05 | 9/2/2026 12:00:00 AM |  | 28 | 31 | 47.4 | 153 | TREMIE | 34 | TREMIE-34-28 | 2026-10-29 | NUEVO | 2026-10-29 |  | 16.4 | 45.86667 | 3 | 39.96667 | 27.5
NATIVA | 1037 |  | Concreto | PILOTE 87 TORRE 3 | 2026-08-05 | 9/2/2026 12:00:00 AM |  | 28 | 31 | 46.9 | 151 | TREMIE | 34 | TREMIE-34-28 | 2026-10-29 | NUEVO | 2026-10-29 |  | 15.9 | 45.86667 | 3 | 39.96667 | 27.5
NATIVA | 1037 |  | Concreto | PILOTE 87 TORRE 3 | 2026-08-05 | 9/2/2026 12:00:00 AM |  | 28 | 31 | 43.3 | 140 | TREMIE | 34 | TREMIE-34-28 | 2026-10-29 | NUEVO | 2026-10-29 |  | 12.3 | 45.86667 | 3 | 39.96667 | 27.5
NATIVA | 1036 |  | Concreto | PILOTES 40 Y 68 TORRE 3 | 2026-08-04 | 9/1/2026 12:00:00 AM |  | 28 | 31 | 33.2 | 107 | TREMIE | 34 | TREMIE-34-28 | 2026-10-29 | NUEVO | 2026-10-29 |  | 2.2 | 33.63333 | 3 | 39.31111 | 27.5
NATIVA | 1036 |  | Concreto | PILOTES 40 Y 68 TORRE 3 | 2026-08-04 | 9/1/2026 12:00:00 AM |  | 28 | 31 | 36.5 | 118 | TREMIE | 34 | TREMIE-34-28 | 2026-10-29 | NUEVO | 2026-10-29 |  | 5.5 | 33.63333 | 3 | 39.31111 | 27.5
NATIVA | 1036 |  | Concreto | PILOTES 40 Y 68 TORRE 3 | 2026-08-04 | 9/1/2026 12:00:00 AM |  | 28 | 31 | 31.2 | 101 | TREMIE | 34 | TREMIE-34-28 | 2026-10-29 | NUEVO | 2026-10-29 |  | 0.2 | 33.63333 | 3 | 39.31111 | 27.5
NATIVA | 1033 |  | Concreto | PILOTES 22 Y 32 TORRE 3 | 2026-08-03 | 8/31/2026 12:00:00 AM |  | 28 | 31 | 34.7 | 112 | TREMIE | 34 | TREMIE-34-28 | 2026-10-29 | NUEVO | 2026-10-29 |  | 3.7 | 35.7 | 3 | 38.4 | 27.5
NATIVA | 1033 |  | Concreto | PILOTES 22 Y 32 TORRE 3 | 2026-08-03 | 8/31/2026 12:00:00 AM |  | 28 | 31 | 36.2 | 117 | TREMIE | 34 | TREMIE-34-28 | 2026-10-29 | NUEVO | 2026-10-29 |  | 5.2 | 35.7 | 3 | 38.4 | 27.5
NATIVA | 1033 |  | Concreto | PILOTES 22 Y 32 TORRE 3 | 2026-08-03 | 8/31/2026 12:00:00 AM |  | 28 | 31 | 36.2 | 117 | TREMIE | 34 | TREMIE-34-28 | 2026-10-29 | NUEVO | 2026-10-29 |  | 5.2 | 35.7 | 3 | 38.4 | 27.5
NATIVA | 1031 |  | Concreto | PILOTE 27 TORRE 3 | 2026-08-01 | 8/29/2026 12:00:00 AM |  | 28 | 31 | 34 | 110 | TREMIE | 34 | TREMIE-34-28 | 2026-10-29 | NUEVO | 2026-10-29 |  | 3 | 34.43333 | 3 | 34.58889 | 27.5
NATIVA | 1031 |  | Concreto | PILOTE 27 TORRE 3 | 2026-08-01 | 8/29/2026 12:00:00 AM |  | 28 | 31 | 33.8 | 109 | TREMIE | 34 | TREMIE-34-28 | 2026-10-29 | NUEVO | 2026-10-29 |  | 2.8 | 34.43333 | 3 | 34.58889 | 27.5
NATIVA | 1031 |  | Concreto | PILOTE 27 TORRE 3 | 2026-08-01 | 8/29/2026 12:00:00 AM |  | 28 | 31 | 35.5 | 114 | TREMIE | 34 | TREMIE-34-28 | 2026-10-29 | NUEVO | 2026-10-29 |  | 4.5 | 34.43333 | 3 | 34.58889 | 27.5
NATIVA | 1029 |  | Concreto | PILOTES 54 Y 65 TORRE 3 | 2026-07-31 | 8/28/2026 12:00:00 AM |  | 28 | 31 | 38.6 | 124 | TREMIE | 34 | TREMIE-34-28 | 2026-10-29 | NUEVO | 2026-10-29 |  | 7.6 | 37.9 | 3 | 36.01111 | 27.5
NATIVA | 1029 |  | Concreto | PILOTES 54 Y 65 TORRE 3 | 2026-07-31 | 8/28/2026 12:00:00 AM |  | 28 | 31 | 38.4 | 124 | TREMIE | 34 | TREMIE-34-28 | 2026-10-29 | NUEVO | 2026-10-29 |  | 7.4 | 37.9 | 3 | 36.01111 | 27.5
NATIVA | 1029 |  | Concreto | PILOTES 54 Y 65 TORRE 3 | 2026-07-31 | 8/28/2026 12:00:00 AM |  | 28 | 31 | 36.7 | 118 | TREMIE | 34 | TREMIE-34-28 | 2026-10-29 | NUEVO | 2026-10-29 |  | 5.7 | 37.9 | 3 | 36.01111 | 27.5
NATIVA | 1026 |  | Concreto | PILOTES 20 Y 61 TORRE 3 | 2026-07-30 | 8/27/2026 12:00:00 AM |  | 28 | 31 | 33 | 106 | TREMIE | 34 | TREMIE-34-28 | 2026-10-29 | NUEVO | 2026-10-29 |  | 2 | 34.7 | 3 | 35.67778 | 27.5
NATIVA | 1026 |  | Concreto | PILOTES 20 Y 61 TORRE 3 | 2026-07-30 | 8/27/2026 12:00:00 AM |  | 28 | 31 | 35.1 | 113 | TREMIE | 34 | TREMIE-34-28 | 2026-10-29 | NUEVO | 2026-10-29 |  | 4.1 | 34.7 | 3 | 35.67778 | 27.5
NATIVA | 1026 |  | Concreto | PILOTES 20 Y 61 TORRE 3 | 2026-07-30 | 8/27/2026 12:00:00 AM |  | 28 | 31 | 36 | 116 | TREMIE | 34 | TREMIE-34-28 | 2026-10-29 | NUEVO | 2026-10-29 |  | 5 | 34.7 | 3 | 35.67778 | 27.5
NATIVA | 1023 |  | Concreto | PILOTES 86 Y 25 TORRE 3 | 2026-07-29 | 8/26/2026 12:00:00 AM |  | 28 | 31 | 28.7 | 93 | TREMIE | 34 | TREMIE-34-28 | 2026-10-29 | NUEVO | 2026-10-29 |  | -2.3 | 28.36667 | 3 | 33.65556 | 27.5
NATIVA | 1023 |  | Concreto | PILOTES 86 Y 25 TORRE 3 | 2026-07-29 | 8/26/2026 12:00:00 AM |  | 28 | 31 | 27.6 | 89 | TREMIE | 34 | TREMIE-34-28 | 2026-10-29 | NUEVO | 2026-10-29 |  | -3.4 | 28.36667 | 3 | 33.65556 | 27.5
NATIVA | 1023 |  | Concreto | PILOTES 86 Y 25 TORRE 3 | 2026-07-29 | 8/26/2026 12:00:00 AM |  | 28 | 31 | 28.8 | 93 | TREMIE | 34 | TREMIE-34-28 | 2026-10-29 | NUEVO | 2026-10-29 |  | -2.2 | 28.36667 | 3 | 33.65556 | 27.5
NATIVA | 1022 |  | Concreto | PILOTE 18 TORRE 3 | 2026-07-28 | 8/25/2026 12:00:00 AM |  | 28 | 31 | 31.1 | 100 | TREMIE | 34 | TREMIE-34-28 | 2026-10-29 | NUEVO | 2026-10-29 |  | 0.1 | 31.2 | 3 | 31.42222 | 27.5
NATIVA | 1022 |  | Concreto | PILOTE 18 TORRE 3 | 2026-07-28 | 8/25/2026 12:00:00 AM |  | 28 | 31 | 33.2 | 107 | TREMIE | 34 | TREMIE-34-28 | 2026-10-29 | NUEVO | 2026-10-29 |  | 2.2 | 31.2 | 3 | 31.42222 | 27.5
NATIVA | 1022 |  | Concreto | PILOTE 18 TORRE 3 | 2026-07-28 | 8/25/2026 12:00:00 AM |  | 28 | 31 | 29.3 | 94 | TREMIE | 34 | TREMIE-34-28 | 2026-10-29 | NUEVO | 2026-10-29 |  | -1.7 | 31.2 | 3 | 31.42222 | 27.5
NATIVA | 1017 |  | Concreto | PILOTES 64 Y 28 TORRE 3 | 2026-07-27 | 8/24/2026 12:00:00 AM |  | 28 | 31 | 33.6 | 108 | TREMIE | 34 | TREMIE-34-28 | 2026-10-29 | NUEVO | 2026-10-29 |  | 2.6 | 35.2 | 3 | 31.58889 | 27.5
NATIVA | 1017 |  | Concreto | PILOTES 64 Y 28 TORRE 3 | 2026-07-27 | 8/24/2026 12:00:00 AM |  | 28 | 31 | 36.4 | 117 | TREMIE | 34 | TREMIE-34-28 | 2026-10-29 | NUEVO | 2026-10-29 |  | 5.4 | 35.2 | 3 | 31.58889 | 27.5
NATIVA | 1017 |  | Concreto | PILOTES 64 Y 28 TORRE 3 | 2026-07-27 | 8/24/2026 12:00:00 AM |  | 28 | 31 | 35.6 | 115 | TREMIE | 34 | TREMIE-34-28 | 2026-10-29 | NUEVO | 2026-10-29 |  | 4.6 | 35.2 | 3 | 31.58889 | 27.5
NATIVA | 1018 |  | Concreto | PILOTE 36 TORRE 3 | 2026-07-27 | 8/24/2026 12:00:00 AM |  | 28 | 31 | 31.1 | 100 | TREMIE | 34 | TREMIE-34-28 | 2026-10-29 | NUEVO | 2026-10-29 |  | 0.1 | 32.73333 | 3 | 33.04444 | 27.5
NATIVA | 1018 |  | Concreto | PILOTE 36 TORRE 3 | 2026-07-27 | 8/24/2026 12:00:00 AM |  | 28 | 31 | 34.3 | 111 | TREMIE | 34 | TREMIE-34-28 | 2026-10-29 | NUEVO | 2026-10-29 |  | 3.3 | 32.73333 | 3 | 33.04444 | 27.5
NATIVA | 1018 |  | Concreto | PILOTE 36 TORRE 3 | 2026-07-27 | 8/24/2026 12:00:00 AM |  | 28 | 31 | 32.8 | 106 | TREMIE | 34 | TREMIE-34-28 | 2026-10-29 | NUEVO | 2026-10-29 |  | 1.8 | 32.73333 | 3 | 33.04444 | 27.5
NATIVA | 1016 |  | Concreto | PILOTE 45 TORRE 3 | 2026-07-25 | 8/22/2026 12:00:00 AM |  | 28 | 31 | 36.9 | 119 | TREMIE | 34 | TREMIE-34-28 | 2026-10-29 | NUEVO | 2026-10-29 |  | 5.9 | 37.43333 | 3 | 35.12222 | 27.5
NATIVA | 1016 |  | Concreto | PILOTE 45 TORRE 3 | 2026-07-25 | 8/22/2026 12:00:00 AM |  | 28 | 31 | 38.1 | 123 | TREMIE | 34 | TREMIE-34-28 | 2026-10-29 | NUEVO | 2026-10-29 |  | 7.1 | 37.43333 | 3 | 35.12222 | 27.5
NATIVA | 1016 |  | Concreto | PILOTE 45 TORRE 3 | 2026-07-25 | 8/22/2026 12:00:00 AM |  | 28 | 31 | 37.3 | 120 | TREMIE | 34 | TREMIE-34-28 | 2026-10-29 | NUEVO | 2026-10-29 |  | 6.3 | 37.43333 | 3 | 35.12222 | 27.5
NATIVA | 1014 |  | Concreto | PILOTES 02 Y 56 TORRE 3 | 2026-07-24 | 8/21/2026 12:00:00 AM |  | 28 | 31 | 39.1 | 126 | TREMIE | 34 | TREMIE-34-28 | 2026-10-29 | NUEVO | 2026-10-29 |  | 8.1 | 37.6 | 3 | 35.92222 | 27.5
NATIVA | 1014 |  | Concreto | PILOTES 02 Y 56 TORRE 3 | 2026-07-24 | 8/21/2026 12:00:00 AM |  | 28 | 31 | 36.7 | 118 | TREMIE | 34 | TREMIE-34-28 | 2026-10-29 | NUEVO | 2026-10-29 |  | 5.7 | 37.6 | 3 | 35.92222 | 27.5
NATIVA | 1014 |  | Concreto | PILOTES 02 Y 56 TORRE 3 | 2026-07-24 | 8/21/2026 12:00:00 AM |  | 28 | 31 | 37 | 119 | TREMIE | 34 | TREMIE-34-28 | 2026-10-29 | NUEVO | 2026-10-29 |  | 6 | 37.6 | 3 | 35.92222 | 27.5
NATIVA | 1008 |  | Concreto | PILOTES 10 Y 73 TORRE 3 | 2026-07-23 | 8/20/2026 12:00:00 AM |  | 28 | 31 | 42.7 | 138 | TREMIE | 34 | TREMIE-34-28 | 2026-10-29 | NUEVO | 2026-10-29 |  | 11.7 | 41.43333 | 3 | 38.82222 | 27.5
NATIVA | 1008 |  | Concreto | PILOTES 10 Y 73 TORRE 3 | 2026-07-23 | 8/20/2026 12:00:00 AM |  | 28 | 31 | 41.5 | 134 | TREMIE | 34 | TREMIE-34-28 | 2026-10-29 | NUEVO | 2026-10-29 |  | 10.5 | 41.43333 | 3 | 38.82222 | 27.5
NATIVA | 1008 |  | Concreto | PILOTES 10 Y 73 TORRE 3 | 2026-07-23 | 8/20/2026 12:00:00 AM |  | 28 | 31 | 40.1 | 129 | TREMIE | 34 | TREMIE-34-28 | 2026-10-29 | NUEVO | 2026-10-29 |  | 9.1 | 41.43333 | 3 | 38.82222 | 27.5
NATIVA | 1009 |  | Concreto | PILOTE 34 TORRE 3 | 2026-07-23 | 8/20/2026 12:00:00 AM |  | 28 | 31 | 36.5 | 118 | TREMIE | 34 | TREMIE-34-28 | 2026-10-29 | NUEVO | 2026-10-29 |  | 5.5 | 37.46667 | 3 | 38.83333 | 27.5
NATIVA | 1009 |  | Concreto | PILOTE 34 TORRE 3 | 2026-07-23 | 8/20/2026 12:00:00 AM |  | 28 | 31 | 37.9 | 122 | TREMIE | 34 | TREMIE-34-28 | 2026-10-29 | NUEVO | 2026-10-29 |  | 6.9 | 37.46667 | 3 | 38.83333 | 27.5
NATIVA | 1009 |  | Concreto | PILOTE 34 TORRE 3 | 2026-07-23 | 8/20/2026 12:00:00 AM |  | 28 | 31 | 38 | 122 | TREMIE | 34 | TREMIE-34-28 | 2026-10-29 | NUEVO | 2026-10-29 |  | 7 | 37.46667 | 3 | 38.83333 | 27.5
NATIVA | 1004 |  | Concreto | PILOTES 16 Y 63 TORRE 3 | 2026-07-17 | 8/14/2026 12:00:00 AM |  | 28 | 31 | 42.1 | 136 | TREMIE | 34 | TREMIE-34-28 | 2026-10-29 | NUEVO | 2026-10-29 |  | 11.1 | 41.5 | 3 | 40.13333 | 27.5
NATIVA | 1004 |  | Concreto | PILOTES 16 Y 63 TORRE 3 | 2026-07-17 | 8/14/2026 12:00:00 AM |  | 28 | 31 | 40.4 | 130 | TREMIE | 34 | TREMIE-34-28 | 2026-10-29 | NUEVO | 2026-10-29 |  | 9.4 | 41.5 | 3 | 40.13333 | 27.5
NATIVA | 1004 |  | Concreto | PILOTES 16 Y 63 TORRE 3 | 2026-07-17 | 8/14/2026 12:00:00 AM |  | 28 | 31 | 42 | 135 | TREMIE | 34 | TREMIE-34-28 | 2026-10-29 | NUEVO | 2026-10-29 |  | 11 | 41.5 | 3 | 40.13333 | 27.5
NATIVA | 1000 |  | Concreto | PILOTES 82 Y 21 TORRE 3 | 2026-07-16 | 8/13/2026 12:00:00 AM |  | 28 | 31 | 35.2 | 114 | TREMIE | 34 | TREMIE-34-28 | 2026-10-29 | NUEVO | 2026-10-29 |  | 4.2 | 36.03333 | 3 | 38.33333 | 27.5
NATIVA | 1000 |  | Concreto | PILOTES 82 Y 21 TORRE 3 | 2026-07-16 | 8/13/2026 12:00:00 AM |  | 28 | 31 | 35.4 | 114 | TREMIE | 34 | TREMIE-34-28 | 2026-10-29 | NUEVO | 2026-10-29 |  | 4.4 | 36.03333 | 3 | 38.33333 | 27.5
NATIVA | 1000 |  | Concreto | PILOTES 82 Y 21 TORRE 3 | 2026-07-16 | 8/13/2026 12:00:00 AM |  | 28 | 31 | 37.5 | 121 | TREMIE | 34 | TREMIE-34-28 | 2026-10-29 | NUEVO | 2026-10-29 |  | 6.5 | 36.03333 | 3 | 38.33333 | 27.5
NATIVA | 993 |  | Concreto | PILOTES 31 Y 89 TORRE 3 | 2026-07-15 | 8/12/2026 12:00:00 AM |  | 28 | 31 | 35.6 | 115 | TREMIE | 34 | TREMIE-34-28 | 2026-10-29 | NUEVO | 2026-10-29 |  | 4.6 | 33.96667 | 3 | 37.16667 | 27.5
NATIVA | 993 |  | Concreto | PILOTES 31 Y 89 TORRE 3 | 2026-07-15 | 8/12/2026 12:00:00 AM |  | 28 | 31 | 32.1 | 104 | TREMIE | 34 | TREMIE-34-28 | 2026-10-29 | NUEVO | 2026-10-29 |  | 1.1 | 33.96667 | 3 | 37.16667 | 27.5
NATIVA | 993 |  | Concreto | PILOTES 31 Y 89 TORRE 3 | 2026-07-15 | 8/12/2026 12:00:00 AM |  | 28 | 31 | 34.2 | 110 | TREMIE | 34 | TREMIE-34-28 | 2026-10-29 | NUEVO | 2026-10-29 |  | 3.2 | 33.96667 | 3 | 37.16667 | 27.5
NATIVA | 991 |  | Concreto | PILOTE 08 TORRE 3 | 2026-07-14 | 8/11/2026 12:00:00 AM |  | 28 | 31 | 38.6 | 124 | TREMIE | 34 | TREMIE-34-28 | 2026-10-29 | NUEVO | 2026-10-29 |  | 7.6 | 37.93333 | 3 | 35.97778 | 27.5
NATIVA | 991 |  | Concreto | PILOTE 08 TORRE 3 | 2026-07-14 | 8/11/2026 12:00:00 AM |  | 28 | 31 | 38.5 | 124 | TREMIE | 34 | TREMIE-34-28 | 2026-10-29 | NUEVO | 2026-10-29 |  | 7.5 | 37.93333 | 3 | 35.97778 | 27.5
NATIVA | 991 |  | Concreto | PILOTE 08 TORRE 3 | 2026-07-14 | 8/11/2026 12:00:00 AM |  | 28 | 31 | 36.7 | 118 | TREMIE | 34 | TREMIE-34-28 | 2026-10-29 | NUEVO | 2026-10-29 |  | 5.7 | 37.93333 | 3 | 35.97778 | 27.5
NATIVA | 988 |  | Concreto | PILOTE 71 TORRE 3 | 2026-07-11 | 8/8/2026 12:00:00 AM |  | 28 | 31 | 27.1 | 87 | TREMIE | 34 | TREMIE-34-28 | 2026-10-29 | NUEVO | 2026-10-29 |  | -3.9 | 26.6 | 3 | 32.83333 | 27.5
NATIVA | 988 |  | Concreto | PILOTE 71 TORRE 3 | 2026-07-11 | 8/8/2026 12:00:00 AM |  | 28 | 31 | 27.3 | 88 | TREMIE | 34 | TREMIE-34-28 | 2026-10-29 | NUEVO | 2026-10-29 |  | -3.7 | 26.6 | 3 | 32.83333 | 27.5
NATIVA | 988 |  | Concreto | PILOTE 71 TORRE 3 | 2026-07-11 | 8/8/2026 12:00:00 AM |  | 28 | 31 | 25.4 | 82 | TREMIE | 34 | TREMIE-34-28 | 2026-10-29 | NUEVO | 2026-10-29 |  | -5.6 | 26.6 | 3 | 32.83333 | 27.5
NATIVA | 983 |  | Concreto | PILOTES 24 Y 64 TORRE 3 | 2026-07-10 | 8/7/2026 12:00:00 AM |  | 28 | 31 | 35.3 | 114 | TREMIE | 34 | TREMIE-34-28 | 2026-10-29 | NUEVO | 2026-10-29 |  | 4.3 | 34.06667 | 3 | 32.86667 | 27.5
NATIVA | 983 |  | Concreto | PILOTES 24 Y 64 TORRE 3 | 2026-07-10 | 8/7/2026 12:00:00 AM |  | 28 | 31 | 33.3 | 107 | TREMIE | 34 | TREMIE-34-28 | 2026-10-29 | NUEVO | 2026-10-29 |  | 2.3 | 34.06667 | 3 | 32.86667 | 27.5
NATIVA | 983 |  | Concreto | PILOTES 24 Y 64 TORRE 3 | 2026-07-10 | 8/7/2026 12:00:00 AM |  | 28 | 31 | 33.6 | 108 | TREMIE | 34 | TREMIE-34-28 | 2026-10-29 | NUEVO | 2026-10-29 |  | 2.6 | 34.06667 | 3 | 32.86667 | 27.5
NATIVA | 981 |  | Concreto | PILOTES 04 Y 62 TORRE 3 | 2026-07-09 | 8/6/2026 12:00:00 AM |  | 28 | 31 | 36.8 | 119 | TREMIE | 34 | TREMIE-34-28 | 2026-10-29 | NUEVO | 2026-10-29 |  | 5.8 | 37 | 3 | 32.55556 | 27.5
NATIVA | 981 |  | Concreto | PILOTES 04 Y 62 TORRE 3 | 2026-07-09 | 8/6/2026 12:00:00 AM |  | 28 | 31 | 35.1 | 113 | TREMIE | 34 | TREMIE-34-28 | 2026-10-29 | NUEVO | 2026-10-29 |  | 4.1 | 37 | 3 | 32.55556 | 27.5
NATIVA | 981 |  | Concreto | PILOTES 04 Y 62 TORRE 3 | 2026-07-09 | 8/6/2026 12:00:00 AM |  | 28 | 31 | 39.1 | 126 | TREMIE | 34 | TREMIE-34-28 | 2026-10-29 | NUEVO | 2026-10-29 |  | 8.1 | 37 | 3 | 32.55556 | 27.5
NATIVA | 975 |  | Concreto | PILOTES 43 Y 52 TORRE 3 | 2026-07-08 | 8/5/2026 12:00:00 AM |  | 28 | 31 | 33.2 | 107 | TREMIE | 34 | TREMIE-34-28 | 2026-10-29 | NUEVO | 2026-10-29 |  | 2.2 | 32.06667 | 3 | 34.37778 | 27.5
NATIVA | 975 |  | Concreto | PILOTES 43 Y 52 TORRE 3 | 2026-07-08 | 8/5/2026 12:00:00 AM |  | 28 | 31 | 30.4 | 98 | TREMIE | 34 | TREMIE-34-28 | 2026-10-29 | NUEVO | 2026-10-29 |  | -0.6 | 32.06667 | 3 | 34.37778 | 27.5
NATIVA | 975 |  | Concreto | PILOTES 43 Y 52 TORRE 3 | 2026-07-08 | 8/5/2026 12:00:00 AM |  | 28 | 31 | 32.6 | 105 | TREMIE | 34 | TREMIE-34-28 | 2026-10-29 | NUEVO | 2026-10-29 |  | 1.6 | 32.06667 | 3 | 34.37778 | 27.5
NATIVA | 969 |  | Concreto | PILOTES 57 Y 29 TORRE 3 | 2026-07-07 | 8/4/2026 12:00:00 AM |  | 28 | 31 | 32.6 | 105 | TREMIE | 34 | TREMIE-34-28 | 2026-10-29 | NUEVO | 2026-10-29 |  | 1.6 | 32.23333 | 3 | 33.76667 | 27.5
NATIVA | 969 |  | Concreto | PILOTES 57 Y 29 TORRE 3 | 2026-07-07 | 8/4/2026 12:00:00 AM |  | 28 | 31 | 33 | 106 | TREMIE | 34 | TREMIE-34-28 | 2026-10-29 | NUEVO | 2026-10-29 |  | 2 | 32.23333 | 3 | 33.76667 | 27.5
NATIVA | 969 |  | Concreto | PILOTES 57 Y 29 TORRE 3 | 2026-07-07 | 8/4/2026 12:00:00 AM |  | 28 | 31 | 31.1 | 100 | TREMIE | 34 | TREMIE-34-28 | 2026-10-29 | NUEVO | 2026-10-29 |  | 0.1 | 32.23333 | 3 | 33.76667 | 27.5
NATIVA | 965 |  | Concreto | PILOTES 48 Y 09 TORRE 3 | 2026-07-06 | 8/3/2026 12:00:00 AM |  | 28 | 31 | 37.9 | 122 | TREMIE | 34 | TREMIE-34-28 | 2026-10-29 | NUEVO | 2026-10-29 |  | 6.9 | 36.6 | 3 | 33.63333 | 27.5
NATIVA | 965 |  | Concreto | PILOTES 48 Y 09 TORRE 3 | 2026-07-06 | 8/3/2026 12:00:00 AM |  | 28 | 31 | 36 | 116 | TREMIE | 34 | TREMIE-34-28 | 2026-10-29 | NUEVO | 2026-10-29 |  | 5 | 36.6 | 3 | 33.63333 | 27.5
NATIVA | 965 |  | Concreto | PILOTES 48 Y 09 TORRE 3 | 2026-07-06 | 8/3/2026 12:00:00 AM |  | 28 | 31 | 35.9 | 116 | TREMIE | 34 | TREMIE-34-28 | 2026-10-29 | NUEVO | 2026-10-29 |  | 4.9 | 36.6 | 3 | 33.63333 | 27.5
NATIVA | 962 |  | Concreto | PILOTE 26 TORRE 3 | 2026-07-04 | 8/1/2026 12:00:00 AM |  | 28 | 31 | 34.4 | 111 | TREMIE | 34 | TREMIE-34-28 | 2026-10-29 | NUEVO | 2026-10-29 |  | 3.4 | 36.43333 | 3 | 35.08889 | 27.5
NATIVA | 962 |  | Concreto | PILOTE 26 TORRE 3 | 2026-07-04 | 8/1/2026 12:00:00 AM |  | 28 | 31 | 37.3 | 120 | TREMIE | 34 | TREMIE-34-28 | 2026-10-29 | NUEVO | 2026-10-29 |  | 6.3 | 36.43333 | 3 | 35.08889 | 27.5
NATIVA | 962 |  | Concreto | PILOTE 26 TORRE 3 | 2026-07-04 | 8/1/2026 12:00:00 AM |  | 28 | 31 | 37.6 | 121 | TREMIE | 34 | TREMIE-34-28 | 2026-10-29 | NUEVO | 2026-10-29 |  | 6.6 | 36.43333 | 3 | 35.08889 | 27.5
NATIVA | 960 |  | Concreto | PILOTES 03 Y 90 TORRE 3 | 2026-07-03 | 7/31/2026 12:00:00 AM |  | 28 | 31 | 35.8 | 116 | TREMIE | 34 | TREMIE-34-28 | 2026-10-29 | NUEVO | 2026-10-29 |  | 4.8 | 36.43333 | 3 | 36.48889 | 27.5
NATIVA | 960 |  | Concreto | PILOTES 03 Y 90 TORRE 3 | 2026-07-03 | 7/31/2026 12:00:00 AM |  | 28 | 31 | 37 | 119 | TREMIE | 34 | TREMIE-34-28 | 2026-10-29 | NUEVO | 2026-10-29 |  | 6 | 36.43333 | 3 | 36.48889 | 27.5
NATIVA | 960 |  | Concreto | PILOTES 03 Y 90 TORRE 3 | 2026-07-03 | 7/31/2026 12:00:00 AM |  | 28 | 31 | 36.5 | 118 | TREMIE | 34 | TREMIE-34-28 | 2026-10-29 | NUEVO | 2026-10-29 |  | 5.5 | 36.43333 | 3 | 36.48889 | 27.5
NATIVA | 954 |  | Concreto | PILOTES 46 Y 38 TORRE 3 | 2026-07-02 | 7/30/2026 12:00:00 AM |  | 28 | 31 | 36 | 116 | TREMIE | 34 | TREMIE-34-28 | 2026-10-29 | NUEVO | 2026-10-29 |  | 5 | 36.4 | 3 | 36.42222 | 27.5
NATIVA | 954 |  | Concreto | PILOTES 46 Y 38 TORRE 3 | 2026-07-02 | 7/30/2026 12:00:00 AM |  | 28 | 31 | 36.5 | 118 | TREMIE | 34 | TREMIE-34-28 | 2026-10-29 | NUEVO | 2026-10-29 |  | 5.5 | 36.4 | 3 | 36.42222 | 27.5
NATIVA | 954 |  | Concreto | PILOTES 46 Y 38 TORRE 3 | 2026-07-02 | 7/30/2026 12:00:00 AM |  | 28 | 31 | 36.7 | 118 | TREMIE | 34 | TREMIE-34-28 | 2026-10-29 | NUEVO | 2026-10-29 |  | 5.7 | 36.4 | 3 | 36.42222 | 27.5
NATIVA | 951 |  | Concreto | PILOTES 60 Y 51 TORRE 3 | 2026-07-01 | 7/29/2026 12:00:00 AM |  | 28 | 31 | 37.5 | 121 | TREMIE | 34 | TREMIE-34-28 | 2026-10-29 | NUEVO | 2026-10-29 |  | 6.5 | 36.26667 | 3 | 36.36667 | 27.5
NATIVA | 951 |  | Concreto | PILOTES 60 Y 51 TORRE 3 | 2026-07-01 | 7/29/2026 12:00:00 AM |  | 28 | 31 | 36.6 | 118 | TREMIE | 34 | TREMIE-34-28 | 2026-10-29 | NUEVO | 2026-10-29 |  | 5.6 | 36.26667 | 3 | 36.36667 | 27.5
NATIVA | 951 |  | Concreto | PILOTES 60 Y 51 TORRE 3 | 2026-07-01 | 7/29/2026 12:00:00 AM |  | 28 | 31 | 34.7 | 112 | TREMIE | 34 | TREMIE-34-28 | 2026-10-29 | NUEVO | 2026-10-29 |  | 3.7 | 36.26667 | 3 | 36.36667 | 27.5
NATIVA | 946 |  | Concreto | PILOTES 06 Y 12 TORRE 3 | 2026-06-30 | 7/28/2026 12:00:00 AM |  | 28 | 31 | 34.7 | 112 | TREMIE | 34 | TREMIE-34-28 | 2026-10-29 | NUEVO | 2026-10-29 |  | 3.7 | 34.73333 | 3 | 35.8 | 27.5
NATIVA | 946 |  | Concreto | PILOTES 06 Y 12 TORRE 3 | 2026-06-30 | 7/28/2026 12:00:00 AM |  | 28 | 31 | 33.3 | 107 | TREMIE | 34 | TREMIE-34-28 | 2026-10-29 | NUEVO | 2026-10-29 |  | 2.3 | 34.73333 | 3 | 35.8 | 27.5
NATIVA | 946 |  | Concreto | PILOTES 06 Y 12 TORRE 3 | 2026-06-30 | 7/28/2026 12:00:00 AM |  | 28 | 31 | 36.2 | 117 | TREMIE | 34 | TREMIE-34-28 | 2026-10-29 | NUEVO | 2026-10-29 |  | 5.2 | 34.73333 | 3 | 35.8 | 27.5
NATIVA | 944 |  | Concreto | PILOTE 80 TORRE 3 | 2026-06-27 | 7/25/2026 12:00:00 AM |  | 28 | 31 | 33.6 | 108 | TREMIE | 34 | TREMIE-34-28 | 2026-10-29 | NUEVO | 2026-10-29 |  | 2.6 | 35.46667 | 3 | 35.48889 | 27.5
NATIVA | 944 |  | Concreto | PILOTE 80 TORRE 3 | 2026-06-27 | 7/25/2026 12:00:00 AM |  | 28 | 31 | 36.1 | 116 | TREMIE | 34 | TREMIE-34-28 | 2026-10-29 | NUEVO | 2026-10-29 |  | 5.1 | 35.46667 | 3 | 35.48889 | 27.5
NATIVA | 944 |  | Concreto | PILOTE 80 TORRE 3 | 2026-06-27 | 7/25/2026 12:00:00 AM |  | 28 | 31 | 36.7 | 118 | TREMIE | 34 | TREMIE-34-28 | 2026-10-29 | NUEVO | 2026-10-29 |  | 5.7 | 35.46667 | 3 | 35.48889 | 27.5
NATIVA | 945 |  | Concreto | PILOTE 17 TORRE 3 | 2026-06-27 | 7/25/2026 12:00:00 AM |  | 28 | 31 | 36.8 | 119 | TREMIE | 34 | TREMIE-34-28 | 2026-10-29 | NUEVO | 2026-10-29 |  | 5.8 | 36.23333 | 3 | 35.47778 | 27.5
NATIVA | 945 |  | Concreto | PILOTE 17 TORRE 3 | 2026-06-27 | 7/25/2026 12:00:00 AM |  | 28 | 31 | 33.2 | 107 | TREMIE | 34 | TREMIE-34-28 | 2026-10-29 | NUEVO | 2026-10-29 |  | 2.2 | 36.23333 | 3 | 35.47778 | 27.5
NATIVA | 945 |  | Concreto | PILOTE 17 TORRE 3 | 2026-06-27 | 7/25/2026 12:00:00 AM |  | 28 | 31 | 38.7 | 125 | TREMIE | 34 | TREMIE-34-28 | 2026-10-29 | NUEVO | 2026-10-29 |  | 7.7 | 36.23333 | 3 | 35.47778 | 27.5
NATIVA | 940 |  | Concreto | PILOTE 01 TORRE 3 | 2026-06-26 | 7/24/2026 12:00:00 AM |  | 28 | 31 | 33.3 | 108 | TREMIE | 34 | TREMIE-34-28 | 2026-10-29 | NUEVO | 2026-10-29 |  | 2.3 | 33.86667 | 3 | 35.18889 | 27.5
NATIVA | 940 |  | Concreto | PILOTE 01 TORRE 3 | 2026-06-26 | 7/24/2026 12:00:00 AM |  | 28 | 31 | 33.8 | 109 | TREMIE | 34 | TREMIE-34-28 | 2026-10-29 | NUEVO | 2026-10-29 |  | 2.8 | 33.86667 | 3 | 35.18889 | 27.5
NATIVA | 940 |  | Concreto | PILOTE 01 TORRE 3 | 2026-06-26 | 7/24/2026 12:00:00 AM |  | 28 | 31 | 34.5 | 111 | TREMIE | 34 | TREMIE-34-28 | 2026-10-29 | NUEVO | 2026-10-29 |  | 3.5 | 33.86667 | 3 | 35.18889 | 27.5
NATIVA | 152 |  | Concreto | PILOTE 51 TORRE 5 | 2025-07-11 | 8/8/2025 12:00:00 AM |  | 28 | 31 | 36.3 | 117 | TREMIE | 34 | TREMIE-34-28 | 2026-10-29 | NUEVO | 2026-10-29 |  | 5.3 | 33.63333 | 3 | 34.57778 | 27.5
NATIVA | 152 |  | Concreto | PILOTE 51 TORRE 5 | 2025-07-11 | 8/8/2025 12:00:00 AM |  | 28 | 31 | 31.1 | 100 | TREMIE | 34 | TREMIE-34-28 | 2026-10-29 | NUEVO | 2026-10-29 |  | 0.1 | 33.63333 | 3 | 34.57778 | 27.5
NATIVA | 152 |  | Concreto | PILOTE 51 TORRE 5 | 2025-07-11 | 8/8/2025 12:00:00 AM |  | 28 | 31 | 33.5 | 108 | TREMIE | 34 | TREMIE-34-28 | 2026-10-29 | NUEVO | 2026-10-29 |  | 2.5 | 33.63333 | 3 | 34.57778 | 27.5
NATIVA | 150 |  | Concreto | ILOTE 78 TORRE 5 | 2025-07-10 | 8/7/2025 12:00:00 AM |  | 28 | 31 | 31.4 | 101 | TREMIE | 34 | TREMIE-34-28 | 2026-10-29 | NUEVO | 2026-10-29 |  | 0.4 | 30.66667 | 3 | 32.72222 | 27.5
NATIVA | 150 |  | Concreto | ILOTE 78 TORRE 5 | 2025-07-10 | 8/7/2025 12:00:00 AM |  | 28 | 31 | 35.8 | 116 | TREMIE | 34 | TREMIE-34-28 | 2026-10-29 | NUEVO | 2026-10-29 |  | 4.8 | 30.66667 | 3 | 32.72222 | 27.5
NATIVA | 150 |  | Concreto | ILOTE 78 TORRE 5 | 2025-07-10 | 8/7/2025 12:00:00 AM |  | 28 | 31 | 24.8 | 80 | TREMIE | 34 | TREMIE-34-28 | 2026-10-29 | NUEVO | 2026-10-29 |  | -6.2 | 30.66667 | 3 | 32.72222 | 27.5
NATIVA | 147 |  | Concreto | PILOTES 31-61 TORRE 5 | 2025-07-09 | 8/6/2025 12:00:00 AM |  | 28 | 31 | 18.8 | 61 | TREMIE | 34 | TREMIE-34-28 | 2026-10-29 | NUEVO | 2026-10-29 |  | -12.2 | 31.73333 | 3 | 32.01111 | 27.5
NATIVA | 147 |  | Concreto | PILOTES 31-61 TORRE 5 | 2025-07-09 | 8/6/2025 12:00:00 AM |  | 28 | 31 | 39.3 | 127 | TREMIE | 34 | TREMIE-34-28 | 2026-10-29 | NUEVO | 2026-10-29 |  | 8.3 | 31.73333 | 3 | 32.01111 | 27.5
NATIVA | 147 |  | Concreto | PILOTES 31-61 TORRE 5 | 2025-07-09 | 8/6/2025 12:00:00 AM |  | 28 | 31 | 37.1 | 120 | TREMIE | 34 | TREMIE-34-28 | 2026-10-29 | NUEVO | 2026-10-29 |  | 6.1 | 31.73333 | 3 | 32.01111 | 27.5
NATIVA | 145 |  | Concreto | PILOTES 55-77 TORRE 5 | 2025-07-08 | 8/5/2025 12:00:00 AM |  | 28 | 31 | 33.5 | 108 | TREMIE | 34 | TREMIE-34-28 | 2026-10-29 | NUEVO | 2026-10-29 |  | 2.5 | 32.86667 | 3 | 31.75556 | 27.5
NATIVA | 145 |  | Concreto | PILOTES 55-77 TORRE 5 | 2025-07-08 | 8/5/2025 12:00:00 AM |  | 28 | 31 | 32.1 | 104 | TREMIE | 34 | TREMIE-34-28 | 2026-10-29 | NUEVO | 2026-10-29 |  | 1.1 | 32.86667 | 3 | 31.75556 | 27.5
NATIVA | 145 |  | Concreto | PILOTES 55-77 TORRE 5 | 2025-07-08 | 8/5/2025 12:00:00 AM |  | 28 | 31 | 33 | 107 | TREMIE | 34 | TREMIE-34-28 | 2026-10-29 | NUEVO | 2026-10-29 |  | 2 | 32.86667 | 3 | 31.75556 | 27.5
NATIVA | 143 |  | Concreto | PILOTE 5 TORRE 5 | 2025-07-07 | 8/4/2025 12:00:00 AM |  | 28 | 31 | 33.9 | 109 | TREMIE | 34 | TREMIE-34-28 | 2026-10-29 | NUEVO | 2026-10-29 |  | 2.9 | 33.7 | 3 | 32.76667 | 27.5
NATIVA | 143 |  | Concreto | PILOTE 5 TORRE 5 | 2025-07-07 | 8/4/2025 12:00:00 AM |  | 28 | 31 | 33.5 | 108 | TREMIE | 34 | TREMIE-34-28 | 2026-10-29 | NUEVO | 2026-10-29 |  | 2.5 | 33.7 | 3 | 32.76667 | 27.5
NATIVA | 143 |  | Concreto | PILOTE 5 TORRE 5 | 2025-07-07 | 8/4/2025 12:00:00 AM |  | 28 | 31 | 33.7 | 109 | TREMIE | 34 | TREMIE-34-28 | 2026-10-29 | NUEVO | 2026-10-29 |  | 2.7 | 33.7 | 3 | 32.76667 | 27.5
NATIVA | 141 |  | Concreto | PILOTE 26 TORRE 5 | 2025-07-05 | 8/2/2025 12:00:00 AM |  | 28 | 31 | 38.5 | 124 | TREMIE | 34 | TREMIE-34-28 | 2026-10-29 | NUEVO | 2026-10-29 |  | 7.5 | 35.86667 | 3 | 34.14444 | 27.5
NATIVA | 141 |  | Concreto | PILOTE 26 TORRE 5 | 2025-07-05 | 8/2/2025 12:00:00 AM |  | 28 | 31 | 38.6 | 124 | TREMIE | 34 | TREMIE-34-28 | 2026-10-29 | NUEVO | 2026-10-29 |  | 7.6 | 35.86667 | 3 | 34.14444 | 27.5
NATIVA | 141 |  | Concreto | PILOTE 26 TORRE 5 | 2025-07-05 | 8/2/2025 12:00:00 AM |  | 28 | 31 | 30.5 | 98 | TREMIE | 34 | TREMIE-34-28 | 2026-10-29 | NUEVO | 2026-10-29 |  | -0.5 | 35.86667 | 3 | 34.14444 | 27.5
NATIVA | 139 |  | Concreto | PILOTE 74 TORRE 5 | 2025-07-04 | 8/1/2025 12:00:00 AM |  | 28 | 31 | 38.7 | 125 | TREMIE | 34 | TREMIE-34-28 | 2026-10-29 | NUEVO | 2026-10-29 |  | 7.7 | 35.3 | 3 | 34.95556 | 27.5
NATIVA | 139 |  | Concreto | PILOTE 74 TORRE 5 | 2025-07-04 | 8/1/2025 12:00:00 AM |  | 28 | 31 | 34.4 | 111 | TREMIE | 34 | TREMIE-34-28 | 2026-10-29 | NUEVO | 2026-10-29 |  | 3.4 | 35.3 | 3 | 34.95556 | 27.5
NATIVA | 139 |  | Concreto | PILOTE 74 TORRE 5 | 2025-07-04 | 8/1/2025 12:00:00 AM |  | 28 | 31 | 32.8 | 106 | TREMIE | 34 | TREMIE-34-28 | 2026-10-29 | NUEVO | 2026-10-29 |  | 1.8 | 35.3 | 3 | 34.95556 | 27.5
NATIVA | 137 |  | Concreto | PILOTES 35-49 TORRE 5 | 2025-07-03 | 7/31/2025 12:00:00 AM |  | 28 | 31 | 40.1 | 129 | TREMIE | 34 | TREMIE-34-28 | 2026-10-29 | NUEVO | 2026-10-29 |  | 9.1 | 37.03333 | 3 | 36.06667 | 27.5
NATIVA | 137 |  | Concreto | PILOTES 35-49 TORRE 5 | 2025-07-03 | 7/31/2025 12:00:00 AM |  | 28 | 31 | 33.9 | 109 | TREMIE | 34 | TREMIE-34-28 | 2026-10-29 | NUEVO | 2026-10-29 |  | 2.9 | 37.03333 | 3 | 36.06667 | 27.5
NATIVA | 137 |  | Concreto | PILOTES 35-49 TORRE 5 | 2025-07-03 | 7/31/2025 12:00:00 AM |  | 28 | 31 | 37.1 | 120 | TREMIE | 34 | TREMIE-34-28 | 2026-10-29 | NUEVO | 2026-10-29 |  | 6.1 | 37.03333 | 3 | 36.06667 | 27.5
NATIVA | 135 |  | Concreto | PILOTE 44 TORRE 5 | 2025-07-02 | 7/30/2025 12:00:00 AM |  | 28 | 31 | 39.2 | 126 | TREMIE | 34 | TREMIE-34-28 | 2026-10-29 | NUEVO | 2026-10-29 |  | 8.2 | 39.86667 | 3 | 37.4 | 27.5
NATIVA | 135 |  | Concreto | PILOTE 44 TORRE 5 | 2025-07-02 | 7/30/2025 12:00:00 AM |  | 28 | 31 | 37.3 | 120 | TREMIE | 34 | TREMIE-34-28 | 2026-10-29 | NUEVO | 2026-10-29 |  | 6.3 | 39.86667 | 3 | 37.4 | 27.5
NATIVA | 135 |  | Concreto | PILOTE 44 TORRE 5 | 2025-07-02 | 7/30/2025 12:00:00 AM |  | 28 | 31 | 43.1 | 139 | TREMIE | 34 | TREMIE-34-28 | 2026-10-29 | NUEVO | 2026-10-29 |  | 12.1 | 39.86667 | 3 | 37.4 | 27.5
NATIVA | 133 |  | Concreto | PILOTE 85 TORRE 5 | 2025-07-01 | 7/29/2025 12:00:00 AM |  | 28 | 31 | 32 | 103 | TREMIE | 34 | TREMIE-34-28 | 2026-10-29 | NUEVO | 2026-10-29 |  | 1 | 32.7 | 3 | 36.53333 | 27.5
NATIVA | 133 |  | Concreto | PILOTE 85 TORRE 5 | 2025-07-01 | 7/29/2025 12:00:00 AM |  | 28 | 31 | 33.9 | 109 | TREMIE | 34 | TREMIE-34-28 | 2026-10-29 | NUEVO | 2026-10-29 |  | 2.9 | 32.7 | 3 | 36.53333 | 27.5
NATIVA | 133 |  | Concreto | PILOTE 85 TORRE 5 | 2025-07-01 | 7/29/2025 12:00:00 AM |  | 28 | 31 | 32.2 | 104 | TREMIE | 34 | TREMIE-34-28 | 2026-10-29 | NUEVO | 2026-10-29 |  | 1.2 | 32.7 | 3 | 36.53333 | 27.5
NATIVA | 131 |  | Concreto | PILOTE 81 TORRE 5 | 2025-06-28 | 7/26/2025 12:00:00 AM |  | 28 | 31 | 34.5 | 111 | TREMIE | 34 | TREMIE-34-28 | 2026-10-29 | NUEVO | 2026-10-29 |  | 3.5 | 31.46667 | 3 | 34.67778 | 27.5
NATIVA | 131 |  | Concreto | PILOTE 81 TORRE 5 | 2025-06-28 | 7/26/2025 12:00:00 AM |  | 28 | 31 | 31.6 | 102 | TREMIE | 34 | TREMIE-34-28 | 2026-10-29 | NUEVO | 2026-10-29 |  | 0.6 | 31.46667 | 3 | 34.67778 | 27.5
NATIVA | 131 |  | Concreto | PILOTE 81 TORRE 5 | 2025-06-28 | 7/26/2025 12:00:00 AM |  | 28 | 31 | 28.3 | 91 | TREMIE | 34 | TREMIE-34-28 | 2026-10-29 | NUEVO | 2026-10-29 |  | -2.7 | 31.46667 | 3 | 34.67778 | 27.5
NATIVA | 128 |  | Concreto | PILOTE 30 TORRE 5 | 2025-06-26 | 7/24/2025 12:00:00 AM |  | 28 | 31 | 37.7 | 121 | TREMIE | 34 | TREMIE-34-28 | 2026-10-29 | NUEVO | 2026-10-29 |  | 6.7 | 39.43333 | 3 | 34.53333 | 27.5
NATIVA | 128 |  | Concreto | PILOTE 30 TORRE 5 | 2025-06-26 | 7/24/2025 12:00:00 AM |  | 28 | 31 | 37.6 | 121 | TREMIE | 34 | TREMIE-34-28 | 2026-10-29 | NUEVO | 2026-10-29 |  | 6.6 | 39.43333 | 3 | 34.53333 | 27.5
NATIVA | 128 |  | Concreto | PILOTE 30 TORRE 5 | 2025-06-26 | 7/24/2025 12:00:00 AM |  | 28 | 31 | 43 | 138 | TREMIE | 34 | TREMIE-34-28 | 2026-10-29 | NUEVO | 2026-10-29 |  | 12 | 39.43333 | 3 | 34.53333 | 27.5
NATIVA | 126 |  | Concreto | PILOTE 22 TORRE 5 | 2025-06-25 | 7/23/2025 12:00:00 AM |  | 28 | 31 | 41.6 | 134 | TREMIE | 34 | TREMIE-34-28 | 2026-10-29 | NUEVO | 2026-10-29 |  | 10.6 | 37.86667 | 3 | 36.25556 | 27.5
NATIVA | 126 |  | Concreto | PILOTE 22 TORRE 5 | 2025-06-25 | 7/23/2025 12:00:00 AM |  | 28 | 31 | 38.6 | 124 | TREMIE | 34 | TREMIE-34-28 | 2026-10-29 | NUEVO | 2026-10-29 |  | 7.6 | 37.86667 | 3 | 36.25556 | 27.5
NATIVA | 126 |  | Concreto | PILOTE 22 TORRE 5 | 2025-06-25 | 7/23/2025 12:00:00 AM |  | 28 | 31 | 33.4 | 108 | TREMIE | 34 | TREMIE-34-28 | 2026-10-29 | NUEVO | 2026-10-29 |  | 2.4 | 37.86667 | 3 | 36.25556 | 27.5
NATIVA | 123 |  | Concreto | PILOTES 66-41 TORRE 5 | 2025-06-24 | 7/22/2025 12:00:00 AM |  | 28 | 31 | 31.9 | 103 | TREMIE | 34 | TREMIE-34-28 | 2026-10-29 | NUEVO | 2026-10-29 |  | 0.9 | 32.8 | 3 | 36.7 | 27.5
NATIVA | 123 |  | Concreto | PILOTES 66-41 TORRE 5 | 2025-06-24 | 7/22/2025 12:00:00 AM |  | 28 | 31 | 34.2 | 110 | TREMIE | 34 | TREMIE-34-28 | 2026-10-29 | NUEVO | 2026-10-29 |  | 3.2 | 32.8 | 3 | 36.7 | 27.5
NATIVA | 123 |  | Concreto | PILOTES 66-41 TORRE 5 | 2025-06-24 | 7/22/2025 12:00:00 AM |  | 28 | 31 | 32.3 | 104 | TREMIE | 34 | TREMIE-34-28 | 2026-10-29 | NUEVO | 2026-10-29 |  | 1.3 | 32.8 | 3 | 36.7 | 27.5
NATIVA | 121 |  | Concreto | PILOTES 70 TORRE 5 Y 88 TORRE 4 | 2025-06-20 | 7/18/2025 12:00:00 AM |  | 28 | 31 | 35 | 113 | TREMIE | 34 | TREMIE-34-28 | 2026-10-29 | NUEVO | 2026-10-29 |  | 4 | 35.16667 | 3 | 35.27778 | 27.5
NATIVA | 121 |  | Concreto | PILOTES 70 TORRE 5 Y 88 TORRE 4 | 2025-06-20 | 7/18/2025 12:00:00 AM |  | 28 | 31 | 31.8 | 102 | TREMIE | 34 | TREMIE-34-28 | 2026-10-29 | NUEVO | 2026-10-29 |  | 0.8 | 35.16667 | 3 | 35.27778 | 27.5
NATIVA | 121 |  | Concreto | PILOTES 70 TORRE 5 Y 88 TORRE 4 | 2025-06-20 | 7/18/2025 12:00:00 AM |  | 28 | 31 | 38.7 | 125 | TREMIE | 34 | TREMIE-34-28 | 2026-10-29 | NUEVO | 2026-10-29 |  | 7.7 | 35.16667 | 3 | 35.27778 | 27.5
NATIVA | 119 |  | Concreto | PILOTES 22-60 TORRE 5 | 2025-06-19 | 7/17/2025 12:00:00 AM |  | 28 | 31 | 38.1 | 123 | TREMIE | 34 | TREMIE-34-28 | 2026-10-29 | NUEVO | 2026-10-29 |  | 7.1 | 31.56667 | 3 | 33.17778 | 27.5
NATIVA | 119 |  | Concreto | PILOTES 22-60 TORRE 5 | 2025-06-19 | 7/17/2025 12:00:00 AM |  | 28 | 31 | 19.4 | 62 | TREMIE | 34 | TREMIE-34-28 | 2026-10-29 | NUEVO | 2026-10-29 |  | -11.6 | 31.56667 | 3 | 33.17778 | 27.5
NATIVA | 119 |  | Concreto | PILOTES 22-60 TORRE 5 | 2025-06-19 | 7/17/2025 12:00:00 AM |  | 28 | 31 | 37.2 | 120 | TREMIE | 34 | TREMIE-34-28 | 2026-10-29 | NUEVO | 2026-10-29 |  | 6.2 | 31.56667 | 3 | 33.17778 | 27.5
NATIVA | 117 |  | Concreto | PILOTES 1 TORRE 4 Y 37 TORRE 5 | 2025-06-18 | 7/16/2025 12:00:00 AM |  | 28 | 31 | 34.3 | 110 | TREMIE | 34 | TREMIE-34-28 | 2026-10-29 | NUEVO | 2026-10-29 |  | 3.3 | 32.3 | 3 | 33.01111 | 27.5
NATIVA | 117 |  | Concreto | PILOTES 1 TORRE 4 Y 37 TORRE 5 | 2025-06-18 | 7/16/2025 12:00:00 AM |  | 28 | 31 | 31.6 | 102 | TREMIE | 34 | TREMIE-34-28 | 2026-10-29 | NUEVO | 2026-10-29 |  | 0.6 | 32.3 | 3 | 33.01111 | 27.5
NATIVA | 117 |  | Concreto | PILOTES 1 TORRE 4 Y 37 TORRE 5 | 2025-06-18 | 7/16/2025 12:00:00 AM |  | 28 | 31 | 31 | 100 | TREMIE | 34 | TREMIE-34-28 | 2026-10-29 | NUEVO | 2026-10-29 |  | 0 | 32.3 | 3 | 33.01111 | 27.5
NATIVA | 114 |  | Concreto | PILOTES 80 TORRE 5 Y 75 TORRE 4 | 2025-06-17 | 7/15/2025 12:00:00 AM |  | 28 | 31 | 30.7 | 99 | TREMIE | 34 | TREMIE-34-28 | 2026-10-29 | NUEVO | 2026-10-29 |  | -0.3 | 32.63333 | 3 | 32.16667 | 27.5
NATIVA | 114 |  | Concreto | PILOTES 80 TORRE 5 Y 75 TORRE 4 | 2025-06-17 | 7/15/2025 12:00:00 AM |  | 28 | 31 | 35.8 | 115 | TREMIE | 34 | TREMIE-34-28 | 2026-10-29 | NUEVO | 2026-10-29 |  | 4.8 | 32.63333 | 3 | 32.16667 | 27.5
NATIVA | 114 |  | Concreto | PILOTES 80 TORRE 5 Y 75 TORRE 4 | 2025-06-17 | 7/15/2025 12:00:00 AM |  | 28 | 31 | 31.4 | 101 | TREMIE | 34 | TREMIE-34-28 | 2026-10-29 | NUEVO | 2026-10-29 |  | 0.4 | 32.63333 | 3 | 32.16667 | 27.5
NATIVA | 113 |  | Concreto | PILOTE 92 TORRE 4 | 2025-06-16 | 7/14/2025 12:00:00 AM |  | 28 | 31 | 29.7 | 96 | TREMIE | 34 | TREMIE-34-28 | 2026-10-29 | NUEVO | 2026-10-29 |  | -1.3 | 30.33333 | 3 | 31.75556 | 27.5
NATIVA | 113 |  | Concreto | PILOTE 92 TORRE 4 | 2025-06-16 | 7/14/2025 12:00:00 AM |  | 28 | 31 | 29.3 | 95 | TREMIE | 34 | TREMIE-34-28 | 2026-10-29 | NUEVO | 2026-10-29 |  | -1.7 | 30.33333 | 3 | 31.75556 | 27.5
NATIVA | 113 |  | Concreto | PILOTE 92 TORRE 4 | 2025-06-16 | 7/14/2025 12:00:00 AM |  | 28 | 31 | 32 | 103 | TREMIE | 34 | TREMIE-34-28 | 2026-10-29 | NUEVO | 2026-10-29 |  | 1 | 30.33333 | 3 | 31.75556 | 27.5
NATIVA | 111 |  | Concreto | PILOTE 20 TORRE 5 | 2025-06-14 | 7/12/2025 12:00:00 AM |  | 28 | 31 | 30.1 | 97 | TREMIE | 34 | TREMIE-34-28 | 2026-10-29 | NUEVO | 2026-10-29 |  | -0.9 | 32.13333 | 3 | 31.7 | 27.5
NATIVA | 111 |  | Concreto | PILOTE 20 TORRE 5 | 2025-06-14 | 7/12/2025 12:00:00 AM |  | 28 | 31 | 33.5 | 108 | TREMIE | 34 | TREMIE-34-28 | 2026-10-29 | NUEVO | 2026-10-29 |  | 2.5 | 32.13333 | 3 | 31.7 | 27.5
NATIVA | 111 |  | Concreto | PILOTE 20 TORRE 5 | 2025-06-14 | 7/12/2025 12:00:00 AM |  | 28 | 31 | 32.8 | 106 | TREMIE | 34 | TREMIE-34-28 | 2026-10-29 | NUEVO | 2026-10-29 |  | 1.8 | 32.13333 | 3 | 31.7 | 27.5
NATIVA | 108 |  | Concreto | PILOTES 78 TORRE 4 Y 34 TORRE 5 | 2025-06-13 | 7/11/2025 12:00:00 AM |  | 28 | 31 | 34.7 | 112 | TREMIE | 34 | TREMIE-34-28 | 2026-10-29 | NUEVO | 2026-10-29 |  | 3.7 | 33.6 | 3 | 32.02222 | 27.5
NATIVA | 108 |  | Concreto | PILOTES 78 TORRE 4 Y 34 TORRE 5 | 2025-06-13 | 7/11/2025 12:00:00 AM |  | 28 | 31 | 33.9 | 109 | TREMIE | 34 | TREMIE-34-28 | 2026-10-29 | NUEVO | 2026-10-29 |  | 2.9 | 33.6 | 3 | 32.02222 | 27.5
NATIVA | 108 |  | Concreto | PILOTES 78 TORRE 4 Y 34 TORRE 5 | 2025-06-13 | 7/11/2025 12:00:00 AM |  | 28 | 31 | 32.2 | 104 | TREMIE | 34 | TREMIE-34-28 | 2026-10-29 | NUEVO | 2026-10-29 |  | 1.2 | 33.6 | 3 | 32.02222 | 27.5
NATIVA | 109 |  | Concreto | PILOTE 31 TORRE 4 | 2025-06-13 | 7/11/2025 12:00:00 AM |  | 28 | 31 | 36.5 | 118 | TREMIE | 34 | TREMIE-34-28 | 2026-10-29 | NUEVO | 2026-10-29 |  | 5.5 | 33.03333 | 3 | 32.92222 | 27.5
NATIVA | 109 |  | Concreto | PILOTE 31 TORRE 4 | 2025-06-13 | 7/11/2025 12:00:00 AM |  | 28 | 31 | 34.8 | 112 | TREMIE | 34 | TREMIE-34-28 | 2026-10-29 | NUEVO | 2026-10-29 |  | 3.8 | 33.03333 | 3 | 32.92222 | 27.5
NATIVA | 109 |  | Concreto | PILOTE 31 TORRE 4 | 2025-06-13 | 7/11/2025 12:00:00 AM |  | 28 | 31 | 27.8 | 90 | TREMIE | 34 | TREMIE-34-28 | 2026-10-29 | NUEVO | 2026-10-29 |  | -3.2 | 33.03333 | 3 | 32.92222 | 27.5
NATIVA | 106 |  | Concreto | PILOTES 71 TORRE 4 Y 23 TORRE 5 | 2025-06-12 | 7/10/2025 12:00:00 AM |  | 28 | 31 | 39.5 | 127 | TREMIE | 34 | TREMIE-34-28 | 2026-10-29 | NUEVO | 2026-10-29 |  | 8.5 | 38.63333 | 3 | 35.08889 | 27.5
NATIVA | 106 |  | Concreto | PILOTES 71 TORRE 4 Y 23 TORRE 5 | 2025-06-12 | 7/10/2025 12:00:00 AM |  | 28 | 31 | 39.5 | 127 | TREMIE | 34 | TREMIE-34-28 | 2026-10-29 | NUEVO | 2026-10-29 |  | 8.5 | 38.63333 | 3 | 35.08889 | 27.5
NATIVA | 106 |  | Concreto | PILOTES 71 TORRE 4 Y 23 TORRE 5 | 2025-06-12 | 7/10/2025 12:00:00 AM |  | 28 | 31 | 36.9 | 119 | TREMIE | 34 | TREMIE-34-28 | 2026-10-29 | NUEVO | 2026-10-29 |  | 5.9 | 38.63333 | 3 | 35.08889 | 27.5
NATIVA | 103 |  | Concreto | PILOTES 59-65 TORRE 5 | 2025-06-11 | 7/9/2025 12:00:00 AM |  | 28 | 31 | 32.1 | 104 | TREMIE | 34 | TREMIE-34-28 | 2026-10-29 | NUEVO | 2026-10-29 |  | 1.1 | 25.6 | 3 | 32.42222 | 27.5
NATIVA | 103 |  | Concreto | PILOTES 59-65 TORRE 5 | 2025-06-11 | 7/9/2025 12:00:00 AM |  | 28 | 31 | 28.1 | 91 | TREMIE | 34 | TREMIE-34-28 | 2026-10-29 | NUEVO | 2026-10-29 |  | -2.9 | 25.6 | 3 | 32.42222 | 27.5
NATIVA | 103 |  | Concreto | PILOTES 59-65 TORRE 5 | 2025-06-11 | 7/9/2025 12:00:00 AM |  | 28 | 31 | 16.6 | 54 | TREMIE | 34 | TREMIE-34-28 | 2026-10-29 | NUEVO | 2026-10-29 |  | -14.4 | 25.6 | 3 | 32.42222 | 27.5
NATIVA | 104 |  | Concreto | PILOTE 79 TORRE 4 | 2025-06-11 | 7/9/2025 12:00:00 AM |  | 28 | 31 | 31.4 | 101 | TREMIE | 34 | TREMIE-34-28 | 2026-10-29 | NUEVO | 2026-10-29 |  | 0.4 | 30.33333 | 3 | 31.52222 | 27.5
NATIVA | 104 |  | Concreto | PILOTE 79 TORRE 4 | 2025-06-11 | 7/9/2025 12:00:00 AM |  | 28 | 31 | 29.6 | 96 | TREMIE | 34 | TREMIE-34-28 | 2026-10-29 | NUEVO | 2026-10-29 |  | -1.4 | 30.33333 | 3 | 31.52222 | 27.5
NATIVA | 104 |  | Concreto | PILOTE 79 TORRE 4 | 2025-06-11 | 7/9/2025 12:00:00 AM |  | 28 | 31 | 30 | 97 | TREMIE | 34 | TREMIE-34-28 | 2026-10-29 | NUEVO | 2026-10-29 |  | -1 | 30.33333 | 3 | 31.52222 | 27.5
NATIVA | 101 |  | Concreto | PILOTE 17 TORRE 4 | 2025-06-10 | 7/8/2025 12:00:00 AM |  | 28 | 31 | 33.8 | 109 | TREMIE | 34 | TREMIE-34-28 | 2026-10-29 | NUEVO | 2026-10-29 |  | 2.8 | 35.63333 | 3 | 30.52222 | 27.5
NATIVA | 101 |  | Concreto | PILOTE 17 TORRE 4 | 2025-06-10 | 7/8/2025 12:00:00 AM |  | 28 | 31 | 39.2 | 126 | TREMIE | 34 | TREMIE-34-28 | 2026-10-29 | NUEVO | 2026-10-29 |  | 8.2 | 35.63333 | 3 | 30.52222 | 27.5
NATIVA | 101 |  | Concreto | PILOTE 17 TORRE 4 | 2025-06-10 | 7/8/2025 12:00:00 AM |  | 28 | 31 | 33.9 | 109 | TREMIE | 34 | TREMIE-34-28 | 2026-10-29 | NUEVO | 2026-10-29 |  | 2.9 | 35.63333 | 3 | 30.52222 | 27.5
NATIVA | 99 |  | Concreto | PILOTES 6 TORRE 4 Y 11 TORRE 5 | 2025-06-10 | 7/8/2025 12:00:00 AM |  | 28 | 31 | 32.6 | 105 | TREMIE | 34 | TREMIE-34-28 | 2026-10-29 | NUEVO | 2026-10-29 |  | 1.6 | 33.86667 | 3 | 33.27778 | 27.5
NATIVA | 99 |  | Concreto | PILOTES 6 TORRE 4 Y 11 TORRE 5 | 2025-06-10 | 7/8/2025 12:00:00 AM |  | 28 | 31 | 35.5 | 114 | TREMIE | 34 | TREMIE-34-28 | 2026-10-29 | NUEVO | 2026-10-29 |  | 4.5 | 33.86667 | 3 | 33.27778 | 27.5
NATIVA | 99 |  | Concreto | PILOTES 6 TORRE 4 Y 11 TORRE 5 | 2025-06-10 | 7/8/2025 12:00:00 AM |  | 28 | 31 | 33.5 | 108 | TREMIE | 34 | TREMIE-34-28 | 2026-10-29 | NUEVO | 2026-10-29 |  | 2.5 | 33.86667 | 3 | 33.27778 | 27.5
NATIVA | 98 |  | Concreto | PILOTES 1-42 TORRE 5 | 2025-06-09 | 7/7/2025 12:00:00 AM |  | 28 | 31 | 31 | 100 | TREMIE | 34 | TREMIE-34-28 | 2026-10-29 | NUEVO | 2026-10-29 |  | 0 | 32.6 | 3 | 34.03333 | 27.5
NATIVA | 98 |  | Concreto | PILOTES 1-42 TORRE 5 | 2025-06-09 | 7/7/2025 12:00:00 AM |  | 28 | 31 | 34.5 | 111 | TREMIE | 34 | TREMIE-34-28 | 2026-10-29 | NUEVO | 2026-10-29 |  | 3.5 | 32.6 | 3 | 34.03333 | 27.5
NATIVA | 98 |  | Concreto | PILOTES 1-42 TORRE 5 | 2025-06-09 | 7/7/2025 12:00:00 AM |  | 28 | 31 | 32.3 | 104 | TREMIE | 34 | TREMIE-34-28 | 2026-10-29 | NUEVO | 2026-10-29 |  | 1.3 | 32.6 | 3 | 34.03333 | 27.5
NATIVA | 96 |  | Concreto | PILOTE 27 TORRE 4 | 2025-06-07 | 7/5/2025 12:00:00 AM |  | 28 | 31 | 29.6 | 96 | TREMIE | 34 | TREMIE-34-28 | 2026-10-29 | NUEVO | 2026-10-29 |  | -1.4 | 30.53333 | 3 | 32.33333 | 27.5
NATIVA | 96 |  | Concreto | PILOTE 27 TORRE 4 | 2025-06-07 | 7/5/2025 12:00:00 AM |  | 28 | 31 | 31.7 | 102 | TREMIE | 34 | TREMIE-34-28 | 2026-10-29 | NUEVO | 2026-10-29 |  | 0.7 | 30.53333 | 3 | 32.33333 | 27.5
NATIVA | 96 |  | Concreto | PILOTE 27 TORRE 4 | 2025-06-07 | 7/5/2025 12:00:00 AM |  | 28 | 31 | 30.3 | 98 | TREMIE | 34 | TREMIE-34-28 | 2026-10-29 | NUEVO | 2026-10-29 |  | -0.7 | 30.53333 | 3 | 32.33333 | 27.5
NATIVA | 92 |  | Concreto | PILOTES 47 TORRE 4 Y 68 TORRE 5 | 2025-06-06 | 7/4/2025 12:00:00 AM |  | 28 | 31 | 28.1 | 90 | TREMIE | 34 | TREMIE-34-28 | 2026-10-29 | NUEVO | 2026-10-29 |  | -2.9 | 30.6 | 3 | 31.24444 | 27.5
NATIVA | 92 |  | Concreto | PILOTES 47 TORRE 4 Y 68 TORRE 5 | 2025-06-06 | 7/4/2025 12:00:00 AM |  | 28 | 31 | 32.2 | 104 | TREMIE | 34 | TREMIE-34-28 | 2026-10-29 | NUEVO | 2026-10-29 |  | 1.2 | 30.6 | 3 | 31.24444 | 27.5
NATIVA | 92 |  | Concreto | PILOTES 47 TORRE 4 Y 68 TORRE 5 | 2025-06-06 | 7/4/2025 12:00:00 AM |  | 28 | 31 | 31.5 | 102 | TREMIE | 34 | TREMIE-34-28 | 2026-10-29 | NUEVO | 2026-10-29 |  | 0.5 | 30.6 | 3 | 31.24444 | 27.5
NATIVA | 94 |  | Concreto | PILOTES 8 TORRE 4 Y 50 TORRE 5 | 2025-06-06 | 7/4/2025 12:00:00 AM |  | 28 | 31 | 31 | 100 | TREMIE | 34 | TREMIE-34-28 | 2026-10-29 | NUEVO | 2026-10-29 |  | 0 | 32.16667 | 3 | 31.1 | 27.5
NATIVA | 94 |  | Concreto | PILOTES 8 TORRE 4 Y 50 TORRE 5 | 2025-06-06 | 7/4/2025 12:00:00 AM |  | 28 | 31 | 33.7 | 109 | TREMIE | 34 | TREMIE-34-28 | 2026-10-29 | NUEVO | 2026-10-29 |  | 2.7 | 32.16667 | 3 | 31.1 | 27.5
NATIVA | 94 |  | Concreto | PILOTES 8 TORRE 4 Y 50 TORRE 5 | 2025-06-06 | 7/4/2025 12:00:00 AM |  | 28 | 31 | 31.8 | 103 | TREMIE | 34 | TREMIE-34-28 | 2026-10-29 | NUEVO | 2026-10-29 |  | 0.8 | 32.16667 | 3 | 31.1 | 27.5
NATIVA | 91 |  | Concreto | PILOTES 85 TORRE 4 Y 71 TORRE 5 | 2025-06-05 | 7/3/2025 12:00:00 AM |  | 28 | 31 | 32.3 | 104 | TREMIE | 34 | TREMIE-34-28 | 2026-10-29 | NUEVO | 2026-10-29 |  | 1.3 | 29.3 | 3 | 30.68889 | 27.5
NATIVA | 91 |  | Concreto | PILOTES 85 TORRE 4 Y 71 TORRE 5 | 2025-06-05 | 7/3/2025 12:00:00 AM |  | 28 | 31 | 24.4 | 79 | TREMIE | 34 | TREMIE-34-28 | 2026-10-29 | NUEVO | 2026-10-29 |  | -6.6 | 29.3 | 3 | 30.68889 | 27.5
NATIVA | 91 |  | Concreto | PILOTES 85 TORRE 4 Y 71 TORRE 5 | 2025-06-05 | 7/3/2025 12:00:00 AM |  | 28 | 31 | 31.2 | 101 | TREMIE | 34 | TREMIE-34-28 | 2026-10-29 | NUEVO | 2026-10-29 |  | 0.2 | 29.3 | 3 | 30.68889 | 27.5
NATIVA | 90 |  | Concreto | PILOTES 26 TORRE 4 Y 28 TORRE 5 | 2025-06-04 | 7/2/2025 12:00:00 AM |  | 28 | 31 | 29.5 | 95 | TREMIE | 34 | TREMIE-34-28 | 2026-10-29 | NUEVO | 2026-10-29 |  | -1.5 | 30.6 | 3 | 30.68889 | 27.5
NATIVA | 90 |  | Concreto | PILOTES 26 TORRE 4 Y 28 TORRE 5 | 2025-06-04 | 7/2/2025 12:00:00 AM |  | 28 | 31 | 35.1 | 113 | TREMIE | 34 | TREMIE-34-28 | 2026-10-29 | NUEVO | 2026-10-29 |  | 4.1 | 30.6 | 3 | 30.68889 | 27.5
NATIVA | 90 |  | Concreto | PILOTES 26 TORRE 4 Y 28 TORRE 5 | 2025-06-04 | 7/2/2025 12:00:00 AM |  | 28 | 31 | 27.2 | 88 | TREMIE | 34 | TREMIE-34-28 | 2026-10-29 | NUEVO | 2026-10-29 |  | -3.8 | 30.6 | 3 | 30.68889 | 27.5
NATIVA | 87 |  | Concreto | PILOTES 4-67 TORRE 4 Y 10 TORRE 5 | 2025-06-03 | 7/1/2025 12:00:00 AM |  | 28 | 31 | 33.7 | 109 | TREMIE | 34 | TREMIE-34-28 | 2026-10-29 | NUEVO | 2026-10-29 |  | 2.7 | 33.66667 | 3 | 31.18889 | 27.5
NATIVA | 87 |  | Concreto | PILOTES 4-67 TORRE 4 Y 10 TORRE 5 | 2025-06-03 | 7/1/2025 12:00:00 AM |  | 28 | 31 | 30.8 | 99 | TREMIE | 34 | TREMIE-34-28 | 2026-10-29 | NUEVO | 2026-10-29 |  | -0.2 | 33.66667 | 3 | 31.18889 | 27.5
NATIVA | 87 |  | Concreto | PILOTES 4-67 TORRE 4 Y 10 TORRE 5 | 2025-06-03 | 7/1/2025 12:00:00 AM |  | 28 | 31 | 36.5 | 118 | TREMIE | 34 | TREMIE-34-28 | 2026-10-29 | NUEVO | 2026-10-29 |  | 5.5 | 33.66667 | 3 | 31.18889 | 27.5
NATIVA | 86 |  | Concreto | PILOTE 45 TORRE 4 | 2025-05-31 | 6/28/2025 12:00:00 AM |  | 28 | 31 | 29.6 | 96 | TREMIE | 34 | TREMIE-34-28 | 2026-10-29 | NUEVO | 2026-10-29 |  | -1.4 | 29.46667 | 3 | 31.24444 | 27.5
NATIVA | 86 |  | Concreto | PILOTE 45 TORRE 4 | 2025-05-31 | 6/28/2025 12:00:00 AM |  | 28 | 31 | 26.6 | 86 | TREMIE | 34 | TREMIE-34-28 | 2026-10-29 | NUEVO | 2026-10-29 |  | -4.4 | 29.46667 | 3 | 31.24444 | 27.5
NATIVA | 86 |  | Concreto | PILOTE 45 TORRE 4 | 2025-05-31 | 6/28/2025 12:00:00 AM |  | 28 | 31 | 32.2 | 104 | TREMIE | 34 | TREMIE-34-28 | 2026-10-29 | NUEVO | 2026-10-29 |  | 1.2 | 29.46667 | 3 | 31.24444 | 27.5
NATIVA | 82 |  | Concreto | PILOTES 12-29 TORRE 4 | 2025-05-30 | 6/27/2025 12:00:00 AM |  | 28 | 31 | 26.1 | 84 | TREMIE | 34 | TREMIE-34-28 | 2026-10-29 | NUEVO | 2026-10-29 |  | -4.9 | 28.3 | 3 | 30.47778 | 27.5
NATIVA | 82 |  | Concreto | PILOTES 12-29 TORRE 4 | 2025-05-30 | 6/27/2025 12:00:00 AM |  | 28 | 31 | 25.9 | 83 | TREMIE | 34 | TREMIE-34-28 | 2026-10-29 | NUEVO | 2026-10-29 |  | -5.1 | 28.3 | 3 | 30.47778 | 27.5
NATIVA | 82 |  | Concreto | PILOTES 12-29 TORRE 4 | 2025-05-30 | 6/27/2025 12:00:00 AM |  | 28 | 31 | 32.9 | 106 | TREMIE | 34 | TREMIE-34-28 | 2026-10-29 | NUEVO | 2026-10-29 |  | 1.9 | 28.3 | 3 | 30.47778 | 27.5
NATIVA | 84 |  | Concreto | PILOTE 92 TORRE 5 | 2025-05-30 | 6/27/2025 12:00:00 AM |  | 28 | 31 | 22.5 | 73 | TREMIE | 34 | TREMIE-34-28 | 2026-10-29 | NUEVO | 2026-10-29 |  | -8.5 | 24.2 | 3 | 27.32222 | 27.5
NATIVA | 84 |  | Concreto | PILOTE 92 TORRE 5 | 2025-05-30 | 6/27/2025 12:00:00 AM |  | 28 | 31 | 26.7 | 86 | TREMIE | 34 | TREMIE-34-28 | 2026-10-29 | NUEVO | 2026-10-29 |  | -4.3 | 24.2 | 3 | 27.32222 | 27.5
NATIVA | 84 |  | Concreto | PILOTE 92 TORRE 5 | 2025-05-30 | 6/27/2025 12:00:00 AM |  | 28 | 31 | 23.4 | 75 | TREMIE | 34 | TREMIE-34-28 | 2026-10-29 | NUEVO | 2026-10-29 |  | -7.6 | 24.2 | 3 | 27.32222 | 27.5
NATIVA | 80 |  | Concreto | PILOTES 41 TORRE 4 Y 56 TORRE 5 | 2025-05-29 | 6/26/2025 12:00:00 AM |  | 28 | 31 | 36.5 | 118 | TREMIE | 34 | TREMIE-34-28 | 2026-10-29 | NUEVO | 2026-10-29 |  | 5.5 | 35.56667 | 3 | 29.35556 | 27.5
NATIVA | 80 |  | Concreto | PILOTES 41 TORRE 4 Y 56 TORRE 5 | 2025-05-29 | 6/26/2025 12:00:00 AM |  | 28 | 31 | 35 | 113 | TREMIE | 34 | TREMIE-34-28 | 2026-10-29 | NUEVO | 2026-10-29 |  | 4 | 35.56667 | 3 | 29.35556 | 27.5
NATIVA | 80 |  | Concreto | PILOTES 41 TORRE 4 Y 56 TORRE 5 | 2025-05-29 | 6/26/2025 12:00:00 AM |  | 28 | 31 | 35.2 | 114 | TREMIE | 34 | TREMIE-34-28 | 2026-10-29 | NUEVO | 2026-10-29 |  | 4.2 | 35.56667 | 3 | 29.35556 | 27.5
NATIVA | 81 |  | Concreto | PILOTE 50 TORRE 4 | 2025-05-29 | 6/26/2025 12:00:00 AM |  | 28 | 31 | 36.6 | 118 | TREMIE | 34 | TREMIE-34-28 | 2026-10-29 | NUEVO | 2026-10-29 |  | 5.6 | 33.6 | 3 | 31.12222 | 27.5
NATIVA | 81 |  | Concreto | PILOTE 50 TORRE 4 | 2025-05-29 | 6/26/2025 12:00:00 AM |  | 28 | 31 | 28.2 | 91 | TREMIE | 34 | TREMIE-34-28 | 2026-10-29 | NUEVO | 2026-10-29 |  | -2.8 | 33.6 | 3 | 31.12222 | 27.5
NATIVA | 81 |  | Concreto | PILOTE 50 TORRE 4 | 2025-05-29 | 6/26/2025 12:00:00 AM |  | 28 | 31 | 36 | 116 | TREMIE | 34 | TREMIE-34-28 | 2026-10-29 | NUEVO | 2026-10-29 |  | 5 | 33.6 | 3 | 31.12222 | 27.5
NATIVA | 77 |  | Concreto | PILOTES 73 TORRE 4 Y 48 TORRE 5 | 2025-05-28 | 6/25/2025 12:00:00 AM |  | 28 | 31 | 36.1 | 116 | TREMIE | 34 | TREMIE-34-28 | 2026-10-29 | NUEVO | 2026-10-29 |  | 5.1 | 33.5 | 3 | 34.22222 | 27.5
NATIVA | 77 |  | Concreto | PILOTES 73 TORRE 4 Y 48 TORRE 5 | 2025-05-28 | 6/25/2025 12:00:00 AM |  | 28 | 31 | 25.9 | 84 | TREMIE | 34 | TREMIE-34-28 | 2026-10-29 | NUEVO | 2026-10-29 |  | -5.1 | 33.5 | 3 | 34.22222 | 27.5
NATIVA | 77 |  | Concreto | PILOTES 73 TORRE 4 Y 48 TORRE 5 | 2025-05-28 | 6/25/2025 12:00:00 AM |  | 28 | 31 | 38.5 | 124 | TREMIE | 34 | TREMIE-34-28 | 2026-10-29 | NUEVO | 2026-10-29 |  | 7.5 | 33.5 | 3 | 34.22222 | 27.5
NATIVA | 78 |  | Concreto | PILOTE 52 TORRE 5 | 2025-05-28 | 6/25/2025 12:00:00 AM |  | 28 | 31 | 32.6 | 105 | TREMIE | 34 | TREMIE-34-28 | 2026-10-29 | NUEVO | 2026-10-29 |  | 1.6 | 33.4 | 3 | 33.5 | 27.5
NATIVA | 78 |  | Concreto | PILOTE 52 TORRE 5 | 2025-05-28 | 6/25/2025 12:00:00 AM |  | 28 | 31 | 34.3 | 111 | TREMIE | 34 | TREMIE-34-28 | 2026-10-29 | NUEVO | 2026-10-29 |  | 3.3 | 33.4 | 3 | 33.5 | 27.5
NATIVA | 78 |  | Concreto | PILOTE 52 TORRE 5 | 2025-05-28 | 6/25/2025 12:00:00 AM |  | 28 | 31 | 33.3 | 107 | TREMIE | 34 | TREMIE-34-28 | 2026-10-29 | NUEVO | 2026-10-29 |  | 2.3 | 33.4 | 3 | 33.5 | 27.5
NATIVA | 74 |  | Concreto | PILOTE 22 TORRE 4 | 2025-05-27 | 6/24/2025 12:00:00 AM |  | 28 | 31 | 36.8 | 119 | TREMIE | 34 | TREMIE-34-28 | 2026-10-29 | NUEVO | 2026-10-29 |  | 5.8 | 37.66667 | 3 | 34.85556 | 27.5
NATIVA | 74 |  | Concreto | PILOTE 22 TORRE 4 | 2025-05-27 | 6/24/2025 12:00:00 AM |  | 28 | 31 | 38.6 | 124 | TREMIE | 34 | TREMIE-34-28 | 2026-10-29 | NUEVO | 2026-10-29 |  | 7.6 | 37.66667 | 3 | 34.85556 | 27.5
NATIVA | 74 |  | Concreto | PILOTE 22 TORRE 4 | 2025-05-27 | 6/24/2025 12:00:00 AM |  | 28 | 31 | 37.6 | 121 | TREMIE | 34 | TREMIE-34-28 | 2026-10-29 | NUEVO | 2026-10-29 |  | 6.6 | 37.66667 | 3 | 34.85556 | 27.5
NATIVA | 75 |  | Concreto | PILOTES 79 TORRE 4 Y 4 TORRE 5 | 2025-05-27 | 6/24/2025 12:00:00 AM |  | 28 | 31 | 34.9 | 112 | TREMIE | 34 | TREMIE-34-28 | 2026-10-29 | NUEVO | 2026-10-29 |  | 3.9 | 33.96667 | 3 | 35.01111 | 27.5
NATIVA | 75 |  | Concreto | PILOTES 79 TORRE 4 Y 4 TORRE 5 | 2025-05-27 | 6/24/2025 12:00:00 AM |  | 28 | 31 | 34 | 110 | TREMIE | 34 | TREMIE-34-28 | 2026-10-29 | NUEVO | 2026-10-29 |  | 3 | 33.96667 | 3 | 35.01111 | 27.5
NATIVA | 75 |  | Concreto | PILOTES 79 TORRE 4 Y 4 TORRE 5 | 2025-05-27 | 6/24/2025 12:00:00 AM |  | 28 | 31 | 33 | 106 | TREMIE | 34 | TREMIE-34-28 | 2026-10-29 | NUEVO | 2026-10-29 |  | 2 | 33.96667 | 3 | 35.01111 | 27.5
NATIVA | 71 |  | Concreto | PILOTE 30 TORRE 4 | 2025-05-26 | 6/23/2025 12:00:00 AM |  | 28 | 31 | 34 | 110 | TREMIE | 34 | TREMIE-34-28 | 2026-10-29 | NUEVO | 2026-10-29 |  | 3 | 31.93333 | 3 | 34.52222 | 27.5
NATIVA | 71 |  | Concreto | PILOTE 30 TORRE 4 | 2025-05-26 | 6/23/2025 12:00:00 AM |  | 28 | 31 | 34.9 | 113 | TREMIE | 34 | TREMIE-34-28 | 2026-10-29 | NUEVO | 2026-10-29 |  | 3.9 | 31.93333 | 3 | 34.52222 | 27.5
NATIVA | 71 |  | Concreto | PILOTE 30 TORRE 4 | 2025-05-26 | 6/23/2025 12:00:00 AM |  | 28 | 31 | 26.9 | 87 | TREMIE | 34 | TREMIE-34-28 | 2026-10-29 | NUEVO | 2026-10-29 |  | -4.1 | 31.93333 | 3 | 34.52222 | 27.5
NATIVA | 72 |  | Concreto | PILOTE 56 TORRE 4 | 2025-05-26 | 6/23/2025 12:00:00 AM |  | 28 | 31 | 33.6 | 108 | TREMIE | 34 | TREMIE-34-28 | 2026-10-29 | NUEVO | 2026-10-29 |  | 2.6 | 33.53333 | 3 | 33.14444 | 27.5
NATIVA | 72 |  | Concreto | PILOTE 56 TORRE 4 | 2025-05-26 | 6/23/2025 12:00:00 AM |  | 28 | 31 | 34.5 | 111 | TREMIE | 34 | TREMIE-34-28 | 2026-10-29 | NUEVO | 2026-10-29 |  | 3.5 | 33.53333 | 3 | 33.14444 | 27.5
NATIVA | 72 |  | Concreto | PILOTE 56 TORRE 4 | 2025-05-26 | 6/23/2025 12:00:00 AM |  | 28 | 31 | 32.5 | 105 | TREMIE | 34 | TREMIE-34-28 | 2026-10-29 | NUEVO | 2026-10-29 |  | 1.5 | 33.53333 | 3 | 33.14444 | 27.5
NATIVA | 67 |  | Concreto | PILOTES 10 TORRE 4 Y 69 TORRE 5 | 2025-05-23 | 6/20/2025 12:00:00 AM |  | 28 | 31 | 32.1 | 104 | TREMIE | 34 | TREMIE-34-28 | 2026-10-29 | NUEVO | 2026-10-29 |  | 1.1 | 30.7 | 3 | 32.05556 | 27.5
NATIVA | 67 |  | Concreto | PILOTES 10 TORRE 4 Y 69 TORRE 5 | 2025-05-23 | 6/20/2025 12:00:00 AM |  | 28 | 31 | 31.4 | 101 | TREMIE | 34 | TREMIE-34-28 | 2026-10-29 | NUEVO | 2026-10-29 |  | 0.4 | 30.7 | 3 | 32.05556 | 27.5
NATIVA | 67 |  | Concreto | PILOTES 10 TORRE 4 Y 69 TORRE 5 | 2025-05-23 | 6/20/2025 12:00:00 AM |  | 28 | 31 | 28.6 | 92 | TREMIE | 34 | TREMIE-34-28 | 2026-10-29 | NUEVO | 2026-10-29 |  | -2.4 | 30.7 | 3 | 32.05556 | 27.5
NATIVA | 68 |  | Concreto | PILOTES 14 TORRE 4 Y 27 TORRE 5 | 2025-05-23 | 6/20/2025 12:00:00 AM |  | 28 | 31 | 25.7 | 83 | TREMIE | 34 | TREMIE-34-28 | 2026-10-29 | NUEVO | 2026-10-29 |  | -5.3 | 29.53333 | 3 | 31.25556 | 27.5
NATIVA | 68 |  | Concreto | PILOTES 14 TORRE 4 Y 27 TORRE 5 | 2025-05-23 | 6/20/2025 12:00:00 AM |  | 28 | 31 | 32.3 | 104 | TREMIE | 34 | TREMIE-34-28 | 2026-10-29 | NUEVO | 2026-10-29 |  | 1.3 | 29.53333 | 3 | 31.25556 | 27.5
NATIVA | 68 |  | Concreto | PILOTES 14 TORRE 4 Y 27 TORRE 5 | 2025-05-23 | 6/20/2025 12:00:00 AM |  | 28 | 31 | 30.6 | 99 | TREMIE | 34 | TREMIE-34-28 | 2026-10-29 | NUEVO | 2026-10-29 |  | -0.4 | 29.53333 | 3 | 31.25556 | 27.5
NATIVA | 64 |  | Concreto | PILOTE 35 TORRE 4 | 2025-05-22 | 6/19/2025 12:00:00 AM |  | 28 | 31 | 34.1 | 110 | TREMIE | 34 | TREMIE-34-28 | 2026-10-29 | NUEVO | 2026-10-29 |  | 3.1 | 34.3 | 3 | 31.51111 | 27.5
NATIVA | 64 |  | Concreto | PILOTE 35 TORRE 4 | 2025-05-22 | 6/19/2025 12:00:00 AM |  | 28 | 31 | 33.6 | 108 | TREMIE | 34 | TREMIE-34-28 | 2026-10-29 | NUEVO | 2026-10-29 |  | 2.6 | 34.3 | 3 | 31.51111 | 27.5
NATIVA | 64 |  | Concreto | PILOTE 35 TORRE 4 | 2025-05-22 | 6/19/2025 12:00:00 AM |  | 28 | 31 | 35.2 | 113 | TREMIE | 34 | TREMIE-34-28 | 2026-10-29 | NUEVO | 2026-10-29 |  | 4.2 | 34.3 | 3 | 31.51111 | 27.5
NATIVA | 65 |  | Concreto | PILOTES 60 TORRE 4 Y 75 TORRE 5 | 2025-05-22 | 6/19/2025 12:00:00 AM |  | 28 | 31 | 26.6 | 86 | TREMIE | 34 | TREMIE-34-28 | 2026-10-29 | NUEVO | 2026-10-29 |  | -4.4 | 28.66667 | 3 | 30.83333 | 27.5
NATIVA | 65 |  | Concreto | PILOTES 60 TORRE 4 Y 75 TORRE 5 | 2025-05-22 | 6/19/2025 12:00:00 AM |  | 28 | 31 | 30.7 | 99 | TREMIE | 34 | TREMIE-34-28 | 2026-10-29 | NUEVO | 2026-10-29 |  | -0.3 | 28.66667 | 3 | 30.83333 | 27.5
NATIVA | 65 |  | Concreto | PILOTES 60 TORRE 4 Y 75 TORRE 5 | 2025-05-22 | 6/19/2025 12:00:00 AM |  | 28 | 31 | 28.7 | 93 | TREMIE | 34 | TREMIE-34-28 | 2026-10-29 | NUEVO | 2026-10-29 |  | -2.3 | 28.66667 | 3 | 30.83333 | 27.5
NATIVA | 61 |  | Concreto | PILOTE 19 TORRE 5 | 2025-05-21 | 6/18/2025 12:00:00 AM |  | 28 | 31 | 33.5 | 108 | TREMIE | 34 | TREMIE-34-28 | 2026-10-29 | NUEVO | 2026-10-29 |  | 2.5 | 35.13333 | 3 | 32.7 | 27.5
NATIVA | 61 |  | Concreto | PILOTE 19 TORRE 5 | 2025-05-21 | 6/18/2025 12:00:00 AM |  | 28 | 31 | 36 | 116 | TREMIE | 34 | TREMIE-34-28 | 2026-10-29 | NUEVO | 2026-10-29 |  | 5 | 35.13333 | 3 | 32.7 | 27.5
NATIVA | 61 |  | Concreto | PILOTE 19 TORRE 5 | 2025-05-21 | 6/18/2025 12:00:00 AM |  | 28 | 31 | 35.9 | 116 | TREMIE | 34 | TREMIE-34-28 | 2026-10-29 | NUEVO | 2026-10-29 |  | 4.9 | 35.13333 | 3 | 32.7 | 27.5
NATIVA | 62 |  | Concreto | PILOTE 7 TORRE 5 | 2025-05-21 | 6/18/2025 12:00:00 AM |  | 28 | 31 | 31.1 | 100 | TREMIE | 34 | TREMIE-34-28 | 2026-10-29 | NUEVO | 2026-10-29 |  | 0.1 | 31.1 | 3 | 31.63333 | 27.5
NATIVA | 62 |  | Concreto | PILOTE 7 TORRE 5 | 2025-05-21 | 6/18/2025 12:00:00 AM |  | 28 | 31 | 31.1 | 100 | TREMIE | 34 | TREMIE-34-28 | 2026-10-29 | NUEVO | 2026-10-29 |  | 0.1 | 31.1 | 3 | 31.63333 | 27.5
NATIVA | 62 |  | Concreto | PILOTE 7 TORRE 5 | 2025-05-21 | 6/18/2025 12:00:00 AM |  | 28 | 31 | 31.1 | 100 | TREMIE | 34 | TREMIE-34-28 | 2026-10-29 | NUEVO | 2026-10-29 |  | 0.1 | 31.1 | 3 | 31.63333 | 27.5
NATIVA | 58 |  | Concreto | PILOTE 9 TORRE 5 | 2025-05-20 | 6/17/2025 12:00:00 AM |  | 28 | 31 | 34.9 | 112 | TREMIE | 34 | TREMIE-34-28 | 2026-10-29 | NUEVO | 2026-10-29 |  | 3.9 | 34.7 | 3 | 33.64444 | 27.5
NATIVA | 58 |  | Concreto | PILOTE 9 TORRE 5 | 2025-05-20 | 6/17/2025 12:00:00 AM |  | 28 | 31 | 34.8 | 112 | TREMIE | 34 | TREMIE-34-28 | 2026-10-29 | NUEVO | 2026-10-29 |  | 3.8 | 34.7 | 3 | 33.64444 | 27.5
NATIVA | 58 |  | Concreto | PILOTE 9 TORRE 5 | 2025-05-20 | 6/17/2025 12:00:00 AM |  | 28 | 31 | 34.4 | 111 | TREMIE | 34 | TREMIE-34-28 | 2026-10-29 | NUEVO | 2026-10-29 |  | 3.4 | 34.7 | 3 | 33.64444 | 27.5
NATIVA | 59 |  | Concreto | PILOTES 40 TORRE 5 Y 44 TORRE 4 | 2025-05-20 | 6/17/2025 12:00:00 AM |  | 28 | 31 | 28.6 | 92 | TREMIE | 34 | TREMIE-34-28 | 2026-10-29 | NUEVO | 2026-10-29 |  | -2.4 | 29.36667 | 3 | 31.72222 | 27.5
NATIVA | 59 |  | Concreto | PILOTES 40 TORRE 5 Y 44 TORRE 4 | 2025-05-20 | 6/17/2025 12:00:00 AM |  | 28 | 31 | 28.5 | 92 | TREMIE | 34 | TREMIE-34-28 | 2026-10-29 | NUEVO | 2026-10-29 |  | -2.5 | 29.36667 | 3 | 31.72222 | 27.5
NATIVA | 59 |  | Concreto | PILOTES 40 TORRE 5 Y 44 TORRE 4 | 2025-05-20 | 6/17/2025 12:00:00 AM |  | 28 | 31 | 31 | 100 | TREMIE | 34 | TREMIE-34-28 | 2026-10-29 | NUEVO | 2026-10-29 |  | 0 | 29.36667 | 3 | 31.72222 | 27.5
NATIVA | 57 |  | Concreto | PILOTES 55 Y 90 TORRE 4 | 2025-05-19 | 6/16/2025 12:00:00 AM |  | 28 | 31 | 38.4 | 124 | TREMIE | 34 | TREMIE-34-28 | 2026-10-29 | NUEVO | 2026-10-29 |  | 7.4 | 39.16667 | 3 | 34.41111 | 27.5
NATIVA | 57 |  | Concreto | PILOTES 55 Y 90 TORRE 4 | 2025-05-19 | 6/16/2025 12:00:00 AM |  | 28 | 31 | 40.5 | 130 | TREMIE | 34 | TREMIE-34-28 | 2026-10-29 | NUEVO | 2026-10-29 |  | 9.5 | 39.16667 | 3 | 34.41111 | 27.5
NATIVA | 57 |  | Concreto | PILOTES 55 Y 90 TORRE 4 | 2025-05-19 | 6/16/2025 12:00:00 AM |  | 28 | 31 | 38.6 | 124 | TREMIE | 34 | TREMIE-34-28 | 2026-10-29 | NUEVO | 2026-10-29 |  | 7.6 | 39.16667 | 3 | 34.41111 | 27.5
NATIVA | 56 |  | Concreto | PILOTE 73 TORRE 5 | 2025-05-17 | 6/14/2025 12:00:00 AM |  | 28 | 31 | 35.7 | 115 | TREMIE | 34 | TREMIE-34-28 | 2026-10-29 | NUEVO | 2026-10-29 |  | 4.7 | 35.7 | 3 | 34.74444 | 27.5
NATIVA | 56 |  | Concreto | PILOTE 73 TORRE 5 | 2025-05-17 | 6/14/2025 12:00:00 AM |  | 28 | 31 | 37.6 | 121 | TREMIE | 34 | TREMIE-34-28 | 2026-10-29 | NUEVO | 2026-10-29 |  | 6.6 | 35.7 | 3 | 34.74444 | 27.5
NATIVA | 56 |  | Concreto | PILOTE 73 TORRE 5 | 2025-05-17 | 6/14/2025 12:00:00 AM |  | 28 | 31 | 33.8 | 109 | TREMIE | 34 | TREMIE-34-28 | 2026-10-29 | NUEVO | 2026-10-29 |  | 2.8 | 35.7 | 3 | 34.74444 | 27.5
NATIVA | 53 |  | Concreto | PILOTE 38 TORRE 4 | 2025-05-16 | 6/13/2025 12:00:00 AM |  | 28 | 31 | 33.5 | 108 | TREMIE | 34 | TREMIE-34-28 | 2026-10-29 | NUEVO | 2026-10-29 |  | 2.5 | 36.43333 | 3 | 37.1 | 27.5
NATIVA | 53 |  | Concreto | PILOTE 38 TORRE 4 | 2025-05-16 | 6/13/2025 12:00:00 AM |  | 28 | 31 | 39.6 | 127 | TREMIE | 34 | TREMIE-34-28 | 2026-10-29 | NUEVO | 2026-10-29 |  | 8.6 | 36.43333 | 3 | 37.1 | 27.5
NATIVA | 53 |  | Concreto | PILOTE 38 TORRE 4 | 2025-05-16 | 6/13/2025 12:00:00 AM |  | 28 | 31 | 36.2 | 117 | TREMIE | 34 | TREMIE-34-28 | 2026-10-29 | NUEVO | 2026-10-29 |  | 5.2 | 36.43333 | 3 | 37.1 | 27.5
NATIVA | 54 |  | Concreto | PILOTE 67 TORRE 5 | 2025-05-16 | 6/13/2025 12:00:00 AM |  | 28 | 31 | 39.5 | 127 | TREMIE | 34 | TREMIE-34-28 | 2026-10-29 | NUEVO | 2026-10-29 |  | 8.5 | 39.5 | 3 | 37.21111 | 27.5
NATIVA | 54 |  | Concreto | PILOTE 67 TORRE 5 | 2025-05-16 | 6/13/2025 12:00:00 AM |  | 28 | 31 | 42.7 | 138 | TREMIE | 34 | TREMIE-34-28 | 2026-10-29 | NUEVO | 2026-10-29 |  | 11.7 | 39.5 | 3 | 37.21111 | 27.5
NATIVA | 54 |  | Concreto | PILOTE 67 TORRE 5 | 2025-05-16 | 6/13/2025 12:00:00 AM |  | 28 | 31 | 36.3 | 117 | TREMIE | 34 | TREMIE-34-28 | 2026-10-29 | NUEVO | 2026-10-29 |  | 5.3 | 39.5 | 3 | 37.21111 | 27.5
NATIVA | 55 |  | Concreto | PILOTE 83 TORRE 5 | 2025-05-16 | 6/13/2025 12:00:00 AM |  | 28 | 31 | 39.2 | 126 | TREMIE | 34 | TREMIE-34-28 | 2026-10-29 | NUEVO | 2026-10-29 |  | 8.2 | 38.93333 | 3 | 38.28889 | 27.5
NATIVA | 55 |  | Concreto | PILOTE 83 TORRE 5 | 2025-05-16 | 6/13/2025 12:00:00 AM |  | 28 | 31 | 38.1 | 123 | TREMIE | 34 | TREMIE-34-28 | 2026-10-29 | NUEVO | 2026-10-29 |  | 7.1 | 38.93333 | 3 | 38.28889 | 27.5
NATIVA | 55 |  | Concreto | PILOTE 83 TORRE 5 | 2025-05-16 | 6/13/2025 12:00:00 AM |  | 28 | 31 | 39.5 | 127 | TREMIE | 34 | TREMIE-34-28 | 2026-10-29 | NUEVO | 2026-10-29 |  | 8.5 | 38.93333 | 3 | 38.28889 | 27.5
NATIVA | 52 |  | Concreto | PILOTE 19 TORRE 4 | 2025-05-15 | 6/12/2025 12:00:00 AM |  | 28 | 31 | 31.9 | 103 | TREMIE | 34 | TREMIE-34-28 | 2026-10-29 | NUEVO | 2026-10-29 |  | 0.9 | 31.23333 | 3 | 36.55556 | 27.5
NATIVA | 52 |  | Concreto | PILOTE 19 TORRE 4 | 2025-05-15 | 6/12/2025 12:00:00 AM |  | 28 | 31 | 31.3 | 101 | TREMIE | 34 | TREMIE-34-28 | 2026-10-29 | NUEVO | 2026-10-29 |  | 0.3 | 31.23333 | 3 | 36.55556 | 27.5
NATIVA | 52 |  | Concreto | PILOTE 19 TORRE 4 | 2025-05-15 | 6/12/2025 12:00:00 AM |  | 28 | 31 | 30.5 | 98 | TREMIE | 34 | TREMIE-34-28 | 2026-10-29 | NUEVO | 2026-10-29 |  | -0.5 | 31.23333 | 3 | 36.55556 | 27.5
NATIVA | 50 |  | Concreto | PILOTE 76 TORRE 4 | 2025-05-14 | 6/11/2025 12:00:00 AM |  | 28 | 31 | 37.7 | 121 | TREMIE | 34 | TREMIE-34-28 | 2026-10-29 | NUEVO | 2026-10-29 |  | 6.7 | 39.2 | 3 | 36.45556 | 27.5
NATIVA | 50 |  | Concreto | PILOTE 76 TORRE 4 | 2025-05-14 | 6/11/2025 12:00:00 AM |  | 28 | 31 | 38.2 | 123 | TREMIE | 34 | TREMIE-34-28 | 2026-10-29 | NUEVO | 2026-10-29 |  | 7.2 | 39.2 | 3 | 36.45556 | 27.5
NATIVA | 50 |  | Concreto | PILOTE 76 TORRE 4 | 2025-05-14 | 6/11/2025 12:00:00 AM |  | 28 | 31 | 41.7 | 134 | TREMIE | 34 | TREMIE-34-28 | 2026-10-29 | NUEVO | 2026-10-29 |  | 10.7 | 39.2 | 3 | 36.45556 | 27.5
NATIVA | 51 |  | Concreto | PILOTE 8 TORRE 5 | 2025-05-14 | 6/11/2025 12:00:00 AM |  | 28 | 31 | 32.8 | 106 | TREMIE | 34 | TREMIE-34-28 | 2026-10-29 | NUEVO | 2026-10-29 |  | 1.8 | 33.76667 | 3 | 34.73333 | 27.5
NATIVA | 51 |  | Concreto | PILOTE 8 TORRE 5 | 2025-05-14 | 6/11/2025 12:00:00 AM |  | 28 | 31 | 32.4 | 104 | TREMIE | 34 | TREMIE-34-28 | 2026-10-29 | NUEVO | 2026-10-29 |  | 1.4 | 33.76667 | 3 | 34.73333 | 27.5
NATIVA | 51 |  | Concreto | PILOTE 8 TORRE 5 | 2025-05-14 | 6/11/2025 12:00:00 AM |  | 28 | 31 | 36.1 | 116 | TREMIE | 34 | TREMIE-34-28 | 2026-10-29 | NUEVO | 2026-10-29 |  | 5.1 | 33.76667 | 3 | 34.73333 | 27.5
NATIVA | 49 |  | Concreto | PILOTE 12 TORRE 5 | 2025-05-13 | 6/10/2025 12:00:00 AM |  | 28 | 31 | 38.3 | 124 | TREMIE | 34 | TREMIE-34-28 | 2026-10-29 | NUEVO | 2026-10-29 |  | 7.3 | 38.36667 | 3 | 37.11111 | 27.5
NATIVA | 49 |  | Concreto | PILOTE 12 TORRE 5 | 2025-05-13 | 6/10/2025 12:00:00 AM |  | 28 | 31 | 38.9 | 125 | TREMIE | 34 | TREMIE-34-28 | 2026-10-29 | NUEVO | 2026-10-29 |  | 7.9 | 38.36667 | 3 | 37.11111 | 27.5
NATIVA | 49 |  | Concreto | PILOTE 12 TORRE 5 | 2025-05-13 | 6/10/2025 12:00:00 AM |  | 28 | 31 | 37.9 | 122 | TREMIE | 34 | TREMIE-34-28 | 2026-10-29 | NUEVO | 2026-10-29 |  | 6.9 | 38.36667 | 3 | 37.11111 | 27.5
NATIVA | 48 |  | Concreto | PILOTES 62 TORRE 4 Y 17 TORRE 5 | 2025-05-12 | 6/9/2025 12:00:00 AM |  | 28 | 31 | 28.4 | 92 | TREMIE | 34 | TREMIE-34-28 | 2026-10-29 | NUEVO | 2026-10-29 |  | -2.6 | 27.66667 | 3 | 33.26667 | 27.5
NATIVA | 48 |  | Concreto | PILOTES 62 TORRE 4 Y 17 TORRE 5 | 2025-05-12 | 6/9/2025 12:00:00 AM |  | 28 | 31 | 28.1 | 90 | TREMIE | 34 | TREMIE-34-28 | 2026-10-29 | NUEVO | 2026-10-29 |  | -2.9 | 27.66667 | 3 | 33.26667 | 27.5
NATIVA | 48 |  | Concreto | PILOTES 62 TORRE 4 Y 17 TORRE 5 | 2025-05-12 | 6/9/2025 12:00:00 AM |  | 28 | 31 | 26.5 | 85 | TREMIE | 34 | TREMIE-34-28 | 2026-10-29 | NUEVO | 2026-10-29 |  | -4.5 | 27.66667 | 3 | 33.26667 | 27.5
NATIVA | 47 |  | Concreto | PILOTE 82 TORRE 5 | 2025-05-10 | 6/7/2025 12:00:00 AM |  | 28 | 31 | 31.5 | 101 | TREMIE | 34 | TREMIE-34-28 | 2026-10-29 | NUEVO | 2026-10-29 |  | 0.5 | 33.16667 | 3 | 33.06667 | 27.5
NATIVA | 47 |  | Concreto | PILOTE 82 TORRE 5 | 2025-05-10 | 6/7/2025 12:00:00 AM |  | 28 | 31 | 36.2 | 116 | TREMIE | 34 | TREMIE-34-28 | 2026-10-29 | NUEVO | 2026-10-29 |  | 5.2 | 33.16667 | 3 | 33.06667 | 27.5
NATIVA | 47 |  | Concreto | PILOTE 82 TORRE 5 | 2025-05-10 | 6/7/2025 12:00:00 AM |  | 28 | 31 | 31.8 | 102 | TREMIE | 34 | TREMIE-34-28 | 2026-10-29 | NUEVO | 2026-10-29 |  | 0.8 | 33.16667 | 3 | 33.06667 | 27.5
NATIVA | 45 |  | Concreto | PILOTE 62 TORRE 5 | 2025-05-09 | 6/6/2025 12:00:00 AM |  | 28 | 31 | 31.9 | 103 | TREMIE | 34 | TREMIE-34-28 | 2026-10-29 | NUEVO | 2026-10-29 |  | 0.9 | 29.76667 | 3 | 30.2 | 27.5
NATIVA | 45 |  | Concreto | PILOTE 62 TORRE 5 | 2025-05-09 | 6/6/2025 12:00:00 AM |  | 28 | 31 | 25.3 | 81 | TREMIE | 34 | TREMIE-34-28 | 2026-10-29 | NUEVO | 2026-10-29 |  | -5.7 | 29.76667 | 3 | 30.2 | 27.5
NATIVA | 45 |  | Concreto | PILOTE 62 TORRE 5 | 2025-05-09 | 6/6/2025 12:00:00 AM |  | 28 | 31 | 32.1 | 103 | TREMIE | 34 | TREMIE-34-28 | 2026-10-29 | NUEVO | 2026-10-29 |  | 1.1 | 29.76667 | 3 | 30.2 | 27.5
NATIVA | 46 |  | Concreto | PILOTE 2 TORRE 4 | 2025-05-09 | 6/6/2025 12:00:00 AM |  | 28 | 31 | 38.5 | 124 | TREMIE | 34 | TREMIE-34-28 | 2026-10-29 | NUEVO | 2026-10-29 |  | 7.5 | 36.6 | 3 | 33.17778 | 27.5
NATIVA | 46 |  | Concreto | PILOTE 2 TORRE 4 | 2025-05-09 | 6/6/2025 12:00:00 AM |  | 28 | 31 | 36.4 | 117 | TREMIE | 34 | TREMIE-34-28 | 2026-10-29 | NUEVO | 2026-10-29 |  | 5.4 | 36.6 | 3 | 33.17778 | 27.5
NATIVA | 46 |  | Concreto | PILOTE 2 TORRE 4 | 2025-05-09 | 6/6/2025 12:00:00 AM |  | 28 | 31 | 34.9 | 112 | TREMIE | 34 | TREMIE-34-28 | 2026-10-29 | NUEVO | 2026-10-29 |  | 3.9 | 36.6 | 3 | 33.17778 | 27.5
NATIVA | 43 |  | Concreto | PILOTE 58 TORRE 5 | 2025-05-08 | 6/5/2025 12:00:00 AM |  | 28 | 31 | 36.8 | 119 | TREMIE | 34 | TREMIE-34-28 | 2026-10-29 | NUEVO | 2026-10-29 |  | 5.8 | 35.9 | 3 | 34.08889 | 27.5
NATIVA | 43 |  | Concreto | PILOTE 58 TORRE 5 | 2025-05-08 | 6/5/2025 12:00:00 AM |  | 28 | 31 | 33 | 106 | TREMIE | 34 | TREMIE-34-28 | 2026-10-29 | NUEVO | 2026-10-29 |  | 2 | 35.9 | 3 | 34.08889 | 27.5
NATIVA | 43 |  | Concreto | PILOTE 58 TORRE 5 | 2025-05-08 | 6/5/2025 12:00:00 AM |  | 28 | 31 | 37.9 | 122 | TREMIE | 34 | TREMIE-34-28 | 2026-10-29 | NUEVO | 2026-10-29 |  | 6.9 | 35.9 | 3 | 34.08889 | 27.5
NATIVA | 44 |  | Concreto | PILOTE 87 TORRE 4 | 2025-05-08 | 6/5/2025 12:00:00 AM |  | 28 | 31 | 34.3 | 110 | TREMIE | 34 | TREMIE-34-28 | 2026-10-29 | NUEVO | 2026-10-29 |  | 3.3 | 34.46667 | 3 | 35.65556 | 27.5
NATIVA | 44 |  | Concreto | PILOTE 87 TORRE 4 | 2025-05-08 | 6/5/2025 12:00:00 AM |  | 28 | 31 | 33.3 | 107 | TREMIE | 34 | TREMIE-34-28 | 2026-10-29 | NUEVO | 2026-10-29 |  | 2.3 | 34.46667 | 3 | 35.65556 | 27.5
NATIVA | 44 |  | Concreto | PILOTE 87 TORRE 4 | 2025-05-08 | 6/5/2025 12:00:00 AM |  | 28 | 31 | 35.8 | 115 | TREMIE | 34 | TREMIE-34-28 | 2026-10-29 | NUEVO | 2026-10-29 |  | 4.8 | 34.46667 | 3 | 35.65556 | 27.5
NATIVA | 41 |  | Concreto | PILOTE 76 TORRE 5 | 2025-05-07 | 6/4/2025 12:00:00 AM |  | 28 | 31 | 43.8 | 141 | TREMIE | 34 | TREMIE-34-28 | 2026-10-29 | NUEVO | 2026-10-29 |  | 12.8 | 41.26667 | 3 | 37.21111 | 27.5
NATIVA | 41 |  | Concreto | PILOTE 76 TORRE 5 | 2025-05-07 | 6/4/2025 12:00:00 AM |  | 28 | 31 | 38.1 | 123 | TREMIE | 34 | TREMIE-34-28 | 2026-10-29 | NUEVO | 2026-10-29 |  | 7.1 | 41.26667 | 3 | 37.21111 | 27.5
NATIVA | 41 |  | Concreto | PILOTE 76 TORRE 5 | 2025-05-07 | 6/4/2025 12:00:00 AM |  | 28 | 31 | 41.9 | 135 | TREMIE | 34 | TREMIE-34-28 | 2026-10-29 | NUEVO | 2026-10-29 |  | 10.9 | 41.26667 | 3 | 37.21111 | 27.5
NATIVA | 42 |  | Concreto | PILOTE 42 TORRE 4 | 2025-05-07 | 6/4/2025 12:00:00 AM |  | 28 | 31 | 40.5 | 130 | TREMIE | 34 | TREMIE-34-28 | 2026-10-29 | NUEVO | 2026-10-29 |  | 9.5 | 41.86667 | 3 | 39.2 | 27.5
NATIVA | 42 |  | Concreto | PILOTE 42 TORRE 4 | 2025-05-07 | 6/4/2025 12:00:00 AM |  | 28 | 31 | 39.3 | 127 | TREMIE | 34 | TREMIE-34-28 | 2026-10-29 | NUEVO | 2026-10-29 |  | 8.3 | 41.86667 | 3 | 39.2 | 27.5
NATIVA | 42 |  | Concreto | PILOTE 42 TORRE 4 | 2025-05-07 | 6/4/2025 12:00:00 AM |  | 28 | 31 | 45.8 | 148 | TREMIE | 34 | TREMIE-34-28 | 2026-10-29 | NUEVO | 2026-10-29 |  | 14.8 | 41.86667 | 3 | 39.2 | 27.5
NATIVA | 39 |  | Concreto | PILOTE 52 TORRE 4 | 2025-05-06 | 6/3/2025 12:00:00 AM |  | 28 | 31 | 43.8 | 141 | TREMIE | 34 | TREMIE-34-28 | 2026-10-29 | NUEVO | 2026-10-29 |  | 12.8 | 41.7 | 3 | 41.61111 | 27.5
NATIVA | 39 |  | Concreto | PILOTE 52 TORRE 4 | 2025-05-06 | 6/3/2025 12:00:00 AM |  | 28 | 31 | 44.6 | 144 | TREMIE | 34 | TREMIE-34-28 | 2026-10-29 | NUEVO | 2026-10-29 |  | 13.6 | 41.7 | 3 | 41.61111 | 27.5
NATIVA | 39 |  | Concreto | PILOTE 52 TORRE 4 | 2025-05-06 | 6/3/2025 12:00:00 AM |  | 28 | 31 | 36.7 | 118 | TREMIE | 34 | TREMIE-34-28 | 2026-10-29 | NUEVO | 2026-10-29 |  | 5.7 | 41.7 | 3 | 41.61111 | 27.5
NATIVA | 40 |  | Concreto | PILOTES 3 TORRE 4 Y 86 TORRE 5 | 2025-05-06 | 6/3/2025 12:00:00 AM |  | 28 | 31 | 21.4 | 69 | TREMIE | 34 | TREMIE-34-28 | 2026-10-29 | NUEVO | 2026-10-29 |  | -9.6 | 29.16667 | 3 | 37.57778 | 27.5
NATIVA | 40 |  | Concreto | PILOTES 3 TORRE 4 Y 86 TORRE 5 | 2025-05-06 | 6/3/2025 12:00:00 AM |  | 28 | 31 | 31.7 | 102 | TREMIE | 34 | TREMIE-34-28 | 2026-10-29 | NUEVO | 2026-10-29 |  | 0.7 | 29.16667 | 3 | 37.57778 | 27.5
NATIVA | 40 |  | Concreto | PILOTES 3 TORRE 4 Y 86 TORRE 5 | 2025-05-06 | 6/3/2025 12:00:00 AM |  | 28 | 31 | 34.4 | 111 | TREMIE | 34 | TREMIE-34-28 | 2026-10-29 | NUEVO | 2026-10-29 |  | 3.4 | 29.16667 | 3 | 37.57778 | 27.5
NATIVA | 37 |  | Concreto | PILOTE 53 TORRE 5 | 2025-05-05 | 6/2/2025 12:00:00 AM |  | 28 | 31 | 37.9 | 122 | TREMIE | 34 | TREMIE-34-28 | 2026-10-29 | NUEVO | 2026-10-29 |  | 6.9 | 35.16667 | 3 | 35.34444 | 27.5
NATIVA | 37 |  | Concreto | PILOTE 53 TORRE 5 | 2025-05-05 | 6/2/2025 12:00:00 AM |  | 28 | 31 | 31.7 | 102 | TREMIE | 34 | TREMIE-34-28 | 2026-10-29 | NUEVO | 2026-10-29 |  | 0.7 | 35.16667 | 3 | 35.34444 | 27.5
NATIVA | 37 |  | Concreto | PILOTE 53 TORRE 5 | 2025-05-05 | 6/2/2025 12:00:00 AM |  | 28 | 31 | 35.9 | 116 | TREMIE | 34 | TREMIE-34-28 | 2026-10-29 | NUEVO | 2026-10-29 |  | 4.9 | 35.16667 | 3 | 35.34444 | 27.5
NATIVA | 38 |  | Concreto | PILOTE 58 TORRE 4 | 2025-05-05 | 6/2/2025 12:00:00 AM |  | 28 | 31 | 32.7 | 105 | TREMIE | 34 | TREMIE-34-28 | 2026-10-29 | NUEVO | 2026-10-29 |  | 1.7 | 34.3 | 3 | 32.87778 | 27.5
NATIVA | 38 |  | Concreto | PILOTE 58 TORRE 4 | 2025-05-05 | 6/2/2025 12:00:00 AM |  | 28 | 31 | 35 | 113 | TREMIE | 34 | TREMIE-34-28 | 2026-10-29 | NUEVO | 2026-10-29 |  | 4 | 34.3 | 3 | 32.87778 | 27.5
NATIVA | 38 |  | Concreto | PILOTE 58 TORRE 4 | 2025-05-05 | 6/2/2025 12:00:00 AM |  | 28 | 31 | 35.2 | 113 | TREMIE | 34 | TREMIE-34-28 | 2026-10-29 | NUEVO | 2026-10-29 |  | 4.2 | 34.3 | 3 | 32.87778 | 27.5
NATIVA | 36 |  | Concreto | PILOTE 20 TORRE 4 | 2025-05-03 | 5/31/2025 12:00:00 AM |  | 28 | 31 | 37 | 119 | TREMIE | 34 | TREMIE-34-28 | 2026-10-29 | NUEVO | 2026-10-29 |  | 6 | 37.06667 | 3 | 35.51111 | 27.5
NATIVA | 36 |  | Concreto | PILOTE 20 TORRE 4 | 2025-05-03 | 5/31/2025 12:00:00 AM |  | 28 | 31 | 37.1 | 120 | TREMIE | 34 | TREMIE-34-28 | 2026-10-29 | NUEVO | 2026-10-29 |  | 6.1 | 37.06667 | 3 | 35.51111 | 27.5
NATIVA | 36 |  | Concreto | PILOTE 20 TORRE 4 | 2025-05-03 | 5/31/2025 12:00:00 AM |  | 28 | 31 | 37.1 | 120 | TREMIE | 34 | TREMIE-34-28 | 2026-10-29 | NUEVO | 2026-10-29 |  | 6.1 | 37.06667 | 3 | 35.51111 | 27.5
NATIVA | 34 |  | Concreto | PILOTE 43 TORRE 5 | 2025-05-02 | 5/30/2025 12:00:00 AM |  | 28 | 31 | 34.2 | 110 | TREMIE | 34 | TREMIE-34-28 | 2026-10-29 | NUEVO | 2026-10-29 |  | 3.2 | 33 | 3 | 34.78889 | 27.5
NATIVA | 34 |  | Concreto | PILOTE 43 TORRE 5 | 2025-05-02 | 5/30/2025 12:00:00 AM |  | 28 | 31 | 30.7 | 99 | TREMIE | 34 | TREMIE-34-28 | 2026-10-29 | NUEVO | 2026-10-29 |  | -0.3 | 33 | 3 | 34.78889 | 27.5
NATIVA | 34 |  | Concreto | PILOTE 43 TORRE 5 | 2025-05-02 | 5/30/2025 12:00:00 AM |  | 28 | 31 | 34.1 | 110 | TREMIE | 34 | TREMIE-34-28 | 2026-10-29 | NUEVO | 2026-10-29 |  | 3.1 | 33 | 3 | 34.78889 | 27.5
NATIVA | 35 |  | Concreto | PILOTE 59 TORRE 4 | 2025-05-02 | 5/30/2025 12:00:00 AM |  | 28 | 31 | 42.5 | 137 | TREMIE | 34 | TREMIE-34-28 | 2026-10-29 | NUEVO | 2026-10-29 |  | 11.5 | 40.46667 | 3 | 36.84444 | 27.5
NATIVA | 35 |  | Concreto | PILOTE 59 TORRE 4 | 2025-05-02 | 5/30/2025 12:00:00 AM |  | 28 | 31 | 37.6 | 121 | TREMIE | 34 | TREMIE-34-28 | 2026-10-29 | NUEVO | 2026-10-29 |  | 6.6 | 40.46667 | 3 | 36.84444 | 27.5
NATIVA | 35 |  | Concreto | PILOTE 59 TORRE 4 | 2025-05-02 | 5/30/2025 12:00:00 AM |  | 28 | 31 | 41.3 | 133 | TREMIE | 34 | TREMIE-34-28 | 2026-10-29 | NUEVO | 2026-10-29 |  | 10.3 | 40.46667 | 3 | 36.84444 | 27.5
NATIVA | 32 |  | Concreto | PILOTE 84 TORRE 5 | 2025-04-30 | 5/28/2025 12:00:00 AM |  | 28 | 31 | 33.8 | 109 | TREMIE | 34 | TREMIE-34-28 | 2026-10-29 | NUEVO | 2026-10-29 |  | 2.8 | 33.2 | 3 | 35.55556 | 27.5
NATIVA | 32 |  | Concreto | PILOTE 84 TORRE 5 | 2025-04-30 | 5/28/2025 12:00:00 AM |  | 28 | 31 | 30.8 | 99 | TREMIE | 34 | TREMIE-34-28 | 2026-10-29 | NUEVO | 2026-10-29 |  | -0.2 | 33.2 | 3 | 35.55556 | 27.5
NATIVA | 32 |  | Concreto | PILOTE 84 TORRE 5 | 2025-04-30 | 5/28/2025 12:00:00 AM |  | 28 | 31 | 35 | 113 | TREMIE | 34 | TREMIE-34-28 | 2026-10-29 | NUEVO | 2026-10-29 |  | 4 | 33.2 | 3 | 35.55556 | 27.5
NATIVA | 33 |  | Concreto | PILOTE 63 TORRE 4 | 2025-04-30 | 5/28/2025 12:00:00 AM |  | 28 | 31 | 28.5 | 92 | TREMIE | 34 | TREMIE-34-28 | 2026-10-29 | NUEVO | 2026-10-29 |  | -2.5 | 31.66667 | 3 | 35.11111 | 27.5
NATIVA | 33 |  | Concreto | PILOTE 63 TORRE 4 | 2025-04-30 | 5/28/2025 12:00:00 AM |  | 28 | 31 | 31.7 | 102 | TREMIE | 34 | TREMIE-34-28 | 2026-10-29 | NUEVO | 2026-10-29 |  | 0.7 | 31.66667 | 3 | 35.11111 | 27.5
NATIVA | 33 |  | Concreto | PILOTE 63 TORRE 4 | 2025-04-30 | 5/28/2025 12:00:00 AM |  | 28 | 31 | 34.8 | 112 | TREMIE | 34 | TREMIE-34-28 | 2026-10-29 | NUEVO | 2026-10-29 |  | 3.8 | 31.66667 | 3 | 35.11111 | 27.5
NATIVA | 30 |  | Concreto | PILOTE 24 TORRE 4 | 2025-04-29 | 5/27/2025 12:00:00 AM |  | 28 | 31 | 43.9 | 141 | TREMIE | 34 | TREMIE-34-28 | 2026-10-29 | NUEVO | 2026-10-29 |  | 12.9 | 41.5 | 3 | 35.45556 | 27.5
NATIVA | 30 |  | Concreto | PILOTE 24 TORRE 4 | 2025-04-29 | 5/27/2025 12:00:00 AM |  | 28 | 31 | 40.5 | 130 | TREMIE | 34 | TREMIE-34-28 | 2026-10-29 | NUEVO | 2026-10-29 |  | 9.5 | 41.5 | 3 | 35.45556 | 27.5
NATIVA | 30 |  | Concreto | PILOTE 24 TORRE 4 | 2025-04-29 | 5/27/2025 12:00:00 AM |  | 28 | 31 | 40.1 | 129 | TREMIE | 34 | TREMIE-34-28 | 2026-10-29 | NUEVO | 2026-10-29 |  | 9.1 | 41.5 | 3 | 35.45556 | 27.5
NATIVA | 31 |  | Concreto | PILOTE 79 TORRE 5 | 2025-04-29 | 5/27/2025 12:00:00 AM |  | 28 | 31 | 43.2 | 139 | TREMIE | 34 | TREMIE-34-28 | 2026-10-29 | NUEVO | 2026-10-29 |  | 12.2 | 41.73333 | 3 | 38.3 | 27.5
NATIVA | 31 |  | Concreto | PILOTE 79 TORRE 5 | 2025-04-29 | 5/27/2025 12:00:00 AM |  | 28 | 31 | 39 | 126 | TREMIE | 34 | TREMIE-34-28 | 2026-10-29 | NUEVO | 2026-10-29 |  | 8 | 41.73333 | 3 | 38.3 | 27.5
NATIVA | 31 |  | Concreto | PILOTE 79 TORRE 5 | 2025-04-29 | 5/27/2025 12:00:00 AM |  | 28 | 31 | 43 | 139 | TREMIE | 34 | TREMIE-34-28 | 2026-10-29 | NUEVO | 2026-10-29 |  | 12 | 41.73333 | 3 | 38.3 | 27.5
NATIVA | 28 |  | Concreto | PILOTE 36 TORRE 5 | 2025-04-28 | 5/26/2025 12:00:00 AM |  | 28 | 31 | 33.1 | 106 | TREMIE | 34 | TREMIE-34-28 | 2026-10-29 | NUEVO | 2026-10-29 |  | 2.1 | 33 | 3 | 38.74444 | 27.5
NATIVA | 28 |  | Concreto | PILOTE 36 TORRE 5 | 2025-04-28 | 5/26/2025 12:00:00 AM |  | 28 | 31 | 31.7 | 102 | TREMIE | 34 | TREMIE-34-28 | 2026-10-29 | NUEVO | 2026-10-29 |  | 0.7 | 33 | 3 | 38.74444 | 27.5
NATIVA | 28 |  | Concreto | PILOTE 36 TORRE 5 | 2025-04-28 | 5/26/2025 12:00:00 AM |  | 28 | 31 | 34.2 | 110 | TREMIE | 34 | TREMIE-34-28 | 2026-10-29 | NUEVO | 2026-10-29 |  | 3.2 | 33 | 3 | 38.74444 | 27.5
NATIVA | 29 |  | Concreto | PILOTES 34 TORRE 4 Y 29 TORRE 5 | 2025-04-28 | 5/26/2025 12:00:00 AM |  | 28 | 31 | 29.7 | 96 | TREMIE | 34 | TREMIE-34-28 | 2026-10-29 | NUEVO | 2026-10-29 |  | -1.3 | 26.33333 | 3 | 33.68889 | 27.5
NATIVA | 29 |  | Concreto | PILOTES 34 TORRE 4 Y 29 TORRE 5 | 2025-04-28 | 5/26/2025 12:00:00 AM |  | 28 | 31 | 26.2 | 84 | TREMIE | 34 | TREMIE-34-28 | 2026-10-29 | NUEVO | 2026-10-29 |  | -4.8 | 26.33333 | 3 | 33.68889 | 27.5
NATIVA | 29 |  | Concreto | PILOTES 34 TORRE 4 Y 29 TORRE 5 | 2025-04-28 | 5/26/2025 12:00:00 AM |  | 28 | 31 | 23.1 | 74 | TREMIE | 34 | TREMIE-34-28 | 2026-10-29 | NUEVO | 2026-10-29 |  | -7.9 | 26.33333 | 3 | 33.68889 | 27.5
NATIVA | 27 |  | Concreto | PILOTE 57 TORRE 5 | 2025-04-26 | 5/24/2025 12:00:00 AM |  | 28 | 31 | 26.3 | 85 | TREMIE | 34 | TREMIE-34-28 | 2026-10-29 | NUEVO | 2026-10-29 |  | -4.7 | 34.56667 | 3 | 31.3 | 27.5
NATIVA | 27 |  | Concreto | PILOTE 57 TORRE 5 | 2025-04-26 | 5/24/2025 12:00:00 AM |  | 28 | 31 | 40 | 129 | TREMIE | 34 | TREMIE-34-28 | 2026-10-29 | NUEVO | 2026-10-29 |  | 9 | 34.56667 | 3 | 31.3 | 27.5
NATIVA | 27 |  | Concreto | PILOTE 57 TORRE 5 | 2025-04-26 | 5/24/2025 12:00:00 AM |  | 28 | 31 | 37.4 | 121 | TREMIE | 34 | TREMIE-34-28 | 2026-10-29 | NUEVO | 2026-10-29 |  | 6.4 | 34.56667 | 3 | 31.3 | 27.5
NATIVA | 25 |  | Concreto | PILOTE 49 TORRE 4 | 2025-04-25 | 5/23/2025 12:00:00 AM |  | 28 | 31 | 37 | 119 | TREMIE | 34 | TREMIE-34-28 | 2026-10-29 | NUEVO | 2026-10-29 |  | 6 | 33.63333 | 3 | 31.51111 | 27.5
NATIVA | 25 |  | Concreto | PILOTE 49 TORRE 4 | 2025-04-25 | 5/23/2025 12:00:00 AM |  | 28 | 31 | 29.6 | 95 | TREMIE | 34 | TREMIE-34-28 | 2026-10-29 | NUEVO | 2026-10-29 |  | -1.4 | 33.63333 | 3 | 31.51111 | 27.5
NATIVA | 25 |  | Concreto | PILOTE 49 TORRE 4 | 2025-04-25 | 5/23/2025 12:00:00 AM |  | 28 | 31 | 34.3 | 111 | TREMIE | 34 | TREMIE-34-28 | 2026-10-29 | NUEVO | 2026-10-29 |  | 3.3 | 33.63333 | 3 | 31.51111 | 27.5
NATIVA | 26 |  | Concreto | PILOTE 18 TORRE 5 | 2025-04-25 | 5/23/2025 12:00:00 AM |  | 28 | 31 | 34.6 | 111 | TREMIE | 34 | TREMIE-34-28 | 2026-10-29 | NUEVO | 2026-10-29 |  | 3.6 | 32.76667 | 3 | 33.65556 | 27.5
NATIVA | 26 |  | Concreto | PILOTE 18 TORRE 5 | 2025-04-25 | 5/23/2025 12:00:00 AM |  | 28 | 31 | 29.5 | 95 | TREMIE | 34 | TREMIE-34-28 | 2026-10-29 | NUEVO | 2026-10-29 |  | -1.5 | 32.76667 | 3 | 33.65556 | 27.5
NATIVA | 26 |  | Concreto | PILOTE 18 TORRE 5 | 2025-04-25 | 5/23/2025 12:00:00 AM |  | 28 | 31 | 34.2 | 110 | TREMIE | 34 | TREMIE-34-28 | 2026-10-29 | NUEVO | 2026-10-29 |  | 3.2 | 32.76667 | 3 | 33.65556 | 27.5
NATIVA | 23 |  | Concreto | PILOTE 16 TORRE 4 | 2025-04-24 | 5/22/2025 12:00:00 AM |  | 28 | 31 | 42.3 | 136 | TREMIE | 34 | TREMIE-34-28 | 2026-10-29 | NUEVO | 2026-10-29 |  | 11.3 | 39.33333 | 3 | 35.24444 | 27.5
NATIVA | 23 |  | Concreto | PILOTE 16 TORRE 4 | 2025-04-24 | 5/22/2025 12:00:00 AM |  | 28 | 31 | 34.4 | 111 | TREMIE | 34 | TREMIE-34-28 | 2026-10-29 | NUEVO | 2026-10-29 |  | 3.4 | 39.33333 | 3 | 35.24444 | 27.5
NATIVA | 23 |  | Concreto | PILOTE 16 TORRE 4 | 2025-04-24 | 5/22/2025 12:00:00 AM |  | 28 | 31 | 41.3 | 133 | TREMIE | 34 | TREMIE-34-28 | 2026-10-29 | NUEVO | 2026-10-29 |  | 10.3 | 39.33333 | 3 | 35.24444 | 27.5
NATIVA | 24 |  | Concreto | PILOTE 72 TORRE 5 | 2025-04-24 | 5/22/2025 12:00:00 AM |  | 28 | 31 | 34.8 | 112 | TREMIE | 34 | TREMIE-34-28 | 2026-10-29 | NUEVO | 2026-10-29 |  | 3.8 | 39.93333 | 3 | 37.34444 | 27.5
NATIVA | 24 |  | Concreto | PILOTE 72 TORRE 5 | 2025-04-24 | 5/22/2025 12:00:00 AM |  | 28 | 31 | 40.6 | 131 | TREMIE | 34 | TREMIE-34-28 | 2026-10-29 | NUEVO | 2026-10-29 |  | 9.6 | 39.93333 | 3 | 37.34444 | 27.5
NATIVA | 24 |  | Concreto | PILOTE 72 TORRE 5 | 2025-04-24 | 5/22/2025 12:00:00 AM |  | 28 | 31 | 44.4 | 143 | TREMIE | 34 | TREMIE-34-28 | 2026-10-29 | NUEVO | 2026-10-29 |  | 13.4 | 39.93333 | 3 | 37.34444 | 27.5
NATIVA | 22 |  | Concreto | PILOTE 35 TORRE 5 | 2025-04-23 | 5/21/2025 12:00:00 AM |  | 28 | 31 | 26.8 | 86 | TREMIE | 34 | TREMIE-34-28 | 2026-10-29 | NUEVO | 2026-10-29 |  | -4.2 | 36 | 3 | 38.42222 | 27.5
NATIVA | 22 |  | Concreto | PILOTE 35 TORRE 5 | 2025-04-23 | 5/21/2025 12:00:00 AM |  | 28 | 31 | 42.6 | 137 | TREMIE | 34 | TREMIE-34-28 | 2026-10-29 | NUEVO | 2026-10-29 |  | 11.6 | 36 | 3 | 38.42222 | 27.5
NATIVA | 22 |  | Concreto | PILOTE 35 TORRE 5 | 2025-04-23 | 5/21/2025 12:00:00 AM |  | 28 | 31 | 38.6 | 124 | TREMIE | 34 | TREMIE-34-28 | 2026-10-29 | NUEVO | 2026-10-29 |  | 7.6 | 36 | 3 | 38.42222 | 27.5
NATIVA | 21 |  | Concreto | PILOTE 23 TORRE 4 | 2025-04-22 | 5/20/2025 12:00:00 AM |  | 28 | 31 | 34.5 | 111 | TREMIE | 34 | TREMIE-34-28 | 2026-10-29 | NUEVO | 2026-10-29 |  | 3.5 | 34.73333 | 3 | 36.88889 | 27.5
NATIVA | 21 |  | Concreto | PILOTE 23 TORRE 4 | 2025-04-22 | 5/20/2025 12:00:00 AM |  | 28 | 31 | 35.5 | 114 | TREMIE | 34 | TREMIE-34-28 | 2026-10-29 | NUEVO | 2026-10-29 |  | 4.5 | 34.73333 | 3 | 36.88889 | 27.5
NATIVA | 21 |  | Concreto | PILOTE 23 TORRE 4 | 2025-04-22 | 5/20/2025 12:00:00 AM |  | 28 | 31 | 34.2 | 110 | TREMIE | 34 | TREMIE-34-28 | 2026-10-29 | NUEVO | 2026-10-29 |  | 3.2 | 34.73333 | 3 | 36.88889 | 27.5
NATIVA | 20 |  | Concreto | PILOTE 81 TORRE 5 | 2025-04-21 | 5/19/2025 12:00:00 AM |  | 28 | 31 | 32.7 | 105 | TREMIE | 34 | TREMIE-34-28 | 2026-10-29 | NUEVO | 2026-10-29 |  | 1.7 | 32.03333 | 3 | 34.25556 | 27.5
NATIVA | 20 |  | Concreto | PILOTE 81 TORRE 5 | 2025-04-21 | 5/19/2025 12:00:00 AM |  | 28 | 31 | 32.8 | 106 | TREMIE | 34 | TREMIE-34-28 | 2026-10-29 | NUEVO | 2026-10-29 |  | 1.8 | 32.03333 | 3 | 34.25556 | 27.5
NATIVA | 20 |  | Concreto | PILOTE 81 TORRE 5 | 2025-04-21 | 5/19/2025 12:00:00 AM |  | 28 | 31 | 30.6 | 99 | TREMIE | 34 | TREMIE-34-28 | 2026-10-29 | NUEVO | 2026-10-29 |  | -0.4 | 32.03333 | 3 | 34.25556 | 27.5
NATIVA | 19 |  | Concreto | PILOTE 28 TORRE 4 | 2025-04-15 | 5/13/2025 12:00:00 AM |  | 28 | 31 | 36.4 | 117 | TREMIE | 34 | TREMIE-34-28 | 2026-10-29 | NUEVO | 2026-10-29 |  | 5.4 | 36.73333 | 3 | 34.5 | 27.5
NATIVA | 19 |  | Concreto | PILOTE 28 TORRE 4 | 2025-04-15 | 5/13/2025 12:00:00 AM |  | 28 | 31 | 36 | 116 | TREMIE | 34 | TREMIE-34-28 | 2026-10-29 | NUEVO | 2026-10-29 |  | 5 | 36.73333 | 3 | 34.5 | 27.5
NATIVA | 19 |  | Concreto | PILOTE 28 TORRE 4 | 2025-04-15 | 5/13/2025 12:00:00 AM |  | 28 | 31 | 37.8 | 122 | TREMIE | 34 | TREMIE-34-28 | 2026-10-29 | NUEVO | 2026-10-29 |  | 6.8 | 36.73333 | 3 | 34.5 | 27.5
NATIVA | 18 |  | Concreto | PILOTE 32 TORRE 4 | 2025-04-14 | 5/12/2025 12:00:00 AM |  | 28 | 31 | 42.6 | 137 | TREMIE | 34 | TREMIE-34-28 | 2026-10-29 | NUEVO | 2026-10-29 |  | 11.6 | 40.96667 | 3 | 36.57778 | 27.5
NATIVA | 18 |  | Concreto | PILOTE 32 TORRE 4 | 2025-04-14 | 5/12/2025 12:00:00 AM |  | 28 | 31 | 42 | 135 | TREMIE | 34 | TREMIE-34-28 | 2026-10-29 | NUEVO | 2026-10-29 |  | 11 | 40.96667 | 3 | 36.57778 | 27.5
NATIVA | 18 |  | Concreto | PILOTE 32 TORRE 4 | 2025-04-14 | 5/12/2025 12:00:00 AM |  | 28 | 31 | 38.3 | 123 | TREMIE | 34 | TREMIE-34-28 | 2026-10-29 | NUEVO | 2026-10-29 |  | 7.3 | 40.96667 | 3 | 36.57778 | 27.5
NATIVA | 17 |  | Concreto | PILOTE 91 TORRE 4 | 2025-04-12 | 5/10/2025 12:00:00 AM |  | 28 | 31 | 38.5 | 124 | TREMIE | 34 | TREMIE-34-28 | 2026-10-29 | NUEVO | 2026-10-29 |  | 7.5 | 40.93333 | 3 | 39.54444 | 27.5
NATIVA | 17 |  | Concreto | PILOTE 91 TORRE 4 | 2025-04-12 | 5/10/2025 12:00:00 AM |  | 28 | 31 | 40 | 129 | TREMIE | 34 | TREMIE-34-28 | 2026-10-29 | NUEVO | 2026-10-29 |  | 9 | 40.93333 | 3 | 39.54444 | 27.5
NATIVA | 17 |  | Concreto | PILOTE 91 TORRE 4 | 2025-04-12 | 5/10/2025 12:00:00 AM |  | 28 | 31 | 44.3 | 143 | TREMIE | 34 | TREMIE-34-28 | 2026-10-29 | NUEVO | 2026-10-29 |  | 13.3 | 40.93333 | 3 | 39.54444 | 27.5
NATIVA | 15 |  | Concreto | PILOTE 68 TORRE 4 | 2025-04-11 | 5/9/2025 12:00:00 AM |  | 28 | 31 | 44.1 | 142 | TREMIE | 34 | TREMIE-34-28 | 2026-10-29 | NUEVO | 2026-10-29 |  | 13.1 | 44.3 | 3 | 42.06667 | 27.5
NATIVA | 15 |  | Concreto | PILOTE 68 TORRE 4 | 2025-04-11 | 5/9/2025 12:00:00 AM |  | 28 | 31 | 46.6 | 150 | TREMIE | 34 | TREMIE-34-28 | 2026-10-29 | NUEVO | 2026-10-29 |  | 15.6 | 44.3 | 3 | 42.06667 | 27.5
NATIVA | 15 |  | Concreto | PILOTE 68 TORRE 4 | 2025-04-11 | 5/9/2025 12:00:00 AM |  | 28 | 31 | 42.2 | 136 | TREMIE | 34 | TREMIE-34-28 | 2026-10-29 | NUEVO | 2026-10-29 |  | 11.2 | 44.3 | 3 | 42.06667 | 27.5
NATIVA | 16 |  | Concreto | PILOTE 13 TORRE 5 | 2025-04-11 | 5/9/2025 12:00:00 AM |  | 28 | 31 | 40.8 | 131 | TREMIE | 34 | TREMIE-34-28 | 2026-10-29 | NUEVO | 2026-10-29 |  | 9.8 | 46.5 | 3 | 43.91111 | 27.5
NATIVA | 16 |  | Concreto | PILOTE 13 TORRE 5 | 2025-04-11 | 5/9/2025 12:00:00 AM |  | 28 | 31 | 48.1 | 155 | TREMIE | 34 | TREMIE-34-28 | 2026-10-29 | NUEVO | 2026-10-29 |  | 17.1 | 46.5 | 3 | 43.91111 | 27.5
NATIVA | 16 |  | Concreto | PILOTE 13 TORRE 5 | 2025-04-11 | 5/9/2025 12:00:00 AM |  | 28 | 31 | 50.6 | 163 | TREMIE | 34 | TREMIE-34-28 | 2026-10-29 | NUEVO | 2026-10-29 |  | 19.6 | 46.5 | 3 | 43.91111 | 27.5
NATIVA | 13 |  | Concreto | PILOTE 11 TORRE 4 | 2025-04-10 | 5/8/2025 12:00:00 AM |  | 28 | 31 | 50 | 161 | TREMIE | 34 | TREMIE-34-28 | 2026-10-29 | NUEVO | 2026-10-29 |  | 19 | 49.8 | 3 | 46.86667 | 27.5
NATIVA | 13 |  | Concreto | PILOTE 11 TORRE 4 | 2025-04-10 | 5/8/2025 12:00:00 AM |  | 28 | 31 | 51.8 | 167 | TREMIE | 34 | TREMIE-34-28 | 2026-10-29 | NUEVO | 2026-10-29 |  | 20.8 | 49.8 | 3 | 46.86667 | 27.5
NATIVA | 13 |  | Concreto | PILOTE 11 TORRE 4 | 2025-04-10 | 5/8/2025 12:00:00 AM |  | 28 | 31 | 47.6 | 153 | TREMIE | 34 | TREMIE-34-28 | 2026-10-29 | NUEVO | 2026-10-29 |  | 16.6 | 49.8 | 3 | 46.86667 | 27.5
NATIVA | 14 |  | Concreto | PILOTE 24 TORRE 5 | 2025-04-10 | 5/8/2025 12:00:00 AM |  | 28 | 31 | 49.1 | 158 | TREMIE | 34 | TREMIE-34-28 | 2026-10-29 | NUEVO | 2026-10-29 |  | 18.1 | 47.53333 | 3 | 47.94444 | 27.5
NATIVA | 14 |  | Concreto | PILOTE 24 TORRE 5 | 2025-04-10 | 5/8/2025 12:00:00 AM |  | 28 | 31 | 45.7 | 147 | TREMIE | 34 | TREMIE-34-28 | 2026-10-29 | NUEVO | 2026-10-29 |  | 14.7 | 47.53333 | 3 | 47.94444 | 27.5
NATIVA | 14 |  | Concreto | PILOTE 24 TORRE 5 | 2025-04-10 | 5/8/2025 12:00:00 AM |  | 28 | 31 | 47.8 | 154 | TREMIE | 34 | TREMIE-34-28 | 2026-10-29 | NUEVO | 2026-10-29 |  | 16.8 | 47.53333 | 3 | 47.94444 | 27.5
NATIVA | 11 |  | Concreto | PILOTE 51 TORRE 4 | 2025-04-09 | 5/7/2025 12:00:00 AM |  | 28 | 31 | 45.8 | 148 | TREMIE | 34 | TREMIE-34-28 | 2026-10-29 | NUEVO | 2026-10-29 |  | 14.8 | 46.76667 | 3 | 48.03333 | 27.5
NATIVA | 11 |  | Concreto | PILOTE 51 TORRE 4 | 2025-04-09 | 5/7/2025 12:00:00 AM |  | 28 | 31 | 45.4 | 146 | TREMIE | 34 | TREMIE-34-28 | 2026-10-29 | NUEVO | 2026-10-29 |  | 14.4 | 46.76667 | 3 | 48.03333 | 27.5
NATIVA | 11 |  | Concreto | PILOTE 51 TORRE 4 | 2025-04-09 | 5/7/2025 12:00:00 AM |  | 28 | 31 | 49.1 | 158 | TREMIE | 34 | TREMIE-34-28 | 2026-10-29 | NUEVO | 2026-10-29 |  | 18.1 | 46.76667 | 3 | 48.03333 | 27.5
NATIVA | 12 |  | Concreto | PILOTE 15 TORRE 5 | 2025-04-09 | 5/7/2025 12:00:00 AM |  | 28 | 31 | 43.3 | 140 | TREMIE | 34 | TREMIE-34-28 | 2026-10-29 | NUEVO | 2026-10-29 |  | 12.3 | 42.26667 | 3 | 45.52222 | 27.5
NATIVA | 12 |  | Concreto | PILOTE 15 TORRE 5 | 2025-04-09 | 5/7/2025 12:00:00 AM |  | 28 | 31 | 40.1 | 129 | TREMIE | 34 | TREMIE-34-28 | 2026-10-29 | NUEVO | 2026-10-29 |  | 9.1 | 42.26667 | 3 | 45.52222 | 27.5
NATIVA | 12 |  | Concreto | PILOTE 15 TORRE 5 | 2025-04-09 | 5/7/2025 12:00:00 AM |  | 28 | 31 | 43.4 | 140 | TREMIE | 34 | TREMIE-34-28 | 2026-10-29 | NUEVO | 2026-10-29 |  | 12.4 | 42.26667 | 3 | 45.52222 | 27.5
NATIVA | 10 |  | Concreto | PILOTE 64 TORRE 4 | 2025-04-08 | 5/6/2025 12:00:00 AM |  | 28 | 31 | 36.8 | 119 | TREMIE | 34 | TREMIE-34-28 | 2026-10-29 | NUEVO | 2026-10-29 |  | 5.8 | 39.06667 | 3 | 42.7 | 27.5
NATIVA | 10 |  | Concreto | PILOTE 64 TORRE 4 | 2025-04-08 | 5/6/2025 12:00:00 AM |  | 28 | 31 | 41.3 | 133 | TREMIE | 34 | TREMIE-34-28 | 2026-10-29 | NUEVO | 2026-10-29 |  | 10.3 | 39.06667 | 3 | 42.7 | 27.5
NATIVA | 10 |  | Concreto | PILOTE 64 TORRE 4 | 2025-04-08 | 5/6/2025 12:00:00 AM |  | 28 | 31 | 39.1 | 126 | TREMIE | 34 | TREMIE-34-28 | 2026-10-29 | NUEVO | 2026-10-29 |  | 8.1 | 39.06667 | 3 | 42.7 | 27.5
NATIVA | 9 |  | Concreto | PILOTE 46 TORRE 5 | 2025-04-08 | 5/6/2025 12:00:00 AM |  | 28 | 31 | 38.8 | 125 | TREMIE | 34 | TREMIE-34-28 | 2026-10-29 | NUEVO | 2026-10-29 |  | 7.8 | 38.36667 | 3 | 39.9 | 27.5
NATIVA | 9 |  | Concreto | PILOTE 46 TORRE 5 | 2025-04-08 | 5/6/2025 12:00:00 AM |  | 28 | 31 | 34.6 | 111 | TREMIE | 34 | TREMIE-34-28 | 2026-10-29 | NUEVO | 2026-10-29 |  | 3.6 | 38.36667 | 3 | 39.9 | 27.5
NATIVA | 9 |  | Concreto | PILOTE 46 TORRE 5 | 2025-04-08 | 5/6/2025 12:00:00 AM |  | 28 | 31 | 41.7 | 134 | TREMIE | 34 | TREMIE-34-28 | 2026-10-29 | NUEVO | 2026-10-29 |  | 10.7 | 38.36667 | 3 | 39.9 | 27.5
NATIVA | 8 |  | Concreto | PILOTE 72 TORRE 4 | 2025-04-07 | 5/5/2025 12:00:00 AM |  | 28 | 31 | 42.1 | 136 | TREMIE | 34 | TREMIE-34-28 | 2026-10-29 | NUEVO | 2026-10-29 |  | 11.1 | 39 | 3 | 38.81111 | 27.5
NATIVA | 8 |  | Concreto | PILOTE 72 TORRE 4 | 2025-04-07 | 5/5/2025 12:00:00 AM |  | 28 | 31 | 38.2 | 123 | TREMIE | 34 | TREMIE-34-28 | 2026-10-29 | NUEVO | 2026-10-29 |  | 7.2 | 39 | 3 | 38.81111 | 27.5
NATIVA | 8 |  | Concreto | PILOTE 72 TORRE 4 | 2025-04-07 | 5/5/2025 12:00:00 AM |  | 28 | 31 | 36.7 | 118 | TREMIE | 34 | TREMIE-34-28 | 2026-10-29 | NUEVO | 2026-10-29 |  | 5.7 | 39 | 3 | 38.81111 | 27.5
NATIVA | 7 |  | Concreto | TORRE 4 PILOTE 82 | 2025-04-05 | 5/3/2025 12:00:00 AM |  | 28 | 31 | 45.3 | 146 | TREMIE | 34 | TREMIE-34-28 | 2026-10-29 | NUEVO | 2026-10-29 |  | 14.3 | 41.16667 | 3 | 39.51111 | 27.5
NATIVA | 7 |  | Concreto | TORRE 4 PILOTE 82 | 2025-04-05 | 5/3/2025 12:00:00 AM |  | 28 | 31 | 38.8 | 125 | TREMIE | 34 | TREMIE-34-28 | 2026-10-29 | NUEVO | 2026-10-29 |  | 7.8 | 41.16667 | 3 | 39.51111 | 27.5
NATIVA | 7 |  | Concreto | TORRE 4 PILOTE 82 | 2025-04-05 | 5/3/2025 12:00:00 AM |  | 28 | 31 | 39.4 | 127 | TREMIE | 34 | TREMIE-34-28 | 2026-10-29 | NUEVO | 2026-10-29 |  | 8.4 | 41.16667 | 3 | 39.51111 | 27.5
NATIVA | 6 |  | Concreto | TORRE 4 PILOTE 33 | 2025-04-04 | 5/2/2025 12:00:00 AM |  | 28 | 31 | 46 | 148 | TREMIE | 34 | TREMIE-34-28 | 2026-10-29 | NUEVO | 2026-10-29 |  | 15 | 46.73333 | 3 | 42.3 | 27.5
NATIVA | 6 |  | Concreto | TORRE 4 PILOTE 33 | 2025-04-04 | 5/2/2025 12:00:00 AM |  | 28 | 31 | 47.4 | 153 | TREMIE | 34 | TREMIE-34-28 | 2026-10-29 | NUEVO | 2026-10-29 |  | 16.4 | 46.73333 | 3 | 42.3 | 27.5
NATIVA | 6 |  | Concreto | TORRE 4 PILOTE 33 | 2025-04-04 | 5/2/2025 12:00:00 AM |  | 28 | 31 | 46.8 | 151 | TREMIE | 34 | TREMIE-34-28 | 2026-10-29 | NUEVO | 2026-10-29 |  | 15.8 | 46.73333 | 3 | 42.3 | 27.5
NATIVA | 5 |  | Concreto | TORRE 4 PILOTE 9 | 2025-04-03 | 5/1/2025 12:00:00 AM |  | 28 | 31 | 44.3 | 143 | TREMIE | 34 | TREMIE-34-28 | 2026-10-29 | NUEVO | 2026-10-29 |  | 13.3 | 43.4 | 3 | 43.76667 | 27.5
NATIVA | 5 |  | Concreto | TORRE 4 PILOTE 9 | 2025-04-03 | 5/1/2025 12:00:00 AM |  | 28 | 31 | 45 | 145 | TREMIE | 34 | TREMIE-34-28 | 2026-10-29 | NUEVO | 2026-10-29 |  | 14 | 43.4 | 3 | 43.76667 | 27.5
NATIVA | 5 |  | Concreto | TORRE 4 PILOTE 9 | 2025-04-03 | 5/1/2025 12:00:00 AM |  | 28 | 31 | 40.9 | 132 | TREMIE | 34 | TREMIE-34-28 | 2026-10-29 | NUEVO | 2026-10-29 |  | 9.9 | 43.4 | 3 | 43.76667 | 27.5
NATIVA | 4 |  | Concreto | TORRE 4 PILOTE 25 | 2025-04-02 | 4/30/2025 12:00:00 AM |  | 28 | 31 | 40.4 | 130 | TREMIE | 34 | TREMIE-34-28 | 2026-10-29 | NUEVO | 2026-10-29 |  | 9.4 | 39.9 | 3 | 43.34444 | 27.5
NATIVA | 4 |  | Concreto | TORRE 4 PILOTE 25 | 2025-04-02 | 4/30/2025 12:00:00 AM |  | 28 | 31 | 42.9 | 138 | TREMIE | 34 | TREMIE-34-28 | 2026-10-29 | NUEVO | 2026-10-29 |  | 11.9 | 39.9 | 3 | 43.34444 | 27.5
NATIVA | 4 |  | Concreto | TORRE 4 PILOTE 25 | 2025-04-02 | 4/30/2025 12:00:00 AM |  | 28 | 31 | 36.4 | 117 | TREMIE | 34 | TREMIE-34-28 | 2026-10-29 | NUEVO | 2026-10-29 |  | 5.4 | 39.9 | 3 | 43.34444 | 27.5
NATIVA | 3 |  | Concreto | TORRE 5 PILOTE 16 | 2025-04-01 | 4/29/2025 12:00:00 AM |  | 28 | 31 | 34 | 109 | TREMIE | 34 | TREMIE-34-28 | 2026-10-29 | NUEVO | 2026-10-29 |  | 3 | 33.03333 | 3 | 38.77778 | 27.5
NATIVA | 3 |  | Concreto | TORRE 5 PILOTE 16 | 2025-04-01 | 4/29/2025 12:00:00 AM |  | 28 | 31 | 32.4 | 104 | TREMIE | 34 | TREMIE-34-28 | 2026-10-29 | NUEVO | 2026-10-29 |  | 1.4 | 33.03333 | 3 | 38.77778 | 27.5
NATIVA | 3 |  | Concreto | TORRE 5 PILOTE 16 | 2025-04-01 | 4/29/2025 12:00:00 AM |  | 28 | 31 | 32.7 | 105 | TREMIE | 34 | TREMIE-34-28 | 2026-10-29 | NUEVO | 2026-10-29 |  | 1.7 | 33.03333 | 3 | 38.77778 | 27.5
NATIVA | 2 |  | Concreto | TORRE 5 PILOTE 87 | 2025-03-31 | 4/28/2025 12:00:00 AM |  | 28 | 31 | 38.8 | 125 | TREMIE | 34 | TREMIE-34-28 | 2026-10-29 | NUEVO | 2026-10-29 |  | 7.8 | 37.36667 | 3 | 36.76667 | 27.5
NATIVA | 2 |  | Concreto | TORRE 5 PILOTE 87 | 2025-03-31 | 4/28/2025 12:00:00 AM |  | 28 | 31 | 31.4 | 101 | TREMIE | 34 | TREMIE-34-28 | 2026-10-29 | NUEVO | 2026-10-29 |  | 0.4 | 37.36667 | 3 | 36.76667 | 27.5
NATIVA | 2 |  | Concreto | TORRE 5 PILOTE 87 | 2025-03-31 | 4/28/2025 12:00:00 AM |  | 28 | 31 | 41.9 | 135 | TREMIE | 34 | TREMIE-34-28 | 2026-10-29 | NUEVO | 2026-10-29 |  | 10.9 | 37.36667 | 3 | 36.76667 | 27.5
NATIVA | 1 |  | Concreto | TORRE 4 PILOTE 70 | 2025-03-29 | 4/26/2025 12:00:00 AM |  | 28 | 31 | 34.6 | 112 | TREMIE | 34 | TREMIE-34-28 | 2026-10-29 | NUEVO | 2026-10-29 |  | 3.6 | 37.96667 | 3 | 36.12222 | 27.5
NATIVA | 1 |  | Concreto | TORRE 4 PILOTE 70 | 2025-03-29 | 4/26/2025 12:00:00 AM |  | 28 | 31 | 40.2 | 130 | TREMIE | 34 | TREMIE-34-28 | 2026-10-29 | NUEVO | 2026-10-29 |  | 9.2 | 37.96667 | 3 | 36.12222 | 27.5
NATIVA | 1 |  | Concreto | TORRE 4 PILOTE 70 | 2025-03-29 | 4/26/2025 12:00:00 AM |  | 28 | 31 | 39.1 | 126 | TREMIE | 34 | TREMIE-34-28 | 2026-10-29 | NUEVO | 2026-10-29 |  | 8.1 | 37.96667 | 3 | 36.12222 | 27.5
NATIVA | 823 |  | Concreto | MUROS P20 AP 2008-2009 TORRE 5 | 2026-05-21 | 6/18/2026 12:00:00 AM |  | 28 | 35 | 36.1 | 103 | MURO | 41 | MURO-41-28 | 2026-10-29 | NUEVO | 2026-10-29 | 41 | 1.1 | 38.13333 | 3 | 48.62963 | 31.5
NATIVA | 823 |  | Concreto | MUROS P20 AP 2008-2009 TORRE 5 | 2026-05-21 | 6/18/2026 12:00:00 AM |  | 28 | 35 | 40.2 | 115 | MURO | 41 | MURO-41-28 | 2026-10-29 | NUEVO | 2026-10-29 | 41 | 5.2 | 38.13333 | 3 | 48.62963 | 31.5
NATIVA | 823 |  | Concreto | MUROS P20 AP 2008-2009 TORRE 5 | 2026-05-21 | 6/18/2026 12:00:00 AM |  | 28 | 35 | 38.1 | 109 | MURO | 41 | MURO-41-28 | 2026-10-29 | NUEVO | 2026-10-29 | 41 | 3.1 | 38.13333 | 3 | 44.68148 | 31.5
NATIVA | 818 |  | Concreto | MUROS P2011-2010 TORRE 5 | 2026-05-20 | 6/17/2026 12:00:00 AM |  | 28 | 35 | 35.4 | 101 | MURO | 41 | MURO-41-28 | 2026-10-29 | NUEVO | 2026-10-29 | 41 | 0.4 | 39.6 | 3 | 44.68148 | 31.5
NATIVA | 818 |  | Concreto | MUROS P2011-2010 TORRE 5 | 2026-05-20 | 6/17/2026 12:00:00 AM |  | 28 | 35 | 42.5 | 122 | MURO | 41 | MURO-41-28 | 2026-10-29 | NUEVO | 2026-10-29 | 41 | 7.5 | 39.6 | 3 | 44.68148 | 31.5
NATIVA | 818 |  | Concreto | MUROS P2011-2010 TORRE 5 | 2026-05-20 | 6/17/2026 12:00:00 AM |  | 28 | 35 | 40.9 | 117 | MURO | 41 | MURO-41-28 | 2026-10-29 | NUEVO | 2026-10-29 | 41 | 5.9 | 39.6 | 3 | 41.96667 | 31.5
NATIVA | 813 |  | Concreto | MUROS AP 2006-2007 TORRE 5 | 2026-05-19 | 6/16/2026 12:00:00 AM |  | 28 | 35 | 45.5 | 130 | MURO | 41 | MURO-41-28 | 2026-10-29 | NUEVO | 2026-10-29 | 41 | 10.5 | 45.83333 | 3 | 41.96667 | 31.5
NATIVA | 813 |  | Concreto | MUROS AP 2006-2007 TORRE 5 | 2026-05-19 | 6/16/2026 12:00:00 AM |  | 28 | 35 | 46.7 | 133 | MURO | 41 | MURO-41-28 | 2026-10-29 | NUEVO | 2026-10-29 | 41 | 11.7 | 45.83333 | 3 | 41.96667 | 31.5
NATIVA | 813 |  | Concreto | MUROS AP 2006-2007 TORRE 5 | 2026-05-19 | 6/16/2026 12:00:00 AM |  | 28 | 35 | 45.3 | 129 | MURO | 41 | MURO-41-28 | 2026-10-29 | NUEVO | 2026-10-29 | 41 | 10.3 | 45.83333 | 3 | 41.77407 | 31.5
NATIVA | 805 |  | Concreto | MUROS AP 2004-2005 TORRE 5 | 2026-05-15 | 6/12/2026 12:00:00 AM |  | 28 | 35 | 40.9 | 117 | MURO | 41 | MURO-41-28 | 2026-10-29 | NUEVO | 2026-10-29 | 41 | 5.9 | 40.76667 | 3 | 41.77407 | 31.5
NATIVA | 805 |  | Concreto | MUROS AP 2004-2005 TORRE 5 | 2026-05-15 | 6/12/2026 12:00:00 AM |  | 28 | 35 | 41.9 | 120 | MURO | 41 | MURO-41-28 | 2026-10-29 | NUEVO | 2026-10-29 | 41 | 6.9 | 40.76667 | 3 | 41.77407 | 31.5
NATIVA | 805 |  | Concreto | MUROS AP 2004-2005 TORRE 5 | 2026-05-15 | 6/12/2026 12:00:00 AM |  | 28 | 35 | 39.5 | 113 | MURO | 41 | MURO-41-28 | 2026-10-29 | NUEVO | 2026-10-29 | 41 | 4.5 | 40.76667 | 3 | 42.68148 | 31.5
NATIVA | 801 |  | Concreto | MUROS P20 AP 2003-2002 TORRE5 | 2026-05-14 | 6/11/2026 12:00:00 AM |  | 28 | 35 | 42.5 | 121 | MURO | 41 | MURO-41-28 | 2026-10-29 | NUEVO | 2026-10-29 | 41 | 7.5 | 42.36667 | 3 | 42.68148 | 31.5
NATIVA | 801 |  | Concreto | MUROS P20 AP 2003-2002 TORRE5 | 2026-05-14 | 6/11/2026 12:00:00 AM |  | 28 | 35 | 42.4 | 121 | MURO | 41 | MURO-41-28 | 2026-10-29 | NUEVO | 2026-10-29 | 41 | 7.4 | 42.36667 | 3 | 42.68148 | 31.5
NATIVA | 801 |  | Concreto | MUROS P20 AP 2003-2002 TORRE5 | 2026-05-14 | 6/11/2026 12:00:00 AM |  | 28 | 35 | 42.2 | 120 | MURO | 41 | MURO-41-28 | 2026-10-29 | NUEVO | 2026-10-29 | 41 | 7.2 | 42.36667 | 3 | 40.91481 | 31.5
NATIVA | 796 |  | Concreto | MUROS P19 AP 1 908-1909 TORRE 5 | 2026-05-13 | 6/10/2026 12:00:00 AM |  | 28 | 35 | 35.4 | 101 | MURO | 41 | MURO-41-28 | 2026-10-29 | NUEVO | 2026-10-29 | 41 | 0.4 | 36.5 | 3 | 40.91481 | 31.5
NATIVA | 796 |  | Concreto | MUROS P19 AP 1 908-1909 TORRE 5 | 2026-05-13 | 6/10/2026 12:00:00 AM |  | 28 | 35 | 35.2 | 100 | MURO | 41 | MURO-41-28 | 2026-10-29 | NUEVO | 2026-10-29 | 41 | 0.2 | 36.5 | 3 | 40.91481 | 31.5
NATIVA | 796 |  | Concreto | MUROS P19 AP 1 908-1909 TORRE 5 | 2026-05-13 | 6/10/2026 12:00:00 AM |  | 28 | 35 | 38.9 | 111 | MURO | 41 | MURO-41-28 | 2026-10-29 | NUEVO | 2026-10-29 | 41 | 3.9 | 36.5 | 3 | 39.32963 | 31.5
NATIVA | 791 |  | Concreto | MUROS P1911-1910 TORRE 5 | 2026-05-12 | 6/9/2026 12:00:00 AM |  | 28 | 35 | 38.1 | 109 | MURO | 41 | MURO-41-28 | 2026-10-29 | NUEVO | 2026-10-29 | 41 | 3.1 | 38.3 | 3 | 39.32963 | 31.5
NATIVA | 791 |  | Concreto | MUROS P1911-1910 TORRE 5 | 2026-05-12 | 6/9/2026 12:00:00 AM |  | 28 | 35 | 38.4 | 110 | MURO | 41 | MURO-41-28 | 2026-10-29 | NUEVO | 2026-10-29 | 41 | 3.4 | 38.3 | 3 | 39.32963 | 31.5
NATIVA | 791 |  | Concreto | MUROS P1911-1910 TORRE 5 | 2026-05-12 | 6/9/2026 12:00:00 AM |  | 28 | 35 | 38.4 | 110 | MURO | 41 | MURO-41-28 | 2026-10-29 | NUEVO | 2026-10-29 | 41 | 3.4 | 38.3 | 3 | 38.16667 | 31.5
NATIVA | 786 |  | Concreto | MUROS AP 1906-1907 TORRE 5 | 2026-05-11 | 6/8/2026 12:00:00 AM |  | 28 | 35 | 37.7 | 108 | MURO | 41 | MURO-41-28 | 2026-10-29 | NUEVO | 2026-10-29 | 41 | 2.7 | 38.36667 | 3 | 38.16667 | 31.5
NATIVA | 786 |  | Concreto | MUROS AP 1906-1907 TORRE 5 | 2026-05-11 | 6/8/2026 12:00:00 AM |  | 28 | 35 | 39.2 | 112 | MURO | 41 | MURO-41-28 | 2026-10-29 | NUEVO | 2026-10-29 | 41 | 4.2 | 38.36667 | 3 | 38.16667 | 31.5
NATIVA | 786 |  | Concreto | MUROS AP 1906-1907 TORRE 5 | 2026-05-11 | 6/8/2026 12:00:00 AM |  | 28 | 35 | 38.2 | 109 | MURO | 41 | MURO-41-28 | 2026-10-29 | NUEVO | 2026-10-29 | 41 | 3.2 | 38.36667 | 3 | 38.01852 | 31.5
NATIVA | 782 |  | Concreto | MUROS AP 1901-1912 TORRE 5 | 2026-05-09 | 6/6/2026 12:00:00 AM |  | 28 | 35 | 37.9 | 108 | MURO | 41 | MURO-41-28 | 2026-10-29 | NUEVO | 2026-10-29 | 41 | 2.9 | 37.83333 | 3 | 38.01852 | 31.5
NATIVA | 782 |  | Concreto | MUROS AP 1901-1912 TORRE 5 | 2026-05-09 | 6/6/2026 12:00:00 AM |  | 28 | 35 | 39.4 | 113 | MURO | 41 | MURO-41-28 | 2026-10-29 | NUEVO | 2026-10-29 | 41 | 4.4 | 37.83333 | 3 | 38.01852 | 31.5
NATIVA | 782 |  | Concreto | MUROS AP 1901-1912 TORRE 5 | 2026-05-09 | 6/6/2026 12:00:00 AM |  | 28 | 35 | 36.2 | 104 | MURO | 41 | MURO-41-28 | 2026-10-29 | NUEVO | 2026-10-29 | 41 | 1.2 | 37.83333 | 3 | 39.07037 | 31.5
NATIVA | 776 |  | Concreto | MUROS AP 1904-1905 TORRE 5 | 2026-05-08 | 6/5/2026 12:00:00 AM |  | 28 | 35 | 40.3 | 115 | MURO | 41 | MURO-41-28 | 2026-10-29 | NUEVO | 2026-10-29 | 41 | 5.3 | 42.36667 | 3 | 39.07037 | 31.5
NATIVA | 776 |  | Concreto | MUROS AP 1904-1905 TORRE 5 | 2026-05-08 | 6/5/2026 12:00:00 AM |  | 28 | 35 | 43.6 | 124 | MURO | 41 | MURO-41-28 | 2026-10-29 | NUEVO | 2026-10-29 | 41 | 8.6 | 42.36667 | 3 | 39.07037 | 31.5
NATIVA | 776 |  | Concreto | MUROS AP 1904-1905 TORRE 5 | 2026-05-08 | 6/5/2026 12:00:00 AM |  | 28 | 35 | 43.2 | 123 | MURO | 41 | MURO-41-28 | 2026-10-29 | NUEVO | 2026-10-29 | 41 | 8.2 | 42.36667 | 3 | 38.93704 | 31.5
NATIVA | 771 |  | Concreto | MUROS P19 AP 1903-1902 TORRE 5 | 2026-05-07 | 6/4/2026 12:00:00 AM |  | 28 | 35 | 35.7 | 102 | MURO | 41 | MURO-41-28 | 2026-10-29 | NUEVO | 2026-10-29 | 41 | 0.7 | 35.73333 | 3 | 38.93704 | 31.5
NATIVA | 771 |  | Concreto | MUROS P19 AP 1903-1902 TORRE 5 | 2026-05-07 | 6/4/2026 12:00:00 AM |  | 28 | 35 | 35.4 | 101 | MURO | 41 | MURO-41-28 | 2026-10-29 | NUEVO | 2026-10-29 | 41 | 0.4 | 35.73333 | 3 | 38.93704 | 31.5
NATIVA | 771 |  | Concreto | MUROS P19 AP 1903-1902 TORRE 5 | 2026-05-07 | 6/4/2026 12:00:00 AM |  | 28 | 35 | 36.1 | 103 | MURO | 41 | MURO-41-28 | 2026-10-29 | NUEVO | 2026-10-29 | 41 | 1.1 | 35.73333 | 3 | 39.54074 | 31.5
NATIVA | 766 |  | Concreto | MUROS P18 AP 1808-1809 TORRE 5 | 2026-05-05 | 6/2/2026 12:00:00 AM |  | 28 | 35 | 42.6 | 122 | MURO | 41 | MURO-41-28 | 2026-10-29 | NUEVO | 2026-10-29 | 41 | 7.6 | 41.86667 | 3 | 39.54074 | 31.5
NATIVA | 766 |  | Concreto | MUROS P18 AP 1808-1809 TORRE 5 | 2026-05-05 | 6/2/2026 12:00:00 AM |  | 28 | 35 | 41.6 | 119 | MURO | 41 | MURO-41-28 | 2026-10-29 | NUEVO | 2026-10-29 | 41 | 6.6 | 41.86667 | 3 | 39.54074 | 31.5
NATIVA | 766 |  | Concreto | MUROS P18 AP 1808-1809 TORRE 5 | 2026-05-05 | 6/2/2026 12:00:00 AM |  | 28 | 35 | 41.4 | 118 | MURO | 41 | MURO-41-28 | 2026-10-29 | NUEVO | 2026-10-29 | 41 | 6.4 | 41.86667 | 3 | 38.38889 | 31.5
NATIVA | 761 |  | Concreto | MUROS P1811-1810 TORRE 5 | 2026-05-04 | 6/1/2026 12:00:00 AM |  | 28 | 35 | 35.9 | 102 | MURO | 41 | MURO-41-28 | 2026-10-29 | NUEVO | 2026-10-29 | 41 | 0.9 | 35.16667 | 3 | 38.38889 | 31.5
NATIVA | 761 |  | Concreto | MUROS P1811-1810 TORRE 5 | 2026-05-04 | 6/1/2026 12:00:00 AM |  | 28 | 35 | 33.2 | 95 | MURO | 41 | MURO-41-28 | 2026-10-29 | NUEVO | 2026-10-29 | 41 | -1.8 | 35.16667 | 3 | 38.38889 | 31.5
NATIVA | 761 |  | Concreto | MUROS P1811-1810 TORRE 5 | 2026-05-04 | 6/1/2026 12:00:00 AM |  | 28 | 35 | 36.4 | 104 | MURO | 41 | MURO-41-28 | 2026-10-29 | NUEVO | 2026-10-29 | 41 | 1.4 | 35.16667 | 3 | 37.98889 | 31.5
NATIVA | 750 |  | Concreto | MUROS AP 1801-1812 TORRE 5 | 2026-04-29 | 5/27/2026 12:00:00 AM |  | 28 | 35 | 39.1 | 112 | MURO | 41 | MURO-41-28 | 2026-10-29 | NUEVO | 2026-10-29 | 41 | 4.1 | 37.53333 | 3 | 37.98889 | 31.5
NATIVA | 750 |  | Concreto | MUROS AP 1801-1812 TORRE 5 | 2026-04-29 | 5/27/2026 12:00:00 AM |  | 28 | 35 | 36.8 | 105 | MURO | 41 | MURO-41-28 | 2026-10-29 | NUEVO | 2026-10-29 | 41 | 1.8 | 37.53333 | 3 | 37.98889 | 31.5
NATIVA | 750 |  | Concreto | MUROS AP 1801-1812 TORRE 5 | 2026-04-29 | 5/27/2026 12:00:00 AM |  | 28 | 35 | 36.7 | 105 | MURO | 41 | MURO-41-28 | 2026-10-29 | NUEVO | 2026-10-29 | 41 | 1.7 | 37.53333 | 3 | 37.97407 | 31.5
NATIVA | 746 |  | Concreto | MUROS AP 1804-1805 TORRE 5 | 2026-04-28 | 5/26/2026 12:00:00 AM |  | 28 | 35 | 38.5 | 110 | MURO | 41 | MURO-41-28 | 2026-10-29 | NUEVO | 2026-10-29 | 41 | 3.5 | 40.9 | 3 | 37.97407 | 31.5
NATIVA | 746 |  | Concreto | MUROS AP 1804-1805 TORRE 5 | 2026-04-28 | 5/26/2026 12:00:00 AM |  | 28 | 35 | 41.7 | 119 | MURO | 41 | MURO-41-28 | 2026-10-29 | NUEVO | 2026-10-29 | 41 | 6.7 | 40.9 | 3 | 37.97407 | 31.5
NATIVA | 746 |  | Concreto | MUROS AP 1804-1805 TORRE 5 | 2026-04-28 | 5/26/2026 12:00:00 AM |  | 28 | 35 | 42.5 | 122 | MURO | 41 | MURO-41-28 | 2026-10-29 | NUEVO | 2026-10-29 | 41 | 7.5 | 40.9 | 3 | 37.22222 | 31.5
NATIVA | 742 |  | Concreto | MUROS P18 AP 1803-1802 TORRE 5 | 2026-04-27 | 5/25/2026 12:00:00 AM |  | 28 | 35 | 32.7 | 93 | MURO | 41 | MURO-41-28 | 2026-10-29 | NUEVO | 2026-10-29 | 41 | -2.3 | 32.26667 | 3 | 37.22222 | 31.5
NATIVA | 742 |  | Concreto | MUROS P18 AP 1803-1802 TORRE 5 | 2026-04-27 | 5/25/2026 12:00:00 AM |  | 28 | 35 | 31.7 | 91 | MURO | 41 | MURO-41-28 | 2026-10-29 | NUEVO | 2026-10-29 | 41 | -3.3 | 32.26667 | 3 | 37.22222 | 31.5
NATIVA | 742 |  | Concreto | MUROS P18 AP 1803-1802 TORRE 5 | 2026-04-27 | 5/25/2026 12:00:00 AM |  | 28 | 35 | 32.4 | 92 | MURO | 41 | MURO-41-28 | 2026-10-29 | NUEVO | 2026-10-29 | 41 | -2.6 | 32.26667 | 3 | 36.72222 | 31.5
NATIVA | 737 |  | Concreto | MUROS P17 AP 1708-1709 TORRE 5 | 2026-04-25 | 5/23/2026 12:00:00 AM |  | 28 | 35 | 39.5 | 113 | MURO | 41 | MURO-41-28 | 2026-10-29 | NUEVO | 2026-10-29 | 41 | 4.5 | 36.73333 | 3 | 36.72222 | 31.5
NATIVA | 737 |  | Concreto | MUROS P17 AP 1708-1709 TORRE 5 | 2026-04-25 | 5/23/2026 12:00:00 AM |  | 28 | 35 | 35.2 | 100 | MURO | 41 | MURO-41-28 | 2026-10-29 | NUEVO | 2026-10-29 | 41 | 0.2 | 36.73333 | 3 | 36.72222 | 31.5
NATIVA | 737 |  | Concreto | MUROS P17 AP 1708-1709 TORRE 5 | 2026-04-25 | 5/23/2026 12:00:00 AM |  | 28 | 35 | 35.5 | 101 | MURO | 41 | MURO-41-28 | 2026-10-29 | NUEVO | 2026-10-29 | 41 | 0.5 | 36.73333 | 3 | 38.11481 | 31.5
NATIVA | 732 |  | Concreto | MUROS P1711-1710 TORRE 5 | 2026-04-24 | 5/22/2026 12:00:00 AM |  | 28 | 35 | 45.3 | 129 | MURO | 41 | MURO-41-28 | 2026-10-29 | NUEVO | 2026-10-29 | 41 | 10.3 | 47.56667 | 3 | 38.11481 | 31.5
NATIVA | 732 |  | Concreto | MUROS P1711-1710 TORRE 5 | 2026-04-24 | 5/22/2026 12:00:00 AM |  | 28 | 35 | 46.8 | 134 | MURO | 41 | MURO-41-28 | 2026-10-29 | NUEVO | 2026-10-29 | 41 | 11.8 | 47.56667 | 3 | 38.11481 | 31.5
NATIVA | 732 |  | Concreto | MUROS P1711-1710 TORRE 5 | 2026-04-24 | 5/22/2026 12:00:00 AM |  | 28 | 35 | 50.6 | 145 | MURO | 41 | MURO-41-28 | 2026-10-29 | NUEVO | 2026-10-29 | 41 | 15.6 | 47.56667 | 3 | 41.23333 | 31.5
NATIVA | 727 |  | Concreto | MUROS AP 1706-1707 TORRE 5 | 2026-04-23 | 5/21/2026 12:00:00 AM |  | 28 | 35 | 42.6 | 122 | MURO | 41 | MURO-41-28 | 2026-10-29 | NUEVO | 2026-10-29 | 41 | 7.6 | 42.96667 | 3 | 41.23333 | 31.5
NATIVA | 727 |  | Concreto | MUROS AP 1706-1707 TORRE 5 | 2026-04-23 | 5/21/2026 12:00:00 AM |  | 28 | 35 | 43.4 | 124 | MURO | 41 | MURO-41-28 | 2026-10-29 | NUEVO | 2026-10-29 | 41 | 8.4 | 42.96667 | 3 | 41.23333 | 31.5
NATIVA | 727 |  | Concreto | MUROS AP 1706-1707 TORRE 5 | 2026-04-23 | 5/21/2026 12:00:00 AM |  | 28 | 35 | 42.9 | 123 | MURO | 41 | MURO-41-28 | 2026-10-29 | NUEVO | 2026-10-29 | 41 | 7.9 | 42.96667 | 3 | 41.25926 | 31.5
NATIVA | 722 |  | Concreto | MUROS AP 1701-1712 TORRE 5 | 2026-04-22 | 5/20/2026 12:00:00 AM |  | 28 | 35 | 30.9 | 88 | MURO | 41 | MURO-41-28 | 2026-10-29 | NUEVO | 2026-10-29 | 41 | -4.1 | 31.5 | 3 | 41.25926 | 31.5
NATIVA | 722 |  | Concreto | MUROS AP 1701-1712 TORRE 5 | 2026-04-22 | 5/20/2026 12:00:00 AM |  | 28 | 35 | 31.4 | 90 | MURO | 41 | MURO-41-28 | 2026-10-29 | NUEVO | 2026-10-29 | 41 | -3.6 | 31.5 | 3 | 41.25926 | 31.5
NATIVA | 722 |  | Concreto | MUROS AP 1701-1712 TORRE 5 | 2026-04-22 | 5/20/2026 12:00:00 AM |  | 28 | 35 | 32.2 | 92 | MURO | 41 | MURO-41-28 | 2026-10-29 | NUEVO | 2026-10-29 | 41 | -2.8 | 31.5 | 3 | 38.84074 | 31.5
NATIVA | 717 |  | Concreto | MUROS AP 1704-1705 TORRE 5 | 2026-04-21 | 5/19/2026 12:00:00 AM |  | 28 | 35 | 39.8 | 114 | MURO | 41 | MURO-41-28 | 2026-10-29 | NUEVO | 2026-10-29 | 41 | 4.8 | 39.3 | 3 | 38.84074 | 31.5
NATIVA | 717 |  | Concreto | MUROS AP 1704-1705 TORRE 5 | 2026-04-21 | 5/19/2026 12:00:00 AM |  | 28 | 35 | 40.6 | 116 | MURO | 41 | MURO-41-28 | 2026-10-29 | NUEVO | 2026-10-29 | 41 | 5.6 | 39.3 | 3 | 38.84074 | 31.5
NATIVA | 717 |  | Concreto | MUROS AP 1704-1705 TORRE 5 | 2026-04-21 | 5/19/2026 12:00:00 AM |  | 28 | 35 | 37.5 | 107 | MURO | 41 | MURO-41-28 | 2026-10-29 | NUEVO | 2026-10-29 | 41 | 2.5 | 39.3 | 3 | 36.3 | 31.5
NATIVA | 712 |  | Concreto | MUROS P17 AP 1703-1702 TORRE 5 | 2026-04-20 | 5/18/2026 12:00:00 AM |  | 28 | 35 | 38.3 | 110 | MURO | 41 | MURO-41-28 | 2026-10-29 | NUEVO | 2026-10-29 | 41 | 3.3 | 35.66667 | 3 | 36.3 | 31.5
NATIVA | 712 |  | Concreto | MUROS P17 AP 1703-1702 TORRE 5 | 2026-04-20 | 5/18/2026 12:00:00 AM |  | 28 | 35 | 34.4 | 98 | MURO | 41 | MURO-41-28 | 2026-10-29 | NUEVO | 2026-10-29 | 41 | -0.6 | 35.66667 | 3 | 36.3 | 31.5
NATIVA | 712 |  | Concreto | MUROS P17 AP 1703-1702 TORRE 5 | 2026-04-20 | 5/18/2026 12:00:00 AM |  | 28 | 35 | 34.3 | 98 | MURO | 41 | MURO-41-28 | 2026-10-29 | NUEVO | 2026-10-29 | 41 | -0.7 | 35.66667 | 3 | 37.21481 | 31.5
NATIVA | 704 |  | Concreto | MUROS P16 AP 1608-1609 TORRE 5 | 2026-04-16 | 5/14/2026 12:00:00 AM |  | 28 | 35 | 39.5 | 113 | MURO | 41 | MURO-41-28 | 2026-10-29 | NUEVO | 2026-10-29 | 41 | 4.5 | 39.26667 | 3 | 37.21481 | 31.5
NATIVA | 704 |  | Concreto | MUROS P16 AP 1608-1609 TORRE 5 | 2026-04-16 | 5/14/2026 12:00:00 AM |  | 28 | 35 | 39 | 111 | MURO | 41 | MURO-41-28 | 2026-10-29 | NUEVO | 2026-10-29 | 41 | 4 | 39.26667 | 3 | 37.21481 | 31.5
NATIVA | 704 |  | Concreto | MUROS P16 AP 1608-1609 TORRE 5 | 2026-04-16 | 5/14/2026 12:00:00 AM |  | 28 | 35 | 39.3 | 112 | MURO | 41 | MURO-41-28 | 2026-10-29 | NUEVO | 2026-10-29 | 41 | 4.3 | 39.26667 | 3 | 37.03333 | 31.5
NATIVA | 698 |  | Concreto | MUROS P1611-1610 TORRE 5 | 2026-04-15 | 5/13/2026 12:00:00 AM |  | 28 | 35 | 40.5 | 116 | MURO | 41 | MURO-41-28 | 2026-10-29 | NUEVO | 2026-10-29 | 41 | 5.5 | 34.6 | 3 | 37.03333 | 31.5
NATIVA | 698 |  | Concreto | MUROS P1611-1610 TORRE 5 | 2026-04-15 | 5/13/2026 12:00:00 AM |  | 28 | 35 | 39.2 | 112 | MURO | 41 | MURO-41-28 | 2026-10-29 | NUEVO | 2026-10-29 | 41 | 4.2 | 34.6 | 3 | 37.03333 | 31.5
NATIVA | 698 |  | Concreto | MUROS P1611-1610 TORRE 5 | 2026-04-15 | 5/13/2026 12:00:00 AM |  | 28 | 35 | 24.1 | 69 | MURO | 41 | MURO-41-28 | 2026-10-29 | NUEVO | 2026-10-29 | 41 | -10.9 | 34.6 | 3 | 36.65185 | 31.5
NATIVA | 693 |  | Concreto | MUROS AP 1606-1607 TORRE 5 | 2026-04-14 | 5/12/2026 12:00:00 AM |  | 28 | 35 | 34 | 97 | MURO | 41 | MURO-41-28 | 2026-10-29 | NUEVO | 2026-10-29 | 41 | -1 | 36.3 | 3 | 36.65185 | 31.5
NATIVA | 693 |  | Concreto | MUROS AP 1606-1607 TORRE 5 | 2026-04-14 | 5/12/2026 12:00:00 AM |  | 28 | 35 | 35.6 | 102 | MURO | 41 | MURO-41-28 | 2026-10-29 | NUEVO | 2026-10-29 | 41 | 0.6 | 36.3 | 3 | 36.65185 | 31.5
NATIVA | 693 |  | Concreto | MUROS AP 1606-1607 TORRE 5 | 2026-04-14 | 5/12/2026 12:00:00 AM |  | 28 | 35 | 39.3 | 112 | MURO | 41 | MURO-41-28 | 2026-10-29 | NUEVO | 2026-10-29 | 41 | 4.3 | 36.3 | 3 | 36.27778 | 31.5
NATIVA | 686 |  | Concreto | MUROS AP 1601-1612 TORRE 5 | 2026-04-13 | 5/11/2026 12:00:00 AM |  | 28 | 35 | 34.7 | 99 | MURO | 41 | MURO-41-28 | 2026-10-29 | NUEVO | 2026-10-29 | 41 | -0.3 | 37.26667 | 3 | 36.27778 | 31.5
NATIVA | 686 |  | Concreto | MUROS AP 1601-1612 TORRE 5 | 2026-04-13 | 5/11/2026 12:00:00 AM |  | 28 | 35 | 39.9 | 114 | MURO | 41 | MURO-41-28 | 2026-10-29 | NUEVO | 2026-10-29 | 41 | 4.9 | 37.26667 | 3 | 36.27778 | 31.5
NATIVA | 686 |  | Concreto | MUROS AP 1601-1612 TORRE 5 | 2026-04-13 | 5/11/2026 12:00:00 AM |  | 28 | 35 | 37.2 | 106 | MURO | 41 | MURO-41-28 | 2026-10-29 | NUEVO | 2026-10-29 | 41 | 2.2 | 37.26667 | 3 | 37.95926 | 31.5
NATIVA | 681 |  | Concreto | MUROS PISO 20 APTO 2010 Y 2011 TORRE 4 | 2026-04-11 | 5/9/2026 12:00:00 AM |  | 28 | 35 | 42.9 | 122 | MURO | 41 | MURO-41-28 | 2026-10-29 | NUEVO | 2026-10-29 | 41 | 7.9 | 43.16667 | 3 | 37.95926 | 31.5
NATIVA | 681 |  | Concreto | MUROS PISO 20 APTO 2010 Y 2011 TORRE 4 | 2026-04-11 | 5/9/2026 12:00:00 AM |  | 28 | 35 | 42.5 | 121 | MURO | 41 | MURO-41-28 | 2026-10-29 | NUEVO | 2026-10-29 | 41 | 7.5 | 43.16667 | 3 | 37.95926 | 31.5
NATIVA | 681 |  | Concreto | MUROS PISO 20 APTO 2010 Y 2011 TORRE 4 | 2026-04-11 | 5/9/2026 12:00:00 AM |  | 28 | 35 | 44.1 | 126 | MURO | 41 | MURO-41-28 | 2026-10-29 | NUEVO | 2026-10-29 | 41 | 9.1 | 43.16667 | 3 | 39.93333 | 31.5
NATIVA | 683 |  | Concreto | MUROS AP 1604-1605 TORRE 5 | 2026-04-11 | 5/9/2026 12:00:00 AM |  | 28 | 35 | 42.8 | 122 | MURO | 41 | MURO-41-28 | 2026-10-29 | NUEVO | 2026-10-29 | 41 | 7.8 | 40.9 | 3 | 39.93333 | 31.5
NATIVA | 683 |  | Concreto | MUROS AP 1604-1605 TORRE 5 | 2026-04-11 | 5/9/2026 12:00:00 AM |  | 28 | 35 | 38.2 | 109 | MURO | 41 | MURO-41-28 | 2026-10-29 | NUEVO | 2026-10-29 | 41 | 3.2 | 40.9 | 3 | 39.93333 | 31.5
NATIVA | 683 |  | Concreto | MUROS AP 1604-1605 TORRE 5 | 2026-04-11 | 5/9/2026 12:00:00 AM |  | 28 | 35 | 41.7 | 119 | MURO | 41 | MURO-41-28 | 2026-10-29 | NUEVO | 2026-10-29 | 41 | 6.7 | 40.9 | 3 | 41.76296 | 31.5
NATIVA | 678 |  | Concreto | MUROS PISO 20 APTO 2008 Y 2009 TORRE 4 | 2026-04-10 | 5/8/2026 12:00:00 AM |  | 28 | 35 | 44.9 | 128 | MURO | 41 | MURO-41-28 | 2026-10-29 | NUEVO | 2026-10-29 | 41 | 9.9 | 43.2 | 3 | 41.76296 | 31.5
NATIVA | 678 |  | Concreto | MUROS PISO 20 APTO 2008 Y 2009 TORRE 4 | 2026-04-10 | 5/8/2026 12:00:00 AM |  | 28 | 35 | 43.4 | 124 | MURO | 41 | MURO-41-28 | 2026-10-29 | NUEVO | 2026-10-29 | 41 | 8.4 | 43.2 | 3 | 41.76296 | 31.5
NATIVA | 678 |  | Concreto | MUROS PISO 20 APTO 2008 Y 2009 TORRE 4 | 2026-04-10 | 5/8/2026 12:00:00 AM |  | 28 | 35 | 41.3 | 118 | MURO | 41 | MURO-41-28 | 2026-10-29 | NUEVO | 2026-10-29 | 41 | 6.3 | 43.2 | 3 | 41.77037 | 31.5
NATIVA | 680 |  | Concreto | MUROS P16 AP 1603-1602 TORRE 5 | 2026-04-10 | 5/8/2026 12:00:00 AM |  | 28 | 35 | 38.3 | 109 | MURO | 41 | MURO-41-28 | 2026-10-29 | NUEVO | 2026-10-29 | 41 | 3.3 | 40.23333 | 3 | 41.77037 | 31.5
NATIVA | 680 |  | Concreto | MUROS P16 AP 1603-1602 TORRE 5 | 2026-04-10 | 5/8/2026 12:00:00 AM |  | 28 | 35 | 39.3 | 112 | MURO | 41 | MURO-41-28 | 2026-10-29 | NUEVO | 2026-10-29 | 41 | 4.3 | 40.23333 | 3 | 41.77037 | 31.5
NATIVA | 680 |  | Concreto | MUROS P16 AP 1603-1602 TORRE 5 | 2026-04-10 | 5/8/2026 12:00:00 AM |  | 28 | 35 | 43.1 | 123 | MURO | 41 | MURO-41-28 | 2026-10-29 | NUEVO | 2026-10-29 | 41 | 8.1 | 40.23333 | 3 | 41.58519 | 31.5
NATIVA | 674 |  | Concreto | MUROS P1508-1509 TORRE 5 | 2026-04-09 | 5/7/2026 12:00:00 AM |  | 28 | 35 | 39.4 | 113 | MURO | 41 | MURO-41-28 | 2026-10-29 | NUEVO | 2026-10-29 | 41 | 4.4 | 41.53333 | 3 | 41.58519 | 31.5
NATIVA | 674 |  | Concreto | MUROS P1508-1509 TORRE 5 | 2026-04-09 | 5/7/2026 12:00:00 AM |  | 28 | 35 | 43.8 | 125 | MURO | 41 | MURO-41-28 | 2026-10-29 | NUEVO | 2026-10-29 | 41 | 8.8 | 41.53333 | 3 | 41.58519 | 31.5
NATIVA | 674 |  | Concreto | MUROS P1508-1509 TORRE 5 | 2026-04-09 | 5/7/2026 12:00:00 AM |  | 28 | 35 | 41.4 | 118 | MURO | 41 | MURO-41-28 | 2026-10-29 | NUEVO | 2026-10-29 | 41 | 6.4 | 41.53333 | 3 | 41.12222 | 31.5
NATIVA | 675 |  | Concreto | MUROS PISO 20 APTO 2001 Y 2012 TORRE 4 | 2026-04-09 | 5/7/2026 12:00:00 AM |  | 28 | 35 | 41.7 | 119 | MURO | 41 | MURO-41-28 | 2026-10-29 | NUEVO | 2026-10-29 | 41 | 6.7 | 40.8 | 3 | 41.12222 | 31.5
NATIVA | 675 |  | Concreto | MUROS PISO 20 APTO 2001 Y 2012 TORRE 4 | 2026-04-09 | 5/7/2026 12:00:00 AM |  | 28 | 35 | 40.3 | 115 | MURO | 41 | MURO-41-28 | 2026-10-29 | NUEVO | 2026-10-29 | 41 | 5.3 | 40.8 | 3 | 41.12222 | 31.5
NATIVA | 675 |  | Concreto | MUROS PISO 20 APTO 2001 Y 2012 TORRE 4 | 2026-04-09 | 5/7/2026 12:00:00 AM |  | 28 | 35 | 40.4 | 115 | MURO | 41 | MURO-41-28 | 2026-10-29 | NUEVO | 2026-10-29 | 41 | 5.4 | 40.8 | 3 | 40.55926 | 31.5
NATIVA | 670 |  | Concreto | MUROS P1511-1510 TORRE 5 | 2026-04-08 | 5/6/2026 12:00:00 AM |  | 28 | 35 | 36.1 | 103 | MURO | 41 | MURO-41-28 | 2026-10-29 | NUEVO | 2026-10-29 | 41 | 1.1 | 38.9 | 3 | 40.55926 | 31.5
NATIVA | 670 |  | Concreto | MUROS P1511-1510 TORRE 5 | 2026-04-08 | 5/6/2026 12:00:00 AM |  | 28 | 35 | 39.9 | 114 | MURO | 41 | MURO-41-28 | 2026-10-29 | NUEVO | 2026-10-29 | 41 | 4.9 | 38.9 | 3 | 40.55926 | 31.5
NATIVA | 670 |  | Concreto | MUROS P1511-1510 TORRE 5 | 2026-04-08 | 5/6/2026 12:00:00 AM |  | 28 | 35 | 40.7 | 116 | MURO | 41 | MURO-41-28 | 2026-10-29 | NUEVO | 2026-10-29 | 41 | 5.7 | 38.9 | 3 | 38.87778 | 31.5
NATIVA | 671 |  | Concreto | MUROS PISO 20 APTO 2006 Y 2007 TORRE 4 | 2026-04-08 | 5/6/2026 12:00:00 AM |  | 28 | 35 | 33.4 | 95 | MURO | 41 | MURO-41-28 | 2026-10-29 | NUEVO | 2026-10-29 | 41 | -1.6 | 34.63333 | 3 | 38.87778 | 31.5
NATIVA | 671 |  | Concreto | MUROS PISO 20 APTO 2006 Y 2007 TORRE 4 | 2026-04-08 | 5/6/2026 12:00:00 AM |  | 28 | 35 | 39.1 | 112 | MURO | 41 | MURO-41-28 | 2026-10-29 | NUEVO | 2026-10-29 | 41 | 4.1 | 34.63333 | 3 | 38.87778 | 31.5
NATIVA | 671 |  | Concreto | MUROS PISO 20 APTO 2006 Y 2007 TORRE 4 | 2026-04-08 | 5/6/2026 12:00:00 AM |  | 28 | 35 | 31.4 | 90 | MURO | 41 | MURO-41-28 | 2026-10-29 | NUEVO | 2026-10-29 | 41 | -3.6 | 34.63333 | 3 | 39.43704 | 31.5
NATIVA | 665 |  | Concreto | MUROS AP 1506-1507 TORRE 5 | 2026-04-07 | 5/5/2026 12:00:00 AM |  | 28 | 35 | 47 | 134 | MURO | 41 | MURO-41-28 | 2026-10-29 | NUEVO | 2026-10-29 | 41 | 12 | 46.76667 | 3 | 39.43704 | 31.5
NATIVA | 665 |  | Concreto | MUROS AP 1506-1507 TORRE 5 | 2026-04-07 | 5/5/2026 12:00:00 AM |  | 28 | 35 | 47.1 | 134 | MURO | 41 | MURO-41-28 | 2026-10-29 | NUEVO | 2026-10-29 | 41 | 12.1 | 46.76667 | 3 | 39.43704 | 31.5
NATIVA | 665 |  | Concreto | MUROS AP 1506-1507 TORRE 5 | 2026-04-07 | 5/5/2026 12:00:00 AM |  | 28 | 35 | 46.2 | 132 | MURO | 41 | MURO-41-28 | 2026-10-29 | NUEVO | 2026-10-29 | 41 | 11.2 | 46.76667 | 3 | 40.15926 | 31.5
NATIVA | 666 |  | Concreto | MUROS PISO 20 APTO 2002 Y 2003 TORRE 4 | 2026-04-07 | 5/5/2026 12:00:00 AM |  | 28 | 35 | 40.7 | 116 | MURO | 41 | MURO-41-28 | 2026-10-29 | NUEVO | 2026-10-29 | 41 | 5.7 | 39.16667 | 3 | 40.15926 | 31.5
NATIVA | 666 |  | Concreto | MUROS PISO 20 APTO 2002 Y 2003 TORRE 4 | 2026-04-07 | 5/5/2026 12:00:00 AM |  | 28 | 35 | 38.7 | 110 | MURO | 41 | MURO-41-28 | 2026-10-29 | NUEVO | 2026-10-29 | 41 | 3.7 | 39.16667 | 3 | 40.15926 | 31.5
NATIVA | 666 |  | Concreto | MUROS PISO 20 APTO 2002 Y 2003 TORRE 4 | 2026-04-07 | 5/5/2026 12:00:00 AM |  | 28 | 35 | 38.1 | 109 | MURO | 41 | MURO-41-28 | 2026-10-29 | NUEVO | 2026-10-29 | 41 | 3.1 | 39.16667 | 3 | 41.45556 | 31.5
NATIVA | 660 |  | Concreto | MUROS AP 1501-1512 TORRE 5 | 2026-04-06 | 5/4/2026 12:00:00 AM |  | 28 | 35 | 38.8 | 111 | MURO | 41 | MURO-41-28 | 2026-10-29 | NUEVO | 2026-10-29 | 41 | 3.8 | 40.33333 | 3 | 41.45556 | 31.5
NATIVA | 660 |  | Concreto | MUROS AP 1501-1512 TORRE 5 | 2026-04-06 | 5/4/2026 12:00:00 AM |  | 28 | 35 | 42 | 120 | MURO | 41 | MURO-41-28 | 2026-10-29 | NUEVO | 2026-10-29 | 41 | 7 | 40.33333 | 3 | 41.45556 | 31.5
NATIVA | 660 |  | Concreto | MUROS AP 1501-1512 TORRE 5 | 2026-04-06 | 5/4/2026 12:00:00 AM |  | 28 | 35 | 40.2 | 115 | MURO | 41 | MURO-41-28 | 2026-10-29 | NUEVO | 2026-10-29 | 41 | 5.2 | 40.33333 | 3 | 40.45185 | 31.5
NATIVA | 661 |  | Concreto | MUROS PISO 20 APTO 2004 Y 2005 TORRE 4 | 2026-04-06 | 5/4/2026 12:00:00 AM |  | 28 | 35 | 41 | 117 | MURO | 41 | MURO-41-28 | 2026-10-29 | NUEVO | 2026-10-29 | 41 | 6 | 39.4 | 3 | 40.45185 | 31.5
NATIVA | 661 |  | Concreto | MUROS PISO 20 APTO 2004 Y 2005 TORRE 4 | 2026-04-06 | 5/4/2026 12:00:00 AM |  | 28 | 35 | 41.7 | 119 | MURO | 41 | MURO-41-28 | 2026-10-29 | NUEVO | 2026-10-29 | 41 | 6.7 | 39.4 | 3 | 40.45185 | 31.5
NATIVA | 661 |  | Concreto | MUROS PISO 20 APTO 2004 Y 2005 TORRE 4 | 2026-04-06 | 5/4/2026 12:00:00 AM |  | 28 | 35 | 35.5 | 101 | MURO | 41 | MURO-41-28 | 2026-10-29 | NUEVO | 2026-10-29 | 41 | 0.5 | 39.4 | 3 | 40.47778 | 31.5
NATIVA | 656 |  | Concreto | MUROS AP 1504-1505 TORRE 5 | 2026-03-31 | 4/28/2026 12:00:00 AM |  | 28 | 35 | 42.9 | 123 | MURO | 41 | MURO-41-28 | 2026-10-29 | NUEVO | 2026-10-29 | 41 | 7.9 | 42.96667 | 3 | 40.47778 | 31.5
NATIVA | 656 |  | Concreto | MUROS AP 1504-1505 TORRE 5 | 2026-03-31 | 4/28/2026 12:00:00 AM |  | 28 | 35 | 42.7 | 122 | MURO | 41 | MURO-41-28 | 2026-10-29 | NUEVO | 2026-10-29 | 41 | 7.7 | 42.96667 | 3 | 40.47778 | 31.5
NATIVA | 656 |  | Concreto | MUROS AP 1504-1505 TORRE 5 | 2026-03-31 | 4/28/2026 12:00:00 AM |  | 28 | 35 | 43.3 | 124 | MURO | 41 | MURO-41-28 | 2026-10-29 | NUEVO | 2026-10-29 | 41 | 8.3 | 42.96667 | 3 | 41.92963 | 31.5
NATIVA | 657 |  | Concreto | MUROS PISO 19 APTO 1910 Y 1911 TORRE 4 | 2026-03-31 | 4/28/2026 12:00:00 AM |  | 28 | 35 | 45.5 | 130 | MURO | 41 | MURO-41-28 | 2026-10-29 | NUEVO | 2026-10-29 | 41 | 10.5 | 44.96667 | 3 | 41.92963 | 31.5
NATIVA | 657 |  | Concreto | MUROS PISO 19 APTO 1910 Y 1911 TORRE 4 | 2026-03-31 | 4/28/2026 12:00:00 AM |  | 28 | 35 | 44.6 | 127 | MURO | 41 | MURO-41-28 | 2026-10-29 | NUEVO | 2026-10-29 | 41 | 9.6 | 44.96667 | 3 | 41.92963 | 31.5
NATIVA | 657 |  | Concreto | MUROS PISO 19 APTO 1910 Y 1911 TORRE 4 | 2026-03-31 | 4/28/2026 12:00:00 AM |  | 28 | 35 | 44.8 | 128 | MURO | 41 | MURO-41-28 | 2026-10-29 | NUEVO | 2026-10-29 | 41 | 9.8 | 44.96667 | 3 | 43 | 31.5
NATIVA | 650 |  | Concreto | MUROS PISO 19 APTO 1908 Y 1909 TORRE 4 | 2026-03-30 | 4/27/2026 12:00:00 AM |  | 28 | 35 | 45.8 | 131 | MURO | 41 | MURO-41-28 | 2026-10-29 | NUEVO | 2026-10-29 | 41 | 10.8 | 41.9 | 3 | 43 | 31.5
NATIVA | 650 |  | Concreto | MUROS PISO 19 APTO 1908 Y 1909 TORRE 4 | 2026-03-30 | 4/27/2026 12:00:00 AM |  | 28 | 35 | 41.9 | 120 | MURO | 41 | MURO-41-28 | 2026-10-29 | NUEVO | 2026-10-29 | 41 | 6.9 | 41.9 | 3 | 43 | 31.5
NATIVA | 650 |  | Concreto | MUROS PISO 19 APTO 1908 Y 1909 TORRE 4 | 2026-03-30 | 4/27/2026 12:00:00 AM |  | 28 | 35 | 38 | 109 | MURO | 41 | MURO-41-28 | 2026-10-29 | NUEVO | 2026-10-29 | 41 | 3 | 41.9 | 3 | 43.61111 | 31.5
NATIVA | 652 |  | Concreto | MUROS P15 AP 1503-1502 TORRE 5 | 2026-03-30 | 4/27/2026 12:00:00 AM |  | 28 | 35 | 46.5 | 133 | MURO | 41 | MURO-41-28 | 2026-10-29 | NUEVO | 2026-10-29 | 41 | 11.5 | 44.46667 | 3 | 43.61111 | 31.5
NATIVA | 652 |  | Concreto | MUROS P15 AP 1503-1502 TORRE 5 | 2026-03-30 | 4/27/2026 12:00:00 AM |  | 28 | 35 | 43.8 | 125 | MURO | 41 | MURO-41-28 | 2026-10-29 | NUEVO | 2026-10-29 | 41 | 8.8 | 44.46667 | 3 | 43.61111 | 31.5
NATIVA | 652 |  | Concreto | MUROS P15 AP 1503-1502 TORRE 5 | 2026-03-30 | 4/27/2026 12:00:00 AM |  | 28 | 35 | 43.1 | 123 | MURO | 41 | MURO-41-28 | 2026-10-29 | NUEVO | 2026-10-29 | 41 | 8.1 | 44.46667 | 3 | 41.3037 | 31.5
NATIVA | 646 |  | Concreto | MUROS PISO 19 APTO 1901 Y 1912 TORRE 4 | 2026-03-28 | 4/25/2026 12:00:00 AM |  | 28 | 35 | 34.6 | 99 | MURO | 41 | MURO-41-28 | 2026-10-29 | NUEVO | 2026-10-29 | 41 | -0.4 | 33.83333 | 3 | 41.3037 | 31.5
NATIVA | 646 |  | Concreto | MUROS PISO 19 APTO 1901 Y 1912 TORRE 4 | 2026-03-28 | 4/25/2026 12:00:00 AM |  | 28 | 35 | 33.3 | 95 | MURO | 41 | MURO-41-28 | 2026-10-29 | NUEVO | 2026-10-29 | 41 | -1.7 | 33.83333 | 3 | 41.3037 | 31.5
NATIVA | 646 |  | Concreto | MUROS PISO 19 APTO 1901 Y 1912 TORRE 4 | 2026-03-28 | 4/25/2026 12:00:00 AM |  | 28 | 35 | 33.6 | 96 | MURO | 41 | MURO-41-28 | 2026-10-29 | NUEVO | 2026-10-29 | 41 | -1.4 | 33.83333 | 3 | 39.8963 | 31.5
NATIVA | 647 |  | Concreto | MUROS P14 AP 1408-1409 TORRE 5 | 2026-03-28 | 4/25/2026 12:00:00 AM |  | 28 | 35 | 40.5 | 116 | MURO | 41 | MURO-41-28 | 2026-10-29 | NUEVO | 2026-10-29 | 41 | 5.5 | 41.13333 | 3 | 39.8963 | 31.5
NATIVA | 647 |  | Concreto | MUROS P14 AP 1408-1409 TORRE 5 | 2026-03-28 | 4/25/2026 12:00:00 AM |  | 28 | 35 | 41.3 | 118 | MURO | 41 | MURO-41-28 | 2026-10-29 | NUEVO | 2026-10-29 | 41 | 6.3 | 41.13333 | 3 | 39.8963 | 31.5
NATIVA | 647 |  | Concreto | MUROS P14 AP 1408-1409 TORRE 5 | 2026-03-28 | 4/25/2026 12:00:00 AM |  | 28 | 35 | 41.6 | 119 | MURO | 41 | MURO-41-28 | 2026-10-29 | NUEVO | 2026-10-29 | 41 | 6.6 | 41.13333 | 3 | 38.91481 | 31.5
NATIVA | 642 |  | Concreto | MUROS P1411-1410 TORRE5 | 2026-03-27 | 4/24/2026 12:00:00 AM |  | 28 | 35 | 36.6 | 104 | MURO | 41 | MURO-41-28 | 2026-10-29 | NUEVO | 2026-10-29 | 41 | 1.6 | 40.43333 | 3 | 38.91481 | 31.5
NATIVA | 642 |  | Concreto | MUROS P1411-1410 TORRE5 | 2026-03-27 | 4/24/2026 12:00:00 AM |  | 28 | 35 | 43.5 | 124 | MURO | 41 | MURO-41-28 | 2026-10-29 | NUEVO | 2026-10-29 | 41 | 8.5 | 40.43333 | 3 | 38.91481 | 31.5
NATIVA | 642 |  | Concreto | MUROS P1411-1410 TORRE5 | 2026-03-27 | 4/24/2026 12:00:00 AM |  | 28 | 35 | 41.2 | 118 | MURO | 41 | MURO-41-28 | 2026-10-29 | NUEVO | 2026-10-29 | 41 | 6.2 | 40.43333 | 3 | 40.36296 | 31.5
NATIVA | 643 |  | Concreto | MUROS PISO 19 APTO 1906 Y 1907 TORRE 4 | 2026-03-27 | 4/24/2026 12:00:00 AM |  | 28 | 35 | 42.6 | 122 | MURO | 41 | MURO-41-28 | 2026-10-29 | NUEVO | 2026-10-29 | 41 | 7.6 | 42.36667 | 3 | 40.36296 | 31.5
NATIVA | 643 |  | Concreto | MUROS PISO 19 APTO 1906 Y 1907 TORRE 4 | 2026-03-27 | 4/24/2026 12:00:00 AM |  | 28 | 35 | 43.4 | 124 | MURO | 41 | MURO-41-28 | 2026-10-29 | NUEVO | 2026-10-29 | 41 | 8.4 | 42.36667 | 3 | 40.36296 | 31.5
NATIVA | 643 |  | Concreto | MUROS PISO 19 APTO 1906 Y 1907 TORRE 4 | 2026-03-27 | 4/24/2026 12:00:00 AM |  | 28 | 35 | 41.1 | 117 | MURO | 41 | MURO-41-28 | 2026-10-29 | NUEVO | 2026-10-29 | 41 | 6.1 | 42.36667 | 3 | 41.6963 | 31.5
NATIVA | 637 |  | Concreto | MUROS AP 1406-1407 TORRE 5 | 2026-03-26 | 4/23/2026 12:00:00 AM |  | 28 | 35 | 43.9 | 125 | MURO | 41 | MURO-41-28 | 2026-10-29 | NUEVO | 2026-10-29 | 41 | 8.9 | 42.86667 | 3 | 41.6963 | 31.5
NATIVA | 637 |  | Concreto | MUROS AP 1406-1407 TORRE 5 | 2026-03-26 | 4/23/2026 12:00:00 AM |  | 28 | 35 | 46 | 131 | MURO | 41 | MURO-41-28 | 2026-10-29 | NUEVO | 2026-10-29 | 41 | 11 | 42.86667 | 3 | 41.6963 | 31.5
NATIVA | 637 |  | Concreto | MUROS AP 1406-1407 TORRE 5 | 2026-03-26 | 4/23/2026 12:00:00 AM |  | 28 | 35 | 38.7 | 110 | MURO | 41 | MURO-41-28 | 2026-10-29 | NUEVO | 2026-10-29 | 41 | 3.7 | 42.86667 | 3 | 41.37037 | 31.5
NATIVA | 638 |  | Concreto | MUROS PISO 19 APTO 1902 Y 1903 TORRE 4 | 2026-03-26 | 4/23/2026 12:00:00 AM |  | 28 | 35 | 39 | 111 | MURO | 41 | MURO-41-28 | 2026-10-29 | NUEVO | 2026-10-29 | 41 | 4 | 38.1 | 3 | 41.37037 | 31.5
NATIVA | 638 |  | Concreto | MUROS PISO 19 APTO 1902 Y 1903 TORRE 4 | 2026-03-26 | 4/23/2026 12:00:00 AM |  | 28 | 35 | 39.7 | 114 | MURO | 41 | MURO-41-28 | 2026-10-29 | NUEVO | 2026-10-29 | 41 | 4.7 | 38.1 | 3 | 41.37037 | 31.5
NATIVA | 638 |  | Concreto | MUROS PISO 19 APTO 1902 Y 1903 TORRE 4 | 2026-03-26 | 4/23/2026 12:00:00 AM |  | 28 | 35 | 35.6 | 102 | MURO | 41 | MURO-41-28 | 2026-10-29 | NUEVO | 2026-10-29 | 41 | 0.6 | 38.1 | 3 | 41.02222 | 31.5
NATIVA | 633 |  | Concreto | MUROS AP 1401-1412 TORRE 5 | 2026-03-25 | 4/22/2026 12:00:00 AM |  | 28 | 35 | 41.7 | 119 | MURO | 41 | MURO-41-28 | 2026-10-29 | NUEVO | 2026-10-29 | 41 | 6.7 | 41.96667 | 3 | 41.02222 | 31.5
NATIVA | 633 |  | Concreto | MUROS AP 1401-1412 TORRE 5 | 2026-03-25 | 4/22/2026 12:00:00 AM |  | 28 | 35 | 43.4 | 124 | MURO | 41 | MURO-41-28 | 2026-10-29 | NUEVO | 2026-10-29 | 41 | 8.4 | 41.96667 | 3 | 41.02222 | 31.5
NATIVA | 633 |  | Concreto | MUROS AP 1401-1412 TORRE 5 | 2026-03-25 | 4/22/2026 12:00:00 AM |  | 28 | 35 | 40.8 | 116 | MURO | 41 | MURO-41-28 | 2026-10-29 | NUEVO | 2026-10-29 | 41 | 5.8 | 41.96667 | 3 | 40.42222 | 31.5
NATIVA | 634 |  | Concreto | MUROS PISO 19 APTO 1904 Y 1905 TORRE 4 | 2026-03-25 | 4/22/2026 12:00:00 AM |  | 28 | 35 | 42.9 | 122 | MURO | 41 | MURO-41-28 | 2026-10-29 | NUEVO | 2026-10-29 | 41 | 7.9 | 40.36667 | 3 | 40.42222 | 31.5
NATIVA | 634 |  | Concreto | MUROS PISO 19 APTO 1904 Y 1905 TORRE 4 | 2026-03-25 | 4/22/2026 12:00:00 AM |  | 28 | 35 | 40 | 114 | MURO | 41 | MURO-41-28 | 2026-10-29 | NUEVO | 2026-10-29 | 41 | 5 | 40.36667 | 3 | 40.42222 | 31.5
NATIVA | 634 |  | Concreto | MUROS PISO 19 APTO 1904 Y 1905 TORRE 4 | 2026-03-25 | 4/22/2026 12:00:00 AM |  | 28 | 35 | 38.2 | 109 | MURO | 41 | MURO-41-28 | 2026-10-29 | NUEVO | 2026-10-29 | 41 | 3.2 | 40.36667 | 3 | 41.6037 | 31.5
NATIVA | 630 |  | Concreto | MUROS AP 1404-1405 TORRE 5 | 2026-03-24 | 4/21/2026 12:00:00 AM |  | 28 | 35 | 47.4 | 135 | MURO | 41 | MURO-41-28 | 2026-10-29 | NUEVO | 2026-10-29 | 41 | 12.4 | 44.66667 | 3 | 41.6037 | 31.5
NATIVA | 630 |  | Concreto | MUROS AP 1404-1405 TORRE 5 | 2026-03-24 | 4/21/2026 12:00:00 AM |  | 28 | 35 | 45.2 | 129 | MURO | 41 | MURO-41-28 | 2026-10-29 | NUEVO | 2026-10-29 | 41 | 10.2 | 44.66667 | 3 | 41.6037 | 31.5
NATIVA | 630 |  | Concreto | MUROS AP 1404-1405 TORRE 5 | 2026-03-24 | 4/21/2026 12:00:00 AM |  | 28 | 35 | 41.4 | 118 | MURO | 41 | MURO-41-28 | 2026-10-29 | NUEVO | 2026-10-29 | 41 | 6.4 | 44.66667 | 3 | 41.78519 | 31.5
NATIVA | 626 |  | Concreto | MUROS PISO 18 APTO 1810 Y 1811 TORRE 4 | 2026-03-21 | 4/18/2026 12:00:00 AM |  | 28 | 35 | 40.8 | 117 | MURO | 41 | MURO-41-28 | 2026-10-29 | NUEVO | 2026-10-29 | 41 | 5.8 | 39.5 | 3 | 41.78519 | 31.5
NATIVA | 626 |  | Concreto | MUROS PISO 18 APTO 1810 Y 1811 TORRE 4 | 2026-03-21 | 4/18/2026 12:00:00 AM |  | 28 | 35 | 41.7 | 119 | MURO | 41 | MURO-41-28 | 2026-10-29 | NUEVO | 2026-10-29 | 41 | 6.7 | 39.5 | 3 | 41.78519 | 31.5
NATIVA | 626 |  | Concreto | MUROS PISO 18 APTO 1810 Y 1811 TORRE 4 | 2026-03-21 | 4/18/2026 12:00:00 AM |  | 28 | 35 | 36 | 103 | MURO | 41 | MURO-41-28 | 2026-10-29 | NUEVO | 2026-10-29 | 41 | 1 | 39.5 | 3 | 41.20741 | 31.5
NATIVA | 628 |  | Concreto | MUROS AP 1403-1402 TORRE 5 | 2026-03-21 | 4/18/2026 12:00:00 AM |  | 28 | 35 | 39.1 | 112 | MURO | 41 | MURO-41-28 | 2026-10-29 | NUEVO | 2026-10-29 | 41 | 4.1 | 39 | 3 | 41.20741 | 31.5
NATIVA | 628 |  | Concreto | MUROS AP 1403-1402 TORRE 5 | 2026-03-21 | 4/18/2026 12:00:00 AM |  | 28 | 35 | 39.7 | 113 | MURO | 41 | MURO-41-28 | 2026-10-29 | NUEVO | 2026-10-29 | 41 | 4.7 | 39 | 3 | 41.20741 | 31.5
NATIVA | 628 |  | Concreto | MUROS AP 1403-1402 TORRE 5 | 2026-03-21 | 4/18/2026 12:00:00 AM |  | 28 | 35 | 38.2 | 109 | MURO | 41 | MURO-41-28 | 2026-10-29 | NUEVO | 2026-10-29 | 41 | 3.2 | 39 | 3 | 39.33704 | 31.5
NATIVA | 622 |  | Concreto | MUROS P13 AP 1308-1309 TORRE 5 | 2026-03-20 | 4/17/2026 12:00:00 AM |  | 28 | 35 | 38.2 | 109 | MURO | 41 | MURO-41-28 | 2026-10-29 | NUEVO | 2026-10-29 | 41 | 3.2 | 36.93333 | 3 | 39.33704 | 31.5
NATIVA | 622 |  | Concreto | MUROS P13 AP 1308-1309 TORRE 5 | 2026-03-20 | 4/17/2026 12:00:00 AM |  | 28 | 35 | 38 | 109 | MURO | 41 | MURO-41-28 | 2026-10-29 | NUEVO | 2026-10-29 | 41 | 3 | 36.93333 | 3 | 39.33704 | 31.5
NATIVA | 622 |  | Concreto | MUROS P13 AP 1308-1309 TORRE 5 | 2026-03-20 | 4/17/2026 12:00:00 AM |  | 28 | 35 | 34.6 | 99 | MURO | 41 | MURO-41-28 | 2026-10-29 | NUEVO | 2026-10-29 | 41 | -0.4 | 36.93333 | 3 | 37.52963 | 31.5
NATIVA | 623 |  | Concreto | MUROS PISO 18 APTO 1808 Y 1809 TORRE 4 | 2026-03-20 | 4/17/2026 12:00:00 AM |  | 28 | 35 | 36.7 | 105 | MURO | 41 | MURO-41-28 | 2026-10-29 | NUEVO | 2026-10-29 | 41 | 1.7 | 35.23333 | 3 | 37.52963 | 31.5
NATIVA | 623 |  | Concreto | MUROS PISO 18 APTO 1808 Y 1809 TORRE 4 | 2026-03-20 | 4/17/2026 12:00:00 AM |  | 28 | 35 | 37.5 | 107 | MURO | 41 | MURO-41-28 | 2026-10-29 | NUEVO | 2026-10-29 | 41 | 2.5 | 35.23333 | 3 | 37.52963 | 31.5
NATIVA | 623 |  | Concreto | MUROS PISO 18 APTO 1808 Y 1809 TORRE 4 | 2026-03-20 | 4/17/2026 12:00:00 AM |  | 28 | 35 | 31.5 | 90 | MURO | 41 | MURO-41-28 | 2026-10-29 | NUEVO | 2026-10-29 | 41 | -3.5 | 35.23333 | 3 | 37.29259 | 31.5
NATIVA | 617 |  | Concreto | MUROS P1311-1310 TORRE 5 | 2026-03-19 | 4/16/2026 12:00:00 AM |  | 28 | 35 | 36.2 | 103 | MURO | 41 | MURO-41-28 | 2026-10-29 | NUEVO | 2026-10-29 | 41 | 1.2 | 40.06667 | 3 | 37.29259 | 31.5
NATIVA | 617 |  | Concreto | MUROS P1311-1310 TORRE 5 | 2026-03-19 | 4/16/2026 12:00:00 AM |  | 28 | 35 | 38.6 | 110 | MURO | 41 | MURO-41-28 | 2026-10-29 | NUEVO | 2026-10-29 | 41 | 3.6 | 40.06667 | 3 | 37.29259 | 31.5
NATIVA | 617 |  | Concreto | MUROS P1311-1310 TORRE 5 | 2026-03-19 | 4/16/2026 12:00:00 AM |  | 28 | 35 | 45.4 | 130 | MURO | 41 | MURO-41-28 | 2026-10-29 | NUEVO | 2026-10-29 | 41 | 10.4 | 40.06667 | 3 | 38.56667 | 31.5
NATIVA | 618 |  | Concreto | MUROS PISO 18 APTO 1801 Y 1812 TORRE 4 | 2026-03-19 | 4/16/2026 12:00:00 AM |  | 28 | 35 | 43.4 | 124 | MURO | 41 | MURO-41-28 | 2026-10-29 | NUEVO | 2026-10-29 | 41 | 8.4 | 42.13333 | 3 | 38.56667 | 31.5
NATIVA | 618 |  | Concreto | MUROS PISO 18 APTO 1801 Y 1812 TORRE 4 | 2026-03-19 | 4/16/2026 12:00:00 AM |  | 28 | 35 | 39.3 | 112 | MURO | 41 | MURO-41-28 | 2026-10-29 | NUEVO | 2026-10-29 | 41 | 4.3 | 42.13333 | 3 | 38.56667 | 31.5
NATIVA | 618 |  | Concreto | MUROS PISO 18 APTO 1801 Y 1812 TORRE 4 | 2026-03-19 | 4/16/2026 12:00:00 AM |  | 28 | 35 | 43.7 | 125 | MURO | 41 | MURO-41-28 | 2026-10-29 | NUEVO | 2026-10-29 | 41 | 8.7 | 42.13333 | 3 | 40.51481 | 31.5
NATIVA | 612 |  | Concreto | MUROS AP 1306-1307 TORRE 5 | 2026-03-18 | 4/15/2026 12:00:00 AM |  | 28 | 35 | 42.2 | 120 | MURO | 41 | MURO-41-28 | 2026-10-29 | NUEVO | 2026-10-29 | 41 | 7.2 | 41.4 | 3 | 40.51481 | 31.5
NATIVA | 612 |  | Concreto | MUROS AP 1306-1307 TORRE 5 | 2026-03-18 | 4/15/2026 12:00:00 AM |  | 28 | 35 | 40.2 | 115 | MURO | 41 | MURO-41-28 | 2026-10-29 | NUEVO | 2026-10-29 | 41 | 5.2 | 41.4 | 3 | 40.51481 | 31.5
NATIVA | 612 |  | Concreto | MUROS AP 1306-1307 TORRE 5 | 2026-03-18 | 4/15/2026 12:00:00 AM |  | 28 | 35 | 41.8 | 119 | MURO | 41 | MURO-41-28 | 2026-10-29 | NUEVO | 2026-10-29 | 41 | 6.8 | 41.4 | 3 | 41.48148 | 31.5
NATIVA | 613 |  | Concreto | MUROS PISO 18 APTO 1806 Y 1807 TORRE 4 | 2026-03-18 | 4/15/2026 12:00:00 AM |  | 28 | 35 | 41.7 | 119 | MURO | 41 | MURO-41-28 | 2026-10-29 | NUEVO | 2026-10-29 | 41 | 6.7 | 41.33333 | 3 | 41.48148 | 31.5
NATIVA | 613 |  | Concreto | MUROS PISO 18 APTO 1806 Y 1807 TORRE 4 | 2026-03-18 | 4/15/2026 12:00:00 AM |  | 28 | 35 | 40 | 114 | MURO | 41 | MURO-41-28 | 2026-10-29 | NUEVO | 2026-10-29 | 41 | 5 | 41.33333 | 3 | 41.48148 | 31.5
NATIVA | 613 |  | Concreto | MUROS PISO 18 APTO 1806 Y 1807 TORRE 4 | 2026-03-18 | 4/15/2026 12:00:00 AM |  | 28 | 35 | 42.3 | 121 | MURO | 41 | MURO-41-28 | 2026-10-29 | NUEVO | 2026-10-29 | 41 | 7.3 | 41.33333 | 3 | 41.91111 | 31.5
NATIVA | 606 |  | Concreto | MUROS AP 1301-1312 TORRE 5 | 2026-03-17 | 4/14/2026 12:00:00 AM |  | 28 | 35 | 40.2 | 115 | MURO | 41 | MURO-41-28 | 2026-10-29 | NUEVO | 2026-10-29 | 41 | 5.2 | 43.43333 | 3 | 41.91111 | 31.5
NATIVA | 606 |  | Concreto | MUROS AP 1301-1312 TORRE 5 | 2026-03-17 | 4/14/2026 12:00:00 AM |  | 28 | 35 | 47.2 | 135 | MURO | 41 | MURO-41-28 | 2026-10-29 | NUEVO | 2026-10-29 | 41 | 12.2 | 43.43333 | 3 | 41.91111 | 31.5
NATIVA | 606 |  | Concreto | MUROS AP 1301-1312 TORRE 5 | 2026-03-17 | 4/14/2026 12:00:00 AM |  | 28 | 35 | 42.9 | 122 | MURO | 41 | MURO-41-28 | 2026-10-29 | NUEVO | 2026-10-29 | 41 | 7.9 | 43.43333 | 3 | 40.98889 | 31.5
NATIVA | 608 |  | Concreto | MUROS PISO 18 APTO 1802 Y 1803 TORRE 4 | 2026-03-17 | 4/14/2026 12:00:00 AM |  | 28 | 35 | 32.4 | 93 | MURO | 41 | MURO-41-28 | 2026-10-29 | NUEVO | 2026-10-29 | 41 | -2.6 | 36.6 | 3 | 40.98889 | 31.5
NATIVA | 608 |  | Concreto | MUROS PISO 18 APTO 1802 Y 1803 TORRE 4 | 2026-03-17 | 4/14/2026 12:00:00 AM |  | 28 | 35 | 40.1 | 115 | MURO | 41 | MURO-41-28 | 2026-10-29 | NUEVO | 2026-10-29 | 41 | 5.1 | 36.6 | 3 | 40.98889 | 31.5
NATIVA | 608 |  | Concreto | MUROS PISO 18 APTO 1802 Y 1803 TORRE 4 | 2026-03-17 | 4/14/2026 12:00:00 AM |  | 28 | 35 | 37.3 | 106 | MURO | 41 | MURO-41-28 | 2026-10-29 | NUEVO | 2026-10-29 | 41 | 2.3 | 36.6 | 3 | 40.53704 | 31.5
NATIVA | 595 |  | Concreto | MUROS PISO 17 APTO 1708 Y 1709 TORRE 4 | 2026-03-13 | 4/10/2026 12:00:00 AM |  | 28 | 35 | 40.7 | 116 | MURO | 41 | MURO-41-28 | 2026-10-29 | NUEVO | 2026-10-29 | 41 | 5.7 | 41.7 | 3 | 40.53704 | 31.5
NATIVA | 595 |  | Concreto | MUROS PISO 17 APTO 1708 Y 1709 TORRE 4 | 2026-03-13 | 4/10/2026 12:00:00 AM |  | 28 | 35 | 43 | 123 | MURO | 41 | MURO-41-28 | 2026-10-29 | NUEVO | 2026-10-29 | 41 | 8 | 41.7 | 3 | 40.53704 | 31.5
NATIVA | 595 |  | Concreto | MUROS PISO 17 APTO 1708 Y 1709 TORRE 4 | 2026-03-13 | 4/10/2026 12:00:00 AM |  | 28 | 35 | 41.4 | 118 | MURO | 41 | MURO-41-28 | 2026-10-29 | NUEVO | 2026-10-29 | 41 | 6.4 | 41.7 | 3 | 40.65926 | 31.5
NATIVA | 597 |  | Concreto | MUROS AP 1303-1302 TORRE 5 | 2026-03-13 | 4/10/2026 12:00:00 AM |  | 28 | 35 | 48.4 | 138 | MURO | 41 | MURO-41-28 | 2026-10-29 | NUEVO | 2026-10-29 | 41 | 13.4 | 43.8 | 3 | 40.65926 | 31.5
NATIVA | 597 |  | Concreto | MUROS AP 1303-1302 TORRE 5 | 2026-03-13 | 4/10/2026 12:00:00 AM |  | 28 | 35 | 44.8 | 128 | MURO | 41 | MURO-41-28 | 2026-10-29 | NUEVO | 2026-10-29 | 41 | 9.8 | 43.8 | 3 | 40.65926 | 31.5
NATIVA | 597 |  | Concreto | MUROS AP 1303-1302 TORRE 5 | 2026-03-13 | 4/10/2026 12:00:00 AM |  | 28 | 35 | 38.2 | 109 | MURO | 41 | MURO-41-28 | 2026-10-29 | NUEVO | 2026-10-29 | 41 | 3.2 | 43.8 | 3 | 41.81111 | 31.5
NATIVA | 592 |  | Concreto | MUROS P12 AP 1208-1209 TORRE 5 | 2026-03-12 | 4/9/2026 12:00:00 AM |  | 28 | 35 | 39.3 | 112 | MURO | 41 | MURO-41-28 | 2026-10-29 | NUEVO | 2026-10-29 | 41 | 4.3 | 41.6 | 3 | 41.81111 | 31.5
NATIVA | 592 |  | Concreto | MUROS P12 AP 1208-1209 TORRE 5 | 2026-03-12 | 4/9/2026 12:00:00 AM |  | 28 | 35 | 42.8 | 122 | MURO | 41 | MURO-41-28 | 2026-10-29 | NUEVO | 2026-10-29 | 41 | 7.8 | 41.6 | 3 | 41.81111 | 31.5
NATIVA | 592 |  | Concreto | MUROS P12 AP 1208-1209 TORRE 5 | 2026-03-12 | 4/9/2026 12:00:00 AM |  | 28 | 35 | 42.7 | 122 | MURO | 41 | MURO-41-28 | 2026-10-29 | NUEVO | 2026-10-29 | 41 | 7.7 | 41.6 | 3 | 40.81111 | 31.5
NATIVA | 593 |  | Concreto | MUROS PISO 17 APTO 1701 Y 1712 TORRE 4 | 2026-03-12 | 4/9/2026 12:00:00 AM |  | 28 | 35 | 40.8 | 117 | MURO | 41 | MURO-41-28 | 2026-10-29 | NUEVO | 2026-10-29 | 41 | 5.8 | 34.7 | 3 | 40.81111 | 31.5
NATIVA | 593 |  | Concreto | MUROS PISO 17 APTO 1701 Y 1712 TORRE 4 | 2026-03-12 | 4/9/2026 12:00:00 AM |  | 28 | 35 | 34.7 | 99 | MURO | 41 | MURO-41-28 | 2026-10-29 | NUEVO | 2026-10-29 | 41 | -0.3 | 34.7 | 3 | 40.81111 | 31.5
NATIVA | 593 |  | Concreto | MUROS PISO 17 APTO 1701 Y 1712 TORRE 4 | 2026-03-12 | 4/9/2026 12:00:00 AM |  | 28 | 35 | 28.6 | 82 | MURO | 41 | MURO-41-28 | 2026-10-29 | NUEVO | 2026-10-29 | 41 | -6.4 | 34.7 | 3 | 38.8037 | 31.5
NATIVA | 587 |  | Concreto | MUROS P12 APTOS 1210 - 1211 TORRE 5 | 2026-03-11 | 4/8/2026 12:00:00 AM |  | 28 | 35 | 37.6 | 107 | MURO | 41 | MURO-41-28 | 2026-10-29 | NUEVO | 2026-10-29 | 41 | 2.6 | 38.26667 | 3 | 38.8037 | 31.5
NATIVA | 587 |  | Concreto | MUROS P12 APTOS 1210 - 1211 TORRE 5 | 2026-03-11 | 4/8/2026 12:00:00 AM |  | 28 | 35 | 35.8 | 102 | MURO | 41 | MURO-41-28 | 2026-10-29 | NUEVO | 2026-10-29 | 41 | 0.8 | 38.26667 | 3 | 38.8037 | 31.5
NATIVA | 587 |  | Concreto | MUROS P12 APTOS 1210 - 1211 TORRE 5 | 2026-03-11 | 4/8/2026 12:00:00 AM |  | 28 | 35 | 41.4 | 118 | MURO | 41 | MURO-41-28 | 2026-10-29 | NUEVO | 2026-10-29 | 41 | 6.4 | 38.26667 | 3 | 37.03333 | 31.5
NATIVA | 588 |  | Concreto | MUROS PISO 17 APTO 1706 Y 1707 TORRE 4 | 2026-03-11 | 4/8/2026 12:00:00 AM |  | 28 | 35 | 37.3 | 106 | MURO | 41 | MURO-41-28 | 2026-10-29 | NUEVO | 2026-10-29 | 41 | 2.3 | 36.4 | 3 | 37.03333 | 31.5
NATIVA | 588 |  | Concreto | MUROS PISO 17 APTO 1706 Y 1707 TORRE 4 | 2026-03-11 | 4/8/2026 12:00:00 AM |  | 28 | 35 | 36.1 | 103 | MURO | 41 | MURO-41-28 | 2026-10-29 | NUEVO | 2026-10-29 | 41 | 1.1 | 36.4 | 3 | 37.03333 | 31.5
NATIVA | 588 |  | Concreto | MUROS PISO 17 APTO 1706 Y 1707 TORRE 4 | 2026-03-11 | 4/8/2026 12:00:00 AM |  | 28 | 35 | 35.8 | 102 | MURO | 41 | MURO-41-28 | 2026-10-29 | NUEVO | 2026-10-29 | 41 | 0.8 | 36.4 | 3 | 36.87037 | 31.5
NATIVA | 580 |  | Concreto | MUROS AP 1206-1207 TORRE 5 | 2026-03-10 | 4/7/2026 12:00:00 AM |  | 28 | 35 | 38.6 | 110 | MURO | 41 | MURO-41-28 | 2026-10-29 | NUEVO | 2026-10-29 | 41 | 3.6 | 36.56667 | 3 | 36.87037 | 31.5
NATIVA | 580 |  | Concreto | MUROS AP 1206-1207 TORRE 5 | 2026-03-10 | 4/7/2026 12:00:00 AM |  | 28 | 35 | 32.9 | 94 | MURO | 41 | MURO-41-28 | 2026-10-29 | NUEVO | 2026-10-29 | 41 | -2.1 | 36.56667 | 3 | 36.87037 | 31.5
NATIVA | 580 |  | Concreto | MUROS AP 1206-1207 TORRE 5 | 2026-03-10 | 4/7/2026 12:00:00 AM |  | 28 | 35 | 38.2 | 109 | MURO | 41 | MURO-41-28 | 2026-10-29 | NUEVO | 2026-10-29 | 41 | 3.2 | 36.56667 | 3 | 36.47037 | 31.5
NATIVA | 581 |  | Concreto | MUROS PISO 17 APTO 1702 Y 1703 TORRE 4 | 2026-03-10 | 4/7/2026 12:00:00 AM |  | 28 | 35 | 36.9 | 106 | MURO | 41 | MURO-41-28 | 2026-10-29 | NUEVO | 2026-10-29 | 41 | 1.9 | 35.53333 | 3 | 36.47037 | 31.5
NATIVA | 581 |  | Concreto | MUROS PISO 17 APTO 1702 Y 1703 TORRE 4 | 2026-03-10 | 4/7/2026 12:00:00 AM |  | 28 | 35 | 35.3 | 101 | MURO | 41 | MURO-41-28 | 2026-10-29 | NUEVO | 2026-10-29 | 41 | 0.3 | 35.53333 | 3 | 36.47037 | 31.5
NATIVA | 581 |  | Concreto | MUROS PISO 17 APTO 1702 Y 1703 TORRE 4 | 2026-03-10 | 4/7/2026 12:00:00 AM |  | 28 | 35 | 34.4 | 98 | MURO | 41 | MURO-41-28 | 2026-10-29 | NUEVO | 2026-10-29 | 41 | -0.6 | 35.53333 | 3 | 36.58889 | 31.5
NATIVA | 575 |  | Concreto | MUROS PISO 17 APTO 1704 Y 1705 TORRE 4 | 2026-03-09 | 4/6/2026 12:00:00 AM |  | 28 | 35 | 37.5 | 107 | MURO | 41 | MURO-41-28 | 2026-10-29 | NUEVO | 2026-10-29 | 41 | 2.5 | 38.3 | 3 | 36.58889 | 31.5
NATIVA | 575 |  | Concreto | MUROS PISO 17 APTO 1704 Y 1705 TORRE 4 | 2026-03-09 | 4/6/2026 12:00:00 AM |  | 28 | 35 | 31.4 | 90 | MURO | 41 | MURO-41-28 | 2026-10-29 | NUEVO | 2026-10-29 | 41 | -3.6 | 38.3 | 3 | 36.58889 | 31.5
NATIVA | 575 |  | Concreto | MUROS PISO 17 APTO 1704 Y 1705 TORRE 4 | 2026-03-09 | 4/6/2026 12:00:00 AM |  | 28 | 35 | 46 | 131 | MURO | 41 | MURO-41-28 | 2026-10-29 | NUEVO | 2026-10-29 | 41 | 11 | 38.3 | 3 | 34.56296 | 31.5
NATIVA | 576 |  | Concreto | MUROS AP 1201-1212 TORRE 5 | 2026-03-09 | 4/6/2026 12:00:00 AM |  | 28 | 35 | 27.7 | 79 | MURO | 41 | MURO-41-28 | 2026-10-29 | NUEVO | 2026-10-29 | 41 | -7.3 | 26.5 | 3 | 34.56296 | 31.5
NATIVA | 576 |  | Concreto | MUROS AP 1201-1212 TORRE 5 | 2026-03-09 | 4/6/2026 12:00:00 AM |  | 28 | 35 | 25.6 | 73 | MURO | 41 | MURO-41-28 | 2026-10-29 | NUEVO | 2026-10-29 | 41 | -9.4 | 26.5 | 3 | 34.56296 | 31.5
NATIVA | 576 |  | Concreto | MUROS AP 1201-1212 TORRE 5 | 2026-03-09 | 4/6/2026 12:00:00 AM |  | 28 | 35 | 26.2 | 75 | MURO | 41 | MURO-41-28 | 2026-10-29 | NUEVO | 2026-10-29 | 41 | -8.8 | 26.5 | 3 | 34.17778 | 31.5
NATIVA | 572 |  | Concreto | MUROS AP 1204-1205 TORRE 5 | 2026-03-07 | 4/4/2026 12:00:00 AM |  | 28 | 35 | 37.8 | 108 | MURO | 41 | MURO-41-28 | 2026-10-29 | NUEVO | 2026-10-29 | 41 | 2.8 | 38.83333 | 3 | 34.17778 | 31.5
NATIVA | 572 |  | Concreto | MUROS AP 1204-1205 TORRE 5 | 2026-03-07 | 4/4/2026 12:00:00 AM |  | 28 | 35 | 38.7 | 110 | MURO | 41 | MURO-41-28 | 2026-10-29 | NUEVO | 2026-10-29 | 41 | 3.7 | 38.83333 | 3 | 34.17778 | 31.5
NATIVA | 572 |  | Concreto | MUROS AP 1204-1205 TORRE 5 | 2026-03-07 | 4/4/2026 12:00:00 AM |  | 28 | 35 | 40 | 114 | MURO | 41 | MURO-41-28 | 2026-10-29 | NUEVO | 2026-10-29 | 41 | 5 | 38.83333 | 3 | 34.25556 | 31.5
NATIVA | 566 |  | Concreto | MUROS PISO 16 APTO 1610 Y 1611 TORRE 4 | 2026-03-06 | 4/3/2026 12:00:00 AM |  | 28 | 35 | 39.9 | 114 | MURO | 41 | MURO-41-28 | 2026-10-29 | NUEVO | 2026-10-29 | 41 | 4.9 | 37 | 3 | 34.25556 | 31.5
NATIVA | 566 |  | Concreto | MUROS PISO 16 APTO 1610 Y 1611 TORRE 4 | 2026-03-06 | 4/3/2026 12:00:00 AM |  | 28 | 35 | 41.4 | 118 | MURO | 41 | MURO-41-28 | 2026-10-29 | NUEVO | 2026-10-29 | 41 | 6.4 | 37 | 3 | 34.25556 | 31.5
NATIVA | 566 |  | Concreto | MUROS PISO 16 APTO 1610 Y 1611 TORRE 4 | 2026-03-06 | 4/3/2026 12:00:00 AM |  | 28 | 35 | 29.7 | 85 | MURO | 41 | MURO-41-28 | 2026-10-29 | NUEVO | 2026-10-29 | 41 | -5.3 | 37 | 3 | 36.45926 | 31.5
NATIVA | 569 |  | Concreto | MUROS AP 1203-1202 TORRE 5 | 2026-03-06 | 4/3/2026 12:00:00 AM |  | 28 | 35 | 37.4 | 107 | MURO | 41 | MURO-41-28 | 2026-10-29 | NUEVO | 2026-10-29 | 41 | 2.4 | 37.06667 | 3 | 36.45926 | 31.5
NATIVA | 569 |  | Concreto | MUROS AP 1203-1202 TORRE 5 | 2026-03-06 | 4/3/2026 12:00:00 AM |  | 28 | 35 | 32.5 | 93 | MURO | 41 | MURO-41-28 | 2026-10-29 | NUEVO | 2026-10-29 | 41 | -2.5 | 37.06667 | 3 | 36.45926 | 31.5
NATIVA | 569 |  | Concreto | MUROS AP 1203-1202 TORRE 5 | 2026-03-06 | 4/3/2026 12:00:00 AM |  | 28 | 35 | 41.3 | 118 | MURO | 41 | MURO-41-28 | 2026-10-29 | NUEVO | 2026-10-29 | 41 | 6.3 | 37.06667 | 3 | 37.69259 | 31.5
NATIVA | 563 |  | Concreto | MUROS PISO 16 APTO 1608 Y 1609 TORRE 4 | 2026-03-05 | 4/2/2026 12:00:00 AM |  | 28 | 35 | 42.6 | 122 | MURO | 41 | MURO-41-28 | 2026-10-29 | NUEVO | 2026-10-29 | 41 | 7.6 | 39.1 | 3 | 37.69259 | 31.5
NATIVA | 563 |  | Concreto | MUROS PISO 16 APTO 1608 Y 1609 TORRE 4 | 2026-03-05 | 4/2/2026 12:00:00 AM |  | 28 | 35 | 41.1 | 117 | MURO | 41 | MURO-41-28 | 2026-10-29 | NUEVO | 2026-10-29 | 41 | 6.1 | 39.1 | 3 | 37.69259 | 31.5
NATIVA | 563 |  | Concreto | MUROS PISO 16 APTO 1608 Y 1609 TORRE 4 | 2026-03-05 | 4/2/2026 12:00:00 AM |  | 28 | 35 | 33.6 | 96 | MURO | 41 | MURO-41-28 | 2026-10-29 | NUEVO | 2026-10-29 | 41 | -1.4 | 39.1 | 3 | 37.87037 | 31.5
NATIVA | 564 |  | Concreto | MUROS P11 AP 1108-1109 TORRE 5 | 2026-03-05 | 4/2/2026 12:00:00 AM |  | 28 | 35 | 39.7 | 113 | MURO | 41 | MURO-41-28 | 2026-10-29 | NUEVO | 2026-10-29 | 41 | 4.7 | 37.66667 | 3 | 37.87037 | 31.5
NATIVA | 564 |  | Concreto | MUROS P11 AP 1108-1109 TORRE 5 | 2026-03-05 | 4/2/2026 12:00:00 AM |  | 28 | 35 | 38.6 | 110 | MURO | 41 | MURO-41-28 | 2026-10-29 | NUEVO | 2026-10-29 | 41 | 3.6 | 37.66667 | 3 | 37.87037 | 31.5
NATIVA | 564 |  | Concreto | MUROS P11 AP 1108-1109 TORRE 5 | 2026-03-05 | 4/2/2026 12:00:00 AM |  | 28 | 35 | 34.7 | 99 | MURO | 41 | MURO-41-28 | 2026-10-29 | NUEVO | 2026-10-29 | 41 | -0.3 | 37.66667 | 3 | 38.74444 | 31.5
NATIVA | 558 |  | Concreto | MUROS P1111-1110 TORRE 5 | 2026-03-04 | 4/1/2026 12:00:00 AM |  | 28 | 35 | 41.1 | 117 | MURO | 41 | MURO-41-28 | 2026-10-29 | NUEVO | 2026-10-29 | 41 | 6.1 | 40.66667 | 3 | 38.74444 | 31.5
NATIVA | 558 |  | Concreto | MUROS P1111-1110 TORRE 5 | 2026-03-04 | 4/1/2026 12:00:00 AM |  | 28 | 35 | 41.1 | 117 | MURO | 41 | MURO-41-28 | 2026-10-29 | NUEVO | 2026-10-29 | 41 | 6.1 | 40.66667 | 3 | 38.74444 | 31.5
NATIVA | 558 |  | Concreto | MUROS P1111-1110 TORRE 5 | 2026-03-04 | 4/1/2026 12:00:00 AM |  | 28 | 35 | 39.8 | 114 | MURO | 41 | MURO-41-28 | 2026-10-29 | NUEVO | 2026-10-29 | 41 | 4.8 | 40.66667 | 3 | 40.36667 | 31.5
NATIVA | 559 |  | Concreto | MUROS PISO 16 APTO 1601 Y 1612 TORRE 4 | 2026-03-04 | 4/1/2026 12:00:00 AM |  | 28 | 35 | 42.5 | 121 | MURO | 41 | MURO-41-28 | 2026-10-29 | NUEVO | 2026-10-29 | 41 | 7.5 | 44.6 | 3 | 40.36667 | 31.5
NATIVA | 559 |  | Concreto | MUROS PISO 16 APTO 1601 Y 1612 TORRE 4 | 2026-03-04 | 4/1/2026 12:00:00 AM |  | 28 | 35 | 44.9 | 128 | MURO | 41 | MURO-41-28 | 2026-10-29 | NUEVO | 2026-10-29 | 41 | 9.9 | 44.6 | 3 | 40.36667 | 31.5
NATIVA | 559 |  | Concreto | MUROS PISO 16 APTO 1601 Y 1612 TORRE 4 | 2026-03-04 | 4/1/2026 12:00:00 AM |  | 28 | 35 | 46.4 | 133 | MURO | 41 | MURO-41-28 | 2026-10-29 | NUEVO | 2026-10-29 | 41 | 11.4 | 44.6 | 3 | 41.31852 | 31.5
NATIVA | 555 |  | Concreto | MUROS PISO 16 APTO 1606 Y 1607 TORRE 4 | 2026-03-03 | 3/31/2026 12:00:00 AM |  | 28 | 35 | 40.7 | 116 | MURO | 41 | MURO-41-28 | 2026-10-29 | NUEVO | 2026-10-29 | 41 | 5.7 | 39.2 | 3 | 41.31852 | 31.5
NATIVA | 555 |  | Concreto | MUROS PISO 16 APTO 1606 Y 1607 TORRE 4 | 2026-03-03 | 3/31/2026 12:00:00 AM |  | 28 | 35 | 39.7 | 114 | MURO | 41 | MURO-41-28 | 2026-10-29 | NUEVO | 2026-10-29 | 41 | 4.7 | 39.2 | 3 | 41.31852 | 31.5
NATIVA | 555 |  | Concreto | MUROS PISO 16 APTO 1606 Y 1607 TORRE 4 | 2026-03-03 | 3/31/2026 12:00:00 AM |  | 28 | 35 | 37.2 | 106 | MURO | 41 | MURO-41-28 | 2026-10-29 | NUEVO | 2026-10-29 | 41 | 2.2 | 39.2 | 3 | 41.48148 | 31.5
NATIVA | 556 |  | Concreto | MUROS AP 1106-1107 TORRE 5 | 2026-03-03 | 3/31/2026 12:00:00 AM |  | 28 | 35 | 43.7 | 125 | MURO | 41 | MURO-41-28 | 2026-10-29 | NUEVO | 2026-10-29 | 41 | 8.7 | 40.63333 | 3 | 41.48148 | 31.5
NATIVA | 556 |  | Concreto | MUROS AP 1106-1107 TORRE 5 | 2026-03-03 | 3/31/2026 12:00:00 AM |  | 28 | 35 | 38.7 | 110 | MURO | 41 | MURO-41-28 | 2026-10-29 | NUEVO | 2026-10-29 | 41 | 3.7 | 40.63333 | 3 | 41.48148 | 31.5
NATIVA | 556 |  | Concreto | MUROS AP 1106-1107 TORRE 5 | 2026-03-03 | 3/31/2026 12:00:00 AM |  | 28 | 35 | 39.5 | 113 | MURO | 41 | MURO-41-28 | 2026-10-29 | NUEVO | 2026-10-29 | 41 | 4.5 | 40.63333 | 3 | 42.52963 | 31.5
NATIVA | 550 |  | Concreto | MUROS AP 1101-1112 TORRE 5 | 2026-02-28 | 3/28/2026 12:00:00 AM |  | 28 | 35 | 47 | 134 | MURO | 41 | MURO-41-28 | 2026-10-29 | NUEVO | 2026-10-29 | 41 | 12 | 49.33333 | 3 | 42.52963 | 31.5
NATIVA | 550 |  | Concreto | MUROS AP 1101-1112 TORRE 5 | 2026-02-28 | 3/28/2026 12:00:00 AM |  | 28 | 35 | 48.3 | 138 | MURO | 41 | MURO-41-28 | 2026-10-29 | NUEVO | 2026-10-29 | 41 | 13.3 | 49.33333 | 3 | 42.52963 | 31.5
NATIVA | 550 |  | Concreto | MUROS AP 1101-1112 TORRE 5 | 2026-02-28 | 3/28/2026 12:00:00 AM |  | 28 | 35 | 52.7 | 151 | MURO | 41 | MURO-41-28 | 2026-10-29 | NUEVO | 2026-10-29 | 41 | 17.7 | 49.33333 | 3 | 43.45556 | 31.5
NATIVA | 551 |  | Concreto | MUROS PISO 16 APTO 1602 Y 1603 TORRE 4 | 2026-02-28 | 3/28/2026 12:00:00 AM |  | 28 | 35 | 45.3 | 130 | MURO | 41 | MURO-41-28 | 2026-10-29 | NUEVO | 2026-10-29 | 41 | 10.3 | 41 | 3 | 43.45556 | 31.5
NATIVA | 551 |  | Concreto | MUROS PISO 16 APTO 1602 Y 1603 TORRE 4 | 2026-02-28 | 3/28/2026 12:00:00 AM |  | 28 | 35 | 32.5 | 93 | MURO | 41 | MURO-41-28 | 2026-10-29 | NUEVO | 2026-10-29 | 41 | -2.5 | 41 | 3 | 43.45556 | 31.5
NATIVA | 551 |  | Concreto | MUROS PISO 16 APTO 1602 Y 1603 TORRE 4 | 2026-02-28 | 3/28/2026 12:00:00 AM |  | 28 | 35 | 45.2 | 129 | MURO | 41 | MURO-41-28 | 2026-10-29 | NUEVO | 2026-10-29 | 41 | 10.2 | 41 | 3 | 43.49259 | 31.5
NATIVA | 545 |  | Concreto | MUROS PISO 16 APTO 1604 Y 1605 TORRE 4 | 2026-02-27 | 3/27/2026 12:00:00 AM |  | 28 | 35 | 38.4 | 110 | MURO | 41 | MURO-41-28 | 2026-10-29 | NUEVO | 2026-10-29 | 41 | 3.4 | 39.9 | 3 | 43.49259 | 31.5
NATIVA | 545 |  | Concreto | MUROS PISO 16 APTO 1604 Y 1605 TORRE 4 | 2026-02-27 | 3/27/2026 12:00:00 AM |  | 28 | 35 | 40.8 | 117 | MURO | 41 | MURO-41-28 | 2026-10-29 | NUEVO | 2026-10-29 | 41 | 5.8 | 39.9 | 3 | 43.49259 | 31.5
NATIVA | 545 |  | Concreto | MUROS PISO 16 APTO 1604 Y 1605 TORRE 4 | 2026-02-27 | 3/27/2026 12:00:00 AM |  | 28 | 35 | 40.5 | 116 | MURO | 41 | MURO-41-28 | 2026-10-29 | NUEVO | 2026-10-29 | 41 | 5.5 | 39.9 | 3 | 42.61111 | 31.5
NATIVA | 546 |  | Concreto | MUROS AP 1103 Y 1104 TORRE 5 | 2026-02-27 | 3/27/2026 12:00:00 AM |  | 28 | 35 | 46 | 131 | MURO | 41 | MURO-41-28 | 2026-10-29 | NUEVO | 2026-10-29 | 41 | 11 | 45.73333 | 3 | 42.61111 | 31.5
NATIVA | 546 |  | Concreto | MUROS AP 1103 Y 1104 TORRE 5 | 2026-02-27 | 3/27/2026 12:00:00 AM |  | 28 | 35 | 46.7 | 133 | MURO | 41 | MURO-41-28 | 2026-10-29 | NUEVO | 2026-10-29 | 41 | 11.7 | 45.73333 | 3 | 42.61111 | 31.5
NATIVA | 546 |  | Concreto | MUROS AP 1103 Y 1104 TORRE 5 | 2026-02-27 | 3/27/2026 12:00:00 AM |  | 28 | 35 | 44.5 | 127 | MURO | 41 | MURO-41-28 | 2026-10-29 | NUEVO | 2026-10-29 | 41 | 9.5 | 45.73333 | 3 | 41.44074 | 31.5
NATIVA | 540 |  | Concreto | MUROS PISO 15 APTO 1510 Y 1511 TORRE 4 | 2026-02-26 | 3/26/2026 12:00:00 AM |  | 28 | 35 | 39.2 | 112 | MURO | 41 | MURO-41-28 | 2026-10-29 | NUEVO | 2026-10-29 | 41 | 4.2 | 37.53333 | 3 | 41.44074 | 31.5
NATIVA | 540 |  | Concreto | MUROS PISO 15 APTO 1510 Y 1511 TORRE 4 | 2026-02-26 | 3/26/2026 12:00:00 AM |  | 28 | 35 | 36.4 | 104 | MURO | 41 | MURO-41-28 | 2026-10-29 | NUEVO | 2026-10-29 | 41 | 1.4 | 37.53333 | 3 | 41.44074 | 31.5
NATIVA | 540 |  | Concreto | MUROS PISO 15 APTO 1510 Y 1511 TORRE 4 | 2026-02-26 | 3/26/2026 12:00:00 AM |  | 28 | 35 | 37 | 106 | MURO | 41 | MURO-41-28 | 2026-10-29 | NUEVO | 2026-10-29 | 41 | 2 | 37.53333 | 3 | 41.92222 | 31.5
NATIVA | 542 |  | Concreto | MUROS AP 1103-1102 TORRE 5 | 2026-02-26 | 3/26/2026 12:00:00 AM |  | 28 | 35 | 42.1 | 120 | MURO | 41 | MURO-41-28 | 2026-10-29 | NUEVO | 2026-10-29 | 41 | 7.1 | 43.8 | 3 | 41.92222 | 31.5
NATIVA | 542 |  | Concreto | MUROS AP 1103-1102 TORRE 5 | 2026-02-26 | 3/26/2026 12:00:00 AM |  | 28 | 35 | 45.1 | 129 | MURO | 41 | MURO-41-28 | 2026-10-29 | NUEVO | 2026-10-29 | 41 | 10.1 | 43.8 | 3 | 41.92222 | 31.5
NATIVA | 542 |  | Concreto | MUROS AP 1103-1102 TORRE 5 | 2026-02-26 | 3/26/2026 12:00:00 AM |  | 28 | 35 | 44.2 | 126 | MURO | 41 | MURO-41-28 | 2026-10-29 | NUEVO | 2026-10-29 | 41 | 9.2 | 43.8 | 3 | 40.31111 | 31.5
NATIVA | 535 |  | Concreto | MUROS PISO 15 APTO 1508 Y 1509 TORRE 4 | 2026-02-25 | 3/25/2026 12:00:00 AM |  | 28 | 35 | 35.2 | 100 | MURO | 41 | MURO-41-28 | 2026-10-29 | NUEVO | 2026-10-29 | 41 | 0.2 | 36.53333 | 3 | 40.31111 | 31.5
NATIVA | 535 |  | Concreto | MUROS PISO 15 APTO 1508 Y 1509 TORRE 4 | 2026-02-25 | 3/25/2026 12:00:00 AM |  | 28 | 35 | 37.9 | 108 | MURO | 41 | MURO-41-28 | 2026-10-29 | NUEVO | 2026-10-29 | 41 | 2.9 | 36.53333 | 3 | 40.31111 | 31.5
NATIVA | 535 |  | Concreto | MUROS PISO 15 APTO 1508 Y 1509 TORRE 4 | 2026-02-25 | 3/25/2026 12:00:00 AM |  | 28 | 35 | 36.5 | 104 | MURO | 41 | MURO-41-28 | 2026-10-29 | NUEVO | 2026-10-29 | 41 | 1.5 | 36.53333 | 3 | 40.15556 | 31.5
NATIVA | 536 |  | Concreto | MUROS P1011-1010 TORRE 5 | 2026-02-25 | 3/25/2026 12:00:00 AM |  | 28 | 35 | 43 | 123 | MURO | 41 | MURO-41-28 | 2026-10-29 | NUEVO | 2026-10-29 | 41 | 8 | 41.43333 | 3 | 40.15556 | 31.5
NATIVA | 536 |  | Concreto | MUROS P1011-1010 TORRE 5 | 2026-02-25 | 3/25/2026 12:00:00 AM |  | 28 | 35 | 39.2 | 112 | MURO | 41 | MURO-41-28 | 2026-10-29 | NUEVO | 2026-10-29 | 41 | 4.2 | 41.43333 | 3 | 40.15556 | 31.5
NATIVA | 536 |  | Concreto | MUROS P1011-1010 TORRE 5 | 2026-02-25 | 3/25/2026 12:00:00 AM |  | 28 | 35 | 42.1 | 120 | MURO | 41 | MURO-41-28 | 2026-10-29 | NUEVO | 2026-10-29 | 41 | 7.1 | 41.43333 | 3 | 39.41111 | 31.5
NATIVA | 531 |  | Concreto | MUROS PISO 15 APTO 1501 Y 1512 TORRE 4 | 2026-02-24 | 3/24/2026 12:00:00 AM |  | 28 | 35 | 39 | 111 | MURO | 41 | MURO-41-28 | 2026-10-29 | NUEVO | 2026-10-29 | 41 | 4 | 38.5 | 3 | 39.41111 | 31.5
NATIVA | 531 |  | Concreto | MUROS PISO 15 APTO 1501 Y 1512 TORRE 4 | 2026-02-24 | 3/24/2026 12:00:00 AM |  | 28 | 35 | 37.2 | 106 | MURO | 41 | MURO-41-28 | 2026-10-29 | NUEVO | 2026-10-29 | 41 | 2.2 | 38.5 | 3 | 39.41111 | 31.5
NATIVA | 531 |  | Concreto | MUROS PISO 15 APTO 1501 Y 1512 TORRE 4 | 2026-02-24 | 3/24/2026 12:00:00 AM |  | 28 | 35 | 39.3 | 112 | MURO | 41 | MURO-41-28 | 2026-10-29 | NUEVO | 2026-10-29 | 41 | 4.3 | 38.5 | 3 | 39.67407 | 31.5
NATIVA | 532 |  | Concreto | MUROS P10 AP 1008-1009 TORRE 5 | 2026-02-24 | 3/24/2026 12:00:00 AM |  | 28 | 35 | 43 | 123 | MURO | 41 | MURO-41-28 | 2026-10-29 | NUEVO | 2026-10-29 | 41 | 8 | 40.36667 | 3 | 39.67407 | 31.5
NATIVA | 532 |  | Concreto | MUROS P10 AP 1008-1009 TORRE 5 | 2026-02-24 | 3/24/2026 12:00:00 AM |  | 28 | 35 | 39.3 | 112 | MURO | 41 | MURO-41-28 | 2026-10-29 | NUEVO | 2026-10-29 | 41 | 4.3 | 40.36667 | 3 | 39.67407 | 31.5
NATIVA | 532 |  | Concreto | MUROS P10 AP 1008-1009 TORRE 5 | 2026-02-24 | 3/24/2026 12:00:00 AM |  | 28 | 35 | 38.8 | 111 | MURO | 41 | MURO-41-28 | 2026-10-29 | NUEVO | 2026-10-29 | 41 | 3.8 | 40.36667 | 3 | 38.96667 | 31.5
NATIVA | 526 |  | Concreto | MUROS PISO 15 APTO 1506 Y 1507 TORRE 4 | 2026-02-23 | 3/23/2026 12:00:00 AM |  | 28 | 35 | 37.4 | 107 | MURO | 41 | MURO-41-28 | 2026-10-29 | NUEVO | 2026-10-29 | 41 | 2.4 | 36.33333 | 3 | 38.96667 | 31.5
NATIVA | 526 |  | Concreto | MUROS PISO 15 APTO 1506 Y 1507 TORRE 4 | 2026-02-23 | 3/23/2026 12:00:00 AM |  | 28 | 35 | 35.7 | 102 | MURO | 41 | MURO-41-28 | 2026-10-29 | NUEVO | 2026-10-29 | 41 | 0.7 | 36.33333 | 3 | 38.96667 | 31.5
NATIVA | 526 |  | Concreto | MUROS PISO 15 APTO 1506 Y 1507 TORRE 4 | 2026-02-23 | 3/23/2026 12:00:00 AM |  | 28 | 35 | 35.9 | 103 | MURO | 41 | MURO-41-28 | 2026-10-29 | NUEVO | 2026-10-29 | 41 | 0.9 | 36.33333 | 3 | 38.93333 | 31.5
NATIVA | 527 |  | Concreto | MUROS P10 AP 1007-1006 TORRE 5 | 2026-02-23 | 3/23/2026 12:00:00 AM |  | 28 | 35 | 40.1 | 114 | MURO | 41 | MURO-41-28 | 2026-10-29 | NUEVO | 2026-10-29 | 41 | 5.1 | 40.9 | 3 | 38.93333 | 31.5
NATIVA | 527 |  | Concreto | MUROS P10 AP 1007-1006 TORRE 5 | 2026-02-23 | 3/23/2026 12:00:00 AM |  | 28 | 35 | 41.3 | 118 | MURO | 41 | MURO-41-28 | 2026-10-29 | NUEVO | 2026-10-29 | 41 | 6.3 | 40.9 | 3 | 38.93333 | 31.5
NATIVA | 527 |  | Concreto | MUROS P10 AP 1007-1006 TORRE 5 | 2026-02-23 | 3/23/2026 12:00:00 AM |  | 28 | 35 | 41.3 | 118 | MURO | 41 | MURO-41-28 | 2026-10-29 | NUEVO | 2026-10-29 | 41 | 6.3 | 40.9 | 3 | 39.84444 | 31.5
NATIVA | 520 |  | Concreto | MUROS PISO 10 AP 1001-1012 TORRE 5 | 2026-02-21 | 3/21/2026 12:00:00 AM |  | 28 | 35 | 43 | 123 | MURO | 41 | MURO-41-28 | 2026-10-29 | NUEVO | 2026-10-29 | 41 | 8 | 43.26667 | 3 | 39.84444 | 31.5
NATIVA | 520 |  | Concreto | MUROS PISO 10 AP 1001-1012 TORRE 5 | 2026-02-21 | 3/21/2026 12:00:00 AM |  | 28 | 35 | 43.5 | 124 | MURO | 41 | MURO-41-28 | 2026-10-29 | NUEVO | 2026-10-29 | 41 | 8.5 | 43.26667 | 3 | 39.84444 | 31.5
NATIVA | 520 |  | Concreto | MUROS PISO 10 AP 1001-1012 TORRE 5 | 2026-02-21 | 3/21/2026 12:00:00 AM |  | 28 | 35 | 43.3 | 124 | MURO | 41 | MURO-41-28 | 2026-10-29 | NUEVO | 2026-10-29 | 41 | 8.3 | 43.26667 | 3 | 41.24074 | 31.5
NATIVA | 521 |  | Concreto | MUROS PISO 15 APTO 1503 Y 1502 TORRE 4 | 2026-02-21 | 3/21/2026 12:00:00 AM |  | 28 | 35 | 39.4 | 112 | MURO | 41 | MURO-41-28 | 2026-10-29 | NUEVO | 2026-10-29 | 41 | 4.4 | 41.16667 | 3 | 41.24074 | 31.5
NATIVA | 521 |  | Concreto | MUROS PISO 15 APTO 1503 Y 1502 TORRE 4 | 2026-02-21 | 3/21/2026 12:00:00 AM |  | 28 | 35 | 41 | 117 | MURO | 41 | MURO-41-28 | 2026-10-29 | NUEVO | 2026-10-29 | 41 | 6 | 41.16667 | 3 | 41.24074 | 31.5
NATIVA | 521 |  | Concreto | MUROS PISO 15 APTO 1503 Y 1502 TORRE 4 | 2026-02-21 | 3/21/2026 12:00:00 AM |  | 28 | 35 | 43.1 | 123 | MURO | 41 | MURO-41-28 | 2026-10-29 | NUEVO | 2026-10-29 | 41 | 8.1 | 41.16667 | 3 | 41.12593 | 31.5
NATIVA | 518 |  | Concreto | MUROS PISO 15 APTO 1504 Y 1505 TORRE 4 | 2026-02-20 | 3/20/2026 12:00:00 AM |  | 28 | 35 | 39.1 | 112 | MURO | 41 | MURO-41-28 | 2026-10-29 | NUEVO | 2026-10-29 | 41 | 4.1 | 37.96667 | 3 | 41.12593 | 31.5
NATIVA | 518 |  | Concreto | MUROS PISO 15 APTO 1504 Y 1505 TORRE 4 | 2026-02-20 | 3/20/2026 12:00:00 AM |  | 28 | 35 | 38.8 | 111 | MURO | 41 | MURO-41-28 | 2026-10-29 | NUEVO | 2026-10-29 | 41 | 3.8 | 37.96667 | 3 | 41.12593 | 31.5
NATIVA | 518 |  | Concreto | MUROS PISO 15 APTO 1504 Y 1505 TORRE 4 | 2026-02-20 | 3/20/2026 12:00:00 AM |  | 28 | 35 | 36 | 103 | MURO | 41 | MURO-41-28 | 2026-10-29 | NUEVO | 2026-10-29 | 41 | 1 | 37.96667 | 3 | 38.62222 | 31.5
NATIVA | 519 |  | Concreto | MUROS AP 1004-1005 TORRE 5 | 2026-02-20 | 3/20/2026 12:00:00 AM |  | 28 | 35 | 36.5 | 104 | MURO | 41 | MURO-41-28 | 2026-10-29 | NUEVO | 2026-10-29 | 41 | 1.5 | 33.46667 | 3 | 38.62222 | 31.5
NATIVA | 519 |  | Concreto | MUROS AP 1004-1005 TORRE 5 | 2026-02-20 | 3/20/2026 12:00:00 AM |  | 28 | 35 | 32.5 | 93 | MURO | 41 | MURO-41-28 | 2026-10-29 | NUEVO | 2026-10-29 | 41 | -2.5 | 33.46667 | 3 | 38.62222 | 31.5
NATIVA | 519 |  | Concreto | MUROS AP 1004-1005 TORRE 5 | 2026-02-20 | 3/20/2026 12:00:00 AM |  | 28 | 35 | 31.4 | 90 | MURO | 41 | MURO-41-28 | 2026-10-29 | NUEVO | 2026-10-29 | 41 | -3.6 | 33.46667 | 3 | 37.13333 | 31.5
NATIVA | 513 |  | Concreto | MUROS AP 1002-1003 TORRE 5 | 2026-02-19 | 3/19/2026 12:00:00 AM |  | 28 | 35 | 36.9 | 105 | MURO | 41 | MURO-41-28 | 2026-10-29 | NUEVO | 2026-10-29 | 41 | 1.9 | 39.36667 | 3 | 37.13333 | 31.5
NATIVA | 513 |  | Concreto | MUROS AP 1002-1003 TORRE 5 | 2026-02-19 | 3/19/2026 12:00:00 AM |  | 28 | 35 | 40.4 | 115 | MURO | 41 | MURO-41-28 | 2026-10-29 | NUEVO | 2026-10-29 | 41 | 5.4 | 39.36667 | 3 | 37.13333 | 31.5
NATIVA | 513 |  | Concreto | MUROS AP 1002-1003 TORRE 5 | 2026-02-19 | 3/19/2026 12:00:00 AM |  | 28 | 35 | 40.8 | 117 | MURO | 41 | MURO-41-28 | 2026-10-29 | NUEVO | 2026-10-29 | 41 | 5.8 | 39.36667 | 3 | 36.02963 | 31.5
NATIVA | 514 |  | Concreto | MUROS PISO 14 APTO 1410 Y 1411 TORRE 4 | 2026-02-19 | 3/19/2026 12:00:00 AM |  | 28 | 35 | 36.1 | 103 | MURO | 41 | MURO-41-28 | 2026-10-29 | NUEVO | 2026-10-29 | 41 | 1.1 | 33.9 | 3 | 36.02963 | 31.5
NATIVA | 514 |  | Concreto | MUROS PISO 14 APTO 1410 Y 1411 TORRE 4 | 2026-02-19 | 3/19/2026 12:00:00 AM |  | 28 | 35 | 29.2 | 83 | MURO | 41 | MURO-41-28 | 2026-10-29 | NUEVO | 2026-10-29 | 41 | -5.8 | 33.9 | 3 | 36.02963 | 31.5
NATIVA | 514 |  | Concreto | MUROS PISO 14 APTO 1410 Y 1411 TORRE 4 | 2026-02-19 | 3/19/2026 12:00:00 AM |  | 28 | 35 | 36.4 | 104 | MURO | 41 | MURO-41-28 | 2026-10-29 | NUEVO | 2026-10-29 | 41 | 1.4 | 33.9 | 3 | 36.65926 | 31.5
NATIVA | 508 |  | Concreto | MUROS PISO 14 APTO 1408 Y 1409 TORRE 4 | 2026-02-18 | 3/18/2026 12:00:00 AM |  | 28 | 35 | 35.7 | 102 | MURO | 41 | MURO-41-28 | 2026-10-29 | NUEVO | 2026-10-29 | 41 | 0.7 | 38.33333 | 3 | 36.65926 | 31.5
NATIVA | 508 |  | Concreto | MUROS PISO 14 APTO 1408 Y 1409 TORRE 4 | 2026-02-18 | 3/18/2026 12:00:00 AM |  | 28 | 35 | 40.4 | 115 | MURO | 41 | MURO-41-28 | 2026-10-29 | NUEVO | 2026-10-29 | 41 | 5.4 | 38.33333 | 3 | 36.65926 | 31.5
NATIVA | 508 |  | Concreto | MUROS PISO 14 APTO 1408 Y 1409 TORRE 4 | 2026-02-18 | 3/18/2026 12:00:00 AM |  | 28 | 35 | 38.9 | 111 | MURO | 41 | MURO-41-28 | 2026-10-29 | NUEVO | 2026-10-29 | 41 | 3.9 | 38.33333 | 3 | 37.33333 | 31.5
NATIVA | 504 |  | Concreto | MUROS P9 911-910 TORRE 5 | 2026-02-17 | 3/17/2026 12:00:00 AM |  | 28 | 35 | 37.2 | 106 | MURO | 41 | MURO-41-28 | 2026-10-29 | NUEVO | 2026-10-29 | 41 | 2.2 | 39.96667 | 3 | 37.33333 | 31.5
NATIVA | 504 |  | Concreto | MUROS P9 911-910 TORRE 5 | 2026-02-17 | 3/17/2026 12:00:00 AM |  | 28 | 35 | 43.6 | 124 | MURO | 41 | MURO-41-28 | 2026-10-29 | NUEVO | 2026-10-29 | 41 | 8.6 | 39.96667 | 3 | 37.33333 | 31.5
NATIVA | 504 |  | Concreto | MUROS P9 911-910 TORRE 5 | 2026-02-17 | 3/17/2026 12:00:00 AM |  | 28 | 35 | 39.1 | 112 | MURO | 41 | MURO-41-28 | 2026-10-29 | NUEVO | 2026-10-29 | 41 | 4.1 | 39.96667 | 3 | 39.3037 | 31.5
NATIVA | 505 |  | Concreto | MUROS PISO 14 APTO 1401 Y 1412 TORRE 4 | 2026-02-17 | 3/17/2026 12:00:00 AM |  | 28 | 35 | 43.8 | 125 | MURO | 41 | MURO-41-28 | 2026-10-29 | NUEVO | 2026-10-29 | 41 | 8.8 | 42.46667 | 3 | 39.3037 | 31.5
NATIVA | 505 |  | Concreto | MUROS PISO 14 APTO 1401 Y 1412 TORRE 4 | 2026-02-17 | 3/17/2026 12:00:00 AM |  | 28 | 35 | 44.6 | 127 | MURO | 41 | MURO-41-28 | 2026-10-29 | NUEVO | 2026-10-29 | 41 | 9.6 | 42.46667 | 3 | 39.3037 | 31.5
NATIVA | 505 |  | Concreto | MUROS PISO 14 APTO 1401 Y 1412 TORRE 4 | 2026-02-17 | 3/17/2026 12:00:00 AM |  | 28 | 35 | 39 | 111 | MURO | 41 | MURO-41-28 | 2026-10-29 | NUEVO | 2026-10-29 | 41 | 4 | 42.46667 | 3 | 41.64815 | 31.5
NATIVA | 500 |  | Concreto | MUROS P9 908-909 TORRE 5 | 2026-02-16 | 3/16/2026 12:00:00 AM |  | 28 | 35 | 46.6 | 133 | MURO | 41 | MURO-41-28 | 2026-10-29 | NUEVO | 2026-10-29 | 41 | 11.6 | 44.6 | 3 | 41.64815 | 31.5
NATIVA | 500 |  | Concreto | MUROS P9 908-909 TORRE 5 | 2026-02-16 | 3/16/2026 12:00:00 AM |  | 28 | 35 | 43.3 | 124 | MURO | 41 | MURO-41-28 | 2026-10-29 | NUEVO | 2026-10-29 | 41 | 8.3 | 44.6 | 3 | 41.64815 | 31.5
NATIVA | 500 |  | Concreto | MUROS P9 908-909 TORRE 5 | 2026-02-16 | 3/16/2026 12:00:00 AM |  | 28 | 35 | 43.9 | 125 | MURO | 41 | MURO-41-28 | 2026-10-29 | NUEVO | 2026-10-29 | 41 | 8.9 | 44.6 | 3 | 41.38148 | 31.5
NATIVA | 501 |  | Concreto | MUROS PISO 14 APTO 1406 Y 1407 TORRE 4 | 2026-02-16 | 3/16/2026 12:00:00 AM |  | 28 | 35 | 36.6 | 105 | MURO | 41 | MURO-41-28 | 2026-10-29 | NUEVO | 2026-10-29 | 41 | 1.6 | 35.63333 | 3 | 41.38148 | 31.5
NATIVA | 501 |  | Concreto | MUROS PISO 14 APTO 1406 Y 1407 TORRE 4 | 2026-02-16 | 3/16/2026 12:00:00 AM |  | 28 | 35 | 33.8 | 96 | MURO | 41 | MURO-41-28 | 2026-10-29 | NUEVO | 2026-10-29 | 41 | -1.2 | 35.63333 | 3 | 41.38148 | 31.5
NATIVA | 501 |  | Concreto | MUROS PISO 14 APTO 1406 Y 1407 TORRE 4 | 2026-02-16 | 3/16/2026 12:00:00 AM |  | 28 | 35 | 36.5 | 104 | MURO | 41 | MURO-41-28 | 2026-10-29 | NUEVO | 2026-10-29 | 41 | 1.5 | 35.63333 | 3 | 38.84815 | 31.5
NATIVA | 494 |  | Concreto | MUROS P9 AP 901-912 TORRE 5 | 2026-02-14 | 3/14/2026 12:00:00 AM |  | 28 | 35 | 34.5 | 98 | MURO | 41 | MURO-41-28 | 2026-10-29 | NUEVO | 2026-10-29 | 41 | -0.5 | 33.23333 | 3 | 38.84815 | 31.5
NATIVA | 494 |  | Concreto | MUROS P9 AP 901-912 TORRE 5 | 2026-02-14 | 3/14/2026 12:00:00 AM |  | 28 | 35 | 32.7 | 93 | MURO | 41 | MURO-41-28 | 2026-10-29 | NUEVO | 2026-10-29 | 41 | -2.3 | 33.23333 | 3 | 38.84815 | 31.5
NATIVA | 494 |  | Concreto | MUROS P9 AP 901-912 TORRE 5 | 2026-02-14 | 3/14/2026 12:00:00 AM |  | 28 | 35 | 32.5 | 93 | MURO | 41 | MURO-41-28 | 2026-10-29 | NUEVO | 2026-10-29 | 41 | -2.5 | 33.23333 | 3 | 36.54815 | 31.5
NATIVA | 495 |  | Concreto | MUROS PISO 14 APTO 1402 Y 1403 TORRE 4 | 2026-02-14 | 3/14/2026 12:00:00 AM |  | 28 | 35 | 38.5 | 110 | MURO | 41 | MURO-41-28 | 2026-10-29 | NUEVO | 2026-10-29 | 41 | 3.5 | 38.86667 | 3 | 36.54815 | 31.5
NATIVA | 495 |  | Concreto | MUROS PISO 14 APTO 1402 Y 1403 TORRE 4 | 2026-02-14 | 3/14/2026 12:00:00 AM |  | 28 | 35 | 38.8 | 111 | MURO | 41 | MURO-41-28 | 2026-10-29 | NUEVO | 2026-10-29 | 41 | 3.8 | 38.86667 | 3 | 36.54815 | 31.5
NATIVA | 495 |  | Concreto | MUROS PISO 14 APTO 1402 Y 1403 TORRE 4 | 2026-02-14 | 3/14/2026 12:00:00 AM |  | 28 | 35 | 39.3 | 112 | MURO | 41 | MURO-41-28 | 2026-10-29 | NUEVO | 2026-10-29 | 41 | 4.3 | 38.86667 | 3 | 36.59259 | 31.5
NATIVA | 489 |  | Concreto | MUROS P9 AP 906-907 TORRE 5 | 2026-02-13 | 3/13/2026 12:00:00 AM |  | 28 | 35 | 37.4 | 107 | MURO | 41 | MURO-41-28 | 2026-10-29 | NUEVO | 2026-10-29 | 41 | 2.4 | 38.7 | 3 | 36.59259 | 31.5
NATIVA | 489 |  | Concreto | MUROS P9 AP 906-907 TORRE 5 | 2026-02-13 | 3/13/2026 12:00:00 AM |  | 28 | 35 | 37.4 | 107 | MURO | 41 | MURO-41-28 | 2026-10-29 | NUEVO | 2026-10-29 | 41 | 2.4 | 38.7 | 3 | 36.59259 | 31.5
NATIVA | 489 |  | Concreto | MUROS P9 AP 906-907 TORRE 5 | 2026-02-13 | 3/13/2026 12:00:00 AM |  | 28 | 35 | 41.3 | 118 | MURO | 41 | MURO-41-28 | 2026-10-29 | NUEVO | 2026-10-29 | 41 | 6.3 | 38.7 | 3 | 38.31111 | 31.5
NATIVA | 491 |  | Concreto | MUROS PISO 14 APTO 1404 Y 1405 TORRE 4 | 2026-02-13 | 3/13/2026 12:00:00 AM |  | 28 | 35 | 43 | 123 | MURO | 41 | MURO-41-28 | 2026-10-29 | NUEVO | 2026-10-29 | 41 | 8 | 39.43333 | 3 | 38.31111 | 31.5
NATIVA | 491 |  | Concreto | MUROS PISO 14 APTO 1404 Y 1405 TORRE 4 | 2026-02-13 | 3/13/2026 12:00:00 AM |  | 28 | 35 | 36.9 | 105 | MURO | 41 | MURO-41-28 | 2026-10-29 | NUEVO | 2026-10-29 | 41 | 1.9 | 39.43333 | 3 | 38.31111 | 31.5
NATIVA | 491 |  | Concreto | MUROS PISO 14 APTO 1404 Y 1405 TORRE 4 | 2026-02-13 | 3/13/2026 12:00:00 AM |  | 28 | 35 | 38.4 | 110 | MURO | 41 | MURO-41-28 | 2026-10-29 | NUEVO | 2026-10-29 | 41 | 3.4 | 39.43333 | 3 | 37.39259 | 31.5
NATIVA | 484 |  | Concreto | MUROS PISO 13 APTO 1310 Y 1311 TORRE 4 | 2026-02-12 | 3/12/2026 12:00:00 AM |  | 28 | 35 | 34.1 | 97 | MURO | 41 | MURO-41-28 | 2026-10-29 | NUEVO | 2026-10-29 | 41 | -0.9 | 31.63333 | 3 | 37.39259 | 31.5
NATIVA | 484 |  | Concreto | MUROS PISO 13 APTO 1310 Y 1311 TORRE 4 | 2026-02-12 | 3/12/2026 12:00:00 AM |  | 28 | 35 | 30.2 | 86 | MURO | 41 | MURO-41-28 | 2026-10-29 | NUEVO | 2026-10-29 | 41 | -4.8 | 31.63333 | 3 | 37.39259 | 31.5
NATIVA | 484 |  | Concreto | MUROS PISO 13 APTO 1310 Y 1311 TORRE 4 | 2026-02-12 | 3/12/2026 12:00:00 AM |  | 28 | 35 | 30.6 | 87 | MURO | 41 | MURO-41-28 | 2026-10-29 | NUEVO | 2026-10-29 | 41 | -4.4 | 31.63333 | 3 | 36.09259 | 31.5
NATIVA | 486 |  | Concreto | MUROS AP 904-905 TORRE 5 | 2026-02-12 | 3/12/2026 12:00:00 AM |  | 28 | 35 | 36.8 | 105 | MURO | 41 | MURO-41-28 | 2026-10-29 | NUEVO | 2026-10-29 | 41 | 1.8 | 36.46667 | 3 | 36.09259 | 31.5
NATIVA | 486 |  | Concreto | MUROS AP 904-905 TORRE 5 | 2026-02-12 | 3/12/2026 12:00:00 AM |  | 28 | 35 | 35.6 | 102 | MURO | 41 | MURO-41-28 | 2026-10-29 | NUEVO | 2026-10-29 | 41 | 0.6 | 36.46667 | 3 | 36.09259 | 31.5
NATIVA | 486 |  | Concreto | MUROS AP 904-905 TORRE 5 | 2026-02-12 | 3/12/2026 12:00:00 AM |  | 28 | 35 | 37 | 106 | MURO | 41 | MURO-41-28 | 2026-10-29 | NUEVO | 2026-10-29 | 41 | 2 | 36.46667 | 3 | 34.15556 | 31.5
NATIVA | 478 |  | Concreto | MUROS PISO 13 APTO 1308 Y 1309 TORRE 4 | 2026-02-11 | 3/11/2026 12:00:00 AM |  | 28 | 35 | 33.9 | 97 | MURO | 41 | MURO-41-28 | 2026-10-29 | NUEVO | 2026-10-29 | 41 | -1.1 | 31.83333 | 3 | 34.15556 | 31.5
NATIVA | 478 |  | Concreto | MUROS PISO 13 APTO 1308 Y 1309 TORRE 4 | 2026-02-11 | 3/11/2026 12:00:00 AM |  | 28 | 35 | 30.9 | 88 | MURO | 41 | MURO-41-28 | 2026-10-29 | NUEVO | 2026-10-29 | 41 | -4.1 | 31.83333 | 3 | 34.15556 | 31.5
NATIVA | 478 |  | Concreto | MUROS PISO 13 APTO 1308 Y 1309 TORRE 4 | 2026-02-11 | 3/11/2026 12:00:00 AM |  | 28 | 35 | 30.7 | 88 | MURO | 41 | MURO-41-28 | 2026-10-29 | NUEVO | 2026-10-29 | 41 | -4.3 | 31.83333 | 3 | 35.66667 | 31.5
NATIVA | 480 |  | Concreto | MUROS P9 AP 903-902 TORRE 5 | 2026-02-11 | 3/11/2026 12:00:00 AM |  | 28 | 35 | 43.1 | 123 | MURO | 41 | MURO-41-28 | 2026-10-29 | NUEVO | 2026-10-29 | 41 | 8.1 | 42.23333 | 3 | 35.66667 | 31.5
NATIVA | 480 |  | Concreto | MUROS P9 AP 903-902 TORRE 5 | 2026-02-11 | 3/11/2026 12:00:00 AM |  | 28 | 35 | 40.9 | 117 | MURO | 41 | MURO-41-28 | 2026-10-29 | NUEVO | 2026-10-29 | 41 | 5.9 | 42.23333 | 3 | 35.66667 | 31.5
NATIVA | 480 |  | Concreto | MUROS P9 AP 903-902 TORRE 5 | 2026-02-11 | 3/11/2026 12:00:00 AM |  | 28 | 35 | 42.7 | 122 | MURO | 41 | MURO-41-28 | 2026-10-29 | NUEVO | 2026-10-29 | 41 | 7.7 | 42.23333 | 3 | 36.32593 | 31.5
NATIVA | 472 |  | Concreto | MUROS PISO 13 APTO 1301 Y 1312 TORRE 4 | 2026-02-10 | 3/10/2026 12:00:00 AM |  | 28 | 35 | 30.5 | 87 | MURO | 41 | MURO-41-28 | 2026-10-29 | NUEVO | 2026-10-29 | 41 | -4.5 | 34.13333 | 3 | 36.32593 | 31.5
NATIVA | 472 |  | Concreto | MUROS PISO 13 APTO 1301 Y 1312 TORRE 4 | 2026-02-10 | 3/10/2026 12:00:00 AM |  | 28 | 35 | 36.5 | 104 | MURO | 41 | MURO-41-28 | 2026-10-29 | NUEVO | 2026-10-29 | 41 | 1.5 | 34.13333 | 3 | 36.32593 | 31.5
NATIVA | 472 |  | Concreto | MUROS PISO 13 APTO 1301 Y 1312 TORRE 4 | 2026-02-10 | 3/10/2026 12:00:00 AM |  | 28 | 35 | 35.4 | 101 | MURO | 41 | MURO-41-28 | 2026-10-29 | NUEVO | 2026-10-29 | 41 | 0.4 | 34.13333 | 3 | 37.77778 | 31.5
NATIVA | 474 |  | Concreto | MUROS P8 811-810 TORRE 5 | 2026-02-10 | 3/10/2026 12:00:00 AM |  | 28 | 35 | 37.6 | 107 | MURO | 41 | MURO-41-28 | 2026-10-29 | NUEVO | 2026-10-29 | 41 | 2.6 | 39.53333 | 3 | 37.77778 | 31.5
NATIVA | 474 |  | Concreto | MUROS P8 811-810 TORRE 5 | 2026-02-10 | 3/10/2026 12:00:00 AM |  | 28 | 35 | 39.5 | 113 | MURO | 41 | MURO-41-28 | 2026-10-29 | NUEVO | 2026-10-29 | 41 | 4.5 | 39.53333 | 3 | 37.77778 | 31.5
NATIVA | 474 |  | Concreto | MUROS P8 811-810 TORRE 5 | 2026-02-10 | 3/10/2026 12:00:00 AM |  | 28 | 35 | 41.5 | 119 | MURO | 41 | MURO-41-28 | 2026-10-29 | NUEVO | 2026-10-29 | 41 | 6.5 | 39.53333 | 3 | 38.32963 | 31.5
NATIVA | 469 |  | Concreto | MUROS PISO 13 APTO 1306 Y 1307 TORRE 4 | 2026-02-09 | 3/9/2026 12:00:00 AM |  | 28 | 35 | 40.4 | 116 | MURO | 41 | MURO-41-28 | 2026-10-29 | NUEVO | 2026-10-29 | 41 | 5.4 | 40.86667 | 3 | 38.32963 | 31.5
NATIVA | 469 |  | Concreto | MUROS PISO 13 APTO 1306 Y 1307 TORRE 4 | 2026-02-09 | 3/9/2026 12:00:00 AM |  | 28 | 35 | 40.9 | 117 | MURO | 41 | MURO-41-28 | 2026-10-29 | NUEVO | 2026-10-29 | 41 | 5.9 | 40.86667 | 3 | 38.32963 | 31.5
NATIVA | 469 |  | Concreto | MUROS PISO 13 APTO 1306 Y 1307 TORRE 4 | 2026-02-09 | 3/9/2026 12:00:00 AM |  | 28 | 35 | 41.3 | 118 | MURO | 41 | MURO-41-28 | 2026-10-29 | NUEVO | 2026-10-29 | 41 | 6.3 | 40.86667 | 3 | 39.20741 | 31.5
NATIVA | 470 |  | Concreto | MUROS PISO 8 AP 808-809 TORRE 5 | 2026-02-09 | 3/9/2026 12:00:00 AM |  | 28 | 35 | 37.3 | 106 | MURO | 41 | MURO-41-28 | 2026-10-29 | NUEVO | 2026-10-29 | 41 | 2.3 | 38.76667 | 3 | 39.20741 | 31.5
NATIVA | 470 |  | Concreto | MUROS PISO 8 AP 808-809 TORRE 5 | 2026-02-09 | 3/9/2026 12:00:00 AM |  | 28 | 35 | 41.2 | 118 | MURO | 41 | MURO-41-28 | 2026-10-29 | NUEVO | 2026-10-29 | 41 | 6.2 | 38.76667 | 3 | 39.20741 | 31.5
NATIVA | 470 |  | Concreto | MUROS PISO 8 AP 808-809 TORRE 5 | 2026-02-09 | 3/9/2026 12:00:00 AM |  | 28 | 35 | 37.8 | 108 | MURO | 41 | MURO-41-28 | 2026-10-29 | NUEVO | 2026-10-29 | 41 | 2.8 | 38.76667 | 3 | 38.47037 | 31.5
NATIVA | 462 |  | Concreto | MUROS PISO 13 APTO 1302 Y 1303 TORRE 4 | 2026-02-07 | 3/7/2026 12:00:00 AM |  | 28 | 35 | 36.3 | 104 | MURO | 41 | MURO-41-28 | 2026-10-29 | NUEVO | 2026-10-29 | 41 | 1.3 | 33.9 | 3 | 38.47037 | 31.5
NATIVA | 462 |  | Concreto | MUROS PISO 13 APTO 1302 Y 1303 TORRE 4 | 2026-02-07 | 3/7/2026 12:00:00 AM |  | 28 | 35 | 30.9 | 88 | MURO | 41 | MURO-41-28 | 2026-10-29 | NUEVO | 2026-10-29 | 41 | -4.1 | 33.9 | 3 | 38.47037 | 31.5
NATIVA | 462 |  | Concreto | MUROS PISO 13 APTO 1302 Y 1303 TORRE 4 | 2026-02-07 | 3/7/2026 12:00:00 AM |  | 28 | 35 | 34.5 | 99 | MURO | 41 | MURO-41-28 | 2026-10-29 | NUEVO | 2026-10-29 | 41 | -0.5 | 33.9 | 3 | 37.51111 | 31.5
NATIVA | 465 |  | Concreto | MUROS P8 AP 801-812 TORRE 5 | 2026-02-07 | 3/7/2026 12:00:00 AM |  | 28 | 35 | 39.9 | 114 | MURO | 41 | MURO-41-28 | 2026-10-29 | NUEVO | 2026-10-29 | 41 | 4.9 | 39.36667 | 3 | 37.51111 | 31.5
NATIVA | 465 |  | Concreto | MUROS P8 AP 801-812 TORRE 5 | 2026-02-07 | 3/7/2026 12:00:00 AM |  | 28 | 35 | 38.7 | 111 | MURO | 41 | MURO-41-28 | 2026-10-29 | NUEVO | 2026-10-29 | 41 | 3.7 | 39.36667 | 3 | 37.51111 | 31.5
NATIVA | 465 |  | Concreto | MUROS P8 AP 801-812 TORRE 5 | 2026-02-07 | 3/7/2026 12:00:00 AM |  | 28 | 35 | 39.5 | 113 | MURO | 41 | MURO-41-28 | 2026-10-29 | NUEVO | 2026-10-29 | 41 | 4.5 | 39.36667 | 3 | 37.53704 | 31.5
NATIVA | 459 |  | Concreto | MUROS P8 AP 806-807 TORRE 5 | 2026-02-06 | 3/6/2026 12:00:00 AM |  | 28 | 35 | 43 | 123 | MURO | 41 | MURO-41-28 | 2026-10-29 | NUEVO | 2026-10-29 | 41 | 8 | 39.63333 | 3 | 37.53704 | 31.5
NATIVA | 459 |  | Concreto | MUROS P8 AP 806-807 TORRE 5 | 2026-02-06 | 3/6/2026 12:00:00 AM |  | 28 | 35 | 36.3 | 104 | MURO | 41 | MURO-41-28 | 2026-10-29 | NUEVO | 2026-10-29 | 41 | 1.3 | 39.63333 | 3 | 37.53704 | 31.5
NATIVA | 459 |  | Concreto | MUROS P8 AP 806-807 TORRE 5 | 2026-02-06 | 3/6/2026 12:00:00 AM |  | 28 | 35 | 39.6 | 113 | MURO | 41 | MURO-41-28 | 2026-10-29 | NUEVO | 2026-10-29 | 41 | 4.6 | 39.63333 | 3 | 39.47778 | 31.5
NATIVA | 460 |  | Concreto | MUROS PISO 13 APTO 1304 Y 1305 TORRE 4 | 2026-02-06 | 3/6/2026 12:00:00 AM |  | 28 | 35 | 39.8 | 114 | MURO | 41 | MURO-41-28 | 2026-10-29 | NUEVO | 2026-10-29 | 41 | 4.8 | 42.2 | 3 | 39.47778 | 31.5
NATIVA | 460 |  | Concreto | MUROS PISO 13 APTO 1304 Y 1305 TORRE 4 | 2026-02-06 | 3/6/2026 12:00:00 AM |  | 28 | 35 | 42.1 | 120 | MURO | 41 | MURO-41-28 | 2026-10-29 | NUEVO | 2026-10-29 | 41 | 7.1 | 42.2 | 3 | 39.47778 | 31.5
NATIVA | 460 |  | Concreto | MUROS PISO 13 APTO 1304 Y 1305 TORRE 4 | 2026-02-06 | 3/6/2026 12:00:00 AM |  | 28 | 35 | 44.7 | 128 | MURO | 41 | MURO-41-28 | 2026-10-29 | NUEVO | 2026-10-29 | 41 | 9.7 | 42.2 | 3 | 40.62222 | 31.5
NATIVA | 455 |  | Concreto | MUROS PISO 12 APTO 1210 Y 1211 TORRE 4 | 2026-02-05 | 3/5/2026 12:00:00 AM |  | 28 | 35 | 40.1 | 115 | MURO | 41 | MURO-41-28 | 2026-10-29 | NUEVO | 2026-10-29 | 41 | 5.1 | 40.36667 | 3 | 40.62222 | 31.5
NATIVA | 455 |  | Concreto | MUROS PISO 12 APTO 1210 Y 1211 TORRE 4 | 2026-02-05 | 3/5/2026 12:00:00 AM |  | 28 | 35 | 41 | 117 | MURO | 41 | MURO-41-28 | 2026-10-29 | NUEVO | 2026-10-29 | 41 | 6 | 40.36667 | 3 | 40.62222 | 31.5
NATIVA | 455 |  | Concreto | MUROS PISO 12 APTO 1210 Y 1211 TORRE 4 | 2026-02-05 | 3/5/2026 12:00:00 AM |  | 28 | 35 | 40 | 114 | MURO | 41 | MURO-41-28 | 2026-10-29 | NUEVO | 2026-10-29 | 41 | 5 | 40.36667 | 3 | 41.05185 | 31.5
NATIVA | 456 |  | Concreto | MUROS AP 804-805 TORRE 5 | 2026-02-05 | 3/5/2026 12:00:00 AM |  | 28 | 35 | 40.8 | 116 | MURO | 41 | MURO-41-28 | 2026-10-29 | NUEVO | 2026-10-29 | 41 | 5.8 | 41.06667 | 3 | 41.05185 | 31.5
NATIVA | 456 |  | Concreto | MUROS AP 804-805 TORRE 5 | 2026-02-05 | 3/5/2026 12:00:00 AM |  | 28 | 35 | 41.8 | 119 | MURO | 41 | MURO-41-28 | 2026-10-29 | NUEVO | 2026-10-29 | 41 | 6.8 | 41.06667 | 3 | 41.05185 | 31.5
NATIVA | 456 |  | Concreto | MUROS AP 804-805 TORRE 5 | 2026-02-05 | 3/5/2026 12:00:00 AM |  | 28 | 35 | 40.6 | 116 | MURO | 41 | MURO-41-28 | 2026-10-29 | NUEVO | 2026-10-29 | 41 | 5.6 | 41.06667 | 3 | 40.38148 | 31.5
NATIVA | 450 |  | Concreto | MUROS PISO 12 APTO 1208 Y 1209 TORRE 4 | 2026-02-04 | 3/4/2026 12:00:00 AM |  | 28 | 35 | 37.9 | 108 | MURO | 41 | MURO-41-28 | 2026-10-29 | NUEVO | 2026-10-29 | 41 | 2.9 | 38.46667 | 3 | 40.38148 | 31.5
NATIVA | 450 |  | Concreto | MUROS PISO 12 APTO 1208 Y 1209 TORRE 4 | 2026-02-04 | 3/4/2026 12:00:00 AM |  | 28 | 35 | 42.2 | 121 | MURO | 41 | MURO-41-28 | 2026-10-29 | NUEVO | 2026-10-29 | 41 | 7.2 | 38.46667 | 3 | 40.38148 | 31.5
NATIVA | 450 |  | Concreto | MUROS PISO 12 APTO 1208 Y 1209 TORRE 4 | 2026-02-04 | 3/4/2026 12:00:00 AM |  | 28 | 35 | 35.3 | 101 | MURO | 41 | MURO-41-28 | 2026-10-29 | NUEVO | 2026-10-29 | 41 | 0.3 | 38.46667 | 3 | 40.31481 | 31.5
NATIVA | 452 |  | Concreto | MUROS P8 AP 803-802 TORRE 5 | 2026-02-04 | 3/4/2026 12:00:00 AM |  | 28 | 35 | 43.3 | 124 | MURO | 41 | MURO-41-28 | 2026-10-29 | NUEVO | 2026-10-29 | 41 | 8.3 | 41.93333 | 3 | 40.31481 | 31.5
NATIVA | 452 |  | Concreto | MUROS P8 AP 803-802 TORRE 5 | 2026-02-04 | 3/4/2026 12:00:00 AM |  | 28 | 35 | 42.4 | 121 | MURO | 41 | MURO-41-28 | 2026-10-29 | NUEVO | 2026-10-29 | 41 | 7.4 | 41.93333 | 3 | 40.31481 | 31.5
NATIVA | 452 |  | Concreto | MUROS P8 AP 803-802 TORRE 5 | 2026-02-04 | 3/4/2026 12:00:00 AM |  | 28 | 35 | 40.1 | 114 | MURO | 41 | MURO-41-28 | 2026-10-29 | NUEVO | 2026-10-29 | 41 | 5.1 | 41.93333 | 3 | 40.78519 | 31.5
NATIVA | 446 |  | Concreto | MUROS PISO 12 APTO 1201 Y 1212 TORRE 4 | 2026-02-03 | 3/3/2026 12:00:00 AM |  | 28 | 35 | 41.7 | 119 | MURO | 41 | MURO-41-28 | 2026-10-29 | NUEVO | 2026-10-29 | 41 | 6.7 | 42.4 | 3 | 40.78519 | 31.5
NATIVA | 446 |  | Concreto | MUROS PISO 12 APTO 1201 Y 1212 TORRE 4 | 2026-02-03 | 3/3/2026 12:00:00 AM |  | 28 | 35 | 43.4 | 124 | MURO | 41 | MURO-41-28 | 2026-10-29 | NUEVO | 2026-10-29 | 41 | 8.4 | 42.4 | 3 | 40.78519 | 31.5
NATIVA | 446 |  | Concreto | MUROS PISO 12 APTO 1201 Y 1212 TORRE 4 | 2026-02-03 | 3/3/2026 12:00:00 AM |  | 28 | 35 | 42.1 | 120 | MURO | 41 | MURO-41-28 | 2026-10-29 | NUEVO | 2026-10-29 | 41 | 7.1 | 42.4 | 3 | 41.74815 | 31.5
NATIVA | 447 |  | Concreto | MUROS P7 AP 711-710 TORRE 5 | 2026-02-03 | 3/3/2026 12:00:00 AM |  | 28 | 35 | 41.4 | 118 | MURO | 41 | MURO-41-28 | 2026-10-29 | NUEVO | 2026-10-29 | 41 | 6.4 | 42.13333 | 3 | 41.74815 | 31.5
NATIVA | 447 |  | Concreto | MUROS P7 AP 711-710 TORRE 5 | 2026-02-03 | 3/3/2026 12:00:00 AM |  | 28 | 35 | 43.1 | 123 | MURO | 41 | MURO-41-28 | 2026-10-29 | NUEVO | 2026-10-29 | 41 | 8.1 | 42.13333 | 3 | 41.74815 | 31.5
NATIVA | 447 |  | Concreto | MUROS P7 AP 711-710 TORRE 5 | 2026-02-03 | 3/3/2026 12:00:00 AM |  | 28 | 35 | 41.9 | 120 | MURO | 41 | MURO-41-28 | 2026-10-29 | NUEVO | 2026-10-29 | 41 | 6.9 | 42.13333 | 3 | 41.19259 | 31.5
NATIVA | 442 |  | Concreto | MUROS PISO 12 APTO 1206 Y 1207 TORRE 4 | 2026-02-02 | 3/2/2026 12:00:00 AM |  | 28 | 35 | 37.2 | 106 | MURO | 41 | MURO-41-28 | 2026-10-29 | NUEVO | 2026-10-29 | 41 | 2.2 | 37.6 | 3 | 41.19259 | 31.5
NATIVA | 442 |  | Concreto | MUROS PISO 12 APTO 1206 Y 1207 TORRE 4 | 2026-02-02 | 3/2/2026 12:00:00 AM |  | 28 | 35 | 37.8 | 108 | MURO | 41 | MURO-41-28 | 2026-10-29 | NUEVO | 2026-10-29 | 41 | 2.8 | 37.6 | 3 | 41.19259 | 31.5
NATIVA | 442 |  | Concreto | MUROS PISO 12 APTO 1206 Y 1207 TORRE 4 | 2026-02-02 | 3/2/2026 12:00:00 AM |  | 28 | 35 | 37.8 | 108 | MURO | 41 | MURO-41-28 | 2026-10-29 | NUEVO | 2026-10-29 | 41 | 2.8 | 37.6 | 3 | 40.45185 | 31.5
NATIVA | 443 |  | Concreto | MUROS PISO 7 AP 708-709 TORRE 5 | 2026-02-02 | 3/2/2026 12:00:00 AM |  | 28 | 35 | 41.5 | 118 | MURO | 41 | MURO-41-28 | 2026-10-29 | NUEVO | 2026-10-29 | 41 | 6.5 | 41.23333 | 3 | 40.45185 | 31.5
NATIVA | 443 |  | Concreto | MUROS PISO 7 AP 708-709 TORRE 5 | 2026-02-02 | 3/2/2026 12:00:00 AM |  | 28 | 35 | 39.7 | 114 | MURO | 41 | MURO-41-28 | 2026-10-29 | NUEVO | 2026-10-29 | 41 | 4.7 | 41.23333 | 3 | 40.45185 | 31.5
NATIVA | 443 |  | Concreto | MUROS PISO 7 AP 708-709 TORRE 5 | 2026-02-02 | 3/2/2026 12:00:00 AM |  | 28 | 35 | 42.5 | 121 | MURO | 41 | MURO-41-28 | 2026-10-29 | NUEVO | 2026-10-29 | 41 | 7.5 | 41.23333 | 3 | 40.03333 | 31.5
NATIVA | 439 |  | Concreto | MUROS P7 AP 701-712 TORRE 5 | 2026-01-31 | 2/28/2026 12:00:00 AM |  | 28 | 35 | 42.4 | 121 | MURO | 41 | MURO-41-28 | 2026-10-29 | NUEVO | 2026-10-29 | 41 | 7.4 | 40.83333 | 3 | 40.03333 | 31.5
NATIVA | 439 |  | Concreto | MUROS P7 AP 701-712 TORRE 5 | 2026-01-31 | 2/28/2026 12:00:00 AM |  | 28 | 35 | 39.8 | 114 | MURO | 41 | MURO-41-28 | 2026-10-29 | NUEVO | 2026-10-29 | 41 | 4.8 | 40.83333 | 3 | 40.03333 | 31.5
NATIVA | 439 |  | Concreto | MUROS P7 AP 701-712 TORRE 5 | 2026-01-31 | 2/28/2026 12:00:00 AM |  | 28 | 35 | 40.3 | 115 | MURO | 41 | MURO-41-28 | 2026-10-29 | NUEVO | 2026-10-29 | 41 | 5.3 | 40.83333 | 3 | 41.39259 | 31.5
NATIVA | 435 |  | Concreto | MUROS P7 AP 707-706 TORRE 5 | 2026-01-30 | 2/27/2026 12:00:00 AM |  | 28 | 35 | 43 | 123 | MURO | 41 | MURO-41-28 | 2026-10-29 | NUEVO | 2026-10-29 | 41 | 8 | 44.36667 | 3 | 41.39259 | 31.5
NATIVA | 435 |  | Concreto | MUROS P7 AP 707-706 TORRE 5 | 2026-01-30 | 2/27/2026 12:00:00 AM |  | 28 | 35 | 44.7 | 128 | MURO | 41 | MURO-41-28 | 2026-10-29 | NUEVO | 2026-10-29 | 41 | 9.7 | 44.36667 | 3 | 41.39259 | 31.5
NATIVA | 435 |  | Concreto | MUROS P7 AP 707-706 TORRE 5 | 2026-01-30 | 2/27/2026 12:00:00 AM |  | 28 | 35 | 45.4 | 130 | MURO | 41 | MURO-41-28 | 2026-10-29 | NUEVO | 2026-10-29 | 41 | 10.4 | 44.36667 | 3 | 43.43333 | 31.5
NATIVA | 436 |  | Concreto | MUROS PISO 12 APTO 1202 Y 1203 TORRE 4 | 2026-01-30 | 2/27/2026 12:00:00 AM |  | 28 | 35 | 48.1 | 137 | MURO | 41 | MURO-41-28 | 2026-10-29 | NUEVO | 2026-10-29 | 41 | 13.1 | 47.03333 | 3 | 43.43333 | 31.5
NATIVA | 436 |  | Concreto | MUROS PISO 12 APTO 1202 Y 1203 TORRE 4 | 2026-01-30 | 2/27/2026 12:00:00 AM |  | 28 | 35 | 47.8 | 136 | MURO | 41 | MURO-41-28 | 2026-10-29 | NUEVO | 2026-10-29 | 41 | 12.8 | 47.03333 | 3 | 43.43333 | 31.5
NATIVA | 436 |  | Concreto | MUROS PISO 12 APTO 1202 Y 1203 TORRE 4 | 2026-01-30 | 2/27/2026 12:00:00 AM |  | 28 | 35 | 45.2 | 129 | MURO | 41 | MURO-41-28 | 2026-10-29 | NUEVO | 2026-10-29 | 41 | 10.2 | 47.03333 | 3 | 43.32963 | 31.5
NATIVA | 431 |  | Concreto | MUROS P7 AP 704-705 TORRE 5 | 2026-01-29 | 2/26/2026 12:00:00 AM |  | 28 | 35 | 39.7 | 113 | MURO | 41 | MURO-41-28 | 2026-10-29 | NUEVO | 2026-10-29 | 41 | 4.7 | 37.46667 | 3 | 43.32963 | 31.5
NATIVA | 431 |  | Concreto | MUROS P7 AP 704-705 TORRE 5 | 2026-01-29 | 2/26/2026 12:00:00 AM |  | 28 | 35 | 34.1 | 97 | MURO | 41 | MURO-41-28 | 2026-10-29 | NUEVO | 2026-10-29 | 41 | -0.9 | 37.46667 | 3 | 43.32963 | 31.5
NATIVA | 431 |  | Concreto | MUROS P7 AP 704-705 TORRE 5 | 2026-01-29 | 2/26/2026 12:00:00 AM |  | 28 | 35 | 38.6 | 110 | MURO | 41 | MURO-41-28 | 2026-10-29 | NUEVO | 2026-10-29 | 41 | 3.6 | 37.46667 | 3 | 41.45926 | 31.5
NATIVA | 432 |  | Concreto | MUROS PISO 12 APTO 1204 Y 1205 TORRE 4 | 2026-01-29 | 2/26/2026 12:00:00 AM |  | 28 | 35 | 39.7 | 114 | MURO | 41 | MURO-41-28 | 2026-10-29 | NUEVO | 2026-10-29 | 41 | 4.7 | 37.63333 | 3 | 41.45926 | 31.5
NATIVA | 432 |  | Concreto | MUROS PISO 12 APTO 1204 Y 1205 TORRE 4 | 2026-01-29 | 2/26/2026 12:00:00 AM |  | 28 | 35 | 35.6 | 102 | MURO | 41 | MURO-41-28 | 2026-10-29 | NUEVO | 2026-10-29 | 41 | 0.6 | 37.63333 | 3 | 41.45926 | 31.5
NATIVA | 432 |  | Concreto | MUROS PISO 12 APTO 1204 Y 1205 TORRE 4 | 2026-01-29 | 2/26/2026 12:00:00 AM |  | 28 | 35 | 37.6 | 107 | MURO | 41 | MURO-41-28 | 2026-10-29 | NUEVO | 2026-10-29 | 41 | 2.6 | 37.63333 | 3 | 39.03704 | 31.5
NATIVA | 426 |  | Concreto | MUROS PISO 11 APTO 1110 Y 1111 TORRE 4 | 2026-01-28 | 2/25/2026 12:00:00 AM |  | 28 | 35 | 39.8 | 114 | MURO | 41 | MURO-41-28 | 2026-10-29 | NUEVO | 2026-10-29 | 41 | 4.8 | 39.5 | 3 | 39.03704 | 31.5
NATIVA | 426 |  | Concreto | MUROS PISO 11 APTO 1110 Y 1111 TORRE 4 | 2026-01-28 | 2/25/2026 12:00:00 AM |  | 28 | 35 | 37.5 | 107 | MURO | 41 | MURO-41-28 | 2026-10-29 | NUEVO | 2026-10-29 | 41 | 2.5 | 39.5 | 3 | 39.03704 | 31.5
NATIVA | 426 |  | Concreto | MUROS PISO 11 APTO 1110 Y 1111 TORRE 4 | 2026-01-28 | 2/25/2026 12:00:00 AM |  | 28 | 35 | 41.2 | 118 | MURO | 41 | MURO-41-28 | 2026-10-29 | NUEVO | 2026-10-29 | 41 | 6.2 | 39.5 | 3 | 40.31852 | 31.5
NATIVA | 428 |  | Concreto | MUROS P7 AP 703-702 TORRE 5 | 2026-01-28 | 2/25/2026 12:00:00 AM |  | 28 | 35 | 45.3 | 129 | MURO | 41 | MURO-41-28 | 2026-10-29 | NUEVO | 2026-10-29 | 41 | 10.3 | 47 | 3 | 40.31852 | 31.5
NATIVA | 428 |  | Concreto | MUROS P7 AP 703-702 TORRE 5 | 2026-01-28 | 2/25/2026 12:00:00 AM |  | 28 | 35 | 47.3 | 135 | MURO | 41 | MURO-41-28 | 2026-10-29 | NUEVO | 2026-10-29 | 41 | 12.3 | 47 | 3 | 40.31852 | 31.5
NATIVA | 428 |  | Concreto | MUROS P7 AP 703-702 TORRE 5 | 2026-01-28 | 2/25/2026 12:00:00 AM |  | 28 | 35 | 48.4 | 138 | MURO | 41 | MURO-41-28 | 2026-10-29 | NUEVO | 2026-10-29 | 41 | 13.4 | 47 | 3 | 42.60741 | 31.5
NATIVA | 420 |  | Concreto | MUROS PISO 11 APTO 1108 Y 1109 TORRE 4 | 2026-01-27 | 2/24/2026 12:00:00 AM |  | 28 | 35 | 43.1 | 123 | MURO | 41 | MURO-41-28 | 2026-10-29 | NUEVO | 2026-10-29 | 41 | 8.1 | 43.16667 | 3 | 42.60741 | 31.5
NATIVA | 420 |  | Concreto | MUROS PISO 11 APTO 1108 Y 1109 TORRE 4 | 2026-01-27 | 2/24/2026 12:00:00 AM |  | 28 | 35 | 43.4 | 124 | MURO | 41 | MURO-41-28 | 2026-10-29 | NUEVO | 2026-10-29 | 41 | 8.4 | 43.16667 | 3 | 42.60741 | 31.5
NATIVA | 420 |  | Concreto | MUROS PISO 11 APTO 1108 Y 1109 TORRE 4 | 2026-01-27 | 2/24/2026 12:00:00 AM |  | 28 | 35 | 43 | 123 | MURO | 41 | MURO-41-28 | 2026-10-29 | NUEVO | 2026-10-29 | 41 | 8 | 43.16667 | 3 | 44.07407 | 31.5
NATIVA | 422 |  | Concreto | MUROS P6 AP 611-610 TORRE 5 | 2026-01-27 | 2/24/2026 12:00:00 AM |  | 28 | 35 | 39 | 112 | MURO | 41 | MURO-41-28 | 2026-10-29 | NUEVO | 2026-10-29 | 41 | 4 | 43.33333 | 3 | 44.07407 | 31.5
NATIVA | 422 |  | Concreto | MUROS P6 AP 611-610 TORRE 5 | 2026-01-27 | 2/24/2026 12:00:00 AM |  | 28 | 35 | 46.4 | 133 | MURO | 41 | MURO-41-28 | 2026-10-29 | NUEVO | 2026-10-29 | 41 | 11.4 | 43.33333 | 3 | 44.07407 | 31.5
NATIVA | 422 |  | Concreto | MUROS P6 AP 611-610 TORRE 5 | 2026-01-27 | 2/24/2026 12:00:00 AM |  | 28 | 35 | 44.6 | 127 | MURO | 41 | MURO-41-28 | 2026-10-29 | NUEVO | 2026-10-29 | 41 | 9.6 | 43.33333 | 3 | 43.26296 | 31.5
NATIVA | 415 |  | Concreto | MUROS PISO 11 APTO 1101 Y 1112 TORRE 4 | 2026-01-26 | 2/23/2026 12:00:00 AM |  | 28 | 35 | 44.6 | 128 | MURO | 41 | MURO-41-28 | 2026-10-29 | NUEVO | 2026-10-29 | 41 | 9.6 | 41.43333 | 3 | 43.26296 | 31.5
NATIVA | 415 |  | Concreto | MUROS PISO 11 APTO 1101 Y 1112 TORRE 4 | 2026-01-26 | 2/23/2026 12:00:00 AM |  | 28 | 35 | 38.8 | 111 | MURO | 41 | MURO-41-28 | 2026-10-29 | NUEVO | 2026-10-29 | 41 | 3.8 | 41.43333 | 3 | 43.26296 | 31.5
NATIVA | 415 |  | Concreto | MUROS PISO 11 APTO 1101 Y 1112 TORRE 4 | 2026-01-26 | 2/23/2026 12:00:00 AM |  | 28 | 35 | 40.9 | 117 | MURO | 41 | MURO-41-28 | 2026-10-29 | NUEVO | 2026-10-29 | 41 | 5.9 | 41.43333 | 3 | 40.97037 | 31.5
NATIVA | 417 |  | Concreto | MUROS P6 AP 608-609 TORRE 5 | 2026-01-26 | 2/23/2026 12:00:00 AM |  | 28 | 35 | 37.4 | 107 | MURO | 41 | MURO-41-28 | 2026-10-29 | NUEVO | 2026-10-29 | 41 | 2.4 | 35.63333 | 3 | 40.97037 | 31.5
NATIVA | 417 |  | Concreto | MUROS P6 AP 608-609 TORRE 5 | 2026-01-26 | 2/23/2026 12:00:00 AM |  | 28 | 35 | 34.9 | 100 | MURO | 41 | MURO-41-28 | 2026-10-29 | NUEVO | 2026-10-29 | 41 | -0.1 | 35.63333 | 3 | 40.97037 | 31.5
NATIVA | 417 |  | Concreto | MUROS P6 AP 608-609 TORRE 5 | 2026-01-26 | 2/23/2026 12:00:00 AM |  | 28 | 35 | 34.6 | 99 | MURO | 41 | MURO-41-28 | 2026-10-29 | NUEVO | 2026-10-29 | 41 | -0.4 | 35.63333 | 3 | 40.25926 | 31.5
NATIVA | 412 |  | Concreto | MUROS PISO 11 APTO 1106 Y 1107 TORRE 4 | 2026-01-24 | 2/21/2026 12:00:00 AM |  | 28 | 35 | 44.7 | 128 | MURO | 41 | MURO-41-28 | 2026-10-29 | NUEVO | 2026-10-29 | 41 | 9.7 | 43.9 | 3 | 40.25926 | 31.5
NATIVA | 412 |  | Concreto | MUROS PISO 11 APTO 1106 Y 1107 TORRE 4 | 2026-01-24 | 2/21/2026 12:00:00 AM |  | 28 | 35 | 44.5 | 127 | MURO | 41 | MURO-41-28 | 2026-10-29 | NUEVO | 2026-10-29 | 41 | 9.5 | 43.9 | 3 | 40.25926 | 31.5
NATIVA | 412 |  | Concreto | MUROS PISO 11 APTO 1106 Y 1107 TORRE 4 | 2026-01-24 | 2/21/2026 12:00:00 AM |  | 28 | 35 | 42.5 | 121 | MURO | 41 | MURO-41-28 | 2026-10-29 | NUEVO | 2026-10-29 | 41 | 7.5 | 43.9 | 3 | 39.77407 | 31.5
NATIVA | 413 |  | Concreto | MUROS P6 AP 601-612 TORRE 5 | 2026-01-24 | 2/21/2026 12:00:00 AM |  | 28 | 35 | 40.9 | 117 | MURO | 41 | MURO-41-28 | 2026-10-29 | NUEVO | 2026-10-29 | 41 | 5.9 | 38.96667 | 3 | 39.77407 | 31.5
NATIVA | 413 |  | Concreto | MUROS P6 AP 601-612 TORRE 5 | 2026-01-24 | 2/21/2026 12:00:00 AM |  | 28 | 35 | 31.4 | 90 | MURO | 41 | MURO-41-28 | 2026-10-29 | NUEVO | 2026-10-29 | 41 | -3.6 | 38.96667 | 3 | 39.77407 | 31.5
NATIVA | 413 |  | Concreto | MUROS P6 AP 601-612 TORRE 5 | 2026-01-24 | 2/21/2026 12:00:00 AM |  | 28 | 35 | 44.6 | 127 | MURO | 41 | MURO-41-28 | 2026-10-29 | NUEVO | 2026-10-29 | 41 | 9.6 | 38.96667 | 3 | 36.72222 | 31.5
NATIVA | 408 |  | Concreto | MUROS PISO 11 APTO 1102 Y 1103 TORRE 4 | 2026-01-23 | 2/20/2026 12:00:00 AM |  | 28 | 35 | 22.7 | 65 | MURO | 41 | MURO-41-28 | 2026-10-29 | NUEVO | 2026-10-29 | 41 | -12.3 | 23.13333 | 3 | 36.72222 | 31.5
NATIVA | 408 |  | Concreto | MUROS PISO 11 APTO 1102 Y 1103 TORRE 4 | 2026-01-23 | 2/20/2026 12:00:00 AM |  | 28 | 35 | 22.5 | 64 | MURO | 41 | MURO-41-28 | 2026-10-29 | NUEVO | 2026-10-29 | 41 | -12.5 | 23.13333 | 3 | 36.72222 | 31.5
NATIVA | 408 |  | Concreto | MUROS PISO 11 APTO 1102 Y 1103 TORRE 4 | 2026-01-23 | 2/20/2026 12:00:00 AM |  | 28 | 35 | 24.2 | 69 | MURO | 41 | MURO-41-28 | 2026-10-29 | NUEVO | 2026-10-29 | 41 | -10.8 | 23.13333 | 3 | 34.65926 | 31.5
NATIVA | 409 |  | Concreto | MUROS P6 AP 606-607 TORRE 5 | 2026-01-23 | 2/20/2026 12:00:00 AM |  | 28 | 35 | 40.5 | 116 | MURO | 41 | MURO-41-28 | 2026-10-29 | NUEVO | 2026-10-29 | 41 | 5.5 | 40.86667 | 3 | 34.65926 | 31.5
NATIVA | 409 |  | Concreto | MUROS P6 AP 606-607 TORRE 5 | 2026-01-23 | 2/20/2026 12:00:00 AM |  | 28 | 35 | 39.1 | 112 | MURO | 41 | MURO-41-28 | 2026-10-29 | NUEVO | 2026-10-29 | 41 | 4.1 | 40.86667 | 3 | 34.65926 | 31.5
NATIVA | 409 |  | Concreto | MUROS P6 AP 606-607 TORRE 5 | 2026-01-23 | 2/20/2026 12:00:00 AM |  | 28 | 35 | 43 | 123 | MURO | 41 | MURO-41-28 | 2026-10-29 | NUEVO | 2026-10-29 | 41 | 8 | 40.86667 | 3 | 31.32963 | 31.5
NATIVA | 402 |  | Concreto | MUROS PISO 11 APTO 1104 Y 1105 TORRE 4 | 2026-01-22 | 2/19/2026 12:00:00 AM |  | 28 | 35 | 26.3 | 75 | MURO | 41 | MURO-41-28 | 2026-10-29 | NUEVO | 2026-10-29 | 41 | -8.7 | 25.5 | 3 | 31.32963 | 31.5
NATIVA | 402 |  | Concreto | MUROS PISO 11 APTO 1104 Y 1105 TORRE 4 | 2026-01-22 | 2/19/2026 12:00:00 AM |  | 28 | 35 | 27.7 | 79 | MURO | 41 | MURO-41-28 | 2026-10-29 | NUEVO | 2026-10-29 | 41 | -7.3 | 25.5 | 3 | 31.32963 | 31.5
NATIVA | 402 |  | Concreto | MUROS PISO 11 APTO 1104 Y 1105 TORRE 4 | 2026-01-22 | 2/19/2026 12:00:00 AM |  | 28 | 35 | 22.5 | 64 | MURO | 41 | MURO-41-28 | 2026-10-29 | NUEVO | 2026-10-29 | 41 | -12.5 | 25.5 | 3 | 34.41852 | 31.5
NATIVA | 404 |  | Concreto | MUROS P6 AP 604-605 TORRE 5 | 2026-01-22 | 2/19/2026 12:00:00 AM |  | 28 | 35 | 46.5 | 133 | MURO | 41 | MURO-41-28 | 2026-10-29 | NUEVO | 2026-10-29 | 41 | 11.5 | 43.76667 | 3 | 34.41852 | 31.5
NATIVA | 404 |  | Concreto | MUROS P6 AP 604-605 TORRE 5 | 2026-01-22 | 2/19/2026 12:00:00 AM |  | 28 | 35 | 44.3 | 127 | MURO | 41 | MURO-41-28 | 2026-10-29 | NUEVO | 2026-10-29 | 41 | 9.3 | 43.76667 | 3 | 34.41852 | 31.5
NATIVA | 404 |  | Concreto | MUROS P6 AP 604-605 TORRE 5 | 2026-01-22 | 2/19/2026 12:00:00 AM |  | 28 | 35 | 40.5 | 116 | MURO | 41 | MURO-41-28 | 2026-10-29 | NUEVO | 2026-10-29 | 41 | 5.5 | 43.76667 | 3 | 37.0963 | 31.5
NATIVA | 400 |  | Concreto | MUROS P6 AP 603-602 TORRE 5 | 2026-01-21 | 2/18/2026 12:00:00 AM |  | 28 | 35 | 43.5 | 124 | MURO | 41 | MURO-41-28 | 2026-10-29 | NUEVO | 2026-10-29 | 41 | 8.5 | 42.6 | 3 | 37.0963 | 31.5
NATIVA | 400 |  | Concreto | MUROS P6 AP 603-602 TORRE 5 | 2026-01-21 | 2/18/2026 12:00:00 AM |  | 28 | 35 | 44.7 | 128 | MURO | 41 | MURO-41-28 | 2026-10-29 | NUEVO | 2026-10-29 | 41 | 9.7 | 42.6 | 3 | 37.0963 | 31.5
NATIVA | 400 |  | Concreto | MUROS P6 AP 603-602 TORRE 5 | 2026-01-21 | 2/18/2026 12:00:00 AM |  | 28 | 35 | 39.6 | 113 | MURO | 41 | MURO-41-28 | 2026-10-29 | NUEVO | 2026-10-29 | 41 | 4.6 | 42.6 | 3 | 40.94815 | 31.5
NATIVA | 398 |  | Concreto | MUROS P5 AP 511-510 TORRE 5 | 2026-01-20 | 2/17/2026 12:00:00 AM |  | 28 | 35 | 45.3 | 129 | MURO | 41 | MURO-41-28 | 2026-10-29 | NUEVO | 2026-10-29 | 41 | 10.3 | 41.96667 | 3 | 40.94815 | 31.5
NATIVA | 398 |  | Concreto | MUROS P5 AP 511-510 TORRE 5 | 2026-01-20 | 2/17/2026 12:00:00 AM |  | 28 | 35 | 36.6 | 105 | MURO | 41 | MURO-41-28 | 2026-10-29 | NUEVO | 2026-10-29 | 41 | 1.6 | 41.96667 | 3 | 40.94815 | 31.5
NATIVA | 398 |  | Concreto | MUROS P5 AP 511-510 TORRE 5 | 2026-01-20 | 2/17/2026 12:00:00 AM |  | 28 | 35 | 44 | 126 | MURO | 41 | MURO-41-28 | 2026-10-29 | NUEVO | 2026-10-29 | 41 | 9 | 41.96667 | 3 | 42.6963 | 31.5
NATIVA | 396 |  | Concreto | MUROS P5 AP 508-509 TORRE 5 | 2026-01-19 | 2/16/2026 12:00:00 AM |  | 28 | 35 | 43.4 | 124 | MURO | 41 | MURO-41-28 | 2026-10-29 | NUEVO | 2026-10-29 | 41 | 8.4 | 43.4 | 3 | 42.6963 | 31.5
NATIVA | 396 |  | Concreto | MUROS P5 AP 508-509 TORRE 5 | 2026-01-19 | 2/16/2026 12:00:00 AM |  | 28 | 35 | 41.4 | 118 | MURO | 41 | MURO-41-28 | 2026-10-29 | NUEVO | 2026-10-29 | 41 | 6.4 | 43.4 | 3 | 42.6963 | 31.5
NATIVA | 396 |  | Concreto | MUROS P5 AP 508-509 TORRE 5 | 2026-01-19 | 2/16/2026 12:00:00 AM |  | 28 | 35 | 45.4 | 130 | MURO | 41 | MURO-41-28 | 2026-10-29 | NUEVO | 2026-10-29 | 41 | 10.4 | 43.4 | 3 | 41.83333 | 31.5
NATIVA | 391 |  | Concreto | MUROS PISO 10 APTO 1010 Y 1011 TORRE 4 | 2026-01-16 | 2/13/2026 12:00:00 AM |  | 28 | 35 | 38.9 | 111 | MURO | 41 | MURO-41-28 | 2026-10-29 | NUEVO | 2026-10-29 | 41 | 3.9 | 38.9 | 3 | 41.83333 | 31.5
NATIVA | 391 |  | Concreto | MUROS PISO 10 APTO 1010 Y 1011 TORRE 4 | 2026-01-16 | 2/13/2026 12:00:00 AM |  | 28 | 35 | 39.4 | 112 | MURO | 41 | MURO-41-28 | 2026-10-29 | NUEVO | 2026-10-29 | 41 | 4.4 | 38.9 | 3 | 41.83333 | 31.5
NATIVA | 391 |  | Concreto | MUROS PISO 10 APTO 1010 Y 1011 TORRE 4 | 2026-01-16 | 2/13/2026 12:00:00 AM |  | 28 | 35 | 38.4 | 110 | MURO | 41 | MURO-41-28 | 2026-10-29 | NUEVO | 2026-10-29 | 41 | 3.4 | 38.9 | 3 | 41.41481 | 31.5
NATIVA | 392 |  | Concreto | MUROS 501-512 TORRE 5 | 2026-01-16 | 2/13/2026 12:00:00 AM |  | 28 | 35 | 43.4 | 124 | MURO | 41 | MURO-41-28 | 2026-10-29 | NUEVO | 2026-10-29 | 41 | 8.4 | 41.93333 | 3 | 41.41481 | 31.5
NATIVA | 392 |  | Concreto | MUROS 501-512 TORRE 5 | 2026-01-16 | 2/13/2026 12:00:00 AM |  | 28 | 35 | 40.5 | 116 | MURO | 41 | MURO-41-28 | 2026-10-29 | NUEVO | 2026-10-29 | 41 | 5.5 | 41.93333 | 3 | 41.41481 | 31.5
NATIVA | 392 |  | Concreto | MUROS 501-512 TORRE 5 | 2026-01-16 | 2/13/2026 12:00:00 AM |  | 28 | 35 | 41.9 | 120 | MURO | 41 | MURO-41-28 | 2026-10-29 | NUEVO | 2026-10-29 | 41 | 6.9 | 41.93333 | 3 | 41.74444 | 31.5
NATIVA | 385 |  | Concreto | MUROS PISO 10 APTO 1001 Y 1012 TORRE 4 | 2025-12-19 | 1/16/2026 12:00:00 AM |  | 28 | 35 | 27.3 | 78 | MURO | 41 | MURO-41-28 | 2026-10-29 | NUEVO | 2026-10-29 | 41 | -7.7 | 44.9 | 3 | 41.74444 | 31.5
NATIVA | 385 |  | Concreto | MUROS PISO 10 APTO 1001 Y 1012 TORRE 4 | 2025-12-19 | 1/16/2026 12:00:00 AM |  | 28 | 35 | 52.9 | 151 | MURO | 41 | MURO-41-28 | 2026-10-29 | NUEVO | 2026-10-29 | 41 | 17.9 | 44.9 | 3 | 41.74444 | 31.5
NATIVA | 385 |  | Concreto | MUROS PISO 10 APTO 1001 Y 1012 TORRE 4 | 2025-12-19 | 1/16/2026 12:00:00 AM |  | 28 | 35 | 54.5 | 156 | MURO | 41 | MURO-41-28 | 2026-10-29 | NUEVO | 2026-10-29 | 41 | 19.5 | 44.9 | 3 | 45.06667 | 31.5
NATIVA | 382 |  | Concreto | MUROS PISO 10 APTO 1006 Y 1007 TORRE 4 | 2025-12-18 | 1/15/2026 12:00:00 AM |  | 28 | 35 | 50.3 | 144 | MURO | 41 | MURO-41-28 | 2026-10-29 | NUEVO | 2026-10-29 | 41 | 15.3 | 53.1 | 3 | 45.06667 | 31.5
NATIVA | 382 |  | Concreto | MUROS PISO 10 APTO 1006 Y 1007 TORRE 4 | 2025-12-18 | 1/15/2026 12:00:00 AM |  | 28 | 35 | 51.3 | 146 | MURO | 41 | MURO-41-28 | 2026-10-29 | NUEVO | 2026-10-29 | 41 | 16.3 | 53.1 | 3 | 45.06667 | 31.5
NATIVA | 382 |  | Concreto | MUROS PISO 10 APTO 1006 Y 1007 TORRE 4 | 2025-12-18 | 1/15/2026 12:00:00 AM |  | 28 | 35 | 57.7 | 165 | MURO | 41 | MURO-41-28 | 2026-10-29 | NUEVO | 2026-10-29 | 41 | 22.7 | 53.1 | 3 | 46.00741 | 31.5
NATIVA | 383 |  | Concreto | MUROS P5 AP 506-507 TORRE 5 | 2025-12-18 | 1/15/2026 12:00:00 AM |  | 28 | 35 | 37.7 | 108 | MURO | 41 | MURO-41-28 | 2026-10-29 | NUEVO | 2026-10-29 | 41 | 2.7 | 39.06667 | 3 | 46.00741 | 31.5
NATIVA | 383 |  | Concreto | MUROS P5 AP 506-507 TORRE 5 | 2025-12-18 | 1/15/2026 12:00:00 AM |  | 28 | 35 | 39.5 | 113 | MURO | 41 | MURO-41-28 | 2026-10-29 | NUEVO | 2026-10-29 | 41 | 4.5 | 39.06667 | 3 | 46.00741 | 31.5
NATIVA | 383 |  | Concreto | MUROS P5 AP 506-507 TORRE 5 | 2025-12-18 | 1/15/2026 12:00:00 AM |  | 28 | 35 | 40 | 114 | MURO | 41 | MURO-41-28 | 2026-10-29 | NUEVO | 2026-10-29 | 41 | 5 | 39.06667 | 3 | 45.48148 | 31.5
NATIVA | 377 |  | Concreto | MUROS PISO 10 APTO 1002 Y 1003 TORRE 4 | 2025-12-17 | 1/14/2026 12:00:00 AM |  | 28 | 35 | 49.1 | 140 | MURO | 41 | MURO-41-28 | 2026-10-29 | NUEVO | 2026-10-29 | 41 | 14.1 | 43.96667 | 3 | 45.48148 | 31.5
NATIVA | 377 |  | Concreto | MUROS PISO 10 APTO 1002 Y 1003 TORRE 4 | 2025-12-17 | 1/14/2026 12:00:00 AM |  | 28 | 35 | 51.4 | 147 | MURO | 41 | MURO-41-28 | 2026-10-29 | NUEVO | 2026-10-29 | 41 | 16.4 | 43.96667 | 3 | 45.48148 | 31.5
NATIVA | 377 |  | Concreto | MUROS PISO 10 APTO 1002 Y 1003 TORRE 4 | 2025-12-17 | 1/14/2026 12:00:00 AM |  | 28 | 35 | 31.4 | 90 | MURO | 41 | MURO-41-28 | 2026-10-29 | NUEVO | 2026-10-29 | 41 | -3.6 | 43.96667 | 3 | 42.92593 | 31.5
NATIVA | 372 |  | Concreto | MUROS PISO 10 APTO 1004 Y 1005 TORRE 4 | 2025-12-16 | 1/13/2026 12:00:00 AM |  | 28 | 35 | 43.7 | 125 | MURO | 41 | MURO-41-28 | 2026-10-29 | NUEVO | 2026-10-29 | 41 | 8.7 | 42.06667 | 3 | 42.92593 | 31.5
NATIVA | 372 |  | Concreto | MUROS PISO 10 APTO 1004 Y 1005 TORRE 4 | 2025-12-16 | 1/13/2026 12:00:00 AM |  | 28 | 35 | 42.6 | 122 | MURO | 41 | MURO-41-28 | 2026-10-29 | NUEVO | 2026-10-29 | 41 | 7.6 | 42.06667 | 3 | 42.92593 | 31.5
NATIVA | 372 |  | Concreto | MUROS PISO 10 APTO 1004 Y 1005 TORRE 4 | 2025-12-16 | 1/13/2026 12:00:00 AM |  | 28 | 35 | 39.9 | 114 | MURO | 41 | MURO-41-28 | 2026-10-29 | NUEVO | 2026-10-29 | 41 | 4.9 | 42.06667 | 3 | 41.32963 | 31.5
NATIVA | 373 |  | Concreto | MUROS P5 AP 504-505 TORRE 5 | 2025-12-16 | 1/13/2026 12:00:00 AM |  | 28 | 35 | 37 | 106 | MURO | 41 | MURO-41-28 | 2026-10-29 | NUEVO | 2026-10-29 | 41 | 2 | 37.4 | 3 | 41.32963 | 31.5
NATIVA | 373 |  | Concreto | MUROS P5 AP 504-505 TORRE 5 | 2025-12-16 | 1/13/2026 12:00:00 AM |  | 28 | 35 | 37.5 | 107 | MURO | 41 | MURO-41-28 | 2026-10-29 | NUEVO | 2026-10-29 | 41 | 2.5 | 37.4 | 3 | 41.32963 | 31.5
NATIVA | 373 |  | Concreto | MUROS P5 AP 504-505 TORRE 5 | 2025-12-16 | 1/13/2026 12:00:00 AM |  | 28 | 35 | 37.7 | 108 | MURO | 41 | MURO-41-28 | 2026-10-29 | NUEVO | 2026-10-29 | 41 | 2.7 | 37.4 | 3 | 42.44815 | 31.5
NATIVA | 369 |  | Concreto | MUROS PISO 9 APTO 910 Y 911 TORRE 4 | 2025-12-15 | 1/12/2026 12:00:00 AM |  | 28 | 35 | 51 | 146 | MURO | 41 | MURO-41-28 | 2026-10-29 | NUEVO | 2026-10-29 | 41 | 16 | 49.83333 | 3 | 42.44815 | 31.5
NATIVA | 369 |  | Concreto | MUROS PISO 9 APTO 910 Y 911 TORRE 4 | 2025-12-15 | 1/12/2026 12:00:00 AM |  | 28 | 35 | 49.2 | 140 | MURO | 41 | MURO-41-28 | 2026-10-29 | NUEVO | 2026-10-29 | 41 | 14.2 | 49.83333 | 3 | 42.44815 | 31.5
NATIVA | 369 |  | Concreto | MUROS PISO 9 APTO 910 Y 911 TORRE 4 | 2025-12-15 | 1/12/2026 12:00:00 AM |  | 28 | 35 | 49.3 | 141 | MURO | 41 | MURO-41-28 | 2026-10-29 | NUEVO | 2026-10-29 | 41 | 14.3 | 49.83333 | 3 | 39.82593 | 31.5
NATIVA | 363 |  | Concreto | MUROS PISO 9 APTO 908 Y 909 TORRE 4 | 2025-12-13 | 1/10/2026 12:00:00 AM |  | 28 | 35 | 27.1 | 77 | MURO | 41 | MURO-41-28 | 2026-10-29 | NUEVO | 2026-10-29 | 41 | -7.9 | 27.33333 | 3 | 39.82593 | 31.5
NATIVA | 363 |  | Concreto | MUROS PISO 9 APTO 908 Y 909 TORRE 4 | 2025-12-13 | 1/10/2026 12:00:00 AM |  | 28 | 35 | 25.3 | 72 | MURO | 41 | MURO-41-28 | 2026-10-29 | NUEVO | 2026-10-29 | 41 | -9.7 | 27.33333 | 3 | 39.82593 | 31.5
NATIVA | 363 |  | Concreto | MUROS PISO 9 APTO 908 Y 909 TORRE 4 | 2025-12-13 | 1/10/2026 12:00:00 AM |  | 28 | 35 | 29.6 | 84 | MURO | 41 | MURO-41-28 | 2026-10-29 | NUEVO | 2026-10-29 | 41 | -5.4 | 27.33333 | 3 | 40.1963 | 31.5
NATIVA | 366 |  | Concreto | MUROS P5 AP 503-502 TORRE 5 | 2025-12-13 | 1/10/2026 12:00:00 AM |  | 28 | 35 | 50.4 | 144 | MURO | 41 | MURO-41-28 | 2026-10-29 | NUEVO | 2026-10-29 | 41 | 15.4 | 46.43333 | 3 | 40.1963 | 31.5
NATIVA | 366 |  | Concreto | MUROS P5 AP 503-502 TORRE 5 | 2025-12-13 | 1/10/2026 12:00:00 AM |  | 28 | 35 | 53.2 | 152 | MURO | 41 | MURO-41-28 | 2026-10-29 | NUEVO | 2026-10-29 | 41 | 18.2 | 46.43333 | 3 | 40.1963 | 31.5
NATIVA | 366 |  | Concreto | MUROS P5 AP 503-502 TORRE 5 | 2025-12-13 | 1/10/2026 12:00:00 AM |  | 28 | 35 | 35.7 | 102 | MURO | 41 | MURO-41-28 | 2026-10-29 | NUEVO | 2026-10-29 | 41 | 0.7 | 46.43333 | 3 | 38.14815 | 31.5
NATIVA | 359 |  | Concreto | MUROS PISO 9 APTO 901 Y 912 TORRE 4 | 2025-12-12 | 1/9/2026 12:00:00 AM |  | 28 | 35 | 38.4 | 110 | MURO | 41 | MURO-41-28 | 2026-10-29 | NUEVO | 2026-10-29 | 41 | 3.4 | 36.1 | 3 | 38.14815 | 31.5
NATIVA | 359 |  | Concreto | MUROS PISO 9 APTO 901 Y 912 TORRE 4 | 2025-12-12 | 1/9/2026 12:00:00 AM |  | 28 | 35 | 38.1 | 109 | MURO | 41 | MURO-41-28 | 2026-10-29 | NUEVO | 2026-10-29 | 41 | 3.1 | 36.1 | 3 | 38.14815 | 31.5
NATIVA | 359 |  | Concreto | MUROS PISO 9 APTO 901 Y 912 TORRE 4 | 2025-12-12 | 1/9/2026 12:00:00 AM |  | 28 | 35 | 31.8 | 91 | MURO | 41 | MURO-41-28 | 2026-10-29 | NUEVO | 2026-10-29 | 41 | -3.2 | 36.1 | 3 | 39.86667 | 31.5
NATIVA | 360 |  | Concreto | MUROS P5 AP 410-411 TORRE 5 | 2025-12-12 | 1/9/2026 12:00:00 AM |  | 28 | 35 | 36.5 | 104 | MURO | 41 | MURO-41-28 | 2026-10-29 | NUEVO | 2026-10-29 | 41 | 1.5 | 41.93333 | 3 | 39.86667 | 31.5
NATIVA | 360 |  | Concreto | MUROS P5 AP 410-411 TORRE 5 | 2025-12-12 | 1/9/2026 12:00:00 AM |  | 28 | 35 | 48.6 | 139 | MURO | 41 | MURO-41-28 | 2026-10-29 | NUEVO | 2026-10-29 | 41 | 13.6 | 41.93333 | 3 | 39.86667 | 31.5
NATIVA | 360 |  | Concreto | MUROS P5 AP 410-411 TORRE 5 | 2025-12-12 | 1/9/2026 12:00:00 AM |  | 28 | 35 | 40.7 | 116 | MURO | 41 | MURO-41-28 | 2026-10-29 | NUEVO | 2026-10-29 | 41 | 5.7 | 41.93333 | 3 | 39.35556 | 31.5
NATIVA | 353 |  | Concreto | MUROS PISO 9 APTO 906 Y 907 TORRE 4 | 2025-12-11 | 1/8/2026 12:00:00 AM |  | 28 | 35 | 39.8 | 114 | MURO | 41 | MURO-41-28 | 2026-10-29 | NUEVO | 2026-10-29 | 41 | 4.8 | 36.83333 | 3 | 39.35556 | 31.5
NATIVA | 353 |  | Concreto | MUROS PISO 9 APTO 906 Y 907 TORRE 4 | 2025-12-11 | 1/8/2026 12:00:00 AM |  | 28 | 35 | 36.6 | 105 | MURO | 41 | MURO-41-28 | 2026-10-29 | NUEVO | 2026-10-29 | 41 | 1.6 | 36.83333 | 3 | 39.35556 | 31.5
NATIVA | 353 |  | Concreto | MUROS PISO 9 APTO 906 Y 907 TORRE 4 | 2025-12-11 | 1/8/2026 12:00:00 AM |  | 28 | 35 | 34.1 | 97 | MURO | 41 | MURO-41-28 | 2026-10-29 | NUEVO | 2026-10-29 | 41 | -0.9 | 36.83333 | 3 | 39.73333 | 31.5
NATIVA | 355 |  | Concreto | MUROS P4 AP 408-409 TORRE 5 | 2025-12-11 | 1/8/2026 12:00:00 AM |  | 28 | 35 | 44.1 | 126 | MURO | 41 | MURO-41-28 | 2026-10-29 | NUEVO | 2026-10-29 | 41 | 9.1 | 42.6 | 3 | 39.73333 | 31.5
NATIVA | 355 |  | Concreto | MUROS P4 AP 408-409 TORRE 5 | 2025-12-11 | 1/8/2026 12:00:00 AM |  | 28 | 35 | 44 | 126 | MURO | 41 | MURO-41-28 | 2026-10-29 | NUEVO | 2026-10-29 | 41 | 9 | 42.6 | 3 | 39.73333 | 31.5
NATIVA | 355 |  | Concreto | MUROS P4 AP 408-409 TORRE 5 | 2025-12-11 | 1/8/2026 12:00:00 AM |  | 28 | 35 | 39.7 | 113 | MURO | 41 | MURO-41-28 | 2026-10-29 | NUEVO | 2026-10-29 | 41 | 4.7 | 42.6 | 3 | 41.18889 | 31.5
NATIVA | 351 |  | Concreto | MUROS PISO 9 APTO 902 Y 903 TORRE 4 | 2025-12-10 | 1/7/2026 12:00:00 AM |  | 28 | 35 | 49 | 140 | MURO | 41 | MURO-41-28 | 2026-10-29 | NUEVO | 2026-10-29 | 41 | 14 | 45.23333 | 3 | 41.18889 | 31.5
NATIVA | 351 |  | Concreto | MUROS PISO 9 APTO 902 Y 903 TORRE 4 | 2025-12-10 | 1/7/2026 12:00:00 AM |  | 28 | 35 | 40 | 114 | MURO | 41 | MURO-41-28 | 2026-10-29 | NUEVO | 2026-10-29 | 41 | 5 | 45.23333 | 3 | 41.18889 | 31.5
NATIVA | 351 |  | Concreto | MUROS PISO 9 APTO 902 Y 903 TORRE 4 | 2025-12-10 | 1/7/2026 12:00:00 AM |  | 28 | 35 | 46.7 | 134 | MURO | 41 | MURO-41-28 | 2026-10-29 | NUEVO | 2026-10-29 | 41 | 11.7 | 45.23333 | 3 | 43.80741 | 31.5
NATIVA | 352 |  | Concreto | MUROS P4 AP 406-407 TORRE 5 | 2025-12-10 | 1/7/2026 12:00:00 AM |  | 28 | 35 | 49.7 | 142 | MURO | 41 | MURO-41-28 | 2026-10-29 | NUEVO | 2026-10-29 | 41 | 14.7 | 46.96667 | 3 | 43.80741 | 31.5
NATIVA | 352 |  | Concreto | MUROS P4 AP 406-407 TORRE 5 | 2025-12-10 | 1/7/2026 12:00:00 AM |  | 28 | 35 | 45.2 | 129 | MURO | 41 | MURO-41-28 | 2026-10-29 | NUEVO | 2026-10-29 | 41 | 10.2 | 46.96667 | 3 | 43.80741 | 31.5
NATIVA | 352 |  | Concreto | MUROS P4 AP 406-407 TORRE 5 | 2025-12-10 | 1/7/2026 12:00:00 AM |  | 28 | 35 | 46 | 131 | MURO | 41 | MURO-41-28 | 2026-10-29 | NUEVO | 2026-10-29 | 41 | 11 | 46.96667 | 3 | 44.31852 | 31.5
NATIVA | 346 |  | Concreto | MUROS PISO 9 APTO 904 Y 905 TORRE 4 | 2025-12-09 | 1/6/2026 12:00:00 AM |  | 28 | 35 | 38.1 | 109 | MURO | 41 | MURO-41-28 | 2026-10-29 | NUEVO | 2026-10-29 | 41 | 3.1 | 39.83333 | 3 | 44.31852 | 31.5
NATIVA | 346 |  | Concreto | MUROS PISO 9 APTO 904 Y 905 TORRE 4 | 2025-12-09 | 1/6/2026 12:00:00 AM |  | 28 | 35 | 40.9 | 117 | MURO | 41 | MURO-41-28 | 2026-10-29 | NUEVO | 2026-10-29 | 41 | 5.9 | 39.83333 | 3 | 44.31852 | 31.5
NATIVA | 346 |  | Concreto | MUROS PISO 9 APTO 904 Y 905 TORRE 4 | 2025-12-09 | 1/6/2026 12:00:00 AM |  | 28 | 35 | 40.5 | 116 | MURO | 41 | MURO-41-28 | 2026-10-29 | NUEVO | 2026-10-29 | 41 | 5.5 | 39.83333 | 3 | 42.1963 | 31.5
NATIVA | 341 |  | Concreto | MUROS P4 404-405 TORRE 5 | 2025-12-05 | 1/2/2026 12:00:00 AM |  | 28 | 35 | 38 | 108 | MURO | 41 | MURO-41-28 | 2026-10-29 | NUEVO | 2026-10-29 | 41 | 3 | 37.06667 | 3 | 42.1963 | 31.5
NATIVA | 341 |  | Concreto | MUROS P4 404-405 TORRE 5 | 2025-12-05 | 1/2/2026 12:00:00 AM |  | 28 | 35 | 33.7 | 96 | MURO | 41 | MURO-41-28 | 2026-10-29 | NUEVO | 2026-10-29 | 41 | -1.3 | 37.06667 | 3 | 42.1963 | 31.5
NATIVA | 341 |  | Concreto | MUROS P4 404-405 TORRE 5 | 2025-12-05 | 1/2/2026 12:00:00 AM |  | 28 | 35 | 39.5 | 113 | MURO | 41 | MURO-41-28 | 2026-10-29 | NUEVO | 2026-10-29 | 41 | 4.5 | 37.06667 | 3 | 40.64444 | 31.5
NATIVA | 342 |  | Concreto | MUROS PISO 8 APTO 810 Y 811 TORRE 4 | 2025-12-05 | 1/2/2026 12:00:00 AM |  | 28 | 35 | 42.5 | 121 | MURO | 41 | MURO-41-28 | 2026-10-29 | NUEVO | 2026-10-29 | 41 | 7.5 | 44.06667 | 3 | 40.64444 | 31.5
NATIVA | 342 |  | Concreto | MUROS PISO 8 APTO 810 Y 811 TORRE 4 | 2025-12-05 | 1/2/2026 12:00:00 AM |  | 28 | 35 | 47 | 134 | MURO | 41 | MURO-41-28 | 2026-10-29 | NUEVO | 2026-10-29 | 41 | 12 | 44.06667 | 3 | 40.64444 | 31.5
NATIVA | 342 |  | Concreto | MUROS PISO 8 APTO 810 Y 811 TORRE 4 | 2025-12-05 | 1/2/2026 12:00:00 AM |  | 28 | 35 | 42.7 | 122 | MURO | 41 | MURO-41-28 | 2026-10-29 | NUEVO | 2026-10-29 | 41 | 7.7 | 44.06667 | 3 | 40.32222 | 31.5
NATIVA | 336 |  | Concreto | MUROS P4 402 -sala de juegos TORRE 5 | 2025-12-04 | 1/1/2026 12:00:00 AM |  | 28 | 35 | 40.8 | 117 | MURO | 41 | MURO-41-28 | 2026-10-29 | NUEVO | 2026-10-29 | 41 | 5.8 | 39.83333 | 3 | 40.32222 | 31.5
NATIVA | 336 |  | Concreto | MUROS P4 402 -sala de juegos TORRE 5 | 2025-12-04 | 1/1/2026 12:00:00 AM |  | 28 | 35 | 38.6 | 110 | MURO | 41 | MURO-41-28 | 2026-10-29 | NUEVO | 2026-10-29 | 41 | 3.6 | 39.83333 | 3 | 40.32222 | 31.5
NATIVA | 336 |  | Concreto | MUROS P4 402 -sala de juegos TORRE 5 | 2025-12-04 | 1/1/2026 12:00:00 AM |  | 28 | 35 | 40.1 | 114 | MURO | 41 | MURO-41-28 | 2026-10-29 | NUEVO | 2026-10-29 | 41 | 5.1 | 39.83333 | 3 | 42.75185 | 31.5
NATIVA | 337 |  | Concreto | MUROS PISO 8 APTO 808 Y 809 TORRE 4 | 2025-12-04 | 1/1/2026 12:00:00 AM |  | 28 | 35 | 47.6 | 136 | MURO | 41 | MURO-41-28 | 2026-10-29 | NUEVO | 2026-10-29 | 41 | 12.6 | 48 | 3 | 42.75185 | 31.5
NATIVA | 337 |  | Concreto | MUROS PISO 8 APTO 808 Y 809 TORRE 4 | 2025-12-04 | 1/1/2026 12:00:00 AM |  | 28 | 35 | 47.8 | 136 | MURO | 41 | MURO-41-28 | 2026-10-29 | NUEVO | 2026-10-29 | 41 | 12.8 | 48 | 3 | 42.75185 | 31.5
NATIVA | 337 |  | Concreto | MUROS PISO 8 APTO 808 Y 809 TORRE 4 | 2025-12-04 | 1/1/2026 12:00:00 AM |  | 28 | 35 | 48.6 | 139 | MURO | 41 | MURO-41-28 | 2026-10-29 | NUEVO | 2026-10-29 | 41 | 13.6 | 48 | 3 | 43.02593 | 31.5
NATIVA | 333 |  | Concreto | MUROS PISO 8 APTO 801 Y 812 TORRE 4 | 2025-12-03 | 12/31/2025 12:00:00 AM |  | 28 | 35 | 41.2 | 118 | MURO | 41 | MURO-41-28 | 2026-10-29 | NUEVO | 2026-10-29 | 41 | 6.2 | 39.83333 | 3 | 43.02593 | 31.5
NATIVA | 333 |  | Concreto | MUROS PISO 8 APTO 801 Y 812 TORRE 4 | 2025-12-03 | 12/31/2025 12:00:00 AM |  | 28 | 35 | 39.9 | 114 | MURO | 41 | MURO-41-28 | 2026-10-29 | NUEVO | 2026-10-29 | 41 | 4.9 | 39.83333 | 3 | 43.02593 | 31.5
NATIVA | 333 |  | Concreto | MUROS PISO 8 APTO 801 Y 812 TORRE 4 | 2025-12-03 | 12/31/2025 12:00:00 AM |  | 28 | 35 | 38.4 | 110 | MURO | 41 | MURO-41-28 | 2026-10-29 | NUEVO | 2026-10-29 | 41 | 3.4 | 39.83333 | 3 | 41.40741 | 31.5
NATIVA | 330 |  | Concreto | MUROS P3 AP 310-311 TORRE 5 | 2025-12-02 | 12/30/2025 12:00:00 AM |  | 28 | 35 | 34.4 | 98 | MURO | 41 | MURO-41-28 | 2026-10-29 | NUEVO | 2026-10-29 | 41 | -0.6 | 34.66667 | 3 | 41.40741 | 31.5
NATIVA | 330 |  | Concreto | MUROS P3 AP 310-311 TORRE 5 | 2025-12-02 | 12/30/2025 12:00:00 AM |  | 28 | 35 | 34.2 | 98 | MURO | 41 | MURO-41-28 | 2026-10-29 | NUEVO | 2026-10-29 | 41 | -0.8 | 34.66667 | 3 | 41.40741 | 31.5
NATIVA | 330 |  | Concreto | MUROS P3 AP 310-311 TORRE 5 | 2025-12-02 | 12/30/2025 12:00:00 AM |  | 28 | 35 | 35.4 | 101 | MURO | 41 | MURO-41-28 | 2026-10-29 | NUEVO | 2026-10-29 | 41 | 0.4 | 34.66667 | 3 | 39.94444 | 31.5
NATIVA | 331 |  | Concreto | MUROS PISO 8 APTO 806 Y 807 TORRE 4 | 2025-12-02 | 12/30/2025 12:00:00 AM |  | 28 | 35 | 42.1 | 120 | MURO | 41 | MURO-41-28 | 2026-10-29 | NUEVO | 2026-10-29 | 41 | 7.1 | 44 | 3 | 39.94444 | 31.5
NATIVA | 331 |  | Concreto | MUROS PISO 8 APTO 806 Y 807 TORRE 4 | 2025-12-02 | 12/30/2025 12:00:00 AM |  | 28 | 35 | 47.2 | 135 | MURO | 41 | MURO-41-28 | 2026-10-29 | NUEVO | 2026-10-29 | 41 | 12.2 | 44 | 3 | 39.94444 | 31.5
NATIVA | 331 |  | Concreto | MUROS PISO 8 APTO 806 Y 807 TORRE 4 | 2025-12-02 | 12/30/2025 12:00:00 AM |  | 28 | 35 | 42.7 | 122 | MURO | 41 | MURO-41-28 | 2026-10-29 | NUEVO | 2026-10-29 | 41 | 7.7 | 44 | 3 | 37.88519 | 31.5
NATIVA | 324 |  | Concreto | MUROS PISO 8 APTO 802 Y 803 TORRE 4 | 2025-12-01 | 12/29/2025 12:00:00 AM |  | 28 | 35 | 32.8 | 94 | MURO | 41 | MURO-41-28 | 2026-10-29 | NUEVO | 2026-10-29 | 41 | -2.2 | 32.56667 | 3 | 37.88519 | 31.5
NATIVA | 324 |  | Concreto | MUROS PISO 8 APTO 802 Y 803 TORRE 4 | 2025-12-01 | 12/29/2025 12:00:00 AM |  | 28 | 35 | 31.9 | 91 | MURO | 41 | MURO-41-28 | 2026-10-29 | NUEVO | 2026-10-29 | 41 | -3.1 | 32.56667 | 3 | 37.88519 | 31.5
NATIVA | 324 |  | Concreto | MUROS PISO 8 APTO 802 Y 803 TORRE 4 | 2025-12-01 | 12/29/2025 12:00:00 AM |  | 28 | 35 | 33 | 94 | MURO | 41 | MURO-41-28 | 2026-10-29 | NUEVO | 2026-10-29 | 41 | -2 | 32.56667 | 3 | 38.16667 | 31.5
NATIVA | 326 |  | Concreto | MUROS P3 AP 308-309 TORRE 5 | 2025-12-01 | 12/29/2025 12:00:00 AM |  | 28 | 35 | 39.3 | 112 | MURO | 41 | MURO-41-28 | 2026-10-29 | NUEVO | 2026-10-29 | 41 | 4.3 | 39.56667 | 3 | 38.16667 | 31.5
NATIVA | 326 |  | Concreto | MUROS P3 AP 308-309 TORRE 5 | 2025-12-01 | 12/29/2025 12:00:00 AM |  | 28 | 35 | 37.6 | 107 | MURO | 41 | MURO-41-28 | 2026-10-29 | NUEVO | 2026-10-29 | 41 | 2.6 | 39.56667 | 3 | 38.16667 | 31.5
NATIVA | 326 |  | Concreto | MUROS P3 AP 308-309 TORRE 5 | 2025-12-01 | 12/29/2025 12:00:00 AM |  | 28 | 35 | 41.8 | 120 | MURO | 41 | MURO-41-28 | 2026-10-29 | NUEVO | 2026-10-29 | 41 | 6.8 | 39.56667 | 3 | 38.65926 | 31.5
NATIVA | 321 |  | Concreto | MUROS PISO 8 APTO 804 Y 805 TORRE 4 | 2025-11-29 | 12/27/2025 12:00:00 AM |  | 28 | 35 | 44 | 126 | MURO | 41 | MURO-41-28 | 2026-10-29 | NUEVO | 2026-10-29 | 41 | 9 | 43.76667 | 3 | 38.65926 | 31.5
NATIVA | 321 |  | Concreto | MUROS PISO 8 APTO 804 Y 805 TORRE 4 | 2025-11-29 | 12/27/2025 12:00:00 AM |  | 28 | 35 | 44.1 | 126 | MURO | 41 | MURO-41-28 | 2026-10-29 | NUEVO | 2026-10-29 | 41 | 9.1 | 43.76667 | 3 | 38.65926 | 31.5
NATIVA | 321 |  | Concreto | MUROS PISO 8 APTO 804 Y 805 TORRE 4 | 2025-11-29 | 12/27/2025 12:00:00 AM |  | 28 | 35 | 43.2 | 123 | MURO | 41 | MURO-41-28 | 2026-10-29 | NUEVO | 2026-10-29 | 41 | 8.2 | 43.76667 | 3 | 39.04074 | 31.5
NATIVA | 322 |  | Concreto | MUROS P3 AP 301- DEPOSITOS | 2025-11-29 | 12/27/2025 12:00:00 AM |  | 28 | 35 | 34.2 | 98 | MURO | 41 | MURO-41-28 | 2026-10-29 | NUEVO | 2026-10-29 | 41 | -0.8 | 34.4 | 3 | 39.04074 | 31.5
NATIVA | 322 |  | Concreto | MUROS P3 AP 301- DEPOSITOS | 2025-11-29 | 12/27/2025 12:00:00 AM |  | 28 | 35 | 36.8 | 105 | MURO | 41 | MURO-41-28 | 2026-10-29 | NUEVO | 2026-10-29 | 41 | 1.8 | 34.4 | 3 | 39.04074 | 31.5
NATIVA | 322 |  | Concreto | MUROS P3 AP 301- DEPOSITOS | 2025-11-29 | 12/27/2025 12:00:00 AM |  | 28 | 35 | 32.2 | 92 | MURO | 41 | MURO-41-28 | 2026-10-29 | NUEVO | 2026-10-29 | 41 | -2.8 | 34.4 | 3 | 40.73333 | 31.5
NATIVA | 315 |  | Concreto | MUROS PISO 7 APTO 710 Y 711 TORRE 4 | 2025-11-28 | 12/26/2025 12:00:00 AM |  | 28 | 35 | 46.4 | 133 | MURO | 41 | MURO-41-28 | 2026-10-29 | NUEVO | 2026-10-29 | 41 | 11.4 | 46.26667 | 3 | 40.73333 | 31.5
NATIVA | 315 |  | Concreto | MUROS PISO 7 APTO 710 Y 711 TORRE 4 | 2025-11-28 | 12/26/2025 12:00:00 AM |  | 28 | 35 | 47 | 134 | MURO | 41 | MURO-41-28 | 2026-10-29 | NUEVO | 2026-10-29 | 41 | 12 | 46.26667 | 3 | 40.73333 | 31.5
NATIVA | 315 |  | Concreto | MUROS PISO 7 APTO 710 Y 711 TORRE 4 | 2025-11-28 | 12/26/2025 12:00:00 AM |  | 28 | 35 | 45.4 | 130 | MURO | 41 | MURO-41-28 | 2026-10-29 | NUEVO | 2026-10-29 | 41 | 10.4 | 46.26667 | 3 | 41.03333 | 31.5
NATIVA | 316 |  | Concreto | MUROS PISO 3 AP 306-307 TORRE 5 | 2025-11-28 | 12/26/2025 12:00:00 AM |  | 28 | 35 | 41.3 | 118 | MURO | 41 | MURO-41-28 | 2026-10-29 | NUEVO | 2026-10-29 | 41 | 6.3 | 41.76667 | 3 | 41.03333 | 31.5
NATIVA | 316 |  | Concreto | MUROS PISO 3 AP 306-307 TORRE 5 | 2025-11-28 | 12/26/2025 12:00:00 AM |  | 28 | 35 | 42.9 | 122 | MURO | 41 | MURO-41-28 | 2026-10-29 | NUEVO | 2026-10-29 | 41 | 7.9 | 41.76667 | 3 | 41.03333 | 31.5
NATIVA | 316 |  | Concreto | MUROS PISO 3 AP 306-307 TORRE 5 | 2025-11-28 | 12/26/2025 12:00:00 AM |  | 28 | 35 | 41.1 | 117 | MURO | 41 | MURO-41-28 | 2026-10-29 | NUEVO | 2026-10-29 | 41 | 6.1 | 41.76667 | 3 | 41.9963 | 31.5
NATIVA | 312 |  | Concreto | MUROS PISO 7 APTO 708 Y 709 TORRE 4 | 2025-11-27 | 12/25/2025 12:00:00 AM |  | 28 | 35 | 39.7 | 114 | MURO | 41 | MURO-41-28 | 2026-10-29 | NUEVO | 2026-10-29 | 41 | 4.7 | 39.73333 | 3 | 41.9963 | 31.5
NATIVA | 312 |  | Concreto | MUROS PISO 7 APTO 708 Y 709 TORRE 4 | 2025-11-27 | 12/25/2025 12:00:00 AM |  | 28 | 35 | 37.7 | 108 | MURO | 41 | MURO-41-28 | 2026-10-29 | NUEVO | 2026-10-29 | 41 | 2.7 | 39.73333 | 3 | 41.9963 | 31.5
NATIVA | 312 |  | Concreto | MUROS PISO 7 APTO 708 Y 709 TORRE 4 | 2025-11-27 | 12/25/2025 12:00:00 AM |  | 28 | 35 | 41.8 | 119 | MURO | 41 | MURO-41-28 | 2026-10-29 | NUEVO | 2026-10-29 | 41 | 6.8 | 39.73333 | 3 | 40.85556 | 31.5
NATIVA | 313 |  | Concreto | MUROS TORRE 5 AP 304-305 | 2025-11-27 | 12/25/2025 12:00:00 AM |  | 28 | 35 | 39.8 | 114 | MURO | 41 | MURO-41-28 | 2026-10-29 | NUEVO | 2026-10-29 | 41 | 4.8 | 38.46667 | 3 | 40.85556 | 31.5
NATIVA | 313 |  | Concreto | MUROS TORRE 5 AP 304-305 | 2025-11-27 | 12/25/2025 12:00:00 AM |  | 28 | 35 | 37.6 | 108 | MURO | 41 | MURO-41-28 | 2026-10-29 | NUEVO | 2026-10-29 | 41 | 2.6 | 38.46667 | 3 | 40.85556 | 31.5
NATIVA | 313 |  | Concreto | MUROS TORRE 5 AP 304-305 | 2025-11-27 | 12/25/2025 12:00:00 AM |  | 28 | 35 | 38 | 108 | MURO | 41 | MURO-41-28 | 2026-10-29 | NUEVO | 2026-10-29 | 41 | 3 | 38.46667 | 3 | 39.67778 | 31.5
NATIVA | 307 |  | Concreto | MUROS TORRE 5 PISO 3 ZONA DE LECTURA Y AP 302 MUROS | 2025-11-26 | 12/24/2025 12:00:00 AM |  | 28 | 35 | 39.9 | 114 | MURO | 41 | MURO-41-28 | 2026-10-29 | NUEVO | 2026-10-29 | 41 | 4.9 | 40.36667 | 3 | 39.67778 | 31.5
NATIVA | 307 |  | Concreto | MUROS TORRE 5 PISO 3 ZONA DE LECTURA Y AP 302 MUROS | 2025-11-26 | 12/24/2025 12:00:00 AM |  | 28 | 35 | 43.8 | 125 | MURO | 41 | MURO-41-28 | 2026-10-29 | NUEVO | 2026-10-29 | 41 | 8.8 | 40.36667 | 3 | 39.67778 | 31.5
NATIVA | 307 |  | Concreto | MUROS TORRE 5 PISO 3 ZONA DE LECTURA Y AP 302 MUROS | 2025-11-26 | 12/24/2025 12:00:00 AM |  | 28 | 35 | 37.4 | 107 | MURO | 41 | MURO-41-28 | 2026-10-29 | NUEVO | 2026-10-29 | 41 | 2.4 | 40.36667 | 3 | 40.52222 | 31.5
NATIVA | 308 |  | Concreto | MUROS PISO 7 APTO 701 Y 712 TORRE 4 | 2025-11-26 | 12/24/2025 12:00:00 AM |  | 28 | 35 | 42.1 | 120 | MURO | 41 | MURO-41-28 | 2026-10-29 | NUEVO | 2026-10-29 | 41 | 7.1 | 44.23333 | 3 | 40.52222 | 31.5
NATIVA | 308 |  | Concreto | MUROS PISO 7 APTO 701 Y 712 TORRE 4 | 2025-11-26 | 12/24/2025 12:00:00 AM |  | 28 | 35 | 47 | 134 | MURO | 41 | MURO-41-28 | 2026-10-29 | NUEVO | 2026-10-29 | 41 | 12 | 44.23333 | 3 | 40.52222 | 31.5
NATIVA | 308 |  | Concreto | MUROS PISO 7 APTO 701 Y 712 TORRE 4 | 2025-11-26 | 12/24/2025 12:00:00 AM |  | 28 | 35 | 43.6 | 124 | MURO | 41 | MURO-41-28 | 2026-10-29 | NUEVO | 2026-10-29 | 41 | 8.6 | 44.23333 | 3 | 40.62963 | 31.5
NATIVA | 303 |  | Concreto | MUROS PISO 7 APTO 706 Y 707 TORRE 4 | 2025-11-25 | 12/23/2025 12:00:00 AM |  | 28 | 35 | 36.1 | 103 | MURO | 41 | MURO-41-28 | 2026-10-29 | NUEVO | 2026-10-29 | 41 | 1.1 | 36.7 | 3 | 40.62963 | 31.5
NATIVA | 303 |  | Concreto | MUROS PISO 7 APTO 706 Y 707 TORRE 4 | 2025-11-25 | 12/23/2025 12:00:00 AM |  | 28 | 35 | 37.6 | 108 | MURO | 41 | MURO-41-28 | 2026-10-29 | NUEVO | 2026-10-29 | 41 | 2.6 | 36.7 | 3 | 40.62963 | 31.5
NATIVA | 303 |  | Concreto | MUROS PISO 7 APTO 706 Y 707 TORRE 4 | 2025-11-25 | 12/23/2025 12:00:00 AM |  | 28 | 35 | 36.4 | 104 | MURO | 41 | MURO-41-28 | 2026-10-29 | NUEVO | 2026-10-29 | 41 | 1.4 | 36.7 | 3 | 39.81111 | 31.5
NATIVA | 299 |  | Concreto | MUROS PISO 2 EJE 15-23 J-F DEPOSITOS Y ZONA LAVANDERIA TORRE 5 | 2025-11-24 | 12/22/2025 12:00:00 AM |  | 28 | 35 | 35.9 | 103 | MURO | 41 | MURO-41-28 | 2026-10-29 | NUEVO | 2026-10-29 | 41 | 0.9 | 37.56667 | 3 | 39.81111 | 31.5
NATIVA | 299 |  | Concreto | MUROS PISO 2 EJE 15-23 J-F DEPOSITOS Y ZONA LAVANDERIA TORRE 5 | 2025-11-24 | 12/22/2025 12:00:00 AM |  | 28 | 35 | 40.1 | 115 | MURO | 41 | MURO-41-28 | 2026-10-29 | NUEVO | 2026-10-29 | 41 | 5.1 | 37.56667 | 3 | 39.81111 | 31.5
NATIVA | 299 |  | Concreto | MUROS PISO 2 EJE 15-23 J-F DEPOSITOS Y ZONA LAVANDERIA TORRE 5 | 2025-11-24 | 12/22/2025 12:00:00 AM |  | 28 | 35 | 36.7 | 105 | MURO | 41 | MURO-41-28 | 2026-10-29 | NUEVO | 2026-10-29 | 41 | 1.7 | 37.56667 | 3 | 38.5 | 31.5
NATIVA | 301 |  | Concreto | MUROS PISO 7 APTO 702 Y 703 TORRE 4 | 2025-11-24 | 12/22/2025 12:00:00 AM |  | 28 | 35 | 38.7 | 111 | MURO | 41 | MURO-41-28 | 2026-10-29 | NUEVO | 2026-10-29 | 41 | 3.7 | 39.73333 | 3 | 38.5 | 31.5
NATIVA | 301 |  | Concreto | MUROS PISO 7 APTO 702 Y 703 TORRE 4 | 2025-11-24 | 12/22/2025 12:00:00 AM |  | 28 | 35 | 40.2 | 115 | MURO | 41 | MURO-41-28 | 2026-10-29 | NUEVO | 2026-10-29 | 41 | 5.2 | 39.73333 | 3 | 38.5 | 31.5
NATIVA | 301 |  | Concreto | MUROS PISO 7 APTO 702 Y 703 TORRE 4 | 2025-11-24 | 12/22/2025 12:00:00 AM |  | 28 | 35 | 40.3 | 115 | MURO | 41 | MURO-41-28 | 2026-10-29 | NUEVO | 2026-10-29 | 41 | 5.3 | 39.73333 | 3 | 37.16296 | 31.5
NATIVA | 298 |  | Concreto | MUROS PISO 7 APTO 704 Y 705 TORRE 4 | 2025-11-22 | 12/20/2025 12:00:00 AM |  | 28 | 35 | 31.9 | 91 | MURO | 41 | MURO-41-28 | 2026-10-29 | NUEVO | 2026-10-29 | 41 | -3.1 | 32.93333 | 3 | 37.16296 | 31.5
NATIVA | 298 |  | Concreto | MUROS PISO 7 APTO 704 Y 705 TORRE 4 | 2025-11-22 | 12/20/2025 12:00:00 AM |  | 28 | 35 | 31.7 | 91 | MURO | 41 | MURO-41-28 | 2026-10-29 | NUEVO | 2026-10-29 | 41 | -3.3 | 32.93333 | 3 | 37.16296 | 31.5
NATIVA | 298 |  | Concreto | MUROS PISO 7 APTO 704 Y 705 TORRE 4 | 2025-11-22 | 12/20/2025 12:00:00 AM |  | 28 | 35 | 35.2 | 101 | MURO | 41 | MURO-41-28 | 2026-10-29 | NUEVO | 2026-10-29 | 41 | 0.2 | 32.93333 | 3 | 37.28519 | 31.5
NATIVA | 294 |  | Concreto | MUROS PISO 6 APTO 611 Y SALA DE COCINA TORRE 4 | 2025-11-21 | 12/19/2025 12:00:00 AM |  | 28 | 35 | 40.1 | 115 | MURO | 41 | MURO-41-28 | 2026-10-29 | NUEVO | 2026-10-29 | 41 | 5.1 | 40 | 3 | 37.28519 | 31.5
NATIVA | 294 |  | Concreto | MUROS PISO 6 APTO 611 Y SALA DE COCINA TORRE 4 | 2025-11-21 | 12/19/2025 12:00:00 AM |  | 28 | 35 | 40 | 114 | MURO | 41 | MURO-41-28 | 2026-10-29 | NUEVO | 2026-10-29 | 41 | 5 | 40 | 3 | 37.28519 | 31.5
NATIVA | 294 |  | Concreto | MUROS PISO 6 APTO 611 Y SALA DE COCINA TORRE 4 | 2025-11-21 | 12/19/2025 12:00:00 AM |  | 28 | 35 | 39.9 | 114 | MURO | 41 | MURO-41-28 | 2026-10-29 | NUEVO | 2026-10-29 | 41 | 4.9 | 40 | 3 | 37.2963 | 31.5
NATIVA | 295 |  | Concreto | MUROS PISO 2 EJE 16-23 AP 208-209 TORRE 5 | 2025-11-21 | 12/19/2025 12:00:00 AM |  | 28 | 35 | 39.5 | 113 | MURO | 41 | MURO-41-28 | 2026-10-29 | NUEVO | 2026-10-29 | 41 | 4.5 | 38.56667 | 3 | 37.2963 | 31.5
NATIVA | 295 |  | Concreto | MUROS PISO 2 EJE 16-23 AP 208-209 TORRE 5 | 2025-11-21 | 12/19/2025 12:00:00 AM |  | 28 | 35 | 38.6 | 110 | MURO | 41 | MURO-41-28 | 2026-10-29 | NUEVO | 2026-10-29 | 41 | 3.6 | 38.56667 | 3 | 37.2963 | 31.5
NATIVA | 295 |  | Concreto | MUROS PISO 2 EJE 16-23 AP 208-209 TORRE 5 | 2025-11-21 | 12/19/2025 12:00:00 AM |  | 28 | 35 | 37.6 | 107 | MURO | 41 | MURO-41-28 | 2026-10-29 | NUEVO | 2026-10-29 | 41 | 2.6 | 38.56667 | 3 | 37.3 | 31.5
NATIVA | 292 |  | Concreto | MUROS PISO 6 APTOS 608 Y 609 TORRE 4 | 2025-11-20 | 12/18/2025 12:00:00 AM |  | 28 | 35 | 37.4 | 107 | MURO | 41 | MURO-41-28 | 2026-10-29 | NUEVO | 2026-10-29 | 41 | 2.4 | 33.53333 | 3 | 37.3 | 31.5
NATIVA | 292 |  | Concreto | MUROS PISO 6 APTOS 608 Y 609 TORRE 4 | 2025-11-20 | 12/18/2025 12:00:00 AM |  | 28 | 35 | 32.8 | 94 | MURO | 41 | MURO-41-28 | 2026-10-29 | NUEVO | 2026-10-29 | 41 | -2.2 | 33.53333 | 3 | 37.3 | 31.5
NATIVA | 292 |  | Concreto | MUROS PISO 6 APTOS 608 Y 609 TORRE 4 | 2025-11-20 | 12/18/2025 12:00:00 AM |  | 28 | 35 | 30.4 | 87 | MURO | 41 | MURO-41-28 | 2026-10-29 | NUEVO | 2026-10-29 | 41 | -4.6 | 33.53333 | 3 | 36.58889 | 31.5
NATIVA | 288 |  | Concreto | MUROS PISO 6 APTOS 606 Y 607 TORRE 4 | 2025-11-19 | 12/17/2025 12:00:00 AM |  | 28 | 35 | 38.4 | 110 | MURO | 41 | MURO-41-28 | 2026-10-29 | NUEVO | 2026-10-29 | 41 | 3.4 | 36.5 | 3 | 36.58889 | 31.5
NATIVA | 288 |  | Concreto | MUROS PISO 6 APTOS 606 Y 607 TORRE 4 | 2025-11-19 | 12/17/2025 12:00:00 AM |  | 28 | 35 | 34 | 97 | MURO | 41 | MURO-41-28 | 2026-10-29 | NUEVO | 2026-10-29 | 41 | -1 | 36.5 | 3 | 36.58889 | 31.5
NATIVA | 288 |  | Concreto | MUROS PISO 6 APTOS 606 Y 607 TORRE 4 | 2025-11-19 | 12/17/2025 12:00:00 AM |  | 28 | 35 | 37.1 | 106 | MURO | 41 | MURO-41-28 | 2026-10-29 | NUEVO | 2026-10-29 | 41 | 2.1 | 36.5 | 3 | 36.28148 | 31.5
NATIVA | 289 |  | Concreto | MUROS PISO 2 EJE 10-16 DEPOSITOS Y ACCESOS TORRE 5 | 2025-11-19 | 12/17/2025 12:00:00 AM |  | 28 | 35 | 39.1 | 112 | MURO | 41 | MURO-41-28 | 2026-10-29 | NUEVO | 2026-10-29 | 41 | 4.1 | 38.93333 | 3 | 36.28148 | 31.5
NATIVA | 289 |  | Concreto | MUROS PISO 2 EJE 10-16 DEPOSITOS Y ACCESOS TORRE 5 | 2025-11-19 | 12/17/2025 12:00:00 AM |  | 28 | 35 | 37.5 | 107 | MURO | 41 | MURO-41-28 | 2026-10-29 | NUEVO | 2026-10-29 | 41 | 2.5 | 38.93333 | 3 | 36.28148 | 31.5
NATIVA | 289 |  | Concreto | MUROS PISO 2 EJE 10-16 DEPOSITOS Y ACCESOS TORRE 5 | 2025-11-19 | 12/17/2025 12:00:00 AM |  | 28 | 35 | 40.2 | 115 | MURO | 41 | MURO-41-28 | 2026-10-29 | NUEVO | 2026-10-29 | 41 | 5.2 | 38.93333 | 3 | 37.84074 | 31.5
NATIVA | 284 |  | Concreto | MUROS PISO 6 APTOS 601 Y 612 TORRE 4 | 2025-11-18 | 12/16/2025 12:00:00 AM |  | 28 | 35 | 41.2 | 118 | MURO | 41 | MURO-41-28 | 2026-10-29 | NUEVO | 2026-10-29 | 41 | 6.2 | 40.36667 | 3 | 37.84074 | 31.5
NATIVA | 284 |  | Concreto | MUROS PISO 6 APTOS 601 Y 612 TORRE 4 | 2025-11-18 | 12/16/2025 12:00:00 AM |  | 28 | 35 | 41.3 | 118 | MURO | 41 | MURO-41-28 | 2026-10-29 | NUEVO | 2026-10-29 | 41 | 6.3 | 40.36667 | 3 | 37.84074 | 31.5
NATIVA | 284 |  | Concreto | MUROS PISO 6 APTOS 601 Y 612 TORRE 4 | 2025-11-18 | 12/16/2025 12:00:00 AM |  | 28 | 35 | 38.6 | 110 | MURO | 41 | MURO-41-28 | 2026-10-29 | NUEVO | 2026-10-29 | 41 | 3.6 | 40.36667 | 3 | 38.2963 | 31.5
NATIVA | 279 |  | Concreto | MUROS PISO 2 AP 206-207 TORRE 5 | 2025-11-15 | 12/13/2025 12:00:00 AM |  | 28 | 35 | 34.1 | 97 | MURO | 41 | MURO-41-28 | 2026-10-29 | NUEVO | 2026-10-29 | 41 | -0.9 | 35.13333 | 3 | 38.2963 | 31.5
NATIVA | 279 |  | Concreto | MUROS PISO 2 AP 206-207 TORRE 5 | 2025-11-15 | 12/13/2025 12:00:00 AM |  | 28 | 35 | 37 | 106 | MURO | 41 | MURO-41-28 | 2026-10-29 | NUEVO | 2026-10-29 | 41 | 2 | 35.13333 | 3 | 38.2963 | 31.5
NATIVA | 279 |  | Concreto | MUROS PISO 2 AP 206-207 TORRE 5 | 2025-11-15 | 12/13/2025 12:00:00 AM |  | 28 | 35 | 34.3 | 98 | MURO | 41 | MURO-41-28 | 2026-10-29 | NUEVO | 2026-10-29 | 41 | -0.7 | 35.13333 | 3 | 37.43333 | 31.5
NATIVA | 281 |  | Concreto | MUROS PISO 6 APTOS 602 Y 603 TORRE 4 | 2025-11-15 | 12/13/2025 12:00:00 AM |  | 28 | 35 | 33.8 | 97 | MURO | 41 | MURO-41-28 | 2026-10-29 | NUEVO | 2026-10-29 | 41 | -1.2 | 35.73333 | 3 | 37.43333 | 31.5
NATIVA | 281 |  | Concreto | MUROS PISO 6 APTOS 602 Y 603 TORRE 4 | 2025-11-15 | 12/13/2025 12:00:00 AM |  | 28 | 35 | 36.6 | 105 | MURO | 41 | MURO-41-28 | 2026-10-29 | NUEVO | 2026-10-29 | 41 | 1.6 | 35.73333 | 3 | 37.43333 | 31.5
NATIVA | 281 |  | Concreto | MUROS PISO 6 APTOS 602 Y 603 TORRE 4 | 2025-11-15 | 12/13/2025 12:00:00 AM |  | 28 | 35 | 36.8 | 105 | MURO | 41 | MURO-41-28 | 2026-10-29 | NUEVO | 2026-10-29 | 41 | 1.8 | 35.73333 | 3 | 38.0037 | 31.5
NATIVA | 278 |  | Concreto | MUROS PISO 6 APTOS 604 Y 605 TORRE 4 | 2025-11-14 | 12/12/2025 12:00:00 AM |  | 28 | 35 | 45.2 | 129 | MURO | 41 | MURO-41-28 | 2026-10-29 | NUEVO | 2026-10-29 | 41 | 10.2 | 44.53333 | 3 | 38.0037 | 31.5
NATIVA | 278 |  | Concreto | MUROS PISO 6 APTOS 604 Y 605 TORRE 4 | 2025-11-14 | 12/12/2025 12:00:00 AM |  | 28 | 35 | 46.7 | 133 | MURO | 41 | MURO-41-28 | 2026-10-29 | NUEVO | 2026-10-29 | 41 | 11.7 | 44.53333 | 3 | 38.0037 | 31.5
NATIVA | 278 |  | Concreto | MUROS PISO 6 APTOS 604 Y 605 TORRE 4 | 2025-11-14 | 12/12/2025 12:00:00 AM |  | 28 | 35 | 41.7 | 119 | MURO | 41 | MURO-41-28 | 2026-10-29 | NUEVO | 2026-10-29 | 41 | 6.7 | 44.53333 | 3 | 38.92593 | 31.5
NATIVA | 276 |  | Concreto | MUROS PISO 5 APTO 511 SALA DE JUEGOS TORRE 4 | 2025-11-13 | 12/11/2025 12:00:00 AM |  | 28 | 35 | 36.5 | 104 | MURO | 41 | MURO-41-28 | 2026-10-29 | NUEVO | 2026-10-29 | 41 | 1.5 | 37.2 | 3 | 38.92593 | 31.5
NATIVA | 276 |  | Concreto | MUROS PISO 5 APTO 511 SALA DE JUEGOS TORRE 4 | 2025-11-13 | 12/11/2025 12:00:00 AM |  | 28 | 35 | 36.8 | 105 | MURO | 41 | MURO-41-28 | 2026-10-29 | NUEVO | 2026-10-29 | 41 | 1.8 | 37.2 | 3 | 38.92593 | 31.5
NATIVA | 276 |  | Concreto | MUROS PISO 5 APTO 511 SALA DE JUEGOS TORRE 4 | 2025-11-13 | 12/11/2025 12:00:00 AM |  | 28 | 35 | 38.3 | 109 | MURO | 41 | MURO-41-28 | 2026-10-29 | NUEVO | 2026-10-29 | 41 | 3.3 | 37.2 | 3 | 42.1037 | 31.5
NATIVA | 271 |  | Concreto | MUROS P2 EJE 1-9 VS A-E AP 204-205 TORRE 5 | 2025-11-12 | 12/10/2025 12:00:00 AM |  | 28 | 35 | 50 | 143 | MURO | 41 | MURO-41-28 | 2026-10-29 | NUEVO | 2026-10-29 | 41 | 15 | 49 | 3 | 42.1037 | 31.5
NATIVA | 271 |  | Concreto | MUROS P2 EJE 1-9 VS A-E AP 204-205 TORRE 5 | 2025-11-12 | 12/10/2025 12:00:00 AM |  | 28 | 35 | 49.6 | 142 | MURO | 41 | MURO-41-28 | 2026-10-29 | NUEVO | 2026-10-29 | 41 | 14.6 | 49 | 3 | 42.1037 | 31.5
NATIVA | 271 |  | Concreto | MUROS P2 EJE 1-9 VS A-E AP 204-205 TORRE 5 | 2025-11-12 | 12/10/2025 12:00:00 AM |  | 28 | 35 | 47.4 | 135 | MURO | 41 | MURO-41-28 | 2026-10-29 | NUEVO | 2026-10-29 | 41 | 12.4 | 49 | 3 | 43.57037 | 31.5
NATIVA | 272 |  | Concreto | MUROS P2 EJE 1-9 VS A-E AP 204-205 TORRE 5 | 2025-11-12 | 12/10/2025 12:00:00 AM |  | 28 | 35 | 43.5 | 124 | MURO | 41 | MURO-41-28 | 2026-10-29 | NUEVO | 2026-10-29 | 41 | 8.5 | 44.5 | 3 | 43.57037 | 31.5
NATIVA | 272 |  | Concreto | MUROS P2 EJE 1-9 VS A-E AP 204-205 TORRE 5 | 2025-11-12 | 12/10/2025 12:00:00 AM |  | 28 | 35 | 42.2 | 121 | MURO | 41 | MURO-41-28 | 2026-10-29 | NUEVO | 2026-10-29 | 41 | 7.2 | 44.5 | 3 | 43.57037 | 31.5
NATIVA | 272 |  | Concreto | MUROS P2 EJE 1-9 VS A-E AP 204-205 TORRE 5 | 2025-11-12 | 12/10/2025 12:00:00 AM |  | 28 | 35 | 47.8 | 137 | MURO | 41 | MURO-41-28 | 2026-10-29 | NUEVO | 2026-10-29 | 41 | 12.8 | 44.5 | 3 | 45.35926 | 31.5
NATIVA | 273 |  | Concreto | MUROS PISO 5 APTOS 508-509 TORRE 4 | 2025-11-12 | 12/10/2025 12:00:00 AM |  | 28 | 35 | 40.7 | 116 | MURO | 41 | MURO-41-28 | 2026-10-29 | NUEVO | 2026-10-29 | 41 | 5.7 | 45.26667 | 3 | 45.35926 | 31.5
NATIVA | 273 |  | Concreto | MUROS PISO 5 APTOS 508-509 TORRE 4 | 2025-11-12 | 12/10/2025 12:00:00 AM |  | 28 | 35 | 47.1 | 135 | MURO | 41 | MURO-41-28 | 2026-10-29 | NUEVO | 2026-10-29 | 41 | 12.1 | 45.26667 | 3 | 45.35926 | 31.5
NATIVA | 273 |  | Concreto | MUROS PISO 5 APTOS 508-509 TORRE 4 | 2025-11-12 | 12/10/2025 12:00:00 AM |  | 28 | 35 | 48 | 137 | MURO | 41 | MURO-41-28 | 2026-10-29 | NUEVO | 2026-10-29 | 41 | 13 | 45.26667 | 3 | 44.70741 | 31.5
NATIVA | 269 |  | Concreto | MUROS PISO 5 APTOS 506-507 TORRE 4 | 2025-11-11 | 12/9/2025 12:00:00 AM |  | 28 | 35 | 39.4 | 112 | MURO | 41 | MURO-41-28 | 2026-10-29 | NUEVO | 2026-10-29 | 41 | 4.4 | 42.03333 | 3 | 44.70741 | 31.5
NATIVA | 269 |  | Concreto | MUROS PISO 5 APTOS 506-507 TORRE 4 | 2025-11-11 | 12/9/2025 12:00:00 AM |  | 28 | 35 | 43.8 | 125 | MURO | 41 | MURO-41-28 | 2026-10-29 | NUEVO | 2026-10-29 | 41 | 8.8 | 42.03333 | 3 | 44.70741 | 31.5
NATIVA | 269 |  | Concreto | MUROS PISO 5 APTOS 506-507 TORRE 4 | 2025-11-11 | 12/9/2025 12:00:00 AM |  | 28 | 35 | 42.9 | 122 | MURO | 41 | MURO-41-28 | 2026-10-29 | NUEVO | 2026-10-29 | 41 | 7.9 | 42.03333 | 3 | 43.98519 | 31.5
NATIVA | 263 |  | Concreto | MUROS PISO 2 EJE 1-9 VS F-J DEPOSITOS | 2025-11-10 | 12/8/2025 12:00:00 AM |  | 28 | 35 | 42.2 | 120 | MURO | 41 | MURO-41-28 | 2026-10-29 | NUEVO | 2026-10-29 | 41 | 7.2 | 44.73333 | 3 | 43.98519 | 31.5
NATIVA | 263 |  | Concreto | MUROS PISO 2 EJE 1-9 VS F-J DEPOSITOS | 2025-11-10 | 12/8/2025 12:00:00 AM |  | 28 | 35 | 45.7 | 130 | MURO | 41 | MURO-41-28 | 2026-10-29 | NUEVO | 2026-10-29 | 41 | 10.7 | 44.73333 | 3 | 43.98519 | 31.5
NATIVA | 263 |  | Concreto | MUROS PISO 2 EJE 1-9 VS F-J DEPOSITOS | 2025-11-10 | 12/8/2025 12:00:00 AM |  | 28 | 35 | 46.3 | 132 | MURO | 41 | MURO-41-28 | 2026-10-29 | NUEVO | 2026-10-29 | 41 | 11.3 | 44.73333 | 3 | 42.49259 | 31.5
NATIVA | 265 |  | Concreto | MUROS PISO 5 APTOS 501-512 TORRE 4 | 2025-11-10 | 12/8/2025 12:00:00 AM |  | 28 | 35 | 36.2 | 103 | MURO | 41 | MURO-41-28 | 2026-10-29 | NUEVO | 2026-10-29 | 41 | 1.2 | 38.43333 | 3 | 42.49259 | 31.5
NATIVA | 265 |  | Concreto | MUROS PISO 5 APTOS 501-512 TORRE 4 | 2025-11-10 | 12/8/2025 12:00:00 AM |  | 28 | 35 | 38.6 | 110 | MURO | 41 | MURO-41-28 | 2026-10-29 | NUEVO | 2026-10-29 | 41 | 3.6 | 38.43333 | 3 | 42.49259 | 31.5
NATIVA | 265 |  | Concreto | MUROS PISO 5 APTOS 501-512 TORRE 4 | 2025-11-10 | 12/8/2025 12:00:00 AM |  | 28 | 35 | 40.5 | 116 | MURO | 41 | MURO-41-28 | 2026-10-29 | NUEVO | 2026-10-29 | 41 | 5.5 | 38.43333 | 3 | 40.43704 | 31.5
NATIVA | 262 |  | Concreto | MUROS PISO 5 APTOS 502-503 TORRE 4 | 2025-11-08 | 12/6/2025 12:00:00 AM |  | 28 | 35 | 33.9 | 97 | MURO | 41 | MURO-41-28 | 2026-10-29 | NUEVO | 2026-10-29 | 41 | -1.1 | 36.2 | 3 | 40.43704 | 31.5
NATIVA | 262 |  | Concreto | MUROS PISO 5 APTOS 502-503 TORRE 4 | 2025-11-08 | 12/6/2025 12:00:00 AM |  | 28 | 35 | 38 | 108 | MURO | 41 | MURO-41-28 | 2026-10-29 | NUEVO | 2026-10-29 | 41 | 3 | 36.2 | 3 | 40.43704 | 31.5
NATIVA | 262 |  | Concreto | MUROS PISO 5 APTOS 502-503 TORRE 4 | 2025-11-08 | 12/6/2025 12:00:00 AM |  | 28 | 35 | 36.7 | 105 | MURO | 41 | MURO-41-28 | 2026-10-29 | NUEVO | 2026-10-29 | 41 | 1.7 | 36.2 | 3 | 39.51481 | 31.5
NATIVA | 261 |  | Concreto | MUROS PISO 5 APTOS 504-505 TORRE 4 | 2025-11-07 | 12/5/2025 12:00:00 AM |  | 28 | 35 | 44.6 | 127 | MURO | 41 | MURO-41-28 | 2026-10-29 | NUEVO | 2026-10-29 | 41 | 9.6 | 43.5 | 3 | 39.51481 | 31.5
NATIVA | 261 |  | Concreto | MUROS PISO 5 APTOS 504-505 TORRE 4 | 2025-11-07 | 12/5/2025 12:00:00 AM |  | 28 | 35 | 43.2 | 123 | MURO | 41 | MURO-41-28 | 2026-10-29 | NUEVO | 2026-10-29 | 41 | 8.2 | 43.5 | 3 | 39.51481 | 31.5
NATIVA | 261 |  | Concreto | MUROS PISO 5 APTOS 504-505 TORRE 4 | 2025-11-07 | 12/5/2025 12:00:00 AM |  | 28 | 35 | 42.7 | 122 | MURO | 41 | MURO-41-28 | 2026-10-29 | NUEVO | 2026-10-29 | 41 | 7.7 | 43.5 | 3 | 38.87407 | 31.5
NATIVA | 258 |  | Concreto | MUROS PISO 4 APTO 411 Y SALA DE JUEGOS TORRE 4 | 2025-11-06 | 12/4/2025 12:00:00 AM |  | 28 | 35 | 39.8 | 114 | MURO | 41 | MURO-41-28 | 2026-10-29 | NUEVO | 2026-10-29 | 41 | 4.8 | 36.16667 | 3 | 38.87407 | 31.5
NATIVA | 258 |  | Concreto | MUROS PISO 4 APTO 411 Y SALA DE JUEGOS TORRE 4 | 2025-11-06 | 12/4/2025 12:00:00 AM |  | 28 | 35 | 28.4 | 81 | MURO | 41 | MURO-41-28 | 2026-10-29 | NUEVO | 2026-10-29 | 41 | -6.6 | 36.16667 | 3 | 38.87407 | 31.5
NATIVA | 258 |  | Concreto | MUROS PISO 4 APTO 411 Y SALA DE JUEGOS TORRE 4 | 2025-11-06 | 12/4/2025 12:00:00 AM |  | 28 | 35 | 40.3 | 115 | MURO | 41 | MURO-41-28 | 2026-10-29 | NUEVO | 2026-10-29 | 41 | 5.3 | 36.16667 | 3 | 37.93333 | 31.5
NATIVA | 254 |  | Concreto | MUROS PISO 1 T5 V EJE 17-23 CUARTOS TECNICOS TORRE 5 | 2025-11-05 | 12/3/2025 12:00:00 AM |  | 28 | 35 | 36.5 | 104 | MURO | 41 | MURO-41-28 | 2026-10-29 | NUEVO | 2026-10-29 | 41 | 1.5 | 33.1 | 3 | 37.93333 | 31.5
NATIVA | 254 |  | Concreto | MUROS PISO 1 T5 V EJE 17-23 CUARTOS TECNICOS TORRE 5 | 2025-11-05 | 12/3/2025 12:00:00 AM |  | 28 | 35 | 37.5 | 107 | MURO | 41 | MURO-41-28 | 2026-10-29 | NUEVO | 2026-10-29 | 41 | 2.5 | 33.1 | 3 | 37.93333 | 31.5
NATIVA | 254 |  | Concreto | MUROS PISO 1 T5 V EJE 17-23 CUARTOS TECNICOS TORRE 5 | 2025-11-05 | 12/3/2025 12:00:00 AM |  | 28 | 35 | 25.3 | 72 | MURO | 41 | MURO-41-28 | 2026-10-29 | NUEVO | 2026-10-29 | 41 | -9.7 | 33.1 | 3 | 35.86296 | 31.5
NATIVA | 255 |  | Concreto | MUROS PISO 4 APTO 409 TORRE 4 | 2025-11-05 | 12/3/2025 12:00:00 AM |  | 28 | 35 | 36.7 | 105 | MURO | 41 | MURO-41-28 | 2026-10-29 | NUEVO | 2026-10-29 | 41 | 1.7 | 35.73333 | 3 | 35.86296 | 31.5
NATIVA | 255 |  | Concreto | MUROS PISO 4 APTO 409 TORRE 4 | 2025-11-05 | 12/3/2025 12:00:00 AM |  | 28 | 35 | 31.4 | 90 | MURO | 41 | MURO-41-28 | 2026-10-29 | NUEVO | 2026-10-29 | 41 | -3.6 | 35.73333 | 3 | 35.86296 | 31.5
NATIVA | 255 |  | Concreto | MUROS PISO 4 APTO 409 TORRE 4 | 2025-11-05 | 12/3/2025 12:00:00 AM |  | 28 | 35 | 39.1 | 112 | MURO | 41 | MURO-41-28 | 2026-10-29 | NUEVO | 2026-10-29 | 41 | 4.1 | 35.73333 | 3 | 35.68148 | 31.5
NATIVA | 252 |  | Concreto | MUROS PISO 4 APTO 408 TORRE 4 | 2025-11-04 | 12/2/2025 12:00:00 AM |  | 28 | 35 | 39.3 | 112 | MURO | 41 | MURO-41-28 | 2026-10-29 | NUEVO | 2026-10-29 | 41 | 4.3 | 39.23333 | 3 | 35.68148 | 31.5
NATIVA | 252 |  | Concreto | MUROS PISO 4 APTO 408 TORRE 4 | 2025-11-04 | 12/2/2025 12:00:00 AM |  | 28 | 35 | 38.3 | 110 | MURO | 41 | MURO-41-28 | 2026-10-29 | NUEVO | 2026-10-29 | 41 | 3.3 | 39.23333 | 3 | 35.68148 | 31.5
NATIVA | 252 |  | Concreto | MUROS PISO 4 APTO 408 TORRE 4 | 2025-11-04 | 12/2/2025 12:00:00 AM |  | 28 | 35 | 40.1 | 115 | MURO | 41 | MURO-41-28 | 2026-10-29 | NUEVO | 2026-10-29 | 41 | 5.1 | 39.23333 | 3 | 37.58519 | 31.5
NATIVA | 249 |  | Concreto | MUROS PISO 4 APTOS 401-412 TORRE 4 | 2025-11-01 | 11/29/2025 12:00:00 AM |  | 28 | 35 | 39.1 | 112 | MURO | 41 | MURO-41-28 | 2026-10-29 | NUEVO | 2026-10-29 | 41 | 4.1 | 40.13333 | 3 | 37.58519 | 31.5
NATIVA | 249 |  | Concreto | MUROS PISO 4 APTOS 401-412 TORRE 4 | 2025-11-01 | 11/29/2025 12:00:00 AM |  | 28 | 35 | 41 | 117 | MURO | 41 | MURO-41-28 | 2026-10-29 | NUEVO | 2026-10-29 | 41 | 6 | 40.13333 | 3 | 37.58519 | 31.5
NATIVA | 249 |  | Concreto | MUROS PISO 4 APTOS 401-412 TORRE 4 | 2025-11-01 | 11/29/2025 12:00:00 AM |  | 28 | 35 | 40.3 | 115 | MURO | 41 | MURO-41-28 | 2026-10-29 | NUEVO | 2026-10-29 | 41 | 5.3 | 40.13333 | 3 | 40.64074 | 31.5
NATIVA | 246 |  | Concreto | MUROS PISO 1 EJE 16-23 Y A-F 108-109 TORRE 5 | 2025-10-31 | 11/28/2025 12:00:00 AM |  | 28 | 35 | 45.4 | 130 | MURO | 41 | MURO-41-28 | 2026-10-29 | NUEVO | 2026-10-29 | 41 | 10.4 | 45.96667 | 3 | 40.64074 | 31.5
NATIVA | 246 |  | Concreto | MUROS PISO 1 EJE 16-23 Y A-F 108-109 TORRE 5 | 2025-10-31 | 11/28/2025 12:00:00 AM |  | 28 | 35 | 47.5 | 136 | MURO | 41 | MURO-41-28 | 2026-10-29 | NUEVO | 2026-10-29 | 41 | 12.5 | 45.96667 | 3 | 40.64074 | 31.5
NATIVA | 246 |  | Concreto | MUROS PISO 1 EJE 16-23 Y A-F 108-109 TORRE 5 | 2025-10-31 | 11/28/2025 12:00:00 AM |  | 28 | 35 | 45 | 128 | MURO | 41 | MURO-41-28 | 2026-10-29 | NUEVO | 2026-10-29 | 41 | 10 | 45.96667 | 3 | 43.28889 | 31.5
NATIVA | 247 |  | Concreto | MUROS PISO 4 APTOS 406-407 TORRE 4 | 2025-10-31 | 11/28/2025 12:00:00 AM |  | 28 | 35 | 44 | 126 | MURO | 41 | MURO-41-28 | 2026-10-29 | NUEVO | 2026-10-29 | 41 | 9 | 46.03333 | 3 | 43.28889 | 31.5
NATIVA | 247 |  | Concreto | MUROS PISO 4 APTOS 406-407 TORRE 4 | 2025-10-31 | 11/28/2025 12:00:00 AM |  | 28 | 35 | 45.2 | 129 | MURO | 41 | MURO-41-28 | 2026-10-29 | NUEVO | 2026-10-29 | 41 | 10.2 | 46.03333 | 3 | 43.28889 | 31.5
NATIVA | 247 |  | Concreto | MUROS PISO 4 APTOS 406-407 TORRE 4 | 2025-10-31 | 11/28/2025 12:00:00 AM |  | 28 | 35 | 48.9 | 140 | MURO | 41 | MURO-41-28 | 2026-10-29 | NUEVO | 2026-10-29 | 41 | 13.9 | 46.03333 | 3 | 43.48148 | 31.5
NATIVA | 244 |  | Concreto | MUROS PISO 4 APTOS 402-403 TORRE 4 | 2025-10-30 | 11/27/2025 12:00:00 AM |  | 28 | 35 | 35.3 | 101 | MURO | 41 | MURO-41-28 | 2026-10-29 | NUEVO | 2026-10-29 | 41 | 0.3 | 37.6 | 3 | 43.48148 | 31.5
NATIVA | 244 |  | Concreto | MUROS PISO 4 APTOS 402-403 TORRE 4 | 2025-10-30 | 11/27/2025 12:00:00 AM |  | 28 | 35 | 36.1 | 103 | MURO | 41 | MURO-41-28 | 2026-10-29 | NUEVO | 2026-10-29 | 41 | 1.1 | 37.6 | 3 | 43.48148 | 31.5
NATIVA | 244 |  | Concreto | MUROS PISO 4 APTOS 402-403 TORRE 4 | 2025-10-30 | 11/27/2025 12:00:00 AM |  | 28 | 35 | 41.4 | 118 | MURO | 41 | MURO-41-28 | 2026-10-29 | NUEVO | 2026-10-29 | 41 | 6.4 | 37.6 | 3 | 43.05926 | 31.5
NATIVA | 241 |  | Concreto | MUROS PISO 4 APTOS 404-405 TORRE 4 | 2025-10-29 | 11/26/2025 12:00:00 AM |  | 28 | 35 | 43.7 | 125 | MURO | 41 | MURO-41-28 | 2026-10-29 | NUEVO | 2026-10-29 | 41 | 8.7 | 45.33333 | 3 | 43.05926 | 31.5
NATIVA | 241 |  | Concreto | MUROS PISO 4 APTOS 404-405 TORRE 4 | 2025-10-29 | 11/26/2025 12:00:00 AM |  | 28 | 35 | 45 | 128 | MURO | 41 | MURO-41-28 | 2026-10-29 | NUEVO | 2026-10-29 | 41 | 10 | 45.33333 | 3 | 43.05926 | 31.5
NATIVA | 241 |  | Concreto | MUROS PISO 4 APTOS 404-405 TORRE 4 | 2025-10-29 | 11/26/2025 12:00:00 AM |  | 28 | 35 | 47.3 | 135 | MURO | 41 | MURO-41-28 | 2026-10-29 | NUEVO | 2026-10-29 | 41 | 12.3 | 45.33333 | 3 | 42.82593 | 31.5
NATIVA | 237 |  | Concreto | MUROS PISO 1CUARTOS CORRESPONDENCIA Y TECNICOS EJE 10- 16 TORRE 5 | 2025-10-28 | 11/25/2025 12:00:00 AM |  | 28 | 35 | 45.3 | 129 | MURO | 41 | MURO-41-28 | 2026-10-29 | NUEVO | 2026-10-29 | 41 | 10.3 | 45.3 | 3 | 42.82593 | 31.5
NATIVA | 237 |  | Concreto | MUROS PISO 1CUARTOS CORRESPONDENCIA Y TECNICOS EJE 10- 16 TORRE 5 | 2025-10-28 | 11/25/2025 12:00:00 AM |  | 28 | 35 | 45.2 | 129 | MURO | 41 | MURO-41-28 | 2026-10-29 | NUEVO | 2026-10-29 | 41 | 10.2 | 45.3 | 3 | 42.82593 | 31.5
NATIVA | 237 |  | Concreto | MUROS PISO 1CUARTOS CORRESPONDENCIA Y TECNICOS EJE 10- 16 TORRE 5 | 2025-10-28 | 11/25/2025 12:00:00 AM |  | 28 | 35 | 45.4 | 130 | MURO | 41 | MURO-41-28 | 2026-10-29 | NUEVO | 2026-10-29 | 41 | 10.4 | 45.3 | 3 | 43.47778 | 31.5
NATIVA | 236 |  | Concreto | MUROS PISO 3 APTO 311 Y SALAS DE REUNION TORRE 4 | 2025-10-27 | 11/24/2025 12:00:00 AM |  | 28 | 35 | 36.7 | 105 | MURO | 41 | MURO-41-28 | 2026-10-29 | NUEVO | 2026-10-29 | 41 | 1.7 | 40.9 | 3 | 43.47778 | 31.5
NATIVA | 236 |  | Concreto | MUROS PISO 3 APTO 311 Y SALAS DE REUNION TORRE 4 | 2025-10-27 | 11/24/2025 12:00:00 AM |  | 28 | 35 | 41.7 | 119 | MURO | 41 | MURO-41-28 | 2026-10-29 | NUEVO | 2026-10-29 | 41 | 6.7 | 40.9 | 3 | 43.47778 | 31.5
NATIVA | 236 |  | Concreto | MUROS PISO 3 APTO 311 Y SALAS DE REUNION TORRE 4 | 2025-10-27 | 11/24/2025 12:00:00 AM |  | 28 | 35 | 44.3 | 126 | MURO | 41 | MURO-41-28 | 2026-10-29 | NUEVO | 2026-10-29 | 41 | 9.3 | 40.9 | 3 | 41.17778 | 31.5
NATIVA | 233 |  | Concreto | MUROS PISO 3 APTOS 308-309 TORRE 4 | 2025-10-25 | 11/22/2025 12:00:00 AM |  | 28 | 35 | 33.3 | 95 | MURO | 41 | MURO-41-28 | 2026-10-29 | NUEVO | 2026-10-29 | 41 | -1.7 | 33.33333 | 3 | 41.17778 | 31.5
NATIVA | 233 |  | Concreto | MUROS PISO 3 APTOS 308-309 TORRE 4 | 2025-10-25 | 11/22/2025 12:00:00 AM |  | 28 | 35 | 34.2 | 98 | MURO | 41 | MURO-41-28 | 2026-10-29 | NUEVO | 2026-10-29 | 41 | -0.8 | 33.33333 | 3 | 41.17778 | 31.5
NATIVA | 233 |  | Concreto | MUROS PISO 3 APTOS 308-309 TORRE 4 | 2025-10-25 | 11/22/2025 12:00:00 AM |  | 28 | 35 | 32.5 | 93 | MURO | 41 | MURO-41-28 | 2026-10-29 | NUEVO | 2026-10-29 | 41 | -2.5 | 33.33333 | 3 | 38.61481 | 31.5
NATIVA | 228 |  | Concreto | MUROS PISO 1 AP 06-07 EJE 10-16 TORRE 5 | 2025-10-24 | 11/21/2025 12:00:00 AM |  | 28 | 35 | 40.4 | 115 | MURO | 41 | MURO-41-28 | 2026-10-29 | NUEVO | 2026-10-29 | 41 | 5.4 | 39.76667 | 3 | 38.61481 | 31.5
NATIVA | 228 |  | Concreto | MUROS PISO 1 AP 06-07 EJE 10-16 TORRE 5 | 2025-10-24 | 11/21/2025 12:00:00 AM |  | 28 | 35 | 38.3 | 110 | MURO | 41 | MURO-41-28 | 2026-10-29 | NUEVO | 2026-10-29 | 41 | 3.3 | 39.76667 | 3 | 38.61481 | 31.5
NATIVA | 228 |  | Concreto | MUROS PISO 1 AP 06-07 EJE 10-16 TORRE 5 | 2025-10-24 | 11/21/2025 12:00:00 AM |  | 28 | 35 | 40.6 | 116 | MURO | 41 | MURO-41-28 | 2026-10-29 | NUEVO | 2026-10-29 | 41 | 5.6 | 39.76667 | 3 | 37.94074 | 31.5
NATIVA | 230 |  | Concreto | MUROS PISO 3 APTOS 306-307 TORRE 4 | 2025-10-24 | 11/21/2025 12:00:00 AM |  | 28 | 35 | 42.6 | 122 | MURO | 41 | MURO-41-28 | 2026-10-29 | NUEVO | 2026-10-29 | 41 | 7.6 | 40.63333 | 3 | 37.94074 | 31.5
NATIVA | 230 |  | Concreto | MUROS PISO 3 APTOS 306-307 TORRE 4 | 2025-10-24 | 11/21/2025 12:00:00 AM |  | 28 | 35 | 42 | 120 | MURO | 41 | MURO-41-28 | 2026-10-29 | NUEVO | 2026-10-29 | 41 | 7 | 40.63333 | 3 | 37.94074 | 31.5
NATIVA | 230 |  | Concreto | MUROS PISO 3 APTOS 306-307 TORRE 4 | 2025-10-24 | 11/21/2025 12:00:00 AM |  | 28 | 35 | 37.3 | 107 | MURO | 41 | MURO-41-28 | 2026-10-29 | NUEVO | 2026-10-29 | 41 | 2.3 | 40.63333 | 3 | 38.51111 | 31.5
NATIVA | 227 |  | Concreto | MUROS PISO 3 APTO 301 Y ACCESO A PLATAFORMA TORRE 4 | 2025-10-23 | 11/20/2025 12:00:00 AM |  | 28 | 35 | 32.4 | 92 | MURO | 41 | MURO-41-28 | 2026-10-29 | NUEVO | 2026-10-29 | 41 | -2.6 | 36.03333 | 3 | 38.51111 | 31.5
NATIVA | 227 |  | Concreto | MUROS PISO 3 APTO 301 Y ACCESO A PLATAFORMA TORRE 4 | 2025-10-23 | 11/20/2025 12:00:00 AM |  | 28 | 35 | 35.9 | 102 | MURO | 41 | MURO-41-28 | 2026-10-29 | NUEVO | 2026-10-29 | 41 | 0.9 | 36.03333 | 3 | 38.51111 | 31.5
NATIVA | 227 |  | Concreto | MUROS PISO 3 APTO 301 Y ACCESO A PLATAFORMA TORRE 4 | 2025-10-23 | 11/20/2025 12:00:00 AM |  | 28 | 35 | 39.8 | 114 | MURO | 41 | MURO-41-28 | 2026-10-29 | NUEVO | 2026-10-29 | 41 | 4.8 | 36.03333 | 3 | 38.70741 | 31.5
NATIVA | 224 |  | Concreto | MUROS PISO 3 APTOS 302-303 TORRE 4 | 2025-10-22 | 11/19/2025 12:00:00 AM |  | 28 | 35 | 35.6 | 102 | MURO | 41 | MURO-41-28 | 2026-10-29 | NUEVO | 2026-10-29 | 41 | 0.6 | 39.3 | 3 | 38.70741 | 31.5
NATIVA | 224 |  | Concreto | MUROS PISO 3 APTOS 302-303 TORRE 4 | 2025-10-22 | 11/19/2025 12:00:00 AM |  | 28 | 35 | 42.5 | 121 | MURO | 41 | MURO-41-28 | 2026-10-29 | NUEVO | 2026-10-29 | 41 | 7.5 | 39.3 | 3 | 38.70741 | 31.5
NATIVA | 224 |  | Concreto | MUROS PISO 3 APTOS 302-303 TORRE 4 | 2025-10-22 | 11/19/2025 12:00:00 AM |  | 28 | 35 | 39.8 | 114 | MURO | 41 | MURO-41-28 | 2026-10-29 | NUEVO | 2026-10-29 | 41 | 4.8 | 39.3 | 3 | 40.28519 | 31.5
NATIVA | 221 |  | Concreto | MUROS PISO 1 AP 04-05 EJE 1-9 TORRE 5 | 2025-10-21 | 11/18/2025 12:00:00 AM |  | 28 | 35 | 46.9 | 134 | MURO | 41 | MURO-41-28 | 2026-10-29 | NUEVO | 2026-10-29 | 41 | 11.9 | 47.96667 | 3 | 40.28519 | 31.5
NATIVA | 221 |  | Concreto | MUROS PISO 1 AP 04-05 EJE 1-9 TORRE 5 | 2025-10-21 | 11/18/2025 12:00:00 AM |  | 28 | 35 | 46.6 | 133 | MURO | 41 | MURO-41-28 | 2026-10-29 | NUEVO | 2026-10-29 | 41 | 11.6 | 47.96667 | 3 | 40.28519 | 31.5
NATIVA | 221 |  | Concreto | MUROS PISO 1 AP 04-05 EJE 1-9 TORRE 5 | 2025-10-21 | 11/18/2025 12:00:00 AM |  | 28 | 35 | 50.4 | 144 | MURO | 41 | MURO-41-28 | 2026-10-29 | NUEVO | 2026-10-29 | 41 | 15.4 | 47.96667 | 3 | 43.89259 | 31.5
NATIVA | 223 |  | Concreto | MUROS PISO 3 APTOS 304-305 TORRE 4 | 2025-10-21 | 11/18/2025 12:00:00 AM |  | 28 | 35 | 47.6 | 136 | MURO | 41 | MURO-41-28 | 2026-10-29 | NUEVO | 2026-10-29 | 41 | 12.6 | 48.6 | 3 | 43.89259 | 31.5
NATIVA | 223 |  | Concreto | MUROS PISO 3 APTOS 304-305 TORRE 4 | 2025-10-21 | 11/18/2025 12:00:00 AM |  | 28 | 35 | 49.5 | 141 | MURO | 41 | MURO-41-28 | 2026-10-29 | NUEVO | 2026-10-29 | 41 | 14.5 | 48.6 | 3 | 43.89259 | 31.5
NATIVA | 223 |  | Concreto | MUROS PISO 3 APTOS 304-305 TORRE 4 | 2025-10-21 | 11/18/2025 12:00:00 AM |  | 28 | 35 | 48.7 | 139 | MURO | 41 | MURO-41-28 | 2026-10-29 | NUEVO | 2026-10-29 | 41 | 13.7 | 48.6 | 3 | 46.91852 | 31.5
NATIVA | 216 |  | Concreto | MUROS PISO 2 DEPOSITOS Y SALAS DE REUNION TORRE 4 | 2025-10-18 | 11/15/2025 12:00:00 AM |  | 28 | 35 | 46.7 | 133 | MURO | 41 | MURO-41-28 | 2026-10-29 | NUEVO | 2026-10-29 | 41 | 11.7 | 46.63333 | 3 | 46.91852 | 31.5
NATIVA | 216 |  | Concreto | MUROS PISO 2 DEPOSITOS Y SALAS DE REUNION TORRE 4 | 2025-10-18 | 11/15/2025 12:00:00 AM |  | 28 | 35 | 48.8 | 139 | MURO | 41 | MURO-41-28 | 2026-10-29 | NUEVO | 2026-10-29 | 41 | 13.8 | 46.63333 | 3 | 46.91852 | 31.5
NATIVA | 216 |  | Concreto | MUROS PISO 2 DEPOSITOS Y SALAS DE REUNION TORRE 4 | 2025-10-18 | 11/15/2025 12:00:00 AM |  | 28 | 35 | 44.4 | 127 | MURO | 41 | MURO-41-28 | 2026-10-29 | NUEVO | 2026-10-29 | 41 | 9.4 | 46.63333 | 3 | 47.82963 | 31.5
NATIVA | 215 |  | Concreto | MUROS PISO 1 ZONA DE DEPOSITOS EJE 1-9 TORRE 5 | 2025-10-17 | 11/14/2025 12:00:00 AM |  | 28 | 35 | 49.1 | 140 | MURO | 41 | MURO-41-28 | 2026-10-29 | NUEVO | 2026-10-29 | 41 | 14.1 | 48.4 | 3 | 47.82963 | 31.5
NATIVA | 215 |  | Concreto | MUROS PISO 1 ZONA DE DEPOSITOS EJE 1-9 TORRE 5 | 2025-10-17 | 11/14/2025 12:00:00 AM |  | 28 | 35 | 47.4 | 135 | MURO | 41 | MURO-41-28 | 2026-10-29 | NUEVO | 2026-10-29 | 41 | 12.4 | 48.4 | 3 | 47.82963 | 31.5
NATIVA | 215 |  | Concreto | MUROS PISO 1 ZONA DE DEPOSITOS EJE 1-9 TORRE 5 | 2025-10-17 | 11/14/2025 12:00:00 AM |  | 28 | 35 | 48.7 | 139 | MURO | 41 | MURO-41-28 | 2026-10-29 | NUEVO | 2026-10-29 | 41 | 13.7 | 48.4 | 3 | 46.55185 | 31.5
NATIVA | 213 |  | Concreto | MUROS PISO 2 APTOS 208-209 TORRE 4 | 2025-10-16 | 11/13/2025 12:00:00 AM |  | 28 | 35 | 45.9 | 131 | MURO | 41 | MURO-41-28 | 2026-10-29 | NUEVO | 2026-10-29 | 41 | 10.9 | 42.63333 | 3 | 46.55185 | 31.5
NATIVA | 213 |  | Concreto | MUROS PISO 2 APTOS 208-209 TORRE 4 | 2025-10-16 | 11/13/2025 12:00:00 AM |  | 28 | 35 | 46.4 | 133 | MURO | 41 | MURO-41-28 | 2026-10-29 | NUEVO | 2026-10-29 | 41 | 11.4 | 42.63333 | 3 | 46.55185 | 31.5
NATIVA | 213 |  | Concreto | MUROS PISO 2 APTOS 208-209 TORRE 4 | 2025-10-16 | 11/13/2025 12:00:00 AM |  | 28 | 35 | 35.6 | 102 | MURO | 41 | MURO-41-28 | 2026-10-29 | NUEVO | 2026-10-29 | 41 | 0.6 | 42.63333 | 3 | 44.64444 | 31.5
NATIVA | 210 |  | Concreto | MUROS PISO 2 APTOS 206-207 TORRE 4 | 2025-10-14 | 11/11/2025 12:00:00 AM |  | 28 | 35 | 40.9 | 117 | MURO | 41 | MURO-41-28 | 2026-10-29 | NUEVO | 2026-10-29 | 41 | 5.9 | 41.03333 | 3 | 44.64444 | 31.5
NATIVA | 210 |  | Concreto | MUROS PISO 2 APTOS 206-207 TORRE 4 | 2025-10-14 | 11/11/2025 12:00:00 AM |  | 28 | 35 | 43.1 | 123 | MURO | 41 | MURO-41-28 | 2026-10-29 | NUEVO | 2026-10-29 | 41 | 8.1 | 41.03333 | 3 | 44.64444 | 31.5
NATIVA | 210 |  | Concreto | MUROS PISO 2 APTOS 206-207 TORRE 4 | 2025-10-14 | 11/11/2025 12:00:00 AM |  | 28 | 35 | 39.1 | 112 | MURO | 41 | MURO-41-28 | 2026-10-29 | NUEVO | 2026-10-29 | 41 | 4.1 | 41.03333 | 3 | 42.26667 | 31.5
NATIVA | 206 |  | Concreto | MUROS PISO 2 ACCESO Y DEPOSITOS TORRE 4 | 2025-10-10 | 11/7/2025 12:00:00 AM |  | 28 | 35 | 41.1 | 117 | MURO | 41 | MURO-41-28 | 2026-10-29 | NUEVO | 2026-10-29 | 41 | 6.1 | 40.5 | 3 | 42.26667 | 31.5
NATIVA | 206 |  | Concreto | MUROS PISO 2 ACCESO Y DEPOSITOS TORRE 4 | 2025-10-10 | 11/7/2025 12:00:00 AM |  | 28 | 35 | 40.8 | 116 | MURO | 41 | MURO-41-28 | 2026-10-29 | NUEVO | 2026-10-29 | 41 | 5.8 | 40.5 | 3 | 42.26667 | 31.5
NATIVA | 206 |  | Concreto | MUROS PISO 2 ACCESO Y DEPOSITOS TORRE 4 | 2025-10-10 | 11/7/2025 12:00:00 AM |  | 28 | 35 | 39.6 | 113 | MURO | 41 | MURO-41-28 | 2026-10-29 | NUEVO | 2026-10-29 | 41 | 4.6 | 40.5 | 3 | 41.44815 | 31.5
NATIVA | 203 |  | Concreto | MUROS PISO 2 ZONA DE LAVADO Y DEPOSITOS TORRE 4 | 2025-10-08 | 11/5/2025 12:00:00 AM |  | 28 | 35 | 42.5 | 121 | MURO | 41 | MURO-41-28 | 2026-10-29 | NUEVO | 2026-10-29 | 41 | 7.5 | 42.9 | 3 | 41.44815 | 31.5
NATIVA | 203 |  | Concreto | MUROS PISO 2 ZONA DE LAVADO Y DEPOSITOS TORRE 4 | 2025-10-08 | 11/5/2025 12:00:00 AM |  | 28 | 35 | 42.6 | 122 | MURO | 41 | MURO-41-28 | 2026-10-29 | NUEVO | 2026-10-29 | 41 | 7.6 | 42.9 | 3 | 41.44815 | 31.5
NATIVA | 203 |  | Concreto | MUROS PISO 2 ZONA DE LAVADO Y DEPOSITOS TORRE 4 | 2025-10-08 | 11/5/2025 12:00:00 AM |  | 28 | 35 | 43.6 | 124 | MURO | 41 | MURO-41-28 | 2026-10-29 | NUEVO | 2026-10-29 | 41 | 8.6 | 42.9 | 3 | 40.70741 | 31.5
NATIVA | 198 |  | Concreto | MUROS PISO 2 APTOS 204-205 TORRE 4 | 2025-10-03 | 10/31/2025 12:00:00 AM |  | 28 | 35 | 33.5 | 96 | MURO | 41 | MURO-41-28 | 2026-10-29 | NUEVO | 2026-10-29 | 41 | -1.5 | 37.56667 | 3 | 40.70741 | 31.5
NATIVA | 198 |  | Concreto | MUROS PISO 2 APTOS 204-205 TORRE 4 | 2025-10-03 | 10/31/2025 12:00:00 AM |  | 28 | 35 | 38.4 | 110 | MURO | 41 | MURO-41-28 | 2026-10-29 | NUEVO | 2026-10-29 | 41 | 3.4 | 37.56667 | 3 | 40.70741 | 31.5
NATIVA | 198 |  | Concreto | MUROS PISO 2 APTOS 204-205 TORRE 4 | 2025-10-03 | 10/31/2025 12:00:00 AM |  | 28 | 35 | 40.8 | 117 | MURO | 41 | MURO-41-28 | 2026-10-29 | NUEVO | 2026-10-29 | 41 | 5.8 | 37.56667 | 3 | 40.25556 | 31.5
NATIVA | 193 |  | Concreto | MUROS PISO 1 CUARTO DE CORRESPONDENCIA Y DEPOSITOS TORRE 4 | 2025-09-29 | 10/27/2025 12:00:00 AM |  | 28 | 35 | 43 | 123 | MURO | 41 | MURO-41-28 | 2026-10-29 | NUEVO | 2026-10-29 | 41 | 8 | 40.2 | 3 | 40.25556 | 31.5
NATIVA | 193 |  | Concreto | MUROS PISO 1 CUARTO DE CORRESPONDENCIA Y DEPOSITOS TORRE 4 | 2025-09-29 | 10/27/2025 12:00:00 AM |  | 28 | 35 | 36.7 | 105 | MURO | 41 | MURO-41-28 | 2026-10-29 | NUEVO | 2026-10-29 | 41 | 1.7 | 40.2 | 3 | 40.25556 | 31.5
NATIVA | 193 |  | Concreto | MUROS PISO 1 CUARTO DE CORRESPONDENCIA Y DEPOSITOS TORRE 4 | 2025-09-29 | 10/27/2025 12:00:00 AM |  | 28 | 35 | 40.9 | 117 | MURO | 41 | MURO-41-28 | 2026-10-29 | NUEVO | 2026-10-29 | 41 | 5.9 | 40.2 | 3 | 38.42963 | 31.5
NATIVA | 190 |  | Concreto | MUROS PISO 1 APTOS 108-109 TORRE 4 | 2025-09-25 | 10/23/2025 12:00:00 AM |  | 28 | 35 | 32.4 | 92 | MURO | 41 | MURO-41-28 | 2026-10-29 | NUEVO | 2026-10-29 | 41 | -2.6 | 34.83333 | 3 | 38.42963 | 31.5
NATIVA | 190 |  | Concreto | MUROS PISO 1 APTOS 108-109 TORRE 4 | 2025-09-25 | 10/23/2025 12:00:00 AM |  | 28 | 35 | 37.1 | 106 | MURO | 41 | MURO-41-28 | 2026-10-29 | NUEVO | 2026-10-29 | 41 | 2.1 | 34.83333 | 3 | 38.42963 | 31.5
NATIVA | 190 |  | Concreto | MUROS PISO 1 APTOS 108-109 TORRE 4 | 2025-09-25 | 10/23/2025 12:00:00 AM |  | 28 | 35 | 35 | 100 | MURO | 41 | MURO-41-28 | 2026-10-29 | NUEVO | 2026-10-29 | 41 | 0 | 34.83333 | 3 | 37.02963 | 31.5
NATIVA | 186 |  | Concreto | MUROS PISO 1 DEPOSITOS Y CUARTO TECNICO TORRE 4 | 2025-09-23 | 10/21/2025 12:00:00 AM |  | 28 | 35 | 38.1 | 109 | MURO | 41 | MURO-41-28 | 2026-10-29 | NUEVO | 2026-10-29 | 41 | 3.1 | 35.3 | 3 | 37.02963 | 31.5
NATIVA | 186 |  | Concreto | MUROS PISO 1 DEPOSITOS Y CUARTO TECNICO TORRE 4 | 2025-09-23 | 10/21/2025 12:00:00 AM |  | 28 | 35 | 36 | 103 | MURO | 41 | MURO-41-28 | 2026-10-29 | NUEVO | 2026-10-29 | 41 | 1 | 35.3 | 3 | 37.02963 | 31.5
NATIVA | 186 |  | Concreto | MUROS PISO 1 DEPOSITOS Y CUARTO TECNICO TORRE 4 | 2025-09-23 | 10/21/2025 12:00:00 AM |  | 28 | 35 | 31.8 | 91 | MURO | 41 | MURO-41-28 | 2026-10-29 | NUEVO | 2026-10-29 | 41 | -3.2 | 35.3 | 3 | 35.17037 | 31.5
NATIVA | 185 |  | Concreto | MUROS PISO 1 APTOS 106-107 TORRE 4 | 2025-09-19 | 10/17/2025 12:00:00 AM |  | 28 | 35 | 34.3 | 98 | MURO | 41 | MURO-41-28 | 2026-10-29 | NUEVO | 2026-10-29 | 41 | -0.7 | 32.96667 | 3 | 35.17037 | 31.5
NATIVA | 185 |  | Concreto | MUROS PISO 1 APTOS 106-107 TORRE 4 | 2025-09-19 | 10/17/2025 12:00:00 AM |  | 28 | 35 | 32.3 | 92 | MURO | 41 | MURO-41-28 | 2026-10-29 | NUEVO | 2026-10-29 | 41 | -2.7 | 32.96667 | 3 | 35.17037 | 31.5
NATIVA | 185 |  | Concreto | MUROS PISO 1 APTOS 106-107 TORRE 4 | 2025-09-19 | 10/17/2025 12:00:00 AM |  | 28 | 35 | 32.3 | 92 | MURO | 41 | MURO-41-28 | 2026-10-29 | NUEVO | 2026-10-29 | 41 | -2.7 | 32.96667 | 3 | 35.34444 | 31.5
NATIVA | 181 |  | Concreto | MUROS PISO 1 APTOS 104-105 TORRE 4 | 2025-09-17 | 10/15/2025 12:00:00 AM |  | 28 | 35 | 36.8 | 105 | MURO | 41 | MURO-41-28 | 2026-10-29 | NUEVO | 2026-10-29 | 41 | 1.8 | 39.23333 | 3 | 35.34444 | 31.5
NATIVA | 181 |  | Concreto | MUROS PISO 1 APTOS 104-105 TORRE 4 | 2025-09-17 | 10/15/2025 12:00:00 AM |  | 28 | 35 | 38.1 | 109 | MURO | 41 | MURO-41-28 | 2026-10-29 | NUEVO | 2026-10-29 | 41 | 3.1 | 39.23333 | 3 | 35.34444 | 31.5
NATIVA | 181 |  | Concreto | MUROS PISO 1 APTOS 104-105 TORRE 4 | 2025-09-17 | 10/15/2025 12:00:00 AM |  | 28 | 35 | 42.8 | 122 | MURO | 41 | MURO-41-28 | 2026-10-29 | NUEVO | 2026-10-29 | 41 | 7.8 | 39.23333 | 3 | 36.73704 | 31.5
NATIVA | 180 |  | Concreto | MUROS PISO 1 CUARTOS TECNICOS Y DE BASURAS TORRE 4 | 2025-09-15 | 10/13/2025 12:00:00 AM |  | 28 | 35 | 39.6 | 113 | MURO | 41 | MURO-41-28 | 2026-10-29 | NUEVO | 2026-10-29 | 41 | 4.6 | 39.36667 | 3 | 36.73704 | 31.5
NATIVA | 180 |  | Concreto | MUROS PISO 1 CUARTOS TECNICOS Y DE BASURAS TORRE 4 | 2025-09-15 | 10/13/2025 12:00:00 AM |  | 28 | 35 | 39.2 | 112 | MURO | 41 | MURO-41-28 | 2026-10-29 | NUEVO | 2026-10-29 | 41 | 4.2 | 39.36667 | 3 | 36.73704 | 31.5
NATIVA | 180 |  | Concreto | MUROS PISO 1 CUARTOS TECNICOS Y DE BASURAS TORRE 4 | 2025-09-15 | 10/13/2025 12:00:00 AM |  | 28 | 35 | 39.3 | 112 | MURO | 41 | MURO-41-28 | 2026-10-29 | NUEVO | 2026-10-29 | 41 | 4.3 | 39.36667 | 3 | 39.58889 | 31.5
NATIVA | 1062 |  | Concreto | VIGAS DE ACOPLE CUBIERTA EJE 18-23 6000 PSI TORRE 5 | 2026-08-24 | 9/21/2026 12:00:00 AM |  | 28 | 42 | 52.8 | 126 | AUTOCOMPAC | 48 | AUTOCOMPAC-48-28 | 2026-10-29 | NUEVO | 2026-10-29 | 48 | 10.8 | 50.73333 | 3 | 64.28889 | 37.8
NATIVA | 1062 |  | Concreto | VIGAS DE ACOPLE CUBIERTA EJE 18-23 6000 PSI TORRE 5 | 2026-08-24 | 9/21/2026 12:00:00 AM |  | 28 | 42 | 50.2 | 120 | AUTOCOMPAC | 48 | AUTOCOMPAC-48-28 | 2026-10-29 | NUEVO | 2026-10-29 | 48 | 8.2 | 50.73333 | 3 | 58.86667 | 37.8
NATIVA | 1062 |  | Concreto | VIGAS DE ACOPLE CUBIERTA EJE 18-23 6000 PSI TORRE 5 | 2026-08-24 | 9/21/2026 12:00:00 AM |  | 28 | 42 | 49.2 | 117 | AUTOCOMPAC | 48 | AUTOCOMPAC-48-28 | 2026-10-29 | NUEVO | 2026-10-29 | 48 | 7.2 | 50.73333 | 3 | 58.86667 | 37.8
NATIVA | 1054 |  | Concreto | VIGAS DE ACOPLE CUBIERTA EJE 9-15 TORRE 5 | 2026-08-15 | 9/12/2026 12:00:00 AM |  | 28 | 42 | 56.3 | 134 | AUTOCOMPAC | 48 | AUTOCOMPAC-48-28 | 2026-10-29 | NUEVO | 2026-10-29 | 48 | 14.3 | 54.66667 | 3 | 58.86667 | 37.8
NATIVA | 1054 |  | Concreto | VIGAS DE ACOPLE CUBIERTA EJE 9-15 TORRE 5 | 2026-08-15 | 9/12/2026 12:00:00 AM |  | 28 | 42 | 54.4 | 129 | AUTOCOMPAC | 48 | AUTOCOMPAC-48-28 | 2026-10-29 | NUEVO | 2026-10-29 | 48 | 12.4 | 54.66667 | 3 | 53.66296 | 37.8
NATIVA | 1054 |  | Concreto | VIGAS DE ACOPLE CUBIERTA EJE 9-15 TORRE 5 | 2026-08-15 | 9/12/2026 12:00:00 AM |  | 28 | 42 | 53.3 | 127 | AUTOCOMPAC | 48 | AUTOCOMPAC-48-28 | 2026-10-29 | NUEVO | 2026-10-29 | 48 | 11.3 | 54.66667 | 3 | 53.66296 | 37.8
NATIVA | 1045 |  | Concreto | VIGAS DE ACOPLE CUBIERTA EJE 1-6 6000 PSI TORRE 5 | 2026-08-11 | 9/8/2026 12:00:00 AM |  | 28 | 42 | 58.7 | 140 | AUTOCOMPAC | 48 | AUTOCOMPAC-48-28 | 2026-10-29 | NUEVO | 2026-10-29 | 48 | 16.7 | 56.1 | 3 | 53.66296 | 37.8
NATIVA | 1045 |  | Concreto | VIGAS DE ACOPLE CUBIERTA EJE 1-6 6000 PSI TORRE 5 | 2026-08-11 | 9/8/2026 12:00:00 AM |  | 28 | 42 | 52.9 | 126 | AUTOCOMPAC | 48 | AUTOCOMPAC-48-28 | 2026-10-29 | NUEVO | 2026-10-29 | 48 | 10.9 | 56.1 | 3 | 53.78889 | 37.8
NATIVA | 1045 |  | Concreto | VIGAS DE ACOPLE CUBIERTA EJE 1-6 6000 PSI TORRE 5 | 2026-08-11 | 9/8/2026 12:00:00 AM |  | 28 | 42 | 56.7 | 135 | AUTOCOMPAC | 48 | AUTOCOMPAC-48-28 | 2026-10-29 | NUEVO | 2026-10-29 | 48 | 14.7 | 56.1 | 3 | 53.78889 | 37.8
NATIVA | 1034 |  | Concreto | MUROS P28 AP 2808-2809 TORRE 5 | 2026-08-04 | 9/1/2026 12:00:00 AM |  | 28 | 42 | 53.5 | 127 | MURO | 48 | MURO-48-28 | 2026-10-29 | NUEVO | 2026-10-29 | 48 | 11.5 | 50.33333 | 3 | 53.78889 | 37.8
NATIVA | 1034 |  | Concreto | MUROS P28 AP 2808-2809 TORRE 5 | 2026-08-04 | 9/1/2026 12:00:00 AM |  | 28 | 42 | 48 | 114 | MURO | 48 | MURO-48-28 | 2026-10-29 | NUEVO | 2026-10-29 | 48 | 6 | 50.33333 | 3 | 53.28519 | 37.8
NATIVA | 1034 |  | Concreto | MUROS P28 AP 2808-2809 TORRE 5 | 2026-08-04 | 9/1/2026 12:00:00 AM |  | 28 | 42 | 49.5 | 118 | MURO | 48 | MURO-48-28 | 2026-10-29 | NUEVO | 2026-10-29 | 48 | 7.5 | 50.33333 | 3 | 53.28519 | 37.8
NATIVA | 1027 |  | Concreto | MUROS P2811-2810 TORRE 5 | 2026-07-30 | 8/27/2026 12:00:00 AM |  | 28 | 42 | 52.6 | 125 | MURO | 48 | MURO-48-28 | 2026-10-29 | NUEVO | 2026-10-29 | 48 | 10.6 | 50.93333 | 3 | 53.28519 | 37.8
NATIVA | 1027 |  | Concreto | MUROS P2811-2810 TORRE 5 | 2026-07-30 | 8/27/2026 12:00:00 AM |  | 28 | 42 | 50 | 119 | MURO | 48 | MURO-48-28 | 2026-10-29 | NUEVO | 2026-10-29 | 48 | 8 | 50.93333 | 3 | 51.57037 | 37.8
NATIVA | 1027 |  | Concreto | MUROS P2811-2810 TORRE 5 | 2026-07-30 | 8/27/2026 12:00:00 AM |  | 28 | 42 | 50.2 | 120 | MURO | 48 | MURO-48-28 | 2026-10-29 | NUEVO | 2026-10-29 | 48 | 8.2 | 50.93333 | 3 | 51.57037 | 37.8
NATIVA | 1019 |  | Concreto | MUROS AP 2804-2805 TORRE 5 | 2026-07-27 | 8/24/2026 12:00:00 AM |  | 28 | 42 | 49.8 | 118 | MURO | 48 | MURO-48-28 | 2026-10-29 | NUEVO | 2026-10-29 | 48 | 7.8 | 48.13333 | 3 | 51.57037 | 37.8
NATIVA | 1019 |  | Concreto | MUROS AP 2804-2805 TORRE 5 | 2026-07-27 | 8/24/2026 12:00:00 AM |  | 28 | 42 | 46.1 | 110 | MURO | 48 | MURO-48-28 | 2026-10-29 | NUEVO | 2026-10-29 | 48 | 4.1 | 48.13333 | 3 | 50.04074 | 37.8
NATIVA | 1019 |  | Concreto | MUROS AP 2804-2805 TORRE 5 | 2026-07-27 | 8/24/2026 12:00:00 AM |  | 28 | 42 | 48.5 | 116 | MURO | 48 | MURO-48-28 | 2026-10-29 | NUEVO | 2026-10-29 | 48 | 6.5 | 48.13333 | 3 | 50.04074 | 37.8
NATIVA | 1012 |  | Concreto | MUROS P28 AP 2803-2802 TORRE 5 | 2026-07-24 | 8/21/2026 12:00:00 AM |  | 28 | 42 | 49.3 | 117 | MURO | 48 | MURO-48-28 | 2026-10-29 | NUEVO | 2026-10-29 | 48 | 7.3 | 52.5 | 3 | 50.04074 | 37.8
NATIVA | 1012 |  | Concreto | MUROS P28 AP 2803-2802 TORRE 5 | 2026-07-24 | 8/21/2026 12:00:00 AM |  | 28 | 42 | 53.1 | 126 | MURO | 48 | MURO-48-28 | 2026-10-29 | NUEVO | 2026-10-29 | 48 | 11.1 | 52.5 | 3 | 49.26296 | 37.8
NATIVA | 1012 |  | Concreto | MUROS P28 AP 2803-2802 TORRE 5 | 2026-07-24 | 8/21/2026 12:00:00 AM |  | 28 | 42 | 55.1 | 131 | MURO | 48 | MURO-48-28 | 2026-10-29 | NUEVO | 2026-10-29 | 48 | 13.1 | 52.5 | 3 | 49.26296 | 37.8
NATIVA | 977 |  | Concreto | VIGAS DE ACOPLE CUBIERTA EJES (16-21) (A-J) TORRE 4 | 2026-07-08 | 8/5/2026 12:00:00 AM |  | 28 | 42 | 15.9 | 38 | AUTOCOMPAC | 48 | AUTOCOMPAC-48-28 | 2026-10-29 | NUEVO | 2026-10-29 | 48 | -26.1 | 39.6 | 3 | 49.26296 | 37.8
NATIVA | 977 |  | Concreto | VIGAS DE ACOPLE CUBIERTA EJES (16-21) (A-J) TORRE 4 | 2026-07-08 | 8/5/2026 12:00:00 AM |  | 28 | 42 | 50.4 | 120 | AUTOCOMPAC | 48 | AUTOCOMPAC-48-28 | 2026-10-29 | NUEVO | 2026-10-29 | 48 | 8.4 | 39.6 | 3 | 46.94815 | 37.8
NATIVA | 977 |  | Concreto | VIGAS DE ACOPLE CUBIERTA EJES (16-21) (A-J) TORRE 4 | 2026-07-08 | 8/5/2026 12:00:00 AM |  | 28 | 42 | 52.5 | 125 | AUTOCOMPAC | 48 | AUTOCOMPAC-48-28 | 2026-10-29 | NUEVO | 2026-10-29 | 48 | 10.5 | 39.6 | 3 | 46.94815 | 37.8
NATIVA | 952 |  | Concreto | VIGAS DE ACOPLE CUBIERTA EJES (9-13) (E-F) TORRE 4 | 2026-07-01 | 7/29/2026 12:00:00 AM |  | 28 | 42 | 50.2 | 120 | AUTOCOMPAC | 48 | AUTOCOMPAC-48-28 | 2026-10-29 | NUEVO | 2026-10-29 | 48 | 8.2 | 49.96667 | 3 | 46.94815 | 37.8
NATIVA | 952 |  | Concreto | VIGAS DE ACOPLE CUBIERTA EJES (9-13) (E-F) TORRE 4 | 2026-07-01 | 7/29/2026 12:00:00 AM |  | 28 | 42 | 50.4 | 120 | AUTOCOMPAC | 48 | AUTOCOMPAC-48-28 | 2026-10-29 | NUEVO | 2026-10-29 | 48 | 8.4 | 49.96667 | 3 | 47.35926 | 37.8
NATIVA | 952 |  | Concreto | VIGAS DE ACOPLE CUBIERTA EJES (9-13) (E-F) TORRE 4 | 2026-07-01 | 7/29/2026 12:00:00 AM |  | 28 | 42 | 49.3 | 117 | AUTOCOMPAC | 48 | AUTOCOMPAC-48-28 | 2026-10-29 | NUEVO | 2026-10-29 | 48 | 7.3 | 49.96667 | 3 | 47.35926 | 37.8
NATIVA | 934 |  | Concreto | VIGAS DE ACOPLE CUBIERTA EJES (1-6) (A-J) TORRE 4 | 2026-06-25 | 7/23/2026 12:00:00 AM |  | 28 | 42 | 51.3 | 122 | AUTOCOMPAC | 48 | AUTOCOMPAC-48-28 | 2026-10-29 | NUEVO | 2026-10-29 | 48 | 9.3 | 52.53333 | 3 | 47.35926 | 37.8
NATIVA | 934 |  | Concreto | VIGAS DE ACOPLE CUBIERTA EJES (1-6) (A-J) TORRE 4 | 2026-06-25 | 7/23/2026 12:00:00 AM |  | 28 | 42 | 53 | 126 | AUTOCOMPAC | 48 | AUTOCOMPAC-48-28 | 2026-10-29 | NUEVO | 2026-10-29 | 48 | 11 | 52.53333 | 3 | 47.84444 | 37.8
NATIVA | 934 |  | Concreto | VIGAS DE ACOPLE CUBIERTA EJES (1-6) (A-J) TORRE 4 | 2026-06-25 | 7/23/2026 12:00:00 AM |  | 28 | 42 | 53.3 | 127 | AUTOCOMPAC | 48 | AUTOCOMPAC-48-28 | 2026-10-29 | NUEVO | 2026-10-29 | 48 | 11.3 | 52.53333 | 3 | 47.84444 | 37.8
NATIVA | 916 |  | Concreto | COLUMNA G16 PISO 28 TORRE 4 | 2026-06-17 | 7/15/2026 12:00:00 AM |  | 28 | 42 | 31.1 | 74 | MURO | 48 | MURO-48-28 | 2026-10-29 | NUEVO | 2026-10-29 | 48 | -10.9 | 43.9 | 3 | 47.84444 | 37.8
NATIVA | 916 |  | Concreto | COLUMNA G16 PISO 28 TORRE 4 | 2026-06-17 | 7/15/2026 12:00:00 AM |  | 28 | 42 | 51.6 | 123 | MURO | 48 | MURO-48-28 | 2026-10-29 | NUEVO | 2026-10-29 | 48 | 9.6 | 43.9 | 3 | 49.2963 | 37.8
NATIVA | 916 |  | Concreto | COLUMNA G16 PISO 28 TORRE 4 | 2026-06-17 | 7/15/2026 12:00:00 AM |  | 28 | 42 | 49 | 116 | MURO | 48 | MURO-48-28 | 2026-10-29 | NUEVO | 2026-10-29 | 48 | 7 | 43.9 | 3 | 49.2963 | 37.8
NATIVA | 909 |  | Concreto | COLUMNA D16 PISO 28 TORRE 4 | 2026-06-16 | 7/14/2026 12:00:00 AM |  | 28 | 42 | 50.1 | 119 | MURO | 48 | MURO-48-28 | 2026-10-29 | NUEVO | 2026-10-29 | 48 | 8.1 | 54.43333 | 3 | 49.2963 | 37.8
NATIVA | 909 |  | Concreto | COLUMNA D16 PISO 28 TORRE 4 | 2026-06-16 | 7/14/2026 12:00:00 AM |  | 28 | 42 | 56.2 | 134 | MURO | 48 | MURO-48-28 | 2026-10-29 | NUEVO | 2026-10-29 | 48 | 14.2 | 54.43333 | 3 | 49.41852 | 37.8
NATIVA | 909 |  | Concreto | COLUMNA D16 PISO 28 TORRE 4 | 2026-06-16 | 7/14/2026 12:00:00 AM |  | 28 | 42 | 57 | 136 | MURO | 48 | MURO-48-28 | 2026-10-29 | NUEVO | 2026-10-29 | 48 | 15 | 54.43333 | 3 | 49.41852 | 37.8
NATIVA | 898 |  | Concreto | COLUMNA G6 PISO 28 TORRE 4 | 2026-06-10 | 7/8/2026 12:00:00 AM |  | 28 | 42 | 45.3 | 108 | MURO | 48 | MURO-48-28 | 2026-10-29 | NUEVO | 2026-10-29 | 48 | 3.3 | 44.7 | 3 | 49.41852 | 37.8
NATIVA | 898 |  | Concreto | COLUMNA G6 PISO 28 TORRE 4 | 2026-06-10 | 7/8/2026 12:00:00 AM |  | 28 | 42 | 43.9 | 104 | MURO | 48 | MURO-48-28 | 2026-10-29 | NUEVO | 2026-10-29 | 48 | 1.9 | 44.7 | 3 | 47.88148 | 37.8
NATIVA | 898 |  | Concreto | COLUMNA G6 PISO 28 TORRE 4 | 2026-06-10 | 7/8/2026 12:00:00 AM |  | 28 | 42 | 44.9 | 107 | MURO | 48 | MURO-48-28 | 2026-10-29 | NUEVO | 2026-10-29 | 48 | 2.9 | 44.7 | 3 | 47.88148 | 37.8
NATIVA | 893 |  | Concreto | COLUMNA D6 PISO 28 TORRE 4 | 2026-06-09 | 7/7/2026 12:00:00 AM |  | 28 | 42 | 42.4 | 101 | MURO | 48 | MURO-48-28 | 2026-10-29 | NUEVO | 2026-10-29 | 48 | 0.4 | 45.73333 | 3 | 47.88148 | 37.8
NATIVA | 893 |  | Concreto | COLUMNA D6 PISO 28 TORRE 4 | 2026-06-09 | 7/7/2026 12:00:00 AM |  | 28 | 42 | 49.4 | 118 | MURO | 48 | MURO-48-28 | 2026-10-29 | NUEVO | 2026-10-29 | 48 | 7.4 | 45.73333 | 3 |  | 37.8
NATIVA | 893 |  | Concreto | COLUMNA D6 PISO 28 TORRE 4 | 2026-06-09 | 7/7/2026 12:00:00 AM |  | 28 | 42 | 45.4 | 108 | MURO | 48 | MURO-48-28 | 2026-10-29 | NUEVO | 2026-10-29 | 48 | 3.4 | 45.73333 | 3 |  | 37.8
VENTO | P39 | No especificado | Concreto | Pilote 133 salón comunal , pilote 121 salón comunal | 2026-09-07 | 2026-10-05 | 2026-10-07 | 28 | 24.5 | 38.5 | 157.1 | TREMIE | 28 | TREMIE-28-28 | 2026-10-29 | NUEVO | 2026-10-29 | 28 | 14 | 38.7 | 3 | 36.84444 | 21
VENTO | P39 | No especificado | Concreto | Pilote 133 salón comunal , pilote 121 salón comunal | 2026-09-07 | 2026-10-05 | 2026-10-07 | 28 | 24.5 | 39.3 | 160.4 | TREMIE | 28 | TREMIE-28-28 | 2026-10-29 | NUEVO | 2026-10-29 | 28 | 14.8 | 38.7 | 3 | 36.84444 | 21
VENTO | P39 | No especificado | Concreto | Pilote 133 salón comunal , pilote 121 salón comunal | 2026-09-07 | 2026-10-05 | 2026-10-07 | 28 | 24.5 | 38.3 | 156.3 | TREMIE | 28 | TREMIE-28-28 | 2026-10-29 | NUEVO | 2026-10-29 | 28 | 13.8 | 38.7 | 3 | 36.84444 | 21
VENTO | P40 | No especificado | Concreto | Pilote 143 salón comunal , Pilote 125 salón comunal , Pilote 115 salón comunal , Pilote 136 salón comunal | 2026-09-08 | 2026-10-06 | 2026-10-07 | 28 | 24.5 | 36.1 | 147.3 | TREMIE | 28 | TREMIE-28-28 | 2026-10-29 | NUEVO | 2026-10-29 | 28 | 11.6 | 36.26667 | 3 | 37.73333 | 21
VENTO | P40 | No especificado | Concreto | Pilote 143 salón comunal , Pilote 125 salón comunal , Pilote 115 salón comunal , Pilote 136 salón comunal | 2026-09-08 | 2026-10-06 | 2026-10-07 | 28 | 24.5 | 35.6 | 145.3 | TREMIE | 28 | TREMIE-28-28 | 2026-10-29 | NUEVO | 2026-10-29 | 28 | 11.1 | 36.26667 | 3 | 37.73333 | 21
VENTO | P40 | No especificado | Concreto | Pilote 143 salón comunal , Pilote 125 salón comunal , Pilote 115 salón comunal , Pilote 136 salón comunal | 2026-09-08 | 2026-10-06 | 2026-10-07 | 28 | 24.5 | 37.1 | 151.4 | TREMIE | 28 | TREMIE-28-28 | 2026-10-29 | NUEVO | 2026-10-29 | 28 | 12.6 | 36.26667 | 3 | 37.73333 | 21
VENTO | P42 | No especificado | Concreto | Pilote 131 - 130 - 129 salón comunal | 2026-09-14 | 2026-10-12 | 2026-10-14 | 28 | 24.5 | 36.8 | 150.2 | TREMIE | 28 | TREMIE-28-28 | 2026-10-29 | NUEVO | 2026-10-29 | 28 | 12.3 | 35.96667 | 3 | 36.97778 | 21
VENTO | P42 | No especificado | Concreto | Pilote 131 - 130 - 129 salón comunal | 2026-09-14 | 2026-10-12 | 2026-10-14 | 28 | 24.5 | 35.7 | 145.7 | TREMIE | 28 | TREMIE-28-28 | 2026-10-29 | NUEVO | 2026-10-29 | 28 | 11.2 | 35.96667 | 3 | 36.97778 | 21
VENTO | P42 | No especificado | Concreto | Pilote 131 - 130 - 129 salón comunal | 2026-09-14 | 2026-10-12 | 2026-10-14 | 28 | 24.5 | 35.4 | 144.5 | TREMIE | 28 | TREMIE-28-28 | 2026-10-29 | NUEVO | 2026-10-29 | 28 | 10.9 | 35.96667 | 3 | 36.97778 | 21
VENTO | P43 | No especificado | Concreto | Pilote 128 - 118 - 140 salón comunal | 2026-09-15 | 2026-10-13 | 2026-10-14 | 28 | 24.5 | 25.1 | 102.4 | TREMIE | 28 | TREMIE-28-28 | 2026-10-29 | NUEVO | 2026-10-29 | 28 | 0.6 | 25.06667 | 3 | 32.43333 | 21
VENTO | P43 | No especificado | Concreto | Pilote 128 - 118 - 140 salón comunal | 2026-09-15 | 2026-10-13 | 2026-10-14 | 28 | 24.5 | 25.4 | 103.7 | TREMIE | 28 | TREMIE-28-28 | 2026-10-29 | NUEVO | 2026-10-29 | 28 | 0.9 | 25.06667 | 3 | 32.43333 | 21
VENTO | P43 | No especificado | Concreto | Pilote 128 - 118 - 140 salón comunal | 2026-09-15 | 2026-10-13 | 2026-10-14 | 28 | 24.5 | 24.7 | 100.8 | TREMIE | 28 | TREMIE-28-28 | 2026-10-29 | NUEVO | 2026-10-29 | 28 | 0.2 | 25.06667 | 3 | 32.43333 | 21
VENTO | P45 | No especificado | Concreto | Pilote 142 - 108 - 109 salón comunal | 2026-09-16 | 2026-10-14 | 2026-10-15 | 28 | 24.5 | 39.6 | 161.6 | TREMIE | 28 | TREMIE-28-28 | 2026-10-29 | NUEVO | 2026-10-29 | 28 | 15.1 | 39.23333 | 3 | 33.42222 | 21
VENTO | P45 | No especificado | Concreto | Pilote 142 - 108 - 109 salón comunal | 2026-09-16 | 2026-10-14 | 2026-10-15 | 28 | 24.5 | 39.3 | 160.4 | TREMIE | 28 | TREMIE-28-28 | 2026-10-29 | NUEVO | 2026-10-29 | 28 | 14.8 | 39.23333 | 3 | 33.42222 | 21
VENTO | P45 | No especificado | Concreto | Pilote 142 - 108 - 109 salón comunal | 2026-09-16 | 2026-10-14 | 2026-10-15 | 28 | 24.5 | 38.8 | 158.4 | TREMIE | 28 | TREMIE-28-28 | 2026-10-29 | NUEVO | 2026-10-29 | 28 | 14.3 | 39.23333 | 3 | 33.42222 | 21
VENTO | P46 | No especificado | Concreto | Pilote 144 - 134 - 138 - 132 salón comunal | 2026-09-17 | 2026-10-15 | 2026-10-15 | 28 | 24.5 | 32.1 | 131 | TREMIE | 28 | TREMIE-28-28 | 2026-10-29 | NUEVO | 2026-10-29 | 28 | 7.6 | 32.6 | 3 | 32.3 | 21
VENTO | P46 | No especificado | Concreto | Pilote 144 - 134 - 138 - 132 salón comunal | 2026-09-17 | 2026-10-15 | 2026-10-15 | 28 | 24.5 | 33.4 | 136.3 | TREMIE | 28 | TREMIE-28-28 | 2026-10-29 | NUEVO | 2026-10-29 | 28 | 8.9 | 32.6 | 3 | 32.3 | 21
VENTO | P46 | No especificado | Concreto | Pilote 144 - 134 - 138 - 132 salón comunal | 2026-09-17 | 2026-10-15 | 2026-10-15 | 28 | 24.5 | 32.3 | 131.8 | TREMIE | 28 | TREMIE-28-28 | 2026-10-29 | NUEVO | 2026-10-29 | 28 | 7.8 | 32.6 | 3 | 32.3 | 21
VENTO | P48 | No especificado | Concreto | Pilote 119 - 114 - 116 salón comunal | 2026-09-18 | 2026-10-16 | 2026-10-16 | 28 | 24.5 | 32.8 | 133.9 | TREMIE | 28 | TREMIE-28-28 | 2026-10-29 | NUEVO | 2026-10-29 | 28 | 8.3 | 32.06667 | 3 | 34.63333 | 21
VENTO | P48 | No especificado | Concreto | Pilote 119 - 114 - 116 salón comunal | 2026-09-18 | 2026-10-16 | 2026-10-16 | 28 | 24.5 | 31.6 | 129 | TREMIE | 28 | TREMIE-28-28 | 2026-10-29 | NUEVO | 2026-10-29 | 28 | 7.1 | 32.06667 | 3 | 34.63333 | 21
VENTO | P48 | No especificado | Concreto | Pilote 119 - 114 - 116 salón comunal | 2026-09-18 | 2026-10-16 | 2026-10-16 | 28 | 24.5 | 31.8 | 129.8 | TREMIE | 28 | TREMIE-28-28 | 2026-10-29 | NUEVO | 2026-10-29 | 28 | 7.3 | 32.06667 | 3 | 34.63333 | 21
VENTO | P49 | No especificado | Concreto | Pilote 127 - 123 salón comunal | 2026-09-19 | 2026-10-17 | 2026-10-20 | 28 | 24.5 | 38.9 | 158.8 | TREMIE | 28 | TREMIE-28-28 | 2026-10-29 | NUEVO | 2026-10-29 | 28 | 14.4 | 39.1 | 3 | 34.58889 | 21
VENTO | P49 | No especificado | Concreto | Pilote 127 - 123 salón comunal | 2026-09-19 | 2026-10-17 | 2026-10-20 | 28 | 24.5 | 39.8 | 162.4 | TREMIE | 28 | TREMIE-28-28 | 2026-10-29 | NUEVO | 2026-10-29 | 28 | 15.3 | 39.1 | 3 | 34.58889 | 21
VENTO | P49 | No especificado | Concreto | Pilote 127 - 123 salón comunal | 2026-09-19 | 2026-10-17 | 2026-10-20 | 28 | 24.5 | 38.6 | 157.6 | TREMIE | 28 | TREMIE-28-28 | 2026-10-29 | NUEVO | 2026-10-29 | 28 | 14.1 | 39.1 | 3 | 34.58889 | 21
VENTO | P50 | No especificado | Concreto | Pilote 120 - 122 - 126 salón comunal | 2026-09-21 | 2026-10-19 | 2026-10-20 | 28 | 24.5 | 34.1 | 139.2 | TREMIE | 28 | TREMIE-28-28 | 2026-10-29 | NUEVO | 2026-10-29 | 28 | 9.6 | 33.46667 | 3 | 34.87778 | 21
VENTO | P50 | No especificado | Concreto | Pilote 120 - 122 - 126 salón comunal | 2026-09-21 | 2026-10-19 | 2026-10-20 | 28 | 24.5 | 32.6 | 133.1 | TREMIE | 28 | TREMIE-28-28 | 2026-10-29 | NUEVO | 2026-10-29 | 28 | 8.1 | 33.46667 | 3 | 34.87778 | 21
VENTO | P50 | No especificado | Concreto | Pilote 120 - 122 - 126 salón comunal | 2026-09-21 | 2026-10-19 | 2026-10-20 | 28 | 24.5 | 33.7 | 137.6 | TREMIE | 28 | TREMIE-28-28 | 2026-10-29 | NUEVO | 2026-10-29 | 28 | 9.2 | 33.46667 | 3 | 34.87778 | 21
VENTO | P51 | No especificado | Concreto | Pilote 113 - 112 - 139 - 124 salón comunal | 2026-09-22 | 2026-10-20 | 2026-10-21 | 28 | 24.5 | 35.1 | 143.3 | TREMIE | 28 | TREMIE-28-28 | 2026-10-29 | NUEVO | 2026-10-29 | 28 | 10.6 | 34.73333 | 3 | 35.76667 | 21
VENTO | P51 | No especificado | Concreto | Pilote 113 - 112 - 139 - 124 salón comunal | 2026-09-22 | 2026-10-20 | 2026-10-21 | 28 | 24.5 | 35 | 142.9 | TREMIE | 28 | TREMIE-28-28 | 2026-10-29 | NUEVO | 2026-10-29 | 28 | 10.5 | 34.73333 | 3 | 35.76667 | 21
VENTO | P51 | No especificado | Concreto | Pilote 113 - 112 - 139 - 124 salón comunal | 2026-09-22 | 2026-10-20 | 2026-10-21 | 28 | 24.5 | 34.1 | 139.2 | TREMIE | 28 | TREMIE-28-28 | 2026-10-29 | NUEVO | 2026-10-29 | 28 | 9.6 | 34.73333 | 3 | 35.76667 | 21
VENTO | P52 | No especificado | Concreto | Pilote 145 salón comunal | 2026-09-23 | 2026-10-21 | 2026-10-21 | 28 | 24.5 | 32.9 | 134.3 | TREMIE | 28 | TREMIE-28-28 | 2026-10-29 | NUEVO | 2026-10-29 | 28 | 8.4 | 32.5 | 3 | 33.56667 | 21
VENTO | P52 | No especificado | Concreto | Pilote 145 salón comunal | 2026-09-23 | 2026-10-21 | 2026-10-21 | 28 | 24.5 | 31.8 | 129.8 | TREMIE | 28 | TREMIE-28-28 | 2026-10-29 | NUEVO | 2026-10-29 | 28 | 7.3 | 32.5 | 3 | 33.56667 | 21
VENTO | P52 | No especificado | Concreto | Pilote 145 salón comunal | 2026-09-23 | 2026-10-21 | 2026-10-21 | 28 | 24.5 | 32.8 | 133.9 | TREMIE | 28 | TREMIE-28-28 | 2026-10-29 | NUEVO | 2026-10-29 | 28 | 8.3 | 32.5 | 3 | 33.56667 | 21
VENTO | P57 | No especificado | Concreto | Pilote 117 - 110 - 137 salón comunal | 2026-09-25 | 2026-10-23 | 2026-10-26 | 28 | 24.5 | 40.2 | 164.1 | TREMIE | 28 | TREMIE-28-28 | 2026-10-29 | NUEVO | 2026-10-29 | 28 | 15.7 | 39.33333 | 3 | 35.52222 | 21
VENTO | P57 | No especificado | Concreto | Pilote 117 - 110 - 137 salón comunal | 2026-09-25 | 2026-10-23 | 2026-10-26 | 28 | 24.5 | 39 | 159.2 | TREMIE | 28 | TREMIE-28-28 | 2026-10-29 | NUEVO | 2026-10-29 | 28 | 14.5 | 39.33333 | 3 | 35.52222 | 21
VENTO | P57 | No especificado | Concreto | Pilote 117 - 110 - 137 salón comunal | 2026-09-25 | 2026-10-23 | 2026-10-26 | 28 | 24.5 | 38.8 | 158.4 | TREMIE | 28 | TREMIE-28-28 | 2026-10-29 | NUEVO | 2026-10-29 | 28 | 14.3 | 39.33333 | 3 | 35.52222 | 21
VENTO | P58 | No especificado | Concreto | Pilote 141 salón comunal | 2026-09-26 | 2026-10-24 | 2026-10-26 | 28 | 24.5 | 41.8 | 170.6 | TREMIE | 28 | TREMIE-28-28 | 2026-10-29 | NUEVO | 2026-10-29 | 28 | 17.3 | 41.73333 | 3 | 37.85556 | 21
VENTO | P58 | No especificado | Concreto | Pilote 141 salón comunal | 2026-09-26 | 2026-10-24 | 2026-10-26 | 28 | 24.5 | 42 | 171.4 | TREMIE | 28 | TREMIE-28-28 | 2026-10-29 | NUEVO | 2026-10-29 | 28 | 17.5 | 41.73333 | 3 | 37.85556 | 21
VENTO | P58 | No especificado | Concreto | Pilote 141 salón comunal | 2026-09-26 | 2026-10-24 | 2026-10-26 | 28 | 24.5 | 41.4 | 169 | TREMIE | 28 | TREMIE-28-28 | 2026-10-29 | NUEVO | 2026-10-29 | 28 | 16.9 | 41.73333 | 3 | 37.85556 | 21
VENTO | 01 | Tremie | Concreto | Pilotes 13 - 21 torre 1 | 2026-08-08 | 2026-09-05 | 2026-09-08 | 28 | 34.5 | 44.1 | 127.8 | TREMIE | 41 | TREMIE-41-28 | 2026-10-29 | NUEVO | 2026-10-29 |  | 9.6 | 43.76667 | 3 | 39.58889 | 31
VENTO | 01 | Tremie | Concreto | Pilotes 13 - 21 torre 1 | 2026-08-08 | 2026-09-05 | 2026-09-08 | 28 | 34.5 | 43.8 | 127 | TREMIE | 41 | TREMIE-41-28 | 2026-10-29 | NUEVO | 2026-10-29 |  | 9.3 | 43.76667 | 3 | 39.58889 | 31
VENTO | 01 | Tremie | Concreto | Pilotes 13 - 21 torre 1 | 2026-08-08 | 2026-09-05 | 2026-09-08 | 28 | 34.5 | 43.4 | 125.8 | TREMIE | 41 | TREMIE-41-28 | 2026-10-29 | NUEVO | 2026-10-29 |  | 8.9 | 43.76667 | 3 | 41.67037 | 31
VENTO | 02 | Tremie | Concreto | Pilote 4 torre 1 | 2026-08-10 | 2026-09-07 | 2026-09-08 | 28 | 34.5 | 42.6 | 123.5 | TREMIE | 41 | TREMIE-41-28 | 2026-10-29 | NUEVO | 2026-10-29 |  | 8.1 | 43.2 | 3 | 41.67037 | 31
VENTO | 02 | Tremie | Concreto | Pilote 4 torre 1 | 2026-08-10 | 2026-09-07 | 2026-09-08 | 28 | 34.5 | 43.6 | 126.4 | TREMIE | 41 | TREMIE-41-28 | 2026-10-29 | NUEVO | 2026-10-29 |  | 9.1 | 43.2 | 3 | 41.67037 | 31
VENTO | 02 | Tremie | Concreto | Pilote 4 torre 1 | 2026-08-10 | 2026-09-07 | 2026-09-08 | 28 | 34.5 | 43.4 | 125.8 | TREMIE | 41 | TREMIE-41-28 | 2026-10-29 | NUEVO | 2026-10-29 |  | 8.9 | 43.2 | 3 | 41.44444 | 31
VENTO | 03 | Tremie | Concreto | Pilotes 17 - 18 | 2026-08-11 | 2026-09-08 | 2026-09-10 | 28 | 34.5 | 36.3 | 105.2 | TREMIE | 41 | TREMIE-41-28 | 2026-10-29 | NUEVO | 2026-10-29 |  | 1.8 | 36.36667 | 3 | 41.44444 | 31
VENTO | 03 | Tremie | Concreto | Pilotes 17 - 18 | 2026-08-11 | 2026-09-08 | 2026-09-10 | 28 | 34.5 | 35.9 | 104.1 | TREMIE | 41 | TREMIE-41-28 | 2026-10-29 | NUEVO | 2026-10-29 |  | 1.4 | 36.36667 | 3 | 41.44444 | 31
VENTO | 03 | Tremie | Concreto | Pilotes 17 - 18 | 2026-08-11 | 2026-09-08 | 2026-09-10 | 28 | 34.5 | 36.9 | 107 | TREMIE | 41 | TREMIE-41-28 | 2026-10-29 | NUEVO | 2026-10-29 |  | 2.4 | 36.36667 | 3 | 42.55556 | 31
VENTO | 04 | Tremix | Concreto | Pilotes 27 -20 | 2026-08-12 | 2026-09-09 | 2026-09-10 | 28 | 34.5 | 51 | 147.8 | TREMIE | 41 | TREMIE-41-28 | 2026-10-29 | NUEVO | 2026-10-29 |  | 16.5 | 50.26667 | 3 | 42.55556 | 31
VENTO | 04 | Tremix | Concreto | Pilotes 27 -20 | 2026-08-12 | 2026-09-09 | 2026-09-10 | 28 | 34.5 | 49.4 | 143.2 | TREMIE | 41 | TREMIE-41-28 | 2026-10-29 | NUEVO | 2026-10-29 |  | 14.9 | 50.26667 | 3 | 42.55556 | 31
VENTO | 04 | Tremix | Concreto | Pilotes 27 -20 | 2026-08-12 | 2026-09-09 | 2026-09-10 | 28 | 34.5 | 50.4 | 146.1 | TREMIE | 41 | TREMIE-41-28 | 2026-10-29 | NUEVO | 2026-10-29 |  | 15.9 | 50.26667 | 3 | 42.35185 | 31
VENTO | 05 | Tremix | Concreto | Pilotes 24 - 7 | 2026-08-13 | 2026-09-10 | 2026-09-10 | 28 | 34.5 | 39 | 113 | TREMIE | 41 | TREMIE-41-28 | 2026-10-29 | NUEVO | 2026-10-29 |  | 4.5 | 39.03333 | 3 | 42.35185 | 31
VENTO | 05 | Tremix | Concreto | Pilotes 24 - 7 | 2026-08-13 | 2026-09-10 | 2026-09-10 | 28 | 34.5 | 39.6 | 114.8 | TREMIE | 41 | TREMIE-41-28 | 2026-10-29 | NUEVO | 2026-10-29 |  | 5.1 | 39.03333 | 3 | 42.35185 | 31
VENTO | 05 | Tremix | Concreto | Pilotes 24 - 7 | 2026-08-13 | 2026-09-10 | 2026-09-10 | 28 | 34.5 | 38.5 | 111.6 | TREMIE | 41 | TREMIE-41-28 | 2026-10-29 | NUEVO | 2026-10-29 |  | 4 | 39.03333 | 3 | 43.7037 | 31
VENTO | 06 | Tremix | Concreto | Pilotes16 - 5 | 2026-08-14 | 2026-09-11 | 2026-09-14 | 28 | 34.5 | 44.7 | 129.6 | TREMIE | 41 | TREMIE-41-28 | 2026-10-29 | NUEVO | 2026-10-29 |  | 10.2 | 44.53333 | 3 | 43.7037 | 31
VENTO | 06 | Tremix | Concreto | Pilotes16 - 5 | 2026-08-14 | 2026-09-11 | 2026-09-14 | 28 | 34.5 | 43.8 | 127 | TREMIE | 41 | TREMIE-41-28 | 2026-10-29 | NUEVO | 2026-10-29 |  | 9.3 | 44.53333 | 3 | 43.7037 | 31
VENTO | 06 | Tremix | Concreto | Pilotes16 - 5 | 2026-08-14 | 2026-09-11 | 2026-09-14 | 28 | 34.5 | 45.1 | 130.7 | TREMIE | 41 | TREMIE-41-28 | 2026-10-29 | NUEVO | 2026-10-29 |  | 10.6 | 44.53333 | 3 | 44.9 | 31
VENTO | 07 | Tremix | Concreto | Pilotes 30 | 2026-08-14 | 2026-09-11 | 2026-09-14 | 28 | 34.5 | 51.6 | 149.6 | TREMIE | 41 | TREMIE-41-28 | 2026-10-29 | NUEVO | 2026-10-29 |  | 17.1 | 51.56667 | 3 | 44.9 | 31
VENTO | 07 | Tremix | Concreto | Pilotes 30 | 2026-08-14 | 2026-09-11 | 2026-09-14 | 28 | 34.5 | 50.8 | 147.2 | TREMIE | 41 | TREMIE-41-28 | 2026-10-29 | NUEVO | 2026-10-29 |  | 16.3 | 51.56667 | 3 | 44.9 | 31
VENTO | 07 | Tremix | Concreto | Pilotes 30 | 2026-08-14 | 2026-09-11 | 2026-09-14 | 28 | 34.5 | 52.3 | 151.6 | TREMIE | 41 | TREMIE-41-28 | 2026-10-29 | NUEVO | 2026-10-29 |  | 17.8 | 51.56667 | 3 | 47.88889 | 31
VENTO | P - 27 | No especificado | Concreto | Pilote 53 Torre 1 Tipo 2 | 2026-08-31 | 2026-09-28 | 2026-09-29 | 28 | 35 | 51.4 | 146.9 | TREMIE | 41 | TREMIE-41-28 | 2026-10-29 | NUEVO | 2026-10-29 |  | 16.4 | 51.83333 | 3 | 47.88889 | 31.5
VENTO | P - 27 | No especificado | Concreto | Pilote 53 Torre 1 Tipo 2 | 2026-08-31 | 2026-09-28 | 2026-09-29 | 28 | 35 | 51.9 | 148.3 | TREMIE | 41 | TREMIE-41-28 | 2026-10-29 | NUEVO | 2026-10-29 |  | 16.9 | 51.83333 | 3 | 47.88889 | 31.5
VENTO | P - 27 | No especificado | Concreto | Pilote 53 Torre 1 Tipo 2 | 2026-08-31 | 2026-09-28 | 2026-09-29 | 28 | 35 | 52.2 | 149.1 | TREMIE | 41 | TREMIE-41-28 | 2026-10-29 | NUEVO | 2026-10-29 |  | 17.2 | 51.83333 | 3 | 49.81481 | 31.5
VENTO | P - 28 | No especificado | Concreto | Pilote 35 Torre 1 Tipo 2 | 2026-08-31 | 2026-09-28 | 2026-09-29 | 28 | 35 | 47.1 | 134.6 | TREMIE | 41 | TREMIE-41-28 | 2026-10-29 | NUEVO | 2026-10-29 |  | 12.1 | 46.8 | 3 | 49.81481 | 31.5
VENTO | P - 28 | No especificado | Concreto | Pilote 35 Torre 1 Tipo 2 | 2026-08-31 | 2026-09-28 | 2026-09-29 | 28 | 35 | 47.3 | 135.1 | TREMIE | 41 | TREMIE-41-28 | 2026-10-29 | NUEVO | 2026-10-29 |  | 12.3 | 46.8 | 3 | 49.81481 | 31.5
VENTO | P - 28 | No especificado | Concreto | Pilote 35 Torre 1 Tipo 2 | 2026-08-31 | 2026-09-28 | 2026-09-29 | 28 | 35 | 46 | 131.4 | TREMIE | 41 | TREMIE-41-28 | 2026-10-29 | NUEVO | 2026-10-29 |  | 11 | 46.8 | 3 | 52.34815 | 31.5
VENTO | P - 29 | No especificado | Concreto | Pilote 10 Torre 1 Tipo 1 | 2026-09-01 | 2026-09-29 | 2026-10-06 | 28 | 35 | 61.3 | 175.1 | TREMIE | 41 | TREMIE-41-28 | 2026-10-29 | NUEVO | 2026-10-29 |  | 26.3 | 61.83333 | 3 | 52.34815 | 31.5
VENTO | P - 29 | No especificado | Concreto | Pilote 10 Torre 1 Tipo 1 | 2026-09-01 | 2026-09-29 | 2026-10-06 | 28 | 35 | 61.7 | 176.3 | TREMIE | 41 | TREMIE-41-28 | 2026-10-29 | NUEVO | 2026-10-29 |  | 26.7 | 61.83333 | 3 | 52.34815 | 31.5
VENTO | P - 29 | No especificado | Concreto | Pilote 10 Torre 1 Tipo 1 | 2026-09-01 | 2026-09-29 | 2026-10-06 | 28 | 35 | 62.5 | 178.6 | TREMIE | 41 | TREMIE-41-28 | 2026-10-29 | NUEVO | 2026-10-29 |  | 27.5 | 61.83333 | 3 | 54.19259 | 31.5
VENTO | P - 30 | No especificado | Concreto | Pilote 48 Torre 1 Tipo 2 - Pilote 3 Torre 1 Tipo 1 | 2026-09-01 | 2026-09-29 | 2026-10-06 | 28 | 35 | 54.2 | 154.9 | TREMIE | 41 | TREMIE-41-28 | 2026-10-29 | NUEVO | 2026-10-29 |  | 19.2 | 55 | 3 | 54.19259 | 31.5
VENTO | P - 30 | No especificado | Concreto | Pilote 48 Torre 1 Tipo 2 - Pilote 3 Torre 1 Tipo 1 | 2026-09-01 | 2026-09-29 | 2026-10-06 | 28 | 35 | 55.8 | 159.4 | TREMIE | 41 | TREMIE-41-28 | 2026-10-29 | NUEVO | 2026-10-29 |  | 20.8 | 55 | 3 | 54.19259 | 31.5
VENTO | P - 30 | No especificado | Concreto | Pilote 48 Torre 1 Tipo 2 - Pilote 3 Torre 1 Tipo 1 | 2026-09-01 | 2026-09-29 | 2026-10-06 | 28 | 35 | 55 | 157.1 | TREMIE | 41 | TREMIE-41-28 | 2026-10-29 | NUEVO | 2026-10-29 |  | 20 | 55 | 3 | 52.52963 | 31.5
VENTO | P 63 | No especificado | Concreto | Pilote 105 torre 2 tipo 1 | 2026-09-30 | 2026-10-28 | 2026-10-29 | 28 | 35 | 38.3 | 109.4 | TREMIE | 41 | TREMIE-41-28 | 2026-10-29 | NUEVO | 2026-10-29 |  | 3.3 | 37.73333 | 3 | 52.52963 | 31.5
VENTO | P 63 | No especificado | Concreto | Pilote 105 torre 2 tipo 1 | 2026-09-30 | 2026-10-28 | 2026-10-29 | 28 | 35 | 37.4 | 106.9 | TREMIE | 41 | TREMIE-41-28 | 2026-10-29 | NUEVO | 2026-10-29 |  | 2.4 | 37.73333 | 3 | 52.52963 | 31.5
VENTO | P 63 | No especificado | Concreto | Pilote 105 torre 2 tipo 1 | 2026-09-30 | 2026-10-28 | 2026-10-29 | 28 | 35 | 37.5 | 107.1 | TREMIE | 41 | TREMIE-41-28 | 2026-10-29 | NUEVO | 2026-10-29 |  | 2.5 | 37.73333 | 3 | 48.55926 | 31.5
VENTO | P 64 | No especificado | Concreto | Pilote 42 torre 1 tipo 2 | 2026-09-30 | 2026-10-28 | 2026-10-29 | 28 | 35 | 48.1 | 137.4 | TREMIE | 41 | TREMIE-41-28 | 2026-10-29 | NUEVO | 2026-10-29 |  | 13.1 | 48.5 | 3 | 48.55926 | 31.5
VENTO | P 64 | No especificado | Concreto | Pilote 42 torre 1 tipo 2 | 2026-09-30 | 2026-10-28 | 2026-10-29 | 28 | 35 | 49.7 | 142 | TREMIE | 41 | TREMIE-41-28 | 2026-10-29 | NUEVO | 2026-10-29 |  | 14.7 | 48.5 | 3 | 48.55926 | 31.5
VENTO | P 64 | No especificado | Concreto | Pilote 42 torre 1 tipo 2 | 2026-09-30 | 2026-10-28 | 2026-10-29 | 28 | 35 | 47.7 | 136.3 | TREMIE | 41 | TREMIE-41-28 | 2026-10-29 | NUEVO | 2026-10-29 |  | 12.7 | 48.5 | 3 | 47.49259 | 31.5
VENTO | P-31 | No especificado | Concreto | Pilote 43 torre 1 tipo 2 | 2026-09-02 | 2026-09-30 | 2026-10-06 | 28 | 35 | 57 | 162.9 | TREMIE | 41 | TREMIE-41-28 | 2026-10-29 | NUEVO | 2026-10-29 |  | 22 | 56.86667 | 3 | 47.49259 | 31.5
VENTO | P-31 | No especificado | Concreto | Pilote 43 torre 1 tipo 2 | 2026-09-02 | 2026-09-30 | 2026-10-06 | 28 | 35 | 56.3 | 160.9 | TREMIE | 41 | TREMIE-41-28 | 2026-10-29 | NUEVO | 2026-10-29 |  | 21.3 | 56.86667 | 3 | 47.49259 | 31.5
VENTO | P-31 | No especificado | Concreto | Pilote 43 torre 1 tipo 2 | 2026-09-02 | 2026-09-30 | 2026-10-06 | 28 | 35 | 57.3 | 163.7 | TREMIE | 41 | TREMIE-41-28 | 2026-10-29 | NUEVO | 2026-10-29 |  | 22.3 | 56.86667 | 3 | 53.90741 | 31.5
VENTO | P-32 | No especificado | Concreto | Pilote 11 torre 1 tipo 1, pilote 34 torre 1 tipo 2 | 2026-09-02 | 2026-09-30 | 2026-10-06 | 28 | 35 | 65.8 | 188 | TREMIE | 41 | TREMIE-41-28 | 2026-10-29 | NUEVO | 2026-10-29 |  | 30.8 | 65.66667 | 3 | 53.90741 | 31.5
VENTO | P-32 | No especificado | Concreto | Pilote 11 torre 1 tipo 1, pilote 34 torre 1 tipo 2 | 2026-09-02 | 2026-09-30 | 2026-10-06 | 28 | 35 | 66 | 188.6 | TREMIE | 41 | TREMIE-41-28 | 2026-10-29 | NUEVO | 2026-10-29 |  | 31 | 65.66667 | 3 | 53.90741 | 31.5
VENTO | P-32 | No especificado | Concreto | Pilote 11 torre 1 tipo 1, pilote 34 torre 1 tipo 2 | 2026-09-02 | 2026-09-30 | 2026-10-06 | 28 | 35 | 65.2 | 186.3 | TREMIE | 41 | TREMIE-41-28 | 2026-10-29 | NUEVO | 2026-10-29 |  | 30.2 | 65.66667 | 3 | 56.37407 | 31.5
VENTO | P-33 | No especificado | Concreto | Pilote 47 torre 1 tipo 2 | 2026-09-03 | 2026-10-01 | 2026-10-06 | 28 | 35 | 46.2 | 132 | TREMIE | 41 | TREMIE-41-28 | 2026-10-29 | NUEVO | 2026-10-29 |  | 11.2 | 45.63333 | 3 | 56.37407 | 31.5
VENTO | P-33 | No especificado | Concreto | Pilote 47 torre 1 tipo 2 | 2026-09-03 | 2026-10-01 | 2026-10-06 | 28 | 35 | 45.3 | 129.4 | TREMIE | 41 | TREMIE-41-28 | 2026-10-29 | NUEVO | 2026-10-29 |  | 10.3 | 45.63333 | 3 | 56.37407 | 31.5
VENTO | P-33 | No especificado | Concreto | Pilote 47 torre 1 tipo 2 | 2026-09-03 | 2026-10-01 | 2026-10-06 | 28 | 35 | 45.4 | 129.7 | TREMIE | 41 | TREMIE-41-28 | 2026-10-29 | NUEVO | 2026-10-29 |  | 10.4 | 45.63333 | 3 | 53.18889 | 31.5
VENTO | P-34 | No especificado | Concreto | Pilote 38 torre 1 tipo 2, pilote 29 torre 1 tipo 1 | 2026-09-03 | 2026-10-01 | 2026-10-06 | 28 | 35 | 43.9 | 125.4 | TREMIE | 41 | TREMIE-41-28 | 2026-10-29 | NUEVO | 2026-10-29 |  | 8.9 | 43.96667 | 3 | 53.18889 | 31.5
VENTO | P-34 | No especificado | Concreto | Pilote 38 torre 1 tipo 2, pilote 29 torre 1 tipo 1 | 2026-09-03 | 2026-10-01 | 2026-10-06 | 28 | 35 | 44.4 | 126.9 | TREMIE | 41 | TREMIE-41-28 | 2026-10-29 | NUEVO | 2026-10-29 |  | 9.4 | 43.96667 | 3 | 53.18889 | 31.5
VENTO | P-34 | No especificado | Concreto | Pilote 38 torre 1 tipo 2, pilote 29 torre 1 tipo 1 | 2026-09-03 | 2026-10-01 | 2026-10-06 | 28 | 35 | 43.6 | 124.6 | TREMIE | 41 | TREMIE-41-28 | 2026-10-29 | NUEVO | 2026-10-29 |  | 8.6 | 43.96667 | 3 | 47.46667 | 31.5
VENTO | P-35 | No especificado | Concreto | Pilote 90 torre 2 tipo 2 | 2026-09-04 | 2026-10-02 | 2026-10-06 | 28 | 35 | 46.2 | 132 | TREMIE | 41 | TREMIE-41-28 | 2026-10-29 | NUEVO | 2026-10-29 |  | 11.2 | 46.36667 | 3 | 47.46667 | 31.5
VENTO | P-35 | No especificado | Concreto | Pilote 90 torre 2 tipo 2 | 2026-09-04 | 2026-10-02 | 2026-10-06 | 28 | 35 | 45.7 | 130.6 | TREMIE | 41 | TREMIE-41-28 | 2026-10-29 | NUEVO | 2026-10-29 |  | 10.7 | 46.36667 | 3 | 47.46667 | 31.5
VENTO | P-35 | No especificado | Concreto | Pilote 90 torre 2 tipo 2 | 2026-09-04 | 2026-10-02 | 2026-10-06 | 28 | 35 | 47.2 | 134.9 | TREMIE | 41 | TREMIE-41-28 | 2026-10-29 | NUEVO | 2026-10-29 |  | 12.2 | 46.36667 | 3 | 43.31481 | 31.5
VENTO | P08 | No especificado | Concreto | Pilotes 23-15 | 2026-08-15 | 2026-09-12 | 2026-09-14 | 28 | 35 | 37.2 | 106.3 | TREMIE | 41 | TREMIE-41-28 | 2026-10-29 | NUEVO | 2026-10-29 |  | 2.2 | 36.6 | 3 | 43.31481 | 31.5
VENTO | P08 | No especificado | Concreto | Pilotes 23-15 | 2026-08-15 | 2026-09-12 | 2026-09-14 | 28 | 35 | 36.1 | 103.1 | TREMIE | 41 | TREMIE-41-28 | 2026-10-29 | NUEVO | 2026-10-29 |  | 1.1 | 36.6 | 3 | 43.31481 | 31.5
VENTO | P08 | No especificado | Concreto | Pilotes 23-15 | 2026-08-15 | 2026-09-12 | 2026-09-14 | 28 | 35 | 36.5 | 104.3 | TREMIE | 41 | TREMIE-41-28 | 2026-10-29 | NUEVO | 2026-10-29 |  | 1.5 | 36.6 | 3 | 43.24444 | 31.5
VENTO | P09 | No especificado | Concreto | Pilote 55 | 2026-08-18 | 2026-09-15 | 2026-09-15 | 28 | 35 | 49 | 140 | TREMIE | 41 | TREMIE-41-28 | 2026-10-29 | NUEVO | 2026-10-29 |  | 14 | 48.16667 | 3 | 43.24444 | 31.5
VENTO | P09 | No especificado | Concreto | Pilote 55 | 2026-08-18 | 2026-09-15 | 2026-09-15 | 28 | 35 | 48 | 137.1 | TREMIE | 41 | TREMIE-41-28 | 2026-10-29 | NUEVO | 2026-10-29 |  | 13 | 48.16667 | 3 | 43.24444 | 31.5
VENTO | P09 | No especificado | Concreto | Pilote 55 | 2026-08-18 | 2026-09-15 | 2026-09-15 | 28 | 35 | 47.5 | 135.7 | TREMIE | 41 | TREMIE-41-28 | 2026-10-29 | NUEVO | 2026-10-29 |  | 12.5 | 48.16667 | 3 | 42.24444 | 31.5
VENTO | P10 | No especificado | Concreto | Pilote 50 | 2026-08-18 | 2026-09-15 | 2026-09-15 | 28 | 35 | 39.5 | 112.9 | TREMIE | 41 | TREMIE-41-28 | 2026-10-29 | NUEVO | 2026-10-29 |  | 4.5 | 39.76667 | 3 | 42.24444 | 31.5
VENTO | P10 | No especificado | Concreto | Pilote 50 | 2026-08-18 | 2026-09-15 | 2026-09-15 | 28 | 35 | 40.1 | 114.6 | TREMIE | 41 | TREMIE-41-28 | 2026-10-29 | NUEVO | 2026-10-29 |  | 5.1 | 39.76667 | 3 | 42.24444 | 31.5
VENTO | P10 | No especificado | Concreto | Pilote 50 | 2026-08-18 | 2026-09-15 | 2026-09-15 | 28 | 35 | 39.7 | 113.4 | TREMIE | 41 | TREMIE-41-28 | 2026-10-29 | NUEVO | 2026-10-29 |  | 4.7 | 39.76667 | 3 | 42.80741 | 31.5
VENTO | P11 | No especificado | Concreto | Pilote 46 Torre 1 | 2026-08-19 | 2026-09-16 | 2026-09-17 | 28 | 35 | 43.5 | 124.3 | TREMIE | 41 | TREMIE-41-28 | 2026-10-29 | NUEVO | 2026-10-29 |  | 8.5 | 42.43333 | 3 | 42.80741 | 31.5
VENTO | P11 | No especificado | Concreto | Pilote 46 Torre 1 | 2026-08-19 | 2026-09-16 | 2026-09-17 | 28 | 35 | 41.6 | 118.9 | TREMIE | 41 | TREMIE-41-28 | 2026-10-29 | NUEVO | 2026-10-29 |  | 6.6 | 42.43333 | 3 | 42.80741 | 31.5
VENTO | P11 | No especificado | Concreto | Pilote 46 Torre 1 | 2026-08-19 | 2026-09-16 | 2026-09-17 | 28 | 35 | 42.2 | 120.6 | TREMIE | 41 | TREMIE-41-28 | 2026-10-29 | NUEVO | 2026-10-29 |  | 7.2 | 42.43333 | 3 | 42.84074 | 31.5
VENTO | P12 | No especificado | Concreto | Pilote 25 Torre 1 Tipo 2 | 2026-08-19 | 2026-09-16 | 2026-09-17 | 28 | 35 | 45.7 | 130.6 | TREMIE | 41 | TREMIE-41-28 | 2026-10-29 | NUEVO | 2026-10-29 |  | 10.7 | 45.4 | 3 | 42.84074 | 31.5
VENTO | P12 | No especificado | Concreto | Pilote 25 Torre 1 Tipo 2 | 2026-08-19 | 2026-09-16 | 2026-09-17 | 28 | 35 | 46.1 | 131.7 | TREMIE | 41 | TREMIE-41-28 | 2026-10-29 | NUEVO | 2026-10-29 |  | 11.1 | 45.4 | 3 | 42.84074 | 31.5
VENTO | P12 | No especificado | Concreto | Pilote 25 Torre 1 Tipo 2 | 2026-08-19 | 2026-09-16 | 2026-09-17 | 28 | 35 | 44.4 | 126.9 | TREMIE | 41 | TREMIE-41-28 | 2026-10-29 | NUEVO | 2026-10-29 |  | 9.4 | 45.4 | 3 | 42.5037 | 31.5
VENTO | P13 | No especificado | Concreto | Pilote 49 Torre 1 Tipo 2 | 2026-08-20 | 2026-09-17 | 2026-09-18 | 28 | 35 | 39.1 | 111.7 | TREMIE | 41 | TREMIE-41-28 | 2026-10-29 | NUEVO | 2026-10-29 |  | 4.1 | 39.63333 | 3 | 42.5037 | 31.5
VENTO | P13 | No especificado | Concreto | Pilote 49 Torre 1 Tipo 2 | 2026-08-20 | 2026-09-17 | 2026-09-18 | 28 | 35 | 39.6 | 113.1 | TREMIE | 41 | TREMIE-41-28 | 2026-10-29 | NUEVO | 2026-10-29 |  | 4.6 | 39.63333 | 3 | 42.5037 | 31.5
VENTO | P13 | No especificado | Concreto | Pilote 49 Torre 1 Tipo 2 | 2026-08-20 | 2026-09-17 | 2026-09-18 | 28 | 35 | 40.2 | 114.9 | TREMIE | 41 | TREMIE-41-28 | 2026-10-29 | NUEVO | 2026-10-29 |  | 5.2 | 39.63333 | 3 | 42.34074 | 31.5
VENTO | P14 | No especificado | Concreto | Pilote 44 Torre 1 Tipo 2 | 2026-08-20 | 2026-09-17 | 2026-09-18 | 28 | 35 | 42.8 | 122.3 | TREMIE | 41 | TREMIE-41-28 | 2026-10-29 | NUEVO | 2026-10-29 |  | 7.8 | 41.76667 | 3 | 42.34074 | 31.5
VENTO | P14 | No especificado | Concreto | Pilote 44 Torre 1 Tipo 2 | 2026-08-20 | 2026-09-17 | 2026-09-18 | 28 | 35 | 41.1 | 117.4 | TREMIE | 41 | TREMIE-41-28 | 2026-10-29 | NUEVO | 2026-10-29 |  | 6.1 | 41.76667 | 3 | 42.34074 | 31.5
VENTO | P14 | No especificado | Concreto | Pilote 44 Torre 1 Tipo 2 | 2026-08-20 | 2026-09-17 | 2026-09-18 | 28 | 35 | 41.4 | 118.3 | TREMIE | 41 | TREMIE-41-28 | 2026-10-29 | NUEVO | 2026-10-29 |  | 6.4 | 41.76667 | 3 | 40.51852 | 31.5
VENTO | P15 | No especificado | Concreto | Pilote 9 torre 1 tipo 1 | 2026-08-21 | 2026-09-18 | 2026-09-21 | 28 | 35 | 37.9 | 108.3 | TREMIE | 41 | TREMIE-41-28 | 2026-10-29 | NUEVO | 2026-10-29 |  | 2.9 | 37.53333 | 3 | 40.51852 | 31.5
VENTO | P15 | No especificado | Concreto | Pilote 9 torre 1 tipo 1 | 2026-08-21 | 2026-09-18 | 2026-09-21 | 28 | 35 | 36.9 | 105.4 | TREMIE | 41 | TREMIE-41-28 | 2026-10-29 | NUEVO | 2026-10-29 |  | 1.9 | 37.53333 | 3 | 40.51852 | 31.5
VENTO | P15 | No especificado | Concreto | Pilote 9 torre 1 tipo 1 | 2026-08-21 | 2026-09-18 | 2026-09-21 | 28 | 35 | 37.8 | 108 | TREMIE | 41 | TREMIE-41-28 | 2026-10-29 | NUEVO | 2026-10-29 |  | 2.8 | 37.53333 | 3 | 41.20741 | 31.5
VENTO | P16 | No especificado | Concreto | Pilote 54 torre 2 tipo 2 pilote 26 torre 1 tipo 1 | 2026-08-21 | 2026-09-18 | 2026-09-21 | 28 | 35 | 46.3 | 132.3 | TREMIE | 41 | TREMIE-41-28 | 2026-10-29 | NUEVO | 2026-10-29 |  | 11.3 | 46.66667 | 3 | 41.20741 | 31.5
VENTO | P16 | No especificado | Concreto | Pilote 54 torre 2 tipo 2 pilote 26 torre 1 tipo 1 | 2026-08-21 | 2026-09-18 | 2026-09-21 | 28 | 35 | 46.9 | 134 | TREMIE | 41 | TREMIE-41-28 | 2026-10-29 | NUEVO | 2026-10-29 |  | 11.9 | 46.66667 | 3 | 41.20741 | 31.5
VENTO | P16 | No especificado | Concreto | Pilote 54 torre 2 tipo 2 pilote 26 torre 1 tipo 1 | 2026-08-21 | 2026-09-18 | 2026-09-21 | 28 | 35 | 46.8 | 133.7 | TREMIE | 41 | TREMIE-41-28 | 2026-10-29 | NUEVO | 2026-10-29 |  | 11.8 | 46.66667 | 3 | 41.52222 | 31.5
VENTO | P17 | No especificado | Concreto | Pilote 22 torre 1 tipo 1 | 2026-08-22 | 2026-09-19 | 2026-09-21 | 28 | 35 | 40.5 | 115.7 | TREMIE | 41 | TREMIE-41-28 | 2026-10-29 | NUEVO | 2026-10-29 |  | 5.5 | 39.66667 | 3 | 41.52222 | 31.5
VENTO | P17 | No especificado | Concreto | Pilote 22 torre 1 tipo 1 | 2026-08-22 | 2026-09-19 | 2026-09-21 | 28 | 35 | 39 | 111.4 | TREMIE | 41 | TREMIE-41-28 | 2026-10-29 | NUEVO | 2026-10-29 |  | 4 | 39.66667 | 3 | 41.52222 | 31.5
VENTO | P17 | No especificado | Concreto | Pilote 22 torre 1 tipo 1 | 2026-08-22 | 2026-09-19 | 2026-09-21 | 28 | 35 | 39.5 | 112.9 | TREMIE | 41 | TREMIE-41-28 | 2026-10-29 | NUEVO | 2026-10-29 |  | 4.5 | 39.66667 | 3 | 42.56296 | 31.5
VENTO | P18 | No especificado | Concreto | Pilote 45 torre 1 tipo 2 | 2026-08-22 | 2026-09-19 | 2026-09-21 | 28 | 35 | 43.3 | 123.7 | TREMIE | 41 | TREMIE-41-28 | 2026-10-29 | NUEVO | 2026-10-29 |  | 8.3 | 43.26667 | 3 | 42.56296 | 31.5
VENTO | P18 | No especificado | Concreto | Pilote 45 torre 1 tipo 2 | 2026-08-22 | 2026-09-19 | 2026-09-21 | 28 | 35 | 42.9 | 122.6 | TREMIE | 41 | TREMIE-41-28 | 2026-10-29 | NUEVO | 2026-10-29 |  | 7.9 | 43.26667 | 3 | 42.56296 | 31.5
VENTO | P18 | No especificado | Concreto | Pilote 45 torre 1 tipo 2 | 2026-08-22 | 2026-09-19 | 2026-09-21 | 28 | 35 | 43.6 | 124.6 | TREMIE | 41 | TREMIE-41-28 | 2026-10-29 | NUEVO | 2026-10-29 |  | 8.6 | 43.26667 | 3 | 41.44444 | 31.5
VENTO | P19 | No especificado | Concreto | Pilote 14 torre 1 tipo 1 , pilote 19 torre 1 tipo 2 | 2026-08-24 | 2026-09-21 | 2026-09-22 | 28 | 35 | 38.6 | 110.3 | TREMIE | 41 | TREMIE-41-28 | 2026-10-29 | NUEVO | 2026-10-29 |  | 3.6 | 38.76667 | 3 | 41.44444 | 31.5
VENTO | P19 | No especificado | Concreto | Pilote 14 torre 1 tipo 1 , pilote 19 torre 1 tipo 2 | 2026-08-24 | 2026-09-21 | 2026-09-22 | 28 | 35 | 39.8 | 113.7 | TREMIE | 41 | TREMIE-41-28 | 2026-10-29 | NUEVO | 2026-10-29 |  | 4.8 | 38.76667 | 3 | 41.44444 | 31.5
VENTO | P19 | No especificado | Concreto | Pilote 14 torre 1 tipo 1 , pilote 19 torre 1 tipo 2 | 2026-08-24 | 2026-09-21 | 2026-09-22 | 28 | 35 | 37.9 | 108.3 | TREMIE | 41 | TREMIE-41-28 | 2026-10-29 | NUEVO | 2026-10-29 |  | 2.9 | 38.76667 | 3 | 41.84815 | 31.5
VENTO | P20 | No especificado | Concreto | Pilote 56 torre 1 tipo 2 | 2026-08-25 | 2026-09-22 | 2026-09-24 | 28 | 35 | 46.1 | 131.7 | TREMIE | 41 | TREMIE-41-28 | 2026-10-29 | NUEVO | 2026-10-29 |  | 11.1 | 45.43333 | 3 | 41.84815 | 31.5
VENTO | P20 | No especificado | Concreto | Pilote 56 torre 1 tipo 2 | 2026-08-25 | 2026-09-22 | 2026-09-24 | 28 | 35 | 44.7 | 127.7 | TREMIE | 41 | TREMIE-41-28 | 2026-10-29 | NUEVO | 2026-10-29 |  | 9.7 | 45.43333 | 3 | 41.84815 | 31.5
VENTO | P20 | No especificado | Concreto | Pilote 56 torre 1 tipo 2 | 2026-08-25 | 2026-09-22 | 2026-09-24 | 28 | 35 | 45.5 | 130 | TREMIE | 41 | TREMIE-41-28 | 2026-10-29 | NUEVO | 2026-10-29 |  | 10.5 | 45.43333 | 3 | 40.75556 | 31.5
VENTO | P21 | No especificado | Concreto | Pilote 2 torre 1 tipo 1 , pilote 57 torre 1 tipo 2 | 2026-08-25 | 2026-09-22 | 2026-09-24 | 28 | 35 | 35.8 | 102.3 | TREMIE | 41 | TREMIE-41-28 | 2026-10-29 | NUEVO | 2026-10-29 |  | 0.8 | 35.46667 | 3 | 40.75556 | 31.5
VENTO | P21 | No especificado | Concreto | Pilote 2 torre 1 tipo 1 , pilote 57 torre 1 tipo 2 | 2026-08-25 | 2026-09-22 | 2026-09-24 | 28 | 35 | 35.4 | 101.1 | TREMIE | 41 | TREMIE-41-28 | 2026-10-29 | NUEVO | 2026-10-29 |  | 0.4 | 35.46667 | 3 | 40.75556 | 31.5
VENTO | P21 | No especificado | Concreto | Pilote 2 torre 1 tipo 1 , pilote 57 torre 1 tipo 2 | 2026-08-25 | 2026-09-22 | 2026-09-24 | 28 | 35 | 35.2 | 100.6 | TREMIE | 41 | TREMIE-41-28 | 2026-10-29 | NUEVO | 2026-10-29 |  | 0.2 | 35.46667 | 3 | 41.54074 | 31.5
VENTO | P22 | No especificado | Concreto | Pilote 12 torre 1 tipo 1 | 2026-08-26 | 2026-09-23 | 2026-09-24 | 28 | 35 | 46.9 | 134 | TREMIE | 41 | TREMIE-41-28 | 2026-10-29 | NUEVO | 2026-10-29 |  | 11.9 | 46.2 | 3 | 41.54074 | 31.5
VENTO | P22 | No especificado | Concreto | Pilote 12 torre 1 tipo 1 | 2026-08-26 | 2026-09-23 | 2026-09-24 | 28 | 35 | 45.4 | 129.7 | TREMIE | 41 | TREMIE-41-28 | 2026-10-29 | NUEVO | 2026-10-29 |  | 10.4 | 46.2 | 3 | 41.54074 | 31.5
VENTO | P22 | No especificado | Concreto | Pilote 12 torre 1 tipo 1 | 2026-08-26 | 2026-09-23 | 2026-09-24 | 28 | 35 | 46.3 | 132.3 | TREMIE | 41 | TREMIE-41-28 | 2026-10-29 | NUEVO | 2026-10-29 |  | 11.3 | 46.2 | 3 | 44.24815 | 31.5
VENTO | P23 | No especificado | Concreto | Pilote 51 torre 1 tipo 2 | 2026-08-26 | 2026-09-23 | 2026-09-24 | 28 | 35 | 53.6 | 153.1 | TREMIE | 41 | TREMIE-41-28 | 2026-10-29 | NUEVO | 2026-10-29 |  | 18.6 | 53.9 | 3 | 44.24815 | 31.5
VENTO | P23 | No especificado | Concreto | Pilote 51 torre 1 tipo 2 | 2026-08-26 | 2026-09-23 | 2026-09-24 | 28 | 35 | 53.3 | 152.3 | TREMIE | 41 | TREMIE-41-28 | 2026-10-29 | NUEVO | 2026-10-29 |  | 18.3 | 53.9 | 3 | 44.24815 | 31.5
VENTO | P23 | No especificado | Concreto | Pilote 51 torre 1 tipo 2 | 2026-08-26 | 2026-09-23 | 2026-09-24 | 28 | 35 | 54.8 | 156.6 | TREMIE | 41 | TREMIE-41-28 | 2026-10-29 | NUEVO | 2026-10-29 |  | 19.8 | 53.9 | 3 | 46.92963 | 31.5
VENTO | P24 | No especificado | Concreto | Pilote 6 torre 1 tipo 1 | 2026-08-27 | 2026-09-24 | 2026-09-24 | 28 | 35 | 44 | 125.7 | TREMIE | 41 | TREMIE-41-28 | 2026-10-29 | NUEVO | 2026-10-29 |  | 9 | 43.3 | 3 | 46.92963 | 31.5
VENTO | P24 | No especificado | Concreto | Pilote 6 torre 1 tipo 1 | 2026-08-27 | 2026-09-24 | 2026-09-24 | 28 | 35 | 42.1 | 120.3 | TREMIE | 41 | TREMIE-41-28 | 2026-10-29 | NUEVO | 2026-10-29 |  | 7.1 | 43.3 | 3 | 46.92963 | 31.5
VENTO | P24 | No especificado | Concreto | Pilote 6 torre 1 tipo 1 | 2026-08-27 | 2026-09-24 | 2026-09-24 | 28 | 35 | 43.8 | 125.1 | TREMIE | 41 | TREMIE-41-28 | 2026-10-29 | NUEVO | 2026-10-29 |  | 8.8 | 43.3 | 3 | 47.86667 | 31.5
VENTO | P25 | No especificado | Concreto | Pilote 8 torre 1 tipo 1 pilote 52 torre 1 tipo 2 | 2026-08-27 | 2026-09-24 | 2026-09-24 | 28 | 35 | 46 | 131.4 | TREMIE | 41 | TREMIE-41-28 | 2026-10-29 | NUEVO | 2026-10-29 |  | 11 | 46.5 | 3 | 47.86667 | 31.5
VENTO | P25 | No especificado | Concreto | Pilote 8 torre 1 tipo 1 pilote 52 torre 1 tipo 2 | 2026-08-27 | 2026-09-24 | 2026-09-24 | 28 | 35 | 46.2 | 132 | TREMIE | 41 | TREMIE-41-28 | 2026-10-29 | NUEVO | 2026-10-29 |  | 11.2 | 46.5 | 3 | 47.86667 | 31.5
VENTO | P25 | No especificado | Concreto | Pilote 8 torre 1 tipo 1 pilote 52 torre 1 tipo 2 | 2026-08-27 | 2026-09-24 | 2026-09-24 | 28 | 35 | 47.3 | 135.1 | TREMIE | 41 | TREMIE-41-28 | 2026-10-29 | NUEVO | 2026-10-29 |  | 12.3 | 46.5 | 3 | 49.07778 | 31.5
VENTO | P26 | No especificado | Concreto | Pilote 1 torre 1 tipo 1 | 2026-08-29 | 2026-09-26 | 2026-09-29 | 28 | 35 | 58.6 | 167.4 | TREMIE | 41 | TREMIE-41-28 | 2026-10-29 | NUEVO | 2026-10-29 |  | 23.6 | 59.2 | 3 | 49.07778 | 31.5
VENTO | P26 | No especificado | Concreto | Pilote 1 torre 1 tipo 1 | 2026-08-29 | 2026-09-26 | 2026-09-29 | 28 | 35 | 59 | 168.6 | TREMIE | 41 | TREMIE-41-28 | 2026-10-29 | NUEVO | 2026-10-29 |  | 24 | 59.2 | 3 | 49.07778 | 31.5
VENTO | P26 | No especificado | Concreto | Pilote 1 torre 1 tipo 1 | 2026-08-29 | 2026-09-26 | 2026-09-29 | 28 | 35 | 60 | 171.4 | TREMIE | 41 | TREMIE-41-28 | 2026-10-29 | NUEVO | 2026-10-29 |  | 25 | 59.2 | 3 | 51.76296 | 31.5
VENTO | P36 | No especificado | Concreto | Pilote 40 torre 1 tipo 1 | 2026-09-04 | 2026-10-02 | 2026-10-06 | 28 | 35 | 52.6 | 150.3 | TREMIE | 41 | TREMIE-41-28 | 2026-10-29 | NUEVO | 2026-10-29 |  | 17.6 | 52.73333 | 3 | 51.76296 | 31.5
VENTO | P36 | No especificado | Concreto | Pilote 40 torre 1 tipo 1 | 2026-09-04 | 2026-10-02 | 2026-10-06 | 28 | 35 | 53.4 | 152.6 | TREMIE | 41 | TREMIE-41-28 | 2026-10-29 | NUEVO | 2026-10-29 |  | 18.4 | 52.73333 | 3 | 51.76296 | 31.5
VENTO | P36 | No especificado | Concreto | Pilote 40 torre 1 tipo 1 | 2026-09-04 | 2026-10-02 | 2026-10-06 | 28 | 35 | 52.2 | 149.1 | TREMIE | 41 | TREMIE-41-28 | 2026-10-29 | NUEVO | 2026-10-29 |  | 17.2 | 52.73333 | 3 | 54.91481 | 31.5
VENTO | P37 | No especificado | Concreto | Pilote 33 torre 1 tipo 2 | 2026-09-05 | 2026-10-03 | 2026-10-06 | 28 | 35 | 55.6 | 158.9 | TREMIE | 41 | TREMIE-41-28 | 2026-10-29 | NUEVO | 2026-10-29 |  | 20.6 | 55.96667 | 3 | 54.91481 | 31.5
VENTO | P37 | No especificado | Concreto | Pilote 33 torre 1 tipo 2 | 2026-09-05 | 2026-10-03 | 2026-10-06 | 28 | 35 | 56.1 | 160.3 | TREMIE | 41 | TREMIE-41-28 | 2026-10-29 | NUEVO | 2026-10-29 |  | 21.1 | 55.96667 | 3 | 54.91481 | 31.5
VENTO | P37 | No especificado | Concreto | Pilote 33 torre 1 tipo 2 | 2026-09-05 | 2026-10-03 | 2026-10-06 | 28 | 35 | 56.2 | 160.6 | TREMIE | 41 | TREMIE-41-28 | 2026-10-29 | NUEVO | 2026-10-29 |  | 21.2 | 55.96667 | 3 | 55.51481 | 31.5
VENTO | P38 | No especificado | Concreto | Pilote 36 torre 1 tipo 2 , pilote 37 torre 1 tipo 2 | 2026-09-07 | 2026-10-05 | 2026-10-07 | 28 | 35 | 56.5 | 161.4 | TREMIE | 41 | TREMIE-41-28 | 2026-10-29 | NUEVO | 2026-10-29 |  | 21.5 | 57.16667 | 3 | 55.51481 | 31.5
VENTO | P38 | No especificado | Concreto | Pilote 36 torre 1 tipo 2 , pilote 37 torre 1 tipo 2 | 2026-09-07 | 2026-10-05 | 2026-10-07 | 28 | 35 | 57.8 | 165.1 | TREMIE | 41 | TREMIE-41-28 | 2026-10-29 | NUEVO | 2026-10-29 |  | 22.8 | 57.16667 | 3 | 55.51481 | 31.5
VENTO | P38 | No especificado | Concreto | Pilote 36 torre 1 tipo 2 , pilote 37 torre 1 tipo 2 | 2026-09-07 | 2026-10-05 | 2026-10-07 | 28 | 35 | 57.2 | 163.4 | TREMIE | 41 | TREMIE-41-28 | 2026-10-29 | NUEVO | 2026-10-29 |  | 22.2 | 57.16667 | 3 | 55.26667 | 31.5
VENTO | P41 | No especificado | Concreto | Pilote 39 torre 1 tipo 2 | 2026-09-09 | 2026-10-07 | 2026-10-07 | 28 | 35 | 52.1 | 148.9 | TREMIE | 41 | TREMIE-41-28 | 2026-10-29 | NUEVO | 2026-10-29 |  | 17.1 | 52.63333 | 3 | 55.26667 | 31.5
VENTO | P41 | No especificado | Concreto | Pilote 39 torre 1 tipo 2 | 2026-09-09 | 2026-10-07 | 2026-10-07 | 28 | 35 | 53.1 | 151.7 | TREMIE | 41 | TREMIE-41-28 | 2026-10-29 | NUEVO | 2026-10-29 |  | 18.1 | 52.63333 | 3 | 55.26667 | 31.5
VENTO | P41 | No especificado | Concreto | Pilote 39 torre 1 tipo 2 | 2026-09-09 | 2026-10-07 | 2026-10-07 | 28 | 35 | 52.7 | 150.6 | TREMIE | 41 | TREMIE-41-28 | 2026-10-29 | NUEVO | 2026-10-29 |  | 17.7 | 52.63333 | 3 | 55.21852 | 31.5
VENTO | P44 | No especificado | Concreto | Pilote 32 torre 1 tipo 2 | 2026-09-15 | 2026-10-13 | 2026-10-14 | 28 | 35 | 56.7 | 162 | TREMIE | 41 | TREMIE-41-28 | 2026-10-29 | NUEVO | 2026-10-29 |  | 21.7 | 55.8 | 3 | 55.21852 | 31.5
VENTO | P44 | No especificado | Concreto | Pilote 32 torre 1 tipo 2 | 2026-09-15 | 2026-10-13 | 2026-10-14 | 28 | 35 | 55.1 | 157.4 | TREMIE | 41 | TREMIE-41-28 | 2026-10-29 | NUEVO | 2026-10-29 |  | 20.1 | 55.8 | 3 | 55.21852 | 31.5
VENTO | P44 | No especificado | Concreto | Pilote 32 torre 1 tipo 2 | 2026-09-15 | 2026-10-13 | 2026-10-14 | 28 | 35 | 55.6 | 158.9 | TREMIE | 41 | TREMIE-41-28 | 2026-10-29 | NUEVO | 2026-10-29 |  | 20.6 | 55.8 | 3 | 52.45185 | 31.5
VENTO | P47 | No especificado | Concreto | Pilote 41 torre 1 tipo 2 | 2026-09-18 | 2026-10-16 | 2026-10-16 | 28 | 35 | 44.8 | 128 | TREMIE | 41 | TREMIE-41-28 | 2026-10-29 | NUEVO | 2026-10-29 |  | 9.8 | 44.8 | 3 | 52.45185 | 31.5
VENTO | P47 | No especificado | Concreto | Pilote 41 torre 1 tipo 2 | 2026-09-18 | 2026-10-16 | 2026-10-16 | 28 | 35 | 43.9 | 125.4 | TREMIE | 41 | TREMIE-41-28 | 2026-10-29 | NUEVO | 2026-10-29 |  | 8.9 | 44.8 | 3 | 52.45185 | 31.5
VENTO | P47 | No especificado | Concreto | Pilote 41 torre 1 tipo 2 | 2026-09-18 | 2026-10-16 | 2026-10-16 | 28 | 35 | 45.7 | 130.6 | TREMIE | 41 | TREMIE-41-28 | 2026-10-29 | NUEVO | 2026-10-29 |  | 10.7 | 44.8 | 3 | 49.69259 | 31.5
VENTO | P53 | No especificado | Concreto | Pilote 95 torre 2 tipo 2 | 2026-09-23 | 2026-10-21 | 2026-10-21 | 28 | 35 | 46.5 | 132.9 | TREMIE | 41 | TREMIE-41-28 | 2026-10-29 | NUEVO | 2026-10-29 |  | 11.5 | 46.4 | 3 | 49.69259 | 31.5
VENTO | P53 | No especificado | Concreto | Pilote 95 torre 2 tipo 2 | 2026-09-23 | 2026-10-21 | 2026-10-21 | 28 | 35 | 47.1 | 134.6 | TREMIE | 41 | TREMIE-41-28 | 2026-10-29 | NUEVO | 2026-10-29 |  | 12.1 | 46.4 | 3 | 49.69259 | 31.5
VENTO | P53 | No especificado | Concreto | Pilote 95 torre 2 tipo 2 | 2026-09-23 | 2026-10-21 | 2026-10-21 | 28 | 35 | 45.6 | 130.3 | TREMIE | 41 | TREMIE-41-28 | 2026-10-29 | NUEVO | 2026-10-29 |  | 10.6 | 46.4 | 3 | 48.39259 | 31.5
VENTO | P54 | No especificado | Concreto | Pilote 67 torre 2 tipo 2 | 2026-09-24 | 2026-10-22 | 2026-10-22 | 28 | 35 | 53.7 | 153.4 | TREMIE | 41 | TREMIE-41-28 | 2026-10-29 | NUEVO | 2026-10-29 |  | 18.7 | 53.06667 | 3 | 48.39259 | 31.5
VENTO | P54 | No especificado | Concreto | Pilote 67 torre 2 tipo 2 | 2026-09-24 | 2026-10-22 | 2026-10-22 | 28 | 35 | 52.6 | 150.3 | TREMIE | 41 | TREMIE-41-28 | 2026-10-29 | NUEVO | 2026-10-29 |  | 17.6 | 53.06667 | 3 | 48.39259 | 31.5
VENTO | P54 | No especificado | Concreto | Pilote 67 torre 2 tipo 2 | 2026-09-24 | 2026-10-22 | 2026-10-22 | 28 | 35 | 52.9 | 151.1 | TREMIE | 41 | TREMIE-41-28 | 2026-10-29 | NUEVO | 2026-10-29 |  | 17.9 | 53.06667 | 3 | 50 | 31.5
VENTO | P55 | No especificado | Concreto | Pilote 65 torre 2 tipo 2 | 2026-09-24 | 2026-10-22 | 2026-10-22 | 28 | 35 | 52.8 | 150.9 | TREMIE | 41 | TREMIE-41-28 | 2026-10-29 | NUEVO | 2026-10-29 |  | 17.8 | 53.4 | 3 | 50 | 31.5
VENTO | P55 | No especificado | Concreto | Pilote 65 torre 2 tipo 2 | 2026-09-24 | 2026-10-22 | 2026-10-22 | 28 | 35 | 53.9 | 154 | TREMIE | 41 | TREMIE-41-28 | 2026-10-29 | NUEVO | 2026-10-29 |  | 18.9 | 53.4 | 3 | 50 | 31.5
VENTO | P55 | No especificado | Concreto | Pilote 65 torre 2 tipo 2 | 2026-09-24 | 2026-10-22 | 2026-10-22 | 28 | 35 | 53.5 | 152.9 | TREMIE | 41 | TREMIE-41-28 | 2026-10-29 | NUEVO | 2026-10-29 |  | 18.5 | 53.4 | 3 | 54.31111 | 31.5
VENTO | P56 | No especificado | Concreto | Pilote 76 torre 2 tipo 2 | 2026-09-25 | 2026-10-23 | 2026-10-26 | 28 | 35 | 61.9 | 176.9 | TREMIE | 41 | TREMIE-41-28 | 2026-10-29 | NUEVO | 2026-10-29 |  | 26.9 | 61.5 | 3 | 54.31111 | 31.5
VENTO | P56 | No especificado | Concreto | Pilote 76 torre 2 tipo 2 | 2026-09-25 | 2026-10-23 | 2026-10-26 | 28 | 35 | 61.6 | 176 | TREMIE | 41 | TREMIE-41-28 | 2026-10-29 | NUEVO | 2026-10-29 |  | 26.6 | 61.5 | 3 | 54.31111 | 31.5
VENTO | P56 | No especificado | Concreto | Pilote 76 torre 2 tipo 2 | 2026-09-25 | 2026-10-23 | 2026-10-26 | 28 | 35 | 61 | 174.3 | TREMIE | 41 | TREMIE-41-28 | 2026-10-29 | NUEVO | 2026-10-29 |  | 26 | 61.5 | 3 | 55.78148 | 31.5
VENTO | P59 | No especificado | Concreto | Pilote 60 torre 2 tipo 2 | 2026-09-26 | 2026-10-24 | 2026-10-26 | 28 | 35 | 51.7 | 147.7 | TREMIE | 41 | TREMIE-41-28 | 2026-10-29 | NUEVO | 2026-10-29 |  | 16.7 | 52.13333 | 3 | 55.78148 | 31.5
VENTO | P59 | No especificado | Concreto | Pilote 60 torre 2 tipo 2 | 2026-09-26 | 2026-10-24 | 2026-10-26 | 28 | 35 | 51.3 | 146.6 | TREMIE | 41 | TREMIE-41-28 | 2026-10-29 | NUEVO | 2026-10-29 |  | 16.3 | 52.13333 | 3 | 55.78148 | 31.5
VENTO | P59 | No especificado | Concreto | Pilote 60 torre 2 tipo 2 | 2026-09-26 | 2026-10-24 | 2026-10-26 | 28 | 35 | 53.4 | 152.6 | TREMIE | 41 | TREMIE-41-28 | 2026-10-29 | NUEVO | 2026-10-29 |  | 18.4 | 52.13333 | 3 | 56.53704 | 31.5
VENTO | P60 | No Especificado | Concreto | Pilote 106 Torre 2 Tipo 2 | 2026-09-28 | 2026-10-26 | 2026-10-27 | 28 | 35 | 56.5 | 161.4 | TREMIE | 41 | TREMIE-41-28 | 2026-10-29 | NUEVO | 2026-10-29 |  | 21.5 | 57.26667 | 3 | 56.53704 | 31.5
VENTO | P60 | No Especificado | Concreto | Pilote 106 Torre 2 Tipo 2 | 2026-09-28 | 2026-10-26 | 2026-10-27 | 28 | 35 | 57.3 | 163.7 | TREMIE | 41 | TREMIE-41-28 | 2026-10-29 | NUEVO | 2026-10-29 |  | 22.3 | 57.26667 | 3 | 56.53704 | 31.5
VENTO | P60 | No Especificado | Concreto | Pilote 106 Torre 2 Tipo 2 | 2026-09-28 | 2026-10-26 | 2026-10-27 | 28 | 35 | 58 | 165.7 | TREMIE | 41 | TREMIE-41-28 | 2026-10-29 | NUEVO | 2026-10-29 |  | 23 | 57.26667 | 3 | 55.12222 | 31.5
VENTO | P61 | No Especificado | Concreto | Pilote 69 Torre 2 Tipo 2 | 2026-09-29 | 2026-10-27 | 2026-10-28 | 28 | 35 | 53.2 | 152 | TREMIE | 41 | TREMIE-41-28 | 2026-10-29 | NUEVO | 2026-10-29 |  | 18.2 | 53.2 | 3 | 55.12222 | 31.5
VENTO | P61 | No Especificado | Concreto | Pilote 69 Torre 2 Tipo 2 | 2026-09-29 | 2026-10-27 | 2026-10-28 | 28 | 35 | 52.9 | 151.1 | TREMIE | 41 | TREMIE-41-28 | 2026-10-29 | NUEVO | 2026-10-29 |  | 17.9 | 53.2 | 3 | 55.12222 | 31.5
VENTO | P61 | No Especificado | Concreto | Pilote 69 Torre 2 Tipo 2 | 2026-09-29 | 2026-10-27 | 2026-10-28 | 28 | 35 | 53.5 | 152.9 | TREMIE | 41 | TREMIE-41-28 | 2026-10-29 | NUEVO | 2026-10-29 |  | 18.5 | 53.2 | 3 | 54.46667 | 31.5
VENTO | P62 | No Especificado | Concreto | Pilote 66 - 59 Torre 2 Tipo 2 | 2026-09-29 | 2026-10-27 | 2026-10-28 | 28 | 35 | 53.1 | 151.7 | TREMIE | 41 | TREMIE-41-28 | 2026-10-29 | NUEVO | 2026-10-29 |  | 18.1 | 53.33333 | 3 | 54.46667 | 31.5
VENTO | P62 | No Especificado | Concreto | Pilote 66 - 59 Torre 2 Tipo 2 | 2026-09-29 | 2026-10-27 | 2026-10-28 | 28 | 35 | 52.5 | 150 | TREMIE | 41 | TREMIE-41-28 | 2026-10-29 | NUEVO | 2026-10-29 |  | 17.5 | 53.33333 | 3 | 54.46667 | 31.5
VENTO | P62 | No Especificado | Concreto | Pilote 66 - 59 Torre 2 Tipo 2 | 2026-09-29 | 2026-10-27 | 2026-10-28 | 28 | 35 | 54.4 | 155.4 | TREMIE | 41 | TREMIE-41-28 | 2026-10-29 | NUEVO | 2026-10-29 |  | 19.4 | 53.33333 | 3 |  | 31.5
VIALE 26 | MR-T1-12 |  | Concreto | Mortero de grouting T1 P13 | 2026-07-29 | 8/26/2026 12:00:00 AM |  | 28 | 12.5 | 14.4 | 115 | AUTOCOMPAC | 21 | AUTOCOMPAC-21-28 | 2026-10-29 | NUEVO | 2026-10-29 |  | 1.9 | 13.63333 | 3 | 21 | 9
VIALE 26 | MR-T1-12 |  | Concreto | Mortero de grouting T1 P13 | 2026-07-29 | 8/26/2026 12:00:00 AM |  | 28 | 12.5 | 13.2 | 106 | AUTOCOMPAC | 21 | AUTOCOMPAC-21-28 | 2026-10-29 | NUEVO | 2026-10-29 |  | 0.7 | 13.63333 | 3 | 21 | 9
VIALE 26 | MR-T1-12 |  | Concreto | Mortero de grouting T1 P13 | 2026-07-29 | 8/26/2026 12:00:00 AM |  | 28 | 12.5 | 13.3 | 106 | AUTOCOMPAC | 21 | AUTOCOMPAC-21-28 | 2026-10-29 | NUEVO | 2026-10-29 |  | 0.8 | 13.63333 | 3 | 21 | 9
VIALE 26 | MR-T1-13 |  | Concreto | Mortero de pega T1 P114 | 2026-07-29 | 8/26/2026 12:00:00 AM |  | 28 | 12.5 | 14.8 | 118 | OTRO | 21 | OTRO-21-28 | 2026-10-29 | NUEVO | 2026-10-29 |  | 2.3 | 15.03333 | 3 | 18.08889 | 9
VIALE 26 | MR-T1-13 |  | Concreto | Mortero de pega T1 P114 | 2026-07-29 | 8/26/2026 12:00:00 AM |  | 28 | 12.5 | 15 | 120 | OTRO | 21 | OTRO-21-28 | 2026-10-29 | NUEVO | 2026-10-29 |  | 2.5 | 15.03333 | 3 | 18.08889 | 9
VIALE 26 | MR-T1-13 |  | Concreto | Mortero de pega T1 P114 | 2026-07-29 | 8/26/2026 12:00:00 AM |  | 28 | 12.5 | 15.3 | 122 | OTRO | 21 | OTRO-21-28 | 2026-10-29 | NUEVO | 2026-10-29 |  | 2.8 | 15.03333 | 3 | 18.08889 | 9
VIALE 26 | P-T2 79 |  | Concreto | Sobrepiso cubierta eje 8 al 14 entre J Y F ejes 12 al 15 entre F Y A | 2026-09-29 | 10/27/2026 12:00:00 AM |  | 28 | 21 | 29.9 | 142 | AUTOCOMPAC | 21 | AUTOCOMPAC-21-28 | 2026-10-29 | NUEVO | 2026-10-29 |  | 8.9 | 32.1 | 3 | 20.25556 | 17.5
VIALE 26 | P-T2 79 |  | Concreto | Sobrepiso cubierta eje 8 al 14 entre J Y F ejes 12 al 15 entre F Y A | 2026-09-29 | 10/27/2026 12:00:00 AM |  | 28 | 21 | 32.2 | 153 | AUTOCOMPAC | 21 | AUTOCOMPAC-21-28 | 2026-10-29 | NUEVO | 2026-10-29 |  | 11.2 | 32.1 | 3 | 20.25556 | 17.5
VIALE 26 | P-T2 79 |  | Concreto | Sobrepiso cubierta eje 8 al 14 entre J Y F ejes 12 al 15 entre F Y A | 2026-09-29 | 10/27/2026 12:00:00 AM |  | 28 | 21 | 34.2 | 163 | AUTOCOMPAC | 21 | AUTOCOMPAC-21-28 | 2026-10-29 | NUEVO | 2026-10-29 |  | 13.2 | 32.1 | 3 | 20.25556 | 17.5
VIALE 26 | PL 60 |  | Concreto | Zarpa eje 6 al 7 entre F - Muro plataforma A eje 5 al 3 - A | 2026-09-29 | 10/27/2026 12:00:00 AM |  | 28 | 21 | 23.6 | 112 | MURO | 21 | MURO-21-28 | 2026-10-29 | NUEVO | 2026-10-29 | 21 | 2.6 | 24.13333 | 3 | 23.75556 | 17.5
VIALE 26 | PL 60 |  | Concreto | Zarpa eje 6 al 7 entre F - Muro plataforma A eje 5 al 3 - A | 2026-09-29 | 10/27/2026 12:00:00 AM |  | 28 | 21 | 25.3 | 120 | MURO | 21 | MURO-21-28 | 2026-10-29 | NUEVO | 2026-10-29 | 21 | 4.3 | 24.13333 | 3 | 23.75556 | 17.5
VIALE 26 | PL 60 |  | Concreto | Zarpa eje 6 al 7 entre F - Muro plataforma A eje 5 al 3 - A | 2026-09-29 | 10/27/2026 12:00:00 AM |  | 28 | 21 | 23.5 | 112 | MURO | 21 | MURO-21-28 | 2026-10-29 | NUEVO | 2026-10-29 | 21 | 2.5 | 24.13333 | 3 | 23.75556 | 17.5
VIALE 26 | P-T2 78 |  | Concreto | Sobre piso cubierta eje 11 al 15 entre AYJ T2 | 2026-09-28 | 10/26/2026 12:00:00 AM |  | 28 | 21 | 33.3 | 158 | AUTOCOMPAC | 21 | AUTOCOMPAC-21-28 | 2026-10-29 | NUEVO | 2026-10-29 |  | 12.3 | 33.13333 | 3 | 29.78889 | 17.5
VIALE 26 | P-T2 78 |  | Concreto | Sobre piso cubierta eje 11 al 15 entre AYJ T2 | 2026-09-28 | 10/26/2026 12:00:00 AM |  | 28 | 21 | 32.3 | 154 | AUTOCOMPAC | 21 | AUTOCOMPAC-21-28 | 2026-10-29 | NUEVO | 2026-10-29 |  | 11.3 | 33.13333 | 3 | 29.78889 | 17.5
VIALE 26 | P-T2 78 |  | Concreto | Sobre piso cubierta eje 11 al 15 entre AYJ T2 | 2026-09-28 | 10/26/2026 12:00:00 AM |  | 28 | 21 | 33.8 | 161 | AUTOCOMPAC | 21 | AUTOCOMPAC-21-28 | 2026-10-29 | NUEVO | 2026-10-29 |  | 12.8 | 33.13333 | 3 | 29.78889 | 17.5
VIALE 26 | PL 57 |  | Concreto | Vigas plataforma 1 piso eje 12 entre D,C,F | 2026-09-28 | 10/26/2026 12:00:00 AM |  | 28 | 21 | 26.8 | 128 | AUTOCOMPAC | 21 | AUTOCOMPAC-21-28 | 2026-10-29 | NUEVO | 2026-10-29 |  | 5.8 | 27.46667 | 3 | 28.24444 | 17.5
VIALE 26 | PL 57 |  | Concreto | Vigas plataforma 1 piso eje 12 entre D,C,F | 2026-09-28 | 10/26/2026 12:00:00 AM |  | 28 | 21 | 28.5 | 136 | AUTOCOMPAC | 21 | AUTOCOMPAC-21-28 | 2026-10-29 | NUEVO | 2026-10-29 |  | 7.5 | 27.46667 | 3 | 28.24444 | 17.5
VIALE 26 | PL 57 |  | Concreto | Vigas plataforma 1 piso eje 12 entre D,C,F | 2026-09-28 | 10/26/2026 12:00:00 AM |  | 28 | 21 | 27.1 | 129 | AUTOCOMPAC | 21 | AUTOCOMPAC-21-28 | 2026-10-29 | NUEVO | 2026-10-29 |  | 6.1 | 27.46667 | 3 | 28.24444 | 17.5
VIALE 26 | PL 58 |  | Concreto | Placa plataforma 1 piso eje 12 entre D,C,F | 2026-09-28 | 10/26/2026 12:00:00 AM |  | 28 | 21 | 28.5 | 136 | PLACA | 21 | PLACA-21-28 | 2026-10-29 | NUEVO | 2026-10-29 | 21 | 7.5 | 28.26667 | 3 | 29.62222 | 17.5
VIALE 26 | PL 58 |  | Concreto | Placa plataforma 1 piso eje 12 entre D,C,F | 2026-09-28 | 10/26/2026 12:00:00 AM |  | 28 | 21 | 26.3 | 125 | PLACA | 21 | PLACA-21-28 | 2026-10-29 | NUEVO | 2026-10-29 | 21 | 5.3 | 28.26667 | 3 | 29.62222 | 17.5
VIALE 26 | PL 58 |  | Concreto | Placa plataforma 1 piso eje 12 entre D,C,F | 2026-09-28 | 10/26/2026 12:00:00 AM |  | 28 | 21 | 30 | 143 | PLACA | 21 | PLACA-21-28 | 2026-10-29 | NUEVO | 2026-10-29 | 21 | 9 | 28.26667 | 3 | 29.62222 | 17.5
VIALE 26 | PL 59 |  | Concreto | Muros plataforma 1 piso eje 7 con F Zarpa eje 6 con F | 2026-09-28 | 10/26/2026 12:00:00 AM |  | 28 | 21 | 33 | 157 | MURO | 21 | MURO-21-28 | 2026-10-29 | NUEVO | 2026-10-29 | 21 | 12 | 32.1 | 3 | 29.27778 | 17.5
VIALE 26 | PL 59 |  | Concreto | Muros plataforma 1 piso eje 7 con F Zarpa eje 6 con F | 2026-09-28 | 10/26/2026 12:00:00 AM |  | 28 | 21 | 32.3 | 154 | MURO | 21 | MURO-21-28 | 2026-10-29 | NUEVO | 2026-10-29 | 21 | 11.3 | 32.1 | 3 | 29.27778 | 17.5
VIALE 26 | PL 59 |  | Concreto | Muros plataforma 1 piso eje 7 con F Zarpa eje 6 con F | 2026-09-28 | 10/26/2026 12:00:00 AM |  | 28 | 21 | 31 | 148 | MURO | 21 | MURO-21-28 | 2026-10-29 | NUEVO | 2026-10-29 | 21 | 10 | 32.1 | 3 | 29.27778 | 17.5
VIALE 26 | SC 12 |  | Concreto | Placa salon social eje B al I entre 1 y 3 | 2026-09-28 | 10/26/2026 12:00:00 AM |  | 28 | 21 | 29 | 138 | PLACA | 21 | PLACA-21-28 | 2026-10-29 | NUEVO | 2026-10-29 | 21 | 8 | 29.56667 | 3 | 29.97778 | 17.5
VIALE 26 | SC 12 |  | Concreto | Placa salon social eje B al I entre 1 y 3 | 2026-09-28 | 10/26/2026 12:00:00 AM |  | 28 | 21 | 28.6 | 136 | PLACA | 21 | PLACA-21-28 | 2026-10-29 | NUEVO | 2026-10-29 | 21 | 7.6 | 29.56667 | 3 | 29.97778 | 17.5
VIALE 26 | SC 12 |  | Concreto | Placa salon social eje B al I entre 1 y 3 | 2026-09-28 | 10/26/2026 12:00:00 AM |  | 28 | 21 | 31.1 | 148 | PLACA | 21 | PLACA-21-28 | 2026-10-29 | NUEVO | 2026-10-29 | 21 | 10.1 | 29.56667 | 3 | 29.97778 | 17.5
VIALE 26 | SC 13 |  | Concreto | Placa salon social eje B al I entre 1 y 3 | 2026-09-28 | 10/26/2026 12:00:00 AM |  | 28 | 21 | 32.5 | 154 | PLACA | 21 | PLACA-21-28 | 2026-10-29 | NUEVO | 2026-10-29 | 21 | 11.5 | 31.7 | 3 | 31.12222 | 17.5
VIALE 26 | SC 13 |  | Concreto | Placa salon social eje B al I entre 1 y 3 | 2026-09-28 | 10/26/2026 12:00:00 AM |  | 28 | 21 | 30.7 | 146 | PLACA | 21 | PLACA-21-28 | 2026-10-29 | NUEVO | 2026-10-29 | 21 | 9.7 | 31.7 | 3 | 31.12222 | 17.5
VIALE 26 | SC 13 |  | Concreto | Placa salon social eje B al I entre 1 y 3 | 2026-09-28 | 10/26/2026 12:00:00 AM |  | 28 | 21 | 31.9 | 152 | PLACA | 21 | PLACA-21-28 | 2026-10-29 | NUEVO | 2026-10-29 | 21 | 10.9 | 31.7 | 3 | 31.12222 | 17.5
VIALE 26 | P-T2 77 |  | Concreto | Cargue impermeabilizacion cubierta T2 eje 1 -11 entre A-C | 2026-09-25 | 10/23/2026 12:00:00 AM |  | 28 | 21 | 17.8 | 85 | AUTOCOMPAC | 21 | AUTOCOMPAC-21-28 | 2026-10-29 | NUEVO | 2026-10-29 |  | -3.2 | 17.9 | 3 | 26.38889 | 17.5
VIALE 26 | P-T2 77 |  | Concreto | Cargue impermeabilizacion cubierta T2 eje 1 -11 entre A-C | 2026-09-25 | 10/23/2026 12:00:00 AM |  | 28 | 21 | 17.6 | 84 | AUTOCOMPAC | 21 | AUTOCOMPAC-21-28 | 2026-10-29 | NUEVO | 2026-10-29 |  | -3.4 | 17.9 | 3 | 26.38889 | 17.5
VIALE 26 | P-T2 77 |  | Concreto | Cargue impermeabilizacion cubierta T2 eje 1 -11 entre A-C | 2026-09-25 | 10/23/2026 12:00:00 AM |  | 28 | 21 | 18.3 | 87 | AUTOCOMPAC | 21 | AUTOCOMPAC-21-28 | 2026-10-29 | NUEVO | 2026-10-29 |  | -2.7 | 17.9 | 3 | 26.38889 | 17.5
VIALE 26 | PL56 |  | Concreto | Muro plataforma 1 piso eje 12-F Zarpa eje 7-F | 2026-09-25 | 10/23/2026 12:00:00 AM |  | 28 | 21 | 29.2 | 139 | MURO | 21 | MURO-21-28 | 2026-10-29 | NUEVO | 2026-10-29 | 21 | 8.2 | 29.96667 | 3 | 26.52222 | 17.5
VIALE 26 | PL56 |  | Concreto | Muro plataforma 1 piso eje 12-F Zarpa eje 7-F | 2026-09-25 | 10/23/2026 12:00:00 AM |  | 28 | 21 | 30.3 | 144 | MURO | 21 | MURO-21-28 | 2026-10-29 | NUEVO | 2026-10-29 | 21 | 9.3 | 29.96667 | 3 | 26.52222 | 17.5
VIALE 26 | PL56 |  | Concreto | Muro plataforma 1 piso eje 12-F Zarpa eje 7-F | 2026-09-25 | 10/23/2026 12:00:00 AM |  | 28 | 21 | 30.4 | 145 | MURO | 21 | MURO-21-28 | 2026-10-29 | NUEVO | 2026-10-29 | 21 | 9.4 | 29.96667 | 3 | 26.52222 | 17.5
VIALE 26 | PL55 |  | Concreto | Muro plataforma B ejes 8 al 9 F Zarpa 11 al 12 F | 2026-09-24 | 10/22/2026 12:00:00 AM |  | 28 | 21 | 15 | 72 | MURO | 21 | MURO-21-28 | 2026-10-29 | NUEVO | 2026-10-29 | 21 | -6 | 15.66667 | 3 | 21.17778 | 17.5
VIALE 26 | PL55 |  | Concreto | Muro plataforma B ejes 8 al 9 F Zarpa 11 al 12 F | 2026-09-24 | 10/22/2026 12:00:00 AM |  | 28 | 21 | 16.1 | 76 | MURO | 21 | MURO-21-28 | 2026-10-29 | NUEVO | 2026-10-29 | 21 | -4.9 | 15.66667 | 3 | 21.17778 | 17.5
VIALE 26 | PL55 |  | Concreto | Muro plataforma B ejes 8 al 9 F Zarpa 11 al 12 F | 2026-09-24 | 10/22/2026 12:00:00 AM |  | 28 | 21 | 15.9 | 76 | MURO | 21 | MURO-21-28 | 2026-10-29 | NUEVO | 2026-10-29 | 21 | -5.1 | 15.66667 | 3 | 21.17778 | 17.5
VIALE 26 | PL-52 |  | Concreto | Plataforma P1 vigas eje 5-3 entre A-C | 2026-09-23 | 10/21/2026 12:00:00 AM |  | 28 | 21 | 22.8 | 108 | AUTOCOMPAC | 21 | AUTOCOMPAC-21-28 | 2026-10-29 | NUEVO | 2026-10-29 |  | 1.8 | 25.8 | 3 | 23.81111 | 17.5
VIALE 26 | PL-52 |  | Concreto | Plataforma P1 vigas eje 5-3 entre A-C | 2026-09-23 | 10/21/2026 12:00:00 AM |  | 28 | 21 | 27.2 | 130 | AUTOCOMPAC | 21 | AUTOCOMPAC-21-28 | 2026-10-29 | NUEVO | 2026-10-29 |  | 6.2 | 25.8 | 3 | 23.81111 | 17.5
VIALE 26 | PL-52 |  | Concreto | Plataforma P1 vigas eje 5-3 entre A-C | 2026-09-23 | 10/21/2026 12:00:00 AM |  | 28 | 21 | 27.4 | 130 | AUTOCOMPAC | 21 | AUTOCOMPAC-21-28 | 2026-10-29 | NUEVO | 2026-10-29 |  | 6.4 | 25.8 | 3 | 23.81111 | 17.5
VIALE 26 | PL-53 |  | Concreto | Plataforma P1 placa eje 5-3 entre C-E | 2026-09-23 | 10/21/2026 12:00:00 AM |  | 28 | 21 | 28.2 | 134 | PLACA | 21 | PLACA-21-28 | 2026-10-29 | NUEVO | 2026-10-29 | 21 | 7.2 | 25.56667 | 3 | 22.34444 | 17.5
VIALE 26 | PL-53 |  | Concreto | Plataforma P1 placa eje 5-3 entre C-E | 2026-09-23 | 10/21/2026 12:00:00 AM |  | 28 | 21 | 24.1 | 115 | PLACA | 21 | PLACA-21-28 | 2026-10-29 | NUEVO | 2026-10-29 | 21 | 3.1 | 25.56667 | 3 | 22.34444 | 17.5
VIALE 26 | PL-53 |  | Concreto | Plataforma P1 placa eje 5-3 entre C-E | 2026-09-23 | 10/21/2026 12:00:00 AM |  | 28 | 21 | 24.4 | 116 | PLACA | 21 | PLACA-21-28 | 2026-10-29 | NUEVO | 2026-10-29 | 21 | 3.4 | 25.56667 | 3 | 22.34444 | 17.5
VIALE 26 | PL-54 |  | Concreto | Muro y zarpa plataforma eje 9-10 entre F, zarpa 9-8 eje F | 2026-09-23 | 10/21/2026 12:00:00 AM |  | 28 | 21 | 21.1 | 100 | MURO | 21 | MURO-21-28 | 2026-10-29 | NUEVO | 2026-10-29 | 21 | 0.1 | 21.2 | 3 | 24.18889 | 17.5
VIALE 26 | PL-54 |  | Concreto | Muro y zarpa plataforma eje 9-10 entre F, zarpa 9-8 eje F | 2026-09-23 | 10/21/2026 12:00:00 AM |  | 28 | 21 | 22.3 | 106 | MURO | 21 | MURO-21-28 | 2026-10-29 | NUEVO | 2026-10-29 | 21 | 1.3 | 21.2 | 3 | 24.18889 | 17.5
VIALE 26 | PL-54 |  | Concreto | Muro y zarpa plataforma eje 9-10 entre F, zarpa 9-8 eje F | 2026-09-23 | 10/21/2026 12:00:00 AM |  | 28 | 21 | 20.2 | 96 | MURO | 21 | MURO-21-28 | 2026-10-29 | NUEVO | 2026-10-29 | 21 | -0.8 | 21.2 | 3 | 24.18889 | 17.5
VIALE 26 | PL-51 |  | Concreto | Muros plataforma eje 10 y 11 - F, muro contención 2 | 2026-09-22 | 10/20/2026 12:00:00 AM |  | 28 | 21 | 33.4 | 159 | MURO | 21 | MURO-21-28 | 2026-10-29 | NUEVO | 2026-10-29 | 21 | 12.4 | 34.4 | 3 | 27.05556 | 17.5
VIALE 26 | PL-51 |  | Concreto | Muros plataforma eje 10 y 11 - F, muro contención 2 | 2026-09-22 | 10/20/2026 12:00:00 AM |  | 28 | 21 | 33.7 | 160 | MURO | 21 | MURO-21-28 | 2026-10-29 | NUEVO | 2026-10-29 | 21 | 12.7 | 34.4 | 3 | 27.05556 | 17.5
VIALE 26 | PL-51 |  | Concreto | Muros plataforma eje 10 y 11 - F, muro contención 2 | 2026-09-22 | 10/20/2026 12:00:00 AM |  | 28 | 21 | 36.1 | 172 | MURO | 21 | MURO-21-28 | 2026-10-29 | NUEVO | 2026-10-29 | 21 | 15.1 | 34.4 | 3 | 27.05556 | 17.5
VIALE 26 | PL-50 |  | Concreto | Muros plataforma eje 8-9, F, muro contención 2 | 2026-09-21 | 10/19/2026 12:00:00 AM |  | 28 | 21 | 23.9 | 114 | MURO | 21 | MURO-21-28 | 2026-10-29 | NUEVO | 2026-10-29 | 21 | 2.9 | 23.96667 | 3 | 26.52222 | 17.5
VIALE 26 | PL-50 |  | Concreto | Muros plataforma eje 8-9, F, muro contención 2 | 2026-09-21 | 10/19/2026 12:00:00 AM |  | 28 | 21 | 23.8 | 113 | MURO | 21 | MURO-21-28 | 2026-10-29 | NUEVO | 2026-10-29 | 21 | 2.8 | 23.96667 | 3 | 26.52222 | 17.5
VIALE 26 | PL-50 |  | Concreto | Muros plataforma eje 8-9, F, muro contención 2 | 2026-09-21 | 10/19/2026 12:00:00 AM |  | 28 | 21 | 24.2 | 115 | MURO | 21 | MURO-21-28 | 2026-10-29 | NUEVO | 2026-10-29 | 21 | 3.2 | 23.96667 | 3 | 26.52222 | 17.5
VIALE 26 | PL-48 |  | Concreto | Plataforma P1 vigas eje 6-5 entre A-D | 2026-09-18 | 10/16/2026 12:00:00 AM |  | 28 | 21 | 20 | 95 | AUTOCOMPAC | 21 | AUTOCOMPAC-21-28 | 2026-10-29 | NUEVO | 2026-10-29 |  | -1 | 22.3 | 3 | 26.88889 | 17.5
VIALE 26 | PL-48 |  | Concreto | Plataforma P1 vigas eje 6-5 entre A-D | 2026-09-18 | 10/16/2026 12:00:00 AM |  | 28 | 21 | 23.7 | 113 | AUTOCOMPAC | 21 | AUTOCOMPAC-21-28 | 2026-10-29 | NUEVO | 2026-10-29 |  | 2.7 | 22.3 | 3 | 26.88889 | 17.5
VIALE 26 | PL-48 |  | Concreto | Plataforma P1 vigas eje 6-5 entre A-D | 2026-09-18 | 10/16/2026 12:00:00 AM |  | 28 | 21 | 23.2 | 110 | AUTOCOMPAC | 21 | AUTOCOMPAC-21-28 | 2026-10-29 | NUEVO | 2026-10-29 |  | 2.2 | 22.3 | 3 | 26.88889 | 17.5
VIALE 26 | PL-49 |  | Concreto | Plataforma P1 placa eje 6-5 entre A-D | 2026-09-18 | 10/16/2026 12:00:00 AM |  | 28 | 21 | 20.4 | 97 | PLACA | 21 | PLACA-21-28 | 2026-10-29 | NUEVO | 2026-10-29 | 21 | -0.6 | 19.6 | 3 | 21.95556 | 17.5
VIALE 26 | PL-49 |  | Concreto | Plataforma P1 placa eje 6-5 entre A-D | 2026-09-18 | 10/16/2026 12:00:00 AM |  | 28 | 21 | 22.1 | 105 | PLACA | 21 | PLACA-21-28 | 2026-10-29 | NUEVO | 2026-10-29 | 21 | 1.1 | 19.6 | 3 | 21.95556 | 17.5
VIALE 26 | PL-49 |  | Concreto | Plataforma P1 placa eje 6-5 entre A-D | 2026-09-18 | 10/16/2026 12:00:00 AM |  | 28 | 21 | 16.3 | 77 | PLACA | 21 | PLACA-21-28 | 2026-10-29 | NUEVO | 2026-10-29 | 21 | -4.7 | 19.6 | 3 | 21.95556 | 17.5
VIALE 26 | PL-45 |  | Concreto | Plataforma P1 vigas eje 12 entre A-C | 2026-09-17 | 10/15/2026 12:00:00 AM |  | 28 | 21 | 30.2 | 144 | AUTOCOMPAC | 21 | AUTOCOMPAC-21-28 | 2026-10-29 | NUEVO | 2026-10-29 |  | 9.2 | 31.33333 | 3 | 24.41111 | 17.5
VIALE 26 | PL-45 |  | Concreto | Plataforma P1 vigas eje 12 entre A-C | 2026-09-17 | 10/15/2026 12:00:00 AM |  | 28 | 21 | 32.9 | 157 | AUTOCOMPAC | 21 | AUTOCOMPAC-21-28 | 2026-10-29 | NUEVO | 2026-10-29 |  | 11.9 | 31.33333 | 3 | 24.41111 | 17.5
VIALE 26 | PL-45 |  | Concreto | Plataforma P1 vigas eje 12 entre A-C | 2026-09-17 | 10/15/2026 12:00:00 AM |  | 28 | 21 | 30.9 | 147 | AUTOCOMPAC | 21 | AUTOCOMPAC-21-28 | 2026-10-29 | NUEVO | 2026-10-29 |  | 9.9 | 31.33333 | 3 | 24.41111 | 17.5
VIALE 26 | PL-46 |  | Concreto | Plataforma P1 placa eje 12 entre A-C | 2026-09-17 | 10/15/2026 12:00:00 AM |  | 28 | 21 | 22.1 | 105 | PLACA | 21 | PLACA-21-28 | 2026-10-29 | NUEVO | 2026-10-29 | 21 | 1.1 | 23.2 | 3 | 24.71111 | 17.5
VIALE 26 | PL-46 |  | Concreto | Plataforma P1 placa eje 12 entre A-C | 2026-09-17 | 10/15/2026 12:00:00 AM |  | 28 | 21 | 23.3 | 111 | PLACA | 21 | PLACA-21-28 | 2026-10-29 | NUEVO | 2026-10-29 | 21 | 2.3 | 23.2 | 3 | 24.71111 | 17.5
VIALE 26 | PL-46 |  | Concreto | Plataforma P1 placa eje 12 entre A-C | 2026-09-17 | 10/15/2026 12:00:00 AM |  | 28 | 21 | 24.2 | 115 | PLACA | 21 | PLACA-21-28 | 2026-10-29 | NUEVO | 2026-10-29 | 21 | 3.2 | 23.2 | 3 | 24.71111 | 17.5
VIALE 26 | PL-47 |  | Concreto | Plataforma P1 placa eje 12 entre A-C | 2026-09-17 | 10/15/2026 12:00:00 AM |  | 28 | 21 | 23.8 | 113 | PLACA | 21 | PLACA-21-28 | 2026-10-29 | NUEVO | 2026-10-29 | 21 | 2.8 | 24 | 3 | 26.17778 | 17.5
VIALE 26 | PL-47 |  | Concreto | Plataforma P1 placa eje 12 entre A-C | 2026-09-17 | 10/15/2026 12:00:00 AM |  | 28 | 21 | 23.5 | 112 | PLACA | 21 | PLACA-21-28 | 2026-10-29 | NUEVO | 2026-10-29 | 21 | 2.5 | 24 | 3 | 26.17778 | 17.5
VIALE 26 | PL-47 |  | Concreto | Plataforma P1 placa eje 12 entre A-C | 2026-09-17 | 10/15/2026 12:00:00 AM |  | 28 | 21 | 24.7 | 118 | PLACA | 21 | PLACA-21-28 | 2026-10-29 | NUEVO | 2026-10-29 | 21 | 3.7 | 24 | 3 | 26.17778 | 17.5
VIALE 26 | PL-44 |  | Concreto | Cimentación plataforma vigas y zapatas eje 2-B,C,D,E | 2026-09-16 | 10/14/2026 12:00:00 AM |  | 28 | 21 | 26.2 | 124 | AUTOCOMPAC | 21 | AUTOCOMPAC-21-28 | 2026-10-29 | NUEVO | 2026-10-29 |  | 5.2 | 26.83333 | 3 | 24.67778 | 17.5
VIALE 26 | PL-44 |  | Concreto | Cimentación plataforma vigas y zapatas eje 2-B,C,D,E | 2026-09-16 | 10/14/2026 12:00:00 AM |  | 28 | 21 | 27 | 129 | AUTOCOMPAC | 21 | AUTOCOMPAC-21-28 | 2026-10-29 | NUEVO | 2026-10-29 |  | 6 | 26.83333 | 3 | 24.67778 | 17.5
VIALE 26 | PL-44 |  | Concreto | Cimentación plataforma vigas y zapatas eje 2-B,C,D,E | 2026-09-16 | 10/14/2026 12:00:00 AM |  | 28 | 21 | 27.3 | 130 | AUTOCOMPAC | 21 | AUTOCOMPAC-21-28 | 2026-10-29 | NUEVO | 2026-10-29 |  | 6.3 | 26.83333 | 3 | 24.67778 | 17.5
VIALE 26 | PL-43 |  | Concreto | Plataforma muros eje E-12, F-10, F-11 | 2026-09-14 | 10/12/2026 12:00:00 AM |  | 28 | 21 | 23.6 | 112 | MURO | 21 | MURO-21-28 | 2026-10-29 | NUEVO | 2026-10-29 | 21 | 2.6 | 22.76667 | 3 | 24.53333 | 17.5
VIALE 26 | PL-43 |  | Concreto | Plataforma muros eje E-12, F-10, F-11 | 2026-09-14 | 10/12/2026 12:00:00 AM |  | 28 | 21 | 24 | 114 | MURO | 21 | MURO-21-28 | 2026-10-29 | NUEVO | 2026-10-29 | 21 | 3 | 22.76667 | 3 | 24.53333 | 17.5
VIALE 26 | PL-43 |  | Concreto | Plataforma muros eje E-12, F-10, F-11 | 2026-09-14 | 10/12/2026 12:00:00 AM |  | 28 | 21 | 20.7 | 99 | MURO | 21 | MURO-21-28 | 2026-10-29 | NUEVO | 2026-10-29 | 21 | -0.3 | 22.76667 | 3 | 24.53333 | 17.5
VIALE 26 | SC-11 |  | Concreto | Columnas P2 salón comunal ejes A-G entre 1-3 | 2026-09-14 | 10/12/2026 12:00:00 AM |  | 28 | 21 | 25.9 | 123 | MURO | 21 | MURO-21-28 | 2026-10-29 | NUEVO | 2026-10-29 | 21 | 4.9 | 25.7 | 3 | 25.1 | 17.5
VIALE 26 | SC-11 |  | Concreto | Columnas P2 salón comunal ejes A-G entre 1-3 | 2026-09-14 | 10/12/2026 12:00:00 AM |  | 28 | 21 | 25.9 | 124 | MURO | 21 | MURO-21-28 | 2026-10-29 | NUEVO | 2026-10-29 | 21 | 4.9 | 25.7 | 3 | 25.1 | 17.5
VIALE 26 | SC-11 |  | Concreto | Columnas P2 salón comunal ejes A-G entre 1-3 | 2026-09-14 | 10/12/2026 12:00:00 AM |  | 28 | 21 | 25.3 | 120 | MURO | 21 | MURO-21-28 | 2026-10-29 | NUEVO | 2026-10-29 | 21 | 4.3 | 25.7 | 3 | 25.1 | 17.5
VIALE 26 | PL-40 |  | Concreto | Placa P1 plataforma ejes A-B, 9-7, ejes B-E, /-6 | 2026-09-11 | 10/9/2026 12:00:00 AM |  | 28 | 21 | 23.4 | 111 | PLACA | 21 | PLACA-21-28 | 2026-10-29 | NUEVO | 2026-10-29 | 21 | 2.4 | 22.1 | 3 | 23.52222 | 17.5
VIALE 26 | PL-40 |  | Concreto | Placa P1 plataforma ejes A-B, 9-7, ejes B-E, /-6 | 2026-09-11 | 10/9/2026 12:00:00 AM |  | 28 | 21 | 20.9 | 100 | PLACA | 21 | PLACA-21-28 | 2026-10-29 | NUEVO | 2026-10-29 | 21 | -0.1 | 22.1 | 3 | 23.52222 | 17.5
VIALE 26 | PL-40 |  | Concreto | Placa P1 plataforma ejes A-B, 9-7, ejes B-E, /-6 | 2026-09-11 | 10/9/2026 12:00:00 AM |  | 28 | 21 | 22 | 105 | PLACA | 21 | PLACA-21-28 | 2026-10-29 | NUEVO | 2026-10-29 | 21 | 1 | 22.1 | 3 | 23.52222 | 17.5
VIALE 26 | PL-41 |  | Concreto | Plataforma columnas eje 3 B-C-D-E | 2026-09-11 | 10/9/2026 12:00:00 AM |  | 28 | 21 | 19.9 | 94 | MURO | 21 | MURO-21-28 | 2026-10-29 | NUEVO | 2026-10-29 | 21 | -1.1 | 20.26667 | 3 | 22.68889 | 17.5
VIALE 26 | PL-41 |  | Concreto | Plataforma columnas eje 3 B-C-D-E | 2026-09-11 | 10/9/2026 12:00:00 AM |  | 28 | 21 | 21.2 | 101 | MURO | 21 | MURO-21-28 | 2026-10-29 | NUEVO | 2026-10-29 | 21 | 0.2 | 20.26667 | 3 | 22.68889 | 17.5
VIALE 26 | PL-41 |  | Concreto | Plataforma columnas eje 3 B-C-D-E | 2026-09-11 | 10/9/2026 12:00:00 AM |  | 28 | 21 | 19.7 | 94 | MURO | 21 | MURO-21-28 | 2026-10-29 | NUEVO | 2026-10-29 | 21 | -1.3 | 20.26667 | 3 | 22.68889 | 17.5
VIALE 26 | PL-42 |  | Concreto | Plataforma zarpas ejes E-12, F-10 | 2026-09-11 | 10/9/2026 12:00:00 AM |  | 28 | 21 | 34.8 | 166 | AUTOCOMPAC | 21 | AUTOCOMPAC-21-28 | 2026-10-29 | NUEVO | 2026-10-29 |  | 13.8 | 33.83333 | 3 | 25.4 | 17.5
VIALE 26 | PL-42 |  | Concreto | Plataforma zarpas ejes E-12, F-10 | 2026-09-11 | 10/9/2026 12:00:00 AM |  | 28 | 21 | 33.5 | 160 | AUTOCOMPAC | 21 | AUTOCOMPAC-21-28 | 2026-10-29 | NUEVO | 2026-10-29 |  | 12.5 | 33.83333 | 3 | 25.4 | 17.5
VIALE 26 | PL-42 |  | Concreto | Plataforma zarpas ejes E-12, F-10 | 2026-09-11 | 10/9/2026 12:00:00 AM |  | 28 | 21 | 33.2 | 158 | AUTOCOMPAC | 21 | AUTOCOMPAC-21-28 | 2026-10-29 | NUEVO | 2026-10-29 |  | 12.2 | 33.83333 | 3 | 25.4 | 17.5
VIALE 26 | PL-38 |  | Concreto | Cimentación plataforma vigas y zapatas eje 6, B-C-D-E | 2026-09-10 | 10/8/2026 12:00:00 AM |  | 28 | 21 | 25.8 | 123 | AUTOCOMPAC | 21 | AUTOCOMPAC-21-28 | 2026-10-29 | NUEVO | 2026-10-29 |  | 4.8 | 27 | 3 | 27.03333 | 17.5
VIALE 26 | PL-38 |  | Concreto | Cimentación plataforma vigas y zapatas eje 6, B-C-D-E | 2026-09-10 | 10/8/2026 12:00:00 AM |  | 28 | 21 | 28.6 | 136 | AUTOCOMPAC | 21 | AUTOCOMPAC-21-28 | 2026-10-29 | NUEVO | 2026-10-29 |  | 7.6 | 27 | 3 | 27.03333 | 17.5
VIALE 26 | PL-38 |  | Concreto | Cimentación plataforma vigas y zapatas eje 6, B-C-D-E | 2026-09-10 | 10/8/2026 12:00:00 AM |  | 28 | 21 | 26.6 | 127 | AUTOCOMPAC | 21 | AUTOCOMPAC-21-28 | 2026-10-29 | NUEVO | 2026-10-29 |  | 5.6 | 27 | 3 | 27.03333 | 17.5
VIALE 26 | PL-39 |  | Concreto | Plataforma columnas eje 5, B-C-D-E, columnas P1 eje 11, D-C, muros eje 12 C-D, zarpa eje F-11 | 2026-09-10 | 10/8/2026 12:00:00 AM |  | 28 | 21 | 21.3 | 101 | MURO | 21 | MURO-21-28 | 2026-10-29 | NUEVO | 2026-10-29 | 21 | 0.3 | 22.66667 | 3 | 27.83333 | 17.5
VIALE 26 | PL-39 |  | Concreto | Plataforma columnas eje 5, B-C-D-E, columnas P1 eje 11, D-C, muros eje 12 C-D, zarpa eje F-11 | 2026-09-10 | 10/8/2026 12:00:00 AM |  | 28 | 21 | 23.2 | 111 | MURO | 21 | MURO-21-28 | 2026-10-29 | NUEVO | 2026-10-29 | 21 | 2.2 | 22.66667 | 3 | 27.83333 | 17.5
VIALE 26 | PL-39 |  | Concreto | Plataforma columnas eje 5, B-C-D-E, columnas P1 eje 11, D-C, muros eje 12 C-D, zarpa eje F-11 | 2026-09-10 | 10/8/2026 12:00:00 AM |  | 28 | 21 | 23.5 | 112 | MURO | 21 | MURO-21-28 | 2026-10-29 | NUEVO | 2026-10-29 | 21 | 2.5 | 22.66667 | 3 | 27.83333 | 17.5
VIALE 26 | SC-09 |  | Concreto | Salón comunal, vigas y placa P2 ejes 1-3 entre A-I | 2026-09-09 | 10/7/2026 12:00:00 AM |  | 28 | 21 | 23.5 | 112 | PLACA | 21 | PLACA-21-28 | 2026-10-29 | NUEVO | 2026-10-29 | 21 | 2.5 | 24.2 | 3 | 24.62222 | 17.5
VIALE 26 | SC-09 |  | Concreto | Salón comunal, vigas y placa P2 ejes 1-3 entre A-I | 2026-09-09 | 10/7/2026 12:00:00 AM |  | 28 | 21 | 24 | 114 | PLACA | 21 | PLACA-21-28 | 2026-10-29 | NUEVO | 2026-10-29 | 21 | 3 | 24.2 | 3 | 24.62222 | 17.5
VIALE 26 | SC-09 |  | Concreto | Salón comunal, vigas y placa P2 ejes 1-3 entre A-I | 2026-09-09 | 10/7/2026 12:00:00 AM |  | 28 | 21 | 25.1 | 119 | PLACA | 21 | PLACA-21-28 | 2026-10-29 | NUEVO | 2026-10-29 | 21 | 4.1 | 24.2 | 3 | 24.62222 | 17.5
VIALE 26 | SC-10 |  | Concreto | Salón comunal, vigas y placa P2 ejes 1-3 entre A-I | 2026-09-09 | 10/7/2026 12:00:00 AM |  | 28 | 21 | 27.6 | 131 | PLACA | 21 | PLACA-21-28 | 2026-10-29 | NUEVO | 2026-10-29 | 21 | 6.6 | 28.43333 | 3 | 25.1 | 17.5
VIALE 26 | SC-10 |  | Concreto | Salón comunal, vigas y placa P2 ejes 1-3 entre A-I | 2026-09-09 | 10/7/2026 12:00:00 AM |  | 28 | 21 | 28.8 | 137 | PLACA | 21 | PLACA-21-28 | 2026-10-29 | NUEVO | 2026-10-29 | 21 | 7.8 | 28.43333 | 3 | 25.1 | 17.5
VIALE 26 | SC-10 |  | Concreto | Salón comunal, vigas y placa P2 ejes 1-3 entre A-I | 2026-09-09 | 10/7/2026 12:00:00 AM |  | 28 | 21 | 28.9 | 138 | PLACA | 21 | PLACA-21-28 | 2026-10-29 | NUEVO | 2026-10-29 | 21 | 7.9 | 28.43333 | 3 | 25.1 | 17.5
VIALE 26 | PL-37 |  | Concreto | Muros plataforma eje A 11-12, eje 6 D-E | 2026-09-08 | 10/6/2026 12:00:00 AM |  | 28 | 21 | 29.1 | 139 | MURO | 21 | MURO-21-28 | 2026-10-29 | NUEVO | 2026-10-29 | 21 | 8.1 | 30.53333 | 3 | 27.72222 | 17.5
VIALE 26 | PL-37 |  | Concreto | Muros plataforma eje A 11-12, eje 6 D-E | 2026-09-08 | 10/6/2026 12:00:00 AM |  | 28 | 21 | 32.7 | 156 | MURO | 21 | MURO-21-28 | 2026-10-29 | NUEVO | 2026-10-29 | 21 | 11.7 | 30.53333 | 3 | 27.72222 | 17.5
VIALE 26 | PL-37 |  | Concreto | Muros plataforma eje A 11-12, eje 6 D-E | 2026-09-08 | 10/6/2026 12:00:00 AM |  | 28 | 21 | 29.8 | 142 | MURO | 21 | MURO-21-28 | 2026-10-29 | NUEVO | 2026-10-29 | 21 | 8.8 | 30.53333 | 3 | 27.72222 | 17.5
VIALE 26 | PL-35 |  | Concreto | Plataforma cimentación zapatas eje 4 D-E y zarpa eje 12 C-D | 2026-09-07 | 10/5/2026 12:00:00 AM |  | 28 | 21 | 29.9 | 142 | AUTOCOMPAC | 21 | AUTOCOMPAC-21-28 | 2026-10-29 | NUEVO | 2026-10-29 |  | 8.9 | 28.83333 | 3 | 29.26667 | 17.5
VIALE 26 | PL-35 |  | Concreto | Plataforma cimentación zapatas eje 4 D-E y zarpa eje 12 C-D | 2026-09-07 | 10/5/2026 12:00:00 AM |  | 28 | 21 | 27.7 | 132 | AUTOCOMPAC | 21 | AUTOCOMPAC-21-28 | 2026-10-29 | NUEVO | 2026-10-29 |  | 6.7 | 28.83333 | 3 | 29.26667 | 17.5
VIALE 26 | PL-35 |  | Concreto | Plataforma cimentación zapatas eje 4 D-E y zarpa eje 12 C-D | 2026-09-07 | 10/5/2026 12:00:00 AM |  | 28 | 21 | 28.9 | 137 | AUTOCOMPAC | 21 | AUTOCOMPAC-21-28 | 2026-10-29 | NUEVO | 2026-10-29 |  | 7.9 | 28.83333 | 3 | 29.26667 | 17.5
VIALE 26 | PL-36 |  | Concreto | Muros cimentación plataforma eje A 7-8, 8-9, columnas y muros 6 B-C | 2026-09-07 | 10/5/2026 12:00:00 AM |  | 28 | 21 | 21.1 | 100 | MURO | 21 | MURO-21-28 | 2026-10-29 | NUEVO | 2026-10-29 | 21 | 0.1 | 22.5 | 3 | 27.28889 | 17.5
VIALE 26 | PL-36 |  | Concreto | Muros cimentación plataforma eje A 7-8, 8-9, columnas y muros 6 B-C | 2026-09-07 | 10/5/2026 12:00:00 AM |  | 28 | 21 | 22 | 105 | MURO | 21 | MURO-21-28 | 2026-10-29 | NUEVO | 2026-10-29 | 21 | 1 | 22.5 | 3 | 27.28889 | 17.5
VIALE 26 | PL-36 |  | Concreto | Muros cimentación plataforma eje A 7-8, 8-9, columnas y muros 6 B-C | 2026-09-07 | 10/5/2026 12:00:00 AM |  | 28 | 21 | 24.4 | 116 | MURO | 21 | MURO-21-28 | 2026-10-29 | NUEVO | 2026-10-29 | 21 | 3.4 | 22.5 | 3 | 27.28889 | 17.5
VIALE 26 | PL-33 |  | Concreto | Zarpa ejes 12 B-C, vigas plataforma P1 | 2026-09-04 | 10/2/2026 12:00:00 AM |  | 28 | 21 | 24.5 | 116 | AUTOCOMPAC | 21 | AUTOCOMPAC-21-28 | 2026-10-29 | NUEVO | 2026-10-29 |  | 3.5 | 23.5 | 3 | 24.94444 | 17.5
VIALE 26 | PL-33 |  | Concreto | Zarpa ejes 12 B-C, vigas plataforma P1 | 2026-09-04 | 10/2/2026 12:00:00 AM |  | 28 | 21 | 22.5 | 107 | AUTOCOMPAC | 21 | AUTOCOMPAC-21-28 | 2026-10-29 | NUEVO | 2026-10-29 |  | 1.5 | 23.5 | 3 | 24.94444 | 17.5
VIALE 26 | PL-33 |  | Concreto | Zarpa ejes 12 B-C, vigas plataforma P1 | 2026-09-04 | 10/2/2026 12:00:00 AM |  | 28 | 21 | 23.5 | 112 | AUTOCOMPAC | 21 | AUTOCOMPAC-21-28 | 2026-10-29 | NUEVO | 2026-10-29 |  | 2.5 | 23.5 | 3 | 24.94444 | 17.5
VIALE 26 | PL-34 |  | Concreto | Placa P1 plataforma ejes 9 a 7 entre C-E | 2026-09-04 | 10/2/2026 12:00:00 AM |  | 28 | 21 | 29.1 | 138 | PLACA | 21 | PLACA-21-28 | 2026-10-29 | NUEVO | 2026-10-29 | 21 | 8.1 | 29.8 | 3 | 25.26667 | 17.5
VIALE 26 | PL-34 |  | Concreto | Placa P1 plataforma ejes 9 a 7 entre C-E | 2026-09-04 | 10/2/2026 12:00:00 AM |  | 28 | 21 | 29.9 | 142 | PLACA | 21 | PLACA-21-28 | 2026-10-29 | NUEVO | 2026-10-29 | 21 | 8.9 | 29.8 | 3 | 25.26667 | 17.5
VIALE 26 | PL-34 |  | Concreto | Placa P1 plataforma ejes 9 a 7 entre C-E | 2026-09-04 | 10/2/2026 12:00:00 AM |  | 28 | 21 | 30.4 | 145 | PLACA | 21 | PLACA-21-28 | 2026-10-29 | NUEVO | 2026-10-29 | 21 | 9.4 | 29.8 | 3 | 25.26667 | 17.5
VIALE 26 | PL30 |  | Concreto | VIGAS PLACA PLATAFORMA PISO 1 EJE A-B, 11,10,09 | 2026-09-03 | 10/1/2026 12:00:00 AM |  | 28 | 21 | 23.5 | 112 | PLACA | 21 | PLACA-21-28 | 2026-10-29 | NUEVO | 2026-10-29 | 21 | 2.5 | 22.16667 | 3 | 25.15556 | 17.5
VIALE 26 | PL30 |  | Concreto | VIGAS PLACA PLATAFORMA PISO 1 EJE A-B, 11,10,09 | 2026-09-03 | 10/1/2026 12:00:00 AM |  | 28 | 21 | 20.3 | 97 | PLACA | 21 | PLACA-21-28 | 2026-10-29 | NUEVO | 2026-10-29 | 21 | -0.7 | 22.16667 | 3 | 25.15556 | 17.5
VIALE 26 | PL30 |  | Concreto | VIGAS PLACA PLATAFORMA PISO 1 EJE A-B, 11,10,09 | 2026-09-03 | 10/1/2026 12:00:00 AM |  | 28 | 21 | 22.7 | 108 | PLACA | 21 | PLACA-21-28 | 2026-10-29 | NUEVO | 2026-10-29 | 21 | 1.7 | 22.16667 | 3 | 25.15556 | 17.5
VIALE 26 | PL31 |  | Concreto | PLACA PLATAFORMA PISO 1 EJES AB,11,10,09 | 2026-09-03 | 10/1/2026 12:00:00 AM |  | 28 | 21 | 31.6 | 150 | PLACA | 21 | PLACA-21-28 | 2026-10-29 | NUEVO | 2026-10-29 | 21 | 10.6 | 32.06667 | 3 | 28.01111 | 17.5
VIALE 26 | PL31 |  | Concreto | PLACA PLATAFORMA PISO 1 EJES AB,11,10,09 | 2026-09-03 | 10/1/2026 12:00:00 AM |  | 28 | 21 | 32.4 | 154 | PLACA | 21 | PLACA-21-28 | 2026-10-29 | NUEVO | 2026-10-29 | 21 | 11.4 | 32.06667 | 3 | 28.01111 | 17.5
VIALE 26 | PL31 |  | Concreto | PLACA PLATAFORMA PISO 1 EJES AB,11,10,09 | 2026-09-03 | 10/1/2026 12:00:00 AM |  | 28 | 21 | 32.2 | 153 | PLACA | 21 | PLACA-21-28 | 2026-10-29 | NUEVO | 2026-10-29 | 21 | 11.2 | 32.06667 | 3 | 28.01111 | 17.5
VIALE 26 | PL32 |  | Concreto | MURO SEMISOTANO EJES A-12 AENTRE 7Y8 | 2026-09-03 | 10/1/2026 12:00:00 AM |  | 28 | 21 | 27.3 | 130 | MURO | 21 | MURO-21-28 | 2026-10-29 | NUEVO | 2026-10-29 | 21 | 6.3 | 27.03333 | 3 | 27.08889 | 17.5
VIALE 26 | PL32 |  | Concreto | MURO SEMISOTANO EJES A-12 AENTRE 7Y8 | 2026-09-03 | 10/1/2026 12:00:00 AM |  | 28 | 21 | 27.3 | 130 | MURO | 21 | MURO-21-28 | 2026-10-29 | NUEVO | 2026-10-29 | 21 | 6.3 | 27.03333 | 3 | 27.08889 | 17.5
VIALE 26 | PL32 |  | Concreto | MURO SEMISOTANO EJES A-12 AENTRE 7Y8 | 2026-09-03 | 10/1/2026 12:00:00 AM |  | 28 | 21 | 26.5 | 126 | MURO | 21 | MURO-21-28 | 2026-10-29 | NUEVO | 2026-10-29 | 21 | 5.5 | 27.03333 | 3 | 27.08889 | 17.5
VIALE 26 | PL28 |  | Concreto | CIMENTACION PLATAFORMA VIGA ZAPATA EJE ABC ZARPAS, COLIMNA EJE 5 B-C-D-E-12-C | 2026-09-02 | 9/30/2026 12:00:00 AM |  | 28 | 21 | 25.1 | 120 | AUTOCOMPAC | 21 | AUTOCOMPAC-21-28 | 2026-10-29 | NUEVO | 2026-10-29 |  | 4.1 | 24.26667 | 3 | 27.78889 | 17.5
VIALE 26 | PL28 |  | Concreto | CIMENTACION PLATAFORMA VIGA ZAPATA EJE ABC ZARPAS, COLIMNA EJE 5 B-C-D-E-12-C | 2026-09-02 | 9/30/2026 12:00:00 AM |  | 28 | 21 | 23.6 | 112 | AUTOCOMPAC | 21 | AUTOCOMPAC-21-28 | 2026-10-29 | NUEVO | 2026-10-29 |  | 2.6 | 24.26667 | 3 | 27.78889 | 17.5
VIALE 26 | PL28 |  | Concreto | CIMENTACION PLATAFORMA VIGA ZAPATA EJE ABC ZARPAS, COLIMNA EJE 5 B-C-D-E-12-C | 2026-09-02 | 9/30/2026 12:00:00 AM |  | 28 | 21 | 24.1 | 115 | AUTOCOMPAC | 21 | AUTOCOMPAC-21-28 | 2026-10-29 | NUEVO | 2026-10-29 |  | 3.1 | 24.26667 | 3 | 27.78889 | 17.5
VIALE 26 | PL29 |  | Concreto | MUROS CIMENTACION EJE A ENTRE 9 Y 8 , MURO EJE C NORTE | 2026-09-02 | 9/30/2026 12:00:00 AM |  | 28 | 21 | 26.6 | 127 | MURO | 21 | MURO-21-28 | 2026-10-29 | NUEVO | 2026-10-29 | 21 | 5.6 | 27.83333 | 3 | 26.37778 | 17.5
VIALE 26 | PL29 |  | Concreto | MUROS CIMENTACION EJE A ENTRE 9 Y 8 , MURO EJE C NORTE | 2026-09-02 | 9/30/2026 12:00:00 AM |  | 28 | 21 | 28.2 | 134 | MURO | 21 | MURO-21-28 | 2026-10-29 | NUEVO | 2026-10-29 | 21 | 7.2 | 27.83333 | 3 | 26.37778 | 17.5
VIALE 26 | PL29 |  | Concreto | MUROS CIMENTACION EJE A ENTRE 9 Y 8 , MURO EJE C NORTE | 2026-09-02 | 9/30/2026 12:00:00 AM |  | 28 | 21 | 28.7 | 136 | MURO | 21 | MURO-21-28 | 2026-10-29 | NUEVO | 2026-10-29 | 21 | 7.7 | 27.83333 | 3 | 26.37778 | 17.5
VIALE 26 | PL26 |  | Concreto | CIMENTACION PLATAFORMA MUROS EJE A-10-11, 10-9 MURO EJE B-COSTADO NORTE | 2026-08-31 | 9/28/2026 12:00:00 AM |  | 28 | 21 | 30.3 | 144 | MURO | 21 | MURO-21-28 | 2026-10-29 | NUEVO | 2026-10-29 | 21 | 9.3 | 29.16667 | 3 | 27.08889 | 17.5
VIALE 26 | PL26 |  | Concreto | CIMENTACION PLATAFORMA MUROS EJE A-10-11, 10-9 MURO EJE B-COSTADO NORTE | 2026-08-31 | 9/28/2026 12:00:00 AM |  | 28 | 21 | 29 | 138 | MURO | 21 | MURO-21-28 | 2026-10-29 | NUEVO | 2026-10-29 | 21 | 8 | 29.16667 | 3 | 27.08889 | 17.5
VIALE 26 | PL26 |  | Concreto | CIMENTACION PLATAFORMA MUROS EJE A-10-11, 10-9 MURO EJE B-COSTADO NORTE | 2026-08-31 | 9/28/2026 12:00:00 AM |  | 28 | 21 | 28.2 | 134 | MURO | 21 | MURO-21-28 | 2026-10-29 | NUEVO | 2026-10-29 | 21 | 7.2 | 29.16667 | 3 | 27.08889 | 17.5
VIALE 26 | PL27 |  | Concreto | COMENTACION PLATAFORMA ZAPATA Y VIGA EJES 5-D-E | 2026-08-31 | 9/28/2026 12:00:00 AM |  | 28 | 21 | 23.6 | 113 | AUTOCOMPAC | 21 | AUTOCOMPAC-21-28 | 2026-10-29 | NUEVO | 2026-10-29 |  | 2.6 | 23.9 | 3 | 26.96667 | 17.5
VIALE 26 | PL27 |  | Concreto | COMENTACION PLATAFORMA ZAPATA Y VIGA EJES 5-D-E | 2026-08-31 | 9/28/2026 12:00:00 AM |  | 28 | 21 | 24.7 | 118 | AUTOCOMPAC | 21 | AUTOCOMPAC-21-28 | 2026-10-29 | NUEVO | 2026-10-29 |  | 3.7 | 23.9 | 3 | 26.96667 | 17.5
VIALE 26 | PL27 |  | Concreto | COMENTACION PLATAFORMA ZAPATA Y VIGA EJES 5-D-E | 2026-08-31 | 9/28/2026 12:00:00 AM |  | 28 | 21 | 23.4 | 111 | AUTOCOMPAC | 21 | AUTOCOMPAC-21-28 | 2026-10-29 | NUEVO | 2026-10-29 |  | 2.4 | 23.9 | 3 | 26.96667 | 17.5
VIALE 26 | SC08 |  | Concreto | COLUMNAS SALON SOCIAL B-2,B-3,C-2,C-3 | 2026-08-31 | 9/28/2026 12:00:00 AM |  | 28 | 21 | 28.1 | 134 | MURO | 21 | MURO-21-28 | 2026-10-29 | NUEVO | 2026-10-29 | 21 | 7.1 | 28.3 | 3 | 27.12222 | 17.5
VIALE 26 | SC08 |  | Concreto | COLUMNAS SALON SOCIAL B-2,B-3,C-2,C-3 | 2026-08-31 | 9/28/2026 12:00:00 AM |  | 28 | 21 | 26.4 | 126 | MURO | 21 | MURO-21-28 | 2026-10-29 | NUEVO | 2026-10-29 | 21 | 5.4 | 28.3 | 3 | 27.12222 | 17.5
VIALE 26 | SC08 |  | Concreto | COLUMNAS SALON SOCIAL B-2,B-3,C-2,C-3 | 2026-08-31 | 9/28/2026 12:00:00 AM |  | 28 | 21 | 30.4 | 145 | MURO | 21 | MURO-21-28 | 2026-10-29 | NUEVO | 2026-10-29 | 21 | 9.4 | 28.3 | 3 | 27.12222 | 17.5
VIALE 26 | PL25 |  | Concreto | CIMENTACION ZAPATAS EJE 5 B-C ZARPA EJE A ENTRE 11-10, 10-9 | 2026-08-29 | 9/26/2026 12:00:00 AM |  | 28 | 21 | 23.7 | 113 | AUTOCOMPAC | 21 | AUTOCOMPAC-21-28 | 2026-10-29 | NUEVO | 2026-10-29 |  | 2.7 | 24.36667 | 3 | 25.52222 | 17.5
VIALE 26 | PL25 |  | Concreto | CIMENTACION ZAPATAS EJE 5 B-C ZARPA EJE A ENTRE 11-10, 10-9 | 2026-08-29 | 9/26/2026 12:00:00 AM |  | 28 | 21 | 25.7 | 123 | AUTOCOMPAC | 21 | AUTOCOMPAC-21-28 | 2026-10-29 | NUEVO | 2026-10-29 |  | 4.7 | 24.36667 | 3 | 25.52222 | 17.5
VIALE 26 | PL25 |  | Concreto | CIMENTACION ZAPATAS EJE 5 B-C ZARPA EJE A ENTRE 11-10, 10-9 | 2026-08-29 | 9/26/2026 12:00:00 AM |  | 28 | 21 | 23.7 | 113 | AUTOCOMPAC | 21 | AUTOCOMPAC-21-28 | 2026-10-29 | NUEVO | 2026-10-29 |  | 2.7 | 24.36667 | 3 | 25.52222 | 17.5
VIALE 26 | SC07 |  | Concreto | COLUMNAS SALON SOCIAL B-1 ,D-1,E-2,E-3 | 2026-08-29 | 9/26/2026 12:00:00 AM |  | 28 | 21 | 25.6 | 122 | MURO | 21 | MURO-21-28 | 2026-10-29 | NUEVO | 2026-10-29 | 21 | 4.6 | 25.86667 | 3 | 26.17778 | 17.5
VIALE 26 | SC07 |  | Concreto | COLUMNAS SALON SOCIAL B-1 ,D-1,E-2,E-3 | 2026-08-29 | 9/26/2026 12:00:00 AM |  | 28 | 21 | 26 | 124 | MURO | 21 | MURO-21-28 | 2026-10-29 | NUEVO | 2026-10-29 | 21 | 5 | 25.86667 | 3 | 26.17778 | 17.5
VIALE 26 | SC07 |  | Concreto | COLUMNAS SALON SOCIAL B-1 ,D-1,E-2,E-3 | 2026-08-29 | 9/26/2026 12:00:00 AM |  | 28 | 21 | 26 | 124 | MURO | 21 | MURO-21-28 | 2026-10-29 | NUEVO | 2026-10-29 | 21 | 5 | 25.86667 | 3 | 26.17778 | 17.5
VIALE 26 | PL24 |  | Concreto | CIMEANTACION PLATAFORMA ZARPA Y ZAPATA EJE C-12 ZAPATA EJE E-6 | 2026-08-28 | 9/25/2026 12:00:00 AM |  | 28 | 21 | 18.9 | 90 | AUTOCOMPAC | 21 | AUTOCOMPAC-21-28 | 2026-10-29 | NUEVO | 2026-10-29 |  | -2.1 | 19.9 | 3 | 23.37778 | 17.5
VIALE 26 | PL24 |  | Concreto | CIMEANTACION PLATAFORMA ZARPA Y ZAPATA EJE C-12 ZAPATA EJE E-6 | 2026-08-28 | 9/25/2026 12:00:00 AM |  | 28 | 21 | 18.8 | 90 | AUTOCOMPAC | 21 | AUTOCOMPAC-21-28 | 2026-10-29 | NUEVO | 2026-10-29 |  | -2.2 | 19.9 | 3 | 23.37778 | 17.5
VIALE 26 | PL24 |  | Concreto | CIMEANTACION PLATAFORMA ZARPA Y ZAPATA EJE C-12 ZAPATA EJE E-6 | 2026-08-28 | 9/25/2026 12:00:00 AM |  | 28 | 21 | 22 | 105 | AUTOCOMPAC | 21 | AUTOCOMPAC-21-28 | 2026-10-29 | NUEVO | 2026-10-29 |  | 1 | 19.9 | 3 | 23.37778 | 17.5
VIALE 26 | PL23 |  | Concreto | MUROS SEMISOTANO PLATFORMAS EJES A-11-10-10-9 A-8 | 2026-08-27 | 9/24/2026 12:00:00 AM |  | 28 | 21 | 31.2 | 149 | MURO | 21 | MURO-21-28 | 2026-10-29 | NUEVO | 2026-10-29 | 21 | 10.2 | 30 | 3 | 25.25556 | 17.5
VIALE 26 | PL23 |  | Concreto | MUROS SEMISOTANO PLATFORMAS EJES A-11-10-10-9 A-8 | 2026-08-27 | 9/24/2026 12:00:00 AM |  | 28 | 21 | 30.4 | 145 | MURO | 21 | MURO-21-28 | 2026-10-29 | NUEVO | 2026-10-29 | 21 | 9.4 | 30 | 3 | 25.25556 | 17.5
VIALE 26 | PL23 |  | Concreto | MUROS SEMISOTANO PLATFORMAS EJES A-11-10-10-9 A-8 | 2026-08-27 | 9/24/2026 12:00:00 AM |  | 28 | 21 | 28.4 | 135 | MURO | 21 | MURO-21-28 | 2026-10-29 | NUEVO | 2026-10-29 | 21 | 7.4 | 30 | 3 | 25.25556 | 17.5
VIALE 26 | SC 05 |  | Concreto | VIGAS CIMENTACION PLACA SUPERIOR EJE 1-3 ENTRE A Y F-SC | 2026-08-27 | 9/24/2026 12:00:00 AM |  | 28 | 21 | 19.8 | 94 | PLACA | 21 | PLACA-21-28 | 2026-10-29 | NUEVO | 2026-10-29 | 21 | -1.2 | 18.9 | 3 | 22.93333 | 17.5
VIALE 26 | SC 05 |  | Concreto | VIGAS CIMENTACION PLACA SUPERIOR EJE 1-3 ENTRE A Y F-SC | 2026-08-27 | 9/24/2026 12:00:00 AM |  | 28 | 21 | 18.2 | 86 | PLACA | 21 | PLACA-21-28 | 2026-10-29 | NUEVO | 2026-10-29 | 21 | -2.8 | 18.9 | 3 | 22.93333 | 17.5
VIALE 26 | SC 05 |  | Concreto | VIGAS CIMENTACION PLACA SUPERIOR EJE 1-3 ENTRE A Y F-SC | 2026-08-27 | 9/24/2026 12:00:00 AM |  | 28 | 21 | 18.7 | 89 | PLACA | 21 | PLACA-21-28 | 2026-10-29 | NUEVO | 2026-10-29 | 21 | -2.3 | 18.9 | 3 | 22.93333 | 17.5
VIALE 26 | SC 06 |  | Concreto | VIGAS CIMENTACION PLACA SUPERIOR EJE 1-3 ENTRE A-F-SC | 2026-08-27 | 9/24/2026 12:00:00 AM |  | 28 | 21 | 28.8 | 137 | PLACA | 21 | PLACA-21-28 | 2026-10-29 | NUEVO | 2026-10-29 | 21 | 7.8 | 26.63333 | 3 | 25.17778 | 17.5
VIALE 26 | SC 06 |  | Concreto | VIGAS CIMENTACION PLACA SUPERIOR EJE 1-3 ENTRE A-F-SC | 2026-08-27 | 9/24/2026 12:00:00 AM |  | 28 | 21 | 25.1 | 120 | PLACA | 21 | PLACA-21-28 | 2026-10-29 | NUEVO | 2026-10-29 | 21 | 4.1 | 26.63333 | 3 | 25.17778 | 17.5
VIALE 26 | SC 06 |  | Concreto | VIGAS CIMENTACION PLACA SUPERIOR EJE 1-3 ENTRE A-F-SC | 2026-08-27 | 9/24/2026 12:00:00 AM |  | 28 | 21 | 26 | 124 | PLACA | 21 | PLACA-21-28 | 2026-10-29 | NUEVO | 2026-10-29 | 21 | 5 | 26.63333 | 3 | 25.17778 | 17.5
VIALE 26 | PL21 |  | Concreto | COLIMNA PLATAFORMA EJE D-11, ZARPA EJE A-TR5 | 2026-08-26 | 9/23/2026 12:00:00 AM |  | 28 | 21 | 23.3 | 111 | AUTOCOMPAC | 21 | AUTOCOMPAC-21-28 | 2026-10-29 | NUEVO | 2026-10-29 |  | 2.3 | 23.9 | 3 | 23.14444 | 17.5
VIALE 26 | PL21 |  | Concreto | COLIMNA PLATAFORMA EJE D-11, ZARPA EJE A-TR5 | 2026-08-26 | 9/23/2026 12:00:00 AM |  | 28 | 21 | 23.7 | 113 | AUTOCOMPAC | 21 | AUTOCOMPAC-21-28 | 2026-10-29 | NUEVO | 2026-10-29 |  | 2.7 | 23.9 | 3 | 23.14444 | 17.5
VIALE 26 | PL21 |  | Concreto | COLIMNA PLATAFORMA EJE D-11, ZARPA EJE A-TR5 | 2026-08-26 | 9/23/2026 12:00:00 AM |  | 28 | 21 | 24.7 | 117 | AUTOCOMPAC | 21 | AUTOCOMPAC-21-28 | 2026-10-29 | NUEVO | 2026-10-29 |  | 3.7 | 23.9 | 3 | 23.14444 | 17.5
VIALE 26 | PL22 |  | Concreto | PLACA PISO 1 PLATAFORMA EJES C-E ENTRE 9-11 | 2026-08-26 | 9/23/2026 12:00:00 AM |  | 28 | 21 | 22.3 | 106 | PLACA | 21 | PLACA-21-28 | 2026-10-29 | NUEVO | 2026-10-29 | 21 | 1.3 | 22.2 | 3 | 24.24444 | 17.5
VIALE 26 | PL22 |  | Concreto | PLACA PISO 1 PLATAFORMA EJES C-E ENTRE 9-11 | 2026-08-26 | 9/23/2026 12:00:00 AM |  | 28 | 21 | 21.1 | 100 | PLACA | 21 | PLACA-21-28 | 2026-10-29 | NUEVO | 2026-10-29 | 21 | 0.1 | 22.2 | 3 | 24.24444 | 17.5
VIALE 26 | PL22 |  | Concreto | PLACA PISO 1 PLATAFORMA EJES C-E ENTRE 9-11 | 2026-08-26 | 9/23/2026 12:00:00 AM |  | 28 | 21 | 23.2 | 111 | PLACA | 21 | PLACA-21-28 | 2026-10-29 | NUEVO | 2026-10-29 | 21 | 2.2 | 22.2 | 3 | 24.24444 | 17.5
VIALE 26 | PL20 |  | Concreto | PLATAFORMA MURO EJE B , PARAMENTO , COLUMNA EJE B12 ZARPA A-8 | 2026-08-25 | 9/22/2026 12:00:00 AM |  | 28 | 21 | 25.8 | 123 | MURO | 21 | MURO-21-28 | 2026-10-29 | NUEVO | 2026-10-29 | 21 | 4.8 | 25.96667 | 3 | 24.02222 | 17.5
VIALE 26 | PL20 |  | Concreto | PLATAFORMA MURO EJE B , PARAMENTO , COLUMNA EJE B12 ZARPA A-8 | 2026-08-25 | 9/22/2026 12:00:00 AM |  | 28 | 21 | 27 | 128 | MURO | 21 | MURO-21-28 | 2026-10-29 | NUEVO | 2026-10-29 | 21 | 6 | 25.96667 | 3 | 24.02222 | 17.5
VIALE 26 | PL20 |  | Concreto | PLATAFORMA MURO EJE B , PARAMENTO , COLUMNA EJE B12 ZARPA A-8 | 2026-08-25 | 9/22/2026 12:00:00 AM |  | 28 | 21 | 25.1 | 119 | MURO | 21 | MURO-21-28 | 2026-10-29 | NUEVO | 2026-10-29 | 21 | 4.1 | 25.96667 | 3 | 24.02222 | 17.5
VIALE 26 | SC 04 |  | Concreto | TORTA INFERIOR SALON COMUNAL EJE A-D 1Y3 | 2026-08-25 | 9/22/2026 12:00:00 AM |  | 28 | 21 | 33.2 | 158 | MURO | 21 | MURO-21-28 | 2026-10-29 | NUEVO | 2026-10-29 | 21 | 12.2 | 33.93333 | 3 | 27.36667 | 17.5
VIALE 26 | SC 04 |  | Concreto | TORTA INFERIOR SALON COMUNAL EJE A-D 1Y3 | 2026-08-25 | 9/22/2026 12:00:00 AM |  | 28 | 21 | 34.3 | 163 | MURO | 21 | MURO-21-28 | 2026-10-29 | NUEVO | 2026-10-29 | 21 | 13.3 | 33.93333 | 3 | 27.36667 | 17.5
VIALE 26 | SC 04 |  | Concreto | TORTA INFERIOR SALON COMUNAL EJE A-D 1Y3 | 2026-08-25 | 9/22/2026 12:00:00 AM |  | 28 | 21 | 34.3 | 163 | MURO | 21 | MURO-21-28 | 2026-10-29 | NUEVO | 2026-10-29 | 21 | 13.3 | 33.93333 | 3 | 27.36667 | 17.5
VIALE 26 | PL 19 |  | Concreto | MURO SEMISOTANO PLATAFORMA EJES A-10,9 | 2026-08-24 | 9/21/2026 12:00:00 AM |  | 28 | 21 | 30.9 | 147 | MURO | 21 | MURO-21-28 | 2026-10-29 | NUEVO | 2026-10-29 | 21 | 9.9 | 29.7 | 3 | 29.86667 | 17.5
VIALE 26 | PL 19 |  | Concreto | MURO SEMISOTANO PLATAFORMA EJES A-10,9 | 2026-08-24 | 9/21/2026 12:00:00 AM |  | 28 | 21 | 28.8 | 137 | MURO | 21 | MURO-21-28 | 2026-10-29 | NUEVO | 2026-10-29 | 21 | 7.8 | 29.7 | 3 | 29.86667 | 17.5
VIALE 26 | PL 19 |  | Concreto | MURO SEMISOTANO PLATAFORMA EJES A-10,9 | 2026-08-24 | 9/21/2026 12:00:00 AM |  | 28 | 21 | 29.4 | 140 | MURO | 21 | MURO-21-28 | 2026-10-29 | NUEVO | 2026-10-29 | 21 | 8.4 | 29.7 | 3 | 29.86667 | 17.5
VIALE 26 | PL 18 |  | Concreto | CIMENTACION PLATAFORMA ZARPA EJE A-9 VIGA Y ZAPATA 6-BCD | 2026-08-22 | 9/19/2026 12:00:00 AM |  | 28 | 21 | 17.6 | 84 | AUTOCOMPAC | 21 | AUTOCOMPAC-21-28 | 2026-10-29 | NUEVO | 2026-10-29 |  | -3.4 | 18.13333 | 3 | 27.25556 | 17.5
VIALE 26 | PL 18 |  | Concreto | CIMENTACION PLATAFORMA ZARPA EJE A-9 VIGA Y ZAPATA 6-BCD | 2026-08-22 | 9/19/2026 12:00:00 AM |  | 28 | 21 | 18.6 | 89 | AUTOCOMPAC | 21 | AUTOCOMPAC-21-28 | 2026-10-29 | NUEVO | 2026-10-29 |  | -2.4 | 18.13333 | 3 | 27.25556 | 17.5
VIALE 26 | PL 18 |  | Concreto | CIMENTACION PLATAFORMA ZARPA EJE A-9 VIGA Y ZAPATA 6-BCD | 2026-08-22 | 9/19/2026 12:00:00 AM |  | 28 | 21 | 18.2 | 86 | AUTOCOMPAC | 21 | AUTOCOMPAC-21-28 | 2026-10-29 | NUEVO | 2026-10-29 |  | -2.8 | 18.13333 | 3 | 27.25556 | 17.5
VIALE 26 | PL 16 |  | Concreto | COLUMNAS PLATAFORMA EJES E,8-6-B,C,D,E ZAPATAS B-12 | 2026-08-21 | 9/18/2026 12:00:00 AM |  | 28 | 21 | 24.6 | 117 | MURO | 21 | MURO-21-28 | 2026-10-29 | NUEVO | 2026-10-29 | 21 | 3.6 | 25.06667 | 3 | 24.3 | 17.5
VIALE 26 | PL 16 |  | Concreto | COLUMNAS PLATAFORMA EJES E,8-6-B,C,D,E ZAPATAS B-12 | 2026-08-21 | 9/18/2026 12:00:00 AM |  | 28 | 21 | 25.1 | 119 | MURO | 21 | MURO-21-28 | 2026-10-29 | NUEVO | 2026-10-29 | 21 | 4.1 | 25.06667 | 3 | 24.3 | 17.5
VIALE 26 | PL 16 |  | Concreto | COLUMNAS PLATAFORMA EJES E,8-6-B,C,D,E ZAPATAS B-12 | 2026-08-21 | 9/18/2026 12:00:00 AM |  | 28 | 21 | 25.5 | 121 | MURO | 21 | MURO-21-28 | 2026-10-29 | NUEVO | 2026-10-29 | 21 | 4.5 | 25.06667 | 3 | 24.3 | 17.5
VIALE 26 | PL 17 |  | Concreto | PLATAFORMA ZARPA EJE A-10-B-12, MURO EJE E-11 | 2026-08-21 | 9/18/2026 12:00:00 AM |  | 28 | 21 | 31.5 | 150 | MURO | 21 | MURO-21-28 | 2026-10-29 | NUEVO | 2026-10-29 | 21 | 10.5 | 31.56667 | 3 | 24.92222 | 17.5
VIALE 26 | PL 17 |  | Concreto | PLATAFORMA ZARPA EJE A-10-B-12, MURO EJE E-11 | 2026-08-21 | 9/18/2026 12:00:00 AM |  | 28 | 21 | 31.3 | 149 | MURO | 21 | MURO-21-28 | 2026-10-29 | NUEVO | 2026-10-29 | 21 | 10.3 | 31.56667 | 3 | 24.92222 | 17.5
VIALE 26 | PL 17 |  | Concreto | PLATAFORMA ZARPA EJE A-10-B-12, MURO EJE E-11 | 2026-08-21 | 9/18/2026 12:00:00 AM |  | 28 | 21 | 31.9 | 152 | MURO | 21 | MURO-21-28 | 2026-10-29 | NUEVO | 2026-10-29 | 21 | 10.9 | 31.56667 | 3 | 24.92222 | 17.5
VIALE 26 | PL15 |  | Concreto | VIGAS Y ZAPATAS DE PLATAFORMA EJE 6 D-F ZAPATAS A-11 | 2026-08-19 | 9/16/2026 12:00:00 AM |  | 28 | 21 | 29.6 | 141 | AUTOCOMPAC | 21 | AUTOCOMPAC-21-28 | 2026-10-29 | NUEVO | 2026-10-29 |  | 8.6 | 30 | 3 | 28.87778 | 17.5
VIALE 26 | PL15 |  | Concreto | VIGAS Y ZAPATAS DE PLATAFORMA EJE 6 D-F ZAPATAS A-11 | 2026-08-19 | 9/16/2026 12:00:00 AM |  | 28 | 21 | 31 | 148 | AUTOCOMPAC | 21 | AUTOCOMPAC-21-28 | 2026-10-29 | NUEVO | 2026-10-29 |  | 10 | 30 | 3 | 28.87778 | 17.5
VIALE 26 | PL15 |  | Concreto | VIGAS Y ZAPATAS DE PLATAFORMA EJE 6 D-F ZAPATAS A-11 | 2026-08-19 | 9/16/2026 12:00:00 AM |  | 28 | 21 | 29.4 | 140 | AUTOCOMPAC | 21 | AUTOCOMPAC-21-28 | 2026-10-29 | NUEVO | 2026-10-29 |  | 8.4 | 30 | 3 | 28.87778 | 17.5
VIALE 26 | SC03 |  | Concreto | PLACA CIMENTACION TORTA INFERIOR EJE F AL I ENTRE 1 Y2 | 2026-08-18 | 9/15/2026 12:00:00 AM |  | 28 | 21 | 28.9 | 137 | PLACA | 21 | PLACA-21-28 | 2026-10-29 | NUEVO | 2026-10-29 | 21 | 7.9 | 27.26667 | 3 | 29.61111 | 17.5
VIALE 26 | SC03 |  | Concreto | PLACA CIMENTACION TORTA INFERIOR EJE F AL I ENTRE 1 Y2 | 2026-08-18 | 9/15/2026 12:00:00 AM |  | 28 | 21 | 29.1 | 139 | PLACA | 21 | PLACA-21-28 | 2026-10-29 | NUEVO | 2026-10-29 | 21 | 8.1 | 27.26667 | 3 | 29.61111 | 17.5
VIALE 26 | SC03 |  | Concreto | PLACA CIMENTACION TORTA INFERIOR EJE F AL I ENTRE 1 Y2 | 2026-08-18 | 9/15/2026 12:00:00 AM |  | 28 | 21 | 23.8 | 113 | PLACA | 21 | PLACA-21-28 | 2026-10-29 | NUEVO | 2026-10-29 | 21 | 2.8 | 27.26667 | 3 | 29.61111 | 17.5
VIALE 26 | PL 14 |  | Concreto | VIGAS Y ZAPATAS DE PLATAFORMA EJE 6 ENTRRE B-C | 2026-08-14 | 9/11/2026 12:00:00 AM |  | 28 | 21 | 24.6 | 117 | AUTOCOMPAC | 21 | AUTOCOMPAC-21-28 | 2026-10-29 | NUEVO | 2026-10-29 |  | 3.6 | 24.66667 | 3 | 27.31111 | 17.5
VIALE 26 | PL 14 |  | Concreto | VIGAS Y ZAPATAS DE PLATAFORMA EJE 6 ENTRRE B-C | 2026-08-14 | 9/11/2026 12:00:00 AM |  | 28 | 21 | 24.6 | 117 | AUTOCOMPAC | 21 | AUTOCOMPAC-21-28 | 2026-10-29 | NUEVO | 2026-10-29 |  | 3.6 | 24.66667 | 3 | 27.31111 | 17.5
VIALE 26 | PL 14 |  | Concreto | VIGAS Y ZAPATAS DE PLATAFORMA EJE 6 ENTRRE B-C | 2026-08-14 | 9/11/2026 12:00:00 AM |  | 28 | 21 | 24.8 | 118 | AUTOCOMPAC | 21 | AUTOCOMPAC-21-28 | 2026-10-29 | NUEVO | 2026-10-29 |  | 3.8 | 24.66667 | 3 | 27.31111 | 17.5
VIALE 26 | SC02 |  | Concreto | PLACA CIMENTACION TORTA INFERIOR EJE F AL I ENTRE 1 Y2 | 2026-08-14 | 9/11/2026 12:00:00 AM |  | 28 | 21 | 31.4 | 149 | PLACA | 21 | PLACA-21-28 | 2026-10-29 | NUEVO | 2026-10-29 | 21 | 10.4 | 30.86667 | 3 | 27.6 | 17.5
VIALE 26 | SC02 |  | Concreto | PLACA CIMENTACION TORTA INFERIOR EJE F AL I ENTRE 1 Y2 | 2026-08-14 | 9/11/2026 12:00:00 AM |  | 28 | 21 | 31.1 | 148 | PLACA | 21 | PLACA-21-28 | 2026-10-29 | NUEVO | 2026-10-29 | 21 | 10.1 | 30.86667 | 3 | 27.6 | 17.5
VIALE 26 | SC02 |  | Concreto | PLACA CIMENTACION TORTA INFERIOR EJE F AL I ENTRE 1 Y2 | 2026-08-14 | 9/11/2026 12:00:00 AM |  | 28 | 21 | 30.1 | 143 | PLACA | 21 | PLACA-21-28 | 2026-10-29 | NUEVO | 2026-10-29 | 21 | 9.1 | 30.86667 | 3 | 27.6 | 17.5
VIALE 26 | PL 11 |  | Concreto | VIGAS DE PLATAFORMA PISO 1 EJES ,CB-9,7 | 2026-08-11 | 9/8/2026 12:00:00 AM |  | 28 | 21 | 27.3 | 130 | AUTOCOMPAC | 21 | AUTOCOMPAC-21-28 | 2026-10-29 | NUEVO | 2026-10-29 |  | 6.3 | 26.23333 | 3 | 27.25556 | 17.5
VIALE 26 | PL 11 |  | Concreto | VIGAS DE PLATAFORMA PISO 1 EJES ,CB-9,7 | 2026-08-11 | 9/8/2026 12:00:00 AM |  | 28 | 21 | 25.6 | 122 | AUTOCOMPAC | 21 | AUTOCOMPAC-21-28 | 2026-10-29 | NUEVO | 2026-10-29 |  | 4.6 | 26.23333 | 3 | 27.25556 | 17.5
VIALE 26 | PL 11 |  | Concreto | VIGAS DE PLATAFORMA PISO 1 EJES ,CB-9,7 | 2026-08-11 | 9/8/2026 12:00:00 AM |  | 28 | 21 | 25.8 | 123 | AUTOCOMPAC | 21 | AUTOCOMPAC-21-28 | 2026-10-29 | NUEVO | 2026-10-29 |  | 4.8 | 26.23333 | 3 | 27.25556 | 17.5
VIALE 26 | PL12 |  | Concreto | PLACA DE PLATAFORMA PISO 1 EJES ,CB-9,7 | 2026-08-11 | 9/8/2026 12:00:00 AM |  | 28 | 21 | 23 | 110 | PLACA | 21 | PLACA-21-28 | 2026-10-29 | NUEVO | 2026-10-29 | 21 | 2 | 22.9 | 3 | 26.66667 | 17.5
VIALE 26 | PL12 |  | Concreto | PLACA DE PLATAFORMA PISO 1 EJES ,CB-9,7 | 2026-08-11 | 9/8/2026 12:00:00 AM |  | 28 | 21 | 23.1 | 110 | PLACA | 21 | PLACA-21-28 | 2026-10-29 | NUEVO | 2026-10-29 | 21 | 2.1 | 22.9 | 3 | 26.66667 | 17.5
VIALE 26 | PL12 |  | Concreto | PLACA DE PLATAFORMA PISO 1 EJES ,CB-9,7 | 2026-08-11 | 9/8/2026 12:00:00 AM |  | 28 | 21 | 22.6 | 108 | PLACA | 21 | PLACA-21-28 | 2026-10-29 | NUEVO | 2026-10-29 | 21 | 1.6 | 22.9 | 3 | 26.66667 | 17.5
VIALE 26 | E- T1 04 |  | Concreto | VIGAS CUBIERTA ESCALERA PISO 14 A CUBIERTA | 2026-08-08 | 9/5/2026 12:00:00 AM |  | 28 | 21 | 47.5 | 226 | AUTOCOMPAC | 21 | AUTOCOMPAC-21-28 | 2026-10-29 | NUEVO | 2026-10-29 |  | 26.5 | 45.9 | 3 | 31.67778 | 17.5
VIALE 26 | E- T1 04 |  | Concreto | VIGAS CUBIERTA ESCALERA PISO 14 A CUBIERTA | 2026-08-08 | 9/5/2026 12:00:00 AM |  | 28 | 21 | 46.2 | 220 | AUTOCOMPAC | 21 | AUTOCOMPAC-21-28 | 2026-10-29 | NUEVO | 2026-10-29 |  | 25.2 | 45.9 | 3 | 31.67778 | 17.5
VIALE 26 | E- T1 04 |  | Concreto | VIGAS CUBIERTA ESCALERA PISO 14 A CUBIERTA | 2026-08-08 | 9/5/2026 12:00:00 AM |  | 28 | 21 | 44 | 209 | AUTOCOMPAC | 21 | AUTOCOMPAC-21-28 | 2026-10-29 | NUEVO | 2026-10-29 |  | 23 | 45.9 | 3 | 31.67778 | 17.5
VIALE 26 | PL 10 |  | Concreto | COLUMNAS PLATAFORMA EJE E-11 10,7 D-7,4 MYUROA M1 EJES D-E -7 | 2026-08-08 | 9/5/2026 12:00:00 AM |  | 28 | 21 | 24.6 | 117 | MURO | 21 | MURO-21-28 | 2026-10-29 | NUEVO | 2026-10-29 | 21 | 3.6 | 24.13333 | 3 | 30.97778 | 17.5
VIALE 26 | PL 10 |  | Concreto | COLUMNAS PLATAFORMA EJE E-11 10,7 D-7,4 MYUROA M1 EJES D-E -7 | 2026-08-08 | 9/5/2026 12:00:00 AM |  | 28 | 21 | 23.9 | 114 | MURO | 21 | MURO-21-28 | 2026-10-29 | NUEVO | 2026-10-29 | 21 | 2.9 | 24.13333 | 3 | 30.97778 | 17.5
VIALE 26 | PL 10 |  | Concreto | COLUMNAS PLATAFORMA EJE E-11 10,7 D-7,4 MYUROA M1 EJES D-E -7 | 2026-08-08 | 9/5/2026 12:00:00 AM |  | 28 | 21 | 23.9 | 114 | MURO | 21 | MURO-21-28 | 2026-10-29 | NUEVO | 2026-10-29 | 21 | 2.9 | 24.13333 | 3 | 30.97778 | 17.5
VIALE 26 | P-T1 86 |  | Concreto | Placa y cubierta de escalera | 2026-08-03 | 8/31/2026 12:00:00 AM |  | 28 | 21 | 22.6 | 108 | PLACA | 21 | PLACA-21-28 | 2026-10-29 | NUEVO | 2026-10-29 | 21 | 1.6 | 22.7 | 3 | 30.91111 | 17.5
VIALE 26 | P-T1 86 |  | Concreto | Placa y cubierta de escalera | 2026-08-03 | 8/31/2026 12:00:00 AM |  | 28 | 21 | 19.6 | 93 | PLACA | 21 | PLACA-21-28 | 2026-10-29 | NUEVO | 2026-10-29 | 21 | -1.4 | 22.7 | 3 | 30.91111 | 17.5
VIALE 26 | P-T1 86 |  | Concreto | Placa y cubierta de escalera | 2026-08-03 | 8/31/2026 12:00:00 AM |  | 28 | 21 | 25.9 | 123 | PLACA | 21 | PLACA-21-28 | 2026-10-29 | NUEVO | 2026-10-29 | 21 | 4.9 | 22.7 | 3 | 30.91111 | 17.5
VIALE 26 | PL10 |  | Concreto | Cimentacion plataforma viga zapata ejes 7,8,9, | 2026-07-31 | 8/28/2026 12:00:00 AM |  | 28 | 21 | 25.2 | 120 | AUTOCOMPAC | 21 | AUTOCOMPAC-21-28 | 2026-10-29 | NUEVO | 2026-10-29 |  | 4.2 | 25.1 | 3 | 23.97778 | 17.5
VIALE 26 | PL10 |  | Concreto | Cimentacion plataforma viga zapata ejes 7,8,9, | 2026-07-31 | 8/28/2026 12:00:00 AM |  | 28 | 21 | 25 | 119 | AUTOCOMPAC | 21 | AUTOCOMPAC-21-28 | 2026-10-29 | NUEVO | 2026-10-29 |  | 4 | 25.1 | 3 | 23.97778 | 17.5
VIALE 26 | PL10 |  | Concreto | Cimentacion plataforma viga zapata ejes 7,8,9, | 2026-07-31 | 8/28/2026 12:00:00 AM |  | 28 | 21 | 25.1 | 119 | AUTOCOMPAC | 21 | AUTOCOMPAC-21-28 | 2026-10-29 | NUEVO | 2026-10-29 |  | 4.1 | 25.1 | 3 | 23.97778 | 17.5
VIALE 26 | M-T1 108 |  | Concreto | Muros T1 Cubierta ejes H-D M=6,21 | 2026-07-28 | 8/25/2026 12:00:00 AM |  | 28 | 21 | 48.8 | 232 | MURO | 21 | MURO-21-28 | 2026-10-29 | NUEVO | 2026-10-29 | 21 | 27.8 | 49.16667 | 3 | 32.32222 | 17.5
VIALE 26 | M-T1 108 |  | Concreto | Muros T1 Cubierta ejes H-D M=6,21 | 2026-07-28 | 8/25/2026 12:00:00 AM |  | 28 | 21 | 49.1 | 234 | MURO | 21 | MURO-21-28 | 2026-10-29 | NUEVO | 2026-10-29 | 21 | 28.1 | 49.16667 | 3 | 32.32222 | 17.5
VIALE 26 | M-T1 108 |  | Concreto | Muros T1 Cubierta ejes H-D M=6,21 | 2026-07-28 | 8/25/2026 12:00:00 AM |  | 28 | 21 | 49.6 | 236 | MURO | 21 | MURO-21-28 | 2026-10-29 | NUEVO | 2026-10-29 | 21 | 28.6 | 49.16667 | 3 | 32.32222 | 17.5
VIALE 26 | PL 09 |  | Concreto | Vigas eje E-9 a 11 y zapata ejes E, 9, 10, 11 | 2026-07-25 | 8/22/2026 12:00:00 AM |  | 28 | 21 | 26.7 | 127 | AUTOCOMPAC | 21 | AUTOCOMPAC-21-28 | 2026-10-29 | NUEVO | 2026-10-29 |  | 5.7 | 27.06667 | 3 | 33.77778 | 17.5
VIALE 26 | PL 09 |  | Concreto | Vigas eje E-9 a 11 y zapata ejes E, 9, 10, 11 | 2026-07-25 | 8/22/2026 12:00:00 AM |  | 28 | 21 | 26.8 | 128 | AUTOCOMPAC | 21 | AUTOCOMPAC-21-28 | 2026-10-29 | NUEVO | 2026-10-29 |  | 5.8 | 27.06667 | 3 | 33.77778 | 17.5
VIALE 26 | PL 09 |  | Concreto | Vigas eje E-9 a 11 y zapata ejes E, 9, 10, 11 | 2026-07-25 | 8/22/2026 12:00:00 AM |  | 28 | 21 | 27.7 | 132 | AUTOCOMPAC | 21 | AUTOCOMPAC-21-28 | 2026-10-29 | NUEVO | 2026-10-29 |  | 6.7 | 27.06667 | 3 | 33.77778 | 17.5
VIALE 26 | M-T1 107 |  | Concreto | Sobre recorrido de ascensores y escalera eje 1 al 2 | 2026-07-22 | 8/19/2026 12:00:00 AM |  | 28 | 21 | 35.1 | 167 | AUTOCOMPAC | 21 | AUTOCOMPAC-21-28 | 2026-10-29 | NUEVO | 2026-10-29 |  | 14.1 | 34.66667 | 3 | 36.96667 | 17.5
VIALE 26 | M-T1 107 |  | Concreto | Sobre recorrido de ascensores y escalera eje 1 al 2 | 2026-07-22 | 8/19/2026 12:00:00 AM |  | 28 | 21 | 35.7 | 170 | AUTOCOMPAC | 21 | AUTOCOMPAC-21-28 | 2026-10-29 | NUEVO | 2026-10-29 |  | 14.7 | 34.66667 | 3 | 36.96667 | 17.5
VIALE 26 | M-T1 107 |  | Concreto | Sobre recorrido de ascensores y escalera eje 1 al 2 | 2026-07-22 | 8/19/2026 12:00:00 AM |  | 28 | 21 | 33.2 | 158 | AUTOCOMPAC | 21 | AUTOCOMPAC-21-28 | 2026-10-29 | NUEVO | 2026-10-29 |  | 12.2 | 34.66667 | 3 | 36.96667 | 17.5
VIALE 26 | PL-07 |  | Concreto | Plataforma vigas eje 11 a 9 entre B-C P1 | 2026-07-18 | 8/15/2026 12:00:00 AM |  | 28 | 21 | 26 | 124 | AUTOCOMPAC | 21 | AUTOCOMPAC-21-28 | 2026-10-29 | NUEVO | 2026-10-29 |  | 5 | 25.43333 | 3 | 29.05556 | 17.5
VIALE 26 | PL-07 |  | Concreto | Plataforma vigas eje 11 a 9 entre B-C P1 | 2026-07-18 | 8/15/2026 12:00:00 AM |  | 28 | 21 | 26.1 | 124 | AUTOCOMPAC | 21 | AUTOCOMPAC-21-28 | 2026-10-29 | NUEVO | 2026-10-29 |  | 5.1 | 25.43333 | 3 | 29.05556 | 17.5
VIALE 26 | PL-07 |  | Concreto | Plataforma vigas eje 11 a 9 entre B-C P1 | 2026-07-18 | 8/15/2026 12:00:00 AM |  | 28 | 21 | 24.2 | 115 | AUTOCOMPAC | 21 | AUTOCOMPAC-21-28 | 2026-10-29 | NUEVO | 2026-10-29 |  | 3.2 | 25.43333 | 3 | 29.05556 | 17.5
VIALE 26 | PL-08 |  | Concreto | Plataforma placa eje 11 a 9 entre B-C P1 | 2026-07-18 | 8/15/2026 12:00:00 AM |  | 28 | 21 | 20.2 | 96 | PLACA | 21 | PLACA-21-28 | 2026-10-29 | NUEVO | 2026-10-29 | 21 | -0.8 | 20.9 | 3 | 27 | 17.5
VIALE 26 | PL-08 |  | Concreto | Plataforma placa eje 11 a 9 entre B-C P1 | 2026-07-18 | 8/15/2026 12:00:00 AM |  | 28 | 21 | 21.4 | 102 | PLACA | 21 | PLACA-21-28 | 2026-10-29 | NUEVO | 2026-10-29 | 21 | 0.4 | 20.9 | 3 | 27 | 17.5
VIALE 26 | PL-08 |  | Concreto | Plataforma placa eje 11 a 9 entre B-C P1 | 2026-07-18 | 8/15/2026 12:00:00 AM |  | 28 | 21 | 21.1 | 100 | PLACA | 21 | PLACA-21-28 | 2026-10-29 | NUEVO | 2026-10-29 | 21 | 0.1 | 20.9 | 3 | 27 | 17.5
VIALE 26 | PL-06 |  | Concreto | Plataforma columnas eje 8 a 7 entre B-C | 2026-07-17 | 8/14/2026 12:00:00 AM |  | 28 | 21 | 22.2 | 106 | MURO | 21 | MURO-21-28 | 2026-10-29 | NUEVO | 2026-10-29 | 21 | 1.2 | 24.86667 | 3 | 23.73333 | 17.5
VIALE 26 | PL-06 |  | Concreto | Plataforma columnas eje 8 a 7 entre B-C | 2026-07-17 | 8/14/2026 12:00:00 AM |  | 28 | 21 | 22.3 | 106 | MURO | 21 | MURO-21-28 | 2026-10-29 | NUEVO | 2026-10-29 | 21 | 1.3 | 24.86667 | 3 | 23.73333 | 17.5
VIALE 26 | PL-06 |  | Concreto | Plataforma columnas eje 8 a 7 entre B-C | 2026-07-17 | 8/14/2026 12:00:00 AM |  | 28 | 21 | 30.1 | 143 | MURO | 21 | MURO-21-28 | 2026-10-29 | NUEVO | 2026-10-29 | 21 | 9.1 | 24.86667 | 3 | 23.73333 | 17.5
VIALE 26 | P-T1 85 |  | Concreto | Viga cubierta T1 eje A-2 y 14 / Viga intermedia de ascensores y escalera / escalera P13 a P14 T1 | 2026-07-15 | 8/12/2026 12:00:00 AM |  | 28 | 21 | 38.7 | 184 | AUTOCOMPAC | 21 | AUTOCOMPAC-21-28 | 2026-10-29 | NUEVO | 2026-10-29 |  | 17.7 | 31.26667 | 3 | 25.67778 | 17.5
VIALE 26 | P-T1 85 |  | Concreto | Viga cubierta T1 eje A-2 y 14 / Viga intermedia de ascensores y escalera / escalera P13 a P14 T1 | 2026-07-15 | 8/12/2026 12:00:00 AM |  | 28 | 21 | 29 | 138 | AUTOCOMPAC | 21 | AUTOCOMPAC-21-28 | 2026-10-29 | NUEVO | 2026-10-29 |  | 8 | 31.26667 | 3 | 25.67778 | 17.5
VIALE 26 | P-T1 85 |  | Concreto | Viga cubierta T1 eje A-2 y 14 / Viga intermedia de ascensores y escalera / escalera P13 a P14 T1 | 2026-07-15 | 8/12/2026 12:00:00 AM |  | 28 | 21 | 26.1 | 124 | AUTOCOMPAC | 21 | AUTOCOMPAC-21-28 | 2026-10-29 | NUEVO | 2026-10-29 |  | 5.1 | 31.26667 | 3 | 25.67778 | 17.5
VIALE 26 | M-T1 106 |  | Concreto | Muros T1 cubierta / escalera y ascensor (eje 3 HyD) | 2026-07-09 | 8/6/2026 12:00:00 AM |  | 28 | 21 | 44.1 | 210 | MURO | 21 | MURO-21-28 | 2026-10-29 | NUEVO | 2026-10-29 | 21 | 23.1 | 43.8 | 3 | 33.31111 | 17.5
VIALE 26 | M-T1 106 |  | Concreto | Muros T1 cubierta / escalera y ascensor (eje 3 HyD) | 2026-07-09 | 8/6/2026 12:00:00 AM |  | 28 | 21 | 44.2 | 210 | MURO | 21 | MURO-21-28 | 2026-10-29 | NUEVO | 2026-10-29 | 21 | 23.2 | 43.8 | 3 | 33.31111 | 17.5
VIALE 26 | M-T1 106 |  | Concreto | Muros T1 cubierta / escalera y ascensor (eje 3 HyD) | 2026-07-09 | 8/6/2026 12:00:00 AM |  | 28 | 21 | 43.1 | 205 | MURO | 21 | MURO-21-28 | 2026-10-29 | NUEVO | 2026-10-29 | 21 | 22.1 | 43.8 | 3 | 33.31111 | 17.5
VIALE 26 | PL-05 |  | Concreto | ZAPATA PLATAFORMA CIMENTACION EJE 7D | 2026-07-07 | 8/4/2026 12:00:00 AM |  | 28 | 21 | 26.8 | 127 | AUTOCOMPAC | 21 | AUTOCOMPAC-21-28 | 2026-10-29 | NUEVO | 2026-10-29 |  | 5.8 | 28.26667 | 3 | 34.44444 | 17.5
VIALE 26 | PL-05 |  | Concreto | ZAPATA PLATAFORMA CIMENTACION EJE 7D | 2026-07-07 | 8/4/2026 12:00:00 AM |  | 28 | 21 | 28.9 | 138 | AUTOCOMPAC | 21 | AUTOCOMPAC-21-28 | 2026-10-29 | NUEVO | 2026-10-29 |  | 7.9 | 28.26667 | 3 | 34.44444 | 17.5
VIALE 26 | PL-05 |  | Concreto | ZAPATA PLATAFORMA CIMENTACION EJE 7D | 2026-07-07 | 8/4/2026 12:00:00 AM |  | 28 | 21 | 29.1 | 138 | AUTOCOMPAC | 21 | AUTOCOMPAC-21-28 | 2026-10-29 | NUEVO | 2026-10-29 |  | 8.1 | 28.26667 | 3 | 34.44444 | 17.5
VIALE 26 | P-T1-84 |  | Concreto | PLACA CUBIERTA T1 EJES 1-5 ENTRE A Y D | 2026-07-03 | 7/31/2026 12:00:00 AM |  | 28 | 21 | 38 | 181 | PLACA | 21 | PLACA-21-28 | 2026-10-29 | NUEVO | 2026-10-29 | 21 | 17 | 40.46667 | 3 | 37.51111 | 17.5
VIALE 26 | P-T1-84 |  | Concreto | PLACA CUBIERTA T1 EJES 1-5 ENTRE A Y D | 2026-07-03 | 7/31/2026 12:00:00 AM |  | 28 | 21 | 42.6 | 203 | PLACA | 21 | PLACA-21-28 | 2026-10-29 | NUEVO | 2026-10-29 | 21 | 21.6 | 40.46667 | 3 | 37.51111 | 17.5
VIALE 26 | P-T1-84 |  | Concreto | PLACA CUBIERTA T1 EJES 1-5 ENTRE A Y D | 2026-07-03 | 7/31/2026 12:00:00 AM |  | 28 | 21 | 40.8 | 194 | PLACA | 21 | PLACA-21-28 | 2026-10-29 | NUEVO | 2026-10-29 | 21 | 19.8 | 40.46667 | 3 | 37.51111 | 17.5
VIALE 26 | PL-04 |  | Concreto | Plataforma cimentación (eje 8 entre B-C-D / eje 7 entre B-C) | 2026-06-27 | 7/25/2026 12:00:00 AM |  | 28 | 21 | 39.8 | 190 | AUTOCOMPAC | 21 | AUTOCOMPAC-21-28 | 2026-10-29 | NUEVO | 2026-10-29 |  | 18.8 | 40.16667 | 3 | 36.3 | 17.5
VIALE 26 | PL-04 |  | Concreto | Plataforma cimentación (eje 8 entre B-C-D / eje 7 entre B-C) | 2026-06-27 | 7/25/2026 12:00:00 AM |  | 28 | 21 | 40.1 | 191 | AUTOCOMPAC | 21 | AUTOCOMPAC-21-28 | 2026-10-29 | NUEVO | 2026-10-29 |  | 19.1 | 40.16667 | 3 | 36.3 | 17.5
VIALE 26 | PL-04 |  | Concreto | Plataforma cimentación (eje 8 entre B-C-D / eje 7 entre B-C) | 2026-06-27 | 7/25/2026 12:00:00 AM |  | 28 | 21 | 40.6 | 193 | AUTOCOMPAC | 21 | AUTOCOMPAC-21-28 | 2026-10-29 | NUEVO | 2026-10-29 |  | 19.6 | 40.16667 | 3 | 36.3 | 17.5
VIALE 26 | P-T1 83 |  | Concreto | Placa cubierta T1 T1 (ejes 05-08 entre A-J) | 2026-06-26 | 7/24/2026 12:00:00 AM |  | 28 | 21 | 45.1 | 215 | PLACA | 21 | PLACA-21-28 | 2026-10-29 | NUEVO | 2026-10-29 | 21 | 24.1 | 43.66667 | 3 | 41.43333 | 17.5
VIALE 26 | P-T1 83 |  | Concreto | Placa cubierta T1 T1 (ejes 05-08 entre A-J) | 2026-06-26 | 7/24/2026 12:00:00 AM |  | 28 | 21 | 42.4 | 202 | PLACA | 21 | PLACA-21-28 | 2026-10-29 | NUEVO | 2026-10-29 | 21 | 21.4 | 43.66667 | 3 | 41.43333 | 17.5
VIALE 26 | P-T1 83 |  | Concreto | Placa cubierta T1 T1 (ejes 05-08 entre A-J) | 2026-06-26 | 7/24/2026 12:00:00 AM |  | 28 | 21 | 43.5 | 207 | PLACA | 21 | PLACA-21-28 | 2026-10-29 | NUEVO | 2026-10-29 | 21 | 22.5 | 43.66667 | 3 | 41.43333 | 17.5
VIALE 26 | PL-03 |  | Concreto | Plataforma columnas (ejes 11-10-9 entre B-C-D) | 2026-06-26 | 7/24/2026 12:00:00 AM |  | 28 | 21 | 40.4 | 192 | MURO | 21 | MURO-21-28 | 2026-10-29 | NUEVO | 2026-10-29 | 21 | 19.4 | 40.83333 | 3 | 41.55556 | 17.5
VIALE 26 | PL-03 |  | Concreto | Plataforma columnas (ejes 11-10-9 entre B-C-D) | 2026-06-26 | 7/24/2026 12:00:00 AM |  | 28 | 21 | 41.1 | 196 | MURO | 21 | MURO-21-28 | 2026-10-29 | NUEVO | 2026-10-29 | 21 | 20.1 | 40.83333 | 3 | 41.55556 | 17.5
VIALE 26 | PL-03 |  | Concreto | Plataforma columnas (ejes 11-10-9 entre B-C-D) | 2026-06-26 | 7/24/2026 12:00:00 AM |  | 28 | 21 | 41 | 195 | MURO | 21 | MURO-21-28 | 2026-10-29 | NUEVO | 2026-10-29 | 21 | 20 | 40.83333 | 3 | 41.55556 | 17.5
VIALE 26 | M-T1 105 |  | Concreto | Muros P14 T1 (ejes 01-03 entre J-G) M=01,05,15,11,12,21,08 | 2026-06-25 | 7/23/2026 12:00:00 AM |  | 28 | 21 | 36.2 | 172 | MURO | 21 | MURO-21-28 | 2026-10-29 | NUEVO | 2026-10-29 | 21 | 15.2 | 37.93333 | 3 | 40.81111 | 17.5
VIALE 26 | M-T1 105 |  | Concreto | Muros P14 T1 (ejes 01-03 entre J-G) M=01,05,15,11,12,21,08 | 2026-06-25 | 7/23/2026 12:00:00 AM |  | 28 | 21 | 41.3 | 196 | MURO | 21 | MURO-21-28 | 2026-10-29 | NUEVO | 2026-10-29 | 21 | 20.3 | 37.93333 | 3 | 40.81111 | 17.5
VIALE 26 | M-T1 105 |  | Concreto | Muros P14 T1 (ejes 01-03 entre J-G) M=01,05,15,11,12,21,08 | 2026-06-25 | 7/23/2026 12:00:00 AM |  | 28 | 21 | 36.3 | 173 | MURO | 21 | MURO-21-28 | 2026-10-29 | NUEVO | 2026-10-29 | 21 | 15.3 | 37.93333 | 3 | 40.81111 | 17.5
VIALE 26 | M-T1 104 |  | Concreto | Muros P14 T1 (ejes 01-03 entre A-F) M=21,08,23,14,15,17 | 2026-06-23 | 7/21/2026 12:00:00 AM |  | 28 | 21 | 32.6 | 155 | MURO | 21 | MURO-21-28 | 2026-10-29 | NUEVO | 2026-10-29 | 21 | 11.6 | 33.36667 | 3 | 37.37778 | 17.5
VIALE 26 | M-T1 104 |  | Concreto | Muros P14 T1 (ejes 01-03 entre A-F) M=21,08,23,14,15,17 | 2026-06-23 | 7/21/2026 12:00:00 AM |  | 28 | 21 | 34.8 | 166 | MURO | 21 | MURO-21-28 | 2026-10-29 | NUEVO | 2026-10-29 | 21 | 13.8 | 33.36667 | 3 | 37.37778 | 17.5
VIALE 26 | M-T1 104 |  | Concreto | Muros P14 T1 (ejes 01-03 entre A-F) M=21,08,23,14,15,17 | 2026-06-23 | 7/21/2026 12:00:00 AM |  | 28 | 21 | 32.7 | 156 | MURO | 21 | MURO-21-28 | 2026-10-29 | NUEVO | 2026-10-29 | 21 | 11.7 | 33.36667 | 3 | 37.37778 | 17.5
VIALE 26 | P-T1 82. |  | Concreto | Placa cubierta T1 T1 (ejes 08-11 entre A-J) | 2026-06-22 | 7/20/2026 12:00:00 AM |  | 28 | 21 | 38.1 | 182 | PLACA | 21 | PLACA-21-28 | 2026-10-29 | NUEVO | 2026-10-29 | 21 | 17.1 | 37.93333 | 3 | 36.41111 | 17.5
VIALE 26 | P-T1 82. |  | Concreto | Placa cubierta T1 T1 (ejes 08-11 entre A-J) | 2026-06-22 | 7/20/2026 12:00:00 AM |  | 28 | 21 | 36.1 | 172 | PLACA | 21 | PLACA-21-28 | 2026-10-29 | NUEVO | 2026-10-29 | 21 | 15.1 | 37.93333 | 3 | 36.41111 | 17.5
VIALE 26 | P-T1 82. |  | Concreto | Placa cubierta T1 T1 (ejes 08-11 entre A-J) | 2026-06-22 | 7/20/2026 12:00:00 AM |  | 28 | 21 | 39.6 | 188 | PLACA | 21 | PLACA-21-28 | 2026-10-29 | NUEVO | 2026-10-29 | 21 | 18.6 | 37.93333 | 3 | 36.41111 | 17.5
VIALE 26 | M-T1 103 |  | Concreto | Muros P14 T1 (ejes 04-05 entre A-F) M=09,13,02,23,24 | 2026-06-20 | 7/18/2026 12:00:00 AM |  | 28 | 21 | 38.1 | 181 | MURO | 21 | MURO-21-28 | 2026-10-29 | NUEVO | 2026-10-29 | 21 | 17.1 | 37.6 | 3 | 36.3 | 17.5
VIALE 26 | M-T1 103 |  | Concreto | Muros P14 T1 (ejes 04-05 entre A-F) M=09,13,02,23,24 | 2026-06-20 | 7/18/2026 12:00:00 AM |  | 28 | 21 | 37.9 | 180 | MURO | 21 | MURO-21-28 | 2026-10-29 | NUEVO | 2026-10-29 | 21 | 16.9 | 37.6 | 3 | 36.3 | 17.5
VIALE 26 | M-T1 103 |  | Concreto | Muros P14 T1 (ejes 04-05 entre A-F) M=09,13,02,23,24 | 2026-06-20 | 7/18/2026 12:00:00 AM |  | 28 | 21 | 36.8 | 175 | MURO | 21 | MURO-21-28 | 2026-10-29 | NUEVO | 2026-10-29 | 21 | 15.8 | 37.6 | 3 | 36.3 | 17.5
VIALE 26 | PL-01 |  | Concreto | Plataforma cimentación (ejes 11-9 entre B-D) | 2026-06-20 | 7/18/2026 12:00:00 AM |  | 28 | 21 | 42.9 | 204 | AUTOCOMPAC | 21 | AUTOCOMPAC-21-28 | 2026-10-29 | NUEVO | 2026-10-29 |  | 21.9 | 41.73333 | 3 | 39.08889 | 17.5
VIALE 26 | PL-01 |  | Concreto | Plataforma cimentación (ejes 11-9 entre B-D) | 2026-06-20 | 7/18/2026 12:00:00 AM |  | 28 | 21 | 40.2 | 192 | AUTOCOMPAC | 21 | AUTOCOMPAC-21-28 | 2026-10-29 | NUEVO | 2026-10-29 |  | 19.2 | 41.73333 | 3 | 39.08889 | 17.5
VIALE 26 | PL-01 |  | Concreto | Plataforma cimentación (ejes 11-9 entre B-D) | 2026-06-20 | 7/18/2026 12:00:00 AM |  | 28 | 21 | 42.1 | 200 | AUTOCOMPAC | 21 | AUTOCOMPAC-21-28 | 2026-10-29 | NUEVO | 2026-10-29 |  | 21.1 | 41.73333 | 3 | 39.08889 | 17.5
VIALE 26 | PL-02 |  | Concreto | Plataforma cimentación (ejes 11-9 entre B-D) | 2026-06-20 | 7/18/2026 12:00:00 AM |  | 28 | 21 | 48.7 | 232 | AUTOCOMPAC | 21 | AUTOCOMPAC-21-28 | 2026-10-29 | NUEVO | 2026-10-29 |  | 27.7 | 50.3 | 3 | 43.21111 | 17.5
VIALE 26 | PL-02 |  | Concreto | Plataforma cimentación (ejes 11-9 entre B-D) | 2026-06-20 | 7/18/2026 12:00:00 AM |  | 28 | 21 | 50.3 | 239 | AUTOCOMPAC | 21 | AUTOCOMPAC-21-28 | 2026-10-29 | NUEVO | 2026-10-29 |  | 29.3 | 50.3 | 3 | 43.21111 | 17.5
VIALE 26 | PL-02 |  | Concreto | Plataforma cimentación (ejes 11-9 entre B-D) | 2026-06-20 | 7/18/2026 12:00:00 AM |  | 28 | 21 | 51.9 | 247 | AUTOCOMPAC | 21 | AUTOCOMPAC-21-28 | 2026-10-29 | NUEVO | 2026-10-29 |  | 30.9 | 50.3 | 3 | 43.21111 | 17.5
VIALE 26 | M-T1 102 |  | Concreto | Muros P14 T1 (ejes 06-07 entre A-J) | 2026-06-18 | 7/16/2026 12:00:00 AM |  | 28 | 21 | 24.1 | 115 | MURO | 21 | MURO-21-28 | 2026-10-29 | NUEVO | 2026-10-29 | 21 | 3.1 | 23.66667 | 3 | 38.56667 | 17.5
VIALE 26 | M-T1 102 |  | Concreto | Muros P14 T1 (ejes 06-07 entre A-J) | 2026-06-18 | 7/16/2026 12:00:00 AM |  | 28 | 21 | 23.4 | 111 | MURO | 21 | MURO-21-28 | 2026-10-29 | NUEVO | 2026-10-29 | 21 | 2.4 | 23.66667 | 3 | 38.56667 | 17.5
VIALE 26 | M-T1 102 |  | Concreto | Muros P14 T1 (ejes 06-07 entre A-J) | 2026-06-18 | 7/16/2026 12:00:00 AM |  | 28 | 21 | 23.5 | 112 | MURO | 21 | MURO-21-28 | 2026-10-29 | NUEVO | 2026-10-29 | 21 | 2.5 | 23.66667 | 3 | 38.56667 | 17.5
VIALE 26 | P-T1 81 |  | Concreto | Placa cubierta T1 T1 (ejes 15-11 entre A-J) | 2026-06-17 | 7/15/2026 12:00:00 AM |  | 28 | 21 | 33.2 | 158 | PLACA | 21 | PLACA-21-28 | 2026-10-29 | NUEVO | 2026-10-29 | 21 | 12.2 | 33.56667 | 3 | 35.84444 | 17.5
VIALE 26 | P-T1 81 |  | Concreto | Placa cubierta T1 T1 (ejes 15-11 entre A-J) | 2026-06-17 | 7/15/2026 12:00:00 AM |  | 28 | 21 | 33.6 | 160 | PLACA | 21 | PLACA-21-28 | 2026-10-29 | NUEVO | 2026-10-29 | 21 | 12.6 | 33.56667 | 3 | 35.84444 | 17.5
VIALE 26 | P-T1 81 |  | Concreto | Placa cubierta T1 T1 (ejes 15-11 entre A-J) | 2026-06-17 | 7/15/2026 12:00:00 AM |  | 28 | 21 | 33.9 | 161 | PLACA | 21 | PLACA-21-28 | 2026-10-29 | NUEVO | 2026-10-29 | 21 | 12.9 | 33.56667 | 3 | 35.84444 | 17.5
VIALE 26 | E-T1 03 |  | Concreto | Escalera T1 P12 a P13 | 2026-06-16 | 7/14/2026 12:00:00 AM |  | 28 | 21 | 42.6 | 203 | AUTOCOMPAC | 21 | AUTOCOMPAC-21-28 | 2026-10-29 | NUEVO | 2026-10-29 |  | 21.6 | 36.06667 | 3 | 31.1 | 17.5
VIALE 26 | E-T1 03 |  | Concreto | Escalera T1 P12 a P13 | 2026-06-16 | 7/14/2026 12:00:00 AM |  | 28 | 21 | 41.4 | 197 | AUTOCOMPAC | 21 | AUTOCOMPAC-21-28 | 2026-10-29 | NUEVO | 2026-10-29 |  | 20.4 | 36.06667 | 3 | 31.1 | 17.5
VIALE 26 | E-T1 03 |  | Concreto | Escalera T1 P12 a P13 | 2026-06-16 | 7/14/2026 12:00:00 AM |  | 28 | 21 | 24.2 | 115 | AUTOCOMPAC | 21 | AUTOCOMPAC-21-28 | 2026-10-29 | NUEVO | 2026-10-29 |  | 3.2 | 36.06667 | 3 | 31.1 | 17.5
VIALE 26 | M-T1 101 |  | Concreto | Muros P14 T1 (ejes 08-09 entre A-J) M=09,22,13,23,24 | 2026-06-13 | 7/11/2026 12:00:00 AM |  | 28 | 21 | 36.1 | 172 | MURO | 21 | MURO-21-28 | 2026-10-29 | NUEVO | 2026-10-29 | 21 | 15.1 | 35.03333 | 3 | 34.88889 | 17.5
VIALE 26 | M-T1 101 |  | Concreto | Muros P14 T1 (ejes 08-09 entre A-J) M=09,22,13,23,24 | 2026-06-13 | 7/11/2026 12:00:00 AM |  | 28 | 21 | 33.5 | 159 | MURO | 21 | MURO-21-28 | 2026-10-29 | NUEVO | 2026-10-29 | 21 | 12.5 | 35.03333 | 3 | 34.88889 | 17.5
VIALE 26 | M-T1 101 |  | Concreto | Muros P14 T1 (ejes 08-09 entre A-J) M=09,22,13,23,24 | 2026-06-13 | 7/11/2026 12:00:00 AM |  | 28 | 21 | 35.5 | 169 | MURO | 21 | MURO-21-28 | 2026-10-29 | NUEVO | 2026-10-29 | 21 | 14.5 | 35.03333 | 3 | 34.88889 | 17.5
VIALE 26 | M-T1 100 |  | Concreto | Muros P14 T1 (ejes 10-11 entre A-J) M=02,09,22,13,25 | 2026-06-11 | 7/9/2026 12:00:00 AM |  | 28 | 21 | 42.2 | 201 | MURO | 21 | MURO-21-28 | 2026-10-29 | NUEVO | 2026-10-29 | 21 | 21.2 | 41.56667 | 3 | 37.55556 | 17.5
VIALE 26 | M-T1 100 |  | Concreto | Muros P14 T1 (ejes 10-11 entre A-J) M=02,09,22,13,25 | 2026-06-11 | 7/9/2026 12:00:00 AM |  | 28 | 21 | 41.1 | 195 | MURO | 21 | MURO-21-28 | 2026-10-29 | NUEVO | 2026-10-29 | 21 | 20.1 | 41.56667 | 3 | 37.55556 | 17.5
VIALE 26 | M-T1 100 |  | Concreto | Muros P14 T1 (ejes 10-11 entre A-J) M=02,09,22,13,25 | 2026-06-11 | 7/9/2026 12:00:00 AM |  | 28 | 21 | 41.4 | 197 | MURO | 21 | MURO-21-28 | 2026-10-29 | NUEVO | 2026-10-29 | 21 | 20.4 | 41.56667 | 3 | 37.55556 | 17.5
VIALE 26 | P-T2 76 |  | Concreto | Placa Cubierta escalera T2 | 2026-06-09 | 7/7/2026 12:00:00 AM |  | 28 | 21 | 30.1 | 143 | PLACA | 21 | PLACA-21-28 | 2026-10-29 | NUEVO | 2026-10-29 | 21 | 9.1 | 29.96667 | 3 | 35.52222 | 17.5
VIALE 26 | P-T2 76 |  | Concreto | Placa Cubierta escalera T2 | 2026-06-09 | 7/7/2026 12:00:00 AM |  | 28 | 21 | 28.7 | 136 | PLACA | 21 | PLACA-21-28 | 2026-10-29 | NUEVO | 2026-10-29 | 21 | 7.7 | 29.96667 | 3 | 35.52222 | 17.5
VIALE 26 | P-T2 76 |  | Concreto | Placa Cubierta escalera T2 | 2026-06-09 | 7/7/2026 12:00:00 AM |  | 28 | 21 | 31.1 | 148 | PLACA | 21 | PLACA-21-28 | 2026-10-29 | NUEVO | 2026-10-29 | 21 | 10.1 | 29.96667 | 3 | 35.52222 | 17.5
VIALE 26 | M-T1 99 |  | Concreto | Muros P14 T1 (ejes 12-14 entre A-F) M=0,,02,13,09,22,23,25 | 2026-06-06 | 7/4/2026 12:00:00 AM |  | 28 | 21 | 37.8 | 180 | MURO | 21 | MURO-21-28 | 2026-10-29 | NUEVO | 2026-10-29 | 21 | 16.8 | 37.03333 | 3 | 36.18889 | 17.5
VIALE 26 | M-T1 99 |  | Concreto | Muros P14 T1 (ejes 12-14 entre A-F) M=0,,02,13,09,22,23,25 | 2026-06-06 | 7/4/2026 12:00:00 AM |  | 28 | 21 | 37.3 | 178 | MURO | 21 | MURO-21-28 | 2026-10-29 | NUEVO | 2026-10-29 | 21 | 16.3 | 37.03333 | 3 | 36.18889 | 17.5
VIALE 26 | M-T1 99 |  | Concreto | Muros P14 T1 (ejes 12-14 entre A-F) M=0,,02,13,09,22,23,25 | 2026-06-06 | 7/4/2026 12:00:00 AM |  | 28 | 21 | 36 | 172 | MURO | 21 | MURO-21-28 | 2026-10-29 | NUEVO | 2026-10-29 | 21 | 15 | 37.03333 | 3 | 36.18889 | 17.5
VIALE 26 | M-T1 98 |  | Concreto | Muros P14 T1 (ejes 12-15 entre J-G) M=07,04,28,29,31,23,02,13 | 2026-06-04 | 7/2/2026 12:00:00 AM |  | 28 | 21 | 40.5 | 193 | MURO | 21 | MURO-21-28 | 2026-10-29 | NUEVO | 2026-10-29 | 21 | 19.5 | 37.1 | 3 | 34.7 | 17.5
VIALE 26 | M-T1 98 |  | Concreto | Muros P14 T1 (ejes 12-15 entre J-G) M=07,04,28,29,31,23,02,13 | 2026-06-04 | 7/2/2026 12:00:00 AM |  | 28 | 21 | 40.3 | 192 | MURO | 21 | MURO-21-28 | 2026-10-29 | NUEVO | 2026-10-29 | 21 | 19.3 | 37.1 | 3 | 34.7 | 17.5
VIALE 26 | M-T1 98 |  | Concreto | Muros P14 T1 (ejes 12-15 entre J-G) M=07,04,28,29,31,23,02,13 | 2026-06-04 | 7/2/2026 12:00:00 AM |  | 28 | 21 | 30.5 | 145 | MURO | 21 | MURO-21-28 | 2026-10-29 | NUEVO | 2026-10-29 | 21 | 9.5 | 37.1 | 3 | 34.7 | 17.5
VIALE 26 | P-T1 80 |  | Concreto | Placa P14 T1 (ejes 01-04 entre A-J) | 2026-06-04 | 7/2/2026 12:00:00 AM |  | 28 | 21 | 39 | 186 | PLACA | 21 | PLACA-21-28 | 2026-10-29 | NUEVO | 2026-10-29 | 21 | 18 | 39.1 | 3 | 37.74444 | 17.5
VIALE 26 | P-T1 80 |  | Concreto | Placa P14 T1 (ejes 01-04 entre A-J) | 2026-06-04 | 7/2/2026 12:00:00 AM |  | 28 | 21 | 38 | 181 | PLACA | 21 | PLACA-21-28 | 2026-10-29 | NUEVO | 2026-10-29 | 21 | 17 | 39.1 | 3 | 37.74444 | 17.5
VIALE 26 | P-T1 80 |  | Concreto | Placa P14 T1 (ejes 01-04 entre A-J) | 2026-06-04 | 7/2/2026 12:00:00 AM |  | 28 | 21 | 40.3 | 192 | PLACA | 21 | PLACA-21-28 | 2026-10-29 | NUEVO | 2026-10-29 | 21 | 19.3 | 39.1 | 3 | 37.74444 | 17.5
VIALE 26 | P-T1 79 |  | Concreto | Placa P14 T1 (ejes 04-06 entre A-J) y escalera P11 a P12 | 2026-06-03 | 7/1/2026 12:00:00 AM |  | 28 | 21 | 47.5 | 226 | PLACA | 21 | PLACA-21-28 | 2026-10-29 | NUEVO | 2026-10-29 | 21 | 26.5 | 49.56667 | 3 | 41.92222 | 17.5
VIALE 26 | P-T1 79 |  | Concreto | Placa P14 T1 (ejes 04-06 entre A-J) y escalera P11 a P12 | 2026-06-03 | 7/1/2026 12:00:00 AM |  | 28 | 21 | 49.9 | 238 | PLACA | 21 | PLACA-21-28 | 2026-10-29 | NUEVO | 2026-10-29 | 21 | 28.9 | 49.56667 | 3 | 41.92222 | 17.5
VIALE 26 | P-T1 79 |  | Concreto | Placa P14 T1 (ejes 04-06 entre A-J) y escalera P11 a P12 | 2026-06-03 | 7/1/2026 12:00:00 AM |  | 28 | 21 | 51.3 | 244 | PLACA | 21 | PLACA-21-28 | 2026-10-29 | NUEVO | 2026-10-29 | 21 | 30.3 | 49.56667 | 3 | 41.92222 | 17.5
VIALE 26 | M-T2 102 |  | Concreto | Muros Cubierta T2 (ejes 1-3 ascensores y ductos tramo superior / pórtico costado norte hasta viga intermedia) | 2026-06-02 | 6/30/2026 12:00:00 AM |  | 28 | 21 | 30.7 | 146 | MURO | 21 | MURO-21-28 | 2026-10-29 | NUEVO | 2026-10-29 | 21 | 9.7 | 30.1 | 3 | 39.58889 | 17.5
VIALE 26 | M-T2 102 |  | Concreto | Muros Cubierta T2 (ejes 1-3 ascensores y ductos tramo superior / pórtico costado norte hasta viga intermedia) | 2026-06-02 | 6/30/2026 12:00:00 AM |  | 28 | 21 | 29.1 | 138 | MURO | 21 | MURO-21-28 | 2026-10-29 | NUEVO | 2026-10-29 | 21 | 8.1 | 30.1 | 3 | 39.58889 | 17.5
VIALE 26 | M-T2 102 |  | Concreto | Muros Cubierta T2 (ejes 1-3 ascensores y ductos tramo superior / pórtico costado norte hasta viga intermedia) | 2026-06-02 | 6/30/2026 12:00:00 AM |  | 28 | 21 | 30.5 | 145 | MURO | 21 | MURO-21-28 | 2026-10-29 | NUEVO | 2026-10-29 | 21 | 9.5 | 30.1 | 3 | 39.58889 | 17.5
VIALE 26 | P-T1 78 |  | Concreto | Placa P14 T1 (ejes 06-08 entre A-J) | 2026-05-29 | 6/26/2026 12:00:00 AM |  | 28 | 21 | 49.5 | 236 | PLACA | 21 | PLACA-21-28 | 2026-10-29 | NUEVO | 2026-10-29 | 21 | 28.5 | 48.46667 | 3 | 42.71111 | 17.5
VIALE 26 | P-T1 78 |  | Concreto | Placa P14 T1 (ejes 06-08 entre A-J) | 2026-05-29 | 6/26/2026 12:00:00 AM |  | 28 | 21 | 48.2 | 229 | PLACA | 21 | PLACA-21-28 | 2026-10-29 | NUEVO | 2026-10-29 | 21 | 27.2 | 48.46667 | 3 | 42.71111 | 17.5
VIALE 26 | P-T1 78 |  | Concreto | Placa P14 T1 (ejes 06-08 entre A-J) | 2026-05-29 | 6/26/2026 12:00:00 AM |  | 28 | 21 | 47.7 | 227 | PLACA | 21 | PLACA-21-28 | 2026-10-29 | NUEVO | 2026-10-29 | 21 | 26.7 | 48.46667 | 3 | 42.71111 | 17.5
VIALE 26 | M-T1 97 |  | Concreto | Muros P13 T1 (ejes 01-02 entre A-J) M=01,18,20,17,05,16,11,14 | 2026-05-28 | 6/25/2026 12:00:00 AM |  | 28 | 21 | 53.1 | 253 | MURO | 21 | MURO-21-28 | 2026-10-29 | NUEVO | 2026-10-29 | 21 | 32.1 | 54.5 | 3 | 44.35556 | 17.5
VIALE 26 | M-T1 97 |  | Concreto | Muros P13 T1 (ejes 01-02 entre A-J) M=01,18,20,17,05,16,11,14 | 2026-05-28 | 6/25/2026 12:00:00 AM |  | 28 | 21 | 57 | 272 | MURO | 21 | MURO-21-28 | 2026-10-29 | NUEVO | 2026-10-29 | 21 | 36 | 54.5 | 3 | 44.35556 | 17.5
VIALE 26 | M-T1 97 |  | Concreto | Muros P13 T1 (ejes 01-02 entre A-J) M=01,18,20,17,05,16,11,14 | 2026-05-28 | 6/25/2026 12:00:00 AM |  | 28 | 21 | 53.4 | 254 | MURO | 21 | MURO-21-28 | 2026-10-29 | NUEVO | 2026-10-29 | 21 | 32.4 | 54.5 | 3 | 44.35556 | 17.5
VIALE 26 | P-T1 77 |  | Concreto | Placa P14 T1 (ejes 08-10 entre A-J) | 2026-05-28 | 6/25/2026 12:00:00 AM |  | 28 | 21 | 53.2 | 253 | PLACA | 21 | PLACA-21-28 | 2026-10-29 | NUEVO | 2026-10-29 | 21 | 32.2 | 55.86667 | 3 | 52.94444 | 17.5
VIALE 26 | P-T1 77 |  | Concreto | Placa P14 T1 (ejes 08-10 entre A-J) | 2026-05-28 | 6/25/2026 12:00:00 AM |  | 28 | 21 | 57.7 | 275 | PLACA | 21 | PLACA-21-28 | 2026-10-29 | NUEVO | 2026-10-29 | 21 | 36.7 | 55.86667 | 3 | 52.94444 | 17.5
VIALE 26 | P-T1 77 |  | Concreto | Placa P14 T1 (ejes 08-10 entre A-J) | 2026-05-28 | 6/25/2026 12:00:00 AM |  | 28 | 21 | 56.7 | 270 | PLACA | 21 | PLACA-21-28 | 2026-10-29 | NUEVO | 2026-10-29 | 21 | 35.7 | 55.86667 | 3 | 52.94444 | 17.5
VIALE 26 | M-T1 96 |  | Concreto | Muros P13 T1 (ejes 03-04 entre A-J) M=02,08,21,13,23,24 | 2026-05-27 | 6/24/2026 12:00:00 AM |  | 28 | 21 | 37.9 | 181 | MURO | 21 | MURO-21-28 | 2026-10-29 | NUEVO | 2026-10-29 | 21 | 16.9 | 38.1 | 3 | 49.48889 | 17.5
VIALE 26 | M-T1 96 |  | Concreto | Muros P13 T1 (ejes 03-04 entre A-J) M=02,08,21,13,23,24 | 2026-05-27 | 6/24/2026 12:00:00 AM |  | 28 | 21 | 40.4 | 192 | MURO | 21 | MURO-21-28 | 2026-10-29 | NUEVO | 2026-10-29 | 21 | 19.4 | 38.1 | 3 | 49.48889 | 17.5
VIALE 26 | M-T1 96 |  | Concreto | Muros P13 T1 (ejes 03-04 entre A-J) M=02,08,21,13,23,24 | 2026-05-27 | 6/24/2026 12:00:00 AM |  | 28 | 21 | 36 | 172 | MURO | 21 | MURO-21-28 | 2026-10-29 | NUEVO | 2026-10-29 | 21 | 15 | 38.1 | 3 | 49.48889 | 17.5
VIALE 26 | P-T1 76 |  | Concreto | Placa P14 T1 (ejes 10-12 entre A-J) | 2026-05-27 | 6/24/2026 12:00:00 AM |  | 28 | 21 | 26.3 | 125 | PLACA | 21 | PLACA-21-28 | 2026-10-29 | NUEVO | 2026-10-29 | 21 | 5.3 | 37.96667 | 3 | 43.97778 | 17.5
VIALE 26 | P-T1 76 |  | Concreto | Placa P14 T1 (ejes 10-12 entre A-J) | 2026-05-27 | 6/24/2026 12:00:00 AM |  | 28 | 21 | 42.1 | 200 | PLACA | 21 | PLACA-21-28 | 2026-10-29 | NUEVO | 2026-10-29 | 21 | 21.1 | 37.96667 | 3 | 43.97778 | 17.5
VIALE 26 | P-T1 76 |  | Concreto | Placa P14 T1 (ejes 10-12 entre A-J) | 2026-05-27 | 6/24/2026 12:00:00 AM |  | 28 | 21 | 45.5 | 217 | PLACA | 21 | PLACA-21-28 | 2026-10-29 | NUEVO | 2026-10-29 | 21 | 24.5 | 37.96667 | 3 | 43.97778 | 17.5
VIALE 26 | M-T1 95 |  | Concreto | Muros P13 T1 (ejes 05-06 entre A-J) M=02,13,09,22,23,24 | 2026-05-26 | 6/23/2026 12:00:00 AM |  | 28 | 21 | 51.5 | 245 | MURO | 21 | MURO-21-28 | 2026-10-29 | NUEVO | 2026-10-29 | 21 | 30.5 | 51.23333 | 3 | 42.43333 | 17.5
VIALE 26 | M-T1 95 |  | Concreto | Muros P13 T1 (ejes 05-06 entre A-J) M=02,13,09,22,23,24 | 2026-05-26 | 6/23/2026 12:00:00 AM |  | 28 | 21 | 52.3 | 249 | MURO | 21 | MURO-21-28 | 2026-10-29 | NUEVO | 2026-10-29 | 21 | 31.3 | 51.23333 | 3 | 42.43333 | 17.5
VIALE 26 | M-T1 95 |  | Concreto | Muros P13 T1 (ejes 05-06 entre A-J) M=02,13,09,22,23,24 | 2026-05-26 | 6/23/2026 12:00:00 AM |  | 28 | 21 | 49.9 | 237 | MURO | 21 | MURO-21-28 | 2026-10-29 | NUEVO | 2026-10-29 | 21 | 28.9 | 51.23333 | 3 | 42.43333 | 17.5
VIALE 26 | M-T1 94 |  | Concreto | Muros P13 T1 (ejes 07-08 entre A-F) M=02,13,09,22,23,24 | 2026-05-25 | 6/22/2026 12:00:00 AM |  | 28 | 21 | 39.2 | 186 | MURO | 21 | MURO-21-28 | 2026-10-29 | NUEVO | 2026-10-29 | 21 | 18.2 | 40.03333 | 3 | 43.07778 | 17.5
VIALE 26 | M-T1 94 |  | Concreto | Muros P13 T1 (ejes 07-08 entre A-F) M=02,13,09,22,23,24 | 2026-05-25 | 6/22/2026 12:00:00 AM |  | 28 | 21 | 40.6 | 193 | MURO | 21 | MURO-21-28 | 2026-10-29 | NUEVO | 2026-10-29 | 21 | 19.6 | 40.03333 | 3 | 43.07778 | 17.5
VIALE 26 | M-T1 94 |  | Concreto | Muros P13 T1 (ejes 07-08 entre A-F) M=02,13,09,22,23,24 | 2026-05-25 | 6/22/2026 12:00:00 AM |  | 28 | 21 | 40.3 | 192 | MURO | 21 | MURO-21-28 | 2026-10-29 | NUEVO | 2026-10-29 | 21 | 19.3 | 40.03333 | 3 | 43.07778 | 17.5
VIALE 26 | P-T1 75 |  | Concreto | Placa T1 P14 (ejes 12-15 entre A-J) | 2026-05-25 | 6/22/2026 12:00:00 AM |  | 28 | 21 | 51.6 | 246 | PLACA | 21 | PLACA-21-28 | 2026-10-29 | NUEVO | 2026-10-29 | 21 | 30.6 | 47.56667 | 3 | 46.27778 | 17.5
VIALE 26 | P-T1 75 |  | Concreto | Placa T1 P14 (ejes 12-15 entre A-J) | 2026-05-25 | 6/22/2026 12:00:00 AM |  | 28 | 21 | 43.7 | 208 | PLACA | 21 | PLACA-21-28 | 2026-10-29 | NUEVO | 2026-10-29 | 21 | 22.7 | 47.56667 | 3 | 46.27778 | 17.5
VIALE 26 | P-T1 75 |  | Concreto | Placa T1 P14 (ejes 12-15 entre A-J) | 2026-05-25 | 6/22/2026 12:00:00 AM |  | 28 | 21 | 47.4 | 226 | PLACA | 21 | PLACA-21-28 | 2026-10-29 | NUEVO | 2026-10-29 | 21 | 26.4 | 47.56667 | 3 | 46.27778 | 17.5
VIALE 26 | M-T1 93 |  | Concreto | Muros P13 T1 (ejes 08-09 entre J-G) M=02,13,09,22,23,24 | 2026-05-23 | 6/20/2026 12:00:00 AM |  | 28 | 21 | 43.7 | 208 | MURO | 21 | MURO-21-28 | 2026-10-29 | NUEVO | 2026-10-29 | 21 | 22.7 | 42 | 3 | 43.2 | 17.5
VIALE 26 | M-T1 93 |  | Concreto | Muros P13 T1 (ejes 08-09 entre J-G) M=02,13,09,22,23,24 | 2026-05-23 | 6/20/2026 12:00:00 AM |  | 28 | 21 | 38.3 | 182 | MURO | 21 | MURO-21-28 | 2026-10-29 | NUEVO | 2026-10-29 | 21 | 17.3 | 42 | 3 | 43.2 | 17.5
VIALE 26 | M-T1 93 |  | Concreto | Muros P13 T1 (ejes 08-09 entre J-G) M=02,13,09,22,23,24 | 2026-05-23 | 6/20/2026 12:00:00 AM |  | 28 | 21 | 44 | 209 | MURO | 21 | MURO-21-28 | 2026-10-29 | NUEVO | 2026-10-29 | 21 | 23 | 42 | 3 | 43.2 | 17.5
VIALE 26 | M-T2 101 |  | Concreto | Muros cubierta T2 / ascensores M=02,04,25,26 | 2026-05-23 | 6/20/2026 12:00:00 AM |  | 28 | 21 | 17.8 | 85 | MURO | 21 | MURO-21-28 | 2026-10-29 | NUEVO | 2026-10-29 | 21 | -3.2 | 18.73333 | 3 | 36.1 | 17.5
VIALE 26 | M-T2 101 |  | Concreto | Muros cubierta T2 / ascensores M=02,04,25,26 | 2026-05-23 | 6/20/2026 12:00:00 AM |  | 28 | 21 | 20.1 | 96 | MURO | 21 | MURO-21-28 | 2026-10-29 | NUEVO | 2026-10-29 | 21 | -0.9 | 18.73333 | 3 | 36.1 | 17.5
VIALE 26 | M-T2 101 |  | Concreto | Muros cubierta T2 / ascensores M=02,04,25,26 | 2026-05-23 | 6/20/2026 12:00:00 AM |  | 28 | 21 | 18.3 | 87 | MURO | 21 | MURO-21-28 | 2026-10-29 | NUEVO | 2026-10-29 | 21 | -2.7 | 18.73333 | 3 | 36.1 | 17.5
VIALE 26 | E-T2 90 |  | Concreto | Escalera T2 (Piso 14 a Cubierta) | 2026-05-21 | 6/18/2026 12:00:00 AM |  | 28 | 21 | 21.3 | 102 | AUTOCOMPAC | 21 | AUTOCOMPAC-21-28 | 2026-10-29 | NUEVO | 2026-10-29 |  | 0.3 | 21.8 | 3 | 27.51111 | 17.5
VIALE 26 | E-T2 90 |  | Concreto | Escalera T2 (Piso 14 a Cubierta) | 2026-05-21 | 6/18/2026 12:00:00 AM |  | 28 | 21 | 20.3 | 96 | AUTOCOMPAC | 21 | AUTOCOMPAC-21-28 | 2026-10-29 | NUEVO | 2026-10-29 |  | -0.7 | 21.8 | 3 | 27.51111 | 17.5
VIALE 26 | E-T2 90 |  | Concreto | Escalera T2 (Piso 14 a Cubierta) | 2026-05-21 | 6/18/2026 12:00:00 AM |  | 28 | 21 | 23.8 | 114 | AUTOCOMPAC | 21 | AUTOCOMPAC-21-28 | 2026-10-29 | NUEVO | 2026-10-29 |  | 2.8 | 21.8 | 3 | 27.51111 | 17.5
VIALE 26 | M-T1 91 |  | Concreto | Muros P13 T1 (ejes 12-14 entre A-F) M=01,25,22,09,23,02,13 | 2026-05-21 | 6/18/2026 12:00:00 AM |  | 28 | 21 | 42.6 | 203 | MURO | 21 | MURO-21-28 | 2026-10-29 | NUEVO | 2026-10-29 | 21 | 21.6 | 36.33333 | 3 | 25.62222 | 17.5
VIALE 26 | M-T1 91 |  | Concreto | Muros P13 T1 (ejes 12-14 entre A-F) M=01,25,22,09,23,02,13 | 2026-05-21 | 6/18/2026 12:00:00 AM |  | 28 | 21 | 49.8 | 237 | MURO | 21 | MURO-21-28 | 2026-10-29 | NUEVO | 2026-10-29 | 21 | 28.8 | 36.33333 | 3 | 25.62222 | 17.5
VIALE 26 | M-T1 91 |  | Concreto | Muros P13 T1 (ejes 12-14 entre A-F) M=01,25,22,09,23,02,13 | 2026-05-21 | 6/18/2026 12:00:00 AM |  | 28 | 21 | 16.6 | 79 | MURO | 21 | MURO-21-28 | 2026-10-29 | NUEVO | 2026-10-29 | 21 | -4.4 | 36.33333 | 3 | 25.62222 | 17.5
VIALE 26 | M-T1 92 |  | Concreto | Muros P13 T1 (ejes 10-11 entre A-J) M=02,09,22,13,25,23 | 2026-05-21 | 6/18/2026 12:00:00 AM |  | 28 | 21 | 40.3 | 192 | MURO | 21 | MURO-21-28 | 2026-10-29 | NUEVO | 2026-10-29 | 21 | 19.3 | 38.83333 | 3 | 32.32222 | 17.5
VIALE 26 | M-T1 92 |  | Concreto | Muros P13 T1 (ejes 10-11 entre A-J) M=02,09,22,13,25,23 | 2026-05-21 | 6/18/2026 12:00:00 AM |  | 28 | 21 | 41 | 195 | MURO | 21 | MURO-21-28 | 2026-10-29 | NUEVO | 2026-10-29 | 21 | 20 | 38.83333 | 3 | 32.32222 | 17.5
VIALE 26 | M-T1 92 |  | Concreto | Muros P13 T1 (ejes 10-11 entre A-J) M=02,09,22,13,25,23 | 2026-05-21 | 6/18/2026 12:00:00 AM |  | 28 | 21 | 35.2 | 167 | MURO | 21 | MURO-21-28 | 2026-10-29 | NUEVO | 2026-10-29 | 21 | 14.2 | 38.83333 | 3 | 32.32222 | 17.5
VIALE 26 | P-T1 74 |  | Concreto | Placa P13 T1 (ejes 01-04 entre A-J) | 2026-05-21 | 6/18/2026 12:00:00 AM |  | 28 | 21 | 50.6 | 241 | PLACA | 21 | PLACA-21-28 | 2026-10-29 | NUEVO | 2026-10-29 | 21 | 29.6 | 53.73333 | 3 | 42.96667 | 17.5
VIALE 26 | P-T1 74 |  | Concreto | Placa P13 T1 (ejes 01-04 entre A-J) | 2026-05-21 | 6/18/2026 12:00:00 AM |  | 28 | 21 | 50.9 | 242 | PLACA | 21 | PLACA-21-28 | 2026-10-29 | NUEVO | 2026-10-29 | 21 | 29.9 | 53.73333 | 3 | 42.96667 | 17.5
VIALE 26 | P-T1 74 |  | Concreto | Placa P13 T1 (ejes 01-04 entre A-J) | 2026-05-21 | 6/18/2026 12:00:00 AM |  | 28 | 21 | 59.7 | 284 | PLACA | 21 | PLACA-21-28 | 2026-10-29 | NUEVO | 2026-10-29 | 21 | 38.7 | 53.73333 | 3 | 42.96667 | 17.5
VIALE 26 | M-T1 90 |  | Concreto | Muros P13 T1 (ejes 12-15 entre J-G) M=07,03,04,31,32,30,29 | 2026-05-20 | 6/17/2026 12:00:00 AM |  | 28 | 21 | 41.6 | 198 | MURO | 21 | MURO-21-28 | 2026-10-29 | NUEVO | 2026-10-29 | 21 | 20.6 | 42.06667 | 3 | 44.87778 | 17.5
VIALE 26 | M-T1 90 |  | Concreto | Muros P13 T1 (ejes 12-15 entre J-G) M=07,03,04,31,32,30,29 | 2026-05-20 | 6/17/2026 12:00:00 AM |  | 28 | 21 | 44.3 | 211 | MURO | 21 | MURO-21-28 | 2026-10-29 | NUEVO | 2026-10-29 | 21 | 23.3 | 42.06667 | 3 | 44.87778 | 17.5
VIALE 26 | M-T1 90 |  | Concreto | Muros P13 T1 (ejes 12-15 entre J-G) M=07,03,04,31,32,30,29 | 2026-05-20 | 6/17/2026 12:00:00 AM |  | 28 | 21 | 40.3 | 192 | MURO | 21 | MURO-21-28 | 2026-10-29 | NUEVO | 2026-10-29 | 21 | 19.3 | 42.06667 | 3 | 44.87778 | 17.5
VIALE 26 | P-T1 73 |  | Concreto | Placa P13 T1 (ejes 04-06 entre A-J) | 2026-05-20 | 6/17/2026 12:00:00 AM |  | 28 | 21 | 29.6 | 141 | PLACA | 21 | PLACA-21-28 | 2026-10-29 | NUEVO | 2026-10-29 | 21 | 8.6 | 29.06667 | 3 | 41.62222 | 17.5
VIALE 26 | P-T1 73 |  | Concreto | Placa P13 T1 (ejes 04-06 entre A-J) | 2026-05-20 | 6/17/2026 12:00:00 AM |  | 28 | 21 | 28.6 | 136 | PLACA | 21 | PLACA-21-28 | 2026-10-29 | NUEVO | 2026-10-29 | 21 | 7.6 | 29.06667 | 3 | 41.62222 | 17.5
VIALE 26 | P-T1 73 |  | Concreto | Placa P13 T1 (ejes 04-06 entre A-J) | 2026-05-20 | 6/17/2026 12:00:00 AM |  | 28 | 21 | 29 | 138 | PLACA | 21 | PLACA-21-28 | 2026-10-29 | NUEVO | 2026-10-29 | 21 | 8 | 29.06667 | 3 | 41.62222 | 17.5
VIALE 26 | M-T1 89 |  | Concreto | Muros P12 T1 (ejes 01-02 entre B-I)M=08,21,2305,11,12,15,14 | 2026-05-19 | 6/16/2026 12:00:00 AM |  | 28 | 21 | 53.7 | 256 | MURO | 21 | MURO-21-28 | 2026-10-29 | NUEVO | 2026-10-29 | 21 | 32.7 | 50.63333 | 3 | 40.58889 | 17.5
VIALE 26 | M-T1 89 |  | Concreto | Muros P12 T1 (ejes 01-02 entre B-I)M=08,21,2305,11,12,15,14 | 2026-05-19 | 6/16/2026 12:00:00 AM |  | 28 | 21 | 46.5 | 222 | MURO | 21 | MURO-21-28 | 2026-10-29 | NUEVO | 2026-10-29 | 21 | 25.5 | 50.63333 | 3 | 40.58889 | 17.5
VIALE 26 | M-T1 89 |  | Concreto | Muros P12 T1 (ejes 01-02 entre B-I)M=08,21,2305,11,12,15,14 | 2026-05-19 | 6/16/2026 12:00:00 AM |  | 28 | 21 | 51.7 | 246 | MURO | 21 | MURO-21-28 | 2026-10-29 | NUEVO | 2026-10-29 | 21 | 30.7 | 50.63333 | 3 | 40.58889 | 17.5
VIALE 26 | P-T1 72 |  | Concreto | Placa P13 T1 (ejes 06-08 entre A-J) | 2026-05-19 | 6/16/2026 12:00:00 AM |  | 28 | 21 | 43.7 | 208 | PLACA | 21 | PLACA-21-28 | 2026-10-29 | NUEVO | 2026-10-29 | 21 | 22.7 | 43.96667 | 3 | 41.22222 | 17.5
VIALE 26 | P-T1 72 |  | Concreto | Placa P13 T1 (ejes 06-08 entre A-J) | 2026-05-19 | 6/16/2026 12:00:00 AM |  | 28 | 21 | 44.2 | 211 | PLACA | 21 | PLACA-21-28 | 2026-10-29 | NUEVO | 2026-10-29 | 21 | 23.2 | 43.96667 | 3 | 41.22222 | 17.5
VIALE 26 | P-T1 72 |  | Concreto | Placa P13 T1 (ejes 06-08 entre A-J) | 2026-05-19 | 6/16/2026 12:00:00 AM |  | 28 | 21 | 44 | 210 | PLACA | 21 | PLACA-21-28 | 2026-10-29 | NUEVO | 2026-10-29 | 21 | 23 | 43.96667 | 3 | 41.22222 | 17.5
VIALE 26 | M-T1 88 |  | Concreto | Muros P12 T1 (eje 03 entre A-J)M=08,21,23 | 2026-05-16 | 6/13/2026 12:00:00 AM |  | 28 | 21 | 39.5 | 188 | MURO | 21 | MURO-21-28 | 2026-10-29 | NUEVO | 2026-10-29 | 21 | 18.5 | 38.93333 | 3 | 44.51111 | 17.5
VIALE 26 | M-T1 88 |  | Concreto | Muros P12 T1 (eje 03 entre A-J)M=08,21,23 | 2026-05-16 | 6/13/2026 12:00:00 AM |  | 28 | 21 | 37.2 | 177 | MURO | 21 | MURO-21-28 | 2026-10-29 | NUEVO | 2026-10-29 | 21 | 16.2 | 38.93333 | 3 | 44.51111 | 17.5
VIALE 26 | M-T1 88 |  | Concreto | Muros P12 T1 (eje 03 entre A-J)M=08,21,23 | 2026-05-16 | 6/13/2026 12:00:00 AM |  | 28 | 21 | 40.1 | 191 | MURO | 21 | MURO-21-28 | 2026-10-29 | NUEVO | 2026-10-29 | 21 | 19.1 | 38.93333 | 3 | 44.51111 | 17.5
VIALE 26 | P-T2 75 |  | Concreto | Placa cubierta T2 (ejes 01-05-10 entre A-J) | 2026-05-16 | 6/13/2026 12:00:00 AM |  | 28 | 21 | 27.8 | 132 | PLACA | 21 | PLACA-21-28 | 2026-10-29 | NUEVO | 2026-10-29 | 21 | 6.8 | 27.66667 | 3 | 36.85556 | 17.5
VIALE 26 | P-T2 75 |  | Concreto | Placa cubierta T2 (ejes 01-05-10 entre A-J) | 2026-05-16 | 6/13/2026 12:00:00 AM |  | 28 | 21 | 27.5 | 131 | PLACA | 21 | PLACA-21-28 | 2026-10-29 | NUEVO | 2026-10-29 | 21 | 6.5 | 27.66667 | 3 | 36.85556 | 17.5
VIALE 26 | P-T2 75 |  | Concreto | Placa cubierta T2 (ejes 01-05-10 entre A-J) | 2026-05-16 | 6/13/2026 12:00:00 AM |  | 28 | 21 | 27.7 | 132 | PLACA | 21 | PLACA-21-28 | 2026-10-29 | NUEVO | 2026-10-29 | 21 | 6.7 | 27.66667 | 3 | 36.85556 | 17.5
VIALE 26 | M-T1 87 |  | Concreto | Muros P12 T1 (ejes 04-05 entre A-J) | 2026-05-15 | 6/12/2026 12:00:00 AM |  | 28 | 21 | 37.6 | 179 | MURO | 21 | MURO-21-28 | 2026-10-29 | NUEVO | 2026-10-29 | 21 | 16.6 | 37.56667 | 3 | 34.72222 | 17.5
VIALE 26 | M-T1 87 |  | Concreto | Muros P12 T1 (ejes 04-05 entre A-J) | 2026-05-15 | 6/12/2026 12:00:00 AM |  | 28 | 21 | 37 | 176 | MURO | 21 | MURO-21-28 | 2026-10-29 | NUEVO | 2026-10-29 | 21 | 16 | 37.56667 | 3 | 34.72222 | 17.5
VIALE 26 | M-T1 87 |  | Concreto | Muros P12 T1 (ejes 04-05 entre A-J) | 2026-05-15 | 6/12/2026 12:00:00 AM |  | 28 | 21 | 38.1 | 181 | MURO | 21 | MURO-21-28 | 2026-10-29 | NUEVO | 2026-10-29 | 21 | 17.1 | 37.56667 | 3 | 34.72222 | 17.5
VIALE 26 | P-T1 71 |  | Concreto | Placa P13 T1 (ejes 08-10 entre A-J) y escalera P9 a P10 T1 | 2026-05-15 | 6/12/2026 12:00:00 AM |  | 28 | 21 | 44.8 | 213 | PLACA | 21 | PLACA-21-28 | 2026-10-29 | NUEVO | 2026-10-29 | 21 | 23.8 | 45.2 | 3 | 36.81111 | 17.5
VIALE 26 | P-T1 71 |  | Concreto | Placa P13 T1 (ejes 08-10 entre A-J) y escalera P9 a P10 T1 | 2026-05-15 | 6/12/2026 12:00:00 AM |  | 28 | 21 | 44.4 | 211 | PLACA | 21 | PLACA-21-28 | 2026-10-29 | NUEVO | 2026-10-29 | 21 | 23.4 | 45.2 | 3 | 36.81111 | 17.5
VIALE 26 | P-T1 71 |  | Concreto | Placa P13 T1 (ejes 08-10 entre A-J) y escalera P9 a P10 T1 | 2026-05-15 | 6/12/2026 12:00:00 AM |  | 28 | 21 | 46.4 | 221 | PLACA | 21 | PLACA-21-28 | 2026-10-29 | NUEVO | 2026-10-29 | 21 | 25.4 | 45.2 | 3 | 36.81111 | 17.5
VIALE 26 | M-T1 86 |  | Concreto | Muros P12 T1 (ejes 06-07 entre A-J) | 2026-05-14 | 6/11/2026 12:00:00 AM |  | 28 | 21 | 43 | 205 | MURO | 21 | MURO-21-28 | 2026-10-29 | NUEVO | 2026-10-29 | 21 | 22 | 42.43333 | 3 | 41.73333 | 17.5
VIALE 26 | M-T1 86 |  | Concreto | Muros P12 T1 (ejes 06-07 entre A-J) | 2026-05-14 | 6/11/2026 12:00:00 AM |  | 28 | 21 | 42 | 200 | MURO | 21 | MURO-21-28 | 2026-10-29 | NUEVO | 2026-10-29 | 21 | 21 | 42.43333 | 3 | 41.73333 | 17.5
VIALE 26 | M-T1 86 |  | Concreto | Muros P12 T1 (ejes 06-07 entre A-J) | 2026-05-14 | 6/11/2026 12:00:00 AM |  | 28 | 21 | 42.3 | 202 | MURO | 21 | MURO-21-28 | 2026-10-29 | NUEVO | 2026-10-29 | 21 | 21.3 | 42.43333 | 3 | 41.73333 | 17.5
VIALE 26 | P-T1 70 |  | Concreto | Placa P13 T1 (ejes 10-12 entre A-J) | 2026-05-14 | 6/11/2026 12:00:00 AM |  | 28 | 21 | 48.5 | 231 | PLACA | 21 | PLACA-21-28 | 2026-10-29 | NUEVO | 2026-10-29 | 21 | 27.5 | 48.66667 | 3 | 45.43333 | 17.5
VIALE 26 | P-T1 70 |  | Concreto | Placa P13 T1 (ejes 10-12 entre A-J) | 2026-05-14 | 6/11/2026 12:00:00 AM |  | 28 | 21 | 48.5 | 231 | PLACA | 21 | PLACA-21-28 | 2026-10-29 | NUEVO | 2026-10-29 | 21 | 27.5 | 48.66667 | 3 | 45.43333 | 17.5
VIALE 26 | P-T1 70 |  | Concreto | Placa P13 T1 (ejes 10-12 entre A-J) | 2026-05-14 | 6/11/2026 12:00:00 AM |  | 28 | 21 | 49 | 234 | PLACA | 21 | PLACA-21-28 | 2026-10-29 | NUEVO | 2026-10-29 | 21 | 28 | 48.66667 | 3 | 45.43333 | 17.5
VIALE 26 | M-T1 85 |  | Concreto | Muros P12 T1 (ejes 08-10 entre A-F, eje 8 entre J-G) M=02,13,25,23,24,09,21 | 2026-05-13 | 6/10/2026 12:00:00 AM |  | 28 | 21 | 35.9 | 171 | MURO | 21 | MURO-21-28 | 2026-10-29 | NUEVO | 2026-10-29 | 21 | 14.9 | 35.46667 | 3 | 42.18889 | 17.5
VIALE 26 | M-T1 85 |  | Concreto | Muros P12 T1 (ejes 08-10 entre A-F, eje 8 entre J-G) M=02,13,25,23,24,09,21 | 2026-05-13 | 6/10/2026 12:00:00 AM |  | 28 | 21 | 35.3 | 168 | MURO | 21 | MURO-21-28 | 2026-10-29 | NUEVO | 2026-10-29 | 21 | 14.3 | 35.46667 | 3 | 42.18889 | 17.5
VIALE 26 | M-T1 85 |  | Concreto | Muros P12 T1 (ejes 08-10 entre A-F, eje 8 entre J-G) M=02,13,25,23,24,09,21 | 2026-05-13 | 6/10/2026 12:00:00 AM |  | 28 | 21 | 35.2 | 167 | MURO | 21 | MURO-21-28 | 2026-10-29 | NUEVO | 2026-10-29 | 21 | 14.2 | 35.46667 | 3 | 42.18889 | 17.5
VIALE 26 | P-T1 69 |  | Concreto | Placa P13 T1 (ejes 12-15 entre A-J) | 2026-05-13 | 6/10/2026 12:00:00 AM |  | 28 | 21 | 43.8 | 208 | PLACA | 21 | PLACA-21-28 | 2026-10-29 | NUEVO | 2026-10-29 | 21 | 22.8 | 41.03333 | 3 | 41.72222 | 17.5
VIALE 26 | P-T1 69 |  | Concreto | Placa P13 T1 (ejes 12-15 entre A-J) | 2026-05-13 | 6/10/2026 12:00:00 AM |  | 28 | 21 | 38.2 | 182 | PLACA | 21 | PLACA-21-28 | 2026-10-29 | NUEVO | 2026-10-29 | 21 | 17.2 | 41.03333 | 3 | 41.72222 | 17.5
VIALE 26 | P-T1 69 |  | Concreto | Placa P13 T1 (ejes 12-15 entre A-J) | 2026-05-13 | 6/10/2026 12:00:00 AM |  | 28 | 21 | 41.1 | 196 | PLACA | 21 | PLACA-21-28 | 2026-10-29 | NUEVO | 2026-10-29 | 21 | 20.1 | 41.03333 | 3 | 41.72222 | 17.5
VIALE 26 | M-T1 84 |  | Concreto | Muros P12 T1 (ejes 09-10 entre J-G) M=02,09,13,22,23,25 | 2026-05-12 | 6/9/2026 12:00:00 AM |  | 28 | 21 | 41.3 | 197 | MURO | 21 | MURO-21-28 | 2026-10-29 | NUEVO | 2026-10-29 | 21 | 20.3 | 42.3 | 3 | 39.6 | 17.5
VIALE 26 | M-T1 84 |  | Concreto | Muros P12 T1 (ejes 09-10 entre J-G) M=02,09,13,22,23,25 | 2026-05-12 | 6/9/2026 12:00:00 AM |  | 28 | 21 | 43.1 | 205 | MURO | 21 | MURO-21-28 | 2026-10-29 | NUEVO | 2026-10-29 | 21 | 22.1 | 42.3 | 3 | 39.6 | 17.5
VIALE 26 | M-T1 84 |  | Concreto | Muros P12 T1 (ejes 09-10 entre J-G) M=02,09,13,22,23,25 | 2026-05-12 | 6/9/2026 12:00:00 AM |  | 28 | 21 | 42.5 | 202 | MURO | 21 | MURO-21-28 | 2026-10-29 | NUEVO | 2026-10-29 | 21 | 21.5 | 42.3 | 3 | 39.6 | 17.5
VIALE 26 | M-T1 83 |  | Concreto | Muros P12 T1 (ejes 12-14 entre A-F) M=01,02,09,13,22,23,25 | 2026-05-11 | 6/8/2026 12:00:00 AM |  | 28 | 21 | 44.4 | 211 | MURO | 21 | MURO-21-28 | 2026-10-29 | NUEVO | 2026-10-29 | 21 | 23.4 | 45.63333 | 3 | 42.98889 | 17.5
VIALE 26 | M-T1 83 |  | Concreto | Muros P12 T1 (ejes 12-14 entre A-F) M=01,02,09,13,22,23,25 | 2026-05-11 | 6/8/2026 12:00:00 AM |  | 28 | 21 | 46.8 | 223 | MURO | 21 | MURO-21-28 | 2026-10-29 | NUEVO | 2026-10-29 | 21 | 25.8 | 45.63333 | 3 | 42.98889 | 17.5
VIALE 26 | M-T1 83 |  | Concreto | Muros P12 T1 (ejes 12-14 entre A-F) M=01,02,09,13,22,23,25 | 2026-05-11 | 6/8/2026 12:00:00 AM |  | 28 | 21 | 45.7 | 218 | MURO | 21 | MURO-21-28 | 2026-10-29 | NUEVO | 2026-10-29 | 21 | 24.7 | 45.63333 | 3 | 42.98889 | 17.5
VIALE 26 | P-T1 68 |  | Concreto | Placa P12 T1 (ejes 01-04 entre A-J) | 2026-05-11 | 6/8/2026 12:00:00 AM |  | 28 | 21 | 38.6 | 184 | PLACA | 21 | PLACA-21-28 | 2026-10-29 | NUEVO | 2026-10-29 | 21 | 17.6 | 38.26667 | 3 | 42.06667 | 17.5
VIALE 26 | P-T1 68 |  | Concreto | Placa P12 T1 (ejes 01-04 entre A-J) | 2026-05-11 | 6/8/2026 12:00:00 AM |  | 28 | 21 | 39.6 | 188 | PLACA | 21 | PLACA-21-28 | 2026-10-29 | NUEVO | 2026-10-29 | 21 | 18.6 | 38.26667 | 3 | 42.06667 | 17.5
VIALE 26 | P-T1 68 |  | Concreto | Placa P12 T1 (ejes 01-04 entre A-J) | 2026-05-11 | 6/8/2026 12:00:00 AM |  | 28 | 21 | 36.6 | 174 | PLACA | 21 | PLACA-21-28 | 2026-10-29 | NUEVO | 2026-10-29 | 21 | 15.6 | 38.26667 | 3 | 42.06667 | 17.5
VIALE 26 | P-T2 74 |  | Concreto | Placa Cubierta T2 (ejes 5 al 8) | 2026-05-11 | 6/8/2026 12:00:00 AM |  | 28 | 21 | 18.6 | 88 | PLACA | 21 | PLACA-21-28 | 2026-10-29 | NUEVO | 2026-10-29 | 21 | -2.4 | 19.73333 | 3 | 34.54444 | 17.5
VIALE 26 | P-T2 74 |  | Concreto | Placa Cubierta T2 (ejes 5 al 8) | 2026-05-11 | 6/8/2026 12:00:00 AM |  | 28 | 21 | 20 | 95 | PLACA | 21 | PLACA-21-28 | 2026-10-29 | NUEVO | 2026-10-29 | 21 | -1 | 19.73333 | 3 | 34.54444 | 17.5
VIALE 26 | P-T2 74 |  | Concreto | Placa Cubierta T2 (ejes 5 al 8) | 2026-05-11 | 6/8/2026 12:00:00 AM |  | 28 | 21 | 20.6 | 98 | PLACA | 21 | PLACA-21-28 | 2026-10-29 | NUEVO | 2026-10-29 | 21 | -0.4 | 19.73333 | 3 | 34.54444 | 17.5
VIALE 26 | M-T1 82 |  | Concreto | Muros P12 T1 (EJES 12-15 ENTRE J-G) M=07,31,32,03,04,30,29 | 2026-05-08 | 6/5/2026 12:00:00 AM |  | 28 | 21 | 28.1 | 134 | MURO | 21 | MURO-21-28 | 2026-10-29 | NUEVO | 2026-10-29 | 21 | 7.1 | 27.43333 | 3 | 28.47778 | 17.5
VIALE 26 | M-T1 82 |  | Concreto | Muros P12 T1 (EJES 12-15 ENTRE J-G) M=07,31,32,03,04,30,29 | 2026-05-08 | 6/5/2026 12:00:00 AM |  | 28 | 21 | 26.9 | 128 | MURO | 21 | MURO-21-28 | 2026-10-29 | NUEVO | 2026-10-29 | 21 | 5.9 | 27.43333 | 3 | 28.47778 | 17.5
VIALE 26 | M-T1 82 |  | Concreto | Muros P12 T1 (EJES 12-15 ENTRE J-G) M=07,31,32,03,04,30,29 | 2026-05-08 | 6/5/2026 12:00:00 AM |  | 28 | 21 | 27.3 | 130 | MURO | 21 | MURO-21-28 | 2026-10-29 | NUEVO | 2026-10-29 | 21 | 6.3 | 27.43333 | 3 | 28.47778 | 17.5
VIALE 26 | P-T1 67 |  | Concreto | Placa P12 T1 (ejes 04-06 entre A-J) | 2026-05-08 | 6/5/2026 12:00:00 AM |  | 28 | 21 | 24.8 | 118 | PLACA | 21 | PLACA-21-28 | 2026-10-29 | NUEVO | 2026-10-29 | 21 | 3.8 | 25.53333 | 3 | 24.23333 | 17.5
VIALE 26 | P-T1 67 |  | Concreto | Placa P12 T1 (ejes 04-06 entre A-J) | 2026-05-08 | 6/5/2026 12:00:00 AM |  | 28 | 21 | 26.6 | 127 | PLACA | 21 | PLACA-21-28 | 2026-10-29 | NUEVO | 2026-10-29 | 21 | 5.6 | 25.53333 | 3 | 24.23333 | 17.5
VIALE 26 | P-T1 67 |  | Concreto | Placa P12 T1 (ejes 04-06 entre A-J) | 2026-05-08 | 6/5/2026 12:00:00 AM |  | 28 | 21 | 25.2 | 120 | PLACA | 21 | PLACA-21-28 | 2026-10-29 | NUEVO | 2026-10-29 | 21 | 4.2 | 25.53333 | 3 | 24.23333 | 17.5
VIALE 26 | M-T1 81 |  | Concreto | Muros P11 T1 (EJES 01-02 ENTRE A-J) M=14,15,12,16,11 | 2026-05-07 | 6/4/2026 12:00:00 AM |  | 28 | 21 | 40.7 | 194 | MURO | 21 | MURO-21-28 | 2026-10-29 | NUEVO | 2026-10-29 | 21 | 19.7 | 40.66667 | 3 | 31.21111 | 17.5
VIALE 26 | M-T1 81 |  | Concreto | Muros P11 T1 (EJES 01-02 ENTRE A-J) M=14,15,12,16,11 | 2026-05-07 | 6/4/2026 12:00:00 AM |  | 28 | 21 | 40.7 | 194 | MURO | 21 | MURO-21-28 | 2026-10-29 | NUEVO | 2026-10-29 | 21 | 19.7 | 40.66667 | 3 | 31.21111 | 17.5
VIALE 26 | M-T1 81 |  | Concreto | Muros P11 T1 (EJES 01-02 ENTRE A-J) M=14,15,12,16,11 | 2026-05-07 | 6/4/2026 12:00:00 AM |  | 28 | 21 | 40.6 | 193 | MURO | 21 | MURO-21-28 | 2026-10-29 | NUEVO | 2026-10-29 | 21 | 19.6 | 40.66667 | 3 | 31.21111 | 17.5
VIALE 26 | M-T2 100 |  | Concreto | Muros T2 Cubierta (escalera) | 2026-05-07 | 6/4/2026 12:00:00 AM |  | 28 | 21 | 13 | 62 | MURO | 21 | MURO-21-28 | 2026-10-29 | NUEVO | 2026-10-29 | 21 | -8 | 13.53333 | 3 | 26.57778 | 17.5
VIALE 26 | M-T2 100 |  | Concreto | Muros T2 Cubierta (escalera) | 2026-05-07 | 6/4/2026 12:00:00 AM |  | 28 | 21 | 14 | 67 | MURO | 21 | MURO-21-28 | 2026-10-29 | NUEVO | 2026-10-29 | 21 | -7 | 13.53333 | 3 | 26.57778 | 17.5
VIALE 26 | M-T2 100 |  | Concreto | Muros T2 Cubierta (escalera) | 2026-05-07 | 6/4/2026 12:00:00 AM |  | 28 | 21 | 13.6 | 65 | MURO | 21 | MURO-21-28 | 2026-10-29 | NUEVO | 2026-10-29 | 21 | -7.4 | 13.53333 | 3 | 26.57778 | 17.5
VIALE 26 | P-T1 66 |  | Concreto | Placa P12 T1 (ejes 06-08 entre A-J) | 2026-05-07 | 6/4/2026 12:00:00 AM |  | 28 | 21 | 39.4 | 187 | PLACA | 21 | PLACA-21-28 | 2026-10-29 | NUEVO | 2026-10-29 | 21 | 18.4 | 39.23333 | 3 | 31.14444 | 17.5
VIALE 26 | P-T1 66 |  | Concreto | Placa P12 T1 (ejes 06-08 entre A-J) | 2026-05-07 | 6/4/2026 12:00:00 AM |  | 28 | 21 | 38.9 | 185 | PLACA | 21 | PLACA-21-28 | 2026-10-29 | NUEVO | 2026-10-29 | 21 | 17.9 | 39.23333 | 3 | 31.14444 | 17.5
VIALE 26 | P-T1 66 |  | Concreto | Placa P12 T1 (ejes 06-08 entre A-J) | 2026-05-07 | 6/4/2026 12:00:00 AM |  | 28 | 21 | 39.4 | 188 | PLACA | 21 | PLACA-21-28 | 2026-10-29 | NUEVO | 2026-10-29 | 21 | 18.4 | 39.23333 | 3 | 31.14444 | 17.5
VIALE 26 | M-T1 80 |  | Concreto | Muros P11 T1 (EJES 02-03 ENTRE A-J) M=02,09,13,23,24 | 2026-05-06 | 6/3/2026 12:00:00 AM |  | 28 | 21 | 36.9 | 176 | MURO | 21 | MURO-21-28 | 2026-10-29 | NUEVO | 2026-10-29 | 21 | 15.9 | 33.43333 | 3 | 28.73333 | 17.5
VIALE 26 | M-T1 80 |  | Concreto | Muros P11 T1 (EJES 02-03 ENTRE A-J) M=02,09,13,23,24 | 2026-05-06 | 6/3/2026 12:00:00 AM |  | 28 | 21 | 29.6 | 141 | MURO | 21 | MURO-21-28 | 2026-10-29 | NUEVO | 2026-10-29 | 21 | 8.6 | 33.43333 | 3 | 28.73333 | 17.5
VIALE 26 | M-T1 80 |  | Concreto | Muros P11 T1 (EJES 02-03 ENTRE A-J) M=02,09,13,23,24 | 2026-05-06 | 6/3/2026 12:00:00 AM |  | 28 | 21 | 33.8 | 161 | MURO | 21 | MURO-21-28 | 2026-10-29 | NUEVO | 2026-10-29 | 21 | 12.8 | 33.43333 | 3 | 28.73333 | 17.5
VIALE 26 | P-T1 65 |  | Concreto | Placa P12 T1 (ejes 08-10 entre A-J) | 2026-05-06 | 6/3/2026 12:00:00 AM |  | 28 | 21 | 41.6 | 198 | PLACA | 21 | PLACA-21-28 | 2026-10-29 | NUEVO | 2026-10-29 | 21 | 20.6 | 42.16667 | 3 | 38.27778 | 17.5
VIALE 26 | P-T1 65 |  | Concreto | Placa P12 T1 (ejes 08-10 entre A-J) | 2026-05-06 | 6/3/2026 12:00:00 AM |  | 28 | 21 | 41.2 | 196 | PLACA | 21 | PLACA-21-28 | 2026-10-29 | NUEVO | 2026-10-29 | 21 | 20.2 | 42.16667 | 3 | 38.27778 | 17.5
VIALE 26 | P-T1 65 |  | Concreto | Placa P12 T1 (ejes 08-10 entre A-J) | 2026-05-06 | 6/3/2026 12:00:00 AM |  | 28 | 21 | 43.7 | 208 | PLACA | 21 | PLACA-21-28 | 2026-10-29 | NUEVO | 2026-10-29 | 21 | 22.7 | 42.16667 | 3 | 38.27778 | 17.5
VIALE 26 | P-T2 73 |  | Concreto | Placa Cubierta T2 (ejes 08-11 entre A-J) | 2026-05-06 | 6/3/2026 12:00:00 AM |  | 28 | 21 | 24.9 | 118 | PLACA | 21 | PLACA-21-28 | 2026-10-29 | NUEVO | 2026-10-29 | 21 | 3.9 | 27.36667 | 3 | 34.32222 | 17.5
VIALE 26 | P-T2 73 |  | Concreto | Placa Cubierta T2 (ejes 08-11 entre A-J) | 2026-05-06 | 6/3/2026 12:00:00 AM |  | 28 | 21 | 31.8 | 151 | PLACA | 21 | PLACA-21-28 | 2026-10-29 | NUEVO | 2026-10-29 | 21 | 10.8 | 27.36667 | 3 | 34.32222 | 17.5
VIALE 26 | P-T2 73 |  | Concreto | Placa Cubierta T2 (ejes 08-11 entre A-J) | 2026-05-06 | 6/3/2026 12:00:00 AM |  | 28 | 21 | 25.4 | 121 | PLACA | 21 | PLACA-21-28 | 2026-10-29 | NUEVO | 2026-10-29 | 21 | 4.4 | 27.36667 | 3 | 34.32222 | 17.5
VIALE 26 | E-T2 08 |  | Concreto | Escalera P-13 a P4 T2 | 2026-05-05 | 6/2/2026 12:00:00 AM |  | 28 | 21 | 27.9 | 133 | AUTOCOMPAC | 21 | AUTOCOMPAC-21-28 | 2026-10-29 | NUEVO | 2026-10-29 |  | 6.9 | 28.06667 | 3 | 32.53333 | 17.5
VIALE 26 | E-T2 08 |  | Concreto | Escalera P-13 a P4 T2 | 2026-05-05 | 6/2/2026 12:00:00 AM |  | 28 | 21 | 27.9 | 133 | AUTOCOMPAC | 21 | AUTOCOMPAC-21-28 | 2026-10-29 | NUEVO | 2026-10-29 |  | 6.9 | 28.06667 | 3 | 32.53333 | 17.5
VIALE 26 | E-T2 08 |  | Concreto | Escalera P-13 a P4 T2 | 2026-05-05 | 6/2/2026 12:00:00 AM |  | 28 | 21 | 28.4 | 135 | AUTOCOMPAC | 21 | AUTOCOMPAC-21-28 | 2026-10-29 | NUEVO | 2026-10-29 |  | 7.4 | 28.06667 | 3 | 32.53333 | 17.5
VIALE 26 | M-T1 79 |  | Concreto | Muros P11 T1 (EJES 04-05 ENTRE A-J) M=02,03,09,22,24,25 | 2026-05-05 | 6/2/2026 12:00:00 AM |  | 28 | 21 | 39.8 | 190 | MURO | 21 | MURO-21-28 | 2026-10-29 | NUEVO | 2026-10-29 | 21 | 18.8 | 39.5 | 3 | 31.64444 | 17.5
VIALE 26 | M-T1 79 |  | Concreto | Muros P11 T1 (EJES 04-05 ENTRE A-J) M=02,03,09,22,24,25 | 2026-05-05 | 6/2/2026 12:00:00 AM |  | 28 | 21 | 40.7 | 194 | MURO | 21 | MURO-21-28 | 2026-10-29 | NUEVO | 2026-10-29 | 21 | 19.7 | 39.5 | 3 | 31.64444 | 17.5
VIALE 26 | M-T1 79 |  | Concreto | Muros P11 T1 (EJES 04-05 ENTRE A-J) M=02,03,09,22,24,25 | 2026-05-05 | 6/2/2026 12:00:00 AM |  | 28 | 21 | 38 | 181 | MURO | 21 | MURO-21-28 | 2026-10-29 | NUEVO | 2026-10-29 | 21 | 17 | 39.5 | 3 | 31.64444 | 17.5
VIALE 26 | P-T1 64 |  | Concreto | Placa P12 T1 (ejes 10-12 entre A-J) | 2026-05-05 | 6/2/2026 12:00:00 AM |  | 28 | 21 | 34.8 | 166 | PLACA | 21 | PLACA-21-28 | 2026-10-29 | NUEVO | 2026-10-29 | 21 | 13.8 | 34.76667 | 3 | 34.11111 | 17.5
VIALE 26 | P-T1 64 |  | Concreto | Placa P12 T1 (ejes 10-12 entre A-J) | 2026-05-05 | 6/2/2026 12:00:00 AM |  | 28 | 21 | 34.2 | 163 | PLACA | 21 | PLACA-21-28 | 2026-10-29 | NUEVO | 2026-10-29 | 21 | 13.2 | 34.76667 | 3 | 34.11111 | 17.5
VIALE 26 | P-T1 64 |  | Concreto | Placa P12 T1 (ejes 10-12 entre A-J) | 2026-05-05 | 6/2/2026 12:00:00 AM |  | 28 | 21 | 35.3 | 168 | PLACA | 21 | PLACA-21-28 | 2026-10-29 | NUEVO | 2026-10-29 | 21 | 14.3 | 34.76667 | 3 | 34.11111 | 17.5
VIALE 26 | M-T1 78 |  | Concreto | Muros P11 T1 (EJES 6-07 ENTRE A-J) M=02,03,13,22,23,24 | 2026-05-04 | 6/1/2026 12:00:00 AM |  | 28 | 21 | 33.8 | 161 | MURO | 21 | MURO-21-28 | 2026-10-29 | NUEVO | 2026-10-29 | 21 | 12.8 | 32.06667 | 3 | 35.44444 | 17.5
VIALE 26 | M-T1 78 |  | Concreto | Muros P11 T1 (EJES 6-07 ENTRE A-J) M=02,03,13,22,23,24 | 2026-05-04 | 6/1/2026 12:00:00 AM |  | 28 | 21 | 31.1 | 148 | MURO | 21 | MURO-21-28 | 2026-10-29 | NUEVO | 2026-10-29 | 21 | 10.1 | 32.06667 | 3 | 35.44444 | 17.5
VIALE 26 | M-T1 78 |  | Concreto | Muros P11 T1 (EJES 6-07 ENTRE A-J) M=02,03,13,22,23,24 | 2026-05-04 | 6/1/2026 12:00:00 AM |  | 28 | 21 | 31.3 | 149 | MURO | 21 | MURO-21-28 | 2026-10-29 | NUEVO | 2026-10-29 | 21 | 10.3 | 32.06667 | 3 | 35.44444 | 17.5
VIALE 26 | P-T1 63 |  | Concreto | Placa P12 T1 (ejes 12-15 entre A-J) | 2026-05-04 | 6/1/2026 12:00:00 AM |  | 28 | 21 | 27.9 | 133 | PLACA | 21 | PLACA-21-28 | 2026-10-29 | NUEVO | 2026-10-29 | 21 | 6.9 | 27.83333 | 3 | 31.55556 | 17.5
VIALE 26 | P-T1 63 |  | Concreto | Placa P12 T1 (ejes 12-15 entre A-J) | 2026-05-04 | 6/1/2026 12:00:00 AM |  | 28 | 21 | 28 | 133 | PLACA | 21 | PLACA-21-28 | 2026-10-29 | NUEVO | 2026-10-29 | 21 | 7 | 27.83333 | 3 | 31.55556 | 17.5
VIALE 26 | P-T1 63 |  | Concreto | Placa P12 T1 (ejes 12-15 entre A-J) | 2026-05-04 | 6/1/2026 12:00:00 AM |  | 28 | 21 | 27.6 | 132 | PLACA | 21 | PLACA-21-28 | 2026-10-29 | NUEVO | 2026-10-29 | 21 | 6.6 | 27.83333 | 3 | 31.55556 | 17.5
VIALE 26 | M-T1 77 |  | Concreto | Muros P12 T1 (EJES 08-10 ENTRE J-G) M=02,13,09,22,23,24,25 | 2026-05-02 | 5/30/2026 12:00:00 AM |  | 28 | 21 | 22.3 | 106 | MURO | 21 | MURO-21-28 | 2026-10-29 | NUEVO | 2026-10-29 | 21 | 1.3 | 21.8 | 3 | 27.23333 | 17.5
VIALE 26 | M-T1 77 |  | Concreto | Muros P12 T1 (EJES 08-10 ENTRE J-G) M=02,13,09,22,23,24,25 | 2026-05-02 | 5/30/2026 12:00:00 AM |  | 28 | 21 | 20 | 95 | MURO | 21 | MURO-21-28 | 2026-10-29 | NUEVO | 2026-10-29 | 21 | -1 | 21.8 | 3 | 27.23333 | 17.5
VIALE 26 | M-T1 77 |  | Concreto | Muros P12 T1 (EJES 08-10 ENTRE J-G) M=02,13,09,22,23,24,25 | 2026-05-02 | 5/30/2026 12:00:00 AM |  | 28 | 21 | 23.1 | 110 | MURO | 21 | MURO-21-28 | 2026-10-29 | NUEVO | 2026-10-29 | 21 | 2.1 | 21.8 | 3 | 27.23333 | 17.5
VIALE 26 | M-T1 76 |  | Concreto | Muros P11 T1 (EJES 08-11 ENTRE A-F) M=09,22,13,23,25 | 2026-04-30 | 5/28/2026 12:00:00 AM |  | 28 | 21 | 26.7 | 127 | MURO | 21 | MURO-21-28 | 2026-10-29 | NUEVO | 2026-10-29 | 21 | 5.7 | 26.76667 | 3 | 25.46667 | 17.5
VIALE 26 | M-T1 76 |  | Concreto | Muros P11 T1 (EJES 08-11 ENTRE A-F) M=09,22,13,23,25 | 2026-04-30 | 5/28/2026 12:00:00 AM |  | 28 | 21 | 26.5 | 126 | MURO | 21 | MURO-21-28 | 2026-10-29 | NUEVO | 2026-10-29 | 21 | 5.5 | 26.76667 | 3 | 25.46667 | 17.5
VIALE 26 | M-T1 76 |  | Concreto | Muros P11 T1 (EJES 08-11 ENTRE A-F) M=09,22,13,23,25 | 2026-04-30 | 5/28/2026 12:00:00 AM |  | 28 | 21 | 27.1 | 129 | MURO | 21 | MURO-21-28 | 2026-10-29 | NUEVO | 2026-10-29 | 21 | 6.1 | 26.76667 | 3 | 25.46667 | 17.5
VIALE 26 | M-T1 75 |  | Concreto | Muros P11 T1 (EJES 12-14 ENTRE A-F) M=01,02,23,25,09 | 2026-04-29 | 5/27/2026 12:00:00 AM |  | 28 | 21 | 28.6 | 136 | MURO | 21 | MURO-21-28 | 2026-10-29 | NUEVO | 2026-10-29 | 21 | 7.6 | 28.76667 | 3 | 25.77778 | 17.5
VIALE 26 | M-T1 75 |  | Concreto | Muros P11 T1 (EJES 12-14 ENTRE A-F) M=01,02,23,25,09 | 2026-04-29 | 5/27/2026 12:00:00 AM |  | 28 | 21 | 28.6 | 136 | MURO | 21 | MURO-21-28 | 2026-10-29 | NUEVO | 2026-10-29 | 21 | 7.6 | 28.76667 | 3 | 25.77778 | 17.5
VIALE 26 | M-T1 75 |  | Concreto | Muros P11 T1 (EJES 12-14 ENTRE A-F) M=01,02,23,25,09 | 2026-04-29 | 5/27/2026 12:00:00 AM |  | 28 | 21 | 29.1 | 139 | MURO | 21 | MURO-21-28 | 2026-10-29 | NUEVO | 2026-10-29 | 21 | 8.1 | 28.76667 | 3 | 25.77778 | 17.5
VIALE 26 | P-T1 62 |  | Concreto | Placa P11 T1 (ejes 01-04 entre A-J) | 2026-04-29 | 5/27/2026 12:00:00 AM |  | 28 | 21 | 19.4 | 92 | PLACA | 21 | PLACA-21-28 | 2026-10-29 | NUEVO | 2026-10-29 | 21 | -1.6 | 19.1 | 3 | 24.87778 | 17.5
VIALE 26 | P-T1 62 |  | Concreto | Placa P11 T1 (ejes 01-04 entre A-J) | 2026-04-29 | 5/27/2026 12:00:00 AM |  | 28 | 21 | 19.1 | 91 | PLACA | 21 | PLACA-21-28 | 2026-10-29 | NUEVO | 2026-10-29 | 21 | -1.9 | 19.1 | 3 | 24.87778 | 17.5
VIALE 26 | P-T1 62 |  | Concreto | Placa P11 T1 (ejes 01-04 entre A-J) | 2026-04-29 | 5/27/2026 12:00:00 AM |  | 28 | 21 | 18.8 | 90 | PLACA | 21 | PLACA-21-28 | 2026-10-29 | NUEVO | 2026-10-29 | 21 | -2.2 | 19.1 | 3 | 24.87778 | 17.5
VIALE 26 | M-T1 74 |  | Concreto | Muros P11 T1 (EJES 11-15 ENTRE J-G) M=31,32,07,04,28,29 | 2026-04-28 | 5/26/2026 12:00:00 AM |  | 28 | 21 | 25.4 | 121 | MURO | 21 | MURO-21-28 | 2026-10-29 | NUEVO | 2026-10-29 | 21 | 4.4 | 24.26667 | 3 | 24.04444 | 17.5
VIALE 26 | M-T1 74 |  | Concreto | Muros P11 T1 (EJES 11-15 ENTRE J-G) M=31,32,07,04,28,29 | 2026-04-28 | 5/26/2026 12:00:00 AM |  | 28 | 21 | 23.1 | 110 | MURO | 21 | MURO-21-28 | 2026-10-29 | NUEVO | 2026-10-29 | 21 | 2.1 | 24.26667 | 3 | 24.04444 | 17.5
VIALE 26 | M-T1 74 |  | Concreto | Muros P11 T1 (EJES 11-15 ENTRE J-G) M=31,32,07,04,28,29 | 2026-04-28 | 5/26/2026 12:00:00 AM |  | 28 | 21 | 24.3 | 116 | MURO | 21 | MURO-21-28 | 2026-10-29 | NUEVO | 2026-10-29 | 21 | 3.3 | 24.26667 | 3 | 24.04444 | 17.5
VIALE 26 | M-T2 98 |  | Concreto | Muros P14 T2 (EJES 3 Y 4 (E/J), EJES 4 Y 5 (A/D) | 2026-04-28 | 5/26/2026 12:00:00 AM |  | 28 | 21 | 32.2 | 153 | MURO | 21 | MURO-21-28 | 2026-10-29 | NUEVO | 2026-10-29 | 21 | 11.2 | 32.16667 | 3 | 25.17778 | 17.5
VIALE 26 | M-T2 98 |  | Concreto | Muros P14 T2 (EJES 3 Y 4 (E/J), EJES 4 Y 5 (A/D) | 2026-04-28 | 5/26/2026 12:00:00 AM |  | 28 | 21 | 32.5 | 155 | MURO | 21 | MURO-21-28 | 2026-10-29 | NUEVO | 2026-10-29 | 21 | 11.5 | 32.16667 | 3 | 25.17778 | 17.5
VIALE 26 | M-T2 98 |  | Concreto | Muros P14 T2 (EJES 3 Y 4 (E/J), EJES 4 Y 5 (A/D) | 2026-04-28 | 5/26/2026 12:00:00 AM |  | 28 | 21 | 31.8 | 151 | MURO | 21 | MURO-21-28 | 2026-10-29 | NUEVO | 2026-10-29 | 21 | 10.8 | 32.16667 | 3 | 25.17778 | 17.5
VIALE 26 | P-T1 61 |  | Concreto | Placa P11 T1 (ejes 04-06 entre A-J) y escalera T1 P7 a P8 | 2026-04-28 | 5/26/2026 12:00:00 AM |  | 28 | 21 | 22.4 | 106 | PLACA | 21 | PLACA-21-28 | 2026-10-29 | NUEVO | 2026-10-29 | 21 | 1.4 | 22.06667 | 3 | 26.16667 | 17.5
VIALE 26 | P-T1 61 |  | Concreto | Placa P11 T1 (ejes 04-06 entre A-J) y escalera T1 P7 a P8 | 2026-04-28 | 5/26/2026 12:00:00 AM |  | 28 | 21 | 22.2 | 106 | PLACA | 21 | PLACA-21-28 | 2026-10-29 | NUEVO | 2026-10-29 | 21 | 1.2 | 22.06667 | 3 | 26.16667 | 17.5
VIALE 26 | P-T1 61 |  | Concreto | Placa P11 T1 (ejes 04-06 entre A-J) y escalera T1 P7 a P8 | 2026-04-28 | 5/26/2026 12:00:00 AM |  | 28 | 21 | 21.6 | 103 | PLACA | 21 | PLACA-21-28 | 2026-10-29 | NUEVO | 2026-10-29 | 21 | 0.6 | 22.06667 | 3 | 26.16667 | 17.5
VIALE 26 | P-T2 72 |  | Concreto | Placa Cubierta T2 (ejes 11-15 entre A-J) | 2026-04-28 | 5/26/2026 12:00:00 AM |  | 28 | 21 | 25.6 | 122 | PLACA | 21 | PLACA-21-28 | 2026-10-29 | NUEVO | 2026-10-29 | 21 | 4.6 | 27.66667 | 3 | 27.3 | 17.5
VIALE 26 | P-T2 72 |  | Concreto | Placa Cubierta T2 (ejes 11-15 entre A-J) | 2026-04-28 | 5/26/2026 12:00:00 AM |  | 28 | 21 | 29.3 | 139 | PLACA | 21 | PLACA-21-28 | 2026-10-29 | NUEVO | 2026-10-29 | 21 | 8.3 | 27.66667 | 3 | 27.3 | 17.5
VIALE 26 | P-T2 72 |  | Concreto | Placa Cubierta T2 (ejes 11-15 entre A-J) | 2026-04-28 | 5/26/2026 12:00:00 AM |  | 28 | 21 | 28.1 | 134 | PLACA | 21 | PLACA-21-28 | 2026-10-29 | NUEVO | 2026-10-29 | 21 | 7.1 | 27.66667 | 3 | 27.3 | 17.5
VIALE 26 | M-T2 97 |  | Concreto | Muros P14 T2 EJES 5 Y 6 (E/J), EJES 6 Y 7 (A/D) | 2026-04-25 | 5/23/2026 12:00:00 AM |  | 28 | 21 | 28.8 | 137 | MURO | 21 | MURO-21-28 | 2026-10-29 | NUEVO | 2026-10-29 | 21 | 7.8 | 28.06667 | 3 | 25.93333 | 17.5
VIALE 26 | M-T2 97 |  | Concreto | Muros P14 T2 EJES 5 Y 6 (E/J), EJES 6 Y 7 (A/D) | 2026-04-25 | 5/23/2026 12:00:00 AM |  | 28 | 21 | 28.3 | 134 | MURO | 21 | MURO-21-28 | 2026-10-29 | NUEVO | 2026-10-29 | 21 | 7.3 | 28.06667 | 3 | 25.93333 | 17.5
VIALE 26 | M-T2 97 |  | Concreto | Muros P14 T2 EJES 5 Y 6 (E/J), EJES 6 Y 7 (A/D) | 2026-04-25 | 5/23/2026 12:00:00 AM |  | 28 | 21 | 27.1 | 129 | MURO | 21 | MURO-21-28 | 2026-10-29 | NUEVO | 2026-10-29 | 21 | 6.1 | 28.06667 | 3 | 25.93333 | 17.5
VIALE 26 | P-T1 60 |  | Concreto | Placa P11 T1 (ejes 06-08 entre A-J) | 2026-04-25 | 5/23/2026 12:00:00 AM |  | 28 | 21 | 26.9 | 128 | PLACA | 21 | PLACA-21-28 | 2026-10-29 | NUEVO | 2026-10-29 | 21 | 5.9 | 27.3 | 3 | 27.67778 | 17.5
VIALE 26 | P-T1 60 |  | Concreto | Placa P11 T1 (ejes 06-08 entre A-J) | 2026-04-25 | 5/23/2026 12:00:00 AM |  | 28 | 21 | 28.8 | 137 | PLACA | 21 | PLACA-21-28 | 2026-10-29 | NUEVO | 2026-10-29 | 21 | 7.8 | 27.3 | 3 | 27.67778 | 17.5
VIALE 26 | P-T1 60 |  | Concreto | Placa P11 T1 (ejes 06-08 entre A-J) | 2026-04-25 | 5/23/2026 12:00:00 AM |  | 28 | 21 | 26.2 | 124 | PLACA | 21 | PLACA-21-28 | 2026-10-29 | NUEVO | 2026-10-29 | 21 | 5.2 | 27.3 | 3 | 27.67778 | 17.5
VIALE 26 | M-T1 73 |  | Concreto | Muros P10 T1 (EJES 1-2 ENTRE A-J) M=1,12,11,15,17,14,20 | 2026-04-24 | 5/22/2026 12:00:00 AM |  | 28 | 21 | 24.8 | 118 | MURO | 21 | MURO-21-28 | 2026-10-29 | NUEVO | 2026-10-29 | 21 | 3.8 | 25 | 3 | 26.78889 | 17.5
VIALE 26 | M-T1 73 |  | Concreto | Muros P10 T1 (EJES 1-2 ENTRE A-J) M=1,12,11,15,17,14,20 | 2026-04-24 | 5/22/2026 12:00:00 AM |  | 28 | 21 | 26 | 124 | MURO | 21 | MURO-21-28 | 2026-10-29 | NUEVO | 2026-10-29 | 21 | 5 | 25 | 3 | 26.78889 | 17.5
VIALE 26 | M-T1 73 |  | Concreto | Muros P10 T1 (EJES 1-2 ENTRE A-J) M=1,12,11,15,17,14,20 | 2026-04-24 | 5/22/2026 12:00:00 AM |  | 28 | 21 | 24.2 | 115 | MURO | 21 | MURO-21-28 | 2026-10-29 | NUEVO | 2026-10-29 | 21 | 3.2 | 25 | 3 | 26.78889 | 17.5
VIALE 26 | P-T1 59 |  | Concreto | Placa P11 T1 (ejes 08-10 entre A-J) | 2026-04-24 | 5/22/2026 12:00:00 AM |  | 28 | 21 | 31.3 | 149 | PLACA | 21 | PLACA-21-28 | 2026-10-29 | NUEVO | 2026-10-29 | 21 | 10.3 | 30.13333 | 3 | 27.47778 | 17.5
VIALE 26 | P-T1 59 |  | Concreto | Placa P11 T1 (ejes 08-10 entre A-J) | 2026-04-24 | 5/22/2026 12:00:00 AM |  | 28 | 21 | 30.2 | 144 | PLACA | 21 | PLACA-21-28 | 2026-10-29 | NUEVO | 2026-10-29 | 21 | 9.2 | 30.13333 | 3 | 27.47778 | 17.5
VIALE 26 | P-T1 59 |  | Concreto | Placa P11 T1 (ejes 08-10 entre A-J) | 2026-04-24 | 5/22/2026 12:00:00 AM |  | 28 | 21 | 28.9 | 138 | PLACA | 21 | PLACA-21-28 | 2026-10-29 | NUEVO | 2026-10-29 | 21 | 7.9 | 30.13333 | 3 | 27.47778 | 17.5
VIALE 26 | M-T1 72 |  | Concreto | Muros P10 T1 (EJES 3-4 ENTRE A-J) M=2,13,8,21,23 | 2026-04-23 | 5/21/2026 12:00:00 AM |  | 28 | 21 | 26.2 | 124 | MURO | 21 | MURO-21-28 | 2026-10-29 | NUEVO | 2026-10-29 | 21 | 5.2 | 26.33333 | 3 | 27.15556 | 17.5
VIALE 26 | M-T1 72 |  | Concreto | Muros P10 T1 (EJES 3-4 ENTRE A-J) M=2,13,8,21,23 | 2026-04-23 | 5/21/2026 12:00:00 AM |  | 28 | 21 | 26 | 124 | MURO | 21 | MURO-21-28 | 2026-10-29 | NUEVO | 2026-10-29 | 21 | 5 | 26.33333 | 3 | 27.15556 | 17.5
VIALE 26 | M-T1 72 |  | Concreto | Muros P10 T1 (EJES 3-4 ENTRE A-J) M=2,13,8,21,23 | 2026-04-23 | 5/21/2026 12:00:00 AM |  | 28 | 21 | 26.8 | 128 | MURO | 21 | MURO-21-28 | 2026-10-29 | NUEVO | 2026-10-29 | 21 | 5.8 | 26.33333 | 3 | 27.15556 | 17.5
VIALE 26 | M-T2 96 |  | Concreto | Muros P14 T2 (EJES 7 Y 8 (E/J), EJES 8 Y 9 (A/D) M=2,31,14 | 2026-04-23 | 5/21/2026 12:00:00 AM |  | 28 | 21 | 29.7 | 142 | MURO | 21 | MURO-21-28 | 2026-10-29 | NUEVO | 2026-10-29 | 21 | 8.7 | 28.16667 | 3 | 28.21111 | 17.5
VIALE 26 | M-T2 96 |  | Concreto | Muros P14 T2 (EJES 7 Y 8 (E/J), EJES 8 Y 9 (A/D) M=2,31,14 | 2026-04-23 | 5/21/2026 12:00:00 AM |  | 28 | 21 | 28.8 | 137 | MURO | 21 | MURO-21-28 | 2026-10-29 | NUEVO | 2026-10-29 | 21 | 7.8 | 28.16667 | 3 | 28.21111 | 17.5
VIALE 26 | M-T2 96 |  | Concreto | Muros P14 T2 (EJES 7 Y 8 (E/J), EJES 8 Y 9 (A/D) M=2,31,14 | 2026-04-23 | 5/21/2026 12:00:00 AM |  | 28 | 21 | 26 | 124 | MURO | 21 | MURO-21-28 | 2026-10-29 | NUEVO | 2026-10-29 | 21 | 5 | 28.16667 | 3 | 28.21111 | 17.5
VIALE 26 | P-T1 58 |  | Concreto | Placa P11 T1 (ejes 10-12 entre A-J) | 2026-04-23 | 5/21/2026 12:00:00 AM |  | 28 | 21 | 26 | 124 | PLACA | 21 | PLACA-21-28 | 2026-10-29 | NUEVO | 2026-10-29 | 21 | 5 | 27.03333 | 3 | 27.17778 | 17.5
VIALE 26 | P-T1 58 |  | Concreto | Placa P11 T1 (ejes 10-12 entre A-J) | 2026-04-23 | 5/21/2026 12:00:00 AM |  | 28 | 21 | 27.1 | 129 | PLACA | 21 | PLACA-21-28 | 2026-10-29 | NUEVO | 2026-10-29 | 21 | 6.1 | 27.03333 | 3 | 27.17778 | 17.5
VIALE 26 | P-T1 58 |  | Concreto | Placa P11 T1 (ejes 10-12 entre A-J) | 2026-04-23 | 5/21/2026 12:00:00 AM |  | 28 | 21 | 28 | 133 | PLACA | 21 | PLACA-21-28 | 2026-10-29 | NUEVO | 2026-10-29 | 21 | 7 | 27.03333 | 3 | 27.17778 | 17.5
VIALE 26 | M-T1-71 |  | Concreto | MUROS T1 P10 EJES 5-6 ENTRE A Y J M=2,13,23,24,9 | 2026-04-22 | 5/20/2026 12:00:00 AM |  | 28 | 21 | 27.6 | 131 | MURO | 21 | MURO-21-28 | 2026-10-29 | NUEVO | 2026-10-29 | 21 | 6.6 | 27.2 | 3 | 27.46667 | 17.5
VIALE 26 | M-T1-71 |  | Concreto | MUROS T1 P10 EJES 5-6 ENTRE A Y J M=2,13,23,24,9 | 2026-04-22 | 5/20/2026 12:00:00 AM |  | 28 | 21 | 27.5 | 131 | MURO | 21 | MURO-21-28 | 2026-10-29 | NUEVO | 2026-10-29 | 21 | 6.5 | 27.2 | 3 | 27.46667 | 17.5
VIALE 26 | M-T1-71 |  | Concreto | MUROS T1 P10 EJES 5-6 ENTRE A Y J M=2,13,23,24,9 | 2026-04-22 | 5/20/2026 12:00:00 AM |  | 28 | 21 | 26.5 | 126 | MURO | 21 | MURO-21-28 | 2026-10-29 | NUEVO | 2026-10-29 | 21 | 5.5 | 27.2 | 3 | 27.46667 | 17.5
VIALE 26 | P-T1-57 |  | Concreto | PLACA T1 PISO 11 EJES 12 Y 15 ENTRE A Y J | 2026-04-22 | 5/20/2026 12:00:00 AM |  | 28 | 21 | 25.8 | 123 | PLACA | 21 | PLACA-21-28 | 2026-10-29 | NUEVO | 2026-10-29 | 21 | 4.8 | 25.63333 | 3 | 26.62222 | 17.5
VIALE 26 | P-T1-57 |  | Concreto | PLACA T1 PISO 11 EJES 12 Y 15 ENTRE A Y J | 2026-04-22 | 5/20/2026 12:00:00 AM |  | 28 | 21 | 23.8 | 113 | PLACA | 21 | PLACA-21-28 | 2026-10-29 | NUEVO | 2026-10-29 | 21 | 2.8 | 25.63333 | 3 | 26.62222 | 17.5
VIALE 26 | P-T1-57 |  | Concreto | PLACA T1 PISO 11 EJES 12 Y 15 ENTRE A Y J | 2026-04-22 | 5/20/2026 12:00:00 AM |  | 28 | 21 | 27.3 | 130 | PLACA | 21 | PLACA-21-28 | 2026-10-29 | NUEVO | 2026-10-29 | 21 | 6.3 | 25.63333 | 3 | 26.62222 | 17.5
VIALE 26 | M-T1-70 |  | Concreto | MUROS T1 P10 EJES 7-8 ENTRE A Y J M=2,13,9,22,23,24 | 2026-04-21 | 5/19/2026 12:00:00 AM |  | 28 | 21 | 25.8 | 123 | MURO | 21 | MURO-21-28 | 2026-10-29 | NUEVO | 2026-10-29 | 21 | 4.8 | 25.13333 | 3 | 25.98889 | 17.5
VIALE 26 | M-T1-70 |  | Concreto | MUROS T1 P10 EJES 7-8 ENTRE A Y J M=2,13,9,22,23,24 | 2026-04-21 | 5/19/2026 12:00:00 AM |  | 28 | 21 | 24.2 | 115 | MURO | 21 | MURO-21-28 | 2026-10-29 | NUEVO | 2026-10-29 | 21 | 3.2 | 25.13333 | 3 | 25.98889 | 17.5
VIALE 26 | M-T1-70 |  | Concreto | MUROS T1 P10 EJES 7-8 ENTRE A Y J M=2,13,9,22,23,24 | 2026-04-21 | 5/19/2026 12:00:00 AM |  | 28 | 21 | 25.4 | 121 | MURO | 21 | MURO-21-28 | 2026-10-29 | NUEVO | 2026-10-29 | 21 | 4.4 | 25.13333 | 3 | 25.98889 | 17.5
VIALE 26 | M-T2-95 |  | Concreto | MUROS T1 P14 EJE 10 DEL A-J EJE 9 ENTRE J Y F M=2,31,14 | 2026-04-21 | 5/19/2026 12:00:00 AM |  | 28 | 21 | 24.6 | 117 | MURO | 21 | MURO-21-28 | 2026-10-29 | NUEVO | 2026-10-29 | 21 | 3.6 | 24.16667 | 3 | 24.97778 | 17.5
VIALE 26 | M-T2-95 |  | Concreto | MUROS T1 P14 EJE 10 DEL A-J EJE 9 ENTRE J Y F M=2,31,14 | 2026-04-21 | 5/19/2026 12:00:00 AM |  | 28 | 21 | 23.1 | 110 | MURO | 21 | MURO-21-28 | 2026-10-29 | NUEVO | 2026-10-29 | 21 | 2.1 | 24.16667 | 3 | 24.97778 | 17.5
VIALE 26 | M-T2-95 |  | Concreto | MUROS T1 P14 EJE 10 DEL A-J EJE 9 ENTRE J Y F M=2,31,14 | 2026-04-21 | 5/19/2026 12:00:00 AM |  | 28 | 21 | 24.8 | 118 | MURO | 21 | MURO-21-28 | 2026-10-29 | NUEVO | 2026-10-29 | 21 | 3.8 | 24.16667 | 3 | 24.97778 | 17.5
VIALE 26 | M-T2-94 |  | Concreto | MUROS T2 P14 EJE 15 A AL 11 ENTRE A Y D M=29,10,32 | 2026-04-20 | 5/18/2026 12:00:00 AM |  | 28 | 21 | 21.3 | 101 | MURO | 21 | MURO-21-28 | 2026-10-29 | NUEVO | 2026-10-29 | 21 | 0.3 | 22.06667 | 3 | 23.78889 | 17.5
VIALE 26 | M-T2-94 |  | Concreto | MUROS T2 P14 EJE 15 A AL 11 ENTRE A Y D M=29,10,32 | 2026-04-20 | 5/18/2026 12:00:00 AM |  | 28 | 21 | 23 | 109 | MURO | 21 | MURO-21-28 | 2026-10-29 | NUEVO | 2026-10-29 | 21 | 2 | 22.06667 | 3 | 23.78889 | 17.5
VIALE 26 | M-T2-94 |  | Concreto | MUROS T2 P14 EJE 15 A AL 11 ENTRE A Y D M=29,10,32 | 2026-04-20 | 5/18/2026 12:00:00 AM |  | 28 | 21 | 21.9 | 104 | MURO | 21 | MURO-21-28 | 2026-10-29 | NUEVO | 2026-10-29 | 21 | 0.9 | 22.06667 | 3 | 23.78889 | 17.5
VIALE 26 | M-T1-69 |  | Concreto | MUROS T1 P10 EJE 9-10 ENTRE A-J M=2,9,23,9,25 | 2026-04-17 | 5/15/2026 12:00:00 AM |  | 28 | 21 | 28.2 | 134 | MURO | 21 | MURO-21-28 | 2026-10-29 | NUEVO | 2026-10-29 | 21 | 7.2 | 32.56667 | 3 | 26.26667 | 17.5
VIALE 26 | M-T1-69 |  | Concreto | MUROS T1 P10 EJE 9-10 ENTRE A-J M=2,9,23,9,25 | 2026-04-17 | 5/15/2026 12:00:00 AM |  | 28 | 21 | 39.6 | 188 | MURO | 21 | MURO-21-28 | 2026-10-29 | NUEVO | 2026-10-29 | 21 | 18.6 | 32.56667 | 3 | 26.26667 | 17.5
VIALE 26 | M-T1-69 |  | Concreto | MUROS T1 P10 EJE 9-10 ENTRE A-J M=2,9,23,9,25 | 2026-04-17 | 5/15/2026 12:00:00 AM |  | 28 | 21 | 29.9 | 142 | MURO | 21 | MURO-21-28 | 2026-10-29 | NUEVO | 2026-10-29 | 21 | 8.9 | 32.56667 | 3 | 26.26667 | 17.5
VIALE 26 | P-T1-56 |  | Concreto | PLACA T1 PISO 10 EJES 1-4 ENTRE A-J | 2026-04-17 | 5/15/2026 12:00:00 AM |  | 28 | 21 | 21.1 | 101 | PLACA | 21 | PLACA-21-28 | 2026-10-29 | NUEVO | 2026-10-29 | 21 | 0.1 | 19.53333 | 3 | 24.72222 | 17.5
VIALE 26 | P-T1-56 |  | Concreto | PLACA T1 PISO 10 EJES 1-4 ENTRE A-J | 2026-04-17 | 5/15/2026 12:00:00 AM |  | 28 | 21 | 19.5 | 93 | PLACA | 21 | PLACA-21-28 | 2026-10-29 | NUEVO | 2026-10-29 | 21 | -1.5 | 19.53333 | 3 | 24.72222 | 17.5
VIALE 26 | P-T1-56 |  | Concreto | PLACA T1 PISO 10 EJES 1-4 ENTRE A-J | 2026-04-17 | 5/15/2026 12:00:00 AM |  | 28 | 21 | 18 | 86 | PLACA | 21 | PLACA-21-28 | 2026-10-29 | NUEVO | 2026-10-29 | 21 | -3 | 19.53333 | 3 | 24.72222 | 17.5
VIALE 26 | P-T2-71 |  | Concreto | PLACA T2 PISO 14 EJE 1 AL 15 ENTRE A Y J | 2026-04-17 | 5/15/2026 12:00:00 AM |  | 28 | 21 | 29.8 | 142 | PLACA | 21 | PLACA-21-28 | 2026-10-29 | NUEVO | 2026-10-29 | 21 | 8.8 | 29.36667 | 3 | 27.15556 | 17.5
VIALE 26 | P-T2-71 |  | Concreto | PLACA T2 PISO 14 EJE 1 AL 15 ENTRE A Y J | 2026-04-17 | 5/15/2026 12:00:00 AM |  | 28 | 21 | 28.1 | 134 | PLACA | 21 | PLACA-21-28 | 2026-10-29 | NUEVO | 2026-10-29 | 21 | 7.1 | 29.36667 | 3 | 27.15556 | 17.5
VIALE 26 | P-T2-71 |  | Concreto | PLACA T2 PISO 14 EJE 1 AL 15 ENTRE A Y J | 2026-04-17 | 5/15/2026 12:00:00 AM |  | 28 | 21 | 30.2 | 144 | PLACA | 21 | PLACA-21-28 | 2026-10-29 | NUEVO | 2026-10-29 | 21 | 9.2 | 29.36667 | 3 | 27.15556 | 17.5
VIALE 26 | M-T1-68 |  | Concreto | MUROS T1 P10 EJE 11-14 ENTRE A YF M=9,22,1,25,2,23 | 2026-04-16 | 5/14/2026 12:00:00 AM |  | 28 | 21 | 24.3 | 116 | MURO | 21 | MURO-21-28 | 2026-10-29 | NUEVO | 2026-10-29 | 21 | 3.3 | 25.73333 | 3 | 24.87778 | 17.5
VIALE 26 | M-T1-68 |  | Concreto | MUROS T1 P10 EJE 11-14 ENTRE A YF M=9,22,1,25,2,23 | 2026-04-16 | 5/14/2026 12:00:00 AM |  | 28 | 21 | 26.7 | 127 | MURO | 21 | MURO-21-28 | 2026-10-29 | NUEVO | 2026-10-29 | 21 | 5.7 | 25.73333 | 3 | 24.87778 | 17.5
VIALE 26 | M-T1-68 |  | Concreto | MUROS T1 P10 EJE 11-14 ENTRE A YF M=9,22,1,25,2,23 | 2026-04-16 | 5/14/2026 12:00:00 AM |  | 28 | 21 | 26.2 | 125 | MURO | 21 | MURO-21-28 | 2026-10-29 | NUEVO | 2026-10-29 | 21 | 5.2 | 25.73333 | 3 | 24.87778 | 17.5
VIALE 26 | M-T2-93 |  | Concreto | MUROS T2 P14 EJES 11 AL 15 ENTRE J Y F M=9,29,52 | 2026-04-16 | 5/14/2026 12:00:00 AM |  | 28 | 21 | 29.7 | 141 | MURO | 21 | MURO-21-28 | 2026-10-29 | NUEVO | 2026-10-29 | 21 | 8.7 | 29 | 3 | 28.03333 | 17.5
VIALE 26 | M-T2-93 |  | Concreto | MUROS T2 P14 EJES 11 AL 15 ENTRE J Y F M=9,29,52 | 2026-04-16 | 5/14/2026 12:00:00 AM |  | 28 | 21 | 28.8 | 137 | MURO | 21 | MURO-21-28 | 2026-10-29 | NUEVO | 2026-10-29 | 21 | 7.8 | 29 | 3 | 28.03333 | 17.5
VIALE 26 | M-T2-93 |  | Concreto | MUROS T2 P14 EJES 11 AL 15 ENTRE J Y F M=9,29,52 | 2026-04-16 | 5/14/2026 12:00:00 AM |  | 28 | 21 | 28.5 | 136 | MURO | 21 | MURO-21-28 | 2026-10-29 | NUEVO | 2026-10-29 | 21 | 7.5 | 29 | 3 | 28.03333 | 17.5
VIALE 26 | P-T1-55 |  | Concreto | PLACA T1 PISO 10 EJES 4-6 ENTRE A Y J | 2026-04-16 | 5/14/2026 12:00:00 AM |  | 28 | 21 | 30.5 | 145 | PLACA | 21 | PLACA-21-28 | 2026-10-29 | NUEVO | 2026-10-29 | 21 | 9.5 | 30.6 | 3 | 28.44444 | 17.5
VIALE 26 | P-T1-55 |  | Concreto | PLACA T1 PISO 10 EJES 4-6 ENTRE A Y J | 2026-04-16 | 5/14/2026 12:00:00 AM |  | 28 | 21 | 30.2 | 144 | PLACA | 21 | PLACA-21-28 | 2026-10-29 | NUEVO | 2026-10-29 | 21 | 9.2 | 30.6 | 3 | 28.44444 | 17.5
VIALE 26 | P-T1-55 |  | Concreto | PLACA T1 PISO 10 EJES 4-6 ENTRE A Y J | 2026-04-16 | 5/14/2026 12:00:00 AM |  | 28 | 21 | 31.1 | 148 | PLACA | 21 | PLACA-21-28 | 2026-10-29 | NUEVO | 2026-10-29 | 21 | 10.1 | 30.6 | 3 | 28.44444 | 17.5
VIALE 26 | M-T1-67 |  | Concreto | MUROS T1 P10 EJES 15-11 ENTRE J Y G M=3,7,31,32,4,13 | 2026-04-15 | 5/13/2026 12:00:00 AM |  | 28 | 21 | 27.5 | 131 | MURO | 21 | MURO-21-28 | 2026-10-29 | NUEVO | 2026-10-29 | 21 | 6.5 | 27.5 | 3 | 29.03333 | 17.5
VIALE 26 | M-T1-67 |  | Concreto | MUROS T1 P10 EJES 15-11 ENTRE J Y G M=3,7,31,32,4,13 | 2026-04-15 | 5/13/2026 12:00:00 AM |  | 28 | 21 | 27.2 | 130 | MURO | 21 | MURO-21-28 | 2026-10-29 | NUEVO | 2026-10-29 | 21 | 6.2 | 27.5 | 3 | 29.03333 | 17.5
VIALE 26 | M-T1-67 |  | Concreto | MUROS T1 P10 EJES 15-11 ENTRE J Y G M=3,7,31,32,4,13 | 2026-04-15 | 5/13/2026 12:00:00 AM |  | 28 | 21 | 27.8 | 132 | MURO | 21 | MURO-21-28 | 2026-10-29 | NUEVO | 2026-10-29 | 21 | 6.8 | 27.5 | 3 | 29.03333 | 17.5
VIALE 26 | P-T1-54 |  | Concreto | PLACA T1 P10 EJES 6 AL 8 ENTRE A Y J | 2026-04-15 | 5/13/2026 12:00:00 AM |  | 28 | 21 | 27.2 | 129 | PLACA | 21 | PLACA-21-28 | 2026-10-29 | NUEVO | 2026-10-29 | 21 | 6.2 | 29.46667 | 3 | 29.18889 | 17.5
VIALE 26 | P-T1-54 |  | Concreto | PLACA T1 P10 EJES 6 AL 8 ENTRE A Y J | 2026-04-15 | 5/13/2026 12:00:00 AM |  | 28 | 21 | 31.1 | 148 | PLACA | 21 | PLACA-21-28 | 2026-10-29 | NUEVO | 2026-10-29 | 21 | 10.1 | 29.46667 | 3 | 29.18889 | 17.5
VIALE 26 | P-T1-54 |  | Concreto | PLACA T1 P10 EJES 6 AL 8 ENTRE A Y J | 2026-04-15 | 5/13/2026 12:00:00 AM |  | 28 | 21 | 30.1 | 144 | PLACA | 21 | PLACA-21-28 | 2026-10-29 | NUEVO | 2026-10-29 | 21 | 9.1 | 29.46667 | 3 | 29.18889 | 17.5
VIALE 26 | M-T1-66 |  | Concreto | MUROS T2 P9 EJE 1 Y 2 ENTRE A Y J M=1,18,11,12,17 | 2026-04-14 | 5/12/2026 12:00:00 AM |  | 28 | 21 | 29.8 | 142 | MURO | 21 | MURO-21-28 | 2026-10-29 | NUEVO | 2026-10-29 | 21 | 8.8 | 29.16667 | 3 | 28.71111 | 17.5
VIALE 26 | M-T1-66 |  | Concreto | MUROS T2 P9 EJE 1 Y 2 ENTRE A Y J M=1,18,11,12,17 | 2026-04-14 | 5/12/2026 12:00:00 AM |  | 28 | 21 | 27.7 | 132 | MURO | 21 | MURO-21-28 | 2026-10-29 | NUEVO | 2026-10-29 | 21 | 6.7 | 29.16667 | 3 | 28.71111 | 17.5
VIALE 26 | M-T1-66 |  | Concreto | MUROS T2 P9 EJE 1 Y 2 ENTRE A Y J M=1,18,11,12,17 | 2026-04-14 | 5/12/2026 12:00:00 AM |  | 28 | 21 | 30 | 143 | MURO | 21 | MURO-21-28 | 2026-10-29 | NUEVO | 2026-10-29 | 21 | 9 | 29.16667 | 3 | 28.71111 | 17.5
VIALE 26 | P-T1-53 |  | Concreto | PLACA T1 PISO 10 EJES 8 Y 10 ENTRE A Y J | 2026-04-14 | 5/12/2026 12:00:00 AM |  | 28 | 21 | 25.7 | 122 | PLACA | 21 | PLACA-21-28 | 2026-10-29 | NUEVO | 2026-10-29 | 21 | 4.7 | 27.6 | 3 | 28.74444 | 17.5
VIALE 26 | P-T1-53 |  | Concreto | PLACA T1 PISO 10 EJES 8 Y 10 ENTRE A Y J | 2026-04-14 | 5/12/2026 12:00:00 AM |  | 28 | 21 | 23.5 | 112 | PLACA | 21 | PLACA-21-28 | 2026-10-29 | NUEVO | 2026-10-29 | 21 | 2.5 | 27.6 | 3 | 28.74444 | 17.5
VIALE 26 | P-T1-53 |  | Concreto | PLACA T1 PISO 10 EJES 8 Y 10 ENTRE A Y J | 2026-04-14 | 5/12/2026 12:00:00 AM |  | 28 | 21 | 33.6 | 160 | PLACA | 21 | PLACA-21-28 | 2026-10-29 | NUEVO | 2026-10-29 | 21 | 12.6 | 27.6 | 3 | 28.74444 | 17.5
VIALE 26 | M-T1-65 |  | Concreto | MUROS T1 P10 EJE 3 Y 4 ENTRE A Y J M=2,13,8,21,23,24 | 2026-04-13 | 5/11/2026 12:00:00 AM |  | 28 | 21 | 27.6 | 131 | MURO | 21 | MURO-21-28 | 2026-10-29 | NUEVO | 2026-10-29 | 21 | 6.6 | 27.2 | 3 | 27.98889 | 17.5
VIALE 26 | M-T1-65 |  | Concreto | MUROS T1 P10 EJE 3 Y 4 ENTRE A Y J M=2,13,8,21,23,24 | 2026-04-13 | 5/11/2026 12:00:00 AM |  | 28 | 21 | 28.2 | 134 | MURO | 21 | MURO-21-28 | 2026-10-29 | NUEVO | 2026-10-29 | 21 | 7.2 | 27.2 | 3 | 27.98889 | 17.5
VIALE 26 | M-T1-65 |  | Concreto | MUROS T1 P10 EJE 3 Y 4 ENTRE A Y J M=2,13,8,21,23,24 | 2026-04-13 | 5/11/2026 12:00:00 AM |  | 28 | 21 | 25.8 | 123 | MURO | 21 | MURO-21-28 | 2026-10-29 | NUEVO | 2026-10-29 | 21 | 4.8 | 27.2 | 3 | 27.98889 | 17.5
VIALE 26 | P-T1-52 |  | Concreto | PLACA T1 PISO 10 EJES 10-12 ENTRE A Y J | 2026-04-13 | 5/11/2026 12:00:00 AM |  | 28 | 21 | 36.1 | 172 | PLACA | 21 | PLACA-21-28 | 2026-10-29 | NUEVO | 2026-10-29 | 21 | 15.1 | 36.46667 | 3 | 30.42222 | 17.5
VIALE 26 | P-T1-52 |  | Concreto | PLACA T1 PISO 10 EJES 10-12 ENTRE A Y J | 2026-04-13 | 5/11/2026 12:00:00 AM |  | 28 | 21 | 36.4 | 173 | PLACA | 21 | PLACA-21-28 | 2026-10-29 | NUEVO | 2026-10-29 | 21 | 15.4 | 36.46667 | 3 | 30.42222 | 17.5
VIALE 26 | P-T1-52 |  | Concreto | PLACA T1 PISO 10 EJES 10-12 ENTRE A Y J | 2026-04-13 | 5/11/2026 12:00:00 AM |  | 28 | 21 | 36.9 | 176 | PLACA | 21 | PLACA-21-28 | 2026-10-29 | NUEVO | 2026-10-29 | 21 | 15.9 | 36.46667 | 3 | 30.42222 | 17.5
VIALE 26 | P-T2-70 |  | Concreto | PLACA T2 PISO 14 EJES 5 AL 8 ENTRE A Y J | 2026-04-13 | 5/11/2026 12:00:00 AM |  | 28 | 21 | 33.1 | 157 | PLACA | 21 | PLACA-21-28 | 2026-10-29 | NUEVO | 2026-10-29 | 21 | 12.1 | 32.3 | 3 | 31.98889 | 17.5
VIALE 26 | P-T2-70 |  | Concreto | PLACA T2 PISO 14 EJES 5 AL 8 ENTRE A Y J | 2026-04-13 | 5/11/2026 12:00:00 AM |  | 28 | 21 | 31.5 | 150 | PLACA | 21 | PLACA-21-28 | 2026-10-29 | NUEVO | 2026-10-29 | 21 | 10.5 | 32.3 | 3 | 31.98889 | 17.5
VIALE 26 | P-T2-70 |  | Concreto | PLACA T2 PISO 14 EJES 5 AL 8 ENTRE A Y J | 2026-04-13 | 5/11/2026 12:00:00 AM |  | 28 | 21 | 32.3 | 154 | PLACA | 21 | PLACA-21-28 | 2026-10-29 | NUEVO | 2026-10-29 | 21 | 11.3 | 32.3 | 3 | 31.98889 | 17.5
VIALE 26 | P-T1-51 |  | Concreto | PLACA T1 PISO 10 EJES 15 Y 12 ENTRE A Y J | 2026-04-11 | 5/9/2026 12:00:00 AM |  | 28 | 21 | 28.6 | 136 | PLACA | 21 | PLACA-21-28 | 2026-10-29 | NUEVO | 2026-10-29 | 21 | 7.6 | 28.66667 | 3 | 32.47778 | 17.5
VIALE 26 | P-T1-51 |  | Concreto | PLACA T1 PISO 10 EJES 15 Y 12 ENTRE A Y J | 2026-04-11 | 5/9/2026 12:00:00 AM |  | 28 | 21 | 30.5 | 145 | PLACA | 21 | PLACA-21-28 | 2026-10-29 | NUEVO | 2026-10-29 | 21 | 9.5 | 28.66667 | 3 | 32.47778 | 17.5
VIALE 26 | P-T1-51 |  | Concreto | PLACA T1 PISO 10 EJES 15 Y 12 ENTRE A Y J | 2026-04-11 | 5/9/2026 12:00:00 AM |  | 28 | 21 | 26.9 | 128 | PLACA | 21 | PLACA-21-28 | 2026-10-29 | NUEVO | 2026-10-29 | 21 | 5.9 | 28.66667 | 3 | 32.47778 | 17.5
VIALE 26 | P-T2-69 |  | Concreto | PLACA T2 P14 EJE 8 AL 10 ENTRE A Y J | 2026-04-11 | 5/9/2026 12:00:00 AM |  | 28 | 21 | 33.6 | 160 | PLACA | 21 | PLACA-21-28 | 2026-10-29 | NUEVO | 2026-10-29 | 21 | 12.6 | 34.6 | 3 | 31.85556 | 17.5
VIALE 26 | P-T2-69 |  | Concreto | PLACA T2 P14 EJE 8 AL 10 ENTRE A Y J | 2026-04-11 | 5/9/2026 12:00:00 AM |  | 28 | 21 | 33.1 | 157 | PLACA | 21 | PLACA-21-28 | 2026-10-29 | NUEVO | 2026-10-29 | 21 | 12.1 | 34.6 | 3 | 31.85556 | 17.5
VIALE 26 | P-T2-69 |  | Concreto | PLACA T2 P14 EJE 8 AL 10 ENTRE A Y J | 2026-04-11 | 5/9/2026 12:00:00 AM |  | 28 | 21 | 37.1 | 177 | PLACA | 21 | PLACA-21-28 | 2026-10-29 | NUEVO | 2026-10-29 | 21 | 16.1 | 34.6 | 3 | 31.85556 | 17.5
VIALE 26 | M-T1-64 |  | Concreto | MUROS T1 P9 EJES 5-6 ENTTE A Y J M=2,9,13,22,23,24 | 2026-04-10 | 5/8/2026 12:00:00 AM |  | 28 | 21 | 31.4 | 150 | MURO | 21 | MURO-21-28 | 2026-10-29 | NUEVO | 2026-10-29 | 21 | 10.4 | 30.23333 | 3 | 31.16667 | 17.5
VIALE 26 | M-T1-64 |  | Concreto | MUROS T1 P9 EJES 5-6 ENTTE A Y J M=2,9,13,22,23,24 | 2026-04-10 | 5/8/2026 12:00:00 AM |  | 28 | 21 | 29.6 | 141 | MURO | 21 | MURO-21-28 | 2026-10-29 | NUEVO | 2026-10-29 | 21 | 8.6 | 30.23333 | 3 | 31.16667 | 17.5
VIALE 26 | M-T1-64 |  | Concreto | MUROS T1 P9 EJES 5-6 ENTTE A Y J M=2,9,13,22,23,24 | 2026-04-10 | 5/8/2026 12:00:00 AM |  | 28 | 21 | 29.7 | 141 | MURO | 21 | MURO-21-28 | 2026-10-29 | NUEVO | 2026-10-29 | 21 | 8.7 | 30.23333 | 3 | 31.16667 | 17.5
VIALE 26 | M-T2-92 |  | Concreto | MUROS T2 913 EJE 2 AL 1 ENTRE A YD M=19,20,21,22,23,24 | 2026-04-10 | 5/8/2026 12:00:00 AM |  | 28 | 21 | 27.7 | 132 | MURO | 21 | MURO-21-28 | 2026-10-29 | NUEVO | 2026-10-29 | 21 | 6.7 | 27.93333 | 3 | 30.92222 | 17.5
VIALE 26 | M-T2-92 |  | Concreto | MUROS T2 913 EJE 2 AL 1 ENTRE A YD M=19,20,21,22,23,24 | 2026-04-10 | 5/8/2026 12:00:00 AM |  | 28 | 21 | 25.7 | 122 | MURO | 21 | MURO-21-28 | 2026-10-29 | NUEVO | 2026-10-29 | 21 | 4.7 | 27.93333 | 3 | 30.92222 | 17.5
VIALE 26 | M-T2-92 |  | Concreto | MUROS T2 913 EJE 2 AL 1 ENTRE A YD M=19,20,21,22,23,24 | 2026-04-10 | 5/8/2026 12:00:00 AM |  | 28 | 21 | 30.4 | 145 | MURO | 21 | MURO-21-28 | 2026-10-29 | NUEVO | 2026-10-29 | 21 | 9.4 | 27.93333 | 3 | 30.92222 | 17.5
VIALE 26 | M-T1-63 |  | Concreto | MUROS T1 P9 EJES 7 Y 8 ENTRE A Y J M=2,13,9,22,24,23 | 2026-04-09 | 5/7/2026 12:00:00 AM |  | 28 | 21 | 34.5 | 164 | MURO | 21 | MURO-21-28 | 2026-10-29 | NUEVO | 2026-10-29 | 21 | 13.5 | 35.66667 | 3 | 31.27778 | 17.5
VIALE 26 | M-T1-63 |  | Concreto | MUROS T1 P9 EJES 7 Y 8 ENTRE A Y J M=2,13,9,22,24,23 | 2026-04-09 | 5/7/2026 12:00:00 AM |  | 28 | 21 | 35.9 | 171 | MURO | 21 | MURO-21-28 | 2026-10-29 | NUEVO | 2026-10-29 | 21 | 14.9 | 35.66667 | 3 | 31.27778 | 17.5
VIALE 26 | M-T1-63 |  | Concreto | MUROS T1 P9 EJES 7 Y 8 ENTRE A Y J M=2,13,9,22,24,23 | 2026-04-09 | 5/7/2026 12:00:00 AM |  | 28 | 21 | 36.6 | 174 | MURO | 21 | MURO-21-28 | 2026-10-29 | NUEVO | 2026-10-29 | 21 | 15.6 | 35.66667 | 3 | 31.27778 | 17.5
VIALE 26 | M-T291 |  | Concreto | MUROS T2 P13 EJE 5 DEL J-F EJE 2,3 J-F # 29A,9A-32 MURO 15 EJE F | 2026-04-09 | 5/7/2026 12:00:00 AM |  | 28 | 21 | 36.6 | 174 | MURO | 21 | MURO-21-28 | 2026-10-29 | NUEVO | 2026-10-29 | 21 | 15.6 | 36.13333 | 3 | 33.24444 | 17.5
VIALE 26 | M-T291 |  | Concreto | MUROS T2 P13 EJE 5 DEL J-F EJE 2,3 J-F # 29A,9A-32 MURO 15 EJE F | 2026-04-09 | 5/7/2026 12:00:00 AM |  | 28 | 21 | 35.8 | 170 | MURO | 21 | MURO-21-28 | 2026-10-29 | NUEVO | 2026-10-29 | 21 | 14.8 | 36.13333 | 3 | 33.24444 | 17.5
VIALE 26 | M-T291 |  | Concreto | MUROS T2 P13 EJE 5 DEL J-F EJE 2,3 J-F # 29A,9A-32 MURO 15 EJE F | 2026-04-09 | 5/7/2026 12:00:00 AM |  | 28 | 21 | 36 | 171 | MURO | 21 | MURO-21-28 | 2026-10-29 | NUEVO | 2026-10-29 | 21 | 15 | 36.13333 | 3 | 33.24444 | 17.5
VIALE 26 | P-T2-68 |  | Concreto | PLACA T2 PISO 14 EJES 15 AL 11 ENTRE A Y J | 2026-04-09 | 5/7/2026 12:00:00 AM |  | 28 | 21 | 40.6 | 193 | PLACA | 21 | PLACA-21-28 | 2026-10-29 | NUEVO | 2026-10-29 | 21 | 19.6 | 38.5 | 3 | 36.76667 | 17.5
VIALE 26 | P-T2-68 |  | Concreto | PLACA T2 PISO 14 EJES 15 AL 11 ENTRE A Y J | 2026-04-09 | 5/7/2026 12:00:00 AM |  | 28 | 21 | 38.4 | 183 | PLACA | 21 | PLACA-21-28 | 2026-10-29 | NUEVO | 2026-10-29 | 21 | 17.4 | 38.5 | 3 | 36.76667 | 17.5
VIALE 26 | P-T2-68 |  | Concreto | PLACA T2 PISO 14 EJES 15 AL 11 ENTRE A Y J | 2026-04-09 | 5/7/2026 12:00:00 AM |  | 28 | 21 | 36.5 | 174 | PLACA | 21 | PLACA-21-28 | 2026-10-29 | NUEVO | 2026-10-29 | 21 | 15.5 | 38.5 | 3 | 36.76667 | 17.5
VIALE 26 | M-T1-62 |  | Concreto | MUROS T1 P9 EJES 9-10 ENTRE A Y J M=2,9,22,13,23,25 | 2026-04-08 | 5/6/2026 12:00:00 AM |  | 28 | 21 | 24 | 114 | MURO | 21 | MURO-21-28 | 2026-10-29 | NUEVO | 2026-10-29 | 21 | 3 | 26.43333 | 3 | 33.68889 | 17.5
VIALE 26 | M-T1-62 |  | Concreto | MUROS T1 P9 EJES 9-10 ENTRE A Y J M=2,9,22,13,23,25 | 2026-04-08 | 5/6/2026 12:00:00 AM |  | 28 | 21 | 27.6 | 131 | MURO | 21 | MURO-21-28 | 2026-10-29 | NUEVO | 2026-10-29 | 21 | 6.6 | 26.43333 | 3 | 33.68889 | 17.5
VIALE 26 | M-T1-62 |  | Concreto | MUROS T1 P9 EJES 9-10 ENTRE A Y J M=2,9,22,13,23,25 | 2026-04-08 | 5/6/2026 12:00:00 AM |  | 28 | 21 | 27.7 | 132 | MURO | 21 | MURO-21-28 | 2026-10-29 | NUEVO | 2026-10-29 | 21 | 6.7 | 26.43333 | 3 | 33.68889 | 17.5
VIALE 26 | M-T2-90 |  | Concreto | MUROS T2 P13 EJE 7 - J E M=9,29,32 EJE 4 J-E EJE 3,4,5 A-D M=2,31,14 | 2026-04-08 | 5/6/2026 12:00:00 AM |  | 28 | 21 | 26.8 | 128 | MURO | 21 | MURO-21-28 | 2026-10-29 | NUEVO | 2026-10-29 | 21 | 5.8 | 26.33333 | 3 | 30.42222 | 17.5
VIALE 26 | M-T2-90 |  | Concreto | MUROS T2 P13 EJE 7 - J E M=9,29,32 EJE 4 J-E EJE 3,4,5 A-D M=2,31,14 | 2026-04-08 | 5/6/2026 12:00:00 AM |  | 28 | 21 | 24.5 | 117 | MURO | 21 | MURO-21-28 | 2026-10-29 | NUEVO | 2026-10-29 | 21 | 3.5 | 26.33333 | 3 | 30.42222 | 17.5
VIALE 26 | M-T2-90 |  | Concreto | MUROS T2 P13 EJE 7 - J E M=9,29,32 EJE 4 J-E EJE 3,4,5 A-D M=2,31,14 | 2026-04-08 | 5/6/2026 12:00:00 AM |  | 28 | 21 | 27.7 | 132 | MURO | 21 | MURO-21-28 | 2026-10-29 | NUEVO | 2026-10-29 | 21 | 6.7 | 26.33333 | 3 | 30.42222 | 17.5
VIALE 26 | P-T1-49 |  | Concreto | PLACA T1 PISO 9 EJE 4 Y 6 ENTRE A Y J | 2026-04-08 | 5/6/2026 12:00:00 AM |  | 28 | 21 | 32 | 152 | PLACA | 21 | PLACA-21-28 | 2026-10-29 | NUEVO | 2026-10-29 | 21 | 11 | 31.1 | 3 | 27.95556 | 17.5
VIALE 26 | P-T1-49 |  | Concreto | PLACA T1 PISO 9 EJE 4 Y 6 ENTRE A Y J | 2026-04-08 | 5/6/2026 12:00:00 AM |  | 28 | 21 | 32.8 | 156 | PLACA | 21 | PLACA-21-28 | 2026-10-29 | NUEVO | 2026-10-29 | 21 | 11.8 | 31.1 | 3 | 27.95556 | 17.5
VIALE 26 | P-T1-49 |  | Concreto | PLACA T1 PISO 9 EJE 4 Y 6 ENTRE A Y J | 2026-04-08 | 5/6/2026 12:00:00 AM |  | 28 | 21 | 28.5 | 136 | PLACA | 21 | PLACA-21-28 | 2026-10-29 | NUEVO | 2026-10-29 | 21 | 7.5 | 31.1 | 3 | 27.95556 | 17.5
VIALE 26 | M-T1-61_ |  | Concreto | MUROS T1 P9 EJES 14 Y 113 ENTRE A Y F M=1,23,25,9,2,22,13 | 2026-04-07 | 5/5/2026 12:00:00 AM |  | 28 | 21 | 24.6 | 117 | MURO | 21 | MURO-21-28 | 2026-10-29 | NUEVO | 2026-10-29 | 21 | 3.6 | 28.6 | 3 | 28.67778 | 17.5
VIALE 26 | M-T1-61_ |  | Concreto | MUROS T1 P9 EJES 14 Y 113 ENTRE A Y F M=1,23,25,9,2,22,13 | 2026-04-07 | 5/5/2026 12:00:00 AM |  | 28 | 21 | 30.9 | 147 | MURO | 21 | MURO-21-28 | 2026-10-29 | NUEVO | 2026-10-29 | 21 | 9.9 | 28.6 | 3 | 28.67778 | 17.5
VIALE 26 | M-T1-61_ |  | Concreto | MUROS T1 P9 EJES 14 Y 113 ENTRE A Y F M=1,23,25,9,2,22,13 | 2026-04-07 | 5/5/2026 12:00:00 AM |  | 28 | 21 | 30.3 | 144 | MURO | 21 | MURO-21-28 | 2026-10-29 | NUEVO | 2026-10-29 | 21 | 9.3 | 28.6 | 3 | 28.67778 | 17.5
VIALE 26 | M-T2-89_ |  | Concreto | MUROS T2 P13 EJE 6 ENTRE A Y J M=2,31,14 EJE 7,8 Y 9 - A Y D # 29,9,32 | 2026-04-07 | 5/5/2026 12:00:00 AM |  | 28 | 21 | 26.1 | 124 | MURO | 21 | MURO-21-28 | 2026-10-29 | NUEVO | 2026-10-29 | 21 | 5.1 | 26.73333 | 3 | 28.81111 | 17.5
VIALE 26 | M-T2-89_ |  | Concreto | MUROS T2 P13 EJE 6 ENTRE A Y J M=2,31,14 EJE 7,8 Y 9 - A Y D # 29,9,32 | 2026-04-07 | 5/5/2026 12:00:00 AM |  | 28 | 21 | 27.8 | 132 | MURO | 21 | MURO-21-28 | 2026-10-29 | NUEVO | 2026-10-29 | 21 | 6.8 | 26.73333 | 3 | 28.81111 | 17.5
VIALE 26 | M-T2-89_ |  | Concreto | MUROS T2 P13 EJE 6 ENTRE A Y J M=2,31,14 EJE 7,8 Y 9 - A Y D # 29,9,32 | 2026-04-07 | 5/5/2026 12:00:00 AM |  | 28 | 21 | 26.3 | 125 | MURO | 21 | MURO-21-28 | 2026-10-29 | NUEVO | 2026-10-29 | 21 | 5.3 | 26.73333 | 3 | 28.81111 | 17.5
VIALE 26 | P-T1-48_ |  | Concreto | PLACA T1 PISO 9 EJES 6-8 ENTRE A Y J | 2026-04-07 | 5/5/2026 12:00:00 AM |  | 28 | 21 | 30.7 | 146 | PLACA | 21 | PLACA-21-28 | 2026-10-29 | NUEVO | 2026-10-29 | 21 | 9.7 | 29.36667 | 3 | 28.23333 | 17.5
VIALE 26 | P-T1-48_ |  | Concreto | PLACA T1 PISO 9 EJES 6-8 ENTRE A Y J | 2026-04-07 | 5/5/2026 12:00:00 AM |  | 28 | 21 | 25.8 | 123 | PLACA | 21 | PLACA-21-28 | 2026-10-29 | NUEVO | 2026-10-29 | 21 | 4.8 | 29.36667 | 3 | 28.23333 | 17.5
VIALE 26 | P-T1-48_ |  | Concreto | PLACA T1 PISO 9 EJES 6-8 ENTRE A Y J | 2026-04-07 | 5/5/2026 12:00:00 AM |  | 28 | 21 | 31.6 | 150 | PLACA | 21 | PLACA-21-28 | 2026-10-29 | NUEVO | 2026-10-29 | 21 | 10.6 | 29.36667 | 3 | 28.23333 | 17.5
VIALE 26 | M-T1-60_. |  | Concreto | MUROS T1 P9 EJES 15-11 ENTRE J Y G M=31,32,3,4,28,2,25 | 2026-04-06 | 5/4/2026 12:00:00 AM |  | 28 | 21 | 28.8 | 137 | MURO | 21 | MURO-21-28 | 2026-10-29 | NUEVO | 2026-10-29 | 21 | 7.8 | 26.7 | 3 | 27.6 | 17.5
VIALE 26 | M-T1-60_. |  | Concreto | MUROS T1 P9 EJES 15-11 ENTRE J Y G M=31,32,3,4,28,2,25 | 2026-04-06 | 5/4/2026 12:00:00 AM |  | 28 | 21 | 24 | 114 | MURO | 21 | MURO-21-28 | 2026-10-29 | NUEVO | 2026-10-29 | 21 | 3 | 26.7 | 3 | 27.6 | 17.5
VIALE 26 | M-T1-60_. |  | Concreto | MUROS T1 P9 EJES 15-11 ENTRE J Y G M=31,32,3,4,28,2,25 | 2026-04-06 | 5/4/2026 12:00:00 AM |  | 28 | 21 | 27.3 | 130 | MURO | 21 | MURO-21-28 | 2026-10-29 | NUEVO | 2026-10-29 | 21 | 6.3 | 26.7 | 3 | 27.6 | 17.5
VIALE 26 | M-T2-88_. |  | Concreto | MUROS T2 P13 EJE 10 ENTRE A Y J EJE 8 Y 9 ENTRE J Y D M=2,31,14 | 2026-04-06 | 5/4/2026 12:00:00 AM |  | 28 | 21 | 30 | 143 | MURO | 21 | MURO-21-28 | 2026-10-29 | NUEVO | 2026-10-29 | 21 | 9 | 30.16667 | 3 | 28.74444 | 17.5
VIALE 26 | M-T2-88_. |  | Concreto | MUROS T2 P13 EJE 10 ENTRE A Y J EJE 8 Y 9 ENTRE J Y D M=2,31,14 | 2026-04-06 | 5/4/2026 12:00:00 AM |  | 28 | 21 | 28.7 | 137 | MURO | 21 | MURO-21-28 | 2026-10-29 | NUEVO | 2026-10-29 | 21 | 7.7 | 30.16667 | 3 | 28.74444 | 17.5
VIALE 26 | M-T2-88_. |  | Concreto | MUROS T2 P13 EJE 10 ENTRE A Y J EJE 8 Y 9 ENTRE J Y D M=2,31,14 | 2026-04-06 | 5/4/2026 12:00:00 AM |  | 28 | 21 | 31.8 | 151 | MURO | 21 | MURO-21-28 | 2026-10-29 | NUEVO | 2026-10-29 | 21 | 10.8 | 30.16667 | 3 | 28.74444 | 17.5
VIALE 26 | M-T2-87. |  | Concreto | MUROS P13 T2 EJE 12 AL 15 ENTRE A Y D M=3,4,35,36,37,38,39 | 2026-03-31 | 4/28/2026 12:00:00 AM |  | 28 | 21 | 26 | 124 | MURO | 21 | MURO-21-28 | 2026-10-29 | NUEVO | 2026-10-29 | 21 | 5 | 26.06667 | 3 | 27.64444 | 17.5
VIALE 26 | M-T2-87. |  | Concreto | MUROS P13 T2 EJE 12 AL 15 ENTRE A Y D M=3,4,35,36,37,38,39 | 2026-03-31 | 4/28/2026 12:00:00 AM |  | 28 | 21 | 24.8 | 118 | MURO | 21 | MURO-21-28 | 2026-10-29 | NUEVO | 2026-10-29 | 21 | 3.8 | 26.06667 | 3 | 27.64444 | 17.5
VIALE 26 | M-T2-87. |  | Concreto | MUROS P13 T2 EJE 12 AL 15 ENTRE A Y D M=3,4,35,36,37,38,39 | 2026-03-31 | 4/28/2026 12:00:00 AM |  | 28 | 21 | 27.4 | 130 | MURO | 21 | MURO-21-28 | 2026-10-29 | NUEVO | 2026-10-29 | 21 | 6.4 | 26.06667 | 3 | 27.64444 | 17.5
VIALE 26 | P-T2-67. |  | Concreto | PLACA T2 PISO 13 EJES 3 AL 6 ENTRE A Y J | 2026-03-31 | 4/28/2026 12:00:00 AM |  | 28 | 21 | 27.2 | 129 | PLACA | 21 | PLACA-21-28 | 2026-10-29 | NUEVO | 2026-10-29 | 21 | 6.2 | 26.9 | 3 | 27.71111 | 17.5
VIALE 26 | P-T2-67. |  | Concreto | PLACA T2 PISO 13 EJES 3 AL 6 ENTRE A Y J | 2026-03-31 | 4/28/2026 12:00:00 AM |  | 28 | 21 | 25.9 | 124 | PLACA | 21 | PLACA-21-28 | 2026-10-29 | NUEVO | 2026-10-29 | 21 | 4.9 | 26.9 | 3 | 27.71111 | 17.5
VIALE 26 | P-T2-67. |  | Concreto | PLACA T2 PISO 13 EJES 3 AL 6 ENTRE A Y J | 2026-03-31 | 4/28/2026 12:00:00 AM |  | 28 | 21 | 27.6 | 131 | PLACA | 21 | PLACA-21-28 | 2026-10-29 | NUEVO | 2026-10-29 | 21 | 6.6 | 26.9 | 3 | 27.71111 | 17.5
VIALE 26 | M-T2-86_. |  | Concreto | MUROS T2 PISO 13 EJE 11 AL 15 JYF #29,9,32 | 2026-03-30 | 4/27/2026 12:00:00 AM |  | 28 | 21 | 22 | 104 | MURO | 21 | MURO-21-28 | 2026-10-29 | NUEVO | 2026-10-29 | 21 | 1 | 22.93333 | 3 | 25.3 | 17.5
VIALE 26 | M-T2-86_. |  | Concreto | MUROS T2 PISO 13 EJE 11 AL 15 JYF #29,9,32 | 2026-03-30 | 4/27/2026 12:00:00 AM |  | 28 | 21 | 23.5 | 112 | MURO | 21 | MURO-21-28 | 2026-10-29 | NUEVO | 2026-10-29 | 21 | 2.5 | 22.93333 | 3 | 25.3 | 17.5
VIALE 26 | M-T2-86_. |  | Concreto | MUROS T2 PISO 13 EJE 11 AL 15 JYF #29,9,32 | 2026-03-30 | 4/27/2026 12:00:00 AM |  | 28 | 21 | 23.3 | 111 | MURO | 21 | MURO-21-28 | 2026-10-29 | NUEVO | 2026-10-29 | 21 | 2.3 | 22.93333 | 3 | 25.3 | 17.5
VIALE 26 | P-T2-66_ |  | Concreto | PLACA T2 PISO 13 EJE 7 AL 10 ENTRE AYJ | 2026-03-28 | 4/25/2026 12:00:00 AM |  | 28 | 21 | 35.3 | 168 | PLACA | 21 | PLACA-21-28 | 2026-10-29 | NUEVO | 2026-10-29 | 21 | 14.3 | 35.76667 | 3 | 28.53333 | 17.5
VIALE 26 | P-T2-66_ |  | Concreto | PLACA T2 PISO 13 EJE 7 AL 10 ENTRE AYJ | 2026-03-28 | 4/25/2026 12:00:00 AM |  | 28 | 21 | 35.3 | 168 | PLACA | 21 | PLACA-21-28 | 2026-10-29 | NUEVO | 2026-10-29 | 21 | 14.3 | 35.76667 | 3 | 28.53333 | 17.5
VIALE 26 | P-T2-66_ |  | Concreto | PLACA T2 PISO 13 EJE 7 AL 10 ENTRE AYJ | 2026-03-28 | 4/25/2026 12:00:00 AM |  | 28 | 21 | 36.7 | 174 | PLACA | 21 | PLACA-21-28 | 2026-10-29 | NUEVO | 2026-10-29 | 21 | 15.7 | 35.76667 | 3 | 28.53333 | 17.5
VIALE 26 | P-T2-66_. |  | Concreto | PLACA T2 PISO 13 EJE 7 AL 10 ENTRE AYJ | 2026-03-28 | 4/25/2026 12:00:00 AM |  | 28 | 21 | 30 | 143 | PLACA | 21 | PLACA-21-28 | 2026-10-29 | NUEVO | 2026-10-29 | 21 | 9 | 29.43333 | 3 | 29.37778 | 17.5
VIALE 26 | P-T2-66_. |  | Concreto | PLACA T2 PISO 13 EJE 7 AL 10 ENTRE AYJ | 2026-03-28 | 4/25/2026 12:00:00 AM |  | 28 | 21 | 28.9 | 138 | PLACA | 21 | PLACA-21-28 | 2026-10-29 | NUEVO | 2026-10-29 | 21 | 7.9 | 29.43333 | 3 | 29.37778 | 17.5
VIALE 26 | P-T2-66_. |  | Concreto | PLACA T2 PISO 13 EJE 7 AL 10 ENTRE AYJ | 2026-03-28 | 4/25/2026 12:00:00 AM |  | 28 | 21 | 29.4 | 140 | PLACA | 21 | PLACA-21-28 | 2026-10-29 | NUEVO | 2026-10-29 | 21 | 8.4 | 29.43333 | 3 | 29.37778 | 17.5
VIALE 26 | M-T2-85. |  | Concreto | MUROS T2 PISO 12 EJES 2 AL 1 ENTRE A Y J M=1,5,20,19,22,23,24 | 2026-03-27 | 4/24/2026 12:00:00 AM |  | 28 | 21 | 24.1 | 115 | MURO | 21 | MURO-21-28 | 2026-10-29 | NUEVO | 2026-10-29 | 21 | 3.1 | 25.1 | 3 | 30.1 | 17.5
VIALE 26 | M-T2-85. |  | Concreto | MUROS T2 PISO 12 EJES 2 AL 1 ENTRE A Y J M=1,5,20,19,22,23,24 | 2026-03-27 | 4/24/2026 12:00:00 AM |  | 28 | 21 | 24.5 | 116 | MURO | 21 | MURO-21-28 | 2026-10-29 | NUEVO | 2026-10-29 | 21 | 3.5 | 25.1 | 3 | 30.1 | 17.5
VIALE 26 | M-T2-85. |  | Concreto | MUROS T2 PISO 12 EJES 2 AL 1 ENTRE A Y J M=1,5,20,19,22,23,24 | 2026-03-27 | 4/24/2026 12:00:00 AM |  | 28 | 21 | 26.7 | 127 | MURO | 21 | MURO-21-28 | 2026-10-29 | NUEVO | 2026-10-29 | 21 | 5.7 | 25.1 | 3 | 30.1 | 17.5
VIALE 26 | P-T1-47.. |  | Concreto | PLACA T1 PISO 9 EJES 8 AL 10 ENTRE A Y D | 2026-03-27 | 4/24/2026 12:00:00 AM |  | 28 | 21 | 33.5 | 160 | PLACA | 21 | PLACA-21-28 | 2026-10-29 | NUEVO | 2026-10-29 | 21 | 12.5 | 31.96667 | 3 | 28.83333 | 17.5
VIALE 26 | P-T1-47.. |  | Concreto | PLACA T1 PISO 9 EJES 8 AL 10 ENTRE A Y D | 2026-03-27 | 4/24/2026 12:00:00 AM |  | 28 | 21 | 29 | 138 | PLACA | 21 | PLACA-21-28 | 2026-10-29 | NUEVO | 2026-10-29 | 21 | 8 | 31.96667 | 3 | 28.83333 | 17.5
VIALE 26 | P-T1-47.. |  | Concreto | PLACA T1 PISO 9 EJES 8 AL 10 ENTRE A Y D | 2026-03-27 | 4/24/2026 12:00:00 AM |  | 28 | 21 | 33.4 | 159 | PLACA | 21 | PLACA-21-28 | 2026-10-29 | NUEVO | 2026-10-29 | 21 | 12.4 | 31.96667 | 3 | 28.83333 | 17.5
VIALE 26 | M-T1-58_. |  | Concreto | MUROS T1 P8 EJE 3 Y 4 ENTRE J Y G 28,13,23,24 | 2026-03-26 | 4/23/2026 12:00:00 AM |  | 28 | 21 | 31.3 | 149 | MURO | 21 | MURO-21-28 | 2026-10-29 | NUEVO | 2026-10-29 | 21 | 10.3 | 28.4 | 3 | 28.48889 | 17.5
VIALE 26 | M-T1-58_. |  | Concreto | MUROS T1 P8 EJE 3 Y 4 ENTRE J Y G 28,13,23,24 | 2026-03-26 | 4/23/2026 12:00:00 AM |  | 28 | 21 | 25.5 | 122 | MURO | 21 | MURO-21-28 | 2026-10-29 | NUEVO | 2026-10-29 | 21 | 4.5 | 28.4 | 3 | 28.48889 | 17.5
VIALE 26 | M-T1-58_. |  | Concreto | MUROS T1 P8 EJE 3 Y 4 ENTRE J Y G 28,13,23,24 | 2026-03-26 | 4/23/2026 12:00:00 AM |  | 28 | 21 | 28.4 | 135 | MURO | 21 | MURO-21-28 | 2026-10-29 | NUEVO | 2026-10-29 | 21 | 7.4 | 28.4 | 3 | 28.48889 | 17.5
VIALE 26 | P-T1-46.. |  | Concreto | PLACA PISO 9 T1 EJES 10 AL 12 ENYRES A Y J | 2026-03-26 | 4/23/2026 12:00:00 AM |  | 28 | 21 | 30.4 | 145 | PLACA | 21 | PLACA-21-28 | 2026-10-29 | NUEVO | 2026-10-29 | 21 | 9.4 | 31.03333 | 3 | 30.46667 | 17.5
VIALE 26 | P-T1-46.. |  | Concreto | PLACA PISO 9 T1 EJES 10 AL 12 ENYRES A Y J | 2026-03-26 | 4/23/2026 12:00:00 AM |  | 28 | 21 | 32 | 152 | PLACA | 21 | PLACA-21-28 | 2026-10-29 | NUEVO | 2026-10-29 | 21 | 11 | 31.03333 | 3 | 30.46667 | 17.5
VIALE 26 | P-T1-46.. |  | Concreto | PLACA PISO 9 T1 EJES 10 AL 12 ENYRES A Y J | 2026-03-26 | 4/23/2026 12:00:00 AM |  | 28 | 21 | 30.7 | 146 | PLACA | 21 | PLACA-21-28 | 2026-10-29 | NUEVO | 2026-10-29 | 21 | 9.7 | 31.03333 | 3 | 30.46667 | 17.5
VIALE 26 | P-T2-65. |  | Concreto | PLACA T2 PISO 13 EJES 10 AL 12 ENTRE A Y J | 2026-03-26 | 4/23/2026 12:00:00 AM |  | 28 | 21 | 27.7 | 132 | PLACA | 21 | PLACA-21-28 | 2026-10-29 | NUEVO | 2026-10-29 | 21 | 6.7 | 27.66667 | 3 | 29.03333 | 17.5
VIALE 26 | P-T2-65. |  | Concreto | PLACA T2 PISO 13 EJES 10 AL 12 ENTRE A Y J | 2026-03-26 | 4/23/2026 12:00:00 AM |  | 28 | 21 | 27.5 | 131 | PLACA | 21 | PLACA-21-28 | 2026-10-29 | NUEVO | 2026-10-29 | 21 | 6.5 | 27.66667 | 3 | 29.03333 | 17.5
VIALE 26 | P-T2-65. |  | Concreto | PLACA T2 PISO 13 EJES 10 AL 12 ENTRE A Y J | 2026-03-26 | 4/23/2026 12:00:00 AM |  | 28 | 21 | 27.8 | 132 | PLACA | 21 | PLACA-21-28 | 2026-10-29 | NUEVO | 2026-10-29 | 21 | 6.8 | 27.66667 | 3 | 29.03333 | 17.5
VIALE 26 | M-T1-57_. |  | Concreto | MURO T1 P8 EJES 4Y5 ENTRE AF M= 2,13,9,22,23,24 | 2026-03-25 | 4/22/2026 12:00:00 AM |  | 28 | 21 | 33.1 | 158 | MURO | 21 | MURO-21-28 | 2026-10-29 | NUEVO | 2026-10-29 | 21 | 12.1 | 32.06667 | 3 | 30.25556 | 17.5
VIALE 26 | M-T1-57_. |  | Concreto | MURO T1 P8 EJES 4Y5 ENTRE AF M= 2,13,9,22,23,24 | 2026-03-25 | 4/22/2026 12:00:00 AM |  | 28 | 21 | 32 | 152 | MURO | 21 | MURO-21-28 | 2026-10-29 | NUEVO | 2026-10-29 | 21 | 11 | 32.06667 | 3 | 30.25556 | 17.5
VIALE 26 | M-T1-57_. |  | Concreto | MURO T1 P8 EJES 4Y5 ENTRE AF M= 2,13,9,22,23,24 | 2026-03-25 | 4/22/2026 12:00:00 AM |  | 28 | 21 | 31.1 | 148 | MURO | 21 | MURO-21-28 | 2026-10-29 | NUEVO | 2026-10-29 | 21 | 10.1 | 32.06667 | 3 | 30.25556 | 17.5
VIALE 26 | M-T2-83. |  | Concreto | MUROS T2 P12 EJES 7 J-F M=323,9,29, EJE 6 A Y J M=14,3,2 EJE 4 Y 5 A Y D M=32,9,29 | 2026-03-25 | 4/22/2026 12:00:00 AM |  | 28 | 21 | 26.5 | 126 | MURO | 21 | MURO-21-28 | 2026-10-29 | NUEVO | 2026-10-29 | 21 | 5.5 | 26.9 | 3 | 28.87778 | 17.5
VIALE 26 | M-T2-83. |  | Concreto | MUROS T2 P12 EJES 7 J-F M=323,9,29, EJE 6 A Y J M=14,3,2 EJE 4 Y 5 A Y D M=32,9,29 | 2026-03-25 | 4/22/2026 12:00:00 AM |  | 28 | 21 | 27.5 | 131 | MURO | 21 | MURO-21-28 | 2026-10-29 | NUEVO | 2026-10-29 | 21 | 6.5 | 26.9 | 3 | 28.87778 | 17.5
VIALE 26 | M-T2-83. |  | Concreto | MUROS T2 P12 EJES 7 J-F M=323,9,29, EJE 6 A Y J M=14,3,2 EJE 4 Y 5 A Y D M=32,9,29 | 2026-03-25 | 4/22/2026 12:00:00 AM |  | 28 | 21 | 26.7 | 127 | MURO | 21 | MURO-21-28 | 2026-10-29 | NUEVO | 2026-10-29 | 21 | 5.7 | 26.9 | 3 | 28.87778 | 17.5
VIALE 26 | P-T1-45. |  | Concreto | PLACA T1 PISO 8 EJES 15 AL 12 ENTRE A Y J | 2026-03-25 | 4/22/2026 12:00:00 AM |  | 28 | 21 | 33.2 | 158 | PLACA | 21 | PLACA-21-28 | 2026-10-29 | NUEVO | 2026-10-29 | 21 | 12.2 | 33.53333 | 3 | 30.83333 | 17.5
VIALE 26 | P-T1-45. |  | Concreto | PLACA T1 PISO 8 EJES 15 AL 12 ENTRE A Y J | 2026-03-25 | 4/22/2026 12:00:00 AM |  | 28 | 21 | 32.5 | 154 | PLACA | 21 | PLACA-21-28 | 2026-10-29 | NUEVO | 2026-10-29 | 21 | 11.5 | 33.53333 | 3 | 30.83333 | 17.5
VIALE 26 | P-T1-45. |  | Concreto | PLACA T1 PISO 8 EJES 15 AL 12 ENTRE A Y J | 2026-03-25 | 4/22/2026 12:00:00 AM |  | 28 | 21 | 34.9 | 166 | PLACA | 21 | PLACA-21-28 | 2026-10-29 | NUEVO | 2026-10-29 | 21 | 13.9 | 33.53333 | 3 | 30.83333 | 17.5
VIALE 26 | P-T2-64. |  | Concreto | PLACA T2 PISO 13 EJES 12 AL 15 ENTRE A Y J | 2026-03-25 | 4/22/2026 12:00:00 AM |  | 28 | 21 | 26.1 | 124 | PLACA | 21 | PLACA-21-28 | 2026-10-29 | NUEVO | 2026-10-29 | 21 | 5.1 | 27.46667 | 3 | 29.3 | 17.5
VIALE 26 | P-T2-64. |  | Concreto | PLACA T2 PISO 13 EJES 12 AL 15 ENTRE A Y J | 2026-03-25 | 4/22/2026 12:00:00 AM |  | 28 | 21 | 28.9 | 138 | PLACA | 21 | PLACA-21-28 | 2026-10-29 | NUEVO | 2026-10-29 | 21 | 7.9 | 27.46667 | 3 | 29.3 | 17.5
VIALE 26 | P-T2-64. |  | Concreto | PLACA T2 PISO 13 EJES 12 AL 15 ENTRE A Y J | 2026-03-25 | 4/22/2026 12:00:00 AM |  | 28 | 21 | 27.4 | 130 | PLACA | 21 | PLACA-21-28 | 2026-10-29 | NUEVO | 2026-10-29 | 21 | 6.4 | 27.46667 | 3 | 29.3 | 17.5
VIALE 26 | M-T1-56_. |  | Concreto | MUROS T1 P8 EJES 7,8,9 ETRE I Y G M=2,22,23,24 | 2026-03-24 | 4/21/2026 12:00:00 AM |  | 28 | 21 | 25 | 119 | MURO | 21 | MURO-21-28 | 2026-10-29 | NUEVO | 2026-10-29 | 21 | 4 | 24.4 | 3 | 28.46667 | 17.5
VIALE 26 | M-T1-56_. |  | Concreto | MUROS T1 P8 EJES 7,8,9 ETRE I Y G M=2,22,23,24 | 2026-03-24 | 4/21/2026 12:00:00 AM |  | 28 | 21 | 23.7 | 113 | MURO | 21 | MURO-21-28 | 2026-10-29 | NUEVO | 2026-10-29 | 21 | 2.7 | 24.4 | 3 | 28.46667 | 17.5
VIALE 26 | M-T1-56_. |  | Concreto | MUROS T1 P8 EJES 7,8,9 ETRE I Y G M=2,22,23,24 | 2026-03-24 | 4/21/2026 12:00:00 AM |  | 28 | 21 | 24.5 | 116 | MURO | 21 | MURO-21-28 | 2026-10-29 | NUEVO | 2026-10-29 | 21 | 3.5 | 24.4 | 3 | 28.46667 | 17.5
VIALE 26 | M-T2-84. |  | Concreto | MUROS T2 P12 EJE 5 J AL F EJE 4 J LA F EJE 3 DEL J AL AM=32,9A,29A | 2026-03-24 | 4/21/2026 12:00:00 AM |  | 28 | 21 | 23.6 | 112 | MURO | 21 | MURO-21-28 | 2026-10-29 | NUEVO | 2026-10-29 | 21 | 2.6 | 24.3 | 3 | 25.38889 | 17.5
VIALE 26 | M-T2-84. |  | Concreto | MUROS T2 P12 EJE 5 J AL F EJE 4 J LA F EJE 3 DEL J AL AM=32,9A,29A | 2026-03-24 | 4/21/2026 12:00:00 AM |  | 28 | 21 | 25.3 | 120 | MURO | 21 | MURO-21-28 | 2026-10-29 | NUEVO | 2026-10-29 | 21 | 4.3 | 24.3 | 3 | 25.38889 | 17.5
VIALE 26 | M-T2-84. |  | Concreto | MUROS T2 P12 EJE 5 J AL F EJE 4 J LA F EJE 3 DEL J AL AM=32,9A,29A | 2026-03-24 | 4/21/2026 12:00:00 AM |  | 28 | 21 | 24 | 114 | MURO | 21 | MURO-21-28 | 2026-10-29 | NUEVO | 2026-10-29 | 21 | 3 | 24.3 | 3 | 25.38889 | 17.5
VIALE 26 | P-T2-63. |  | Concreto | PLACA T2 PISO 12 EJES 1 AL 4 ENTRE A Y J | 2026-03-24 | 4/21/2026 12:00:00 AM |  | 28 | 21 | 26.3 | 125 | PLACA | 21 | PLACA-21-28 | 2026-10-29 | NUEVO | 2026-10-29 | 21 | 5.3 | 25.8 | 3 | 24.83333 | 17.5
VIALE 26 | P-T2-63. |  | Concreto | PLACA T2 PISO 12 EJES 1 AL 4 ENTRE A Y J | 2026-03-24 | 4/21/2026 12:00:00 AM |  | 28 | 21 | 23.8 | 114 | PLACA | 21 | PLACA-21-28 | 2026-10-29 | NUEVO | 2026-10-29 | 21 | 2.8 | 25.8 | 3 | 24.83333 | 17.5
VIALE 26 | P-T2-63. |  | Concreto | PLACA T2 PISO 12 EJES 1 AL 4 ENTRE A Y J | 2026-03-24 | 4/21/2026 12:00:00 AM |  | 28 | 21 | 27.3 | 130 | PLACA | 21 | PLACA-21-28 | 2026-10-29 | NUEVO | 2026-10-29 | 21 | 6.3 | 25.8 | 3 | 24.83333 | 17.5
VIALE 26 | M-T2-81. |  | Concreto | MUROS T2 P12 EJE 10 Y 11 ENTRE A Y J M=32,9,29 | 2026-03-21 | 4/18/2026 12:00:00 AM |  | 28 | 21 | 26.5 | 126 | MURO | 21 | MURO-21-28 | 2026-10-29 | NUEVO | 2026-10-29 | 21 | 5.5 | 27.43333 | 3 | 25.84444 | 17.5
VIALE 26 | M-T2-81. |  | Concreto | MUROS T2 P12 EJE 10 Y 11 ENTRE A Y J M=32,9,29 | 2026-03-21 | 4/18/2026 12:00:00 AM |  | 28 | 21 | 27.2 | 130 | MURO | 21 | MURO-21-28 | 2026-10-29 | NUEVO | 2026-10-29 | 21 | 6.2 | 27.43333 | 3 | 25.84444 | 17.5
VIALE 26 | M-T2-81. |  | Concreto | MUROS T2 P12 EJE 10 Y 11 ENTRE A Y J M=32,9,29 | 2026-03-21 | 4/18/2026 12:00:00 AM |  | 28 | 21 | 28.6 | 136 | MURO | 21 | MURO-21-28 | 2026-10-29 | NUEVO | 2026-10-29 | 21 | 7.6 | 27.43333 | 3 | 25.84444 | 17.5
VIALE 26 | M-T2-82. |  | Concreto | MUROS T2 P12 EJE 7 A Y D M=9,29,32 EJE 8 A Y D M=2,31,14 | 2026-03-21 | 4/18/2026 12:00:00 AM |  | 28 | 21 | 26.5 | 126 | MURO | 21 | MURO-21-28 | 2026-10-29 | NUEVO | 2026-10-29 | 21 | 5.5 | 28.3 | 3 | 27.17778 | 17.5
VIALE 26 | M-T2-82. |  | Concreto | MUROS T2 P12 EJE 7 A Y D M=9,29,32 EJE 8 A Y D M=2,31,14 | 2026-03-21 | 4/18/2026 12:00:00 AM |  | 28 | 21 | 29.7 | 141 | MURO | 21 | MURO-21-28 | 2026-10-29 | NUEVO | 2026-10-29 | 21 | 8.7 | 28.3 | 3 | 27.17778 | 17.5
VIALE 26 | M-T2-82. |  | Concreto | MUROS T2 P12 EJE 7 A Y D M=9,29,32 EJE 8 A Y D M=2,31,14 | 2026-03-21 | 4/18/2026 12:00:00 AM |  | 28 | 21 | 28.7 | 137 | MURO | 21 | MURO-21-28 | 2026-10-29 | NUEVO | 2026-10-29 | 21 | 7.7 | 28.3 | 3 | 27.17778 | 17.5
VIALE 26 | M-T1-55. |  | Concreto | MUROS T1 P8 EJES 10 Y 11 ENTRE J Y G M=2,25,23,9,228,9 | 2026-03-20 | 4/17/2026 12:00:00 AM |  | 28 | 21 | 31.7 | 151 | MURO | 21 | MURO-21-28 | 2026-10-29 | NUEVO | 2026-10-29 | 21 | 10.7 | 30.86667 | 3 | 28.86667 | 17.5
VIALE 26 | M-T1-55. |  | Concreto | MUROS T1 P8 EJES 10 Y 11 ENTRE J Y G M=2,25,23,9,228,9 | 2026-03-20 | 4/17/2026 12:00:00 AM |  | 28 | 21 | 29.7 | 142 | MURO | 21 | MURO-21-28 | 2026-10-29 | NUEVO | 2026-10-29 | 21 | 8.7 | 30.86667 | 3 | 28.86667 | 17.5
VIALE 26 | M-T1-55. |  | Concreto | MUROS T1 P8 EJES 10 Y 11 ENTRE J Y G M=2,25,23,9,228,9 | 2026-03-20 | 4/17/2026 12:00:00 AM |  | 28 | 21 | 31.2 | 149 | MURO | 21 | MURO-21-28 | 2026-10-29 | NUEVO | 2026-10-29 | 21 | 10.2 | 30.86667 | 3 | 28.86667 | 17.5
VIALE 26 | M-T1-55_ |  | Concreto | MUROS T1 P8 EJES 10 Y 11 ENTRE J Y G M=2,25,23,9,228,9 | 2026-03-20 | 4/17/2026 12:00:00 AM |  | 28 | 21 | 31.6 | 150 | MURO | 21 | MURO-21-28 | 2026-10-29 | NUEVO | 2026-10-29 | 21 | 10.6 | 30.8 | 3 | 29.98889 | 17.5
VIALE 26 | M-T1-55_ |  | Concreto | MUROS T1 P8 EJES 10 Y 11 ENTRE J Y G M=2,25,23,9,228,9 | 2026-03-20 | 4/17/2026 12:00:00 AM |  | 28 | 21 | 30.8 | 147 | MURO | 21 | MURO-21-28 | 2026-10-29 | NUEVO | 2026-10-29 | 21 | 9.8 | 30.8 | 3 | 29.98889 | 17.5
VIALE 26 | M-T1-55_ |  | Concreto | MUROS T1 P8 EJES 10 Y 11 ENTRE J Y G M=2,25,23,9,228,9 | 2026-03-20 | 4/17/2026 12:00:00 AM |  | 28 | 21 | 30 | 143 | MURO | 21 | MURO-21-28 | 2026-10-29 | NUEVO | 2026-10-29 | 21 | 9 | 30.8 | 3 | 29.98889 | 17.5
VIALE 26 | M-T2-80. |  | Concreto | MUROS T2 P12 EJE 12 AL 15 ENTRE A Y E M=35,36,37,38,39,41 | 2026-03-20 | 4/17/2026 12:00:00 AM |  | 28 | 21 | 22.5 | 107 | MURO | 21 | MURO-21-28 | 2026-10-29 | NUEVO | 2026-10-29 | 21 | 1.5 | 22.53333 | 3 | 28.06667 | 17.5
VIALE 26 | M-T2-80. |  | Concreto | MUROS T2 P12 EJE 12 AL 15 ENTRE A Y E M=35,36,37,38,39,41 | 2026-03-20 | 4/17/2026 12:00:00 AM |  | 28 | 21 | 21.4 | 102 | MURO | 21 | MURO-21-28 | 2026-10-29 | NUEVO | 2026-10-29 | 21 | 0.4 | 22.53333 | 3 | 28.06667 | 17.5
VIALE 26 | M-T2-80. |  | Concreto | MUROS T2 P12 EJE 12 AL 15 ENTRE A Y E M=35,36,37,38,39,41 | 2026-03-20 | 4/17/2026 12:00:00 AM |  | 28 | 21 | 23.7 | 113 | MURO | 21 | MURO-21-28 | 2026-10-29 | NUEVO | 2026-10-29 | 21 | 2.7 | 22.53333 | 3 | 28.06667 | 17.5
VIALE 26 | P-T1-44. |  | Concreto | PLACA T1 PISO 8 EJES 1 Y 4 ENTRE A Y J | 2026-03-20 | 4/17/2026 12:00:00 AM |  | 28 | 21 | 30.9 | 147 | PLACA | 21 | PLACA-21-28 | 2026-10-29 | NUEVO | 2026-10-29 | 21 | 9.9 | 30.13333 | 3 | 27.82222 | 17.5
VIALE 26 | P-T1-44. |  | Concreto | PLACA T1 PISO 8 EJES 1 Y 4 ENTRE A Y J | 2026-03-20 | 4/17/2026 12:00:00 AM |  | 28 | 21 | 30 | 143 | PLACA | 21 | PLACA-21-28 | 2026-10-29 | NUEVO | 2026-10-29 | 21 | 9 | 30.13333 | 3 | 27.82222 | 17.5
VIALE 26 | P-T1-44. |  | Concreto | PLACA T1 PISO 8 EJES 1 Y 4 ENTRE A Y J | 2026-03-20 | 4/17/2026 12:00:00 AM |  | 28 | 21 | 29.5 | 140 | PLACA | 21 | PLACA-21-28 | 2026-10-29 | NUEVO | 2026-10-29 | 21 | 8.5 | 30.13333 | 3 | 27.82222 | 17.5
VIALE 26 | P-T2-62 |  | Concreto | PLACA T2 PISO 12 EJES 4 AL 6 ENTRE A Y J | 2026-03-20 | 4/17/2026 12:00:00 AM |  | 28 | 21 | 25.5 | 122 | PLACA | 21 | PLACA-21-28 | 2026-10-29 | NUEVO | 2026-10-29 | 21 | 4.5 | 25.03333 | 3 | 25.9 | 17.5
VIALE 26 | P-T2-62 |  | Concreto | PLACA T2 PISO 12 EJES 4 AL 6 ENTRE A Y J | 2026-03-20 | 4/17/2026 12:00:00 AM |  | 28 | 21 | 25.8 | 123 | PLACA | 21 | PLACA-21-28 | 2026-10-29 | NUEVO | 2026-10-29 | 21 | 4.8 | 25.03333 | 3 | 25.9 | 17.5
VIALE 26 | P-T2-62 |  | Concreto | PLACA T2 PISO 12 EJES 4 AL 6 ENTRE A Y J | 2026-03-20 | 4/17/2026 12:00:00 AM |  | 28 | 21 | 23.8 | 113 | PLACA | 21 | PLACA-21-28 | 2026-10-29 | NUEVO | 2026-10-29 | 21 | 2.8 | 25.03333 | 3 | 25.9 | 17.5
VIALE 26 | M-T1-54_ |  | Concreto | MUROS T1 P8 EJES 14-10 ENTRE A Y F M=2A,25,1,2,3,22,9,13 | 2026-03-19 | 4/16/2026 12:00:00 AM |  | 28 | 21 | 34.2 | 163 | MURO | 21 | MURO-21-28 | 2026-10-29 | NUEVO | 2026-10-29 | 21 | 13.2 | 31.16667 | 3 | 28.77778 | 17.5
VIALE 26 | M-T1-54_ |  | Concreto | MUROS T1 P8 EJES 14-10 ENTRE A Y F M=2A,25,1,2,3,22,9,13 | 2026-03-19 | 4/16/2026 12:00:00 AM |  | 28 | 21 | 29.7 | 141 | MURO | 21 | MURO-21-28 | 2026-10-29 | NUEVO | 2026-10-29 | 21 | 8.7 | 31.16667 | 3 | 28.77778 | 17.5
VIALE 26 | M-T1-54_ |  | Concreto | MUROS T1 P8 EJES 14-10 ENTRE A Y F M=2A,25,1,2,3,22,9,13 | 2026-03-19 | 4/16/2026 12:00:00 AM |  | 28 | 21 | 29.6 | 141 | MURO | 21 | MURO-21-28 | 2026-10-29 | NUEVO | 2026-10-29 | 21 | 8.6 | 31.16667 | 3 | 28.77778 | 17.5
VIALE 26 | M-T2-79. |  | Concreto | MUROS T2 P12 EJE 12 AL 15 ENTRE J Y F M=29,9,32 | 2026-03-19 | 4/16/2026 12:00:00 AM |  | 28 | 21 | 32.8 | 156 | MURO | 21 | MURO-21-28 | 2026-10-29 | NUEVO | 2026-10-29 | 21 | 11.8 | 31.4 | 3 | 29.2 | 17.5
VIALE 26 | M-T2-79. |  | Concreto | MUROS T2 P12 EJE 12 AL 15 ENTRE J Y F M=29,9,32 | 2026-03-19 | 4/16/2026 12:00:00 AM |  | 28 | 21 | 30.7 | 146 | MURO | 21 | MURO-21-28 | 2026-10-29 | NUEVO | 2026-10-29 | 21 | 9.7 | 31.4 | 3 | 29.2 | 17.5
VIALE 26 | M-T2-79. |  | Concreto | MUROS T2 P12 EJE 12 AL 15 ENTRE J Y F M=29,9,32 | 2026-03-19 | 4/16/2026 12:00:00 AM |  | 28 | 21 | 30.7 | 146 | MURO | 21 | MURO-21-28 | 2026-10-29 | NUEVO | 2026-10-29 | 21 | 9.7 | 31.4 | 3 | 29.2 | 17.5
VIALE 26 | P-T1-43. |  | Concreto | PLACA T1 PISO 8 EJES 4 Y 6 ENTRE A Y J | 2026-03-19 | 4/16/2026 12:00:00 AM |  | 28 | 21 | 32.8 | 156 | PLACA | 21 | PLACA-21-28 | 2026-10-29 | NUEVO | 2026-10-29 | 21 | 11.8 | 30.76667 | 3 | 31.11111 | 17.5
VIALE 26 | P-T1-43. |  | Concreto | PLACA T1 PISO 8 EJES 4 Y 6 ENTRE A Y J | 2026-03-19 | 4/16/2026 12:00:00 AM |  | 28 | 21 | 31.3 | 149 | PLACA | 21 | PLACA-21-28 | 2026-10-29 | NUEVO | 2026-10-29 | 21 | 10.3 | 30.76667 | 3 | 31.11111 | 17.5
VIALE 26 | P-T1-43. |  | Concreto | PLACA T1 PISO 8 EJES 4 Y 6 ENTRE A Y J | 2026-03-19 | 4/16/2026 12:00:00 AM |  | 28 | 21 | 28.2 | 134 | PLACA | 21 | PLACA-21-28 | 2026-10-29 | NUEVO | 2026-10-29 | 21 | 7.2 | 30.76667 | 3 | 31.11111 | 17.5
VIALE 26 | P-T2-61. |  | Concreto | PLACA T2 PISO 12 EJES 6 AL 8 ENTRE A Y J | 2026-03-19 | 4/16/2026 12:00:00 AM |  | 28 | 21 | 28 | 134 | PLACA | 21 | PLACA-21-28 | 2026-10-29 | NUEVO | 2026-10-29 | 21 | 7 | 27.86667 | 3 | 30.01111 | 17.5
VIALE 26 | P-T2-61. |  | Concreto | PLACA T2 PISO 12 EJES 6 AL 8 ENTRE A Y J | 2026-03-19 | 4/16/2026 12:00:00 AM |  | 28 | 21 | 29.8 | 142 | PLACA | 21 | PLACA-21-28 | 2026-10-29 | NUEVO | 2026-10-29 | 21 | 8.8 | 27.86667 | 3 | 30.01111 | 17.5
VIALE 26 | P-T2-61. |  | Concreto | PLACA T2 PISO 12 EJES 6 AL 8 ENTRE A Y J | 2026-03-19 | 4/16/2026 12:00:00 AM |  | 28 | 21 | 25.8 | 123 | PLACA | 21 | PLACA-21-28 | 2026-10-29 | NUEVO | 2026-10-29 | 21 | 4.8 | 27.86667 | 3 | 30.01111 | 17.5
VIALE 26 | M-T1-53_ |  | Concreto | MUROS T1 P8 EJES 12 AL 15 ENTRE A Y F M=2,4,24,29,33,23,25 | 2026-03-18 | 4/15/2026 12:00:00 AM |  | 28 | 21 | 25.1 | 120 | MURO | 21 | MURO-21-28 | 2026-10-29 | NUEVO | 2026-10-29 | 21 | 4.1 | 24.23333 | 3 | 27.62222 | 17.5
VIALE 26 | M-T1-53_ |  | Concreto | MUROS T1 P8 EJES 12 AL 15 ENTRE A Y F M=2,4,24,29,33,23,25 | 2026-03-18 | 4/15/2026 12:00:00 AM |  | 28 | 21 | 22.8 | 109 | MURO | 21 | MURO-21-28 | 2026-10-29 | NUEVO | 2026-10-29 | 21 | 1.8 | 24.23333 | 3 | 27.62222 | 17.5
VIALE 26 | M-T1-53_ |  | Concreto | MUROS T1 P8 EJES 12 AL 15 ENTRE A Y F M=2,4,24,29,33,23,25 | 2026-03-18 | 4/15/2026 12:00:00 AM |  | 28 | 21 | 24.8 | 118 | MURO | 21 | MURO-21-28 | 2026-10-29 | NUEVO | 2026-10-29 | 21 | 3.8 | 24.23333 | 3 | 27.62222 | 17.5
VIALE 26 | M-T2-78. |  | Concreto | MUROS T2 P11 EJES 1 AL 3 ENTRE A Y J M=19,20,21,22,23,24,25 | 2026-03-18 | 4/15/2026 12:00:00 AM |  | 28 | 21 | 25.8 | 123 | MURO | 21 | MURO-21-28 | 2026-10-29 | NUEVO | 2026-10-29 | 21 | 4.8 | 28.16667 | 3 | 26.75556 | 17.5
VIALE 26 | M-T2-78. |  | Concreto | MUROS T2 P11 EJES 1 AL 3 ENTRE A Y J M=19,20,21,22,23,24,25 | 2026-03-18 | 4/15/2026 12:00:00 AM |  | 28 | 21 | 29.3 | 140 | MURO | 21 | MURO-21-28 | 2026-10-29 | NUEVO | 2026-10-29 | 21 | 8.3 | 28.16667 | 3 | 26.75556 | 17.5
VIALE 26 | M-T2-78. |  | Concreto | MUROS T2 P11 EJES 1 AL 3 ENTRE A Y J M=19,20,21,22,23,24,25 | 2026-03-18 | 4/15/2026 12:00:00 AM |  | 28 | 21 | 29.4 | 140 | MURO | 21 | MURO-21-28 | 2026-10-29 | NUEVO | 2026-10-29 | 21 | 8.4 | 28.16667 | 3 | 26.75556 | 17.5
VIALE 26 | P-T1-42. |  | Concreto | PLACA T1 PISO 8 EJES 6 Y 8 ENTRE A Y J | 2026-03-18 | 4/15/2026 12:00:00 AM |  | 28 | 21 | 32.9 | 156 | PLACA | 21 | PLACA-21-28 | 2026-10-29 | NUEVO | 2026-10-29 | 21 | 11.9 | 32.96667 | 3 | 28.45556 | 17.5
VIALE 26 | P-T1-42. |  | Concreto | PLACA T1 PISO 8 EJES 6 Y 8 ENTRE A Y J | 2026-03-18 | 4/15/2026 12:00:00 AM |  | 28 | 21 | 32.7 | 155 | PLACA | 21 | PLACA-21-28 | 2026-10-29 | NUEVO | 2026-10-29 | 21 | 11.7 | 32.96667 | 3 | 28.45556 | 17.5
VIALE 26 | P-T1-42. |  | Concreto | PLACA T1 PISO 8 EJES 6 Y 8 ENTRE A Y J | 2026-03-18 | 4/15/2026 12:00:00 AM |  | 28 | 21 | 33.3 | 159 | PLACA | 21 | PLACA-21-28 | 2026-10-29 | NUEVO | 2026-10-29 | 21 | 12.3 | 32.96667 | 3 | 28.45556 | 17.5
VIALE 26 | P-T2-60. |  | Concreto | PLACA T2 PISO 12 EJES 8 AL 10 ENTRE A Y J | 2026-03-18 | 4/15/2026 12:00:00 AM |  | 28 | 21 | 27.9 | 133 | PLACA | 21 | PLACA-21-28 | 2026-10-29 | NUEVO | 2026-10-29 | 21 | 6.9 | 28.1 | 3 | 29.74444 | 17.5
VIALE 26 | P-T2-60. |  | Concreto | PLACA T2 PISO 12 EJES 8 AL 10 ENTRE A Y J | 2026-03-18 | 4/15/2026 12:00:00 AM |  | 28 | 21 | 26.9 | 128 | PLACA | 21 | PLACA-21-28 | 2026-10-29 | NUEVO | 2026-10-29 | 21 | 5.9 | 28.1 | 3 | 29.74444 | 17.5
VIALE 26 | P-T2-60. |  | Concreto | PLACA T2 PISO 12 EJES 8 AL 10 ENTRE A Y J | 2026-03-18 | 4/15/2026 12:00:00 AM |  | 28 | 21 | 29.5 | 140 | PLACA | 21 | PLACA-21-28 | 2026-10-29 | NUEVO | 2026-10-29 | 21 | 8.5 | 28.1 | 3 | 29.74444 | 17.5
VIALE 26 | M-T1-52_ |  | Concreto | MUROS T1 P7 EJE 1 Y 3 ENTRE J Y G M=23,1,18,11,15,12 | 2026-03-17 | 4/14/2026 12:00:00 AM |  | 28 | 21 | 23.2 | 110 | MURO | 21 | MURO-21-28 | 2026-10-29 | NUEVO | 2026-10-29 | 21 | 2.2 | 24.26667 | 3 | 28.44444 | 17.5
VIALE 26 | M-T1-52_ |  | Concreto | MUROS T1 P7 EJE 1 Y 3 ENTRE J Y G M=23,1,18,11,15,12 | 2026-03-17 | 4/14/2026 12:00:00 AM |  | 28 | 21 | 25.4 | 121 | MURO | 21 | MURO-21-28 | 2026-10-29 | NUEVO | 2026-10-29 | 21 | 4.4 | 24.26667 | 3 | 28.44444 | 17.5
VIALE 26 | M-T1-52_ |  | Concreto | MUROS T1 P7 EJE 1 Y 3 ENTRE J Y G M=23,1,18,11,15,12 | 2026-03-17 | 4/14/2026 12:00:00 AM |  | 28 | 21 | 24.2 | 115 | MURO | 21 | MURO-21-28 | 2026-10-29 | NUEVO | 2026-10-29 | 21 | 3.2 | 24.26667 | 3 | 28.44444 | 17.5
VIALE 26 | P-T1-40. |  | Concreto | PLACA T1 PISO 8 EJES 10 AL 12 ENTRE A Y J | 2026-03-17 | 4/14/2026 12:00:00 AM |  | 28 | 21 | 27.8 | 132 | PLACA | 21 | PLACA-21-28 | 2026-10-29 | NUEVO | 2026-10-29 | 21 | 6.8 | 28.63333 | 3 | 27 | 17.5
VIALE 26 | P-T1-40. |  | Concreto | PLACA T1 PISO 8 EJES 10 AL 12 ENTRE A Y J | 2026-03-17 | 4/14/2026 12:00:00 AM |  | 28 | 21 | 28.7 | 137 | PLACA | 21 | PLACA-21-28 | 2026-10-29 | NUEVO | 2026-10-29 | 21 | 7.7 | 28.63333 | 3 | 27 | 17.5
VIALE 26 | P-T1-40. |  | Concreto | PLACA T1 PISO 8 EJES 10 AL 12 ENTRE A Y J | 2026-03-17 | 4/14/2026 12:00:00 AM |  | 28 | 21 | 29.4 | 140 | PLACA | 21 | PLACA-21-28 | 2026-10-29 | NUEVO | 2026-10-29 | 21 | 8.4 | 28.63333 | 3 | 27 | 17.5
VIALE 26 | P-T1-41. |  | Concreto | PLACA T1 PISO 8 EJES 8 AL 10 ENTRE A Y J | 2026-03-17 | 4/14/2026 12:00:00 AM |  | 28 | 21 | 31.7 | 151 | PLACA | 21 | PLACA-21-28 | 2026-10-29 | NUEVO | 2026-10-29 | 21 | 10.7 | 32.2 | 3 | 28.36667 | 17.5
VIALE 26 | P-T1-41. |  | Concreto | PLACA T1 PISO 8 EJES 8 AL 10 ENTRE A Y J | 2026-03-17 | 4/14/2026 12:00:00 AM |  | 28 | 21 | 32.6 | 155 | PLACA | 21 | PLACA-21-28 | 2026-10-29 | NUEVO | 2026-10-29 | 21 | 11.6 | 32.2 | 3 | 28.36667 | 17.5
VIALE 26 | P-T1-41. |  | Concreto | PLACA T1 PISO 8 EJES 8 AL 10 ENTRE A Y J | 2026-03-17 | 4/14/2026 12:00:00 AM |  | 28 | 21 | 32.3 | 154 | PLACA | 21 | PLACA-21-28 | 2026-10-29 | NUEVO | 2026-10-29 | 21 | 11.3 | 32.2 | 3 | 28.36667 | 17.5
VIALE 26 | M-T1-51_ |  | Concreto | MUROS T1 P7 EJES 4 y 5 ENTRE J Y G M=2,9,13,22,23,24 | 2026-03-16 | 4/13/2026 12:00:00 AM |  | 28 | 21 | 27.6 | 131 | MURO | 21 | MURO-21-28 | 2026-10-29 | NUEVO | 2026-10-29 | 21 | 6.6 | 28 | 3 | 29.61111 | 17.5
VIALE 26 | M-T1-51_ |  | Concreto | MUROS T1 P7 EJES 4 y 5 ENTRE J Y G M=2,9,13,22,23,24 | 2026-03-16 | 4/13/2026 12:00:00 AM |  | 28 | 21 | 29.3 | 140 | MURO | 21 | MURO-21-28 | 2026-10-29 | NUEVO | 2026-10-29 | 21 | 8.3 | 28 | 3 | 29.61111 | 17.5
VIALE 26 | M-T1-51_ |  | Concreto | MUROS T1 P7 EJES 4 y 5 ENTRE J Y G M=2,9,13,22,23,24 | 2026-03-16 | 4/13/2026 12:00:00 AM |  | 28 | 21 | 27.1 | 129 | MURO | 21 | MURO-21-28 | 2026-10-29 | NUEVO | 2026-10-29 | 21 | 6.1 | 28 | 3 | 29.61111 | 17.5
VIALE 26 | M-T2-66 |  | Concreto | MUROS T2 P10 EJE 12 AL 15 J-F-M=29,9,32,17,18,28 EJE 3 J-F M=9a-29a-32 | 2026-03-03 | 3/31/2026 12:00:00 AM |  | 28 | 21 | 24.5 | 116 | MURO | 21 | MURO-21-28 | 2026-10-29 | NUEVO | 2026-10-29 | 21 | 3.5 | 23.7 | 3 | 27.96667 | 17.5
VIALE 26 | M-T2-66 |  | Concreto | MUROS T2 P10 EJE 12 AL 15 J-F-M=29,9,32,17,18,28 EJE 3 J-F M=9a-29a-32 | 2026-03-03 | 3/31/2026 12:00:00 AM |  | 28 | 21 | 23.8 | 113 | MURO | 21 | MURO-21-28 | 2026-10-29 | NUEVO | 2026-10-29 | 21 | 2.8 | 23.7 | 3 | 27.96667 | 17.5
VIALE 26 | M-T2-66 |  | Concreto | MUROS T2 P10 EJE 12 AL 15 J-F-M=29,9,32,17,18,28 EJE 3 J-F M=9a-29a-32 | 2026-03-03 | 3/31/2026 12:00:00 AM |  | 28 | 21 | 22.8 | 108 | MURO | 21 | MURO-21-28 | 2026-10-29 | NUEVO | 2026-10-29 | 21 | 1.8 | 23.7 | 3 | 27.96667 | 17.5
VIALE 26 | P-T1-32 |  | Concreto | PLACA T1 PISO 6 EJES 1 al4 ENTRE AyJ | 2026-03-03 | 3/31/2026 12:00:00 AM |  | 28 | 21 | 20.8 | 99 | PLACA | 21 | PLACA-21-28 | 2026-10-29 | NUEVO | 2026-10-29 | 21 | -0.2 | 20.3 | 3 | 24 | 17.5
VIALE 26 | P-T1-32 |  | Concreto | PLACA T1 PISO 6 EJES 1 al4 ENTRE AyJ | 2026-03-03 | 3/31/2026 12:00:00 AM |  | 28 | 21 | 20 | 95 | PLACA | 21 | PLACA-21-28 | 2026-10-29 | NUEVO | 2026-10-29 | 21 | -1 | 20.3 | 3 | 24 | 17.5
VIALE 26 | P-T1-32 |  | Concreto | PLACA T1 PISO 6 EJES 1 al4 ENTRE AyJ | 2026-03-03 | 3/31/2026 12:00:00 AM |  | 28 | 21 | 20.1 | 96 | PLACA | 21 | PLACA-21-28 | 2026-10-29 | NUEVO | 2026-10-29 | 21 | -0.9 | 20.3 | 3 | 24 | 17.5
VIALE 26 | P-T2-49 |  | Concreto | PLACA T2 PISO 10 EJES 07 AL 09 ENTRE AyJ | 2026-03-03 | 3/31/2026 12:00:00 AM |  | 28 | 21 | 20.7 | 99 | PLACA | 21 | PLACA-21-28 | 2026-10-29 | NUEVO | 2026-10-29 | 21 | -0.3 | 20.23333 | 3 | 21.41111 | 17.5
VIALE 26 | P-T2-49 |  | Concreto | PLACA T2 PISO 10 EJES 07 AL 09 ENTRE AyJ | 2026-03-03 | 3/31/2026 12:00:00 AM |  | 28 | 21 | 20.4 | 97 | PLACA | 21 | PLACA-21-28 | 2026-10-29 | NUEVO | 2026-10-29 | 21 | -0.6 | 20.23333 | 3 | 21.41111 | 17.5
VIALE 26 | P-T2-49 |  | Concreto | PLACA T2 PISO 10 EJES 07 AL 09 ENTRE AyJ | 2026-03-03 | 3/31/2026 12:00:00 AM |  | 28 | 21 | 19.6 | 93 | PLACA | 21 | PLACA-21-28 | 2026-10-29 | NUEVO | 2026-10-29 | 21 | -1.4 | 20.23333 | 3 | 21.41111 | 17.5
VIALE 26 | M-T1-41 |  | Concreto | MUROS T1 P6 EJES 12-15 ENTRE JyG M=31,32,30,3,23,14,8 | 2026-03-02 | 3/30/2026 12:00:00 AM |  | 28 | 21 | 25.2 | 120 | MURO | 21 | MURO-21-28 | 2026-10-29 | NUEVO | 2026-10-29 | 21 | 4.2 | 25.3 | 3 | 21.94444 | 17.5
VIALE 26 | M-T1-41 |  | Concreto | MUROS T1 P6 EJES 12-15 ENTRE JyG M=31,32,30,3,23,14,8 | 2026-03-02 | 3/30/2026 12:00:00 AM |  | 28 | 21 | 25.6 | 122 | MURO | 21 | MURO-21-28 | 2026-10-29 | NUEVO | 2026-10-29 | 21 | 4.6 | 25.3 | 3 | 21.94444 | 17.5
VIALE 26 | M-T1-41 |  | Concreto | MUROS T1 P6 EJES 12-15 ENTRE JyG M=31,32,30,3,23,14,8 | 2026-03-02 | 3/30/2026 12:00:00 AM |  | 28 | 21 | 25.1 | 119 | MURO | 21 | MURO-21-28 | 2026-10-29 | NUEVO | 2026-10-29 | 21 | 4.1 | 25.3 | 3 | 21.94444 | 17.5
VIALE 26 | M-T2-65 |  | Concreto | MUROS T2 P9 EJE 1AL3 ENTRE JyF SIN MUROS EJE 3 M=19 AL 26 | 2026-03-02 | 3/30/2026 12:00:00 AM |  | 28 | 21 | 23.5 | 112 | MURO | 21 | MURO-21-28 | 2026-10-29 | NUEVO | 2026-10-29 | 21 | 2.5 | 22.73333 | 3 | 22.75556 | 17.5
VIALE 26 | M-T2-65 |  | Concreto | MUROS T2 P9 EJE 1AL3 ENTRE JyF SIN MUROS EJE 3 M=19 AL 26 | 2026-03-02 | 3/30/2026 12:00:00 AM |  | 28 | 21 | 22.3 | 106 | MURO | 21 | MURO-21-28 | 2026-10-29 | NUEVO | 2026-10-29 | 21 | 1.3 | 22.73333 | 3 | 22.75556 | 17.5
VIALE 26 | M-T2-65 |  | Concreto | MUROS T2 P9 EJE 1AL3 ENTRE JyF SIN MUROS EJE 3 M=19 AL 26 | 2026-03-02 | 3/30/2026 12:00:00 AM |  | 28 | 21 | 22.4 | 107 | MURO | 21 | MURO-21-28 | 2026-10-29 | NUEVO | 2026-10-29 | 21 | 1.4 | 22.73333 | 3 | 22.75556 | 17.5
VIALE 26 | P-T1-31 |  | Concreto | PLACA T1 P6 EJES 4-6 ENTRE AyJ | 2026-03-02 | 3/30/2026 12:00:00 AM |  | 28 | 21 | 23.7 | 113 | PLACA | 21 | PLACA-21-28 | 2026-10-29 | NUEVO | 2026-10-29 | 21 | 2.7 | 24.4 | 3 | 24.14444 | 17.5
VIALE 26 | P-T1-31 |  | Concreto | PLACA T1 P6 EJES 4-6 ENTRE AyJ | 2026-03-02 | 3/30/2026 12:00:00 AM |  | 28 | 21 | 25.1 | 120 | PLACA | 21 | PLACA-21-28 | 2026-10-29 | NUEVO | 2026-10-29 | 21 | 4.1 | 24.4 | 3 | 24.14444 | 17.5
VIALE 26 | P-T1-31 |  | Concreto | PLACA T1 P6 EJES 4-6 ENTRE AyJ | 2026-03-02 | 3/30/2026 12:00:00 AM |  | 28 | 21 | 24.4 | 116 | PLACA | 21 | PLACA-21-28 | 2026-10-29 | NUEVO | 2026-10-29 | 21 | 3.4 | 24.4 | 3 | 24.14444 | 17.5
VIALE 26 | P-T2-48 |  | Concreto | PLACA T2 PISO 10 EJE 7 AL 9 ENTRE A-J | 2026-03-02 | 3/30/2026 12:00:00 AM |  | 28 | 21 | 26.3 | 125 | PLACA | 21 | PLACA-21-28 | 2026-10-29 | NUEVO | 2026-10-29 | 21 | 5.3 | 24.86667 | 3 | 24 | 17.5
VIALE 26 | P-T2-48 |  | Concreto | PLACA T2 PISO 10 EJE 7 AL 9 ENTRE A-J | 2026-03-02 | 3/30/2026 12:00:00 AM |  | 28 | 21 | 23.8 | 114 | PLACA | 21 | PLACA-21-28 | 2026-10-29 | NUEVO | 2026-10-29 | 21 | 2.8 | 24.86667 | 3 | 24 | 17.5
VIALE 26 | P-T2-48 |  | Concreto | PLACA T2 PISO 10 EJE 7 AL 9 ENTRE A-J | 2026-03-02 | 3/30/2026 12:00:00 AM |  | 28 | 21 | 24.5 | 116 | PLACA | 21 | PLACA-21-28 | 2026-10-29 | NUEVO | 2026-10-29 | 21 | 3.5 | 24.86667 | 3 | 24 | 17.5
VIALE 26 | M-T2-64 |  | Concreto | MUROS T2 P9 EJE 4-5 ENTRE AyJ M= 8,30,27 | 2026-02-28 | 3/28/2026 12:00:00 AM |  | 28 | 21 | 26.7 | 127 | MURO | 21 | MURO-21-28 | 2026-10-29 | NUEVO | 2026-10-29 | 21 | 5.7 | 26 | 3 | 25.08889 | 17.5
VIALE 26 | M-T2-64 |  | Concreto | MUROS T2 P9 EJE 4-5 ENTRE AyJ M= 8,30,27 | 2026-02-28 | 3/28/2026 12:00:00 AM |  | 28 | 21 | 26.3 | 125 | MURO | 21 | MURO-21-28 | 2026-10-29 | NUEVO | 2026-10-29 | 21 | 5.3 | 26 | 3 | 25.08889 | 17.5
VIALE 26 | M-T2-64 |  | Concreto | MUROS T2 P9 EJE 4-5 ENTRE AyJ M= 8,30,27 | 2026-02-28 | 3/28/2026 12:00:00 AM |  | 28 | 21 | 25 | 119 | MURO | 21 | MURO-21-28 | 2026-10-29 | NUEVO | 2026-10-29 | 21 | 4 | 26 | 3 | 25.08889 | 17.5
VIALE 26 | P-T1-30 |  | Concreto | PLACA T1 P6 EJES 6Y8 ENTRE AyJ | 2026-02-28 | 3/28/2026 12:00:00 AM |  | 28 | 21 | 21.9 | 104 | PLACA | 21 | PLACA-21-28 | 2026-10-29 | NUEVO | 2026-10-29 | 21 | 0.9 | 20.9 | 3 | 23.92222 | 17.5
VIALE 26 | P-T1-30 |  | Concreto | PLACA T1 P6 EJES 6Y8 ENTRE AyJ | 2026-02-28 | 3/28/2026 12:00:00 AM |  | 28 | 21 | 20.5 | 97 | PLACA | 21 | PLACA-21-28 | 2026-10-29 | NUEVO | 2026-10-29 | 21 | -0.5 | 20.9 | 3 | 23.92222 | 17.5
VIALE 26 | P-T1-30 |  | Concreto | PLACA T1 P6 EJES 6Y8 ENTRE AyJ | 2026-02-28 | 3/28/2026 12:00:00 AM |  | 28 | 21 | 20.3 | 97 | PLACA | 21 | PLACA-21-28 | 2026-10-29 | NUEVO | 2026-10-29 | 21 | -0.7 | 20.9 | 3 | 23.92222 | 17.5
VIALE 26 | P-T2-47 |  | Concreto | PLACA T2 P10 EJE 11 AL 15 ENTRE A-J | 2026-02-28 | 3/28/2026 12:00:00 AM |  | 28 | 21 | 22 | 105 | PLACA | 21 | PLACA-21-28 | 2026-10-29 | NUEVO | 2026-10-29 | 21 | 1 | 20.8 | 3 | 22.56667 | 17.5
VIALE 26 | P-T2-47 |  | Concreto | PLACA T2 P10 EJE 11 AL 15 ENTRE A-J | 2026-02-28 | 3/28/2026 12:00:00 AM |  | 28 | 21 | 21 | 100 | PLACA | 21 | PLACA-21-28 | 2026-10-29 | NUEVO | 2026-10-29 | 21 | 0 | 20.8 | 3 | 22.56667 | 17.5
VIALE 26 | P-T2-47 |  | Concreto | PLACA T2 P10 EJE 11 AL 15 ENTRE A-J | 2026-02-28 | 3/28/2026 12:00:00 AM |  | 28 | 21 | 19.4 | 92 | PLACA | 21 | PLACA-21-28 | 2026-10-29 | NUEVO | 2026-10-29 | 21 | -1.6 | 20.8 | 3 | 22.56667 | 17.5
VIALE 26 | E-T2-07 |  | Concreto | ESCALERA T2 TRAMO DEL 07 AL 08 | 2026-02-27 | 2/27/2026 12:00:00 AM |  | 28 | 21 | 26.1 | 124 | AUTOCOMPAC | 21 | AUTOCOMPAC-21-28 | 2026-10-29 | NUEVO | 2026-10-29 |  | 5.1 | 24.56667 | 3 | 22.08889 | 17.5
VIALE 26 | E-T2-07 |  | Concreto | ESCALERA T2 TRAMO DEL 07 AL 08 | 2026-02-27 | 3/27/2026 12:00:00 AM |  | 28 | 21 | 25.4 | 121 | AUTOCOMPAC | 21 | AUTOCOMPAC-21-28 | 2026-10-29 | NUEVO | 2026-10-29 |  | 4.4 | 24.56667 | 3 | 22.08889 | 17.5
VIALE 26 | E-T2-07 |  | Concreto | ESCALERA T2 TRAMO DEL 07 AL 08 | 2026-02-27 | 3/27/2026 12:00:00 AM |  | 28 | 21 | 22.2 | 106 | AUTOCOMPAC | 21 | AUTOCOMPAC-21-28 | 2026-10-29 | NUEVO | 2026-10-29 |  | 1.2 | 24.56667 | 3 | 22.08889 | 17.5
VIALE 26 | M-T2-63 |  | Concreto | MUROS T2 P9 EJES 06 AL 08 ENTRE Ayj M= 14,31,02 | 2026-02-27 | 3/27/2026 12:00:00 AM |  | 28 | 21 | 20.2 | 96 | MURO | 21 | MURO-21-28 | 2026-10-29 | NUEVO | 2026-10-29 | 21 | -0.8 | 19.86667 | 3 | 21.74444 | 17.5
VIALE 26 | M-T2-63 |  | Concreto | MUROS T2 P9 EJES 06 AL 08 ENTRE Ayj M= 14,31,02 | 2026-02-27 | 3/27/2026 12:00:00 AM |  | 28 | 21 | 21 | 100 | MURO | 21 | MURO-21-28 | 2026-10-29 | NUEVO | 2026-10-29 | 21 | 0 | 19.86667 | 3 | 21.74444 | 17.5
VIALE 26 | M-T2-63 |  | Concreto | MUROS T2 P9 EJES 06 AL 08 ENTRE Ayj M= 14,31,02 | 2026-02-27 | 3/27/2026 12:00:00 AM |  | 28 | 21 | 18.4 | 87 | MURO | 21 | MURO-21-28 | 2026-10-29 | NUEVO | 2026-10-29 | 21 | -2.6 | 19.86667 | 3 | 21.74444 | 17.5
VIALE 26 | M-T2-62 |  | Concreto | MUROS T2 P9 EJES 10-11 ENTRE AyJ M=2,44,31 | 2026-02-26 | 3/26/2026 12:00:00 AM |  | 28 | 21 | 18.2 | 87 | MURO | 21 | MURO-21-28 | 2026-10-29 | NUEVO | 2026-10-29 | 21 | -2.8 | 18.23333 | 3 | 20.88889 | 17.5
VIALE 26 | M-T2-62 |  | Concreto | MUROS T2 P9 EJES 10-11 ENTRE AyJ M=2,44,31 | 2026-02-26 | 3/26/2026 12:00:00 AM |  | 28 | 21 | 17.9 | 85 | MURO | 21 | MURO-21-28 | 2026-10-29 | NUEVO | 2026-10-29 | 21 | -3.1 | 18.23333 | 3 | 20.88889 | 17.5
VIALE 26 | M-T2-62 |  | Concreto | MUROS T2 P9 EJES 10-11 ENTRE AyJ M=2,44,31 | 2026-02-26 | 3/26/2026 12:00:00 AM |  | 28 | 21 | 18.6 | 89 | MURO | 21 | MURO-21-28 | 2026-10-29 | NUEVO | 2026-10-29 | 21 | -2.4 | 18.23333 | 3 | 20.88889 | 17.5
VIALE 26 | P-T1-28 |  | Concreto | PLACA T1 P6 EJES 10-12 ENTRE AyJ | 2026-02-26 | 3/26/2026 12:00:00 AM |  | 28 | 21 | 25.1 | 119 | PLACA | 21 | PLACA-21-28 | 2026-10-29 | NUEVO | 2026-10-29 | 21 | 4.1 | 22.66667 | 3 | 20.25556 | 17.5
VIALE 26 | P-T1-28 |  | Concreto | PLACA T1 P6 EJES 10-12 ENTRE AyJ | 2026-02-26 | 3/26/2026 12:00:00 AM |  | 28 | 21 | 21.2 | 101 | PLACA | 21 | PLACA-21-28 | 2026-10-29 | NUEVO | 2026-10-29 | 21 | 0.2 | 22.66667 | 3 | 20.25556 | 17.5
VIALE 26 | P-T1-28 |  | Concreto | PLACA T1 P6 EJES 10-12 ENTRE AyJ | 2026-02-26 | 3/26/2026 12:00:00 AM |  | 28 | 21 | 21.7 | 103 | PLACA | 21 | PLACA-21-28 | 2026-10-29 | NUEVO | 2026-10-29 | 21 | 0.7 | 22.66667 | 3 | 20.25556 | 17.5
VIALE 26 | P-T2-46 |  | Concreto | PLACA T2 P9 EJE 1 AL 3 ENTRE AyJ | 2026-02-26 | 3/26/2026 12:00:00 AM |  | 28 | 21 | 21.8 | 104 | PLACA | 21 | PLACA-21-28 | 2026-10-29 | NUEVO | 2026-10-29 | 21 | 0.8 | 20.76667 | 3 | 20.55556 | 17.5
VIALE 26 | P-T2-46 |  | Concreto | PLACA T2 P9 EJE 1 AL 3 ENTRE AyJ | 2026-02-26 | 3/26/2026 12:00:00 AM |  | 28 | 21 | 20.1 | 96 | PLACA | 21 | PLACA-21-28 | 2026-10-29 | NUEVO | 2026-10-29 | 21 | -0.9 | 20.76667 | 3 | 20.55556 | 17.5
VIALE 26 | P-T2-46 |  | Concreto | PLACA T2 P9 EJE 1 AL 3 ENTRE AyJ | 2026-02-26 | 3/26/2026 12:00:00 AM |  | 28 | 21 | 20.4 | 97 | PLACA | 21 | PLACA-21-28 | 2026-10-29 | NUEVO | 2026-10-29 | 21 | -0.6 | 20.76667 | 3 | 20.55556 | 17.5
VIALE 26 | M-T2-61 |  | Concreto | MUROS T2 P9 EJES 12AL 15 ENTRE AyD | 2026-02-25 | 3/25/2026 12:00:00 AM |  | 28 | 21 | 22 | 105 | MURO | 21 | MURO-21-28 | 2026-10-29 | NUEVO | 2026-10-29 | 21 | 1 | 21.03333 | 3 | 21.48889 | 17.5
VIALE 26 | M-T2-61 |  | Concreto | MUROS T2 P9 EJES 12AL 15 ENTRE AyD | 2026-02-25 | 3/25/2026 12:00:00 AM |  | 28 | 21 | 20.3 | 97 | MURO | 21 | MURO-21-28 | 2026-10-29 | NUEVO | 2026-10-29 | 21 | -0.7 | 21.03333 | 3 | 21.48889 | 17.5
VIALE 26 | M-T2-61 |  | Concreto | MUROS T2 P9 EJES 12AL 15 ENTRE AyD | 2026-02-25 | 3/25/2026 12:00:00 AM |  | 28 | 21 | 20.8 | 99 | MURO | 21 | MURO-21-28 | 2026-10-29 | NUEVO | 2026-10-29 | 21 | -0.2 | 21.03333 | 3 | 21.48889 | 17.5
VIALE 26 | P-T1-27 |  | Concreto | PLACA T1 PISO 6 EJES 12 AL 15 ENTRE AyJ | 2026-02-25 | 3/25/2026 12:00:00 AM |  | 28 | 21 | 24.6 | 117 | PLACA | 21 | PLACA-21-28 | 2026-10-29 | NUEVO | 2026-10-29 | 21 | 3.6 | 24.43333 | 3 | 22.07778 | 17.5
VIALE 26 | P-T1-27 |  | Concreto | PLACA T1 PISO 6 EJES 12 AL 15 ENTRE AyJ | 2026-02-25 | 3/25/2026 12:00:00 AM |  | 28 | 21 | 24.5 | 117 | PLACA | 21 | PLACA-21-28 | 2026-10-29 | NUEVO | 2026-10-29 | 21 | 3.5 | 24.43333 | 3 | 22.07778 | 17.5
VIALE 26 | P-T1-27 |  | Concreto | PLACA T1 PISO 6 EJES 12 AL 15 ENTRE AyJ | 2026-02-25 | 3/25/2026 12:00:00 AM |  | 28 | 21 | 24.2 | 115 | PLACA | 21 | PLACA-21-28 | 2026-10-29 | NUEVO | 2026-10-29 | 21 | 3.2 | 24.43333 | 3 | 22.07778 | 17.5
VIALE 26 | M-T2-60 |  | Concreto | MUROS T2 P9 EJE 11AL15 ENTRE JyE M=9,29,32 | 2026-02-24 | 3/24/2026 12:00:00 AM |  | 28 | 21 | 22.9 | 109 | MURO | 21 | MURO-21-28 | 2026-10-29 | NUEVO | 2026-10-29 | 21 | 1.9 | 22.13333 | 3 | 22.53333 | 17.5
VIALE 26 | M-T2-60 |  | Concreto | MUROS T2 P9 EJE 11AL15 ENTRE JyE M=9,29,32 | 2026-02-24 | 3/24/2026 12:00:00 AM |  | 28 | 21 | 21.5 | 102 | MURO | 21 | MURO-21-28 | 2026-10-29 | NUEVO | 2026-10-29 | 21 | 0.5 | 22.13333 | 3 | 22.53333 | 17.5
VIALE 26 | M-T2-60 |  | Concreto | MUROS T2 P9 EJE 11AL15 ENTRE JyE M=9,29,32 | 2026-02-24 | 3/24/2026 12:00:00 AM |  | 28 | 21 | 22 | 105 | MURO | 21 | MURO-21-28 | 2026-10-29 | NUEVO | 2026-10-29 | 21 | 1 | 22.13333 | 3 | 22.53333 | 17.5
VIALE 26 | P-T2-45 |  | Concreto | PLACA T2 P9 EJES 4AL6 ENTRE AyJ | 2026-02-24 | 3/24/2026 12:00:00 AM |  | 28 | 21 | 19.9 | 95 | PLACA | 21 | PLACA-21-28 | 2026-10-29 | NUEVO | 2026-10-29 | 21 | -1.1 | 19.63333 | 3 | 22.06667 | 17.5
VIALE 26 | P-T2-45 |  | Concreto | PLACA T2 P9 EJES 4AL6 ENTRE AyJ | 2026-02-24 | 3/24/2026 12:00:00 AM |  | 28 | 21 | 19.3 | 92 | PLACA | 21 | PLACA-21-28 | 2026-10-29 | NUEVO | 2026-10-29 | 21 | -1.7 | 19.63333 | 3 | 22.06667 | 17.5
VIALE 26 | P-T2-45 |  | Concreto | PLACA T2 P9 EJES 4AL6 ENTRE AyJ | 2026-02-24 | 3/24/2026 12:00:00 AM |  | 28 | 21 | 19.7 | 94 | PLACA | 21 | PLACA-21-28 | 2026-10-29 | NUEVO | 2026-10-29 | 21 | -1.3 | 19.63333 | 3 | 22.06667 | 17.5
VIALE 26 | E-T2-06 |  | Concreto | ESCALERAS T1 P2 AL P3 ESCALERA T2 P6 AL P7 | 2026-02-23 | 3/23/2026 12:00:00 AM |  | 28 | 21 | 22.5 | 107 | AUTOCOMPAC | 21 | AUTOCOMPAC-21-28 | 2026-10-29 | NUEVO | 2026-10-29 |  | 1.5 | 21.66667 | 3 | 21.14444 | 17.5
VIALE 26 | E-T2-06 |  | Concreto | ESCALERAS T1 P2 AL P3 ESCALERA T2 P6 AL P7 | 2026-02-23 | 3/23/2026 12:00:00 AM |  | 28 | 21 | 21.4 | 102 | AUTOCOMPAC | 21 | AUTOCOMPAC-21-28 | 2026-10-29 | NUEVO | 2026-10-29 |  | 0.4 | 21.66667 | 3 | 21.14444 | 17.5
VIALE 26 | E-T2-06 |  | Concreto | ESCALERAS T1 P2 AL P3 ESCALERA T2 P6 AL P7 | 2026-02-23 | 3/23/2026 12:00:00 AM |  | 28 | 21 | 21.1 | 100 | AUTOCOMPAC | 21 | AUTOCOMPAC-21-28 | 2026-10-29 | NUEVO | 2026-10-29 |  | 0.1 | 21.66667 | 3 | 21.14444 | 17.5
VIALE 26 | M-T2-59 |  | Concreto | MUROS T2 P8 EJES 1 AL 3 ENTRE AyJ M=32,9A 29A,19,22,23,24 | 2026-02-23 | 3/23/2026 12:00:00 AM |  | 28 | 21 | 19.1 | 91 | MURO | 21 | MURO-21-28 | 2026-10-29 | NUEVO | 2026-10-29 | 21 | -1.9 | 18.3 | 3 | 19.86667 | 17.5
VIALE 26 | M-T2-59 |  | Concreto | MUROS T2 P8 EJES 1 AL 3 ENTRE AyJ M=32,9A 29A,19,22,23,24 | 2026-02-23 | 3/23/2026 12:00:00 AM |  | 28 | 21 | 18.1 | 86 | MURO | 21 | MURO-21-28 | 2026-10-29 | NUEVO | 2026-10-29 | 21 | -2.9 | 18.3 | 3 | 19.86667 | 17.5
VIALE 26 | M-T2-59 |  | Concreto | MUROS T2 P8 EJES 1 AL 3 ENTRE AyJ M=32,9A 29A,19,22,23,24 | 2026-02-23 | 3/23/2026 12:00:00 AM |  | 28 | 21 | 17.7 | 84 | MURO | 21 | MURO-21-28 | 2026-10-29 | NUEVO | 2026-10-29 | 21 | -3.3 | 18.3 | 3 | 19.86667 | 17.5
VIALE 26 | P-T1-26 |  | Concreto | placa T1 P5 EJES01 AL 04 ENTRE AyJ | 2026-02-23 | 3/23/2026 12:00:00 AM |  | 28 | 21 | 23 | 109 | PLACA | 21 | PLACA-21-28 | 2026-10-29 | NUEVO | 2026-10-29 | 21 | 2 | 23.5 | 3 | 21.15556 | 17.5
VIALE 26 | P-T1-26 |  | Concreto | placa T1 P5 EJES01 AL 04 ENTRE AyJ | 2026-02-23 | 3/23/2026 12:00:00 AM |  | 28 | 21 | 23 | 109 | PLACA | 21 | PLACA-21-28 | 2026-10-29 | NUEVO | 2026-10-29 | 21 | 2 | 23.5 | 3 | 21.15556 | 17.5
VIALE 26 | P-T1-26 |  | Concreto | placa T1 P5 EJES01 AL 04 ENTRE AyJ | 2026-02-23 | 3/23/2026 12:00:00 AM |  | 28 | 21 | 24.5 | 117 | PLACA | 21 | PLACA-21-28 | 2026-10-29 | NUEVO | 2026-10-29 | 21 | 3.5 | 23.5 | 3 | 21.15556 | 17.5
VIALE 26 | P-T2-44 |  | Concreto | PLACA T2 PISO 9 EJES 06 AL 08 ENTRE AyJ | 2026-02-23 | 3/23/2026 12:00:00 AM |  | 28 | 21 | 28.6 | 136 | PLACA | 21 | PLACA-21-28 | 2026-10-29 | NUEVO | 2026-10-29 | 21 | 7.6 | 28.8 | 3 | 23.53333 | 17.5
VIALE 26 | P-T2-44 |  | Concreto | PLACA T2 PISO 9 EJES 06 AL 08 ENTRE AyJ | 2026-02-23 | 3/23/2026 12:00:00 AM |  | 28 | 21 | 28.6 | 136 | PLACA | 21 | PLACA-21-28 | 2026-10-29 | NUEVO | 2026-10-29 | 21 | 7.6 | 28.8 | 3 | 23.53333 | 17.5
VIALE 26 | P-T2-44 |  | Concreto | PLACA T2 PISO 9 EJES 06 AL 08 ENTRE AyJ | 2026-02-23 | 3/23/2026 12:00:00 AM |  | 28 | 21 | 29.2 | 139 | PLACA | 21 | PLACA-21-28 | 2026-10-29 | NUEVO | 2026-10-29 | 21 | 8.2 | 28.8 | 3 | 23.53333 | 17.5
VIALE 26 | P-T1-25 |  | Concreto | PLACA T1 P5 EJES 4-6 ENTRE AyJ | 2026-02-21 | 3/21/2026 12:00:00 AM |  | 28 | 21 | 26.5 | 126 | PLACA | 21 | PLACA-21-28 | 2026-10-29 | NUEVO | 2026-10-29 | 21 | 5.5 | 26.56667 | 3 | 26.28889 | 17.5
VIALE 26 | P-T1-25 |  | Concreto | PLACA T1 P5 EJES 4-6 ENTRE AyJ | 2026-02-21 | 3/21/2026 12:00:00 AM |  | 28 | 21 | 27 | 129 | PLACA | 21 | PLACA-21-28 | 2026-10-29 | NUEVO | 2026-10-29 | 21 | 6 | 26.56667 | 3 | 26.28889 | 17.5
VIALE 26 | P-T1-25 |  | Concreto | PLACA T1 P5 EJES 4-6 ENTRE AyJ | 2026-02-21 | 3/21/2026 12:00:00 AM |  | 28 | 21 | 26.2 | 125 | PLACA | 21 | PLACA-21-28 | 2026-10-29 | NUEVO | 2026-10-29 | 21 | 5.2 | 26.56667 | 3 | 26.28889 | 17.5
VIALE 26 | M-T2-58 |  | Concreto | MUROS T2 P8 EJE 3Y4 ENTRE AyJ M=02,14,31 | 2026-02-20 | 3/20/2026 12:00:00 AM |  | 28 | 21 | 22.5 | 107 | MURO | 21 | MURO-21-28 | 2026-10-29 | NUEVO | 2026-10-29 | 21 | 1.5 | 28.16667 | 3 | 27.84444 | 17.5
VIALE 26 | M-T2-58 |  | Concreto | MUROS T2 P8 EJE 3Y4 ENTRE AyJ M=02,14,31 | 2026-02-20 | 3/20/2026 12:00:00 AM |  | 28 | 21 | 31.6 | 150 | MURO | 21 | MURO-21-28 | 2026-10-29 | NUEVO | 2026-10-29 | 21 | 10.6 | 28.16667 | 3 | 27.84444 | 17.5
VIALE 26 | M-T2-58 |  | Concreto | MUROS T2 P8 EJE 3Y4 ENTRE AyJ M=02,14,31 | 2026-02-20 | 3/20/2026 12:00:00 AM |  | 28 | 21 | 30.4 | 145 | MURO | 21 | MURO-21-28 | 2026-10-29 | NUEVO | 2026-10-29 | 21 | 9.4 | 28.16667 | 3 | 27.84444 | 17.5
VIALE 26 | P-T1-24 |  | Concreto | PLACA T1 P5 EJES 6-8 ENTRE AyJ | 2026-02-20 | 3/20/2026 12:00:00 AM |  | 28 | 21 | 22.8 | 108 | PLACA | 21 | PLACA-21-28 | 2026-10-29 | NUEVO | 2026-10-29 | 21 | 1.8 | 22.23333 | 3 | 25.65556 | 17.5
VIALE 26 | P-T1-24 |  | Concreto | PLACA T1 P5 EJES 6-8 ENTRE AyJ | 2026-02-20 | 3/20/2026 12:00:00 AM |  | 28 | 21 | 22.3 | 106 | PLACA | 21 | PLACA-21-28 | 2026-10-29 | NUEVO | 2026-10-29 | 21 | 1.3 | 22.23333 | 3 | 25.65556 | 17.5
VIALE 26 | P-T1-24 |  | Concreto | PLACA T1 P5 EJES 6-8 ENTRE AyJ | 2026-02-20 | 3/20/2026 12:00:00 AM |  | 28 | 21 | 21.6 | 103 | PLACA | 21 | PLACA-21-28 | 2026-10-29 | NUEVO | 2026-10-29 | 21 | 0.6 | 22.23333 | 3 | 25.65556 | 17.5
VIALE 26 | P-T2-43 |  | Concreto | PLACA T2 P9 EJES 8 AL 10 ENTRE AyJ | 2026-02-20 | 3/20/2026 12:00:00 AM |  | 28 | 21 | 21.2 | 101 | PLACA | 21 | PLACA-21-28 | 2026-10-29 | NUEVO | 2026-10-29 | 21 | 0.2 | 21.16667 | 3 | 23.85556 | 17.5
VIALE 26 | P-T2-43 |  | Concreto | PLACA T2 P9 EJES 8 AL 10 ENTRE AyJ | 2026-02-20 | 3/20/2026 12:00:00 AM |  | 28 | 21 | 20.9 | 100 | PLACA | 21 | PLACA-21-28 | 2026-10-29 | NUEVO | 2026-10-29 | 21 | -0.1 | 21.16667 | 3 | 23.85556 | 17.5
VIALE 26 | P-T2-43 |  | Concreto | PLACA T2 P9 EJES 8 AL 10 ENTRE AyJ | 2026-02-20 | 3/20/2026 12:00:00 AM |  | 28 | 21 | 21.4 | 102 | PLACA | 21 | PLACA-21-28 | 2026-10-29 | NUEVO | 2026-10-29 | 21 | 0.4 | 21.16667 | 3 | 23.85556 | 17.5
VIALE 26 | M-T2-57 |  | Concreto | MUROS T2 P8 EJES 7,6,5 ENTRE AyJ M=9,29,32 | 2026-02-19 | 3/19/2026 12:00:00 AM |  | 28 | 21 | 23.8 | 114 | MURO | 21 | MURO-21-28 | 2026-10-29 | NUEVO | 2026-10-29 | 21 | 2.8 | 22.76667 | 3 | 22.05556 | 17.5
VIALE 26 | M-T2-57 |  | Concreto | MUROS T2 P8 EJES 7,6,5 ENTRE AyJ M=9,29,32 | 2026-02-19 | 3/19/2026 12:00:00 AM |  | 28 | 21 | 22.2 | 106 | MURO | 21 | MURO-21-28 | 2026-10-29 | NUEVO | 2026-10-29 | 21 | 1.2 | 22.76667 | 3 | 22.05556 | 17.5
VIALE 26 | M-T2-57 |  | Concreto | MUROS T2 P8 EJES 7,6,5 ENTRE AyJ M=9,29,32 | 2026-02-19 | 3/19/2026 12:00:00 AM |  | 28 | 21 | 22.3 | 106 | MURO | 21 | MURO-21-28 | 2026-10-29 | NUEVO | 2026-10-29 | 21 | 1.3 | 22.76667 | 3 | 22.05556 | 17.5
VIALE 26 | P-T1-23 |  | Concreto | PLACA T1 P5 EJE 8 AL 10 | 2026-02-19 | 3/19/2026 12:00:00 AM |  | 28 | 21 | 22 | 105 | PLACA | 21 | PLACA-21-28 | 2026-10-29 | NUEVO | 2026-10-29 | 21 | 1 | 20.53333 | 3 | 21.48889 | 17.5
VIALE 26 | P-T1-23 |  | Concreto | PLACA T1 P5 EJE 8 AL 10 | 2026-02-19 | 3/19/2026 12:00:00 AM |  | 28 | 21 | 19 | 90 | PLACA | 21 | PLACA-21-28 | 2026-10-29 | NUEVO | 2026-10-29 | 21 | -2 | 20.53333 | 3 | 21.48889 | 17.5
VIALE 26 | P-T1-23 |  | Concreto | PLACA T1 P5 EJE 8 AL 10 | 2026-02-19 | 3/19/2026 12:00:00 AM |  | 28 | 21 | 20.6 | 98 | PLACA | 21 | PLACA-21-28 | 2026-10-29 | NUEVO | 2026-10-29 | 21 | -0.4 | 20.53333 | 3 | 21.48889 | 17.5
VIALE 26 | P-T2-42 |  | Concreto | PLACA T2 P9 EJES 10Y12 ENTRE AyJ | 2026-02-19 | 3/19/2026 12:00:00 AM |  | 28 | 21 | 24.7 | 118 | PLACA | 21 | PLACA-21-28 | 2026-10-29 | NUEVO | 2026-10-29 | 21 | 3.7 | 24.8 | 3 | 22.7 | 17.5
VIALE 26 | P-T2-42 |  | Concreto | PLACA T2 P9 EJES 10Y12 ENTRE AyJ | 2026-02-19 | 3/19/2026 12:00:00 AM |  | 28 | 21 | 24.8 | 118 | PLACA | 21 | PLACA-21-28 | 2026-10-29 | NUEVO | 2026-10-29 | 21 | 3.8 | 24.8 | 3 | 22.7 | 17.5
VIALE 26 | P-T2-42 |  | Concreto | PLACA T2 P9 EJES 10Y12 ENTRE AyJ | 2026-02-19 | 3/19/2026 12:00:00 AM |  | 28 | 21 | 24.9 | 119 | PLACA | 21 | PLACA-21-28 | 2026-10-29 | NUEVO | 2026-10-29 | 21 | 3.9 | 24.8 | 3 | 22.7 | 17.5
VIALE 26 | M-T2-56 |  | Concreto | MUROS 12P8 EJES 08,09,10 ENTRE AyJ M=29,09,32,31,02,14 | 2026-02-18 | 3/18/2026 12:00:00 AM |  | 28 | 21 | 21.6 | 103 | MURO | 21 | MURO-21-28 | 2026-10-29 | NUEVO | 2026-10-29 | 21 | 0.6 | 21.73333 | 3 | 22.35556 | 17.5
VIALE 26 | M-T2-56 |  | Concreto | MUROS 12P8 EJES 08,09,10 ENTRE AyJ M=29,09,32,31,02,14 | 2026-02-18 | 3/18/2026 12:00:00 AM |  | 28 | 21 | 21.9 | 104 | MURO | 21 | MURO-21-28 | 2026-10-29 | NUEVO | 2026-10-29 | 21 | 0.9 | 21.73333 | 3 | 22.35556 | 17.5
VIALE 26 | M-T2-56 |  | Concreto | MUROS 12P8 EJES 08,09,10 ENTRE AyJ M=29,09,32,31,02,14 | 2026-02-18 | 3/18/2026 12:00:00 AM |  | 28 | 21 | 21.7 | 103 | MURO | 21 | MURO-21-28 | 2026-10-29 | NUEVO | 2026-10-29 | 21 | 0.7 | 21.73333 | 3 | 22.35556 | 17.5
VIALE 26 | P-T1-22 |  | Concreto | PLACA T1 P5 EJES 10Y12 ENTRE AyJ | 2026-02-18 | 3/18/2026 12:00:00 AM |  | 28 | 21 | 20.4 | 97 | PLACA | 21 | PLACA-21-28 | 2026-10-29 | NUEVO | 2026-10-29 | 21 | -0.6 | 20.76667 | 3 | 22.43333 | 17.5
VIALE 26 | P-T1-22 |  | Concreto | PLACA T1 P5 EJES 10Y12 ENTRE AyJ | 2026-02-18 | 3/18/2026 12:00:00 AM |  | 28 | 21 | 21.1 | 100 | PLACA | 21 | PLACA-21-28 | 2026-10-29 | NUEVO | 2026-10-29 | 21 | 0.1 | 20.76667 | 3 | 22.43333 | 17.5
VIALE 26 | P-T1-22 |  | Concreto | PLACA T1 P5 EJES 10Y12 ENTRE AyJ | 2026-02-18 | 3/18/2026 12:00:00 AM |  | 28 | 21 | 20.8 | 99 | PLACA | 21 | PLACA-21-28 | 2026-10-29 | NUEVO | 2026-10-29 | 21 | -0.2 | 20.76667 | 3 | 22.43333 | 17.5
VIALE 26 | P-T2-41 |  | Concreto | PLACA T2 P9 EJES 15AL12 ENTRE AYJ | 2026-02-18 | 3/18/2026 12:00:00 AM |  | 28 | 21 | 21.6 | 103 | PLACA | 21 | PLACA-21-28 | 2026-10-29 | NUEVO | 2026-10-29 | 21 | 0.6 | 21.8 | 3 | 21.43333 | 17.5
VIALE 26 | P-T2-41 |  | Concreto | PLACA T2 P9 EJES 15AL12 ENTRE AYJ | 2026-02-18 | 3/18/2026 12:00:00 AM |  | 28 | 21 | 21.5 | 102 | PLACA | 21 | PLACA-21-28 | 2026-10-29 | NUEVO | 2026-10-29 | 21 | 0.5 | 21.8 | 3 | 21.43333 | 17.5
VIALE 26 | P-T2-41 |  | Concreto | PLACA T2 P9 EJES 15AL12 ENTRE AYJ | 2026-02-18 | 3/18/2026 12:00:00 AM |  | 28 | 21 | 22.3 | 106 | PLACA | 21 | PLACA-21-28 | 2026-10-29 | NUEVO | 2026-10-29 | 21 | 1.3 | 21.8 | 3 | 21.43333 | 17.5
VIALE 26 | M-T2-55 |  | Concreto | MUROS T2 P8 EJE 11AL15 ENTRE AyD M= 35,36,37,38,39,40 | 2026-02-17 | 3/17/2026 12:00:00 AM |  | 28 | 21 | 23 | 109 | MURO | 21 | MURO-21-28 | 2026-10-29 | NUEVO | 2026-10-29 | 21 | 2 | 22.66667 | 3 | 21.74444 | 17.5
VIALE 26 | M-T2-55 |  | Concreto | MUROS T2 P8 EJE 11AL15 ENTRE AyD M= 35,36,37,38,39,40 | 2026-02-17 | 3/17/2026 12:00:00 AM |  | 28 | 21 | 22.2 | 106 | MURO | 21 | MURO-21-28 | 2026-10-29 | NUEVO | 2026-10-29 | 21 | 1.2 | 22.66667 | 3 | 21.74444 | 17.5
VIALE 26 | M-T2-55 |  | Concreto | MUROS T2 P8 EJE 11AL15 ENTRE AyD M= 35,36,37,38,39,40 | 2026-02-17 | 3/17/2026 12:00:00 AM |  | 28 | 21 | 22.8 | 109 | MURO | 21 | MURO-21-28 | 2026-10-29 | NUEVO | 2026-10-29 | 21 | 1.8 | 22.66667 | 3 | 21.74444 | 17.5
VIALE 26 | P-T1-21 |  | Concreto | PLACA T1 PS EJE 15AL12 ENTRE AyJ | 2026-02-17 | 3/17/2026 12:00:00 AM |  | 28 | 21 | 22 | 105 | PLACA | 21 | PLACA-21-28 | 2026-10-29 | NUEVO | 2026-10-29 | 21 | 1 | 21.23333 | 3 | 21.9 | 17.5
VIALE 26 | P-T1-21 |  | Concreto | PLACA T1 PS EJE 15AL12 ENTRE AyJ | 2026-02-17 | 3/17/2026 12:00:00 AM |  | 28 | 21 | 20.9 | 99 | PLACA | 21 | PLACA-21-28 | 2026-10-29 | NUEVO | 2026-10-29 | 21 | -0.1 | 21.23333 | 3 | 21.9 | 17.5
VIALE 26 | P-T1-21 |  | Concreto | PLACA T1 PS EJE 15AL12 ENTRE AyJ | 2026-02-17 | 3/17/2026 12:00:00 AM |  | 28 | 21 | 20.8 | 99 | PLACA | 21 | PLACA-21-28 | 2026-10-29 | NUEVO | 2026-10-29 | 21 | -0.2 | 21.23333 | 3 | 21.9 | 17.5
VIALE 26 | P-T2-40 |  | Concreto | PLACA T2 P8 EJE 01AL08 ENTRE AyJ | 2026-02-17 | 3/17/2026 12:00:00 AM |  | 28 | 21 | 24.5 | 117 | PLACA | 21 | PLACA-21-28 | 2026-10-29 | NUEVO | 2026-10-29 | 21 | 3.5 | 24.1 | 3 | 22.66667 | 17.5
VIALE 26 | P-T2-40 |  | Concreto | PLACA T2 P8 EJE 01AL08 ENTRE AyJ | 2026-02-17 | 3/17/2026 12:00:00 AM |  | 28 | 21 | 24 | 114 | PLACA | 21 | PLACA-21-28 | 2026-10-29 | NUEVO | 2026-10-29 | 21 | 3 | 24.1 | 3 | 22.66667 | 17.5
VIALE 26 | P-T2-40 |  | Concreto | PLACA T2 P8 EJE 01AL08 ENTRE AyJ | 2026-02-17 | 3/17/2026 12:00:00 AM |  | 28 | 21 | 23.8 | 113 | PLACA | 21 | PLACA-21-28 | 2026-10-29 | NUEVO | 2026-10-29 | 21 | 2.8 | 24.1 | 3 | 22.66667 | 17.5
VIALE 26 | M-T2-54 |  | Concreto | MUROS T2 P8 EJE 11 AL 15 ENTRE JyF M=14,31,02,17,18,28 | 2026-02-16 | 3/16/2026 12:00:00 AM |  | 28 | 21 | 23.6 | 112 | MURO | 21 | MURO-21-28 | 2026-10-29 | NUEVO | 2026-10-29 | 21 | 2.6 | 23.13333 | 3 | 22.82222 | 17.5
VIALE 26 | M-T2-54 |  | Concreto | MUROS T2 P8 EJE 11 AL 15 ENTRE JyF M=14,31,02,17,18,28 | 2026-02-16 | 3/16/2026 12:00:00 AM |  | 28 | 21 | 21.6 | 103 | MURO | 21 | MURO-21-28 | 2026-10-29 | NUEVO | 2026-10-29 | 21 | 0.6 | 23.13333 | 3 | 22.82222 | 17.5
VIALE 26 | M-T2-54 |  | Concreto | MUROS T2 P8 EJE 11 AL 15 ENTRE JyF M=14,31,02,17,18,28 | 2026-02-16 | 3/16/2026 12:00:00 AM |  | 28 | 21 | 24.2 | 115 | MURO | 21 | MURO-21-28 | 2026-10-29 | NUEVO | 2026-10-29 | 21 | 3.2 | 23.13333 | 3 | 22.82222 | 17.5
VIALE 26 | P-T1-20 |  | Concreto | PLACA T1 P4 EJES 01Y04 ENTRE AyJ | 2026-02-16 | 3/16/2026 12:00:00 AM |  | 28 | 21 | 22.3 | 106 | PLACA | 21 | PLACA-21-28 | 2026-10-29 | NUEVO | 2026-10-29 | 21 | 1.3 | 23.93333 | 3 | 23.72222 | 17.5
VIALE 26 | P-T1-20 |  | Concreto | PLACA T1 P4 EJES 01Y04 ENTRE AyJ | 2026-02-16 | 3/16/2026 12:00:00 AM |  | 28 | 21 | 25.4 | 121 | PLACA | 21 | PLACA-21-28 | 2026-10-29 | NUEVO | 2026-10-29 | 21 | 4.4 | 23.93333 | 3 | 23.72222 | 17.5
VIALE 26 | P-T1-20 |  | Concreto | PLACA T1 P4 EJES 01Y04 ENTRE AyJ | 2026-02-16 | 3/16/2026 12:00:00 AM |  | 28 | 21 | 24.1 | 115 | PLACA | 21 | PLACA-21-28 | 2026-10-29 | NUEVO | 2026-10-29 | 21 | 3.1 | 23.93333 | 3 | 23.72222 | 17.5
VIALE 26 | E-T2-05 |  | Concreto | ESCALERA T2 TRAMA DEL 5 AL 6 | 2026-02-14 | 3/14/2026 12:00:00 AM |  | 28 | 21 | 23.2 | 110 | AUTOCOMPAC | 21 | AUTOCOMPAC-21-28 | 2026-10-29 | NUEVO | 2026-10-29 |  | 2.2 | 23.43333 | 3 | 23.5 | 17.5
VIALE 26 | E-T2-05 |  | Concreto | ESCALERA T2 TRAMA DEL 5 AL 6 | 2026-02-14 | 3/14/2026 12:00:00 AM |  | 28 | 21 | 23.4 | 111 | AUTOCOMPAC | 21 | AUTOCOMPAC-21-28 | 2026-10-29 | NUEVO | 2026-10-29 |  | 2.4 | 23.43333 | 3 | 23.5 | 17.5
VIALE 26 | E-T2-05 |  | Concreto | ESCALERA T2 TRAMA DEL 5 AL 6 | 2026-02-14 | 3/14/2026 12:00:00 AM |  | 28 | 21 | 23.7 | 113 | AUTOCOMPAC | 21 | AUTOCOMPAC-21-28 | 2026-10-29 | NUEVO | 2026-10-29 |  | 2.7 | 23.43333 | 3 | 23.5 | 17.5
VIALE 26 | P-T1-19 |  | Concreto | PLACA T1 P4 EJES 04 Y 06 ENTRE AyJ | 2026-02-14 | 3/14/2026 12:00:00 AM |  | 28 | 21 | 21.1 | 100 | PLACA | 21 | PLACA-21-28 | 2026-10-29 | NUEVO | 2026-10-29 | 21 | 0.1 | 22.06667 | 3 | 23.14444 | 17.5
VIALE 26 | P-T1-19 |  | Concreto | PLACA T1 P4 EJES 04 Y 06 ENTRE AyJ | 2026-02-14 | 3/14/2026 12:00:00 AM |  | 28 | 21 | 21.9 | 104 | PLACA | 21 | PLACA-21-28 | 2026-10-29 | NUEVO | 2026-10-29 | 21 | 0.9 | 22.06667 | 3 | 23.14444 | 17.5
VIALE 26 | P-T1-19 |  | Concreto | PLACA T1 P4 EJES 04 Y 06 ENTRE AyJ | 2026-02-14 | 3/14/2026 12:00:00 AM |  | 28 | 21 | 23.2 | 110 | PLACA | 21 | PLACA-21-28 | 2026-10-29 | NUEVO | 2026-10-29 | 21 | 2.2 | 22.06667 | 3 | 23.14444 | 17.5
VIALE 26 | P-T2-39 |  | Concreto | PLACA T2 P8 EJE 03 AL 05 ENTRE AyJ | 2026-02-14 | 3/14/2026 12:00:00 AM |  | 28 | 21 | 22.2 | 106 | PLACA | 21 | PLACA-21-28 | 2026-10-29 | NUEVO | 2026-10-29 | 21 | 1.2 | 22.3 | 3 | 22.6 | 17.5
VIALE 26 | P-T2-39 |  | Concreto | PLACA T2 P8 EJE 03 AL 05 ENTRE AyJ | 2026-02-14 | 3/14/2026 12:00:00 AM |  | 28 | 21 | 23.3 | 111 | PLACA | 21 | PLACA-21-28 | 2026-10-29 | NUEVO | 2026-10-29 | 21 | 2.3 | 22.3 | 3 | 22.6 | 17.5
VIALE 26 | P-T2-39 |  | Concreto | PLACA T2 P8 EJE 03 AL 05 ENTRE AyJ | 2026-02-14 | 3/14/2026 12:00:00 AM |  | 28 | 21 | 21.4 | 102 | PLACA | 21 | PLACA-21-28 | 2026-10-29 | NUEVO | 2026-10-29 | 21 | 0.4 | 22.3 | 3 | 22.6 | 17.5
VIALE 26 | M-T1-29 |  | Concreto | MUROS T1 P4 EJES 15 Y 12 ENTRE aYJ M=32,03,04,30,25,13 | 2026-02-13 | 3/13/2026 12:00:00 AM |  | 28 | 21 | 25.1 | 120 | MURO | 21 | MURO-21-28 | 2026-10-29 | NUEVO | 2026-10-29 | 21 | 4.1 | 25.53333 | 3 | 23.3 | 17.5
VIALE 26 | M-T1-29 |  | Concreto | MUROS T1 P4 EJES 15 Y 12 ENTRE aYJ M=32,03,04,30,25,13 | 2026-02-13 | 3/13/2026 12:00:00 AM |  | 28 | 21 | 26 | 124 | MURO | 21 | MURO-21-28 | 2026-10-29 | NUEVO | 2026-10-29 | 21 | 5 | 25.53333 | 3 | 23.3 | 17.5
VIALE 26 | M-T1-29 |  | Concreto | MUROS T1 P4 EJES 15 Y 12 ENTRE aYJ M=32,03,04,30,25,13 | 2026-02-13 | 3/13/2026 12:00:00 AM |  | 28 | 21 | 25.5 | 121 | MURO | 21 | MURO-21-28 | 2026-10-29 | NUEVO | 2026-10-29 | 21 | 4.5 | 25.53333 | 3 | 23.3 | 17.5
VIALE 26 | M-T2-53 |  | Concreto | MUROS T2 P7 EJES 01 AL 02 ENTRE AyD M=24,25,22,23,26 | 2026-02-13 | 3/13/2026 12:00:00 AM |  | 28 | 21 | 19.8 | 94 | MURO | 21 | MURO-21-28 | 2026-10-29 | NUEVO | 2026-10-29 | 21 | -1.2 | 22.96667 | 3 | 23.6 | 17.5
VIALE 26 | M-T2-53 |  | Concreto | MUROS T2 P7 EJES 01 AL 02 ENTRE AyD M=24,25,22,23,26 | 2026-02-13 | 3/13/2026 12:00:00 AM |  | 28 | 21 | 25.1 | 119 | MURO | 21 | MURO-21-28 | 2026-10-29 | NUEVO | 2026-10-29 | 21 | 4.1 | 22.96667 | 3 | 23.6 | 17.5
VIALE 26 | M-T2-53 |  | Concreto | MUROS T2 P7 EJES 01 AL 02 ENTRE AyD M=24,25,22,23,26 | 2026-02-13 | 3/13/2026 12:00:00 AM |  | 28 | 21 | 24 | 114 | MURO | 21 | MURO-21-28 | 2026-10-29 | NUEVO | 2026-10-29 | 21 | 3 | 22.96667 | 3 | 23.6 | 17.5
VIALE 26 | P-T1-18 |  | Concreto | PLACA T1 PISO 4 EJES 06 AL 08 ENTRE AyJ | 2026-02-13 | 3/13/2026 12:00:00 AM |  | 28 | 21 | 22.2 | 106 | PLACA | 21 | PLACA-21-28 | 2026-10-29 | NUEVO | 2026-10-29 | 21 | 1.2 | 22.03333 | 3 | 23.51111 | 17.5
VIALE 26 | P-T1-18 |  | Concreto | PLACA T1 PISO 4 EJES 06 AL 08 ENTRE AyJ | 2026-02-13 | 3/13/2026 12:00:00 AM |  | 28 | 21 | 23 | 109 | PLACA | 21 | PLACA-21-28 | 2026-10-29 | NUEVO | 2026-10-29 | 21 | 2 | 22.03333 | 3 | 23.51111 | 17.5
VIALE 26 | P-T1-18 |  | Concreto | PLACA T1 PISO 4 EJES 06 AL 08 ENTRE AyJ | 2026-02-13 | 3/13/2026 12:00:00 AM |  | 28 | 21 | 20.9 | 99 | PLACA | 21 | PLACA-21-28 | 2026-10-29 | NUEVO | 2026-10-29 | 21 | -0.1 | 22.03333 | 3 | 23.51111 | 17.5
VIALE 26 | P-T2-38 |  | Concreto | PLACA T2 PISO 8 EJES 05 AL 07 ENTRE AyJ | 2026-02-13 | 3/13/2026 12:00:00 AM |  | 28 | 21 | 20.4 | 97 | PLACA | 21 | PLACA-21-28 | 2026-10-29 | NUEVO | 2026-10-29 | 21 | -0.6 | 21.16667 | 3 | 22.05556 | 17.5
VIALE 26 | P-T2-38 |  | Concreto | PLACA T2 PISO 8 EJES 05 AL 07 ENTRE AyJ | 2026-02-13 | 3/13/2026 12:00:00 AM |  | 28 | 21 | 21.9 | 104 | PLACA | 21 | PLACA-21-28 | 2026-10-29 | NUEVO | 2026-10-29 | 21 | 0.9 | 21.16667 | 3 | 22.05556 | 17.5
VIALE 26 | P-T2-38 |  | Concreto | PLACA T2 PISO 8 EJES 05 AL 07 ENTRE AyJ | 2026-02-13 | 3/13/2026 12:00:00 AM |  | 28 | 21 | 21.2 | 101 | PLACA | 21 | PLACA-21-28 | 2026-10-29 | NUEVO | 2026-10-29 | 21 | 0.2 | 21.16667 | 3 | 22.05556 | 17.5
VIALE 26 | M-T2-52 |  | Concreto | MUROS T2 P7 EJES 03 AL 04 ENTRE AYJ M=16,27,01 | 2026-02-12 | 3/12/2026 12:00:00 AM |  | 28 | 21 | 17.6 | 84 | MURO | 21 | MURO-21-28 | 2026-10-29 | NUEVO | 2026-10-29 | 21 | -3.4 | 17.43333 | 3 | 20.21111 | 17.5
VIALE 26 | M-T2-52 |  | Concreto | MUROS T2 P7 EJES 03 AL 04 ENTRE AYJ M=16,27,01 | 2026-02-12 | 3/12/2026 12:00:00 AM |  | 28 | 21 | 17.4 | 83 | MURO | 21 | MURO-21-28 | 2026-10-29 | NUEVO | 2026-10-29 | 21 | -3.6 | 17.43333 | 3 | 20.21111 | 17.5
VIALE 26 | M-T2-52 |  | Concreto | MUROS T2 P7 EJES 03 AL 04 ENTRE AYJ M=16,27,01 | 2026-02-12 | 3/12/2026 12:00:00 AM |  | 28 | 21 | 17.3 | 82 | MURO | 21 | MURO-21-28 | 2026-10-29 | NUEVO | 2026-10-29 | 21 | -3.7 | 17.43333 | 3 | 20.21111 | 17.5
VIALE 26 | P-T1-17 |  | Concreto | PLACA T1 P4 EJES 08 AL 10 ENTRE AYJ | 2026-02-12 | 3/12/2026 12:00:00 AM |  | 28 | 21 | 22.9 | 109 | PLACA | 21 | PLACA-21-28 | 2026-10-29 | NUEVO | 2026-10-29 | 21 | 1.9 | 23.8 | 3 | 20.8 | 17.5
VIALE 26 | P-T1-17 |  | Concreto | PLACA T1 P4 EJES 08 AL 10 ENTRE AYJ | 2026-02-12 | 3/12/2026 12:00:00 AM |  | 28 | 21 | 24.7 | 118 | PLACA | 21 | PLACA-21-28 | 2026-10-29 | NUEVO | 2026-10-29 | 21 | 3.7 | 23.8 | 3 | 20.8 | 17.5
VIALE 26 | P-T1-17 |  | Concreto | PLACA T1 P4 EJES 08 AL 10 ENTRE AYJ | 2026-02-12 | 3/12/2026 12:00:00 AM |  | 28 | 21 | 23.8 | 113 | PLACA | 21 | PLACA-21-28 | 2026-10-29 | NUEVO | 2026-10-29 | 21 | 2.8 | 23.8 | 3 | 20.8 | 17.5
VIALE 26 | P-T2-37 |  | Concreto | PLACA TORRE 2 PISO 8 EJES 07 AL 10 ENTRE AYJ | 2026-02-12 | 3/12/2026 12:00:00 AM |  | 28 | 21 | 24.9 | 119 | PLACA | 21 | PLACA-21-28 | 2026-10-29 | NUEVO | 2026-10-29 | 21 | 3.9 | 24.7 | 3 | 21.97778 | 17.5
VIALE 26 | P-T2-37 |  | Concreto | PLACA TORRE 2 PISO 8 EJES 07 AL 10 ENTRE AYJ | 2026-02-12 | 3/12/2026 12:00:00 AM |  | 28 | 21 | 24.9 | 119 | PLACA | 21 | PLACA-21-28 | 2026-10-29 | NUEVO | 2026-10-29 | 21 | 3.9 | 24.7 | 3 | 21.97778 | 17.5
VIALE 26 | P-T2-37 |  | Concreto | PLACA TORRE 2 PISO 8 EJES 07 AL 10 ENTRE AYJ | 2026-02-12 | 3/12/2026 12:00:00 AM |  | 28 | 21 | 24.3 | 116 | PLACA | 21 | PLACA-21-28 | 2026-10-29 | NUEVO | 2026-10-29 | 21 | 3.3 | 24.7 | 3 | 21.97778 | 17.5
VIALE 26 | E-T2-04 |  | Concreto | ESCALERA T2 TRAMO DEL 04 AL 05 | 2026-02-11 | 3/11/2026 12:00:00 AM |  | 28 | 21 | 26.1 | 124 | AUTOCOMPAC | 21 | AUTOCOMPAC-21-28 | 2026-10-29 | NUEVO | 2026-10-29 |  | 5.1 | 25.86667 | 3 | 24.78889 | 17.5
VIALE 26 | E-T2-04 |  | Concreto | ESCALERA T2 TRAMO DEL 04 AL 05 | 2026-02-11 | 3/11/2026 12:00:00 AM |  | 28 | 21 | 25.7 | 122 | AUTOCOMPAC | 21 | AUTOCOMPAC-21-28 | 2026-10-29 | NUEVO | 2026-10-29 |  | 4.7 | 25.86667 | 3 | 24.78889 | 17.5
VIALE 26 | E-T2-04 |  | Concreto | ESCALERA T2 TRAMO DEL 04 AL 05 | 2026-02-11 | 3/11/2026 12:00:00 AM |  | 28 | 21 | 25.8 | 123 | AUTOCOMPAC | 21 | AUTOCOMPAC-21-28 | 2026-10-29 | NUEVO | 2026-10-29 |  | 4.8 | 25.86667 | 3 | 24.78889 | 17.5
VIALE 26 | M-T2-51 |  | Concreto | MUROS T2 P7 EJE 04 AL 06 ENTRE AYJ M=32,29,09 | 2026-02-11 | 3/11/2026 12:00:00 AM |  | 28 | 21 | 24.1 | 115 | MURO | 21 | MURO-21-28 | 2026-10-29 | NUEVO | 2026-10-29 | 21 | 3.1 | 23.03333 | 3 | 24.53333 | 17.5
VIALE 26 | M-T2-51 |  | Concreto | MUROS T2 P7 EJE 04 AL 06 ENTRE AYJ M=32,29,09 | 2026-02-11 | 3/11/2026 12:00:00 AM |  | 28 | 21 | 23 | 110 | MURO | 21 | MURO-21-28 | 2026-10-29 | NUEVO | 2026-10-29 | 21 | 2 | 23.03333 | 3 | 24.53333 | 17.5
VIALE 26 | M-T2-51 |  | Concreto | MUROS T2 P7 EJE 04 AL 06 ENTRE AYJ M=32,29,09 | 2026-02-11 | 3/11/2026 12:00:00 AM |  | 28 | 21 | 22 | 105 | MURO | 21 | MURO-21-28 | 2026-10-29 | NUEVO | 2026-10-29 | 21 | 1 | 23.03333 | 3 | 24.53333 | 17.5
VIALE 26 | P-T1-16 |  | Concreto | PLACA T1 PISO 4 EJES 10 AL 12 ENTRE AYJ | 2026-02-11 | 3/11/2026 12:00:00 AM |  | 28 | 21 | 29.9 | 142 | PLACA | 21 | PLACA-21-28 | 2026-10-29 | NUEVO | 2026-10-29 | 21 | 8.9 | 29.43333 | 3 | 26.11111 | 17.5
VIALE 26 | P-T1-16 |  | Concreto | PLACA T1 PISO 4 EJES 10 AL 12 ENTRE AYJ | 2026-02-11 | 3/11/2026 12:00:00 AM |  | 28 | 21 | 27.9 | 133 | PLACA | 21 | PLACA-21-28 | 2026-10-29 | NUEVO | 2026-10-29 | 21 | 6.9 | 29.43333 | 3 | 26.11111 | 17.5
VIALE 26 | P-T1-16 |  | Concreto | PLACA T1 PISO 4 EJES 10 AL 12 ENTRE AYJ | 2026-02-11 | 3/11/2026 12:00:00 AM |  | 28 | 21 | 30.5 | 145 | PLACA | 21 | PLACA-21-28 | 2026-10-29 | NUEVO | 2026-10-29 | 21 | 9.5 | 29.43333 | 3 | 26.11111 | 17.5
VIALE 26 | P-T2-36 |  | Concreto | PLACA T2 PISO 8 EJES 07 AL 09 ENTRE AYJ | 2026-02-11 | 3/11/2026 12:00:00 AM |  | 28 | 21 | 22.1 | 105 | PLACA | 21 | PLACA-21-28 | 2026-10-29 | NUEVO | 2026-10-29 | 21 | 1.1 | 22.06667 | 3 | 24.84444 | 17.5
VIALE 26 | P-T2-36 |  | Concreto | PLACA T2 PISO 8 EJES 07 AL 09 ENTRE AYJ | 2026-02-11 | 3/11/2026 12:00:00 AM |  | 28 | 21 | 21.1 | 100 | PLACA | 21 | PLACA-21-28 | 2026-10-29 | NUEVO | 2026-10-29 | 21 | 0.1 | 22.06667 | 3 | 24.84444 | 17.5
VIALE 26 | P-T2-36 |  | Concreto | PLACA T2 PISO 8 EJES 07 AL 09 ENTRE AYJ | 2026-02-11 | 3/11/2026 12:00:00 AM |  | 28 | 21 | 23 | 110 | PLACA | 21 | PLACA-21-28 | 2026-10-29 | NUEVO | 2026-10-29 | 21 | 2 | 22.06667 | 3 | 24.84444 | 17.5
VIALE 26 | E-T1-01 |  | Concreto | ESCALERA T1 TRAMO DEL 01 AL 02 | 2026-02-10 | 3/10/2026 12:00:00 AM |  | 28 | 21 | 30.1 | 143 | AUTOCOMPAC | 21 | AUTOCOMPAC-21-28 | 2026-10-29 | NUEVO | 2026-10-29 |  | 9.1 | 29.66667 | 3 | 27.05556 | 17.5
VIALE 26 | E-T1-01 |  | Concreto | ESCALERA T1 TRAMO DEL 01 AL 02 | 2026-02-10 | 3/10/2026 12:00:00 AM |  | 28 | 21 | 29 | 138 | AUTOCOMPAC | 21 | AUTOCOMPAC-21-28 | 2026-10-29 | NUEVO | 2026-10-29 |  | 8 | 29.66667 | 3 | 27.05556 | 17.5
VIALE 26 | E-T1-01 |  | Concreto | ESCALERA T1 TRAMO DEL 01 AL 02 | 2026-02-10 | 3/10/2026 12:00:00 AM |  | 28 | 21 | 29.9 | 142 | AUTOCOMPAC | 21 | AUTOCOMPAC-21-28 | 2026-10-29 | NUEVO | 2026-10-29 |  | 8.9 | 29.66667 | 3 | 27.05556 | 17.5
VIALE 26 | M-T2-50 |  | Concreto | MUROS T2 P7 EJE 06 Y 07 ENTRE AYJ M=32,29,09 | 2026-02-10 | 3/10/2026 12:00:00 AM |  | 28 | 21 | 26.3 | 125 | MURO | 21 | MURO-21-28 | 2026-10-29 | NUEVO | 2026-10-29 | 21 | 5.3 | 25.36667 | 3 | 25.7 | 17.5
VIALE 26 | M-T2-50 |  | Concreto | MUROS T2 P7 EJE 06 Y 07 ENTRE AYJ M=32,29,09 | 2026-02-10 | 3/10/2026 12:00:00 AM |  | 28 | 21 | 25 | 119 | MURO | 21 | MURO-21-28 | 2026-10-29 | NUEVO | 2026-10-29 | 21 | 4 | 25.36667 | 3 | 25.7 | 17.5
VIALE 26 | M-T2-50 |  | Concreto | MUROS T2 P7 EJE 06 Y 07 ENTRE AYJ M=32,29,09 | 2026-02-10 | 3/10/2026 12:00:00 AM |  | 28 | 21 | 24.8 | 118 | MURO | 21 | MURO-21-28 | 2026-10-29 | NUEVO | 2026-10-29 | 21 | 3.8 | 25.36667 | 3 | 25.7 | 17.5
VIALE 26 | P-T1-15 |  | Concreto | PLACA T1 PISO 4 EJE 15 AL 12 ENTREA AYJ | 2026-02-10 | 3/10/2026 12:00:00 AM |  | 28 | 21 | 26.1 | 124 | PLACA | 21 | PLACA-21-28 | 2026-10-29 | NUEVO | 2026-10-29 | 21 | 5.1 | 26.56667 | 3 | 27.2 | 17.5
VIALE 26 | P-T1-15 |  | Concreto | PLACA T1 PISO 4 EJE 15 AL 12 ENTREA AYJ | 2026-02-10 | 3/10/2026 12:00:00 AM |  | 28 | 21 | 26 | 124 | PLACA | 21 | PLACA-21-28 | 2026-10-29 | NUEVO | 2026-10-29 | 21 | 5 | 26.56667 | 3 | 27.2 | 17.5
VIALE 26 | P-T1-15 |  | Concreto | PLACA T1 PISO 4 EJE 15 AL 12 ENTREA AYJ | 2026-02-10 | 3/10/2026 12:00:00 AM |  | 28 | 21 | 27.6 | 132 | PLACA | 21 | PLACA-21-28 | 2026-10-29 | NUEVO | 2026-10-29 | 21 | 6.6 | 26.56667 | 3 | 27.2 | 17.5
VIALE 26 | P-T2-35 |  | Concreto | PLACA T2 P8 EJE 10 AL 12 ENTREA AYJ | 2026-02-10 | 3/10/2026 12:00:00 AM |  | 28 | 21 | 26.6 | 127 | PLACA | 21 | PLACA-21-28 | 2026-10-29 | NUEVO | 2026-10-29 | 21 | 5.6 | 26.83333 | 3 | 26.25556 | 17.5
VIALE 26 | P-T2-35 |  | Concreto | PLACA T2 P8 EJE 10 AL 12 ENTREA AYJ | 2026-02-10 | 3/10/2026 12:00:00 AM |  | 28 | 21 | 27.5 | 131 | PLACA | 21 | PLACA-21-28 | 2026-10-29 | NUEVO | 2026-10-29 | 21 | 6.5 | 26.83333 | 3 | 26.25556 | 17.5
VIALE 26 | P-T2-35 |  | Concreto | PLACA T2 P8 EJE 10 AL 12 ENTREA AYJ | 2026-02-10 | 3/10/2026 12:00:00 AM |  | 28 | 21 | 26.4 | 126 | PLACA | 21 | PLACA-21-28 | 2026-10-29 | NUEVO | 2026-10-29 | 21 | 5.4 | 26.83333 | 3 | 26.25556 | 17.5
VIALE 26 | M-T2-49 |  | Concreto | MUROS T2 PISO 7 EJE 10 Y 09 ENTRE A yJ M=32,29,09 | 2026-02-09 | 3/9/2026 12:00:00 AM |  | 28 | 21 | 25.6 | 122 | MURO | 21 | MURO-21-28 | 2026-10-29 | NUEVO | 2026-10-29 | 21 | 4.6 | 24.83333 | 3 | 26.07778 | 17.5
VIALE 26 | M-T2-49 |  | Concreto | MUROS T2 PISO 7 EJE 10 Y 09 ENTRE A yJ M=32,29,09 | 2026-02-09 | 3/9/2026 12:00:00 AM |  | 28 | 21 | 24.4 | 116 | MURO | 21 | MURO-21-28 | 2026-10-29 | NUEVO | 2026-10-29 | 21 | 3.4 | 24.83333 | 3 | 26.07778 | 17.5
VIALE 26 | M-T2-49 |  | Concreto | MUROS T2 PISO 7 EJE 10 Y 09 ENTRE A yJ M=32,29,09 | 2026-02-09 | 3/9/2026 12:00:00 AM |  | 28 | 21 | 24.5 | 116 | MURO | 21 | MURO-21-28 | 2026-10-29 | NUEVO | 2026-10-29 | 21 | 3.5 | 24.83333 | 3 | 26.07778 | 17.5
VIALE 26 | M-T2-48 |  | Concreto | MUROS T2 PISO 7 EJE 15 AL 12 ENTRE AyD M=38,39,40,41 | 2026-02-07 | 3/7/2026 12:00:00 AM |  | 28 | 21 | 27.2 | 129 | MURO | 21 | MURO-21-28 | 2026-10-29 | NUEVO | 2026-10-29 | 21 | 6.2 | 26.23333 | 3 | 25.96667 | 17.5
VIALE 26 | M-T2-48 |  | Concreto | MUROS T2 PISO 7 EJE 15 AL 12 ENTRE AyD M=38,39,40,41 | 2026-02-07 | 3/7/2026 12:00:00 AM |  | 28 | 21 | 26.4 | 126 | MURO | 21 | MURO-21-28 | 2026-10-29 | NUEVO | 2026-10-29 | 21 | 5.4 | 26.23333 | 3 | 25.96667 | 17.5
VIALE 26 | M-T2-48 |  | Concreto | MUROS T2 PISO 7 EJE 15 AL 12 ENTRE AyD M=38,39,40,41 | 2026-02-07 | 3/7/2026 12:00:00 AM |  | 28 | 21 | 25.1 | 119 | MURO | 21 | MURO-21-28 | 2026-10-29 | NUEVO | 2026-10-29 | 21 | 4.1 | 26.23333 | 3 | 25.96667 | 17.5
VIALE 26 | P-T1-14 |  | Concreto | PLACA T1 P2 EJES 01,03 ENTRE AyF EJES 01 Y 04 ENTRE JyF | 2026-02-07 | 3/7/2026 12:00:00 AM |  | 28 | 21 | 30.6 | 146 | PLACA | 21 | PLACA-21-28 | 2026-10-29 | NUEVO | 2026-10-29 | 21 | 9.6 | 29.3 | 3 | 26.78889 | 17.5
VIALE 26 | P-T1-14 |  | Concreto | PLACA T1 P2 EJES 01,03 ENTRE AyF EJES 01 Y 04 ENTRE JyF | 2026-02-07 | 3/7/2026 12:00:00 AM |  | 28 | 21 | 27.2 | 129 | PLACA | 21 | PLACA-21-28 | 2026-10-29 | NUEVO | 2026-10-29 | 21 | 6.2 | 29.3 | 3 | 26.78889 | 17.5
VIALE 26 | P-T1-14 |  | Concreto | PLACA T1 P2 EJES 01,03 ENTRE AyF EJES 01 Y 04 ENTRE JyF | 2026-02-07 | 3/7/2026 12:00:00 AM |  | 28 | 21 | 30.1 | 143 | PLACA | 21 | PLACA-21-28 | 2026-10-29 | NUEVO | 2026-10-29 | 21 | 9.1 | 29.3 | 3 | 26.78889 | 17.5
VIALE 26 | M-T2-47 |  | Concreto | MUROS T2 PISO 7 EJES 14,15,12 RNTRE JyG M= 01,27,16,2,31,14 | 2026-02-06 | 3/6/2026 12:00:00 AM |  | 28 | 21 | 28.3 | 134 | MURO | 21 | MURO-21-28 | 2026-10-29 | NUEVO | 2026-10-29 | 21 | 7.3 | 27.4 | 3 | 27.64444 | 17.5
VIALE 26 | M-T2-47 |  | Concreto | MUROS T2 PISO 7 EJES 14,15,12 RNTRE JyG M= 01,27,16,2,31,14 | 2026-02-06 | 3/6/2026 12:00:00 AM |  | 28 | 21 | 26.3 | 125 | MURO | 21 | MURO-21-28 | 2026-10-29 | NUEVO | 2026-10-29 | 21 | 5.3 | 27.4 | 3 | 27.64444 | 17.5
VIALE 26 | M-T2-47 |  | Concreto | MUROS T2 PISO 7 EJES 14,15,12 RNTRE JyG M= 01,27,16,2,31,14 | 2026-02-06 | 3/6/2026 12:00:00 AM |  | 28 | 21 | 27.6 | 131 | MURO | 21 | MURO-21-28 | 2026-10-29 | NUEVO | 2026-10-29 | 21 | 6.6 | 27.4 | 3 | 27.64444 | 17.5
VIALE 26 | P-T1-13 |  | Concreto | PLACA T1 PISO 2 EJES DEL 03 AL 06 ENTRE AyG | 2026-02-06 | 3/6/2026 12:00:00 AM |  | 28 | 21 | 28.6 | 136 | PLACA | 21 | PLACA-21-28 | 2026-10-29 | NUEVO | 2026-10-29 | 21 | 7.6 | 28.23333 | 3 | 28.31111 | 17.5
VIALE 26 | P-T1-13 |  | Concreto | PLACA T1 PISO 2 EJES DEL 03 AL 06 ENTRE AyG | 2026-02-06 | 3/6/2026 12:00:00 AM |  | 28 | 21 | 27.9 | 133 | PLACA | 21 | PLACA-21-28 | 2026-10-29 | NUEVO | 2026-10-29 | 21 | 6.9 | 28.23333 | 3 | 28.31111 | 17.5
VIALE 26 | P-T1-13 |  | Concreto | PLACA T1 PISO 2 EJES DEL 03 AL 06 ENTRE AyG | 2026-02-06 | 3/6/2026 12:00:00 AM |  | 28 | 21 | 28.2 | 134 | PLACA | 21 | PLACA-21-28 | 2026-10-29 | NUEVO | 2026-10-29 | 21 | 7.2 | 28.23333 | 3 | 28.31111 | 17.5
VIALE 26 | P-T2-34 |  | Concreto | MUROS T2 PISO 7 EJE 01 AL 03 ENTRE AyJ | 2026-02-06 | 3/6/2026 12:00:00 AM |  | 28 | 21 | 23.3 | 111 | MURO | 21 | MURO-21-28 | 2026-10-29 | NUEVO | 2026-10-29 | 21 | 2.3 | 22.96667 | 3 | 26.2 | 17.5
VIALE 26 | P-T2-34 |  | Concreto | MUROS T2 PISO 7 EJE 01 AL 03 ENTRE AyJ | 2026-02-06 | 3/6/2026 12:00:00 AM |  | 28 | 21 | 22.9 | 109 | MURO | 21 | MURO-21-28 | 2026-10-29 | NUEVO | 2026-10-29 | 21 | 1.9 | 22.96667 | 3 | 26.2 | 17.5
VIALE 26 | P-T2-34 |  | Concreto | MUROS T2 PISO 7 EJE 01 AL 03 ENTRE AyJ | 2026-02-06 | 3/6/2026 12:00:00 AM |  | 28 | 21 | 22.7 | 108 | MURO | 21 | MURO-21-28 | 2026-10-29 | NUEVO | 2026-10-29 | 21 | 1.7 | 22.96667 | 3 | 26.2 | 17.5
VIALE 26 | P-T1-12 |  | Concreto | PLACA T1 PISO 2 EJES 06 AL 09 ENTRE GYA | 2026-02-05 | 3/5/2026 12:00:00 AM |  | 28 | 21 | 22.1 | 105 | PLACA | 21 | PLACA-21-28 | 2026-10-29 | NUEVO | 2026-10-29 | 21 | 1.1 | 24 | 3 | 25.06667 | 17.5
VIALE 26 | P-T1-12 |  | Concreto | PLACA T1 PISO 2 EJES 06 AL 09 ENTRE GYA | 2026-02-05 | 3/5/2026 12:00:00 AM |  | 28 | 21 | 25.8 | 123 | PLACA | 21 | PLACA-21-28 | 2026-10-29 | NUEVO | 2026-10-29 | 21 | 4.8 | 24 | 3 | 25.06667 | 17.5
VIALE 26 | P-T1-12 |  | Concreto | PLACA T1 PISO 2 EJES 06 AL 09 ENTRE GYA | 2026-02-05 | 3/5/2026 12:00:00 AM |  | 28 | 21 | 24.1 | 115 | PLACA | 21 | PLACA-21-28 | 2026-10-29 | NUEVO | 2026-10-29 | 21 | 3.1 | 24 | 3 | 25.06667 | 17.5
VIALE 26 | M-T2-45 |  | Concreto | MUROS T2 PISO 6 EJES 01 AL 02 ENTRE AyJ M=24,25,26,20,21,22,23 | 2026-02-04 | 3/4/2026 12:00:00 AM |  | 28 | 21 | 27.2 | 130 | MURO | 21 | MURO-21-28 | 2026-10-29 | NUEVO | 2026-10-29 | 21 | 6.2 | 27 | 3 | 24.65556 | 17.5
VIALE 26 | M-T2-45 |  | Concreto | MUROS T2 PISO 6 EJES 01 AL 02 ENTRE AyJ M=24,25,26,20,21,22,23 | 2026-02-04 | 3/4/2026 12:00:00 AM |  | 28 | 21 | 26.7 | 127 | MURO | 21 | MURO-21-28 | 2026-10-29 | NUEVO | 2026-10-29 | 21 | 5.7 | 27 | 3 | 24.65556 | 17.5
VIALE 26 | M-T2-45 |  | Concreto | MUROS T2 PISO 6 EJES 01 AL 02 ENTRE AyJ M=24,25,26,20,21,22,23 | 2026-02-04 | 3/4/2026 12:00:00 AM |  | 28 | 21 | 27.1 | 129 | MURO | 21 | MURO-21-28 | 2026-10-29 | NUEVO | 2026-10-29 | 21 | 6.1 | 27 | 3 | 24.65556 | 17.5
VIALE 26 | P-T1-11 |  | Concreto | PLACA T1 PISO 3 EJE 09 al 06 ENTRE GyJ | 2026-02-04 | 3/4/2026 12:00:00 AM |  | 28 | 21 | 29.5 | 140 | PLACA | 21 | PLACA-21-28 | 2026-10-29 | NUEVO | 2026-10-29 | 21 | 8.5 | 28.56667 | 3 | 26.52222 | 17.5
VIALE 26 | P-T1-11 |  | Concreto | PLACA T1 PISO 3 EJE 09 al 06 ENTRE GyJ | 2026-02-04 | 3/4/2026 12:00:00 AM |  | 28 | 21 | 28.1 | 134 | PLACA | 21 | PLACA-21-28 | 2026-10-29 | NUEVO | 2026-10-29 | 21 | 7.1 | 28.56667 | 3 | 26.52222 | 17.5
VIALE 26 | P-T1-11 |  | Concreto | PLACA T1 PISO 3 EJE 09 al 06 ENTRE GyJ | 2026-02-04 | 3/4/2026 12:00:00 AM |  | 28 | 21 | 28.1 | 134 | PLACA | 21 | PLACA-21-28 | 2026-10-29 | NUEVO | 2026-10-29 | 21 | 7.1 | 28.56667 | 3 | 26.52222 | 17.5
VIALE 26 | P-T2-32 |  | Concreto | PLACA T2 PISO 7 EJES 06 AL 08 ENTRE AyJ | 2026-02-04 | 3/4/2026 12:00:00 AM |  | 28 | 21 | 28.2 | 134 | PLACA | 21 | PLACA-21-28 | 2026-10-29 | NUEVO | 2026-10-29 | 21 | 7.2 | 29.46667 | 3 | 28.34444 | 17.5
VIALE 26 | P-T2-32 |  | Concreto | PLACA T2 PISO 7 EJES 06 AL 08 ENTRE AyJ | 2026-02-04 | 3/4/2026 12:00:00 AM |  | 28 | 21 | 29.6 | 141 | PLACA | 21 | PLACA-21-28 | 2026-10-29 | NUEVO | 2026-10-29 | 21 | 8.6 | 29.46667 | 3 | 28.34444 | 17.5
VIALE 26 | P-T2-32 |  | Concreto | PLACA T2 PISO 7 EJES 06 AL 08 ENTRE AyJ | 2026-02-04 | 3/4/2026 12:00:00 AM |  | 28 | 21 | 30.6 | 146 | PLACA | 21 | PLACA-21-28 | 2026-10-29 | NUEVO | 2026-10-29 | 21 | 9.6 | 29.46667 | 3 | 28.34444 | 17.5
VIALE 26 | M-T2-44 |  | Concreto | MUROS T2 PISO 6 ENTRE AYJ M=31,02,04 | 2026-02-03 | 3/3/2026 12:00:00 AM |  | 28 | 21 | 24.6 | 117 | MURO | 21 | MURO-21-28 | 2026-10-29 | NUEVO | 2026-10-29 | 21 | 3.6 | 25 | 3 | 27.67778 | 17.5
VIALE 26 | M-T2-44 |  | Concreto | MUROS T2 PISO 6 ENTRE AYJ M=31,02,04 | 2026-02-03 | 3/3/2026 12:00:00 AM |  | 28 | 21 | 25 | 119 | MURO | 21 | MURO-21-28 | 2026-10-29 | NUEVO | 2026-10-29 | 21 | 4 | 25 | 3 | 27.67778 | 17.5
VIALE 26 | M-T2-44 |  | Concreto | MUROS T2 PISO 6 ENTRE AYJ M=31,02,04 | 2026-02-03 | 3/3/2026 12:00:00 AM |  | 28 | 21 | 25.4 | 121 | MURO | 21 | MURO-21-28 | 2026-10-29 | NUEVO | 2026-10-29 | 21 | 4.4 | 25 | 3 | 27.67778 | 17.5
VIALE 26 | P-T2-31 |  | Concreto | PLACA T2 PISO 7 EJE 08 AL 10 ENTRE AYJ | 2026-02-03 | 3/3/2026 12:00:00 AM |  | 28 | 21 | 23.4 | 112 | PLACA | 21 | PLACA-21-28 | 2026-10-29 | NUEVO | 2026-10-29 | 21 | 2.4 | 23.76667 | 3 | 26.07778 | 17.5
VIALE 26 | P-T2-31 |  | Concreto | PLACA T2 PISO 7 EJE 08 AL 10 ENTRE AYJ | 2026-02-03 | 3/3/2026 12:00:00 AM |  | 28 | 21 | 24.8 | 118 | PLACA | 21 | PLACA-21-28 | 2026-10-29 | NUEVO | 2026-10-29 | 21 | 3.8 | 23.76667 | 3 | 26.07778 | 17.5
VIALE 26 | P-T2-31 |  | Concreto | PLACA T2 PISO 7 EJE 08 AL 10 ENTRE AYJ | 2026-02-03 | 3/3/2026 12:00:00 AM |  | 28 | 21 | 23.1 | 110 | PLACA | 21 | PLACA-21-28 | 2026-10-29 | NUEVO | 2026-10-29 | 21 | 2.1 | 23.76667 | 3 | 26.07778 | 17.5
VIALE 26 | E-T2-03 |  | Concreto | ESCALERA T2 TRAMO 03 AL 04 | 2026-02-02 | 3/2/2026 12:00:00 AM |  | 28 | 21 | 24.9 | 119 | AUTOCOMPAC | 21 | AUTOCOMPAC-21-28 | 2026-10-29 | NUEVO | 2026-10-29 |  | 3.9 | 24.96667 | 3 | 24.57778 | 17.5
VIALE 26 | E-T2-03 |  | Concreto | ESCALERA T2 TRAMO 03 AL 04 | 2026-02-02 | 3/2/2026 12:00:00 AM |  | 28 | 21 | 24.9 | 118 | AUTOCOMPAC | 21 | AUTOCOMPAC-21-28 | 2026-10-29 | NUEVO | 2026-10-29 |  | 3.9 | 24.96667 | 3 | 24.57778 | 17.5
VIALE 26 | E-T2-03 |  | Concreto | ESCALERA T2 TRAMO 03 AL 04 | 2026-02-02 | 3/2/2026 12:00:00 AM |  | 28 | 21 | 25.1 | 119 | AUTOCOMPAC | 21 | AUTOCOMPAC-21-28 | 2026-10-29 | NUEVO | 2026-10-29 |  | 4.1 | 24.96667 | 3 | 24.57778 | 17.5
VIALE 26 | M-T2-43 |  | Concreto | MUROS T2 PISO 6 EJE 07 Y 08 ENTRE AYJ M=32,29,09 | 2026-02-02 | 3/2/2026 12:00:00 AM |  | 28 | 21 | 23.7 | 113 | MURO | 21 | MURO-21-28 | 2026-10-29 | NUEVO | 2026-10-29 | 21 | 2.7 | 22.8 | 3 | 23.84444 | 17.5
VIALE 26 | M-T2-43 |  | Concreto | MUROS T2 PISO 6 EJE 07 Y 08 ENTRE AYJ M=32,29,09 | 2026-02-02 | 3/2/2026 12:00:00 AM |  | 28 | 21 | 22.6 | 108 | MURO | 21 | MURO-21-28 | 2026-10-29 | NUEVO | 2026-10-29 | 21 | 1.6 | 22.8 | 3 | 23.84444 | 17.5
VIALE 26 | M-T2-43 |  | Concreto | MUROS T2 PISO 6 EJE 07 Y 08 ENTRE AYJ M=32,29,09 | 2026-02-02 | 3/2/2026 12:00:00 AM |  | 28 | 21 | 22.1 | 105 | MURO | 21 | MURO-21-28 | 2026-10-29 | NUEVO | 2026-10-29 | 21 | 1.1 | 22.8 | 3 | 23.84444 | 17.5
VIALE 26 | P-T1-10 |  | Concreto | PLACA T1 ´PISO 2 EJES 03 AL 06 ENTRE AYG | 2026-02-02 | 3/2/2026 12:00:00 AM |  | 28 | 21 | 28.2 | 134 | PLACA | 21 | PLACA-21-28 | 2026-10-29 | NUEVO | 2026-10-29 | 21 | 7.2 | 28.86667 | 3 | 25.54444 | 17.5
VIALE 26 | P-T1-10 |  | Concreto | PLACA T1 ´PISO 2 EJES 03 AL 06 ENTRE AYG | 2026-02-02 | 3/2/2026 12:00:00 AM |  | 28 | 21 | 28.9 | 138 | PLACA | 21 | PLACA-21-28 | 2026-10-29 | NUEVO | 2026-10-29 | 21 | 7.9 | 28.86667 | 3 | 25.54444 | 17.5
VIALE 26 | P-T1-10 |  | Concreto | PLACA T1 ´PISO 2 EJES 03 AL 06 ENTRE AYG | 2026-02-02 | 3/2/2026 12:00:00 AM |  | 28 | 21 | 29.5 | 140 | PLACA | 21 | PLACA-21-28 | 2026-10-29 | NUEVO | 2026-10-29 | 21 | 8.5 | 28.86667 | 3 | 25.54444 | 17.5
VIALE 26 | P-T2-30 |  | Concreto | PLACA TORRE 2 EJES DEL 10 AL 12 ENTRE AYD PISO 7 | 2026-02-02 | 3/2/2026 12:00:00 AM |  | 28 | 21 | 30 | 143 | PLACA | 21 | PLACA-21-28 | 2026-10-29 | NUEVO | 2026-10-29 | 21 | 9 | 28.26667 | 3 | 26.64444 | 17.5
VIALE 26 | P-T2-30 |  | Concreto | PLACA TORRE 2 EJES DEL 10 AL 12 ENTRE AYD PISO 7 | 2026-02-02 | 3/2/2026 12:00:00 AM |  | 28 | 21 | 27 | 129 | PLACA | 21 | PLACA-21-28 | 2026-10-29 | NUEVO | 2026-10-29 | 21 | 6 | 28.26667 | 3 | 26.64444 | 17.5
VIALE 26 | P-T2-30 |  | Concreto | PLACA TORRE 2 EJES DEL 10 AL 12 ENTRE AYD PISO 7 | 2026-02-02 | 3/2/2026 12:00:00 AM |  | 28 | 21 | 27.8 | 132 | PLACA | 21 | PLACA-21-28 | 2026-10-29 | NUEVO | 2026-10-29 | 21 | 6.8 | 28.26667 | 3 | 26.64444 | 17.5
VIALE 26 | P-T1-09 |  | Concreto | PLACA PISO 2 EJE 05 AL 07 ENTRE A y D | 2026-01-31 | 2/28/2026 12:00:00 AM |  | 28 | 21 | 26.9 | 128 | PLACA | 21 | PLACA-21-28 | 2026-10-29 | NUEVO | 2026-10-29 | 21 | 5.9 | 28.03333 | 3 | 28.38889 | 17.5
VIALE 26 | P-T1-09 |  | Concreto | PLACA PISO 2 EJE 05 AL 07 ENTRE A y D | 2026-01-31 | 2/28/2026 12:00:00 AM |  | 28 | 21 | 30 | 143 | PLACA | 21 | PLACA-21-28 | 2026-10-29 | NUEVO | 2026-10-29 | 21 | 9 | 28.03333 | 3 | 28.38889 | 17.5
VIALE 26 | P-T1-09 |  | Concreto | PLACA PISO 2 EJE 05 AL 07 ENTRE A y D | 2026-01-31 | 2/28/2026 12:00:00 AM |  | 28 | 21 | 27.2 | 129 | PLACA | 21 | PLACA-21-28 | 2026-10-29 | NUEVO | 2026-10-29 | 21 | 6.2 | 28.03333 | 3 | 28.38889 | 17.5
VIALE 26 | P-T2-29 |  | Concreto | PLACA PISO 7 EJE 12 AL 15 ENTRE AyJ | 2026-01-31 | 2/28/2026 12:00:00 AM |  | 28 | 21 | 24.4 | 116 | PLACA | 21 | PLACA-21-28 | 2026-10-29 | NUEVO | 2026-10-29 | 21 | 3.4 | 24.9 | 3 | 27.06667 | 17.5
VIALE 26 | P-T2-29 |  | Concreto | PLACA PISO 7 EJE 12 AL 15 ENTRE AyJ | 2026-01-31 | 2/28/2026 12:00:00 AM |  | 28 | 21 | 23.4 | 111 | PLACA | 21 | PLACA-21-28 | 2026-10-29 | NUEVO | 2026-10-29 | 21 | 2.4 | 24.9 | 3 | 27.06667 | 17.5
VIALE 26 | P-T2-29 |  | Concreto | PLACA PISO 7 EJE 12 AL 15 ENTRE AyJ | 2026-01-31 | 2/28/2026 12:00:00 AM |  | 28 | 21 | 26.9 | 128 | PLACA | 21 | PLACA-21-28 | 2026-10-29 | NUEVO | 2026-10-29 | 21 | 5.9 | 24.9 | 3 | 27.06667 | 17.5
VIALE 26 | M-T2-42 |  | Concreto | MUROS T2 PISO 6 EJES 12 AL 08 ENTRE AYJ M=32,29,09 | 2026-01-30 | 2/27/2026 12:00:00 AM |  | 28 | 21 | 26.6 | 126 | MURO | 21 | MURO-21-28 | 2026-10-29 | NUEVO | 2026-10-29 | 21 | 5.6 | 25.2 | 3 | 26.04444 | 17.5
VIALE 26 | M-T2-42 |  | Concreto | MUROS T2 PISO 6 EJES 12 AL 08 ENTRE AYJ M=32,29,09 | 2026-01-30 | 2/27/2026 12:00:00 AM |  | 28 | 21 | 24.9 | 119 | MURO | 21 | MURO-21-28 | 2026-10-29 | NUEVO | 2026-10-29 | 21 | 3.9 | 25.2 | 3 | 26.04444 | 17.5
VIALE 26 | M-T2-42 |  | Concreto | MUROS T2 PISO 6 EJES 12 AL 08 ENTRE AYJ M=32,29,09 | 2026-01-30 | 2/27/2026 12:00:00 AM |  | 28 | 21 | 24.1 | 115 | MURO | 21 | MURO-21-28 | 2026-10-29 | NUEVO | 2026-10-29 | 21 | 3.1 | 25.2 | 3 | 26.04444 | 17.5
VIALE 26 | P-T1-08 |  | Concreto | PLCA T1 PISO 2 EJE 07 AL 09 ENTRE AYJ | 2026-01-29 | 2/26/2026 12:00:00 AM |  | 28 | 21 | 26.9 | 128 | PLACA | 21 | PLACA-21-28 | 2026-10-29 | NUEVO | 2026-10-29 | 21 | 5.9 | 26.03333 | 3 | 25.37778 | 17.5
VIALE 26 | P-T1-08 |  | Concreto | PLCA T1 PISO 2 EJE 07 AL 09 ENTRE AYJ | 2026-01-29 | 2/26/2026 12:00:00 AM |  | 28 | 21 | 26 | 124 | PLACA | 21 | PLACA-21-28 | 2026-10-29 | NUEVO | 2026-10-29 | 21 | 5 | 26.03333 | 3 | 25.37778 | 17.5
VIALE 26 | P-T1-08 |  | Concreto | PLCA T1 PISO 2 EJE 07 AL 09 ENTRE AYJ | 2026-01-29 | 2/26/2026 12:00:00 AM |  | 28 | 21 | 25.2 | 120 | PLACA | 21 | PLACA-21-28 | 2026-10-29 | NUEVO | 2026-10-29 | 21 | 4.2 | 26.03333 | 3 | 25.37778 | 17.5
VIALE 26 | P-T2-28 |  | Concreto | PLACA T2 PISO 6 EJE 01 AL 04 ENTRE AYJ | 2026-01-29 | 2/26/2026 12:00:00 AM |  | 28 | 21 | 26.5 | 126 | PLACA | 21 | PLACA-21-28 | 2026-10-29 | NUEVO | 2026-10-29 | 21 | 5.5 | 26.2 | 3 | 25.81111 | 17.5
VIALE 26 | P-T2-28 |  | Concreto | PLACA T2 PISO 6 EJE 01 AL 04 ENTRE AYJ | 2026-01-29 | 2/26/2026 12:00:00 AM |  | 28 | 21 | 27.1 | 129 | PLACA | 21 | PLACA-21-28 | 2026-10-29 | NUEVO | 2026-10-29 | 21 | 6.1 | 26.2 | 3 | 25.81111 | 17.5
VIALE 26 | P-T2-28 |  | Concreto | PLACA T2 PISO 6 EJE 01 AL 04 ENTRE AYJ | 2026-01-29 | 2/26/2026 12:00:00 AM |  | 28 | 21 | 25 | 119 | PLACA | 21 | PLACA-21-28 | 2026-10-29 | NUEVO | 2026-10-29 | 21 | 4 | 26.2 | 3 | 25.81111 | 17.5
VIALE 26 | M-T2-41 |  | Concreto | MUROS T2 PISO 6 EJE 11 AL 15 ENTRE AYD M=29,10,32 | 2026-01-28 | 2/25/2026 12:00:00 AM |  | 28 | 21 | 22.5 | 107 | MURO | 21 | MURO-21-28 | 2026-10-29 | NUEVO | 2026-10-29 | 21 | 1.5 | 23.5 | 3 | 25.24444 | 17.5
VIALE 26 | M-T2-41 |  | Concreto | MUROS T2 PISO 6 EJE 11 AL 15 ENTRE AYD M=29,10,32 | 2026-01-28 | 2/25/2026 12:00:00 AM |  | 28 | 21 | 22.9 | 109 | MURO | 21 | MURO-21-28 | 2026-10-29 | NUEVO | 2026-10-29 | 21 | 1.9 | 23.5 | 3 | 25.24444 | 17.5
VIALE 26 | M-T2-41 |  | Concreto | MUROS T2 PISO 6 EJE 11 AL 15 ENTRE AYD M=29,10,32 | 2026-01-28 | 2/25/2026 12:00:00 AM |  | 28 | 21 | 25.1 | 120 | MURO | 21 | MURO-21-28 | 2026-10-29 | NUEVO | 2026-10-29 | 21 | 4.1 | 23.5 | 3 | 25.24444 | 17.5
VIALE 26 | P-T1-07 |  | Concreto | PLACA T1 PISO 2 EJE 09 AL 10 ENTRE AYJ | 2026-01-28 | 2/25/2026 12:00:00 AM |  | 28 | 21 | 27.4 | 130 | PLACA | 21 | PLACA-21-28 | 2026-10-29 | NUEVO | 2026-10-29 | 21 | 6.4 | 25.63333 | 3 | 25.11111 | 17.5
VIALE 26 | P-T1-07 |  | Concreto | PLACA T1 PISO 2 EJE 09 AL 10 ENTRE AYJ | 2026-01-28 | 2/25/2026 12:00:00 AM |  | 28 | 21 | 25.8 | 123 | PLACA | 21 | PLACA-21-28 | 2026-10-29 | NUEVO | 2026-10-29 | 21 | 4.8 | 25.63333 | 3 | 25.11111 | 17.5
VIALE 26 | P-T1-07 |  | Concreto | PLACA T1 PISO 2 EJE 09 AL 10 ENTRE AYJ | 2026-01-28 | 2/25/2026 12:00:00 AM |  | 28 | 21 | 23.7 | 113 | PLACA | 21 | PLACA-21-28 | 2026-10-29 | NUEVO | 2026-10-29 | 21 | 2.7 | 25.63333 | 3 | 25.11111 | 17.5
VIALE 26 | P-T2-27 |  | Concreto | PLACA T2 PISO 6 EJE 04 AL 08 ENTRE AYJ | 2026-01-28 | 2/25/2026 12:00:00 AM |  | 28 | 21 | 27.6 | 132 | PLACA | 21 | PLACA-21-28 | 2026-10-29 | NUEVO | 2026-10-29 | 21 | 6.6 | 26.46667 | 3 | 25.2 | 17.5
VIALE 26 | P-T2-27 |  | Concreto | PLACA T2 PISO 6 EJE 04 AL 08 ENTRE AYJ | 2026-01-28 | 2/25/2026 12:00:00 AM |  | 28 | 21 | 25.9 | 124 | PLACA | 21 | PLACA-21-28 | 2026-10-29 | NUEVO | 2026-10-29 | 21 | 4.9 | 26.46667 | 3 | 25.2 | 17.5
VIALE 26 | P-T2-27 |  | Concreto | PLACA T2 PISO 6 EJE 04 AL 08 ENTRE AYJ | 2026-01-28 | 2/25/2026 12:00:00 AM |  | 28 | 21 | 25.9 | 123 | PLACA | 21 | PLACA-21-28 | 2026-10-29 | NUEVO | 2026-10-29 | 21 | 4.9 | 26.46667 | 3 | 25.2 | 17.5
VIALE 26 | M-T2-40 |  | Concreto | MUROS T2 PISO 6 EJE 12 AL 15 ENTRE JYF M=17,28,18,32,29 | 2026-01-27 | 2/24/2026 12:00:00 AM |  | 28 | 21 | 21.4 | 102 | MURO | 21 | MURO-21-28 | 2026-10-29 | NUEVO | 2026-10-29 | 21 | 0.4 | 21 | 3 | 24.36667 | 17.5
VIALE 26 | M-T2-40 |  | Concreto | MUROS T2 PISO 6 EJE 12 AL 15 ENTRE JYF M=17,28,18,32,29 | 2026-01-27 | 2/24/2026 12:00:00 AM |  | 28 | 21 | 21.7 | 103 | MURO | 21 | MURO-21-28 | 2026-10-29 | NUEVO | 2026-10-29 | 21 | 0.7 | 21 | 3 | 24.36667 | 17.5
VIALE 26 | M-T2-40 |  | Concreto | MUROS T2 PISO 6 EJE 12 AL 15 ENTRE JYF M=17,28,18,32,29 | 2026-01-27 | 2/24/2026 12:00:00 AM |  | 28 | 21 | 19.9 | 95 | MURO | 21 | MURO-21-28 | 2026-10-29 | NUEVO | 2026-10-29 | 21 | -1.1 | 21 | 3 | 24.36667 | 17.5
VIALE 26 | P-T1-06 |  | Concreto | PLACA T1 PISO 2 EJE 15 AL 12 ENTRE AYJ | 2026-01-27 | 2/24/2026 12:00:00 AM |  | 28 | 21 | 25.7 | 122 | PLACA | 21 | PLACA-21-28 | 2026-10-29 | NUEVO | 2026-10-29 | 21 | 4.7 | 24.96667 | 3 | 24.14444 | 17.5
VIALE 26 | P-T1-06 |  | Concreto | PLACA T1 PISO 2 EJE 15 AL 12 ENTRE AYJ | 2026-01-27 | 2/24/2026 12:00:00 AM |  | 28 | 21 | 25 | 119 | PLACA | 21 | PLACA-21-28 | 2026-10-29 | NUEVO | 2026-10-29 | 21 | 4 | 24.96667 | 3 | 24.14444 | 17.5
VIALE 26 | P-T1-06 |  | Concreto | PLACA T1 PISO 2 EJE 15 AL 12 ENTRE AYJ | 2026-01-27 | 2/24/2026 12:00:00 AM |  | 28 | 21 | 24.2 | 115 | PLACA | 21 | PLACA-21-28 | 2026-10-29 | NUEVO | 2026-10-29 | 21 | 3.2 | 24.96667 | 3 | 24.14444 | 17.5
VIALE 26 | C-T1-15 |  | Concreto | DADO CIMENTACION PILOTE 32 | 2026-01-26 | 2/23/2026 12:00:00 AM |  | 28 | 21 | 21.5 | 102 | TREMIE | 21 | TREMIE-21-28 | 2026-10-29 | NUEVO | 2026-10-29 | 21 | 0.5 | 21.2 | 3 | 22.38889 | 17.5
VIALE 26 | C-T1-15 |  | Concreto | DADO CIMENTACION PILOTE 32 | 2026-01-26 | 2/23/2026 12:00:00 AM |  | 28 | 21 | 21.2 | 101 | TREMIE | 21 | TREMIE-21-28 | 2026-10-29 | NUEVO | 2026-10-29 | 21 | 0.2 | 21.2 | 3 | 22.38889 | 17.5
VIALE 26 | C-T1-15 |  | Concreto | DADO CIMENTACION PILOTE 32 | 2026-01-26 | 2/23/2026 12:00:00 AM |  | 28 | 21 | 20.9 | 99 | TREMIE | 21 | TREMIE-21-28 | 2026-10-29 | NUEVO | 2026-10-29 | 21 | -0.1 | 21.2 | 3 | 22.38889 | 17.5
VIALE 26 | E-T2-02 |  | Concreto | ESCALERA T2 TRAMO DEL 2 AL 3 | 2026-01-26 | 2/23/2026 12:00:00 AM |  | 28 | 21 | 25.8 | 123 | AUTOCOMPAC | 21 | AUTOCOMPAC-21-28 | 2026-10-29 | NUEVO | 2026-10-29 |  | 4.8 | 24.66667 | 3 | 23.61111 | 17.5
VIALE 26 | E-T2-02 |  | Concreto | ESCALERA T2 TRAMO DEL 2 AL 3 | 2026-01-26 | 2/23/2026 12:00:00 AM |  | 28 | 21 | 23.5 | 112 | AUTOCOMPAC | 21 | AUTOCOMPAC-21-28 | 2026-10-29 | NUEVO | 2026-10-29 |  | 2.5 | 24.66667 | 3 | 23.61111 | 17.5
VIALE 26 | E-T2-02 |  | Concreto | ESCALERA T2 TRAMO DEL 2 AL 3 | 2026-01-26 | 2/23/2026 12:00:00 AM |  | 28 | 21 | 24.7 | 117 | AUTOCOMPAC | 21 | AUTOCOMPAC-21-28 | 2026-10-29 | NUEVO | 2026-10-29 |  | 3.7 | 24.66667 | 3 | 23.61111 | 17.5
VIALE 26 | P-T2-26 |  | Concreto | PLACA T2 PISO 6 EJE 08 AL 10 ENTRE AYJ | 2026-01-26 | 2/23/2026 12:00:00 AM |  | 28 | 21 | 22.3 | 106 | PLACA | 21 | PLACA-21-28 | 2026-10-29 | NUEVO | 2026-10-29 | 21 | 1.3 | 22.76667 | 3 | 22.87778 | 17.5
VIALE 26 | P-T2-26 |  | Concreto | PLACA T2 PISO 6 EJE 08 AL 10 ENTRE AYJ | 2026-01-26 | 2/23/2026 12:00:00 AM |  | 28 | 21 | 24.9 | 118 | PLACA | 21 | PLACA-21-28 | 2026-10-29 | NUEVO | 2026-10-29 | 21 | 3.9 | 22.76667 | 3 | 22.87778 | 17.5
VIALE 26 | P-T2-26 |  | Concreto | PLACA T2 PISO 6 EJE 08 AL 10 ENTRE AYJ | 2026-01-26 | 2/23/2026 12:00:00 AM |  | 28 | 21 | 21.1 | 100 | PLACA | 21 | PLACA-21-28 | 2026-10-29 | NUEVO | 2026-10-29 | 21 | 0.1 | 22.76667 | 3 | 22.87778 | 17.5
VIALE 26 | P-T2-25 |  | Concreto | PLCA T2 PISO 6 EJE 10 AL 12 ENTRE AYJ | 2026-01-24 | 2/21/2026 12:00:00 AM |  | 28 | 21 | 22.1 | 105 | PLACA | 21 | PLACA-21-28 | 2026-10-29 | NUEVO | 2026-10-29 | 21 | 1.1 | 20.63333 | 3 | 22.68889 | 17.5
VIALE 26 | P-T2-25 |  | Concreto | PLCA T2 PISO 6 EJE 10 AL 12 ENTRE AYJ | 2026-01-24 | 2/21/2026 12:00:00 AM |  | 28 | 21 | 21.4 | 102 | PLACA | 21 | PLACA-21-28 | 2026-10-29 | NUEVO | 2026-10-29 | 21 | 0.4 | 20.63333 | 3 | 22.68889 | 17.5
VIALE 26 | P-T2-25 |  | Concreto | PLCA T2 PISO 6 EJE 10 AL 12 ENTRE AYJ | 2026-01-24 | 2/21/2026 12:00:00 AM |  | 28 | 21 | 18.4 | 87 | PLACA | 21 | PLACA-21-28 | 2026-10-29 | NUEVO | 2026-10-29 | 21 | -2.6 | 20.63333 | 3 | 22.68889 | 17.5
VIALE 26 | P-T2-24 |  | Concreto | PLACA T2 PISO 6 EJE 15 al 12 ENTRE AyJ | 2026-01-23 | 2/20/2026 12:00:00 AM |  | 28 | 21 | 25.7 | 122 | PLACA | 21 | PLACA-21-28 | 2026-10-29 | NUEVO | 2026-10-29 | 21 | 4.7 | 26.06667 | 3 | 23.15556 | 17.5
VIALE 26 | P-T2-24 |  | Concreto | PLACA T2 PISO 6 EJE 15 al 12 ENTRE AyJ | 2026-01-23 | 2/20/2026 12:00:00 AM |  | 28 | 21 | 27.1 | 129 | PLACA | 21 | PLACA-21-28 | 2026-10-29 | NUEVO | 2026-10-29 | 21 | 6.1 | 26.06667 | 3 | 23.15556 | 17.5
VIALE 26 | P-T2-24 |  | Concreto | PLACA T2 PISO 6 EJE 15 al 12 ENTRE AyJ | 2026-01-23 | 2/20/2026 12:00:00 AM |  | 28 | 21 | 25.4 | 121 | PLACA | 21 | PLACA-21-28 | 2026-10-29 | NUEVO | 2026-10-29 | 21 | 4.4 | 26.06667 | 3 | 23.15556 | 17.5
VIALE 26 | P-T1-05 |  | Concreto | PLACA T1 PISO 2 EJE 01 AL 04 ENTRE AYJ | 2026-01-20 | 2/17/2026 12:00:00 AM |  | 28 | 21 | 22.8 | 108 | PLACA | 21 | PLACA-21-28 | 2026-10-29 | NUEVO | 2026-10-29 | 21 | 1.8 | 21.53333 | 3 | 22.74444 | 17.5
VIALE 26 | P-T1-05 |  | Concreto | PLACA T1 PISO 2 EJE 01 AL 04 ENTRE AYJ | 2026-01-20 | 2/17/2026 12:00:00 AM |  | 28 | 21 | 21.7 | 103 | PLACA | 21 | PLACA-21-28 | 2026-10-29 | NUEVO | 2026-10-29 | 21 | 0.7 | 21.53333 | 3 | 22.74444 | 17.5
VIALE 26 | P-T1-05 |  | Concreto | PLACA T1 PISO 2 EJE 01 AL 04 ENTRE AYJ | 2026-01-20 | 2/17/2026 12:00:00 AM |  | 28 | 21 | 20.1 | 96 | PLACA | 21 | PLACA-21-28 | 2026-10-29 | NUEVO | 2026-10-29 | 21 | -0.9 | 21.53333 | 3 | 22.74444 | 17.5
VIALE 26 | P-T2-23 |  | Concreto | PLACA T2 PISO 05 EJE 01 AL 04 ENTRE AyJ | 2026-01-20 | 2/18/2026 12:00:00 AM |  | 28 | 21 | 26.8 | 128 | PLACA | 21 | PLACA-21-28 | 2026-10-29 | NUEVO | 2026-10-29 | 21 | 5.8 | 27.53333 | 3 | 25.04444 | 17.5
VIALE 26 | P-T2-23 |  | Concreto | PLACA T2 PISO 05 EJE 01 AL 04 ENTRE AyJ | 2026-01-20 | 2/18/2026 12:00:00 AM |  | 28 | 21 | 27.5 | 131 | PLACA | 21 | PLACA-21-28 | 2026-10-29 | NUEVO | 2026-10-29 | 21 | 6.5 | 27.53333 | 3 | 25.04444 | 17.5
VIALE 26 | P-T2-23 |  | Concreto | PLACA T2 PISO 05 EJE 01 AL 04 ENTRE AyJ | 2026-01-20 | 2/18/2026 12:00:00 AM |  | 28 | 21 | 28.3 | 135 | PLACA | 21 | PLACA-21-28 | 2026-10-29 | NUEVO | 2026-10-29 | 21 | 7.3 | 27.53333 | 3 | 25.04444 | 17.5
VIALE 26 | P-T2-22 |  | Concreto | PLACA T2 PISO 5 EJE 04 AL 06 ENTRE AyJ | 2026-01-19 | 2/16/2026 12:00:00 AM |  | 28 | 21 | 25.4 | 121 | PLACA | 21 | PLACA-21-28 | 2026-10-29 | NUEVO | 2026-10-29 | 21 | 4.4 | 26.93333 | 3 | 25.33333 | 17.5
VIALE 26 | P-T2-22 |  | Concreto | PLACA T2 PISO 5 EJE 04 AL 06 ENTRE AyJ | 2026-01-19 | 2/16/2026 12:00:00 AM |  | 28 | 21 | 27.6 | 131 | PLACA | 21 | PLACA-21-28 | 2026-10-29 | NUEVO | 2026-10-29 | 21 | 6.6 | 26.93333 | 3 | 25.33333 | 17.5
VIALE 26 | P-T2-22 |  | Concreto | PLACA T2 PISO 5 EJE 04 AL 06 ENTRE AyJ | 2026-01-19 | 2/16/2026 12:00:00 AM |  | 28 | 21 | 27.8 | 132 | PLACA | 21 | PLACA-21-28 | 2026-10-29 | NUEVO | 2026-10-29 | 21 | 6.8 | 26.93333 | 3 | 25.33333 | 17.5
VIALE 26 | P-T1-04 |  | Concreto | PLACA T1 PISO 2 EJE 08 AL 04 ENTRE JYG | 2026-01-17 | 2/14/2026 12:00:00 AM |  | 28 | 21 | 23.9 | 114 | PLACA | 21 | PLACA-21-28 | 2026-10-29 | NUEVO | 2026-10-29 | 21 | 2.9 | 22.73333 | 3 | 25.73333 | 17.5
VIALE 26 | P-T1-04 |  | Concreto | PLACA T1 PISO 2 EJE 08 AL 04 ENTRE JYG | 2026-01-17 | 2/14/2026 12:00:00 AM |  | 28 | 21 | 21.7 | 103 | PLACA | 21 | PLACA-21-28 | 2026-10-29 | NUEVO | 2026-10-29 | 21 | 0.7 | 22.73333 | 3 | 25.73333 | 17.5
VIALE 26 | P-T1-04 |  | Concreto | PLACA T1 PISO 2 EJE 08 AL 04 ENTRE JYG | 2026-01-17 | 2/14/2026 12:00:00 AM |  | 28 | 21 | 22.6 | 108 | PLACA | 21 | PLACA-21-28 | 2026-10-29 | NUEVO | 2026-10-29 | 21 | 1.6 | 22.73333 | 3 | 25.73333 | 17.5
VIALE 26 | P-T2-21 |  | Concreto | PLACA T2 PISO 5 EJE 06 AL 08 ENTRE AYJ | 2026-01-17 | 2/14/2026 12:00:00 AM |  | 28 | 21 | 22 | 104 | PLACA | 21 | PLACA-21-28 | 2026-10-29 | NUEVO | 2026-10-29 | 21 | 1 | 21 | 3 | 23.55556 | 17.5
VIALE 26 | P-T2-21 |  | Concreto | PLACA T2 PISO 5 EJE 06 AL 08 ENTRE AYJ | 2026-01-17 | 2/14/2026 12:00:00 AM |  | 28 | 21 | 21.3 | 101 | PLACA | 21 | PLACA-21-28 | 2026-10-29 | NUEVO | 2026-10-29 | 21 | 0.3 | 21 | 3 | 23.55556 | 17.5
VIALE 26 | P-T2-21 |  | Concreto | PLACA T2 PISO 5 EJE 06 AL 08 ENTRE AYJ | 2026-01-17 | 2/14/2026 12:00:00 AM |  | 28 | 21 | 19.7 | 94 | PLACA | 21 | PLACA-21-28 | 2026-10-29 | NUEVO | 2026-10-29 | 21 | -1.3 | 21 | 3 | 23.55556 | 17.5
VIALE 26 | P-T2-20 |  | Concreto | PLACA T2 EJE 08 AL 10 DEL AalJ PISO 5 | 2026-01-16 | 2/13/2026 12:00:00 AM |  | 28 | 21 | 28.2 | 134 | PLACA | 21 | PLACA-21-28 | 2026-10-29 | NUEVO | 2026-10-29 | 21 | 7.2 | 26.73333 | 3 | 23.48889 | 17.5
VIALE 26 | P-T2-20 |  | Concreto | PLACA T2 EJE 08 AL 10 DEL AalJ PISO 5 | 2026-01-16 | 2/13/2026 12:00:00 AM |  | 28 | 21 | 25.7 | 122 | PLACA | 21 | PLACA-21-28 | 2026-10-29 | NUEVO | 2026-10-29 | 21 | 4.7 | 26.73333 | 3 | 23.48889 | 17.5
VIALE 26 | P-T2-20 |  | Concreto | PLACA T2 EJE 08 AL 10 DEL AalJ PISO 5 | 2026-01-16 | 2/13/2026 12:00:00 AM |  | 28 | 21 | 26.3 | 125 | PLACA | 21 | PLACA-21-28 | 2026-10-29 | NUEVO | 2026-10-29 | 21 | 5.3 | 26.73333 | 3 | 23.48889 | 17.5
VIALE 26 | P-T1-03 |  | Concreto | PLACA T1 PISO 2 EJE 08 Y 10 AYJ | 2026-01-15 | 2/12/2026 12:00:00 AM |  | 28 | 21 | 27.2 | 130 | PLACA | 21 | PLACA-21-28 | 2026-10-29 | NUEVO | 2026-10-29 | 21 | 6.2 | 26.96667 | 3 | 24.9 | 17.5
VIALE 26 | P-T1-03 |  | Concreto | PLACA T1 PISO 2 EJE 08 Y 10 AYJ | 2026-01-15 | 2/12/2026 12:00:00 AM |  | 28 | 21 | 27.1 | 129 | PLACA | 21 | PLACA-21-28 | 2026-10-29 | NUEVO | 2026-10-29 | 21 | 6.1 | 26.96667 | 3 | 24.9 | 17.5
VIALE 26 | P-T1-03 |  | Concreto | PLACA T1 PISO 2 EJE 08 Y 10 AYJ | 2026-01-15 | 2/12/2026 12:00:00 AM |  | 28 | 21 | 26.6 | 127 | PLACA | 21 | PLACA-21-28 | 2026-10-29 | NUEVO | 2026-10-29 | 21 | 5.6 | 26.96667 | 3 | 24.9 | 17.5
VIALE 26 | P-T2-19 |  | Concreto | PLACA T2 PISOS EJE 10 Y 12 ENTRE AYJ | 2026-01-15 | 2/12/2026 12:00:00 AM |  | 28 | 21 | 24.7 | 117 | PLACA | 21 | PLACA-21-28 | 2026-10-29 | NUEVO | 2026-10-29 | 21 | 3.7 | 24.8 | 3 | 26.16667 | 17.5
VIALE 26 | P-T2-19 |  | Concreto | PLACA T2 PISOS EJE 10 Y 12 ENTRE AYJ | 2026-01-15 | 2/12/2026 12:00:00 AM |  | 28 | 21 | 25.2 | 120 | PLACA | 21 | PLACA-21-28 | 2026-10-29 | NUEVO | 2026-10-29 | 21 | 4.2 | 24.8 | 3 | 26.16667 | 17.5
VIALE 26 | P-T2-19 |  | Concreto | PLACA T2 PISOS EJE 10 Y 12 ENTRE AYJ | 2026-01-15 | 2/12/2026 12:00:00 AM |  | 28 | 21 | 24.5 | 116 | PLACA | 21 | PLACA-21-28 | 2026-10-29 | NUEVO | 2026-10-29 | 21 | 3.5 | 24.8 | 3 | 26.16667 | 17.5
VIALE 26 | P-T2-18 |  | Concreto | PLACA T2 PISO 5 EJE 15 AL 12 ENTRE AYJ | 2026-01-14 | 2/11/2026 12:00:00 AM |  | 28 | 21 | 26.4 | 126 | PLACA | 21 | PLACA-21-28 | 2026-10-29 | NUEVO | 2026-10-29 | 21 | 5.4 | 26.5 | 3 | 26.08889 | 17.5
VIALE 26 | P-T2-18 |  | Concreto | PLACA T2 PISO 5 EJE 15 AL 12 ENTRE AYJ | 2026-01-14 | 2/11/2026 12:00:00 AM |  | 28 | 21 | 27 | 128 | PLACA | 21 | PLACA-21-28 | 2026-10-29 | NUEVO | 2026-10-29 | 21 | 6 | 26.5 | 3 | 26.08889 | 17.5
VIALE 26 | P-T2-18 |  | Concreto | PLACA T2 PISO 5 EJE 15 AL 12 ENTRE AYJ | 2026-01-14 | 2/11/2026 12:00:00 AM |  | 28 | 21 | 26.1 | 124 | PLACA | 21 | PLACA-21-28 | 2026-10-29 | NUEVO | 2026-10-29 | 21 | 5.1 | 26.5 | 3 | 26.08889 | 17.5
VIALE 26 | P-T1-02 |  | Concreto | PLACA T1 PISO 2 EJE 12 AL 10 ENTRE AYJ | 2026-01-13 | 2/10/2026 12:00:00 AM |  | 28 | 21 | 23.1 | 110 | PLACA | 21 | PLACA-21-28 | 2026-10-29 | NUEVO | 2026-10-29 | 21 | 2.1 | 23.6 | 3 | 24.96667 | 17.5
VIALE 26 | P-T1-02 |  | Concreto | PLACA T1 PISO 2 EJE 12 AL 10 ENTRE AYJ | 2026-01-13 | 2/10/2026 12:00:00 AM |  | 28 | 21 | 23.7 | 113 | PLACA | 21 | PLACA-21-28 | 2026-10-29 | NUEVO | 2026-10-29 | 21 | 2.7 | 23.6 | 3 | 24.96667 | 17.5
VIALE 26 | P-T1-02 |  | Concreto | PLACA T1 PISO 2 EJE 12 AL 10 ENTRE AYJ | 2026-01-13 | 2/10/2026 12:00:00 AM |  | 28 | 21 | 24 | 114 | PLACA | 21 | PLACA-21-28 | 2026-10-29 | NUEVO | 2026-10-29 | 21 | 3 | 23.6 | 3 | 24.96667 | 17.5
VIALE 26 | P-T1-01 |  | Concreto | PLACA T1 PISO 2 EJE 15 AL 13 ENTRE AYJ | 2026-01-09 | 2/6/2026 12:00:00 AM |  | 28 | 21 | 26.8 | 127 | PLACA | 21 | PLACA-21-28 | 2026-10-29 | NUEVO | 2026-10-29 | 21 | 5.8 | 25 | 3 | 25.03333 | 17.5
VIALE 26 | P-T1-01 |  | Concreto | PLACA T1 PISO 2 EJE 15 AL 13 ENTRE AYJ | 2026-01-09 | 2/6/2026 12:00:00 AM |  | 28 | 21 | 25.8 | 123 | PLACA | 21 | PLACA-21-28 | 2026-10-29 | NUEVO | 2026-10-29 | 21 | 4.8 | 25 | 3 | 25.03333 | 17.5
VIALE 26 | P-T1-01 |  | Concreto | PLACA T1 PISO 2 EJE 15 AL 13 ENTRE AYJ | 2026-01-09 | 2/6/2026 12:00:00 AM |  | 28 | 21 | 22.4 | 107 | PLACA | 21 | PLACA-21-28 | 2026-10-29 | NUEVO | 2026-10-29 | 21 | 1.4 | 25 | 3 | 25.03333 | 17.5
VIALE 26 | P-T2-17 |  | Concreto | PLACA T2 PISO 04 EJE 01 AL 04 ENTRE A YJ | 2026-01-09 | 2/6/2026 12:00:00 AM |  | 28 | 21 | 22.8 | 108 | PLACA | 21 | PLACA-21-28 | 2026-10-29 | NUEVO | 2026-10-29 | 21 | 1.8 | 22.66667 | 3 | 23.75556 | 17.5
VIALE 26 | P-T2-17 |  | Concreto | PLACA T2 PISO 04 EJE 01 AL 04 ENTRE A YJ | 2026-01-09 | 2/6/2026 12:00:00 AM |  | 28 | 21 | 22.4 | 107 | PLACA | 21 | PLACA-21-28 | 2026-10-29 | NUEVO | 2026-10-29 | 21 | 1.4 | 22.66667 | 3 | 23.75556 | 17.5
VIALE 26 | P-T2-17 |  | Concreto | PLACA T2 PISO 04 EJE 01 AL 04 ENTRE A YJ | 2026-01-09 | 2/6/2026 12:00:00 AM |  | 28 | 21 | 22.8 | 108 | PLACA | 21 | PLACA-21-28 | 2026-10-29 | NUEVO | 2026-10-29 | 21 | 1.8 | 22.66667 | 3 | 23.75556 | 17.5
VIALE 26 | P-T2-16 |  | Concreto | PLACA T2 PISO 4 EJE 064 04 ENTRE AYJ | 2026-01-07 | 2/4/2026 12:00:00 AM |  | 28 | 21 | 23.5 | 112 | PLACA | 21 | PLACA-21-28 | 2026-10-29 | NUEVO | 2026-10-29 | 21 | 2.5 | 26.8 | 3 | 24.82222 | 17.5
VIALE 26 | P-T2-16 |  | Concreto | PLACA T2 PISO 4 EJE 064 04 ENTRE AYJ | 2026-01-07 | 2/4/2026 12:00:00 AM |  | 28 | 21 | 28.3 | 135 | PLACA | 21 | PLACA-21-28 | 2026-10-29 | NUEVO | 2026-10-29 | 21 | 7.3 | 26.8 | 3 | 24.82222 | 17.5
VIALE 26 | P-T2-16 |  | Concreto | PLACA T2 PISO 4 EJE 064 04 ENTRE AYJ | 2026-01-07 | 2/4/2026 12:00:00 AM |  | 28 | 21 | 28.6 | 136 | PLACA | 21 | PLACA-21-28 | 2026-10-29 | NUEVO | 2026-10-29 | 21 | 7.6 | 26.8 | 3 | 24.82222 | 17.5
VIALE 26 | E-T2-01 |  | Concreto | ESCALERA TORRE 2 PISO 1 | 2025-12-27 | 1/24/2026 12:00:00 AM |  | 28 | 21 | 23.7 | 113 | AUTOCOMPAC | 21 | AUTOCOMPAC-21-28 | 2026-10-29 | NUEVO | 2026-10-29 |  | 2.7 | 23.83333 | 3 | 24.43333 | 17.5
VIALE 26 | E-T2-01 |  | Concreto | ESCALERA TORRE 2 PISO 1 | 2025-12-27 | 1/24/2026 12:00:00 AM |  | 28 | 21 | 23.9 | 114 | AUTOCOMPAC | 21 | AUTOCOMPAC-21-28 | 2026-10-29 | NUEVO | 2026-10-29 |  | 2.9 | 23.83333 | 3 | 24.43333 | 17.5
VIALE 26 | E-T2-01 |  | Concreto | ESCALERA TORRE 2 PISO 1 | 2025-12-27 | 1/24/2026 12:00:00 AM |  | 28 | 21 | 23.9 | 114 | AUTOCOMPAC | 21 | AUTOCOMPAC-21-28 | 2026-10-29 | NUEVO | 2026-10-29 |  | 2.9 | 23.83333 | 3 | 24.43333 | 17.5
VIALE 26 | P-T2-15 |  | Concreto | PLACA PISO 4 EJE 07 y 09 ENTRTE A y J | 2025-12-19 | 1/16/2026 12:00:00 AM |  | 28 | 21 | 26.2 | 125 | PLACA | 21 | PLACA-21-28 | 2026-10-29 | NUEVO | 2026-10-29 | 21 | 5.2 | 26.66667 | 3 | 25.76667 | 17.5
VIALE 26 | P-T2-15 |  | Concreto | PLACA PISO 4 EJE 07 y 09 ENTRTE A y J | 2025-12-19 | 1/16/2026 12:00:00 AM |  | 28 | 21 | 25.9 | 123 | PLACA | 21 | PLACA-21-28 | 2026-10-29 | NUEVO | 2026-10-29 | 21 | 4.9 | 26.66667 | 3 | 25.76667 | 17.5
VIALE 26 | P-T2-15 |  | Concreto | PLACA PISO 4 EJE 07 y 09 ENTRTE A y J | 2025-12-19 | 1/16/2026 12:00:00 AM |  | 28 | 21 | 27.9 | 133 | PLACA | 21 | PLACA-21-28 | 2026-10-29 | NUEVO | 2026-10-29 | 21 | 6.9 | 26.66667 | 3 | 25.76667 | 17.5
VIALE 26 | C-T1-14 |  | Concreto | PLACA CIMENTACION EJE 04 al 01 ENTRE I y A | 2025-12-18 | 1/15/2026 12:00:00 AM |  | 28 | 21 | 24.1 | 115 | PLACA | 21 | PLACA-21-28 | 2026-10-29 | NUEVO | 2026-10-29 | 21 | 3.1 | 24.9 | 3 | 25.13333 | 17.5
VIALE 26 | C-T1-14 |  | Concreto | PLACA CIMENTACION EJE 04 al 01 ENTRE I y A | 2025-12-18 | 1/15/2026 12:00:00 AM |  | 28 | 21 | 25.4 | 121 | PLACA | 21 | PLACA-21-28 | 2026-10-29 | NUEVO | 2026-10-29 | 21 | 4.4 | 24.9 | 3 | 25.13333 | 17.5
VIALE 26 | C-T1-14 |  | Concreto | PLACA CIMENTACION EJE 04 al 01 ENTRE I y A | 2025-12-18 | 1/15/2026 12:00:00 AM |  | 28 | 21 | 25.2 | 120 | PLACA | 21 | PLACA-21-28 | 2026-10-29 | NUEVO | 2026-10-29 | 21 | 4.2 | 24.9 | 3 | 25.13333 | 17.5
VIALE 26 | P-T2-14 |  | Concreto | PLACA T2 PISO 4 EJE O8 y 09 ENTRE A y J | 2025-12-18 | 1/15/2026 12:00:00 AM |  | 28 | 21 | 26.7 | 127 | PLACA | 21 | PLACA-21-28 | 2026-10-29 | NUEVO | 2026-10-29 | 21 | 5.7 | 27.36667 | 3 | 26.31111 | 17.5
VIALE 26 | P-T2-14 |  | Concreto | PLACA T2 PISO 4 EJE O8 y 09 ENTRE A y J | 2025-12-18 | 1/15/2026 12:00:00 AM |  | 28 | 21 | 25.7 | 122 | PLACA | 21 | PLACA-21-28 | 2026-10-29 | NUEVO | 2026-10-29 | 21 | 4.7 | 27.36667 | 3 | 26.31111 | 17.5
VIALE 26 | P-T2-14 |  | Concreto | PLACA T2 PISO 4 EJE O8 y 09 ENTRE A y J | 2025-12-18 | 1/15/2026 12:00:00 AM |  | 28 | 21 | 29.7 | 142 | PLACA | 21 | PLACA-21-28 | 2026-10-29 | NUEVO | 2026-10-29 | 21 | 8.7 | 27.36667 | 3 | 26.31111 | 17.5
VIALE 26 | P-T2-13 |  | Concreto | PLACA TORRE 2 PISO 4 EJE 10 y 11 ENTRE A y J | 2025-12-17 | 1/14/2026 12:00:00 AM |  | 28 | 21 | 29.2 | 139 | PLACA | 21 | PLACA-21-28 | 2026-10-29 | NUEVO | 2026-10-29 | 21 | 8.2 | 29.03333 | 3 | 27.1 | 17.5
VIALE 26 | P-T2-13 |  | Concreto | PLACA TORRE 2 PISO 4 EJE 10 y 11 ENTRE A y J | 2025-12-17 | 1/14/2026 12:00:00 AM |  | 28 | 21 | 27.5 | 131 | PLACA | 21 | PLACA-21-28 | 2026-10-29 | NUEVO | 2026-10-29 | 21 | 6.5 | 29.03333 | 3 | 27.1 | 17.5
VIALE 26 | P-T2-13 |  | Concreto | PLACA TORRE 2 PISO 4 EJE 10 y 11 ENTRE A y J | 2025-12-17 | 1/14/2026 12:00:00 AM |  | 28 | 21 | 30.4 | 145 | PLACA | 21 | PLACA-21-28 | 2026-10-29 | NUEVO | 2026-10-29 | 21 | 9.4 | 29.03333 | 3 | 27.1 | 17.5
VIALE 26 | C-T1-13 |  | Concreto | PLACA CIMENTACION T1 EJES 2,3,4 ENTRE G y J | 2025-12-16 | 1/13/2026 12:00:00 AM |  | 28 | 21 | 24.4 | 116 | PLACA | 21 | PLACA-21-28 | 2026-10-29 | NUEVO | 2026-10-29 | 21 | 3.4 | 26.06667 | 3 | 27.48889 | 17.5
VIALE 26 | C-T1-13 |  | Concreto | PLACA CIMENTACION T1 EJES 2,3,4 ENTRE G y J | 2025-12-16 | 1/13/2026 12:00:00 AM |  | 28 | 21 | 26.6 | 127 | PLACA | 21 | PLACA-21-28 | 2026-10-29 | NUEVO | 2026-10-29 | 21 | 5.6 | 26.06667 | 3 | 27.48889 | 17.5
VIALE 26 | C-T1-13 |  | Concreto | PLACA CIMENTACION T1 EJES 2,3,4 ENTRE G y J | 2025-12-16 | 1/13/2026 12:00:00 AM |  | 28 | 21 | 27.2 | 130 | PLACA | 21 | PLACA-21-28 | 2026-10-29 | NUEVO | 2026-10-29 | 21 | 6.2 | 26.06667 | 3 | 27.48889 | 17.5
VIALE 26 | P-T2-12 |  | Concreto | PLACA PISO 4 EJE 12 AL 15 ENTRE A y J | 2025-12-16 | 1/13/2026 12:00:00 AM |  | 28 | 21 | 31.5 | 150 | PLACA | 21 | PLACA-21-28 | 2026-10-29 | NUEVO | 2026-10-29 | 21 | 10.5 | 31.53333 | 3 | 28.87778 | 17.5
VIALE 26 | P-T2-12 |  | Concreto | PLACA PISO 4 EJE 12 AL 15 ENTRE A y J | 2025-12-16 | 1/13/2026 12:00:00 AM |  | 28 | 21 | 32.1 | 153 | PLACA | 21 | PLACA-21-28 | 2026-10-29 | NUEVO | 2026-10-29 | 21 | 11.1 | 31.53333 | 3 | 28.87778 | 17.5
VIALE 26 | P-T2-12 |  | Concreto | PLACA PISO 4 EJE 12 AL 15 ENTRE A y J | 2025-12-16 | 1/13/2026 12:00:00 AM |  | 28 | 21 | 31 | 147 | PLACA | 21 | PLACA-21-28 | 2026-10-29 | NUEVO | 2026-10-29 | 21 | 10 | 31.53333 | 3 | 28.87778 | 17.5
VIALE 26 | P-T2-11 |  | Concreto | PLACA PISO 3 EJE 01 y 04 ENTRE A y J | 2025-12-13 | 1/10/2026 12:00:00 AM |  | 28 | 21 | 20 | 95 | PLACA | 21 | PLACA-21-28 | 2026-10-29 | NUEVO | 2026-10-29 | 21 | -1 | 20.5 | 3 | 26.03333 | 17.5
VIALE 26 | P-T2-11 |  | Concreto | PLACA PISO 3 EJE 01 y 04 ENTRE A y J | 2025-12-13 | 1/10/2026 12:00:00 AM |  | 28 | 21 | 22.1 | 105 | PLACA | 21 | PLACA-21-28 | 2026-10-29 | NUEVO | 2026-10-29 | 21 | 1.1 | 20.5 | 3 | 26.03333 | 17.5
VIALE 26 | P-T2-11 |  | Concreto | PLACA PISO 3 EJE 01 y 04 ENTRE A y J | 2025-12-13 | 1/10/2026 12:00:00 AM |  | 28 | 21 | 19.4 | 92 | PLACA | 21 | PLACA-21-28 | 2026-10-29 | NUEVO | 2026-10-29 | 21 | -1.6 | 20.5 | 3 | 26.03333 | 17.5
VIALE 26 | P-T2-10 |  | Concreto | PLACA PISO 3 EJE 10 al 08 ENTRE A y J | 2025-12-11 | 1/8/2026 12:00:00 AM |  | 28 | 21 | 32.4 | 154 | PLACA | 21 | PLACA-21-28 | 2026-10-29 | NUEVO | 2026-10-29 | 21 | 11.4 | 32.96667 | 3 | 28.33333 | 17.5
VIALE 26 | P-T2-10 |  | Concreto | PLACA PISO 3 EJE 10 al 08 ENTRE A y J | 2025-12-11 | 1/8/2026 12:00:00 AM |  | 28 | 21 | 30.4 | 145 | PLACA | 21 | PLACA-21-28 | 2026-10-29 | NUEVO | 2026-10-29 | 21 | 9.4 | 32.96667 | 3 | 28.33333 | 17.5
VIALE 26 | P-T2-10 |  | Concreto | PLACA PISO 3 EJE 10 al 08 ENTRE A y J | 2025-12-11 | 1/8/2026 12:00:00 AM |  | 28 | 21 | 36.1 | 172 | PLACA | 21 | PLACA-21-28 | 2026-10-29 | NUEVO | 2026-10-29 | 21 | 15.1 | 32.96667 | 3 | 28.33333 | 17.5
VIALE 26 | P-T2-09 |  | Concreto | PLACA PISO 3 EJE 8 AL 6 ENTRE A y J | 2025-12-10 | 1/7/2026 12:00:00 AM |  | 28 | 21 | 26.3 | 125 | PLACA | 21 | PLACA-21-28 | 2026-10-29 | NUEVO | 2026-10-29 | 21 | 5.3 | 26.6 | 3 | 26.68889 | 17.5
VIALE 26 | P-T2-09 |  | Concreto | PLACA PISO 3 EJE 8 AL 6 ENTRE A y J | 2025-12-10 | 1/7/2026 12:00:00 AM |  | 28 | 21 | 27.7 | 132 | PLACA | 21 | PLACA-21-28 | 2026-10-29 | NUEVO | 2026-10-29 | 21 | 6.7 | 26.6 | 3 | 26.68889 | 17.5
VIALE 26 | P-T2-09 |  | Concreto | PLACA PISO 3 EJE 8 AL 6 ENTRE A y J | 2025-12-10 | 1/7/2026 12:00:00 AM |  | 28 | 21 | 25.8 | 123 | PLACA | 21 | PLACA-21-28 | 2026-10-29 | NUEVO | 2026-10-29 | 21 | 4.8 | 26.6 | 3 | 26.68889 | 17.5
VIALE 26 | C-T1-12 |  | Concreto | VIGAS CIMENTACION T1 EJE 01 y 02 ENTRE A y J VC= 14,03,10,12 | 2025-12-05 | 1/2/2026 12:00:00 AM |  | 28 | 21 | 24.2 | 115 | AUTOCOMPAC | 21 | AUTOCOMPAC-21-28 | 2026-10-29 | NUEVO | 2026-10-29 |  | 3.2 | 23.23333 | 3 | 27.6 | 17.5
VIALE 26 | C-T1-12 |  | Concreto | VIGAS CIMENTACION T1 EJE 01 y 02 ENTRE A y J VC= 14,03,10,12 | 2025-12-05 | 1/2/2026 12:00:00 AM |  | 28 | 21 | 23.8 | 113 | AUTOCOMPAC | 21 | AUTOCOMPAC-21-28 | 2026-10-29 | NUEVO | 2026-10-29 |  | 2.8 | 23.23333 | 3 | 27.6 | 17.5
VIALE 26 | C-T1-12 |  | Concreto | VIGAS CIMENTACION T1 EJE 01 y 02 ENTRE A y J VC= 14,03,10,12 | 2025-12-05 | 1/2/2026 12:00:00 AM |  | 28 | 21 | 21.7 | 103 | AUTOCOMPAC | 21 | AUTOCOMPAC-21-28 | 2026-10-29 | NUEVO | 2026-10-29 |  | 0.7 | 23.23333 | 3 | 27.6 | 17.5
VIALE 26 | P-T2-07 |  | Concreto | PLACA T2 PISO 3 EJE 15 AL 10 ENTRE A y J | 2025-12-05 | 1/2/2026 12:00:00 AM |  | 28 | 21 | 25.6 | 122 | PLACA | 21 | PLACA-21-28 | 2026-10-29 | NUEVO | 2026-10-29 | 21 | 4.6 | 25.9 | 3 | 25.24444 | 17.5
VIALE 26 | P-T2-07 |  | Concreto | PLACA T2 PISO 3 EJE 15 AL 10 ENTRE A y J | 2025-12-05 | 1/2/2026 12:00:00 AM |  | 28 | 21 | 25.6 | 122 | PLACA | 21 | PLACA-21-28 | 2026-10-29 | NUEVO | 2026-10-29 | 21 | 4.6 | 25.9 | 3 | 25.24444 | 17.5
VIALE 26 | P-T2-07 |  | Concreto | PLACA T2 PISO 3 EJE 15 AL 10 ENTRE A y J | 2025-12-05 | 1/2/2026 12:00:00 AM |  | 28 | 21 | 26.5 | 126 | PLACA | 21 | PLACA-21-28 | 2026-10-29 | NUEVO | 2026-10-29 | 21 | 5.5 | 25.9 | 3 | 25.24444 | 17.5
VIALE 26 | C-T1-11 |  | Concreto | VIGAS CIMENTACION T1- EJE 03 AL 06 ENTRE A y J VC 16 VC17 | 2025-12-01 | 12/29/2025 12:00:00 AM |  | 28 | 21 | 26.7 | 127 | AUTOCOMPAC | 21 | AUTOCOMPAC-21-28 | 2026-10-29 | NUEVO | 2026-10-29 |  | 5.7 | 26.13333 | 3 | 25.08889 | 17.5
VIALE 26 | C-T1-11 |  | Concreto | VIGAS CIMENTACION T1- EJE 03 AL 06 ENTRE A y J VC 16 VC17 | 2025-12-01 | 12/29/2025 12:00:00 AM |  | 28 | 21 | 24.5 | 117 | AUTOCOMPAC | 21 | AUTOCOMPAC-21-28 | 2026-10-29 | NUEVO | 2026-10-29 |  | 3.5 | 26.13333 | 3 | 25.08889 | 17.5
VIALE 26 | C-T1-11 |  | Concreto | VIGAS CIMENTACION T1- EJE 03 AL 06 ENTRE A y J VC 16 VC17 | 2025-12-01 | 12/29/2025 12:00:00 AM |  | 28 | 21 | 27.2 | 130 | AUTOCOMPAC | 21 | AUTOCOMPAC-21-28 | 2026-10-29 | NUEVO | 2026-10-29 |  | 6.2 | 26.13333 | 3 | 25.08889 | 17.5
VIALE 26 | P-T2-06 |  | Concreto | PLACA PISO 2 EJE 04 AL 06 AYJ | 2025-11-29 | 12/27/2025 12:00:00 AM |  | 28 | 21 | 22.8 | 108 | PLACA | 21 | PLACA-21-28 | 2026-10-29 | NUEVO | 2026-10-29 | 21 | 1.8 | 25.26667 | 3 | 25.76667 | 17.5
VIALE 26 | P-T2-06 |  | Concreto | PLACA PISO 2 EJE 04 AL 06 AYJ | 2025-11-29 | 12/27/2025 12:00:00 AM |  | 28 | 21 | 25.2 | 120 | PLACA | 21 | PLACA-21-28 | 2026-10-29 | NUEVO | 2026-10-29 | 21 | 4.2 | 25.26667 | 3 | 25.76667 | 17.5
VIALE 26 | P-T2-06 |  | Concreto | PLACA PISO 2 EJE 04 AL 06 AYJ | 2025-11-29 | 12/27/2025 12:00:00 AM |  | 28 | 21 | 27.8 | 132 | PLACA | 21 | PLACA-21-28 | 2026-10-29 | NUEVO | 2026-10-29 | 21 | 6.8 | 25.26667 | 3 | 25.76667 | 17.5
VIALE 26 | P-T2-05 |  | Concreto | PLACA PISO 2 EJE 08 AL 06 ENTRE AYJ | 2025-11-28 | 12/26/2025 12:00:00 AM |  | 28 | 21 | 32.2 | 153 | PLACA | 21 | PLACA-21-28 | 2026-10-29 | NUEVO | 2026-10-29 | 21 | 11.2 | 31.6 | 3 | 27.66667 | 17.5
VIALE 26 | P-T2-05 |  | Concreto | PLACA PISO 2 EJE 08 AL 06 ENTRE AYJ | 2025-11-28 | 12/26/2025 12:00:00 AM |  | 28 | 21 | 31 | 148 | PLACA | 21 | PLACA-21-28 | 2026-10-29 | NUEVO | 2026-10-29 | 21 | 10 | 31.6 | 3 | 27.66667 | 17.5
VIALE 26 | P-T2-05 |  | Concreto | PLACA PISO 2 EJE 08 AL 06 ENTRE AYJ | 2025-11-28 | 12/26/2025 12:00:00 AM |  | 28 | 21 | 31.6 | 150 | PLACA | 21 | PLACA-21-28 | 2026-10-29 | NUEVO | 2026-10-29 | 21 | 10.6 | 31.6 | 3 | 27.66667 | 17.5
VIALE 26 | C-T1-10 |  | Concreto | PLACA CIMENTACION T1- EJE 09 AL 06 ENTRE A y J | 2025-11-27 | 12/25/2025 12:00:00 AM |  | 28 | 21 | 28.5 | 136 | PLACA | 21 | PLACA-21-28 | 2026-10-29 | NUEVO | 2026-10-29 | 21 | 7.5 | 29.3 | 3 | 28.72222 | 17.5
VIALE 26 | C-T1-10 |  | Concreto | PLACA CIMENTACION T1- EJE 09 AL 06 ENTRE A y J | 2025-11-27 | 12/25/2025 12:00:00 AM |  | 28 | 21 | 29.9 | 142 | PLACA | 21 | PLACA-21-28 | 2026-10-29 | NUEVO | 2026-10-29 | 21 | 8.9 | 29.3 | 3 | 28.72222 | 17.5
VIALE 26 | C-T1-10 |  | Concreto | PLACA CIMENTACION T1- EJE 09 AL 06 ENTRE A y J | 2025-11-27 | 12/25/2025 12:00:00 AM |  | 28 | 21 | 29.5 | 140 | PLACA | 21 | PLACA-21-28 | 2026-10-29 | NUEVO | 2026-10-29 | 21 | 8.5 | 29.3 | 3 | 28.72222 | 17.5
VIALE 26 | P-T2-04 |  | Concreto | PLA PISO 2 EJE 8 AL 10 ENTRE A y J | 2025-11-26 | 12/24/2025 12:00:00 AM |  | 28 | 21 | 23.7 | 113 | OTRO | 21 | OTRO-21-28 | 2026-10-29 | NUEVO | 2026-10-29 |  | 2.7 | 23.53333 | 3 | 28.14444 | 17.5
VIALE 26 | P-T2-04 |  | Concreto | PLA PISO 2 EJE 8 AL 10 ENTRE A y J | 2025-11-26 | 12/24/2025 12:00:00 AM |  | 28 | 21 | 24 | 114 | OTRO | 21 | OTRO-21-28 | 2026-10-29 | NUEVO | 2026-10-29 |  | 3 | 23.53333 | 3 | 28.14444 | 17.5
VIALE 26 | P-T2-04 |  | Concreto | PLA PISO 2 EJE 8 AL 10 ENTRE A y J | 2025-11-26 | 12/24/2025 12:00:00 AM |  | 28 | 21 | 22.9 | 109 | OTRO | 21 | OTRO-21-28 | 2026-10-29 | NUEVO | 2026-10-29 |  | 1.9 | 23.53333 | 3 | 28.14444 | 17.5
VIALE 26 | P-T2-03 |  | Concreto | PLA PISO 2 EJE 12 AL 10 ENTRE A y J | 2025-11-25 | 12/23/2025 12:00:00 AM |  | 28 | 21 | 20.4 | 97 | OTRO | 21 | OTRO-21-28 | 2026-10-29 | NUEVO | 2026-10-29 |  | -0.6 | 21.8 | 3 | 24.87778 | 17.5
VIALE 26 | P-T2-03 |  | Concreto | PLA PISO 2 EJE 12 AL 10 ENTRE A y J | 2025-11-25 | 12/23/2025 12:00:00 AM |  | 28 | 21 | 22.4 | 106 | OTRO | 21 | OTRO-21-28 | 2026-10-29 | NUEVO | 2026-10-29 |  | 1.4 | 21.8 | 3 | 24.87778 | 17.5
VIALE 26 | P-T2-03 |  | Concreto | PLA PISO 2 EJE 12 AL 10 ENTRE A y J | 2025-11-25 | 12/23/2025 12:00:00 AM |  | 28 | 21 | 22.6 | 107 | OTRO | 21 | OTRO-21-28 | 2026-10-29 | NUEVO | 2026-10-29 |  | 1.6 | 21.8 | 3 | 24.87778 | 17.5
VIALE 26 | C-T1-09 |  | Concreto | PLACA CIMENTACION EJE 12 AL 11 ENTRE A y J | 2025-11-24 | 12/22/2025 12:00:00 AM |  | 28 | 21 | 22.4 | 107 | PLACA | 21 | PLACA-21-28 | 2026-10-29 | NUEVO | 2026-10-29 | 21 | 1.4 | 20.96667 | 3 | 22.1 | 17.5
VIALE 26 | C-T1-09 |  | Concreto | PLACA CIMENTACION EJE 12 AL 11 ENTRE A y J | 2025-11-24 | 12/22/2025 12:00:00 AM |  | 28 | 21 | 20.5 | 98 | PLACA | 21 | PLACA-21-28 | 2026-10-29 | NUEVO | 2026-10-29 | 21 | -0.5 | 20.96667 | 3 | 22.1 | 17.5
VIALE 26 | C-T1-09 |  | Concreto | PLACA CIMENTACION EJE 12 AL 11 ENTRE A y J | 2025-11-24 | 12/22/2025 12:00:00 AM |  | 28 | 21 | 20 | 95 | PLACA | 21 | PLACA-21-28 | 2026-10-29 | NUEVO | 2026-10-29 | 21 | -1 | 20.96667 | 3 | 22.1 | 17.5
VIALE 26 | P-T2-02 |  | Concreto | PLACA PISO 2 EJE 12 y 15 ENTRE A y J | 2025-11-21 | 12/19/2025 12:00:00 AM |  | 28 | 21 | 26.5 | 126 | PLACA | 21 | PLACA-21-28 | 2026-10-29 | NUEVO | 2026-10-29 | 21 | 5.5 | 27.26667 | 3 | 23.34444 | 17.5
VIALE 26 | P-T2-02 |  | Concreto | PLACA PISO 2 EJE 12 y 15 ENTRE A y J | 2025-11-21 | 12/19/2025 12:00:00 AM |  | 28 | 21 | 27.4 | 130 | PLACA | 21 | PLACA-21-28 | 2026-10-29 | NUEVO | 2026-10-29 | 21 | 6.4 | 27.26667 | 3 | 23.34444 | 17.5
VIALE 26 | P-T2-02 |  | Concreto | PLACA PISO 2 EJE 12 y 15 ENTRE A y J | 2025-11-21 | 12/19/2025 12:00:00 AM |  | 28 | 21 | 27.9 | 133 | PLACA | 21 | PLACA-21-28 | 2026-10-29 | NUEVO | 2026-10-29 | 21 | 6.9 | 27.26667 | 3 | 23.34444 | 17.5
VIALE 26 | C-T1-07 |  | Concreto | VIGAS CIMENTACION T1 EJES 07 ENTRE A y E VC 16, VC 04 | 2025-11-20 | 12/18/2025 12:00:00 AM |  | 28 | 21 | 18.9 | 90 | AUTOCOMPAC | 21 | AUTOCOMPAC-21-28 | 2026-10-29 | NUEVO | 2026-10-29 |  | -2.1 | 20.5 | 3 | 22.91111 | 17.5
VIALE 26 | C-T1-07 |  | Concreto | VIGAS CIMENTACION T1 EJES 07 ENTRE A y E VC 16, VC 04 | 2025-11-20 | 12/18/2025 12:00:00 AM |  | 28 | 21 | 20 | 95 | AUTOCOMPAC | 21 | AUTOCOMPAC-21-28 | 2026-10-29 | NUEVO | 2026-10-29 |  | -1 | 20.5 | 3 | 22.91111 | 17.5
VIALE 26 | C-T1-07 |  | Concreto | VIGAS CIMENTACION T1 EJES 07 ENTRE A y E VC 16, VC 04 | 2025-11-20 | 12/18/2025 12:00:00 AM |  | 28 | 21 | 22.6 | 107 | AUTOCOMPAC | 21 | AUTOCOMPAC-21-28 | 2026-10-29 | NUEVO | 2026-10-29 |  | 1.6 | 20.5 | 3 | 22.91111 | 17.5
VIALE 26 | C-T1-08 |  | Concreto | VIGAS CIMENTACION T1 EJE 05 ENTRE J y F V16, VC 04 | 2025-11-20 | 12/18/2025 12:00:00 AM |  | 28 | 21 | 22.7 | 108 | AUTOCOMPAC | 21 | AUTOCOMPAC-21-28 | 2026-10-29 | NUEVO | 2026-10-29 |  | 1.7 | 23.53333 | 3 | 23.76667 | 17.5
VIALE 26 | C-T1-08 |  | Concreto | VIGAS CIMENTACION T1 EJE 05 ENTRE J y F V16, VC 04 | 2025-11-20 | 12/18/2025 12:00:00 AM |  | 28 | 21 | 26 | 124 | AUTOCOMPAC | 21 | AUTOCOMPAC-21-28 | 2026-10-29 | NUEVO | 2026-10-29 |  | 5 | 23.53333 | 3 | 23.76667 | 17.5
VIALE 26 | C-T1-08 |  | Concreto | VIGAS CIMENTACION T1 EJE 05 ENTRE J y F V16, VC 04 | 2025-11-20 | 12/18/2025 12:00:00 AM |  | 28 | 21 | 21.9 | 104 | AUTOCOMPAC | 21 | AUTOCOMPAC-21-28 | 2026-10-29 | NUEVO | 2026-10-29 |  | 0.9 | 23.53333 | 3 | 23.76667 | 17.5
VIALE 26 | C-T1-06 |  | Concreto | PLCA CIMENTACION T1 EJE 15 AL 12 ENTRE A Y J | 2025-11-19 | 12/17/2025 12:00:00 AM |  | 28 | 21 | 22.4 | 106 | PLACA | 21 | PLACA-21-28 | 2026-10-29 | NUEVO | 2026-10-29 | 21 | 1.4 | 22.46667 | 3 | 22.16667 | 17.5
VIALE 26 | C-T1-06 |  | Concreto | PLCA CIMENTACION T1 EJE 15 AL 12 ENTRE A Y J | 2025-11-19 | 12/17/2025 12:00:00 AM |  | 28 | 21 | 22.6 | 108 | PLACA | 21 | PLACA-21-28 | 2026-10-29 | NUEVO | 2026-10-29 | 21 | 1.6 | 22.46667 | 3 | 22.16667 | 17.5
VIALE 26 | C-T1-06 |  | Concreto | PLCA CIMENTACION T1 EJE 15 AL 12 ENTRE A Y J | 2025-11-19 | 12/17/2025 12:00:00 AM |  | 28 | 21 | 22.4 | 107 | PLACA | 21 | PLACA-21-28 | 2026-10-29 | NUEVO | 2026-10-29 | 21 | 1.4 | 22.46667 | 3 | 22.16667 | 17.5
VIALE 26 | P-T2-01 |  | Concreto | PLACA PISO | 2025-11-19 | 12/17/2025 12:00:00 AM |  | 28 | 21 | 23 | 109 | PLACA | 21 | PLACA-21-28 | 2026-10-29 | NUEVO | 2026-10-29 | 21 | 2 | 22.76667 | 3 | 22.92222 | 17.5
VIALE 26 | P-T2-01 |  | Concreto | PLACA PISO | 2025-11-19 | 12/17/2025 12:00:00 AM |  | 28 | 21 | 23.8 | 113 | PLACA | 21 | PLACA-21-28 | 2026-10-29 | NUEVO | 2026-10-29 | 21 | 2.8 | 22.76667 | 3 | 22.92222 | 17.5
VIALE 26 | P-T2-01 |  | Concreto | PLACA PISO | 2025-11-19 | 12/17/2025 12:00:00 AM |  | 28 | 21 | 21.5 | 102 | PLACA | 21 | PLACA-21-28 | 2026-10-29 | NUEVO | 2026-10-29 | 21 | 0.5 | 22.76667 | 3 | 22.92222 | 17.5
VIALE 26 | C-T1-04 |  | Concreto | VIGA CIMENTACION T1 EJE 11 ENTRE A Y F VC 16 | 2025-11-13 | 12/11/2025 12:00:00 AM |  | 28 | 21 | 23.9 | 114 | AUTOCOMPAC | 21 | AUTOCOMPAC-21-28 | 2026-10-29 | NUEVO | 2026-10-29 |  | 2.9 | 25.43333 | 3 | 23.55556 | 17.5
VIALE 26 | C-T1-04 |  | Concreto | VIGA CIMENTACION T1 EJE 11 ENTRE A Y F VC 16 | 2025-11-13 | 12/11/2025 12:00:00 AM |  | 28 | 21 | 27 | 128 | AUTOCOMPAC | 21 | AUTOCOMPAC-21-28 | 2026-10-29 | NUEVO | 2026-10-29 |  | 6 | 25.43333 | 3 | 23.55556 | 17.5
VIALE 26 | C-T1-04 |  | Concreto | VIGA CIMENTACION T1 EJE 11 ENTRE A Y F VC 16 | 2025-11-13 | 12/11/2025 12:00:00 AM |  | 28 | 21 | 25.4 | 121 | AUTOCOMPAC | 21 | AUTOCOMPAC-21-28 | 2026-10-29 | NUEVO | 2026-10-29 |  | 4.4 | 25.43333 | 3 | 23.55556 | 17.5
VIALE 26 | C-T1-05 |  | Concreto | VIGA CIMENTACION T1 EJE 09 ENTRE J Y H VC 16, VC 04 | 2025-11-13 | 12/11/2025 12:00:00 AM |  | 28 | 21 | 25.6 | 122 | AUTOCOMPAC | 21 | AUTOCOMPAC-21-28 | 2026-10-29 | NUEVO | 2026-10-29 |  | 4.6 | 24.83333 | 3 | 24.34444 | 17.5
VIALE 26 | C-T1-05 |  | Concreto | VIGA CIMENTACION T1 EJE 09 ENTRE J Y H VC 16, VC 04 | 2025-11-13 | 12/11/2025 12:00:00 AM |  | 28 | 21 | 23.7 | 113 | AUTOCOMPAC | 21 | AUTOCOMPAC-21-28 | 2026-10-29 | NUEVO | 2026-10-29 |  | 2.7 | 24.83333 | 3 | 24.34444 | 17.5
VIALE 26 | C-T1-05 |  | Concreto | VIGA CIMENTACION T1 EJE 09 ENTRE J Y H VC 16, VC 04 | 2025-11-13 | 12/11/2025 12:00:00 AM |  | 28 | 21 | 25.2 | 120 | AUTOCOMPAC | 21 | AUTOCOMPAC-21-28 | 2026-10-29 | NUEVO | 2026-10-29 |  | 4.2 | 24.83333 | 3 | 24.34444 | 17.5
VIALE 26 | C-T1-02 |  | Concreto | VIGA CIMENTACION T1 EJE 12 ENTRE A Y D VC 17, VC 11 | 2025-11-08 | 12/6/2025 12:00:00 AM |  | 28 | 21 | 23.6 | 112 | AUTOCOMPAC | 21 | AUTOCOMPAC-21-28 | 2026-10-29 | NUEVO | 2026-10-29 |  | 2.6 | 23.96667 | 3 | 24.74444 | 17.5
VIALE 26 | C-T1-02 |  | Concreto | VIGA CIMENTACION T1 EJE 12 ENTRE A Y D VC 17, VC 11 | 2025-11-08 | 12/6/2025 12:00:00 AM |  | 28 | 21 | 25 | 119 | AUTOCOMPAC | 21 | AUTOCOMPAC-21-28 | 2026-10-29 | NUEVO | 2026-10-29 |  | 4 | 23.96667 | 3 | 24.74444 | 17.5
VIALE 26 | C-T1-02 |  | Concreto | VIGA CIMENTACION T1 EJE 12 ENTRE A Y D VC 17, VC 11 | 2025-11-08 | 12/6/2025 12:00:00 AM |  | 28 | 21 | 23.3 | 111 | AUTOCOMPAC | 21 | AUTOCOMPAC-21-28 | 2026-10-29 | NUEVO | 2026-10-29 |  | 2.3 | 23.96667 | 3 | 24.74444 | 17.5
VIALE 26 | C-T1-03 |  | Concreto | VIGA CIMENTACION T1 EJE 12 ENTRE I Y J VC 17, VC 01 | 2025-11-08 | 12/6/2025 12:00:00 AM |  | 28 | 21 | 24.9 | 118 | AUTOCOMPAC | 21 | AUTOCOMPAC-21-28 | 2026-10-29 | NUEVO | 2026-10-29 |  | 3.9 | 24.8 | 3 | 24.53333 | 17.5
VIALE 26 | C-T1-03 |  | Concreto | VIGA CIMENTACION T1 EJE 12 ENTRE I Y J VC 17, VC 01 | 2025-11-08 | 12/6/2025 12:00:00 AM |  | 28 | 21 | 23.3 | 111 | AUTOCOMPAC | 21 | AUTOCOMPAC-21-28 | 2026-10-29 | NUEVO | 2026-10-29 |  | 2.3 | 24.8 | 3 | 24.53333 | 17.5
VIALE 26 | C-T1-03 |  | Concreto | VIGA CIMENTACION T1 EJE 12 ENTRE I Y J VC 17, VC 01 | 2025-11-08 | 12/6/2025 12:00:00 AM |  | 28 | 21 | 26.2 | 124 | AUTOCOMPAC | 21 | AUTOCOMPAC-21-28 | 2026-10-29 | NUEVO | 2026-10-29 |  | 5.2 | 24.8 | 3 | 24.53333 | 17.5
VIALE 26 | C-T2-10 |  | Concreto | PLACA CIMENTACION EJE 11 AL 13 ENTRE A Y D | 2025-11-07 | 12/5/2025 12:00:00 AM |  | 28 | 21 | 21.7 | 103 | PLACA | 21 | PLACA-21-28 | 2026-10-29 | NUEVO | 2026-10-29 | 21 | 0.7 | 21.83333 | 3 | 23.53333 | 17.5
VIALE 26 | C-T2-10 |  | Concreto | PLACA CIMENTACION EJE 11 AL 13 ENTRE A Y D | 2025-11-07 | 12/5/2025 12:00:00 AM |  | 28 | 21 | 22 | 105 | PLACA | 21 | PLACA-21-28 | 2026-10-29 | NUEVO | 2026-10-29 | 21 | 1 | 21.83333 | 3 | 23.53333 | 17.5
VIALE 26 | C-T2-10 |  | Concreto | PLACA CIMENTACION EJE 11 AL 13 ENTRE A Y D | 2025-11-07 | 12/5/2025 12:00:00 AM |  | 28 | 21 | 21.8 | 104 | PLACA | 21 | PLACA-21-28 | 2026-10-29 | NUEVO | 2026-10-29 | 21 | 0.8 | 21.83333 | 3 | 23.53333 | 17.5
VIALE 26 | C-T2 09 |  | Concreto | PLACA CONTRAPISO EJE 6 A 9 ENTRE A-D | 2025-11-01 | 11/29/2025 12:00:00 AM |  | 28 | 21 | 24.1 | 115 | PLACA | 21 | PLACA-21-28 | 2026-10-29 | NUEVO | 2026-10-29 | 21 | 3.1 | 26.13333 | 3 | 24.25556 | 17.5
VIALE 26 | C-T2 09 |  | Concreto | PLACA CONTRAPISO EJE 6 A 9 ENTRE A-D | 2025-11-01 | 11/29/2025 12:00:00 AM |  | 28 | 21 | 27.2 | 129 | PLACA | 21 | PLACA-21-28 | 2026-10-29 | NUEVO | 2026-10-29 | 21 | 6.2 | 26.13333 | 3 | 24.25556 | 17.5
VIALE 26 | C-T2 09 |  | Concreto | PLACA CONTRAPISO EJE 6 A 9 ENTRE A-D | 2025-11-01 | 11/29/2025 12:00:00 AM |  | 28 | 21 | 27.1 | 129 | PLACA | 21 | PLACA-21-28 | 2026-10-29 | NUEVO | 2026-10-29 | 21 | 6.1 | 26.13333 | 3 | 24.25556 | 17.5
VIALE 26 | C-T2 07 |  | Concreto | EJE 13 ENTRE C-H, VC-24, VC-10, VC-04 | 2025-10-29 | 11/26/2025 12:00:00 AM |  | 28 | 21 | 24 | 114 | OTRO | 21 | OTRO-21-28 | 2026-10-29 | NUEVO | 2026-10-29 |  | 3 | 23.83333 | 3 | 23.93333 | 17.5
VIALE 26 | C-T2 07 |  | Concreto | EJE 13 ENTRE C-H, VC-24, VC-10, VC-04 | 2025-10-29 | 11/26/2025 12:00:00 AM |  | 28 | 21 | 23.3 | 111 | OTRO | 21 | OTRO-21-28 | 2026-10-29 | NUEVO | 2026-10-29 |  | 2.3 | 23.83333 | 3 | 23.93333 | 17.5
VIALE 26 | C-T2 07 |  | Concreto | EJE 13 ENTRE C-H, VC-24, VC-10, VC-04 | 2025-10-29 | 11/26/2025 12:00:00 AM |  | 28 | 21 | 24.2 | 115 | OTRO | 21 | OTRO-21-28 | 2026-10-29 | NUEVO | 2026-10-29 |  | 3.2 | 23.83333 | 3 | 23.93333 | 17.5
VIALE 26 | C-T2 08 |  | Concreto | PLACA CONTRAPISO EJE 1 A 5 ENTRE A-J | 2025-10-29 | 11/26/2025 12:00:00 AM |  | 28 | 21 | 25.1 | 120 | PLACA | 21 | PLACA-21-28 | 2026-10-29 | NUEVO | 2026-10-29 | 21 | 4.1 | 25.16667 | 3 | 25.04444 | 17.5
VIALE 26 | C-T2 08 |  | Concreto | PLACA CONTRAPISO EJE 1 A 5 ENTRE A-J | 2025-10-29 | 11/26/2025 12:00:00 AM |  | 28 | 21 | 25.3 | 120 | PLACA | 21 | PLACA-21-28 | 2026-10-29 | NUEVO | 2026-10-29 | 21 | 4.3 | 25.16667 | 3 | 25.04444 | 17.5
VIALE 26 | C-T2 08 |  | Concreto | PLACA CONTRAPISO EJE 1 A 5 ENTRE A-J | 2025-10-29 | 11/26/2025 12:00:00 AM |  | 28 | 21 | 25.1 | 119 | PLACA | 21 | PLACA-21-28 | 2026-10-29 | NUEVO | 2026-10-29 | 21 | 4.1 | 25.16667 | 3 | 25.04444 | 17.5
VIALE 26 | C-T2 05 |  | Concreto | V.C Torre 2 Eje 10 entrre H y J | 2025-10-23 | 11/20/2025 12:00:00 AM |  | 28 | 21 | 24.6 | 117 | OTRO | 21 | OTRO-21-28 | 2026-10-29 | NUEVO | 2026-10-29 |  | 3.6 | 20.13333 | 3 | 23.04444 | 17.5
VIALE 26 | C-T2 05 |  | Concreto | V.C Torre 2 Eje 10 entrre H y J | 2025-10-23 | 11/20/2025 12:00:00 AM |  | 28 | 21 | 22.5 | 107 | OTRO | 21 | OTRO-21-28 | 2026-10-29 | NUEVO | 2026-10-29 |  | 1.5 | 20.13333 | 3 | 23.04444 | 17.5
VIALE 26 | C-T2 05 |  | Concreto | V.C Torre 2 Eje 10 entrre H y J | 2025-10-23 | 11/20/2025 12:00:00 AM |  | 28 | 21 | 13.3 | 63 | OTRO | 21 | OTRO-21-28 | 2026-10-29 | NUEVO | 2026-10-29 |  | -7.7 | 20.13333 | 3 | 23.04444 | 17.5
VIALE 26 | C-T2 06 |  | Concreto | V.C Torre 2 Eje 12 entrre A y C | 2025-10-23 | 11/20/2025 12:00:00 AM |  | 28 | 21 | 25.6 | 122 | OTRO | 21 | OTRO-21-28 | 2026-10-29 | NUEVO | 2026-10-29 |  | 4.6 | 25.6 | 3 | 23.63333 | 17.5
VIALE 26 | C-T2 06 |  | Concreto | V.C Torre 2 Eje 12 entrre A y C | 2025-10-23 | 11/20/2025 12:00:00 AM |  | 28 | 21 | 23.8 | 114 | OTRO | 21 | OTRO-21-28 | 2026-10-29 | NUEVO | 2026-10-29 |  | 2.8 | 25.6 | 3 | 23.63333 | 17.5
VIALE 26 | C-T2 06 |  | Concreto | V.C Torre 2 Eje 12 entrre A y C | 2025-10-23 | 11/20/2025 12:00:00 AM |  | 28 | 21 | 27.4 | 130 | OTRO | 21 | OTRO-21-28 | 2026-10-29 | NUEVO | 2026-10-29 |  | 6.4 | 25.6 | 3 | 23.63333 | 17.5
VIALE 26 | C-T1 01 |  | Concreto | Torre 1 (cim. fosos ascensores) | 2025-10-18 | 11/15/2025 12:00:00 AM |  | 28 | 21 | 46.6 | 222 | AUTOCOMPAC | 21 | AUTOCOMPAC-21-28 | 2026-10-29 | NUEVO | 2026-10-29 |  | 25.6 | 45.5 | 3 | 30.41111 | 17.5
VIALE 26 | C-T1 01 |  | Concreto | Torre 1 (cim. fosos ascensores) | 2025-10-18 | 11/15/2025 12:00:00 AM |  | 28 | 21 | 44.8 | 213 | AUTOCOMPAC | 21 | AUTOCOMPAC-21-28 | 2026-10-29 | NUEVO | 2026-10-29 |  | 23.8 | 45.5 | 3 | 30.41111 | 17.5
VIALE 26 | C-T1 01 |  | Concreto | Torre 1 (cim. fosos ascensores) | 2025-10-18 | 11/15/2025 12:00:00 AM |  | 28 | 21 | 45.1 | 215 | AUTOCOMPAC | 21 | AUTOCOMPAC-21-28 | 2026-10-29 | NUEVO | 2026-10-29 |  | 24.1 | 45.5 | 3 | 30.41111 | 17.5
VIALE 26 | C-T2 03 |  | Concreto | VC-24 (eje 7 entre J-H) | 2025-10-16 | 11/13/2025 12:00:00 AM |  | 28 | 21 | 21.5 | 102 | OTRO | 21 | OTRO-21-28 | 2026-10-29 | NUEVO | 2026-10-29 |  | 0.5 | 20.63333 | 3 | 30.57778 | 17.5
VIALE 26 | C-T2 03 |  | Concreto | VC-24 (eje 7 entre J-H) | 2025-10-16 | 11/13/2025 12:00:00 AM |  | 28 | 21 | 19.7 | 94 | OTRO | 21 | OTRO-21-28 | 2026-10-29 | NUEVO | 2026-10-29 |  | -1.3 | 20.63333 | 3 | 30.57778 | 17.5
VIALE 26 | C-T2 03 |  | Concreto | VC-24 (eje 7 entre J-H) | 2025-10-16 | 11/13/2025 12:00:00 AM |  | 28 | 21 | 20.7 | 98 | OTRO | 21 | OTRO-21-28 | 2026-10-29 | NUEVO | 2026-10-29 |  | -0.3 | 20.63333 | 3 | 30.57778 | 17.5
VIALE 26 | C-T2 04 |  | Concreto | VC-26 (A-D) | 2025-10-16 | 11/13/2025 12:00:00 AM |  | 28 | 21 | 24.5 | 117 | OTRO | 21 | OTRO-21-28 | 2026-10-29 | NUEVO | 2026-10-29 |  | 3.5 | 24.03333 | 3 | 30.05556 | 17.5
VIALE 26 | C-T2 04 |  | Concreto | VC-26 (A-D) | 2025-10-16 | 11/13/2025 12:00:00 AM |  | 28 | 21 | 24.6 | 117 | OTRO | 21 | OTRO-21-28 | 2026-10-29 | NUEVO | 2026-10-29 |  | 3.6 | 24.03333 | 3 | 30.05556 | 17.5
VIALE 26 | C-T2 04 |  | Concreto | VC-26 (A-D) | 2025-10-16 | 11/13/2025 12:00:00 AM |  | 28 | 21 | 23 | 110 | OTRO | 21 | OTRO-21-28 | 2026-10-29 | NUEVO | 2026-10-29 |  | 2 | 24.03333 | 3 | 30.05556 | 17.5
VIALE 26 | C-T2 01 |  | Concreto | VC-21 (F-J), VC-05 (1-3), VC-22 (D-F) | 2025-10-08 | 11/5/2025 12:00:00 AM |  | 28 | 21 | 24.2 | 115 | OTRO | 21 | OTRO-21-28 | 2026-10-29 | NUEVO | 2026-10-29 |  | 3.2 | 23.53333 | 3 | 22.73333 | 17.5
VIALE 26 | C-T2 01 |  | Concreto | VC-21 (F-J), VC-05 (1-3), VC-22 (D-F) | 2025-10-08 | 11/5/2025 12:00:00 AM |  | 28 | 21 | 23.9 | 114 | OTRO | 21 | OTRO-21-28 | 2026-10-29 | NUEVO | 2026-10-29 |  | 2.9 | 23.53333 | 3 | 22.73333 | 17.5
VIALE 26 | C-T2 01 |  | Concreto | VC-21 (F-J), VC-05 (1-3), VC-22 (D-F) | 2025-10-08 | 11/5/2025 12:00:00 AM |  | 28 | 21 | 22.5 | 107 | OTRO | 21 | OTRO-21-28 | 2026-10-29 | NUEVO | 2026-10-29 |  | 1.5 | 23.53333 | 3 | 22.73333 | 17.5
VIALE 26 | C-T2 02 |  | Concreto | VC-20 (A-B), VC-23 (B-D), VC-01 (2-4), VC-24 y VC-26 (F-J), VC-14 (1-2), VC-15 (2-3) | 2025-10-08 | 11/5/2025 12:00:00 AM |  | 28 | 21 | 22.5 | 107 | OTRO | 21 | OTRO-21-28 | 2026-10-29 | NUEVO | 2026-10-29 |  | 1.5 | 21.73333 | 3 | 23.1 | 17.5
VIALE 26 | C-T2 02 |  | Concreto | VC-20 (A-B), VC-23 (B-D), VC-01 (2-4), VC-24 y VC-26 (F-J), VC-14 (1-2), VC-15 (2-3) | 2025-10-08 | 11/5/2025 12:00:00 AM |  | 28 | 21 | 20.8 | 99 | OTRO | 21 | OTRO-21-28 | 2026-10-29 | NUEVO | 2026-10-29 |  | -0.2 | 21.73333 | 3 | 23.1 | 17.5
VIALE 26 | C-T2 02 |  | Concreto | VC-20 (A-B), VC-23 (B-D), VC-01 (2-4), VC-24 y VC-26 (F-J), VC-14 (1-2), VC-15 (2-3) | 2025-10-08 | 11/5/2025 12:00:00 AM |  | 28 | 21 | 21.9 | 104 | OTRO | 21 | OTRO-21-28 | 2026-10-29 | NUEVO | 2026-10-29 |  | 0.9 | 21.73333 | 3 | 23.1 | 17.5
VIALE 26 | P191 |  | Concreto | Dado torregrua | 2025-09-29 | 10/27/2025 12:00:00 AM |  | 28 | 21 | 30.1 | 143 | OTRO | 21 | OTRO-21-28 | 2026-10-29 | NUEVO | 2026-10-29 |  | 9.1 | 29.93333 | 3 | 25.06667 | 17.5
VIALE 26 | P191 |  | Concreto | Dado torregrua | 2025-09-29 | 10/27/2025 12:00:00 AM |  | 28 | 21 | 30.4 | 145 | OTRO | 21 | OTRO-21-28 | 2026-10-29 | NUEVO | 2026-10-29 |  | 9.4 | 29.93333 | 3 | 25.06667 | 17.5
VIALE 26 | P191 |  | Concreto | Dado torregrua | 2025-09-29 | 10/27/2025 12:00:00 AM |  | 28 | 21 | 29.3 | 140 | OTRO | 21 | OTRO-21-28 | 2026-10-29 | NUEVO | 2026-10-29 |  | 8.3 | 29.93333 | 3 | 25.06667 | 17.5
VIALE 26 | P113 |  | Concreto | Tapa tanque suministro | 2025-07-24 | 8/21/2025 12:00:00 AM |  | 28 | 21 | 45.7 | 218 | AUTOCOMPAC | 21 | AUTOCOMPAC-21-28 | 2026-10-29 | NUEVO | 2026-10-29 |  | 24.7 | 42.9 | 3 | 31.52222 | 17.5
VIALE 26 | P113 |  | Concreto | Tapa tanque suministro | 2025-07-24 | 8/21/2025 12:00:00 AM |  | 28 | 21 | 39 | 186 | AUTOCOMPAC | 21 | AUTOCOMPAC-21-28 | 2026-10-29 | NUEVO | 2026-10-29 |  | 18 | 42.9 | 3 | 31.52222 | 17.5
VIALE 26 | P113 |  | Concreto | Tapa tanque suministro | 2025-07-24 | 8/21/2025 12:00:00 AM |  | 28 | 21 | 44 | 209 | AUTOCOMPAC | 21 | AUTOCOMPAC-21-28 | 2026-10-29 | NUEVO | 2026-10-29 |  | 23 | 42.9 | 3 | 31.52222 | 17.5
VIALE 26 | P97 |  | Concreto | Tapa cubierta tanque potable | 2025-07-10 | 8/7/2025 12:00:00 AM |  | 28 | 21 | 63.2 | 301 | AUTOCOMPAC | 21 | AUTOCOMPAC-21-28 | 2026-10-29 | NUEVO | 2026-10-29 |  | 42.2 | 60.76667 | 3 | 44.53333 | 17.5
VIALE 26 | P97 |  | Concreto | Tapa cubierta tanque potable | 2025-07-10 | 8/7/2025 12:00:00 AM |  | 28 | 21 | 59 | 281 | AUTOCOMPAC | 21 | AUTOCOMPAC-21-28 | 2026-10-29 | NUEVO | 2026-10-29 |  | 38 | 60.76667 | 3 | 44.53333 | 17.5
VIALE 26 | P97 |  | Concreto | Tapa cubierta tanque potable | 2025-07-10 | 8/7/2025 12:00:00 AM |  | 28 | 21 | 60.1 | 286 | AUTOCOMPAC | 21 | AUTOCOMPAC-21-28 | 2026-10-29 | NUEVO | 2026-10-29 |  | 39.1 | 60.76667 | 3 | 44.53333 | 17.5
VIALE 26 | P198 |  | Concreto | Torre 1 Pilote 15 (adicinal) | 2025-10-23 | 11/20/2025 12:00:00 AM |  | 28 | 24.5 | 33.2 | 135 | TREMIE | 28 | TREMIE-28-28 | 2026-10-29 | NUEVO | 2026-10-29 | 28 | 8.7 | 33.5 | 3 | 38.18889 | 21
VIALE 26 | P198 |  | Concreto | Torre 1 Pilote 15 (adicinal) | 2025-10-23 | 11/20/2025 12:00:00 AM |  | 28 | 24.5 | 34.2 | 140 | TREMIE | 28 | TREMIE-28-28 | 2026-10-29 | NUEVO | 2026-10-29 | 28 | 9.7 | 33.5 | 3 | 38.18889 | 21
VIALE 26 | P198 |  | Concreto | Torre 1 Pilote 15 (adicinal) | 2025-10-23 | 11/20/2025 12:00:00 AM |  | 28 | 24.5 | 33.1 | 135 | TREMIE | 28 | TREMIE-28-28 | 2026-10-29 | NUEVO | 2026-10-29 | 28 | 8.6 | 33.5 | 3 | 38.18889 | 21
VIALE 26 | P199 |  | Concreto | Torre 1 Pilote 3 (adicinal) | 2025-10-23 | 11/20/2025 12:00:00 AM |  | 28 | 24.5 | 14 | 57 | TREMIE | 28 | TREMIE-28-28 | 2026-10-29 | NUEVO | 2026-10-29 | 28 | -10.5 | 21.96667 | 3 | 32.4 | 21
VIALE 26 | P199 |  | Concreto | Torre 1 Pilote 3 (adicinal) | 2025-10-23 | 11/20/2025 12:00:00 AM |  | 28 | 24.5 | 27.1 | 111 | TREMIE | 28 | TREMIE-28-28 | 2026-10-29 | NUEVO | 2026-10-29 | 28 | 2.6 | 21.96667 | 3 | 32.4 | 21
VIALE 26 | P199 |  | Concreto | Torre 1 Pilote 3 (adicinal) | 2025-10-23 | 11/20/2025 12:00:00 AM |  | 28 | 24.5 | 24.8 | 101 | TREMIE | 28 | TREMIE-28-28 | 2026-10-29 | NUEVO | 2026-10-29 | 28 | 0.3 | 21.96667 | 3 | 32.4 | 21
VIALE 26 | P197 |  | Concreto | Torre 1 Pilote 2 (adicinal) | 2025-10-22 | 11/19/2025 12:00:00 AM |  | 28 | 24.5 | 29.1 | 119 | TREMIE | 28 | TREMIE-28-28 | 2026-10-29 | NUEVO | 2026-10-29 | 28 | 4.6 | 30.93333 | 3 | 28.8 | 21
VIALE 26 | P197 |  | Concreto | Torre 1 Pilote 2 (adicinal) | 2025-10-22 | 11/19/2025 12:00:00 AM |  | 28 | 24.5 | 34.3 | 140 | TREMIE | 28 | TREMIE-28-28 | 2026-10-29 | NUEVO | 2026-10-29 | 28 | 9.8 | 30.93333 | 3 | 28.8 | 21
VIALE 26 | P197 |  | Concreto | Torre 1 Pilote 2 (adicinal) | 2025-10-22 | 11/19/2025 12:00:00 AM |  | 28 | 24.5 | 29.4 | 120 | TREMIE | 28 | TREMIE-28-28 | 2026-10-29 | NUEVO | 2026-10-29 | 28 | 4.9 | 30.93333 | 3 | 28.8 | 21
VIALE 26 | P196 |  | Concreto | Torre 1 Pilote 36 (adicinal) | 2025-10-21 | 11/18/2025 12:00:00 AM |  | 28 | 24.5 | 24.5 | 100 | TREMIE | 28 | TREMIE-28-28 | 2026-10-29 | NUEVO | 2026-10-29 | 28 | 0 | 24.13333 | 3 | 25.67778 | 21
VIALE 26 | P196 |  | Concreto | Torre 1 Pilote 36 (adicinal) | 2025-10-21 | 11/18/2025 12:00:00 AM |  | 28 | 24.5 | 24.4 | 100 | TREMIE | 28 | TREMIE-28-28 | 2026-10-29 | NUEVO | 2026-10-29 | 28 | -0.1 | 24.13333 | 3 | 25.67778 | 21
VIALE 26 | P196 |  | Concreto | Torre 1 Pilote 36 (adicinal) | 2025-10-21 | 11/18/2025 12:00:00 AM |  | 28 | 24.5 | 23.5 | 96 | TREMIE | 28 | TREMIE-28-28 | 2026-10-29 | NUEVO | 2026-10-29 | 28 | -1 | 24.13333 | 3 | 25.67778 | 21
VIALE 26 | P195 |  | Concreto | Torre 1 Pilote 21 (Adiciona) | 2025-10-17 | 11/14/2025 12:00:00 AM |  | 28 | 24.5 | 29.6 | 121 | TREMIE | 28 | TREMIE-28-28 | 2026-10-29 | NUEVO | 2026-10-29 | 28 | 5.1 | 28.6 | 3 | 27.88889 | 21
VIALE 26 | P195 |  | Concreto | Torre 1 Pilote 21 (Adiciona) | 2025-10-17 | 11/14/2025 12:00:00 AM |  | 28 | 24.5 | 27.7 | 113 | TREMIE | 28 | TREMIE-28-28 | 2026-10-29 | NUEVO | 2026-10-29 | 28 | 3.2 | 28.6 | 3 | 27.88889 | 21
VIALE 26 | P195 |  | Concreto | Torre 1 Pilote 21 (Adiciona) | 2025-10-17 | 11/14/2025 12:00:00 AM |  | 28 | 24.5 | 28.5 | 116 | TREMIE | 28 | TREMIE-28-28 | 2026-10-29 | NUEVO | 2026-10-29 | 28 | 4 | 28.6 | 3 | 27.88889 | 21
VIALE 26 | P194 |  | Concreto | Torre 1 Pilote 47 (adicinal) | 2025-10-16 | 11/13/2025 12:00:00 AM |  | 28 | 24.5 | 26.3 | 107 | TREMIE | 28 | TREMIE-28-28 | 2026-10-29 | NUEVO | 2026-10-29 | 28 | 1.8 | 25.66667 | 3 | 26.13333 | 21
VIALE 26 | P194 |  | Concreto | Torre 1 Pilote 47 (adicinal) | 2025-10-16 | 11/13/2025 12:00:00 AM |  | 28 | 24.5 | 25.4 | 104 | TREMIE | 28 | TREMIE-28-28 | 2026-10-29 | NUEVO | 2026-10-29 | 28 | 0.9 | 25.66667 | 3 | 26.13333 | 21
VIALE 26 | P194 |  | Concreto | Torre 1 Pilote 47 (adicinal) | 2025-10-16 | 11/13/2025 12:00:00 AM |  | 28 | 24.5 | 25.3 | 103 | TREMIE | 28 | TREMIE-28-28 | 2026-10-29 | NUEVO | 2026-10-29 | 28 | 0.8 | 25.66667 | 3 | 26.13333 | 21
VIALE 26 | P193 |  | Concreto | Torre 2 Pilote 39 (Adicional) | 2025-10-01 | 10/29/2025 12:00:00 AM |  | 28 | 24.5 | 24 | 98 | TREMIE | 28 | TREMIE-28-28 | 2026-10-29 | NUEVO | 2026-10-29 | 28 | -0.5 | 24.1 | 3 | 26.12222 | 21
VIALE 26 | P193 |  | Concreto | Torre 2 Pilote 39 (Adicional) | 2025-10-01 | 10/29/2025 12:00:00 AM |  | 28 | 24.5 | 23.6 | 96 | TREMIE | 28 | TREMIE-28-28 | 2026-10-29 | NUEVO | 2026-10-29 | 28 | -0.9 | 24.1 | 3 | 26.12222 | 21
VIALE 26 | P193 |  | Concreto | Torre 2 Pilote 39 (Adicional) | 2025-10-01 | 10/29/2025 12:00:00 AM |  | 28 | 24.5 | 24.7 | 101 | TREMIE | 28 | TREMIE-28-28 | 2026-10-29 | NUEVO | 2026-10-29 | 28 | 0.2 | 24.1 | 3 | 26.12222 | 21
VIALE 26 | P192 |  | Concreto | Torre 2 Pilote 74 (Adicional) | 2025-09-29 | 10/27/2025 12:00:00 AM |  | 28 | 24.5 | 23.1 | 94 | TREMIE | 28 | TREMIE-28-28 | 2026-10-29 | NUEVO | 2026-10-29 | 28 | -1.4 | 23.43333 | 3 | 24.4 | 21
VIALE 26 | P192 |  | Concreto | Torre 2 Pilote 74 (Adicional) | 2025-09-29 | 10/27/2025 12:00:00 AM |  | 28 | 24.5 | 23.4 | 96 | TREMIE | 28 | TREMIE-28-28 | 2026-10-29 | NUEVO | 2026-10-29 | 28 | -1.1 | 23.43333 | 3 | 24.4 | 21
VIALE 26 | P192 |  | Concreto | Torre 2 Pilote 74 (Adicional) | 2025-09-29 | 10/27/2025 12:00:00 AM |  | 28 | 24.5 | 23.8 | 97 | TREMIE | 28 | TREMIE-28-28 | 2026-10-29 | NUEVO | 2026-10-29 | 28 | -0.7 | 23.43333 | 3 | 24.4 | 21
VIALE 26 | P190 |  | Concreto | Torre 1 Pilote 04 | 2025-09-27 | 10/25/2025 12:00:00 AM |  | 28 | 24.5 | 28.5 | 116 | TREMIE | 28 | TREMIE-28-28 | 2026-10-29 | NUEVO | 2026-10-29 | 28 | 4 | 27.93333 | 3 | 25.15556 | 21
VIALE 26 | P190 |  | Concreto | Torre 1 Pilote 04 | 2025-09-27 | 10/25/2025 12:00:00 AM |  | 28 | 24.5 | 27.2 | 111 | TREMIE | 28 | TREMIE-28-28 | 2026-10-29 | NUEVO | 2026-10-29 | 28 | 2.7 | 27.93333 | 3 | 25.15556 | 21
VIALE 26 | P190 |  | Concreto | Torre 1 Pilote 04 | 2025-09-27 | 10/25/2025 12:00:00 AM |  | 28 | 24.5 | 28.1 | 114 | TREMIE | 28 | TREMIE-28-28 | 2026-10-29 | NUEVO | 2026-10-29 | 28 | 3.6 | 27.93333 | 3 | 25.15556 | 21
VIALE 26 | P189 |  | Concreto | Torre 1 Pilote 94 | 2025-09-25 | 10/23/2025 12:00:00 AM |  | 28 | 24.5 | 24.7 | 101 | TREMIE | 28 | TREMIE-28-28 | 2026-10-29 | NUEVO | 2026-10-29 | 28 | 0.2 | 25.4 | 3 | 25.58889 | 21
VIALE 26 | P189 |  | Concreto | Torre 1 Pilote 94 | 2025-09-25 | 10/23/2025 12:00:00 AM |  | 28 | 24.5 | 26.2 | 107 | TREMIE | 28 | TREMIE-28-28 | 2026-10-29 | NUEVO | 2026-10-29 | 28 | 1.7 | 25.4 | 3 | 25.58889 | 21
VIALE 26 | P189 |  | Concreto | Torre 1 Pilote 94 | 2025-09-25 | 10/23/2025 12:00:00 AM |  | 28 | 24.5 | 25.3 | 103 | TREMIE | 28 | TREMIE-28-28 | 2026-10-29 | NUEVO | 2026-10-29 | 28 | 0.8 | 25.4 | 3 | 25.58889 | 21
VIALE 26 | P188 |  | Concreto | Torre 1 Pilote 17 | 2025-09-24 | 10/22/2025 12:00:00 AM |  | 28 | 24.5 | 27.6 | 112 | TREMIE | 28 | TREMIE-28-28 | 2026-10-29 | NUEVO | 2026-10-29 | 28 | 3.1 | 28.3 | 3 | 27.21111 | 21
VIALE 26 | P188 |  | Concreto | Torre 1 Pilote 17 | 2025-09-24 | 10/22/2025 12:00:00 AM |  | 28 | 24.5 | 30 | 122 | TREMIE | 28 | TREMIE-28-28 | 2026-10-29 | NUEVO | 2026-10-29 | 28 | 5.5 | 28.3 | 3 | 27.21111 | 21
VIALE 26 | P188 |  | Concreto | Torre 1 Pilote 17 | 2025-09-24 | 10/22/2025 12:00:00 AM |  | 28 | 24.5 | 27.3 | 112 | TREMIE | 28 | TREMIE-28-28 | 2026-10-29 | NUEVO | 2026-10-29 | 28 | 2.8 | 28.3 | 3 | 27.21111 | 21
VIALE 26 | P187 |  | Concreto | Torre 1 Pilote 18 | 2025-09-22 | 10/20/2025 12:00:00 AM |  | 28 | 24.5 | 27.7 | 113 | TREMIE | 28 | TREMIE-28-28 | 2026-10-29 | NUEVO | 2026-10-29 | 28 | 3.2 | 27.53333 | 3 | 27.07778 | 21
VIALE 26 | P187 |  | Concreto | Torre 1 Pilote 18 | 2025-09-22 | 10/20/2025 12:00:00 AM |  | 28 | 24.5 | 29.2 | 119 | TREMIE | 28 | TREMIE-28-28 | 2026-10-29 | NUEVO | 2026-10-29 | 28 | 4.7 | 27.53333 | 3 | 27.07778 | 21
VIALE 26 | P187 |  | Concreto | Torre 1 Pilote 18 | 2025-09-22 | 10/20/2025 12:00:00 AM |  | 28 | 24.5 | 25.7 | 105 | TREMIE | 28 | TREMIE-28-28 | 2026-10-29 | NUEVO | 2026-10-29 | 28 | 1.2 | 27.53333 | 3 | 27.07778 | 21
VIALE 26 | P186 |  | Concreto | Torre 1 Pilote 95 | 2025-09-19 | 10/17/2025 12:00:00 AM |  | 28 | 24.5 | 26.8 | 109 | TREMIE | 28 | TREMIE-28-28 | 2026-10-29 | NUEVO | 2026-10-29 | 28 | 2.3 | 27.86667 | 3 | 27.9 | 21
VIALE 26 | P186 |  | Concreto | Torre 1 Pilote 95 | 2025-09-19 | 10/17/2025 12:00:00 AM |  | 28 | 24.5 | 27.8 | 113 | TREMIE | 28 | TREMIE-28-28 | 2026-10-29 | NUEVO | 2026-10-29 | 28 | 3.3 | 27.86667 | 3 | 27.9 | 21
VIALE 26 | P186 |  | Concreto | Torre 1 Pilote 95 | 2025-09-19 | 10/17/2025 12:00:00 AM |  | 28 | 24.5 | 29 | 118 | TREMIE | 28 | TREMIE-28-28 | 2026-10-29 | NUEVO | 2026-10-29 | 28 | 4.5 | 27.86667 | 3 | 27.9 | 21
VIALE 26 | P185 |  | Concreto | Torre 1 Pilote 26 | 2025-09-18 | 10/16/2025 12:00:00 AM |  | 28 | 24.5 | 30 | 122 | TREMIE | 28 | TREMIE-28-28 | 2026-10-29 | NUEVO | 2026-10-29 | 28 | 5.5 | 28.33333 | 3 | 27.91111 | 21
VIALE 26 | P185 |  | Concreto | Torre 1 Pilote 26 | 2025-09-18 | 10/16/2025 12:00:00 AM |  | 28 | 24.5 | 27.5 | 112 | TREMIE | 28 | TREMIE-28-28 | 2026-10-29 | NUEVO | 2026-10-29 | 28 | 3 | 28.33333 | 3 | 27.91111 | 21
VIALE 26 | P185 |  | Concreto | Torre 1 Pilote 26 | 2025-09-18 | 10/16/2025 12:00:00 AM |  | 28 | 24.5 | 27.5 | 112 | TREMIE | 28 | TREMIE-28-28 | 2026-10-29 | NUEVO | 2026-10-29 | 28 | 3 | 28.33333 | 3 | 27.91111 | 21
VIALE 26 | P183 |  | Concreto | Torre 1 Pilote 19 | 2025-09-16 | 10/14/2025 12:00:00 AM |  | 28 | 24.5 | 24.3 | 99 | TREMIE | 28 | TREMIE-28-28 | 2026-10-29 | NUEVO | 2026-10-29 | 28 | -0.2 | 24.26667 | 3 | 26.82222 | 21
VIALE 26 | P183 |  | Concreto | Torre 1 Pilote 19 | 2025-09-16 | 10/14/2025 12:00:00 AM |  | 28 | 24.5 | 24.1 | 98 | TREMIE | 28 | TREMIE-28-28 | 2026-10-29 | NUEVO | 2026-10-29 | 28 | -0.4 | 24.26667 | 3 | 26.82222 | 21
VIALE 26 | P183 |  | Concreto | Torre 1 Pilote 19 | 2025-09-16 | 10/14/2025 12:00:00 AM |  | 28 | 24.5 | 24.4 | 100 | TREMIE | 28 | TREMIE-28-28 | 2026-10-29 | NUEVO | 2026-10-29 | 28 | -0.1 | 24.26667 | 3 | 26.82222 | 21
VIALE 26 | P184 |  | Concreto | Torre 1 Pilote 27 | 2025-09-16 | 10/14/2025 12:00:00 AM |  | 28 | 24.5 | 24 | 98 | TREMIE | 28 | TREMIE-28-28 | 2026-10-29 | NUEVO | 2026-10-29 | 28 | -0.5 | 35.8 | 3 | 29.46667 | 21
VIALE 26 | P184 |  | Concreto | Torre 1 Pilote 27 | 2025-09-16 | 10/14/2025 12:00:00 AM |  | 28 | 24.5 | 57.8 | 236 | TREMIE | 28 | TREMIE-28-28 | 2026-10-29 | NUEVO | 2026-10-29 | 28 | 33.3 | 35.8 | 3 | 29.46667 | 21
VIALE 26 | P184 |  | Concreto | Torre 1 Pilote 27 | 2025-09-16 | 10/14/2025 12:00:00 AM |  | 28 | 24.5 | 25.6 | 104 | TREMIE | 28 | TREMIE-28-28 | 2026-10-29 | NUEVO | 2026-10-29 | 28 | 1.1 | 35.8 | 3 | 29.46667 | 21
VIALE 26 | P182 |  | Concreto | Torre 1 Pilote 16 | 2025-09-15 | 10/13/2025 12:00:00 AM |  | 28 | 24.5 | 30.5 | 124 | TREMIE | 28 | TREMIE-28-28 | 2026-10-29 | NUEVO | 2026-10-29 | 28 | 6 | 28.4 | 3 | 29.48889 | 21
VIALE 26 | P182 |  | Concreto | Torre 1 Pilote 16 | 2025-09-15 | 10/13/2025 12:00:00 AM |  | 28 | 24.5 | 29.7 | 121 | TREMIE | 28 | TREMIE-28-28 | 2026-10-29 | NUEVO | 2026-10-29 | 28 | 5.2 | 28.4 | 3 | 29.48889 | 21
VIALE 26 | P182 |  | Concreto | Torre 1 Pilote 16 | 2025-09-15 | 10/13/2025 12:00:00 AM |  | 28 | 24.5 | 25 | 102 | TREMIE | 28 | TREMIE-28-28 | 2026-10-29 | NUEVO | 2026-10-29 | 28 | 0.5 | 28.4 | 3 | 29.48889 | 21
VIALE 26 | P181 |  | Concreto | Torre 1 Pilote 05 | 2025-09-13 | 10/11/2025 12:00:00 AM |  | 28 | 24.5 | 25.3 | 103 | TREMIE | 28 | TREMIE-28-28 | 2026-10-29 | NUEVO | 2026-10-29 | 28 | 0.8 | 24.6 | 3 | 29.6 | 21
VIALE 26 | P181 |  | Concreto | Torre 1 Pilote 05 | 2025-09-13 | 10/11/2025 12:00:00 AM |  | 28 | 24.5 | 24 | 98 | TREMIE | 28 | TREMIE-28-28 | 2026-10-29 | NUEVO | 2026-10-29 | 28 | -0.5 | 24.6 | 3 | 29.6 | 21
VIALE 26 | P181 |  | Concreto | Torre 1 Pilote 05 | 2025-09-13 | 10/11/2025 12:00:00 AM |  | 28 | 24.5 | 24.5 | 100 | TREMIE | 28 | TREMIE-28-28 | 2026-10-29 | NUEVO | 2026-10-29 | 28 | 0 | 24.6 | 3 | 29.6 | 21
VIALE 26 | P179 |  | Concreto | Torre 1 Pilote 37 | 2025-09-12 | 10/10/2025 12:00:00 AM |  | 28 | 24.5 | 27.3 | 111 | TREMIE | 28 | TREMIE-28-28 | 2026-10-29 | NUEVO | 2026-10-29 | 28 | 2.8 | 30.53333 | 3 | 27.84444 | 21
VIALE 26 | P179 |  | Concreto | Torre 1 Pilote 37 | 2025-09-12 | 10/10/2025 12:00:00 AM |  | 28 | 24.5 | 30.5 | 124 | TREMIE | 28 | TREMIE-28-28 | 2026-10-29 | NUEVO | 2026-10-29 | 28 | 6 | 30.53333 | 3 | 27.84444 | 21
VIALE 26 | P179 |  | Concreto | Torre 1 Pilote 37 | 2025-09-12 | 10/10/2025 12:00:00 AM |  | 28 | 24.5 | 33.8 | 138 | TREMIE | 28 | TREMIE-28-28 | 2026-10-29 | NUEVO | 2026-10-29 | 28 | 9.3 | 30.53333 | 3 | 27.84444 | 21
VIALE 26 | P180 |  | Concreto | Torre 1 Pilote 83 | 2025-09-12 | 10/10/2025 12:00:00 AM |  | 28 | 24.5 | 26.2 | 107 | TREMIE | 28 | TREMIE-28-28 | 2026-10-29 | NUEVO | 2026-10-29 | 28 | 1.7 | 29.66667 | 3 | 28.26667 | 21
VIALE 26 | P180 |  | Concreto | Torre 1 Pilote 83 | 2025-09-12 | 10/10/2025 12:00:00 AM |  | 28 | 24.5 | 30.7 | 125 | TREMIE | 28 | TREMIE-28-28 | 2026-10-29 | NUEVO | 2026-10-29 | 28 | 6.2 | 29.66667 | 3 | 28.26667 | 21
VIALE 26 | P180 |  | Concreto | Torre 1 Pilote 83 | 2025-09-12 | 10/10/2025 12:00:00 AM |  | 28 | 24.5 | 32.1 | 131 | TREMIE | 28 | TREMIE-28-28 | 2026-10-29 | NUEVO | 2026-10-29 | 28 | 7.6 | 29.66667 | 3 | 28.26667 | 21
VIALE 26 | P177 |  | Concreto | Torre 2 Pilote 60 (Adicional) | 2025-09-11 | 10/9/2025 12:00:00 AM |  | 28 | 24.5 | 31.1 | 127 | TREMIE | 28 | TREMIE-28-28 | 2026-10-29 | NUEVO | 2026-10-29 | 28 | 6.6 | 29.13333 | 3 | 29.77778 | 21
VIALE 26 | P177 |  | Concreto | Torre 2 Pilote 60 (Adicional) | 2025-09-11 | 10/9/2025 12:00:00 AM |  | 28 | 24.5 | 32.3 | 132 | TREMIE | 28 | TREMIE-28-28 | 2026-10-29 | NUEVO | 2026-10-29 | 28 | 7.8 | 29.13333 | 3 | 29.77778 | 21
VIALE 26 | P177 |  | Concreto | Torre 2 Pilote 60 (Adicional) | 2025-09-11 | 10/9/2025 12:00:00 AM |  | 28 | 24.5 | 24 | 98 | TREMIE | 28 | TREMIE-28-28 | 2026-10-29 | NUEVO | 2026-10-29 | 28 | -0.5 | 29.13333 | 3 | 29.77778 | 21
VIALE 26 | P178 |  | Concreto | Torre 2 Pilote 53 (Adicional) | 2025-09-11 | 10/9/2025 12:00:00 AM |  | 28 | 24.5 | 21 | 86 | TREMIE | 28 | TREMIE-28-28 | 2026-10-29 | NUEVO | 2026-10-29 | 28 | -3.5 | 24.26667 | 3 | 27.68889 | 21
VIALE 26 | P178 |  | Concreto | Torre 2 Pilote 53 (Adicional) | 2025-09-11 | 10/9/2025 12:00:00 AM |  | 28 | 24.5 | 26.9 | 110 | TREMIE | 28 | TREMIE-28-28 | 2026-10-29 | NUEVO | 2026-10-29 | 28 | 2.4 | 24.26667 | 3 | 27.68889 | 21
VIALE 26 | P178 |  | Concreto | Torre 2 Pilote 53 (Adicional) | 2025-09-11 | 10/9/2025 12:00:00 AM |  | 28 | 24.5 | 24.9 | 102 | TREMIE | 28 | TREMIE-28-28 | 2026-10-29 | NUEVO | 2026-10-29 | 28 | 0.4 | 24.26667 | 3 | 27.68889 | 21
VIALE 26 | P175 |  | Concreto | Torre 1 Pilote 36 | 2025-09-10 | 10/8/2025 12:00:00 AM |  | 28 | 24.5 | 31.2 | 128 | TREMIE | 28 | TREMIE-28-28 | 2026-10-29 | NUEVO | 2026-10-29 | 28 | 6.7 | 29.86667 | 3 | 27.75556 | 21
VIALE 26 | P175 |  | Concreto | Torre 1 Pilote 36 | 2025-09-10 | 10/8/2025 12:00:00 AM |  | 28 | 24.5 | 30 | 122 | TREMIE | 28 | TREMIE-28-28 | 2026-10-29 | NUEVO | 2026-10-29 | 28 | 5.5 | 29.86667 | 3 | 27.75556 | 21
VIALE 26 | P175 |  | Concreto | Torre 1 Pilote 36 | 2025-09-10 | 10/8/2025 12:00:00 AM |  | 28 | 24.5 | 28.4 | 116 | TREMIE | 28 | TREMIE-28-28 | 2026-10-29 | NUEVO | 2026-10-29 | 28 | 3.9 | 29.86667 | 3 | 27.75556 | 21
VIALE 26 | P176 |  | Concreto | Torre 2 Pilote 30 (Adicional) | 2025-09-10 | 10/8/2025 12:00:00 AM |  | 28 | 24.5 | 26.4 | 108 | TREMIE | 28 | TREMIE-28-28 | 2026-10-29 | NUEVO | 2026-10-29 | 28 | 1.9 | 27.36667 | 3 | 27.16667 | 21
VIALE 26 | P176 |  | Concreto | Torre 2 Pilote 30 (Adicional) | 2025-09-10 | 10/8/2025 12:00:00 AM |  | 28 | 24.5 | 27.5 | 112 | TREMIE | 28 | TREMIE-28-28 | 2026-10-29 | NUEVO | 2026-10-29 | 28 | 3 | 27.36667 | 3 | 27.16667 | 21
VIALE 26 | P176 |  | Concreto | Torre 2 Pilote 30 (Adicional) | 2025-09-10 | 10/8/2025 12:00:00 AM |  | 28 | 24.5 | 28.2 | 115 | TREMIE | 28 | TREMIE-28-28 | 2026-10-29 | NUEVO | 2026-10-29 | 28 | 3.7 | 27.36667 | 3 | 27.16667 | 21
VIALE 26 | P173 |  | Concreto | Torre 1 Pilote 15 | 2025-09-08 | 10/6/2025 12:00:00 AM |  | 28 | 24.5 | 17 | 69 | TREMIE | 28 | TREMIE-28-28 | 2026-10-29 | NUEVO | 2026-10-29 | 28 | -7.5 | 18.36667 | 3 | 25.2 | 21
VIALE 26 | P173 |  | Concreto | Torre 1 Pilote 15 | 2025-09-08 | 10/6/2025 12:00:00 AM |  | 28 | 24.5 | 18.7 | 76 | TREMIE | 28 | TREMIE-28-28 | 2026-10-29 | NUEVO | 2026-10-29 | 28 | -5.8 | 18.36667 | 3 | 25.2 | 21
VIALE 26 | P173 |  | Concreto | Torre 1 Pilote 15 | 2025-09-08 | 10/6/2025 12:00:00 AM |  | 28 | 24.5 | 19.4 | 79 | TREMIE | 28 | TREMIE-28-28 | 2026-10-29 | NUEVO | 2026-10-29 | 28 | -5.1 | 18.36667 | 3 | 25.2 | 21
VIALE 26 | P174 |  | Concreto | Torre 1 Pilote 25 | 2025-09-08 | 10/6/2025 12:00:00 AM |  | 28 | 24.5 | 29.1 | 119 | TREMIE | 28 | TREMIE-28-28 | 2026-10-29 | NUEVO | 2026-10-29 | 28 | 4.6 | 29.76667 | 3 | 25.16667 | 21
VIALE 26 | P174 |  | Concreto | Torre 1 Pilote 25 | 2025-09-08 | 10/6/2025 12:00:00 AM |  | 28 | 24.5 | 28.5 | 116 | TREMIE | 28 | TREMIE-28-28 | 2026-10-29 | NUEVO | 2026-10-29 | 28 | 4 | 29.76667 | 3 | 25.16667 | 21
VIALE 26 | P174 |  | Concreto | Torre 1 Pilote 25 | 2025-09-08 | 10/6/2025 12:00:00 AM |  | 28 | 24.5 | 31.7 | 129 | TREMIE | 28 | TREMIE-28-28 | 2026-10-29 | NUEVO | 2026-10-29 | 28 | 7.2 | 29.76667 | 3 | 25.16667 | 21
VIALE 26 | P172 |  | Concreto | Torre 1 Pilote 84 | 2025-09-06 | 10/4/2025 12:00:00 AM |  | 28 | 24.5 | 26.1 | 106 | TREMIE | 28 | TREMIE-28-28 | 2026-10-29 | NUEVO | 2026-10-29 | 28 | 1.6 | 25.86667 | 3 | 24.66667 | 21
VIALE 26 | P172 |  | Concreto | Torre 1 Pilote 84 | 2025-09-06 | 10/4/2025 12:00:00 AM |  | 28 | 24.5 | 25.4 | 104 | TREMIE | 28 | TREMIE-28-28 | 2026-10-29 | NUEVO | 2026-10-29 | 28 | 0.9 | 25.86667 | 3 | 24.66667 | 21
VIALE 26 | P172 |  | Concreto | Torre 1 Pilote 84 | 2025-09-06 | 10/4/2025 12:00:00 AM |  | 28 | 24.5 | 26.1 | 106 | TREMIE | 28 | TREMIE-28-28 | 2026-10-29 | NUEVO | 2026-10-29 | 28 | 1.6 | 25.86667 | 3 | 24.66667 | 21
VIALE 26 | P171 |  | Concreto | Torre 1 Pilote 87 | 2025-09-05 | 10/3/2025 12:00:00 AM |  | 28 | 24.5 | 21.4 | 87 | TREMIE | 28 | TREMIE-28-28 | 2026-10-29 | NUEVO | 2026-10-29 | 28 | -3.1 | 21.1 | 3 | 25.57778 | 21
VIALE 26 | P171 |  | Concreto | Torre 1 Pilote 87 | 2025-09-05 | 10/3/2025 12:00:00 AM |  | 28 | 24.5 | 22.6 | 92 | TREMIE | 28 | TREMIE-28-28 | 2026-10-29 | NUEVO | 2026-10-29 | 28 | -1.9 | 21.1 | 3 | 25.57778 | 21
VIALE 26 | P171 |  | Concreto | Torre 1 Pilote 87 | 2025-09-05 | 10/3/2025 12:00:00 AM |  | 28 | 24.5 | 19.3 | 79 | TREMIE | 28 | TREMIE-28-28 | 2026-10-29 | NUEVO | 2026-10-29 | 28 | -5.2 | 21.1 | 3 | 25.57778 | 21
VIALE 26 | P169 |  | Concreto | Torre 1 Pilote 32 | 2025-09-04 | 10/2/2025 12:00:00 AM |  | 28 | 24.5 | 19.8 | 81 | TREMIE | 28 | TREMIE-28-28 | 2026-10-29 | NUEVO | 2026-10-29 | 28 | -4.7 | 17.06667 | 3 | 21.34444 | 21
VIALE 26 | P169 |  | Concreto | Torre 1 Pilote 32 | 2025-09-04 | 10/2/2025 12:00:00 AM |  | 28 | 24.5 | 16.6 | 68 | TREMIE | 28 | TREMIE-28-28 | 2026-10-29 | NUEVO | 2026-10-29 | 28 | -7.9 | 17.06667 | 3 | 21.34444 | 21
VIALE 26 | P169 |  | Concreto | Torre 1 Pilote 32 | 2025-09-04 | 10/2/2025 12:00:00 AM |  | 28 | 24.5 | 14.8 | 60 | TREMIE | 28 | TREMIE-28-28 | 2026-10-29 | NUEVO | 2026-10-29 | 28 | -9.7 | 17.06667 | 3 | 21.34444 | 21
VIALE 26 | P170 |  | Concreto | Torre 1 Pilote 85 | 2025-09-04 | 10/2/2025 12:00:00 AM |  | 28 | 24.5 | 22.6 | 92 | TREMIE | 28 | TREMIE-28-28 | 2026-10-29 | NUEVO | 2026-10-29 | 28 | -1.9 | 23.83333 | 3 | 20.66667 | 21
VIALE 26 | P170 |  | Concreto | Torre 1 Pilote 85 | 2025-09-04 | 10/2/2025 12:00:00 AM |  | 28 | 24.5 | 24.2 | 99 | TREMIE | 28 | TREMIE-28-28 | 2026-10-29 | NUEVO | 2026-10-29 | 28 | -0.3 | 23.83333 | 3 | 20.66667 | 21
VIALE 26 | P170 |  | Concreto | Torre 1 Pilote 85 | 2025-09-04 | 10/2/2025 12:00:00 AM |  | 28 | 24.5 | 24.7 | 101 | TREMIE | 28 | TREMIE-28-28 | 2026-10-29 | NUEVO | 2026-10-29 | 28 | 0.2 | 23.83333 | 3 | 20.66667 | 21
VIALE 26 | P167 |  | Concreto | Torre grua Pilote B-1 | 2025-09-03 | 10/1/2025 12:00:00 AM |  | 28 | 24.5 | 29.1 | 119 | TREMIE | 28 | TREMIE-28-28 | 2026-10-29 | NUEVO | 2026-10-29 | 28 | 4.6 | 30.53333 | 3 | 23.81111 | 21
VIALE 26 | P167 |  | Concreto | Torre grua Pilote B-1 | 2025-09-03 | 10/1/2025 12:00:00 AM |  | 28 | 24.5 | 32.5 | 133 | TREMIE | 28 | TREMIE-28-28 | 2026-10-29 | NUEVO | 2026-10-29 | 28 | 8 | 30.53333 | 3 | 23.81111 | 21
VIALE 26 | P167 |  | Concreto | Torre grua Pilote B-1 | 2025-09-03 | 10/1/2025 12:00:00 AM |  | 28 | 24.5 | 30 | 122 | TREMIE | 28 | TREMIE-28-28 | 2026-10-29 | NUEVO | 2026-10-29 | 28 | 5.5 | 30.53333 | 3 | 23.81111 | 21
VIALE 26 | P168 |  | Concreto | Torre 1 Pilote 40 | 2025-09-03 | 10/1/2025 12:00:00 AM |  | 28 | 24.5 | 20.8 | 85 | TREMIE | 28 | TREMIE-28-28 | 2026-10-29 | NUEVO | 2026-10-29 | 28 | -3.7 | 22.6 | 3 | 25.65556 | 21
VIALE 26 | P168 |  | Concreto | Torre 1 Pilote 40 | 2025-09-03 | 10/1/2025 12:00:00 AM |  | 28 | 24.5 | 27.3 | 111 | TREMIE | 28 | TREMIE-28-28 | 2026-10-29 | NUEVO | 2026-10-29 | 28 | 2.8 | 22.6 | 3 | 25.65556 | 21
VIALE 26 | P168 |  | Concreto | Torre 1 Pilote 40 | 2025-09-03 | 10/1/2025 12:00:00 AM |  | 28 | 24.5 | 19.7 | 80 | TREMIE | 28 | TREMIE-28-28 | 2026-10-29 | NUEVO | 2026-10-29 | 28 | -4.8 | 22.6 | 3 | 25.65556 | 21
VIALE 26 | P165 |  | Concreto | Torre 1 Pilote 24 | 2025-09-02 | 9/30/2025 12:00:00 AM |  | 28 | 24.5 | 21.4 | 87 | TREMIE | 28 | TREMIE-28-28 | 2026-10-29 | NUEVO | 2026-10-29 | 28 | -3.1 | 23.96667 | 3 | 25.7 | 21
VIALE 26 | P165 |  | Concreto | Torre 1 Pilote 24 | 2025-09-02 | 9/30/2025 12:00:00 AM |  | 28 | 24.5 | 25.4 | 104 | TREMIE | 28 | TREMIE-28-28 | 2026-10-29 | NUEVO | 2026-10-29 | 28 | 0.9 | 23.96667 | 3 | 25.7 | 21
VIALE 26 | P165 |  | Concreto | Torre 1 Pilote 24 | 2025-09-02 | 9/30/2025 12:00:00 AM |  | 28 | 24.5 | 25.1 | 103 | TREMIE | 28 | TREMIE-28-28 | 2026-10-29 | NUEVO | 2026-10-29 | 28 | 0.6 | 23.96667 | 3 | 25.7 | 21
VIALE 26 | P166 |  | Concreto | Torre 1 Pilote 34 | 2025-09-02 | 9/30/2025 12:00:00 AM |  | 28 | 24.5 | 18.6 | 76 | TREMIE | 28 | TREMIE-28-28 | 2026-10-29 | NUEVO | 2026-10-29 | 28 | -5.9 | 21.93333 | 3 | 22.83333 | 21
VIALE 26 | P166 |  | Concreto | Torre 1 Pilote 34 | 2025-09-02 | 9/30/2025 12:00:00 AM |  | 28 | 24.5 | 22.9 | 93 | TREMIE | 28 | TREMIE-28-28 | 2026-10-29 | NUEVO | 2026-10-29 | 28 | -1.6 | 21.93333 | 3 | 22.83333 | 21
VIALE 26 | P166 |  | Concreto | Torre 1 Pilote 34 | 2025-09-02 | 9/30/2025 12:00:00 AM |  | 28 | 24.5 | 24.3 | 99 | TREMIE | 28 | TREMIE-28-28 | 2026-10-29 | NUEVO | 2026-10-29 | 28 | -0.2 | 21.93333 | 3 | 22.83333 | 21
VIALE 26 | P163 |  | Concreto | Torre grua Pilote A-2 | 2025-09-01 | 9/29/2025 12:00:00 AM |  | 28 | 24.5 | 34.4 | 140 | TREMIE | 28 | TREMIE-28-28 | 2026-10-29 | NUEVO | 2026-10-29 | 28 | 9.9 | 33.83333 | 3 | 26.57778 | 21
VIALE 26 | P163 |  | Concreto | Torre grua Pilote A-2 | 2025-09-01 | 9/29/2025 12:00:00 AM |  | 28 | 24.5 | 33.1 | 135 | TREMIE | 28 | TREMIE-28-28 | 2026-10-29 | NUEVO | 2026-10-29 | 28 | 8.6 | 33.83333 | 3 | 26.57778 | 21
VIALE 26 | P163 |  | Concreto | Torre grua Pilote A-2 | 2025-09-01 | 9/29/2025 12:00:00 AM |  | 28 | 24.5 | 34 | 138 | TREMIE | 28 | TREMIE-28-28 | 2026-10-29 | NUEVO | 2026-10-29 | 28 | 9.5 | 33.83333 | 3 | 26.57778 | 21
VIALE 26 | P164 |  | Concreto | Torre 1 Pilote 39 | 2025-09-01 | 9/29/2025 12:00:00 AM |  | 28 | 24.5 | 28.2 | 115 | TREMIE | 28 | TREMIE-28-28 | 2026-10-29 | NUEVO | 2026-10-29 | 28 | 3.7 | 28.26667 | 3 | 28.01111 | 21
VIALE 26 | P164 |  | Concreto | Torre 1 Pilote 39 | 2025-09-01 | 9/29/2025 12:00:00 AM |  | 28 | 24.5 | 28.6 | 117 | TREMIE | 28 | TREMIE-28-28 | 2026-10-29 | NUEVO | 2026-10-29 | 28 | 4.1 | 28.26667 | 3 | 28.01111 | 21
VIALE 26 | P164 |  | Concreto | Torre 1 Pilote 39 | 2025-09-01 | 9/29/2025 12:00:00 AM |  | 28 | 24.5 | 28 | 114 | TREMIE | 28 | TREMIE-28-28 | 2026-10-29 | NUEVO | 2026-10-29 | 28 | 3.5 | 28.26667 | 3 | 28.01111 | 21
VIALE 26 | P162 |  | Concreto | Torre 1 Pilote 31 | 2025-08-30 | 9/27/2025 12:00:00 AM |  | 28 | 24.5 | 34.3 | 140 | TREMIE | 28 | TREMIE-28-28 | 2026-10-29 | NUEVO | 2026-10-29 | 28 | 9.8 | 34 | 3 | 32.03333 | 21
VIALE 26 | P162 |  | Concreto | Torre 1 Pilote 31 | 2025-08-30 | 9/27/2025 12:00:00 AM |  | 28 | 24.5 | 34.2 | 140 | TREMIE | 28 | TREMIE-28-28 | 2026-10-29 | NUEVO | 2026-10-29 | 28 | 9.7 | 34 | 3 | 32.03333 | 21
VIALE 26 | P162 |  | Concreto | Torre 1 Pilote 31 | 2025-08-30 | 9/27/2025 12:00:00 AM |  | 28 | 24.5 | 33.5 | 137 | TREMIE | 28 | TREMIE-28-28 | 2026-10-29 | NUEVO | 2026-10-29 | 28 | 9 | 34 | 3 | 32.03333 | 21
VIALE 26 | P160 |  | Concreto | Torre 1 Pilote 35 | 2025-08-29 | 9/26/2025 12:00:00 AM |  | 28 | 24.5 | 33 | 135 | TREMIE | 28 | TREMIE-28-28 | 2026-10-29 | NUEVO | 2026-10-29 | 28 | 8.5 | 30.46667 | 3 | 30.91111 | 21
VIALE 26 | P160 |  | Concreto | Torre 1 Pilote 35 | 2025-08-29 | 9/26/2025 12:00:00 AM |  | 28 | 24.5 | 25.8 | 105 | TREMIE | 28 | TREMIE-28-28 | 2026-10-29 | NUEVO | 2026-10-29 | 28 | 1.3 | 30.46667 | 3 | 30.91111 | 21
VIALE 26 | P160 |  | Concreto | Torre 1 Pilote 35 | 2025-08-29 | 9/26/2025 12:00:00 AM |  | 28 | 24.5 | 32.6 | 133 | TREMIE | 28 | TREMIE-28-28 | 2026-10-29 | NUEVO | 2026-10-29 | 28 | 8.1 | 30.46667 | 3 | 30.91111 | 21
VIALE 26 | P161 |  | Concreto | Torre 1 Pilote 34 | 2025-08-29 | 9/26/2025 12:00:00 AM |  | 28 | 24.5 | 27.4 | 112 | TREMIE | 28 | TREMIE-28-28 | 2026-10-29 | NUEVO | 2026-10-29 | 28 | 2.9 | 28.06667 | 3 | 30.84444 | 21
VIALE 26 | P161 |  | Concreto | Torre 1 Pilote 34 | 2025-08-29 | 9/26/2025 12:00:00 AM |  | 28 | 24.5 | 27.8 | 113 | TREMIE | 28 | TREMIE-28-28 | 2026-10-29 | NUEVO | 2026-10-29 | 28 | 3.3 | 28.06667 | 3 | 30.84444 | 21
VIALE 26 | P161 |  | Concreto | Torre 1 Pilote 34 | 2025-08-29 | 9/26/2025 12:00:00 AM |  | 28 | 24.5 | 29 | 118 | TREMIE | 28 | TREMIE-28-28 | 2026-10-29 | NUEVO | 2026-10-29 | 28 | 4.5 | 28.06667 | 3 | 30.84444 | 21
VIALE 26 | P158 |  | Concreto | Torre grua Pilote C-1 | 2025-08-28 | 9/25/2025 12:00:00 AM |  | 28 | 24.5 | 29.4 | 120 | TREMIE | 28 | TREMIE-28-28 | 2026-10-29 | NUEVO | 2026-10-29 | 28 | 4.9 | 28.5 | 3 | 29.01111 | 21
VIALE 26 | P158 |  | Concreto | Torre grua Pilote C-1 | 2025-08-28 | 9/25/2025 12:00:00 AM |  | 28 | 24.5 | 28.2 | 115 | TREMIE | 28 | TREMIE-28-28 | 2026-10-29 | NUEVO | 2026-10-29 | 28 | 3.7 | 28.5 | 3 | 29.01111 | 21
VIALE 26 | P158 |  | Concreto | Torre grua Pilote C-1 | 2025-08-28 | 9/25/2025 12:00:00 AM |  | 28 | 24.5 | 27.9 | 114 | TREMIE | 28 | TREMIE-28-28 | 2026-10-29 | NUEVO | 2026-10-29 | 28 | 3.4 | 28.5 | 3 | 29.01111 | 21
VIALE 26 | P159 |  | Concreto | Torre 1 Pilote 88 | 2025-08-28 | 9/25/2025 12:00:00 AM |  | 28 | 24.5 | 22 | 90 | TREMIE | 28 | TREMIE-28-28 | 2026-10-29 | NUEVO | 2026-10-29 | 28 | -2.5 | 22.46667 | 3 | 26.34444 | 21
VIALE 26 | P159 |  | Concreto | Torre 1 Pilote 88 | 2025-08-28 | 9/25/2025 12:00:00 AM |  | 28 | 24.5 | 23.8 | 97 | TREMIE | 28 | TREMIE-28-28 | 2026-10-29 | NUEVO | 2026-10-29 | 28 | -0.7 | 22.46667 | 3 | 26.34444 | 21
VIALE 26 | P159 |  | Concreto | Torre 1 Pilote 88 | 2025-08-28 | 9/25/2025 12:00:00 AM |  | 28 | 24.5 | 21.6 | 88 | TREMIE | 28 | TREMIE-28-28 | 2026-10-29 | NUEVO | 2026-10-29 | 28 | -2.9 | 22.46667 | 3 | 26.34444 | 21
VIALE 26 | P156 |  | Concreto | Torre 1 Pilote 86 | 2025-08-27 | 9/24/2025 12:00:00 AM |  | 28 | 24.5 | 24.5 | 100 | TREMIE | 28 | TREMIE-28-28 | 2026-10-29 | NUEVO | 2026-10-29 | 28 | 0 | 24.06667 | 3 | 25.01111 | 21
VIALE 26 | P156 |  | Concreto | Torre 1 Pilote 86 | 2025-08-27 | 9/24/2025 12:00:00 AM |  | 28 | 24.5 | 22.9 | 93 | TREMIE | 28 | TREMIE-28-28 | 2026-10-29 | NUEVO | 2026-10-29 | 28 | -1.6 | 24.06667 | 3 | 25.01111 | 21
VIALE 26 | P156 |  | Concreto | Torre 1 Pilote 86 | 2025-08-27 | 9/24/2025 12:00:00 AM |  | 28 | 24.5 | 24.8 | 101 | TREMIE | 28 | TREMIE-28-28 | 2026-10-29 | NUEVO | 2026-10-29 | 28 | 0.3 | 24.06667 | 3 | 25.01111 | 21
VIALE 26 | P157 |  | Concreto | Torre 1 Pilote 77 | 2025-08-27 | 9/24/2025 12:00:00 AM |  | 28 | 24.5 | 23.6 | 96 | TREMIE | 28 | TREMIE-28-28 | 2026-10-29 | NUEVO | 2026-10-29 | 28 | -0.9 | 24.93333 | 3 | 23.82222 | 21
VIALE 26 | P157 |  | Concreto | Torre 1 Pilote 77 | 2025-08-27 | 9/24/2025 12:00:00 AM |  | 28 | 24.5 | 24.2 | 99 | TREMIE | 28 | TREMIE-28-28 | 2026-10-29 | NUEVO | 2026-10-29 | 28 | -0.3 | 24.93333 | 3 | 23.82222 | 21
VIALE 26 | P157 |  | Concreto | Torre 1 Pilote 77 | 2025-08-27 | 9/24/2025 12:00:00 AM |  | 28 | 24.5 | 27 | 110 | TREMIE | 28 | TREMIE-28-28 | 2026-10-29 | NUEVO | 2026-10-29 | 28 | 2.5 | 24.93333 | 3 | 23.82222 | 21
VIALE 26 | P153 |  | Concreto | Torre grua Pilote A-1 | 2025-08-26 | 9/23/2025 12:00:00 AM |  | 28 | 24.5 | 29.7 | 121 | TREMIE | 28 | TREMIE-28-28 | 2026-10-29 | NUEVO | 2026-10-29 | 28 | 5.2 | 27.5 | 3 | 25.5 | 21
VIALE 26 | P153 |  | Concreto | Torre grua Pilote A-1 | 2025-08-26 | 9/23/2025 12:00:00 AM |  | 28 | 24.5 | 20.9 | 85 | TREMIE | 28 | TREMIE-28-28 | 2026-10-29 | NUEVO | 2026-10-29 | 28 | -3.6 | 27.5 | 3 | 25.5 | 21
VIALE 26 | P153 |  | Concreto | Torre grua Pilote A-1 | 2025-08-26 | 9/23/2025 12:00:00 AM |  | 28 | 24.5 | 31.9 | 130 | TREMIE | 28 | TREMIE-28-28 | 2026-10-29 | NUEVO | 2026-10-29 | 28 | 7.4 | 27.5 | 3 | 25.5 | 21
VIALE 26 | P154 |  | Concreto | Torre 1 Pilote 38 | 2025-08-26 | 9/23/2025 12:00:00 AM |  | 28 | 24.5 | 30.4 | 124 | TREMIE | 28 | TREMIE-28-28 | 2026-10-29 | NUEVO | 2026-10-29 | 28 | 5.9 | 29.46667 | 3 | 27.3 | 21
VIALE 26 | P154 |  | Concreto | Torre 1 Pilote 38 | 2025-08-26 | 9/23/2025 12:00:00 AM |  | 28 | 24.5 | 27.7 | 113 | TREMIE | 28 | TREMIE-28-28 | 2026-10-29 | NUEVO | 2026-10-29 | 28 | 3.2 | 29.46667 | 3 | 27.3 | 21
VIALE 26 | P154 |  | Concreto | Torre 1 Pilote 38 | 2025-08-26 | 9/23/2025 12:00:00 AM |  | 28 | 24.5 | 30.3 | 124 | TREMIE | 28 | TREMIE-28-28 | 2026-10-29 | NUEVO | 2026-10-29 | 28 | 5.8 | 29.46667 | 3 | 27.3 | 21
VIALE 26 | P155 |  | Concreto | Torre 1 Pilote 64 | 2025-08-26 | 9/23/2025 12:00:00 AM |  | 28 | 24.5 | 25.5 | 104 | TREMIE | 28 | TREMIE-28-28 | 2026-10-29 | NUEVO | 2026-10-29 | 28 | 1 | 26.7 | 3 | 27.88889 | 21
VIALE 26 | P155 |  | Concreto | Torre 1 Pilote 64 | 2025-08-26 | 9/23/2025 12:00:00 AM |  | 28 | 24.5 | 27.7 | 113 | TREMIE | 28 | TREMIE-28-28 | 2026-10-29 | NUEVO | 2026-10-29 | 28 | 3.2 | 26.7 | 3 | 27.88889 | 21
VIALE 26 | P155 |  | Concreto | Torre 1 Pilote 64 | 2025-08-26 | 9/23/2025 12:00:00 AM |  | 28 | 24.5 | 26.9 | 110 | TREMIE | 28 | TREMIE-28-28 | 2026-10-29 | NUEVO | 2026-10-29 | 28 | 2.4 | 26.7 | 3 | 27.88889 | 21
VIALE 26 | P151 |  | Concreto | Torre 1 Pilote 41 | 2025-08-25 | 9/22/2025 12:00:00 AM |  | 28 | 24.5 | 35.2 | 144 | TREMIE | 28 | TREMIE-28-28 | 2026-10-29 | NUEVO | 2026-10-29 | 28 | 10.7 | 33.83333 | 3 | 30 | 21
VIALE 26 | P151 |  | Concreto | Torre 1 Pilote 41 | 2025-08-25 | 9/22/2025 12:00:00 AM |  | 28 | 24.5 | 33.4 | 136 | TREMIE | 28 | TREMIE-28-28 | 2026-10-29 | NUEVO | 2026-10-29 | 28 | 8.9 | 33.83333 | 3 | 30 | 21
VIALE 26 | P151 |  | Concreto | Torre 1 Pilote 41 | 2025-08-25 | 9/22/2025 12:00:00 AM |  | 28 | 24.5 | 32.9 | 134 | TREMIE | 28 | TREMIE-28-28 | 2026-10-29 | NUEVO | 2026-10-29 | 28 | 8.4 | 33.83333 | 3 | 30 | 21
VIALE 26 | P152 |  | Concreto | Torre 1 Pilote 82 | 2025-08-25 | 9/22/2025 12:00:00 AM |  | 28 | 24.5 | 27 | 110 | TREMIE | 28 | TREMIE-28-28 | 2026-10-29 | NUEVO | 2026-10-29 | 28 | 2.5 | 27.83333 | 3 | 29.45556 | 21
VIALE 26 | P152 |  | Concreto | Torre 1 Pilote 82 | 2025-08-25 | 9/22/2025 12:00:00 AM |  | 28 | 24.5 | 26.4 | 108 | TREMIE | 28 | TREMIE-28-28 | 2026-10-29 | NUEVO | 2026-10-29 | 28 | 1.9 | 27.83333 | 3 | 29.45556 | 21
VIALE 26 | P152 |  | Concreto | Torre 1 Pilote 82 | 2025-08-25 | 9/22/2025 12:00:00 AM |  | 28 | 24.5 | 30.1 | 123 | TREMIE | 28 | TREMIE-28-28 | 2026-10-29 | NUEVO | 2026-10-29 | 28 | 5.6 | 27.83333 | 3 | 29.45556 | 21
VIALE 26 | P150 |  | Concreto | Torre 1 Pilote 56 | 2025-08-23 | 9/20/2025 12:00:00 AM |  | 28 | 24.5 | 25.1 | 102 | TREMIE | 28 | TREMIE-28-28 | 2026-10-29 | NUEVO | 2026-10-29 | 28 | 0.6 | 24.66667 | 3 | 28.77778 | 21
VIALE 26 | P150 |  | Concreto | Torre 1 Pilote 56 | 2025-08-23 | 9/20/2025 12:00:00 AM |  | 28 | 24.5 | 22.8 | 93 | TREMIE | 28 | TREMIE-28-28 | 2026-10-29 | NUEVO | 2026-10-29 | 28 | -1.7 | 24.66667 | 3 | 28.77778 | 21
VIALE 26 | P150 |  | Concreto | Torre 1 Pilote 56 | 2025-08-23 | 9/20/2025 12:00:00 AM |  | 28 | 24.5 | 26.1 | 106 | TREMIE | 28 | TREMIE-28-28 | 2026-10-29 | NUEVO | 2026-10-29 | 28 | 1.6 | 24.66667 | 3 | 28.77778 | 21
VIALE 26 | P149 |  | Concreto | Torre 1 Pilote 42 | 2025-08-22 | 9/19/2025 12:00:00 AM |  | 28 | 24.5 | 28.1 | 115 | TREMIE | 28 | TREMIE-28-28 | 2026-10-29 | NUEVO | 2026-10-29 | 28 | 3.6 | 26.73333 | 3 | 26.41111 | 21
VIALE 26 | P149 |  | Concreto | Torre 1 Pilote 42 | 2025-08-22 | 9/19/2025 12:00:00 AM |  | 28 | 24.5 | 25.5 | 104 | TREMIE | 28 | TREMIE-28-28 | 2026-10-29 | NUEVO | 2026-10-29 | 28 | 1 | 26.73333 | 3 | 26.41111 | 21
VIALE 26 | P149 |  | Concreto | Torre 1 Pilote 42 | 2025-08-22 | 9/19/2025 12:00:00 AM |  | 28 | 24.5 | 26.6 | 109 | TREMIE | 28 | TREMIE-28-28 | 2026-10-29 | NUEVO | 2026-10-29 | 28 | 2.1 | 26.73333 | 3 | 26.41111 | 21
VIALE 26 | P147 |  | Concreto | Torre 1 Pilote 63 | 2025-08-21 | 9/18/2025 12:00:00 AM |  | 28 | 24.5 | 28.8 | 118 | TREMIE | 28 | TREMIE-28-28 | 2026-10-29 | NUEVO | 2026-10-29 | 28 | 4.3 | 29.2 | 3 | 26.86667 | 21
VIALE 26 | P147 |  | Concreto | Torre 1 Pilote 63 | 2025-08-21 | 9/18/2025 12:00:00 AM |  | 28 | 24.5 | 29.2 | 119 | TREMIE | 28 | TREMIE-28-28 | 2026-10-29 | NUEVO | 2026-10-29 | 28 | 4.7 | 29.2 | 3 | 26.86667 | 21
VIALE 26 | P147 |  | Concreto | Torre 1 Pilote 63 | 2025-08-21 | 9/18/2025 12:00:00 AM |  | 28 | 24.5 | 29.6 | 121 | TREMIE | 28 | TREMIE-28-28 | 2026-10-29 | NUEVO | 2026-10-29 | 28 | 5.1 | 29.2 | 3 | 26.86667 | 21
VIALE 26 | P148 |  | Concreto | Torre 1 Pilote 14 | 2025-08-21 | 9/18/2025 12:00:00 AM |  | 28 | 24.5 | 36.5 | 149 | TREMIE | 28 | TREMIE-28-28 | 2026-10-29 | NUEVO | 2026-10-29 | 28 | 12 | 35.16667 | 3 | 30.36667 | 21
VIALE 26 | P148 |  | Concreto | Torre 1 Pilote 14 | 2025-08-21 | 9/18/2025 12:00:00 AM |  | 28 | 24.5 | 39 | 159 | TREMIE | 28 | TREMIE-28-28 | 2026-10-29 | NUEVO | 2026-10-29 | 28 | 14.5 | 35.16667 | 3 | 30.36667 | 21
VIALE 26 | P148 |  | Concreto | Torre 1 Pilote 14 | 2025-08-21 | 9/18/2025 12:00:00 AM |  | 28 | 24.5 | 30 | 123 | TREMIE | 28 | TREMIE-28-28 | 2026-10-29 | NUEVO | 2026-10-29 | 28 | 5.5 | 35.16667 | 3 | 30.36667 | 21
VIALE 26 | P145 |  | Concreto | Torre 1 Pilote 44 | 2025-08-20 | 9/17/2025 12:00:00 AM |  | 28 | 24.5 | 29.3 | 119 | TREMIE | 28 | TREMIE-28-28 | 2026-10-29 | NUEVO | 2026-10-29 | 28 | 4.8 | 31.26667 | 3 | 31.87778 | 21
VIALE 26 | P145 |  | Concreto | Torre 1 Pilote 44 | 2025-08-20 | 9/17/2025 12:00:00 AM |  | 28 | 24.5 | 33.3 | 136 | TREMIE | 28 | TREMIE-28-28 | 2026-10-29 | NUEVO | 2026-10-29 | 28 | 8.8 | 31.26667 | 3 | 31.87778 | 21
VIALE 26 | P145 |  | Concreto | Torre 1 Pilote 44 | 2025-08-20 | 9/17/2025 12:00:00 AM |  | 28 | 24.5 | 31.2 | 127 | TREMIE | 28 | TREMIE-28-28 | 2026-10-29 | NUEVO | 2026-10-29 | 28 | 6.7 | 31.26667 | 3 | 31.87778 | 21
VIALE 26 | P146 |  | Concreto | Torre 1 Pilote 67 | 2025-08-20 | 9/17/2025 12:00:00 AM |  | 28 | 24.5 | 28.7 | 117 | TREMIE | 28 | TREMIE-28-28 | 2026-10-29 | NUEVO | 2026-10-29 | 28 | 4.2 | 28.96667 | 3 | 31.8 | 21
VIALE 26 | P146 |  | Concreto | Torre 1 Pilote 67 | 2025-08-20 | 9/17/2025 12:00:00 AM |  | 28 | 24.5 | 29.9 | 122 | TREMIE | 28 | TREMIE-28-28 | 2026-10-29 | NUEVO | 2026-10-29 | 28 | 5.4 | 28.96667 | 3 | 31.8 | 21
VIALE 26 | P146 |  | Concreto | Torre 1 Pilote 67 | 2025-08-20 | 9/17/2025 12:00:00 AM |  | 28 | 24.5 | 28.3 | 116 | TREMIE | 28 | TREMIE-28-28 | 2026-10-29 | NUEVO | 2026-10-29 | 28 | 3.8 | 28.96667 | 3 | 31.8 | 21
VIALE 26 | P143 |  | Concreto | Torre 1 Pilote 30 | 2025-08-19 | 9/16/2025 12:00:00 AM |  | 28 | 24.5 | 29.5 | 120 | TREMIE | 28 | TREMIE-28-28 | 2026-10-29 | NUEVO | 2026-10-29 | 28 | 5 | 30.46667 | 3 | 30.23333 | 21
VIALE 26 | P143 |  | Concreto | Torre 1 Pilote 30 | 2025-08-19 | 9/16/2025 12:00:00 AM |  | 28 | 24.5 | 31.4 | 128 | TREMIE | 28 | TREMIE-28-28 | 2026-10-29 | NUEVO | 2026-10-29 | 28 | 6.9 | 30.46667 | 3 | 30.23333 | 21
VIALE 26 | P143 |  | Concreto | Torre 1 Pilote 30 | 2025-08-19 | 9/16/2025 12:00:00 AM |  | 28 | 24.5 | 30.5 | 124 | TREMIE | 28 | TREMIE-28-28 | 2026-10-29 | NUEVO | 2026-10-29 | 28 | 6 | 30.46667 | 3 | 30.23333 | 21
VIALE 26 | P144 |  | Concreto | Torre grua Pilote A-3 | 2025-08-19 | 9/16/2025 12:00:00 AM |  | 28 | 24.5 | 32.7 | 134 | TREMIE | 28 | TREMIE-28-28 | 2026-10-29 | NUEVO | 2026-10-29 | 28 | 8.2 | 30.66667 | 3 | 30.03333 | 21
VIALE 26 | P144 |  | Concreto | Torre grua Pilote A-3 | 2025-08-19 | 9/16/2025 12:00:00 AM |  | 28 | 24.5 | 29.8 | 122 | TREMIE | 28 | TREMIE-28-28 | 2026-10-29 | NUEVO | 2026-10-29 | 28 | 5.3 | 30.66667 | 3 | 30.03333 | 21
VIALE 26 | P144 |  | Concreto | Torre grua Pilote A-3 | 2025-08-19 | 9/16/2025 12:00:00 AM |  | 28 | 24.5 | 29.5 | 120 | TREMIE | 28 | TREMIE-28-28 | 2026-10-29 | NUEVO | 2026-10-29 | 28 | 5 | 30.66667 | 3 | 30.03333 | 21
VIALE 26 | P141 |  | Concreto | Torre 1 Pilote 68 | 2025-08-16 | 9/13/2025 12:00:00 AM |  | 28 | 24.5 | 19.9 | 81 | TREMIE | 28 | TREMIE-28-28 | 2026-10-29 | NUEVO | 2026-10-29 | 28 | -4.6 | 22.66667 | 3 | 27.93333 | 21
VIALE 26 | P141 |  | Concreto | Torre 1 Pilote 68 | 2025-08-16 | 9/13/2025 12:00:00 AM |  | 28 | 24.5 | 23 | 94 | TREMIE | 28 | TREMIE-28-28 | 2026-10-29 | NUEVO | 2026-10-29 | 28 | -1.5 | 22.66667 | 3 | 27.93333 | 21
VIALE 26 | P141 |  | Concreto | Torre 1 Pilote 68 | 2025-08-16 | 9/13/2025 12:00:00 AM |  | 28 | 24.5 | 25.1 | 102 | TREMIE | 28 | TREMIE-28-28 | 2026-10-29 | NUEVO | 2026-10-29 | 28 | 0.6 | 22.66667 | 3 | 27.93333 | 21
VIALE 26 | P142 |  | Concreto | Torre grua Pilote C-2 | 2025-08-16 | 9/13/2025 12:00:00 AM |  | 28 | 24.5 | 30.5 | 124 | TREMIE | 28 | TREMIE-28-28 | 2026-10-29 | NUEVO | 2026-10-29 | 28 | 6 | 28.43333 | 3 | 27.25556 | 21
VIALE 26 | P142 |  | Concreto | Torre grua Pilote C-2 | 2025-08-16 | 9/13/2025 12:00:00 AM |  | 28 | 24.5 | 26.1 | 107 | TREMIE | 28 | TREMIE-28-28 | 2026-10-29 | NUEVO | 2026-10-29 | 28 | 1.6 | 28.43333 | 3 | 27.25556 | 21
VIALE 26 | P142 |  | Concreto | Torre grua Pilote C-2 | 2025-08-16 | 9/13/2025 12:00:00 AM |  | 28 | 24.5 | 28.7 | 117 | TREMIE | 28 | TREMIE-28-28 | 2026-10-29 | NUEVO | 2026-10-29 | 28 | 4.2 | 28.43333 | 3 | 27.25556 | 21
VIALE 26 | P139 |  | Concreto | Torre 1 Pilote 13 | 2025-08-15 | 9/12/2025 12:00:00 AM |  | 28 | 24.5 | 26.4 | 108 | TREMIE | 28 | TREMIE-28-28 | 2026-10-29 | NUEVO | 2026-10-29 | 28 | 1.9 | 26.3 | 3 | 25.8 | 21
VIALE 26 | P139 |  | Concreto | Torre 1 Pilote 13 | 2025-08-15 | 9/12/2025 12:00:00 AM |  | 28 | 24.5 | 24.6 | 100 | TREMIE | 28 | TREMIE-28-28 | 2026-10-29 | NUEVO | 2026-10-29 | 28 | 0.1 | 26.3 | 3 | 25.8 | 21
VIALE 26 | P139 |  | Concreto | Torre 1 Pilote 13 | 2025-08-15 | 9/12/2025 12:00:00 AM |  | 28 | 24.5 | 27.9 | 114 | TREMIE | 28 | TREMIE-28-28 | 2026-10-29 | NUEVO | 2026-10-29 | 28 | 3.4 | 26.3 | 3 | 25.8 | 21
VIALE 26 | P140 |  | Concreto | Torre 1 Pilote 65 | 2025-08-15 | 9/12/2025 12:00:00 AM |  | 28 | 24.5 | 31.1 | 127 | TREMIE | 28 | TREMIE-28-28 | 2026-10-29 | NUEVO | 2026-10-29 | 28 | 6.6 | 30.8 | 3 | 28.51111 | 21
VIALE 26 | P140 |  | Concreto | Torre 1 Pilote 65 | 2025-08-15 | 9/12/2025 12:00:00 AM |  | 28 | 24.5 | 30.7 | 125 | TREMIE | 28 | TREMIE-28-28 | 2026-10-29 | NUEVO | 2026-10-29 | 28 | 6.2 | 30.8 | 3 | 28.51111 | 21
VIALE 26 | P140 |  | Concreto | Torre 1 Pilote 65 | 2025-08-15 | 9/12/2025 12:00:00 AM |  | 28 | 24.5 | 30.6 | 125 | TREMIE | 28 | TREMIE-28-28 | 2026-10-29 | NUEVO | 2026-10-29 | 28 | 6.1 | 30.8 | 3 | 28.51111 | 21
VIALE 26 | P136 |  | Concreto | Torre 1 Pilote 29 | 2025-08-14 | 9/11/2025 12:00:00 AM |  | 28 | 24.5 | 24.9 | 101 | TREMIE | 28 | TREMIE-28-28 | 2026-10-29 | NUEVO | 2026-10-29 | 28 | 0.4 | 31.2 | 3 | 29.43333 | 21
VIALE 26 | P136 |  | Concreto | Torre 1 Pilote 29 | 2025-08-14 | 9/11/2025 12:00:00 AM |  | 28 | 24.5 | 41.9 | 171 | TREMIE | 28 | TREMIE-28-28 | 2026-10-29 | NUEVO | 2026-10-29 | 28 | 17.4 | 31.2 | 3 | 29.43333 | 21
VIALE 26 | P136 |  | Concreto | Torre 1 Pilote 29 | 2025-08-14 | 9/11/2025 12:00:00 AM |  | 28 | 24.5 | 26.8 | 109 | TREMIE | 28 | TREMIE-28-28 | 2026-10-29 | NUEVO | 2026-10-29 | 28 | 2.3 | 31.2 | 3 | 29.43333 | 21
VIALE 26 | P137 |  | Concreto | Torre 1 Pilote 101 | 2025-08-14 | 9/11/2025 12:00:00 AM |  | 28 | 24.5 | 21.5 | 88 | TREMIE | 28 | TREMIE-28-28 | 2026-10-29 | NUEVO | 2026-10-29 | 28 | -3 | 29.5 | 3 | 30.5 | 21
VIALE 26 | P137 |  | Concreto | Torre 1 Pilote 101 | 2025-08-14 | 9/11/2025 12:00:00 AM |  | 28 | 24.5 | 33.7 | 138 | TREMIE | 28 | TREMIE-28-28 | 2026-10-29 | NUEVO | 2026-10-29 | 28 | 9.2 | 29.5 | 3 | 30.5 | 21
VIALE 26 | P137 |  | Concreto | Torre 1 Pilote 101 | 2025-08-14 | 9/11/2025 12:00:00 AM |  | 28 | 24.5 | 33.3 | 136 | TREMIE | 28 | TREMIE-28-28 | 2026-10-29 | NUEVO | 2026-10-29 | 28 | 8.8 | 29.5 | 3 | 30.5 | 21
VIALE 26 | P138 |  | Concreto | Torre 1 Pilote 99 | 2025-08-14 | 9/11/2025 12:00:00 AM |  | 28 | 24.5 | 33.7 | 138 | TREMIE | 28 | TREMIE-28-28 | 2026-10-29 | NUEVO | 2026-10-29 | 28 | 9.2 | 32.16667 | 3 | 30.95556 | 21
VIALE 26 | P138 |  | Concreto | Torre 1 Pilote 99 | 2025-08-14 | 9/11/2025 12:00:00 AM |  | 28 | 24.5 | 34.1 | 139 | TREMIE | 28 | TREMIE-28-28 | 2026-10-29 | NUEVO | 2026-10-29 | 28 | 9.6 | 32.16667 | 3 | 30.95556 | 21
VIALE 26 | P138 |  | Concreto | Torre 1 Pilote 99 | 2025-08-14 | 9/11/2025 12:00:00 AM |  | 28 | 24.5 | 28.7 | 117 | TREMIE | 28 | TREMIE-28-28 | 2026-10-29 | NUEVO | 2026-10-29 | 28 | 4.2 | 32.16667 | 3 | 30.95556 | 21
VIALE 26 | P134 |  | Concreto | Torre grua Pilote B-3 | 2025-08-13 | 9/10/2025 12:00:00 AM |  | 28 | 24.5 | 28.2 | 115 | TREMIE | 28 | TREMIE-28-28 | 2026-10-29 | NUEVO | 2026-10-29 | 28 | 3.7 | 27.76667 | 3 | 29.81111 | 21
VIALE 26 | P134 |  | Concreto | Torre grua Pilote B-3 | 2025-08-13 | 9/10/2025 12:00:00 AM |  | 28 | 24.5 | 27.3 | 111 | TREMIE | 28 | TREMIE-28-28 | 2026-10-29 | NUEVO | 2026-10-29 | 28 | 2.8 | 27.76667 | 3 | 29.81111 | 21
VIALE 26 | P134 |  | Concreto | Torre grua Pilote B-3 | 2025-08-13 | 9/10/2025 12:00:00 AM |  | 28 | 24.5 | 27.8 | 114 | TREMIE | 28 | TREMIE-28-28 | 2026-10-29 | NUEVO | 2026-10-29 | 28 | 3.3 | 27.76667 | 3 | 29.81111 | 21
VIALE 26 | P135 |  | Concreto | Torre 1 Pilote 43 | 2025-08-13 | 9/10/2025 12:00:00 AM |  | 28 | 24.5 | 29.3 | 120 | TREMIE | 28 | TREMIE-28-28 | 2026-10-29 | NUEVO | 2026-10-29 | 28 | 4.8 | 29.36667 | 3 | 29.76667 | 21
VIALE 26 | P135 |  | Concreto | Torre 1 Pilote 43 | 2025-08-13 | 9/10/2025 12:00:00 AM |  | 28 | 24.5 | 28.9 | 118 | TREMIE | 28 | TREMIE-28-28 | 2026-10-29 | NUEVO | 2026-10-29 | 28 | 4.4 | 29.36667 | 3 | 29.76667 | 21
VIALE 26 | P135 |  | Concreto | Torre 1 Pilote 43 | 2025-08-13 | 9/10/2025 12:00:00 AM |  | 28 | 24.5 | 29.9 | 122 | TREMIE | 28 | TREMIE-28-28 | 2026-10-29 | NUEVO | 2026-10-29 | 28 | 5.4 | 29.36667 | 3 | 29.76667 | 21
VIALE 26 | P132 |  | Concreto | Torre grua Pilote C-3 | 2025-08-09 | 9/6/2025 12:00:00 AM |  | 28 | 24.5 | 28 | 114 | TREMIE | 28 | TREMIE-28-28 | 2026-10-29 | NUEVO | 2026-10-29 | 28 | 3.5 | 29.9 | 3 | 29.01111 | 21
VIALE 26 | P132 |  | Concreto | Torre grua Pilote C-3 | 2025-08-09 | 9/6/2025 12:00:00 AM |  | 28 | 24.5 | 31.9 | 130 | TREMIE | 28 | TREMIE-28-28 | 2026-10-29 | NUEVO | 2026-10-29 | 28 | 7.4 | 29.9 | 3 | 29.01111 | 21
VIALE 26 | P132 |  | Concreto | Torre grua Pilote C-3 | 2025-08-09 | 9/6/2025 12:00:00 AM |  | 28 | 24.5 | 29.8 | 122 | TREMIE | 28 | TREMIE-28-28 | 2026-10-29 | NUEVO | 2026-10-29 | 28 | 5.3 | 29.9 | 3 | 29.01111 | 21
VIALE 26 | P133 |  | Concreto | Torre 1 Pilote 69 | 2025-08-09 | 9/6/2025 12:00:00 AM |  | 28 | 24.5 | 54.2 | 221 | TREMIE | 28 | TREMIE-28-28 | 2026-10-29 | NUEVO | 2026-10-29 | 28 | 29.7 | 39.16667 | 3 | 32.81111 | 21
VIALE 26 | P133 |  | Concreto | Torre 1 Pilote 69 | 2025-08-09 | 9/6/2025 12:00:00 AM |  | 28 | 24.5 | 31.1 | 127 | TREMIE | 28 | TREMIE-28-28 | 2026-10-29 | NUEVO | 2026-10-29 | 28 | 6.6 | 39.16667 | 3 | 32.81111 | 21
VIALE 26 | P133 |  | Concreto | Torre 1 Pilote 69 | 2025-08-09 | 9/6/2025 12:00:00 AM |  | 28 | 24.5 | 32.2 | 131 | TREMIE | 28 | TREMIE-28-28 | 2026-10-29 | NUEVO | 2026-10-29 | 28 | 7.7 | 39.16667 | 3 | 32.81111 | 21
VIALE 26 | P130 |  | Concreto | Torre 1 Pilote 45 | 2025-08-08 | 9/5/2025 12:00:00 AM |  | 28 | 24.5 | 27.1 | 111 | TREMIE | 28 | TREMIE-28-28 | 2026-10-29 | NUEVO | 2026-10-29 | 28 | 2.6 | 28.43333 | 3 | 32.5 | 21
VIALE 26 | P130 |  | Concreto | Torre 1 Pilote 45 | 2025-08-08 | 9/5/2025 12:00:00 AM |  | 28 | 24.5 | 28.8 | 117 | TREMIE | 28 | TREMIE-28-28 | 2026-10-29 | NUEVO | 2026-10-29 | 28 | 4.3 | 28.43333 | 3 | 32.5 | 21
VIALE 26 | P130 |  | Concreto | Torre 1 Pilote 45 | 2025-08-08 | 9/5/2025 12:00:00 AM |  | 28 | 24.5 | 29.4 | 120 | TREMIE | 28 | TREMIE-28-28 | 2026-10-29 | NUEVO | 2026-10-29 | 28 | 4.9 | 28.43333 | 3 | 32.5 | 21
VIALE 26 | P131 |  | Concreto | Torre 1 Pilote 74 | 2025-08-08 | 9/5/2025 12:00:00 AM |  | 28 | 24.5 | 32.7 | 134 | TREMIE | 28 | TREMIE-28-28 | 2026-10-29 | NUEVO | 2026-10-29 | 28 | 8.2 | 33.43333 | 3 | 33.67778 | 21
VIALE 26 | P131 |  | Concreto | Torre 1 Pilote 74 | 2025-08-08 | 9/5/2025 12:00:00 AM |  | 28 | 24.5 | 34.6 | 141 | TREMIE | 28 | TREMIE-28-28 | 2026-10-29 | NUEVO | 2026-10-29 | 28 | 10.1 | 33.43333 | 3 | 33.67778 | 21
VIALE 26 | P131 |  | Concreto | Torre 1 Pilote 74 | 2025-08-08 | 9/5/2025 12:00:00 AM |  | 28 | 24.5 | 33 | 134 | TREMIE | 28 | TREMIE-28-28 | 2026-10-29 | NUEVO | 2026-10-29 | 28 | 8.5 | 33.43333 | 3 | 33.67778 | 21
VIALE 26 | P129 |  | Concreto | Torre 1 Pilote 57 | 2025-08-06 | 9/3/2025 12:00:00 AM |  | 28 | 24.5 | 23.7 | 96 | TREMIE | 28 | TREMIE-28-28 | 2026-10-29 | NUEVO | 2026-10-29 | 28 | -0.8 | 25.7 | 3 | 29.18889 | 21
VIALE 26 | P129 |  | Concreto | Torre 1 Pilote 57 | 2025-08-06 | 9/3/2025 12:00:00 AM |  | 28 | 24.5 | 25.1 | 102 | TREMIE | 28 | TREMIE-28-28 | 2026-10-29 | NUEVO | 2026-10-29 | 28 | 0.6 | 25.7 | 3 | 29.18889 | 21
VIALE 26 | P129 |  | Concreto | Torre 1 Pilote 57 | 2025-08-06 | 9/3/2025 12:00:00 AM |  | 28 | 24.5 | 28.3 | 116 | TREMIE | 28 | TREMIE-28-28 | 2026-10-29 | NUEVO | 2026-10-29 | 28 | 3.8 | 25.7 | 3 | 29.18889 | 21
VIALE 26 | P127 |  | Concreto | Torre 2 Pilote 76 | 2025-08-05 | 9/2/2025 12:00:00 AM |  | 28 | 24.5 | 22.5 | 92 | TREMIE | 28 | TREMIE-28-28 | 2026-10-29 | NUEVO | 2026-10-29 | 28 | -2 | 26.3 | 3 | 28.47778 | 21
VIALE 26 | P127 |  | Concreto | Torre 2 Pilote 76 | 2025-08-05 | 9/2/2025 12:00:00 AM |  | 28 | 24.5 | 26.8 | 109 | TREMIE | 28 | TREMIE-28-28 | 2026-10-29 | NUEVO | 2026-10-29 | 28 | 2.3 | 26.3 | 3 | 28.47778 | 21
VIALE 26 | P127 |  | Concreto | Torre 2 Pilote 76 | 2025-08-05 | 9/2/2025 12:00:00 AM |  | 28 | 24.5 | 29.6 | 121 | TREMIE | 28 | TREMIE-28-28 | 2026-10-29 | NUEVO | 2026-10-29 | 28 | 5.1 | 26.3 | 3 | 28.47778 | 21
VIALE 26 | P128 |  | Concreto | Torre 1 Pilote 100 | 2025-08-05 | 9/2/2025 12:00:00 AM |  | 28 | 24.5 | 25.8 | 105 | TREMIE | 28 | TREMIE-28-28 | 2026-10-29 | NUEVO | 2026-10-29 | 28 | 1.3 | 26.16667 | 3 | 26.05556 | 21
VIALE 26 | P128 |  | Concreto | Torre 1 Pilote 100 | 2025-08-05 | 9/2/2025 12:00:00 AM |  | 28 | 24.5 | 27.5 | 112 | TREMIE | 28 | TREMIE-28-28 | 2026-10-29 | NUEVO | 2026-10-29 | 28 | 3 | 26.16667 | 3 | 26.05556 | 21
VIALE 26 | P128 |  | Concreto | Torre 1 Pilote 100 | 2025-08-05 | 9/2/2025 12:00:00 AM |  | 28 | 24.5 | 25.2 | 103 | TREMIE | 28 | TREMIE-28-28 | 2026-10-29 | NUEVO | 2026-10-29 | 28 | 0.7 | 26.16667 | 3 | 26.05556 | 21
VIALE 26 | P126 |  | Concreto | Torre 1 Pilote 98 | 2025-08-04 | 9/1/2025 12:00:00 AM |  | 28 | 24.5 | 26.1 | 106 | TREMIE | 28 | TREMIE-28-28 | 2026-10-29 | NUEVO | 2026-10-29 | 28 | 1.6 | 23.1 | 3 | 25.18889 | 21
VIALE 26 | P126 |  | Concreto | Torre 1 Pilote 98 | 2025-08-04 | 9/1/2025 12:00:00 AM |  | 28 | 24.5 | 19.9 | 81 | TREMIE | 28 | TREMIE-28-28 | 2026-10-29 | NUEVO | 2026-10-29 | 28 | -4.6 | 23.1 | 3 | 25.18889 | 21
VIALE 26 | P126 |  | Concreto | Torre 1 Pilote 98 | 2025-08-04 | 9/1/2025 12:00:00 AM |  | 28 | 24.5 | 23.3 | 95 | TREMIE | 28 | TREMIE-28-28 | 2026-10-29 | NUEVO | 2026-10-29 | 28 | -1.2 | 23.1 | 3 | 25.18889 | 21
VIALE 26 | P125 |  | Concreto | Torre 1 Pilote 12 | 2025-08-02 | 8/30/2025 12:00:00 AM |  | 28 | 24.5 | 26.3 | 108 | TREMIE | 28 | TREMIE-28-28 | 2026-10-29 | NUEVO | 2026-10-29 | 28 | 1.8 | 25.63333 | 3 | 24.96667 | 21
VIALE 26 | P125 |  | Concreto | Torre 1 Pilote 12 | 2025-08-02 | 8/30/2025 12:00:00 AM |  | 28 | 24.5 | 25.3 | 103 | TREMIE | 28 | TREMIE-28-28 | 2026-10-29 | NUEVO | 2026-10-29 | 28 | 0.8 | 25.63333 | 3 | 24.96667 | 21
VIALE 26 | P125 |  | Concreto | Torre 1 Pilote 12 | 2025-08-02 | 8/30/2025 12:00:00 AM |  | 28 | 24.5 | 25.3 | 103 | TREMIE | 28 | TREMIE-28-28 | 2026-10-29 | NUEVO | 2026-10-29 | 28 | 0.8 | 25.63333 | 3 | 24.96667 | 21
VIALE 26 | P123 |  | Concreto | Torre 1 Pilote 49 | 2025-07-31 | 8/28/2025 12:00:00 AM |  | 28 | 24.5 | 29.2 | 119 | TREMIE | 28 | TREMIE-28-28 | 2026-10-29 | NUEVO | 2026-10-29 | 28 | 4.7 | 30.96667 | 3 | 26.56667 | 21
VIALE 26 | P123 |  | Concreto | Torre 1 Pilote 49 | 2025-07-31 | 8/28/2025 12:00:00 AM |  | 28 | 24.5 | 31.8 | 130 | TREMIE | 28 | TREMIE-28-28 | 2026-10-29 | NUEVO | 2026-10-29 | 28 | 7.3 | 30.96667 | 3 | 26.56667 | 21
VIALE 26 | P123 |  | Concreto | Torre 1 Pilote 49 | 2025-07-31 | 8/28/2025 12:00:00 AM |  | 28 | 24.5 | 31.9 | 130 | TREMIE | 28 | TREMIE-28-28 | 2026-10-29 | NUEVO | 2026-10-29 | 28 | 7.4 | 30.96667 | 3 | 26.56667 | 21
VIALE 26 | P124 |  | Concreto | Torre 1 Pilote 66 | 2025-07-31 | 8/28/2025 12:00:00 AM |  | 28 | 24.5 | 28.4 | 116 | TREMIE | 28 | TREMIE-28-28 | 2026-10-29 | NUEVO | 2026-10-29 | 28 | 3.9 | 26.8 | 3 | 27.8 | 21
VIALE 26 | P124 |  | Concreto | Torre 1 Pilote 66 | 2025-07-31 | 8/28/2025 12:00:00 AM |  | 28 | 24.5 | 25.4 | 104 | TREMIE | 28 | TREMIE-28-28 | 2026-10-29 | NUEVO | 2026-10-29 | 28 | 0.9 | 26.8 | 3 | 27.8 | 21
VIALE 26 | P124 |  | Concreto | Torre 1 Pilote 66 | 2025-07-31 | 8/28/2025 12:00:00 AM |  | 28 | 24.5 | 26.6 | 109 | TREMIE | 28 | TREMIE-28-28 | 2026-10-29 | NUEVO | 2026-10-29 | 28 | 2.1 | 26.8 | 3 | 27.8 | 21
VIALE 26 | P122 |  | Concreto | Torre 1 Pilote 90 | 2025-07-30 | 8/27/2025 12:00:00 AM |  | 28 | 24.5 | 24.6 | 100 | TREMIE | 28 | TREMIE-28-28 | 2026-10-29 | NUEVO | 2026-10-29 | 28 | 0.1 | 23.96667 | 3 | 27.24444 | 21
VIALE 26 | P122 |  | Concreto | Torre 1 Pilote 90 | 2025-07-30 | 8/27/2025 12:00:00 AM |  | 28 | 24.5 | 26.4 | 108 | TREMIE | 28 | TREMIE-28-28 | 2026-10-29 | NUEVO | 2026-10-29 | 28 | 1.9 | 23.96667 | 3 | 27.24444 | 21
VIALE 26 | P122 |  | Concreto | Torre 1 Pilote 90 | 2025-07-30 | 8/27/2025 12:00:00 AM |  | 28 | 24.5 | 20.9 | 85 | TREMIE | 28 | TREMIE-28-28 | 2026-10-29 | NUEVO | 2026-10-29 | 28 | -3.6 | 23.96667 | 3 | 27.24444 | 21
VIALE 26 | P120 |  | Concreto | Torre 1 Pilote 96 | 2025-07-29 | 8/26/2025 12:00:00 AM |  | 28 | 24.5 | 34 | 139 | TREMIE | 28 | TREMIE-28-28 | 2026-10-29 | NUEVO | 2026-10-29 | 28 | 9.5 | 32.76667 | 3 | 27.84444 | 21
VIALE 26 | P120 |  | Concreto | Torre 1 Pilote 96 | 2025-07-29 | 8/26/2025 12:00:00 AM |  | 28 | 24.5 | 30.1 | 123 | TREMIE | 28 | TREMIE-28-28 | 2026-10-29 | NUEVO | 2026-10-29 | 28 | 5.6 | 32.76667 | 3 | 27.84444 | 21
VIALE 26 | P120 |  | Concreto | Torre 1 Pilote 96 | 2025-07-29 | 8/26/2025 12:00:00 AM |  | 28 | 24.5 | 34.2 | 139 | TREMIE | 28 | TREMIE-28-28 | 2026-10-29 | NUEVO | 2026-10-29 | 28 | 9.7 | 32.76667 | 3 | 27.84444 | 21
VIALE 26 | P121 |  | Concreto | Torre 1 Pilote 58 | 2025-07-29 | 8/26/2025 12:00:00 AM |  | 28 | 24.5 | 23.5 | 96 | TREMIE | 28 | TREMIE-28-28 | 2026-10-29 | NUEVO | 2026-10-29 | 28 | -1 | 27.7 | 3 | 28.14444 | 21
VIALE 26 | P121 |  | Concreto | Torre 1 Pilote 58 | 2025-07-29 | 8/26/2025 12:00:00 AM |  | 28 | 24.5 | 29 | 118 | TREMIE | 28 | TREMIE-28-28 | 2026-10-29 | NUEVO | 2026-10-29 | 28 | 4.5 | 27.7 | 3 | 28.14444 | 21
VIALE 26 | P121 |  | Concreto | Torre 1 Pilote 58 | 2025-07-29 | 8/26/2025 12:00:00 AM |  | 28 | 24.5 | 30.6 | 125 | TREMIE | 28 | TREMIE-28-28 | 2026-10-29 | NUEVO | 2026-10-29 | 28 | 6.1 | 27.7 | 3 | 28.14444 | 21
VIALE 26 | P119 |  | Concreto | Torre 1 Pilotes 102-91 | 2025-07-28 | 8/25/2025 12:00:00 AM |  | 28 | 24.5 | 16.4 | 67 | TREMIE | 28 | TREMIE-28-28 | 2026-10-29 | NUEVO | 2026-10-29 | 28 | -8.1 | 18.03333 | 3 | 26.16667 | 21
VIALE 26 | P119 |  | Concreto | Torre 1 Pilotes 102-91 | 2025-07-28 | 8/25/2025 12:00:00 AM |  | 28 | 24.5 | 20 | 81 | TREMIE | 28 | TREMIE-28-28 | 2026-10-29 | NUEVO | 2026-10-29 | 28 | -4.5 | 18.03333 | 3 | 26.16667 | 21
VIALE 26 | P119 |  | Concreto | Torre 1 Pilotes 102-91 | 2025-07-28 | 8/25/2025 12:00:00 AM |  | 28 | 24.5 | 17.7 | 72 | TREMIE | 28 | TREMIE-28-28 | 2026-10-29 | NUEVO | 2026-10-29 | 28 | -6.8 | 18.03333 | 3 | 26.16667 | 21
VIALE 26 | P118 |  | Concreto | Torre 1 Pilote 46-62 | 2025-07-26 | 8/23/2025 12:00:00 AM |  | 28 | 24.5 | 25.7 | 105 | TREMIE | 28 | TREMIE-28-28 | 2026-10-29 | NUEVO | 2026-10-29 | 28 | 1.2 | 26.96667 | 3 | 24.23333 | 21
VIALE 26 | P118 |  | Concreto | Torre 1 Pilote 46-62 | 2025-07-26 | 8/23/2025 12:00:00 AM |  | 28 | 24.5 | 26.6 | 108 | TREMIE | 28 | TREMIE-28-28 | 2026-10-29 | NUEVO | 2026-10-29 | 28 | 2.1 | 26.96667 | 3 | 24.23333 | 21
VIALE 26 | P118 |  | Concreto | Torre 1 Pilote 46-62 | 2025-07-26 | 8/23/2025 12:00:00 AM |  | 28 | 24.5 | 28.6 | 117 | TREMIE | 28 | TREMIE-28-28 | 2026-10-29 | NUEVO | 2026-10-29 | 28 | 4.1 | 26.96667 | 3 | 24.23333 | 21
VIALE 26 | P116 |  | Concreto | Torre 1 Pilote 23-55 | 2025-07-25 | 8/22/2025 12:00:00 AM |  | 28 | 24.5 | 47.6 | 194 | TREMIE | 28 | TREMIE-28-28 | 2026-10-29 | NUEVO | 2026-10-29 | 28 | 23.1 | 35.4 | 3 | 26.8 | 21
VIALE 26 | P116 |  | Concreto | Torre 1 Pilote 23-55 | 2025-07-25 | 8/22/2025 12:00:00 AM |  | 28 | 24.5 | 29.9 | 122 | TREMIE | 28 | TREMIE-28-28 | 2026-10-29 | NUEVO | 2026-10-29 | 28 | 5.4 | 35.4 | 3 | 26.8 | 21
VIALE 26 | P116 |  | Concreto | Torre 1 Pilote 23-55 | 2025-07-25 | 8/22/2025 12:00:00 AM |  | 28 | 24.5 | 28.7 | 117 | TREMIE | 28 | TREMIE-28-28 | 2026-10-29 | NUEVO | 2026-10-29 | 28 | 4.2 | 35.4 | 3 | 26.8 | 21
VIALE 26 | P117 |  | Concreto | Torre 1 Pilote 59-97 | 2025-07-25 | 8/22/2025 12:00:00 AM |  | 28 | 24.5 | 32.5 | 132 | TREMIE | 28 | TREMIE-28-28 | 2026-10-29 | NUEVO | 2026-10-29 | 28 | 8 | 31.5 | 3 | 31.28889 | 21
VIALE 26 | P117 |  | Concreto | Torre 1 Pilote 59-97 | 2025-07-25 | 8/22/2025 12:00:00 AM |  | 28 | 24.5 | 31.7 | 130 | TREMIE | 28 | TREMIE-28-28 | 2026-10-29 | NUEVO | 2026-10-29 | 28 | 7.2 | 31.5 | 3 | 31.28889 | 21
VIALE 26 | P117 |  | Concreto | Torre 1 Pilote 59-97 | 2025-07-25 | 8/22/2025 12:00:00 AM |  | 28 | 24.5 | 30.3 | 123 | TREMIE | 28 | TREMIE-28-28 | 2026-10-29 | NUEVO | 2026-10-29 | 28 | 5.8 | 31.5 | 3 | 31.28889 | 21
VIALE 26 | P114 |  | Concreto | Torre 1 Pilotes 11-20 | 2025-07-24 | 8/21/2025 12:00:00 AM |  | 28 | 24.5 | 23.4 | 95 | TREMIE | 28 | TREMIE-28-28 | 2026-10-29 | NUEVO | 2026-10-29 | 28 | -1.1 | 23.56667 | 3 | 30.15556 | 21
VIALE 26 | P114 |  | Concreto | Torre 1 Pilotes 11-20 | 2025-07-24 | 8/21/2025 12:00:00 AM |  | 28 | 24.5 | 23.4 | 95 | TREMIE | 28 | TREMIE-28-28 | 2026-10-29 | NUEVO | 2026-10-29 | 28 | -1.1 | 23.56667 | 3 | 30.15556 | 21
VIALE 26 | P114 |  | Concreto | Torre 1 Pilotes 11-20 | 2025-07-24 | 8/21/2025 12:00:00 AM |  | 28 | 24.5 | 23.9 | 97 | TREMIE | 28 | TREMIE-28-28 | 2026-10-29 | NUEVO | 2026-10-29 | 28 | -0.6 | 23.56667 | 3 | 30.15556 | 21
VIALE 26 | P115 |  | Concreto | Torre 1 Pilote 51 | 2025-07-24 | 8/21/2025 12:00:00 AM |  | 28 | 24.5 | 23.6 | 96 | TREMIE | 28 | TREMIE-28-28 | 2026-10-29 | NUEVO | 2026-10-29 | 28 | -0.9 | 22.86667 | 3 | 25.97778 | 21
VIALE 26 | P115 |  | Concreto | Torre 1 Pilote 51 | 2025-07-24 | 8/21/2025 12:00:00 AM |  | 28 | 24.5 | 22.2 | 90 | TREMIE | 28 | TREMIE-28-28 | 2026-10-29 | NUEVO | 2026-10-29 | 28 | -2.3 | 22.86667 | 3 | 25.97778 | 21
VIALE 26 | P115 |  | Concreto | Torre 1 Pilote 51 | 2025-07-24 | 8/21/2025 12:00:00 AM |  | 28 | 24.5 | 22.8 | 93 | TREMIE | 28 | TREMIE-28-28 | 2026-10-29 | NUEVO | 2026-10-29 | 28 | -1.7 | 22.86667 | 3 | 25.97778 | 21
VIALE 26 | P111 |  | Concreto | Torre 1 Pilote 92-54 | 2025-07-23 | 8/20/2025 12:00:00 AM |  | 28 | 24.5 | 30.7 | 125 | TREMIE | 28 | TREMIE-28-28 | 2026-10-29 | NUEVO | 2026-10-29 | 28 | 6.2 | 24.76667 | 3 | 23.73333 | 21
VIALE 26 | P111 |  | Concreto | Torre 1 Pilote 92-54 | 2025-07-23 | 8/20/2025 12:00:00 AM |  | 28 | 24.5 | 22.3 | 91 | TREMIE | 28 | TREMIE-28-28 | 2026-10-29 | NUEVO | 2026-10-29 | 28 | -2.2 | 24.76667 | 3 | 23.73333 | 21
VIALE 26 | P111 |  | Concreto | Torre 1 Pilote 92-54 | 2025-07-23 | 8/20/2025 12:00:00 AM |  | 28 | 24.5 | 21.3 | 87 | TREMIE | 28 | TREMIE-28-28 | 2026-10-29 | NUEVO | 2026-10-29 | 28 | -3.2 | 24.76667 | 3 | 23.73333 | 21
VIALE 26 | P112 |  | Concreto | Torre 1 Pilote 60 | 2025-07-23 | 8/20/2025 12:00:00 AM |  | 28 | 24.5 | 25.2 | 103 | TREMIE | 28 | TREMIE-28-28 | 2026-10-29 | NUEVO | 2026-10-29 | 28 | 0.7 | 25.93333 | 3 | 24.52222 | 21
VIALE 26 | P112 |  | Concreto | Torre 1 Pilote 60 | 2025-07-23 | 8/20/2025 12:00:00 AM |  | 28 | 24.5 | 27.3 | 112 | TREMIE | 28 | TREMIE-28-28 | 2026-10-29 | NUEVO | 2026-10-29 | 28 | 2.8 | 25.93333 | 3 | 24.52222 | 21
VIALE 26 | P112 |  | Concreto | Torre 1 Pilote 60 | 2025-07-23 | 8/20/2025 12:00:00 AM |  | 28 | 24.5 | 25.3 | 103 | TREMIE | 28 | TREMIE-28-28 | 2026-10-29 | NUEVO | 2026-10-29 | 28 | 0.8 | 25.93333 | 3 | 24.52222 | 21
VIALE 26 | P109 |  | Concreto | Torre 1 Pilotes 07-61 | 2025-07-22 | 8/19/2025 12:00:00 AM |  | 28 | 24.5 | 22.8 | 93 | TREMIE | 28 | TREMIE-28-28 | 2026-10-29 | NUEVO | 2026-10-29 | 28 | -1.7 | 24.1 | 3 | 24.93333 | 21
VIALE 26 | P109 |  | Concreto | Torre 1 Pilotes 07-61 | 2025-07-22 | 8/19/2025 12:00:00 AM |  | 28 | 24.5 | 24.7 | 101 | TREMIE | 28 | TREMIE-28-28 | 2026-10-29 | NUEVO | 2026-10-29 | 28 | 0.2 | 24.1 | 3 | 24.93333 | 21
VIALE 26 | P109 |  | Concreto | Torre 1 Pilotes 07-61 | 2025-07-22 | 8/19/2025 12:00:00 AM |  | 28 | 24.5 | 24.8 | 101 | TREMIE | 28 | TREMIE-28-28 | 2026-10-29 | NUEVO | 2026-10-29 | 28 | 0.3 | 24.1 | 3 | 24.93333 | 21
VIALE 26 | P110 |  | Concreto | Torre 1 Pilote 53 | 2025-07-22 | 8/19/2025 12:00:00 AM |  | 28 | 24.5 | 37 | 151 | TREMIE | 28 | TREMIE-28-28 | 2026-10-29 | NUEVO | 2026-10-29 | 28 | 12.5 | 35.9 | 3 | 28.64444 | 21
VIALE 26 | P110 |  | Concreto | Torre 1 Pilote 53 | 2025-07-22 | 8/19/2025 12:00:00 AM |  | 28 | 24.5 | 34.9 | 142 | TREMIE | 28 | TREMIE-28-28 | 2026-10-29 | NUEVO | 2026-10-29 | 28 | 10.4 | 35.9 | 3 | 28.64444 | 21
VIALE 26 | P110 |  | Concreto | Torre 1 Pilote 53 | 2025-07-22 | 8/19/2025 12:00:00 AM |  | 28 | 24.5 | 35.8 | 146 | TREMIE | 28 | TREMIE-28-28 | 2026-10-29 | NUEVO | 2026-10-29 | 28 | 11.3 | 35.9 | 3 | 28.64444 | 21
VIALE 26 | P107 |  | Concreto | Torre 1 Pilote 10-21 | 2025-07-21 | 8/18/2025 12:00:00 AM |  | 28 | 24.5 | 27.9 | 114 | TREMIE | 28 | TREMIE-28-28 | 2026-10-29 | NUEVO | 2026-10-29 | 28 | 3.4 | 26.83333 | 3 | 28.94444 | 21
VIALE 26 | P107 |  | Concreto | Torre 1 Pilote 10-21 | 2025-07-21 | 8/18/2025 12:00:00 AM |  | 28 | 24.5 | 26.3 | 107 | TREMIE | 28 | TREMIE-28-28 | 2026-10-29 | NUEVO | 2026-10-29 | 28 | 1.8 | 26.83333 | 3 | 28.94444 | 21
VIALE 26 | P107 |  | Concreto | Torre 1 Pilote 10-21 | 2025-07-21 | 8/18/2025 12:00:00 AM |  | 28 | 24.5 | 26.3 | 108 | TREMIE | 28 | TREMIE-28-28 | 2026-10-29 | NUEVO | 2026-10-29 | 28 | 1.8 | 26.83333 | 3 | 28.94444 | 21
VIALE 26 | P108 |  | Concreto | Torre 1 Pilote 47 | 2025-07-21 | 8/18/2025 12:00:00 AM |  | 28 | 24.5 | 31.2 | 127 | TREMIE | 28 | TREMIE-28-28 | 2026-10-29 | NUEVO | 2026-10-29 | 28 | 6.7 | 30.13333 | 3 | 30.95556 | 21
VIALE 26 | P108 |  | Concreto | Torre 1 Pilote 47 | 2025-07-21 | 8/18/2025 12:00:00 AM |  | 28 | 24.5 | 29.5 | 120 | TREMIE | 28 | TREMIE-28-28 | 2026-10-29 | NUEVO | 2026-10-29 | 28 | 5 | 30.13333 | 3 | 30.95556 | 21
VIALE 26 | P108 |  | Concreto | Torre 1 Pilote 47 | 2025-07-21 | 8/18/2025 12:00:00 AM |  | 28 | 24.5 | 29.7 | 121 | TREMIE | 28 | TREMIE-28-28 | 2026-10-29 | NUEVO | 2026-10-29 | 28 | 5.2 | 30.13333 | 3 | 30.95556 | 21
VIALE 26 | P105 |  | Concreto | Torre 1 Pilote 03-52 | 2025-07-17 | 8/14/2025 12:00:00 AM |  | 28 | 24.5 | 29.3 | 120 | TREMIE | 28 | TREMIE-28-28 | 2026-10-29 | NUEVO | 2026-10-29 | 28 | 4.8 | 28.86667 | 3 | 28.61111 | 21
VIALE 26 | P105 |  | Concreto | Torre 1 Pilote 03-52 | 2025-07-17 | 8/14/2025 12:00:00 AM |  | 28 | 24.5 | 28.1 | 115 | TREMIE | 28 | TREMIE-28-28 | 2026-10-29 | NUEVO | 2026-10-29 | 28 | 3.6 | 28.86667 | 3 | 28.61111 | 21
VIALE 26 | P105 |  | Concreto | Torre 1 Pilote 03-52 | 2025-07-17 | 8/14/2025 12:00:00 AM |  | 28 | 24.5 | 29.2 | 119 | TREMIE | 28 | TREMIE-28-28 | 2026-10-29 | NUEVO | 2026-10-29 | 28 | 4.7 | 28.86667 | 3 | 28.61111 | 21
VIALE 26 | P106 |  | Concreto | Torre 1 Pilote 89 | 2025-07-17 | 8/14/2025 12:00:00 AM |  | 28 | 24.5 | 23.3 | 95 | TREMIE | 28 | TREMIE-28-28 | 2026-10-29 | NUEVO | 2026-10-29 | 28 | -1.2 | 24.26667 | 3 | 27.75556 | 21
VIALE 26 | P106 |  | Concreto | Torre 1 Pilote 89 | 2025-07-17 | 8/14/2025 12:00:00 AM |  | 28 | 24.5 | 23.7 | 97 | TREMIE | 28 | TREMIE-28-28 | 2026-10-29 | NUEVO | 2026-10-29 | 28 | -0.8 | 24.26667 | 3 | 27.75556 | 21
VIALE 26 | P106 |  | Concreto | Torre 1 Pilote 89 | 2025-07-17 | 8/14/2025 12:00:00 AM |  | 28 | 24.5 | 25.8 | 105 | TREMIE | 28 | TREMIE-28-28 | 2026-10-29 | NUEVO | 2026-10-29 | 28 | 1.3 | 24.26667 | 3 | 27.75556 | 21
VIALE 26 | P104 |  | Concreto | Torre 1 Pilote 48-06 | 2025-07-16 | 8/13/2025 12:00:00 AM |  | 28 | 24.5 | 22.5 | 92 | TREMIE | 28 | TREMIE-28-28 | 2026-10-29 | NUEVO | 2026-10-29 | 28 | -2 | 21.53333 | 3 | 24.88889 | 21
VIALE 26 | P104 |  | Concreto | Torre 1 Pilote 48-06 | 2025-07-16 | 8/13/2025 12:00:00 AM |  | 28 | 24.5 | 21.4 | 87 | TREMIE | 28 | TREMIE-28-28 | 2026-10-29 | NUEVO | 2026-10-29 | 28 | -3.1 | 21.53333 | 3 | 24.88889 | 21
VIALE 26 | P104 |  | Concreto | Torre 1 Pilote 48-06 | 2025-07-16 | 8/13/2025 12:00:00 AM |  | 28 | 24.5 | 20.7 | 84 | TREMIE | 28 | TREMIE-28-28 | 2026-10-29 | NUEVO | 2026-10-29 | 28 | -3.8 | 21.53333 | 3 | 24.88889 | 21
VIALE 26 | P102 |  | Concreto | Torre 1 Pilote 08-70 | 2025-07-15 | 8/12/2025 12:00:00 AM |  | 28 | 24.5 | 26.7 | 109 | TREMIE | 28 | TREMIE-28-28 | 2026-10-29 | NUEVO | 2026-10-29 | 28 | 2.2 | 26.33333 | 3 | 24.04444 | 21
VIALE 26 | P102 |  | Concreto | Torre 1 Pilote 08-70 | 2025-07-15 | 8/12/2025 12:00:00 AM |  | 28 | 24.5 | 27.1 | 111 | TREMIE | 28 | TREMIE-28-28 | 2026-10-29 | NUEVO | 2026-10-29 | 28 | 2.6 | 26.33333 | 3 | 24.04444 | 21
VIALE 26 | P102 |  | Concreto | Torre 1 Pilote 08-70 | 2025-07-15 | 8/12/2025 12:00:00 AM |  | 28 | 24.5 | 25.2 | 103 | TREMIE | 28 | TREMIE-28-28 | 2026-10-29 | NUEVO | 2026-10-29 | 28 | 0.7 | 26.33333 | 3 | 24.04444 | 21
VIALE 26 | P103 |  | Concreto | Torre 1 Pilote 73 | 2025-07-15 | 8/12/2025 12:00:00 AM |  | 28 | 24.5 | 25.1 | 102 | TREMIE | 28 | TREMIE-28-28 | 2026-10-29 | NUEVO | 2026-10-29 | 28 | 0.6 | 25.13333 | 3 | 24.33333 | 21
VIALE 26 | P103 |  | Concreto | Torre 1 Pilote 73 | 2025-07-15 | 8/12/2025 12:00:00 AM |  | 28 | 24.5 | 26.4 | 108 | TREMIE | 28 | TREMIE-28-28 | 2026-10-29 | NUEVO | 2026-10-29 | 28 | 1.9 | 25.13333 | 3 | 24.33333 | 21
VIALE 26 | P103 |  | Concreto | Torre 1 Pilote 73 | 2025-07-15 | 8/12/2025 12:00:00 AM |  | 28 | 24.5 | 23.9 | 98 | TREMIE | 28 | TREMIE-28-28 | 2026-10-29 | NUEVO | 2026-10-29 | 28 | -0.6 | 25.13333 | 3 | 24.33333 | 21
VIALE 26 | P101 |  | Concreto | Torre 1 Pilote 50-22 | 2025-07-14 | 8/11/2025 12:00:00 AM |  | 28 | 24.5 | 25 | 102 | TREMIE | 28 | TREMIE-28-28 | 2026-10-29 | NUEVO | 2026-10-29 | 28 | 0.5 | 24.8 | 3 | 25.42222 | 21
VIALE 26 | P101 |  | Concreto | Torre 1 Pilote 50-22 | 2025-07-14 | 8/11/2025 12:00:00 AM |  | 28 | 24.5 | 26.8 | 109 | TREMIE | 28 | TREMIE-28-28 | 2026-10-29 | NUEVO | 2026-10-29 | 28 | 2.3 | 24.8 | 3 | 25.42222 | 21
VIALE 26 | P101 |  | Concreto | Torre 1 Pilote 50-22 | 2025-07-14 | 8/11/2025 12:00:00 AM |  | 28 | 24.5 | 22.6 | 92 | TREMIE | 28 | TREMIE-28-28 | 2026-10-29 | NUEVO | 2026-10-29 | 28 | -1.9 | 24.8 | 3 | 25.42222 | 21
VIALE 26 | P100 |  | Concreto | Torre 2 Pilote 06-07 | 2025-07-12 | 8/9/2025 12:00:00 AM |  | 28 | 24.5 | 26.9 | 110 | TREMIE | 28 | TREMIE-28-28 | 2026-10-29 | NUEVO | 2026-10-29 | 28 | 2.4 | 27.76667 | 3 | 25.9 | 21
VIALE 26 | P100 |  | Concreto | Torre 2 Pilote 06-07 | 2025-07-12 | 8/9/2025 12:00:00 AM |  | 28 | 24.5 | 31.9 | 130 | TREMIE | 28 | TREMIE-28-28 | 2026-10-29 | NUEVO | 2026-10-29 | 28 | 7.4 | 27.76667 | 3 | 25.9 | 21
VIALE 26 | P100 |  | Concreto | Torre 2 Pilote 06-07 | 2025-07-12 | 8/9/2025 12:00:00 AM |  | 28 | 24.5 | 24.5 | 100 | TREMIE | 28 | TREMIE-28-28 | 2026-10-29 | NUEVO | 2026-10-29 | 28 | 0 | 27.76667 | 3 | 25.9 | 21
VIALE 26 | P99 |  | Concreto | Torre 1 Pilote 09-28 | 2025-07-11 | 8/8/2025 12:00:00 AM |  | 28 | 24.5 | 29.9 | 122 | TREMIE | 28 | TREMIE-28-28 | 2026-10-29 | NUEVO | 2026-10-29 | 28 | 5.4 | 28.66667 | 3 | 27.07778 | 21
VIALE 26 | P99 |  | Concreto | Torre 1 Pilote 09-28 | 2025-07-11 | 8/8/2025 12:00:00 AM |  | 28 | 24.5 | 28.1 | 114 | TREMIE | 28 | TREMIE-28-28 | 2026-10-29 | NUEVO | 2026-10-29 | 28 | 3.6 | 28.66667 | 3 | 27.07778 | 21
VIALE 26 | P99 |  | Concreto | Torre 1 Pilote 09-28 | 2025-07-11 | 8/8/2025 12:00:00 AM |  | 28 | 24.5 | 28 | 114 | TREMIE | 28 | TREMIE-28-28 | 2026-10-29 | NUEVO | 2026-10-29 | 28 | 3.5 | 28.66667 | 3 | 27.07778 | 21
VIALE 26 | P98 |  | Concreto | Torre 2 Pilote 80-50 | 2025-07-10 | 8/7/2025 12:00:00 AM |  | 28 | 24.5 | 29.4 | 120 | TREMIE | 28 | TREMIE-28-28 | 2026-10-29 | NUEVO | 2026-10-29 | 28 | 4.9 | 29.93333 | 3 | 28.78889 | 21
VIALE 26 | P98 |  | Concreto | Torre 2 Pilote 80-50 | 2025-07-10 | 8/7/2025 12:00:00 AM |  | 28 | 24.5 | 28.6 | 117 | TREMIE | 28 | TREMIE-28-28 | 2026-10-29 | NUEVO | 2026-10-29 | 28 | 4.1 | 29.93333 | 3 | 28.78889 | 21
VIALE 26 | P98 |  | Concreto | Torre 2 Pilote 80-50 | 2025-07-10 | 8/7/2025 12:00:00 AM |  | 28 | 24.5 | 31.8 | 130 | TREMIE | 28 | TREMIE-28-28 | 2026-10-29 | NUEVO | 2026-10-29 | 28 | 7.3 | 29.93333 | 3 | 28.78889 | 21
VIALE 26 | P96 |  | Concreto | Torre 2 Pilote 102 | 2025-07-09 | 8/6/2025 12:00:00 AM |  | 28 | 24.5 | 28.1 | 115 | TREMIE | 28 | TREMIE-28-28 | 2026-10-29 | NUEVO | 2026-10-29 | 28 | 3.6 | 28.26667 | 3 | 28.95556 | 21
VIALE 26 | P96 |  | Concreto | Torre 2 Pilote 102 | 2025-07-09 | 8/6/2025 12:00:00 AM |  | 28 | 24.5 | 28.6 | 117 | TREMIE | 28 | TREMIE-28-28 | 2026-10-29 | NUEVO | 2026-10-29 | 28 | 4.1 | 28.26667 | 3 | 28.95556 | 21
VIALE 26 | P96 |  | Concreto | Torre 2 Pilote 102 | 2025-07-09 | 8/6/2025 12:00:00 AM |  | 28 | 24.5 | 28.1 | 115 | TREMIE | 28 | TREMIE-28-28 | 2026-10-29 | NUEVO | 2026-10-29 | 28 | 3.6 | 28.26667 | 3 | 28.95556 | 21
VIALE 26 | P94 |  | Concreto | Torre 2 Pilote 100 | 2025-07-08 | 8/5/2025 12:00:00 AM |  | 28 | 24.5 | 30.4 | 124 | TREMIE | 28 | TREMIE-28-28 | 2026-10-29 | NUEVO | 2026-10-29 | 28 | 5.9 | 28.1 | 3 | 28.76667 | 21
VIALE 26 | P94 |  | Concreto | Torre 2 Pilote 100 | 2025-07-08 | 8/5/2025 12:00:00 AM |  | 28 | 24.5 | 24.5 | 100 | TREMIE | 28 | TREMIE-28-28 | 2026-10-29 | NUEVO | 2026-10-29 | 28 | 0 | 28.1 | 3 | 28.76667 | 21
VIALE 26 | P94 |  | Concreto | Torre 2 Pilote 100 | 2025-07-08 | 8/5/2025 12:00:00 AM |  | 28 | 24.5 | 29.4 | 120 | TREMIE | 28 | TREMIE-28-28 | 2026-10-29 | NUEVO | 2026-10-29 | 28 | 4.9 | 28.1 | 3 | 28.76667 | 21
VIALE 26 | P95 |  | Concreto | Torre 2 Pilote 101 | 2025-07-08 | 8/5/2025 12:00:00 AM |  | 28 | 24.5 | 27.4 | 112 | TREMIE | 28 | TREMIE-28-28 | 2026-10-29 | NUEVO | 2026-10-29 | 28 | 2.9 | 28.83333 | 3 | 28.4 | 21
VIALE 26 | P95 |  | Concreto | Torre 2 Pilote 101 | 2025-07-08 | 8/5/2025 12:00:00 AM |  | 28 | 24.5 | 30 | 122 | TREMIE | 28 | TREMIE-28-28 | 2026-10-29 | NUEVO | 2026-10-29 | 28 | 5.5 | 28.83333 | 3 | 28.4 | 21
VIALE 26 | P95 |  | Concreto | Torre 2 Pilote 101 | 2025-07-08 | 8/5/2025 12:00:00 AM |  | 28 | 24.5 | 29.1 | 119 | TREMIE | 28 | TREMIE-28-28 | 2026-10-29 | NUEVO | 2026-10-29 | 28 | 4.6 | 28.83333 | 3 | 28.4 | 21
VIALE 26 | P93 |  | Concreto | Torre 2 Pilote 14-82 | 2025-07-07 | 8/4/2025 12:00:00 AM |  | 28 | 24.5 | 32.6 | 133 | TREMIE | 28 | TREMIE-28-28 | 2026-10-29 | NUEVO | 2026-10-29 | 28 | 8.1 | 33.3 | 3 | 30.07778 | 21
VIALE 26 | P93 |  | Concreto | Torre 2 Pilote 14-82 | 2025-07-07 | 8/4/2025 12:00:00 AM |  | 28 | 24.5 | 34 | 139 | TREMIE | 28 | TREMIE-28-28 | 2026-10-29 | NUEVO | 2026-10-29 | 28 | 9.5 | 33.3 | 3 | 30.07778 | 21
VIALE 26 | P93 |  | Concreto | Torre 2 Pilote 14-82 | 2025-07-07 | 8/4/2025 12:00:00 AM |  | 28 | 24.5 | 33.3 | 136 | TREMIE | 28 | TREMIE-28-28 | 2026-10-29 | NUEVO | 2026-10-29 | 28 | 8.8 | 33.3 | 3 | 30.07778 | 21
VIALE 26 | P92 |  | Concreto | Torre 2 Pilote 103 | 2025-07-05 | 8/2/2025 12:00:00 AM |  | 28 | 24.5 | 29.2 | 119 | TREMIE | 28 | TREMIE-28-28 | 2026-10-29 | NUEVO | 2026-10-29 | 28 | 4.7 | 32.26667 | 3 | 31.46667 | 21
VIALE 26 | P92 |  | Concreto | Torre 2 Pilote 103 | 2025-07-05 | 8/2/2025 12:00:00 AM |  | 28 | 24.5 | 33.5 | 137 | TREMIE | 28 | TREMIE-28-28 | 2026-10-29 | NUEVO | 2026-10-29 | 28 | 9 | 32.26667 | 3 | 31.46667 | 21
VIALE 26 | P92 |  | Concreto | Torre 2 Pilote 103 | 2025-07-05 | 8/2/2025 12:00:00 AM |  | 28 | 24.5 | 34.1 | 139 | TREMIE | 28 | TREMIE-28-28 | 2026-10-29 | NUEVO | 2026-10-29 | 28 | 9.6 | 32.26667 | 3 | 31.46667 | 21
VIALE 26 | P91 |  | Concreto | Torre 2 Pilote 15-79 | 2025-07-04 | 8/1/2025 12:00:00 AM |  | 28 | 24.5 | 29.7 | 121 | TREMIE | 28 | TREMIE-28-28 | 2026-10-29 | NUEVO | 2026-10-29 | 28 | 5.2 | 29.56667 | 3 | 31.71111 | 21
VIALE 26 | P91 |  | Concreto | Torre 2 Pilote 15-79 | 2025-07-04 | 8/1/2025 12:00:00 AM |  | 28 | 24.5 | 28.8 | 117 | TREMIE | 28 | TREMIE-28-28 | 2026-10-29 | NUEVO | 2026-10-29 | 28 | 4.3 | 29.56667 | 3 | 31.71111 | 21
VIALE 26 | P91 |  | Concreto | Torre 2 Pilote 15-79 | 2025-07-04 | 8/1/2025 12:00:00 AM |  | 28 | 24.5 | 30.2 | 123 | TREMIE | 28 | TREMIE-28-28 | 2026-10-29 | NUEVO | 2026-10-29 | 28 | 5.7 | 29.56667 | 3 | 31.71111 | 21
VIALE 26 | P90 |  | Concreto | Torre 2 Pilote 04-05 | 2025-07-03 | 7/31/2025 12:00:00 AM |  | 28 | 24.5 | 28.4 | 116 | TREMIE | 28 | TREMIE-28-28 | 2026-10-29 | NUEVO | 2026-10-29 | 28 | 3.9 | 27.33333 | 3 | 29.72222 | 21
VIALE 26 | P90 |  | Concreto | Torre 2 Pilote 04-05 | 2025-07-03 | 7/31/2025 12:00:00 AM |  | 28 | 24.5 | 28.3 | 115 | TREMIE | 28 | TREMIE-28-28 | 2026-10-29 | NUEVO | 2026-10-29 | 28 | 3.8 | 27.33333 | 3 | 29.72222 | 21
VIALE 26 | P90 |  | Concreto | Torre 2 Pilote 04-05 | 2025-07-03 | 7/31/2025 12:00:00 AM |  | 28 | 24.5 | 25.3 | 103 | TREMIE | 28 | TREMIE-28-28 | 2026-10-29 | NUEVO | 2026-10-29 | 28 | 0.8 | 27.33333 | 3 | 29.72222 | 21
VIALE 26 | P89 |  | Concreto | Torre 2 Pilote 81-03 | 2025-07-02 | 7/30/2025 12:00:00 AM |  | 28 | 24.5 | 24.6 | 100 | TREMIE | 28 | TREMIE-28-28 | 2026-10-29 | NUEVO | 2026-10-29 | 28 | 0.1 | 27.96667 | 3 | 28.28889 | 21
VIALE 26 | P89 |  | Concreto | Torre 2 Pilote 81-03 | 2025-07-02 | 7/30/2025 12:00:00 AM |  | 28 | 24.5 | 33 | 135 | TREMIE | 28 | TREMIE-28-28 | 2026-10-29 | NUEVO | 2026-10-29 | 28 | 8.5 | 27.96667 | 3 | 28.28889 | 21
VIALE 26 | P89 |  | Concreto | Torre 2 Pilote 81-03 | 2025-07-02 | 7/30/2025 12:00:00 AM |  | 28 | 24.5 | 26.3 | 108 | TREMIE | 28 | TREMIE-28-28 | 2026-10-29 | NUEVO | 2026-10-29 | 28 | 1.8 | 27.96667 | 3 | 28.28889 | 21
VIALE 26 | P88 |  | Concreto | Torre 2 Pilote 18 -13 | 2025-07-01 | 7/29/2025 12:00:00 AM |  | 28 | 24.5 | 27.9 | 114 | TREMIE | 28 | TREMIE-28-28 | 2026-10-29 | NUEVO | 2026-10-29 | 28 | 3.4 | 25.83333 | 3 | 27.04444 | 21
VIALE 26 | P88 |  | Concreto | Torre 2 Pilote 18 -13 | 2025-07-01 | 7/29/2025 12:00:00 AM |  | 28 | 24.5 | 24.7 | 101 | TREMIE | 28 | TREMIE-28-28 | 2026-10-29 | NUEVO | 2026-10-29 | 28 | 0.2 | 25.83333 | 3 | 27.04444 | 21
VIALE 26 | P88 |  | Concreto | Torre 2 Pilote 18 -13 | 2025-07-01 | 7/29/2025 12:00:00 AM |  | 28 | 24.5 | 24.9 | 101 | TREMIE | 28 | TREMIE-28-28 | 2026-10-29 | NUEVO | 2026-10-29 | 28 | 0.4 | 25.83333 | 3 | 27.04444 | 21
VIALE 26 | P87 |  | Concreto | Torre 2 Pilote 16-97 | 2025-06-28 | 7/26/2025 12:00:00 AM |  | 28 | 24.5 | 27.8 | 113 | TREMIE | 28 | TREMIE-28-28 | 2026-10-29 | NUEVO | 2026-10-29 | 28 | 3.3 | 27.93333 | 3 | 27.24444 | 21
VIALE 26 | P87 |  | Concreto | Torre 2 Pilote 16-97 | 2025-06-28 | 7/26/2025 12:00:00 AM |  | 28 | 24.5 | 26.6 | 108 | TREMIE | 28 | TREMIE-28-28 | 2026-10-29 | NUEVO | 2026-10-29 | 28 | 2.1 | 27.93333 | 3 | 27.24444 | 21
VIALE 26 | P87 |  | Concreto | Torre 2 Pilote 16-97 | 2025-06-28 | 7/26/2025 12:00:00 AM |  | 28 | 24.5 | 29.4 | 120 | TREMIE | 28 | TREMIE-28-28 | 2026-10-29 | NUEVO | 2026-10-29 | 28 | 4.9 | 27.93333 | 3 | 27.24444 | 21
VIALE 26 | P85 |  | Concreto | Torre 2 Pilote 95 | 2025-06-27 | 7/25/2025 12:00:00 AM |  | 28 | 24.5 | 18.3 | 74 | TREMIE | 28 | TREMIE-28-28 | 2026-10-29 | NUEVO | 2026-10-29 | 28 | -6.2 | 19.6 | 3 | 24.45556 | 21
VIALE 26 | P85 |  | Concreto | Torre 2 Pilote 95 | 2025-06-27 | 7/25/2025 12:00:00 AM |  | 28 | 24.5 | 19.1 | 78 | TREMIE | 28 | TREMIE-28-28 | 2026-10-29 | NUEVO | 2026-10-29 | 28 | -5.4 | 19.6 | 3 | 24.45556 | 21
VIALE 26 | P85 |  | Concreto | Torre 2 Pilote 95 | 2025-06-27 | 7/25/2025 12:00:00 AM |  | 28 | 24.5 | 21.4 | 87 | TREMIE | 28 | TREMIE-28-28 | 2026-10-29 | NUEVO | 2026-10-29 | 28 | -3.1 | 19.6 | 3 | 24.45556 | 21
VIALE 26 | P86 |  | Concreto | Torre 2 Pilote 99 | 2025-06-27 | 7/25/2025 12:00:00 AM |  | 28 | 24.5 | 26.3 | 107 | TREMIE | 28 | TREMIE-28-28 | 2026-10-29 | NUEVO | 2026-10-29 | 28 | 1.8 | 26.26667 | 3 | 24.6 | 21
VIALE 26 | P86 |  | Concreto | Torre 2 Pilote 99 | 2025-06-27 | 7/25/2025 12:00:00 AM |  | 28 | 24.5 | 26 | 106 | TREMIE | 28 | TREMIE-28-28 | 2026-10-29 | NUEVO | 2026-10-29 | 28 | 1.5 | 26.26667 | 3 | 24.6 | 21
VIALE 26 | P86 |  | Concreto | Torre 2 Pilote 99 | 2025-06-27 | 7/25/2025 12:00:00 AM |  | 28 | 24.5 | 26.5 | 108 | TREMIE | 28 | TREMIE-28-28 | 2026-10-29 | NUEVO | 2026-10-29 | 28 | 2 | 26.26667 | 3 | 24.6 | 21
VIALE 26 | P84 |  | Concreto | Torre 2 Pilote 02-12 | 2025-06-26 | 7/24/2025 12:00:00 AM |  | 28 | 24.5 | 28.6 | 117 | TREMIE | 28 | TREMIE-28-28 | 2026-10-29 | NUEVO | 2026-10-29 | 28 | 4.1 | 25.66667 | 3 | 23.84444 | 21
VIALE 26 | P84 |  | Concreto | Torre 2 Pilote 02-12 | 2025-06-26 | 7/24/2025 12:00:00 AM |  | 28 | 24.5 | 23.3 | 95 | TREMIE | 28 | TREMIE-28-28 | 2026-10-29 | NUEVO | 2026-10-29 | 28 | -1.2 | 25.66667 | 3 | 23.84444 | 21
VIALE 26 | P84 |  | Concreto | Torre 2 Pilote 02-12 | 2025-06-26 | 7/24/2025 12:00:00 AM |  | 28 | 24.5 | 25.1 | 102 | TREMIE | 28 | TREMIE-28-28 | 2026-10-29 | NUEVO | 2026-10-29 | 28 | 0.6 | 25.66667 | 3 | 23.84444 | 21
VIALE 26 | P83 |  | Concreto | Torre 2 Pilote 19-17 | 2025-06-25 | 7/23/2025 12:00:00 AM |  | 28 | 24.5 | 27.4 | 112 | TREMIE | 28 | TREMIE-28-28 | 2026-10-29 | NUEVO | 2026-10-29 | 28 | 2.9 | 24.7 | 3 | 25.54444 | 21
VIALE 26 | P83 |  | Concreto | Torre 2 Pilote 19-17 | 2025-06-25 | 7/23/2025 12:00:00 AM |  | 28 | 24.5 | 23.5 | 96 | TREMIE | 28 | TREMIE-28-28 | 2026-10-29 | NUEVO | 2026-10-29 | 28 | -1 | 24.7 | 3 | 25.54444 | 21
VIALE 26 | P83 |  | Concreto | Torre 2 Pilote 19-17 | 2025-06-25 | 7/23/2025 12:00:00 AM |  | 28 | 24.5 | 23.2 | 95 | TREMIE | 28 | TREMIE-28-28 | 2026-10-29 | NUEVO | 2026-10-29 | 28 | -1.3 | 24.7 | 3 | 25.54444 | 21
VIALE 26 | P82 |  | Concreto | Torre 2 Pilote 11-52 | 2025-06-24 | 7/22/2025 12:00:00 AM |  | 28 | 24.5 | 24.7 | 101 | TREMIE | 28 | TREMIE-28-28 | 2026-10-29 | NUEVO | 2026-10-29 | 28 | 0.2 | 25.93333 | 3 | 25.43333 | 21
VIALE 26 | P82 |  | Concreto | Torre 2 Pilote 11-52 | 2025-06-24 | 7/22/2025 12:00:00 AM |  | 28 | 24.5 | 26.5 | 108 | TREMIE | 28 | TREMIE-28-28 | 2026-10-29 | NUEVO | 2026-10-29 | 28 | 2 | 25.93333 | 3 | 25.43333 | 21
VIALE 26 | P82 |  | Concreto | Torre 2 Pilote 11-52 | 2025-06-24 | 7/22/2025 12:00:00 AM |  | 28 | 24.5 | 26.6 | 108 | TREMIE | 28 | TREMIE-28-28 | 2026-10-29 | NUEVO | 2026-10-29 | 28 | 2.1 | 25.93333 | 3 | 25.43333 | 21
VIALE 26 | P81 |  | Concreto | Torre 2 Pilote 22 | 2025-06-21 | 7/19/2025 12:00:00 AM |  | 28 | 24.5 | 30.5 | 124 | TREMIE | 28 | TREMIE-28-28 | 2026-10-29 | NUEVO | 2026-10-29 | 28 | 6 | 31.36667 | 3 | 27.33333 | 21
VIALE 26 | P81 |  | Concreto | Torre 2 Pilote 22 | 2025-06-21 | 7/19/2025 12:00:00 AM |  | 28 | 24.5 | 32.1 | 131 | TREMIE | 28 | TREMIE-28-28 | 2026-10-29 | NUEVO | 2026-10-29 | 28 | 7.6 | 31.36667 | 3 | 27.33333 | 21
VIALE 26 | P81 |  | Concreto | Torre 2 Pilote 22 | 2025-06-21 | 7/19/2025 12:00:00 AM |  | 28 | 24.5 | 31.5 | 129 | TREMIE | 28 | TREMIE-28-28 | 2026-10-29 | NUEVO | 2026-10-29 | 28 | 7 | 31.36667 | 3 | 27.33333 | 21
VIALE 26 | P80 |  | Concreto | Torre 2 Pilote 20-34 | 2025-06-20 | 7/18/2025 12:00:00 AM |  | 28 | 24.5 | 26.9 | 110 | TREMIE | 28 | TREMIE-28-28 | 2026-10-29 | NUEVO | 2026-10-29 | 28 | 2.4 | 27.46667 | 3 | 28.25556 | 21
VIALE 26 | P80 |  | Concreto | Torre 2 Pilote 20-34 | 2025-06-20 | 7/18/2025 12:00:00 AM |  | 28 | 24.5 | 27.1 | 111 | TREMIE | 28 | TREMIE-28-28 | 2026-10-29 | NUEVO | 2026-10-29 | 28 | 2.6 | 27.46667 | 3 | 28.25556 | 21
VIALE 26 | P80 |  | Concreto | Torre 2 Pilote 20-34 | 2025-06-20 | 7/18/2025 12:00:00 AM |  | 28 | 24.5 | 28.4 | 116 | TREMIE | 28 | TREMIE-28-28 | 2026-10-29 | NUEVO | 2026-10-29 | 28 | 3.9 | 27.46667 | 3 | 28.25556 | 21
VIALE 26 | P79 |  | Concreto | TORRE 2 PILOTE 36-77 | 2025-06-19 | 7/17/2025 12:00:00 AM |  | 28 | 24.5 | 27 | 110 | TREMIE | 28 | TREMIE-28-28 | 2026-10-29 | NUEVO | 2026-10-29 | 28 | 2.5 | 25.7 | 3 | 28.17778 | 21
VIALE 26 | P79 |  | Concreto | TORRE 2 PILOTE 36-77 | 2025-06-19 | 7/17/2025 12:00:00 AM |  | 28 | 24.5 | 25.1 | 102 | TREMIE | 28 | TREMIE-28-28 | 2026-10-29 | NUEVO | 2026-10-29 | 28 | 0.6 | 25.7 | 3 | 28.17778 | 21
VIALE 26 | P79 |  | Concreto | TORRE 2 PILOTE 36-77 | 2025-06-19 | 7/17/2025 12:00:00 AM |  | 28 | 24.5 | 25 | 102 | TREMIE | 28 | TREMIE-28-28 | 2026-10-29 | NUEVO | 2026-10-29 | 28 | 0.5 | 25.7 | 3 | 28.17778 | 21
VIALE 26 | P77 |  | Concreto | TORRE 2 PILOTE 23-32 | 2025-06-18 | 7/16/2025 12:00:00 AM |  | 28 | 24.5 | 21.9 | 89 | TREMIE | 28 | TREMIE-28-28 | 2026-10-29 | NUEVO | 2026-10-29 | 28 | -2.6 | 20.8 | 3 | 24.65556 | 21
VIALE 26 | P77 |  | Concreto | TORRE 2 PILOTE 23-32 | 2025-06-18 | 7/16/2025 12:00:00 AM |  | 28 | 24.5 | 19.3 | 79 | TREMIE | 28 | TREMIE-28-28 | 2026-10-29 | NUEVO | 2026-10-29 | 28 | -5.2 | 20.8 | 3 | 24.65556 | 21
VIALE 26 | P77 |  | Concreto | TORRE 2 PILOTE 23-32 | 2025-06-18 | 7/16/2025 12:00:00 AM |  | 28 | 24.5 | 21.2 | 87 | TREMIE | 28 | TREMIE-28-28 | 2026-10-29 | NUEVO | 2026-10-29 | 28 | -3.3 | 20.8 | 3 | 24.65556 | 21
VIALE 26 | P76 |  | Concreto | TORRE 2 PILOTE 92 | 2025-06-17 | 7/15/2025 12:00:00 AM |  | 28 | 24.5 | 29.9 | 122 | TREMIE | 28 | TREMIE-28-28 | 2026-10-29 | NUEVO | 2026-10-29 | 28 | 5.4 | 28.26667 | 3 | 24.92222 | 21
VIALE 26 | P76 |  | Concreto | TORRE 2 PILOTE 92 | 2025-06-17 | 7/15/2025 12:00:00 AM |  | 28 | 24.5 | 27.4 | 112 | TREMIE | 28 | TREMIE-28-28 | 2026-10-29 | NUEVO | 2026-10-29 | 28 | 2.9 | 28.26667 | 3 | 24.92222 | 21
VIALE 26 | P76 |  | Concreto | TORRE 2 PILOTE 92 | 2025-06-17 | 7/15/2025 12:00:00 AM |  | 28 | 24.5 | 27.5 | 112 | TREMIE | 28 | TREMIE-28-28 | 2026-10-29 | NUEVO | 2026-10-29 | 28 | 3 | 28.26667 | 3 | 24.92222 | 21
VIALE 26 | P75 |  | Concreto | TORRE 2 PILOTE 37 | 2025-06-16 | 7/14/2025 12:00:00 AM |  | 28 | 24.5 | 35.8 | 146 | TREMIE | 28 | TREMIE-28-28 | 2026-10-29 | NUEVO | 2026-10-29 | 28 | 11.3 | 35.76667 | 3 | 28.27778 | 21
VIALE 26 | P75 |  | Concreto | TORRE 2 PILOTE 37 | 2025-06-16 | 7/14/2025 12:00:00 AM |  | 28 | 24.5 | 35.1 | 143 | TREMIE | 28 | TREMIE-28-28 | 2026-10-29 | NUEVO | 2026-10-29 | 28 | 10.6 | 35.76667 | 3 | 28.27778 | 21
VIALE 26 | P75 |  | Concreto | TORRE 2 PILOTE 37 | 2025-06-16 | 7/14/2025 12:00:00 AM |  | 28 | 24.5 | 36.4 | 148 | TREMIE | 28 | TREMIE-28-28 | 2026-10-29 | NUEVO | 2026-10-29 | 28 | 11.9 | 35.76667 | 3 | 28.27778 | 21
VIALE 26 | P74 |  | Concreto | TORRE 2 PILOTE 10 | 2025-06-14 | 7/12/2025 12:00:00 AM |  | 28 | 24.5 | 24.8 | 101 | TREMIE | 28 | TREMIE-28-28 | 2026-10-29 | NUEVO | 2026-10-29 | 28 | 0.3 | 25.36667 | 3 | 29.8 | 21
VIALE 26 | P74 |  | Concreto | TORRE 2 PILOTE 10 | 2025-06-14 | 7/12/2025 12:00:00 AM |  | 28 | 24.5 | 26 | 106 | TREMIE | 28 | TREMIE-28-28 | 2026-10-29 | NUEVO | 2026-10-29 | 28 | 1.5 | 25.36667 | 3 | 29.8 | 21
VIALE 26 | P74 |  | Concreto | TORRE 2 PILOTE 10 | 2025-06-14 | 7/12/2025 12:00:00 AM |  | 28 | 24.5 | 25.3 | 103 | TREMIE | 28 | TREMIE-28-28 | 2026-10-29 | NUEVO | 2026-10-29 | 28 | 0.8 | 25.36667 | 3 | 29.8 | 21
VIALE 26 | P73 |  | Concreto | TORRE 2 PILOTE 35-01 | 2025-06-13 | 7/11/2025 12:00:00 AM |  | 28 | 24.5 | 26.1 | 106 | TREMIE | 28 | TREMIE-28-28 | 2026-10-29 | NUEVO | 2026-10-29 | 28 | 1.6 | 26.9 | 3 | 29.34444 | 21
VIALE 26 | P73 |  | Concreto | TORRE 2 PILOTE 35-01 | 2025-06-13 | 7/11/2025 12:00:00 AM |  | 28 | 24.5 | 25.9 | 106 | TREMIE | 28 | TREMIE-28-28 | 2026-10-29 | NUEVO | 2026-10-29 | 28 | 1.4 | 26.9 | 3 | 29.34444 | 21
VIALE 26 | P73 |  | Concreto | TORRE 2 PILOTE 35-01 | 2025-06-13 | 7/11/2025 12:00:00 AM |  | 28 | 24.5 | 28.7 | 117 | TREMIE | 28 | TREMIE-28-28 | 2026-10-29 | NUEVO | 2026-10-29 | 28 | 4.2 | 26.9 | 3 | 29.34444 | 21
VIALE 26 | P72 |  | Concreto | TORRE 2 PILOTE 33-21 | 2025-06-12 | 7/10/2025 12:00:00 AM |  | 28 | 24.5 | 29.3 | 120 | TREMIE | 28 | TREMIE-28-28 | 2026-10-29 | NUEVO | 2026-10-29 | 28 | 4.8 | 30.16667 | 3 | 27.47778 | 21
VIALE 26 | P72 |  | Concreto | TORRE 2 PILOTE 33-21 | 2025-06-12 | 7/10/2025 12:00:00 AM |  | 28 | 24.5 | 30.2 | 123 | TREMIE | 28 | TREMIE-28-28 | 2026-10-29 | NUEVO | 2026-10-29 | 28 | 5.7 | 30.16667 | 3 | 27.47778 | 21
VIALE 26 | P72 |  | Concreto | TORRE 2 PILOTE 33-21 | 2025-06-12 | 7/10/2025 12:00:00 AM |  | 28 | 24.5 | 31 | 127 | TREMIE | 28 | TREMIE-28-28 | 2026-10-29 | NUEVO | 2026-10-29 | 28 | 6.5 | 30.16667 | 3 | 27.47778 | 21
VIALE 26 | P69 |  | Concreto | TORRE 2 PILOTE 94-38 | 2025-06-11 | 7/9/2025 12:00:00 AM |  | 28 | 24.5 | 32.1 | 131 | TREMIE | 28 | TREMIE-28-28 | 2026-10-29 | NUEVO | 2026-10-29 | 28 | 7.6 | 30.9 | 3 | 29.32222 | 21
VIALE 26 | P69 |  | Concreto | TORRE 2 PILOTE 94-38 | 2025-06-11 | 7/9/2025 12:00:00 AM |  | 28 | 24.5 | 30.3 | 124 | TREMIE | 28 | TREMIE-28-28 | 2026-10-29 | NUEVO | 2026-10-29 | 28 | 5.8 | 30.9 | 3 | 29.32222 | 21
VIALE 26 | P69 |  | Concreto | TORRE 2 PILOTE 94-38 | 2025-06-11 | 7/9/2025 12:00:00 AM |  | 28 | 24.5 | 30.3 | 124 | TREMIE | 28 | TREMIE-28-28 | 2026-10-29 | NUEVO | 2026-10-29 | 28 | 5.8 | 30.9 | 3 | 29.32222 | 21
VIALE 26 | P67 |  | Concreto | TORRE 2 PILOTE 31 | 2025-06-10 | 7/8/2025 12:00:00 AM |  | 28 | 24.5 | 24 | 98 | TREMIE | 28 | TREMIE-28-28 | 2026-10-29 | NUEVO | 2026-10-29 | 28 | -0.5 | 26.4 | 3 | 29.15556 | 21
VIALE 26 | P67 |  | Concreto | TORRE 2 PILOTE 31 | 2025-06-10 | 7/8/2025 12:00:00 AM |  | 28 | 24.5 | 29.6 | 121 | TREMIE | 28 | TREMIE-28-28 | 2026-10-29 | NUEVO | 2026-10-29 | 28 | 5.1 | 26.4 | 3 | 29.15556 | 21
VIALE 26 | P67 |  | Concreto | TORRE 2 PILOTE 31 | 2025-06-10 | 7/8/2025 12:00:00 AM |  | 28 | 24.5 | 25.6 | 104 | TREMIE | 28 | TREMIE-28-28 | 2026-10-29 | NUEVO | 2026-10-29 | 28 | 1.1 | 26.4 | 3 | 29.15556 | 21
VIALE 26 | P66 |  | Concreto | TORRE 2 PILOTE 29 | 2025-06-09 | 7/7/2025 12:00:00 AM |  | 28 | 24.5 | 27.2 | 111 | TREMIE | 28 | TREMIE-28-28 | 2026-10-29 | NUEVO | 2026-10-29 | 28 | 2.7 | 27.1 | 3 | 28.13333 | 21
VIALE 26 | P66 |  | Concreto | TORRE 2 PILOTE 29 | 2025-06-09 | 7/7/2025 12:00:00 AM |  | 28 | 24.5 | 26.5 | 108 | TREMIE | 28 | TREMIE-28-28 | 2026-10-29 | NUEVO | 2026-10-29 | 28 | 2 | 27.1 | 3 | 28.13333 | 21
VIALE 26 | P66 |  | Concreto | TORRE 2 PILOTE 29 | 2025-06-09 | 7/7/2025 12:00:00 AM |  | 28 | 24.5 | 27.6 | 112 | TREMIE | 28 | TREMIE-28-28 | 2026-10-29 | NUEVO | 2026-10-29 | 28 | 3.1 | 27.1 | 3 | 28.13333 | 21
VIALE 26 | P65 |  | Concreto | TORRE 2 PILOTE 27 | 2025-06-07 | 7/5/2025 12:00:00 AM |  | 28 | 24.5 | 34.9 | 142 | TREMIE | 28 | TREMIE-28-28 | 2026-10-29 | NUEVO | 2026-10-29 | 28 | 10.4 | 34.3 | 3 | 29.26667 | 21
VIALE 26 | P65 |  | Concreto | TORRE 2 PILOTE 27 | 2025-06-07 | 7/5/2025 12:00:00 AM |  | 28 | 24.5 | 32.8 | 134 | TREMIE | 28 | TREMIE-28-28 | 2026-10-29 | NUEVO | 2026-10-29 | 28 | 8.3 | 34.3 | 3 | 29.26667 | 21
VIALE 26 | P65 |  | Concreto | TORRE 2 PILOTE 27 | 2025-06-07 | 7/5/2025 12:00:00 AM |  | 28 | 24.5 | 35.2 | 144 | TREMIE | 28 | TREMIE-28-28 | 2026-10-29 | NUEVO | 2026-10-29 | 28 | 10.7 | 34.3 | 3 | 29.26667 | 21
VIALE 26 | P64 |  | Concreto | TORRE 2 PILOTE 93 | 2025-06-06 | 7/4/2025 12:00:00 AM |  | 28 | 24.5 | 31 | 126 | TREMIE | 28 | TREMIE-28-28 | 2026-10-29 | NUEVO | 2026-10-29 | 28 | 6.5 | 30.4 | 3 | 30.6 | 21
VIALE 26 | P64 |  | Concreto | TORRE 2 PILOTE 93 | 2025-06-06 | 7/4/2025 12:00:00 AM |  | 28 | 24.5 | 31.2 | 127 | TREMIE | 28 | TREMIE-28-28 | 2026-10-29 | NUEVO | 2026-10-29 | 28 | 6.7 | 30.4 | 3 | 30.6 | 21
VIALE 26 | P64 |  | Concreto | TORRE 2 PILOTE 93 | 2025-06-06 | 7/4/2025 12:00:00 AM |  | 28 | 24.5 | 29 | 118 | TREMIE | 28 | TREMIE-28-28 | 2026-10-29 | NUEVO | 2026-10-29 | 28 | 4.5 | 30.4 | 3 | 30.6 | 21
VIALE 26 | P63 |  | Concreto | TORRE 2 PILOTE 30 | 2025-06-05 | 7/3/2025 12:00:00 AM |  | 28 | 24.5 | 32.5 | 133 | TREMIE | 28 | TREMIE-28-28 | 2026-10-29 | NUEVO | 2026-10-29 | 28 | 8 | 32.76667 | 3 | 32.48889 | 21
VIALE 26 | P63 |  | Concreto | TORRE 2 PILOTE 30 | 2025-06-05 | 7/3/2025 12:00:00 AM |  | 28 | 24.5 | 32.1 | 131 | TREMIE | 28 | TREMIE-28-28 | 2026-10-29 | NUEVO | 2026-10-29 | 28 | 7.6 | 32.76667 | 3 | 32.48889 | 21
VIALE 26 | P63 |  | Concreto | TORRE 2 PILOTE 30 | 2025-06-05 | 7/3/2025 12:00:00 AM |  | 28 | 24.5 | 33.7 | 137 | TREMIE | 28 | TREMIE-28-28 | 2026-10-29 | NUEVO | 2026-10-29 | 28 | 9.2 | 32.76667 | 3 | 32.48889 | 21
VIALE 26 | P62 |  | Concreto | TORRE 2 PILOTE 28 | 2025-06-04 | 7/2/2025 12:00:00 AM |  | 28 | 24.5 | 25.1 | 102 | TREMIE | 28 | TREMIE-28-28 | 2026-10-29 | NUEVO | 2026-10-29 | 28 | 0.6 | 26.1 | 3 | 29.75556 | 21
VIALE 26 | P62 |  | Concreto | TORRE 2 PILOTE 28 | 2025-06-04 | 7/2/2025 12:00:00 AM |  | 28 | 24.5 | 28.2 | 115 | TREMIE | 28 | TREMIE-28-28 | 2026-10-29 | NUEVO | 2026-10-29 | 28 | 3.7 | 26.1 | 3 | 29.75556 | 21
VIALE 26 | P62 |  | Concreto | TORRE 2 PILOTE 28 | 2025-06-04 | 7/2/2025 12:00:00 AM |  | 28 | 24.5 | 25 | 102 | TREMIE | 28 | TREMIE-28-28 | 2026-10-29 | NUEVO | 2026-10-29 | 28 | 0.5 | 26.1 | 3 | 29.75556 | 21
VIALE 26 | P61 |  | Concreto | Torre 2 Pilote 78' | 2025-06-03 | 7/1/2025 12:00:00 AM |  | 28 | 24.5 | 25 | 102 | TREMIE | 28 | TREMIE-28-28 | 2026-10-29 | NUEVO | 2026-10-29 | 28 | 0.5 | 24.06667 | 3 | 27.64444 | 21
VIALE 26 | P61 |  | Concreto | Torre 2 Pilote 78' | 2025-06-03 | 7/1/2025 12:00:00 AM |  | 28 | 24.5 | 25.8 | 105 | TREMIE | 28 | TREMIE-28-28 | 2026-10-29 | NUEVO | 2026-10-29 | 28 | 1.3 | 24.06667 | 3 | 27.64444 | 21
VIALE 26 | P61 |  | Concreto | Torre 2 Pilote 78' | 2025-06-03 | 7/1/2025 12:00:00 AM |  | 28 | 24.5 | 21.4 | 87 | TREMIE | 28 | TREMIE-28-28 | 2026-10-29 | NUEVO | 2026-10-29 | 28 | -3.1 | 24.06667 | 3 | 27.64444 | 21
VIALE 26 | P60 |  | Concreto | TORRE 2 PILOTE 75 | 2025-05-31 | 6/28/2025 12:00:00 AM |  | 28 | 24.5 | 13.5 | 55 | TREMIE | 28 | TREMIE-28-28 | 2026-10-29 | NUEVO | 2026-10-29 | 28 | -11 | 15.33333 | 3 | 21.83333 | 21
VIALE 26 | P60 |  | Concreto | TORRE 2 PILOTE 75 | 2025-05-31 | 6/28/2025 12:00:00 AM |  | 28 | 24.5 | 16.9 | 69 | TREMIE | 28 | TREMIE-28-28 | 2026-10-29 | NUEVO | 2026-10-29 | 28 | -7.6 | 15.33333 | 3 | 21.83333 | 21
VIALE 26 | P60 |  | Concreto | TORRE 2 PILOTE 75 | 2025-05-31 | 6/28/2025 12:00:00 AM |  | 28 | 24.5 | 15.6 | 64 | TREMIE | 28 | TREMIE-28-28 | 2026-10-29 | NUEVO | 2026-10-29 | 28 | -8.9 | 15.33333 | 3 | 21.83333 | 21
VIALE 26 | P59 |  | Concreto | TORRE 2 PILOTE 09-88 | 2025-05-30 | 6/27/2025 12:00:00 AM |  | 28 | 24.5 | 26 | 106 | TREMIE | 28 | TREMIE-28-28 | 2026-10-29 | NUEVO | 2026-10-29 | 28 | 1.5 | 24 | 3 | 21.13333 | 21
VIALE 26 | P59 |  | Concreto | TORRE 2 PILOTE 09-88 | 2025-05-30 | 6/27/2025 12:00:00 AM |  | 28 | 24.5 | 24.6 | 100 | TREMIE | 28 | TREMIE-28-28 | 2026-10-29 | NUEVO | 2026-10-29 | 28 | 0.1 | 24 | 3 | 21.13333 | 21
VIALE 26 | P59 |  | Concreto | TORRE 2 PILOTE 09-88 | 2025-05-30 | 6/27/2025 12:00:00 AM |  | 28 | 24.5 | 21.4 | 87 | TREMIE | 28 | TREMIE-28-28 | 2026-10-29 | NUEVO | 2026-10-29 | 28 | -3.1 | 24 | 3 | 21.13333 | 21
VIALE 26 | P57 |  | Concreto | TORRE 2 PILOTE 76 | 2025-05-29 | 6/26/2025 12:00:00 AM |  | 28 | 24.5 | 25.3 | 103 | TREMIE | 28 | TREMIE-28-28 | 2026-10-29 | NUEVO | 2026-10-29 | 28 | 0.8 | 24.16667 | 3 | 21.16667 | 21
VIALE 26 | P57 |  | Concreto | TORRE 2 PILOTE 76 | 2025-05-29 | 6/26/2025 12:00:00 AM |  | 28 | 24.5 | 21.6 | 88 | TREMIE | 28 | TREMIE-28-28 | 2026-10-29 | NUEVO | 2026-10-29 | 28 | -2.9 | 24.16667 | 3 | 21.16667 | 21
VIALE 26 | P57 |  | Concreto | TORRE 2 PILOTE 76 | 2025-05-29 | 6/26/2025 12:00:00 AM |  | 28 | 24.5 | 25.6 | 105 | TREMIE | 28 | TREMIE-28-28 | 2026-10-29 | NUEVO | 2026-10-29 | 28 | 1.1 | 24.16667 | 3 | 21.16667 | 21
VIALE 26 | P58 |  | Concreto | TORRE 2 PILOTE 84 | 2025-05-29 | 6/26/2025 12:00:00 AM |  | 28 | 24.5 | 24.9 | 101 | TREMIE | 28 | TREMIE-28-28 | 2026-10-29 | NUEVO | 2026-10-29 | 28 | 0.4 | 24.4 | 3 | 24.18889 | 21
VIALE 26 | P58 |  | Concreto | TORRE 2 PILOTE 84 | 2025-05-29 | 6/26/2025 12:00:00 AM |  | 28 | 24.5 | 24.9 | 102 | TREMIE | 28 | TREMIE-28-28 | 2026-10-29 | NUEVO | 2026-10-29 | 28 | 0.4 | 24.4 | 3 | 24.18889 | 21
VIALE 26 | P58 |  | Concreto | TORRE 2 PILOTE 84 | 2025-05-29 | 6/26/2025 12:00:00 AM |  | 28 | 24.5 | 23.4 | 96 | TREMIE | 28 | TREMIE-28-28 | 2026-10-29 | NUEVO | 2026-10-29 | 28 | -1.1 | 24.4 | 3 | 24.18889 | 21
VIALE 26 | P56 |  | Concreto | TORRE 2 PILOTE 74 | 2025-05-28 | 6/25/2025 12:00:00 AM |  | 28 | 24.5 | 30.7 | 125 | TREMIE | 28 | TREMIE-28-28 | 2026-10-29 | NUEVO | 2026-10-29 | 28 | 6.2 | 31.16667 | 3 | 26.57778 | 21
VIALE 26 | P56 |  | Concreto | TORRE 2 PILOTE 74 | 2025-05-28 | 6/25/2025 12:00:00 AM |  | 28 | 24.5 | 32 | 130 | TREMIE | 28 | TREMIE-28-28 | 2026-10-29 | NUEVO | 2026-10-29 | 28 | 7.5 | 31.16667 | 3 | 26.57778 | 21
VIALE 26 | P56 |  | Concreto | TORRE 2 PILOTE 74 | 2025-05-28 | 6/25/2025 12:00:00 AM |  | 28 | 24.5 | 30.8 | 126 | TREMIE | 28 | TREMIE-28-28 | 2026-10-29 | NUEVO | 2026-10-29 | 28 | 6.3 | 31.16667 | 3 | 26.57778 | 21
VIALE 26 | P55 |  | Concreto | TORRE 2 PILOTE 82 | 2025-05-27 | 6/24/2025 12:00:00 AM |  | 28 | 24.5 | 20.1 | 82 | TREMIE | 28 | TREMIE-28-28 | 2026-10-29 | NUEVO | 2026-10-29 | 28 | -4.4 | 21.53333 | 3 | 25.7 | 21
VIALE 26 | P55 |  | Concreto | TORRE 2 PILOTE 82 | 2025-05-27 | 6/24/2025 12:00:00 AM |  | 28 | 24.5 | 24.7 | 101 | TREMIE | 28 | TREMIE-28-28 | 2026-10-29 | NUEVO | 2026-10-29 | 28 | 0.2 | 21.53333 | 3 | 25.7 | 21
VIALE 26 | P55 |  | Concreto | TORRE 2 PILOTE 82 | 2025-05-27 | 6/24/2025 12:00:00 AM |  | 28 | 24.5 | 19.8 | 81 | TREMIE | 28 | TREMIE-28-28 | 2026-10-29 | NUEVO | 2026-10-29 | 28 | -4.7 | 21.53333 | 3 | 25.7 | 21
VIALE 26 | P54 |  | Concreto | TORRE 2 PILOTE 86 | 2025-05-26 | 6/23/2025 12:00:00 AM |  | 28 | 24.5 | 28.2 | 115 | TREMIE | 28 | TREMIE-28-28 | 2026-10-29 | NUEVO | 2026-10-29 | 28 | 3.7 | 29.33333 | 3 | 27.34444 | 21
VIALE 26 | P54 |  | Concreto | TORRE 2 PILOTE 86 | 2025-05-26 | 6/23/2025 12:00:00 AM |  | 28 | 24.5 | 28.8 | 118 | TREMIE | 28 | TREMIE-28-28 | 2026-10-29 | NUEVO | 2026-10-29 | 28 | 4.3 | 29.33333 | 3 | 27.34444 | 21
VIALE 26 | P54 |  | Concreto | TORRE 2 PILOTE 86 | 2025-05-26 | 6/23/2025 12:00:00 AM |  | 28 | 24.5 | 31 | 127 | TREMIE | 28 | TREMIE-28-28 | 2026-10-29 | NUEVO | 2026-10-29 | 28 | 6.5 | 29.33333 | 3 | 27.34444 | 21
VIALE 26 | P53 |  | Concreto | TORRE 1 PILOTE 79 | 2025-05-24 | 6/21/2025 12:00:00 AM |  | 28 | 24.5 | 23 | 94 | TREMIE | 28 | TREMIE-28-28 | 2026-10-29 | NUEVO | 2026-10-29 | 28 | -1.5 | 22.83333 | 3 | 24.56667 | 21
VIALE 26 | P53 |  | Concreto | TORRE 1 PILOTE 79 | 2025-05-24 | 6/21/2025 12:00:00 AM |  | 28 | 24.5 | 20.9 | 85 | TREMIE | 28 | TREMIE-28-28 | 2026-10-29 | NUEVO | 2026-10-29 | 28 | -3.6 | 22.83333 | 3 | 24.56667 | 21
VIALE 26 | P53 |  | Concreto | TORRE 1 PILOTE 79 | 2025-05-24 | 6/21/2025 12:00:00 AM |  | 28 | 24.5 | 24.6 | 100 | TREMIE | 28 | TREMIE-28-28 | 2026-10-29 | NUEVO | 2026-10-29 | 28 | 0.1 | 22.83333 | 3 | 24.56667 | 21
VIALE 26 | P51 |  | Concreto | TORRE 1 PILOTE 01 | 2025-05-23 | 6/20/2025 12:00:00 AM |  | 28 | 24.5 | 25.5 | 104 | TREMIE | 28 | TREMIE-28-28 | 2026-10-29 | NUEVO | 2026-10-29 | 28 | 1 | 24.13333 | 3 | 25.43333 | 21
VIALE 26 | P51 |  | Concreto | TORRE 1 PILOTE 01 | 2025-05-23 | 6/20/2025 12:00:00 AM |  | 28 | 24.5 | 24 | 98 | TREMIE | 28 | TREMIE-28-28 | 2026-10-29 | NUEVO | 2026-10-29 | 28 | -0.5 | 24.13333 | 3 | 25.43333 | 21
VIALE 26 | P51 |  | Concreto | TORRE 1 PILOTE 01 | 2025-05-23 | 6/20/2025 12:00:00 AM |  | 28 | 24.5 | 22.9 | 94 | TREMIE | 28 | TREMIE-28-28 | 2026-10-29 | NUEVO | 2026-10-29 | 28 | -1.6 | 24.13333 | 3 | 25.43333 | 21
VIALE 26 | P52 |  | Concreto | TORRE 2 PILOTE 39 | 2025-05-23 | 6/20/2025 12:00:00 AM |  | 28 | 24.5 | 21.9 | 89 | TREMIE | 28 | TREMIE-28-28 | 2026-10-29 | NUEVO | 2026-10-29 | 28 | -2.6 | 20.56667 | 3 | 22.51111 | 21
VIALE 26 | P52 |  | Concreto | TORRE 2 PILOTE 39 | 2025-05-23 | 6/20/2025 12:00:00 AM |  | 28 | 24.5 | 19.9 | 81 | TREMIE | 28 | TREMIE-28-28 | 2026-10-29 | NUEVO | 2026-10-29 | 28 | -4.6 | 20.56667 | 3 | 22.51111 | 21
VIALE 26 | P52 |  | Concreto | TORRE 2 PILOTE 39 | 2025-05-23 | 6/20/2025 12:00:00 AM |  | 28 | 24.5 | 19.9 | 81 | TREMIE | 28 | TREMIE-28-28 | 2026-10-29 | NUEVO | 2026-10-29 | 28 | -4.6 | 20.56667 | 3 | 22.51111 | 21
VIALE 26 | P49 |  | Concreto | TORRE 2 PILOTE 80 | 2025-05-21 | 6/18/2025 12:00:00 AM |  | 28 | 24.5 | 22.7 | 92 | TREMIE | 28 | TREMIE-28-28 | 2026-10-29 | NUEVO | 2026-10-29 | 28 | -1.8 | 24.76667 | 3 | 23.15556 | 21
VIALE 26 | P49 |  | Concreto | TORRE 2 PILOTE 80 | 2025-05-21 | 6/18/2025 12:00:00 AM |  | 28 | 24.5 | 25.3 | 103 | TREMIE | 28 | TREMIE-28-28 | 2026-10-29 | NUEVO | 2026-10-29 | 28 | 0.8 | 24.76667 | 3 | 23.15556 | 21
VIALE 26 | P49 |  | Concreto | TORRE 2 PILOTE 80 | 2025-05-21 | 6/18/2025 12:00:00 AM |  | 28 | 24.5 | 26.3 | 107 | TREMIE | 28 | TREMIE-28-28 | 2026-10-29 | NUEVO | 2026-10-29 | 28 | 1.8 | 24.76667 | 3 | 23.15556 | 21
VIALE 26 | P50 |  | Concreto | Torre 2 Pilote85 | 2025-05-21 | 6/18/2025 12:00:00 AM |  | 28 | 24.5 | 23.2 | 95 | TREMIE | 28 | TREMIE-28-28 | 2026-10-29 | NUEVO | 2026-10-29 | 28 | -1.3 | 20.4 | 3 | 21.91111 | 21
VIALE 26 | P50 |  | Concreto | Torre 2 Pilote85 | 2025-05-21 | 6/18/2025 12:00:00 AM |  | 28 | 24.5 | 18.6 | 76 | TREMIE | 28 | TREMIE-28-28 | 2026-10-29 | NUEVO | 2026-10-29 | 28 | -5.9 | 20.4 | 3 | 21.91111 | 21
VIALE 26 | P50 |  | Concreto | Torre 2 Pilote85 | 2025-05-21 | 6/18/2025 12:00:00 AM |  | 28 | 24.5 | 19.4 | 79 | TREMIE | 28 | TREMIE-28-28 | 2026-10-29 | NUEVO | 2026-10-29 | 28 | -5.1 | 20.4 | 3 | 21.91111 | 21
VIALE 26 | P48 |  | Concreto | TORRE 2 PILOTE 44 | 2025-05-20 | 6/17/2025 12:00:00 AM |  | 28 | 24.5 | 16.8 | 69 | TREMIE | 28 | TREMIE-28-28 | 2026-10-29 | NUEVO | 2026-10-29 | 28 | -7.7 | 17.76667 | 3 | 20.97778 | 21
VIALE 26 | P48 |  | Concreto | TORRE 2 PILOTE 44 | 2025-05-20 | 6/17/2025 12:00:00 AM |  | 28 | 24.5 | 17.5 | 71 | TREMIE | 28 | TREMIE-28-28 | 2026-10-29 | NUEVO | 2026-10-29 | 28 | -7 | 17.76667 | 3 | 20.97778 | 21
VIALE 26 | P48 |  | Concreto | TORRE 2 PILOTE 44 | 2025-05-20 | 6/17/2025 12:00:00 AM |  | 28 | 24.5 | 19 | 78 | TREMIE | 28 | TREMIE-28-28 | 2026-10-29 | NUEVO | 2026-10-29 | 28 | -5.5 | 17.76667 | 3 | 20.97778 | 21
VIALE 26 | P45. |  | Concreto | TORRE 2 PILOTE 81 | 2025-05-16 | 6/13/2025 12:00:00 AM |  | 28 | 24.5 | 25.4 | 104 | TREMIE | 28 | TREMIE-28-28 | 2026-10-29 | NUEVO | 2026-10-29 | 28 | 0.9 | 26.53333 | 3 | 21.56667 | 21
VIALE 26 | P45. |  | Concreto | TORRE 2 PILOTE 81 | 2025-05-16 | 6/13/2025 12:00:00 AM |  | 28 | 24.5 | 26.2 | 107 | TREMIE | 28 | TREMIE-28-28 | 2026-10-29 | NUEVO | 2026-10-29 | 28 | 1.7 | 26.53333 | 3 | 21.56667 | 21
VIALE 26 | P45. |  | Concreto | TORRE 2 PILOTE 81 | 2025-05-16 | 6/13/2025 12:00:00 AM |  | 28 | 24.5 | 28 | 114 | TREMIE | 28 | TREMIE-28-28 | 2026-10-29 | NUEVO | 2026-10-29 | 28 | 3.5 | 26.53333 | 3 | 21.56667 | 21
VIALE 26 | P46 |  | Concreto | TORRE 2 PILOTE 93 | 2025-05-16 | 6/13/2025 12:00:00 AM |  | 28 | 24.5 | 14.5 | 59 | TREMIE | 28 | TREMIE-28-28 | 2026-10-29 | NUEVO | 2026-10-29 | 28 | -10 | 15.93333 | 3 | 20.07778 | 21
VIALE 26 | P46 |  | Concreto | TORRE 2 PILOTE 93 | 2025-05-16 | 6/13/2025 12:00:00 AM |  | 28 | 24.5 | 17.2 | 70 | TREMIE | 28 | TREMIE-28-28 | 2026-10-29 | NUEVO | 2026-10-29 | 28 | -7.3 | 15.93333 | 3 | 20.07778 | 21
VIALE 26 | P46 |  | Concreto | TORRE 2 PILOTE 93 | 2025-05-16 | 6/13/2025 12:00:00 AM |  | 28 | 24.5 | 16.1 | 66 | TREMIE | 28 | TREMIE-28-28 | 2026-10-29 | NUEVO | 2026-10-29 | 28 | -8.4 | 15.93333 | 3 | 20.07778 | 21
VIALE 26 | P43 |  | Concreto | TORRE 2 PILOTE 48 | 2025-05-15 | 6/12/2025 12:00:00 AM |  | 28 | 24.5 | 28.8 | 118 | TREMIE | 28 | TREMIE-28-28 | 2026-10-29 | NUEVO | 2026-10-29 | 28 | 4.3 | 25.6 | 3 | 22.68889 | 21
VIALE 26 | P43 |  | Concreto | TORRE 2 PILOTE 48 | 2025-05-15 | 6/12/2025 12:00:00 AM |  | 28 | 24.5 | 24.3 | 99 | TREMIE | 28 | TREMIE-28-28 | 2026-10-29 | NUEVO | 2026-10-29 | 28 | -0.2 | 25.6 | 3 | 22.68889 | 21
VIALE 26 | P43 |  | Concreto | TORRE 2 PILOTE 48 | 2025-05-15 | 6/12/2025 12:00:00 AM |  | 28 | 24.5 | 23.7 | 97 | TREMIE | 28 | TREMIE-28-28 | 2026-10-29 | NUEVO | 2026-10-29 | 28 | -0.8 | 25.6 | 3 | 22.68889 | 21
VIALE 26 | P44. |  | Concreto | TORRE 2 PILOTE 78 | 2025-05-15 | 6/12/2025 12:00:00 AM |  | 28 | 24.5 | 28.5 | 116 | TREMIE | 28 | TREMIE-28-28 | 2026-10-29 | NUEVO | 2026-10-29 | 28 | 4 | 28.1 | 3 | 23.21111 | 21
VIALE 26 | P44. |  | Concreto | TORRE 2 PILOTE 78 | 2025-05-15 | 6/12/2025 12:00:00 AM |  | 28 | 24.5 | 31.7 | 129 | TREMIE | 28 | TREMIE-28-28 | 2026-10-29 | NUEVO | 2026-10-29 | 28 | 7.2 | 28.1 | 3 | 23.21111 | 21
VIALE 26 | P44. |  | Concreto | TORRE 2 PILOTE 78 | 2025-05-15 | 6/12/2025 12:00:00 AM |  | 28 | 24.5 | 24.1 | 98 | TREMIE | 28 | TREMIE-28-28 | 2026-10-29 | NUEVO | 2026-10-29 | 28 | -0.4 | 28.1 | 3 | 23.21111 | 21
VIALE 26 | P42 |  | Concreto | TORRE 2 PILOTE 42 | 2025-05-14 | 6/11/2025 12:00:00 AM |  | 28 | 24.5 | 37.3 | 152 | TREMIE | 28 | TREMIE-28-28 | 2026-10-29 | NUEVO | 2026-10-29 | 28 | 12.8 | 36.06667 | 3 | 29.92222 | 21
VIALE 26 | P42 |  | Concreto | TORRE 2 PILOTE 42 | 2025-05-14 | 6/11/2025 12:00:00 AM |  | 28 | 24.5 | 35 | 143 | TREMIE | 28 | TREMIE-28-28 | 2026-10-29 | NUEVO | 2026-10-29 | 28 | 10.5 | 36.06667 | 3 | 29.92222 | 21
VIALE 26 | P42 |  | Concreto | TORRE 2 PILOTE 42 | 2025-05-14 | 6/11/2025 12:00:00 AM |  | 28 | 24.5 | 35.9 | 146 | TREMIE | 28 | TREMIE-28-28 | 2026-10-29 | NUEVO | 2026-10-29 | 28 | 11.4 | 36.06667 | 3 | 29.92222 | 21
VIALE 26 | P41 |  | Concreto | TORRE 2 PILOTE 24 | 2025-05-13 | 6/10/2025 12:00:00 AM |  | 28 | 24.5 | 30.8 | 126 | TREMIE | 28 | TREMIE-28-28 | 2026-10-29 | NUEVO | 2026-10-29 | 28 | 6.3 | 30.36667 | 3 | 31.51111 | 21
VIALE 26 | P41 |  | Concreto | TORRE 2 PILOTE 24 | 2025-05-13 | 6/10/2025 12:00:00 AM |  | 28 | 24.5 | 27.2 | 111 | TREMIE | 28 | TREMIE-28-28 | 2026-10-29 | NUEVO | 2026-10-29 | 28 | 2.7 | 30.36667 | 3 | 31.51111 | 21
VIALE 26 | P41 |  | Concreto | TORRE 2 PILOTE 24 | 2025-05-13 | 6/10/2025 12:00:00 AM |  | 28 | 24.5 | 33.1 | 135 | TREMIE | 28 | TREMIE-28-28 | 2026-10-29 | NUEVO | 2026-10-29 | 28 | 8.6 | 30.36667 | 3 | 31.51111 | 21
VIALE 26 | P39 |  | Concreto | TORRE 2 PILOTE 85 | 2025-05-12 | 6/9/2025 12:00:00 AM |  | 28 | 24.5 | 22.6 | 92 | TREMIE | 28 | TREMIE-28-28 | 2026-10-29 | NUEVO | 2026-10-29 | 28 | -1.9 | 23.16667 | 3 | 29.86667 | 21
VIALE 26 | P39 |  | Concreto | TORRE 2 PILOTE 85 | 2025-05-12 | 6/9/2025 12:00:00 AM |  | 28 | 24.5 | 23.6 | 96 | TREMIE | 28 | TREMIE-28-28 | 2026-10-29 | NUEVO | 2026-10-29 | 28 | -0.9 | 23.16667 | 3 | 29.86667 | 21
VIALE 26 | P39 |  | Concreto | TORRE 2 PILOTE 85 | 2025-05-12 | 6/9/2025 12:00:00 AM |  | 28 | 24.5 | 23.3 | 95 | TREMIE | 28 | TREMIE-28-28 | 2026-10-29 | NUEVO | 2026-10-29 | 28 | -1.2 | 23.16667 | 3 | 29.86667 | 21
VIALE 26 | P38 |  | Concreto | TORRE 2 PILOTE 75 | 2025-05-10 | 6/7/2025 12:00:00 AM |  | 28 | 24.5 | 27.8 | 114 | TREMIE | 28 | TREMIE-28-28 | 2026-10-29 | NUEVO | 2026-10-29 | 28 | 3.3 | 25 | 3 | 26.17778 | 21
VIALE 26 | P38 |  | Concreto | TORRE 2 PILOTE 75 | 2025-05-10 | 6/7/2025 12:00:00 AM |  | 28 | 24.5 | 24.3 | 99 | TREMIE | 28 | TREMIE-28-28 | 2026-10-29 | NUEVO | 2026-10-29 | 28 | -0.2 | 25 | 3 | 26.17778 | 21
VIALE 26 | P38 |  | Concreto | TORRE 2 PILOTE 75 | 2025-05-10 | 6/7/2025 12:00:00 AM |  | 28 | 24.5 | 22.9 | 93 | TREMIE | 28 | TREMIE-28-28 | 2026-10-29 | NUEVO | 2026-10-29 | 28 | -1.6 | 25 | 3 | 26.17778 | 21
VIALE 26 | P37 |  | Concreto | TORRE 2 PILOTE 49 | 2025-05-09 | 6/6/2025 12:00:00 AM |  | 28 | 24.5 | 23.1 | 94 | TREMIE | 28 | TREMIE-28-28 | 2026-10-29 | NUEVO | 2026-10-29 | 28 | -1.4 | 24.33333 | 3 | 24.16667 | 21
VIALE 26 | P37 |  | Concreto | TORRE 2 PILOTE 49 | 2025-05-09 | 6/6/2025 12:00:00 AM |  | 28 | 24.5 | 25.2 | 103 | TREMIE | 28 | TREMIE-28-28 | 2026-10-29 | NUEVO | 2026-10-29 | 28 | 0.7 | 24.33333 | 3 | 24.16667 | 21
VIALE 26 | P37 |  | Concreto | TORRE 2 PILOTE 49 | 2025-05-09 | 6/6/2025 12:00:00 AM |  | 28 | 24.5 | 24.7 | 101 | TREMIE | 28 | TREMIE-28-28 | 2026-10-29 | NUEVO | 2026-10-29 | 28 | 0.2 | 24.33333 | 3 | 24.16667 | 21
VIALE 26 | p36 |  | Concreto | TORRE 2 PILOTE 83 | 2025-05-09 | 6/6/2025 12:00:00 AM |  | 28 | 24.5 | 26.5 | 108 | TREMIE | 28 | TREMIE-28-28 | 2026-10-29 | NUEVO | 2026-10-29 | 28 | 2 | 27.16667 | 3 | 25.5 | 21
VIALE 26 | p36 |  | Concreto | TORRE 2 PILOTE 83 | 2025-05-09 | 6/6/2025 12:00:00 AM |  | 28 | 24.5 | 27.8 | 113 | TREMIE | 28 | TREMIE-28-28 | 2026-10-29 | NUEVO | 2026-10-29 | 28 | 3.3 | 27.16667 | 3 | 25.5 | 21
VIALE 26 | p36 |  | Concreto | TORRE 2 PILOTE 83 | 2025-05-09 | 6/6/2025 12:00:00 AM |  | 28 | 24.5 | 27.2 | 111 | TREMIE | 28 | TREMIE-28-28 | 2026-10-29 | NUEVO | 2026-10-29 | 28 | 2.7 | 27.16667 | 3 | 25.5 | 21
VIALE 26 | P35 |  | Concreto | TORRE 2 PILOTE 25-46 | 2025-05-08 | 6/5/2025 12:00:00 AM |  | 28 | 24.5 | 26.7 | 109 | TREMIE | 28 | TREMIE-28-28 | 2026-10-29 | NUEVO | 2026-10-29 | 28 | 2.2 | 24.9 | 3 | 25.46667 | 21
VIALE 26 | P35 |  | Concreto | TORRE 2 PILOTE 25-46 | 2025-05-08 | 6/5/2025 12:00:00 AM |  | 28 | 24.5 | 23.9 | 97 | TREMIE | 28 | TREMIE-28-28 | 2026-10-29 | NUEVO | 2026-10-29 | 28 | -0.6 | 24.9 | 3 | 25.46667 | 21
VIALE 26 | P35 |  | Concreto | TORRE 2 PILOTE 25-46 | 2025-05-08 | 6/5/2025 12:00:00 AM |  | 28 | 24.5 | 24.1 | 98 | TREMIE | 28 | TREMIE-28-28 | 2026-10-29 | NUEVO | 2026-10-29 | 28 | -0.4 | 24.9 | 3 | 25.46667 | 21
VIALE 26 | P34 |  | Concreto | TORRE 2 PILOTE 90-43 | 2025-05-07 | 6/4/2025 12:00:00 AM |  | 28 | 24.5 | 23.6 | 96 | TREMIE | 28 | TREMIE-28-28 | 2026-10-29 | NUEVO | 2026-10-29 | 28 | -0.9 | 22.63333 | 3 | 24.9 | 21
VIALE 26 | P34 |  | Concreto | TORRE 2 PILOTE 90-43 | 2025-05-07 | 6/4/2025 12:00:00 AM |  | 28 | 24.5 | 21.1 | 86 | TREMIE | 28 | TREMIE-28-28 | 2026-10-29 | NUEVO | 2026-10-29 | 28 | -3.4 | 22.63333 | 3 | 24.9 | 21
VIALE 26 | P34 |  | Concreto | TORRE 2 PILOTE 90-43 | 2025-05-07 | 6/4/2025 12:00:00 AM |  | 28 | 24.5 | 23.2 | 95 | TREMIE | 28 | TREMIE-28-28 | 2026-10-29 | NUEVO | 2026-10-29 | 28 | -1.3 | 22.63333 | 3 | 24.9 | 21
VIALE 26 | P33 |  | Concreto | TORRE 2 PILOTE 75 | 2025-05-06 | 6/3/2025 12:00:00 AM |  | 28 | 24.5 | 26.1 | 107 | TREMIE | 28 | TREMIE-28-28 | 2026-10-29 | NUEVO | 2026-10-29 | 28 | 1.6 | 26.46667 | 3 | 24.66667 | 21
VIALE 26 | P33 |  | Concreto | TORRE 2 PILOTE 75 | 2025-05-06 | 6/3/2025 12:00:00 AM |  | 28 | 24.5 | 26.6 | 109 | TREMIE | 28 | TREMIE-28-28 | 2026-10-29 | NUEVO | 2026-10-29 | 28 | 2.1 | 26.46667 | 3 | 24.66667 | 21
VIALE 26 | P33 |  | Concreto | TORRE 2 PILOTE 75 | 2025-05-06 | 6/3/2025 12:00:00 AM |  | 28 | 24.5 | 26.7 | 109 | TREMIE | 28 | TREMIE-28-28 | 2026-10-29 | NUEVO | 2026-10-29 | 28 | 2.2 | 26.46667 | 3 | 24.66667 | 21
VIALE 26 | P31 |  | Concreto | TORRE 2 PILOTE 45 | 2025-05-05 | 6/2/2025 12:00:00 AM |  | 28 | 24.5 | 23.4 | 96 | TREMIE | 28 | TREMIE-28-28 | 2026-10-29 | NUEVO | 2026-10-29 | 28 | -1.1 | 24.5 | 3 | 24.53333 | 21
VIALE 26 | P31 |  | Concreto | TORRE 2 PILOTE 45 | 2025-05-05 | 6/2/2025 12:00:00 AM |  | 28 | 24.5 | 23.9 | 98 | TREMIE | 28 | TREMIE-28-28 | 2026-10-29 | NUEVO | 2026-10-29 | 28 | -0.6 | 24.5 | 3 | 24.53333 | 21
VIALE 26 | P31 |  | Concreto | TORRE 2 PILOTE 45 | 2025-05-05 | 6/2/2025 12:00:00 AM |  | 28 | 24.5 | 26.2 | 107 | TREMIE | 28 | TREMIE-28-28 | 2026-10-29 | NUEVO | 2026-10-29 | 28 | 1.7 | 24.5 | 3 | 24.53333 | 21
VIALE 26 | P32 |  | Concreto | TORRE 2 PILOTE 41 | 2025-05-05 | 6/2/2025 12:00:00 AM |  | 28 | 24.5 | 24.6 | 100 | TREMIE | 28 | TREMIE-28-28 | 2026-10-29 | NUEVO | 2026-10-29 | 28 | 0.1 | 26.5 | 3 | 25.82222 | 21
VIALE 26 | P32 |  | Concreto | TORRE 2 PILOTE 41 | 2025-05-05 | 6/2/2025 12:00:00 AM |  | 28 | 24.5 | 27.8 | 113 | TREMIE | 28 | TREMIE-28-28 | 2026-10-29 | NUEVO | 2026-10-29 | 28 | 3.3 | 26.5 | 3 | 25.82222 | 21
VIALE 26 | P32 |  | Concreto | TORRE 2 PILOTE 41 | 2025-05-05 | 6/2/2025 12:00:00 AM |  | 28 | 24.5 | 27.1 | 111 | TREMIE | 28 | TREMIE-28-28 | 2026-10-29 | NUEVO | 2026-10-29 | 28 | 2.6 | 26.5 | 3 | 25.82222 | 21
VIALE 26 | P30 |  | Concreto | TORRE 2 PILOTE 26 | 2025-05-02 | 5/30/2025 12:00:00 AM |  | 28 | 24.5 | 23.4 | 95 | TREMIE | 28 | TREMIE-28-28 | 2026-10-29 | NUEVO | 2026-10-29 | 28 | -1.1 | 29.46667 | 3 | 26.82222 | 21
VIALE 26 | P30 |  | Concreto | TORRE 2 PILOTE 26 | 2025-05-02 | 5/30/2025 12:00:00 AM |  | 28 | 24.5 | 28.9 | 118 | TREMIE | 28 | TREMIE-28-28 | 2026-10-29 | NUEVO | 2026-10-29 | 28 | 4.4 | 29.46667 | 3 | 26.82222 | 21
VIALE 26 | P30 |  | Concreto | TORRE 2 PILOTE 26 | 2025-05-02 | 5/30/2025 12:00:00 AM |  | 28 | 24.5 | 36.1 | 147 | TREMIE | 28 | TREMIE-28-28 | 2026-10-29 | NUEVO | 2026-10-29 | 28 | 11.6 | 29.46667 | 3 | 26.82222 | 21
VIALE 26 | P28 |  | Concreto | TORRE 2 PILOTE 68-89 | 2025-04-30 | 5/28/2025 12:00:00 AM |  | 28 | 24.5 | 22.3 | 91 | TREMIE | 28 | TREMIE-28-28 | 2026-10-29 | NUEVO | 2026-10-29 | 28 | -2.2 | 23.03333 | 3 | 26.33333 | 21
VIALE 26 | P28 |  | Concreto | TORRE 2 PILOTE 68-89 | 2025-04-30 | 5/28/2025 12:00:00 AM |  | 28 | 24.5 | 23.5 | 96 | TREMIE | 28 | TREMIE-28-28 | 2026-10-29 | NUEVO | 2026-10-29 | 28 | -1 | 23.03333 | 3 | 26.33333 | 21
VIALE 26 | P28 |  | Concreto | TORRE 2 PILOTE 68-89 | 2025-04-30 | 5/28/2025 12:00:00 AM |  | 28 | 24.5 | 23.3 | 95 | TREMIE | 28 | TREMIE-28-28 | 2026-10-29 | NUEVO | 2026-10-29 | 28 | -1.2 | 23.03333 | 3 | 26.33333 | 21
VIALE 26 | P29 |  | Concreto | TORRE 2 PILOTE 40 | 2025-04-30 | 5/28/2025 12:00:00 AM |  | 28 | 24.5 | 23.5 | 96 | TREMIE | 28 | TREMIE-28-28 | 2026-10-29 | NUEVO | 2026-10-29 | 28 | -1 | 24.63333 | 3 | 25.71111 | 21
VIALE 26 | P29 |  | Concreto | TORRE 2 PILOTE 40 | 2025-04-30 | 5/28/2025 12:00:00 AM |  | 28 | 24.5 | 25 | 102 | TREMIE | 28 | TREMIE-28-28 | 2026-10-29 | NUEVO | 2026-10-29 | 28 | 0.5 | 24.63333 | 3 | 25.71111 | 21
VIALE 26 | P29 |  | Concreto | TORRE 2 PILOTE 40 | 2025-04-30 | 5/28/2025 12:00:00 AM |  | 28 | 24.5 | 25.4 | 104 | TREMIE | 28 | TREMIE-28-28 | 2026-10-29 | NUEVO | 2026-10-29 | 28 | 0.9 | 24.63333 | 3 | 25.71111 | 21
VIALE 26 | P27 |  | Concreto | TORRE 2 PILOTE 87 | 2025-04-29 | 5/27/2025 12:00:00 AM |  | 28 | 24.5 | 22.8 | 93 | TREMIE | 28 | TREMIE-28-28 | 2026-10-29 | NUEVO | 2026-10-29 | 28 | -1.7 | 23.96667 | 3 | 23.87778 | 21
VIALE 26 | P27 |  | Concreto | TORRE 2 PILOTE 87 | 2025-04-29 | 5/27/2025 12:00:00 AM |  | 28 | 24.5 | 25.6 | 104 | TREMIE | 28 | TREMIE-28-28 | 2026-10-29 | NUEVO | 2026-10-29 | 28 | 1.1 | 23.96667 | 3 | 23.87778 | 21
VIALE 26 | P27 |  | Concreto | TORRE 2 PILOTE 87 | 2025-04-29 | 5/27/2025 12:00:00 AM |  | 28 | 24.5 | 23.5 | 96 | TREMIE | 28 | TREMIE-28-28 | 2026-10-29 | NUEVO | 2026-10-29 | 28 | -1 | 23.96667 | 3 | 23.87778 | 21
VIALE 26 | P26 |  | Concreto | TORRE 2 PILOTE 91 | 2025-04-28 | 5/26/2025 12:00:00 AM |  | 28 | 24.5 | 22.4 | 91 | TREMIE | 28 | TREMIE-28-28 | 2026-10-29 | NUEVO | 2026-10-29 | 28 | -2.1 | 24.03333 | 3 | 24.21111 | 21
VIALE 26 | P26 |  | Concreto | TORRE 2 PILOTE 91 | 2025-04-28 | 5/26/2025 12:00:00 AM |  | 28 | 24.5 | 24.8 | 101 | TREMIE | 28 | TREMIE-28-28 | 2026-10-29 | NUEVO | 2026-10-29 | 28 | 0.3 | 24.03333 | 3 | 24.21111 | 21
VIALE 26 | P26 |  | Concreto | TORRE 2 PILOTE 91 | 2025-04-28 | 5/26/2025 12:00:00 AM |  | 28 | 24.5 | 24.9 | 102 | TREMIE | 28 | TREMIE-28-28 | 2026-10-29 | NUEVO | 2026-10-29 | 28 | 0.4 | 24.03333 | 3 | 24.21111 | 21
VIALE 26 | P24 |  | Concreto | TORRE 2 PILOTE 60 | 2025-04-26 | 5/24/2025 12:00:00 AM |  | 28 | 24.5 | 23.3 | 95 | TREMIE | 28 | TREMIE-28-28 | 2026-10-29 | NUEVO | 2026-10-29 | 28 | -1.2 | 24.56667 | 3 | 24.18889 | 21
VIALE 26 | P24 |  | Concreto | TORRE 2 PILOTE 60 | 2025-04-26 | 5/24/2025 12:00:00 AM |  | 28 | 24.5 | 25 | 102 | TREMIE | 28 | TREMIE-28-28 | 2026-10-29 | NUEVO | 2026-10-29 | 28 | 0.5 | 24.56667 | 3 | 24.18889 | 21
VIALE 26 | P24 |  | Concreto | TORRE 2 PILOTE 60 | 2025-04-26 | 5/24/2025 12:00:00 AM |  | 28 | 24.5 | 25.4 | 104 | TREMIE | 28 | TREMIE-28-28 | 2026-10-29 | NUEVO | 2026-10-29 | 28 | 0.9 | 24.56667 | 3 | 24.18889 | 21
VIALE 26 | P25 |  | Concreto | TORRE 2 PILOTE 62 | 2025-04-26 | 5/24/2025 12:00:00 AM |  | 28 | 24.5 | 16.3 | 67 | TREMIE | 28 | TREMIE-28-28 | 2026-10-29 | NUEVO | 2026-10-29 | 28 | -8.2 | 19.13333 | 3 | 22.57778 | 21
VIALE 26 | P25 |  | Concreto | TORRE 2 PILOTE 62 | 2025-04-26 | 5/24/2025 12:00:00 AM |  | 28 | 24.5 | 20.5 | 84 | TREMIE | 28 | TREMIE-28-28 | 2026-10-29 | NUEVO | 2026-10-29 | 28 | -4 | 19.13333 | 3 | 22.57778 | 21
VIALE 26 | P25 |  | Concreto | TORRE 2 PILOTE 62 | 2025-04-26 | 5/24/2025 12:00:00 AM |  | 28 | 24.5 | 20.6 | 84 | TREMIE | 28 | TREMIE-28-28 | 2026-10-29 | NUEVO | 2026-10-29 | 28 | -3.9 | 19.13333 | 3 | 22.57778 | 21
VIALE 26 | P23 |  | Concreto | TORRE 2 PILOTE 92 | 2025-04-25 | 5/23/2025 12:00:00 AM |  | 28 | 24.5 | 26.3 | 107 | TREMIE | 28 | TREMIE-28-28 | 2026-10-29 | NUEVO | 2026-10-29 | 28 | 1.8 | 26.36667 | 3 | 23.35556 | 21
VIALE 26 | P23 |  | Concreto | TORRE 2 PILOTE 92 | 2025-04-25 | 5/23/2025 12:00:00 AM |  | 28 | 24.5 | 24.4 | 100 | TREMIE | 28 | TREMIE-28-28 | 2026-10-29 | NUEVO | 2026-10-29 | 28 | -0.1 | 26.36667 | 3 | 23.35556 | 21
VIALE 26 | P23 |  | Concreto | TORRE 2 PILOTE 92 | 2025-04-25 | 5/23/2025 12:00:00 AM |  | 28 | 24.5 | 28.4 | 116 | TREMIE | 28 | TREMIE-28-28 | 2026-10-29 | NUEVO | 2026-10-29 | 28 | 3.9 | 26.36667 | 3 | 23.35556 | 21
VIALE 26 | P22 |  | Concreto | TORRE 2 PILOTE 66 | 2025-04-24 | 5/22/2025 12:00:00 AM |  | 28 | 24.5 | 21.2 | 87 | TREMIE | 28 | TREMIE-28-28 | 2026-10-29 | NUEVO | 2026-10-29 | 28 | -3.3 | 21.4 | 3 | 22.3 | 21
VIALE 26 | P22 |  | Concreto | TORRE 2 PILOTE 66 | 2025-04-24 | 5/22/2025 12:00:00 AM |  | 28 | 24.5 | 21.7 | 88 | TREMIE | 28 | TREMIE-28-28 | 2026-10-29 | NUEVO | 2026-10-29 | 28 | -2.8 | 21.4 | 3 | 22.3 | 21
VIALE 26 | P22 |  | Concreto | TORRE 2 PILOTE 66 | 2025-04-24 | 5/22/2025 12:00:00 AM |  | 28 | 24.5 | 21.3 | 87 | TREMIE | 28 | TREMIE-28-28 | 2026-10-29 | NUEVO | 2026-10-29 | 28 | -3.2 | 21.4 | 3 | 22.3 | 21
VIALE 26 | P21 |  | Concreto | TORRE 2 PILOTE 62 | 2025-04-23 | 5/21/2025 12:00:00 AM |  | 28 | 24.5 | 38.8 | 158 | TREMIE | 28 | TREMIE-28-28 | 2026-10-29 | NUEVO | 2026-10-29 | 28 | 14.3 | 36.8 | 3 | 28.18889 | 21
VIALE 26 | P21 |  | Concreto | TORRE 2 PILOTE 62 | 2025-04-23 | 5/21/2025 12:00:00 AM |  | 28 | 24.5 | 37.1 | 151 | TREMIE | 28 | TREMIE-28-28 | 2026-10-29 | NUEVO | 2026-10-29 | 28 | 12.6 | 36.8 | 3 | 28.18889 | 21
VIALE 26 | P21 |  | Concreto | TORRE 2 PILOTE 62 | 2025-04-23 | 5/21/2025 12:00:00 AM |  | 28 | 24.5 | 34.5 | 141 | TREMIE | 28 | TREMIE-28-28 | 2026-10-29 | NUEVO | 2026-10-29 | 28 | 10 | 36.8 | 3 | 28.18889 | 21
VIALE 26 | P20 |  | Concreto | TORRE 2 PILOTE 59-71 | 2025-04-22 | 5/20/2025 12:00:00 AM |  | 28 | 24.5 | 23.5 | 96 | TREMIE | 28 | TREMIE-28-28 | 2026-10-29 | NUEVO | 2026-10-29 | 28 | -1 | 23.1 | 3 | 27.1 | 21
VIALE 26 | P20 |  | Concreto | TORRE 2 PILOTE 59-71 | 2025-04-22 | 5/20/2025 12:00:00 AM |  | 28 | 24.5 | 24.2 | 99 | TREMIE | 28 | TREMIE-28-28 | 2026-10-29 | NUEVO | 2026-10-29 | 28 | -0.3 | 23.1 | 3 | 27.1 | 21
VIALE 26 | P20 |  | Concreto | TORRE 2 PILOTE 59-71 | 2025-04-22 | 5/20/2025 12:00:00 AM |  | 28 | 24.5 | 21.6 | 88 | TREMIE | 28 | TREMIE-28-28 | 2026-10-29 | NUEVO | 2026-10-29 | 28 | -2.9 | 23.1 | 3 | 27.1 | 21
VIALE 26 | P19 |  | Concreto | TORRE 2 PILOTE 70 | 2025-04-16 | 5/14/2025 12:00:00 AM |  | 28 | 24.5 | 21.6 | 88 | TREMIE | 28 | TREMIE-28-28 | 2026-10-29 | NUEVO | 2026-10-29 | 28 | -2.9 | 21.66667 | 3 | 27.18889 | 21
VIALE 26 | P19 |  | Concreto | TORRE 2 PILOTE 70 | 2025-04-16 | 5/14/2025 12:00:00 AM |  | 28 | 24.5 | 22 | 90 | TREMIE | 28 | TREMIE-28-28 | 2026-10-29 | NUEVO | 2026-10-29 | 28 | -2.5 | 21.66667 | 3 | 27.18889 | 21
VIALE 26 | P19 |  | Concreto | TORRE 2 PILOTE 70 | 2025-04-16 | 5/14/2025 12:00:00 AM |  | 28 | 24.5 | 21.4 | 87 | TREMIE | 28 | TREMIE-28-28 | 2026-10-29 | NUEVO | 2026-10-29 | 28 | -3.1 | 21.66667 | 3 | 27.18889 | 21
VIALE 26 | P18 |  | Concreto | TORRE 2 PILOTE 63-57 | 2025-04-15 | 5/13/2025 12:00:00 AM |  | 28 | 24.5 | 28.3 | 116 | TREMIE | 28 | TREMIE-28-28 | 2026-10-29 | NUEVO | 2026-10-29 | 28 | 3.8 | 29.46667 | 3 | 24.74444 | 21
VIALE 26 | P18 |  | Concreto | TORRE 2 PILOTE 63-57 | 2025-04-15 | 5/13/2025 12:00:00 AM |  | 28 | 24.5 | 31.3 | 128 | TREMIE | 28 | TREMIE-28-28 | 2026-10-29 | NUEVO | 2026-10-29 | 28 | 6.8 | 29.46667 | 3 | 24.74444 | 21
VIALE 26 | P18 |  | Concreto | TORRE 2 PILOTE 63-57 | 2025-04-15 | 5/13/2025 12:00:00 AM |  | 28 | 24.5 | 28.8 | 117 | TREMIE | 28 | TREMIE-28-28 | 2026-10-29 | NUEVO | 2026-10-29 | 28 | 4.3 | 29.46667 | 3 | 24.74444 | 21
VIALE 26 | P17 |  | Concreto | TORRE 2 PILOTE 56 | 2025-04-14 | 5/12/2025 12:00:00 AM |  | 28 | 24.5 | 22.8 | 93 | TREMIE | 28 | TREMIE-28-28 | 2026-10-29 | NUEVO | 2026-10-29 | 28 | -1.7 | 27.1 | 3 | 26.07778 | 21
VIALE 26 | P17 |  | Concreto | TORRE 2 PILOTE 56 | 2025-04-14 | 5/12/2025 12:00:00 AM |  | 28 | 24.5 | 29.2 | 119 | TREMIE | 28 | TREMIE-28-28 | 2026-10-29 | NUEVO | 2026-10-29 | 28 | 4.7 | 27.1 | 3 | 26.07778 | 21
VIALE 26 | P17 |  | Concreto | TORRE 2 PILOTE 56 | 2025-04-14 | 5/12/2025 12:00:00 AM |  | 28 | 24.5 | 29.3 | 120 | TREMIE | 28 | TREMIE-28-28 | 2026-10-29 | NUEVO | 2026-10-29 | 28 | 4.8 | 27.1 | 3 | 26.07778 | 21
VIALE 26 | P16 |  | Concreto | TORRE 2 PILOTE 65 | 2025-04-12 | 5/10/2025 12:00:00 AM |  | 28 | 24.5 | 28.7 | 117 | TREMIE | 28 | TREMIE-28-28 | 2026-10-29 | NUEVO | 2026-10-29 | 28 | 4.2 | 28.83333 | 3 | 28.46667 | 21
VIALE 26 | P16 |  | Concreto | TORRE 2 PILOTE 65 | 2025-04-12 | 5/10/2025 12:00:00 AM |  | 28 | 24.5 | 29.7 | 121 | TREMIE | 28 | TREMIE-28-28 | 2026-10-29 | NUEVO | 2026-10-29 | 28 | 5.2 | 28.83333 | 3 | 28.46667 | 21
VIALE 26 | P16 |  | Concreto | TORRE 2 PILOTE 65 | 2025-04-12 | 5/10/2025 12:00:00 AM |  | 28 | 24.5 | 28.1 | 115 | TREMIE | 28 | TREMIE-28-28 | 2026-10-29 | NUEVO | 2026-10-29 | 28 | 3.6 | 28.83333 | 3 | 28.46667 | 21
VIALE 26 | P14 |  | Concreto | TORRE 2 PILOTE 106 | 2025-04-10 | 5/8/2025 12:00:00 AM |  | 28 | 24.5 | 34.1 | 139 | TREMIE | 28 | TREMIE-28-28 | 2026-10-29 | NUEVO | 2026-10-29 | 28 | 9.6 | 33.36667 | 3 | 29.76667 | 21
VIALE 26 | P14 |  | Concreto | TORRE 2 PILOTE 106 | 2025-04-10 | 5/8/2025 12:00:00 AM |  | 28 | 24.5 | 32.4 | 132 | TREMIE | 28 | TREMIE-28-28 | 2026-10-29 | NUEVO | 2026-10-29 | 28 | 7.9 | 33.36667 | 3 | 29.76667 | 21
VIALE 26 | P14 |  | Concreto | TORRE 2 PILOTE 106 | 2025-04-10 | 5/8/2025 12:00:00 AM |  | 28 | 24.5 | 33.6 | 137 | TREMIE | 28 | TREMIE-28-28 | 2026-10-29 | NUEVO | 2026-10-29 | 28 | 9.1 | 33.36667 | 3 | 29.76667 | 21
VIALE 26 | P15 |  | Concreto | TORRE 2 PILOTE 55 | 2025-04-10 | 5/8/2025 12:00:00 AM |  | 28 | 24.5 | 23.6 | 96 | TREMIE | 28 | TREMIE-28-28 | 2026-10-29 | NUEVO | 2026-10-29 | 28 | -0.9 | 24.66667 | 3 | 28.95556 | 21
VIALE 26 | P15 |  | Concreto | TORRE 2 PILOTE 55 | 2025-04-10 | 5/8/2025 12:00:00 AM |  | 28 | 24.5 | 25.2 | 103 | TREMIE | 28 | TREMIE-28-28 | 2026-10-29 | NUEVO | 2026-10-29 | 28 | 0.7 | 24.66667 | 3 | 28.95556 | 21
VIALE 26 | P15 |  | Concreto | TORRE 2 PILOTE 55 | 2025-04-10 | 5/8/2025 12:00:00 AM |  | 28 | 24.5 | 25.2 | 103 | TREMIE | 28 | TREMIE-28-28 | 2026-10-29 | NUEVO | 2026-10-29 | 28 | 0.7 | 24.66667 | 3 | 28.95556 | 21
VIALE 26 | P12 |  | Concreto | TORRE 2 PILOTE 105 | 2025-04-09 | 5/7/2025 12:00:00 AM |  | 28 | 24.5 | 26 | 106 | TREMIE | 28 | TREMIE-28-28 | 2026-10-29 | NUEVO | 2026-10-29 | 28 | 1.5 | 28.53333 | 3 | 28.85556 | 21
VIALE 26 | P12 |  | Concreto | TORRE 2 PILOTE 105 | 2025-04-09 | 5/7/2025 12:00:00 AM |  | 28 | 24.5 | 31.4 | 128 | TREMIE | 28 | TREMIE-28-28 | 2026-10-29 | NUEVO | 2026-10-29 | 28 | 6.9 | 28.53333 | 3 | 28.85556 | 21
VIALE 26 | P12 |  | Concreto | TORRE 2 PILOTE 105 | 2025-04-09 | 5/7/2025 12:00:00 AM |  | 28 | 24.5 | 28.2 | 115 | TREMIE | 28 | TREMIE-28-28 | 2026-10-29 | NUEVO | 2026-10-29 | 28 | 3.7 | 28.53333 | 3 | 28.85556 | 21
VIALE 26 | P13 |  | Concreto | TORRE 2 PILOTE 108 | 2025-04-09 | 5/7/2025 12:00:00 AM |  | 28 | 24.5 | 24.6 | 100 | TREMIE | 28 | TREMIE-28-28 | 2026-10-29 | NUEVO | 2026-10-29 | 28 | 0.1 | 23.33333 | 3 | 25.51111 | 21
VIALE 26 | P13 |  | Concreto | TORRE 2 PILOTE 108 | 2025-04-09 | 5/7/2025 12:00:00 AM |  | 28 | 24.5 | 24.7 | 101 | TREMIE | 28 | TREMIE-28-28 | 2026-10-29 | NUEVO | 2026-10-29 | 28 | 0.2 | 23.33333 | 3 | 25.51111 | 21
VIALE 26 | P13 |  | Concreto | TORRE 2 PILOTE 108 | 2025-04-09 | 5/7/2025 12:00:00 AM |  | 28 | 24.5 | 20.7 | 84 | TREMIE | 28 | TREMIE-28-28 | 2026-10-29 | NUEVO | 2026-10-29 | 28 | -3.8 | 23.33333 | 3 | 25.51111 | 21
VIALE 26 | P10 |  | Concreto | TORRE 2 PILOTE 104 | 2025-04-08 | 5/6/2025 12:00:00 AM |  | 28 | 24.5 | 31.4 | 128 | TREMIE | 28 | TREMIE-28-28 | 2026-10-29 | NUEVO | 2026-10-29 | 28 | 6.9 | 32.06667 | 3 | 27.97778 | 21
VIALE 26 | P10 |  | Concreto | TORRE 2 PILOTE 104 | 2025-04-08 | 5/6/2025 12:00:00 AM |  | 28 | 24.5 | 32.8 | 134 | TREMIE | 28 | TREMIE-28-28 | 2026-10-29 | NUEVO | 2026-10-29 | 28 | 8.3 | 32.06667 | 3 | 27.97778 | 21
VIALE 26 | P10 |  | Concreto | TORRE 2 PILOTE 104 | 2025-04-08 | 5/6/2025 12:00:00 AM |  | 28 | 24.5 | 32 | 130 | TREMIE | 28 | TREMIE-28-28 | 2026-10-29 | NUEVO | 2026-10-29 | 28 | 7.5 | 32.06667 | 3 | 27.97778 | 21
VIALE 26 | P11 |  | Concreto | TORRE 2 PILOTE 107 | 2025-04-08 | 5/6/2025 12:00:00 AM |  | 28 | 24.5 | 54.1 | 221 | TREMIE | 28 | TREMIE-28-28 | 2026-10-29 | NUEVO | 2026-10-29 | 28 | 29.6 | 37.03333 | 3 | 30.81111 | 21
VIALE 26 | P11 |  | Concreto | TORRE 2 PILOTE 107 | 2025-04-08 | 5/6/2025 12:00:00 AM |  | 28 | 24.5 | 28.2 | 115 | TREMIE | 28 | TREMIE-28-28 | 2026-10-29 | NUEVO | 2026-10-29 | 28 | 3.7 | 37.03333 | 3 | 30.81111 | 21
VIALE 26 | P11 |  | Concreto | TORRE 2 PILOTE 107 | 2025-04-08 | 5/6/2025 12:00:00 AM |  | 28 | 24.5 | 28.8 | 117 | TREMIE | 28 | TREMIE-28-28 | 2026-10-29 | NUEVO | 2026-10-29 | 28 | 4.3 | 37.03333 | 3 | 30.81111 | 21
VIALE 26 | P9 |  | Concreto | TORRE 2 PILOTE 72 | 2025-04-07 | 5/5/2025 12:00:00 AM |  | 28 | 24.5 | 33.8 | 138 | TREMIE | 28 | TREMIE-28-28 | 2026-10-29 | NUEVO | 2026-10-29 | 28 | 9.3 | 35.6 | 3 | 34.9 | 21
VIALE 26 | P9 |  | Concreto | TORRE 2 PILOTE 72 | 2025-04-07 | 5/5/2025 12:00:00 AM |  | 28 | 24.5 | 40.3 | 164 | TREMIE | 28 | TREMIE-28-28 | 2026-10-29 | NUEVO | 2026-10-29 | 28 | 15.8 | 35.6 | 3 | 34.9 | 21
VIALE 26 | P9 |  | Concreto | TORRE 2 PILOTE 72 | 2025-04-07 | 5/5/2025 12:00:00 AM |  | 28 | 24.5 | 32.7 | 134 | TREMIE | 28 | TREMIE-28-28 | 2026-10-29 | NUEVO | 2026-10-29 | 28 | 8.2 | 35.6 | 3 | 34.9 | 21
VIALE 26 | P8 |  | Concreto | TORRE 2 PILOTE 53 | 2025-04-05 | 5/3/2025 12:00:00 AM |  | 28 | 24.5 | 39.1 | 159 | TREMIE | 28 | TREMIE-28-28 | 2026-10-29 | NUEVO | 2026-10-29 | 28 | 14.6 | 35.53333 | 3 | 36.05556 | 21
VIALE 26 | P8 |  | Concreto | TORRE 2 PILOTE 53 | 2025-04-05 | 5/3/2025 12:00:00 AM |  | 28 | 24.5 | 35.3 | 144 | TREMIE | 28 | TREMIE-28-28 | 2026-10-29 | NUEVO | 2026-10-29 | 28 | 10.8 | 35.53333 | 3 | 36.05556 | 21
VIALE 26 | P8 |  | Concreto | TORRE 2 PILOTE 53 | 2025-04-05 | 5/3/2025 12:00:00 AM |  | 28 | 24.5 | 32.2 | 131 | TREMIE | 28 | TREMIE-28-28 | 2026-10-29 | NUEVO | 2026-10-29 | 28 | 7.7 | 35.53333 | 3 | 36.05556 | 21
VIALE 26 | P7. |  | Concreto | TORRE 2 PILOTE 69 | 2025-04-04 | 5/2/2025 12:00:00 AM |  | 28 | 24.5 | 32.5 | 133 | TREMIE | 28 | TREMIE-28-28 | 2026-10-29 | NUEVO | 2026-10-29 | 28 | 8 | 34.03333 | 3 | 35.05556 | 21
VIALE 26 | P7. |  | Concreto | TORRE 2 PILOTE 69 | 2025-04-04 | 5/2/2025 12:00:00 AM |  | 28 | 24.5 | 35.7 | 146 | TREMIE | 28 | TREMIE-28-28 | 2026-10-29 | NUEVO | 2026-10-29 | 28 | 11.2 | 34.03333 | 3 | 35.05556 | 21
VIALE 26 | P7. |  | Concreto | TORRE 2 PILOTE 69 | 2025-04-04 | 5/2/2025 12:00:00 AM |  | 28 | 24.5 | 33.9 | 138 | TREMIE | 28 | TREMIE-28-28 | 2026-10-29 | NUEVO | 2026-10-29 | 28 | 9.4 | 34.03333 | 3 | 35.05556 | 21
VIALE 26 | P6 |  | Concreto | TORRE 2 PILOTE 67 | 2025-04-03 | 5/1/2025 12:00:00 AM |  | 28 | 24.5 | 28.9 | 118 | TREMIE | 28 | TREMIE-28-28 | 2026-10-29 | NUEVO | 2026-10-29 | 28 | 4.4 | 28.56667 | 3 | 32.71111 | 21
VIALE 26 | P6 |  | Concreto | TORRE 2 PILOTE 67 | 2025-04-03 | 5/1/2025 12:00:00 AM |  | 28 | 24.5 | 27.6 | 113 | TREMIE | 28 | TREMIE-28-28 | 2026-10-29 | NUEVO | 2026-10-29 | 28 | 3.1 | 28.56667 | 3 | 32.71111 | 21
VIALE 26 | P6 |  | Concreto | TORRE 2 PILOTE 67 | 2025-04-03 | 5/1/2025 12:00:00 AM |  | 28 | 24.5 | 29.2 | 119 | TREMIE | 28 | TREMIE-28-28 | 2026-10-29 | NUEVO | 2026-10-29 | 28 | 4.7 | 28.56667 | 3 | 32.71111 | 21
VIALE 26 | P3 |  | Concreto | TORRE 2 PILOTE 58 | 2025-03-31 | 4/28/2025 12:00:00 AM |  | 28 | 24.5 | 27.3 | 112 | TREMIE | 28 | TREMIE-28-28 | 2026-10-29 | NUEVO | 2026-10-29 | 28 | 2.8 | 27.3 | 3 | 29.96667 | 21
VIALE 26 | P3 |  | Concreto | TORRE 2 PILOTE 58 | 2025-03-31 | 4/28/2025 12:00:00 AM |  | 28 | 24.5 | 28.8 | 118 | TREMIE | 28 | TREMIE-28-28 | 2026-10-29 | NUEVO | 2026-10-29 | 28 | 4.3 | 27.3 | 3 | 29.96667 | 21
VIALE 26 | P3 |  | Concreto | TORRE 2 PILOTE 58 | 2025-03-31 | 4/28/2025 12:00:00 AM |  | 28 | 24.5 | 25.8 | 105 | TREMIE | 28 | TREMIE-28-28 | 2026-10-29 | NUEVO | 2026-10-29 | 28 | 1.3 | 27.3 | 3 | 29.96667 | 21
VIALE 26 | P2 |  | Concreto | torre 2 pilotes -54-61 | 2025-03-29 | 4/26/2025 12:00:00 AM |  | 28 | 24.5 | 30.8 | 126 | TREMIE | 28 | TREMIE-28-28 | 2026-10-29 | NUEVO | 2026-10-29 | 28 | 6.3 | 29.93333 | 3 | 28.6 | 21
VIALE 26 | P2 |  | Concreto | torre 2 pilotes -54-61 | 2025-03-29 | 4/26/2025 12:00:00 AM |  | 28 | 24.5 | 30.2 | 123 | TREMIE | 28 | TREMIE-28-28 | 2026-10-29 | NUEVO | 2026-10-29 | 28 | 5.7 | 29.93333 | 3 | 28.6 | 21
VIALE 26 | P2 |  | Concreto | torre 2 pilotes -54-61 | 2025-03-29 | 4/26/2025 12:00:00 AM |  | 28 | 24.5 | 28.8 | 117 | TREMIE | 28 | TREMIE-28-28 | 2026-10-29 | NUEVO | 2026-10-29 | 28 | 4.3 | 29.93333 | 3 | 28.6 | 21
VIALE 26 | P1 |  | Concreto | TORRE 2 PILOTE 78 | 2025-03-25 | 4/22/2025 12:00:00 AM |  | 28 | 24.5 | 33.9 | 138 | TREMIE | 28 | TREMIE-28-28 | 2026-10-29 | NUEVO | 2026-10-29 | 28 | 9.4 | 33.33333 | 3 | 30.18889 | 21
VIALE 26 | P1 |  | Concreto | TORRE 2 PILOTE 78 | 2025-03-25 | 4/22/2025 12:00:00 AM |  | 28 | 24.5 | 34 | 139 | TREMIE | 28 | TREMIE-28-28 | 2026-10-29 | NUEVO | 2026-10-29 | 28 | 9.5 | 33.33333 | 3 | 30.18889 | 21
VIALE 26 | P1 |  | Concreto | TORRE 2 PILOTE 78 | 2025-03-25 | 4/22/2025 12:00:00 AM |  | 28 | 24.5 | 32.1 | 131 | TREMIE | 28 | TREMIE-28-28 | 2026-10-29 | NUEVO | 2026-10-29 | 28 | 7.6 | 33.33333 | 3 | 30.18889 | 21
VIALE 26 | M-T1-40 |  | Concreto | MUROS T1 P5 EJE 3-4 ENTRE JyG M=2,3,8,21,23 | 2026-02-27 | 3/27/2026 12:00:00 AM |  | 28 | 28 | 31.9 | 114 | MURO | 28 | MURO-28-28 | 2026-10-29 | NUEVO | 2026-10-29 | 28 | 3.9 | 30.4 | 3 | 31.22222 | 24.5
VIALE 26 | M-T1-40 |  | Concreto | MUROS T1 P5 EJE 3-4 ENTRE JyG M=2,3,8,21,23 | 2026-02-27 | 3/27/2026 12:00:00 AM |  | 28 | 28 | 29.8 | 106 | MURO | 28 | MURO-28-28 | 2026-10-29 | NUEVO | 2026-10-29 | 28 | 1.8 | 30.4 | 3 | 31.22222 | 24.5
VIALE 26 | M-T1-40 |  | Concreto | MUROS T1 P5 EJE 3-4 ENTRE JyG M=2,3,8,21,23 | 2026-02-27 | 3/27/2026 12:00:00 AM |  | 28 | 28 | 29.5 | 105 | MURO | 28 | MURO-28-28 | 2026-10-29 | NUEVO | 2026-10-29 | 28 | 1.5 | 30.4 | 3 | 31.22222 | 24.5
VIALE 26 | M-T1-39 |  | Concreto | MUROS T1 P5 EJES 5-6 ENTRE JyG M= 2,23,24,22,9,3,45 | 2026-02-26 | 3/26/2026 12:00:00 AM |  | 28 | 28 | 30.3 | 108 | MURO | 28 | MURO-28-28 | 2026-10-29 | NUEVO | 2026-10-29 | 28 | 2.3 | 28.86667 | 3 | 30.86667 | 24.5
VIALE 26 | M-T1-39 |  | Concreto | MUROS T1 P5 EJES 5-6 ENTRE JyG M= 2,23,24,22,9,3,45 | 2026-02-26 | 3/26/2026 12:00:00 AM |  | 28 | 28 | 28.1 | 100 | MURO | 28 | MURO-28-28 | 2026-10-29 | NUEVO | 2026-10-29 | 28 | 0.1 | 28.86667 | 3 | 30.86667 | 24.5
VIALE 26 | M-T1-39 |  | Concreto | MUROS T1 P5 EJES 5-6 ENTRE JyG M= 2,23,24,22,9,3,45 | 2026-02-26 | 3/26/2026 12:00:00 AM |  | 28 | 28 | 28.2 | 101 | MURO | 28 | MURO-28-28 | 2026-10-29 | NUEVO | 2026-10-29 | 28 | 0.2 | 28.86667 | 3 | 30.86667 | 24.5
VIALE 26 | M-T1-38 |  | Concreto | MUROS T1 P5 EJE 9 ENTRE JYG M=22,23,9 | 2026-02-25 | 3/25/2026 12:00:00 AM |  | 28 | 28 | 27.3 | 97 | MURO | 28 | MURO-28-28 | 2026-10-29 | NUEVO | 2026-10-29 | 28 | -0.7 | 27.16667 | 3 | 28.81111 | 24.5
VIALE 26 | M-T1-38 |  | Concreto | MUROS T1 P5 EJE 9 ENTRE JYG M=22,23,9 | 2026-02-25 | 3/25/2026 12:00:00 AM |  | 28 | 28 | 28.1 | 100 | MURO | 28 | MURO-28-28 | 2026-10-29 | NUEVO | 2026-10-29 | 28 | 0.1 | 27.16667 | 3 | 28.81111 | 24.5
VIALE 26 | M-T1-38 |  | Concreto | MUROS T1 P5 EJE 9 ENTRE JYG M=22,23,9 | 2026-02-25 | 3/25/2026 12:00:00 AM |  | 28 | 28 | 26.1 | 93 | MURO | 28 | MURO-28-28 | 2026-10-29 | NUEVO | 2026-10-29 | 28 | -1.9 | 27.16667 | 3 | 28.81111 | 24.5
VIALE 26 | M-T1-37 |  | Concreto | MUROS T1 P5 EJES 8AL11 ENTRE A-F EJE 8 ENTRE JyG M=2,24,25,23,9,22 | 2026-02-24 | 3/24/2026 12:00:00 AM |  | 28 | 28 | 27.2 | 97 | MURO | 28 | MURO-28-28 | 2026-10-29 | NUEVO | 2026-10-29 | 28 | -0.8 | 28.43333 | 3 | 28.15556 | 24.5
VIALE 26 | M-T1-37 |  | Concreto | MUROS T1 P5 EJES 8AL11 ENTRE A-F EJE 8 ENTRE JyG M=2,24,25,23,9,22 | 2026-02-24 | 3/24/2026 12:00:00 AM |  | 28 | 28 | 28.3 | 101 | MURO | 28 | MURO-28-28 | 2026-10-29 | NUEVO | 2026-10-29 | 28 | 0.3 | 28.43333 | 3 | 28.15556 | 24.5
VIALE 26 | M-T1-37 |  | Concreto | MUROS T1 P5 EJES 8AL11 ENTRE A-F EJE 8 ENTRE JyG M=2,24,25,23,9,22 | 2026-02-24 | 3/24/2026 12:00:00 AM |  | 28 | 28 | 29.8 | 106 | MURO | 28 | MURO-28-28 | 2026-10-29 | NUEVO | 2026-10-29 | 28 | 1.8 | 28.43333 | 3 | 28.15556 | 24.5
VIALE 26 | M-T1-36 |  | Concreto | MUROS T1 P5 EJES 10-15 ENTRE AyG M=23,31,7,27,3,23,25,9 | 2026-02-23 | 3/23/2026 12:00:00 AM |  | 28 | 28 | 26.4 | 94 | MURO | 28 | MURO-28-28 | 2026-10-29 | NUEVO | 2026-10-29 | 28 | -1.6 | 25.53333 | 3 | 27.04444 | 24.5
VIALE 26 | M-T1-36 |  | Concreto | MUROS T1 P5 EJES 10-15 ENTRE AyG M=23,31,7,27,3,23,25,9 | 2026-02-23 | 3/23/2026 12:00:00 AM |  | 28 | 28 | 25.1 | 90 | MURO | 28 | MURO-28-28 | 2026-10-29 | NUEVO | 2026-10-29 | 28 | -2.9 | 25.53333 | 3 | 27.04444 | 24.5
VIALE 26 | M-T1-36 |  | Concreto | MUROS T1 P5 EJES 10-15 ENTRE AyG M=23,31,7,27,3,23,25,9 | 2026-02-23 | 3/23/2026 12:00:00 AM |  | 28 | 28 | 25.1 | 90 | MURO | 28 | MURO-28-28 | 2026-10-29 | NUEVO | 2026-10-29 | 28 | -2.9 | 25.53333 | 3 | 27.04444 | 24.5
VIALE 26 | M-T1-35 |  | Concreto | MUROS T1 P5 EJES 12-13-14 ENTRE AyF M=14,12,25,22,23,09 | 2026-02-20 | 3/20/2026 12:00:00 AM |  | 28 | 28 | 31.4 | 112 | MURO | 28 | MURO-28-28 | 2026-10-29 | NUEVO | 2026-10-29 | 28 | 3.4 | 28.2 | 3 | 27.38889 | 24.5
VIALE 26 | M-T1-35 |  | Concreto | MUROS T1 P5 EJES 12-13-14 ENTRE AyF M=14,12,25,22,23,09 | 2026-02-20 | 3/20/2026 12:00:00 AM |  | 28 | 28 | 31.4 | 112 | MURO | 28 | MURO-28-28 | 2026-10-29 | NUEVO | 2026-10-29 | 28 | 3.4 | 28.2 | 3 | 27.38889 | 24.5
VIALE 26 | M-T1-35 |  | Concreto | MUROS T1 P5 EJES 12-13-14 ENTRE AyF M=14,12,25,22,23,09 | 2026-02-20 | 3/20/2026 12:00:00 AM |  | 28 | 28 | 21.8 | 78 | MURO | 28 | MURO-28-28 | 2026-10-29 | NUEVO | 2026-10-29 | 28 | -6.2 | 28.2 | 3 | 27.38889 | 24.5
VIALE 26 | M-T1-34 |  | Concreto | MUROS T1 O4 EJES 03 ENTRE AyF-1Y2 ENTRE AyJ M=23,21,8,1,18 | 2026-02-19 | 3/19/2026 12:00:00 AM |  | 28 | 28 | 31 | 111 | MURO | 28 | MURO-28-28 | 2026-10-29 | NUEVO | 2026-10-29 | 28 | 3 | 30.16667 | 3 | 27.96667 | 24.5
VIALE 26 | M-T1-34 |  | Concreto | MUROS T1 O4 EJES 03 ENTRE AyF-1Y2 ENTRE AyJ M=23,21,8,1,18 | 2026-02-19 | 3/19/2026 12:00:00 AM |  | 28 | 28 | 30.1 | 107 | MURO | 28 | MURO-28-28 | 2026-10-29 | NUEVO | 2026-10-29 | 28 | 2.1 | 30.16667 | 3 | 27.96667 | 24.5
VIALE 26 | M-T1-34 |  | Concreto | MUROS T1 O4 EJES 03 ENTRE AyF-1Y2 ENTRE AyJ M=23,21,8,1,18 | 2026-02-19 | 3/19/2026 12:00:00 AM |  | 28 | 28 | 29.4 | 105 | MURO | 28 | MURO-28-28 | 2026-10-29 | NUEVO | 2026-10-29 | 28 | 1.4 | 30.16667 | 3 | 27.96667 | 24.5
VIALE 26 | M-T1-33 |  | Concreto | MUROS T1 P4 EJE 3Y4 ENTRE JyG-4Y5 ENTRE AyF M=23,21,24,8,13,22 | 2026-02-18 | 3/18/2026 12:00:00 AM |  | 28 | 28 | 26.6 | 95 | MURO | 28 | MURO-28-28 | 2026-10-29 | NUEVO | 2026-10-29 | 28 | -1.4 | 26.66667 | 3 | 28.34444 | 24.5
VIALE 26 | M-T1-33 |  | Concreto | MUROS T1 P4 EJE 3Y4 ENTRE JyG-4Y5 ENTRE AyF M=23,21,24,8,13,22 | 2026-02-18 | 3/18/2026 12:00:00 AM |  | 28 | 28 | 27.6 | 98 | MURO | 28 | MURO-28-28 | 2026-10-29 | NUEVO | 2026-10-29 | 28 | -0.4 | 26.66667 | 3 | 28.34444 | 24.5
VIALE 26 | M-T1-33 |  | Concreto | MUROS T1 P4 EJE 3Y4 ENTRE JyG-4Y5 ENTRE AyF M=23,21,24,8,13,22 | 2026-02-18 | 3/18/2026 12:00:00 AM |  | 28 | 28 | 25.8 | 92 | MURO | 28 | MURO-28-28 | 2026-10-29 | NUEVO | 2026-10-29 | 28 | -2.2 | 26.66667 | 3 | 28.34444 | 24.5
VIALE 26 | M-T1-32 |  | Concreto | MUROS T1 P4 EJES 058 ENTRE JYg M=23,22,24,09,02 | 2026-02-17 | 3/17/2026 12:00:00 AM |  | 28 | 28 | 28.7 | 102 | MURO | 28 | MURO-28-28 | 2026-10-29 | NUEVO | 2026-10-29 | 28 | 0.7 | 27 | 3 | 27.94444 | 24.5
VIALE 26 | M-T1-32 |  | Concreto | MUROS T1 P4 EJES 058 ENTRE JYg M=23,22,24,09,02 | 2026-02-17 | 3/17/2026 12:00:00 AM |  | 28 | 28 | 28.7 | 102 | MURO | 28 | MURO-28-28 | 2026-10-29 | NUEVO | 2026-10-29 | 28 | 0.7 | 27 | 3 | 27.94444 | 24.5
VIALE 26 | M-T1-32 |  | Concreto | MUROS T1 P4 EJES 058 ENTRE JYg M=23,22,24,09,02 | 2026-02-17 | 3/17/2026 12:00:00 AM |  | 28 | 28 | 23.6 | 84 | MURO | 28 | MURO-28-28 | 2026-10-29 | NUEVO | 2026-10-29 | 28 | -4.4 | 27 | 3 | 27.94444 | 24.5
VIALE 26 | M-T1-31 |  | Concreto | MUROS T1 P4 EJES 08 Y09 ENTRE AyJ M=23,24,2,9,22 | 2026-02-16 | 3/16/2026 12:00:00 AM |  | 28 | 28 | 28.8 | 103 | MURO | 28 | MURO-28-28 | 2026-10-29 | NUEVO | 2026-10-29 | 28 | 0.8 | 29.03333 | 3 | 27.56667 | 24.5
VIALE 26 | M-T1-31 |  | Concreto | MUROS T1 P4 EJES 08 Y09 ENTRE AyJ M=23,24,2,9,22 | 2026-02-16 | 3/16/2026 12:00:00 AM |  | 28 | 28 | 28.6 | 102 | MURO | 28 | MURO-28-28 | 2026-10-29 | NUEVO | 2026-10-29 | 28 | 0.6 | 29.03333 | 3 | 27.56667 | 24.5
VIALE 26 | M-T1-31 |  | Concreto | MUROS T1 P4 EJES 08 Y09 ENTRE AyJ M=23,24,2,9,22 | 2026-02-16 | 3/16/2026 12:00:00 AM |  | 28 | 28 | 29.7 | 106 | MURO | 28 | MURO-28-28 | 2026-10-29 | NUEVO | 2026-10-29 | 28 | 1.7 | 29.03333 | 3 | 27.56667 | 24.5
VIALE 26 | M-T1-30 |  | Concreto | MUROS T1 P4 EJES 10Y11 ENTRE AyJ M=23,25,13,09,02 | 2026-02-14 | 3/14/2026 12:00:00 AM |  | 28 | 28 | 31.6 | 113 | MURO | 28 | MURO-28-28 | 2026-10-29 | NUEVO | 2026-10-29 | 28 | 3.6 | 31.53333 | 3 | 29.18889 | 24.5
VIALE 26 | M-T1-30 |  | Concreto | MUROS T1 P4 EJES 10Y11 ENTRE AyJ M=23,25,13,09,02 | 2026-02-14 | 3/14/2026 12:00:00 AM |  | 28 | 28 | 32.1 | 114 | MURO | 28 | MURO-28-28 | 2026-10-29 | NUEVO | 2026-10-29 | 28 | 4.1 | 31.53333 | 3 | 29.18889 | 24.5
VIALE 26 | M-T1-30 |  | Concreto | MUROS T1 P4 EJES 10Y11 ENTRE AyJ M=23,25,13,09,02 | 2026-02-14 | 3/14/2026 12:00:00 AM |  | 28 | 28 | 30.9 | 110 | MURO | 28 | MURO-28-28 | 2026-10-29 | NUEVO | 2026-10-29 | 28 | 2.9 | 31.53333 | 3 | 29.18889 | 24.5
VIALE 26 | TRC-01 |  | Concreto | PLACA TANQUE RCI | 2026-02-12 | 3/12/2026 12:00:00 AM |  | 28 | 28 | 60.8 | 217 | PLACA | 28 | PLACA-28-28 | 2026-10-29 | NUEVO | 2026-10-29 | 28 | 32.8 | 63.66667 | 3 | 41.41111 | 24.5
VIALE 26 | TRC-01 |  | Concreto | PLACA TANQUE RCI | 2026-02-12 | 3/12/2026 12:00:00 AM |  | 28 | 28 | 67.6 | 242 | PLACA | 28 | PLACA-28-28 | 2026-10-29 | NUEVO | 2026-10-29 | 28 | 39.6 | 63.66667 | 3 | 41.41111 | 24.5
VIALE 26 | TRC-01 |  | Concreto | PLACA TANQUE RCI | 2026-02-12 | 3/12/2026 12:00:00 AM |  | 28 | 28 | 62.6 | 223 | PLACA | 28 | PLACA-28-28 | 2026-10-29 | NUEVO | 2026-10-29 | 28 | 34.6 | 63.66667 | 3 | 41.41111 | 24.5
VIALE 26 | TRC-02 |  | Concreto | MUROS TANQUE RCI | 2026-02-12 | 3/12/2026 12:00:00 AM |  | 28 | 28 | 52.6 | 188 | MURO | 28 | MURO-28-28 | 2026-10-29 | NUEVO | 2026-10-29 | 28 | 24.6 | 52.9 | 3 | 49.36667 | 24.5
VIALE 26 | TRC-02 |  | Concreto | MUROS TANQUE RCI | 2026-02-12 | 3/12/2026 12:00:00 AM |  | 28 | 28 | 55.3 | 198 | MURO | 28 | MURO-28-28 | 2026-10-29 | NUEVO | 2026-10-29 | 28 | 27.3 | 52.9 | 3 | 49.36667 | 24.5
VIALE 26 | TRC-02 |  | Concreto | MUROS TANQUE RCI | 2026-02-12 | 3/12/2026 12:00:00 AM |  | 28 | 28 | 50.8 | 182 | MURO | 28 | MURO-28-28 | 2026-10-29 | NUEVO | 2026-10-29 | 28 | 22.8 | 52.9 | 3 | 49.36667 | 24.5
VIALE 26 | M-T1-28 |  | Concreto | MUROS T1 PISO 3 EJES 00 Y 01 ENTRA AYJ M=20,18,05,11,16,14,17,15 | 2026-02-11 | 3/11/2026 12:00:00 AM |  | 28 | 28 | 42.3 | 151 | MURO | 28 | MURO-28-28 | 2026-10-29 | NUEVO | 2026-10-29 | 28 | 14.3 | 40.1 | 3 | 52.22222 | 24.5
VIALE 26 | M-T1-28 |  | Concreto | MUROS T1 PISO 3 EJES 00 Y 01 ENTRA AYJ M=20,18,05,11,16,14,17,15 | 2026-02-11 | 3/11/2026 12:00:00 AM |  | 28 | 28 | 39.7 | 142 | MURO | 28 | MURO-28-28 | 2026-10-29 | NUEVO | 2026-10-29 | 28 | 11.7 | 40.1 | 3 | 52.22222 | 24.5
VIALE 26 | M-T1-28 |  | Concreto | MUROS T1 PISO 3 EJES 00 Y 01 ENTRA AYJ M=20,18,05,11,16,14,17,15 | 2026-02-11 | 3/11/2026 12:00:00 AM |  | 28 | 28 | 38.3 | 137 | MURO | 28 | MURO-28-28 | 2026-10-29 | NUEVO | 2026-10-29 | 28 | 10.3 | 40.1 | 3 | 52.22222 | 24.5
VIALE 26 | M-T1-27 |  | Concreto | MURO T1 P3 EJE 04 Y 03 ENTRE JYG M=23,24,21,08 | 2026-02-10 | 3/10/2026 12:00:00 AM |  | 28 | 28 | 34.3 | 122 | MURO | 28 | MURO-28-28 | 2026-10-29 | NUEVO | 2026-10-29 | 28 | 6.3 | 34.73333 | 3 | 42.57778 | 24.5
VIALE 26 | M-T1-27 |  | Concreto | MURO T1 P3 EJE 04 Y 03 ENTRE JYG M=23,24,21,08 | 2026-02-10 | 3/10/2026 12:00:00 AM |  | 28 | 28 | 34.2 | 122 | MURO | 28 | MURO-28-28 | 2026-10-29 | NUEVO | 2026-10-29 | 28 | 6.2 | 34.73333 | 3 | 42.57778 | 24.5
VIALE 26 | M-T1-27 |  | Concreto | MURO T1 P3 EJE 04 Y 03 ENTRE JYG M=23,24,21,08 | 2026-02-10 | 3/10/2026 12:00:00 AM |  | 28 | 28 | 35.7 | 128 | MURO | 28 | MURO-28-28 | 2026-10-29 | NUEVO | 2026-10-29 | 28 | 7.7 | 34.73333 | 3 | 42.57778 | 24.5
VIALE 26 | M-T1-26 |  | Concreto | MUROS PISO 03 T1 EJE 05Y06 | 2026-02-09 | 3/9/2026 12:00:00 AM |  | 28 | 28 | 37.7 | 134 | MURO | 28 | MURO-28-28 | 2026-10-29 | NUEVO | 2026-10-29 | 28 | 9.7 | 35.53333 | 3 | 36.78889 | 24.5
VIALE 26 | M-T1-26 |  | Concreto | MUROS PISO 03 T1 EJE 05Y06 | 2026-02-09 | 3/9/2026 12:00:00 AM |  | 28 | 28 | 35.6 | 127 | MURO | 28 | MURO-28-28 | 2026-10-29 | NUEVO | 2026-10-29 | 28 | 7.6 | 35.53333 | 3 | 36.78889 | 24.5
VIALE 26 | M-T1-26 |  | Concreto | MUROS PISO 03 T1 EJE 05Y06 | 2026-02-09 | 3/9/2026 12:00:00 AM |  | 28 | 28 | 33.3 | 119 | MURO | 28 | MURO-28-28 | 2026-10-29 | NUEVO | 2026-10-29 | 28 | 5.3 | 35.53333 | 3 | 36.78889 | 24.5
VIALE 26 | M-T1-25 |  | Concreto | MUROS T1 P3 EJES 07 Y 08 ENTRE JyG M=22,23,09,24,02 | 2026-02-07 | 3/7/2026 12:00:00 AM |  | 28 | 28 | 30.6 | 109 | MURO | 28 | MURO-28-28 | 2026-10-29 | NUEVO | 2026-10-29 | 28 | 2.6 | 29.83333 | 3 | 33.36667 | 24.5
VIALE 26 | M-T1-25 |  | Concreto | MUROS T1 P3 EJES 07 Y 08 ENTRE JyG M=22,23,09,24,02 | 2026-02-07 | 3/7/2026 12:00:00 AM |  | 28 | 28 | 29.4 | 105 | MURO | 28 | MURO-28-28 | 2026-10-29 | NUEVO | 2026-10-29 | 28 | 1.4 | 29.83333 | 3 | 33.36667 | 24.5
VIALE 26 | M-T1-25 |  | Concreto | MUROS T1 P3 EJES 07 Y 08 ENTRE JyG M=22,23,09,24,02 | 2026-02-07 | 3/7/2026 12:00:00 AM |  | 28 | 28 | 29.5 | 105 | MURO | 28 | MURO-28-28 | 2026-10-29 | NUEVO | 2026-10-29 | 28 | 1.5 | 29.83333 | 3 | 33.36667 | 24.5
VIALE 26 | M-T1-24 |  | Concreto | MUUROS P3 EJES DEL 09 AL 11 ENTRE GyJ M= 2,25,09,13 MURO EJE 10 ENTRE AyF M= 25,02 | 2026-02-06 | 3/6/2026 12:00:00 AM |  | 28 | 28 | 24.7 | 88 | MURO | 28 | MURO-28-28 | 2026-10-29 | NUEVO | 2026-10-29 | 28 | -3.3 | 29.5 | 3 | 31.62222 | 24.5
VIALE 26 | M-T1-24 |  | Concreto | MUUROS P3 EJES DEL 09 AL 11 ENTRE GyJ M= 2,25,09,13 MURO EJE 10 ENTRE AyF M= 25,02 | 2026-02-06 | 3/6/2026 12:00:00 AM |  | 28 | 28 | 31.3 | 112 | MURO | 28 | MURO-28-28 | 2026-10-29 | NUEVO | 2026-10-29 | 28 | 3.3 | 29.5 | 3 | 31.62222 | 24.5
VIALE 26 | M-T1-24 |  | Concreto | MUUROS P3 EJES DEL 09 AL 11 ENTRE GyJ M= 2,25,09,13 MURO EJE 10 ENTRE AyF M= 25,02 | 2026-02-06 | 3/6/2026 12:00:00 AM |  | 28 | 28 | 32.5 | 116 | MURO | 28 | MURO-28-28 | 2026-10-29 | NUEVO | 2026-10-29 | 28 | 4.5 | 29.5 | 3 | 31.62222 | 24.5
VIALE 26 | M-T1-23 |  | Concreto | MUROS T1 PISO 3 EJES 14 AL 11 ENTREA AYF M=25,23,12A,22,9,13 | 2026-02-05 | 3/5/2026 12:00:00 AM |  | 28 | 28 | 26.6 | 95 | MURO | 28 | MURO-28-28 | 2026-10-29 | NUEVO | 2026-10-29 | 28 | -1.4 | 26.36667 | 3 | 28.56667 | 24.5
VIALE 26 | M-T1-23 |  | Concreto | MUROS T1 PISO 3 EJES 14 AL 11 ENTREA AYF M=25,23,12A,22,9,13 | 2026-02-05 | 3/5/2026 12:00:00 AM |  | 28 | 28 | 26 | 93 | MURO | 28 | MURO-28-28 | 2026-10-29 | NUEVO | 2026-10-29 | 28 | -2 | 26.36667 | 3 | 28.56667 | 24.5
VIALE 26 | M-T1-23 |  | Concreto | MUROS T1 PISO 3 EJES 14 AL 11 ENTREA AYF M=25,23,12A,22,9,13 | 2026-02-05 | 3/5/2026 12:00:00 AM |  | 28 | 28 | 26.5 | 94 | MURO | 28 | MURO-28-28 | 2026-10-29 | NUEVO | 2026-10-29 | 28 | -1.5 | 26.36667 | 3 | 28.56667 | 24.5
VIALE 26 | M-T1-22 |  | Concreto | MUROS T2 PISO 2 EJES 05 AL 03 ENTRE AyJ M=23,25,13,12a,01,02 | 2026-02-04 | 3/4/2026 12:00:00 AM |  | 28 | 28 | 34.6 | 124 | MURO | 28 | MURO-28-28 | 2026-10-29 | NUEVO | 2026-10-29 | 28 | 6.6 | 34.1 | 3 | 29.98889 | 24.5
VIALE 26 | M-T1-22 |  | Concreto | MUROS T2 PISO 2 EJES 05 AL 03 ENTRE AyJ M=23,25,13,12a,01,02 | 2026-02-04 | 3/4/2026 12:00:00 AM |  | 28 | 28 | 34.2 | 122 | MURO | 28 | MURO-28-28 | 2026-10-29 | NUEVO | 2026-10-29 | 28 | 6.2 | 34.1 | 3 | 29.98889 | 24.5
VIALE 26 | M-T1-22 |  | Concreto | MUROS T2 PISO 2 EJES 05 AL 03 ENTRE AyJ M=23,25,13,12a,01,02 | 2026-02-04 | 3/4/2026 12:00:00 AM |  | 28 | 28 | 33.5 | 120 | MURO | 28 | MURO-28-28 | 2026-10-29 | NUEVO | 2026-10-29 | 28 | 5.5 | 34.1 | 3 | 29.98889 | 24.5
VIALE 26 | M-T1-21 |  | Concreto | MUROS T1 PISO 2 EJE 06,07,08 ENTRE AYF M=24,23,02,13,09,22 | 2026-02-03 | 3/3/2026 12:00:00 AM |  | 28 | 28 | 35.3 | 126 | MURO | 28 | MURO-28-28 | 2026-10-29 | NUEVO | 2026-10-29 | 28 | 7.3 | 33.93333 | 3 | 31.46667 | 24.5
VIALE 26 | M-T1-21 |  | Concreto | MUROS T1 PISO 2 EJE 06,07,08 ENTRE AYF M=24,23,02,13,09,22 | 2026-02-03 | 3/3/2026 12:00:00 AM |  | 28 | 28 | 33 | 118 | MURO | 28 | MURO-28-28 | 2026-10-29 | NUEVO | 2026-10-29 | 28 | 5 | 33.93333 | 3 | 31.46667 | 24.5
VIALE 26 | M-T1-21 |  | Concreto | MUROS T1 PISO 2 EJE 06,07,08 ENTRE AYF M=24,23,02,13,09,22 | 2026-02-03 | 3/3/2026 12:00:00 AM |  | 28 | 28 | 33.5 | 120 | MURO | 28 | MURO-28-28 | 2026-10-29 | NUEVO | 2026-10-29 | 28 | 5.5 | 33.93333 | 3 | 31.46667 | 24.5
VIALE 26 | M-T1-20 |  | Concreto | MUROS T1 PISO 3 EJE 12 AL 15 ENTRE JYG M=32,28,29,30,23,10 | 2026-02-02 | 3/2/2026 12:00:00 AM |  | 28 | 28 | 27.2 | 97 | MURO | 28 | MURO-28-28 | 2026-10-29 | NUEVO | 2026-10-29 | 28 | -0.8 | 28.06667 | 3 | 32.03333 | 24.5
VIALE 26 | M-T1-20 |  | Concreto | MUROS T1 PISO 3 EJE 12 AL 15 ENTRE JYG M=32,28,29,30,23,10 | 2026-02-02 | 3/2/2026 12:00:00 AM |  | 28 | 28 | 28.6 | 102 | MURO | 28 | MURO-28-28 | 2026-10-29 | NUEVO | 2026-10-29 | 28 | 0.6 | 28.06667 | 3 | 32.03333 | 24.5
VIALE 26 | M-T1-20 |  | Concreto | MUROS T1 PISO 3 EJE 12 AL 15 ENTRE JYG M=32,28,29,30,23,10 | 2026-02-02 | 3/2/2026 12:00:00 AM |  | 28 | 28 | 28.4 | 101 | MURO | 28 | MURO-28-28 | 2026-10-29 | NUEVO | 2026-10-29 | 28 | 0.4 | 28.06667 | 3 | 32.03333 | 24.5
VIALE 26 | M-T1-19 |  | Concreto | MUROS T1 PISO EJE 05 ENTRE AYD M=23,09,22 MUROS T1 PISO 2 EJE 01 Y 02 ENTRE JYG M=20,18,01,12 | 2026-01-30 | 2/27/2026 12:00:00 AM |  | 28 | 28 | 28.9 | 103 | MURO | 28 | MURO-28-28 | 2026-10-29 | NUEVO | 2026-10-29 | 28 | 0.9 | 28.03333 | 3 | 30.01111 | 24.5
VIALE 26 | M-T1-19 |  | Concreto | MUROS T1 PISO EJE 05 ENTRE AYD M=23,09,22 MUROS T1 PISO 2 EJE 01 Y 02 ENTRE JYG M=20,18,01,12 | 2026-01-30 | 2/27/2026 12:00:00 AM |  | 28 | 28 | 27.1 | 97 | MURO | 28 | MURO-28-28 | 2026-10-29 | NUEVO | 2026-10-29 | 28 | -0.9 | 28.03333 | 3 | 30.01111 | 24.5
VIALE 26 | M-T1-19 |  | Concreto | MUROS T1 PISO EJE 05 ENTRE AYD M=23,09,22 MUROS T1 PISO 2 EJE 01 Y 02 ENTRE JYG M=20,18,01,12 | 2026-01-30 | 2/27/2026 12:00:00 AM |  | 28 | 28 | 28.1 | 100 | MURO | 28 | MURO-28-28 | 2026-10-29 | NUEVO | 2026-10-29 | 28 | 0.1 | 28.03333 | 3 | 30.01111 | 24.5
VIALE 26 | M-T1-18 |  | Concreto | MUROS T1 EJE 04 AL 06 ENTRE AYD | 2026-01-29 | 2/26/2026 12:00:00 AM |  | 28 | 28 | 31.3 | 112 | MURO | 28 | MURO-28-28 | 2026-10-29 | NUEVO | 2026-10-29 | 28 | 3.3 | 30.73333 | 3 | 28.94444 | 24.5
VIALE 26 | M-T1-18 |  | Concreto | MUROS T1 EJE 04 AL 06 ENTRE AYD | 2026-01-29 | 2/26/2026 12:00:00 AM |  | 28 | 28 | 31 | 111 | MURO | 28 | MURO-28-28 | 2026-10-29 | NUEVO | 2026-10-29 | 28 | 3 | 30.73333 | 3 | 28.94444 | 24.5
VIALE 26 | M-T1-18 |  | Concreto | MUROS T1 EJE 04 AL 06 ENTRE AYD | 2026-01-29 | 2/26/2026 12:00:00 AM |  | 28 | 28 | 29.9 | 107 | MURO | 28 | MURO-28-28 | 2026-10-29 | NUEVO | 2026-10-29 | 28 | 1.9 | 30.73333 | 3 | 28.94444 | 24.5
VIALE 26 | M-T1-17 |  | Concreto | MUROS T1 PISO 2 EJE 1 AL 3 ENTRE JYG M=01,18,20,12,05,11,16 | 2026-01-28 | 2/25/2026 12:00:00 AM |  | 28 | 28 | 27.6 | 99 | MURO | 28 | MURO-28-28 | 2026-10-29 | NUEVO | 2026-10-29 | 28 | -0.4 | 27.4 | 3 | 28.72222 | 24.5
VIALE 26 | M-T1-17 |  | Concreto | MUROS T1 PISO 2 EJE 1 AL 3 ENTRE JYG M=01,18,20,12,05,11,16 | 2026-01-28 | 2/25/2026 12:00:00 AM |  | 28 | 28 | 27.5 | 98 | MURO | 28 | MURO-28-28 | 2026-10-29 | NUEVO | 2026-10-29 | 28 | -0.5 | 27.4 | 3 | 28.72222 | 24.5
VIALE 26 | M-T1-17 |  | Concreto | MUROS T1 PISO 2 EJE 1 AL 3 ENTRE JYG M=01,18,20,12,05,11,16 | 2026-01-28 | 2/25/2026 12:00:00 AM |  | 28 | 28 | 27.1 | 97 | MURO | 28 | MURO-28-28 | 2026-10-29 | NUEVO | 2026-10-29 | 28 | -0.9 | 27.4 | 3 | 28.72222 | 24.5
VIALE 26 | M-T1-16 |  | Concreto | MUROS T1 PISO 2 EJE 04 Y 05 ENTRE GYJ M=24,02,13 | 2026-01-27 | 2/24/2026 12:00:00 AM |  | 28 | 28 | 30.9 | 110 | MURO | 28 | MURO-28-28 | 2026-10-29 | NUEVO | 2026-10-29 | 28 | 2.9 | 30.93333 | 3 | 29.68889 | 24.5
VIALE 26 | M-T1-16 |  | Concreto | MUROS T1 PISO 2 EJE 04 Y 05 ENTRE GYJ M=24,02,13 | 2026-01-27 | 2/24/2026 12:00:00 AM |  | 28 | 28 | 29.7 | 106 | MURO | 28 | MURO-28-28 | 2026-10-29 | NUEVO | 2026-10-29 | 28 | 1.7 | 30.93333 | 3 | 29.68889 | 24.5
VIALE 26 | M-T1-16 |  | Concreto | MUROS T1 PISO 2 EJE 04 Y 05 ENTRE GYJ M=24,02,13 | 2026-01-27 | 2/24/2026 12:00:00 AM |  | 28 | 28 | 32.2 | 115 | MURO | 28 | MURO-28-28 | 2026-10-29 | NUEVO | 2026-10-29 | 28 | 4.2 | 30.93333 | 3 | 29.68889 | 24.5
VIALE 26 | M-T1-15 |  | Concreto | MUROS T1 PISO 2 EJES 06,07,08 ENTRE JYG M=24,23,02,13,22 | 2026-01-26 | 2/23/2026 12:00:00 AM |  | 28 | 28 | 31.4 | 112 | MURO | 28 | MURO-28-28 | 2026-10-29 | NUEVO | 2026-10-29 | 28 | 3.4 | 30.3 | 3 | 29.54444 | 24.5
VIALE 26 | M-T1-15 |  | Concreto | MUROS T1 PISO 2 EJES 06,07,08 ENTRE JYG M=24,23,02,13,22 | 2026-01-26 | 2/23/2026 12:00:00 AM |  | 28 | 28 | 29.1 | 104 | MURO | 28 | MURO-28-28 | 2026-10-29 | NUEVO | 2026-10-29 | 28 | 1.1 | 30.3 | 3 | 29.54444 | 24.5
VIALE 26 | M-T1-15 |  | Concreto | MUROS T1 PISO 2 EJES 06,07,08 ENTRE JYG M=24,23,02,13,22 | 2026-01-26 | 2/23/2026 12:00:00 AM |  | 28 | 28 | 30.4 | 108 | MURO | 28 | MURO-28-28 | 2026-10-29 | NUEVO | 2026-10-29 | 28 | 2.4 | 30.3 | 3 | 29.54444 | 24.5
VIALE 26 | M-T2-39 |  | Concreto | MUROS T2 P5 EJE 1 AL 12 ENTRE AyD M=1,5,20,24,25,26,19 | 2026-01-26 | 2/23/2026 12:00:00 AM |  | 28 | 28 | 24.9 | 89 | MURO | 28 | MURO-28-28 | 2026-10-29 | NUEVO | 2026-10-29 | 28 | -3.1 | 25.43333 | 3 | 28.88889 | 24.5
VIALE 26 | M-T2-39 |  | Concreto | MUROS T2 P5 EJE 1 AL 12 ENTRE AyD M=1,5,20,24,25,26,19 | 2026-01-26 | 2/23/2026 12:00:00 AM |  | 28 | 28 | 25.4 | 91 | MURO | 28 | MURO-28-28 | 2026-10-29 | NUEVO | 2026-10-29 | 28 | -2.6 | 25.43333 | 3 | 28.88889 | 24.5
VIALE 26 | M-T2-39 |  | Concreto | MUROS T2 P5 EJE 1 AL 12 ENTRE AyD M=1,5,20,24,25,26,19 | 2026-01-26 | 2/23/2026 12:00:00 AM |  | 28 | 28 | 26 | 93 | MURO | 28 | MURO-28-28 | 2026-10-29 | NUEVO | 2026-10-29 | 28 | -2 | 25.43333 | 3 | 28.88889 | 24.5
VIALE 26 | M-T1-14 |  | Concreto | MUROS T1 PISO 2 EJE 09 ENTRE AYJ M=23,22,09 | 2026-01-24 | 2/21/2026 12:00:00 AM |  | 28 | 28 | 27.1 | 97 | MURO | 28 | MURO-28-28 | 2026-10-29 | NUEVO | 2026-10-29 | 28 | -0.9 | 26.3 | 3 | 27.34444 | 24.5
VIALE 26 | M-T1-14 |  | Concreto | MUROS T1 PISO 2 EJE 09 ENTRE AYJ M=23,22,09 | 2026-01-24 | 2/21/2026 12:00:00 AM |  | 28 | 28 | 26.7 | 96 | MURO | 28 | MURO-28-28 | 2026-10-29 | NUEVO | 2026-10-29 | 28 | -1.3 | 26.3 | 3 | 27.34444 | 24.5
VIALE 26 | M-T1-14 |  | Concreto | MUROS T1 PISO 2 EJE 09 ENTRE AYJ M=23,22,09 | 2026-01-24 | 2/21/2026 12:00:00 AM |  | 28 | 28 | 25.1 | 90 | MURO | 28 | MURO-28-28 | 2026-10-29 | NUEVO | 2026-10-29 | 28 | -2.9 | 26.3 | 3 | 27.34444 | 24.5
VIALE 26 | M-T2-38 |  | Concreto | MUROS T2 P5 EJE 04 ENTRE AYD EJE 02 ENTRE FYJ M=16,27,01 | 2026-01-24 | 2/21/2026 12:00:00 AM |  | 28 | 28 | 28.8 | 103 | MURO | 28 | MURO-28-28 | 2026-10-29 | NUEVO | 2026-10-29 | 28 | 0.8 | 28.5 | 3 | 26.74444 | 24.5
VIALE 26 | M-T2-38 |  | Concreto | MUROS T2 P5 EJE 04 ENTRE AYD EJE 02 ENTRE FYJ M=16,27,01 | 2026-01-24 | 2/21/2026 12:00:00 AM |  | 28 | 28 | 28.3 | 101 | MURO | 28 | MURO-28-28 | 2026-10-29 | NUEVO | 2026-10-29 | 28 | 0.3 | 28.5 | 3 | 26.74444 | 24.5
VIALE 26 | M-T2-38 |  | Concreto | MUROS T2 P5 EJE 04 ENTRE AYD EJE 02 ENTRE FYJ M=16,27,01 | 2026-01-24 | 2/21/2026 12:00:00 AM |  | 28 | 28 | 28.4 | 101 | MURO | 28 | MURO-28-28 | 2026-10-29 | NUEVO | 2026-10-29 | 28 | 0.4 | 28.5 | 3 | 26.74444 | 24.5
VIALE 26 | M-T1-13 |  | Concreto | MURO T1 PISO 2 RJR 10Y11 ENTRE AyJ M=32,09,29 | 2026-01-23 | 2/20/2026 12:00:00 AM |  | 28 | 28 | 29.6 | 106 | MURO | 28 | MURO-28-28 | 2026-10-29 | NUEVO | 2026-10-29 | 28 | 1.6 | 30 | 3 | 28.26667 | 24.5
VIALE 26 | M-T1-13 |  | Concreto | MURO T1 PISO 2 RJR 10Y11 ENTRE AyJ M=32,09,29 | 2026-01-23 | 2/20/2026 12:00:00 AM |  | 28 | 28 | 28.9 | 103 | MURO | 28 | MURO-28-28 | 2026-10-29 | NUEVO | 2026-10-29 | 28 | 0.9 | 30 | 3 | 28.26667 | 24.5
VIALE 26 | M-T1-13 |  | Concreto | MURO T1 PISO 2 RJR 10Y11 ENTRE AyJ M=32,09,29 | 2026-01-23 | 2/20/2026 12:00:00 AM |  | 28 | 28 | 31.5 | 112 | MURO | 28 | MURO-28-28 | 2026-10-29 | NUEVO | 2026-10-29 | 28 | 3.5 | 30 | 3 | 28.26667 | 24.5
VIALE 26 | M-T2-37 |  | Concreto | MUROS T2 PISO 5 EJE 04Y07 ENTRE AyJ M=32,09,29 | 2026-01-23 | 2/20/2026 12:00:00 AM |  | 28 | 28 | 28.3 | 101 | MURO | 28 | MURO-28-28 | 2026-10-29 | NUEVO | 2026-10-29 | 28 | 0.3 | 27.4 | 3 | 28.63333 | 24.5
VIALE 26 | M-T2-37 |  | Concreto | MUROS T2 PISO 5 EJE 04Y07 ENTRE AyJ M=32,09,29 | 2026-01-23 | 2/20/2026 12:00:00 AM |  | 28 | 28 | 27.2 | 97 | MURO | 28 | MURO-28-28 | 2026-10-29 | NUEVO | 2026-10-29 | 28 | -0.8 | 27.4 | 3 | 28.63333 | 24.5
VIALE 26 | M-T2-37 |  | Concreto | MUROS T2 PISO 5 EJE 04Y07 ENTRE AyJ M=32,09,29 | 2026-01-23 | 2/20/2026 12:00:00 AM |  | 28 | 28 | 26.7 | 95 | MURO | 28 | MURO-28-28 | 2026-10-29 | NUEVO | 2026-10-29 | 28 | -1.3 | 27.4 | 3 | 28.63333 | 24.5
VIALE 26 | M-T1-12 |  | Concreto | MUROS T1 PISO 2 EJE 11 AL 12 ENTRE AYJ M=29,09,23 | 2026-01-22 | 2/19/2026 12:00:00 AM |  | 28 | 28 | 34 | 121 | MURO | 28 | MURO-28-28 | 2026-10-29 | NUEVO | 2026-10-29 | 28 | 6 | 32.03333 | 3 | 29.81111 | 24.5
VIALE 26 | M-T1-12 |  | Concreto | MUROS T1 PISO 2 EJE 11 AL 12 ENTRE AYJ M=29,09,23 | 2026-01-22 | 2/19/2026 12:00:00 AM |  | 28 | 28 | 31.4 | 112 | MURO | 28 | MURO-28-28 | 2026-10-29 | NUEVO | 2026-10-29 | 28 | 3.4 | 32.03333 | 3 | 29.81111 | 24.5
VIALE 26 | M-T1-12 |  | Concreto | MUROS T1 PISO 2 EJE 11 AL 12 ENTRE AYJ M=29,09,23 | 2026-01-22 | 2/19/2026 12:00:00 AM |  | 28 | 28 | 30.7 | 110 | MURO | 28 | MURO-28-28 | 2026-10-29 | NUEVO | 2026-10-29 | 28 | 2.7 | 32.03333 | 3 | 29.81111 | 24.5
VIALE 26 | M-T2-36 |  | Concreto | MUROS T2 PISO 5 EJE 06 AL 07 ENTRE AYJ M=09,29,32 | 2026-01-22 | 2/19/2026 12:00:00 AM |  | 28 | 28 | 35.7 | 128 | MURO | 28 | MURO-28-28 | 2026-10-29 | NUEVO | 2026-10-29 | 28 | 7.7 | 34.53333 | 3 | 31.32222 | 24.5
VIALE 26 | M-T2-36 |  | Concreto | MUROS T2 PISO 5 EJE 06 AL 07 ENTRE AYJ M=09,29,32 | 2026-01-22 | 2/19/2026 12:00:00 AM |  | 28 | 28 | 34.5 | 123 | MURO | 28 | MURO-28-28 | 2026-10-29 | NUEVO | 2026-10-29 | 28 | 6.5 | 34.53333 | 3 | 31.32222 | 24.5
VIALE 26 | M-T2-36 |  | Concreto | MUROS T2 PISO 5 EJE 06 AL 07 ENTRE AYJ M=09,29,32 | 2026-01-22 | 2/19/2026 12:00:00 AM |  | 28 | 28 | 33.4 | 119 | MURO | 28 | MURO-28-28 | 2026-10-29 | NUEVO | 2026-10-29 | 28 | 5.4 | 34.53333 | 3 | 31.32222 | 24.5
VIALE 26 | M-T1-11 |  | Concreto | MUROS T1 P2 EJE 13Y14 ENTRE AyF M= 12a,25,01 | 2026-01-21 | 2/18/2026 12:00:00 AM |  | 28 | 28 | 29.1 | 104 | MURO | 28 | MURO-28-28 | 2026-10-29 | NUEVO | 2026-10-29 | 28 | 1.1 | 27.33333 | 3 | 31.3 | 24.5
VIALE 26 | M-T1-11 |  | Concreto | MUROS T1 P2 EJE 13Y14 ENTRE AyF M= 12a,25,01 | 2026-01-21 | 2/18/2026 12:00:00 AM |  | 28 | 28 | 26.9 | 96 | MURO | 28 | MURO-28-28 | 2026-10-29 | NUEVO | 2026-10-29 | 28 | -1.1 | 27.33333 | 3 | 31.3 | 24.5
VIALE 26 | M-T1-11 |  | Concreto | MUROS T1 P2 EJE 13Y14 ENTRE AyF M= 12a,25,01 | 2026-01-21 | 2/18/2026 12:00:00 AM |  | 28 | 28 | 26 | 93 | MURO | 28 | MURO-28-28 | 2026-10-29 | NUEVO | 2026-10-29 | 28 | -2 | 27.33333 | 3 | 31.3 | 24.5
VIALE 26 | M-T2-35 |  | Concreto | MUROS T2 PISO 5 EJE 10Y11 ENTRE AyJ M=32,09,29 | 2026-01-21 | 2/18/2026 12:00:00 AM |  | 28 | 28 | 28.2 | 101 | MURO | 28 | MURO-28-28 | 2026-10-29 | NUEVO | 2026-10-29 | 28 | 0.2 | 28.2 | 3 | 30.02222 | 24.5
VIALE 26 | M-T2-35 |  | Concreto | MUROS T2 PISO 5 EJE 10Y11 ENTRE AyJ M=32,09,29 | 2026-01-21 | 2/18/2026 12:00:00 AM |  | 28 | 28 | 29 | 104 | MURO | 28 | MURO-28-28 | 2026-10-29 | NUEVO | 2026-10-29 | 28 | 1 | 28.2 | 3 | 30.02222 | 24.5
VIALE 26 | M-T2-35 |  | Concreto | MUROS T2 PISO 5 EJE 10Y11 ENTRE AyJ M=32,09,29 | 2026-01-21 | 2/18/2026 12:00:00 AM |  | 28 | 28 | 27.4 | 98 | MURO | 28 | MURO-28-28 | 2026-10-29 | NUEVO | 2026-10-29 | 28 | -0.6 | 28.2 | 3 | 30.02222 | 24.5
VIALE 26 | M-T1-10 |  | Concreto | MUROS P2 EJE 14 AL 15 ENTRE HYJ M=32,31,07,27 | 2026-01-20 | 2/17/2026 12:00:00 AM |  | 28 | 28 | 22.7 | 81 | MURO | 28 | MURO-28-28 | 2026-10-29 | NUEVO | 2026-10-29 | 28 | -5.3 | 24.9 | 3 | 26.81111 | 24.5
VIALE 26 | M-T1-10 |  | Concreto | MUROS P2 EJE 14 AL 15 ENTRE HYJ M=32,31,07,27 | 2026-01-20 | 2/17/2026 12:00:00 AM |  | 28 | 28 | 25.6 | 91 | MURO | 28 | MURO-28-28 | 2026-10-29 | NUEVO | 2026-10-29 | 28 | -2.4 | 24.9 | 3 | 26.81111 | 24.5
VIALE 26 | M-T1-10 |  | Concreto | MUROS P2 EJE 14 AL 15 ENTRE HYJ M=32,31,07,27 | 2026-01-20 | 2/17/2026 12:00:00 AM |  | 28 | 28 | 26.4 | 94 | MURO | 28 | MURO-28-28 | 2026-10-29 | NUEVO | 2026-10-29 | 28 | -1.6 | 24.9 | 3 | 26.81111 | 24.5
VIALE 26 | M-T2-33 |  | Concreto | MUROS T2 PISO 5 EJE 12 AL 15 ENTRE AYJ M=3,4,35,36,37,38,39 | 2026-01-20 | 2/17/2026 12:00:00 AM |  | 28 | 28 | 28.3 | 101 | MURO | 28 | MURO-28-28 | 2026-10-29 | NUEVO | 2026-10-29 | 28 | 0.3 | 28.9 | 3 | 27.33333 | 24.5
VIALE 26 | M-T2-33 |  | Concreto | MUROS T2 PISO 5 EJE 12 AL 15 ENTRE AYJ M=3,4,35,36,37,38,39 | 2026-01-20 | 2/17/2026 12:00:00 AM |  | 28 | 28 | 28.6 | 102 | MURO | 28 | MURO-28-28 | 2026-10-29 | NUEVO | 2026-10-29 | 28 | 0.6 | 28.9 | 3 | 27.33333 | 24.5
VIALE 26 | M-T2-33 |  | Concreto | MUROS T2 PISO 5 EJE 12 AL 15 ENTRE AYJ M=3,4,35,36,37,38,39 | 2026-01-20 | 2/17/2026 12:00:00 AM |  | 28 | 28 | 29.8 | 106 | MURO | 28 | MURO-28-28 | 2026-10-29 | NUEVO | 2026-10-29 | 28 | 1.8 | 28.9 | 3 | 27.33333 | 24.5
VIALE 26 | M-T2-34 |  | Concreto | MUROS T2 PISO 5 EJE 12 AL 15 ENTRE AYJ M=2,31,14 | 2026-01-20 | 2/17/2026 12:00:00 AM |  | 28 | 28 | 32.2 | 115 | MURO | 28 | MURO-28-28 | 2026-10-29 | NUEVO | 2026-10-29 | 28 | 4.2 | 30.96667 | 3 | 28.25556 | 24.5
VIALE 26 | M-T2-34 |  | Concreto | MUROS T2 PISO 5 EJE 12 AL 15 ENTRE AYJ M=2,31,14 | 2026-01-20 | 2/17/2026 12:00:00 AM |  | 28 | 28 | 30.7 | 110 | MURO | 28 | MURO-28-28 | 2026-10-29 | NUEVO | 2026-10-29 | 28 | 2.7 | 30.96667 | 3 | 28.25556 | 24.5
VIALE 26 | M-T2-34 |  | Concreto | MUROS T2 PISO 5 EJE 12 AL 15 ENTRE AYJ M=2,31,14 | 2026-01-20 | 2/17/2026 12:00:00 AM |  | 28 | 28 | 30 | 107 | MURO | 28 | MURO-28-28 | 2026-10-29 | NUEVO | 2026-10-29 | 28 | 2 | 30.96667 | 3 | 28.25556 | 24.5
VIALE 26 | M-T2-32 |  | Concreto | MUROS T2 P4 EJE 01 AL 02 ENTRE AYD M=01,21,05,20,26,25,19 | 2026-01-17 | 2/14/2026 12:00:00 AM |  | 28 | 28 | 27.5 | 98 | MURO | 28 | MURO-28-28 | 2026-10-29 | NUEVO | 2026-10-29 | 28 | -0.5 | 27 | 3 | 28.95556 | 24.5
VIALE 26 | M-T2-32 |  | Concreto | MUROS T2 P4 EJE 01 AL 02 ENTRE AYD M=01,21,05,20,26,25,19 | 2026-01-17 | 2/14/2026 12:00:00 AM |  | 28 | 28 | 25.7 | 92 | MURO | 28 | MURO-28-28 | 2026-10-29 | NUEVO | 2026-10-29 | 28 | -2.3 | 27 | 3 | 28.95556 | 24.5
VIALE 26 | M-T2-32 |  | Concreto | MUROS T2 P4 EJE 01 AL 02 ENTRE AYD M=01,21,05,20,26,25,19 | 2026-01-17 | 2/14/2026 12:00:00 AM |  | 28 | 28 | 27.8 | 99 | MURO | 28 | MURO-28-28 | 2026-10-29 | NUEVO | 2026-10-29 | 28 | -0.2 | 27 | 3 | 28.95556 | 24.5
VIALE 26 | M-T2-31 |  | Concreto | MUROS T2 PISO 4 EJE 02 Y 03 ENTRE AyJ -01,27,16,15 | 2026-01-16 | 2/13/2026 12:00:00 AM |  | 28 | 28 | 28.6 | 102 | MURO | 28 | MURO-28-28 | 2026-10-29 | NUEVO | 2026-10-29 | 28 | 0.6 | 29.73333 | 3 | 29.23333 | 24.5
VIALE 26 | M-T2-31 |  | Concreto | MUROS T2 PISO 4 EJE 02 Y 03 ENTRE AyJ -01,27,16,15 | 2026-01-16 | 2/13/2026 12:00:00 AM |  | 28 | 28 | 30.2 | 108 | MURO | 28 | MURO-28-28 | 2026-10-29 | NUEVO | 2026-10-29 | 28 | 2.2 | 29.73333 | 3 | 29.23333 | 24.5
VIALE 26 | M-T2-31 |  | Concreto | MUROS T2 PISO 4 EJE 02 Y 03 ENTRE AyJ -01,27,16,15 | 2026-01-16 | 2/13/2026 12:00:00 AM |  | 28 | 28 | 30.4 | 108 | MURO | 28 | MURO-28-28 | 2026-10-29 | NUEVO | 2026-10-29 | 28 | 2.4 | 29.73333 | 3 | 29.23333 | 24.5
VIALE 26 | M-T2-30 |  | Concreto | MUROS T2 PISO 4 EJE 04Y05 ENTRE AYJ M=14,31,02 | 2026-01-15 | 2/12/2026 12:00:00 AM |  | 28 | 28 | 28.1 | 100 | MURO | 28 | MURO-28-28 | 2026-10-29 | NUEVO | 2026-10-29 | 28 | 0.1 | 28.76667 | 3 | 28.5 | 24.5
VIALE 26 | M-T2-30 |  | Concreto | MUROS T2 PISO 4 EJE 04Y05 ENTRE AYJ M=14,31,02 | 2026-01-15 | 2/12/2026 12:00:00 AM |  | 28 | 28 | 28.5 | 102 | MURO | 28 | MURO-28-28 | 2026-10-29 | NUEVO | 2026-10-29 | 28 | 0.5 | 28.76667 | 3 | 28.5 | 24.5
VIALE 26 | M-T2-30 |  | Concreto | MUROS T2 PISO 4 EJE 04Y05 ENTRE AYJ M=14,31,02 | 2026-01-15 | 2/12/2026 12:00:00 AM |  | 28 | 28 | 29.7 | 106 | MURO | 28 | MURO-28-28 | 2026-10-29 | NUEVO | 2026-10-29 | 28 | 1.7 | 28.76667 | 3 | 28.5 | 24.5
VIALE 26 | M-T2-28 |  | Concreto | MUROS T2 PISO 4 EJE 6 Y 7 ENTRE AYJ M=29,09,32 | 2026-01-14 | 2/11/2026 12:00:00 AM |  | 28 | 28 | 26.5 | 95 | MURO | 28 | MURO-28-28 | 2026-10-29 | NUEVO | 2026-10-29 | 28 | -1.5 | 27.53333 | 3 | 28.67778 | 24.5
VIALE 26 | M-T2-28 |  | Concreto | MUROS T2 PISO 4 EJE 6 Y 7 ENTRE AYJ M=29,09,32 | 2026-01-14 | 2/11/2026 12:00:00 AM |  | 28 | 28 | 27.7 | 99 | MURO | 28 | MURO-28-28 | 2026-10-29 | NUEVO | 2026-10-29 | 28 | -0.3 | 27.53333 | 3 | 28.67778 | 24.5
VIALE 26 | M-T2-28 |  | Concreto | MUROS T2 PISO 4 EJE 6 Y 7 ENTRE AYJ M=29,09,32 | 2026-01-14 | 2/11/2026 12:00:00 AM |  | 28 | 28 | 28.4 | 101 | MURO | 28 | MURO-28-28 | 2026-10-29 | NUEVO | 2026-10-29 | 28 | 0.4 | 27.53333 | 3 | 28.67778 | 24.5
VIALE 26 | M-T2-27 |  | Concreto | MUROS T2 PISO 4 EJE 10 AL 8 ENTRE AYJ M=14,31,02 | 2026-01-13 | 2/10/2026 12:00:00 AM |  | 28 | 28 | 27.8 | 99 | MURO | 28 | MURO-28-28 | 2026-10-29 | NUEVO | 2026-10-29 | 28 | -0.2 | 27.36667 | 3 | 27.88889 | 24.5
VIALE 26 | M-T2-27 |  | Concreto | MUROS T2 PISO 4 EJE 10 AL 8 ENTRE AYJ M=14,31,02 | 2026-01-13 | 2/10/2026 12:00:00 AM |  | 28 | 28 | 28 | 100 | MURO | 28 | MURO-28-28 | 2026-10-29 | NUEVO | 2026-10-29 | 28 | 0 | 27.36667 | 3 | 27.88889 | 24.5
VIALE 26 | M-T2-27 |  | Concreto | MUROS T2 PISO 4 EJE 10 AL 8 ENTRE AYJ M=14,31,02 | 2026-01-13 | 2/10/2026 12:00:00 AM |  | 28 | 28 | 26.3 | 94 | MURO | 28 | MURO-28-28 | 2026-10-29 | NUEVO | 2026-10-29 | 28 | -1.7 | 27.36667 | 3 | 27.88889 | 24.5
VIALE 26 | M-T2-26 |  | Concreto | MUROSP T2 PISO 4 EJE 11 AL 12 ENTRE AYJ M= 32.29.09 | 2026-01-10 | 2/7/2026 12:00:00 AM |  | 28 | 28 | 29.9 | 107 | MURO | 28 | MURO-28-28 | 2026-10-29 | NUEVO | 2026-10-29 | 28 | 1.9 | 30.23333 | 3 | 28.37778 | 24.5
VIALE 26 | M-T2-26 |  | Concreto | MUROSP T2 PISO 4 EJE 11 AL 12 ENTRE AYJ M= 32.29.09 | 2026-01-10 | 2/7/2026 12:00:00 AM |  | 28 | 28 | 28.9 | 103 | MURO | 28 | MURO-28-28 | 2026-10-29 | NUEVO | 2026-10-29 | 28 | 0.9 | 30.23333 | 3 | 28.37778 | 24.5
VIALE 26 | M-T2-26 |  | Concreto | MUROSP T2 PISO 4 EJE 11 AL 12 ENTRE AYJ M= 32.29.09 | 2026-01-10 | 2/7/2026 12:00:00 AM |  | 28 | 28 | 31.9 | 114 | MURO | 28 | MURO-28-28 | 2026-10-29 | NUEVO | 2026-10-29 | 28 | 3.9 | 30.23333 | 3 | 28.37778 | 24.5
VIALE 26 | M-T2-25. |  | Concreto | MUROS PISO 4 EJE 13 AL 15 ENTRE AYJ M=03,04,35,36,37,40 | 2026-01-08 | 2/5/2026 12:00:00 AM |  | 28 | 28 | 30.5 | 109 | MURO | 28 | MURO-28-28 | 2026-10-29 | NUEVO | 2026-10-29 | 28 | 2.5 | 31.5 | 3 | 29.7 | 24.5
VIALE 26 | M-T2-25. |  | Concreto | MUROS PISO 4 EJE 13 AL 15 ENTRE AYJ M=03,04,35,36,37,40 | 2026-01-08 | 2/5/2026 12:00:00 AM |  | 28 | 28 | 31.6 | 113 | MURO | 28 | MURO-28-28 | 2026-10-29 | NUEVO | 2026-10-29 | 28 | 3.6 | 31.5 | 3 | 29.7 | 24.5
VIALE 26 | M-T2-25. |  | Concreto | MUROS PISO 4 EJE 13 AL 15 ENTRE AYJ M=03,04,35,36,37,40 | 2026-01-08 | 2/5/2026 12:00:00 AM |  | 28 | 28 | 32.4 | 116 | MURO | 28 | MURO-28-28 | 2026-10-29 | NUEVO | 2026-10-29 | 28 | 4.4 | 31.5 | 3 | 29.7 | 24.5
VIALE 26 | M-T1-09 |  | Concreto | MUROS PISO EJE 01 al 03 ENTRE A y F M=14,17,15 | 2025-12-30 | 1/27/2026 12:00:00 AM |  | 28 | 28 | 29.1 | 104 | MURO | 28 | MURO-28-28 | 2026-10-29 | NUEVO | 2026-10-29 | 28 | 1.1 | 28.73333 | 3 | 30.15556 | 24.5
VIALE 26 | M-T1-09 |  | Concreto | MUROS PISO EJE 01 al 03 ENTRE A y F M=14,17,15 | 2025-12-30 | 1/27/2026 12:00:00 AM |  | 28 | 28 | 29.1 | 104 | MURO | 28 | MURO-28-28 | 2026-10-29 | NUEVO | 2026-10-29 | 28 | 1.1 | 28.73333 | 3 | 30.15556 | 24.5
VIALE 26 | M-T1-09 |  | Concreto | MUROS PISO EJE 01 al 03 ENTRE A y F M=14,17,15 | 2025-12-30 | 1/27/2026 12:00:00 AM |  | 28 | 28 | 28 | 100 | MURO | 28 | MURO-28-28 | 2026-10-29 | NUEVO | 2026-10-29 | 28 | 0 | 28.73333 | 3 | 30.15556 | 24.5
VIALE 26 | M-T2-24 |  | Concreto | MUROS TORRE 2 PISO 3 EJE 01 y 02 ENTRE A y J M=19,24,22,25,07,26 | 2025-12-26 | 1/23/2026 12:00:00 AM |  | 28 | 28 | 25.6 | 91 | MURO | 28 | MURO-28-28 | 2026-10-29 | NUEVO | 2026-10-29 | 28 | -2.4 | 26.96667 | 3 | 29.06667 | 24.5
VIALE 26 | M-T2-24 |  | Concreto | MUROS TORRE 2 PISO 3 EJE 01 y 02 ENTRE A y J M=19,24,22,25,07,26 | 2025-12-26 | 1/23/2026 12:00:00 AM |  | 28 | 28 | 28.5 | 102 | MURO | 28 | MURO-28-28 | 2026-10-29 | NUEVO | 2026-10-29 | 28 | 0.5 | 26.96667 | 3 | 29.06667 | 24.5
VIALE 26 | M-T2-24 |  | Concreto | MUROS TORRE 2 PISO 3 EJE 01 y 02 ENTRE A y J M=19,24,22,25,07,26 | 2025-12-26 | 1/23/2026 12:00:00 AM |  | 28 | 28 | 26.8 | 96 | MURO | 28 | MURO-28-28 | 2026-10-29 | NUEVO | 2026-10-29 | 28 | -1.2 | 26.96667 | 3 | 29.06667 | 24.5
VIALE 26 | M-T1-08 |  | Concreto | MUROS T1 PISO 1 EJES 02 y 03 ENTRE J y H M=01,12,18,20 | 2025-12-23 | 1/20/2026 12:00:00 AM |  | 28 | 28 | 30 | 107 | MURO | 28 | MURO-28-28 | 2026-10-29 | NUEVO | 2026-10-29 | 28 | 2 | 30.13333 | 3 | 28.61111 | 24.5
VIALE 26 | M-T1-08 |  | Concreto | MUROS T1 PISO 1 EJES 02 y 03 ENTRE J y H M=01,12,18,20 | 2025-12-23 | 1/20/2026 12:00:00 AM |  | 28 | 28 | 30.3 | 108 | MURO | 28 | MURO-28-28 | 2026-10-29 | NUEVO | 2026-10-29 | 28 | 2.3 | 30.13333 | 3 | 28.61111 | 24.5
VIALE 26 | M-T1-08 |  | Concreto | MUROS T1 PISO 1 EJES 02 y 03 ENTRE J y H M=01,12,18,20 | 2025-12-23 | 1/20/2026 12:00:00 AM |  | 28 | 28 | 30.1 | 107 | MURO | 28 | MURO-28-28 | 2026-10-29 | NUEVO | 2026-10-29 | 28 | 2.1 | 30.13333 | 3 | 28.61111 | 24.5
VIALE 26 | M-T1-07 |  | Concreto | MUROS PISO 1 EJE 02 y 04 ENTRE G y J M=23-08-21 | 2025-12-19 | 1/16/2026 12:00:00 AM |  | 28 | 28 | 30.7 | 110 | MURO | 28 | MURO-28-28 | 2026-10-29 | NUEVO | 2026-10-29 | 28 | 2.7 | 32.56667 | 3 | 29.88889 | 24.5
VIALE 26 | M-T1-07 |  | Concreto | MUROS PISO 1 EJE 02 y 04 ENTRE G y J M=23-08-21 | 2025-12-19 | 1/16/2026 12:00:00 AM |  | 28 | 28 | 33.6 | 120 | MURO | 28 | MURO-28-28 | 2026-10-29 | NUEVO | 2026-10-29 | 28 | 5.6 | 32.56667 | 3 | 29.88889 | 24.5
VIALE 26 | M-T1-07 |  | Concreto | MUROS PISO 1 EJE 02 y 04 ENTRE G y J M=23-08-21 | 2025-12-19 | 1/16/2026 12:00:00 AM |  | 28 | 28 | 33.4 | 119 | MURO | 28 | MURO-28-28 | 2026-10-29 | NUEVO | 2026-10-29 | 28 | 5.4 | 32.56667 | 3 | 29.88889 | 24.5
VIALE 26 | M-T2-23 |  | Concreto | MUROS PISO 3 EJE 03 y 04 ENTRE A y J M=32,29A,09A | 2025-12-19 | 1/16/2026 12:00:00 AM |  | 28 | 28 | 27.6 | 98 | MURO | 28 | MURO-28-28 | 2026-10-29 | NUEVO | 2026-10-29 | 28 | -0.4 | 30.16667 | 3 | 30.95556 | 24.5
VIALE 26 | M-T2-23 |  | Concreto | MUROS PISO 3 EJE 03 y 04 ENTRE A y J M=32,29A,09A | 2025-12-19 | 1/16/2026 12:00:00 AM |  | 28 | 28 | 30.4 | 109 | MURO | 28 | MURO-28-28 | 2026-10-29 | NUEVO | 2026-10-29 | 28 | 2.4 | 30.16667 | 3 | 30.95556 | 24.5
VIALE 26 | M-T2-23 |  | Concreto | MUROS PISO 3 EJE 03 y 04 ENTRE A y J M=32,29A,09A | 2025-12-19 | 1/16/2026 12:00:00 AM |  | 28 | 28 | 32.5 | 116 | MURO | 28 | MURO-28-28 | 2026-10-29 | NUEVO | 2026-10-29 | 28 | 4.5 | 30.16667 | 3 | 30.95556 | 24.5
VIALE 26 | M-T2-22 |  | Concreto | MUROS TORRE 2 PISO 3 EJE 05 ENTRE A y J M=32-29-09 | 2025-12-18 | 1/15/2026 12:00:00 AM |  | 28 | 28 | 33.1 | 118 | MURO | 28 | MURO-28-28 | 2026-10-29 | NUEVO | 2026-10-29 | 28 | 5.1 | 33.46667 | 3 | 32.06667 | 24.5
VIALE 26 | M-T2-22 |  | Concreto | MUROS TORRE 2 PISO 3 EJE 05 ENTRE A y J M=32-29-09 | 2025-12-18 | 1/15/2026 12:00:00 AM |  | 28 | 28 | 32.8 | 117 | MURO | 28 | MURO-28-28 | 2026-10-29 | NUEVO | 2026-10-29 | 28 | 4.8 | 33.46667 | 3 | 32.06667 | 24.5
VIALE 26 | M-T2-22 |  | Concreto | MUROS TORRE 2 PISO 3 EJE 05 ENTRE A y J M=32-29-09 | 2025-12-18 | 1/15/2026 12:00:00 AM |  | 28 | 28 | 34.5 | 123 | MURO | 28 | MURO-28-28 | 2026-10-29 | NUEVO | 2026-10-29 | 28 | 6.5 | 33.46667 | 3 | 32.06667 | 24.5
VIALE 26 | M-T1-06 |  | Concreto | MUROS TORRE 1 PISO 1 EJE 07 y 06 ENTRTE A y J M= 23,22,09 | 2025-12-17 | 1/14/2026 12:00:00 AM |  | 28 | 28 | 37 | 132 | MURO | 28 | MURO-28-28 | 2026-10-29 | NUEVO | 2026-10-29 | 28 | 9 | 34.4 | 3 | 32.67778 | 24.5
VIALE 26 | M-T1-06 |  | Concreto | MUROS TORRE 1 PISO 1 EJE 07 y 06 ENTRTE A y J M= 23,22,09 | 2025-12-17 | 1/14/2026 12:00:00 AM |  | 28 | 28 | 33.4 | 119 | MURO | 28 | MURO-28-28 | 2026-10-29 | NUEVO | 2026-10-29 | 28 | 5.4 | 34.4 | 3 | 32.67778 | 24.5
VIALE 26 | M-T1-06 |  | Concreto | MUROS TORRE 1 PISO 1 EJE 07 y 06 ENTRTE A y J M= 23,22,09 | 2025-12-17 | 1/14/2026 12:00:00 AM |  | 28 | 28 | 32.8 | 117 | MURO | 28 | MURO-28-28 | 2026-10-29 | NUEVO | 2026-10-29 | 28 | 4.8 | 34.4 | 3 | 32.67778 | 24.5
VIALE 26 | M-T1-05 |  | Concreto | MUROS TORRE 1 PISO 1 EJE 08 y 09 ENTRE A y J M= 23-22-09 | 2025-12-15 | 1/12/2026 12:00:00 AM |  | 28 | 28 | 31.3 | 112 | MURO | 28 | MURO-28-28 | 2026-10-29 | NUEVO | 2026-10-29 | 28 | 3.3 | 31.6 | 3 | 33.15556 | 24.5
VIALE 26 | M-T1-05 |  | Concreto | MUROS TORRE 1 PISO 1 EJE 08 y 09 ENTRE A y J M= 23-22-09 | 2025-12-15 | 1/12/2026 12:00:00 AM |  | 28 | 28 | 31.2 | 112 | MURO | 28 | MURO-28-28 | 2026-10-29 | NUEVO | 2026-10-29 | 28 | 3.2 | 31.6 | 3 | 33.15556 | 24.5
VIALE 26 | M-T1-05 |  | Concreto | MUROS TORRE 1 PISO 1 EJE 08 y 09 ENTRE A y J M= 23-22-09 | 2025-12-15 | 1/12/2026 12:00:00 AM |  | 28 | 28 | 32.3 | 115 | MURO | 28 | MURO-28-28 | 2026-10-29 | NUEVO | 2026-10-29 | 28 | 4.3 | 31.6 | 3 | 33.15556 | 24.5
VIALE 26 | M-T2-21 |  | Concreto | MUROS PISO 3 EJE 06 y 07 ENTRE A y J M=32-29-09 | 2025-12-15 | 1/12/2026 12:00:00 AM |  | 28 | 28 | 31.3 | 112 | MURO | 28 | MURO-28-28 | 2026-10-29 | NUEVO | 2026-10-29 | 28 | 3.3 | 31.2 | 3 | 32.4 | 24.5
VIALE 26 | M-T2-21 |  | Concreto | MUROS PISO 3 EJE 06 y 07 ENTRE A y J M=32-29-09 | 2025-12-15 | 1/12/2026 12:00:00 AM |  | 28 | 28 | 31.2 | 111 | MURO | 28 | MURO-28-28 | 2026-10-29 | NUEVO | 2026-10-29 | 28 | 3.2 | 31.2 | 3 | 32.4 | 24.5
VIALE 26 | M-T2-21 |  | Concreto | MUROS PISO 3 EJE 06 y 07 ENTRE A y J M=32-29-09 | 2025-12-15 | 1/12/2026 12:00:00 AM |  | 28 | 28 | 31.1 | 111 | MURO | 28 | MURO-28-28 | 2026-10-29 | NUEVO | 2026-10-29 | 28 | 3.1 | 31.2 | 3 | 32.4 | 24.5
VIALE 26 | M-T1-03 |  | Concreto | PRUEBA | 2025-12-12 | 1/9/2026 12:00:00 AM |  | 28 | 28 | 34.3 | 122 | OTRO | 28 | OTRO-28-28 | 2026-10-29 | NUEVO | 2026-10-29 |  | 6.3 | 35.83333 | 3 | 32.87778 | 24.5
VIALE 26 | M-T1-03 |  | Concreto | PRUEBA | 2025-12-12 | 1/9/2026 12:00:00 AM |  | 28 | 28 | 36.5 | 130 | OTRO | 28 | OTRO-28-28 | 2026-10-29 | NUEVO | 2026-10-29 |  | 8.5 | 35.83333 | 3 | 32.87778 | 24.5
VIALE 26 | M-T1-03 |  | Concreto | PRUEBA | 2025-12-12 | 1/9/2026 12:00:00 AM |  | 28 | 28 | 36.7 | 131 | OTRO | 28 | OTRO-28-28 | 2026-10-29 | NUEVO | 2026-10-29 |  | 8.7 | 35.83333 | 3 | 32.87778 | 24.5
VIALE 26 | M-T1-04 |  | Concreto | MUROS PISO 1 EJE 10 y 11 ENTRTE A y J M=22-23-09 | 2025-12-12 | 1/9/2026 12:00:00 AM |  | 28 | 28 | 34.3 | 122 | MURO | 28 | MURO-28-28 | 2026-10-29 | NUEVO | 2026-10-29 | 28 | 6.3 | 34.53333 | 3 | 33.85556 | 24.5
VIALE 26 | M-T1-04 |  | Concreto | MUROS PISO 1 EJE 10 y 11 ENTRTE A y J M=22-23-09 | 2025-12-12 | 1/9/2026 12:00:00 AM |  | 28 | 28 | 35.3 | 126 | MURO | 28 | MURO-28-28 | 2026-10-29 | NUEVO | 2026-10-29 | 28 | 7.3 | 34.53333 | 3 | 33.85556 | 24.5
VIALE 26 | M-T1-04 |  | Concreto | MUROS PISO 1 EJE 10 y 11 ENTRTE A y J M=22-23-09 | 2025-12-12 | 1/9/2026 12:00:00 AM |  | 28 | 28 | 34 | 122 | MURO | 28 | MURO-28-28 | 2026-10-29 | NUEVO | 2026-10-29 | 28 | 6 | 34.53333 | 3 | 33.85556 | 24.5
VIALE 26 | M-T2-20 |  | Concreto | MUROS PISO 3 EJE 08 y 09 ENTRE A y J M= 32-29-09 | 2025-12-12 | 1/9/2026 12:00:00 AM |  | 28 | 28 | 29.6 | 106 | MURO | 28 | MURO-28-28 | 2026-10-29 | NUEVO | 2026-10-29 | 28 | 1.6 | 28.6 | 3 | 32.98889 | 24.5
VIALE 26 | M-T2-20 |  | Concreto | MUROS PISO 3 EJE 08 y 09 ENTRE A y J M= 32-29-09 | 2025-12-12 | 1/9/2026 12:00:00 AM |  | 28 | 28 | 27.5 | 98 | MURO | 28 | MURO-28-28 | 2026-10-29 | NUEVO | 2026-10-29 | 28 | -0.5 | 28.6 | 3 | 32.98889 | 24.5
VIALE 26 | M-T2-20 |  | Concreto | MUROS PISO 3 EJE 08 y 09 ENTRE A y J M= 32-29-09 | 2025-12-12 | 1/9/2026 12:00:00 AM |  | 28 | 28 | 28.7 | 103 | MURO | 28 | MURO-28-28 | 2026-10-29 | NUEVO | 2026-10-29 | 28 | 0.7 | 28.6 | 3 | 32.98889 | 24.5
VIALE 26 | M-T2-19 |  | Concreto | MUROS PISO 3 EJE 10 Y 11 ENTERE A y J M=14,31,02 | 2025-12-11 | 1/8/2026 12:00:00 AM |  | 28 | 28 | 34.9 | 124 | MURO | 28 | MURO-28-28 | 2026-10-29 | NUEVO | 2026-10-29 | 28 | 6.9 | 34.43333 | 3 | 32.52222 | 24.5
VIALE 26 | M-T2-19 |  | Concreto | MUROS PISO 3 EJE 10 Y 11 ENTERE A y J M=14,31,02 | 2025-12-11 | 1/8/2026 12:00:00 AM |  | 28 | 28 | 34.3 | 122 | MURO | 28 | MURO-28-28 | 2026-10-29 | NUEVO | 2026-10-29 | 28 | 6.3 | 34.43333 | 3 | 32.52222 | 24.5
VIALE 26 | M-T2-19 |  | Concreto | MUROS PISO 3 EJE 10 Y 11 ENTERE A y J M=14,31,02 | 2025-12-11 | 1/8/2026 12:00:00 AM |  | 28 | 28 | 34.1 | 122 | MURO | 28 | MURO-28-28 | 2026-10-29 | NUEVO | 2026-10-29 | 28 | 6.1 | 34.43333 | 3 | 32.52222 | 24.5
VIALE 26 | M-T2-17 |  | Concreto | MUROS T2 PISO 3 EJE 12 ENTRE J y E M= | 2025-12-10 | 1/7/2026 12:00:00 AM |  | 28 | 28 | 29.1 | 104 | MURO | 28 | MURO-28-28 | 2026-10-29 | NUEVO | 2026-10-29 | 28 | 1.1 | 29.5 | 3 | 30.84444 | 24.5
VIALE 26 | M-T2-17 |  | Concreto | MUROS T2 PISO 3 EJE 12 ENTRE J y E M= | 2025-12-10 | 1/7/2026 12:00:00 AM |  | 28 | 28 | 30 | 107 | MURO | 28 | MURO-28-28 | 2026-10-29 | NUEVO | 2026-10-29 | 28 | 2 | 29.5 | 3 | 30.84444 | 24.5
VIALE 26 | M-T2-17 |  | Concreto | MUROS T2 PISO 3 EJE 12 ENTRE J y E M= | 2025-12-10 | 1/7/2026 12:00:00 AM |  | 28 | 28 | 29.4 | 105 | MURO | 28 | MURO-28-28 | 2026-10-29 | NUEVO | 2026-10-29 | 28 | 1.4 | 29.5 | 3 | 30.84444 | 24.5
VIALE 26 | M-T2-18 |  | Concreto | MUROS T2 PISO 3 EJE 11 ENYTE ENTRE E y J M= | 2025-12-10 | 1/7/2026 12:00:00 AM |  | 28 | 28 | 31.4 | 112 | MURO | 28 | MURO-28-28 | 2026-10-29 | NUEVO | 2026-10-29 | 28 | 3.4 | 31.63333 | 3 | 31.85556 | 24.5
VIALE 26 | M-T2-18 |  | Concreto | MUROS T2 PISO 3 EJE 11 ENYTE ENTRE E y J M= | 2025-12-10 | 1/7/2026 12:00:00 AM |  | 28 | 28 | 32.8 | 117 | MURO | 28 | MURO-28-28 | 2026-10-29 | NUEVO | 2026-10-29 | 28 | 4.8 | 31.63333 | 3 | 31.85556 | 24.5
VIALE 26 | M-T2-18 |  | Concreto | MUROS T2 PISO 3 EJE 11 ENYTE ENTRE E y J M= | 2025-12-10 | 1/7/2026 12:00:00 AM |  | 28 | 28 | 30.7 | 110 | MURO | 28 | MURO-28-28 | 2026-10-29 | NUEVO | 2026-10-29 | 28 | 2.7 | 31.63333 | 3 | 31.85556 | 24.5
VIALE 26 | M-T1-01 |  | Concreto | MUROS PISO 1 EJE 15 Y 14 ENTERE J y H M=32,31-27-28-29-30 | 2025-12-09 | 1/6/2026 12:00:00 AM |  | 28 | 28 | 30.5 | 109 | MURO | 28 | MURO-28-28 | 2026-10-29 | NUEVO | 2026-10-29 | 28 | 2.5 | 30.63333 | 3 | 30.58889 | 24.5
VIALE 26 | M-T1-01 |  | Concreto | MUROS PISO 1 EJE 15 Y 14 ENTERE J y H M=32,31-27-28-29-30 | 2025-12-09 | 1/6/2026 12:00:00 AM |  | 28 | 28 | 30.9 | 110 | MURO | 28 | MURO-28-28 | 2026-10-29 | NUEVO | 2026-10-29 | 28 | 2.9 | 30.63333 | 3 | 30.58889 | 24.5
VIALE 26 | M-T1-01 |  | Concreto | MUROS PISO 1 EJE 15 Y 14 ENTERE J y H M=32,31-27-28-29-30 | 2025-12-09 | 1/6/2026 12:00:00 AM |  | 28 | 28 | 30.5 | 109 | MURO | 28 | MURO-28-28 | 2026-10-29 | NUEVO | 2026-10-29 | 28 | 2.5 | 30.63333 | 3 | 30.58889 | 24.5
VIALE 26 | M-T1-02 |  | Concreto | MUROS PISO 1 EJE 12 ENTERE A y D M=13,25,02 | 2025-12-09 | 1/6/2026 12:00:00 AM |  | 28 | 28 | 27.7 | 99 | MURO | 28 | MURO-28-28 | 2026-10-29 | NUEVO | 2026-10-29 | 28 | -0.3 | 27.16667 | 3 | 29.81111 | 24.5
VIALE 26 | M-T1-02 |  | Concreto | MUROS PISO 1 EJE 12 ENTERE A y D M=13,25,02 | 2025-12-09 | 1/6/2026 12:00:00 AM |  | 28 | 28 | 27 | 96 | MURO | 28 | MURO-28-28 | 2026-10-29 | NUEVO | 2026-10-29 | 28 | -1 | 27.16667 | 3 | 29.81111 | 24.5
VIALE 26 | M-T1-02 |  | Concreto | MUROS PISO 1 EJE 12 ENTERE A y D M=13,25,02 | 2025-12-09 | 1/6/2026 12:00:00 AM |  | 28 | 28 | 26.8 | 96 | MURO | 28 | MURO-28-28 | 2026-10-29 | NUEVO | 2026-10-29 | 28 | -1.2 | 27.16667 | 3 | 29.81111 | 24.5
VIALE 26 | P-T2-08 |  | Concreto | PLACA TORRE 2 PISO 3 EJE 08 AL 10 DEL A AL J | 2025-12-09 | 1/6/2026 12:00:00 AM |  | 28 | 28 | 29.6 | 141 | PLACA | 28 | PLACA-28-28 | 2026-10-29 | NUEVO | 2026-10-29 | 28 | 1.6 | 29.63333 | 3 | 29.14444 | 24.5
VIALE 26 | P-T2-08 |  | Concreto | PLACA TORRE 2 PISO 3 EJE 08 AL 10 DEL A AL J | 2025-12-09 | 1/6/2026 12:00:00 AM |  | 28 | 28 | 28.4 | 135 | PLACA | 28 | PLACA-28-28 | 2026-10-29 | NUEVO | 2026-10-29 | 28 | 0.4 | 29.63333 | 3 | 29.14444 | 24.5
VIALE 26 | P-T2-08 |  | Concreto | PLACA TORRE 2 PISO 3 EJE 08 AL 10 DEL A AL J | 2025-12-09 | 1/6/2026 12:00:00 AM |  | 28 | 28 | 30.9 | 147 | PLACA | 28 | PLACA-28-28 | 2026-10-29 | NUEVO | 2026-10-29 | 28 | 2.9 | 29.63333 | 3 | 29.14444 | 24.5
VIALE 26 | M-T2-16 |  | Concreto | MUROS PISO 2 EJE 01 AL 03 ENTRE A y J M= 21-01-20-05-22 | 2025-12-05 | 1/2/2026 12:00:00 AM |  | 28 | 28 | 32 | 114 | MURO | 28 | MURO-28-28 | 2026-10-29 | NUEVO | 2026-10-29 | 28 | 4 | 33.9 | 3 | 30.23333 | 24.5
VIALE 26 | M-T2-16 |  | Concreto | MUROS PISO 2 EJE 01 AL 03 ENTRE A y J M= 21-01-20-05-22 | 2025-12-05 | 1/2/2026 12:00:00 AM |  | 28 | 28 | 34.8 | 124 | MURO | 28 | MURO-28-28 | 2026-10-29 | NUEVO | 2026-10-29 | 28 | 6.8 | 33.9 | 3 | 30.23333 | 24.5
VIALE 26 | M-T2-16 |  | Concreto | MUROS PISO 2 EJE 01 AL 03 ENTRE A y J M= 21-01-20-05-22 | 2025-12-05 | 1/2/2026 12:00:00 AM |  | 28 | 28 | 34.9 | 124 | MURO | 28 | MURO-28-28 | 2026-10-29 | NUEVO | 2026-10-29 | 28 | 6.9 | 33.9 | 3 | 30.23333 | 24.5
VIALE 26 | M-T2-15 |  | Concreto | MUROS PISO 2 EJE 04 y 05 ENTRE A y J M= 32-29-09 | 2025-12-03 | 12/31/2025 12:00:00 AM |  | 28 | 28 | 34.8 | 124 | MURO | 28 | MURO-28-28 | 2026-10-29 | NUEVO | 2026-10-29 | 28 | 6.8 | 35.26667 | 3 | 32.93333 | 24.5
VIALE 26 | M-T2-15 |  | Concreto | MUROS PISO 2 EJE 04 y 05 ENTRE A y J M= 32-29-09 | 2025-12-03 | 12/31/2025 12:00:00 AM |  | 28 | 28 | 35 | 125 | MURO | 28 | MURO-28-28 | 2026-10-29 | NUEVO | 2026-10-29 | 28 | 7 | 35.26667 | 3 | 32.93333 | 24.5
VIALE 26 | M-T2-15 |  | Concreto | MUROS PISO 2 EJE 04 y 05 ENTRE A y J M= 32-29-09 | 2025-12-03 | 12/31/2025 12:00:00 AM |  | 28 | 28 | 36 | 129 | MURO | 28 | MURO-28-28 | 2026-10-29 | NUEVO | 2026-10-29 | 28 | 8 | 35.26667 | 3 | 32.93333 | 24.5
VIALE 26 | M-T2-14 |  | Concreto | MUROS PISO 2 EJE 06 y 07 ENTRE A y J M-31-14-02 | 2025-12-02 | 12/30/2025 12:00:00 AM |  | 28 | 28 | 34.7 | 124 | MURO | 28 | MURO-28-28 | 2026-10-29 | NUEVO | 2026-10-29 | 28 | 6.7 | 34.63333 | 3 | 34.6 | 24.5
VIALE 26 | M-T2-14 |  | Concreto | MUROS PISO 2 EJE 06 y 07 ENTRE A y J M-31-14-02 | 2025-12-02 | 12/30/2025 12:00:00 AM |  | 28 | 28 | 35.1 | 125 | MURO | 28 | MURO-28-28 | 2026-10-29 | NUEVO | 2026-10-29 | 28 | 7.1 | 34.63333 | 3 | 34.6 | 24.5
VIALE 26 | M-T2-14 |  | Concreto | MUROS PISO 2 EJE 06 y 07 ENTRE A y J M-31-14-02 | 2025-12-02 | 12/30/2025 12:00:00 AM |  | 28 | 28 | 34.1 | 122 | MURO | 28 | MURO-28-28 | 2026-10-29 | NUEVO | 2026-10-29 | 28 | 6.1 | 34.63333 | 3 | 34.6 | 24.5
VIALE 26 | M-T2-13 |  | Concreto | MUROS PISO 2 EJE 06 y 07 ENTRE A y J M=31-32-14-09-29 | 2025-12-01 | 12/29/2025 12:00:00 AM |  | 28 | 28 | 33.7 | 120 | MURO | 28 | MURO-28-28 | 2026-10-29 | NUEVO | 2026-10-29 | 28 | 5.7 | 35.13333 | 3 | 35.01111 | 24.5
VIALE 26 | M-T2-13 |  | Concreto | MUROS PISO 2 EJE 06 y 07 ENTRE A y J M=31-32-14-09-29 | 2025-12-01 | 12/29/2025 12:00:00 AM |  | 28 | 28 | 35.4 | 126 | MURO | 28 | MURO-28-28 | 2026-10-29 | NUEVO | 2026-10-29 | 28 | 7.4 | 35.13333 | 3 | 35.01111 | 24.5
VIALE 26 | M-T2-13 |  | Concreto | MUROS PISO 2 EJE 06 y 07 ENTRE A y J M=31-32-14-09-29 | 2025-12-01 | 12/29/2025 12:00:00 AM |  | 28 | 28 | 36.3 | 130 | MURO | 28 | MURO-28-28 | 2026-10-29 | NUEVO | 2026-10-29 | 28 | 8.3 | 35.13333 | 3 | 35.01111 | 24.5
VIALE 26 | M-T2-12 |  | Concreto | MUROS PISO 2 EJE 11 ENTRE AYJ M=32.09.29 | 2025-11-28 | 12/26/2025 12:00:00 AM |  | 28 | 28 | 33.8 | 121 | MURO | 28 | MURO-28-28 | 2026-10-29 | NUEVO | 2026-10-29 | 28 | 5.8 | 32.43333 | 3 | 34.06667 | 24.5
VIALE 26 | M-T2-12 |  | Concreto | MUROS PISO 2 EJE 11 ENTRE AYJ M=32.09.29 | 2025-11-28 | 12/26/2025 12:00:00 AM |  | 28 | 28 | 31.5 | 112 | MURO | 28 | MURO-28-28 | 2026-10-29 | NUEVO | 2026-10-29 | 28 | 3.5 | 32.43333 | 3 | 34.06667 | 24.5
VIALE 26 | M-T2-12 |  | Concreto | MUROS PISO 2 EJE 11 ENTRE AYJ M=32.09.29 | 2025-11-28 | 12/26/2025 12:00:00 AM |  | 28 | 28 | 32 | 114 | MURO | 28 | MURO-28-28 | 2026-10-29 | NUEVO | 2026-10-29 | 28 | 4 | 32.43333 | 3 | 34.06667 | 24.5
VIALE 26 | M-T2-10 |  | Concreto | MURO PISO 2 EJE 15 ENTRE J y D M-16-27-01 | 2025-11-27 | 12/25/2025 12:00:00 AM |  | 28 | 28 | 37.4 | 134 | MURO | 28 | MURO-28-28 | 2026-10-29 | NUEVO | 2026-10-29 | 28 | 9.4 | 35.7 | 3 | 34.42222 | 24.5
VIALE 26 | M-T2-10 |  | Concreto | MURO PISO 2 EJE 15 ENTRE J y D M-16-27-01 | 2025-11-27 | 12/25/2025 12:00:00 AM |  | 28 | 28 | 34.7 | 124 | MURO | 28 | MURO-28-28 | 2026-10-29 | NUEVO | 2026-10-29 | 28 | 6.7 | 35.7 | 3 | 34.42222 | 24.5
VIALE 26 | M-T2-10 |  | Concreto | MURO PISO 2 EJE 15 ENTRE J y D M-16-27-01 | 2025-11-27 | 12/25/2025 12:00:00 AM |  | 28 | 28 | 35 | 125 | MURO | 28 | MURO-28-28 | 2026-10-29 | NUEVO | 2026-10-29 | 28 | 7 | 35.7 | 3 | 34.42222 | 24.5
VIALE 26 | M-T2-09 |  | Concreto | MUROS PISO 1 T2 EJE 06 M 31, 02, 14 ENTRE A y D | 2025-11-21 | 12/19/2025 12:00:00 AM |  | 28 | 28 | 29.2 | 104 | MURO | 28 | MURO-28-28 | 2026-10-29 | NUEVO | 2026-10-29 | 28 | 1.2 | 30.43333 | 3 | 32.85556 | 24.5
VIALE 26 | M-T2-09 |  | Concreto | MUROS PISO 1 T2 EJE 06 M 31, 02, 14 ENTRE A y D | 2025-11-21 | 12/19/2025 12:00:00 AM |  | 28 | 28 | 29.5 | 105 | MURO | 28 | MURO-28-28 | 2026-10-29 | NUEVO | 2026-10-29 | 28 | 1.5 | 30.43333 | 3 | 32.85556 | 24.5
VIALE 26 | M-T2-09 |  | Concreto | MUROS PISO 1 T2 EJE 06 M 31, 02, 14 ENTRE A y D | 2025-11-21 | 12/19/2025 12:00:00 AM |  | 28 | 28 | 32.6 | 116 | MURO | 28 | MURO-28-28 | 2026-10-29 | NUEVO | 2026-10-29 | 28 | 4.6 | 30.43333 | 3 | 32.85556 | 24.5
VIALE 26 | M-T2-08 |  | Concreto | MUROS PISO 1 32,09,29 EJE 07 ENTRE A Y J | 2025-11-19 | 12/17/2025 12:00:00 AM |  | 28 | 28 | 35.1 | 125 | MURO | 28 | MURO-28-28 | 2026-10-29 | NUEVO | 2026-10-29 | 28 | 7.1 | 34.23333 | 3 | 33.45556 | 24.5
VIALE 26 | M-T2-08 |  | Concreto | MUROS PISO 1 32,09,29 EJE 07 ENTRE A Y J | 2025-11-19 | 12/17/2025 12:00:00 AM |  | 28 | 28 | 34.9 | 125 | MURO | 28 | MURO-28-28 | 2026-10-29 | NUEVO | 2026-10-29 | 28 | 6.9 | 34.23333 | 3 | 33.45556 | 24.5
VIALE 26 | M-T2-08 |  | Concreto | MUROS PISO 1 32,09,29 EJE 07 ENTRE A Y J | 2025-11-19 | 12/17/2025 12:00:00 AM |  | 28 | 28 | 32.7 | 117 | MURO | 28 | MURO-28-28 | 2026-10-29 | NUEVO | 2026-10-29 | 28 | 4.7 | 34.23333 | 3 | 33.45556 | 24.5
VIALE 26 | M-T2-06 |  | Concreto | PISO 1 MUROS 32,09, 29 EJE 09 | 2025-11-18 | 12/16/2025 12:00:00 AM |  | 28 | 28 | 34.1 | 122 | MURO | 28 | MURO-28-28 | 2026-10-29 | NUEVO | 2026-10-29 | 28 | 6.1 | 35.4 | 3 | 33.35556 | 24.5
VIALE 26 | M-T2-06 |  | Concreto | PISO 1 MUROS 32,09, 29 EJE 09 | 2025-11-18 | 12/16/2025 12:00:00 AM |  | 28 | 28 | 36.6 | 131 | MURO | 28 | MURO-28-28 | 2026-10-29 | NUEVO | 2026-10-29 | 28 | 8.6 | 35.4 | 3 | 33.35556 | 24.5
VIALE 26 | M-T2-06 |  | Concreto | PISO 1 MUROS 32,09, 29 EJE 09 | 2025-11-18 | 12/16/2025 12:00:00 AM |  | 28 | 28 | 35.5 | 127 | MURO | 28 | MURO-28-28 | 2026-10-29 | NUEVO | 2026-10-29 | 28 | 7.5 | 35.4 | 3 | 33.35556 | 24.5
VIALE 26 | M-T2-07 |  | Concreto | PISO 1 MUROS 14, 31, 02 EJE 06 | 2025-11-18 | 12/16/2025 12:00:00 AM |  | 28 | 28 | 35.8 | 128 | MURO | 28 | MURO-28-28 | 2026-10-29 | NUEVO | 2026-10-29 | 28 | 7.8 | 36.83333 | 3 | 35.48889 | 24.5
VIALE 26 | M-T2-07 |  | Concreto | PISO 1 MUROS 14, 31, 02 EJE 06 | 2025-11-18 | 12/16/2025 12:00:00 AM |  | 28 | 28 | 37.9 | 135 | MURO | 28 | MURO-28-28 | 2026-10-29 | NUEVO | 2026-10-29 | 28 | 9.9 | 36.83333 | 3 | 35.48889 | 24.5
VIALE 26 | M-T2-07 |  | Concreto | PISO 1 MUROS 14, 31, 02 EJE 06 | 2025-11-18 | 12/16/2025 12:00:00 AM |  | 28 | 28 | 36.8 | 132 | MURO | 28 | MURO-28-28 | 2026-10-29 | NUEVO | 2026-10-29 | 28 | 8.8 | 36.83333 | 3 | 35.48889 | 24.5
VIALE 26 | M-T2-04 |  | Concreto | MUROS T2PISO 1 32, 09, 29 EJE 11 | 2025-11-13 | 12/11/2025 12:00:00 AM |  | 28 | 28 | 38.5 | 138 | MURO | 28 | MURO-28-28 | 2026-10-29 | NUEVO | 2026-10-29 | 28 | 10.5 | 37.96667 | 3 | 36.73333 | 24.5
VIALE 26 | M-T2-04 |  | Concreto | MUROS T2PISO 1 32, 09, 29 EJE 11 | 2025-11-13 | 12/11/2025 12:00:00 AM |  | 28 | 28 | 37.6 | 134 | MURO | 28 | MURO-28-28 | 2026-10-29 | NUEVO | 2026-10-29 | 28 | 9.6 | 37.96667 | 3 | 36.73333 | 24.5
VIALE 26 | M-T2-04 |  | Concreto | MUROS T2PISO 1 32, 09, 29 EJE 11 | 2025-11-13 | 12/11/2025 12:00:00 AM |  | 28 | 28 | 37.8 | 135 | MURO | 28 | MURO-28-28 | 2026-10-29 | NUEVO | 2026-10-29 | 28 | 9.8 | 37.96667 | 3 | 36.73333 | 24.5
VIALE 26 | M-T2-05 |  | Concreto | MUROS T2 PISO 1 02, 31, 14 EJE 12 | 2025-11-13 | 12/11/2025 12:00:00 AM |  | 28 | 28 | 37.4 | 134 | MURO | 28 | MURO-28-28 | 2026-10-29 | NUEVO | 2026-10-29 | 28 | 9.4 | 36.9 | 3 | 37.23333 | 24.5
VIALE 26 | M-T2-05 |  | Concreto | MUROS T2 PISO 1 02, 31, 14 EJE 12 | 2025-11-13 | 12/11/2025 12:00:00 AM |  | 28 | 28 | 36.2 | 129 | MURO | 28 | MURO-28-28 | 2026-10-29 | NUEVO | 2026-10-29 | 28 | 8.2 | 36.9 | 3 | 37.23333 | 24.5
VIALE 26 | M-T2-05 |  | Concreto | MUROS T2 PISO 1 02, 31, 14 EJE 12 | 2025-11-13 | 12/11/2025 12:00:00 AM |  | 28 | 28 | 37.1 | 133 | MURO | 28 | MURO-28-28 | 2026-10-29 | NUEVO | 2026-10-29 | 28 | 9.1 | 36.9 | 3 | 37.23333 | 24.5
VIALE 26 | M-T2-03 |  | Concreto | TORRE 2 MUROS 32,29,10 DEL EJE 13 | 2025-11-11 | 12/9/2025 12:00:00 AM |  | 28 | 28 | 39.1 | 140 | MURO | 28 | MURO-28-28 | 2026-10-29 | NUEVO | 2026-10-29 | 28 | 11.1 | 38.13333 | 3 | 37.66667 | 24.5
VIALE 26 | M-T2-03 |  | Concreto | TORRE 2 MUROS 32,29,10 DEL EJE 13 | 2025-11-11 | 12/9/2025 12:00:00 AM |  | 28 | 28 | 37.7 | 135 | MURO | 28 | MURO-28-28 | 2026-10-29 | NUEVO | 2026-10-29 | 28 | 9.7 | 38.13333 | 3 | 37.66667 | 24.5
VIALE 26 | M-T2-03 |  | Concreto | TORRE 2 MUROS 32,29,10 DEL EJE 13 | 2025-11-11 | 12/9/2025 12:00:00 AM |  | 28 | 28 | 37.6 | 134 | MURO | 28 | MURO-28-28 | 2026-10-29 | NUEVO | 2026-10-29 | 28 | 9.6 | 38.13333 | 3 | 37.66667 | 24.5
VIALE 26 | M-T2-01 |  | Concreto | MURO 19,22,24,07 DEL EJE 01 CON B | 2025-11-10 | 12/8/2025 12:00:00 AM |  | 28 | 28 | 45 | 161 | MURO | 28 | MURO-28-28 | 2026-10-29 | NUEVO | 2026-10-29 | 28 | 17 | 44.5 | 3 | 39.84444 | 24.5
VIALE 26 | M-T2-01 |  | Concreto | MURO 19,22,24,07 DEL EJE 01 CON B | 2025-11-10 | 12/8/2025 12:00:00 AM |  | 28 | 28 | 44.6 | 159 | MURO | 28 | MURO-28-28 | 2026-10-29 | NUEVO | 2026-10-29 | 28 | 16.6 | 44.5 | 3 | 39.84444 | 24.5
VIALE 26 | M-T2-01 |  | Concreto | MURO 19,22,24,07 DEL EJE 01 CON B | 2025-11-10 | 12/8/2025 12:00:00 AM |  | 28 | 28 | 43.9 | 157 | MURO | 28 | MURO-28-28 | 2026-10-29 | NUEVO | 2026-10-29 | 28 | 15.9 | 44.5 | 3 | 39.84444 | 24.5
VIALE 26 | M-T2-02 |  | Concreto | MUROS 14,31,02 EJE 04 ENTRE J Y F | 2025-11-10 | 12/8/2025 12:00:00 AM |  | 28 | 28 | 39.5 | 141 | MURO | 28 | MURO-28-28 | 2026-10-29 | NUEVO | 2026-10-29 | 28 | 11.5 | 37.76667 | 3 | 40.13333 | 24.5
VIALE 26 | M-T2-02 |  | Concreto | MUROS 14,31,02 EJE 04 ENTRE J Y F | 2025-11-10 | 12/8/2025 12:00:00 AM |  | 28 | 28 | 35.9 | 128 | MURO | 28 | MURO-28-28 | 2026-10-29 | NUEVO | 2026-10-29 | 28 | 7.9 | 37.76667 | 3 | 40.13333 | 24.5
VIALE 26 | M-T2-02 |  | Concreto | MUROS 14,31,02 EJE 04 ENTRE J Y F | 2025-11-10 | 12/8/2025 12:00:00 AM |  | 28 | 28 | 37.9 | 135 | MURO | 28 | MURO-28-28 | 2026-10-29 | NUEVO | 2026-10-29 | 28 | 9.9 | 37.76667 | 3 | 40.13333 | 24.5
VIALE 26 | P78 |  | Concreto | TAPA TANQUE LLUVIAS | 2025-06-19 | 7/17/2025 12:00:00 AM |  | 28 | 28 | 45.5 | 162 | AUTOCOMPAC | 28 | AUTOCOMPAC-28-28 | 2026-10-29 | NUEVO | 2026-10-29 | 28 | 17.5 | 43.96667 | 3 | 42.07778 | 24.5
VIALE 26 | P78 |  | Concreto | TAPA TANQUE LLUVIAS | 2025-06-19 | 7/17/2025 12:00:00 AM |  | 28 | 28 | 43.5 | 155 | AUTOCOMPAC | 28 | AUTOCOMPAC-28-28 | 2026-10-29 | NUEVO | 2026-10-29 | 28 | 15.5 | 43.96667 | 3 | 42.07778 | 24.5
VIALE 26 | P78 |  | Concreto | TAPA TANQUE LLUVIAS | 2025-06-19 | 7/17/2025 12:00:00 AM |  | 28 | 28 | 42.9 | 153 | AUTOCOMPAC | 28 | AUTOCOMPAC-28-28 | 2026-10-29 | NUEVO | 2026-10-29 | 28 | 14.9 | 43.96667 | 3 | 42.07778 | 24.5
VIALE 26 | P68 |  | Concreto | TANQUE POTABLE- CONCRETO FIBRA POLIPROPILENIO | 2025-06-11 | 7/9/2025 12:00:00 AM |  | 28 | 28 | 50.8 | 182 | AUTOCOMPAC | 28 | AUTOCOMPAC-28-28 | 2026-10-29 | NUEVO | 2026-10-29 | 28 | 22.8 | 52.5 | 3 | 44.74444 | 24.5
VIALE 26 | P68 |  | Concreto | TANQUE POTABLE- CONCRETO FIBRA POLIPROPILENIO | 2025-06-11 | 7/9/2025 12:00:00 AM |  | 28 | 28 | 53.2 | 190 | AUTOCOMPAC | 28 | AUTOCOMPAC-28-28 | 2026-10-29 | NUEVO | 2026-10-29 | 28 | 25.2 | 52.5 | 3 | 44.74444 | 24.5
VIALE 26 | P68 |  | Concreto | TANQUE POTABLE- CONCRETO FIBRA POLIPROPILENIO | 2025-06-11 | 7/9/2025 12:00:00 AM |  | 28 | 28 | 53.5 | 191 | AUTOCOMPAC | 28 | AUTOCOMPAC-28-28 | 2026-10-29 | NUEVO | 2026-10-29 | 28 | 25.5 | 52.5 | 3 | 44.74444 | 24.5
VIALE 26 | P70 |  | Concreto | TANQUE POTABLE-CONCRETO FIBRA POLIPROPILENIO | 2025-06-11 | 7/9/2025 12:00:00 AM |  | 28 | 28 | 50.4 | 180 | AUTOCOMPAC | 28 | AUTOCOMPAC-28-28 | 2026-10-29 | NUEVO | 2026-10-29 | 28 | 22.4 | 49.53333 | 3 | 48.66667 | 24.5
VIALE 26 | P70 |  | Concreto | TANQUE POTABLE-CONCRETO FIBRA POLIPROPILENIO | 2025-06-11 | 7/9/2025 12:00:00 AM |  | 28 | 28 | 49.7 | 177 | AUTOCOMPAC | 28 | AUTOCOMPAC-28-28 | 2026-10-29 | NUEVO | 2026-10-29 | 28 | 21.7 | 49.53333 | 3 | 48.66667 | 24.5
VIALE 26 | P70 |  | Concreto | TANQUE POTABLE-CONCRETO FIBRA POLIPROPILENIO | 2025-06-11 | 7/9/2025 12:00:00 AM |  | 28 | 28 | 48.5 | 173 | AUTOCOMPAC | 28 | AUTOCOMPAC-28-28 | 2026-10-29 | NUEVO | 2026-10-29 | 28 | 20.5 | 49.53333 | 3 | 48.66667 | 24.5
VIALE 26 | P71 |  | Concreto | TANQUE POTABLE-CONCRETO FIBRA POLIPROPILENIO | 2025-06-11 | 7/9/2025 12:00:00 AM |  | 28 | 28 | 49.3 | 176 | AUTOCOMPAC | 28 | AUTOCOMPAC-28-28 | 2026-10-29 | NUEVO | 2026-10-29 | 28 | 21.3 | 47.63333 | 3 | 49.88889 | 24.5
VIALE 26 | P71 |  | Concreto | TANQUE POTABLE-CONCRETO FIBRA POLIPROPILENIO | 2025-06-11 | 7/9/2025 12:00:00 AM |  | 28 | 28 | 46.1 | 164 | AUTOCOMPAC | 28 | AUTOCOMPAC-28-28 | 2026-10-29 | NUEVO | 2026-10-29 | 28 | 18.1 | 47.63333 | 3 | 49.88889 | 24.5
VIALE 26 | P71 |  | Concreto | TANQUE POTABLE-CONCRETO FIBRA POLIPROPILENIO | 2025-06-11 | 7/9/2025 12:00:00 AM |  | 28 | 28 | 47.5 | 170 | AUTOCOMPAC | 28 | AUTOCOMPAC-28-28 | 2026-10-29 | NUEVO | 2026-10-29 | 28 | 19.5 | 47.63333 | 3 | 49.88889 | 24.5
VIALE 26 | P40 |  | Concreto | TANQUE AGUAS LLUVIAS | 2025-05-13 | 6/10/2025 12:00:00 AM |  | 28 | 28 | 42.5 | 152 | AUTOCOMPAC | 28 | AUTOCOMPAC-28-28 | 2026-10-29 | NUEVO | 2026-10-29 | 28 | 14.5 | 44.76667 | 3 | 47.31111 | 24.5
VIALE 26 | P40 |  | Concreto | TANQUE AGUAS LLUVIAS | 2025-05-13 | 6/10/2025 12:00:00 AM |  | 28 | 28 | 42.6 | 152 | AUTOCOMPAC | 28 | AUTOCOMPAC-28-28 | 2026-10-29 | NUEVO | 2026-10-29 | 28 | 14.6 | 44.76667 | 3 | 47.31111 | 24.5
VIALE 26 | P40 |  | Concreto | TANQUE AGUAS LLUVIAS | 2025-05-13 | 6/10/2025 12:00:00 AM |  | 28 | 28 | 49.2 | 176 | AUTOCOMPAC | 28 | AUTOCOMPAC-28-28 | 2026-10-29 | NUEVO | 2026-10-29 | 28 | 21.2 | 44.76667 | 3 | 47.31111 | 24.5