## Sheet
Proyecto | OT | Cilindro N° | Código de mezcla | Tipo de mezcla | Localización | Toma | Recepción | Rotura | Publicación | Forma de falla | Edad (días) | Diámetro (mm) | Observaciones | Resistencia nominal (MPa) | Area (mm²) | Carga máxima (kN) | Resistencia (kg/cm²) | Resistencia (MPa) | Resistencia (%) | Referencia
28229 - PIAZZA PPTO C | DC-2393 | M-319 | Autocompactante | Concreto | Muros torre 2 eje 10 al 13 entre A - D cuarto de depositos piso 1 | 2026-10-19 | 2026-10-20 | 2026-10-22 | 2026-10-22 | 2-Cónica y dividida | 3 | 101 |  | 42 | 8011.847 | 266.7 | 339.6 | 33.3 | 79.3 | 109
28229 - PIAZZA PPTO C | DC-2393 | M-319 | Autocompactante | Concreto | Muros torre 2 eje 10 al 13 entre A - D cuarto de depositos piso 1 | 2026-10-19 | 2026-10-20 | 2026-10-22 | 2026-10-22 | 2-Cónica y dividida | 3 | 101 |  | 42 | 8011.847 | 263.5 | 335.5 | 32.9 | 78.3 | 109
28229 - PIAZZA PPTO C | DC-2393 | M-318 | Autocompactante | Concreto | Muros torre 1 eje 3 al 1 entre A - G complete de apartamentos 401 y 406 | 2026-10-17 | 2026-10-20 | 2026-10-20 | 2026-10-22 | 2-Cónica y dividida | 3 | 100 |  | 42 | 7853.982 | 216.4 | 281.4 | 27.6 | 65.7 | 108
28229 - PIAZZA PPTO C | DC-2393 | M-318 | Autocompactante | Concreto | Muros torre 1 eje 3 al 1 entre A - G complete de apartamentos 401 y 406 | 2026-10-17 | 2026-10-20 | 2026-10-20 | 2026-10-22 | 2-Cónica y dividida | 3 | 102 |  | 42 | 8171.282 | 213.7 | 267.2 | 26.2 | 62.4 | 108
28229 - PIAZZA PPTO C | DC-2393 | PL-317 | Outinord IND 1 " | Concreto | Placa entrepiso torre 1 eje 5 al 19 entre A - D Apt 505 | 2026-10-17 | 2026-10-20 | 2026-10-20 | 2026-10-22 | 2-Cónica y dividida | 3 | 100 |  | 35 | 7853.982 | 216.4 | 281.4 | 27.6 | 78.9 | 108
28229 - PIAZZA PPTO C | DC-2393 | PL-317 | Outinord IND 1 " | Concreto | Placa entrepiso torre 1 eje 5 al 19 entre A - D Apt 505 | 2026-10-17 | 2026-10-20 | 2026-10-20 | 2026-10-22 | 2-Cónica y dividida | 3 | 100 |  | 35 | 7853.982 | 213.7 | 277.4 | 27.2 | 77.7 | 108
28229 - PIAZZA PPTO C | DC-2393 | PL-316 | Outinord IND 1 " | Concreto | Placacontra piso torre 2 eje 7 al 1 entre D - H apt 101 y apt 102 | 2026-10-17 | 2026-10-20 | 2026-10-20 | 2026-10-22 | 2-Cónica y dividida | 3 | 102 |  | 35 | 8171.282 | 245.4 | 305.9 | 30 | 85.7 | 108
28229 - PIAZZA PPTO C | DC-2393 | PL-316 | Outinord IND 1 " | Concreto | Placacontra piso torre 2 eje 7 al 1 entre D - H apt 101 y apt 102 | 2026-10-17 | 2026-10-20 | 2026-10-20 | 2026-10-22 | 2-Cónica y dividida | 3 | 101 |  | 35 | 8011.847 | 243.2 | 310 | 30.4 | 86.9 | 108
28229 - PIAZZA PPTO C | DC-2393 | PL-315 | Outinord IND 1 " | Concreto | Placaentre piso torre 1 eje 7 al 13 entre D - G apt 503 | 2026-10-16 | 2026-10-20 | 2026-10-20 | 2026-10-22 | 2-Cónica y dividida | 4 | 100 |  | 35 | 7853.982 | 300.7 | 390.6 | 38.3 | 109.4 | 108
28229 - PIAZZA PPTO C | DC-2393 | PL-315 | Outinord IND 1 " | Concreto | Placaentre piso torre 1 eje 7 al 13 entre D - G apt 503 | 2026-10-16 | 2026-10-20 | 2026-10-20 | 2026-10-22 | 2-Cónica y dividida | 4 | 101 |  | 35 | 8011.847 | 294.8 | 375.3 | 36.8 | 105.1 | 108
28229 - PIAZZA PPTO C | DC-2393 | PL-314 | Outinord IND 1 " | Concreto | Placa contrapiso torre 2 eje 7 al 1 entre A - D cuartos de depósitos | 2026-10-16 | 2026-10-20 | 2026-10-20 | 2026-10-22 | 2-Cónica y dividida | 4 | 101 |  | 35 | 8011.847 | 227.8 | 289.6 | 28.4 | 81.1 | 108
28229 - PIAZZA PPTO C | DC-2393 | PL-314 | Outinord IND 1 " | Concreto | Placa contrapiso torre 2 eje 7 al 1 entre A - D cuartos de depósitos | 2026-10-16 | 2026-10-20 | 2026-10-20 | 2026-10-22 | 2-Cónica y dividida | 4 | 101 |  | 35 | 8011.847 | 224.1 | 285.5 | 28 | 80 | 108
28229 - PIAZZA PPTO C | DC-2393 | M-313 | Autocompactante | Concreto | Muros torre 1 eje 7 al 13 entre D - G apt 301 y apt 302 | 2026-10-16 | 2026-10-20 | 2026-10-20 | 2026-10-22 | 2-Cónica y dividida | 4 | 100 |  | 42 | 7853.982 | 331.1 | 430.3 | 42.2 | 100.5 | 108
28229 - PIAZZA PPTO C | DC-2393 | M-313 | Autocompactante | Concreto | Muros torre 1 eje 7 al 13 entre D - G apt 301 y apt 302 | 2026-10-16 | 2026-10-20 | 2026-10-20 | 2026-10-22 | 2-Cónica y dividida | 4 | 100 |  | 42 | 7853.982 | 328.2 | 426.2 | 41.8 | 99.5 | 108
28229 - PIAZZA PPTO C | DC-2393 | M-312 | Outinord IND 1" | Concreto | Escalera torre 1 E-1 y escalera E - 2 | 2026-10-16 | 2026-10-20 | 2026-10-20 | 2026-10-22 | 2-Cónica y dividida | 4 | 101 |  | 35 | 8011.847 | 224.7 | 285.5 | 28 | 80 | 108
28229 - PIAZZA PPTO C | DC-2393 | M-312 | Outinord IND 1" | Concreto | Escalera torre 1 E-1 y escalera E - 2 | 2026-10-16 | 2026-10-20 | 2026-10-20 | 2026-10-22 | 2-Cónica y dividida | 4 | 101 |  | 35 | 8011.847 | 218.3 | 277.4 | 27.2 | 77.7 | 108
28229 - PIAZZA PPTO C | DC-2393 | PL-311 | Outinord IND 1" | Concreto | Placa entrepiso torre 1 eje 9 al 13 entre A - D Apt 504 | 2026-10-15 | 2026-10-20 | 2026-10-22 | 2026-10-22 | 2-Cónica y dividida | 7 | 101 |  | 35 | 8011.847 | 282.7 | 360 | 35.3 | 100.9 | 109
28229 - PIAZZA PPTO C | DC-2393 | PL-311 | Outinord IND 1" | Concreto | Placa entrepiso torre 1 eje 9 al 13 entre A - D Apt 504 | 2026-10-15 | 2026-10-20 | 2026-10-22 | 2026-10-22 | 2-Cónica y dividida | 7 | 100 |  | 35 | 7853.982 | 279.5 | 363 | 35.6 | 101.7 | 109
28229 - PIAZZA PPTO C | DC-2393 | PL-311 | Outinord IND 1" | Concreto | Placa entrepiso torre 1 eje 9 al 13 entre A - D Apt 504 | 2026-10-15 | 2026-10-20 | 2026-10-20 | 2026-10-22 | 2-Cónica y dividida | 5 | 100 |  | 35 | 7853.982 | 216.6 | 281.4 | 27.6 | 78.9 | 108
28229 - PIAZZA PPTO C | DC-2393 | PL-311 | Outinord IND 1" | Concreto | Placa entrepiso torre 1 eje 9 al 13 entre A - D Apt 504 | 2026-10-15 | 2026-10-20 | 2026-10-20 | 2026-10-22 | 2-Cónica y dividida | 5 | 100 |  | 35 | 7853.982 | 228.7 | 296.7 | 29.1 | 83.1 | 108
28229 - PIAZZA PPTO C | DC-2393 | M-310 | Autocompactante | Concreto | Muros torre 1 eje 6 al 4 entre A - C apt 406 | 2026-10-15 | 2026-10-20 | 2026-10-22 | 2026-10-22 | 2-Cónica y dividida | 7 | 101 |  | 42 | 8011.847 | 377.7 | 480.3 | 47.1 | 112.1 | 109
28229 - PIAZZA PPTO C | DC-2393 | M-310 | Autocompactante | Concreto | Muros torre 1 eje 6 al 4 entre A - C apt 406 | 2026-10-15 | 2026-10-20 | 2026-10-22 | 2026-10-22 | 2-Cónica y dividida | 7 | 100 |  | 42 | 7853.982 | 376.5 | 488.4 | 47.9 | 114 | 109
28229 - PIAZZA PPTO C | DC-2393 | M-310 | Autocompactante | Concreto | Muros torre 1 eje 6 al 4 entre A - C apt 406 | 2026-10-15 | 2026-10-20 | 2026-10-20 | 2026-10-22 | 2-Cónica y dividida | 5 | 100 |  | 42 | 7853.982 | 365.1 | 474.2 | 46.5 | 110.7 | 108
28229 - PIAZZA PPTO C | DC-2393 | M-310 | Autocompactante | Concreto | Muros torre 1 eje 6 al 4 entre A - C apt 406 | 2026-10-15 | 2026-10-20 | 2026-10-20 | 2026-10-22 | 2-Cónica y dividida | 5 | 100 |  | 42 | 7853.982 | 358.2 | 465 | 45.6 | 108.6 | 108
28229 - PIAZZA PPTO C | DC-2175 | PL-309 | 20044106 | Concreto | Placa entre piso torre 1 eje 1 al 4 entre C - G apt 401 | 2026-10-14 | 2026-10-15 | 2026-10-21 | 2026-10-22 | 2-Cónica y dividida | 7 | 100 |  | 35 | 7853.982 | 240 | 312 | 30.6 | 87.4 | 108
28229 - PIAZZA PPTO C | DC-2175 | PL-309 | 20044106 | Concreto | Placa entre piso torre 1 eje 1 al 4 entre C - G apt 401 | 2026-10-14 | 2026-10-15 | 2026-10-21 | 2026-10-22 | 2-Cónica y dividida | 7 | 100 |  | 35 | 7853.982 | 231.6 | 300.8 | 29.5 | 84.3 | 108
28229 - PIAZZA PPTO C | DC-2175 | PL-309 | 20044106 | Concreto | Placa entre piso torre 1 eje 1 al 4 entre C - G apt 401 | 2026-10-14 | 2026-10-15 | 2026-10-17 | 2026-10-21 | 2-Cónica y dividida | 3 | 100 |  | 35 | 7853.982 | 155.5 | 201.9 | 19.8 | 56.6 | 106
28229 - PIAZZA PPTO C | DC-2175 | PL-309 | 20044106 | Concreto | Placa entre piso torre 1 eje 1 al 4 entre C - G apt 401 | 2026-10-14 | 2026-10-15 | 2026-10-17 | 2026-10-21 | 2-Cónica y dividida | 3 | 100 |  | 35 | 7853.982 | 153.5 | 198.8 | 19.5 | 55.7 | 106
28229 - PIAZZA PPTO C | DC-2175 | M-308 | 20044418 | Concreto | Muros torre 1 eje 6 al 10 entre D - G apt 403 y eje 8 al 10 entre A - D | 2026-10-14 | 2026-10-15 | 2026-10-21 | 2026-10-22 | 2-Cónica y dividida | 7 | 101 |  | 42 | 8011.847 | 385.9 | 491.5 | 48.2 | 114.8 | 108
28229 - PIAZZA PPTO C | DC-2175 | M-308 | 20044418 | Concreto | Muros torre 1 eje 6 al 10 entre D - G apt 403 y eje 8 al 10 entre A - D | 2026-10-14 | 2026-10-15 | 2026-10-21 | 2026-10-22 | 2-Cónica y dividida | 7 | 101 |  | 42 | 8011.847 | 382.5 | 486.4 | 47.7 | 113.6 | 108
28229 - PIAZZA PPTO C | DC-2175 | M-308 | 20044418 | Concreto | Muros torre 1 eje 6 al 10 entre D - G apt 403 y eje 8 al 10 entre A - D | 2026-10-14 | 2026-10-15 | 2026-10-17 | 2026-10-21 | 2-Cónica y dividida | 3 | 100 |  | 42 | 7853.982 | 300.5 | 390.6 | 38.3 | 91.2 | 106
28229 - PIAZZA PPTO C | DC-2175 | M-308 | 20044418 | Concreto | Muros torre 1 eje 6 al 10 entre D - G apt 403 y eje 8 al 10 entre A - D | 2026-10-14 | 2026-10-15 | 2026-10-17 | 2026-10-21 | 2-Cónica y dividida | 3 | 100 |  | 42 | 7853.982 | 298.5 | 387.5 | 38 | 90.5 | 106
28229 - PIAZZA PPTO C | DC-2175 | M-307 | 20070609 | Concreto | Semisótano tanque de agua potable eje D al A | 2026-10-14 | 2026-10-15 | 2026-10-21 | 2026-10-22 | 2-Cónica y dividida | 7 | 101 |  | 28 | 8011.847 | 212.4 | 270.2 | 26.5 | 94.6 | 108
28229 - PIAZZA PPTO C | DC-2175 | M-307 | 20070609 | Concreto | Semisótano tanque de agua potable eje D al A | 2026-10-14 | 2026-10-15 | 2026-10-21 | 2026-10-22 | 2-Cónica y dividida | 7 | 101 |  | 28 | 8011.847 | 210.3 | 267.2 | 26.2 | 93.6 | 108
28229 - PIAZZA PPTO C | DC-2175 | M-307 | 20070609 | Concreto | Semisótano tanque de agua potable eje D al A | 2026-10-14 | 2026-10-15 | 2026-10-17 | 2026-10-21 | 2-Cónica y dividida | 3 | 100 |  | 28 | 7853.982 | 155.5 | 201.9 | 19.8 | 70.7 | 106
28229 - PIAZZA PPTO C | DC-2175 | M-307 | 20070609 | Concreto | Semisótano tanque de agua potable eje D al A | 2026-10-14 | 2026-10-15 | 2026-10-17 | 2026-10-21 | 2-Cónica y dividida | 3 | 100 |  | 28 | 7853.982 | 152.5 | 197.8 | 19.4 | 69.3 | 106
28229 - PIAZZA PPTO C | DC-2175 | M-306 | 20070609 | Concreto | Semisótano tanque de agua potable eje D al A | 2026-10-14 | 2026-10-15 | 2026-10-21 | 2026-10-22 | 2-Cónica y dividida | 7 | 100 |  | 28 | 7853.982 | 241.5 | 313.1 | 30.7 | 109.6 | 108
28229 - PIAZZA PPTO C | DC-2175 | M-306 | 20070609 | Concreto | Semisótano tanque de agua potable eje D al A | 2026-10-14 | 2026-10-15 | 2026-10-21 | 2026-10-22 | 2-Cónica y dividida | 7 | 100 |  | 28 | 7853.982 | 239.5 | 311 | 30.5 | 108.9 | 108
28229 - PIAZZA PPTO C | DC-2175 | M-306 | 20070609 | Concreto | Semisótano tanque de agua potable eje D al A | 2026-10-14 | 2026-10-15 | 2026-10-17 | 2026-10-21 | 2-Cónica y dividida | 3 | 101 |  | 28 | 8011.847 | 182.2 | 231.5 | 22.7 | 81.1 | 106
28229 - PIAZZA PPTO C | DC-2175 | M-306 | 20070609 | Concreto | Semisótano tanque de agua potable eje D al A | 2026-10-14 | 2026-10-15 | 2026-10-17 | 2026-10-21 | 2-Cónica y dividida | 3 | 100 |  | 28 | 7853.982 | 180.8 | 234.5 | 23 | 82.1 | 106
28229 - PIAZZA PPTO C | DC-2175 | PL-305 | 20044106 | Concreto | Placa entre piso eje 2 al 5 entre A - D Apt 406 | 2026-10-13 | 2026-10-15 | 2026-10-20 | 2026-10-21 | 2-Cónica y dividida | 7 | 100 |  | 35 | 7853.982 | 320 | 415 | 40.7 | 116.3 | 107
28229 - PIAZZA PPTO C | DC-2175 | PL-305 | 20044106 | Concreto | Placa entre piso eje 2 al 5 entre A - D Apt 406 | 2026-10-13 | 2026-10-15 | 2026-10-20 | 2026-10-21 | 2-Cónica y dividida | 7 | 100 |  | 35 | 7853.982 | 312.5 | 405.8 | 39.8 | 113.7 | 107
28229 - PIAZZA PPTO C | DC-2175 | PL-305 | 20044106 | Concreto | Placa entre piso eje 2 al 5 entre A - D Apt 406 | 2026-10-13 | 2026-10-15 | 2026-10-16 | 2026-10-21 | 2-Cónica y dividida | 3 | 102 |  | 35 | 8171.282 | 271.3 | 338.5 | 33.2 | 94.9 | 106
28229 - PIAZZA PPTO C | DC-2175 | PL-305 | 20044106 | Concreto | Placa entre piso eje 2 al 5 entre A - D Apt 406 | 2026-10-13 | 2026-10-15 | 2026-10-16 | 2026-10-21 | 2-Cónica y dividida | 3 | 102 |  | 35 | 8171.282 | 267.2 | 333.4 | 32.7 | 93.4 | 106
28229 - PIAZZA PPTO C | DC-2175 | M-304 | 20044418 | Concreto | Muros torre 1 eje 10 al 13 entre A - G APT 403 y 404 | 2026-10-13 | 2026-10-15 | 2026-10-20 | 2026-10-21 | 2-Cónica y dividida | 7 | 101 |  | 42 | 8011.847 | 340.8 | 433.4 | 42.5 | 101.2 | 107
28229 - PIAZZA PPTO C | DC-2175 | M-304 | 20044418 | Concreto | Muros torre 1 eje 10 al 13 entre A - G APT 403 y 404 | 2026-10-13 | 2026-10-15 | 2026-10-20 | 2026-10-21 | 2-Cónica y dividida | 7 | 101 |  | 42 | 8011.847 | 336.9 | 429.3 | 42.1 | 100.2 | 107
28229 - PIAZZA PPTO C | DC-2175 | M-304 | 20044418 | Concreto | Muros torre 1 eje 10 al 13 entre A - G APT 403 y 404 | 2026-10-13 | 2026-10-15 | 2026-10-16 | 2026-10-21 | 2-Cónica y dividida | 3 | 101 |  | 42 | 8011.847 | 257.2 | 327.3 | 32.1 | 76.4 | 106
28229 - PIAZZA PPTO C | DC-2175 | M-304 | 20044418 | Concreto | Muros torre 1 eje 10 al 13 entre A - G APT 403 y 404 | 2026-10-13 | 2026-10-15 | 2026-10-16 | 2026-10-21 | 2-Cónica y dividida | 3 | 101 |  | 42 | 8011.847 | 254.8 | 324.3 | 31.8 | 75.7 | 106
28229 - PIAZZA PPTO C | 581458 | P-298 | Tremie 1" | Concreto | Pilote kelly torre grua 2 #7 y pilote kely #8 | 2026-10-07 | 2026-10-13 | 2026-10-21 | 2026-10-21 | 2-Cónica y dividida | 14 | 100 |  | 27.6 | 7853.982 | 312.3 | 405.8 | 39.8 | 144.2 | 107
28229 - PIAZZA PPTO C | 581458 | P-298 | Tremie 1" | Concreto | Pilote kelly torre grua 2 #7 y pilote kely #8 | 2026-10-07 | 2026-10-13 | 2026-10-21 | 2026-10-21 | 2-Cónica y dividida | 14 | 100 |  | 27.6 | 7853.982 | 319.9 | 415 | 40.7 | 147.5 | 107
28229 - PIAZZA PPTO C | 581458 | P-298 | Tremie 1" | Concreto | Pilote kelly torre grua 2 #7 y pilote kely #8 | 2026-10-07 | 2026-10-13 | 2026-10-14 | 2026-10-15 | 2-Cónica y dividida | 7 | 100 |  | 27.6 | 7853.982 | 267.3 | 346.7 | 34 | 123.2 | 104
28229 - PIAZZA PPTO C | 581458 | P-298 | Tremie 1" | Concreto | Pilote kelly torre grua 2 #7 y pilote kely #8 | 2026-10-07 | 2026-10-13 | 2026-10-14 | 2026-10-15 | 2-Cónica y dividida | 7 | 100 |  | 27.6 | 7853.982 | 263.1 | 341.6 | 33.5 | 121.4 | 104
28229 - PIAZZA PPTO C | 581458 | P-298 | Tremie 1" | Concreto | Pilote kelly torre grua 2 #7 y pilote kely #8 | 2026-10-07 | 2026-10-13 | 2026-10-13 | 2026-10-15 | 2-Cónica y dividida | 6 | 100 |  | 27.6 | 7853.982 | 239.4 | 311 | 30.5 | 110.5 | 103
28229 - PIAZZA PPTO C | 581458 | P-298 | Tremie 1" | Concreto | Pilote kelly torre grua 2 #7 y pilote kely #8 | 2026-10-07 | 2026-10-13 | 2026-10-13 | 2026-10-15 | 2-Cónica y dividida | 6 | 100 |  | 27.6 | 7853.982 | 235 | 304.9 | 29.9 | 108.3 | 103
28229 - PIAZZA PPTO C | 581458 | M-297 | Outinord IND 1/2" | Concreto | Vigas de cimentación eje 1 al 7 entre H-D y placa contrapiso eje 13 al 7 entre -AD cuarto de depositos | 2026-10-07 | 2026-10-13 | 2026-10-21 | 2026-10-21 | 2-Cónica y dividida | 14 | 100 |  | 34.5 | 7853.982 | 303 | 393.6 | 38.6 | 111.9 | 107
28229 - PIAZZA PPTO C | 581458 | M-297 | Outinord IND 1/2" | Concreto | Vigas de cimentación eje 1 al 7 entre H-D y placa contrapiso eje 13 al 7 entre -AD cuarto de depositos | 2026-10-07 | 2026-10-13 | 2026-10-21 | 2026-10-21 | 2-Cónica y dividida | 14 | 100 |  | 34.5 | 7853.982 | 296.5 | 385.5 | 37.8 | 109.6 | 107
28229 - PIAZZA PPTO C | 581458 | M-297 | Outinord IND 1/2" | Concreto | Vigas de cimentación eje 1 al 7 entre H-D y placa contrapiso eje 13 al 7 entre -AD cuarto de depositos | 2026-10-07 | 2026-10-13 | 2026-10-14 | 2026-10-15 | 2-Cónica y dividida | 7 | 100 |  | 34.5 | 7853.982 | 251.3 | 326.3 | 32 | 92.8 | 104
28229 - PIAZZA PPTO C | 581458 | M-297 | Outinord IND 1/2" | Concreto | Vigas de cimentación eje 1 al 7 entre H-D y placa contrapiso eje 13 al 7 entre -AD cuarto de depositos | 2026-10-07 | 2026-10-13 | 2026-10-14 | 2026-10-15 | 2-Cónica y dividida | 7 | 100 |  | 34.5 | 7853.982 | 247.1 | 321.2 | 31.5 | 91.3 | 104
28229 - PIAZZA PPTO C | 581458 | M-297 | Outinord IND 1/2" | Concreto | Vigas de cimentación eje 1 al 7 entre H-D y placa contrapiso eje 13 al 7 entre -AD cuarto de depositos | 2026-10-07 | 2026-10-13 | 2026-10-13 | 2026-10-15 | 2-Cónica y dividida | 6 | 100 |  | 34.5 | 7853.982 | 222.1 | 288.6 | 28.3 | 82 | 103
28229 - PIAZZA PPTO C | 581458 | M-297 | Outinord IND 1/2" | Concreto | Vigas de cimentación eje 1 al 7 entre H-D y placa contrapiso eje 13 al 7 entre -AD cuarto de depositos | 2026-10-07 | 2026-10-13 | 2026-10-13 | 2026-10-15 | 2-Cónica y dividida | 6 | 100 |  | 34.5 | 7853.982 | 218.3 | 283.5 | 27.8 | 80.6 | 103
28229 - PIAZZA PPTO C | 581458 | M-296 | Outinord IND 1/2" | Concreto | Vigas de cimentación eje 1 al 7 entre H-D y placa contrapiso eje 13 al 7 entre -AD cuarto de depositos | 2026-10-07 | 2026-10-13 | 2026-10-21 | 2026-10-21 | 2-Cónica y dividida | 14 | 100 |  | 34.5 | 7853.982 | 322.4 | 418.1 | 41 | 118.8 | 107
28229 - PIAZZA PPTO C | 581458 | M-296 | Outinord IND 1/2" | Concreto | Vigas de cimentación eje 1 al 7 entre H-D y placa contrapiso eje 13 al 7 entre -AD cuarto de depositos | 2026-10-07 | 2026-10-13 | 2026-10-21 | 2026-10-21 | 2-Cónica y dividida | 14 | 100 |  | 34.5 | 7853.982 | 318.6 | 414 | 40.6 | 117.7 | 107
28229 - PIAZZA PPTO C | 581458 | M-296 | Outinord IND 1/2" | Concreto | Vigas de cimentación eje 1 al 7 entre H-D y placa contrapiso eje 13 al 7 entre -AD cuarto de depositos | 2026-10-07 | 2026-10-13 | 2026-10-14 | 2026-10-15 | 2-Cónica y dividida | 7 | 100 |  | 34.5 | 7853.982 | 268.3 | 348.7 | 34.2 | 99.1 | 104
28229 - PIAZZA PPTO C | 581458 | M-296 | Outinord IND 1/2" | Concreto | Vigas de cimentación eje 1 al 7 entre H-D y placa contrapiso eje 13 al 7 entre -AD cuarto de depositos | 2026-10-07 | 2026-10-13 | 2026-10-14 | 2026-10-15 | 2-Cónica y dividida | 7 | 100 |  | 34.5 | 7853.982 | 265.4 | 344.7 | 33.8 | 98 | 104
28229 - PIAZZA PPTO C | 581458 | M-296 | Outinord IND 1/2" | Concreto | Vigas de cimentación eje 1 al 7 entre H-D y placa contrapiso eje 13 al 7 entre -AD cuarto de depositos | 2026-10-07 | 2026-10-13 | 2026-10-13 | 2026-10-15 | 2-Cónica y dividida | 6 | 100 |  | 34.5 | 7853.982 | 241.2 | 313.1 | 30.7 | 89 | 103
28229 - PIAZZA PPTO C | 581458 | M-296 | Outinord IND 1/2" | Concreto | Vigas de cimentación eje 1 al 7 entre H-D y placa contrapiso eje 13 al 7 entre -AD cuarto de depositos | 2026-10-07 | 2026-10-13 | 2026-10-13 | 2026-10-15 | 2-Cónica y dividida | 6 | 100 |  | 34.5 | 7853.982 | 240.7 | 312 | 30.6 | 88.7 | 103
28229 - PIAZZA PPTO C | 581458 | M-295 | Outinord IND 1/2" | Concreto | Vigas de cimentación eje 1 al 7 entre H-D y placa eje 7 al 13 entre A-D cuarto de depositos | 2026-10-07 | 2026-10-13 | 2026-10-21 | 2026-10-21 | 2-Cónica y dividida | 14 | 100 |  | 34.5 | 7853.982 | 400.1 | 519 | 50.9 | 147.5 | 107
28229 - PIAZZA PPTO C | 581458 | M-295 | Outinord IND 1/2" | Concreto | Vigas de cimentación eje 1 al 7 entre H-D y placa eje 7 al 13 entre A-D cuarto de depositos | 2026-10-07 | 2026-10-13 | 2026-10-21 | 2026-10-21 | 2-Cónica y dividida | 14 | 100 |  | 34.5 | 7853.982 | 393.1 | 510.9 | 50.1 | 145.2 | 107
28229 - PIAZZA PPTO C | 581458 | M-295 | Outinord IND 1/2" | Concreto | Vigas de cimentación eje 1 al 7 entre H-D y placa eje 7 al 13 entre A-D cuarto de depositos | 2026-10-07 | 2026-10-13 | 2026-10-14 | 2026-10-15 | 2-Cónica y dividida | 7 | 100 |  | 34.5 | 7853.982 | 335.4 | 435.4 | 42.7 | 123.8 | 104
28229 - PIAZZA PPTO C | 581458 | M-295 | Outinord IND 1/2" | Concreto | Vigas de cimentación eje 1 al 7 entre H-D y placa eje 7 al 13 entre A-D cuarto de depositos | 2026-10-07 | 2026-10-13 | 2026-10-14 | 2026-10-15 | 2-Cónica y dividida | 7 | 100 |  | 34.5 | 7853.982 | 332.3 | 431.3 | 42.3 | 122.6 | 104
28229 - PIAZZA PPTO C | 581458 | M-295 | Outinord IND 1/2" | Concreto | Vigas de cimentación eje 1 al 7 entre H-D y placa eje 7 al 13 entre A-D cuarto de depositos | 2026-10-07 | 2026-10-13 | 2026-10-13 | 2026-10-15 | 2-Cónica y dividida | 6 | 100 |  | 34.5 | 7853.982 | 309.1 | 401.8 | 39.4 | 114.2 | 103
28229 - PIAZZA PPTO C | 581458 | M-295 | Outinord IND 1/2" | Concreto | Vigas de cimentación eje 1 al 7 entre H-D y placa eje 7 al 13 entre A-D cuarto de depositos | 2026-10-07 | 2026-10-13 | 2026-10-13 | 2026-10-15 | 2-Cónica y dividida | 6 | 100 |  | 34.5 | 7853.982 | 306.7 | 398.7 | 39.1 | 113.3 | 103
28229 - PIAZZA PPTO C | 582712 | PL - 303 | Outinord IND 1" | Concreto | Placa entrepiso torre 1 eje 4 al 7 entre D - G Apt. 402 y eje 5 al 9 entre A - D Apt. 405 | 2026-10-09 | 2026-10-13 | 2026-10-16 | 2026-10-19 | 2-Cónica y dividida | 7 | 101 |  | 34.5 | 8011.847 | 260.5 | 331.4 | 32.5 | 94.2 | 105
28229 - PIAZZA PPTO C | 582712 | PL - 303 | Outinord IND 1" | Concreto | Placa entrepiso torre 1 eje 4 al 7 entre D - G Apt. 402 y eje 5 al 9 entre A - D Apt. 405 | 2026-10-09 | 2026-10-13 | 2026-10-16 | 2026-10-19 | 2-Cónica y dividida | 7 | 100 |  | 34.5 | 7853.982 | 258.2 | 335.5 | 32.9 | 95.4 | 105
28229 - PIAZZA PPTO C | 582712 | PL - 303 | Outinord IND 1" | Concreto | Placa entrepiso torre 1 eje 4 al 7 entre D - G Apt. 402 y eje 5 al 9 entre A - D Apt. 405 | 2026-10-09 | 2026-10-13 | 2026-10-13 | 2026-10-15 | 2-Cónica y dividida | 4 | 100 |  | 34.5 | 7853.982 | 226.9 | 294.7 | 28.9 | 83.8 | 103
28229 - PIAZZA PPTO C | 582712 | PL - 303 | Outinord IND 1" | Concreto | Placa entrepiso torre 1 eje 4 al 7 entre D - G Apt. 402 y eje 5 al 9 entre A - D Apt. 405 | 2026-10-09 | 2026-10-13 | 2026-10-13 | 2026-10-15 | 2-Cónica y dividida | 4 | 101 |  | 34.5 | 8011.847 | 222.1 | 282.5 | 27.7 | 80.3 | 103
28229 - PIAZZA PPTO C | 582711 | M - 302 | Autocompactante 1/2" | Concreto | Muros torre 1 eje 1 al 4 entre A - C Apt. 306 | 2026-10-08 | 2026-10-13 | 2026-10-22 | 2026-10-22 | 2-Cónica y dividida | 14 | 101 |  | 41.4 | 8011.847 | 397 | 505.8 | 49.6 | 119.8 | 109
28229 - PIAZZA PPTO C | 582711 | M - 302 | Autocompactante 1/2" | Concreto | Muros torre 1 eje 1 al 4 entre A - C Apt. 306 | 2026-10-08 | 2026-10-13 | 2026-10-22 | 2026-10-22 | 2-Cónica y dividida | 14 | 100 |  | 41.4 | 7853.982 | 398.7 | 518 | 50.8 | 122.7 | 109
28229 - PIAZZA PPTO C | 582711 | M - 302 | Autocompactante 1/2" | Concreto | Muros torre 1 eje 1 al 4 entre A - C Apt. 306 | 2026-10-08 | 2026-10-13 | 2026-10-15 | 2026-10-15 | 2-Cónica y dividida | 7 | 100 |  | 41.4 | 7853.982 | 329.2 | 427.3 | 41.9 | 101.2 | 104
28229 - PIAZZA PPTO C | 582711 | M - 302 | Autocompactante 1/2" | Concreto | Muros torre 1 eje 1 al 4 entre A - C Apt. 306 | 2026-10-08 | 2026-10-13 | 2026-10-15 | 2026-10-15 | 2-Cónica y dividida | 7 | 100 |  | 41.4 | 7853.982 | 325.4 | 422.2 | 41.4 | 100 | 104
28229 - PIAZZA PPTO C | 582711 | M - 302 | Autocompactante 1/2" | Concreto | Muros torre 1 eje 1 al 4 entre A - C Apt. 306 | 2026-10-08 | 2026-10-13 | 2026-10-13 | 2026-10-15 | 2-Cónica y dividida | 5 | 100 |  | 41.4 | 7853.982 | 301.1 | 390.6 | 38.3 | 92.5 | 103
28229 - PIAZZA PPTO C | 582711 | M - 302 | Autocompactante 1/2" | Concreto | Muros torre 1 eje 1 al 4 entre A - C Apt. 306 | 2026-10-08 | 2026-10-13 | 2026-10-13 | 2026-10-15 | 2-Cónica y dividida | 5 | 100 |  | 41.4 | 7853.982 | 296.3 | 384.4 | 37.7 | 91.1 | 103
28229 - PIAZZA PPTO C | 582711 | P - 301 | Tremie 1/2" | Concreto | Pilote Kelly torre 3 # 317 | 2026-10-08 | 2026-10-13 | 2026-10-22 | 2026-10-22 | 2-Cónica y dividida | 14 | 100 |  | 34.5 | 7853.982 | 300.3 | 389.5 | 38.2 | 110.7 | 109
28229 - PIAZZA PPTO C | 582711 | P - 301 | Tremie 1/2" | Concreto | Pilote Kelly torre 3 # 317 | 2026-10-08 | 2026-10-13 | 2026-10-22 | 2026-10-22 | 2-Cónica y dividida | 14 | 101 |  | 34.5 | 8011.847 | 298.5 | 380.4 | 37.3 | 108.1 | 109
28229 - PIAZZA PPTO C | 582711 | P - 301 | Tremie 1/2" | Concreto | Pilote Kelly torre 3 # 317 | 2026-10-08 | 2026-10-13 | 2026-10-15 | 2026-10-15 | 2-Cónica y dividida | 7 | 101 |  | 34.5 | 8011.847 | 271.9 | 345.7 | 33.9 | 98.3 | 104
28229 - PIAZZA PPTO C | 582711 | P - 301 | Tremie 1/2" | Concreto | Pilote Kelly torre 3 # 317 | 2026-10-08 | 2026-10-13 | 2026-10-15 | 2026-10-15 | 2-Cónica y dividida | 7 | 101 |  | 34.5 | 8011.847 | 267.1 | 339.6 | 33.3 | 96.5 | 104
28229 - PIAZZA PPTO C | 582711 | P - 301 | Tremie 1/2" | Concreto | Pilote Kelly torre 3 # 317 | 2026-10-08 | 2026-10-13 | 2026-10-13 | 2026-10-15 | 2-Cónica y dividida | 5 | 100 |  | 34.5 | 7853.982 | 233.5 | 302.9 | 29.7 | 86.1 | 103
28229 - PIAZZA PPTO C | 582711 | P - 301 | Tremie 1/2" | Concreto | Pilote Kelly torre 3 # 317 | 2026-10-08 | 2026-10-13 | 2026-10-13 | 2026-10-15 | 2-Cónica y dividida | 5 | 100 |  | 34.5 | 7853.982 | 229.2 | 297.8 | 29.2 | 84.6 | 103
28229 - PIAZZA PPTO C | 582711 | M - 300 | Autocompactante 1/2" | Concreto | Muros torres 1 eje 1 al 4 entre D - G Apt. 301 y eje 4 al 8 entre A - C Apt. 305 | 2026-10-07 | 2026-10-13 | 2026-10-21 | 2026-10-22 | 2-Cónica y dividida | 14 | 101 |  | 41.4 | 8011.847 | 285.5 | 363 | 35.6 | 86 | 108
28229 - PIAZZA PPTO C | 582711 | M - 300 | Autocompactante 1/2" | Concreto | Muros torres 1 eje 1 al 4 entre D - G Apt. 301 y eje 4 al 8 entre A - C Apt. 305 | 2026-10-07 | 2026-10-13 | 2026-10-21 | 2026-10-22 | 2-Cónica y dividida | 14 | 102 |  | 41.4 | 8171.282 | 280.3 | 349.8 | 34.3 | 82.9 | 108
28229 - PIAZZA PPTO C | 582711 | M - 300 | Autocompactante 1/2" | Concreto | Muros torres 1 eje 1 al 4 entre D - G Apt. 301 y eje 4 al 8 entre A - C Apt. 305 | 2026-10-07 | 2026-10-13 | 2026-10-14 | 2026-10-15 | 2-Cónica y dividida | 7 | 100 |  | 41.4 | 7853.982 | 210.7 | 273.3 | 26.8 | 64.7 | 104
28229 - PIAZZA PPTO C | 582711 | M - 300 | Autocompactante 1/2" | Concreto | Muros torres 1 eje 1 al 4 entre D - G Apt. 301 y eje 4 al 8 entre A - C Apt. 305 | 2026-10-07 | 2026-10-13 | 2026-10-14 | 2026-10-15 | 2-Cónica y dividida | 7 | 101 |  | 41.4 | 8011.847 | 207.4 | 264.1 | 25.9 | 62.6 | 104
28229 - PIAZZA PPTO C | 582711 | M - 300 | Autocompactante 1/2" | Concreto | Muros torres 1 eje 1 al 4 entre D - G Apt. 301 y eje 4 al 8 entre A - C Apt. 305 | 2026-10-07 | 2026-10-13 | 2026-10-13 | 2026-10-15 | 2-Cónica y dividida | 6 | 100 |  | 41.4 | 7853.982 | 183.9 | 238.6 | 23.4 | 56.5 | 103
28229 - PIAZZA PPTO C | 582711 | M - 300 | Autocompactante 1/2" | Concreto | Muros torres 1 eje 1 al 4 entre D - G Apt. 301 y eje 4 al 8 entre A - C Apt. 305 | 2026-10-07 | 2026-10-13 | 2026-10-13 | 2026-10-15 | 2-Cónica y dividida | 6 | 100 |  | 41.4 | 7853.982 | 180.3 | 234.5 | 23 | 55.6 | 103
28229 - PIAZZA PPTO C | 582711 | PL - 299 | Outinord IND 1" | Concreto | Placa entrepiso eje 7 al 13 entre D - G Apt. 403 torre 1 | 2026-10-07 | 2026-10-13 | 2026-10-21 | 2026-10-21 | 2-Cónica y dividida | 14 | 102 |  | 34.5 | 8171.282 | 378.1 | 472.1 | 46.3 | 134.2 | 107
28229 - PIAZZA PPTO C | 582711 | PL - 299 | Outinord IND 1" | Concreto | Placa entrepiso eje 7 al 13 entre D - G Apt. 403 torre 1 | 2026-10-07 | 2026-10-13 | 2026-10-21 | 2026-10-21 | 2-Cónica y dividida | 14 | 101 |  | 34.5 | 8011.847 | 374.1 | 476.2 | 46.7 | 135.4 | 107
28229 - PIAZZA PPTO C | 582711 | PL - 299 | Outinord IND 1" | Concreto | Placa entrepiso eje 7 al 13 entre D - G Apt. 403 torre 1 | 2026-10-07 | 2026-10-13 | 2026-10-14 | 2026-10-15 | 2-Cónica y dividida | 7 | 100 |  | 34.5 | 7853.982 | 313.5 | 406.9 | 39.9 | 115.7 | 104
28229 - PIAZZA PPTO C | 582711 | PL - 299 | Outinord IND 1" | Concreto | Placa entrepiso eje 7 al 13 entre D - G Apt. 403 torre 1 | 2026-10-07 | 2026-10-13 | 2026-10-14 | 2026-10-15 | 2-Cónica y dividida | 7 | 100 |  | 34.5 | 7853.982 | 310.2 | 402.8 | 39.5 | 114.5 | 104
28229 - PIAZZA PPTO C | 582711 | PL - 299 | Outinord IND 1" | Concreto | Placa entrepiso eje 7 al 13 entre D - G Apt. 403 torre 1 | 2026-10-07 | 2026-10-13 | 2026-10-13 | 2026-10-15 | 2-Cónica y dividida | 6 | 100 |  | 34.5 | 7853.982 | 299.1 | 388.5 | 38.1 | 110.4 | 103
28229 - PIAZZA PPTO C | 582711 | PL - 299 | Outinord IND 1" | Concreto | Placa entrepiso eje 7 al 13 entre D - G Apt. 403 torre 1 | 2026-10-07 | 2026-10-13 | 2026-10-13 | 2026-10-15 | 2-Cónica y dividida | 6 | 100 |  | 34.5 | 7853.982 | 296.5 | 385.5 | 37.8 | 109.6 | 103
28229 - PIAZZA PPTO C | 581457 | M - 294 | Autocompactante 1/2" | Concreto | Muros Torre 1 eje 3 al 5 entre G - D Apto 302 | 2026-10-06 | 2026-10-08 | 2026-10-20 | 2026-10-21 | 2-Cónica y dividida | 14 | 100 |  | 41.4 | 7853.982 | 365.5 | 474.2 | 46.5 | 112.3 | 107
28229 - PIAZZA PPTO C | 581457 | M - 294 | Autocompactante 1/2" | Concreto | Muros Torre 1 eje 3 al 5 entre G - D Apto 302 | 2026-10-06 | 2026-10-08 | 2026-10-20 | 2026-10-21 | 2-Cónica y dividida | 14 | 100 |  | 41.4 | 7853.982 | 363.5 | 472.1 | 46.3 | 111.8 | 107
28229 - PIAZZA PPTO C | 581457 | M - 294 | Autocompactante 1/2" | Concreto | Muros Torre 1 eje 3 al 5 entre G - D Apto 302 | 2026-10-06 | 2026-10-08 | 2026-10-13 | 2026-10-15 | 2-Cónica y dividida | 7 | 100 |  | 41.4 | 7853.982 | 305.5 | 396.7 | 38.9 | 94 | 103
28229 - PIAZZA PPTO C | 581457 | M - 294 | Autocompactante 1/2" | Concreto | Muros Torre 1 eje 3 al 5 entre G - D Apto 302 | 2026-10-06 | 2026-10-08 | 2026-10-13 | 2026-10-15 | 2-Cónica y dividida | 7 | 100 |  | 41.4 | 7853.982 | 302.5 | 392.6 | 38.5 | 93 | 103
28229 - PIAZZA PPTO C | 581457 | M - 294 | Autocompactante 1/2" | Concreto | Muros Torre 1 eje 3 al 5 entre G - D Apto 302 | 2026-10-06 | 2026-10-08 | 2026-10-09 | 2026-10-13 | 2-Cónica y dividida | 3 | 101 |  | 41.4 | 8011.847 | 190.2 | 241.7 | 23.7 | 57.2 | 101
28229 - PIAZZA PPTO C | 581457 | M - 294 | Autocompactante 1/2" | Concreto | Muros Torre 1 eje 3 al 5 entre G - D Apto 302 | 2026-10-06 | 2026-10-08 | 2026-10-09 | 2026-10-13 | 2-Cónica y dividida | 3 | 100 |  | 41.4 | 7853.982 | 188.2 | 244.7 | 24 | 58 | 101
28229 - PIAZZA PPTO C | 581457 | P - 293 | Tremie 1" | Concreto | Pilote Kelly Torre grua 2 #6 | 2026-10-06 | 2026-10-08 | 2026-10-20 | 2026-10-21 | 2-Cónica y dividida | 14 | 102 |  | 27.6 | 8171.282 | 287.6 | 358.9 | 35.2 | 127.5 | 107
28229 - PIAZZA PPTO C | 581457 | P - 293 | Tremie 1" | Concreto | Pilote Kelly Torre grua 2 #6 | 2026-10-06 | 2026-10-08 | 2026-10-20 | 2026-10-21 | 2-Cónica y dividida | 14 | 101 |  | 27.6 | 8011.847 | 288.1 | 367.1 | 36 | 130.4 | 107
28229 - PIAZZA PPTO C | 581457 | P - 293 | Tremie 1" | Concreto | Pilote Kelly Torre grua 2 #6 | 2026-10-06 | 2026-10-08 | 2026-10-13 | 2026-10-15 | 2-Cónica y dividida | 7 | 100 |  | 27.6 | 7853.982 | 241.5 | 313.1 | 30.7 | 111.2 | 103
28229 - PIAZZA PPTO C | 581457 | P - 293 | Tremie 1" | Concreto | Pilote Kelly Torre grua 2 #6 | 2026-10-06 | 2026-10-08 | 2026-10-13 | 2026-10-15 | 2-Cónica y dividida | 7 | 101 |  | 27.6 | 8011.847 | 239.5 | 304.9 | 29.9 | 108.3 | 103
28229 - PIAZZA PPTO C | 581457 | P - 293 | Tremie 1" | Concreto | Pilote Kelly Torre grua 2 #6 | 2026-10-06 | 2026-10-08 | 2026-10-09 | 2026-10-13 | 2-Cónica y dividida | 3 | 100 |  | 27.6 | 7853.982 | 168.3 | 218.2 | 21.4 | 77.5 | 101
28229 - PIAZZA PPTO C | 581457 | P - 293 | Tremie 1" | Concreto | Pilote Kelly Torre grua 2 #6 | 2026-10-06 | 2026-10-08 | 2026-10-09 | 2026-10-13 | 2-Cónica y dividida | 3 | 100 |  | 27.6 | 7853.982 | 166.5 | 216.2 | 21.2 | 76.8 | 101
28229 - PIAZZA PPTO C | 581457 | PL - 292 | Outinord IND 1" | Concreto | Placa entrepiso Torre 1 eje 9 al 3 entre A - C Apto 404 | 2026-10-06 | 2026-10-08 | 2026-10-20 | 2026-10-21 | 2-Cónica y dividida | 14 | 102 |  | 34.5 | 8171.282 | 276.5 | 344.7 | 33.8 | 98 | 107
28229 - PIAZZA PPTO C | 581457 | PL - 292 | Outinord IND 1" | Concreto | Placa entrepiso Torre 1 eje 9 al 3 entre A - C Apto 404 | 2026-10-06 | 2026-10-08 | 2026-10-20 | 2026-10-21 | 2-Cónica y dividida | 14 | 101 |  | 34.5 | 8011.847 | 274.8 | 349.8 | 34.3 | 99.4 | 107
28229 - PIAZZA PPTO C | 581457 | PL - 292 | Outinord IND 1" | Concreto | Placa entrepiso Torre 1 eje 9 al 3 entre A - C Apto 404 | 2026-10-06 | 2026-10-08 | 2026-10-13 | 2026-10-15 | 2-Cónica y dividida | 7 | 100 |  | 34.5 | 7853.982 | 235.5 | 305.9 | 30 | 87 | 103
28229 - PIAZZA PPTO C | 581457 | PL - 292 | Outinord IND 1" | Concreto | Placa entrepiso Torre 1 eje 9 al 3 entre A - C Apto 404 | 2026-10-06 | 2026-10-08 | 2026-10-13 | 2026-10-15 | 2-Cónica y dividida | 7 | 102 |  | 34.5 | 8171.282 | 232.5 | 290.6 | 28.5 | 82.6 | 103
28229 - PIAZZA PPTO C | 581457 | PL - 292 | Outinord IND 1" | Concreto | Placa entrepiso Torre 1 eje 9 al 3 entre A - C Apto 404 | 2026-10-06 | 2026-10-08 | 2026-10-09 | 2026-10-13 | 2-Cónica y dividida | 3 | 101 |  | 34.5 | 8011.847 | 181.5 | 231.5 | 22.7 | 65.8 | 101
28229 - PIAZZA PPTO C | 581457 | PL - 292 | Outinord IND 1" | Concreto | Placa entrepiso Torre 1 eje 9 al 3 entre A - C Apto 404 | 2026-10-06 | 2026-10-08 | 2026-10-09 | 2026-10-13 | 2-Cónica y dividida | 3 | 100 |  | 34.5 | 7853.982 | 179.2 | 232.5 | 22.8 | 66.1 | 101
28229 - PIAZZA PPTO C | 581457 | PL - 291 | Outinord IND 1" | Concreto | Placa entrepiso Torre 1 eje 4 al 1 entre A - C Apto 306 | 2026-10-05 | 2026-10-08 | 2026-10-19 | 2026-10-19 | 2-Cónica y dividida | 14 | 101 |  | 34.5 | 8011.847 | 377 | 480.3 | 47.1 | 136.5 | 105
28229 - PIAZZA PPTO C | 581457 | PL - 291 | Outinord IND 1" | Concreto | Placa entrepiso Torre 1 eje 4 al 1 entre A - C Apto 306 | 2026-10-05 | 2026-10-08 | 2026-10-19 | 2026-10-19 | 2-Cónica y dividida | 14 | 101 |  | 34.5 | 8011.847 | 372.3 | 474.2 | 46.5 | 134.8 | 105
28229 - PIAZZA PPTO C | 581457 | PL - 291 | Outinord IND 1" | Concreto | Placa entrepiso Torre 1 eje 4 al 1 entre A - C Apto 306 | 2026-10-05 | 2026-10-08 | 2026-10-12 | 2026-10-13 | 2-Cónica y dividida | 7 | 100 |  | 34.5 | 7853.982 | 315.2 | 408.9 | 40.1 | 116.2 | 102
28229 - PIAZZA PPTO C | 581457 | PL - 291 | Outinord IND 1" | Concreto | Placa entrepiso Torre 1 eje 4 al 1 entre A - C Apto 306 | 2026-10-05 | 2026-10-08 | 2026-10-12 | 2026-10-13 | 2-Cónica y dividida | 7 | 101 |  | 34.5 | 8011.847 | 320.3 | 407.9 | 40 | 115.9 | 102
28229 - PIAZZA PPTO C | 581457 | PL - 291 | Outinord IND 1" | Concreto | Placa entrepiso Torre 1 eje 4 al 1 entre A - C Apto 306 | 2026-10-05 | 2026-10-08 | 2026-10-08 | 2026-10-13 | 2-Cónica y dividida | 3 | 101 |  | 34.5 | 8011.847 | 261.5 | 332.4 | 32.6 | 94.5 | 101
28229 - PIAZZA PPTO C | 581457 | PL - 291 | Outinord IND 1" | Concreto | Placa entrepiso Torre 1 eje 4 al 1 entre A - C Apto 306 | 2026-10-05 | 2026-10-08 | 2026-10-08 | 2026-10-13 | 2-Cónica y dividida | 3 | 100 |  | 34.5 | 7853.982 | 259.2 | 336.5 | 33 | 95.7 | 101
28229 - PIAZZA PPTO C | 581454 | P - 288 | Tremie 1/2" | Concreto | Pilote Kelly Torre 3 # 331 | 2026-10-02 | 2026-10-06 | 2026-10-16 | 2026-10-19 | 2-Cónica y dividida | 14 | 101 |  | 34.5 | 8011.847 | 299.5 | 381.4 | 37.4 | 108.4 | 105
28229 - PIAZZA PPTO C | 581454 | P - 288 | Tremie 1/2" | Concreto | Pilote Kelly Torre 3 # 331 | 2026-10-02 | 2026-10-06 | 2026-10-16 | 2026-10-19 | 2-Cónica y dividida | 14 | 101 |  | 34.5 | 8011.847 | 297.5 | 378.3 | 37.1 | 107.5 | 105
28229 - PIAZZA PPTO C | 581454 | P - 288 | Tremie 1/2" | Concreto | Pilote Kelly Torre 3 # 331 | 2026-10-02 | 2026-10-06 | 2026-10-09 | 2026-10-13 | 2-Cónica y dividida | 7 | 100 |  | 34.5 | 7853.982 | 260.8 | 338.5 | 33.2 | 96.2 | 101
28229 - PIAZZA PPTO C | 581454 | P - 288 | Tremie 1/2" | Concreto | Pilote Kelly Torre 3 # 331 | 2026-10-02 | 2026-10-06 | 2026-10-09 | 2026-10-13 | 2-Cónica y dividida | 7 | 101 |  | 34.5 | 8011.847 | 258.5 | 329.4 | 32.3 | 93.6 | 101
28229 - PIAZZA PPTO C | 581454 | P - 288 | Tremie 1/2" | Concreto | Pilote Kelly Torre 3 # 331 | 2026-10-02 | 2026-10-06 | 2026-10-06 | 2026-10-08 | 2-Cónica y dividida | 4 | 101 |  | 34.5 | 8011.847 | 211.9 | 269.2 | 26.4 | 76.5 | 99
28229 - PIAZZA PPTO C | 581454 | P - 288 | Tremie 1/2" | Concreto | Pilote Kelly Torre 3 # 331 | 2026-10-02 | 2026-10-06 | 2026-10-06 | 2026-10-08 | 2-Cónica y dividida | 4 | 100 |  | 34.5 | 7853.982 | 204.9 | 266.1 | 26.1 | 75.7 | 99
28229 - PIAZZA PPTO C | 581454 | PL - 287 | Outinord IND 1 | Concreto | Placa entrepiso Torre 1 eje 1 al 4 entre D - G Apto 301 | 2026-10-02 | 2026-10-06 | 2026-10-16 | 2026-10-19 | 2-Cónica y dividida | 14 | 102 |  | 34.5 | 8171.282 | 408 | 508.8 | 49.9 | 144.6 | 105
28229 - PIAZZA PPTO C | 581454 | PL - 287 | Outinord IND 1 | Concreto | Placa entrepiso Torre 1 eje 1 al 4 entre D - G Apto 301 | 2026-10-02 | 2026-10-06 | 2026-10-16 | 2026-10-19 | 2-Cónica y dividida | 14 | 101 |  | 34.5 | 8011.847 | 405.3 | 516 | 50.6 | 146.7 | 105
28229 - PIAZZA PPTO C | 581454 | PL - 287 | Outinord IND 1 | Concreto | Placa entrepiso Torre 1 eje 1 al 4 entre D - G Apto 301 | 2026-10-02 | 2026-10-06 | 2026-10-09 | 2026-10-13 | 2-Cónica y dividida | 7 | 100 |  | 34.5 | 7853.982 | 342 | 443.6 | 43.5 | 126.1 | 101
28229 - PIAZZA PPTO C | 581454 | PL - 287 | Outinord IND 1 | Concreto | Placa entrepiso Torre 1 eje 1 al 4 entre D - G Apto 301 | 2026-10-02 | 2026-10-06 | 2026-10-09 | 2026-10-13 | 2-Cónica y dividida | 7 | 100 |  | 34.5 | 7853.982 | 345.7 | 448.7 | 44 | 127.5 | 101
28229 - PIAZZA PPTO C | 581454 | PL - 287 | Outinord IND 1 | Concreto | Placa entrepiso Torre 1 eje 1 al 4 entre D - G Apto 301 | 2026-10-02 | 2026-10-06 | 2026-10-06 | 2026-10-08 | 2-Cónica y dividida | 4 | 100 |  | 34.5 | 7853.982 | 289.3 | 375.3 | 36.8 | 106.7 | 99
28229 - PIAZZA PPTO C | 581454 | PL - 287 | Outinord IND 1 | Concreto | Placa entrepiso Torre 1 eje 1 al 4 entre D - G Apto 301 | 2026-10-02 | 2026-10-06 | 2026-10-06 | 2026-10-08 | 2-Cónica y dividida | 4 | 100 |  | 34.5 | 7853.982 | 284.6 | 369.1 | 36.2 | 104.9 | 99
28229 - PIAZZA PPTO C | 581454 | P - 286 | Tremie 1/2" | Concreto | Pilote Kelly Torre 3 # 330 | 2026-10-02 | 2026-10-06 | 2026-10-16 | 2026-10-19 | 2-Cónica y dividida | 14 | 102 |  | 34.5 | 8171.282 | 296.2 | 369.1 | 36.2 | 104.9 | 105
28229 - PIAZZA PPTO C | 581454 | P - 286 | Tremie 1/2" | Concreto | Pilote Kelly Torre 3 # 330 | 2026-10-02 | 2026-10-06 | 2026-10-16 | 2026-10-19 | 2-Cónica y dividida | 14 | 101 |  | 34.5 | 8011.847 | 294.8 | 375.3 | 36.8 | 106.7 | 105
28229 - PIAZZA PPTO C | 581454 | P - 286 | Tremie 1/2" | Concreto | Pilote Kelly Torre 3 # 330 | 2026-10-02 | 2026-10-06 | 2026-10-09 | 2026-10-13 | 2-Cónica y dividida | 7 | 100 |  | 34.5 | 7853.982 | 250.5 | 325.3 | 31.9 | 92.5 | 101
28229 - PIAZZA PPTO C | 581454 | P - 286 | Tremie 1/2" | Concreto | Pilote Kelly Torre 3 # 330 | 2026-10-02 | 2026-10-06 | 2026-10-09 | 2026-10-13 | 2-Cónica y dividida | 7 | 100 |  | 34.5 | 7853.982 | 248.2 | 322.2 | 31.6 | 91.6 | 101
28229 - PIAZZA PPTO C | 581454 | P - 286 | Tremie 1/2" | Concreto | Pilote Kelly Torre 3 # 330 | 2026-10-02 | 2026-10-06 | 2026-10-06 | 2026-10-08 | 2-Cónica y dividida | 4 | 101 |  | 34.5 | 8011.847 | 214.5 | 273.3 | 26.8 | 77.7 | 99
28229 - PIAZZA PPTO C | 581454 | P - 286 | Tremie 1/2" | Concreto | Pilote Kelly Torre 3 # 330 | 2026-10-02 | 2026-10-06 | 2026-10-06 | 2026-10-08 | 2-Cónica y dividida | 4 | 100 |  | 34.5 | 7853.982 | 207.3 | 269.2 | 26.4 | 76.5 | 99
28229 - PIAZZA PPTO C | 581454 | M - 285 | Autocompactante 1/2" | Concreto | Muros Torre 1 eje 13 al 10 entre E - H Apto 303 | 2026-10-02 | 2026-10-06 | 2026-10-16 | 2026-10-19 | 5-Fractura extremos | 14 | 102 |  | 41.4 | 8171.282 | 566.2 | 706.7 | 69.3 | 167.4 | 105
28229 - PIAZZA PPTO C | 581454 | M - 285 | Autocompactante 1/2" | Concreto | Muros Torre 1 eje 13 al 10 entre E - H Apto 303 | 2026-10-02 | 2026-10-06 | 2026-10-16 | 2026-10-19 | 5-Fractura extremos | 14 | 101 |  | 41.4 | 8011.847 | 562.9 | 716.9 | 70.3 | 169.8 | 105
28229 - PIAZZA PPTO C | 581454 | M - 285 | Autocompactante 1/2" | Concreto | Muros Torre 1 eje 13 al 10 entre E - H Apto 303 | 2026-10-02 | 2026-10-06 | 2026-10-09 | 2026-10-13 | 2-Cónica y dividida | 7 | 100 |  | 41.4 | 7853.982 | 479 | 622 | 61 | 147.3 | 101
28229 - PIAZZA PPTO C | 581454 | M - 285 | Autocompactante 1/2" | Concreto | Muros Torre 1 eje 13 al 10 entre E - H Apto 303 | 2026-10-02 | 2026-10-06 | 2026-10-09 | 2026-10-13 | 2-Cónica y dividida | 7 | 100 |  | 41.4 | 7853.982 | 468 | 607.8 | 59.6 | 144 | 101
28229 - PIAZZA PPTO C | 581454 | M - 285 | Autocompactante 1/2" | Concreto | Muros Torre 1 eje 13 al 10 entre E - H Apto 303 | 2026-10-02 | 2026-10-06 | 2026-10-06 | 2026-10-08 | 2-Cónica y dividida | 4 | 101 |  | 41.4 | 8011.847 | 398.7 | 507.8 | 49.8 | 120.3 | 99
28229 - PIAZZA PPTO C | 581454 | M - 285 | Autocompactante 1/2" | Concreto | Muros Torre 1 eje 13 al 10 entre E - H Apto 303 | 2026-10-02 | 2026-10-06 | 2026-10-06 | 2026-10-08 | 2-Cónica y dividida | 4 | 100 |  | 41.4 | 7853.982 | 394.6 | 511.9 | 50.2 | 121.3 | 99
28229 - PIAZZA PPTO C | 581453 | M - 284 | Autonivelante 1/2" | Concreto | Muros Torre 1 eje 13 al 10 entre A - E Apto 304 | 2026-10-01 | 2026-10-06 | 2026-10-15 | 2026-10-15 | 5-Fractura extremos | 14 | 101 |  | 41.4 | 8011.847 | 512.6 | 652.6 | 64 | 154.6 | 104
28229 - PIAZZA PPTO C | 581453 | M - 284 | Autonivelante 1/2" | Concreto | Muros Torre 1 eje 13 al 10 entre A - E Apto 304 | 2026-10-01 | 2026-10-06 | 2026-10-15 | 2026-10-15 | 5-Fractura extremos | 14 | 101 |  | 41.4 | 8011.847 | 500.4 | 637.3 | 62.5 | 151 | 104
28229 - PIAZZA PPTO C | 581453 | M - 284 | Autonivelante 1/2" | Concreto | Muros Torre 1 eje 13 al 10 entre A - E Apto 304 | 2026-10-01 | 2026-10-06 | 2026-10-08 | 2026-10-08 | 2-Cónica y dividida | 7 | 100 |  | 41.4 | 7853.982 | 421.2 | 546.6 | 53.6 | 129.5 | 100
28229 - PIAZZA PPTO C | 581453 | M - 284 | Autonivelante 1/2" | Concreto | Muros Torre 1 eje 13 al 10 entre A - E Apto 304 | 2026-10-01 | 2026-10-06 | 2026-10-08 | 2026-10-08 | 2-Cónica y dividida | 7 | 101 |  | 41.4 | 8011.847 | 419.5 | 534.3 | 52.4 | 126.6 | 100
28229 - PIAZZA PPTO C | 581453 | M - 284 | Autonivelante 1/2" | Concreto | Muros Torre 1 eje 13 al 10 entre A - E Apto 304 | 2026-10-01 | 2026-10-06 | 2026-10-06 | 2026-10-08 | 2-Cónica y dividida | 5 | 100 |  | 41.4 | 7853.982 | 334.6 | 434.4 | 42.6 | 102.9 | 99
28229 - PIAZZA PPTO C | 581453 | M - 284 | Autonivelante 1/2" | Concreto | Muros Torre 1 eje 13 al 10 entre A - E Apto 304 | 2026-10-01 | 2026-10-06 | 2026-10-06 | 2026-10-08 | 2-Cónica y dividida | 5 | 100 |  | 41.4 | 7853.982 | 329.4 | 427.3 | 41.9 | 101.2 | 99
28229 - PIAZZA PPTO C | 581453 | P - 283 | Tremie 1/2" | Concreto | Pilote Kelly Torre 3 # 305 y Pilote Kelly #292 | 2026-10-01 | 2026-10-06 | 2026-10-15 | 2026-10-15 | 2-Cónica y dividida | 14 | 102 |  | 34.5 | 8171.282 | 354 | 441.5 | 43.3 | 125.5 | 104
28229 - PIAZZA PPTO C | 581453 | P - 283 | Tremie 1/2" | Concreto | Pilote Kelly Torre 3 # 305 y Pilote Kelly #292 | 2026-10-01 | 2026-10-06 | 2026-10-15 | 2026-10-15 | 2-Cónica y dividida | 14 | 101 |  | 34.5 | 8011.847 | 352.2 | 448.7 | 44 | 127.5 | 104
28229 - PIAZZA PPTO C | 581453 | P - 283 | Tremie 1/2" | Concreto | Pilote Kelly Torre 3 # 305 y Pilote Kelly #292 | 2026-10-01 | 2026-10-06 | 2026-10-08 | 2026-10-08 | 2-Cónica y dividida | 7 | 100 |  | 34.5 | 7853.982 | 298.5 | 387.5 | 38 | 110.1 | 100
28229 - PIAZZA PPTO C | 581453 | P - 283 | Tremie 1/2" | Concreto | Pilote Kelly Torre 3 # 305 y Pilote Kelly #292 | 2026-10-01 | 2026-10-06 | 2026-10-08 | 2026-10-08 | 2-Cónica y dividida | 7 | 101 |  | 34.5 | 8011.847 | 296.5 | 377.3 | 37 | 107.2 | 100
28229 - PIAZZA PPTO C | 581453 | P - 283 | Tremie 1/2" | Concreto | Pilote Kelly Torre 3 # 305 y Pilote Kelly #292 | 2026-10-01 | 2026-10-06 | 2026-10-06 | 2026-10-08 | 2-Cónica y dividida | 5 | 100 |  | 34.5 | 7853.982 | 261.8 | 339.6 | 33.3 | 96.5 | 99
28229 - PIAZZA PPTO C | 581453 | P - 283 | Tremie 1/2" | Concreto | Pilote Kelly Torre 3 # 305 y Pilote Kelly #292 | 2026-10-01 | 2026-10-06 | 2026-10-06 | 2026-10-08 | 2-Cónica y dividida | 5 | 100 |  | 34.5 | 7853.982 | 255.3 | 331.4 | 32.5 | 94.2 | 99
28229 - PIAZZA PPTO C | 581453 | M - 282 | Outinord IND 1/2" | Concreto | Vigas de cimentación Torre 2 eje 7 al 1 entre A - D y placa contrapiso eje 13 al 9 entre E - H Apto 103 | 2026-10-01 | 2026-10-06 | 2026-10-15 | 2026-10-15 | 5-Fractura extremos | 14 | 102 |  | 34.5 | 8171.282 | 444.6 | 554.7 | 54.4 | 157.7 | 104
28229 - PIAZZA PPTO C | 581453 | M - 282 | Outinord IND 1/2" | Concreto | Vigas de cimentación Torre 2 eje 7 al 1 entre A - D y placa contrapiso eje 13 al 9 entre E - H Apto 103 | 2026-10-01 | 2026-10-06 | 2026-10-15 | 2026-10-15 | 5-Fractura extremos | 14 | 101 |  | 34.5 | 8011.847 | 444.6 | 565.9 | 55.5 | 160.9 | 104
28229 - PIAZZA PPTO C | 581453 | M - 282 | Outinord IND 1/2" | Concreto | Vigas de cimentación Torre 2 eje 7 al 1 entre A - D y placa contrapiso eje 13 al 9 entre E - H Apto 103 | 2026-10-01 | 2026-10-06 | 2026-10-08 | 2026-10-08 | 2-Cónica y dividida | 7 | 100 |  | 34.5 | 7853.982 | 368 | 478.2 | 46.9 | 135.9 | 100
28229 - PIAZZA PPTO C | 581453 | M - 282 | Outinord IND 1/2" | Concreto | Vigas de cimentación Torre 2 eje 7 al 1 entre A - D y placa contrapiso eje 13 al 9 entre E - H Apto 103 | 2026-10-01 | 2026-10-06 | 2026-10-08 | 2026-10-08 | 2-Cónica y dividida | 7 | 101 |  | 34.5 | 8011.847 | 366.5 | 466 | 45.7 | 132.5 | 100
28229 - PIAZZA PPTO C | 581453 | M - 282 | Outinord IND 1/2" | Concreto | Vigas de cimentación Torre 2 eje 7 al 1 entre A - D y placa contrapiso eje 13 al 9 entre E - H Apto 103 | 2026-10-01 | 2026-10-06 | 2026-10-06 | 2026-10-08 | 2-Cónica y dividida | 5 | 100 |  | 34.5 | 7853.982 | 326.2 | 423.2 | 41.5 | 120.3 | 99
28229 - PIAZZA PPTO C | 581453 | M - 282 | Outinord IND 1/2" | Concreto | Vigas de cimentación Torre 2 eje 7 al 1 entre A - D y placa contrapiso eje 13 al 9 entre E - H Apto 103 | 2026-10-01 | 2026-10-06 | 2026-10-06 | 2026-10-08 | 2-Cónica y dividida | 5 | 100 |  | 34.5 | 7853.982 | 320.5 | 416 | 40.8 | 118.3 | 99
28229 - PIAZZA PPTO C | 581453 | M - 281 | Outinord IND 1/2" | Concreto | Vigas de cimentación Torre 2 eje 7 al 1 entre A - D y placa contrapiso eje 13 al 9 entre E - H Apto 103 | 2026-10-01 | 2026-10-06 | 2026-10-15 | 2026-10-15 | 2-Cónica y dividida | 14 | 101 |  | 34.5 | 8011.847 | 290.5 | 370.2 | 36.3 | 105.2 | 104
28229 - PIAZZA PPTO C | 581453 | M - 281 | Outinord IND 1/2" | Concreto | Vigas de cimentación Torre 2 eje 7 al 1 entre A - D y placa contrapiso eje 13 al 9 entre E - H Apto 103 | 2026-10-01 | 2026-10-06 | 2026-10-15 | 2026-10-15 | 2-Cónica y dividida | 14 | 101 |  | 34.5 | 8011.847 | 286.3 | 364 | 35.7 | 103.5 | 104
28229 - PIAZZA PPTO C | 581453 | M - 281 | Outinord IND 1/2" | Concreto | Vigas de cimentación Torre 2 eje 7 al 1 entre A - D y placa contrapiso eje 13 al 9 entre E - H Apto 103 | 2026-10-01 | 2026-10-06 | 2026-10-08 | 2026-10-08 | 2-Cónica y dividida | 7 | 100 |  | 34.5 | 7853.982 | 243.5 | 316.1 | 31 | 89.9 | 100
28229 - PIAZZA PPTO C | 581453 | M - 281 | Outinord IND 1/2" | Concreto | Vigas de cimentación Torre 2 eje 7 al 1 entre A - D y placa contrapiso eje 13 al 9 entre E - H Apto 103 | 2026-10-01 | 2026-10-06 | 2026-10-08 | 2026-10-08 | 2-Cónica y dividida | 7 | 101 |  | 34.5 | 8011.847 | 241.5 | 306.9 | 30.1 | 87.2 | 100
28229 - PIAZZA PPTO C | 581453 | M - 281 | Outinord IND 1/2" | Concreto | Vigas de cimentación Torre 2 eje 7 al 1 entre A - D y placa contrapiso eje 13 al 9 entre E - H Apto 103 | 2026-10-01 | 2026-10-06 | 2026-10-06 | 2026-10-08 | 2-Cónica y dividida | 5 | 101 |  | 34.5 | 8011.847 | 186.9 | 237.6 | 23.3 | 67.5 | 99
28229 - PIAZZA PPTO C | 581453 | M - 281 | Outinord IND 1/2" | Concreto | Vigas de cimentación Torre 2 eje 7 al 1 entre A - D y placa contrapiso eje 13 al 9 entre E - H Apto 103 | 2026-10-01 | 2026-10-06 | 2026-10-06 | 2026-10-08 | 2-Cónica y dividida | 5 | 100 |  | 34.5 | 7853.982 | 179.4 | 232.5 | 22.8 | 66.1 | 99
28229 - PIAZZA PPTO C | 581455 | M-290 | Autocompactante 1/2" | Concreto | Muros torre 1 eje 5 al 7 entre A-G apt. 303 y 305 | 2026-10-03 | 2026-10-06 | 2026-10-17 | 2026-10-19 | 2-Cónica y dividida | 14 | 100 |  | 41.4 | 7853.982 | 418.8 | 543.5 | 53.3 | 128.7 | 105
28229 - PIAZZA PPTO C | 581455 | M-290 | Autocompactante 1/2" | Concreto | Muros torre 1 eje 5 al 7 entre A-G apt. 303 y 305 | 2026-10-03 | 2026-10-06 | 2026-10-17 | 2026-10-19 | 2-Cónica y dividida | 14 | 100 |  | 41.4 | 7853.982 | 428.6 | 556.8 | 54.6 | 131.9 | 105
28229 - PIAZZA PPTO C | 581455 | M-290 | Autocompactante 1/2" | Concreto | Muros torre 1 eje 5 al 7 entre A-G apt. 303 y 305 | 2026-10-03 | 2026-10-06 | 2026-10-10 | 2026-10-13 | 2-Cónica y dividida | 7 | 100 |  | 41.4 | 7853.982 | 352.5 | 457.9 | 44.9 | 108.5 | 101
28229 - PIAZZA PPTO C | 581455 | M-290 | Autocompactante 1/2" | Concreto | Muros torre 1 eje 5 al 7 entre A-G apt. 303 y 305 | 2026-10-03 | 2026-10-06 | 2026-10-10 | 2026-10-13 | 2-Cónica y dividida | 7 | 100 |  | 41.4 | 7853.982 | 350.5 | 454.8 | 44.6 | 107.7 | 101
28229 - PIAZZA PPTO C | 581455 | M-290 | Autocompactante 1/2" | Concreto | Muros torre 1 eje 5 al 7 entre A-G apt. 303 y 305 | 2026-10-03 | 2026-10-06 | 2026-10-06 | 2026-10-08 | 2-Cónica y dividida | 3 | 100 |  | 41.4 | 7853.982 | 291.9 | 379.3 | 37.2 | 89.9 | 99
28229 - PIAZZA PPTO C | 581455 | M-290 | Autocompactante 1/2" | Concreto | Muros torre 1 eje 5 al 7 entre A-G apt. 303 y 305 | 2026-10-03 | 2026-10-06 | 2026-10-06 | 2026-10-08 | 2-Cónica y dividida | 3 | 100 |  | 41.4 | 7853.982 | 285.6 | 371.2 | 36.4 | 87.9 | 99
28229 - PIAZZA PPTO C | 581455 | P-289 | Tremie 1" | Concreto | Pilote Kelly torre grua 2 #5 | 2026-10-03 | 2026-10-06 | 2026-10-17 | 2026-10-19 | 2-Cónica y dividida | 14 | 100 |  | 27.6 | 7853.982 | 238.6 | 310 | 30.4 | 110.1 | 105
28229 - PIAZZA PPTO C | 581455 | P-289 | Tremie 1" | Concreto | Pilote Kelly torre grua 2 #5 | 2026-10-03 | 2026-10-06 | 2026-10-17 | 2026-10-19 | 2-Cónica y dividida | 14 | 100 |  | 27.6 | 7853.982 | 230.2 | 298.8 | 29.3 | 106.2 | 105
28229 - PIAZZA PPTO C | 581455 | P-289 | Tremie 1" | Concreto | Pilote Kelly torre grua 2 #5 | 2026-10-03 | 2026-10-06 | 2026-10-10 | 2026-10-13 | 2-Cónica y dividida | 7 | 100 |  | 27.6 | 7853.982 | 205.8 | 267.2 | 26.2 | 94.9 | 101
28229 - PIAZZA PPTO C | 581455 | P-289 | Tremie 1" | Concreto | Pilote Kelly torre grua 2 #5 | 2026-10-03 | 2026-10-06 | 2026-10-10 | 2026-10-13 | 2-Cónica y dividida | 7 | 100 |  | 27.6 | 7853.982 | 203.2 | 264.1 | 25.9 | 93.8 | 101
28229 - PIAZZA PPTO C | 581455 | P-289 | Tremie 1" | Concreto | Pilote Kelly torre grua 2 #5 | 2026-10-03 | 2026-10-06 | 2026-10-06 | 2026-10-08 | 2-Cónica y dividida | 3 | 100 |  | 27.6 | 7853.982 | 154.4 | 200.9 | 19.7 | 71.4 | 99
28229 - PIAZZA PPTO C | 581455 | P-289 | Tremie 1" | Concreto | Pilote Kelly torre grua 2 #5 | 2026-10-03 | 2026-10-06 | 2026-10-06 | 2026-10-08 | 2-Cónica y dividida | 3 | 100 |  | 27.6 | 7853.982 | 149.9 | 194.8 | 19.1 | 69.2 | 99
28229 - PIAZZA PPTO C | 581451 | P-279 | Tremie 1/2" | Concreto | Pilote kely torre 3 #278 y pilote kely #314 | 2026-09-30 | 2026-10-01 | 2026-10-14 | 2026-10-15 | 2-Cónica y dividida | 14 | 100 |  | 34.5 | 7853.982 | 293.5 | 381.4 | 37.4 | 108.4 | 104
28229 - PIAZZA PPTO C | 581451 | P-279 | Tremie 1/2" | Concreto | Pilote kely torre 3 #278 y pilote kely #314 | 2026-09-30 | 2026-10-01 | 2026-10-14 | 2026-10-15 | 2-Cónica y dividida | 14 | 100 |  | 34.5 | 7853.982 | 290.2 | 376.3 | 36.9 | 107 | 104
28229 - PIAZZA PPTO C | 581451 | P-279 | Tremie 1/2" | Concreto | Pilote kely torre 3 #278 y pilote kely #314 | 2026-09-30 | 2026-10-01 | 2026-10-07 | 2026-10-08 | 2-Cónica y dividida | 7 | 100 |  | 34.5 | 7853.982 | 256.5 | 333.4 | 32.7 | 94.8 | 99
28229 - PIAZZA PPTO C | 581451 | P-279 | Tremie 1/2" | Concreto | Pilote kely torre 3 #278 y pilote kely #314 | 2026-09-30 | 2026-10-01 | 2026-10-07 | 2026-10-08 | 2-Cónica y dividida | 7 | 100 |  | 34.5 | 7853.982 | 254.5 | 330.4 | 32.4 | 93.9 | 99
28229 - PIAZZA PPTO C | 581451 | P-279 | Tremie 1/2" | Concreto | Pilote kely torre 3 #278 y pilote kely #314 | 2026-09-30 | 2026-10-01 | 2026-10-03 | 2026-10-06 | 2-Cónica y dividida | 3 | 100 |  | 34.5 | 7853.982 | 168.5 | 219.2 | 21.5 | 62.3 | 97
28229 - PIAZZA PPTO C | 581451 | P-279 | Tremie 1/2" | Concreto | Pilote kely torre 3 #278 y pilote kely #314 | 2026-09-30 | 2026-10-01 | 2026-10-03 | 2026-10-06 | 2-Cónica y dividida | 3 | 100 |  | 34.5 | 7853.982 | 166.5 | 216.2 | 21.2 | 61.4 | 97
28229 - PIAZZA PPTO C | 581451 | M-278 | Autocompactante 1/2" | Concreto | Complete de muros del apt 204 torre 1 eje 3 al 1 entre A-C | 2026-09-29 | 2026-10-01 | 2026-10-13 | 2026-10-13 | 2-Cónica y dividida | 14 | 100 |  | 41.4 | 7853.982 | 360.2 | 468.1 | 45.9 | 110.9 | 102
28229 - PIAZZA PPTO C | 581451 | M-278 | Autocompactante 1/2" | Concreto | Complete de muros del apt 204 torre 1 eje 3 al 1 entre A-C | 2026-09-29 | 2026-10-01 | 2026-10-13 | 2026-10-13 | 2-Cónica y dividida | 14 | 100 |  | 41.4 | 7853.982 | 352.3 | 457.9 | 44.9 | 108.5 | 102
28229 - PIAZZA PPTO C | 581451 | M-278 | Autocompactante 1/2" | Concreto | Complete de muros del apt 204 torre 1 eje 3 al 1 entre A-C | 2026-09-29 | 2026-10-01 | 2026-10-06 | 2026-10-08 | 2-Cónica y dividida | 7 | 100 |  | 41.4 | 7853.982 | 314.6 | 408.9 | 40.1 | 96.9 | 99
28229 - PIAZZA PPTO C | 581451 | M-278 | Autocompactante 1/2" | Concreto | Complete de muros del apt 204 torre 1 eje 3 al 1 entre A-C | 2026-09-29 | 2026-10-01 | 2026-10-06 | 2026-10-08 | 2-Cónica y dividida | 7 | 100 |  | 41.4 | 7853.982 | 310.8 | 403.8 | 39.6 | 95.7 | 99
28229 - PIAZZA PPTO C | 581451 | M-278 | Autocompactante 1/2" | Concreto | Complete de muros del apt 204 torre 1 eje 3 al 1 entre A-C | 2026-09-29 | 2026-10-01 | 2026-10-02 | 2026-10-06 | 2-Cónica y dividida | 3 | 100 |  | 41.4 | 7853.982 | 223.9 | 290.6 | 28.5 | 68.8 | 97
28229 - PIAZZA PPTO C | 581451 | M-278 | Autocompactante 1/2" | Concreto | Complete de muros del apt 204 torre 1 eje 3 al 1 entre A-C | 2026-09-29 | 2026-10-01 | 2026-10-02 | 2026-10-06 | 2-Cónica y dividida | 3 | 100 |  | 41.4 | 7853.982 | 220.7 | 286.5 | 28.1 | 67.9 | 97
28229 - PIAZZA PPTO C | 581451 | PL-277 | Outinord IND 1" | Concreto | Placa entrepiso torre 1 eje 13 al 7 entre A-C apt 201 | 2026-09-28 | 2026-10-01 | 2026-10-12 | 2026-10-13 | 2-Cónica y dividida | 14 | 101 |  | 34.5 | 8011.847 | 344.8 | 438.5 | 43 | 124.6 | 102
28229 - PIAZZA PPTO C | 581451 | PL-277 | Outinord IND 1" | Concreto | Placa entrepiso torre 1 eje 13 al 7 entre A-C apt 201 | 2026-09-28 | 2026-10-01 | 2026-10-12 | 2026-10-13 | 2-Cónica y dividida | 14 | 100 |  | 34.5 | 7853.982 | 345.1 | 447.7 | 43.9 | 127.2 | 102
28229 - PIAZZA PPTO C | 581451 | PL-277 | Outinord IND 1" | Concreto | Placa entrepiso torre 1 eje 13 al 7 entre A-C apt 201 | 2026-09-28 | 2026-10-01 | 2026-10-05 | 2026-10-06 | 2-Cónica y dividida | 7 | 101 |  | 34.5 | 8011.847 | 291.5 | 371.2 | 36.4 | 105.5 | 98
28229 - PIAZZA PPTO C | 581451 | PL-277 | Outinord IND 1" | Concreto | Placa entrepiso torre 1 eje 13 al 7 entre A-C apt 201 | 2026-09-28 | 2026-10-01 | 2026-10-05 | 2026-10-06 | 2-Cónica y dividida | 7 | 100 |  | 34.5 | 7853.982 | 289.5 | 376.3 | 36.9 | 107 | 98
28229 - PIAZZA PPTO C | 581451 | PL-277 | Outinord IND 1" | Concreto | Placa entrepiso torre 1 eje 13 al 7 entre A-C apt 201 | 2026-09-28 | 2026-10-01 | 2026-10-01 | 2026-10-06 | 2-Cónica y dividida | 3 | 100 |  | 34.5 | 7853.982 | 208.1 | 270.2 | 26.5 | 76.8 | 97
28229 - PIAZZA PPTO C | 581451 | PL-277 | Outinord IND 1" | Concreto | Placa entrepiso torre 1 eje 13 al 7 entre A-C apt 201 | 2026-09-28 | 2026-10-01 | 2026-10-01 | 2026-10-06 | 2-Cónica y dividida | 3 | 100 |  | 34.5 | 7853.982 | 205.7 | 267.2 | 26.2 | 75.9 | 97
28229 - PIAZZA PPTO C | 581451 | M-276 | Autocompactante 1/2" | Concreto | Muros torre 1 eje 3 al 1 entre D-G apt 204 y eje 2 al 4 entre A-C apt 201 | 2026-09-28 | 2026-10-01 | 2026-10-12 | 2026-10-13 | 2-Cónica y dividida | 14 | 100 |  | 41.4 | 7853.982 | 520.3 | 675.1 | 66.2 | 159.9 | 102
28229 - PIAZZA PPTO C | 581451 | M-276 | Autocompactante 1/2" | Concreto | Muros torre 1 eje 3 al 1 entre D-G apt 204 y eje 2 al 4 entre A-C apt 201 | 2026-09-28 | 2026-10-01 | 2026-10-12 | 2026-10-13 | 2-Cónica y dividida | 14 | 100 |  | 41.4 | 7853.982 | 512.5 | 665.9 | 65.3 | 157.7 | 102
28229 - PIAZZA PPTO C | 581451 | M-276 | Autocompactante 1/2" | Concreto | Muros torre 1 eje 3 al 1 entre D-G apt 204 y eje 2 al 4 entre A-C apt 201 | 2026-09-28 | 2026-10-01 | 2026-10-05 | 2026-10-06 | 2-Cónica y dividida | 7 | 101 |  | 41.4 | 8011.847 | 435.5 | 554.7 | 54.4 | 131.4 | 98
28229 - PIAZZA PPTO C | 581451 | M-276 | Autocompactante 1/2" | Concreto | Muros torre 1 eje 3 al 1 entre D-G apt 204 y eje 2 al 4 entre A-C apt 201 | 2026-09-28 | 2026-10-01 | 2026-10-05 | 2026-10-06 | 2-Cónica y dividida | 7 | 100 |  | 41.4 | 7853.982 | 432.5 | 561.9 | 55.1 | 133.1 | 98
28229 - PIAZZA PPTO C | 581451 | M-276 | Autocompactante 1/2" | Concreto | Muros torre 1 eje 3 al 1 entre D-G apt 204 y eje 2 al 4 entre A-C apt 201 | 2026-09-28 | 2026-10-01 | 2026-10-01 | 2026-10-06 | 2-Cónica y dividida | 3 | 100 |  | 41.4 | 7853.982 | 359.5 | 467 | 45.8 | 110.6 | 97
28229 - PIAZZA PPTO C | 581451 | M-276 | Autocompactante 1/2" | Concreto | Muros torre 1 eje 3 al 1 entre D-G apt 204 y eje 2 al 4 entre A-C apt 201 | 2026-09-28 | 2026-10-01 | 2026-10-01 | 2026-10-06 | 2-Cónica y dividida | 3 | 100 |  | 41.4 | 7853.982 | 356.7 | 463 | 45.4 | 109.7 | 97
28229 - PIAZZA PPTO C | 581452 | PL - 280 | OUTINORD IND 1" | Concreto | Placa entre piso torre 1 eje 9 al 5 entre A - C apt 305 y eje 7 al 4 entre G - C apt 302 | 2026-09-30 | 2026-10-01 | 2026-10-14 | 2026-10-15 | 2-Cónica y dividida | 14 | 101 |  | 34.5 | 8011.847 | 332.6 | 423.2 | 41.5 | 120.3 | 104
28229 - PIAZZA PPTO C | 581452 | PL - 280 | OUTINORD IND 1" | Concreto | Placa entre piso torre 1 eje 9 al 5 entre A - C apt 305 y eje 7 al 4 entre G - C apt 302 | 2026-09-30 | 2026-10-01 | 2026-10-14 | 2026-10-15 | 2-Cónica y dividida | 14 | 100 |  | 34.5 | 7853.982 | 332.6 | 431.3 | 42.3 | 122.6 | 104
28229 - PIAZZA PPTO C | 581452 | PL - 280 | OUTINORD IND 1" | Concreto | Placa entre piso torre 1 eje 9 al 5 entre A - C apt 305 y eje 7 al 4 entre G - C apt 302 | 2026-09-30 | 2026-10-01 | 2026-10-07 | 2026-10-08 | 2-Cónica y dividida | 7 | 100 |  | 34.5 | 7853.982 | 275.8 | 357.9 | 35.1 | 101.7 | 99
28229 - PIAZZA PPTO C | 581452 | PL - 280 | OUTINORD IND 1" | Concreto | Placa entre piso torre 1 eje 9 al 5 entre A - C apt 305 y eje 7 al 4 entre G - C apt 302 | 2026-09-30 | 2026-10-01 | 2026-10-07 | 2026-10-08 | 2-Cónica y dividida | 7 | 100 |  | 34.5 | 7853.982 | 273.2 | 354.9 | 34.8 | 100.9 | 99
28229 - PIAZZA PPTO C | 581452 | PL - 280 | OUTINORD IND 1" | Concreto | Placa entre piso torre 1 eje 9 al 5 entre A - C apt 305 y eje 7 al 4 entre G - C apt 302 | 2026-09-30 | 2026-10-01 | 2026-10-03 | 2026-10-06 | 2-Cónica y dividida | 3 | 101 |  | 34.5 | 8011.847 | 219.5 | 279.4 | 27.4 | 79.4 | 97
28229 - PIAZZA PPTO C | 581452 | PL - 280 | OUTINORD IND 1" | Concreto | Placa entre piso torre 1 eje 9 al 5 entre A - C apt 305 y eje 7 al 4 entre G - C apt 302 | 2026-09-30 | 2026-10-01 | 2026-10-03 | 2026-10-06 | 2-Cónica y dividida | 3 | 100 |  | 34.5 | 7853.982 | 217.5 | 282.5 | 27.7 | 80.3 | 97
28229 - PIAZZA PPTO C | 576877 | M - 275 | Autocompactante 1/2" | Concreto | Muros torre 1 eje 6 al 4 entre D - H apt. 202 | 2026-09-26 | 2026-09-29 | 2026-10-10 | 2026-10-13 | 2-Cónica y dividida | 14 | 101 |  | 41.4 | 8011.847 | 426 | 542.5 | 53.2 | 128.5 | 101
28229 - PIAZZA PPTO C | 576877 | M - 275 | Autocompactante 1/2" | Concreto | Muros torre 1 eje 6 al 4 entre D - H apt. 202 | 2026-09-26 | 2026-09-29 | 2026-10-10 | 2026-10-13 | 2-Cónica y dividida | 14 | 101 |  | 41.4 | 8011.847 | 429.9 | 547.6 | 53.7 | 129.7 | 101
28229 - PIAZZA PPTO C | 576877 | M - 275 | Autocompactante 1/2" | Concreto | Muros torre 1 eje 6 al 4 entre D - H apt. 202 | 2026-09-26 | 2026-09-29 | 2026-10-03 | 2026-10-06 | 2-Cónica y dividida | 7 | 100 |  | 41.4 | 7853.982 | 358.5 | 465 | 45.6 | 110.1 | 97
28229 - PIAZZA PPTO C | 576877 | M - 275 | Autocompactante 1/2" | Concreto | Muros torre 1 eje 6 al 4 entre D - H apt. 202 | 2026-09-26 | 2026-09-29 | 2026-10-03 | 2026-10-06 | 2-Cónica y dividida | 7 | 101 |  | 41.4 | 8011.847 | 356.5 | 453.8 | 44.5 | 107.5 | 97
28229 - PIAZZA PPTO C | 576877 | M - 275 | Autocompactante 1/2" | Concreto | Muros torre 1 eje 6 al 4 entre D - H apt. 202 | 2026-09-26 | 2026-09-29 | 2026-09-29 | 2026-10-01 | 2-Cónica y dividida | 3 | 102 |  | 41.4 | 8171.282 | 316.3 | 394.6 | 38.7 | 93.5 | 95
28229 - PIAZZA PPTO C | 576877 | M - 275 | Autocompactante 1/2" | Concreto | Muros torre 1 eje 6 al 4 entre D - H apt. 202 | 2026-09-26 | 2026-09-29 | 2026-09-29 | 2026-10-01 | 2-Cónica y dividida | 3 | 102 |  | 41.4 | 8171.282 | 314.1 | 391.6 | 38.4 | 92.8 | 95
28229 - PIAZZA PPTO C | 576877 | P - 274 | Tremie 1/2" | Concreto | Pilote Kelly torre 3 # 316 | 2026-09-26 | 2026-09-29 | 2026-10-10 | 2026-10-13 | 2-Cónica y dividida | 14 | 101 |  | 34.5 | 8011.847 | 351.3 | 446.6 | 43.8 | 127 | 101
28229 - PIAZZA PPTO C | 576877 | P - 274 | Tremie 1/2" | Concreto | Pilote Kelly torre 3 # 316 | 2026-09-26 | 2026-09-29 | 2026-10-10 | 2026-10-13 | 2-Cónica y dividida | 14 | 101 |  | 34.5 | 8011.847 | 356.9 | 453.8 | 44.5 | 129 | 101
28229 - PIAZZA PPTO C | 576877 | P - 274 | Tremie 1/2" | Concreto | Pilote Kelly torre 3 # 316 | 2026-09-26 | 2026-09-29 | 2026-10-03 | 2026-10-06 | 2-Cónica y dividida | 7 | 100 |  | 34.5 | 7853.982 | 296.5 | 385.5 | 37.8 | 109.6 | 97
28229 - PIAZZA PPTO C | 576877 | P - 274 | Tremie 1/2" | Concreto | Pilote Kelly torre 3 # 316 | 2026-09-26 | 2026-09-29 | 2026-10-03 | 2026-10-06 | 2-Cónica y dividida | 7 | 101 |  | 34.5 | 8011.847 | 294.5 | 375.3 | 36.8 | 106.7 | 97
28229 - PIAZZA PPTO C | 576877 | P - 274 | Tremie 1/2" | Concreto | Pilote Kelly torre 3 # 316 | 2026-09-26 | 2026-09-29 | 2026-09-29 | 2026-10-01 | 2-Cónica y dividida | 3 | 102 |  | 34.5 | 8171.282 | 244.5 | 304.9 | 29.9 | 86.7 | 95
28229 - PIAZZA PPTO C | 576877 | P - 274 | Tremie 1/2" | Concreto | Pilote Kelly torre 3 # 316 | 2026-09-26 | 2026-09-29 | 2026-09-29 | 2026-10-01 | 2-Cónica y dividida | 3 | 100 |  | 34.5 | 7853.982 | 242.3 | 315.1 | 30.9 | 89.6 | 95
28229 - PIAZZA PPTO C | 576877 | M - 273 | Outinord IND 1/2" | Concreto | Cimentación torre 2 eje 13 al 7 entre A - E | 2026-09-26 | 2026-09-29 | 2026-10-10 | 2026-10-13 | 2-Cónica y dividida | 14 | 101 |  | 34.5 | 8011.847 | 426.6 | 542.5 | 53.2 | 154.2 | 101
28229 - PIAZZA PPTO C | 576877 | M - 273 | Outinord IND 1/2" | Concreto | Cimentación torre 2 eje 13 al 7 entre A - E | 2026-09-26 | 2026-09-29 | 2026-10-10 | 2026-10-13 | 2-Cónica y dividida | 14 | 101 |  | 34.5 | 8011.847 | 430.5 | 547.6 | 53.7 | 155.7 | 101
28229 - PIAZZA PPTO C | 576877 | M - 273 | Outinord IND 1/2" | Concreto | Cimentación torre 2 eje 13 al 7 entre A - E | 2026-09-26 | 2026-09-29 | 2026-10-03 | 2026-10-06 | 2-Cónica y dividida | 7 | 102 |  | 34.5 | 8171.282 | 357.5 | 446.6 | 43.8 | 127 | 97
28229 - PIAZZA PPTO C | 576877 | M - 273 | Outinord IND 1/2" | Concreto | Cimentación torre 2 eje 13 al 7 entre A - E | 2026-09-26 | 2026-09-29 | 2026-10-03 | 2026-10-06 | 2-Cónica y dividida | 7 | 100 |  | 34.5 | 7853.982 | 355.5 | 461.9 | 45.3 | 131.3 | 97
28229 - PIAZZA PPTO C | 576877 | M - 273 | Outinord IND 1/2" | Concreto | Cimentación torre 2 eje 13 al 7 entre A - E | 2026-09-26 | 2026-09-29 | 2026-09-29 | 2026-10-01 | 2-Cónica y dividida | 3 | 102 |  | 34.5 | 8171.282 | 228.9 | 285.5 | 28 | 81.2 | 95
28229 - PIAZZA PPTO C | 576877 | M - 273 | Outinord IND 1/2" | Concreto | Cimentación torre 2 eje 13 al 7 entre A - E | 2026-09-26 | 2026-09-29 | 2026-09-29 | 2026-10-01 | 2-Cónica y dividida | 3 | 101 |  | 34.5 | 8011.847 | 226.7 | 288.6 | 28.3 | 82 | 95
28229 - PIAZZA PPTO C | 576875 | M - 268 | Autocompactante 1 / 2” | Concreto | Muros Torre 1 Eje 13 al 8 Entre D – G Apt 203 | 2026-09-24 | 2026-09-29 | 2026-10-22 | 2026-10-22 | 2-Cónica y dividida | 28 | 100 |  | 41.4 | 7853.982 | 590.6 | 766.8 | 75.2 | 181.6 | 109
28229 - PIAZZA PPTO C | 576875 | M - 268 | Autocompactante 1 / 2” | Concreto | Muros Torre 1 Eje 13 al 8 Entre D – G Apt 203 | 2026-09-24 | 2026-09-29 | 2026-10-22 | 2026-10-22 | 2-Cónica y dividida | 28 | 101 |  | 41.4 | 8011.847 | 592.5 | 754.6 | 74 | 178.7 | 109
28229 - PIAZZA PPTO C | 576875 | M - 268 | Autocompactante 1 / 2” | Concreto | Muros Torre 1 Eje 13 al 8 Entre D – G Apt 203 | 2026-09-24 | 2026-09-29 | 2026-10-22 | 2026-10-22 | 2-Cónica y dividida | 28 | 101 |  | 41.4 | 8011.847 | 586.6 | 746.4 | 73.2 | 176.8 | 109
28229 - PIAZZA PPTO C | 576875 | M - 268 | Autocompactante 1 / 2” | Concreto | Muros Torre 1 Eje 13 al 8 Entre D – G Apt 203 | 2026-09-24 | 2026-09-29 | 2026-10-08 | 2026-10-08 | 2-Cónica y dividida | 14 | 100 |  | 41.4 | 7853.982 | 490.5 | 637.3 | 62.5 | 151 | 100
28229 - PIAZZA PPTO C | 576875 | M - 268 | Autocompactante 1 / 2” | Concreto | Muros Torre 1 Eje 13 al 8 Entre D – G Apt 203 | 2026-09-24 | 2026-09-29 | 2026-10-08 | 2026-10-08 | 2-Cónica y dividida | 14 | 101 |  | 41.4 | 8011.847 | 490.9 | 625.1 | 61.3 | 148.1 | 100
28229 - PIAZZA PPTO C | 576875 | M - 268 | Autocompactante 1 / 2” | Concreto | Muros Torre 1 Eje 13 al 8 Entre D – G Apt 203 | 2026-09-24 | 2026-09-29 | 2026-10-01 | 2026-10-01 | 2-Cónica y dividida | 7 | 101 |  | 41.4 | 8011.847 | 413.6 | 526.2 | 51.6 | 124.6 | 95
28229 - PIAZZA PPTO C | 576875 | M - 268 | Autocompactante 1 / 2” | Concreto | Muros Torre 1 Eje 13 al 8 Entre D – G Apt 203 | 2026-09-24 | 2026-09-29 | 2026-10-01 | 2026-10-01 | 2-Cónica y dividida | 7 | 100 |  | 41.4 | 7853.982 | 411.5 | 534.3 | 52.4 | 126.6 | 95
28229 - PIAZZA PPTO C | 576875 | M - 268 | Autocompactante 1 / 2” | Concreto | Muros Torre 1 Eje 13 al 8 Entre D – G Apt 203 | 2026-09-24 | 2026-09-29 | 2026-09-29 | 2026-10-01 | 2-Cónica y dividida | 5 | 101 |  | 41.4 | 8011.847 | 387.6 | 493.5 | 48.4 | 116.9 | 95
28229 - PIAZZA PPTO C | 576875 | M - 268 | Autocompactante 1 / 2” | Concreto | Muros Torre 1 Eje 13 al 8 Entre D – G Apt 203 | 2026-09-24 | 2026-09-29 | 2026-09-29 | 2026-10-01 | 2-Cónica y dividida | 5 | 102 |  | 41.4 | 8171.282 | 385.4 | 481.3 | 47.2 | 114 | 95
28229 - PIAZZA PPTO C | 576875 | P - 267 | Tremie 1 / 2” | Concreto | Pilote Kelly Torre 3 # 304 y Pilote Kelly # 284 | 2026-09-24 | 2026-09-29 | 2026-10-22 | 2026-10-22 | 2-Cónica y dividida | 28 | 100 |  | 34.5 | 7853.982 | 410.6 | 533.3 | 52.3 | 151.6 | 109
28229 - PIAZZA PPTO C | 576875 | P - 267 | Tremie 1 / 2” | Concreto | Pilote Kelly Torre 3 # 304 y Pilote Kelly # 284 | 2026-09-24 | 2026-09-29 | 2026-10-22 | 2026-10-22 | 2-Cónica y dividida | 28 | 100 |  | 34.5 | 7853.982 | 403.1 | 523.1 | 51.3 | 148.7 | 109
28229 - PIAZZA PPTO C | 576875 | P - 267 | Tremie 1 / 2” | Concreto | Pilote Kelly Torre 3 # 304 y Pilote Kelly # 284 | 2026-09-24 | 2026-09-29 | 2026-10-22 | 2026-10-22 | 2-Cónica y dividida | 28 | 101 |  | 34.5 | 8011.847 | 402.5 | 511.9 | 50.2 | 145.5 | 109
28229 - PIAZZA PPTO C | 576875 | P - 267 | Tremie 1 / 2” | Concreto | Pilote Kelly Torre 3 # 304 y Pilote Kelly # 284 | 2026-09-24 | 2026-09-29 | 2026-10-08 | 2026-10-08 | 2-Cónica y dividida | 14 | 101 |  | 34.5 | 8011.847 | 336.8 | 428.3 | 42 | 121.7 | 100
28229 - PIAZZA PPTO C | 576875 | P - 267 | Tremie 1 / 2” | Concreto | Pilote Kelly Torre 3 # 304 y Pilote Kelly # 284 | 2026-09-24 | 2026-09-29 | 2026-10-08 | 2026-10-08 | 2-Cónica y dividida | 14 | 101 |  | 34.5 | 8011.847 | 341.3 | 434.4 | 42.6 | 123.5 | 100
28229 - PIAZZA PPTO C | 576875 | P - 267 | Tremie 1 / 2” | Concreto | Pilote Kelly Torre 3 # 304 y Pilote Kelly # 284 | 2026-09-24 | 2026-09-29 | 2026-10-01 | 2026-10-01 | 2-Cónica y dividida | 7 | 100 |  | 34.5 | 7853.982 | 283.5 | 368.1 | 36.1 | 104.6 | 95
28229 - PIAZZA PPTO C | 576875 | P - 267 | Tremie 1 / 2” | Concreto | Pilote Kelly Torre 3 # 304 y Pilote Kelly # 284 | 2026-09-24 | 2026-09-29 | 2026-10-01 | 2026-10-01 | 2-Cónica y dividida | 7 | 101 |  | 34.5 | 8011.847 | 281.8 | 358.9 | 35.2 | 102 | 95
28229 - PIAZZA PPTO C | 576875 | P - 267 | Tremie 1 / 2” | Concreto | Pilote Kelly Torre 3 # 304 y Pilote Kelly # 284 | 2026-09-24 | 2026-09-29 | 2026-09-29 | 2026-10-01 | 2-Cónica y dividida | 5 | 101 |  | 34.5 | 8011.847 | 215.2 | 274.3 | 26.9 | 78 | 95
28229 - PIAZZA PPTO C | 576875 | P - 267 | Tremie 1 / 2” | Concreto | Pilote Kelly Torre 3 # 304 y Pilote Kelly # 284 | 2026-09-24 | 2026-09-29 | 2026-09-29 | 2026-10-01 | 2-Cónica y dividida | 5 | 101 |  | 34.5 | 8011.847 | 213 | 271.2 | 26.6 | 77.1 | 95
28229 - PIAZZA PPTO C | 576875 | M - 266 | Autocompactante 1 / 2” | Concreto | Muros Torre 1 Eje 8 al 13 Entre A – E Administración | 2026-09-23 | 2026-09-29 | 2026-10-21 | 2026-10-21 | 5-Fractura extremos | 28 | 101 |  | 41.4 | 8011.847 | 622.2 | 792.3 | 77.7 | 187.7 | 107
28229 - PIAZZA PPTO C | 576875 | M - 266 | Autocompactante 1 / 2” | Concreto | Muros Torre 1 Eje 8 al 13 Entre A – E Administración | 2026-09-23 | 2026-09-29 | 2026-10-21 | 2026-10-21 | 5-Fractura extremos | 28 | 101 |  | 41.4 | 8011.847 | 635.3 | 808.6 | 79.3 | 191.5 | 107
28229 - PIAZZA PPTO C | 576875 | M - 266 | Autocompactante 1 / 2” | Concreto | Muros Torre 1 Eje 8 al 13 Entre A – E Administración | 2026-09-23 | 2026-09-29 | 2026-10-21 | 2026-10-21 | 5-Fractura extremos | 28 | 101 |  | 41.4 | 8011.847 | 642.2 | 817.8 | 80.2 | 193.7 | 107
28229 - PIAZZA PPTO C | 576875 | M - 266 | Autocompactante 1 / 2” | Concreto | Muros Torre 1 Eje 8 al 13 Entre A – E Administración | 2026-09-23 | 2026-09-29 | 2026-10-07 | 2026-10-08 | 2-Cónica y dividida | 14 | 101 |  | 41.4 | 8011.847 | 526.8 | 671 | 65.8 | 158.9 | 99
28229 - PIAZZA PPTO C | 576875 | M - 266 | Autocompactante 1 / 2” | Concreto | Muros Torre 1 Eje 8 al 13 Entre A – E Administración | 2026-09-23 | 2026-09-29 | 2026-10-07 | 2026-10-08 | 2-Cónica y dividida | 14 | 100 |  | 41.4 | 7853.982 | 524.2 | 680.2 | 66.7 | 161.1 | 99
28229 - PIAZZA PPTO C | 576875 | M - 266 | Autocompactante 1 / 2” | Concreto | Muros Torre 1 Eje 8 al 13 Entre A – E Administración | 2026-09-23 | 2026-09-29 | 2026-09-30 | 2026-10-01 | 2-Cónica y dividida | 7 | 100 |  | 41.4 | 7853.982 | 432.9 | 561.9 | 55.1 | 133.1 | 95
28229 - PIAZZA PPTO C | 576875 | M - 266 | Autocompactante 1 / 2” | Concreto | Muros Torre 1 Eje 8 al 13 Entre A – E Administración | 2026-09-23 | 2026-09-29 | 2026-09-30 | 2026-10-01 | 2-Cónica y dividida | 7 | 100 |  | 41.4 | 7853.982 | 430.7 | 558.8 | 54.8 | 132.4 | 95
28229 - PIAZZA PPTO C | 576875 | M - 266 | Autocompactante 1 / 2” | Concreto | Muros Torre 1 Eje 8 al 13 Entre A – E Administración | 2026-09-23 | 2026-09-29 | 2026-09-29 | 2026-10-01 | 2-Cónica y dividida | 6 | 100 |  | 41.4 | 7853.982 | 398.5 | 517 | 50.7 | 122.5 | 95
28229 - PIAZZA PPTO C | 576875 | M - 266 | Autocompactante 1 / 2” | Concreto | Muros Torre 1 Eje 8 al 13 Entre A – E Administración | 2026-09-23 | 2026-09-29 | 2026-09-29 | 2026-10-01 | 2-Cónica y dividida | 6 | 101 |  | 41.4 | 8011.847 | 396.3 | 504.8 | 49.5 | 119.6 | 95
28229 - PIAZZA PPTO C | 576875 | P - 265 | Tremie 1 / 2” | Concreto | Pilote Kelly Torre 3 # 291 y Pilote Kelly # 273 | 2026-09-23 | 2026-09-29 | 2026-10-21 | 2026-10-21 | 5-Fractura extremos | 28 | 101 |  | 34.5 | 8011.847 | 544.8 | 693.4 | 68 | 197.1 | 107
28229 - PIAZZA PPTO C | 576875 | P - 265 | Tremie 1 / 2” | Concreto | Pilote Kelly Torre 3 # 291 y Pilote Kelly # 273 | 2026-09-23 | 2026-09-29 | 2026-10-21 | 2026-10-21 | 5-Fractura extremos | 28 | 102 |  | 34.5 | 8171.282 | 548.4 | 684.2 | 67.1 | 194.5 | 107
28229 - PIAZZA PPTO C | 576875 | P - 265 | Tremie 1 / 2” | Concreto | Pilote Kelly Torre 3 # 291 y Pilote Kelly # 273 | 2026-09-23 | 2026-09-29 | 2026-10-21 | 2026-10-21 | 5-Fractura extremos | 28 | 101 |  | 34.5 | 8011.847 | 539.7 | 687.3 | 67.4 | 195.4 | 107
28229 - PIAZZA PPTO C | 576875 | P - 265 | Tremie 1 / 2” | Concreto | Pilote Kelly Torre 3 # 291 y Pilote Kelly # 273 | 2026-09-23 | 2026-09-29 | 2026-10-07 | 2026-10-08 | 2-Cónica y dividida | 14 | 101 |  | 34.5 | 8011.847 | 457.4 | 582.3 | 57.1 | 165.5 | 99
28229 - PIAZZA PPTO C | 576875 | P - 265 | Tremie 1 / 2” | Concreto | Pilote Kelly Torre 3 # 291 y Pilote Kelly # 273 | 2026-09-23 | 2026-09-29 | 2026-10-07 | 2026-10-08 | 2-Cónica y dividida | 14 | 101 |  | 34.5 | 8011.847 | 450.7 | 574.1 | 56.3 | 163.2 | 99
28229 - PIAZZA PPTO C | 576875 | P - 265 | Tremie 1 / 2” | Concreto | Pilote Kelly Torre 3 # 291 y Pilote Kelly # 273 | 2026-09-23 | 2026-09-29 | 2026-09-30 | 2026-10-01 | 2-Cónica y dividida | 7 | 101 |  | 34.5 | 8011.847 | 378.7 | 482.3 | 47.3 | 137.1 | 95
28229 - PIAZZA PPTO C | 576875 | P - 265 | Tremie 1 / 2” | Concreto | Pilote Kelly Torre 3 # 291 y Pilote Kelly # 273 | 2026-09-23 | 2026-09-29 | 2026-09-30 | 2026-10-01 | 2-Cónica y dividida | 7 | 100 |  | 34.5 | 7853.982 | 376.5 | 488.4 | 47.9 | 138.8 | 95
28229 - PIAZZA PPTO C | 576875 | P - 265 | Tremie 1 / 2” | Concreto | Pilote Kelly Torre 3 # 291 y Pilote Kelly # 273 | 2026-09-23 | 2026-09-29 | 2026-09-29 | 2026-10-01 | 2-Cónica y dividida | 6 | 100 |  | 34.5 | 7853.982 | 344.3 | 446.6 | 43.8 | 127 | 95
28229 - PIAZZA PPTO C | 576875 | P - 265 | Tremie 1 / 2” | Concreto | Pilote Kelly Torre 3 # 291 y Pilote Kelly # 273 | 2026-09-23 | 2026-09-29 | 2026-09-29 | 2026-10-01 | 2-Cónica y dividida | 6 | 101 |  | 34.5 | 8011.847 | 342.1 | 435.4 | 42.7 | 123.8 | 95
28229 - PIAZZA PPTO C | 576876 | M - 272 | Outinord IND 1 / 2” | Concreto | Cimentación Torre 2 Eje 13 al 7 Entre A – E | 2026-09-26 | 2026-09-29 | 2026-10-10 | 2026-10-13 | 2-Cónica y dividida | 14 | 100 |  | 34.5 | 7853.982 | 300.5 | 390.6 | 38.3 | 111 | 101
28229 - PIAZZA PPTO C | 576876 | M - 272 | Outinord IND 1 / 2” | Concreto | Cimentación Torre 2 Eje 13 al 7 Entre A – E | 2026-09-26 | 2026-09-29 | 2026-10-10 | 2026-10-13 | 2-Cónica y dividida | 14 | 101 |  | 34.5 | 8011.847 | 298.3 | 379.3 | 37.2 | 107.8 | 101
28229 - PIAZZA PPTO C | 576876 | M - 272 | Outinord IND 1 / 2” | Concreto | Cimentación Torre 2 Eje 13 al 7 Entre A – E | 2026-09-26 | 2026-09-29 | 2026-10-03 | 2026-10-06 | 2-Cónica y dividida | 7 | 100 |  | 34.5 | 7853.982 | 259.5 | 336.5 | 33 | 95.7 | 97
28229 - PIAZZA PPTO C | 576876 | M - 272 | Outinord IND 1 / 2” | Concreto | Cimentación Torre 2 Eje 13 al 7 Entre A – E | 2026-09-26 | 2026-09-29 | 2026-10-03 | 2026-10-06 | 2-Cónica y dividida | 7 | 101 |  | 34.5 | 8011.847 | 257.5 | 327.3 | 32.1 | 93 | 97
28229 - PIAZZA PPTO C | 576876 | M - 272 | Outinord IND 1 / 2” | Concreto | Cimentación Torre 2 Eje 13 al 7 Entre A – E | 2026-09-26 | 2026-09-29 | 2026-09-30 | 2026-10-01 | 2-Cónica y dividida | 3 | 100 |  | 34.5 | 7853.982 | 225.2 | 292.7 | 28.7 | 83.2 | 95
28229 - PIAZZA PPTO C | 576876 | M - 272 | Outinord IND 1 / 2” | Concreto | Cimentación Torre 2 Eje 13 al 7 Entre A – E | 2026-09-26 | 2026-09-29 | 2026-09-30 | 2026-10-01 | 2-Cónica y dividida | 3 | 101 |  | 34.5 | 8011.847 | 223 | 283.5 | 27.8 | 80.6 | 95
28229 - PIAZZA PPTO C | 576876 | PL - 271 | Outinord IND 1” | Concreto | Placa Entre Piso Torre 1 Eje 13 al 9 Entre A – D Apt 304 | 2026-09-25 | 2026-09-29 | 2026-10-09 | 2026-10-13 | 2-Cónica y dividida | 14 | 101 |  | 34.5 | 8011.847 | 356.3 | 453.8 | 44.5 | 129 | 101
28229 - PIAZZA PPTO C | 576876 | PL - 271 | Outinord IND 1” | Concreto | Placa Entre Piso Torre 1 Eje 13 al 9 Entre A – D Apt 304 | 2026-09-25 | 2026-09-29 | 2026-10-09 | 2026-10-13 | 2-Cónica y dividida | 14 | 101 |  | 34.5 | 8011.847 | 349 | 444.6 | 43.6 | 126.4 | 101
28229 - PIAZZA PPTO C | 576876 | PL - 271 | Outinord IND 1” | Concreto | Placa Entre Piso Torre 1 Eje 13 al 9 Entre A – D Apt 304 | 2026-09-25 | 2026-09-29 | 2026-10-02 | 2026-10-02 | 2-Cónica y dividida | 7 | 101 |  | 34.5 | 8011.847 | 293.5 | 373.2 | 36.6 | 106.1 | 96
28229 - PIAZZA PPTO C | 576876 | PL - 271 | Outinord IND 1” | Concreto | Placa Entre Piso Torre 1 Eje 13 al 9 Entre A – D Apt 304 | 2026-09-25 | 2026-09-29 | 2026-10-02 | 2026-10-02 | 2-Cónica y dividida | 7 | 100 |  | 34.5 | 7853.982 | 291.5 | 378.3 | 37.1 | 107.5 | 96
28229 - PIAZZA PPTO C | 576876 | PL - 271 | Outinord IND 1” | Concreto | Placa Entre Piso Torre 1 Eje 13 al 9 Entre A – D Apt 304 | 2026-09-25 | 2026-09-29 | 2026-09-29 | 2026-10-01 | 2-Cónica y dividida | 4 | 101 |  | 34.5 | 8011.847 | 247.4 | 315.1 | 30.9 | 89.6 | 95
28229 - PIAZZA PPTO C | 576876 | PL - 271 | Outinord IND 1” | Concreto | Placa Entre Piso Torre 1 Eje 13 al 9 Entre A – D Apt 304 | 2026-09-25 | 2026-09-29 | 2026-09-29 | 2026-10-01 | 2-Cónica y dividida | 4 | 100 |  | 34.5 | 7853.982 | 245.2 | 318.2 | 31.2 | 90.4 | 95
28229 - PIAZZA PPTO C | 576876 | M - 270 | Autocompactante 1 / 2” | Concreto | Muros Torre 1 Eje 6 al 4 Entre A – C Apt 205 | 2026-09-25 | 2026-09-29 | 2026-10-09 | 2026-10-13 | 2-Cónica y dividida | 14 | 101 |  | 41.4 | 8011.847 | 352.6 | 448.7 | 44 | 106.3 | 101
28229 - PIAZZA PPTO C | 576876 | M - 270 | Autocompactante 1 / 2” | Concreto | Muros Torre 1 Eje 6 al 4 Entre A – C Apt 205 | 2026-09-25 | 2026-09-29 | 2026-10-09 | 2026-10-13 | 2-Cónica y dividida | 14 | 100 |  | 41.4 | 7853.982 | 342.3 | 444.6 | 43.6 | 105.3 | 101
28229 - PIAZZA PPTO C | 576876 | M - 270 | Autocompactante 1 / 2” | Concreto | Muros Torre 1 Eje 6 al 4 Entre A – C Apt 205 | 2026-09-25 | 2026-09-29 | 2026-10-02 | 2026-10-02 | 2-Cónica y dividida | 7 | 100 |  | 41.4 | 7853.982 | 296.5 | 385.5 | 37.8 | 91.3 | 96
28229 - PIAZZA PPTO C | 576876 | M - 270 | Autocompactante 1 / 2” | Concreto | Muros Torre 1 Eje 6 al 4 Entre A – C Apt 205 | 2026-09-25 | 2026-09-29 | 2026-10-02 | 2026-10-02 | 2-Cónica y dividida | 7 | 100 |  | 41.4 | 7853.982 | 292.3 | 379.3 | 37.2 | 89.9 | 96
28229 - PIAZZA PPTO C | 576876 | M - 270 | Autocompactante 1 / 2” | Concreto | Muros Torre 1 Eje 6 al 4 Entre A – C Apt 205 | 2026-09-25 | 2026-09-29 | 2026-09-29 | 2026-10-01 | 2-Cónica y dividida | 4 | 100 |  | 41.4 | 7853.982 | 257.5 | 334.5 | 32.8 | 79.2 | 95
28229 - PIAZZA PPTO C | 576876 | M - 270 | Autocompactante 1 / 2” | Concreto | Muros Torre 1 Eje 6 al 4 Entre A – C Apt 205 | 2026-09-25 | 2026-09-29 | 2026-09-29 | 2026-10-01 | 2-Cónica y dividida | 4 | 101 |  | 41.4 | 8011.847 | 255.3 | 325.3 | 31.9 | 77.1 | 95
28229 - PIAZZA PPTO C | 576876 | P - 269 | Tremie 1 / 2" | Concreto | Pilote Kelly Torre 3 # 277 y Pilote Kelly # 315 | 2026-09-25 | 2026-09-29 | 2026-10-09 | 2026-10-13 | 2-Cónica y dividida | 14 | 101 |  | 34.5 | 8011.847 | 378.1 | 481.3 | 47.2 | 136.8 | 101
28229 - PIAZZA PPTO C | 576876 | P - 269 | Tremie 1 / 2" | Concreto | Pilote Kelly Torre 3 # 277 y Pilote Kelly # 315 | 2026-09-25 | 2026-09-29 | 2026-10-09 | 2026-10-13 | 2-Cónica y dividida | 14 | 102 |  | 34.5 | 8171.282 | 369.9 | 461.9 | 45.3 | 131.3 | 101
28229 - PIAZZA PPTO C | 576876 | P - 269 | Tremie 1 / 2" | Concreto | Pilote Kelly Torre 3 # 277 y Pilote Kelly # 315 | 2026-09-25 | 2026-09-29 | 2026-10-02 | 2026-10-02 | 2-Cónica y dividida | 7 | 101 |  | 34.5 | 8011.847 | 313.5 | 398.7 | 39.1 | 113.3 | 96
28229 - PIAZZA PPTO C | 576876 | P - 269 | Tremie 1 / 2" | Concreto | Pilote Kelly Torre 3 # 277 y Pilote Kelly # 315 | 2026-09-25 | 2026-09-29 | 2026-10-02 | 2026-10-02 | 2-Cónica y dividida | 7 | 100 |  | 34.5 | 7853.982 | 311.5 | 404.8 | 39.7 | 115.1 | 96
28229 - PIAZZA PPTO C | 576876 | P - 269 | Tremie 1 / 2" | Concreto | Pilote Kelly Torre 3 # 277 y Pilote Kelly # 315 | 2026-09-25 | 2026-09-29 | 2026-09-29 | 2026-10-01 | 2-Cónica y dividida | 4 | 100 |  | 34.5 | 7853.982 | 256.9 | 333.4 | 32.7 | 94.8 | 95
28229 - PIAZZA PPTO C | 576876 | P - 269 | Tremie 1 / 2" | Concreto | Pilote Kelly Torre 3 # 277 y Pilote Kelly # 315 | 2026-09-25 | 2026-09-29 | 2026-09-29 | 2026-10-01 | 2-Cónica y dividida | 4 | 101 |  | 34.5 | 8011.847 | 254.7 | 324.3 | 31.8 | 92.2 | 95
28229 - PIAZZA PPTO C | 576874 | P - 264 | Tremie 1/2" | Concreto | Pilote Kelly Torre 3 #279 y pilote Kelly #283 | 2026-09-22 | 2026-09-24 | 2026-10-20 | 2026-10-21 | 2-Cónica y dividida | 28 | 102 |  | 34.5 | 8171.282 | 374.7 | 468.1 | 45.9 | 133 | 107
28229 - PIAZZA PPTO C | 576874 | P - 264 | Tremie 1/2" | Concreto | Pilote Kelly Torre 3 #279 y pilote Kelly #283 | 2026-09-22 | 2026-09-24 | 2026-10-20 | 2026-10-21 | 2-Cónica y dividida | 28 | 101 |  | 34.5 | 8011.847 | 377.5 | 480.3 | 47.1 | 136.5 | 107
28229 - PIAZZA PPTO C | 576874 | P - 264 | Tremie 1/2" | Concreto | Pilote Kelly Torre 3 #279 y pilote Kelly #283 | 2026-09-22 | 2026-09-24 | 2026-10-20 | 2026-10-21 | 2-Cónica y dividida | 28 | 100 |  | 34.5 | 7853.982 | 374.7 | 486.4 | 47.7 | 138.3 | 107
28229 - PIAZZA PPTO C | 576874 | P - 264 | Tremie 1/2" | Concreto | Pilote Kelly Torre 3 #279 y pilote Kelly #283 | 2026-09-22 | 2026-09-24 | 2026-10-06 | 2026-10-06 | 2-Cónica y dividida | 14 | 102 |  | 34.5 | 8171.282 | 310.2 | 387.5 | 38 | 110.1 | 98
28229 - PIAZZA PPTO C | 576874 | P - 264 | Tremie 1/2" | Concreto | Pilote Kelly Torre 3 #279 y pilote Kelly #283 | 2026-09-22 | 2026-09-24 | 2026-10-06 | 2026-10-06 | 2-Cónica y dividida | 14 | 101 |  | 34.5 | 8011.847 | 312.3 | 397.7 | 39 | 113 | 98
28229 - PIAZZA PPTO C | 576874 | P - 264 | Tremie 1/2" | Concreto | Pilote Kelly Torre 3 #279 y pilote Kelly #283 | 2026-09-22 | 2026-09-24 | 2026-09-29 | 2026-09-29 | 2-Cónica y dividida | 7 | 100 |  | 34.5 | 7853.982 | 268.5 | 348.7 | 34.2 | 99.1 | 94
28229 - PIAZZA PPTO C | 576874 | P - 264 | Tremie 1/2" | Concreto | Pilote Kelly Torre 3 #279 y pilote Kelly #283 | 2026-09-22 | 2026-09-24 | 2026-09-29 | 2026-09-29 | 2-Cónica y dividida | 7 | 102 |  | 34.5 | 8171.282 | 265.3 | 331.4 | 32.5 | 94.2 | 94
28229 - PIAZZA PPTO C | 576874 | P - 264 | Tremie 1/2" | Concreto | Pilote Kelly Torre 3 #279 y pilote Kelly #283 | 2026-09-22 | 2026-09-24 | 2026-09-25 | 2026-09-29 | 2-Cónica y dividida | 3 | 101 |  | 34.5 | 8011.847 | 206.3 | 262.1 | 25.7 | 74.5 | 94
28229 - PIAZZA PPTO C | 576874 | P - 264 | Tremie 1/2" | Concreto | Pilote Kelly Torre 3 #279 y pilote Kelly #283 | 2026-09-22 | 2026-09-24 | 2026-09-25 | 2026-09-29 | 2-Cónica y dividida | 3 | 100 |  | 34.5 | 7853.982 | 194.6 | 252.9 | 24.8 | 71.9 | 94
28229 - PIAZZA PPTO C | 576874 | M - 263 | Outinord IND 1/2" | Concreto | Cimentación Torre 2 eje 13 al 7 entre E - H | 2026-09-22 | 2026-09-24 | 2026-10-20 | 2026-10-21 | 2-Cónica y dividida | 28 | 100 |  | 34.5 | 7853.982 | 486.7 | 632.2 | 62 | 179.7 | 107
28229 - PIAZZA PPTO C | 576874 | M - 263 | Outinord IND 1/2" | Concreto | Cimentación Torre 2 eje 13 al 7 entre E - H | 2026-09-22 | 2026-09-24 | 2026-10-20 | 2026-10-21 | 2-Cónica y dividida | 28 | 101 |  | 34.5 | 8011.847 | 493.3 | 628.1 | 61.6 | 178.6 | 107
28229 - PIAZZA PPTO C | 576874 | M - 263 | Outinord IND 1/2" | Concreto | Cimentación Torre 2 eje 13 al 7 entre E - H | 2026-09-22 | 2026-09-24 | 2026-10-20 | 2026-10-21 | 2-Cónica y dividida | 28 | 100 |  | 34.5 | 7853.982 | 489.6 | 635.3 | 62.3 | 180.6 | 107
28229 - PIAZZA PPTO C | 576874 | M - 263 | Outinord IND 1/2" | Concreto | Cimentación Torre 2 eje 13 al 7 entre E - H | 2026-09-22 | 2026-09-24 | 2026-10-06 | 2026-10-06 | 2-Cónica y dividida | 14 | 101 |  | 34.5 | 8011.847 | 410.4 | 522.1 | 51.2 | 148.4 | 98
28229 - PIAZZA PPTO C | 576874 | M - 263 | Outinord IND 1/2" | Concreto | Cimentación Torre 2 eje 13 al 7 entre E - H | 2026-09-22 | 2026-09-24 | 2026-10-06 | 2026-10-06 | 2-Cónica y dividida | 14 | 101 |  | 34.5 | 8011.847 | 414.5 | 527.2 | 51.7 | 149.9 | 98
28229 - PIAZZA PPTO C | 576874 | M - 263 | Outinord IND 1/2" | Concreto | Cimentación Torre 2 eje 13 al 7 entre E - H | 2026-09-22 | 2026-09-24 | 2026-09-29 | 2026-09-29 | 2-Cónica y dividida | 7 | 100 |  | 34.5 | 7853.982 | 340.3 | 441.5 | 43.3 | 125.5 | 94
28229 - PIAZZA PPTO C | 576874 | M - 263 | Outinord IND 1/2" | Concreto | Cimentación Torre 2 eje 13 al 7 entre E - H | 2026-09-22 | 2026-09-24 | 2026-09-29 | 2026-09-29 | 2-Cónica y dividida | 7 | 102 |  | 34.5 | 8171.282 | 331.6 | 414 | 40.6 | 117.7 | 94
28229 - PIAZZA PPTO C | 576874 | M - 263 | Outinord IND 1/2" | Concreto | Cimentación Torre 2 eje 13 al 7 entre E - H | 2026-09-22 | 2026-09-24 | 2026-09-25 | 2026-09-29 | 2-Cónica y dividida | 3 | 100 |  | 34.5 | 7853.982 | 262.1 | 340.6 | 33.4 | 96.8 | 94
28229 - PIAZZA PPTO C | 576874 | M - 263 | Outinord IND 1/2" | Concreto | Cimentación Torre 2 eje 13 al 7 entre E - H | 2026-09-22 | 2026-09-24 | 2026-09-25 | 2026-09-29 | 2-Cónica y dividida | 3 | 100 |  | 34.5 | 7853.982 | 256.7 | 333.4 | 32.7 | 94.8 | 94
28229 - PIAZZA PPTO C | 576874 | M - 262 | Outinord IND 1/2" | Concreto | Cimentación Torre 2 eje 13 al 7 entre E - H | 2026-09-22 | 2026-09-24 | 2026-10-20 | 2026-10-21 | 2-Cónica y dividida | 28 | 101 |  | 34.5 | 8011.847 | 530.6 | 675.1 | 66.2 | 191.9 | 107
28229 - PIAZZA PPTO C | 576874 | M - 262 | Outinord IND 1/2" | Concreto | Cimentación Torre 2 eje 13 al 7 entre E - H | 2026-09-22 | 2026-09-24 | 2026-10-20 | 2026-10-21 | 2-Cónica y dividida | 28 | 101 |  | 34.5 | 8011.847 | 520.9 | 662.8 | 65 | 188.4 | 107
28229 - PIAZZA PPTO C | 576874 | M - 262 | Outinord IND 1/2" | Concreto | Cimentación Torre 2 eje 13 al 7 entre E - H | 2026-09-22 | 2026-09-24 | 2026-10-20 | 2026-10-21 | 2-Cónica y dividida | 28 | 100 |  | 34.5 | 7853.982 | 520.5 | 676.1 | 66.3 | 192.2 | 107
28229 - PIAZZA PPTO C | 576874 | M - 262 | Outinord IND 1/2" | Concreto | Cimentación Torre 2 eje 13 al 7 entre E - H | 2026-09-22 | 2026-09-24 | 2026-10-06 | 2026-10-06 | 2-Cónica y dividida | 14 | 102 |  | 34.5 | 8171.282 | 440.7 | 549.6 | 53.9 | 156.2 | 98
28229 - PIAZZA PPTO C | 576874 | M - 262 | Outinord IND 1/2" | Concreto | Cimentación Torre 2 eje 13 al 7 entre E - H | 2026-09-22 | 2026-09-24 | 2026-10-06 | 2026-10-06 | 2-Cónica y dividida | 14 | 101 |  | 34.5 | 8011.847 | 435.6 | 554.7 | 54.4 | 157.7 | 98
28229 - PIAZZA PPTO C | 576874 | M - 262 | Outinord IND 1/2" | Concreto | Cimentación Torre 2 eje 13 al 7 entre E - H | 2026-09-22 | 2026-09-24 | 2026-09-29 | 2026-09-29 | 2-Cónica y dividida | 7 | 100 |  | 34.5 | 7853.982 | 368.5 | 478.2 | 46.9 | 135.9 | 94
28229 - PIAZZA PPTO C | 576874 | M - 262 | Outinord IND 1/2" | Concreto | Cimentación Torre 2 eje 13 al 7 entre E - H | 2026-09-22 | 2026-09-24 | 2026-09-29 | 2026-09-29 | 2-Cónica y dividida | 7 | 101 |  | 34.5 | 8011.847 | 365.3 | 465 | 45.6 | 132.2 | 94
28229 - PIAZZA PPTO C | 576874 | M - 262 | Outinord IND 1/2" | Concreto | Cimentación Torre 2 eje 13 al 7 entre E - H | 2026-09-22 | 2026-09-24 | 2026-09-25 | 2026-09-29 | 2-Cónica y dividida | 3 | 100 |  | 34.5 | 7853.982 | 292.3 | 379.3 | 37.2 | 107.8 | 94
28229 - PIAZZA PPTO C | 576874 | M - 262 | Outinord IND 1/2" | Concreto | Cimentación Torre 2 eje 13 al 7 entre E - H | 2026-09-22 | 2026-09-24 | 2026-09-25 | 2026-09-29 | 2-Cónica y dividida | 3 | 100 |  | 34.5 | 7853.982 | 286.9 | 372.2 | 36.5 | 105.8 | 94
28229 - PIAZZA PPTO C | 576874 | PL - 261 | Outinord IND 1" | Concreto | Placa entre piso Torre 1 eje 5 al 1 entre A - G Apto 201 y depósitos | 2026-09-19 | 2026-09-24 | 2026-10-17 | 2026-10-19 | 5-Fractura extremos | 28 | 100 |  | 34.5 | 7853.982 | 453.6 | 589.4 | 57.8 | 167.5 | 105
28229 - PIAZZA PPTO C | 576874 | PL - 261 | Outinord IND 1" | Concreto | Placa entre piso Torre 1 eje 5 al 1 entre A - G Apto 201 y depósitos | 2026-09-19 | 2026-09-24 | 2026-10-17 | 2026-10-19 | 5-Fractura extremos | 28 | 101 |  | 34.5 | 8011.847 | 453.6 | 577.2 | 56.6 | 164.1 | 105
28229 - PIAZZA PPTO C | 576874 | PL - 261 | Outinord IND 1" | Concreto | Placa entre piso Torre 1 eje 5 al 1 entre A - G Apto 201 y depósitos | 2026-09-19 | 2026-09-24 | 2026-10-17 | 2026-10-19 | 5-Fractura extremos | 28 | 100 |  | 34.5 | 7853.982 | 457.8 | 594.5 | 58.3 | 169 | 105
28229 - PIAZZA PPTO C | 576874 | PL - 261 | Outinord IND 1" | Concreto | Placa entre piso Torre 1 eje 5 al 1 entre A - G Apto 201 y depósitos | 2026-09-19 | 2026-09-24 | 2026-10-03 | 2026-10-06 | 2-Cónica y dividida | 14 | 100 |  | 34.5 | 7853.982 | 377.7 | 490.5 | 48.1 | 139.4 | 97
28229 - PIAZZA PPTO C | 576874 | PL - 261 | Outinord IND 1" | Concreto | Placa entre piso Torre 1 eje 5 al 1 entre A - G Apto 201 y depósitos | 2026-09-19 | 2026-09-24 | 2026-10-03 | 2026-10-06 | 2-Cónica y dividida | 14 | 101 |  | 34.5 | 8011.847 | 380.3 | 484.4 | 47.5 | 137.7 | 97
28229 - PIAZZA PPTO C | 576874 | PL - 261 | Outinord IND 1" | Concreto | Placa entre piso Torre 1 eje 5 al 1 entre A - G Apto 201 y depósitos | 2026-09-19 | 2026-09-24 | 2026-09-26 | 2026-09-29 | 2-Cónica y dividida | 7 | 100 |  | 34.5 | 7853.982 | 318.5 | 414 | 40.6 | 117.7 | 94
28229 - PIAZZA PPTO C | 576874 | PL - 261 | Outinord IND 1" | Concreto | Placa entre piso Torre 1 eje 5 al 1 entre A - G Apto 201 y depósitos | 2026-09-19 | 2026-09-24 | 2026-09-26 | 2026-09-29 | 2-Cónica y dividida | 7 | 100 |  | 34.5 | 7853.982 | 313.5 | 406.9 | 39.9 | 115.7 | 94
28229 - PIAZZA PPTO C | 576874 | PL - 261 | Outinord IND 1" | Concreto | Placa entre piso Torre 1 eje 5 al 1 entre A - G Apto 201 y depósitos | 2026-09-19 | 2026-09-24 | 2026-09-24 | 2026-09-29 | 2-Cónica y dividida | 5 | 101 |  | 34.5 | 8011.847 | 279.6 | 355.9 | 34.9 | 101.2 | 93
28229 - PIAZZA PPTO C | 576874 | PL - 261 | Outinord IND 1" | Concreto | Placa entre piso Torre 1 eje 5 al 1 entre A - G Apto 201 y depósitos | 2026-09-19 | 2026-09-24 | 2026-09-24 | 2026-09-29 | 2-Cónica y dividida | 5 | 100 |  | 34.5 | 7853.982 | 276.4 | 358.9 | 35.2 | 102 | 93
28229 - PIAZZA PPTO C | 569540 | P - 260 | Tremie 1/2" | Concreto | Pilote Kelly Torre 3 #313 | 2026-09-19 | 2026-09-24 | 2026-10-17 | 2026-10-19 | 2-Cónica y dividida | 28 | 101 |  | 34.5 | 8011.847 | 432.7 | 550.6 | 54 | 156.5 | 105
28229 - PIAZZA PPTO C | 569540 | P - 260 | Tremie 1/2" | Concreto | Pilote Kelly Torre 3 #313 | 2026-09-19 | 2026-09-24 | 2026-10-17 | 2026-10-19 | 2-Cónica y dividida | 28 | 101 |  | 34.5 | 8011.847 | 441.4 | 561.9 | 55.1 | 159.7 | 105
28229 - PIAZZA PPTO C | 569540 | P - 260 | Tremie 1/2" | Concreto | Pilote Kelly Torre 3 #313 | 2026-09-19 | 2026-09-24 | 2026-10-17 | 2026-10-19 | 2-Cónica y dividida | 28 | 100 |  | 34.5 | 7853.982 | 433.4 | 562.9 | 55.2 | 160 | 105
28229 - PIAZZA PPTO C | 569540 | P - 260 | Tremie 1/2" | Concreto | Pilote Kelly Torre 3 #313 | 2026-09-19 | 2026-09-24 | 2026-10-03 | 2026-10-06 | 2-Cónica y dividida | 14 | 101 |  | 34.5 | 8011.847 | 362.7 | 461.9 | 45.3 | 131.3 | 97
28229 - PIAZZA PPTO C | 569540 | P - 260 | Tremie 1/2" | Concreto | Pilote Kelly Torre 3 #313 | 2026-09-19 | 2026-09-24 | 2026-10-03 | 2026-10-06 | 2-Cónica y dividida | 14 | 101 |  | 34.5 | 8011.847 | 366.1 | 466 | 45.7 | 132.5 | 97
28229 - PIAZZA PPTO C | 569540 | P - 260 | Tremie 1/2" | Concreto | Pilote Kelly Torre 3 #313 | 2026-09-19 | 2026-09-24 | 2026-09-26 | 2026-09-29 | 2-Cónica y dividida | 7 | 100 |  | 34.5 | 7853.982 | 306.2 | 397.7 | 39 | 113 | 94
28229 - PIAZZA PPTO C | 569540 | P - 260 | Tremie 1/2" | Concreto | Pilote Kelly Torre 3 #313 | 2026-09-19 | 2026-09-24 | 2026-09-26 | 2026-09-29 | 2-Cónica y dividida | 7 | 100 |  | 34.5 | 7853.982 | 304.8 | 395.7 | 38.8 | 112.5 | 94
28229 - PIAZZA PPTO C | 569540 | P - 260 | Tremie 1/2" | Concreto | Pilote Kelly Torre 3 #313 | 2026-09-19 | 2026-09-24 | 2026-09-24 | 2026-09-29 | 2-Cónica y dividida | 5 | 100 |  | 34.5 | 7853.982 | 268.2 | 347.7 | 34.1 | 98.8 | 93
28229 - PIAZZA PPTO C | 569540 | P - 260 | Tremie 1/2" | Concreto | Pilote Kelly Torre 3 #313 | 2026-09-19 | 2026-09-24 | 2026-09-24 | 2026-09-29 | 2-Cónica y dividida | 5 | 100 |  | 34.5 | 7853.982 | 262.8 | 341.6 | 33.5 | 97.1 | 93
28229 - PIAZZA PPTO C | 569540 | P - 259 | Tremie 1/2" | Concreto | Pilote Kelly Torre #318 Torre 3 | 2026-09-18 | 2026-09-24 | 2026-10-16 | 2026-10-19 | 5-Fractura extremos | 28 | 100 |  | 34.5 | 7853.982 | 404.1 | 525.2 | 51.5 | 149.3 | 105
28229 - PIAZZA PPTO C | 569540 | P - 259 | Tremie 1/2" | Concreto | Pilote Kelly Torre #318 Torre 3 | 2026-09-18 | 2026-09-24 | 2026-10-16 | 2026-10-19 | 5-Fractura extremos | 28 | 101 |  | 34.5 | 8011.847 | 411.6 | 524.1 | 51.4 | 149 | 105
28229 - PIAZZA PPTO C | 569540 | P - 259 | Tremie 1/2" | Concreto | Pilote Kelly Torre #318 Torre 3 | 2026-09-18 | 2026-09-24 | 2026-10-16 | 2026-10-19 | 5-Fractura extremos | 28 | 100 |  | 34.5 | 7853.982 | 409.6 | 532.3 | 52.2 | 151.3 | 105
28229 - PIAZZA PPTO C | 569540 | P - 259 | Tremie 1/2" | Concreto | Pilote Kelly Torre #318 Torre 3 | 2026-09-18 | 2026-09-24 | 2026-10-02 | 2026-10-02 | 2-Cónica y dividida | 14 | 102 |  | 34.5 | 8171.282 | 339.9 | 424.2 | 41.6 | 120.6 | 96
28229 - PIAZZA PPTO C | 569540 | P - 259 | Tremie 1/2" | Concreto | Pilote Kelly Torre #318 Torre 3 | 2026-09-18 | 2026-09-24 | 2026-10-02 | 2026-10-02 | 2-Cónica y dividida | 14 | 101 |  | 34.5 | 8011.847 | 339.6 | 432.4 | 42.4 | 122.9 | 96
28229 - PIAZZA PPTO C | 569540 | P - 259 | Tremie 1/2" | Concreto | Pilote Kelly Torre #318 Torre 3 | 2026-09-18 | 2026-09-24 | 2026-09-25 | 2026-09-29 | 2-Cónica y dividida | 7 | 100 |  | 34.5 | 7853.982 | 284.9 | 370.2 | 36.3 | 105.2 | 94
28229 - PIAZZA PPTO C | 569540 | P - 259 | Tremie 1/2" | Concreto | Pilote Kelly Torre #318 Torre 3 | 2026-09-18 | 2026-09-24 | 2026-09-25 | 2026-09-29 | 2-Cónica y dividida | 7 | 102 |  | 34.5 | 8171.282 | 281.6 | 351.8 | 34.5 | 100 | 94
28229 - PIAZZA PPTO C | 569540 | P - 259 | Tremie 1/2" | Concreto | Pilote Kelly Torre #318 Torre 3 | 2026-09-18 | 2026-09-24 | 2026-09-24 | 2026-09-29 | 2-Cónica y dividida | 6 | 100 |  | 34.5 | 7853.982 | 234.6 | 304.9 | 29.9 | 86.7 | 93
28229 - PIAZZA PPTO C | 569540 | P - 259 | Tremie 1/2" | Concreto | Pilote Kelly Torre #318 Torre 3 | 2026-09-18 | 2026-09-24 | 2026-09-24 | 2026-09-29 | 2-Cónica y dividida | 6 | 100 |  | 34.5 | 7853.982 | 229.4 | 297.8 | 29.2 | 84.6 | 93
28229 - PIAZZA PPTO C | 569540 | P - 258 | Tremie 1/2" | Concreto | Pilote Kelly Torre 3 #282 y pilote Kelly #307 | 2026-09-18 | 2026-09-24 | 2026-10-16 | 2026-10-19 | 5-Fractura extremos | 28 | 101 |  | 34.5 | 8011.847 | 469.6 | 597.6 | 58.6 | 169.9 | 105
28229 - PIAZZA PPTO C | 569540 | P - 258 | Tremie 1/2" | Concreto | Pilote Kelly Torre 3 #282 y pilote Kelly #307 | 2026-09-18 | 2026-09-24 | 2026-10-16 | 2026-10-19 | 5-Fractura extremos | 28 | 101 |  | 34.5 | 8011.847 | 474.3 | 603.7 | 59.2 | 171.6 | 105
28229 - PIAZZA PPTO C | 569540 | P - 258 | Tremie 1/2" | Concreto | Pilote Kelly Torre 3 #282 y pilote Kelly #307 | 2026-09-18 | 2026-09-24 | 2026-10-16 | 2026-10-19 | 5-Fractura extremos | 28 | 100 |  | 34.5 | 7853.982 | 470.4 | 610.8 | 59.9 | 173.6 | 105
28229 - PIAZZA PPTO C | 569540 | P - 258 | Tremie 1/2" | Concreto | Pilote Kelly Torre 3 #282 y pilote Kelly #307 | 2026-09-18 | 2026-09-24 | 2026-10-02 | 2026-10-02 | 2-Cónica y dividida | 14 | 102 |  | 34.5 | 8171.282 | 389.1 | 485.4 | 47.6 | 138 | 96
28229 - PIAZZA PPTO C | 569540 | P - 258 | Tremie 1/2" | Concreto | Pilote Kelly Torre 3 #282 y pilote Kelly #307 | 2026-09-18 | 2026-09-24 | 2026-10-02 | 2026-10-02 | 2-Cónica y dividida | 14 | 101 |  | 34.5 | 8011.847 | 393.6 | 500.7 | 49.1 | 142.3 | 96
28229 - PIAZZA PPTO C | 569540 | P - 258 | Tremie 1/2" | Concreto | Pilote Kelly Torre 3 #282 y pilote Kelly #307 | 2026-09-18 | 2026-09-24 | 2026-09-25 | 2026-09-29 | 2-Cónica y dividida | 7 | 100 |  | 34.5 | 7853.982 | 327.7 | 425.2 | 41.7 | 120.9 | 94
28229 - PIAZZA PPTO C | 569540 | P - 258 | Tremie 1/2" | Concreto | Pilote Kelly Torre 3 #282 y pilote Kelly #307 | 2026-09-18 | 2026-09-24 | 2026-09-25 | 2026-09-29 | 2-Cónica y dividida | 7 | 102 |  | 34.5 | 8171.282 | 325.3 | 405.8 | 39.8 | 115.4 | 94
28229 - PIAZZA PPTO C | 569540 | P - 258 | Tremie 1/2" | Concreto | Pilote Kelly Torre 3 #282 y pilote Kelly #307 | 2026-09-18 | 2026-09-24 | 2026-09-24 | 2026-09-29 | 2-Cónica y dividida | 6 | 101 |  | 34.5 | 8011.847 | 262.8 | 334.5 | 32.8 | 95.1 | 93
28229 - PIAZZA PPTO C | 569540 | P - 258 | Tremie 1/2" | Concreto | Pilote Kelly Torre 3 #282 y pilote Kelly #307 | 2026-09-18 | 2026-09-24 | 2026-09-24 | 2026-09-29 | 2-Cónica y dividida | 6 | 100 |  | 34.5 | 7853.982 | 256.9 | 333.4 | 32.7 | 94.8 | 93
28229 - PIAZZA PPTO C | 569540 | P - 257 | Tremie 1/2" | Concreto | Pilote Kelly Torre 3 #272 | 2026-09-17 | 2026-09-24 | 2026-10-15 | 2026-10-15 | 2-Cónica y dividida | 28 | 101 |  | 34.5 | 8011.847 | 408.4 | 520.1 | 51 | 147.8 | 104
28229 - PIAZZA PPTO C | 569540 | P - 257 | Tremie 1/2" | Concreto | Pilote Kelly Torre 3 #272 | 2026-09-17 | 2026-09-24 | 2026-10-15 | 2026-10-15 | 2-Cónica y dividida | 28 | 101 |  | 34.5 | 8011.847 | 410.1 | 522.1 | 51.2 | 148.4 | 104
28229 - PIAZZA PPTO C | 569540 | P - 257 | Tremie 1/2" | Concreto | Pilote Kelly Torre 3 #272 | 2026-09-17 | 2026-09-24 | 2026-10-15 | 2026-10-15 | 2-Cónica y dividida | 28 | 100 |  | 34.5 | 7853.982 | 405.4 | 526.2 | 51.6 | 149.6 | 104
28229 - PIAZZA PPTO C | 569540 | P - 257 | Tremie 1/2" | Concreto | Pilote Kelly Torre 3 #272 | 2026-09-17 | 2026-09-24 | 2026-10-01 | 2026-10-01 | 2-Cónica y dividida | 14 | 102 |  | 34.5 | 8171.282 | 339.5 | 423.2 | 41.5 | 120.3 | 95
28229 - PIAZZA PPTO C | 569540 | P - 257 | Tremie 1/2" | Concreto | Pilote Kelly Torre 3 #272 | 2026-09-17 | 2026-09-24 | 2026-10-01 | 2026-10-01 | 2-Cónica y dividida | 14 | 101 |  | 34.5 | 8011.847 | 342.9 | 436.4 | 42.8 | 124.1 | 95
28229 - PIAZZA PPTO C | 569540 | P - 257 | Tremie 1/2" | Concreto | Pilote Kelly Torre 3 #272 | 2026-09-17 | 2026-09-24 | 2026-09-24 | 2026-09-29 | 2-Cónica y dividida | 7 | 100 |  | 34.5 | 7853.982 | 281.3 | 365.1 | 35.8 | 103.8 | 93
28229 - PIAZZA PPTO C | 569540 | P - 257 | Tremie 1/2" | Concreto | Pilote Kelly Torre 3 #272 | 2026-09-17 | 2026-09-24 | 2026-09-24 | 2026-09-29 | 2-Cónica y dividida | 7 | 102 |  | 34.5 | 8171.282 | 274.9 | 342.6 | 33.6 | 97.4 | 93
28229 - PIAZZA PPTO C | 569540 | P - 257 | Tremie 1/2" | Concreto | Pilote Kelly Torre 3 #272 | 2026-09-17 | 2026-09-24 | 2026-09-24 | 2026-09-29 | 2-Cónica y dividida | 7 | 100 |  | 34.5 | 7853.982 | 276.2 | 358.9 | 35.2 | 102 | 93
28229 - PIAZZA PPTO C | 569540 | P - 257 | Tremie 1/2" | Concreto | Pilote Kelly Torre 3 #272 | 2026-09-17 | 2026-09-24 | 2026-09-24 | 2026-09-29 | 2-Cónica y dividida | 7 | 100 |  | 34.5 | 7853.982 | 270.3 | 350.8 | 34.4 | 99.7 | 93
28229 - PIAZZA PPTO C | 569539 | PL - 256 | TREMIE 1 / 2" | Concreto | Pilote kely torre 3 # 300 y pilote kely #293 | 2026-09-16 | 2026-09-17 | 2026-10-14 | 2026-10-15 | 5-Fractura extremos | 28 | 100 |  | 34.5 | 7853.982 | 476.8 | 619 | 60.7 | 175.9 | 104
28229 - PIAZZA PPTO C | 569539 | PL - 256 | TREMIE 1 / 2" | Concreto | Pilote kely torre 3 # 300 y pilote kely #293 | 2026-09-16 | 2026-09-17 | 2026-10-14 | 2026-10-15 | 5-Fractura extremos | 28 | 100 |  | 34.5 | 7853.982 | 472.9 | 613.9 | 60.2 | 174.5 | 104
28229 - PIAZZA PPTO C | 569539 | PL - 256 | TREMIE 1 / 2" | Concreto | Pilote kely torre 3 # 300 y pilote kely #293 | 2026-09-16 | 2026-09-17 | 2026-10-14 | 2026-10-15 | 5-Fractura extremos | 28 | 100 |  | 34.5 | 7853.982 | 465.4 | 604.7 | 59.3 | 171.9 | 104
28229 - PIAZZA PPTO C | 569539 | PL - 256 | TREMIE 1 / 2" | Concreto | Pilote kely torre 3 # 300 y pilote kely #293 | 2026-09-16 | 2026-09-17 | 2026-09-30 | 2026-10-01 | 2-Cónica y dividida | 14 | 102 |  | 34.5 | 8171.282 | 393.1 | 490.5 | 48.1 | 139.4 | 95
28229 - PIAZZA PPTO C | 569539 | PL - 256 | TREMIE 1 / 2" | Concreto | Pilote kely torre 3 # 300 y pilote kely #293 | 2026-09-16 | 2026-09-17 | 2026-09-30 | 2026-10-01 | 2-Cónica y dividida | 14 | 100 |  | 34.5 | 7853.982 | 396.4 | 515 | 50.5 | 146.4 | 95
28229 - PIAZZA PPTO C | 569539 | PL - 256 | TREMIE 1 / 2" | Concreto | Pilote kely torre 3 # 300 y pilote kely #293 | 2026-09-16 | 2026-09-17 | 2026-09-23 | 2026-09-25 | 2-Cónica y dividida | 7 | 100 |  | 34.5 | 7853.982 | 333.5 | 433.4 | 42.5 | 123.2 | 92
28229 - PIAZZA PPTO C | 569539 | PL - 256 | TREMIE 1 / 2" | Concreto | Pilote kely torre 3 # 300 y pilote kely #293 | 2026-09-16 | 2026-09-17 | 2026-09-23 | 2026-09-25 | 2-Cónica y dividida | 7 | 100 |  | 34.5 | 7853.982 | 331.2 | 430.3 | 42.2 | 122.3 | 92
28229 - PIAZZA PPTO C | 569539 | PL - 256 | TREMIE 1 / 2" | Concreto | Pilote kely torre 3 # 300 y pilote kely #293 | 2026-09-16 | 2026-09-17 | 2026-09-19 | 2026-09-22 | 2-Cónica y dividida | 3 | 100 |  | 34.5 | 7853.982 | 282.4 | 367.1 | 36 | 104.3 | 91
28229 - PIAZZA PPTO C | 569539 | PL - 256 | TREMIE 1 / 2" | Concreto | Pilote kely torre 3 # 300 y pilote kely #293 | 2026-09-16 | 2026-09-17 | 2026-09-19 | 2026-09-22 | 2-Cónica y dividida | 3 | 100 |  | 34.5 | 7853.982 | 278.6 | 362 | 35.5 | 102.9 | 91
28229 - PIAZZA PPTO C | 569539 | PL - 255 | TREMIE 1 / 2" | Concreto | Pilote kely torre 3 #281 | 2026-09-15 | 2026-09-17 | 2026-10-13 | 2026-10-13 | 2-Cónica y dividida | 28 | 101 |  | 34.5 | 8011.847 | 365.7 | 465 | 45.6 | 132.2 | 102
28229 - PIAZZA PPTO C | 569539 | PL - 255 | TREMIE 1 / 2" | Concreto | Pilote kely torre 3 #281 | 2026-09-15 | 2026-09-17 | 2026-10-13 | 2026-10-13 | 2-Cónica y dividida | 28 | 100 |  | 34.5 | 7853.982 | 366.3 | 475.2 | 46.6 | 135.1 | 102
28229 - PIAZZA PPTO C | 569539 | PL - 255 | TREMIE 1 / 2" | Concreto | Pilote kely torre 3 #281 | 2026-09-15 | 2026-09-17 | 2026-10-13 | 2026-10-13 | 2-Cónica y dividida | 28 | 100 |  | 34.5 | 7853.982 | 362.4 | 470.1 | 46.1 | 133.6 | 102
28229 - PIAZZA PPTO C | 569539 | PL - 255 | TREMIE 1 / 2" | Concreto | Pilote kely torre 3 #281 | 2026-09-15 | 2026-09-17 | 2026-09-29 | 2026-09-29 | 2-Cónica y dividida | 14 | 101 |  | 34.5 | 8011.847 | 303.5 | 386.5 | 37.9 | 109.9 | 94
28229 - PIAZZA PPTO C | 569539 | PL - 255 | TREMIE 1 / 2" | Concreto | Pilote kely torre 3 #281 | 2026-09-15 | 2026-09-17 | 2026-09-29 | 2026-09-29 | 2-Cónica y dividida | 14 | 100 |  | 34.5 | 7853.982 | 301.2 | 390.6 | 38.3 | 111 | 94
28229 - PIAZZA PPTO C | 569539 | PL - 255 | TREMIE 1 / 2" | Concreto | Pilote kely torre 3 #281 | 2026-09-15 | 2026-09-17 | 2026-09-22 | 2026-09-22 | 2-Cónica y dividida | 7 | 100 |  | 34.5 | 7853.982 | 270.5 | 350.8 | 34.4 | 99.7 | 91
28229 - PIAZZA PPTO C | 569539 | PL - 255 | TREMIE 1 / 2" | Concreto | Pilote kely torre 3 #281 | 2026-09-15 | 2026-09-17 | 2026-09-22 | 2026-09-22 | 2-Cónica y dividida | 7 | 101 |  | 34.5 | 8011.847 | 265.3 | 337.5 | 33.1 | 95.9 | 91
28229 - PIAZZA PPTO C | 569539 | PL - 255 | TREMIE 1 / 2" | Concreto | Pilote kely torre 3 #281 | 2026-09-15 | 2026-09-17 | 2026-09-18 | 2026-09-18 | 2-Cónica y dividida | 3 | 100 |  | 34.5 | 7853.982 | 206.9 | 268.2 | 26.3 | 76.2 | 90
28229 - PIAZZA PPTO C | 569539 | PL - 255 | TREMIE 1 / 2" | Concreto | Pilote kely torre 3 #281 | 2026-09-15 | 2026-09-17 | 2026-09-18 | 2026-09-18 | 2-Cónica y dividida | 3 | 100 |  | 34.5 | 7853.982 | 204.7 | 266.1 | 26.1 | 75.7 | 90
28229 - PIAZZA PPTO C | 569539 | PL - 254 | OUTINORD IND 1" | Concreto | Placa entrepiso torre 1 eje 9 al 5 entre A - G apt 202 y depositos | 2026-09-15 | 2026-09-17 | 2026-10-13 | 2026-10-13 | 2-Cónica y dividida | 28 | 101 |  | 34.5 | 8011.847 | 414 | 527.2 | 51.7 | 149.9 | 102
28229 - PIAZZA PPTO C | 569539 | PL - 254 | OUTINORD IND 1" | Concreto | Placa entrepiso torre 1 eje 9 al 5 entre A - G apt 202 y depositos | 2026-09-15 | 2026-09-17 | 2026-10-13 | 2026-10-13 | 2-Cónica y dividida | 28 | 100 |  | 34.5 | 7853.982 | 409.3 | 531.3 | 52.1 | 151 | 102
28229 - PIAZZA PPTO C | 569539 | PL - 254 | OUTINORD IND 1" | Concreto | Placa entrepiso torre 1 eje 9 al 5 entre A - G apt 202 y depositos | 2026-09-15 | 2026-09-17 | 2026-10-13 | 2026-10-13 | 2-Cónica y dividida | 28 | 100 |  | 34.5 | 7853.982 | 414 | 537.4 | 52.7 | 152.8 | 102
28229 - PIAZZA PPTO C | 569539 | PL - 254 | OUTINORD IND 1" | Concreto | Placa entrepiso torre 1 eje 9 al 5 entre A - G apt 202 y depositos | 2026-09-15 | 2026-09-17 | 2026-09-29 | 2026-09-29 | 2-Cónica y dividida | 14 | 101 |  | 34.5 | 8011.847 | 340.2 | 433.4 | 42.5 | 123.2 | 94
28229 - PIAZZA PPTO C | 569539 | PL - 254 | OUTINORD IND 1" | Concreto | Placa entrepiso torre 1 eje 9 al 5 entre A - G apt 202 y depositos | 2026-09-15 | 2026-09-17 | 2026-09-29 | 2026-09-29 | 2-Cónica y dividida | 14 | 100 |  | 34.5 | 7853.982 | 340.5 | 442.6 | 43.4 | 125.8 | 94
28229 - PIAZZA PPTO C | 569539 | PL - 254 | OUTINORD IND 1" | Concreto | Placa entrepiso torre 1 eje 9 al 5 entre A - G apt 202 y depositos | 2026-09-15 | 2026-09-17 | 2026-09-22 | 2026-09-22 | 2-Cónica y dividida | 7 | 100 |  | 34.5 | 7853.982 | 280.5 | 364 | 35.7 | 103.5 | 91
28229 - PIAZZA PPTO C | 569539 | PL - 254 | OUTINORD IND 1" | Concreto | Placa entrepiso torre 1 eje 9 al 5 entre A - G apt 202 y depositos | 2026-09-15 | 2026-09-17 | 2026-09-22 | 2026-09-22 | 2-Cónica y dividida | 7 | 100 |  | 34.5 | 7853.982 | 285.3 | 370.2 | 36.3 | 105.2 | 91
28229 - PIAZZA PPTO C | 569539 | PL - 254 | OUTINORD IND 1" | Concreto | Placa entrepiso torre 1 eje 9 al 5 entre A - G apt 202 y depositos | 2026-09-15 | 2026-09-17 | 2026-09-18 | 2026-09-18 | 2-Cónica y dividida | 3 | 100 |  | 34.5 | 7853.982 | 239.2 | 311 | 30.5 | 88.4 | 90
28229 - PIAZZA PPTO C | 569539 | PL - 254 | OUTINORD IND 1" | Concreto | Placa entrepiso torre 1 eje 9 al 5 entre A - G apt 202 y depositos | 2026-09-15 | 2026-09-17 | 2026-09-18 | 2026-09-18 | 2-Cónica y dividida | 3 | 100 |  | 34.5 | 7853.982 | 237.1 | 308 | 30.2 | 87.5 | 90
28229 - PIAZZA PPTO C | 569537 | P - 253 | TREMIE 1 / 2" | Concreto | Pilote kely torre 3 # 275 | 2026-09-10 | 2026-09-15 | 2026-10-08 | 2026-10-08 | 2-Cónica y dividida | 28 | 100 |  | 34.5 | 7853.982 | 431.9 | 560.8 | 55 | 159.4 | 100
28229 - PIAZZA PPTO C | 569537 | P - 253 | TREMIE 1 / 2" | Concreto | Pilote kely torre 3 # 275 | 2026-09-10 | 2026-09-15 | 2026-10-08 | 2026-10-08 | 2-Cónica y dividida | 28 | 100 |  | 34.5 | 7853.982 | 427.9 | 555.7 | 54.5 | 158 | 100
28229 - PIAZZA PPTO C | 569537 | P - 253 | TREMIE 1 / 2" | Concreto | Pilote kely torre 3 # 275 | 2026-09-10 | 2026-09-15 | 2026-10-08 | 2026-10-08 | 2-Cónica y dividida | 28 | 100 |  | 34.5 | 7853.982 | 427.2 | 554.7 | 54.4 | 157.7 | 100
28229 - PIAZZA PPTO C | 569537 | P - 253 | TREMIE 1 / 2" | Concreto | Pilote kely torre 3 # 275 | 2026-09-10 | 2026-09-15 | 2026-09-24 | 2026-09-25 | 2-Cónica y dividida | 14 | 100 |  | 34.5 | 7853.982 | 359 | 466 | 45.7 | 132.5 | 92
28229 - PIAZZA PPTO C | 569537 | P - 253 | TREMIE 1 / 2" | Concreto | Pilote kely torre 3 # 275 | 2026-09-10 | 2026-09-15 | 2026-09-24 | 2026-09-25 | 2-Cónica y dividida | 14 | 100 |  | 34.5 | 7853.982 | 360.2 | 468.1 | 45.9 | 133 | 92
28229 - PIAZZA PPTO C | 569537 | P - 253 | TREMIE 1 / 2" | Concreto | Pilote kely torre 3 # 275 | 2026-09-10 | 2026-09-15 | 2026-09-17 | 2026-09-18 | 2-Cónica y dividida | 7 | 100 |  | 34.5 | 7853.982 | 295.5 | 383.4 | 37.6 | 109 | 90
28229 - PIAZZA PPTO C | 569537 | P - 253 | TREMIE 1 / 2" | Concreto | Pilote kely torre 3 # 275 | 2026-09-10 | 2026-09-15 | 2026-09-17 | 2026-09-18 | 2-Cónica y dividida | 7 | 100 |  | 34.5 | 7853.982 | 292.5 | 379.3 | 37.2 | 107.8 | 90
28229 - PIAZZA PPTO C | 569537 | P - 253 | TREMIE 1 / 2" | Concreto | Pilote kely torre 3 # 275 | 2026-09-10 | 2026-09-15 | 2026-09-15 | 2026-09-18 | 2-Cónica y dividida | 5 | 100 |  | 34.5 | 7853.982 | 261.9 | 339.6 | 33.3 | 96.5 | 90
28229 - PIAZZA PPTO C | 569537 | P - 253 | TREMIE 1 / 2" | Concreto | Pilote kely torre 3 # 275 | 2026-09-10 | 2026-09-15 | 2026-09-15 | 2026-09-18 | 2-Cónica y dividida | 5 | 100 |  | 34.5 | 7853.982 | 256.4 | 332.4 | 32.6 | 94.5 | 90
28229 - PIAZZA PPTO C | 569535 | M - 252 | Autocompactante 1/2" | Concreto | Muros torre 1 ej 11 al 13 entre A y C M-44, M-45, M-42, M-42A, M-23, M-22 y muros no estructurales | 2026-09-09 | 2026-09-10 | 2026-10-07 | 2026-10-08 | 2-Cónica y dividida | 28 | 100 |  | 41.4 | 7853.982 | 532.2 | 691.4 | 67.8 | 163.8 | 99
28229 - PIAZZA PPTO C | 569535 | M - 252 | Autocompactante 1/2" | Concreto | Muros torre 1 ej 11 al 13 entre A y C M-44, M-45, M-42, M-42A, M-23, M-22 y muros no estructurales | 2026-09-09 | 2026-09-10 | 2026-10-07 | 2026-10-08 | 2-Cónica y dividida | 28 | 100 |  | 41.4 | 7853.982 | 523.3 | 679.1 | 66.6 | 160.9 | 99
28229 - PIAZZA PPTO C | 569535 | M - 252 | Autocompactante 1/2" | Concreto | Muros torre 1 ej 11 al 13 entre A y C M-44, M-45, M-42, M-42A, M-23, M-22 y muros no estructurales | 2026-09-09 | 2026-09-10 | 2026-10-07 | 2026-10-08 | 2-Cónica y dividida | 28 | 100 |  | 41.4 | 7853.982 | 526.4 | 683.2 | 67 | 161.8 | 99
28229 - PIAZZA PPTO C | 569535 | M - 252 | Autocompactante 1/2" | Concreto | Muros torre 1 ej 11 al 13 entre A y C M-44, M-45, M-42, M-42A, M-23, M-22 y muros no estructurales | 2026-09-09 | 2026-09-10 | 2026-09-23 | 2026-09-25 | 2-Cónica y dividida | 14 | 102 |  | 41.4 | 8171.282 | 431.8 | 538.4 | 52.8 | 127.5 | 92
28229 - PIAZZA PPTO C | 569535 | M - 252 | Autocompactante 1/2" | Concreto | Muros torre 1 ej 11 al 13 entre A y C M-44, M-45, M-42, M-42A, M-23, M-22 y muros no estructurales | 2026-09-09 | 2026-09-10 | 2026-09-23 | 2026-09-25 | 2-Cónica y dividida | 14 | 101 |  | 41.4 | 8011.847 | 443.1 | 563.9 | 55.3 | 133.6 | 92
28229 - PIAZZA PPTO C | 569535 | M - 252 | Autocompactante 1/2" | Concreto | Muros torre 1 ej 11 al 13 entre A y C M-44, M-45, M-42, M-42A, M-23, M-22 y muros no estructurales | 2026-09-09 | 2026-09-10 | 2026-09-16 | 2026-09-16 | 2-Cónica y dividida | 7 | 100 |  | 41.4 | 7853.982 | 365.8 | 475.2 | 46.6 | 112.6 | 89
28229 - PIAZZA PPTO C | 569535 | M - 252 | Autocompactante 1/2" | Concreto | Muros torre 1 ej 11 al 13 entre A y C M-44, M-45, M-42, M-42A, M-23, M-22 y muros no estructurales | 2026-09-09 | 2026-09-10 | 2026-09-16 | 2026-09-16 | 2-Cónica y dividida | 7 | 100 |  | 41.4 | 7853.982 | 363.8 | 472.1 | 46.3 | 111.8 | 89
28229 - PIAZZA PPTO C | 569535 | M - 252 | Autocompactante 1/2" | Concreto | Muros torre 1 ej 11 al 13 entre A y C M-44, M-45, M-42, M-42A, M-23, M-22 y muros no estructurales | 2026-09-09 | 2026-09-10 | 2026-09-12 | 2026-09-16 | 2-Cónica y dividida | 3 | 102 |  | 41.4 | 8171.282 | 301.5 | 376.3 | 36.9 | 89.1 | 89
28229 - PIAZZA PPTO C | 569535 | M - 252 | Autocompactante 1/2" | Concreto | Muros torre 1 ej 11 al 13 entre A y C M-44, M-45, M-42, M-42A, M-23, M-22 y muros no estructurales | 2026-09-09 | 2026-09-10 | 2026-09-12 | 2026-09-16 | 2-Cónica y dividida | 3 | 102 |  | 41.4 | 8171.282 | 299.8 | 374.2 | 36.7 | 88.6 | 89
28229 - PIAZZA PPTO C | 569535 | P - 251 | Tremie 1/2" | Concreto | Pilote kely torre 3 # 287 | 2026-09-09 | 2026-09-10 | 2026-10-07 | 2026-10-08 | 2-Cónica y dividida | 28 | 100 |  | 34.5 | 7853.982 | 348.7 | 452.8 | 44.4 | 128.7 | 99
28229 - PIAZZA PPTO C | 569535 | P - 251 | Tremie 1/2" | Concreto | Pilote kely torre 3 # 287 | 2026-09-09 | 2026-09-10 | 2026-10-07 | 2026-10-08 | 2-Cónica y dividida | 28 | 100 |  | 34.5 | 7853.982 | 339 | 440.5 | 43.2 | 125.2 | 99
28229 - PIAZZA PPTO C | 569535 | P - 251 | Tremie 1/2" | Concreto | Pilote kely torre 3 # 287 | 2026-09-09 | 2026-09-10 | 2026-10-07 | 2026-10-08 | 2-Cónica y dividida | 28 | 102 |  | 34.5 | 8171.282 | 345.2 | 430.3 | 42.2 | 122.3 | 99
28229 - PIAZZA PPTO C | 569535 | P - 251 | Tremie 1/2" | Concreto | Pilote kely torre 3 # 287 | 2026-09-09 | 2026-09-10 | 2026-09-23 | 2026-09-25 | 2-Cónica y dividida | 14 | 101 |  | 34.5 | 8011.847 | 277.5 | 352.8 | 34.6 | 100.3 | 92
28229 - PIAZZA PPTO C | 569535 | P - 251 | Tremie 1/2" | Concreto | Pilote kely torre 3 # 287 | 2026-09-09 | 2026-09-10 | 2026-09-23 | 2026-09-25 | 2-Cónica y dividida | 14 | 102 |  | 34.5 | 8171.282 | 285.8 | 356.9 | 35 | 101.4 | 92
28229 - PIAZZA PPTO C | 569535 | P - 251 | Tremie 1/2" | Concreto | Pilote kely torre 3 # 287 | 2026-09-09 | 2026-09-10 | 2026-09-16 | 2026-09-16 | 2-Cónica y dividida | 7 | 100 |  | 34.5 | 7853.982 | 245.8 | 319.2 | 31.3 | 90.7 | 89
28229 - PIAZZA PPTO C | 569535 | P - 251 | Tremie 1/2" | Concreto | Pilote kely torre 3 # 287 | 2026-09-09 | 2026-09-10 | 2026-09-16 | 2026-09-16 | 2-Cónica y dividida | 7 | 101 |  | 34.5 | 8011.847 | 243.5 | 310 | 30.4 | 88.1 | 89
28229 - PIAZZA PPTO C | 569535 | P - 251 | Tremie 1/2" | Concreto | Pilote kely torre 3 # 287 | 2026-09-09 | 2026-09-10 | 2026-09-12 | 2026-09-16 | 2-Cónica y dividida | 3 | 101 |  | 34.5 | 8011.847 | 170.8 | 217.2 | 21.3 | 61.7 | 89
28229 - PIAZZA PPTO C | 569535 | P - 251 | Tremie 1/2" | Concreto | Pilote kely torre 3 # 287 | 2026-09-09 | 2026-09-10 | 2026-09-12 | 2026-09-16 | 2-Cónica y dividida | 3 | 100 |  | 34.5 | 7853.982 | 168.5 | 219.2 | 21.5 | 62.3 | 89
28229 - PIAZZA PPTO C | 569535 | PL - 250 | Outinord Ind 1" | Concreto | Placa torre 1 eje 13 al 19 entre A - G porteria y administración y apto 203 | 2026-09-08 | 2026-09-10 | 2026-10-06 | 2026-10-06 | 2-Cónica y dividida | 28 | 101 |  | 34.5 | 8011.847 | 360.2 | 458.9 | 45 | 130.4 | 98
28229 - PIAZZA PPTO C | 569535 | PL - 250 | Outinord Ind 1" | Concreto | Placa torre 1 eje 13 al 19 entre A - G porteria y administración y apto 203 | 2026-09-08 | 2026-09-10 | 2026-10-06 | 2026-10-06 | 2-Cónica y dividida | 28 | 100 |  | 34.5 | 7853.982 | 362.9 | 471.1 | 46.2 | 133.9 | 98
28229 - PIAZZA PPTO C | 569535 | PL - 250 | Outinord Ind 1" | Concreto | Placa torre 1 eje 13 al 19 entre A - G porteria y administración y apto 203 | 2026-09-08 | 2026-09-10 | 2026-10-06 | 2026-10-06 | 2-Cónica y dividida | 28 | 101 |  | 34.5 | 8011.847 | 362.3 | 460.9 | 45.2 | 131 | 98
28229 - PIAZZA PPTO C | 569535 | PL - 250 | Outinord Ind 1" | Concreto | Placa torre 1 eje 13 al 19 entre A - G porteria y administración y apto 203 | 2026-09-08 | 2026-09-10 | 2026-09-22 | 2026-09-22 | 2-Cónica y dividida | 14 | 100 |  | 34.5 | 7853.982 | 303.9 | 394.6 | 38.7 | 112.2 | 91
28229 - PIAZZA PPTO C | 569535 | PL - 250 | Outinord Ind 1" | Concreto | Placa torre 1 eje 13 al 19 entre A - G porteria y administración y apto 203 | 2026-09-08 | 2026-09-10 | 2026-09-22 | 2026-09-22 | 2-Cónica y dividida | 14 | 101 |  | 34.5 | 8011.847 | 301.2 | 383.4 | 37.6 | 109 | 91
28229 - PIAZZA PPTO C | 569535 | PL - 250 | Outinord Ind 1" | Concreto | Placa torre 1 eje 13 al 19 entre A - G porteria y administración y apto 203 | 2026-09-08 | 2026-09-10 | 2026-09-15 | 2026-09-16 | 2-Cónica y dividida | 7 | 100 |  | 34.5 | 7853.982 | 235 | 304.9 | 29.9 | 86.7 | 89
28229 - PIAZZA PPTO C | 569535 | PL - 250 | Outinord Ind 1" | Concreto | Placa torre 1 eje 13 al 19 entre A - G porteria y administración y apto 203 | 2026-09-08 | 2026-09-10 | 2026-09-15 | 2026-09-16 | 2-Cónica y dividida | 7 | 100 |  | 34.5 | 7853.982 | 228.6 | 296.7 | 29.1 | 84.3 | 89
28229 - PIAZZA PPTO C | 569535 | PL - 250 | Outinord Ind 1" | Concreto | Placa torre 1 eje 13 al 19 entre A - G porteria y administración y apto 203 | 2026-09-08 | 2026-09-10 | 2026-09-11 | 2026-09-16 | 2-Cónica y dividida | 3 | 100 |  | 34.5 | 7853.982 | 192.4 | 249.8 | 24.5 | 71 | 89
28229 - PIAZZA PPTO C | 569535 | PL - 250 | Outinord Ind 1" | Concreto | Placa torre 1 eje 13 al 19 entre A - G porteria y administración y apto 203 | 2026-09-08 | 2026-09-10 | 2026-09-11 | 2026-09-16 | 2-Cónica y dividida | 3 | 101 |  | 34.5 | 8011.847 | 190.2 | 241.7 | 23.7 | 68.7 | 89
28229 - PIAZZA PPTO C | 569534 | M-249 | Autocompactante 1/2" | Concreto | Muros torre 1 eje 8 al 1 entre A - G, M-40, M-57, M-36, M-25, M-55, M-35, M-39, M-54, M-30, M-24, M-53, M-14, M-07, M-41, M-01 y muros no estructurales | 2026-09-08 | 2026-09-10 | 2026-10-06 | 2026-10-06 | 2-Cónica y dividida | 28 | 100 |  | 41.4 | 7853.982 | 497 | 645.5 | 63.3 | 152.9 | 98
28229 - PIAZZA PPTO C | 569534 | M-249 | Autocompactante 1/2" | Concreto | Muros torre 1 eje 8 al 1 entre A - G, M-40, M-57, M-36, M-25, M-55, M-35, M-39, M-54, M-30, M-24, M-53, M-14, M-07, M-41, M-01 y muros no estructurales | 2026-09-08 | 2026-09-10 | 2026-10-06 | 2026-10-06 | 2-Cónica y dividida | 28 | 101 |  | 41.4 | 8011.847 | 504.5 | 642.4 | 63 | 152.2 | 98
28229 - PIAZZA PPTO C | 569534 | M-249 | Autocompactante 1/2" | Concreto | Muros torre 1 eje 8 al 1 entre A - G, M-40, M-57, M-36, M-25, M-55, M-35, M-39, M-54, M-30, M-24, M-53, M-14, M-07, M-41, M-01 y muros no estructurales | 2026-09-08 | 2026-09-10 | 2026-10-06 | 2026-10-06 | 2-Cónica y dividida | 28 | 100 |  | 41.4 | 7853.982 | 497.8 | 646.5 | 63.4 | 153.1 | 98
28229 - PIAZZA PPTO C | 569534 | M-249 | Autocompactante 1/2" | Concreto | Muros torre 1 eje 8 al 1 entre A - G, M-40, M-57, M-36, M-25, M-55, M-35, M-39, M-54, M-30, M-24, M-53, M-14, M-07, M-41, M-01 y muros no estructurales | 2026-09-08 | 2026-09-10 | 2026-09-22 | 2026-09-22 | 2-Cónica y dividida | 14 | 101 |  | 41.4 | 8011.847 | 422.6 | 537.4 | 52.7 | 127.3 | 91
28229 - PIAZZA PPTO C | 569534 | M-249 | Autocompactante 1/2" | Concreto | Muros torre 1 eje 8 al 1 entre A - G, M-40, M-57, M-36, M-25, M-55, M-35, M-39, M-54, M-30, M-24, M-53, M-14, M-07, M-41, M-01 y muros no estructurales | 2026-09-08 | 2026-09-10 | 2026-09-22 | 2026-09-22 | 2-Cónica y dividida | 14 | 100 |  | 41.4 | 7853.982 | 418.7 | 543.5 | 53.3 | 128.7 | 91
28229 - PIAZZA PPTO C | 569534 | M-249 | Autocompactante 1/2" | Concreto | Muros torre 1 eje 8 al 1 entre A - G, M-40, M-57, M-36, M-25, M-55, M-35, M-39, M-54, M-30, M-24, M-53, M-14, M-07, M-41, M-01 y muros no estructurales | 2026-09-08 | 2026-09-10 | 2026-09-15 | 2026-09-16 | 2-Cónica y dividida | 7 | 101 |  | 41.4 | 8011.847 | 376.8 | 479.3 | 47 | 113.5 | 89
28229 - PIAZZA PPTO C | 569534 | M-249 | Autocompactante 1/2" | Concreto | Muros torre 1 eje 8 al 1 entre A - G, M-40, M-57, M-36, M-25, M-55, M-35, M-39, M-54, M-30, M-24, M-53, M-14, M-07, M-41, M-01 y muros no estructurales | 2026-09-08 | 2026-09-10 | 2026-09-15 | 2026-09-16 | 2-Cónica y dividida | 7 | 100 |  | 41.4 | 7853.982 | 375.2 | 487.4 | 47.8 | 115.5 | 89
28229 - PIAZZA PPTO C | 569534 | M-249 | Autocompactante 1/2" | Concreto | Muros torre 1 eje 8 al 1 entre A - G, M-40, M-57, M-36, M-25, M-55, M-35, M-39, M-54, M-30, M-24, M-53, M-14, M-07, M-41, M-01 y muros no estructurales | 2026-09-08 | 2026-09-10 | 2026-09-11 | 2026-09-14 | 2-Cónica y dividida | 3 | 101 |  | 41.4 | 8011.847 | 337.4 | 429.3 | 42.1 | 101.7 | 88
28229 - PIAZZA PPTO C | 569534 | M-249 | Autocompactante 1/2" | Concreto | Muros torre 1 eje 8 al 1 entre A - G, M-40, M-57, M-36, M-25, M-55, M-35, M-39, M-54, M-30, M-24, M-53, M-14, M-07, M-41, M-01 y muros no estructurales | 2026-09-08 | 2026-09-10 | 2026-09-11 | 2026-09-14 | 2-Cónica y dividida | 3 | 100 |  | 41.4 | 7853.982 | 335.2 | 435.4 | 42.7 | 103.1 | 88
28229 - PIAZZA PPTO C | 569534 | P-248 | Tremie 1/2" | Concreto | Pilote kely torre 3 # 312 y pilote kely # 308 | 2026-09-08 | 2026-09-10 | 2026-10-06 | 2026-10-06 | 2-Cónica y dividida | 28 | 100 |  | 34.5 | 7853.982 | 394.5 | 511.9 | 50.2 | 145.5 | 98
28229 - PIAZZA PPTO C | 569534 | P-248 | Tremie 1/2" | Concreto | Pilote kely torre 3 # 312 y pilote kely # 308 | 2026-09-08 | 2026-09-10 | 2026-10-06 | 2026-10-06 | 2-Cónica y dividida | 28 | 100 |  | 34.5 | 7853.982 | 396.1 | 513.9 | 50.4 | 146.1 | 98
28229 - PIAZZA PPTO C | 569534 | P-248 | Tremie 1/2" | Concreto | Pilote kely torre 3 # 312 y pilote kely # 308 | 2026-09-08 | 2026-09-10 | 2026-10-06 | 2026-10-06 | 2-Cónica y dividida | 28 | 101 |  | 34.5 | 8011.847 | 394.8 | 502.7 | 49.3 | 142.9 | 98
28229 - PIAZZA PPTO C | 569534 | P-248 | Tremie 1/2" | Concreto | Pilote kely torre 3 # 312 y pilote kely # 308 | 2026-09-08 | 2026-09-10 | 2026-09-22 | 2026-09-22 | 2-Cónica y dividida | 14 | 100 |  | 34.5 | 7853.982 | 332.6 | 431.3 | 42.3 | 122.6 | 91
28229 - PIAZZA PPTO C | 569534 | P-248 | Tremie 1/2" | Concreto | Pilote kely torre 3 # 312 y pilote kely # 308 | 2026-09-08 | 2026-09-10 | 2026-09-22 | 2026-09-22 | 2-Cónica y dividida | 14 | 100 |  | 34.5 | 7853.982 | 338.7 | 439.5 | 43.1 | 124.9 | 91
28229 - PIAZZA PPTO C | 569534 | P-248 | Tremie 1/2" | Concreto | Pilote kely torre 3 # 312 y pilote kely # 308 | 2026-09-08 | 2026-09-10 | 2026-09-15 | 2026-09-16 | 2-Cónica y dividida | 7 | 100 |  | 34.5 | 7853.982 | 280.4 | 364 | 35.7 | 103.5 | 89
28229 - PIAZZA PPTO C | 569534 | P-248 | Tremie 1/2" | Concreto | Pilote kely torre 3 # 312 y pilote kely # 308 | 2026-09-08 | 2026-09-10 | 2026-09-15 | 2026-09-16 | 2-Cónica y dividida | 7 | 100 |  | 34.5 | 7853.982 | 285.6 | 371.2 | 36.4 | 105.5 | 89
28229 - PIAZZA PPTO C | 569534 | P-248 | Tremie 1/2" | Concreto | Pilote kely torre 3 # 312 y pilote kely # 308 | 2026-09-08 | 2026-09-10 | 2026-09-11 | 2026-09-14 | 2-Cónica y dividida | 3 | 100 |  | 34.5 | 7853.982 | 240.8 | 313.1 | 30.7 | 89 | 88
28229 - PIAZZA PPTO C | 569534 | P-248 | Tremie 1/2" | Concreto | Pilote kely torre 3 # 312 y pilote kely # 308 | 2026-09-08 | 2026-09-10 | 2026-09-11 | 2026-09-14 | 2-Cónica y dividida | 3 | 101 |  | 34.5 | 8011.847 | 238.6 | 303.9 | 29.8 | 86.4 | 88
28229 - PIAZZA PPTO C | 569534 | P-247 | Tremie 1/2" | Concreto | Pilote kely torre 3 #271 | 2026-09-07 | 2026-09-10 | 2026-10-05 | 2026-10-06 | 2-Cónica y dividida | 28 | 101 |  | 34.5 | 8011.847 | 402.5 | 511.9 | 50.2 | 145.5 | 98
28229 - PIAZZA PPTO C | 569534 | P-247 | Tremie 1/2" | Concreto | Pilote kely torre 3 #271 | 2026-09-07 | 2026-09-10 | 2026-10-05 | 2026-10-06 | 2-Cónica y dividida | 28 | 101 |  | 34.5 | 8011.847 | 404.5 | 515 | 50.5 | 146.4 | 98
28229 - PIAZZA PPTO C | 569534 | P-247 | Tremie 1/2" | Concreto | Pilote kely torre 3 #271 | 2026-09-07 | 2026-09-10 | 2026-10-05 | 2026-10-06 | 2-Cónica y dividida | 28 | 100 |  | 34.5 | 7853.982 | 402.2 | 522.1 | 51.2 | 148.4 | 98
28229 - PIAZZA PPTO C | 569534 | P-247 | Tremie 1/2" | Concreto | Pilote kely torre 3 #271 | 2026-09-07 | 2026-09-10 | 2026-09-21 | 2026-09-22 | 2-Cónica y dividida | 14 | 101 |  | 34.5 | 8011.847 | 337.1 | 429.3 | 42.1 | 122 | 91
28229 - PIAZZA PPTO C | 569534 | P-247 | Tremie 1/2" | Concreto | Pilote kely torre 3 #271 | 2026-09-07 | 2026-09-10 | 2026-09-21 | 2026-09-22 | 2-Cónica y dividida | 14 | 100 |  | 34.5 | 7853.982 | 337.4 | 438.5 | 43 | 124.6 | 91
28229 - PIAZZA PPTO C | 569534 | P-247 | Tremie 1/2" | Concreto | Pilote kely torre 3 #271 | 2026-09-07 | 2026-09-10 | 2026-09-14 | 2026-09-16 | 2-Cónica y dividida | 7 | 100 |  | 34.5 | 7853.982 | 283.5 | 368.1 | 36.1 | 104.6 | 89
28229 - PIAZZA PPTO C | 569534 | P-247 | Tremie 1/2" | Concreto | Pilote kely torre 3 #271 | 2026-09-07 | 2026-09-10 | 2026-09-14 | 2026-09-16 | 2-Cónica y dividida | 7 | 100 |  | 34.5 | 7853.982 | 271.5 | 352.8 | 34.6 | 100.3 | 89
28229 - PIAZZA PPTO C | 569534 | P-247 | Tremie 1/2" | Concreto | Pilote kely torre 3 #271 | 2026-09-07 | 2026-09-10 | 2026-09-10 | 2026-09-14 | 2-Cónica y dividida | 3 | 101 |  | 34.5 | 8011.847 | 234.3 | 297.8 | 29.2 | 84.6 | 88
28229 - PIAZZA PPTO C | 569534 | P-247 | Tremie 1/2" | Concreto | Pilote kely torre 3 #271 | 2026-09-07 | 2026-09-10 | 2026-09-10 | 2026-09-14 | 2-Cónica y dividida | 3 | 100 |  | 34.5 | 7853.982 | 232.1 | 301.8 | 29.6 | 85.8 | 88
28229 - PIAZZA PPTO C | 569532 | M-244 | Autocompactante 1/2" | Concreto | Muros torre 1 ejes 5 al 1 entre A - C M-56, M-16, M-09, M-52, M-02, M-51, M-48, M-49, M-05, M-08, M-15, M-46 y muros no estructurales | 2026-09-04 | 2026-09-08 | 2026-10-02 | 2026-10-02 | 2-Cónica y dividida | 28 | 100 |  | 41.4 | 7853.982 | 516.6 | 671 | 65.8 | 158.9 | 96
28229 - PIAZZA PPTO C | 569532 | M-244 | Autocompactante 1/2" | Concreto | Muros torre 1 ejes 5 al 1 entre A - C M-56, M-16, M-09, M-52, M-02, M-51, M-48, M-49, M-05, M-08, M-15, M-46 y muros no estructurales | 2026-09-04 | 2026-09-08 | 2026-10-02 | 2026-10-02 | 2-Cónica y dividida | 28 | 101 |  | 41.4 | 8011.847 | 517.5 | 658.7 | 64.6 | 156 | 96
28229 - PIAZZA PPTO C | 569532 | M-244 | Autocompactante 1/2" | Concreto | Muros torre 1 ejes 5 al 1 entre A - C M-56, M-16, M-09, M-52, M-02, M-51, M-48, M-49, M-05, M-08, M-15, M-46 y muros no estructurales | 2026-09-04 | 2026-09-08 | 2026-10-02 | 2026-10-02 | 2-Cónica y dividida | 28 | 100 |  | 41.4 | 7853.982 | 511.4 | 663.8 | 65.1 | 157.2 | 96
28229 - PIAZZA PPTO C | 569532 | M-244 | Autocompactante 1/2" | Concreto | Muros torre 1 ejes 5 al 1 entre A - C M-56, M-16, M-09, M-52, M-02, M-51, M-48, M-49, M-05, M-08, M-15, M-46 y muros no estructurales | 2026-09-04 | 2026-09-08 | 2026-09-18 | 2026-09-18 | 2-Cónica y dividida | 14 | 100 |  | 41.4 | 7853.982 | 432.3 | 560.8 | 55 | 132.9 | 90
28229 - PIAZZA PPTO C | 569532 | M-244 | Autocompactante 1/2" | Concreto | Muros torre 1 ejes 5 al 1 entre A - C M-56, M-16, M-09, M-52, M-02, M-51, M-48, M-49, M-05, M-08, M-15, M-46 y muros no estructurales | 2026-09-04 | 2026-09-08 | 2026-09-18 | 2026-09-18 | 2-Cónica y dividida | 14 | 100 |  | 41.4 | 7853.982 | 423 | 549.6 | 53.9 | 130.2 | 90
28229 - PIAZZA PPTO C | 569532 | M-244 | Autocompactante 1/2" | Concreto | Muros torre 1 ejes 5 al 1 entre A - C M-56, M-16, M-09, M-52, M-02, M-51, M-48, M-49, M-05, M-08, M-15, M-46 y muros no estructurales | 2026-09-04 | 2026-09-08 | 2026-09-11 | 2026-09-14 | 2-Cónica y dividida | 7 | 101 |  | 41.4 | 8011.847 | 355.5 | 452.8 | 44.4 | 107.2 | 88
28229 - PIAZZA PPTO C | 569532 | M-244 | Autocompactante 1/2" | Concreto | Muros torre 1 ejes 5 al 1 entre A - C M-56, M-16, M-09, M-52, M-02, M-51, M-48, M-49, M-05, M-08, M-15, M-46 y muros no estructurales | 2026-09-04 | 2026-09-08 | 2026-09-11 | 2026-09-14 | 2-Cónica y dividida | 7 | 100 |  | 41.4 | 7853.982 | 352.8 | 457.9 | 44.9 | 108.5 | 88
28229 - PIAZZA PPTO C | 569532 | M-244 | Autocompactante 1/2" | Concreto | Muros torre 1 ejes 5 al 1 entre A - C M-56, M-16, M-09, M-52, M-02, M-51, M-48, M-49, M-05, M-08, M-15, M-46 y muros no estructurales | 2026-09-04 | 2026-09-08 | 2026-09-08 | 2026-09-11 | 2-Cónica y dividida | 4 | 101 |  | 41.4 | 8011.847 | 283.2 | 360 | 35.3 | 85.3 | 86
28229 - PIAZZA PPTO C | 569532 | M-244 | Autocompactante 1/2" | Concreto | Muros torre 1 ejes 5 al 1 entre A - C M-56, M-16, M-09, M-52, M-02, M-51, M-48, M-49, M-05, M-08, M-15, M-46 y muros no estructurales | 2026-09-04 | 2026-09-08 | 2026-09-08 | 2026-09-11 | 2-Cónica y dividida | 4 | 100 |  | 41.4 | 7853.982 | 281 | 365.1 | 35.8 | 86.5 | 86
28229 - PIAZZA PPTO C | 569532 | P-243 | Tremie 1/2" | Concreto | Pilote kely torre 3 # 301 | 2026-09-04 | 2026-09-08 | 2026-10-02 | 2026-10-02 | 2-Cónica y dividida | 28 | 101 |  | 34.5 | 8011.847 | 408.6 | 520.1 | 51 | 147.8 | 96
28229 - PIAZZA PPTO C | 569532 | P-243 | Tremie 1/2" | Concreto | Pilote kely torre 3 # 301 | 2026-09-04 | 2026-09-08 | 2026-10-02 | 2026-10-02 | 2-Cónica y dividida | 28 | 100 |  | 34.5 | 7853.982 | 414.1 | 537.4 | 52.7 | 152.8 | 96
28229 - PIAZZA PPTO C | 569532 | P-243 | Tremie 1/2" | Concreto | Pilote kely torre 3 # 301 | 2026-09-04 | 2026-09-08 | 2026-10-02 | 2026-10-02 | 2-Cónica y dividida | 28 | 101 |  | 34.5 | 8011.847 | 403.5 | 513.9 | 50.4 | 146.1 | 96
28229 - PIAZZA PPTO C | 569532 | P-243 | Tremie 1/2" | Concreto | Pilote kely torre 3 # 301 | 2026-09-04 | 2026-09-08 | 2026-09-18 | 2026-09-18 | 2-Cónica y dividida | 14 | 100 |  | 34.5 | 7853.982 | 347.7 | 451.7 | 44.3 | 128.4 | 90
28229 - PIAZZA PPTO C | 569532 | P-243 | Tremie 1/2" | Concreto | Pilote kely torre 3 # 301 | 2026-09-04 | 2026-09-08 | 2026-09-18 | 2026-09-18 | 2-Cónica y dividida | 14 | 101 |  | 34.5 | 8011.847 | 340.8 | 433.4 | 42.5 | 123.2 | 90
28229 - PIAZZA PPTO C | 569532 | P-243 | Tremie 1/2" | Concreto | Pilote kely torre 3 # 301 | 2026-09-04 | 2026-09-08 | 2026-09-11 | 2026-09-14 | 2-Cónica y dividida | 7 | 100 |  | 34.5 | 7853.982 | 288.6 | 374.2 | 36.7 | 106.4 | 88
28229 - PIAZZA PPTO C | 569532 | P-243 | Tremie 1/2" | Concreto | Pilote kely torre 3 # 301 | 2026-09-04 | 2026-09-08 | 2026-09-11 | 2026-09-14 | 2-Cónica y dividida | 7 | 101 |  | 34.5 | 8011.847 | 286.9 | 365.1 | 35.8 | 103.8 | 88
28229 - PIAZZA PPTO C | 569532 | P-243 | Tremie 1/2" | Concreto | Pilote kely torre 3 # 301 | 2026-09-04 | 2026-09-08 | 2026-09-08 | 2026-09-11 | 2-Cónica y dividida | 4 | 100 |  | 34.5 | 7853.982 | 181.8 | 235.6 | 23.1 | 67 | 86
28229 - PIAZZA PPTO C | 569532 | P-243 | Tremie 1/2" | Concreto | Pilote kely torre 3 # 301 | 2026-09-04 | 2026-09-08 | 2026-09-08 | 2026-09-11 | 2-Cónica y dividida | 4 | 101 |  | 34.5 | 8011.847 | 179.6 | 228.4 | 22.4 | 64.9 | 86
28229 - PIAZZA PPTO C | 569532 | P-242 | Tremie 1/2" | Concreto | Pilote kely torre 3 # 297 | 2026-09-03 | 2026-09-08 | 2026-10-01 | 2026-10-01 | 5-Fractura extremos | 28 | 100 |  | 34.5 | 7853.982 | 525.1 | 682.2 | 66.9 | 193.9 | 95
28229 - PIAZZA PPTO C | 569532 | P-242 | Tremie 1/2" | Concreto | Pilote kely torre 3 # 297 | 2026-09-03 | 2026-09-08 | 2026-10-01 | 2026-10-01 | 5-Fractura extremos | 28 | 100 |  | 34.5 | 7853.982 | 513.8 | 666.9 | 65.4 | 189.6 | 95
28229 - PIAZZA PPTO C | 569532 | P-242 | Tremie 1/2" | Concreto | Pilote kely torre 3 # 297 | 2026-09-03 | 2026-09-08 | 2026-10-01 | 2026-10-01 | 5-Fractura extremos | 28 | 100 |  | 34.5 | 7853.982 | 529 | 687.3 | 67.4 | 195.4 | 95
28229 - PIAZZA PPTO C | 569532 | P-242 | Tremie 1/2" | Concreto | Pilote kely torre 3 # 297 | 2026-09-03 | 2026-09-08 | 2026-09-17 | 2026-09-18 | 2-Cónica y dividida | 14 | 101 |  | 34.5 | 8011.847 | 435.8 | 554.7 | 54.4 | 157.7 | 90
28229 - PIAZZA PPTO C | 569532 | P-242 | Tremie 1/2" | Concreto | Pilote kely torre 3 # 297 | 2026-09-03 | 2026-09-08 | 2026-09-17 | 2026-09-18 | 2-Cónica y dividida | 14 | 100 |  | 34.5 | 7853.982 | 434.3 | 563.9 | 55.3 | 160.3 | 90
28229 - PIAZZA PPTO C | 569532 | P-242 | Tremie 1/2" | Concreto | Pilote kely torre 3 # 297 | 2026-09-03 | 2026-09-08 | 2026-09-10 | 2026-09-11 | 2-Cónica y dividida | 7 | 101 |  | 34.5 | 8011.847 | 365.3 | 465 | 45.6 | 132.2 | 87
28229 - PIAZZA PPTO C | 569532 | P-242 | Tremie 1/2" | Concreto | Pilote kely torre 3 # 297 | 2026-09-03 | 2026-09-08 | 2026-09-10 | 2026-09-11 | 2-Cónica y dividida | 7 | 100 |  | 34.5 | 7853.982 | 355 | 460.9 | 45.2 | 131 | 87
28229 - PIAZZA PPTO C | 569532 | P-242 | Tremie 1/2" | Concreto | Pilote kely torre 3 # 297 | 2026-09-03 | 2026-09-08 | 2026-09-08 | 2026-09-11 | 2-Cónica y dividida | 5 | 101 |  | 34.5 | 8011.847 | 343.4 | 437.5 | 42.9 | 124.3 | 86
28229 - PIAZZA PPTO C | 569532 | P-242 | Tremie 1/2" | Concreto | Pilote kely torre 3 # 297 | 2026-09-03 | 2026-09-08 | 2026-09-08 | 2026-09-11 | 2-Cónica y dividida | 5 | 100 |  | 34.5 | 7853.982 | 341.2 | 442.6 | 43.4 | 125.8 | 86
28229 - PIAZZA PPTO C | 569533 | P-246 | Tremie 1/2" | Concreto | Pilotes kely torre 3 # 290 | 2026-09-05 | 2026-09-08 | 2026-10-03 | 2026-10-06 | 2-Cónica y dividida | 28 | 100 |  | 34.5 | 7853.982 | 408.6 | 530.3 | 52 | 150.7 | 97
28229 - PIAZZA PPTO C | 569533 | P-246 | Tremie 1/2" | Concreto | Pilotes kely torre 3 # 290 | 2026-09-05 | 2026-09-08 | 2026-10-03 | 2026-10-06 | 2-Cónica y dividida | 28 | 100 |  | 34.5 | 7853.982 | 405.9 | 527.2 | 51.7 | 149.9 | 97
28229 - PIAZZA PPTO C | 569533 | P-246 | Tremie 1/2" | Concreto | Pilotes kely torre 3 # 290 | 2026-09-05 | 2026-09-08 | 2026-10-03 | 2026-10-06 | 2-Cónica y dividida | 28 | 101 |  | 34.5 | 8011.847 | 408.2 | 519 | 50.9 | 147.5 | 97
28229 - PIAZZA PPTO C | 569533 | P-246 | Tremie 1/2" | Concreto | Pilotes kely torre 3 # 290 | 2026-09-05 | 2026-09-08 | 2026-09-19 | 2026-09-22 | 2-Cónica y dividida | 14 | 100 |  | 34.5 | 7853.982 | 338.5 | 439.5 | 43.1 | 124.9 | 91
28229 - PIAZZA PPTO C | 569533 | P-246 | Tremie 1/2" | Concreto | Pilotes kely torre 3 # 290 | 2026-09-05 | 2026-09-08 | 2026-09-19 | 2026-09-22 | 2-Cónica y dividida | 14 | 101 |  | 34.5 | 8011.847 | 346.5 | 440.5 | 43.2 | 125.2 | 91
28229 - PIAZZA PPTO C | 569533 | P-246 | Tremie 1/2" | Concreto | Pilotes kely torre 3 # 290 | 2026-09-05 | 2026-09-08 | 2026-09-12 | 2026-09-14 | 2-Cónica y dividida | 7 | 100 |  | 34.5 | 7853.982 | 288.5 | 374.2 | 36.7 | 106.4 | 88
28229 - PIAZZA PPTO C | 569533 | P-246 | Tremie 1/2" | Concreto | Pilotes kely torre 3 # 290 | 2026-09-05 | 2026-09-08 | 2026-09-12 | 2026-09-14 | 2-Cónica y dividida | 7 | 101 |  | 34.5 | 8011.847 | 286.6 | 365.1 | 35.8 | 103.8 | 88
28229 - PIAZZA PPTO C | 569533 | P-246 | Tremie 1/2" | Concreto | Pilotes kely torre 3 # 290 | 2026-09-05 | 2026-09-08 | 2026-09-08 | 2026-09-11 | 2-Cónica y dividida | 3 | 100 |  | 34.5 | 7853.982 | 192.5 | 249.8 | 24.5 | 71 | 86
28229 - PIAZZA PPTO C | 569533 | P-246 | Tremie 1/2" | Concreto | Pilotes kely torre 3 # 290 | 2026-09-05 | 2026-09-08 | 2026-09-08 | 2026-09-11 | 2-Cónica y dividida | 3 | 101 |  | 34.5 | 8011.847 | 190.3 | 242.7 | 23.8 | 69 | 86
28229 - PIAZZA PPTO C | 569533 | P-245 | Tremie 1/2" | Concreto | Pilotes kely torre 3 # 295 | 2026-09-04 | 2026-09-08 | 2026-10-02 | 2026-10-02 | 2-Cónica y dividida | 28 | 100 |  | 34.5 | 7853.982 | 430.7 | 558.8 | 54.8 | 158.8 | 96
28229 - PIAZZA PPTO C | 569533 | P-245 | Tremie 1/2" | Concreto | Pilotes kely torre 3 # 295 | 2026-09-04 | 2026-09-08 | 2026-10-02 | 2026-10-02 | 2-Cónica y dividida | 28 | 101 |  | 34.5 | 8011.847 | 440.9 | 560.8 | 55 | 159.4 | 96
28229 - PIAZZA PPTO C | 569533 | P-245 | Tremie 1/2" | Concreto | Pilotes kely torre 3 # 295 | 2026-09-04 | 2026-09-08 | 2026-10-02 | 2026-10-02 | 2-Cónica y dividida | 28 | 100 |  | 34.5 | 7853.982 | 443.1 | 575.1 | 56.4 | 163.5 | 96
28229 - PIAZZA PPTO C | 569533 | P-245 | Tremie 1/2" | Concreto | Pilotes kely torre 3 # 295 | 2026-09-04 | 2026-09-08 | 2026-09-18 | 2026-09-18 | 2-Cónica y dividida | 14 | 101 |  | 34.5 | 8011.847 | 364.4 | 464 | 45.5 | 131.9 | 90
28229 - PIAZZA PPTO C | 569533 | P-245 | Tremie 1/2" | Concreto | Pilotes kely torre 3 # 295 | 2026-09-04 | 2026-09-08 | 2026-09-18 | 2026-09-18 | 2-Cónica y dividida | 14 | 100 |  | 34.5 | 7853.982 | 365.3 | 474.2 | 46.5 | 134.8 | 90
28229 - PIAZZA PPTO C | 569533 | P-245 | Tremie 1/2" | Concreto | Pilotes kely torre 3 # 295 | 2026-09-04 | 2026-09-08 | 2026-09-11 | 2026-09-14 | 2-Cónica y dividida | 7 | 101 |  | 34.5 | 8011.847 | 299.9 | 381.4 | 37.4 | 108.4 | 88
28229 - PIAZZA PPTO C | 569533 | P-245 | Tremie 1/2" | Concreto | Pilotes kely torre 3 # 295 | 2026-09-04 | 2026-09-08 | 2026-09-11 | 2026-09-14 | 2-Cónica y dividida | 7 | 100 |  | 34.5 | 7853.982 | 297.8 | 386.5 | 37.9 | 109.9 | 88
28229 - PIAZZA PPTO C | 569533 | P-245 | Tremie 1/2" | Concreto | Pilotes kely torre 3 # 295 | 2026-09-04 | 2026-09-08 | 2026-09-08 | 2026-09-11 | 2-Cónica y dividida | 4 | 101 |  | 34.5 | 8011.847 | 228.9 | 291.6 | 28.6 | 82.9 | 86
28229 - PIAZZA PPTO C | 569533 | P-245 | Tremie 1/2" | Concreto | Pilotes kely torre 3 # 295 | 2026-09-04 | 2026-09-08 | 2026-09-08 | 2026-09-11 | 2-Cónica y dividida | 4 | 100 |  | 34.5 | 7853.982 | 226.7 | 294.7 | 28.9 | 83.8 | 86
28229 - PIAZZA PPTO C | 570244 | M-191 | Tremie 1" | Concreto | Plazoleta pantalla tramo M-13 y barrete BA - 138 y pantalla tramo MH - 09 | 2026-07-10 | 2026-08-20 | 2026-09-04 | 2026-09-09 | 2-Cónica y dividida | 56 | 100 |  | 27.6 | 7853.982 | 224.2 | 290.6 | 28.5 | 103.3 | 85
28229 - PIAZZA PPTO C | 570244 | M-191 | Tremie 1" | Concreto | Plazoleta pantalla tramo M-13 y barrete BA - 138 y pantalla tramo MH - 09 | 2026-07-10 | 2026-08-20 | 2026-09-04 | 2026-09-09 | 2-Cónica y dividida | 56 | 101 |  | 27.6 | 8011.847 | 219.6 | 279.4 | 27.4 | 99.3 | 85
28229 - PIAZZA PPTO C | 570244 | M-191 | Tremie 1" | Concreto | Plazoleta pantalla tramo M-13 y barrete BA - 138 y pantalla tramo MH - 09 | 2026-07-10 | 2026-08-20 | 2026-09-04 | 2026-09-09 | 2-Cónica y dividida | 56 | 100 |  | 27.6 | 7853.982 | 216.8 | 281.4 | 27.6 | 100 | 85
28229 - PIAZZA PPTO C | 569531 | M-241 | No especificado | Concreto | Muros torre 1 eje 8 al 6 entre A - G, M-62, M-60, M-03, M-59, M-10, M-58, M-17, M-26, - M-37, M-61, M-37A, M-64, M-63, M-31, M-27 y muros no estructurales | 2026-09-02 | 2026-09-03 | 2026-09-30 | 2026-10-01 | 5-Fractura extremos | 28 | 100 |  | 41.4 | 7853.982 | 601.9 | 781.1 | 76.6 | 185 | 95
28229 - PIAZZA PPTO C | 569531 | M-241 | No especificado | Concreto | Muros torre 1 eje 8 al 6 entre A - G, M-62, M-60, M-03, M-59, M-10, M-58, M-17, M-26, - M-37, M-61, M-37A, M-64, M-63, M-31, M-27 y muros no estructurales | 2026-09-02 | 2026-09-03 | 2026-09-30 | 2026-10-01 | 5-Fractura extremos | 28 | 101 |  | 41.4 | 8011.847 | 595.4 | 757.7 | 74.3 | 179.5 | 95
28229 - PIAZZA PPTO C | 569531 | M-241 | No especificado | Concreto | Muros torre 1 eje 8 al 6 entre A - G, M-62, M-60, M-03, M-59, M-10, M-58, M-17, M-26, - M-37, M-61, M-37A, M-64, M-63, M-31, M-27 y muros no estructurales | 2026-09-02 | 2026-09-03 | 2026-09-30 | 2026-10-01 | 5-Fractura extremos | 28 | 100 |  | 41.4 | 7853.982 | 599.9 | 779.1 | 76.4 | 184.5 | 95
28229 - PIAZZA PPTO C | 569531 | M-241 | No especificado | Concreto | Muros torre 1 eje 8 al 6 entre A - G, M-62, M-60, M-03, M-59, M-10, M-58, M-17, M-26, - M-37, M-61, M-37A, M-64, M-63, M-31, M-27 y muros no estructurales | 2026-09-02 | 2026-09-03 | 2026-09-16 | 2026-09-16 | 2-Cónica y dividida | 14 | 101 |  | 41.4 | 8011.847 | 496.6 | 632.2 | 62 | 149.8 | 89
28229 - PIAZZA PPTO C | 569531 | M-241 | No especificado | Concreto | Muros torre 1 eje 8 al 6 entre A - G, M-62, M-60, M-03, M-59, M-10, M-58, M-17, M-26, - M-37, M-61, M-37A, M-64, M-63, M-31, M-27 y muros no estructurales | 2026-09-02 | 2026-09-03 | 2026-09-16 | 2026-09-16 | 2-Cónica y dividida | 14 | 100 |  | 41.4 | 7853.982 | 495 | 642.4 | 63 | 152.2 | 89
28229 - PIAZZA PPTO C | 569531 | M-241 | No especificado | Concreto | Muros torre 1 eje 8 al 6 entre A - G, M-62, M-60, M-03, M-59, M-10, M-58, M-17, M-26, - M-37, M-61, M-37A, M-64, M-63, M-31, M-27 y muros no estructurales | 2026-09-02 | 2026-09-03 | 2026-09-09 | 2026-09-11 | 2-Cónica y dividida | 7 | 101 |  | 41.4 | 8011.847 | 409.5 | 521.1 | 51.1 | 123.4 | 86
28229 - PIAZZA PPTO C | 569531 | M-241 | No especificado | Concreto | Muros torre 1 eje 8 al 6 entre A - G, M-62, M-60, M-03, M-59, M-10, M-58, M-17, M-26, - M-37, M-61, M-37A, M-64, M-63, M-31, M-27 y muros no estructurales | 2026-09-02 | 2026-09-03 | 2026-09-09 | 2026-09-11 | 2-Cónica y dividida | 7 | 100 |  | 41.4 | 7853.982 | 407.4 | 529.2 | 51.9 | 125.4 | 86
28229 - PIAZZA PPTO C | 569531 | M-241 | No especificado | Concreto | Muros torre 1 eje 8 al 6 entre A - G, M-62, M-60, M-03, M-59, M-10, M-58, M-17, M-26, - M-37, M-61, M-37A, M-64, M-63, M-31, M-27 y muros no estructurales | 2026-09-02 | 2026-09-03 | 2026-09-05 | 2026-09-09 | 2-Cónica y dividida | 3 | 101 |  | 41.4 | 8011.847 | 371.3 | 472.1 | 46.3 | 111.8 | 83
28229 - PIAZZA PPTO C | 569531 | M-241 | No especificado | Concreto | Muros torre 1 eje 8 al 6 entre A - G, M-62, M-60, M-03, M-59, M-10, M-58, M-17, M-26, - M-37, M-61, M-37A, M-64, M-63, M-31, M-27 y muros no estructurales | 2026-09-02 | 2026-09-03 | 2026-09-05 | 2026-09-09 | 2-Cónica y dividida | 3 | 100 |  | 41.4 | 7853.982 | 386 | 500.7 | 49.1 | 118.6 | 83
28229 - PIAZZA PPTO C | 570250 | M-238 | Autonivelante 1/2" | Concreto | Muros torre 1 eje 13 al 10 entre A - G M-75, M-04, M-70, M-06, M-69, M-65, M-11, M-12, M-13, M-19, M-67, M-60 y muros no estructurales | 2026-08-31 | 2026-09-03 | 2026-09-28 | 2026-09-29 | 5-Fractura extremos | 28 | 100 |  | 41.4 | 7853.982 | 626.7 | 813.7 | 79.8 | 192.8 | 94
28229 - PIAZZA PPTO C | 570250 | M-238 | Autonivelante 1/2" | Concreto | Muros torre 1 eje 13 al 10 entre A - G M-75, M-04, M-70, M-06, M-69, M-65, M-11, M-12, M-13, M-19, M-67, M-60 y muros no estructurales | 2026-08-31 | 2026-09-03 | 2026-09-28 | 2026-09-29 | 5-Fractura extremos | 28 | 101 |  | 41.4 | 8011.847 | 622.8 | 792.3 | 77.7 | 187.7 | 94
28229 - PIAZZA PPTO C | 570250 | M-238 | Autonivelante 1/2" | Concreto | Muros torre 1 eje 13 al 10 entre A - G M-75, M-04, M-70, M-06, M-69, M-65, M-11, M-12, M-13, M-19, M-67, M-60 y muros no estructurales | 2026-08-31 | 2026-09-03 | 2026-09-28 | 2026-09-29 | 5-Fractura extremos | 28 | 100 |  | 41.4 | 7853.982 | 629.5 | 817.8 | 80.2 | 193.7 | 94
28229 - PIAZZA PPTO C | 570250 | M-238 | Autonivelante 1/2" | Concreto | Muros torre 1 eje 13 al 10 entre A - G M-75, M-04, M-70, M-06, M-69, M-65, M-11, M-12, M-13, M-19, M-67, M-60 y muros no estructurales | 2026-08-31 | 2026-09-03 | 2026-09-14 | 2026-09-16 | 5-Fractura extremos | 14 | 101 |  | 41.4 | 8011.847 | 549.6 | 699.5 | 68.6 | 165.7 | 89
28229 - PIAZZA PPTO C | 570250 | M-238 | Autonivelante 1/2" | Concreto | Muros torre 1 eje 13 al 10 entre A - G M-75, M-04, M-70, M-06, M-69, M-65, M-11, M-12, M-13, M-19, M-67, M-60 y muros no estructurales | 2026-08-31 | 2026-09-03 | 2026-09-14 | 2026-09-16 | 5-Fractura extremos | 14 | 100 |  | 41.4 | 7853.982 | 548.7 | 712.8 | 69.9 | 168.8 | 89
28229 - PIAZZA PPTO C | 570250 | M-238 | Autonivelante 1/2" | Concreto | Muros torre 1 eje 13 al 10 entre A - G M-75, M-04, M-70, M-06, M-69, M-65, M-11, M-12, M-13, M-19, M-67, M-60 y muros no estructurales | 2026-08-31 | 2026-09-03 | 2026-09-03 | 2026-09-09 | 2-Cónica y dividida | 3 | 101 |  | 41.4 | 8011.847 | 399.8 | 508.8 | 49.9 | 120.5 | 83
28229 - PIAZZA PPTO C | 570250 | M-238 | Autonivelante 1/2" | Concreto | Muros torre 1 eje 13 al 10 entre A - G M-75, M-04, M-70, M-06, M-69, M-65, M-11, M-12, M-13, M-19, M-67, M-60 y muros no estructurales | 2026-08-31 | 2026-09-03 | 2026-09-03 | 2026-09-09 | 2-Cónica y dividida | 3 | 100 |  | 41.4 | 7853.982 | 397.6 | 516 | 50.6 | 122.2 | 83
28229 - PIAZZA PPTO C | 570250 | P-240 | Tremie 1/2" | Concreto | Pilotes kely torre 3 # 299 | 2026-09-01 | 2026-09-03 | 2026-09-29 | 2026-09-29 | 2-Cónica y dividida | 28 | 101 |  | 34.5 | 8011.847 | 365.1 | 465 | 45.6 | 132.2 | 94
28229 - PIAZZA PPTO C | 570250 | P-240 | Tremie 1/2" | Concreto | Pilotes kely torre 3 # 299 | 2026-09-01 | 2026-09-03 | 2026-09-29 | 2026-09-29 | 2-Cónica y dividida | 28 | 101 |  | 34.5 | 8011.847 | 354.9 | 451.7 | 44.3 | 128.4 | 94
28229 - PIAZZA PPTO C | 570250 | P-240 | Tremie 1/2" | Concreto | Pilotes kely torre 3 # 299 | 2026-09-01 | 2026-09-03 | 2026-09-29 | 2026-09-29 | 2-Cónica y dividida | 28 | 101 |  | 34.5 | 8011.847 | 363.3 | 461.9 | 45.3 | 131.3 | 94
28229 - PIAZZA PPTO C | 570250 | P-240 | Tremie 1/2" | Concreto | Pilotes kely torre 3 # 299 | 2026-09-01 | 2026-09-03 | 2026-09-15 | 2026-09-16 | 2-Cónica y dividida | 14 | 100 |  | 34.5 | 7853.982 | 300.5 | 390.6 | 38.3 | 111 | 89
28229 - PIAZZA PPTO C | 570250 | P-240 | Tremie 1/2" | Concreto | Pilotes kely torre 3 # 299 | 2026-09-01 | 2026-09-03 | 2026-09-15 | 2026-09-16 | 2-Cónica y dividida | 14 | 101 |  | 34.5 | 8011.847 | 298.3 | 379.3 | 37.2 | 107.8 | 89
28229 - PIAZZA PPTO C | 570250 | P-240 | Tremie 1/2" | Concreto | Pilotes kely torre 3 # 299 | 2026-09-01 | 2026-09-03 | 2026-09-08 | 2026-09-11 | 5-Fractura extremos | 7 | 100 |  | 34.5 | 7853.982 | 242.5 | 315.1 | 30.9 | 89.6 | 86
28229 - PIAZZA PPTO C | 570250 | P-240 | Tremie 1/2" | Concreto | Pilotes kely torre 3 # 299 | 2026-09-01 | 2026-09-03 | 2026-09-08 | 2026-09-11 | 5-Fractura extremos | 7 | 101 |  | 34.5 | 8011.847 | 248.8 | 317.1 | 31.1 | 90.1 | 86
28229 - PIAZZA PPTO C | 570250 | P-240 | Tremie 1/2" | Concreto | Pilotes kely torre 3 # 299 | 2026-09-01 | 2026-09-03 | 2026-09-04 | 2026-09-09 | 5-Fractura extremos | 3 | 100 |  | 34.5 | 7853.982 | 233.5 | 302.9 | 29.7 | 86.1 | 83
28229 - PIAZZA PPTO C | 570250 | P-240 | Tremie 1/2" | Concreto | Pilotes kely torre 3 # 299 | 2026-09-01 | 2026-09-03 | 2026-09-04 | 2026-09-09 | 5-Fractura extremos | 3 | 101 |  | 34.5 | 8011.847 | 231.1 | 293.7 | 28.8 | 83.5 | 83
28229 - PIAZZA PPTO C | 570250 | P-239 | Tremie 1/2" | Concreto | Pilote kely torre 3 #286 | 2026-09-01 | 2026-09-03 | 2026-09-29 | 2026-09-29 | 2-Cónica y dividida | 28 | 100 |  | 34.5 | 7853.982 | 346.5 | 449.7 | 44.1 | 127.8 | 94
28229 - PIAZZA PPTO C | 570250 | P-239 | Tremie 1/2" | Concreto | Pilote kely torre 3 #286 | 2026-09-01 | 2026-09-03 | 2026-09-29 | 2026-09-29 | 2-Cónica y dividida | 28 | 101 |  | 34.5 | 8011.847 | 341 | 434.4 | 42.6 | 123.5 | 94
28229 - PIAZZA PPTO C | 570250 | P-239 | Tremie 1/2" | Concreto | Pilote kely torre 3 #286 | 2026-09-01 | 2026-09-03 | 2026-09-29 | 2026-09-29 | 2-Cónica y dividida | 28 | 100 |  | 34.5 | 7853.982 | 349.4 | 453.8 | 44.5 | 129 | 94
28229 - PIAZZA PPTO C | 570250 | P-239 | Tremie 1/2" | Concreto | Pilote kely torre 3 #286 | 2026-09-01 | 2026-09-03 | 2026-09-15 | 2026-09-16 | 2-Cónica y dividida | 14 | 101 |  | 34.5 | 8011.847 | 288.5 | 367.1 | 36 | 104.3 | 89
28229 - PIAZZA PPTO C | 570250 | P-239 | Tremie 1/2" | Concreto | Pilote kely torre 3 #286 | 2026-09-01 | 2026-09-03 | 2026-09-15 | 2026-09-16 | 2-Cónica y dividida | 14 | 100 |  | 34.5 | 7853.982 | 285.3 | 370.2 | 36.3 | 105.2 | 89
28229 - PIAZZA PPTO C | 570250 | P-239 | Tremie 1/2" | Concreto | Pilote kely torre 3 #286 | 2026-09-01 | 2026-09-03 | 2026-09-08 | 2026-09-11 | 5-Fractura extremos | 7 | 101 |  | 34.5 | 8011.847 | 252.5 | 321.2 | 31.5 | 91.3 | 86
28229 - PIAZZA PPTO C | 570250 | P-239 | Tremie 1/2" | Concreto | Pilote kely torre 3 #286 | 2026-09-01 | 2026-09-03 | 2026-09-08 | 2026-09-11 | 5-Fractura extremos | 7 | 100 |  | 34.5 | 7853.982 | 250.8 | 325.3 | 31.9 | 92.5 | 86
28229 - PIAZZA PPTO C | 570250 | P-239 | Tremie 1/2" | Concreto | Pilote kely torre 3 #286 | 2026-09-01 | 2026-09-03 | 2026-09-04 | 2026-09-09 | 5-Fractura extremos | 3 | 101 |  | 34.5 | 8011.847 | 187.5 | 238.6 | 23.4 | 67.8 | 83
28229 - PIAZZA PPTO C | 570250 | P-239 | Tremie 1/2" | Concreto | Pilote kely torre 3 #286 | 2026-09-01 | 2026-09-03 | 2026-09-04 | 2026-09-09 | 5-Fractura extremos | 3 | 100 |  | 34.5 | 7853.982 | 185.3 | 240.7 | 23.6 | 68.4 | 83
28229 - PIAZZA PPTO C | 570248 | M-235 | Autonivelante 1/2" | Concreto | Muros torre 1 eje 13 al 10 entre B - G M - 76, M - 21, M - 29, M - 77, M - 33, M - 32, M - 66, M - 28, M - 74, - M - 20, M - 72, M - 71 y muros no estructurales | 2026-08-27 | 2026-09-01 | 2026-09-24 | 2026-09-25 | 2-Cónica y dividida | 28 | 101 |  | 41.4 | 8011.847 | 499.5 | 635.3 | 62.3 | 150.5 | 92
28229 - PIAZZA PPTO C | 570248 | M-235 | Autonivelante 1/2" | Concreto | Muros torre 1 eje 13 al 10 entre B - G M - 76, M - 21, M - 29, M - 77, M - 33, M - 32, M - 66, M - 28, M - 74, - M - 20, M - 72, M - 71 y muros no estructurales | 2026-08-27 | 2026-09-01 | 2026-09-24 | 2026-09-25 | 2-Cónica y dividida | 28 | 101 |  | 41.4 | 8011.847 | 496.3 | 631.2 | 61.9 | 149.5 | 92
28229 - PIAZZA PPTO C | 570248 | M-235 | Autonivelante 1/2" | Concreto | Muros torre 1 eje 13 al 10 entre B - G M - 76, M - 21, M - 29, M - 77, M - 33, M - 32, M - 66, M - 28, M - 74, - M - 20, M - 72, M - 71 y muros no estructurales | 2026-08-27 | 2026-09-01 | 2026-09-24 | 2026-09-25 | 2-Cónica y dividida | 28 | 101 |  | 41.4 | 8011.847 | 487.7 | 621 | 60.9 | 147.1 | 92
28229 - PIAZZA PPTO C | 570248 | M-235 | Autonivelante 1/2" | Concreto | Muros torre 1 eje 13 al 10 entre B - G M - 76, M - 21, M - 29, M - 77, M - 33, M - 32, M - 66, M - 28, M - 74, - M - 20, M - 72, M - 71 y muros no estructurales | 2026-08-27 | 2026-09-01 | 2026-09-10 | 2026-09-11 | 2-Cónica y dividida | 14 | 100 |  | 41.4 | 7853.982 | 401.5 | 521.1 | 51.1 | 123.4 | 87
28229 - PIAZZA PPTO C | 570248 | M-235 | Autonivelante 1/2" | Concreto | Muros torre 1 eje 13 al 10 entre B - G M - 76, M - 21, M - 29, M - 77, M - 33, M - 32, M - 66, M - 28, M - 74, - M - 20, M - 72, M - 71 y muros no estructurales | 2026-08-27 | 2026-09-01 | 2026-09-10 | 2026-09-11 | 2-Cónica y dividida | 14 | 102 |  | 41.4 | 8171.282 | 409.8 | 511.9 | 50.2 | 121.3 | 87
28229 - PIAZZA PPTO C | 570248 | M-235 | Autonivelante 1/2" | Concreto | Muros torre 1 eje 13 al 10 entre B - G M - 76, M - 21, M - 29, M - 77, M - 33, M - 32, M - 66, M - 28, M - 74, - M - 20, M - 72, M - 71 y muros no estructurales | 2026-08-27 | 2026-09-01 | 2026-09-03 | 2026-09-11 | 2-Cónica y dividida | 7 | 101 |  | 41.4 | 8011.847 | 274.6 | 349.8 | 34.3 | 82.9 | 82
28229 - PIAZZA PPTO C | 570248 | M-235 | Autonivelante 1/2" | Concreto | Muros torre 1 eje 13 al 10 entre B - G M - 76, M - 21, M - 29, M - 77, M - 33, M - 32, M - 66, M - 28, M - 74, - M - 20, M - 72, M - 71 y muros no estructurales | 2026-08-27 | 2026-09-01 | 2026-09-03 | 2026-09-11 | 2-Cónica y dividida | 7 | 102 |  | 41.4 | 8171.282 | 283 | 352.8 | 34.6 | 83.6 | 82
28229 - PIAZZA PPTO C | 570248 | M-235 | Autonivelante 1/2" | Concreto | Muros torre 1 eje 13 al 10 entre B - G M - 76, M - 21, M - 29, M - 77, M - 33, M - 32, M - 66, M - 28, M - 74, - M - 20, M - 72, M - 71 y muros no estructurales | 2026-08-27 | 2026-09-01 | 2026-09-01 | 2026-09-02 | 2-Cónica y dividida | 5 | 100 |  | 41.4 | 7853.982 | 230.2 | 298.8 | 29.3 | 70.8 | 81
28229 - PIAZZA PPTO C | 570248 | M-235 | Autonivelante 1/2" | Concreto | Muros torre 1 eje 13 al 10 entre B - G M - 76, M - 21, M - 29, M - 77, M - 33, M - 32, M - 66, M - 28, M - 74, - M - 20, M - 72, M - 71 y muros no estructurales | 2026-08-27 | 2026-09-01 | 2026-09-01 | 2026-09-02 | 2-Cónica y dividida | 5 | 101 |  | 41.4 | 8011.847 | 226.4 | 288.6 | 28.3 | 68.4 | 81
28229 - PIAZZA PPTO C | 570248 | P-234 | Tremie 1/2" | Concreto | Pilote kely torre 3 #289 | 2026-08-27 | 2026-09-01 | 2026-09-24 | 2026-09-25 | 2-Cónica y dividida | 28 | 101 |  | 34.5 | 8011.847 | 385 | 490.5 | 48.1 | 139.4 | 92
28229 - PIAZZA PPTO C | 570248 | P-234 | Tremie 1/2" | Concreto | Pilote kely torre 3 #289 | 2026-08-27 | 2026-09-01 | 2026-09-24 | 2026-09-25 | 2-Cónica y dividida | 28 | 100 |  | 34.5 | 7853.982 | 383.4 | 497.6 | 48.8 | 141.4 | 92
28229 - PIAZZA PPTO C | 570248 | P-234 | Tremie 1/2" | Concreto | Pilote kely torre 3 #289 | 2026-08-27 | 2026-09-01 | 2026-09-24 | 2026-09-25 | 2-Cónica y dividida | 28 | 101 |  | 34.5 | 8011.847 | 378.6 | 482.3 | 47.3 | 137.1 | 92
28229 - PIAZZA PPTO C | 570248 | P-234 | Tremie 1/2" | Concreto | Pilote kely torre 3 #289 | 2026-08-27 | 2026-09-01 | 2026-09-10 | 2026-09-11 | 2-Cónica y dividida | 14 | 100 |  | 34.5 | 7853.982 | 321.8 | 418.1 | 41 | 118.8 | 87
28229 - PIAZZA PPTO C | 570248 | P-234 | Tremie 1/2" | Concreto | Pilote kely torre 3 #289 | 2026-08-27 | 2026-09-01 | 2026-09-10 | 2026-09-11 | 2-Cónica y dividida | 14 | 101 |  | 34.5 | 8011.847 | 319.5 | 406.9 | 39.9 | 115.7 | 87
28229 - PIAZZA PPTO C | 570248 | P-234 | Tremie 1/2" | Concreto | Pilote kely torre 3 #289 | 2026-08-27 | 2026-09-01 | 2026-09-03 | 2026-09-11 | 2-Cónica y dividida | 7 | 102 |  | 34.5 | 8171.282 | 240.2 | 299.8 | 29.4 | 85.2 | 82
28229 - PIAZZA PPTO C | 570248 | P-234 | Tremie 1/2" | Concreto | Pilote kely torre 3 #289 | 2026-08-27 | 2026-09-01 | 2026-09-03 | 2026-09-11 | 2-Cónica y dividida | 7 | 101 |  | 34.5 | 8011.847 | 237.5 | 301.8 | 29.6 | 85.8 | 82
28229 - PIAZZA PPTO C | 570248 | P-234 | Tremie 1/2" | Concreto | Pilote kely torre 3 #289 | 2026-08-27 | 2026-09-01 | 2026-09-01 | 2026-09-02 | 2-Cónica y dividida | 5 | 102 |  | 34.5 | 8171.282 | 196.5 | 244.7 | 24 | 69.6 | 81
28229 - PIAZZA PPTO C | 570248 | P-234 | Tremie 1/2" | Concreto | Pilote kely torre 3 #289 | 2026-08-27 | 2026-09-01 | 2026-09-01 | 2026-09-02 | 2-Cónica y dividida | 5 | 100 |  | 34.5 | 7853.982 | 192.9 | 250.9 | 24.6 | 71.3 | 81
28229 - PIAZZA PPTO C | 570248 | P-233 | Tremie 1/2" | Concreto | Pilote kely torre 3 #306 | 2026-08-26 | 2026-09-01 | 2026-09-23 | 2026-09-25 | 2-Cónica y dividida | 28 | 101 |  | 34.5 | 8011.847 | 317.5 | 403.8 | 39.6 | 114.8 | 92
28229 - PIAZZA PPTO C | 570248 | P-233 | Tremie 1/2" | Concreto | Pilote kely torre 3 #306 | 2026-08-26 | 2026-09-01 | 2026-09-23 | 2026-09-25 | 2-Cónica y dividida | 28 | 102 |  | 34.5 | 8171.282 | 315.5 | 393.6 | 38.6 | 111.9 | 92
28229 - PIAZZA PPTO C | 570248 | P-233 | Tremie 1/2" | Concreto | Pilote kely torre 3 #306 | 2026-08-26 | 2026-09-01 | 2026-09-23 | 2026-09-25 | 2-Cónica y dividida | 28 | 101 |  | 34.5 | 8011.847 | 312.2 | 397.7 | 39 | 113 | 92
28229 - PIAZZA PPTO C | 570248 | P-233 | Tremie 1/2" | Concreto | Pilote kely torre 3 #306 | 2026-08-26 | 2026-09-01 | 2026-09-09 | 2026-09-11 | 2-Cónica y dividida | 14 | 101 |  | 34.5 | 8011.847 | 262.5 | 334.5 | 32.8 | 95.1 | 86
28229 - PIAZZA PPTO C | 570248 | P-233 | Tremie 1/2" | Concreto | Pilote kely torre 3 #306 | 2026-08-26 | 2026-09-01 | 2026-09-09 | 2026-09-11 | 2-Cónica y dividida | 14 | 100 |  | 34.5 | 7853.982 | 263.5 | 341.6 | 33.5 | 97.1 | 86
28229 - PIAZZA PPTO C | 570248 | P-233 | Tremie 1/2" | Concreto | Pilote kely torre 3 #306 | 2026-08-26 | 2026-09-01 | 2026-09-02 | 2026-09-02 | 2-Cónica y dividida | 7 | 101 |  | 34.5 | 8011.847 | 168.9 | 215.2 | 21.1 | 61.2 | 81
28229 - PIAZZA PPTO C | 570248 | P-233 | Tremie 1/2" | Concreto | Pilote kely torre 3 #306 | 2026-08-26 | 2026-09-01 | 2026-09-02 | 2026-09-02 | 2-Cónica y dividida | 7 | 100 |  | 34.5 | 7853.982 | 164.2 | 213.1 | 20.9 | 60.6 | 81
28229 - PIAZZA PPTO C | 570248 | P-233 | Tremie 1/2" | Concreto | Pilote kely torre 3 #306 | 2026-08-26 | 2026-09-01 | 2026-09-01 | 2026-09-02 | 2-Cónica y dividida | 6 | 101 |  | 34.5 | 8011.847 | 130.4 | 166.2 | 16.3 | 47.2 | 81
28229 - PIAZZA PPTO C | 570248 | P-233 | Tremie 1/2" | Concreto | Pilote kely torre 3 #306 | 2026-08-26 | 2026-09-01 | 2026-09-01 | 2026-09-02 | 2-Cónica y dividida | 6 | 100 |  | 34.5 | 7853.982 | 126.5 | 164.2 | 16.1 | 46.7 | 81
28229 - PIAZZA PPTO C | 570248 | P-232 | Tremie 1/2" | Concreto | Pilote kely torre 3#294 | 2026-08-26 | 2026-09-01 | 2026-09-23 | 2026-09-25 | 2-Cónica y dividida | 28 | 100 |  | 34.5 | 7853.982 | 305.5 | 396.7 | 38.9 | 112.8 | 92
28229 - PIAZZA PPTO C | 570248 | P-232 | Tremie 1/2" | Concreto | Pilote kely torre 3#294 | 2026-08-26 | 2026-09-01 | 2026-09-23 | 2026-09-25 | 2-Cónica y dividida | 28 | 101 |  | 34.5 | 8011.847 | 303.2 | 385.5 | 37.8 | 109.6 | 92
28229 - PIAZZA PPTO C | 570248 | P-232 | Tremie 1/2" | Concreto | Pilote kely torre 3#294 | 2026-08-26 | 2026-09-01 | 2026-09-23 | 2026-09-25 | 2-Cónica y dividida | 28 | 100 |  | 34.5 | 7853.982 | 301.5 | 391.6 | 38.4 | 111.3 | 92
28229 - PIAZZA PPTO C | 570248 | P-232 | Tremie 1/2" | Concreto | Pilote kely torre 3#294 | 2026-08-26 | 2026-09-01 | 2026-09-09 | 2026-09-11 | 2-Cónica y dividida | 14 | 102 |  | 34.5 | 8171.282 | 249.8 | 312 | 30.6 | 88.7 | 86
28229 - PIAZZA PPTO C | 570248 | P-232 | Tremie 1/2" | Concreto | Pilote kely torre 3#294 | 2026-08-26 | 2026-09-01 | 2026-09-09 | 2026-09-11 | 2-Cónica y dividida | 14 | 101 |  | 34.5 | 8011.847 | 247.5 | 315.1 | 30.9 | 89.6 | 86
28229 - PIAZZA PPTO C | 570248 | P-232 | Tremie 1/2" | Concreto | Pilote kely torre 3#294 | 2026-08-26 | 2026-09-01 | 2026-09-02 | 2026-09-02 | 2-Cónica y dividida | 7 | 100 |  | 34.5 | 7853.982 | 211.2 | 274.3 | 26.9 | 78 | 81
28229 - PIAZZA PPTO C | 570248 | P-232 | Tremie 1/2" | Concreto | Pilote kely torre 3#294 | 2026-08-26 | 2026-09-01 | 2026-09-02 | 2026-09-02 | 2-Cónica y dividida | 7 | 100 |  | 34.5 | 7853.982 | 207.1 | 269.2 | 26.4 | 76.5 | 81
28229 - PIAZZA PPTO C | 570248 | P-232 | Tremie 1/2" | Concreto | Pilote kely torre 3#294 | 2026-08-26 | 2026-09-01 | 2026-09-01 | 2026-09-02 | 2-Cónica y dividida | 6 | 101 |  | 34.5 | 8011.847 | 182.5 | 232.5 | 22.8 | 66.1 | 81
28229 - PIAZZA PPTO C | 570248 | P-232 | Tremie 1/2" | Concreto | Pilote kely torre 3#294 | 2026-08-26 | 2026-09-01 | 2026-09-01 | 2026-09-02 | 2-Cónica y dividida | 6 | 101 |  | 34.5 | 8011.847 | 178.3 | 227.4 | 22.3 | 64.6 | 81
28229 - PIAZZA PPTO C | 570249 | P-237 | Tremie 1/2" | Concreto | Pilote kely torre 3 #264 y pilote kely #274 | 2026-08-28 | 2026-09-01 | 2026-09-25 | 2026-09-25 | 2-Cónica y dividida | 28 | 101 |  | 34.5 | 8011.847 | 340.6 | 433.4 | 42.5 | 123.2 | 92
28229 - PIAZZA PPTO C | 570249 | P-237 | Tremie 1/2" | Concreto | Pilote kely torre 3 #264 y pilote kely #274 | 2026-08-28 | 2026-09-01 | 2026-09-25 | 2026-09-25 | 2-Cónica y dividida | 28 | 101 |  | 34.5 | 8011.847 | 332.7 | 423.2 | 41.5 | 120.3 | 92
28229 - PIAZZA PPTO C | 570249 | P-237 | Tremie 1/2" | Concreto | Pilote kely torre 3 #264 y pilote kely #274 | 2026-08-28 | 2026-09-01 | 2026-09-25 | 2026-09-25 | 2-Cónica y dividida | 28 | 100 |  | 34.5 | 7853.982 | 340.6 | 442.6 | 43.4 | 125.8 | 92
28229 - PIAZZA PPTO C | 570249 | P-237 | Tremie 1/2" | Concreto | Pilote kely torre 3 #264 y pilote kely #274 | 2026-08-28 | 2026-09-01 | 2026-09-11 | 2026-09-14 | 2-Cónica y dividida | 14 | 101 |  | 34.5 | 8011.847 | 282.5 | 360 | 35.3 | 102.3 | 88
28229 - PIAZZA PPTO C | 570249 | P-237 | Tremie 1/2" | Concreto | Pilote kely torre 3 #264 y pilote kely #274 | 2026-08-28 | 2026-09-01 | 2026-09-11 | 2026-09-14 | 2-Cónica y dividida | 14 | 100 |  | 34.5 | 7853.982 | 280.8 | 365.1 | 35.8 | 103.8 | 88
28229 - PIAZZA PPTO C | 570249 | P-237 | Tremie 1/2" | Concreto | Pilote kely torre 3 #264 y pilote kely #274 | 2026-08-28 | 2026-09-01 | 2026-09-04 | 2026-09-09 | 2-Cónica y dividida | 7 | 101 |  | 34.5 | 8011.847 | 252.5 | 321.2 | 31.5 | 91.3 | 83
28229 - PIAZZA PPTO C | 570249 | P-237 | Tremie 1/2" | Concreto | Pilote kely torre 3 #264 y pilote kely #274 | 2026-08-28 | 2026-09-01 | 2026-09-04 | 2026-09-09 | 2-Cónica y dividida | 7 | 100 |  | 34.5 | 7853.982 | 250.8 | 325.3 | 31.9 | 92.5 | 83
28229 - PIAZZA PPTO C | 570249 | P-237 | Tremie 1/2" | Concreto | Pilote kely torre 3 #264 y pilote kely #274 | 2026-08-28 | 2026-09-01 | 2026-09-01 | 2026-09-02 | 2-Cónica y dividida | 4 | 100 |  | 34.5 | 7853.982 | 166.5 | 216.2 | 21.2 | 61.4 | 81
28229 - PIAZZA PPTO C | 570249 | P-237 | Tremie 1/2" | Concreto | Pilote kely torre 3 #264 y pilote kely #274 | 2026-08-28 | 2026-09-01 | 2026-09-01 | 2026-09-02 | 2-Cónica y dividida | 4 | 101 |  | 34.5 | 8011.847 | 162.9 | 207 | 20.3 | 58.8 | 81
28229 - PIAZZA PPTO C | 570249 | P-236 | Tremie 1/2" | Concreto | Pilote kely torre 3 #280 | 2026-08-27 | 2026-09-01 | 2026-09-24 | 2026-09-25 | 2-Cónica y dividida | 28 | 100 |  | 34.5 | 7853.982 | 319.5 | 415 | 40.7 | 118 | 92
28229 - PIAZZA PPTO C | 570249 | P-236 | Tremie 1/2" | Concreto | Pilote kely torre 3 #280 | 2026-08-27 | 2026-09-01 | 2026-09-24 | 2026-09-25 | 2-Cónica y dividida | 28 | 100 |  | 34.5 | 7853.982 | 317.8 | 413 | 40.5 | 117.4 | 92
28229 - PIAZZA PPTO C | 570249 | P-236 | Tremie 1/2" | Concreto | Pilote kely torre 3 #280 | 2026-08-27 | 2026-09-01 | 2026-09-24 | 2026-09-25 | 2-Cónica y dividida | 28 | 101 |  | 34.5 | 8011.847 | 315.8 | 401.8 | 39.4 | 114.2 | 92
28229 - PIAZZA PPTO C | 570249 | P-236 | Tremie 1/2" | Concreto | Pilote kely torre 3 #280 | 2026-08-27 | 2026-09-01 | 2026-09-10 | 2026-09-11 | 2-Cónica y dividida | 14 | 100 |  | 34.5 | 7853.982 | 249.5 | 324.3 | 31.8 | 92.2 | 87
28229 - PIAZZA PPTO C | 570249 | P-236 | Tremie 1/2" | Concreto | Pilote kely torre 3 #280 | 2026-08-27 | 2026-09-01 | 2026-09-10 | 2026-09-11 | 2-Cónica y dividida | 14 | 101 |  | 34.5 | 8011.847 | 257.8 | 328.3 | 32.2 | 93.3 | 87
28229 - PIAZZA PPTO C | 570249 | P-236 | Tremie 1/2" | Concreto | Pilote kely torre 3 #280 | 2026-08-27 | 2026-09-01 | 2026-09-03 | 2026-09-11 | 2-Cónica y dividida | 7 | 100 |  | 34.5 | 7853.982 | 219.3 | 284.5 | 27.9 | 80.9 | 82
28229 - PIAZZA PPTO C | 570249 | P-236 | Tremie 1/2" | Concreto | Pilote kely torre 3 #280 | 2026-08-27 | 2026-09-01 | 2026-09-03 | 2026-09-11 | 2-Cónica y dividida | 7 | 101 |  | 34.5 | 8011.847 | 215.2 | 274.3 | 26.9 | 78 | 82
28229 - PIAZZA PPTO C | 570249 | P-236 | Tremie 1/2" | Concreto | Pilote kely torre 3 #280 | 2026-08-27 | 2026-09-01 | 2026-09-01 | 2026-09-02 | 2-Cónica y dividida | 5 | 100 |  | 34.5 | 7853.982 | 168.2 | 218.2 | 21.4 | 62 | 81
28229 - PIAZZA PPTO C | 570249 | P-236 | Tremie 1/2" | Concreto | Pilote kely torre 3 #280 | 2026-08-27 | 2026-09-01 | 2026-09-01 | 2026-09-02 | 2-Cónica y dividida | 5 | 101 |  | 34.5 | 8011.847 | 169.5 | 216.2 | 21.2 | 61.4 | 81
28229 - PIAZZA PPTO C | 570247 | P - 231 | Tremie 1/2" | Concreto | Pilote kely torre 3 #319 | 2026-08-24 | 2026-08-27 | 2026-08-27 | 2026-08-28 | 2-Cónica y dividida | 3 | 100 |  | 34.5 | 7853.982 | 132.5 | 172.3 | 16.9 | 49 | 78
28229 - PIAZZA PPTO C | 570247 | P - 231 | Tremie 1/2" | Concreto | Pilote kely torre 3 #319 | 2026-08-24 | 2026-08-27 | 2026-09-21 | 2026-09-22 | 2-Cónica y dividida | 28 | 100 |  | 34.5 | 7853.982 | 310.2 | 402.8 | 39.5 | 114.5 | 91
28229 - PIAZZA PPTO C | 570247 | P - 231 | Tremie 1/2" | Concreto | Pilote kely torre 3 #319 | 2026-08-24 | 2026-08-27 | 2026-09-21 | 2026-09-22 | 2-Cónica y dividida | 28 | 100 |  | 34.5 | 7853.982 | 308.5 | 400.7 | 39.3 | 113.9 | 91
28229 - PIAZZA PPTO C | 570247 | P - 231 | Tremie 1/2" | Concreto | Pilote kely torre 3 #319 | 2026-08-24 | 2026-08-27 | 2026-09-21 | 2026-09-22 | 2-Cónica y dividida | 28 | 100 |  | 34.5 | 7853.982 | 305.3 | 396.7 | 38.9 | 112.8 | 91
28229 - PIAZZA PPTO C | 570247 | P - 231 | Tremie 1/2" | Concreto | Pilote kely torre 3 #319 | 2026-08-24 | 2026-08-27 | 2026-09-07 | 2026-09-09 | 2-Cónica y dividida | 14 | 100 |  | 34.5 | 7853.982 | 262.5 | 340.6 | 33.4 | 96.8 | 84
28229 - PIAZZA PPTO C | 570247 | P - 231 | Tremie 1/2" | Concreto | Pilote kely torre 3 #319 | 2026-08-24 | 2026-08-27 | 2026-09-07 | 2026-09-09 | 2-Cónica y dividida | 14 | 100 |  | 34.5 | 7853.982 | 260.8 | 338.5 | 33.2 | 96.2 | 84
28229 - PIAZZA PPTO C | 570247 | P - 231 | Tremie 1/2" | Concreto | Pilote kely torre 3 #319 | 2026-08-24 | 2026-08-27 | 2026-08-31 | 2026-09-02 | 2-Cónica y dividida | 7 | 100 |  | 34.5 | 7853.982 | 200.4 | 260 | 25.5 | 73.9 | 80
28229 - PIAZZA PPTO C | 570247 | P - 231 | Tremie 1/2" | Concreto | Pilote kely torre 3 #319 | 2026-08-24 | 2026-08-27 | 2026-08-31 | 2026-09-02 | 2-Cónica y dividida | 7 | 100 |  | 34.5 | 7853.982 | 195.6 | 253.9 | 24.9 | 72.2 | 80
28229 - PIAZZA PPTO C | 570247 | P - 231 | Tremie 1/2" | Concreto | Pilote kely torre 3 #319 | 2026-08-24 | 2026-08-27 | 2026-08-27 | 2026-08-28 | 2-Cónica y dividida | 3 | 100 |  | 34.5 | 7853.982 | 128.4 | 166.2 | 16.3 | 47.2 | 78
28229 - PIAZZA PPTO C | 570246 | P - 230 | Tremie 1/2" | Concreto | Pilote Kelly Torre 3 #263 y pilote Kelly #285 | 2026-08-21 | 2026-08-25 | 2026-09-18 | 2026-09-18 | 5-Fractura extremos | 28 | 102 |  | 34.5 | 8171.282 | 540.6 | 675.1 | 66.2 | 191.9 | 90
28229 - PIAZZA PPTO C | 570246 | P - 230 | Tremie 1/2" | Concreto | Pilote Kelly Torre 3 #263 y pilote Kelly #285 | 2026-08-21 | 2026-08-25 | 2026-09-18 | 2026-09-18 | 5-Fractura extremos | 28 | 101 |  | 34.5 | 8011.847 | 523.3 | 665.9 | 65.3 | 189.3 | 90
28229 - PIAZZA PPTO C | 570246 | P - 230 | Tremie 1/2" | Concreto | Pilote Kelly Torre 3 #263 y pilote Kelly #285 | 2026-08-21 | 2026-08-25 | 2026-09-18 | 2026-09-18 | 5-Fractura extremos | 28 | 100 |  | 34.5 | 7853.982 | 525.1 | 682.2 | 66.9 | 193.9 | 90
28229 - PIAZZA PPTO C | 570246 | P - 230 | Tremie 1/2" | Concreto | Pilote Kelly Torre 3 #263 y pilote Kelly #285 | 2026-08-21 | 2026-08-25 | 2026-09-04 | 2026-09-09 | 2-Cónica y dividida | 14 | 102 |  | 34.5 | 8171.282 | 443.1 | 552.7 | 54.2 | 157.1 | 83
28229 - PIAZZA PPTO C | 570246 | P - 230 | Tremie 1/2" | Concreto | Pilote Kelly Torre 3 #263 y pilote Kelly #285 | 2026-08-21 | 2026-08-25 | 2026-09-04 | 2026-09-09 | 2-Cónica y dividida | 14 | 101 |  | 34.5 | 8011.847 | 442.8 | 563.9 | 55.3 | 160.3 | 83
28229 - PIAZZA PPTO C | 570246 | P - 230 | Tremie 1/2" | Concreto | Pilote Kelly Torre 3 #263 y pilote Kelly #285 | 2026-08-21 | 2026-08-25 | 2026-08-28 | 2026-08-28 | 2-Cónica y dividida | 7 | 100 |  | 34.5 | 7853.982 | 373 | 484.4 | 47.5 | 137.7 | 78
28229 - PIAZZA PPTO C | 570246 | P - 230 | Tremie 1/2" | Concreto | Pilote Kelly Torre 3 #263 y pilote Kelly #285 | 2026-08-21 | 2026-08-25 | 2026-08-28 | 2026-08-28 | 2-Cónica y dividida | 7 | 102 |  | 34.5 | 8171.282 | 377.1 | 470.1 | 46.1 | 133.6 | 78
28229 - PIAZZA PPTO C | 570246 | P - 230 | Tremie 1/2" | Concreto | Pilote Kelly Torre 3 #263 y pilote Kelly #285 | 2026-08-21 | 2026-08-25 | 2026-08-25 | 2026-08-27 | 2-Cónica y dividida | 4 | 100 |  | 34.5 | 7853.982 | 316.1 | 409.9 | 40.2 | 116.5 | 76
28229 - PIAZZA PPTO C | 570246 | P - 230 | Tremie 1/2" | Concreto | Pilote Kelly Torre 3 #263 y pilote Kelly #285 | 2026-08-21 | 2026-08-25 | 2026-08-25 | 2026-08-27 | 2-Cónica y dividida | 4 | 100 |  | 34.5 | 7853.982 | 312.5 | 405.8 | 39.8 | 115.4 | 76
28229 - PIAZZA PPTO C | 570246 | P - 229 | Tremie 1/2" | Concreto | Pilote Kelly Torre 3 #270 y pilote 276 | 2026-08-20 | 2026-08-25 | 2026-09-17 | 2026-09-18 | 5-Fractura extremos | 28 | 100 |  | 34.5 | 7853.982 | 451.3 | 586.3 | 57.5 | 166.7 | 90
28229 - PIAZZA PPTO C | 570246 | P - 229 | Tremie 1/2" | Concreto | Pilote Kelly Torre 3 #270 y pilote 276 | 2026-08-20 | 2026-08-25 | 2026-09-17 | 2026-09-18 | 5-Fractura extremos | 28 | 101 |  | 34.5 | 8011.847 | 443.8 | 564.9 | 55.4 | 160.6 | 90
28229 - PIAZZA PPTO C | 570246 | P - 229 | Tremie 1/2" | Concreto | Pilote Kelly Torre 3 #270 y pilote 276 | 2026-08-20 | 2026-08-25 | 2026-09-17 | 2026-09-18 | 5-Fractura extremos | 28 | 100 |  | 34.5 | 7853.982 | 439 | 570 | 55.9 | 162 | 90
28229 - PIAZZA PPTO C | 570246 | P - 229 | Tremie 1/2" | Concreto | Pilote Kelly Torre 3 #270 y pilote 276 | 2026-08-20 | 2026-08-25 | 2026-09-03 | 2026-09-11 | 2-Cónica y dividida | 14 | 102 |  | 34.5 | 8171.282 | 371.4 | 464 | 45.5 | 131.9 | 82
28229 - PIAZZA PPTO C | 570246 | P - 229 | Tremie 1/2" | Concreto | Pilote Kelly Torre 3 #270 y pilote 276 | 2026-08-20 | 2026-08-25 | 2026-09-03 | 2026-09-11 | 2-Cónica y dividida | 14 | 101 |  | 34.5 | 8011.847 | 370.8 | 472.1 | 46.3 | 134.2 | 82
28229 - PIAZZA PPTO C | 570246 | P - 229 | Tremie 1/2" | Concreto | Pilote Kelly Torre 3 #270 y pilote 276 | 2026-08-20 | 2026-08-25 | 2026-08-27 | 2026-08-27 | 2-Cónica y dividida | 7 | 100 |  | 34.5 | 7853.982 | 305.2 | 396.7 | 38.9 | 112.8 | 77
28229 - PIAZZA PPTO C | 570246 | P - 229 | Tremie 1/2" | Concreto | Pilote Kelly Torre 3 #270 y pilote 276 | 2026-08-20 | 2026-08-25 | 2026-08-27 | 2026-08-27 | 2-Cónica y dividida | 7 | 100 |  | 34.5 | 7853.982 | 298.3 | 387.5 | 38 | 110.1 | 77
28229 - PIAZZA PPTO C | 570246 | P - 229 | Tremie 1/2" | Concreto | Pilote Kelly Torre 3 #270 y pilote 276 | 2026-08-20 | 2026-08-25 | 2026-08-25 | 2026-08-27 | 2-Cónica y dividida | 5 | 100 |  | 34.5 | 7853.982 | 253.8 | 329.4 | 32.3 | 93.6 | 76
28229 - PIAZZA PPTO C | 570246 | P - 229 | Tremie 1/2" | Concreto | Pilote Kelly Torre 3 #270 y pilote 276 | 2026-08-20 | 2026-08-25 | 2026-08-25 | 2026-08-27 | 2-Cónica y dividida | 5 | 100 |  | 34.5 | 7853.982 | 249.3 | 323.3 | 31.7 | 91.9 | 76
28229 - PIAZZA PPTO C | 570245 | P - 228 | Outinord Ind 1/2" | Concreto | Placa piso 1 Torre 1 eje 9 al 1 entre A - 5 | 2026-08-20 | 2026-08-25 | 2026-09-17 | 2026-09-18 | 5-Fractura extremos | 28 | 100 |  | 34.5 | 7853.982 | 540.7 | 701.6 | 68.8 | 199.4 | 90
28229 - PIAZZA PPTO C | 570245 | P - 228 | Outinord Ind 1/2" | Concreto | Placa piso 1 Torre 1 eje 9 al 1 entre A - 5 | 2026-08-20 | 2026-08-25 | 2026-09-17 | 2026-09-18 | 5-Fractura extremos | 28 | 101 |  | 34.5 | 8011.847 | 546.8 | 695.4 | 68.2 | 197.7 | 90
28229 - PIAZZA PPTO C | 570245 | P - 228 | Outinord Ind 1/2" | Concreto | Placa piso 1 Torre 1 eje 9 al 1 entre A - 5 | 2026-08-20 | 2026-08-25 | 2026-09-17 | 2026-09-18 | 5-Fractura extremos | 28 | 100 |  | 34.5 | 7853.982 | 532.8 | 691.4 | 67.8 | 196.5 | 90
28229 - PIAZZA PPTO C | 570245 | P - 228 | Outinord Ind 1/2" | Concreto | Placa piso 1 Torre 1 eje 9 al 1 entre A - 5 | 2026-08-20 | 2026-08-25 | 2026-09-03 | 2026-09-11 | 2-Cónica y dividida | 14 | 102 |  | 34.5 | 8171.282 | 456.8 | 570 | 55.9 | 162 | 82
28229 - PIAZZA PPTO C | 570245 | P - 228 | Outinord Ind 1/2" | Concreto | Placa piso 1 Torre 1 eje 9 al 1 entre A - 5 | 2026-08-20 | 2026-08-25 | 2026-09-03 | 2026-09-11 | 2-Cónica y dividida | 14 | 101 |  | 34.5 | 8011.847 | 459.9 | 585.3 | 57.4 | 166.4 | 82
28229 - PIAZZA PPTO C | 570245 | P - 228 | Outinord Ind 1/2" | Concreto | Placa piso 1 Torre 1 eje 9 al 1 entre A - 5 | 2026-08-20 | 2026-08-25 | 2026-08-27 | 2026-08-27 | 2-Cónica y dividida | 7 | 100 |  | 34.5 | 7853.982 | 400.1 | 519 | 50.9 | 147.5 | 77
28229 - PIAZZA PPTO C | 570245 | P - 228 | Outinord Ind 1/2" | Concreto | Placa piso 1 Torre 1 eje 9 al 1 entre A - 5 | 2026-08-20 | 2026-08-25 | 2026-08-27 | 2026-08-27 | 2-Cónica y dividida | 7 | 101 |  | 34.5 | 8011.847 | 405.3 | 516 | 50.6 | 146.7 | 77
28229 - PIAZZA PPTO C | 570245 | P - 228 | Outinord Ind 1/2" | Concreto | Placa piso 1 Torre 1 eje 9 al 1 entre A - 5 | 2026-08-20 | 2026-08-25 | 2026-08-25 | 2026-08-27 | 2-Cónica y dividida | 5 | 101 |  | 34.5 | 8011.847 | 342.5 | 435.4 | 42.7 | 123.8 | 76
28229 - PIAZZA PPTO C | 570245 | P - 228 | Outinord Ind 1/2" | Concreto | Placa piso 1 Torre 1 eje 9 al 1 entre A - 5 | 2026-08-20 | 2026-08-25 | 2026-08-25 | 2026-08-27 | 2-Cónica y dividida | 5 | 100 |  | 34.5 | 7853.982 | 338 | 438.5 | 43 | 124.6 | 76
28229 - PIAZZA PPTO C | 570245 | P - 227 | Tremie 1/2" | Concreto | Pilote Kelly Torre 3 #288 | 2026-08-19 | 2026-08-25 | 2026-09-16 | 2026-09-16 | 2-Cónica y dividida | 28 | 102 |  | 34.5 | 8171.282 | 345.5 | 431.3 | 42.3 | 122.6 | 89
28229 - PIAZZA PPTO C | 570245 | P - 227 | Tremie 1/2" | Concreto | Pilote Kelly Torre 3 #288 | 2026-08-19 | 2026-08-25 | 2026-09-16 | 2026-09-16 | 2-Cónica y dividida | 28 | 101 |  | 34.5 | 8011.847 | 345.5 | 439.5 | 43.1 | 124.9 | 89
28229 - PIAZZA PPTO C | 570245 | P - 227 | Tremie 1/2" | Concreto | Pilote Kelly Torre 3 #288 | 2026-08-19 | 2026-08-25 | 2026-09-16 | 2026-09-16 | 2-Cónica y dividida | 28 | 100 |  | 34.5 | 7853.982 | 341.8 | 443.6 | 43.5 | 126.1 | 89
28229 - PIAZZA PPTO C | 570245 | P - 227 | Tremie 1/2" | Concreto | Pilote Kelly Torre 3 #288 | 2026-08-19 | 2026-08-25 | 2026-09-02 | 2026-09-11 | 5-Fractura extremos | 14 | 102 |  | 34.5 | 8171.282 | 288.4 | 360 | 35.3 | 102.3 | 82
28229 - PIAZZA PPTO C | 570245 | P - 227 | Tremie 1/2" | Concreto | Pilote Kelly Torre 3 #288 | 2026-08-19 | 2026-08-25 | 2026-09-02 | 2026-09-11 | 5-Fractura extremos | 14 | 101 |  | 34.5 | 8011.847 | 286.5 | 365.1 | 35.8 | 103.8 | 82
28229 - PIAZZA PPTO C | 570245 | P - 227 | Tremie 1/2" | Concreto | Pilote Kelly Torre 3 #288 | 2026-08-19 | 2026-08-25 | 2026-08-26 | 2026-08-27 | 2-Cónica y dividida | 7 | 100 |  | 34.5 | 7853.982 | 241 | 313.1 | 30.7 | 89 | 77
28229 - PIAZZA PPTO C | 570245 | P - 227 | Tremie 1/2" | Concreto | Pilote Kelly Torre 3 #288 | 2026-08-19 | 2026-08-25 | 2026-08-26 | 2026-08-27 | 2-Cónica y dividida | 7 | 102 |  | 34.5 | 8171.282 | 236.5 | 294.7 | 28.9 | 83.8 | 77
28229 - PIAZZA PPTO C | 570245 | P - 227 | Tremie 1/2" | Concreto | Pilote Kelly Torre 3 #288 | 2026-08-19 | 2026-08-25 | 2026-08-25 | 2026-08-27 | 2-Cónica y dividida | 6 | 100 |  | 34.5 | 7853.982 | 192.3 | 249.8 | 24.5 | 71 | 76
28229 - PIAZZA PPTO C | 570245 | P - 227 | Tremie 1/2" | Concreto | Pilote Kelly Torre 3 #288 | 2026-08-19 | 2026-08-25 | 2026-08-25 | 2026-08-27 | 2-Cónica y dividida | 6 | 100 |  | 34.5 | 7853.982 | 188.7 | 244.7 | 24 | 69.6 | 76
28229 - PIAZZA PPTO C | 570245 | P - 226 | Tremie 1/2" | Concreto | Pilote Kelly Torre 3 #267 | 2026-08-19 | 2026-08-25 | 2026-09-16 | 2026-09-16 | 2-Cónica y dividida | 28 | 101 |  | 34.5 | 8011.847 | 420.1 | 534.3 | 52.4 | 151.9 | 89
28229 - PIAZZA PPTO C | 570245 | P - 226 | Tremie 1/2" | Concreto | Pilote Kelly Torre 3 #267 | 2026-08-19 | 2026-08-25 | 2026-09-16 | 2026-09-16 | 2-Cónica y dividida | 28 | 101 |  | 34.5 | 8011.847 | 413.6 | 526.2 | 51.6 | 149.6 | 89
28229 - PIAZZA PPTO C | 570245 | P - 226 | Tremie 1/2" | Concreto | Pilote Kelly Torre 3 #267 | 2026-08-19 | 2026-08-25 | 2026-09-16 | 2026-09-16 | 2-Cónica y dividida | 28 | 100 |  | 34.5 | 7853.982 | 418.8 | 543.5 | 53.3 | 154.5 | 89
28229 - PIAZZA PPTO C | 570245 | P - 226 | Tremie 1/2" | Concreto | Pilote Kelly Torre 3 #267 | 2026-08-19 | 2026-08-25 | 2026-09-02 | 2026-09-11 | 2-Cónica y dividida | 14 | 102 |  | 34.5 | 8171.282 | 352.2 | 439.5 | 43.1 | 124.9 | 82
28229 - PIAZZA PPTO C | 570245 | P - 226 | Tremie 1/2" | Concreto | Pilote Kelly Torre 3 #267 | 2026-08-19 | 2026-08-25 | 2026-09-02 | 2026-09-11 | 2-Cónica y dividida | 14 | 101 |  | 34.5 | 8011.847 | 345.8 | 440.5 | 43.2 | 125.2 | 82
28229 - PIAZZA PPTO C | 570245 | P - 226 | Tremie 1/2" | Concreto | Pilote Kelly Torre 3 #267 | 2026-08-19 | 2026-08-25 | 2026-08-26 | 2026-08-27 | 2-Cónica y dividida | 7 | 100 |  | 34.5 | 7853.982 | 283 | 367.1 | 36 | 104.3 | 77
28229 - PIAZZA PPTO C | 570245 | P - 226 | Tremie 1/2" | Concreto | Pilote Kelly Torre 3 #267 | 2026-08-19 | 2026-08-25 | 2026-08-26 | 2026-08-27 | 2-Cónica y dividida | 7 | 102 |  | 34.5 | 8171.282 | 288.9 | 361 | 35.4 | 102.6 | 77
28229 - PIAZZA PPTO C | 570245 | P - 226 | Tremie 1/2" | Concreto | Pilote Kelly Torre 3 #267 | 2026-08-19 | 2026-08-25 | 2026-08-25 | 2026-08-27 | 2-Cónica y dividida | 6 | 100 |  | 34.5 | 7853.982 | 255.8 | 332.4 | 32.6 | 94.5 | 76
28229 - PIAZZA PPTO C | 570245 | P - 226 | Tremie 1/2" | Concreto | Pilote Kelly Torre 3 #267 | 2026-08-19 | 2026-08-25 | 2026-08-25 | 2026-08-27 | 2-Cónica y dividida | 6 | 100 |  | 34.5 | 7853.982 | 251.5 | 326.3 | 32 | 92.8 | 76
28229 - PIAZZA PPTO C | 570243 | P-225 | Tremie 1/2" | Concreto | Pilote kely torre 3 #310 | 2026-08-18 | 2026-08-20 | 2026-09-15 | 2026-09-16 | 2-Cónica y dividida | 28 | 100 |  | 34.5 | 7853.982 | 345.4 | 448.7 | 44 | 127.5 | 89
28229 - PIAZZA PPTO C | 570243 | P-225 | Tremie 1/2" | Concreto | Pilote kely torre 3 #310 | 2026-08-18 | 2026-08-20 | 2026-09-15 | 2026-09-16 | 2-Cónica y dividida | 28 | 101 |  | 34.5 | 8011.847 | 350.4 | 445.6 | 43.7 | 126.7 | 89
28229 - PIAZZA PPTO C | 570243 | P-225 | Tremie 1/2" | Concreto | Pilote kely torre 3 #310 | 2026-08-18 | 2026-08-20 | 2026-09-15 | 2026-09-16 | 2-Cónica y dividida | 28 | 100 |  | 34.5 | 7853.982 | 347.5 | 450.7 | 44.2 | 128.1 | 89
28229 - PIAZZA PPTO C | 570243 | P-225 | Tremie 1/2" | Concreto | Pilote kely torre 3 #310 | 2026-08-18 | 2026-08-20 | 2026-09-01 | 2026-09-02 | 2-Cónica y dividida | 14 | 101 |  | 34.5 | 8011.847 | 292.5 | 372.2 | 36.5 | 105.8 | 80
28229 - PIAZZA PPTO C | 570243 | P-225 | Tremie 1/2" | Concreto | Pilote kely torre 3 #310 | 2026-08-18 | 2026-08-20 | 2026-09-01 | 2026-09-02 | 2-Cónica y dividida | 14 | 100 |  | 34.5 | 7853.982 | 290.5 | 377.3 | 37 | 107.2 | 80
28229 - PIAZZA PPTO C | 570243 | P-225 | Tremie 1/2" | Concreto | Pilote kely torre 3 #310 | 2026-08-18 | 2026-08-20 | 2026-08-25 | 2026-08-27 | 2-Cónica y dividida | 7 | 101 |  | 34.5 | 8011.847 | 252.4 | 321.2 | 31.5 | 91.3 | 76
28229 - PIAZZA PPTO C | 570243 | P-225 | Tremie 1/2" | Concreto | Pilote kely torre 3 #310 | 2026-08-18 | 2026-08-20 | 2026-08-25 | 2026-08-27 | 2-Cónica y dividida | 7 | 100 |  | 34.5 | 7853.982 | 250.3 | 325.3 | 31.9 | 92.5 | 76
28229 - PIAZZA PPTO C | 570243 | P-225 | Tremie 1/2" | Concreto | Pilote kely torre 3 #310 | 2026-08-18 | 2026-08-20 | 2026-08-21 | 2026-08-25 | 2-Cónica y dividida | 3 | 100 |  | 34.5 | 7853.982 | 179.6 | 233.5 | 22.9 | 66.4 | 75
28229 - PIAZZA PPTO C | 570243 | P-225 | Tremie 1/2" | Concreto | Pilote kely torre 3 #310 | 2026-08-18 | 2026-08-20 | 2026-08-21 | 2026-08-25 | 2-Cónica y dividida | 3 | 100 |  | 34.5 | 7853.982 | 174.2 | 226.4 | 22.2 | 64.3 | 75
28229 - PIAZZA PPTO C | 570243 | P-224 | Tremie 1/2" | Concreto | Pilote kely torre 3 #298 | 2026-08-18 | 2026-08-20 | 2026-09-15 | 2026-09-16 | 2-Cónica y dividida | 28 | 101 |  | 34.5 | 8011.847 | 308.4 | 392.6 | 38.5 | 111.6 | 89
28229 - PIAZZA PPTO C | 570243 | P-224 | Tremie 1/2" | Concreto | Pilote kely torre 3 #298 | 2026-08-18 | 2026-08-20 | 2026-09-15 | 2026-09-16 | 2-Cónica y dividida | 28 | 100 |  | 34.5 | 7853.982 | 305.2 | 396.7 | 38.9 | 112.8 | 89
28229 - PIAZZA PPTO C | 570243 | P-224 | Tremie 1/2" | Concreto | Pilote kely torre 3 #298 | 2026-08-18 | 2026-08-20 | 2026-09-15 | 2026-09-16 | 2-Cónica y dividida | 28 | 101 |  | 34.5 | 8011.847 | 302.3 | 384.4 | 37.7 | 109.3 | 89
28229 - PIAZZA PPTO C | 570243 | P-224 | Tremie 1/2" | Concreto | Pilote kely torre 3 #298 | 2026-08-18 | 2026-08-20 | 2026-09-01 | 2026-09-02 | 2-Cónica y dividida | 14 | 100 |  | 34.5 | 7853.982 | 261.5 | 339.6 | 33.3 | 96.5 | 80
28229 - PIAZZA PPTO C | 570243 | P-224 | Tremie 1/2" | Concreto | Pilote kely torre 3 #298 | 2026-08-18 | 2026-08-20 | 2026-09-01 | 2026-09-02 | 2-Cónica y dividida | 14 | 101 |  | 34.5 | 8011.847 | 259.8 | 330.4 | 32.4 | 93.9 | 80
28229 - PIAZZA PPTO C | 570243 | P-224 | Tremie 1/2" | Concreto | Pilote kely torre 3 #298 | 2026-08-18 | 2026-08-20 | 2026-08-25 | 2026-08-27 | 2-Cónica y dividida | 7 | 100 |  | 34.5 | 7853.982 | 190.3 | 246.8 | 24.2 | 70.1 | 76
28229 - PIAZZA PPTO C | 570243 | P-224 | Tremie 1/2" | Concreto | Pilote kely torre 3 #298 | 2026-08-18 | 2026-08-20 | 2026-08-25 | 2026-08-27 | 2-Cónica y dividida | 7 | 101 |  | 34.5 | 8011.847 | 188.6 | 239.6 | 23.5 | 68.1 | 76
28229 - PIAZZA PPTO C | 570243 | P-224 | Tremie 1/2" | Concreto | Pilote kely torre 3 #298 | 2026-08-18 | 2026-08-20 | 2026-08-21 | 2026-08-25 | 2-Cónica y dividida | 3 | 100 |  | 34.5 | 7853.982 | 131.4 | 170.3 | 16.7 | 48.4 | 75
28229 - PIAZZA PPTO C | 570243 | P-224 | Tremie 1/2" | Concreto | Pilote kely torre 3 #298 | 2026-08-18 | 2026-08-20 | 2026-08-21 | 2026-08-25 | 2-Cónica y dividida | 3 | 101 |  | 34.5 | 8011.847 | 126.3 | 161.1 | 15.8 | 45.8 | 75
28229 - PIAZZA PPTO C | 570242 | M - 223 | Outinord Ind 1" | Concreto | Dado Torre grua 1 | 2026-08-15 | 2026-08-18 | 2026-09-12 | 2026-09-14 | 2-Cónica y dividida | 28 | 101 |  | 27.6 | 8011.847 | 345.7 | 439.5 | 43.1 | 156.2 | 88
28229 - PIAZZA PPTO C | 570242 | M - 223 | Outinord Ind 1" | Concreto | Dado Torre grua 1 | 2026-08-15 | 2026-08-18 | 2026-09-12 | 2026-09-14 | 2-Cónica y dividida | 28 | 101 |  | 27.6 | 8011.847 | 349.2 | 444.6 | 43.6 | 158 | 88
28229 - PIAZZA PPTO C | 570242 | M - 223 | Outinord Ind 1" | Concreto | Dado Torre grua 1 | 2026-08-15 | 2026-08-18 | 2026-09-12 | 2026-09-14 | 2-Cónica y dividida | 28 | 101 |  | 27.6 | 8011.847 | 355.6 | 452.8 | 44.4 | 160.9 | 88
28229 - PIAZZA PPTO C | 570242 | M - 223 | Outinord Ind 1" | Concreto | Dado Torre grua 1 | 2026-08-15 | 2026-08-18 | 2026-08-29 | 2026-09-01 | 2-Cónica y dividida | 14 | 102 |  | 27.6 | 8171.282 | 292.2 | 365.1 | 35.8 | 129.7 | 79
28229 - PIAZZA PPTO C | 570242 | M - 223 | Outinord Ind 1" | Concreto | Dado Torre grua 1 | 2026-08-15 | 2026-08-18 | 2026-08-29 | 2026-09-01 | 2-Cónica y dividida | 14 | 101 |  | 27.6 | 8011.847 | 294.6 | 375.3 | 36.8 | 133.3 | 79
28229 - PIAZZA PPTO C | 570242 | M - 223 | Outinord Ind 1" | Concreto | Dado Torre grua 1 | 2026-08-15 | 2026-08-18 | 2026-08-22 | 2026-08-25 | 2-Cónica y dividida | 7 | 100 |  | 27.6 | 7853.982 | 245.8 | 319.2 | 31.3 | 113.4 | 75
28229 - PIAZZA PPTO C | 570242 | M - 223 | Outinord Ind 1" | Concreto | Dado Torre grua 1 | 2026-08-15 | 2026-08-18 | 2026-08-22 | 2026-08-25 | 2-Cónica y dividida | 7 | 102 |  | 27.6 | 8171.282 | 243.5 | 303.9 | 29.8 | 108 | 75
28229 - PIAZZA PPTO C | 570242 | M - 223 | Outinord Ind 1" | Concreto | Dado Torre grua 1 | 2026-08-15 | 2026-08-18 | 2026-08-18 | 2026-08-21 | 2-Cónica y dividida | 3 | 100 |  | 27.6 | 7853.982 | 214.9 | 279.4 | 27.4 | 99.3 | 74
28229 - PIAZZA PPTO C | 570242 | M - 223 | Outinord Ind 1" | Concreto | Dado Torre grua 1 | 2026-08-15 | 2026-08-18 | 2026-08-18 | 2026-08-21 | 2-Cónica y dividida | 3 | 100 |  | 27.6 | 7853.982 | 211.6 | 274.3 | 26.9 | 97.5 | 74
28229 - PIAZZA PPTO C | 570242 | P - 222 | Tremie 1/2" | Concreto | Pilote Torre 3 Kelly #296 | 2026-08-15 | 2026-08-18 | 2026-09-12 | 2026-09-14 | 2-Cónica y dividida | 28 | 102 |  | 34.5 | 8171.282 | 304.8 | 380.4 | 37.3 | 108.1 | 88
28229 - PIAZZA PPTO C | 570242 | P - 222 | Tremie 1/2" | Concreto | Pilote Torre 3 Kelly #296 | 2026-08-15 | 2026-08-18 | 2026-09-12 | 2026-09-14 | 2-Cónica y dividida | 28 | 101 |  | 34.5 | 8011.847 | 305.5 | 388.5 | 38.1 | 110.4 | 88
28229 - PIAZZA PPTO C | 570242 | P - 222 | Tremie 1/2" | Concreto | Pilote Torre 3 Kelly #296 | 2026-08-15 | 2026-08-18 | 2026-09-12 | 2026-09-14 | 2-Cónica y dividida | 28 | 100 |  | 34.5 | 7853.982 | 302.3 | 392.6 | 38.5 | 111.6 | 88
28229 - PIAZZA PPTO C | 570242 | P - 222 | Tremie 1/2" | Concreto | Pilote Torre 3 Kelly #296 | 2026-08-15 | 2026-08-18 | 2026-08-29 | 2026-09-01 | 2-Cónica y dividida | 14 | 102 |  | 34.5 | 8171.282 | 262.3 | 327.3 | 32.1 | 93 | 79
28229 - PIAZZA PPTO C | 570242 | P - 222 | Tremie 1/2" | Concreto | Pilote Torre 3 Kelly #296 | 2026-08-15 | 2026-08-18 | 2026-08-29 | 2026-09-01 | 2-Cónica y dividida | 14 | 101 |  | 34.5 | 8011.847 | 256.6 | 326.3 | 32 | 92.8 | 79
28229 - PIAZZA PPTO C | 570242 | P - 222 | Tremie 1/2" | Concreto | Pilote Torre 3 Kelly #296 | 2026-08-15 | 2026-08-18 | 2026-08-22 | 2026-08-25 | 2-Cónica y dividida | 7 | 100 |  | 34.5 | 7853.982 | 219.5 | 284.5 | 27.9 | 80.9 | 75
28229 - PIAZZA PPTO C | 570242 | P - 222 | Tremie 1/2" | Concreto | Pilote Torre 3 Kelly #296 | 2026-08-15 | 2026-08-18 | 2026-08-22 | 2026-08-25 | 2-Cónica y dividida | 7 | 102 |  | 34.5 | 8171.282 | 217.8 | 272.3 | 26.7 | 77.4 | 75
28229 - PIAZZA PPTO C | 570242 | P - 222 | Tremie 1/2" | Concreto | Pilote Torre 3 Kelly #296 | 2026-08-15 | 2026-08-18 | 2026-08-18 | 2026-08-21 | 2-Cónica y dividida | 3 | 100 |  | 34.5 | 7853.982 | 153.6 | 199.9 | 19.6 | 56.8 | 74
28229 - PIAZZA PPTO C | 570242 | P - 222 | Tremie 1/2" | Concreto | Pilote Torre 3 Kelly #296 | 2026-08-15 | 2026-08-18 | 2026-08-18 | 2026-08-21 | 2-Cónica y dividida | 3 | 100 |  | 34.5 | 7853.982 | 151.3 | 196.8 | 19.3 | 55.9 | 74
28229 - PIAZZA PPTO C | 570242 | P - 221 | Tremie 1/2" | Concreto | Pilote Torre 3 Kelly #266 | 2026-08-14 | 2026-08-18 | 2026-09-11 | 2026-09-14 | 2-Cónica y dividida | 28 | 100 |  | 34.5 | 7853.982 | 370.6 | 481.3 | 47.2 | 136.8 | 88
28229 - PIAZZA PPTO C | 570242 | P - 221 | Tremie 1/2" | Concreto | Pilote Torre 3 Kelly #266 | 2026-08-14 | 2026-08-18 | 2026-09-11 | 2026-09-14 | 2-Cónica y dividida | 28 | 101 |  | 34.5 | 8011.847 | 364.2 | 464 | 45.5 | 131.9 | 88
28229 - PIAZZA PPTO C | 570242 | P - 221 | Tremie 1/2" | Concreto | Pilote Torre 3 Kelly #266 | 2026-08-14 | 2026-08-18 | 2026-09-11 | 2026-09-14 | 2-Cónica y dividida | 28 | 100 |  | 34.5 | 7853.982 | 365.1 | 474.2 | 46.5 | 134.8 | 88
28229 - PIAZZA PPTO C | 570242 | P - 221 | Tremie 1/2" | Concreto | Pilote Torre 3 Kelly #266 | 2026-08-14 | 2026-08-18 | 2026-08-28 | 2026-08-28 | 2-Cónica y dividida | 14 | 101 |  | 34.5 | 8011.847 | 305.5 | 388.5 | 38.1 | 110.4 | 78
28229 - PIAZZA PPTO C | 570242 | P - 221 | Tremie 1/2" | Concreto | Pilote Torre 3 Kelly #266 | 2026-08-14 | 2026-08-18 | 2026-08-28 | 2026-08-28 | 2-Cónica y dividida | 14 | 101 |  | 34.5 | 8011.847 | 302.3 | 384.4 | 37.7 | 109.3 | 78
28229 - PIAZZA PPTO C | 570242 | P - 221 | Tremie 1/2" | Concreto | Pilote Torre 3 Kelly #266 | 2026-08-14 | 2026-08-18 | 2026-08-21 | 2026-08-21 | 2-Cónica y dividida | 7 | 100 |  | 34.5 | 7853.982 | 265.8 | 344.7 | 33.8 | 98 | 74
28229 - PIAZZA PPTO C | 570242 | P - 221 | Tremie 1/2" | Concreto | Pilote Torre 3 Kelly #266 | 2026-08-14 | 2026-08-18 | 2026-08-21 | 2026-08-21 | 2-Cónica y dividida | 7 | 102 |  | 34.5 | 8171.282 | 263.5 | 328.3 | 32.2 | 93.3 | 74
28229 - PIAZZA PPTO C | 570242 | P - 221 | Tremie 1/2" | Concreto | Pilote Torre 3 Kelly #266 | 2026-08-14 | 2026-08-18 | 2026-08-18 | 2026-08-21 | 2-Cónica y dividida | 4 | 100 |  | 34.5 | 7853.982 | 224.6 | 291.6 | 28.6 | 82.9 | 74
28229 - PIAZZA PPTO C | 570242 | P - 221 | Tremie 1/2" | Concreto | Pilote Torre 3 Kelly #266 | 2026-08-14 | 2026-08-18 | 2026-08-18 | 2026-08-21 | 2-Cónica y dividida | 4 | 100 |  | 34.5 | 7853.982 | 221.4 | 287.6 | 28.2 | 81.7 | 74
28229 - PIAZZA PPTO C | 570241 | PL - 220 | Outinord Ind 1/2" | Concreto | Placa piso 1 Torre 1 eje 13 al 9 entre A - G | 2026-08-12 | 2026-08-13 | 2026-09-09 | 2026-09-11 | 2-Cónica y dividida | 28 | 101 |  | 34.5 | 8011.847 | 440.3 | 560.8 | 55 | 159.4 | 86
28229 - PIAZZA PPTO C | 570241 | PL - 220 | Outinord Ind 1/2" | Concreto | Placa piso 1 Torre 1 eje 13 al 9 entre A - G | 2026-08-12 | 2026-08-13 | 2026-09-09 | 2026-09-11 | 2-Cónica y dividida | 28 | 101 |  | 34.5 | 8011.847 | 431.6 | 549.6 | 53.9 | 156.2 | 86
28229 - PIAZZA PPTO C | 570241 | PL - 220 | Outinord Ind 1/2" | Concreto | Placa piso 1 Torre 1 eje 13 al 9 entre A - G | 2026-08-12 | 2026-08-13 | 2026-09-09 | 2026-09-11 | 2-Cónica y dividida | 28 | 100 |  | 34.5 | 7853.982 | 430.5 | 558.8 | 54.8 | 158.8 | 86
28229 - PIAZZA PPTO C | 570241 | PL - 220 | Outinord Ind 1/2" | Concreto | Placa piso 1 Torre 1 eje 13 al 9 entre A - G | 2026-08-12 | 2026-08-13 | 2026-08-26 | 2026-08-27 | 2-Cónica y dividida | 14 | 100 |  | 34.5 | 7853.982 | 354.7 | 460.9 | 45.2 | 131 | 77
28229 - PIAZZA PPTO C | 570241 | PL - 220 | Outinord Ind 1/2" | Concreto | Placa piso 1 Torre 1 eje 13 al 9 entre A - G | 2026-08-12 | 2026-08-13 | 2026-08-26 | 2026-08-27 | 2-Cónica y dividida | 14 | 101 |  | 34.5 | 8011.847 | 361.5 | 459.9 | 45.1 | 130.7 | 77
28229 - PIAZZA PPTO C | 570241 | PL - 220 | Outinord Ind 1/2" | Concreto | Placa piso 1 Torre 1 eje 13 al 9 entre A - G | 2026-08-12 | 2026-08-13 | 2026-08-19 | 2026-08-21 | 2-Cónica y dividida | 7 | 100 |  | 34.5 | 7853.982 | 298.5 | 387.5 | 38 | 110.1 | 74
28229 - PIAZZA PPTO C | 570241 | PL - 220 | Outinord Ind 1/2" | Concreto | Placa piso 1 Torre 1 eje 13 al 9 entre A - G | 2026-08-12 | 2026-08-13 | 2026-08-19 | 2026-08-21 | 2-Cónica y dividida | 7 | 101 |  | 34.5 | 8011.847 | 296.3 | 377.3 | 37 | 107.2 | 74
28229 - PIAZZA PPTO C | 570241 | PL - 220 | Outinord Ind 1/2" | Concreto | Placa piso 1 Torre 1 eje 13 al 9 entre A - G | 2026-08-12 | 2026-08-13 | 2026-08-15 | 2026-08-19 | 2-Cónica y dividida | 3 | 100 |  | 34.5 | 7853.982 | 245.8 | 319.2 | 31.3 | 90.7 | 72
28229 - PIAZZA PPTO C | 570241 | PL - 220 | Outinord Ind 1/2" | Concreto | Placa piso 1 Torre 1 eje 13 al 9 entre A - G | 2026-08-12 | 2026-08-13 | 2026-08-15 | 2026-08-19 | 2-Cónica y dividida | 3 | 101 |  | 34.5 | 8011.847 | 242.8 | 309 | 30.3 | 87.8 | 72
28229 - PIAZZA PPTO C | 570241 | P - 219 | Tremie 1/2" | Concreto | Pilote Kelly Torre 3 # 303 | 2026-08-11 | 2026-08-13 | 2026-09-08 | 2026-09-11 | 2-Cónica y dividida | 28 | 100 |  | 34.5 | 7853.982 | 358.8 | 466 | 45.7 | 132.5 | 86
28229 - PIAZZA PPTO C | 570241 | P - 219 | Tremie 1/2" | Concreto | Pilote Kelly Torre 3 # 303 | 2026-08-11 | 2026-08-13 | 2026-09-08 | 2026-09-11 | 2-Cónica y dividida | 28 | 101 |  | 34.5 | 8011.847 | 358.2 | 455.8 | 44.7 | 129.6 | 86
28229 - PIAZZA PPTO C | 570241 | P - 219 | Tremie 1/2" | Concreto | Pilote Kelly Torre 3 # 303 | 2026-08-11 | 2026-08-13 | 2026-09-08 | 2026-09-11 | 2-Cónica y dividida | 28 | 100 |  | 34.5 | 7853.982 | 362.7 | 471.1 | 46.2 | 133.9 | 86
28229 - PIAZZA PPTO C | 570241 | P - 219 | Tremie 1/2" | Concreto | Pilote Kelly Torre 3 # 303 | 2026-08-11 | 2026-08-13 | 2026-08-25 | 2026-08-27 | 2-Cónica y dividida | 14 | 101 |  | 34.5 | 8011.847 | 306.2 | 389.5 | 38.2 | 110.7 | 76
28229 - PIAZZA PPTO C | 570241 | P - 219 | Tremie 1/2" | Concreto | Pilote Kelly Torre 3 # 303 | 2026-08-11 | 2026-08-13 | 2026-08-25 | 2026-08-27 | 2-Cónica y dividida | 14 | 100 |  | 34.5 | 7853.982 | 302.5 | 392.6 | 38.5 | 111.6 | 76
28229 - PIAZZA PPTO C | 570241 | P - 219 | Tremie 1/2" | Concreto | Pilote Kelly Torre 3 # 303 | 2026-08-11 | 2026-08-13 | 2026-08-18 | 2026-08-19 | 2-Cónica y dividida | 7 | 101 |  | 34.5 | 8011.847 | 255.5 | 325.3 | 31.9 | 92.5 | 73
28229 - PIAZZA PPTO C | 570241 | P - 219 | Tremie 1/2" | Concreto | Pilote Kelly Torre 3 # 303 | 2026-08-11 | 2026-08-13 | 2026-08-18 | 2026-08-19 | 2-Cónica y dividida | 7 | 100 |  | 34.5 | 7853.982 | 252.8 | 328.3 | 32.2 | 93.3 | 73
28229 - PIAZZA PPTO C | 570241 | P - 219 | Tremie 1/2" | Concreto | Pilote Kelly Torre 3 # 303 | 2026-08-11 | 2026-08-13 | 2026-08-14 | 2026-08-19 | 2-Cónica y dividida | 3 | 100 |  | 34.5 | 7853.982 | 140.9 | 182.5 | 17.9 | 51.9 | 72
28229 - PIAZZA PPTO C | 570241 | P - 219 | Tremie 1/2" | Concreto | Pilote Kelly Torre 3 # 303 | 2026-08-11 | 2026-08-13 | 2026-08-14 | 2026-08-19 | 2-Cónica y dividida | 3 | 101 |  | 34.5 | 8011.847 | 138.7 | 176.4 | 17.3 | 50.1 | 72
28229 - PIAZZA PPTO C | 570241 | P - 218 | Tremie 1" | Concreto | Pilote Kelly Torre grua #03 | 2026-08-11 | 2026-08-13 | 2026-09-08 | 2026-09-11 | 2-Cónica y dividida | 28 | 101 |  | 27.6 | 8011.847 | 230.4 | 293.7 | 28.8 | 104.3 | 86
28229 - PIAZZA PPTO C | 570241 | P - 218 | Tremie 1" | Concreto | Pilote Kelly Torre grua #03 | 2026-08-11 | 2026-08-13 | 2026-09-08 | 2026-09-11 | 2-Cónica y dividida | 28 | 100 |  | 27.6 | 7853.982 | 232.9 | 302.9 | 29.7 | 107.6 | 86
28229 - PIAZZA PPTO C | 570241 | P - 218 | Tremie 1" | Concreto | Pilote Kelly Torre grua #03 | 2026-08-11 | 2026-08-13 | 2026-09-08 | 2026-09-11 | 2-Cónica y dividida | 28 | 101 |  | 27.6 | 8011.847 | 236 | 300.8 | 29.5 | 106.9 | 86
28229 - PIAZZA PPTO C | 570241 | P - 218 | Tremie 1" | Concreto | Pilote Kelly Torre grua #03 | 2026-08-11 | 2026-08-13 | 2026-08-25 | 2026-08-27 | 2-Cónica y dividida | 14 | 100 |  | 27.6 | 7853.982 | 200.1 | 260 | 25.5 | 92.4 | 76
28229 - PIAZZA PPTO C | 570241 | P - 218 | Tremie 1" | Concreto | Pilote Kelly Torre grua #03 | 2026-08-11 | 2026-08-13 | 2026-08-25 | 2026-08-27 | 2-Cónica y dividida | 14 | 101 |  | 27.6 | 8011.847 | 205.6 | 262.1 | 25.7 | 93.1 | 76
28229 - PIAZZA PPTO C | 570241 | P - 218 | Tremie 1" | Concreto | Pilote Kelly Torre grua #03 | 2026-08-11 | 2026-08-13 | 2026-08-18 | 2026-08-19 | 2-Cónica y dividida | 7 | 100 |  | 27.6 | 7853.982 | 165.5 | 215.2 | 21.1 | 76.4 | 73
28229 - PIAZZA PPTO C | 570241 | P - 218 | Tremie 1" | Concreto | Pilote Kelly Torre grua #03 | 2026-08-11 | 2026-08-13 | 2026-08-18 | 2026-08-19 | 2-Cónica y dividida | 7 | 101 |  | 27.6 | 8011.847 | 163.8 | 208 | 20.4 | 73.9 | 73
28229 - PIAZZA PPTO C | 570241 | P - 218 | Tremie 1" | Concreto | Pilote Kelly Torre grua #03 | 2026-08-11 | 2026-08-13 | 2026-08-14 | 2026-08-19 | 2-Cónica y dividida | 3 | 100 |  | 27.6 | 7853.982 | 100.6 | 130.5 | 12.8 | 46.4 | 72
28229 - PIAZZA PPTO C | 570241 | P - 218 | Tremie 1" | Concreto | Pilote Kelly Torre grua #03 | 2026-08-11 | 2026-08-13 | 2026-08-14 | 2026-08-19 | 2-Cónica y dividida | 3 | 101 |  | 27.6 | 8011.847 | 98.4 | 125.4 | 12.3 | 44.6 | 72
28229 - PIAZZA PPTO C | 570241 | P - 217 | Tremie 1" | Concreto | Pilote Kelly Torre grua #04 | 2026-08-10 | 2026-08-13 | 2026-09-07 | 2026-09-09 | 2-Cónica y dividida | 28 | 100 |  | 27.6 | 7853.982 | 302.5 | 392.6 | 38.5 | 139.5 | 84
28229 - PIAZZA PPTO C | 570241 | P - 217 | Tremie 1" | Concreto | Pilote Kelly Torre grua #04 | 2026-08-10 | 2026-08-13 | 2026-09-07 | 2026-09-09 | 2-Cónica y dividida | 28 | 101 |  | 27.6 | 8011.847 | 299.7 | 381.4 | 37.4 | 135.5 | 84
28229 - PIAZZA PPTO C | 570241 | P - 217 | Tremie 1" | Concreto | Pilote Kelly Torre grua #04 | 2026-08-10 | 2026-08-13 | 2026-09-07 | 2026-09-09 | 2-Cónica y dividida | 28 | 100 |  | 27.6 | 7853.982 | 300 | 389.5 | 38.2 | 138.4 | 84
28229 - PIAZZA PPTO C | 570241 | P - 217 | Tremie 1" | Concreto | Pilote Kelly Torre grua #04 | 2026-08-10 | 2026-08-13 | 2026-08-24 | 2026-08-25 | 2-Cónica y dividida | 14 | 100 |  | 27.6 | 7853.982 | 250.2 | 325.3 | 31.9 | 115.6 | 75
28229 - PIAZZA PPTO C | 570241 | P - 217 | Tremie 1" | Concreto | Pilote Kelly Torre grua #04 | 2026-08-10 | 2026-08-13 | 2026-08-24 | 2026-08-25 | 2-Cónica y dividida | 14 | 100 |  | 27.6 | 7853.982 | 246.3 | 320.2 | 31.4 | 113.8 | 75
28229 - PIAZZA PPTO C | 570241 | P - 217 | Tremie 1" | Concreto | Pilote Kelly Torre grua #04 | 2026-08-10 | 2026-08-13 | 2026-08-17 | 2026-08-19 | 2-Cónica y dividida | 7 | 100 |  | 27.6 | 7853.982 | 205.6 | 267.2 | 26.2 | 94.9 | 73
28229 - PIAZZA PPTO C | 570241 | P - 217 | Tremie 1" | Concreto | Pilote Kelly Torre grua #04 | 2026-08-10 | 2026-08-13 | 2026-08-17 | 2026-08-19 | 2-Cónica y dividida | 7 | 100 |  | 27.6 | 7853.982 | 210.4 | 273.3 | 26.8 | 97.1 | 73
28229 - PIAZZA PPTO C | 570241 | P - 217 | Tremie 1" | Concreto | Pilote Kelly Torre grua #04 | 2026-08-10 | 2026-08-13 | 2026-08-13 | 2026-08-19 | 2-Cónica y dividida | 3 | 100 |  | 27.6 | 7853.982 | 136.8 | 177.4 | 17.4 | 63 | 72
28229 - PIAZZA PPTO C | 570241 | P - 217 | Tremie 1" | Concreto | Pilote Kelly Torre grua #04 | 2026-08-10 | 2026-08-13 | 2026-08-13 | 2026-08-19 | 2-Cónica y dividida | 3 | 100 |  | 27.6 | 7853.982 | 134.6 | 174.4 | 17.1 | 62 | 72
28229 - PIAZZA PPTO C | 573060 | P-216 | Tremie 1 / 2" | Concreto | Pilote kely torre 3 # 265 pilote kely #268 | 2026-08-06 | 2026-08-11 | 2026-09-03 | 2026-09-11 | 2-Cónica y dividida | 28 | 100 |  | 34.5 | 7853.982 | 372.1 | 483.3 | 47.4 | 137.4 | 82
28229 - PIAZZA PPTO C | 573060 | P-216 | Tremie 1 / 2" | Concreto | Pilote kely torre 3 # 265 pilote kely #268 | 2026-08-06 | 2026-08-11 | 2026-09-03 | 2026-09-11 | 2-Cónica y dividida | 28 | 101 |  | 34.5 | 8011.847 | 370.2 | 471.1 | 46.2 | 133.9 | 82
28229 - PIAZZA PPTO C | 573060 | P-216 | Tremie 1 / 2" | Concreto | Pilote kely torre 3 # 265 pilote kely #268 | 2026-08-06 | 2026-08-11 | 2026-09-03 | 2026-09-11 | 2-Cónica y dividida | 28 | 100 |  | 34.5 | 7853.982 | 377.2 | 489.5 | 48 | 139.1 | 82
28229 - PIAZZA PPTO C | 573060 | P-216 | Tremie 1 / 2" | Concreto | Pilote kely torre 3 # 265 pilote kely #268 | 2026-08-06 | 2026-08-11 | 2026-08-20 | 2026-08-21 | 2-Cónica y dividida | 14 | 101 |  | 34.5 | 8011.847 | 322.5 | 410.9 | 40.3 | 116.8 | 74
28229 - PIAZZA PPTO C | 573060 | P-216 | Tremie 1 / 2" | Concreto | Pilote kely torre 3 # 265 pilote kely #268 | 2026-08-06 | 2026-08-11 | 2026-08-20 | 2026-08-21 | 2-Cónica y dividida | 14 | 100 |  | 34.5 | 7853.982 | 320.3 | 416 | 40.8 | 118.3 | 74
28229 - PIAZZA PPTO C | 573060 | P-216 | Tremie 1 / 2" | Concreto | Pilote kely torre 3 # 265 pilote kely #268 | 2026-08-06 | 2026-08-11 | 2026-08-13 | 2026-08-19 | 2-Cónica y dividida | 7 | 101 |  | 34.5 | 8011.847 | 260.4 | 331.4 | 32.5 | 94.2 | 72
28229 - PIAZZA PPTO C | 573060 | P-216 | Tremie 1 / 2" | Concreto | Pilote kely torre 3 # 265 pilote kely #268 | 2026-08-06 | 2026-08-11 | 2026-08-13 | 2026-08-19 | 2-Cónica y dividida | 7 | 100 |  | 34.5 | 7853.982 | 263.9 | 342.6 | 33.6 | 97.4 | 72
28229 - PIAZZA PPTO C | 573060 | P-216 | Tremie 1 / 2" | Concreto | Pilote kely torre 3 # 265 pilote kely #268 | 2026-08-06 | 2026-08-11 | 2026-08-11 | 2026-08-13 | 2-Cónica y dividida | 5 | 101 |  | 34.5 | 8011.847 | 201.2 | 255.9 | 25.1 | 72.8 | 71
28229 - PIAZZA PPTO C | 573060 | P-216 | Tremie 1 / 2" | Concreto | Pilote kely torre 3 # 265 pilote kely #268 | 2026-08-06 | 2026-08-11 | 2026-08-11 | 2026-08-13 | 2-Cónica y dividida | 5 | 100 |  | 34.5 | 7853.982 | 199 | 258 | 25.3 | 73.3 | 71
28229 - PIAZZA PPTO C | 573060 | M-215 | Outinord Ind 1 / 2" | Concreto | Cimentación torre 1 eje 3 al 1 entre A - G | 2026-08-06 | 2026-08-11 | 2026-09-03 | 2026-09-11 | 5-Fractura extremos | 28 | 101 |  | 34.5 | 8011.847 | 416.7 | 530.3 | 52 | 150.7 | 82
28229 - PIAZZA PPTO C | 573060 | M-215 | Outinord Ind 1 / 2" | Concreto | Cimentación torre 1 eje 3 al 1 entre A - G | 2026-08-06 | 2026-08-11 | 2026-09-03 | 2026-09-11 | 5-Fractura extremos | 28 | 102 |  | 34.5 | 8171.282 | 413.6 | 516 | 50.6 | 146.7 | 82
28229 - PIAZZA PPTO C | 573060 | M-215 | Outinord Ind 1 / 2" | Concreto | Cimentación torre 1 eje 3 al 1 entre A - G | 2026-08-06 | 2026-08-11 | 2026-09-03 | 2026-09-11 | 5-Fractura extremos | 28 | 101 |  | 34.5 | 8011.847 | 419 | 533.3 | 52.3 | 151.6 | 82
28229 - PIAZZA PPTO C | 573060 | M-215 | Outinord Ind 1 / 2" | Concreto | Cimentación torre 1 eje 3 al 1 entre A - G | 2026-08-06 | 2026-08-11 | 2026-08-20 | 2026-08-21 | 2-Cónica y dividida | 14 | 100 |  | 34.5 | 7853.982 | 350.9 | 455.8 | 44.7 | 129.6 | 74
28229 - PIAZZA PPTO C | 573060 | M-215 | Outinord Ind 1 / 2" | Concreto | Cimentación torre 1 eje 3 al 1 entre A - G | 2026-08-06 | 2026-08-11 | 2026-08-20 | 2026-08-21 | 2-Cónica y dividida | 14 | 101 |  | 34.5 | 8011.847 | 352.1 | 447.7 | 43.9 | 127.2 | 74
28229 - PIAZZA PPTO C | 573060 | M-215 | Outinord Ind 1 / 2" | Concreto | Cimentación torre 1 eje 3 al 1 entre A - G | 2026-08-06 | 2026-08-11 | 2026-08-13 | 2026-08-19 | 2-Cónica y dividida | 7 | 100 |  | 34.5 | 7853.982 | 300.4 | 389.5 | 38.2 | 110.7 | 72
28229 - PIAZZA PPTO C | 573060 | M-215 | Outinord Ind 1 / 2" | Concreto | Cimentación torre 1 eje 3 al 1 entre A - G | 2026-08-06 | 2026-08-11 | 2026-08-13 | 2026-08-19 | 2-Cónica y dividida | 7 | 101 |  | 34.5 | 8011.847 | 296.6 | 377.3 | 37 | 107.2 | 72
28229 - PIAZZA PPTO C | 573060 | M-215 | Outinord Ind 1 / 2" | Concreto | Cimentación torre 1 eje 3 al 1 entre A - G | 2026-08-06 | 2026-08-11 | 2026-08-11 | 2026-08-13 | 2-Cónica y dividida | 5 | 100 |  | 34.5 | 7853.982 | 175.8 | 228.4 | 22.4 | 64.9 | 71
28229 - PIAZZA PPTO C | 573060 | M-215 | Outinord Ind 1 / 2" | Concreto | Cimentación torre 1 eje 3 al 1 entre A - G | 2026-08-06 | 2026-08-11 | 2026-08-11 | 2026-08-13 | 2-Cónica y dividida | 5 | 101 |  | 34.5 | 8011.847 | 173.6 | 221.3 | 21.7 | 62.9 | 71
28229 - PIAZZA PPTO C | 573060 | M-214 | Outinord Ind 1 / 2" | Concreto | Cimentación torre 1 eje 3 al 1 entre A - G | 2026-08-06 | 2026-08-11 | 2026-09-03 | 2026-09-11 | 2-Cónica y dividida | 28 | 101 |  | 34.5 | 8011.847 | 414.5 | 527.2 | 51.7 | 149.9 | 82
28229 - PIAZZA PPTO C | 573060 | M-214 | Outinord Ind 1 / 2" | Concreto | Cimentación torre 1 eje 3 al 1 entre A - G | 2026-08-06 | 2026-08-11 | 2026-09-03 | 2026-09-11 | 2-Cónica y dividida | 28 | 102 |  | 34.5 | 8171.282 | 419.3 | 523.1 | 51.3 | 148.7 | 82
28229 - PIAZZA PPTO C | 573060 | M-214 | Outinord Ind 1 / 2" | Concreto | Cimentación torre 1 eje 3 al 1 entre A - G | 2026-08-06 | 2026-08-11 | 2026-09-03 | 2026-09-11 | 2-Cónica y dividida | 28 | 101 |  | 34.5 | 8011.847 | 413.8 | 526.2 | 51.6 | 149.6 | 82
28229 - PIAZZA PPTO C | 573060 | M-214 | Outinord Ind 1 / 2" | Concreto | Cimentación torre 1 eje 3 al 1 entre A - G | 2026-08-06 | 2026-08-11 | 2026-08-20 | 2026-08-21 | 2-Cónica y dividida | 14 | 101 |  | 34.5 | 8011.847 | 349.4 | 444.6 | 43.6 | 126.4 | 74
28229 - PIAZZA PPTO C | 573060 | M-214 | Outinord Ind 1 / 2" | Concreto | Cimentación torre 1 eje 3 al 1 entre A - G | 2026-08-06 | 2026-08-11 | 2026-08-20 | 2026-08-21 | 2-Cónica y dividida | 14 | 100 |  | 34.5 | 7853.982 | 348.8 | 452.8 | 44.4 | 128.7 | 74
28229 - PIAZZA PPTO C | 573060 | M-214 | Outinord Ind 1 / 2" | Concreto | Cimentación torre 1 eje 3 al 1 entre A - G | 2026-08-06 | 2026-08-11 | 2026-08-13 | 2026-08-19 | 2-Cónica y dividida | 7 | 101 |  | 34.5 | 8011.847 | 296.9 | 378.3 | 37.1 | 107.5 | 72
28229 - PIAZZA PPTO C | 573060 | M-214 | Outinord Ind 1 / 2" | Concreto | Cimentación torre 1 eje 3 al 1 entre A - G | 2026-08-06 | 2026-08-11 | 2026-08-13 | 2026-08-19 | 2-Cónica y dividida | 7 | 100 |  | 34.5 | 7853.982 | 293.6 | 381.4 | 37.4 | 108.4 | 72
28229 - PIAZZA PPTO C | 573060 | M-214 | Outinord Ind 1 / 2" | Concreto | Cimentación torre 1 eje 3 al 1 entre A - G | 2026-08-06 | 2026-08-11 | 2026-08-11 | 2026-08-13 | 2-Cónica y dividida | 5 | 101 |  | 34.5 | 8011.847 | 270.3 | 343.6 | 33.7 | 97.7 | 71
28229 - PIAZZA PPTO C | 573060 | M-214 | Outinord Ind 1 / 2" | Concreto | Cimentación torre 1 eje 3 al 1 entre A - G | 2026-08-06 | 2026-08-11 | 2026-08-11 | 2026-08-13 | 2-Cónica y dividida | 5 | 100 |  | 34.5 | 7853.982 | 268.1 | 347.7 | 34.1 | 98.8 | 71
28229 - PIAZZA PPTO C | 573059 | P - 213 | Tremie 1" | Concreto | Pilote Kelly Torre grua #1 y Pilote Kelly #2 | 2026-08-05 | 2026-08-06 | 2026-09-02 | 2026-09-11 | 2-Cónica y dividida | 28 | 101 |  | 27.6 | 8011.847 | 288.2 | 367.1 | 36 | 104.3 | 82
28229 - PIAZZA PPTO C | 573059 | P - 213 | Tremie 1" | Concreto | Pilote Kelly Torre grua #1 y Pilote Kelly #2 | 2026-08-05 | 2026-08-06 | 2026-09-02 | 2026-09-11 | 2-Cónica y dividida | 28 | 101 |  | 27.6 | 8011.847 | 280.9 | 357.9 | 35.1 | 101.7 | 82
28229 - PIAZZA PPTO C | 573059 | P - 213 | Tremie 1" | Concreto | Pilote Kelly Torre grua #1 y Pilote Kelly #2 | 2026-08-05 | 2026-08-06 | 2026-09-02 | 2026-09-11 | 2-Cónica y dividida | 28 | 102 |  | 27.6 | 8171.282 | 296.4 | 370.2 | 36.3 | 105.2 | 82
28229 - PIAZZA PPTO C | 573059 | P - 213 | Tremie 1" | Concreto | Pilote Kelly Torre grua #1 y Pilote Kelly #2 | 2026-08-05 | 2026-08-06 | 2026-08-19 | 2026-08-21 | 2-Cónica y dividida | 14 | 100 |  | 27.6 | 7853.982 | 218.4 | 283.5 | 27.8 | 80.6 | 74
28229 - PIAZZA PPTO C | 573059 | P - 213 | Tremie 1" | Concreto | Pilote Kelly Torre grua #1 y Pilote Kelly #2 | 2026-08-05 | 2026-08-06 | 2026-08-19 | 2026-08-21 | 2-Cónica y dividida | 14 | 100 |  | 27.6 | 7853.982 | 221.3 | 287.6 | 28.2 | 81.7 | 74
28229 - PIAZZA PPTO C | 573059 | P - 213 | Tremie 1" | Concreto | Pilote Kelly Torre grua #1 y Pilote Kelly #2 | 2026-08-05 | 2026-08-06 | 2026-08-12 | 2026-08-13 | 2-Cónica y dividida | 7 | 100 |  | 27.6 | 7853.982 | 188.9 | 245.8 | 24.1 | 69.9 | 71
28229 - PIAZZA PPTO C | 573059 | P - 213 | Tremie 1" | Concreto | Pilote Kelly Torre grua #1 y Pilote Kelly #2 | 2026-08-05 | 2026-08-06 | 2026-08-12 | 2026-08-13 | 2-Cónica y dividida | 7 | 100 |  | 27.6 | 7853.982 | 185.3 | 240.7 | 23.6 | 68.4 | 71
28229 - PIAZZA PPTO C | 573059 | P - 213 | Tremie 1" | Concreto | Pilote Kelly Torre grua #1 y Pilote Kelly #2 | 2026-08-05 | 2026-08-06 | 2026-08-08 | 2026-08-11 | 2-Cónica y dividida | 3 | 100 |  | 27.6 | 7853.982 | 149.6 | 193.7 | 19 | 55.1 | 70
28229 - PIAZZA PPTO C | 573059 | P - 213 | Tremie 1" | Concreto | Pilote Kelly Torre grua #1 y Pilote Kelly #2 | 2026-08-05 | 2026-08-06 | 2026-08-08 | 2026-08-11 | 2-Cónica y dividida | 3 | 100 |  | 27.6 | 7853.982 | 147.4 | 191.7 | 18.8 | 54.5 | 70
28229 - PIAZZA PPTO C | 573059 | P - 212 | Tremie 1/2" | Concreto | Pilote Kelly Torre 3 #329 | 2026-08-04 | 2026-08-06 | 2026-09-01 | 2026-09-01 | 2-Cónica y dividida | 28 | 101 |  | 34.5 | 8011.847 | 418.1 | 532.3 | 52.2 | 151.3 | 79
28229 - PIAZZA PPTO C | 573059 | P - 212 | Tremie 1/2" | Concreto | Pilote Kelly Torre 3 #329 | 2026-08-04 | 2026-08-06 | 2026-09-01 | 2026-09-01 | 2-Cónica y dividida | 28 | 100 |  | 34.5 | 7853.982 | 421.9 | 547.6 | 53.7 | 155.7 | 79
28229 - PIAZZA PPTO C | 573059 | P - 212 | Tremie 1/2" | Concreto | Pilote Kelly Torre 3 #329 | 2026-08-04 | 2026-08-06 | 2026-09-01 | 2026-09-01 | 2-Cónica y dividida | 28 | 101 |  | 34.5 | 8011.847 | 423.7 | 539.4 | 52.9 | 153.3 | 79
28229 - PIAZZA PPTO C | 573059 | P - 212 | Tremie 1/2" | Concreto | Pilote Kelly Torre 3 #329 | 2026-08-04 | 2026-08-06 | 2026-08-18 | 2026-08-19 | 2-Cónica y dividida | 14 | 100 |  | 34.5 | 7853.982 | 349.9 | 454.8 | 44.6 | 129.3 | 73
28229 - PIAZZA PPTO C | 573059 | P - 212 | Tremie 1/2" | Concreto | Pilote Kelly Torre 3 #329 | 2026-08-04 | 2026-08-06 | 2026-08-18 | 2026-08-19 | 2-Cónica y dividida | 14 | 101 |  | 34.5 | 8011.847 | 349 | 444.6 | 43.6 | 126.4 | 73
28229 - PIAZZA PPTO C | 573059 | P - 212 | Tremie 1/2" | Concreto | Pilote Kelly Torre 3 #329 | 2026-08-04 | 2026-08-06 | 2026-08-11 | 2026-08-11 | 2-Cónica y dividida | 7 | 100 |  | 34.5 | 7853.982 | 289.7 | 376.3 | 36.9 | 107 | 70
28229 - PIAZZA PPTO C | 573059 | P - 212 | Tremie 1/2" | Concreto | Pilote Kelly Torre 3 #329 | 2026-08-04 | 2026-08-06 | 2026-08-11 | 2026-08-11 | 2-Cónica y dividida | 7 | 101 |  | 34.5 | 8011.847 | 287.5 | 366.1 | 35.9 | 104.1 | 70
28229 - PIAZZA PPTO C | 573059 | P - 212 | Tremie 1/2" | Concreto | Pilote Kelly Torre 3 #329 | 2026-08-04 | 2026-08-06 | 2026-08-07 | 2026-08-11 | 2-Cónica y dividida | 3 | 100 |  | 34.5 | 7853.982 | 245.3 | 318.2 | 31.2 | 90.4 | 70
28229 - PIAZZA PPTO C | 573059 | P - 212 | Tremie 1/2" | Concreto | Pilote Kelly Torre 3 #329 | 2026-08-04 | 2026-08-06 | 2026-08-07 | 2026-08-11 | 2-Cónica y dividida | 3 | 101 |  | 34.5 | 8011.847 | 243.1 | 309 | 30.3 | 87.8 | 70
28229 - PIAZZA PPTO C | 573059 | P - 211 | Tremie 1/2" | Concreto | Pilote Kelly Torre 3 #309 | 2026-08-04 | 2026-08-06 | 2026-09-01 | 2026-09-01 | 2-Cónica y dividida | 28 | 101 |  | 34.5 | 8011.847 | 405.9 | 517 | 50.7 | 147 | 79
28229 - PIAZZA PPTO C | 573059 | P - 211 | Tremie 1/2" | Concreto | Pilote Kelly Torre 3 #309 | 2026-08-04 | 2026-08-06 | 2026-09-01 | 2026-09-01 | 2-Cónica y dividida | 28 | 101 |  | 34.5 | 8011.847 | 410.3 | 522.1 | 51.2 | 148.4 | 79
28229 - PIAZZA PPTO C | 573059 | P - 211 | Tremie 1/2" | Concreto | Pilote Kelly Torre 3 #309 | 2026-08-04 | 2026-08-06 | 2026-09-01 | 2026-09-01 | 2-Cónica y dividida | 28 | 100 |  | 34.5 | 7853.982 | 406.3 | 527.2 | 51.7 | 149.9 | 79
28229 - PIAZZA PPTO C | 573059 | P - 211 | Tremie 1/2" | Concreto | Pilote Kelly Torre 3 #309 | 2026-08-04 | 2026-08-06 | 2026-08-18 | 2026-08-19 | 2-Cónica y dividida | 14 | 101 |  | 34.5 | 8011.847 | 338.5 | 430.3 | 42.2 | 122.3 | 73
28229 - PIAZZA PPTO C | 573059 | P - 211 | Tremie 1/2" | Concreto | Pilote Kelly Torre 3 #309 | 2026-08-04 | 2026-08-06 | 2026-08-18 | 2026-08-19 | 2-Cónica y dividida | 14 | 100 |  | 34.5 | 7853.982 | 336.6 | 437.5 | 42.9 | 124.3 | 73
28229 - PIAZZA PPTO C | 573059 | P - 211 | Tremie 1/2" | Concreto | Pilote Kelly Torre 3 #309 | 2026-08-04 | 2026-08-06 | 2026-08-11 | 2026-08-11 | 2-Cónica y dividida | 7 | 101 |  | 34.5 | 8011.847 | 282.9 | 360 | 35.3 | 102.3 | 70
28229 - PIAZZA PPTO C | 573059 | P - 211 | Tremie 1/2" | Concreto | Pilote Kelly Torre 3 #309 | 2026-08-04 | 2026-08-06 | 2026-08-11 | 2026-08-11 | 2-Cónica y dividida | 7 | 100 |  | 34.5 | 7853.982 | 280.7 | 364 | 35.7 | 103.5 | 70
28229 - PIAZZA PPTO C | 573059 | P - 211 | Tremie 1/2" | Concreto | Pilote Kelly Torre 3 #309 | 2026-08-04 | 2026-08-06 | 2026-08-07 | 2026-08-11 | 2-Cónica y dividida | 3 | 101 |  | 34.5 | 8011.847 | 248.5 | 316.1 | 31 | 89.9 | 70
28229 - PIAZZA PPTO C | 573059 | P - 211 | Tremie 1/2" | Concreto | Pilote Kelly Torre 3 #309 | 2026-08-04 | 2026-08-06 | 2026-08-07 | 2026-08-11 | 2-Cónica y dividida | 3 | 100 |  | 34.5 | 7853.982 | 246.3 | 320.2 | 31.4 | 91 | 70
28229 - PIAZZA PPTO C | 573058 | P-210 | Tremie 1/2" | Concreto | Pilote Kely torre 3 #322 y pilote Kely #327 | 2026-07-31 | 2026-08-04 | 2026-08-28 | 2026-08-28 | 2-Cónica y dividida | 28 | 101 |  | 34.5 | 8011.847 | 350.9 | 446.6 | 43.8 | 127 | 78
28229 - PIAZZA PPTO C | 573058 | P-210 | Tremie 1/2" | Concreto | Pilote Kely torre 3 #322 y pilote Kely #327 | 2026-07-31 | 2026-08-04 | 2026-08-28 | 2026-08-28 | 2-Cónica y dividida | 28 | 101 |  | 34.5 | 8011.847 | 348.8 | 443.6 | 43.5 | 126.1 | 78
28229 - PIAZZA PPTO C | 573058 | P-210 | Tremie 1/2" | Concreto | Pilote Kely torre 3 #322 y pilote Kely #327 | 2026-07-31 | 2026-08-04 | 2026-08-28 | 2026-08-28 | 2-Cónica y dividida | 28 | 101 |  | 34.5 | 8011.847 | 343.6 | 437.5 | 42.9 | 124.3 | 78
28229 - PIAZZA PPTO C | 573058 | P-210 | Tremie 1/2" | Concreto | Pilote Kely torre 3 #322 y pilote Kely #327 | 2026-07-31 | 2026-08-04 | 2026-08-14 | 2026-08-19 | 2-Cónica y dividida | 14 | 101 |  | 34.5 | 8011.847 | 281.5 | 357.9 | 35.1 | 101.7 | 72
28229 - PIAZZA PPTO C | 573058 | P-210 | Tremie 1/2" | Concreto | Pilote Kely torre 3 #322 y pilote Kely #327 | 2026-07-31 | 2026-08-04 | 2026-08-14 | 2026-08-19 | 2-Cónica y dividida | 14 | 101 |  | 34.5 | 8011.847 | 289.5 | 368.1 | 36.1 | 104.6 | 72
28229 - PIAZZA PPTO C | 573058 | P-210 | Tremie 1/2" | Concreto | Pilote Kely torre 3 #322 y pilote Kely #327 | 2026-07-31 | 2026-08-04 | 2026-08-07 | 2026-08-11 | 2-Cónica y dividida | 7 | 101 |  | 34.5 | 8011.847 | 251.5 | 320.2 | 31.4 | 91 | 70
28229 - PIAZZA PPTO C | 573058 | P-210 | Tremie 1/2" | Concreto | Pilote Kely torre 3 #322 y pilote Kely #327 | 2026-07-31 | 2026-08-04 | 2026-08-07 | 2026-08-11 | 2-Cónica y dividida | 7 | 101 |  | 34.5 | 8011.847 | 249.5 | 317.1 | 31.1 | 90.1 | 70
28229 - PIAZZA PPTO C | 573058 | P-210 | Tremie 1/2" | Concreto | Pilote Kely torre 3 #322 y pilote Kely #327 | 2026-07-31 | 2026-08-04 | 2026-08-04 | 2026-08-11 | 2-Cónica y dividida | 4 | 101 |  | 34.5 | 8011.847 | 215.3 | 274.3 | 26.9 | 78 | 69
28229 - PIAZZA PPTO C | 573058 | P-210 | Tremie 1/2" | Concreto | Pilote Kely torre 3 #322 y pilote Kely #327 | 2026-07-31 | 2026-08-04 | 2026-08-04 | 2026-08-11 | 2-Cónica y dividida | 4 | 100 |  | 34.5 | 7853.982 | 210.2 | 273.3 | 26.8 | 77.7 | 69
28229 - PIAZZA PPTO C | 573058 | P-209 | Tremie 1/2" | Concreto | Pilote Kely torre 3 #328 | 2026-07-30 | 2026-08-04 | 2026-08-27 | 2026-08-27 | 5-Fractura extremos | 28 | 101 |  | 34.5 | 8011.847 | 390.2 | 496.6 | 48.7 | 141.2 | 77
28229 - PIAZZA PPTO C | 573058 | P-209 | Tremie 1/2" | Concreto | Pilote Kely torre 3 #328 | 2026-07-30 | 2026-08-04 | 2026-08-27 | 2026-08-27 | 5-Fractura extremos | 28 | 101 |  | 34.5 | 8011.847 | 396.5 | 504.8 | 49.5 | 143.5 | 77
28229 - PIAZZA PPTO C | 573058 | P-209 | Tremie 1/2" | Concreto | Pilote Kely torre 3 #328 | 2026-07-30 | 2026-08-04 | 2026-08-27 | 2026-08-27 | 5-Fractura extremos | 28 | 101 |  | 34.5 | 8011.847 | 402.1 | 511.9 | 50.2 | 145.5 | 77
28229 - PIAZZA PPTO C | 573058 | P-209 | Tremie 1/2" | Concreto | Pilote Kely torre 3 #328 | 2026-07-30 | 2026-08-04 | 2026-08-13 | 2026-08-13 | 2-Cónica y dividida | 14 | 101 |  | 34.5 | 8011.847 | 330.1 | 420.1 | 41.2 | 119.4 | 71
28229 - PIAZZA PPTO C | 573058 | P-209 | Tremie 1/2" | Concreto | Pilote Kely torre 3 #328 | 2026-07-30 | 2026-08-04 | 2026-08-13 | 2026-08-13 | 2-Cónica y dividida | 14 | 101 |  | 34.5 | 8011.847 | 325.7 | 415 | 40.7 | 118 | 71
28229 - PIAZZA PPTO C | 573058 | P-209 | Tremie 1/2" | Concreto | Pilote Kely torre 3 #328 | 2026-07-30 | 2026-08-04 | 2026-08-06 | 2026-08-11 | 2-Cónica y dividida | 7 | 101 |  | 34.5 | 8011.847 | 275.5 | 350.8 | 34.4 | 99.7 | 70
28229 - PIAZZA PPTO C | 573058 | P-209 | Tremie 1/2" | Concreto | Pilote Kely torre 3 #328 | 2026-07-30 | 2026-08-04 | 2026-08-06 | 2026-08-11 | 2-Cónica y dividida | 7 | 100 |  | 34.5 | 7853.982 | 273.5 | 354.9 | 34.8 | 100.9 | 70
28229 - PIAZZA PPTO C | 573058 | P-209 | Tremie 1/2" | Concreto | Pilote Kely torre 3 #328 | 2026-07-30 | 2026-08-04 | 2026-08-04 | 2026-08-11 | 2-Cónica y dividida | 5 | 101 |  | 34.5 | 8011.847 | 240.2 | 305.9 | 30 | 87 | 69
28229 - PIAZZA PPTO C | 573058 | P-209 | Tremie 1/2" | Concreto | Pilote Kely torre 3 #328 | 2026-07-30 | 2026-08-04 | 2026-08-04 | 2026-08-11 | 2-Cónica y dividida | 5 | 101 |  | 34.5 | 8011.847 | 235.3 | 299.8 | 29.4 | 85.2 | 69
28229 - PIAZZA PPTO C | 573058 | M-208 | Outinord IND 1/2" | Concreto | Cimentación torre 1 eje 5 al 3 entre A-G | 2026-07-30 | 2026-08-04 | 2026-08-27 | 2026-08-27 | 5-Fractura extremos | 28 | 101 |  | 34.5 | 8011.847 | 467.2 | 594.5 | 58.3 | 169 | 77
28229 - PIAZZA PPTO C | 573058 | M-208 | Outinord IND 1/2" | Concreto | Cimentación torre 1 eje 5 al 3 entre A-G | 2026-07-30 | 2026-08-04 | 2026-08-27 | 2026-08-27 | 5-Fractura extremos | 28 | 100 |  | 34.5 | 7853.982 | 453.1 | 588.4 | 57.7 | 167.2 | 77
28229 - PIAZZA PPTO C | 573058 | M-208 | Outinord IND 1/2" | Concreto | Cimentación torre 1 eje 5 al 3 entre A-G | 2026-07-30 | 2026-08-04 | 2026-08-27 | 2026-08-27 | 5-Fractura extremos | 28 | 101 |  | 34.5 | 8011.847 | 454.6 | 578.2 | 56.7 | 164.3 | 77
28229 - PIAZZA PPTO C | 573058 | M-208 | Outinord IND 1/2" | Concreto | Cimentación torre 1 eje 5 al 3 entre A-G | 2026-07-30 | 2026-08-04 | 2026-08-13 | 2026-08-13 | 2-Cónica y dividida | 14 | 100 |  | 34.5 | 7853.982 | 383.3 | 497.6 | 48.8 | 141.4 | 71
28229 - PIAZZA PPTO C | 573058 | M-208 | Outinord IND 1/2" | Concreto | Cimentación torre 1 eje 5 al 3 entre A-G | 2026-07-30 | 2026-08-04 | 2026-08-13 | 2026-08-13 | 2-Cónica y dividida | 14 | 101 |  | 34.5 | 8011.847 | 381.4 | 485.4 | 47.6 | 138 | 71
28229 - PIAZZA PPTO C | 573058 | M-208 | Outinord IND 1/2" | Concreto | Cimentación torre 1 eje 5 al 3 entre A-G | 2026-07-30 | 2026-08-04 | 2026-08-06 | 2026-08-11 | 2-Cónica y dividida | 7 | 101 |  | 34.5 | 8011.847 | 317.8 | 404.8 | 39.7 | 115.1 | 70
28229 - PIAZZA PPTO C | 573058 | M-208 | Outinord IND 1/2" | Concreto | Cimentación torre 1 eje 5 al 3 entre A-G | 2026-07-30 | 2026-08-04 | 2026-08-06 | 2026-08-11 | 2-Cónica y dividida | 7 | 101 |  | 34.5 | 8011.847 | 315.8 | 401.8 | 39.4 | 114.2 | 70
28229 - PIAZZA PPTO C | 573058 | M-208 | Outinord IND 1/2" | Concreto | Cimentación torre 1 eje 5 al 3 entre A-G | 2026-07-30 | 2026-08-04 | 2026-08-04 | 2026-08-11 | 2-Cónica y dividida | 5 | 101 |  | 34.5 | 8011.847 | 301.7 | 384.4 | 37.7 | 109.3 | 69
28229 - PIAZZA PPTO C | 573058 | M-208 | Outinord IND 1/2" | Concreto | Cimentación torre 1 eje 5 al 3 entre A-G | 2026-07-30 | 2026-08-04 | 2026-08-04 | 2026-08-11 | 2-Cónica y dividida | 5 | 101 |  | 34.5 | 8011.847 | 297.4 | 378.3 | 37.1 | 107.5 | 69
28229 - PIAZZA PPTO C | 573058 | M-207 | Outinord IND 1/2" | Concreto | Cimentación torre 1 eje 5 al 3 entre A-G | 2026-07-30 | 2026-08-04 | 2026-08-27 | 2026-08-27 | 5-Fractura extremos | 28 | 100 |  | 34.5 | 7853.982 | 465.5 | 604.7 | 59.3 | 171.9 | 77
28229 - PIAZZA PPTO C | 573058 | M-207 | Outinord IND 1/2" | Concreto | Cimentación torre 1 eje 5 al 3 entre A-G | 2026-07-30 | 2026-08-04 | 2026-08-27 | 2026-08-27 | 5-Fractura extremos | 28 | 100 |  | 34.5 | 7853.982 | 458.2 | 594.5 | 58.3 | 169 | 77
28229 - PIAZZA PPTO C | 573058 | M-207 | Outinord IND 1/2" | Concreto | Cimentación torre 1 eje 5 al 3 entre A-G | 2026-07-30 | 2026-08-04 | 2026-08-27 | 2026-08-27 | 5-Fractura extremos | 28 | 101 |  | 34.5 | 8011.847 | 457.4 | 582.3 | 57.1 | 165.5 | 77
28229 - PIAZZA PPTO C | 573058 | M-207 | Outinord IND 1/2" | Concreto | Cimentación torre 1 eje 5 al 3 entre A-G | 2026-07-30 | 2026-08-04 | 2026-08-13 | 2026-08-13 | 2-Cónica y dividida | 14 | 100 |  | 34.5 | 7853.982 | 383.1 | 497.6 | 48.8 | 141.4 | 71
28229 - PIAZZA PPTO C | 573058 | M-207 | Outinord IND 1/2" | Concreto | Cimentación torre 1 eje 5 al 3 entre A-G | 2026-07-30 | 2026-08-04 | 2026-08-13 | 2026-08-13 | 2-Cónica y dividida | 14 | 101 |  | 34.5 | 8011.847 | 384.1 | 488.4 | 47.9 | 138.8 | 71
28229 - PIAZZA PPTO C | 573058 | M-207 | Outinord IND 1/2" | Concreto | Cimentación torre 1 eje 5 al 3 entre A-G | 2026-07-30 | 2026-08-04 | 2026-08-06 | 2026-08-11 | 2-Cónica y dividida | 7 | 101 |  | 34.5 | 8011.847 | 322.5 | 410.9 | 40.3 | 116.8 | 70
28229 - PIAZZA PPTO C | 573058 | M-207 | Outinord IND 1/2" | Concreto | Cimentación torre 1 eje 5 al 3 entre A-G | 2026-07-30 | 2026-08-04 | 2026-08-06 | 2026-08-11 | 2-Cónica y dividida | 7 | 100 |  | 34.5 | 7853.982 | 320.5 | 416 | 40.8 | 118.3 | 70
28229 - PIAZZA PPTO C | 573058 | M-207 | Outinord IND 1/2" | Concreto | Cimentación torre 1 eje 5 al 3 entre A-G | 2026-07-30 | 2026-08-04 | 2026-08-04 | 2026-08-11 | 2-Cónica y dividida | 5 | 101 |  | 34.5 | 8011.847 | 265.3 | 337.5 | 33.1 | 95.9 | 69
28229 - PIAZZA PPTO C | 573058 | M-207 | Outinord IND 1/2" | Concreto | Cimentación torre 1 eje 5 al 3 entre A-G | 2026-07-30 | 2026-08-04 | 2026-08-04 | 2026-08-11 | 2-Cónica y dividida | 5 | 101 |  | 34.5 | 8011.847 | 261.6 | 333.4 | 32.7 | 94.8 | 69
28229 - PIAZZA PPTO C | 573057 | P-206 | Tremie 1/2" | Concreto | Pilote Kelly torre 3 #326 | 2026-07-29 | 2026-07-30 | 2026-08-26 | 2026-08-27 | 2-Cónica y dividida | 28 | 100 |  | 34.5 | 7853.982 | 341.6 | 443.6 | 43.5 | 126.1 | 77
28229 - PIAZZA PPTO C | 573057 | P-206 | Tremie 1/2" | Concreto | Pilote Kelly torre 3 #326 | 2026-07-29 | 2026-07-30 | 2026-08-26 | 2026-08-27 | 2-Cónica y dividida | 28 | 100 |  | 34.5 | 7853.982 | 340.2 | 441.5 | 43.3 | 125.5 | 77
28229 - PIAZZA PPTO C | 573057 | P-206 | Tremie 1/2" | Concreto | Pilote Kelly torre 3 #326 | 2026-07-29 | 2026-07-30 | 2026-08-26 | 2026-08-27 | 2-Cónica y dividida | 28 | 100 |  | 34.5 | 7853.982 | 345.6 | 448.7 | 44 | 127.5 | 77
28229 - PIAZZA PPTO C | 573057 | P-206 | Tremie 1/2" | Concreto | Pilote Kelly torre 3 #326 | 2026-07-29 | 2026-07-30 | 2026-08-12 | 2026-08-13 | 2-Cónica y dividida | 14 | 100 |  | 34.5 | 7853.982 | 287.3 | 373.2 | 36.6 | 106.1 | 71
28229 - PIAZZA PPTO C | 573057 | P-206 | Tremie 1/2" | Concreto | Pilote Kelly torre 3 #326 | 2026-07-29 | 2026-07-30 | 2026-08-12 | 2026-08-13 | 2-Cónica y dividida | 14 | 100 |  | 34.5 | 7853.982 | 282.6 | 367.1 | 36 | 104.3 | 71
28229 - PIAZZA PPTO C | 573057 | P-206 | Tremie 1/2" | Concreto | Pilote Kelly torre 3 #326 | 2026-07-29 | 2026-07-30 | 2026-08-05 | 2026-08-06 | 2-Cónica y dividida | 7 | 100 |  | 34.5 | 7853.982 | 235.5 | 305.9 | 30 | 87 | 68
28229 - PIAZZA PPTO C | 573057 | P-206 | Tremie 1/2" | Concreto | Pilote Kelly torre 3 #326 | 2026-07-29 | 2026-07-30 | 2026-08-05 | 2026-08-06 | 2-Cónica y dividida | 7 | 100 |  | 34.5 | 7853.982 | 233.8 | 303.9 | 29.8 | 86.4 | 68
28229 - PIAZZA PPTO C | 573057 | P-206 | Tremie 1/2" | Concreto | Pilote Kelly torre 3 #326 | 2026-07-29 | 2026-07-30 | 2026-08-01 | 2026-08-03 | 2-Cónica y dividida | 3 | 100 |  | 34.5 | 7853.982 | 163.2 | 212.1 | 20.8 | 60.3 | 66
28229 - PIAZZA PPTO C | 573057 | P-206 | Tremie 1/2" | Concreto | Pilote Kelly torre 3 #326 | 2026-07-29 | 2026-07-30 | 2026-08-01 | 2026-08-03 | 2-Cónica y dividida | 3 | 100 |  | 34.5 | 7853.982 | 159.5 | 207 | 20.3 | 58.8 | 66
28229 - PIAZZA PPTO C | 573057 | P-205 | Tremie 1/2" | Concreto | Pilote Kelly torre 3 #320 | 2026-07-28 | 2026-07-30 | 2026-08-25 | 2026-08-25 | 2-Cónica y dividida | 28 | 100 |  | 34.5 | 7853.982 | 434.9 | 564.9 | 55.4 | 160.6 | 75
28229 - PIAZZA PPTO C | 573057 | P-205 | Tremie 1/2" | Concreto | Pilote Kelly torre 3 #320 | 2026-07-28 | 2026-07-30 | 2026-08-25 | 2026-08-25 | 2-Cónica y dividida | 28 | 101 |  | 34.5 | 8011.847 | 429.1 | 546.6 | 53.6 | 155.4 | 75
28229 - PIAZZA PPTO C | 573057 | P-205 | Tremie 1/2" | Concreto | Pilote Kelly torre 3 #320 | 2026-07-28 | 2026-07-30 | 2026-08-25 | 2026-08-25 | 2-Cónica y dividida | 28 | 100 |  | 34.5 | 7853.982 | 428.8 | 556.8 | 54.6 | 158.3 | 75
28229 - PIAZZA PPTO C | 573057 | P-205 | Tremie 1/2" | Concreto | Pilote Kelly torre 3 #320 | 2026-07-28 | 2026-07-30 | 2026-08-11 | 2026-08-11 | 2-Cónica y dividida | 14 | 100 |  | 34.5 | 7853.982 | 358.2 | 465 | 45.6 | 132.2 | 70
28229 - PIAZZA PPTO C | 573057 | P-205 | Tremie 1/2" | Concreto | Pilote Kelly torre 3 #320 | 2026-07-28 | 2026-07-30 | 2026-08-11 | 2026-08-11 | 2-Cónica y dividida | 14 | 100 |  | 34.5 | 7853.982 | 355.3 | 460.9 | 45.2 | 131 | 70
28229 - PIAZZA PPTO C | 573057 | P-205 | Tremie 1/2" | Concreto | Pilote Kelly torre 3 #320 | 2026-07-28 | 2026-07-30 | 2026-08-04 | 2026-08-04 | 2-Cónica y dividida | 7 | 101 |  | 34.5 | 8011.847 | 259.5 | 330.4 | 32.4 | 93.9 | 67
28229 - PIAZZA PPTO C | 573057 | P-205 | Tremie 1/2" | Concreto | Pilote Kelly torre 3 #320 | 2026-07-28 | 2026-07-30 | 2026-08-04 | 2026-08-04 | 2-Cónica y dividida | 7 | 100 |  | 34.5 | 7853.982 | 257.8 | 334.5 | 32.8 | 95.1 | 67
28229 - PIAZZA PPTO C | 573057 | P-205 | Tremie 1/2" | Concreto | Pilote Kelly torre 3 #320 | 2026-07-28 | 2026-07-30 | 2026-07-31 | 2026-08-03 | 2-Cónica y dividida | 3 | 101 |  | 34.5 | 8011.847 | 159.2 | 202.9 | 19.9 | 57.7 | 66
28229 - PIAZZA PPTO C | 573057 | P-205 | Tremie 1/2" | Concreto | Pilote Kelly torre 3 #320 | 2026-07-28 | 2026-07-30 | 2026-07-31 | 2026-08-03 | 2-Cónica y dividida | 3 | 100 |  | 34.5 | 7853.982 | 157 | 203.9 | 20 | 58 | 66
28229 - PIAZZA PPTO C | 573057 | P-204 | Tremie 1/2" | Concreto | Pilote Kelly torre 3 #311 | 2026-07-28 | 2026-07-30 | 2026-08-25 | 2026-08-25 | 2-Cónica y dividida | 28 | 100 |  | 34.5 | 7853.982 | 411.1 | 533.3 | 52.3 | 151.6 | 75
28229 - PIAZZA PPTO C | 573057 | P-204 | Tremie 1/2" | Concreto | Pilote Kelly torre 3 #311 | 2026-07-28 | 2026-07-30 | 2026-08-25 | 2026-08-25 | 2-Cónica y dividida | 28 | 101 |  | 34.5 | 8011.847 | 404.3 | 515 | 50.5 | 146.4 | 75
28229 - PIAZZA PPTO C | 573057 | P-204 | Tremie 1/2" | Concreto | Pilote Kelly torre 3 #311 | 2026-07-28 | 2026-07-30 | 2026-08-25 | 2026-08-25 | 2-Cónica y dividida | 28 | 100 |  | 34.5 | 7853.982 | 405.7 | 527.2 | 51.7 | 149.9 | 75
28229 - PIAZZA PPTO C | 573057 | P-204 | Tremie 1/2" | Concreto | Pilote Kelly torre 3 #311 | 2026-07-28 | 2026-07-30 | 2026-08-11 | 2026-08-11 | 2-Cónica y dividida | 14 | 100 |  | 34.5 | 7853.982 | 343.2 | 445.6 | 43.7 | 126.7 | 70
28229 - PIAZZA PPTO C | 573057 | P-204 | Tremie 1/2" | Concreto | Pilote Kelly torre 3 #311 | 2026-07-28 | 2026-07-30 | 2026-08-11 | 2026-08-11 | 2-Cónica y dividida | 14 | 100 |  | 34.5 | 7853.982 | 340.6 | 442.6 | 43.4 | 125.8 | 70
28229 - PIAZZA PPTO C | 573057 | P-204 | Tremie 1/2" | Concreto | Pilote Kelly torre 3 #311 | 2026-07-28 | 2026-07-30 | 2026-08-04 | 2026-08-04 | 2-Cónica y dividida | 7 | 100 |  | 34.5 | 7853.982 | 287.2 | 373.2 | 36.6 | 106.1 | 67
28229 - PIAZZA PPTO C | 573057 | P-204 | Tremie 1/2" | Concreto | Pilote Kelly torre 3 #311 | 2026-07-28 | 2026-07-30 | 2026-08-04 | 2026-08-04 | 2-Cónica y dividida | 7 | 100 |  | 34.5 | 7853.982 | 285.5 | 371.2 | 36.4 | 105.5 | 67
28229 - PIAZZA PPTO C | 573057 | P-204 | Tremie 1/2" | Concreto | Pilote Kelly torre 3 #311 | 2026-07-28 | 2026-07-30 | 2026-07-31 | 2026-08-03 | 2-Cónica y dividida | 3 | 101 |  | 34.5 | 8011.847 | 151.7 | 192.7 | 18.9 | 54.8 | 66
28229 - PIAZZA PPTO C | 573057 | P-204 | Tremie 1/2" | Concreto | Pilote Kelly torre 3 #311 | 2026-07-28 | 2026-07-30 | 2026-07-31 | 2026-08-03 | 2-Cónica y dividida | 3 | 100 |  | 34.5 | 7853.982 | 149.5 | 193.7 | 19 | 55.1 | 66
28229 - PIAZZA PPTO C | 573057 | P-203 | Tremie 1/2" | Concreto | Pilote Kelly torre 3 #324 y pilote Kelly #302 | 2026-07-27 | 2026-07-30 | 2026-08-24 | 2026-08-25 | 2-Cónica y dividida | 28 | 100 |  | 34.5 | 7853.982 | 355.4 | 461.9 | 45.3 | 131.3 | 75
28229 - PIAZZA PPTO C | 573057 | P-203 | Tremie 1/2" | Concreto | Pilote Kelly torre 3 #324 y pilote Kelly #302 | 2026-07-27 | 2026-07-30 | 2026-08-24 | 2026-08-25 | 2-Cónica y dividida | 28 | 101 |  | 34.5 | 8011.847 | 347.5 | 442.6 | 43.4 | 125.8 | 75
28229 - PIAZZA PPTO C | 573057 | P-203 | Tremie 1/2" | Concreto | Pilote Kelly torre 3 #324 y pilote Kelly #302 | 2026-07-27 | 2026-07-30 | 2026-08-24 | 2026-08-25 | 2-Cónica y dividida | 28 | 100 |  | 34.5 | 7853.982 | 348.7 | 452.8 | 44.4 | 128.7 | 75
28229 - PIAZZA PPTO C | 573057 | P-203 | Tremie 1/2" | Concreto | Pilote Kelly torre 3 #324 y pilote Kelly #302 | 2026-07-27 | 2026-07-30 | 2026-08-10 | 2026-08-11 | 2-Cónica y dividida | 14 | 100 |  | 34.5 | 7853.982 | 291.8 | 379.3 | 37.2 | 107.8 | 70
28229 - PIAZZA PPTO C | 573057 | P-203 | Tremie 1/2" | Concreto | Pilote Kelly torre 3 #324 y pilote Kelly #302 | 2026-07-27 | 2026-07-30 | 2026-08-10 | 2026-08-11 | 2-Cónica y dividida | 14 | 100 |  | 34.5 | 7853.982 | 299.5 | 388.5 | 38.1 | 110.4 | 70
28229 - PIAZZA PPTO C | 573057 | P-203 | Tremie 1/2" | Concreto | Pilote Kelly torre 3 #324 y pilote Kelly #302 | 2026-07-27 | 2026-07-30 | 2026-08-03 | 2026-08-04 | 2-Cónica y dividida | 7 | 100 |  | 34.5 | 7853.982 | 252.7 | 328.3 | 32.2 | 93.3 | 67
28229 - PIAZZA PPTO C | 573057 | P-203 | Tremie 1/2" | Concreto | Pilote Kelly torre 3 #324 y pilote Kelly #302 | 2026-07-27 | 2026-07-30 | 2026-08-03 | 2026-08-04 | 2-Cónica y dividida | 7 | 100 |  | 34.5 | 7853.982 | 250.3 | 325.3 | 31.9 | 92.5 | 67
28229 - PIAZZA PPTO C | 573057 | P-203 | Tremie 1/2" | Concreto | Pilote Kelly torre 3 #324 y pilote Kelly #302 | 2026-07-27 | 2026-07-30 | 2026-07-30 | 2026-08-03 | 2-Cónica y dividida | 3 | 100 |  | 34.5 | 7853.982 | 141.4 | 183.5 | 18 | 52.2 | 66
28229 - PIAZZA PPTO C | 573057 | P-203 | Tremie 1/2" | Concreto | Pilote Kelly torre 3 #324 y pilote Kelly #302 | 2026-07-27 | 2026-07-30 | 2026-07-30 | 2026-08-03 | 2-Cónica y dividida | 3 | 100 |  | 34.5 | 7853.982 | 139.2 | 180.5 | 17.7 | 51.3 | 66
28229 - PIAZZA PPTO C | 573056 | P - 202 | Tremie 1" | Concreto | Zonas comunes pilote Kelly #94 | 2026-07-24 | 2026-07-28 | 2026-08-21 | 2026-08-21 | 2-Cónica y dividida | 28 | 100 |  | 27.6 | 7853.982 | 285.6 | 371.2 | 36.4 | 131.9 | 74
28229 - PIAZZA PPTO C | 573056 | P - 202 | Tremie 1" | Concreto | Zonas comunes pilote Kelly #94 | 2026-07-24 | 2026-07-28 | 2026-08-21 | 2026-08-21 | 2-Cónica y dividida | 28 | 100 |  | 27.6 | 7853.982 | 286.6 | 372.2 | 36.5 | 132.2 | 74
28229 - PIAZZA PPTO C | 573056 | P - 202 | Tremie 1" | Concreto | Zonas comunes pilote Kelly #94 | 2026-07-24 | 2026-07-28 | 2026-08-21 | 2026-08-21 | 2-Cónica y dividida | 28 | 101 |  | 27.6 | 8011.847 | 286.8 | 365.1 | 35.8 | 129.7 | 74
28229 - PIAZZA PPTO C | 573056 | P - 202 | Tremie 1" | Concreto | Zonas comunes pilote Kelly #94 | 2026-07-24 | 2026-07-28 | 2026-08-07 | 2026-08-11 | 2-Cónica y dividida | 14 | 100 |  | 27.6 | 7853.982 | 240.2 | 312 | 30.6 | 110.9 | 70
28229 - PIAZZA PPTO C | 573056 | P - 202 | Tremie 1" | Concreto | Zonas comunes pilote Kelly #94 | 2026-07-24 | 2026-07-28 | 2026-08-07 | 2026-08-11 | 2-Cónica y dividida | 14 | 101 |  | 27.6 | 8011.847 | 235.3 | 299.8 | 29.4 | 106.5 | 70
28229 - PIAZZA PPTO C | 573056 | P - 202 | Tremie 1" | Concreto | Zonas comunes pilote Kelly #94 | 2026-07-24 | 2026-07-28 | 2026-07-31 | 2026-08-03 | 2-Cónica y dividida | 7 | 100 |  | 27.6 | 7853.982 | 185 | 240.7 | 23.6 | 85.5 | 66
28229 - PIAZZA PPTO C | 573056 | P - 202 | Tremie 1" | Concreto | Zonas comunes pilote Kelly #94 | 2026-07-24 | 2026-07-28 | 2026-07-31 | 2026-08-03 | 2-Cónica y dividida | 7 | 101 |  | 27.6 | 8011.847 | 182.2 | 231.5 | 22.7 | 82.2 | 66
28229 - PIAZZA PPTO C | 573056 | P - 202 | Tremie 1" | Concreto | Zonas comunes pilote Kelly #94 | 2026-07-24 | 2026-07-28 | 2026-07-28 | 2026-07-30 | 2-Cónica y dividida | 4 | 100 |  | 27.6 | 7853.982 | 102.4 | 132.6 | 13 | 47.1 | 65
28229 - PIAZZA PPTO C | 573056 | P - 202 | Tremie 1" | Concreto | Zonas comunes pilote Kelly #94 | 2026-07-24 | 2026-07-28 | 2026-07-28 | 2026-07-30 | 2-Cónica y dividida | 4 | 101 |  | 27.6 | 8011.847 | 97.3 | 123.4 | 12.1 | 43.8 | 65
28229 - PIAZZA PPTO C | 573056 | P - 201 | Tremie 1" | Concreto | Zonas comunes pilote Kelly #41 y pilote Kelly #39 | 2026-07-23 | 2026-07-28 | 2026-08-20 | 2026-08-21 | 2-Cónica y dividida | 28 | 100 |  | 27.6 | 7853.982 | 273.2 | 354.9 | 34.8 | 126.1 | 74
28229 - PIAZZA PPTO C | 573056 | P - 201 | Tremie 1" | Concreto | Zonas comunes pilote Kelly #41 y pilote Kelly #39 | 2026-07-23 | 2026-07-28 | 2026-08-20 | 2026-08-21 | 2-Cónica y dividida | 28 | 101 |  | 27.6 | 8011.847 | 268.5 | 341.6 | 33.5 | 121.4 | 74
28229 - PIAZZA PPTO C | 573056 | P - 201 | Tremie 1" | Concreto | Zonas comunes pilote Kelly #41 y pilote Kelly #39 | 2026-07-23 | 2026-07-28 | 2026-08-20 | 2026-08-21 | 2-Cónica y dividida | 28 | 100 |  | 27.6 | 7853.982 | 265.3 | 344.7 | 33.8 | 122.5 | 74
28229 - PIAZZA PPTO C | 573056 | P - 201 | Tremie 1" | Concreto | Zonas comunes pilote Kelly #41 y pilote Kelly #39 | 2026-07-23 | 2026-07-28 | 2026-08-06 | 2026-08-06 | 2-Cónica y dividida | 14 | 101 |  | 27.6 | 8011.847 | 209.5 | 266.1 | 26.1 | 94.6 | 68
28229 - PIAZZA PPTO C | 573056 | P - 201 | Tremie 1" | Concreto | Zonas comunes pilote Kelly #41 y pilote Kelly #39 | 2026-07-23 | 2026-07-28 | 2026-08-06 | 2026-08-06 | 2-Cónica y dividida | 14 | 100 |  | 27.6 | 7853.982 | 207.8 | 270.2 | 26.5 | 96 | 68
28229 - PIAZZA PPTO C | 573056 | P - 201 | Tremie 1" | Concreto | Zonas comunes pilote Kelly #41 y pilote Kelly #39 | 2026-07-23 | 2026-07-28 | 2026-07-30 | 2026-07-30 | 2-Cónica y dividida | 7 | 100 |  | 27.6 | 7853.982 | 161.5 | 210.1 | 20.6 | 74.6 | 65
28229 - PIAZZA PPTO C | 573056 | P - 201 | Tremie 1" | Concreto | Zonas comunes pilote Kelly #41 y pilote Kelly #39 | 2026-07-23 | 2026-07-28 | 2026-07-30 | 2026-07-30 | 2-Cónica y dividida | 7 | 100 |  | 27.6 | 7853.982 | 159.5 | 207 | 20.3 | 73.6 | 65
28229 - PIAZZA PPTO C | 573056 | P - 201 | Tremie 1" | Concreto | Zonas comunes pilote Kelly #41 y pilote Kelly #39 | 2026-07-23 | 2026-07-28 | 2026-07-28 | 2026-07-30 | 2-Cónica y dividida | 5 | 101 |  | 27.6 | 8011.847 | 123.9 | 158.1 | 15.5 | 56.2 | 65
28229 - PIAZZA PPTO C | 573056 | P - 201 | Tremie 1" | Concreto | Zonas comunes pilote Kelly #41 y pilote Kelly #39 | 2026-07-23 | 2026-07-28 | 2026-07-28 | 2026-07-30 | 2-Cónica y dividida | 5 | 100 |  | 27.6 | 7853.982 | 121.2 | 157 | 15.4 | 55.8 | 65
28229 - PIAZZA PPTO C | 573055 | P-200 | Tremie 1" | Concreto | Pilote kelu zonas comunes # 18 | 2026-07-21 | 2026-07-23 | 2026-08-18 | 2026-08-19 | 2-Cónica y dividida | 28 | 100 |  | 27.6 | 7853.982 | 281.3 | 365.1 | 35.8 | 129.7 | 73
28229 - PIAZZA PPTO C | 573055 | P-200 | Tremie 1" | Concreto | Pilote kelu zonas comunes # 18 | 2026-07-21 | 2026-07-23 | 2026-08-18 | 2026-08-19 | 2-Cónica y dividida | 28 | 100 |  | 27.6 | 7853.982 | 282.7 | 367.1 | 36 | 130.4 | 73
28229 - PIAZZA PPTO C | 573055 | P-200 | Tremie 1" | Concreto | Pilote kelu zonas comunes # 18 | 2026-07-21 | 2026-07-23 | 2026-08-18 | 2026-08-19 | 2-Cónica y dividida | 28 | 100 |  | 27.6 | 7853.982 | 276.4 | 358.9 | 35.2 | 127.5 | 73
28229 - PIAZZA PPTO C | 573055 | P-200 | Tremie 1" | Concreto | Pilote kelu zonas comunes # 18 | 2026-07-21 | 2026-07-23 | 2026-08-04 | 2026-08-04 | 2-Cónica y dividida | 14 | 100 |  | 27.6 | 7853.982 | 232.5 | 301.8 | 29.6 | 107.2 | 67
28229 - PIAZZA PPTO C | 573055 | P-200 | Tremie 1" | Concreto | Pilote kelu zonas comunes # 18 | 2026-07-21 | 2026-07-23 | 2026-08-04 | 2026-08-04 | 2-Cónica y dividida | 14 | 100 |  | 27.6 | 7853.982 | 230.5 | 298.8 | 29.3 | 106.2 | 67
28229 - PIAZZA PPTO C | 573055 | P-200 | Tremie 1" | Concreto | Pilote kelu zonas comunes # 18 | 2026-07-21 | 2026-07-23 | 2026-07-28 | 2026-07-28 | 2-Cónica y dividida | 7 | 100 |  | 27.6 | 7853.982 | 167.8 | 218.2 | 21.4 | 77.5 | 64
28229 - PIAZZA PPTO C | 573055 | P-200 | Tremie 1" | Concreto | Pilote kelu zonas comunes # 18 | 2026-07-21 | 2026-07-23 | 2026-07-28 | 2026-07-28 | 2-Cónica y dividida | 7 | 100 |  | 27.6 | 7853.982 | 165.5 | 215.2 | 21.1 | 76.4 | 64
28229 - PIAZZA PPTO C | 573055 | P-200 | Tremie 1" | Concreto | Pilote kelu zonas comunes # 18 | 2026-07-21 | 2026-07-23 | 2026-07-24 | 2026-07-27 | 2-Cónica y dividida | 3 | 100 |  | 27.6 | 7853.982 | 114.5 | 148.9 | 14.6 | 52.9 | 63
28229 - PIAZZA PPTO C | 573055 | P-200 | Tremie 1" | Concreto | Pilote kelu zonas comunes # 18 | 2026-07-21 | 2026-07-23 | 2026-07-24 | 2026-07-27 | 2-Cónica y dividida | 3 | 100 |  | 27.6 | 7853.982 | 110.2 | 142.8 | 14 | 50.7 | 63
28229 - PIAZZA PPTO C | 573055 | M-199 | Outinord IND 1/2" | Concreto | Cimentación torre 1 eje 10 al 5 entre A - 5 | 2026-07-21 | 2026-07-23 | 2026-08-18 | 2026-08-19 | 2-Cónica y dividida | 28 | 100 |  | 34.5 | 7853.982 | 352.1 | 456.8 | 44.8 | 129.9 | 73
28229 - PIAZZA PPTO C | 573055 | M-199 | Outinord IND 1/2" | Concreto | Cimentación torre 1 eje 10 al 5 entre A - 5 | 2026-07-21 | 2026-07-23 | 2026-08-18 | 2026-08-19 | 2-Cónica y dividida | 28 | 100 |  | 34.5 | 7853.982 | 344.5 | 447.7 | 43.9 | 127.2 | 73
28229 - PIAZZA PPTO C | 573055 | M-199 | Outinord IND 1/2" | Concreto | Cimentación torre 1 eje 10 al 5 entre A - 5 | 2026-07-21 | 2026-07-23 | 2026-08-18 | 2026-08-19 | 2-Cónica y dividida | 28 | 101 |  | 34.5 | 8011.847 | 343.9 | 437.5 | 42.9 | 124.3 | 73
28229 - PIAZZA PPTO C | 573055 | M-199 | Outinord IND 1/2" | Concreto | Cimentación torre 1 eje 10 al 5 entre A - 5 | 2026-07-21 | 2026-07-23 | 2026-08-04 | 2026-08-04 | 2-Cónica y dividida | 14 | 100 |  | 34.5 | 7853.982 | 290 | 376.3 | 36.9 | 107 | 67
28229 - PIAZZA PPTO C | 573055 | M-199 | Outinord IND 1/2" | Concreto | Cimentación torre 1 eje 10 al 5 entre A - 5 | 2026-07-21 | 2026-07-23 | 2026-08-04 | 2026-08-04 | 2-Cónica y dividida | 14 | 100 |  | 34.5 | 7853.982 | 283.9 | 368.1 | 36.1 | 104.6 | 67
28229 - PIAZZA PPTO C | 573055 | M-199 | Outinord IND 1/2" | Concreto | Cimentación torre 1 eje 10 al 5 entre A - 5 | 2026-07-21 | 2026-07-23 | 2026-07-28 | 2026-07-28 | 2-Cónica y dividida | 7 | 100 |  | 34.5 | 7853.982 | 236.6 | 306.9 | 30.1 | 87.2 | 64
28229 - PIAZZA PPTO C | 573055 | M-199 | Outinord IND 1/2" | Concreto | Cimentación torre 1 eje 10 al 5 entre A - 5 | 2026-07-21 | 2026-07-23 | 2026-07-28 | 2026-07-28 | 2-Cónica y dividida | 7 | 101 |  | 34.5 | 8011.847 | 234.5 | 298.8 | 29.3 | 84.9 | 64
28229 - PIAZZA PPTO C | 573055 | M-199 | Outinord IND 1/2" | Concreto | Cimentación torre 1 eje 10 al 5 entre A - 5 | 2026-07-21 | 2026-07-23 | 2026-07-24 | 2026-07-27 | 2-Cónica y dividida | 3 | 100 |  | 34.5 | 7853.982 | 170.9 | 222.3 | 21.8 | 63.2 | 63
28229 - PIAZZA PPTO C | 573055 | M-199 | Outinord IND 1/2" | Concreto | Cimentación torre 1 eje 10 al 5 entre A - 5 | 2026-07-21 | 2026-07-23 | 2026-07-24 | 2026-07-27 | 2-Cónica y dividida | 3 | 101 |  | 34.5 | 8011.847 | 167.7 | 213.1 | 20.9 | 60.6 | 63
28229 - PIAZZA PPTO C | 573055 | M-198 | Outinord IND 1/2" | Concreto | Cimentación torre 1 eje 10 al 5 entre A - 5 | 2026-07-21 | 2026-07-23 | 2026-08-18 | 2026-08-19 | 2-Cónica y dividida | 28 | 100 |  | 34.5 | 7853.982 | 366.2 | 475.2 | 46.6 | 135.1 | 73
28229 - PIAZZA PPTO C | 573055 | M-198 | Outinord IND 1/2" | Concreto | Cimentación torre 1 eje 10 al 5 entre A - 5 | 2026-07-21 | 2026-07-23 | 2026-08-18 | 2026-08-19 | 2-Cónica y dividida | 28 | 101 |  | 34.5 | 8011.847 | 367.1 | 467 | 45.8 | 132.8 | 73
28229 - PIAZZA PPTO C | 573055 | M-198 | Outinord IND 1/2" | Concreto | Cimentación torre 1 eje 10 al 5 entre A - 5 | 2026-07-21 | 2026-07-23 | 2026-08-18 | 2026-08-19 | 2-Cónica y dividida | 28 | 100 |  | 34.5 | 7853.982 | 376.4 | 488.4 | 47.9 | 138.8 | 73
28229 - PIAZZA PPTO C | 573055 | M-198 | Outinord IND 1/2" | Concreto | Cimentación torre 1 eje 10 al 5 entre A - 5 | 2026-07-21 | 2026-07-23 | 2026-08-04 | 2026-08-04 | 2-Cónica y dividida | 14 | 101 |  | 34.5 | 8011.847 | 309.3 | 393.6 | 38.6 | 111.9 | 67
28229 - PIAZZA PPTO C | 573055 | M-198 | Outinord IND 1/2" | Concreto | Cimentación torre 1 eje 10 al 5 entre A - 5 | 2026-07-21 | 2026-07-23 | 2026-08-04 | 2026-08-04 | 2-Cónica y dividida | 14 | 100 |  | 34.5 | 7853.982 | 305.3 | 396.7 | 38.9 | 112.8 | 67
28229 - PIAZZA PPTO C | 573055 | M-198 | Outinord IND 1/2" | Concreto | Cimentación torre 1 eje 10 al 5 entre A - 5 | 2026-07-21 | 2026-07-23 | 2026-07-28 | 2026-07-28 | 2-Cónica y dividida | 7 | 101 |  | 34.5 | 8011.847 | 257.5 | 327.3 | 32.1 | 93 | 64
28229 - PIAZZA PPTO C | 573055 | M-198 | Outinord IND 1/2" | Concreto | Cimentación torre 1 eje 10 al 5 entre A - 5 | 2026-07-21 | 2026-07-23 | 2026-07-28 | 2026-07-28 | 2-Cónica y dividida | 7 | 100 |  | 34.5 | 7853.982 | 255.5 | 331.4 | 32.5 | 94.2 | 64
28229 - PIAZZA PPTO C | 573055 | M-198 | Outinord IND 1/2" | Concreto | Cimentación torre 1 eje 10 al 5 entre A - 5 | 2026-07-21 | 2026-07-23 | 2026-07-24 | 2026-07-27 | 2-Cónica y dividida | 3 | 100 |  | 34.5 | 7853.982 | 196.8 | 255.9 | 25.1 | 72.8 | 63
28229 - PIAZZA PPTO C | 573055 | M-198 | Outinord IND 1/2" | Concreto | Cimentación torre 1 eje 10 al 5 entre A - 5 | 2026-07-21 | 2026-07-23 | 2026-07-24 | 2026-07-27 | 2-Cónica y dividida | 3 | 100 |  | 34.5 | 7853.982 | 192.7 | 249.8 | 24.5 | 71 | 63
28229 - PIAZZA PPTO C | 573053 | P - 120 | Tremie 1/2" | Concreto | Pilote Kelly Torre 2 #13 | 2026-05-14 | 2026-07-21 | 2026-07-21 | 2026-07-24 | 2-Cónica y dividida | 68 | 100 |  | 34.5 | 7853.982 | 330.9 | 429.3 | 42.1 | 122 | 62
28229 - PIAZZA PPTO C | 573053 | P - 120 | Tremie 1/2" | Concreto | Pilote Kelly Torre 2 #13 | 2026-05-14 | 2026-07-21 | 2026-07-21 | 2026-07-24 | 2-Cónica y dividida | 68 | 101 |  | 34.5 | 8011.847 | 328.7 | 418.1 | 41 | 118.8 | 62
28229 - PIAZZA PPTO C | 573053 | P - 120 | Tremie 1/2" | Concreto | Pilote Kelly Torre 2 #13 | 2026-05-14 | 2026-07-21 | 2026-07-21 | 2026-07-24 | 2-Cónica y dividida | 68 | 100 |  | 34.5 | 7853.982 | 326.5 | 424.2 | 41.6 | 120.6 | 62
28229 - PIAZZA PPTO C | 573053 | P - 197 | Tremie 1/2" | Concreto | Pilote Kelly Torre 3 #325 y Pilote Kelly #323 | 2026-07-17 | 2026-07-21 | 2026-08-14 | 2026-08-19 | 2-Cónica y dividida | 28 | 101 |  | 34.5 | 8011.847 | 377.6 | 480.3 | 47.1 | 136.5 | 72
28229 - PIAZZA PPTO C | 573053 | P - 197 | Tremie 1/2" | Concreto | Pilote Kelly Torre 3 #325 y Pilote Kelly #323 | 2026-07-17 | 2026-07-21 | 2026-08-14 | 2026-08-19 | 2-Cónica y dividida | 28 | 100 |  | 34.5 | 7853.982 | 376.3 | 488.4 | 47.9 | 138.8 | 72
28229 - PIAZZA PPTO C | 573053 | P - 197 | Tremie 1/2" | Concreto | Pilote Kelly Torre 3 #325 y Pilote Kelly #323 | 2026-07-17 | 2026-07-21 | 2026-08-14 | 2026-08-19 | 2-Cónica y dividida | 28 | 101 |  | 34.5 | 8011.847 | 375.4 | 478.2 | 46.9 | 135.9 | 72
28229 - PIAZZA PPTO C | 573053 | P - 197 | Tremie 1/2" | Concreto | Pilote Kelly Torre 3 #325 y Pilote Kelly #323 | 2026-07-17 | 2026-07-21 | 2026-07-31 | 2026-08-03 | 2-Cónica y dividida | 14 | 100 |  | 34.5 | 7853.982 | 315.4 | 409.9 | 40.2 | 116.5 | 66
28229 - PIAZZA PPTO C | 573053 | P - 197 | Tremie 1/2" | Concreto | Pilote Kelly Torre 3 #325 y Pilote Kelly #323 | 2026-07-17 | 2026-07-21 | 2026-07-31 | 2026-08-03 | 2-Cónica y dividida | 14 | 101 |  | 34.5 | 8011.847 | 312.3 | 397.7 | 39 | 113 | 66
28229 - PIAZZA PPTO C | 573053 | P - 197 | Tremie 1/2" | Concreto | Pilote Kelly Torre 3 #325 y Pilote Kelly #323 | 2026-07-17 | 2026-07-21 | 2026-07-24 | 2026-07-24 | 2-Cónica y dividida | 7 | 100 |  | 34.5 | 7853.982 | 260.5 | 338.5 | 33.2 | 96.2 | 62
28229 - PIAZZA PPTO C | 573053 | P - 197 | Tremie 1/2" | Concreto | Pilote Kelly Torre 3 #325 y Pilote Kelly #323 | 2026-07-17 | 2026-07-21 | 2026-07-24 | 2026-07-24 | 2-Cónica y dividida | 7 | 101 |  | 34.5 | 8011.847 | 258.8 | 329.4 | 32.3 | 93.6 | 62
28229 - PIAZZA PPTO C | 573053 | P - 197 | Tremie 1/2" | Concreto | Pilote Kelly Torre 3 #325 y Pilote Kelly #323 | 2026-07-17 | 2026-07-21 | 2026-07-21 | 2026-07-24 | 2-Cónica y dividida | 4 | 100 |  | 34.5 | 7853.982 | 167.9 | 218.2 | 21.4 | 62 | 62
28229 - PIAZZA PPTO C | 573053 | P - 197 | Tremie 1/2" | Concreto | Pilote Kelly Torre 3 #325 y Pilote Kelly #323 | 2026-07-17 | 2026-07-21 | 2026-07-21 | 2026-07-24 | 2-Cónica y dividida | 4 | 101 |  | 34.5 | 8011.847 | 165.7 | 211.1 | 20.7 | 60 | 62
28229 - PIAZZA PPTO C | 573052 | M - 196 | Tremie 1/2" | Concreto | Pantalla Tramo MH - 08 Plazoleta | 2026-07-16 | 2026-07-21 | 2026-08-13 | 2026-08-13 | 2-Cónica y dividida | 28 | 100 |  | 27.6 | 7853.982 | 295.9 | 384.4 | 37.7 | 136.6 | 71
28229 - PIAZZA PPTO C | 573052 | M - 196 | Tremie 1/2" | Concreto | Pantalla Tramo MH - 08 Plazoleta | 2026-07-16 | 2026-07-21 | 2026-08-13 | 2026-08-13 | 2-Cónica y dividida | 28 | 101 |  | 27.6 | 8011.847 | 300.1 | 382.4 | 37.5 | 135.9 | 71
28229 - PIAZZA PPTO C | 573052 | M - 196 | Tremie 1/2" | Concreto | Pantalla Tramo MH - 08 Plazoleta | 2026-07-16 | 2026-07-21 | 2026-08-13 | 2026-08-13 | 2-Cónica y dividida | 28 | 100 |  | 27.6 | 7853.982 | 297.6 | 386.5 | 37.9 | 137.3 | 71
28229 - PIAZZA PPTO C | 573052 | M - 196 | Tremie 1/2" | Concreto | Pantalla Tramo MH - 08 Plazoleta | 2026-07-16 | 2026-07-21 | 2026-07-30 | 2026-07-30 | 2-Cónica y dividida | 14 | 101 |  | 27.6 | 8011.847 | 246.8 | 314.1 | 30.8 | 111.6 | 65
28229 - PIAZZA PPTO C | 573052 | M - 196 | Tremie 1/2" | Concreto | Pantalla Tramo MH - 08 Plazoleta | 2026-07-16 | 2026-07-21 | 2026-07-30 | 2026-07-30 | 2-Cónica y dividida | 14 | 100 |  | 27.6 | 7853.982 | 244.8 | 318.2 | 31.2 | 113 | 65
28229 - PIAZZA PPTO C | 573052 | M - 196 | Tremie 1/2" | Concreto | Pantalla Tramo MH - 08 Plazoleta | 2026-07-16 | 2026-07-21 | 2026-07-23 | 2026-07-24 | 2-Cónica y dividida | 7 | 101 |  | 27.6 | 8011.847 | 172.6 | 219.2 | 21.5 | 77.9 | 62
28229 - PIAZZA PPTO C | 573052 | M - 196 | Tremie 1/2" | Concreto | Pantalla Tramo MH - 08 Plazoleta | 2026-07-16 | 2026-07-21 | 2026-07-23 | 2026-07-24 | 2-Cónica y dividida | 7 | 100 |  | 27.6 | 7853.982 | 178 | 231.5 | 22.7 | 82.2 | 62
28229 - PIAZZA PPTO C | 573052 | M - 196 | Tremie 1/2" | Concreto | Pantalla Tramo MH - 08 Plazoleta | 2026-07-16 | 2026-07-21 | 2026-07-21 | 2026-07-22 | 2-Cónica y dividida | 5 | 100 |  | 27.6 | 7853.982 | 146.5 | 190.7 | 18.7 | 67.8 | 60
28229 - PIAZZA PPTO C | 573052 | M - 196 | Tremie 1/2" | Concreto | Pantalla Tramo MH - 08 Plazoleta | 2026-07-16 | 2026-07-21 | 2026-07-21 | 2026-07-22 | 2-Cónica y dividida | 5 | 100 |  | 27.6 | 7853.982 | 144.3 | 187.6 | 18.4 | 66.7 | 60
28229 - PIAZZA PPTO C | 573052 | P - 195 | Tremie 1/2" | Concreto | Pilote Kelly Torre 3 #321 | 2026-07-16 | 2026-07-21 | 2026-08-13 | 2026-08-13 | 2-Cónica y dividida | 28 | 101 |  | 34.5 | 8011.847 | 382.4 | 486.4 | 47.7 | 138.3 | 71
28229 - PIAZZA PPTO C | 573052 | P - 195 | Tremie 1/2" | Concreto | Pilote Kelly Torre 3 #321 | 2026-07-16 | 2026-07-21 | 2026-08-13 | 2026-08-13 | 2-Cónica y dividida | 28 | 100 |  | 34.5 | 7853.982 | 372.6 | 483.3 | 47.4 | 137.4 | 71
28229 - PIAZZA PPTO C | 573052 | P - 195 | Tremie 1/2" | Concreto | Pilote Kelly Torre 3 #321 | 2026-07-16 | 2026-07-21 | 2026-08-13 | 2026-08-13 | 2-Cónica y dividida | 28 | 101 |  | 34.5 | 8011.847 | 374.5 | 476.2 | 46.7 | 135.4 | 71
28229 - PIAZZA PPTO C | 573052 | P - 195 | Tremie 1/2" | Concreto | Pilote Kelly Torre 3 #321 | 2026-07-16 | 2026-07-21 | 2026-07-30 | 2026-07-30 | 2-Cónica y dividida | 14 | 100 |  | 34.5 | 7853.982 | 315 | 408.9 | 40.1 | 116.2 | 65
28229 - PIAZZA PPTO C | 573052 | P - 195 | Tremie 1/2" | Concreto | Pilote Kelly Torre 3 #321 | 2026-07-16 | 2026-07-21 | 2026-07-30 | 2026-07-30 | 2-Cónica y dividida | 14 | 100 |  | 34.5 | 7853.982 | 310.3 | 402.8 | 39.5 | 114.5 | 65
28229 - PIAZZA PPTO C | 573052 | P - 195 | Tremie 1/2" | Concreto | Pilote Kelly Torre 3 #321 | 2026-07-16 | 2026-07-21 | 2026-07-23 | 2026-07-24 | 2-Cónica y dividida | 7 | 100 |  | 34.5 | 7853.982 | 264.7 | 343.6 | 33.7 | 97.7 | 62
28229 - PIAZZA PPTO C | 573052 | P - 195 | Tremie 1/2" | Concreto | Pilote Kelly Torre 3 #321 | 2026-07-16 | 2026-07-21 | 2026-07-23 | 2026-07-24 | 2-Cónica y dividida | 7 | 101 |  | 34.5 | 8011.847 | 261.2 | 332.4 | 32.6 | 94.5 | 62
28229 - PIAZZA PPTO C | 573052 | P - 195 | Tremie 1/2" | Concreto | Pilote Kelly Torre 3 #321 | 2026-07-16 | 2026-07-21 | 2026-07-21 | 2026-07-22 | 2-Cónica y dividida | 5 | 100 |  | 34.5 | 7853.982 | 228.4 | 296.7 | 29.1 | 84.3 | 60
28229 - PIAZZA PPTO C | 573052 | P - 195 | Tremie 1/2" | Concreto | Pilote Kelly Torre 3 #321 | 2026-07-16 | 2026-07-21 | 2026-07-21 | 2026-07-22 | 2-Cónica y dividida | 5 | 101 |  | 34.5 | 8011.847 | 226.2 | 287.6 | 28.2 | 81.7 | 60
28229 - PIAZZA PPTO C | 573052 | P - 194 | Tremie 1/2" | Concreto | Pilote Kelly Torre 3 #269 | 2026-07-15 | 2026-07-21 | 2026-08-12 | 2026-08-13 | 2-Cónica y dividida | 28 | 100 |  | 34.5 | 7853.982 | 369.6 | 480.3 | 47.1 | 136.5 | 71
28229 - PIAZZA PPTO C | 573052 | P - 194 | Tremie 1/2" | Concreto | Pilote Kelly Torre 3 #269 | 2026-07-15 | 2026-07-21 | 2026-08-12 | 2026-08-13 | 2-Cónica y dividida | 28 | 100 |  | 34.5 | 7853.982 | 367.6 | 477.2 | 46.8 | 135.7 | 71
28229 - PIAZZA PPTO C | 573052 | P - 194 | Tremie 1/2" | Concreto | Pilote Kelly Torre 3 #269 | 2026-07-15 | 2026-07-21 | 2026-08-12 | 2026-08-13 | 2-Cónica y dividida | 28 | 100 |  | 34.5 | 7853.982 | 361.1 | 469.1 | 46 | 133.3 | 71
28229 - PIAZZA PPTO C | 573052 | P - 194 | Tremie 1/2" | Concreto | Pilote Kelly Torre 3 #269 | 2026-07-15 | 2026-07-21 | 2026-07-29 | 2026-07-30 | 2-Cónica y dividida | 14 | 101 |  | 34.5 | 8011.847 | 305.8 | 389.5 | 38.2 | 110.7 | 65
28229 - PIAZZA PPTO C | 573052 | P - 194 | Tremie 1/2" | Concreto | Pilote Kelly Torre 3 #269 | 2026-07-15 | 2026-07-21 | 2026-07-29 | 2026-07-30 | 2-Cónica y dividida | 14 | 100 |  | 34.5 | 7853.982 | 302.3 | 392.6 | 38.5 | 111.6 | 65
28229 - PIAZZA PPTO C | 573052 | P - 194 | Tremie 1/2" | Concreto | Pilote Kelly Torre 3 #269 | 2026-07-15 | 2026-07-21 | 2026-07-22 | 2026-07-22 | 2-Cónica y dividida | 7 | 101 |  | 34.5 | 8011.847 | 268.7 | 341.6 | 33.5 | 97.1 | 61
28229 - PIAZZA PPTO C | 573052 | P - 194 | Tremie 1/2" | Concreto | Pilote Kelly Torre 3 #269 | 2026-07-15 | 2026-07-21 | 2026-07-22 | 2026-07-22 | 2-Cónica y dividida | 7 | 100 |  | 34.5 | 7853.982 | 266.6 | 345.7 | 33.9 | 98.3 | 61
28229 - PIAZZA PPTO C | 573052 | P - 194 | Tremie 1/2" | Concreto | Pilote Kelly Torre 3 #269 | 2026-07-15 | 2026-07-21 | 2026-07-21 | 2026-07-22 | 2-Cónica y dividida | 6 | 101 |  | 34.5 | 8011.847 | 234.2 | 297.8 | 29.2 | 84.6 | 60
28229 - PIAZZA PPTO C | 573052 | P - 194 | Tremie 1/2" | Concreto | Pilote Kelly Torre 3 #269 | 2026-07-15 | 2026-07-21 | 2026-07-21 | 2026-07-22 | 2-Cónica y dividida | 6 | 100 |  | 34.5 | 7853.982 | 232 | 300.8 | 29.5 | 85.5 | 60
28229 - PIAZZA PPTO C | 573052 | M - 193 | Tremie 1" | Concreto | Pantalla Tramo M - 14 y barrete BA - 142 Plazoleta | 2026-07-15 | 2026-07-21 | 2026-08-12 | 2026-08-13 | 2-Cónica y dividida | 28 | 100 |  | 27.6 | 7853.982 | 296.7 | 385.5 | 37.8 | 137 | 71
28229 - PIAZZA PPTO C | 573052 | M - 193 | Tremie 1" | Concreto | Pantalla Tramo M - 14 y barrete BA - 142 Plazoleta | 2026-07-15 | 2026-07-21 | 2026-08-12 | 2026-08-13 | 2-Cónica y dividida | 28 | 100 |  | 27.6 | 7853.982 | 299.1 | 388.5 | 38.1 | 138 | 71
28229 - PIAZZA PPTO C | 573052 | M - 193 | Tremie 1" | Concreto | Pantalla Tramo M - 14 y barrete BA - 142 Plazoleta | 2026-07-15 | 2026-07-21 | 2026-08-12 | 2026-08-13 | 2-Cónica y dividida | 28 | 101 |  | 27.6 | 8011.847 | 297.9 | 379.3 | 37.2 | 134.8 | 71
28229 - PIAZZA PPTO C | 573052 | M - 193 | Tremie 1" | Concreto | Pantalla Tramo M - 14 y barrete BA - 142 Plazoleta | 2026-07-15 | 2026-07-21 | 2026-07-29 | 2026-07-30 | 2-Cónica y dividida | 14 | 100 |  | 27.6 | 7853.982 | 245.6 | 319.2 | 31.3 | 113.4 | 65
28229 - PIAZZA PPTO C | 573052 | M - 193 | Tremie 1" | Concreto | Pantalla Tramo M - 14 y barrete BA - 142 Plazoleta | 2026-07-15 | 2026-07-21 | 2026-07-29 | 2026-07-30 | 2-Cónica y dividida | 14 | 100 |  | 27.6 | 7853.982 | 240.3 | 312 | 30.6 | 110.9 | 65
28229 - PIAZZA PPTO C | 573052 | M - 193 | Tremie 1" | Concreto | Pantalla Tramo M - 14 y barrete BA - 142 Plazoleta | 2026-07-15 | 2026-07-21 | 2026-07-22 | 2026-07-22 | 2-Cónica y dividida | 7 | 100 |  | 27.6 | 7853.982 | 207.3 | 269.2 | 26.4 | 95.7 | 61
28229 - PIAZZA PPTO C | 573052 | M - 193 | Tremie 1" | Concreto | Pantalla Tramo M - 14 y barrete BA - 142 Plazoleta | 2026-07-15 | 2026-07-21 | 2026-07-22 | 2026-07-22 | 2-Cónica y dividida | 7 | 101 |  | 27.6 | 8011.847 | 205.1 | 261 | 25.6 | 92.8 | 61
28229 - PIAZZA PPTO C | 573052 | M - 193 | Tremie 1" | Concreto | Pantalla Tramo M - 14 y barrete BA - 142 Plazoleta | 2026-07-15 | 2026-07-21 | 2026-07-21 | 2026-07-22 | 2-Cónica y dividida | 6 | 100 |  | 27.6 | 7853.982 | 193.5 | 250.9 | 24.6 | 89.1 | 60
28229 - PIAZZA PPTO C | 573052 | M - 193 | Tremie 1" | Concreto | Pantalla Tramo M - 14 y barrete BA - 142 Plazoleta | 2026-07-15 | 2026-07-21 | 2026-07-21 | 2026-07-22 | 2-Cónica y dividida | 6 | 101 |  | 27.6 | 8011.847 | 191.3 | 243.7 | 23.9 | 86.6 | 60
28229 - PIAZZA PPTO C | 573051 | P - 192 | Tremie 1" | Concreto | Pilote kely zonas comunes #117 | 2026-07-14 | 2026-07-16 | 2026-08-11 | 2026-08-11 | 2-Cónica y dividida | 28 | 100 |  | 27.6 | 7853.982 | 290.8 | 377.3 | 37 | 134.1 | 70
28229 - PIAZZA PPTO C | 573051 | P - 192 | Tremie 1" | Concreto | Pilote kely zonas comunes #117 | 2026-07-14 | 2026-07-16 | 2026-08-11 | 2026-08-11 | 2-Cónica y dividida | 28 | 100 |  | 27.6 | 7853.982 | 294.6 | 382.4 | 37.5 | 135.9 | 70
28229 - PIAZZA PPTO C | 573051 | P - 192 | Tremie 1" | Concreto | Pilote kely zonas comunes #117 | 2026-07-14 | 2026-07-16 | 2026-08-11 | 2026-08-11 | 2-Cónica y dividida | 28 | 100 |  | 27.6 | 7853.982 | 289.5 | 376.3 | 36.9 | 133.7 | 70
28229 - PIAZZA PPTO C | 573051 | P - 192 | Tremie 1" | Concreto | Pilote kely zonas comunes #117 | 2026-07-14 | 2026-07-16 | 2026-07-28 | 2026-07-28 | 2-Cónica y dividida | 14 | 100 |  | 27.6 | 7853.982 | 242.5 | 315.1 | 30.9 | 112 | 64
28229 - PIAZZA PPTO C | 573051 | P - 192 | Tremie 1" | Concreto | Pilote kely zonas comunes #117 | 2026-07-14 | 2026-07-16 | 2026-07-28 | 2026-07-28 | 2-Cónica y dividida | 14 | 100 |  | 27.6 | 7853.982 | 246.3 | 320.2 | 31.4 | 113.8 | 64
28229 - PIAZZA PPTO C | 573051 | P - 192 | Tremie 1" | Concreto | Pilote kely zonas comunes #117 | 2026-07-14 | 2026-07-16 | 2026-07-21 | 2026-07-22 | 2-Cónica y dividida | 7 | 100 |  | 27.6 | 7853.982 | 205.5 | 267.2 | 26.2 | 94.9 | 59
28229 - PIAZZA PPTO C | 573051 | P - 192 | Tremie 1" | Concreto | Pilote kely zonas comunes #117 | 2026-07-14 | 2026-07-16 | 2026-07-21 | 2026-07-22 | 2-Cónica y dividida | 7 | 100 |  | 27.6 | 7853.982 | 203.6 | 264.1 | 25.9 | 93.8 | 59
28229 - PIAZZA PPTO C | 573051 | P - 192 | Tremie 1" | Concreto | Pilote kely zonas comunes #117 | 2026-07-14 | 2026-07-16 | 2026-07-17 | 2026-07-22 | 2-Cónica y dividida | 3 | 100 |  | 27.6 | 7853.982 | 129.4 | 168.3 | 16.5 | 59.8 | 59
28229 - PIAZZA PPTO C | 573051 | P - 192 | Tremie 1" | Concreto | Pilote kely zonas comunes #117 | 2026-07-14 | 2026-07-16 | 2026-07-17 | 2026-07-22 | 2-Cónica y dividida | 3 | 100 |  | 27.6 | 7853.982 | 127 | 165.2 | 16.2 | 58.7 | 59
28229 - PIAZZA PPTO C | 572920 | M-191 | Tremie 1" | Concreto | Plazoleta pantalla tramo M - 13 y pantalla tramo MH - 09 y barrete BA - 138 | 2026-07-10 | 2026-07-14 | 2026-08-07 | 2026-08-11 | 2-Cónica y dividida | 28 | 100 | Bajo a 28 dias. | 27.6 | 7853.982 | 203.5 | 264.1 | 25.9 | 93.8 | 70
28229 - PIAZZA PPTO C | 572920 | M-191 | Tremie 1" | Concreto | Plazoleta pantalla tramo M - 13 y pantalla tramo MH - 09 y barrete BA - 138 | 2026-07-10 | 2026-07-14 | 2026-08-07 | 2026-08-11 | 2-Cónica y dividida | 28 | 101 | Bajo a 28 dias. | 27.6 | 8011.847 | 201.5 | 257 | 25.2 | 91.3 | 70
28229 - PIAZZA PPTO C | 572920 | M-191 | Tremie 1" | Concreto | Plazoleta pantalla tramo M - 13 y pantalla tramo MH - 09 y barrete BA - 138 | 2026-07-10 | 2026-07-14 | 2026-08-07 | 2026-08-11 | 2-Cónica y dividida | 28 | 100 | Bajo a 28 dias. | 27.6 | 7853.982 | 199.5 | 259 | 25.4 | 92 | 70
28229 - PIAZZA PPTO C | 572920 | M-191 | Tremie 1" | Concreto | Plazoleta pantalla tramo M - 13 y pantalla tramo MH - 09 y barrete BA - 138 | 2026-07-10 | 2026-07-14 | 2026-07-24 | 2026-07-24 | 2-Cónica y dividida | 14 | 101 |  | 27.6 | 8011.847 | 177.8 | 226.4 | 22.2 | 80.4 | 62
28229 - PIAZZA PPTO C | 572920 | M-191 | Tremie 1" | Concreto | Plazoleta pantalla tramo M - 13 y pantalla tramo MH - 09 y barrete BA - 138 | 2026-07-10 | 2026-07-14 | 2026-07-24 | 2026-07-24 | 2-Cónica y dividida | 14 | 100 |  | 27.6 | 7853.982 | 175.8 | 228.4 | 22.4 | 81.2 | 62
28229 - PIAZZA PPTO C | 572920 | M-191 | Tremie 1" | Concreto | Plazoleta pantalla tramo M - 13 y pantalla tramo MH - 09 y barrete BA - 138 | 2026-07-10 | 2026-07-14 | 2026-07-17 | 2026-07-17 | 2-Cónica y dividida | 7 | 100 |  | 27.6 | 7853.982 | 145.8 | 189.7 | 18.6 | 67.4 | 58
28229 - PIAZZA PPTO C | 572920 | M-191 | Tremie 1" | Concreto | Plazoleta pantalla tramo M - 13 y pantalla tramo MH - 09 y barrete BA - 138 | 2026-07-10 | 2026-07-14 | 2026-07-17 | 2026-07-17 | 2-Cónica y dividida | 7 | 100 |  | 27.6 | 7853.982 | 142.5 | 184.6 | 18.1 | 65.6 | 58
28229 - PIAZZA PPTO C | 572920 | M-191 | Tremie 1" | Concreto | Plazoleta pantalla tramo M - 13 y pantalla tramo MH - 09 y barrete BA - 138 | 2026-07-10 | 2026-07-14 | 2026-07-14 | 2026-07-17 | 2-Cónica y dividida | 4 | 101 |  | 27.6 | 8011.847 | 121.4 | 155 | 15.2 | 55.1 | 58
28229 - PIAZZA PPTO C | 572920 | M-191 | Tremie 1" | Concreto | Plazoleta pantalla tramo M - 13 y pantalla tramo MH - 09 y barrete BA - 138 | 2026-07-10 | 2026-07-14 | 2026-07-14 | 2026-07-17 | 2-Cónica y dividida | 4 | 100 |  | 27.6 | 7853.982 | 118.9 | 154 | 15.1 | 54.7 | 58
28229 - PIAZZA PPTO C | 572920 | M-190 | IND Outinord ½" | Concreto | Cimentación torre 1 eje 13 al 10 entre A - G | 2026-07-10 | 2026-07-14 | 2026-08-07 | 2026-08-11 | 2-Cónica y dividida | 28 | 101 |  | 34.5 | 8011.847 | 467.4 | 594.5 | 58.3 | 169 | 70
28229 - PIAZZA PPTO C | 572920 | M-190 | IND Outinord ½" | Concreto | Cimentación torre 1 eje 13 al 10 entre A - G | 2026-07-10 | 2026-07-14 | 2026-08-07 | 2026-08-11 | 2-Cónica y dividida | 28 | 100 |  | 34.5 | 7853.982 | 466.2 | 605.7 | 59.4 | 172.2 | 70
28229 - PIAZZA PPTO C | 572920 | M-190 | IND Outinord ½" | Concreto | Cimentación torre 1 eje 13 al 10 entre A - G | 2026-07-10 | 2026-07-14 | 2026-08-07 | 2026-08-11 | 2-Cónica y dividida | 28 | 101 |  | 34.5 | 8011.847 | 478 | 608.8 | 59.7 | 173 | 70
28229 - PIAZZA PPTO C | 572920 | M-190 | IND Outinord ½" | Concreto | Cimentación torre 1 eje 13 al 10 entre A - G | 2026-07-10 | 2026-07-14 | 2026-07-24 | 2026-07-24 | 2-Cónica y dividida | 14 | 100 |  | 34.5 | 7853.982 | 393.1 | 510.9 | 50.1 | 145.2 | 62
28229 - PIAZZA PPTO C | 572920 | M-190 | IND Outinord ½" | Concreto | Cimentación torre 1 eje 13 al 10 entre A - G | 2026-07-10 | 2026-07-14 | 2026-07-24 | 2026-07-24 | 2-Cónica y dividida | 14 | 101 |  | 34.5 | 8011.847 | 387.3 | 492.5 | 48.3 | 140 | 62
28229 - PIAZZA PPTO C | 572920 | M-190 | IND Outinord ½" | Concreto | Cimentación torre 1 eje 13 al 10 entre A - G | 2026-07-10 | 2026-07-14 | 2026-07-17 | 2026-07-17 | 2-Cónica y dividida | 7 | 100 |  | 34.5 | 7853.982 | 325.8 | 423.2 | 41.5 | 120.3 | 58
28229 - PIAZZA PPTO C | 572920 | M-190 | IND Outinord ½" | Concreto | Cimentación torre 1 eje 13 al 10 entre A - G | 2026-07-10 | 2026-07-14 | 2026-07-17 | 2026-07-17 | 2-Cónica y dividida | 7 | 101 |  | 34.5 | 8011.847 | 322.5 | 410.9 | 40.3 | 116.8 | 58
28229 - PIAZZA PPTO C | 572920 | M-190 | IND Outinord ½" | Concreto | Cimentación torre 1 eje 13 al 10 entre A - G | 2026-07-10 | 2026-07-14 | 2026-07-14 | 2026-07-17 | 2-Cónica y dividida | 4 | 100 |  | 34.5 | 7853.982 | 289.1 | 375.3 | 36.8 | 106.7 | 58
28229 - PIAZZA PPTO C | 572920 | M-190 | IND Outinord ½" | Concreto | Cimentación torre 1 eje 13 al 10 entre A - G | 2026-07-10 | 2026-07-14 | 2026-07-14 | 2026-07-17 | 2-Cónica y dividida | 4 | 101 |  | 34.5 | 8011.847 | 286.4 | 364 | 35.7 | 103.5 | 58
28229 - PIAZZA PPTO C | 572920 | M-189 | IND Outinord ½" | Concreto | Cimentación torre 1 eje 13 al 10 entre A - G | 2026-07-10 | 2026-07-14 | 2026-08-07 | 2026-08-11 | 2-Cónica y dividida | 28 | 101 |  | 34.5 | 8011.847 | 409.5 | 521.1 | 51.1 | 148.1 | 70
28229 - PIAZZA PPTO C | 572920 | M-189 | IND Outinord ½" | Concreto | Cimentación torre 1 eje 13 al 10 entre A - G | 2026-07-10 | 2026-07-14 | 2026-08-07 | 2026-08-11 | 2-Cónica y dividida | 28 | 101 |  | 34.5 | 8011.847 | 404.4 | 515 | 50.5 | 146.4 | 70
28229 - PIAZZA PPTO C | 572920 | M-189 | IND Outinord ½" | Concreto | Cimentación torre 1 eje 13 al 10 entre A - G | 2026-07-10 | 2026-07-14 | 2026-08-07 | 2026-08-11 | 2-Cónica y dividida | 28 | 100 |  | 34.5 | 7853.982 | 410.9 | 533.3 | 52.3 | 151.6 | 70
28229 - PIAZZA PPTO C | 572920 | M-189 | IND Outinord ½" | Concreto | Cimentación torre 1 eje 13 al 10 entre A - G | 2026-07-10 | 2026-07-14 | 2026-07-24 | 2026-07-24 | 2-Cónica y dividida | 14 | 101 |  | 34.5 | 8011.847 | 342.1 | 435.4 | 42.7 | 123.8 | 62
28229 - PIAZZA PPTO C | 572920 | M-189 | IND Outinord ½" | Concreto | Cimentación torre 1 eje 13 al 10 entre A - G | 2026-07-10 | 2026-07-14 | 2026-07-24 | 2026-07-24 | 2-Cónica y dividida | 14 | 100 |  | 34.5 | 7853.982 | 340.1 | 441.5 | 43.3 | 125.5 | 62
28229 - PIAZZA PPTO C | 572920 | M-189 | IND Outinord ½" | Concreto | Cimentación torre 1 eje 13 al 10 entre A - G | 2026-07-10 | 2026-07-14 | 2026-07-17 | 2026-07-17 | 2-Cónica y dividida | 7 | 101 |  | 34.5 | 8011.847 | 286.5 | 365.1 | 35.8 | 103.8 | 58
28229 - PIAZZA PPTO C | 572920 | M-189 | IND Outinord ½" | Concreto | Cimentación torre 1 eje 13 al 10 entre A - G | 2026-07-10 | 2026-07-14 | 2026-07-17 | 2026-07-17 | 2-Cónica y dividida | 7 | 100 |  | 34.5 | 7853.982 | 284.8 | 370.2 | 36.3 | 105.2 | 58
28229 - PIAZZA PPTO C | 572920 | M-189 | IND Outinord ½" | Concreto | Cimentación torre 1 eje 13 al 10 entre A - G | 2026-07-10 | 2026-07-14 | 2026-07-14 | 2026-07-17 | 2-Cónica y dividida | 4 | 100 |  | 34.5 | 7853.982 | 251.6 | 326.3 | 32 | 92.8 | 58
28229 - PIAZZA PPTO C | 572920 | M-189 | IND Outinord ½" | Concreto | Cimentación torre 1 eje 13 al 10 entre A - G | 2026-07-10 | 2026-07-14 | 2026-07-14 | 2026-07-17 | 2-Cónica y dividida | 4 | 100 |  | 34.5 | 7853.982 | 247.6 | 321.2 | 31.5 | 91.3 | 58
28229 - PIAZZA PPTO C | 572920 | M-188 | Tremie 1" | Concreto | Plazoleta pantalla tramo M - 13 y pantalla tramo MH - 09 y barrete BA - 138 | 2026-07-10 | 2026-07-14 | 2026-08-07 | 2026-08-11 | 2-Cónica y dividida | 28 | 100 |  | 27.6 | 7853.982 | 269 | 349.8 | 34.3 | 124.3 | 70
28229 - PIAZZA PPTO C | 572920 | M-188 | Tremie 1" | Concreto | Plazoleta pantalla tramo M - 13 y pantalla tramo MH - 09 y barrete BA - 138 | 2026-07-10 | 2026-07-14 | 2026-08-07 | 2026-08-11 | 2-Cónica y dividida | 28 | 100 |  | 27.6 | 7853.982 | 270.6 | 351.8 | 34.5 | 125 | 70
28229 - PIAZZA PPTO C | 572920 | M-188 | Tremie 1" | Concreto | Plazoleta pantalla tramo M - 13 y pantalla tramo MH - 09 y barrete BA - 138 | 2026-07-10 | 2026-07-14 | 2026-08-07 | 2026-08-11 | 2-Cónica y dividida | 28 | 101 |  | 27.6 | 8011.847 | 268.1 | 341.6 | 33.5 | 121.4 | 70
28229 - PIAZZA PPTO C | 572920 | M-188 | Tremie 1" | Concreto | Plazoleta pantalla tramo M - 13 y pantalla tramo MH - 09 y barrete BA - 138 | 2026-07-10 | 2026-07-14 | 2026-07-24 | 2026-07-24 | 2-Cónica y dividida | 14 | 100 |  | 27.6 | 7853.982 | 225.5 | 292.7 | 28.7 | 104 | 62
28229 - PIAZZA PPTO C | 572920 | M-188 | Tremie 1" | Concreto | Plazoleta pantalla tramo M - 13 y pantalla tramo MH - 09 y barrete BA - 138 | 2026-07-10 | 2026-07-14 | 2026-07-24 | 2026-07-24 | 2-Cónica y dividida | 14 | 101 |  | 27.6 | 8011.847 | 232.5 | 295.7 | 29 | 105.1 | 62
28229 - PIAZZA PPTO C | 572920 | M-188 | Tremie 1" | Concreto | Plazoleta pantalla tramo M - 13 y pantalla tramo MH - 09 y barrete BA - 138 | 2026-07-10 | 2026-07-14 | 2026-07-17 | 2026-07-17 | 2-Cónica y dividida | 7 | 100 |  | 27.6 | 7853.982 | 199.5 | 259 | 25.4 | 92 | 58
28229 - PIAZZA PPTO C | 572920 | M-188 | Tremie 1" | Concreto | Plazoleta pantalla tramo M - 13 y pantalla tramo MH - 09 y barrete BA - 138 | 2026-07-10 | 2026-07-14 | 2026-07-17 | 2026-07-17 | 2-Cónica y dividida | 7 | 101 |  | 27.6 | 8011.847 | 197.8 | 251.9 | 24.7 | 89.5 | 58
28229 - PIAZZA PPTO C | 572920 | M-188 | Tremie 1" | Concreto | Plazoleta pantalla tramo M - 13 y pantalla tramo MH - 09 y barrete BA - 138 | 2026-07-10 | 2026-07-14 | 2026-07-14 | 2026-07-17 | 2-Cónica y dividida | 4 | 100 |  | 27.6 | 7853.982 | 145.8 | 189.7 | 18.6 | 67.4 | 58
28229 - PIAZZA PPTO C | 572920 | M-188 | Tremie 1" | Concreto | Plazoleta pantalla tramo M - 13 y pantalla tramo MH - 09 y barrete BA - 138 | 2026-07-10 | 2026-07-14 | 2026-07-14 | 2026-07-17 | 2-Cónica y dividida | 4 | 101 |  | 27.6 | 8011.847 | 141.9 | 180.5 | 17.7 | 64.1 | 58
28229 - PIAZZA PPTO C | 572919 | M - 187 | Tremie 1" | Concreto | Plazoleta barrete BA - 139 | 2026-07-08 | 2026-07-11 | 2026-08-05 | 2026-08-06 | 2-Cónica y dividida | 28 | 100 |  | 27.6 | 7853.982 | 283.6 | 368.1 | 36.1 | 130.8 | 68
28229 - PIAZZA PPTO C | 572919 | M - 187 | Tremie 1" | Concreto | Plazoleta barrete BA - 139 | 2026-07-08 | 2026-07-11 | 2026-08-05 | 2026-08-06 | 2-Cónica y dividida | 28 | 100 |  | 27.6 | 7853.982 | 284.5 | 369.1 | 36.2 | 131.2 | 68
28229 - PIAZZA PPTO C | 572919 | M - 187 | Tremie 1" | Concreto | Plazoleta barrete BA - 139 | 2026-07-08 | 2026-07-11 | 2026-08-05 | 2026-08-06 | 2-Cónica y dividida | 28 | 101 |  | 27.6 | 8011.847 | 283.8 | 361 | 35.4 | 128.3 | 68
28229 - PIAZZA PPTO C | 572919 | M - 187 | Tremie 1" | Concreto | Plazoleta barrete BA - 139 | 2026-07-08 | 2026-07-11 | 2026-07-22 | 2026-07-24 | 2-Cónica y dividida | 14 | 100 |  | 27.6 | 7853.982 | 240.1 | 312 | 30.6 | 110.9 | 62
28229 - PIAZZA PPTO C | 572919 | M - 187 | Tremie 1" | Concreto | Plazoleta barrete BA - 139 | 2026-07-08 | 2026-07-11 | 2026-07-22 | 2026-07-24 | 2-Cónica y dividida | 14 | 101 |  | 27.6 | 8011.847 | 235.2 | 299.8 | 29.4 | 106.5 | 62
28229 - PIAZZA PPTO C | 572919 | M - 187 | Tremie 1" | Concreto | Plazoleta barrete BA - 139 | 2026-07-08 | 2026-07-11 | 2026-07-15 | 2026-07-15 | 2-Cónica y dividida | 7 | 101 |  | 27.6 | 8011.847 | 190.4 | 242.7 | 23.8 | 86.2 | 57
28229 - PIAZZA PPTO C | 572919 | M - 187 | Tremie 1" | Concreto | Plazoleta barrete BA - 139 | 2026-07-08 | 2026-07-11 | 2026-07-15 | 2026-07-15 | 2-Cónica y dividida | 7 | 101 |  | 27.6 | 8011.847 | 192.5 | 244.7 | 24 | 87 | 57
28229 - PIAZZA PPTO C | 572919 | M - 187 | Tremie 1" | Concreto | Plazoleta barrete BA - 139 | 2026-07-08 | 2026-07-11 | 2026-07-11 | 2026-07-15 | 2-Cónica y dividida | 3 | 100 |  | 27.6 | 7853.982 | 160.8 | 209 | 20.5 | 74.3 | 57
28229 - PIAZZA PPTO C | 572919 | M - 187 | Tremie 1" | Concreto | Plazoleta barrete BA - 139 | 2026-07-08 | 2026-07-11 | 2026-07-11 | 2026-07-15 | 2-Cónica y dividida | 3 | 101 |  | 27.6 | 8011.847 | 159.6 | 202.9 | 19.9 | 72.1 | 57
28229 - PIAZZA PPTO C | 572919 | M - 186 | Tremie 1" | Concreto | Pantalla tramo M - 11 Plazoleta | 2026-07-08 | 2026-07-11 | 2026-08-05 | 2026-08-06 | 2-Cónica y dividida | 28 | 100 |  | 27.6 | 7853.982 | 274.3 | 355.9 | 34.9 | 126.4 | 68
28229 - PIAZZA PPTO C | 572919 | M - 186 | Tremie 1" | Concreto | Pantalla tramo M - 11 Plazoleta | 2026-07-08 | 2026-07-11 | 2026-08-05 | 2026-08-06 | 2-Cónica y dividida | 28 | 101 |  | 27.6 | 8011.847 | 267.8 | 340.6 | 33.4 | 121 | 68
28229 - PIAZZA PPTO C | 572919 | M - 186 | Tremie 1" | Concreto | Pantalla tramo M - 11 Plazoleta | 2026-07-08 | 2026-07-11 | 2026-08-05 | 2026-08-06 | 2-Cónica y dividida | 28 | 100 |  | 27.6 | 7853.982 | 269.6 | 349.8 | 34.3 | 124.3 | 68
28229 - PIAZZA PPTO C | 572919 | M - 186 | Tremie 1" | Concreto | Pantalla tramo M - 11 Plazoleta | 2026-07-08 | 2026-07-11 | 2026-07-22 | 2026-07-24 | 2-Cónica y dividida | 14 | 101 |  | 27.6 | 8011.847 | 225.2 | 286.5 | 28.1 | 101.8 | 62
28229 - PIAZZA PPTO C | 572919 | M - 186 | Tremie 1" | Concreto | Pantalla tramo M - 11 Plazoleta | 2026-07-08 | 2026-07-11 | 2026-07-22 | 2026-07-24 | 2-Cónica y dividida | 14 | 100 |  | 27.6 | 7853.982 | 223.3 | 289.6 | 28.4 | 102.9 | 62
28229 - PIAZZA PPTO C | 572919 | M - 186 | Tremie 1" | Concreto | Pantalla tramo M - 11 Plazoleta | 2026-07-08 | 2026-07-11 | 2026-07-15 | 2026-07-15 | 2-Cónica y dividida | 7 | 101 |  | 27.6 | 8011.847 | 180.5 | 229.4 | 22.5 | 81.5 | 57
28229 - PIAZZA PPTO C | 572919 | M - 186 | Tremie 1" | Concreto | Pantalla tramo M - 11 Plazoleta | 2026-07-08 | 2026-07-11 | 2026-07-15 | 2026-07-15 | 2-Cónica y dividida | 7 | 100 |  | 27.6 | 7853.982 | 185.3 | 240.7 | 23.6 | 85.5 | 57
28229 - PIAZZA PPTO C | 572919 | M - 186 | Tremie 1" | Concreto | Pantalla tramo M - 11 Plazoleta | 2026-07-08 | 2026-07-11 | 2026-07-11 | 2026-07-15 | 2-Cónica y dividida | 3 | 101 |  | 27.6 | 8011.847 | 153.9 | 195.8 | 19.2 | 69.6 | 57
28229 - PIAZZA PPTO C | 572919 | M - 186 | Tremie 1" | Concreto | Pantalla tramo M - 11 Plazoleta | 2026-07-08 | 2026-07-11 | 2026-07-11 | 2026-07-15 | 2-Cónica y dividida | 3 | 100 |  | 27.6 | 7853.982 | 152.3 | 197.8 | 19.4 | 70.3 | 57
28229 - PIAZZA PPTO C | 568549 | M - 185 | Tremie 1" | Concreto | Plazoleta pantalla tramo H - 19 y pantalla tramo MH - 07 | 2026-07-06 | 2026-07-09 | 2026-08-03 | 2026-08-03 | 2-Cónica y dividida | 28 | 100 |  | 27.6 | 7853.982 | 246 | 319.2 | 31.3 | 113.4 | 66
28229 - PIAZZA PPTO C | 568549 | M - 185 | Tremie 1" | Concreto | Plazoleta pantalla tramo H - 19 y pantalla tramo MH - 07 | 2026-07-06 | 2026-07-09 | 2026-08-03 | 2026-08-03 | 2-Cónica y dividida | 28 | 100 |  | 27.6 | 7853.982 | 242.3 | 315.1 | 30.9 | 112 | 66
28229 - PIAZZA PPTO C | 568549 | M - 185 | Tremie 1" | Concreto | Plazoleta pantalla tramo H - 19 y pantalla tramo MH - 07 | 2026-07-06 | 2026-07-09 | 2026-08-03 | 2026-08-03 | 2-Cónica y dividida | 28 | 100 |  | 27.6 | 7853.982 | 240.1 | 312 | 30.6 | 110.9 | 66
28229 - PIAZZA PPTO C | 568549 | M - 185 | Tremie 1" | Concreto | Plazoleta pantalla tramo H - 19 y pantalla tramo MH - 07 | 2026-07-06 | 2026-07-09 | 2026-07-20 | 2026-07-22 | 2-Cónica y dividida | 14 | 101 |  | 27.6 | 8011.847 | 200.1 | 254.9 | 25 | 90.6 | 59
28229 - PIAZZA PPTO C | 568549 | M - 185 | Tremie 1" | Concreto | Plazoleta pantalla tramo H - 19 y pantalla tramo MH - 07 | 2026-07-06 | 2026-07-09 | 2026-07-20 | 2026-07-22 | 2-Cónica y dividida | 14 | 100 |  | 27.6 | 7853.982 | 202.3 | 263.1 | 25.8 | 93.5 | 59
28229 - PIAZZA PPTO C | 568549 | M - 185 | Tremie 1" | Concreto | Plazoleta pantalla tramo H - 19 y pantalla tramo MH - 07 | 2026-07-06 | 2026-07-09 | 2026-07-13 | 2026-07-15 | 2-Cónica y dividida | 7 | 101 |  | 27.6 | 8011.847 | 172.6 | 219.2 | 21.5 | 77.9 | 57
28229 - PIAZZA PPTO C | 568549 | M - 185 | Tremie 1" | Concreto | Plazoleta pantalla tramo H - 19 y pantalla tramo MH - 07 | 2026-07-06 | 2026-07-09 | 2026-07-13 | 2026-07-15 | 2-Cónica y dividida | 7 | 100 |  | 27.6 | 7853.982 | 169.6 | 220.3 | 21.6 | 78.3 | 57
28229 - PIAZZA PPTO C | 568549 | M - 185 | Tremie 1" | Concreto | Plazoleta pantalla tramo H - 19 y pantalla tramo MH - 07 | 2026-07-06 | 2026-07-09 | 2026-07-09 | 2026-07-15 | 2-Cónica y dividida | 3 | 101 |  | 27.6 | 8011.847 | 114.1 | 144.8 | 14.2 | 51.4 | 57
28229 - PIAZZA PPTO C | 568549 | M - 185 | Tremie 1" | Concreto | Plazoleta pantalla tramo H - 19 y pantalla tramo MH - 07 | 2026-07-06 | 2026-07-09 | 2026-07-09 | 2026-07-15 | 2-Cónica y dividida | 3 | 100 |  | 27.6 | 7853.982 | 113.6 | 147.9 | 14.5 | 52.5 | 57
28229 - PIAZZA PPTO C | 568548 | M-184 | Tremie 1" | Concreto | Plazoleta pantalla tramo M-12 | 2026-07-03 | 2026-07-07 | 2026-07-31 | 2026-08-03 | 2-Cónica y dividida | 28 | 100 |  | 27.6 | 7853.982 | 229.4 | 297.8 | 29.2 | 105.8 | 66
28229 - PIAZZA PPTO C | 568548 | M-184 | Tremie 1" | Concreto | Plazoleta pantalla tramo M-12 | 2026-07-03 | 2026-07-07 | 2026-07-31 | 2026-08-03 | 2-Cónica y dividida | 28 | 100 |  | 27.6 | 7853.982 | 225.6 | 292.7 | 28.7 | 104 | 66
28229 - PIAZZA PPTO C | 568548 | M-184 | Tremie 1" | Concreto | Plazoleta pantalla tramo M-12 | 2026-07-03 | 2026-07-07 | 2026-07-31 | 2026-08-03 | 2-Cónica y dividida | 28 | 100 |  | 27.6 | 7853.982 | 220.3 | 285.5 | 28 | 101.4 | 66
28229 - PIAZZA PPTO C | 568548 | M-184 | Tremie 1" | Concreto | Plazoleta pantalla tramo M-12 | 2026-07-03 | 2026-07-07 | 2026-07-17 | 2026-07-17 | 2-Cónica y dividida | 14 | 101 |  | 27.6 | 8011.847 | 186.2 | 236.6 | 23.2 | 84.1 | 58
28229 - PIAZZA PPTO C | 568548 | M-184 | Tremie 1" | Concreto | Plazoleta pantalla tramo M-12 | 2026-07-03 | 2026-07-07 | 2026-07-17 | 2026-07-17 | 2-Cónica y dividida | 14 | 100 |  | 27.6 | 7853.982 | 184.5 | 239.6 | 23.5 | 85.1 | 58
28229 - PIAZZA PPTO C | 568548 | M-184 | Tremie 1" | Concreto | Plazoleta pantalla tramo M-12 | 2026-07-03 | 2026-07-07 | 2026-07-10 | 2026-07-15 | 2-Cónica y dividida | 7 | 100 |  | 27.6 | 7853.982 | 158.8 | 206 | 20.2 | 73.2 | 57
28229 - PIAZZA PPTO C | 568548 | M-184 | Tremie 1" | Concreto | Plazoleta pantalla tramo M-12 | 2026-07-03 | 2026-07-07 | 2026-07-10 | 2026-07-15 | 2-Cónica y dividida | 7 | 100 |  | 27.6 | 7853.982 | 156.8 | 203.9 | 20 | 72.5 | 57
28229 - PIAZZA PPTO C | 568548 | M-184 | Tremie 1" | Concreto | Plazoleta pantalla tramo M-12 | 2026-07-03 | 2026-07-07 | 2026-07-07 | 2026-07-09 | 2-Cónica y dividida | 4 | 100 |  | 27.6 | 7853.982 | 116.3 | 150.9 | 14.8 | 53.6 | 56
28229 - PIAZZA PPTO C | 568548 | M-184 | Tremie 1" | Concreto | Plazoleta pantalla tramo M-12 | 2026-07-03 | 2026-07-07 | 2026-07-07 | 2026-07-09 | 2-Cónica y dividida | 4 | 100 |  | 27.6 | 7853.982 | 113.7 | 147.9 | 14.5 | 52.5 | 56
28229 - PIAZZA PPTO C | 568547 | M - 183 | Tremie 1" | Concreto | Plazoleta pantalla tramo H - 18 | 2026-07-02 | 2026-07-04 | 2026-07-30 | 2026-07-30 | 2-Cónica y dividida | 28 | 100 |  | 27.6 | 7853.982 | 256 | 332.4 | 32.6 | 118.1 | 65
28229 - PIAZZA PPTO C | 568547 | M - 183 | Tremie 1" | Concreto | Plazoleta pantalla tramo H - 18 | 2026-07-02 | 2026-07-04 | 2026-07-30 | 2026-07-30 | 2-Cónica y dividida | 28 | 101 |  | 27.6 | 8011.847 | 252.4 | 321.2 | 31.5 | 114.1 | 65
28229 - PIAZZA PPTO C | 568547 | M - 183 | Tremie 1" | Concreto | Plazoleta pantalla tramo H - 18 | 2026-07-02 | 2026-07-04 | 2026-07-30 | 2026-07-30 | 2-Cónica y dividida | 28 | 100 |  | 27.6 | 7853.982 | 250.3 | 325.3 | 31.9 | 115.6 | 65
28229 - PIAZZA PPTO C | 568547 | M - 183 | Tremie 1" | Concreto | Plazoleta pantalla tramo H - 18 | 2026-07-02 | 2026-07-04 | 2026-07-16 | 2026-07-17 | 2-Cónica y dividida | 14 | 100 |  | 27.6 | 7853.982 | 204.3 | 265.1 | 26 | 94.2 | 58
28229 - PIAZZA PPTO C | 568547 | M - 183 | Tremie 1" | Concreto | Plazoleta pantalla tramo H - 18 | 2026-07-02 | 2026-07-04 | 2026-07-16 | 2026-07-17 | 2-Cónica y dividida | 14 | 100 |  | 27.6 | 7853.982 | 206.4 | 268.2 | 26.3 | 95.3 | 58
28229 - PIAZZA PPTO C | 568547 | M - 183 | Tremie 1" | Concreto | Plazoleta pantalla tramo H - 18 | 2026-07-02 | 2026-07-04 | 2026-07-09 | 2026-07-09 | 2-Cónica y dividida | 7 | 101 |  | 27.6 | 8011.847 | 182.5 | 232.5 | 22.8 | 82.6 | 56
28229 - PIAZZA PPTO C | 568547 | M - 183 | Tremie 1" | Concreto | Plazoleta pantalla tramo H - 18 | 2026-07-02 | 2026-07-04 | 2026-07-09 | 2026-07-09 | 2-Cónica y dividida | 7 | 100 |  | 27.6 | 7853.982 | 180.8 | 234.5 | 23 | 83.3 | 56
28229 - PIAZZA PPTO C | 568547 | M - 183 | Tremie 1" | Concreto | Plazoleta pantalla tramo H - 18 | 2026-07-02 | 2026-07-04 | 2026-07-05 | 2026-07-07 | 2-Cónica y dividida | 3 | 101 |  | 27.6 | 8011.847 | 149.3 | 189.7 | 18.6 | 67.4 | 55
28229 - PIAZZA PPTO C | 568547 | M - 183 | Tremie 1" | Concreto | Plazoleta pantalla tramo H - 18 | 2026-07-02 | 2026-07-04 | 2026-07-05 | 2026-07-07 | 2-Cónica y dividida | 3 | 100 |  | 27.6 | 7853.982 | 144.2 | 187.6 | 18.4 | 66.7 | 55
28229 - PIAZZA PPTO C | 568546 | P-182 | Tremie 1" | Concreto | Zonas comunes pilote kely # 122 y pantalla tramo H-17 plazoleta | 2026-06-30 | 2026-07-02 | 2026-07-28 | 2026-07-28 | 2-Cónica y dividida | 28 | 100 |  | 27.6 | 7853.982 | 268.2 | 347.7 | 34.1 | 123.6 | 64
28229 - PIAZZA PPTO C | 568546 | P-182 | Tremie 1" | Concreto | Zonas comunes pilote kely # 122 y pantalla tramo H-17 plazoleta | 2026-06-30 | 2026-07-02 | 2026-07-28 | 2026-07-28 | 2-Cónica y dividida | 28 | 101 |  | 27.6 | 8011.847 | 262.1 | 333.4 | 32.7 | 118.5 | 64
28229 - PIAZZA PPTO C | 568546 | P-182 | Tremie 1" | Concreto | Zonas comunes pilote kely # 122 y pantalla tramo H-17 plazoleta | 2026-06-30 | 2026-07-02 | 2026-07-28 | 2026-07-28 | 2-Cónica y dividida | 28 | 100 |  | 27.6 | 7853.982 | 263.3 | 341.6 | 33.5 | 121.4 | 64
28229 - PIAZZA PPTO C | 568546 | P-182 | Tremie 1" | Concreto | Zonas comunes pilote kely # 122 y pantalla tramo H-17 plazoleta | 2026-06-30 | 2026-07-02 | 2026-07-14 | 2026-07-15 | 2-Cónica y dividida | 14 | 100 |  | 27.6 | 7853.982 | 205.5 | 267.2 | 26.2 | 94.9 | 57
28229 - PIAZZA PPTO C | 568546 | P-182 | Tremie 1" | Concreto | Zonas comunes pilote kely # 122 y pantalla tramo H-17 plazoleta | 2026-06-30 | 2026-07-02 | 2026-07-14 | 2026-07-15 | 2-Cónica y dividida | 14 | 100 |  | 27.6 | 7853.982 | 202.5 | 263.1 | 25.8 | 93.5 | 57
28229 - PIAZZA PPTO C | 568546 | P-182 | Tremie 1" | Concreto | Zonas comunes pilote kely # 122 y pantalla tramo H-17 plazoleta | 2026-06-30 | 2026-07-02 | 2026-07-07 | 2026-07-07 | 2-Cónica y dividida | 7 | 100 |  | 27.6 | 7853.982 | 163.2 | 212.1 | 20.8 | 75.4 | 55
28229 - PIAZZA PPTO C | 568546 | P-182 | Tremie 1" | Concreto | Zonas comunes pilote kely # 122 y pantalla tramo H-17 plazoleta | 2026-06-30 | 2026-07-02 | 2026-07-07 | 2026-07-07 | 2-Cónica y dividida | 7 | 100 |  | 27.6 | 7853.982 | 161.5 | 210.1 | 20.6 | 74.6 | 55
28229 - PIAZZA PPTO C | 568546 | P-182 | Tremie 1" | Concreto | Zonas comunes pilote kely # 122 y pantalla tramo H-17 plazoleta | 2026-06-30 | 2026-07-02 | 2026-07-03 | 2026-07-07 | 2-Cónica y dividida | 3 | 100 |  | 27.6 | 7853.982 | 104.2 | 135.6 | 13.3 | 48.2 | 55
28229 - PIAZZA PPTO C | 568546 | P-182 | Tremie 1" | Concreto | Zonas comunes pilote kely # 122 y pantalla tramo H-17 plazoleta | 2026-06-30 | 2026-07-02 | 2026-07-03 | 2026-07-07 | 2-Cónica y dividida | 3 | 100 |  | 27.6 | 7853.982 | 100.3 | 130.5 | 12.8 | 46.4 | 55
28229 - PIAZZA PPTO C | 568546 | P-139 | Tremie 1" | Concreto | Zonas comunes pilote Kely # 37 pilote kely # 57 y pilote kely # 155 | 2026-05-25 | 2026-07-02 | 2026-07-20 | 2026-07-22 | 2-Cónica y dividida | 56 | 101 |  | 27.6 | 8011.847 | 242.9 | 309 | 30.3 | 109.8 | 59
28229 - PIAZZA PPTO C | 568546 | P-139 | Tremie 1" | Concreto | Zonas comunes pilote Kely # 37 pilote kely # 57 y pilote kely # 155 | 2026-05-25 | 2026-07-02 | 2026-07-20 | 2026-07-22 | 2-Cónica y dividida | 56 | 100 |  | 27.6 | 7853.982 | 240.3 | 312 | 30.6 | 110.9 | 59
28229 - PIAZZA PPTO C | 568546 | P-139 | Tremie 1" | Concreto | Zonas comunes pilote Kely # 37 pilote kely # 57 y pilote kely # 155 | 2026-05-25 | 2026-07-02 | 2026-07-20 | 2026-07-22 | 2-Cónica y dividida | 56 | 100 |  | 27.6 | 7853.982 | 235.6 | 305.9 | 30 | 108.7 | 59
28229 - PIAZZA PPTO C | 568545 | M - 181 | Tremie 1" | Concreto | Plazoleta barrete BA - 40 y Pantalla tramo MH - 06 | 2026-06-26 | 2026-06-27 | 2026-07-24 | 2026-07-24 | 2-Cónica y dividida | 28 | 100 |  | 27.6 | 7853.982 | 238.5 | 310 | 30.4 | 110.1 | 62
28229 - PIAZZA PPTO C | 568545 | M - 181 | Tremie 1" | Concreto | Plazoleta barrete BA - 40 y Pantalla tramo MH - 06 | 2026-06-26 | 2026-06-27 | 2026-07-24 | 2026-07-24 | 2-Cónica y dividida | 28 | 100 |  | 27.6 | 7853.982 | 234.6 | 304.9 | 29.9 | 108.3 | 62
28229 - PIAZZA PPTO C | 568545 | M - 181 | Tremie 1" | Concreto | Plazoleta barrete BA - 40 y Pantalla tramo MH - 06 | 2026-06-26 | 2026-06-27 | 2026-07-24 | 2026-07-24 | 2-Cónica y dividida | 28 | 101 |  | 27.6 | 8011.847 | 230.2 | 292.7 | 28.7 | 104 | 62
28229 - PIAZZA PPTO C | 568545 | M - 181 | Tremie 1" | Concreto | Plazoleta barrete BA - 40 y Pantalla tramo MH - 06 | 2026-06-26 | 2026-06-27 | 2026-07-10 | 2026-07-15 | 2-Cónica y dividida | 14 | 100 |  | 27.6 | 7853.982 | 191.5 | 248.8 | 24.4 | 88.4 | 57
28229 - PIAZZA PPTO C | 568545 | M - 181 | Tremie 1" | Concreto | Plazoleta barrete BA - 40 y Pantalla tramo MH - 06 | 2026-06-26 | 2026-06-27 | 2026-07-10 | 2026-07-15 | 2-Cónica y dividida | 14 | 101 |  | 27.6 | 8011.847 | 199.8 | 253.9 | 24.9 | 90.2 | 57
28229 - PIAZZA PPTO C | 568545 | M - 181 | Tremie 1" | Concreto | Plazoleta barrete BA - 40 y Pantalla tramo MH - 06 | 2026-06-26 | 2026-06-27 | 2026-07-03 | 2026-07-03 | 2-Cónica y dividida | 7 | 100 |  | 27.6 | 7853.982 | 166.8 | 216.2 | 21.2 | 76.8 | 54
28229 - PIAZZA PPTO C | 568545 | M - 181 | Tremie 1" | Concreto | Plazoleta barrete BA - 40 y Pantalla tramo MH - 06 | 2026-06-26 | 2026-06-27 | 2026-07-03 | 2026-07-03 | 2-Cónica y dividida | 7 | 101 |  | 27.6 | 8011.847 | 164.5 | 209 | 20.5 | 74.3 | 54
28229 - PIAZZA PPTO C | 568545 | M - 181 | Tremie 1" | Concreto | Plazoleta barrete BA - 40 y Pantalla tramo MH - 06 | 2026-06-26 | 2026-06-27 | 2026-06-29 | 2026-07-01 | 2-Cónica y dividida | 3 | 100 |  | 27.6 | 7853.982 | 130.1 | 169.3 | 16.6 | 60.1 | 52
28229 - PIAZZA PPTO C | 568545 | M - 181 | Tremie 1" | Concreto | Plazoleta barrete BA - 40 y Pantalla tramo MH - 06 | 2026-06-26 | 2026-06-27 | 2026-06-29 | 2026-07-01 | 2-Cónica y dividida | 3 | 101 |  | 27.6 | 8011.847 | 129.6 | 165.2 | 16.2 | 58.7 | 52
28229 - PIAZZA PPTO C | 568545 | M - 180 | Tremie 1" | Concreto | Plazoleta barrete BA - 40 y Pantalla tramo MH - 06 | 2026-06-26 | 2026-06-27 | 2026-07-24 | 2026-07-24 | 2-Cónica y dividida | 28 | 100 |  | 27.6 | 7853.982 | 268.1 | 347.7 | 34.1 | 123.6 | 62
28229 - PIAZZA PPTO C | 568545 | M - 180 | Tremie 1" | Concreto | Plazoleta barrete BA - 40 y Pantalla tramo MH - 06 | 2026-06-26 | 2026-06-27 | 2026-07-24 | 2026-07-24 | 2-Cónica y dividida | 28 | 101 |  | 27.6 | 8011.847 | 263.2 | 335.5 | 32.9 | 119.2 | 62
28229 - PIAZZA PPTO C | 568545 | M - 180 | Tremie 1" | Concreto | Plazoleta barrete BA - 40 y Pantalla tramo MH - 06 | 2026-06-26 | 2026-06-27 | 2026-07-24 | 2026-07-24 | 2-Cónica y dividida | 28 | 100 |  | 27.6 | 7853.982 | 265.3 | 344.7 | 33.8 | 122.5 | 62
28229 - PIAZZA PPTO C | 568545 | M - 180 | Tremie 1" | Concreto | Plazoleta barrete BA - 40 y Pantalla tramo MH - 06 | 2026-06-26 | 2026-06-27 | 2026-07-10 | 2026-07-15 | 2-Cónica y dividida | 14 | 101 |  | 27.6 | 8011.847 | 205.5 | 261 | 25.6 | 92.8 | 57
28229 - PIAZZA PPTO C | 568545 | M - 180 | Tremie 1" | Concreto | Plazoleta barrete BA - 40 y Pantalla tramo MH - 06 | 2026-06-26 | 2026-06-27 | 2026-07-10 | 2026-07-15 | 2-Cónica y dividida | 14 | 100 |  | 27.6 | 7853.982 | 202.5 | 263.1 | 25.8 | 93.5 | 57
28229 - PIAZZA PPTO C | 568545 | M - 180 | Tremie 1" | Concreto | Plazoleta barrete BA - 40 y Pantalla tramo MH - 06 | 2026-06-26 | 2026-06-27 | 2026-07-03 | 2026-07-03 | 2-Cónica y dividida | 7 | 100 |  | 27.6 | 7853.982 | 155.5 | 201.9 | 19.8 | 71.7 | 54
28229 - PIAZZA PPTO C | 568545 | M - 180 | Tremie 1" | Concreto | Plazoleta barrete BA - 40 y Pantalla tramo MH - 06 | 2026-06-26 | 2026-06-27 | 2026-07-03 | 2026-07-03 | 2-Cónica y dividida | 7 | 101 |  | 27.6 | 8011.847 | 152.5 | 193.7 | 19 | 68.8 | 54
28229 - PIAZZA PPTO C | 568545 | M - 180 | Tremie 1" | Concreto | Plazoleta barrete BA - 40 y Pantalla tramo MH - 06 | 2026-06-26 | 2026-06-27 | 2026-06-29 | 2026-07-01 | 2-Cónica y dividida | 3 | 100 |  | 27.6 | 7853.982 | 121.4 | 158.1 | 15.5 | 56.2 | 52
28229 - PIAZZA PPTO C | 568545 | M - 180 | Tremie 1" | Concreto | Plazoleta barrete BA - 40 y Pantalla tramo MH - 06 | 2026-06-26 | 2026-06-27 | 2026-06-29 | 2026-07-01 | 2-Cónica y dividida | 3 | 101 |  | 27.6 | 8011.847 | 119.2 | 151.9 | 14.9 | 54 | 52
28229 - PIAZZA PPTO C | 568545 | P - 179 | Tremie 1" | Concreto | Zonas comunes pilote Kelly #85 | 2026-06-24 | 2026-06-27 | 2026-07-22 | 2026-07-24 | 2-Cónica y dividida | 28 | 100 |  | 27.6 | 7853.982 | 240.1 | 312 | 30.6 | 110.9 | 62
28229 - PIAZZA PPTO C | 568545 | P - 179 | Tremie 1" | Concreto | Zonas comunes pilote Kelly #85 | 2026-06-24 | 2026-06-27 | 2026-07-22 | 2026-07-24 | 2-Cónica y dividida | 28 | 100 |  | 27.6 | 7853.982 | 236.9 | 308 | 30.2 | 109.4 | 62
28229 - PIAZZA PPTO C | 568545 | P - 179 | Tremie 1" | Concreto | Zonas comunes pilote Kelly #85 | 2026-06-24 | 2026-06-27 | 2026-07-22 | 2026-07-24 | 2-Cónica y dividida | 28 | 100 |  | 27.6 | 7853.982 | 232.6 | 301.8 | 29.6 | 107.2 | 62
28229 - PIAZZA PPTO C | 568545 | P - 179 | Tremie 1" | Concreto | Zonas comunes pilote Kelly #85 | 2026-06-24 | 2026-06-27 | 2026-07-08 | 2026-07-09 | 2-Cónica y dividida | 14 | 101 |  | 27.6 | 8011.847 | 202.2 | 257 | 25.2 | 91.3 | 56
28229 - PIAZZA PPTO C | 568545 | P - 179 | Tremie 1" | Concreto | Zonas comunes pilote Kelly #85 | 2026-06-24 | 2026-06-27 | 2026-07-08 | 2026-07-09 | 2-Cónica y dividida | 14 | 100 |  | 27.6 | 7853.982 | 200.5 | 260 | 25.5 | 92.4 | 56
28229 - PIAZZA PPTO C | 568545 | P - 179 | Tremie 1" | Concreto | Zonas comunes pilote Kelly #85 | 2026-06-24 | 2026-06-27 | 2026-07-01 | 2026-07-01 | 2-Cónica y dividida | 7 | 101 |  | 27.6 | 8011.847 | 163.2 | 208 | 20.4 | 73.9 | 53
28229 - PIAZZA PPTO C | 568545 | P - 179 | Tremie 1" | Concreto | Zonas comunes pilote Kelly #85 | 2026-06-24 | 2026-06-27 | 2026-07-01 | 2026-07-01 | 2-Cónica y dividida | 7 | 100 |  | 27.6 | 7853.982 | 162.3 | 211.1 | 20.7 | 75 | 53
28229 - PIAZZA PPTO C | 568545 | P - 179 | Tremie 1" | Concreto | Zonas comunes pilote Kelly #85 | 2026-06-24 | 2026-06-27 | 2026-06-27 | 2026-07-01 | 2-Cónica y dividida | 3 | 101 |  | 27.6 | 8011.847 | 138.9 | 176.4 | 17.3 | 62.7 | 52
28229 - PIAZZA PPTO C | 568545 | P - 179 | Tremie 1" | Concreto | Zonas comunes pilote Kelly #85 | 2026-06-24 | 2026-06-27 | 2026-06-27 | 2026-07-01 | 2-Cónica y dividida | 3 | 100 |  | 27.6 | 7853.982 | 137.6 | 178.5 | 17.5 | 63.4 | 52
28229 - PIAZZA PPTO C | 568543 | P-178 | Tremie 1" | Concreto | Pilote kelly zonas comunes #112 y pantalla tramo M-10 plazoleta | 2026-06-23 | 2026-06-25 | 2026-07-21 | 2026-07-22 | 2-Cónica y dividida | 28 | 100 |  | 27.6 | 7853.982 | 286 | 371.2 | 36.4 | 131.9 | 59
28229 - PIAZZA PPTO C | 568543 | P-178 | Tremie 1" | Concreto | Pilote kelly zonas comunes #112 y pantalla tramo M-10 plazoleta | 2026-06-23 | 2026-06-25 | 2026-07-21 | 2026-07-22 | 2-Cónica y dividida | 28 | 100 |  | 27.6 | 7853.982 | 279.7 | 363 | 35.6 | 129 | 59
28229 - PIAZZA PPTO C | 568543 | P-178 | Tremie 1" | Concreto | Pilote kelly zonas comunes #112 y pantalla tramo M-10 plazoleta | 2026-06-23 | 2026-06-25 | 2026-07-21 | 2026-07-22 | 2-Cónica y dividida | 28 | 100 |  | 27.6 | 7853.982 | 282.7 | 367.1 | 36 | 130.4 | 59
28229 - PIAZZA PPTO C | 568543 | P-178 | Tremie 1" | Concreto | Pilote kelly zonas comunes #112 y pantalla tramo M-10 plazoleta | 2026-06-23 | 2026-06-25 | 2026-07-07 | 2026-07-07 | 2-Cónica y dividida | 14 | 100 |  | 27.6 | 7853.982 | 236.4 | 306.9 | 30.1 | 109.1 | 55
28229 - PIAZZA PPTO C | 568543 | P-178 | Tremie 1" | Concreto | Pilote kelly zonas comunes #112 y pantalla tramo M-10 plazoleta | 2026-06-23 | 2026-06-25 | 2026-07-07 | 2026-07-07 | 2-Cónica y dividida | 14 | 101 |  | 27.6 | 8011.847 | 230.5 | 293.7 | 28.8 | 104.3 | 55
28229 - PIAZZA PPTO C | 568543 | P-178 | Tremie 1" | Concreto | Pilote kelly zonas comunes #112 y pantalla tramo M-10 plazoleta | 2026-06-23 | 2026-06-25 | 2026-06-30 | 2026-07-01 | 2-Cónica y dividida | 7 | 100 |  | 27.6 | 7853.982 | 195.8 | 253.9 | 24.9 | 90.2 | 51
28229 - PIAZZA PPTO C | 568543 | P-178 | Tremie 1" | Concreto | Pilote kelly zonas comunes #112 y pantalla tramo M-10 plazoleta | 2026-06-23 | 2026-06-25 | 2026-06-30 | 2026-07-01 | 2-Cónica y dividida | 7 | 100 |  | 27.6 | 7853.982 | 193.6 | 250.9 | 24.6 | 89.1 | 51
28229 - PIAZZA PPTO C | 568543 | P-178 | Tremie 1" | Concreto | Pilote kelly zonas comunes #112 y pantalla tramo M-10 plazoleta | 2026-06-23 | 2026-06-25 | 2026-06-26 | 2026-07-01 | 2-Cónica y dividida | 3 | 100 |  | 27.6 | 7853.982 | 134.7 | 175.4 | 17.2 | 62.3 | 50
28229 - PIAZZA PPTO C | 568543 | P-178 | Tremie 1" | Concreto | Pilote kelly zonas comunes #112 y pantalla tramo M-10 plazoleta | 2026-06-23 | 2026-06-25 | 2026-06-26 | 2026-07-01 | 2-Cónica y dividida | 3 | 100 |  | 27.6 | 7853.982 | 132.5 | 172.3 | 16.9 | 61.2 | 50
28229 - PIAZZA PPTO C | 568543 | P-177 | Tremie 1" | Concreto | Plazoleta pantalla tramo H-16 y pilote kelly zonas comunes #43 | 2026-06-22 | 2026-06-25 | 2026-07-20 | 2026-07-22 | 2-Cónica y dividida | 28 | 101 |  | 27.6 | 8011.847 | 272.9 | 347.7 | 34.1 | 123.6 | 59
28229 - PIAZZA PPTO C | 568543 | P-177 | Tremie 1" | Concreto | Plazoleta pantalla tramo H-16 y pilote kelly zonas comunes #43 | 2026-06-22 | 2026-06-25 | 2026-07-20 | 2026-07-22 | 2-Cónica y dividida | 28 | 100 |  | 27.6 | 7853.982 | 275.2 | 356.9 | 35 | 126.8 | 59
28229 - PIAZZA PPTO C | 568543 | P-177 | Tremie 1" | Concreto | Plazoleta pantalla tramo H-16 y pilote kelly zonas comunes #43 | 2026-06-22 | 2026-06-25 | 2026-07-20 | 2026-07-22 | 2-Cónica y dividida | 28 | 100 |  | 27.6 | 7853.982 | 272.7 | 353.8 | 34.7 | 125.7 | 59
28229 - PIAZZA PPTO C | 568543 | P-177 | Tremie 1" | Concreto | Plazoleta pantalla tramo H-16 y pilote kelly zonas comunes #43 | 2026-06-22 | 2026-06-25 | 2026-07-06 | 2026-07-07 | 2-Cónica y dividida | 14 | 100 |  | 27.6 | 7853.982 | 230.5 | 298.8 | 29.3 | 106.2 | 55
28229 - PIAZZA PPTO C | 568543 | P-177 | Tremie 1" | Concreto | Plazoleta pantalla tramo H-16 y pilote kelly zonas comunes #43 | 2026-06-22 | 2026-06-25 | 2026-07-06 | 2026-07-07 | 2-Cónica y dividida | 14 | 100 |  | 27.6 | 7853.982 | 223.3 | 289.6 | 28.4 | 102.9 | 55
28229 - PIAZZA PPTO C | 568543 | P-177 | Tremie 1" | Concreto | Plazoleta pantalla tramo H-16 y pilote kelly zonas comunes #43 | 2026-06-22 | 2026-06-25 | 2026-06-29 | 2026-07-01 | 2-Cónica y dividida | 7 | 101 |  | 27.6 | 8011.847 | 198.4 | 252.9 | 24.8 | 89.9 | 51
28229 - PIAZZA PPTO C | 568543 | P-177 | Tremie 1" | Concreto | Plazoleta pantalla tramo H-16 y pilote kelly zonas comunes #43 | 2026-06-22 | 2026-06-25 | 2026-06-29 | 2026-07-01 | 2-Cónica y dividida | 7 | 100 |  | 27.6 | 7853.982 | 197.6 | 257 | 25.2 | 91.3 | 51
28229 - PIAZZA PPTO C | 568543 | P-177 | Tremie 1" | Concreto | Plazoleta pantalla tramo H-16 y pilote kelly zonas comunes #43 | 2026-06-22 | 2026-06-25 | 2026-06-25 | 2026-07-01 | 2-Cónica y dividida | 3 | 100 |  | 27.6 | 7853.982 | 152.4 | 197.8 | 19.4 | 70.3 | 50
28229 - PIAZZA PPTO C | 568543 | P-177 | Tremie 1" | Concreto | Plazoleta pantalla tramo H-16 y pilote kelly zonas comunes #43 | 2026-06-22 | 2026-06-25 | 2026-06-25 | 2026-07-01 | 2-Cónica y dividida | 3 | 100 |  | 27.6 | 7853.982 | 150.2 | 194.8 | 19.1 | 69.2 | 50
28229 - PIAZZA PPTO C | 568542 | P - 176 | Tremie 1´´ | Concreto | Zonas comunes pilote Kelly #84 y pilote Kelly #18 | 2026-06-19 | 2026-06-23 | 2026-07-17 | 2026-07-17 | 2-Cónica y dividida | 28 | 101 |  | 27.6 | 8011.847 | 321.6 | 408.9 | 40.1 | 145.3 | 58
28229 - PIAZZA PPTO C | 568542 | P - 176 | Tremie 1´´ | Concreto | Zonas comunes pilote Kelly #84 y pilote Kelly #18 | 2026-06-19 | 2026-06-23 | 2026-07-17 | 2026-07-17 | 2-Cónica y dividida | 28 | 100 |  | 27.6 | 7853.982 | 322.4 | 418.1 | 41 | 148.6 | 58
28229 - PIAZZA PPTO C | 568542 | P - 176 | Tremie 1´´ | Concreto | Zonas comunes pilote Kelly #84 y pilote Kelly #18 | 2026-06-19 | 2026-06-23 | 2026-07-17 | 2026-07-17 | 2-Cónica y dividida | 28 | 100 |  | 27.6 | 7853.982 | 328.4 | 426.2 | 41.8 | 151.4 | 58
28229 - PIAZZA PPTO C | 568542 | P - 176 | Tremie 1´´ | Concreto | Zonas comunes pilote Kelly #84 y pilote Kelly #18 | 2026-06-19 | 2026-06-23 | 2026-07-03 | 2026-07-03 | 2-Cónica y dividida | 14 | 100 |  | 27.6 | 7853.982 | 270.5 | 350.8 | 34.4 | 124.6 | 54
28229 - PIAZZA PPTO C | 568542 | P - 176 | Tremie 1´´ | Concreto | Zonas comunes pilote Kelly #84 y pilote Kelly #18 | 2026-06-19 | 2026-06-23 | 2026-07-03 | 2026-07-03 | 2-Cónica y dividida | 14 | 101 |  | 27.6 | 8011.847 | 265.2 | 337.5 | 33.1 | 119.9 | 54
28229 - PIAZZA PPTO C | 568542 | P - 176 | Tremie 1´´ | Concreto | Zonas comunes pilote Kelly #84 y pilote Kelly #18 | 2026-06-19 | 2026-06-23 | 2026-06-26 | 2026-07-01 | 2-Cónica y dividida | 7 | 100 |  | 27.6 | 7853.982 | 200.5 | 260 | 25.5 | 92.4 | 50
28229 - PIAZZA PPTO C | 568542 | P - 176 | Tremie 1´´ | Concreto | Zonas comunes pilote Kelly #84 y pilote Kelly #18 | 2026-06-19 | 2026-06-23 | 2026-06-26 | 2026-07-01 | 2-Cónica y dividida | 7 | 101 |  | 27.6 | 8011.847 | 198.5 | 252.9 | 24.8 | 89.9 | 50
28229 - PIAZZA PPTO C | 568542 | P - 176 | Tremie 1´´ | Concreto | Zonas comunes pilote Kelly #84 y pilote Kelly #18 | 2026-06-19 | 2026-06-23 | 2026-06-23 | 2026-06-25 | 2-Cónica y dividida | 4 | 100 |  | 27.6 | 7853.982 | 114.2 | 147.9 | 14.5 | 52.5 | 49
28229 - PIAZZA PPTO C | 568542 | P - 176 | Tremie 1´´ | Concreto | Zonas comunes pilote Kelly #84 y pilote Kelly #18 | 2026-06-19 | 2026-06-23 | 2026-06-23 | 2026-06-25 | 2-Cónica y dividida | 4 | 101 |  | 27.6 | 8011.847 | 109.2 | 138.7 | 13.6 | 49.3 | 49
28229 - PIAZZA PPTO C | 568542 | M - 175 | Tremie 1´´ | Concreto | Plazoleta pantalla tramo M - 09 | 2026-06-19 | 2026-06-23 | 2026-07-17 | 2026-07-17 | 2-Cónica y dividida | 28 | 100 |  | 27.6 | 7853.982 | 349.9 | 454.8 | 44.6 | 161.6 | 58
28229 - PIAZZA PPTO C | 568542 | M - 175 | Tremie 1´´ | Concreto | Plazoleta pantalla tramo M - 09 | 2026-06-19 | 2026-06-23 | 2026-07-17 | 2026-07-17 | 2-Cónica y dividida | 28 | 101 |  | 27.6 | 8011.847 | 351 | 446.6 | 43.8 | 158.7 | 58
28229 - PIAZZA PPTO C | 568542 | M - 175 | Tremie 1´´ | Concreto | Plazoleta pantalla tramo M - 09 | 2026-06-19 | 2026-06-23 | 2026-07-17 | 2026-07-17 | 2-Cónica y dividida | 28 | 100 |  | 27.6 | 7853.982 | 351 | 455.8 | 44.7 | 162 | 58
28229 - PIAZZA PPTO C | 568542 | M - 175 | Tremie 1´´ | Concreto | Plazoleta pantalla tramo M - 09 | 2026-06-19 | 2026-06-23 | 2026-07-03 | 2026-07-03 | 2-Cónica y dividida | 14 | 100 |  | 27.6 | 7853.982 | 290.1 | 376.3 | 36.9 | 133.7 | 54
28229 - PIAZZA PPTO C | 568542 | M - 175 | Tremie 1´´ | Concreto | Plazoleta pantalla tramo M - 09 | 2026-06-19 | 2026-06-23 | 2026-07-03 | 2026-07-03 | 2-Cónica y dividida | 14 | 100 |  | 27.6 | 7853.982 | 286.2 | 371.2 | 36.4 | 131.9 | 54
28229 - PIAZZA PPTO C | 568542 | M - 175 | Tremie 1´´ | Concreto | Plazoleta pantalla tramo M - 09 | 2026-06-19 | 2026-06-23 | 2026-06-26 | 2026-07-01 | 2-Cónica y dividida | 7 | 100 |  | 27.6 | 7853.982 | 210.5 | 273.3 | 26.8 | 97.1 | 50
28229 - PIAZZA PPTO C | 568542 | M - 175 | Tremie 1´´ | Concreto | Plazoleta pantalla tramo M - 09 | 2026-06-19 | 2026-06-23 | 2026-06-26 | 2026-07-01 | 2-Cónica y dividida | 7 | 101 |  | 27.6 | 8011.847 | 208.5 | 265.1 | 26 | 94.2 | 50
28229 - PIAZZA PPTO C | 568542 | M - 175 | Tremie 1´´ | Concreto | Plazoleta pantalla tramo M - 09 | 2026-06-19 | 2026-06-23 | 2026-06-23 | 2026-06-25 | 2-Cónica y dividida | 4 | 100 |  | 27.6 | 7853.982 | 175.2 | 227.4 | 22.3 | 80.8 | 49
28229 - PIAZZA PPTO C | 568542 | M - 175 | Tremie 1´´ | Concreto | Plazoleta pantalla tramo M - 09 | 2026-06-19 | 2026-06-23 | 2026-06-23 | 2026-06-25 | 2-Cónica y dividida | 4 | 101 |  | 27.6 | 8011.847 | 171.3 | 218.2 | 21.4 | 77.5 | 49
28229 - PIAZZA PPTO C | 568542 | P - 174 | Tremie 1/2´´ | Concreto | Reparación de pilote Kelly Torre 1 #23 | 2026-06-19 | 2026-06-23 | 2026-07-17 | 2026-07-17 | 2-Cónica y dividida | 28 | 100 |  | 34.5 | 7853.982 | 369.2 | 479.3 | 47 | 136.2 | 58
28229 - PIAZZA PPTO C | 568542 | P - 174 | Tremie 1/2´´ | Concreto | Reparación de pilote Kelly Torre 1 #23 | 2026-06-19 | 2026-06-23 | 2026-07-17 | 2026-07-17 | 2-Cónica y dividida | 28 | 101 |  | 34.5 | 8011.847 | 362.2 | 460.9 | 45.2 | 131 | 58
28229 - PIAZZA PPTO C | 568542 | P - 174 | Tremie 1/2´´ | Concreto | Reparación de pilote Kelly Torre 1 #23 | 2026-06-19 | 2026-06-23 | 2026-07-17 | 2026-07-17 | 2-Cónica y dividida | 28 | 100 |  | 34.5 | 7853.982 | 365.2 | 474.2 | 46.5 | 134.8 | 58
28229 - PIAZZA PPTO C | 568542 | P - 174 | Tremie 1/2´´ | Concreto | Reparación de pilote Kelly Torre 1 #23 | 2026-06-19 | 2026-06-23 | 2026-07-03 | 2026-07-03 | 2-Cónica y dividida | 14 | 101 |  | 34.5 | 8011.847 | 305.1 | 388.5 | 38.1 | 110.4 | 54
28229 - PIAZZA PPTO C | 568542 | P - 174 | Tremie 1/2´´ | Concreto | Reparación de pilote Kelly Torre 1 #23 | 2026-06-19 | 2026-06-23 | 2026-07-03 | 2026-07-03 | 2-Cónica y dividida | 14 | 100 |  | 34.5 | 7853.982 | 302.3 | 392.6 | 38.5 | 111.6 | 54
28229 - PIAZZA PPTO C | 568542 | P - 174 | Tremie 1/2´´ | Concreto | Reparación de pilote Kelly Torre 1 #23 | 2026-06-19 | 2026-06-23 | 2026-06-26 | 2026-07-01 | 2-Cónica y dividida | 7 | 101 |  | 34.5 | 8011.847 | 268.5 | 341.6 | 33.5 | 97.1 | 50
28229 - PIAZZA PPTO C | 568542 | P - 174 | Tremie 1/2´´ | Concreto | Reparación de pilote Kelly Torre 1 #23 | 2026-06-19 | 2026-06-23 | 2026-06-26 | 2026-07-01 | 2-Cónica y dividida | 7 | 100 |  | 34.5 | 7853.982 | 266.5 | 345.7 | 33.9 | 98.3 | 50
28229 - PIAZZA PPTO C | 568542 | P - 174 | Tremie 1/2´´ | Concreto | Reparación de pilote Kelly Torre 1 #23 | 2026-06-19 | 2026-06-23 | 2026-06-23 | 2026-06-25 | 2-Cónica y dividida | 4 | 100 |  | 34.5 | 7853.982 | 238.3 | 309 | 30.3 | 87.8 | 49
28229 - PIAZZA PPTO C | 568542 | P - 174 | Tremie 1/2´´ | Concreto | Reparación de pilote Kelly Torre 1 #23 | 2026-06-19 | 2026-06-23 | 2026-06-23 | 2026-06-25 | 2-Cónica y dividida | 4 | 100 |  | 34.5 | 7853.982 | 234 | 303.9 | 29.8 | 86.4 | 49
28229 - PIAZZA PPTO C | 566730 | P - 173 | Tremie 1" | Concreto | Plazoleta pantalla tramo H - 15 y pilote Kelly #33 zonas comunes y pilote kelly #49 | 2026-06-18 | 2026-06-20 | 2026-07-16 | 2026-07-17 | 2-Cónica y dividida | 28 | 100 |  | 27.6 | 7853.982 | 323.1 | 419.1 | 41.1 | 148.9 | 58
28229 - PIAZZA PPTO C | 566730 | P - 173 | Tremie 1" | Concreto | Plazoleta pantalla tramo H - 15 y pilote Kelly #33 zonas comunes y pilote kelly #49 | 2026-06-18 | 2026-06-20 | 2026-07-16 | 2026-07-17 | 2-Cónica y dividida | 28 | 100 |  | 27.6 | 7853.982 | 314.4 | 407.9 | 40 | 144.9 | 58
28229 - PIAZZA PPTO C | 566730 | P - 173 | Tremie 1" | Concreto | Plazoleta pantalla tramo H - 15 y pilote Kelly #33 zonas comunes y pilote kelly #49 | 2026-06-18 | 2026-06-20 | 2026-07-16 | 2026-07-17 | 2-Cónica y dividida | 28 | 100 |  | 27.6 | 7853.982 | 318.1 | 413 | 40.5 | 146.7 | 58
28229 - PIAZZA PPTO C | 566730 | P - 173 | Tremie 1" | Concreto | Plazoleta pantalla tramo H - 15 y pilote Kelly #33 zonas comunes y pilote kelly #49 | 2026-06-18 | 2026-06-20 | 2026-07-02 | 2026-07-03 | 2-Cónica y dividida | 14 | 100 |  | 27.6 | 7853.982 | 270.2 | 350.8 | 34.4 | 124.6 | 54
28229 - PIAZZA PPTO C | 566730 | P - 173 | Tremie 1" | Concreto | Plazoleta pantalla tramo H - 15 y pilote Kelly #33 zonas comunes y pilote kelly #49 | 2026-06-18 | 2026-06-20 | 2026-07-02 | 2026-07-03 | 2-Cónica y dividida | 14 | 100 |  | 27.6 | 7853.982 | 265.3 | 344.7 | 33.8 | 122.5 | 54
28229 - PIAZZA PPTO C | 566730 | P - 173 | Tremie 1" | Concreto | Plazoleta pantalla tramo H - 15 y pilote Kelly #33 zonas comunes y pilote kelly #49 | 2026-06-18 | 2026-06-20 | 2026-06-25 | 2026-06-25 | 2-Cónica y dividida | 7 | 101 |  | 27.6 | 8011.847 | 203.6 | 259 | 25.4 | 92 | 49
28229 - PIAZZA PPTO C | 566730 | P - 173 | Tremie 1" | Concreto | Plazoleta pantalla tramo H - 15 y pilote Kelly #33 zonas comunes y pilote kelly #49 | 2026-06-18 | 2026-06-20 | 2026-06-25 | 2026-06-25 | 2-Cónica y dividida | 7 | 100 |  | 27.6 | 7853.982 | 201.5 | 262.1 | 25.7 | 93.1 | 49
28229 - PIAZZA PPTO C | 566730 | P - 173 | Tremie 1" | Concreto | Plazoleta pantalla tramo H - 15 y pilote Kelly #33 zonas comunes y pilote kelly #49 | 2026-06-18 | 2026-06-20 | 2026-06-21 | 2026-06-23 | 2-Cónica y dividida | 3 | 100 |  | 27.6 | 7853.982 | 164.3 | 213.1 | 20.9 | 75.7 | 48
28229 - PIAZZA PPTO C | 566730 | P - 173 | Tremie 1" | Concreto | Plazoleta pantalla tramo H - 15 y pilote Kelly #33 zonas comunes y pilote kelly #49 | 2026-06-18 | 2026-06-20 | 2026-06-21 | 2026-06-23 | 2-Cónica y dividida | 3 | 100 |  | 27.6 | 7853.982 | 160.4 | 208 | 20.4 | 73.9 | 48
28229 - PIAZZA PPTO C | 566730 | M - 172 | Tremie 1" | Concreto | Plazoleta pantalla tramo M - 16 y barrete BA - 65 | 2026-06-17 | 2026-06-20 | 2026-07-15 | 2026-07-15 | 5-Fractura extremos | 28 | 100 |  | 27.6 | 7853.982 | 383.9 | 498.6 | 48.9 | 177.2 | 57
28229 - PIAZZA PPTO C | 566730 | M - 172 | Tremie 1" | Concreto | Plazoleta pantalla tramo M - 16 y barrete BA - 65 | 2026-06-17 | 2026-06-20 | 2026-07-15 | 2026-07-15 | 5-Fractura extremos | 28 | 100 |  | 27.6 | 7853.982 | 380.4 | 493.5 | 48.4 | 175.4 | 57
28229 - PIAZZA PPTO C | 566730 | M - 172 | Tremie 1" | Concreto | Plazoleta pantalla tramo M - 16 y barrete BA - 65 | 2026-06-17 | 2026-06-20 | 2026-07-15 | 2026-07-15 | 5-Fractura extremos | 28 | 100 |  | 27.6 | 7853.982 | 385.2 | 499.7 | 49 | 177.5 | 57
28229 - PIAZZA PPTO C | 566730 | M - 172 | Tremie 1" | Concreto | Plazoleta pantalla tramo M - 16 y barrete BA - 65 | 2026-06-17 | 2026-06-20 | 2026-07-01 | 2026-07-01 | 2-Cónica y dividida | 14 | 100 |  | 27.6 | 7853.982 | 316.5 | 410.9 | 40.3 | 146 | 51
28229 - PIAZZA PPTO C | 566730 | M - 172 | Tremie 1" | Concreto | Plazoleta pantalla tramo M - 16 y barrete BA - 65 | 2026-06-17 | 2026-06-20 | 2026-07-01 | 2026-07-01 | 2-Cónica y dividida | 14 | 100 |  | 27.6 | 7853.982 | 320 | 415 | 40.7 | 147.5 | 51
28229 - PIAZZA PPTO C | 566730 | M - 172 | Tremie 1" | Concreto | Plazoleta pantalla tramo M - 16 y barrete BA - 65 | 2026-06-17 | 2026-06-20 | 2026-06-24 | 2026-06-25 | 2-Cónica y dividida | 7 | 100 |  | 27.6 | 7853.982 | 269.8 | 350.8 | 34.4 | 124.6 | 49
28229 - PIAZZA PPTO C | 566730 | M - 172 | Tremie 1" | Concreto | Plazoleta pantalla tramo M - 16 y barrete BA - 65 | 2026-06-17 | 2026-06-20 | 2026-06-24 | 2026-06-25 | 2-Cónica y dividida | 7 | 100 |  | 27.6 | 7853.982 | 267.8 | 347.7 | 34.1 | 123.6 | 49
28229 - PIAZZA PPTO C | 566730 | M - 172 | Tremie 1" | Concreto | Plazoleta pantalla tramo M - 16 y barrete BA - 65 | 2026-06-17 | 2026-06-20 | 2026-06-20 | 2026-06-23 | 2-Cónica y dividida | 3 | 100 |  | 27.6 | 7853.982 | 230.2 | 298.8 | 29.3 | 106.2 | 48
28229 - PIAZZA PPTO C | 566730 | M - 172 | Tremie 1" | Concreto | Plazoleta pantalla tramo M - 16 y barrete BA - 65 | 2026-06-17 | 2026-06-20 | 2026-06-20 | 2026-06-23 | 2-Cónica y dividida | 3 | 100 |  | 27.6 | 7853.982 | 226.3 | 293.7 | 28.8 | 104.3 | 48
28229 - PIAZZA PPTO C | 566730 | P - 171 | Tremie 1" | Concreto | Zonas comunes pilote Kely #156 y pilote Kely #92 y pilote kely #124 pantalla tramo M-16 plazoleta | 2026-06-17 | 2026-06-20 | 2026-07-15 | 2026-07-15 | 5-Fractura extremos | 28 | 100 |  | 27.6 | 7853.982 | 352.4 | 457.9 | 44.9 | 162.7 | 57
28229 - PIAZZA PPTO C | 566730 | P - 171 | Tremie 1" | Concreto | Zonas comunes pilote Kely #156 y pilote Kely #92 y pilote kely #124 pantalla tramo M-16 plazoleta | 2026-06-17 | 2026-06-20 | 2026-07-15 | 2026-07-15 | 5-Fractura extremos | 28 | 100 |  | 27.6 | 7853.982 | 353.9 | 459.9 | 45.1 | 163.4 | 57
28229 - PIAZZA PPTO C | 566730 | P - 171 | Tremie 1" | Concreto | Zonas comunes pilote Kely #156 y pilote Kely #92 y pilote kely #124 pantalla tramo M-16 plazoleta | 2026-06-17 | 2026-06-20 | 2026-07-15 | 2026-07-15 | 5-Fractura extremos | 28 | 100 |  | 27.6 | 7853.982 | 349.5 | 453.8 | 44.5 | 161.2 | 57
28229 - PIAZZA PPTO C | 566730 | P - 171 | Tremie 1" | Concreto | Zonas comunes pilote Kely #156 y pilote Kely #92 y pilote kely #124 pantalla tramo M-16 plazoleta | 2026-06-17 | 2026-06-20 | 2026-07-01 | 2026-07-01 | 2-Cónica y dividida | 14 | 100 |  | 27.6 | 7853.982 | 292 | 379.3 | 37.2 | 134.8 | 51
28229 - PIAZZA PPTO C | 566730 | P - 171 | Tremie 1" | Concreto | Zonas comunes pilote Kely #156 y pilote Kely #92 y pilote kely #124 pantalla tramo M-16 plazoleta | 2026-06-17 | 2026-06-20 | 2026-07-01 | 2026-07-01 | 2-Cónica y dividida | 14 | 100 |  | 27.6 | 7853.982 | 292.7 | 380.4 | 37.3 | 135.1 | 51
28229 - PIAZZA PPTO C | 566730 | P - 171 | Tremie 1" | Concreto | Zonas comunes pilote Kely #156 y pilote Kely #92 y pilote kely #124 pantalla tramo M-16 plazoleta | 2026-06-17 | 2026-06-20 | 2026-06-24 | 2026-06-25 | 2-Cónica y dividida | 7 | 100 |  | 27.6 | 7853.982 | 245.8 | 319.2 | 31.3 | 113.4 | 49
28229 - PIAZZA PPTO C | 566730 | P - 171 | Tremie 1" | Concreto | Zonas comunes pilote Kely #156 y pilote Kely #92 y pilote kely #124 pantalla tramo M-16 plazoleta | 2026-06-17 | 2026-06-20 | 2026-06-24 | 2026-06-25 | 2-Cónica y dividida | 7 | 100 |  | 27.6 | 7853.982 | 243.5 | 316.1 | 31 | 112.3 | 49
28229 - PIAZZA PPTO C | 566730 | P - 171 | Tremie 1" | Concreto | Zonas comunes pilote Kely #156 y pilote Kely #92 y pilote kely #124 pantalla tramo M-16 plazoleta | 2026-06-17 | 2026-06-20 | 2026-06-20 | 2026-06-23 | 2-Cónica y dividida | 3 | 100 |  | 27.6 | 7853.982 | 219.7 | 285.5 | 28 | 101.4 | 48
28229 - PIAZZA PPTO C | 566730 | P - 171 | Tremie 1" | Concreto | Zonas comunes pilote Kely #156 y pilote Kely #92 y pilote kely #124 pantalla tramo M-16 plazoleta | 2026-06-17 | 2026-06-20 | 2026-06-20 | 2026-06-23 | 2-Cónica y dividida | 3 | 100 |  | 27.6 | 7853.982 | 215.4 | 279.4 | 27.4 | 99.3 | 48
28229 - PIAZZA PPTO C | 566729 | M - 170 | Tremie 1" | Concreto | Plazoleta pantalla tramo H - 20 y Pilote Kelly zonas comunes #75 | 2026-06-16 | 2026-06-18 | 2026-07-14 | 2026-07-15 | 2-Cónica y dividida | 28 | 101 |  | 27.6 | 8011.847 | 280.8 | 356.9 | 35 | 126.8 | 57
28229 - PIAZZA PPTO C | 566729 | M - 170 | Tremie 1" | Concreto | Plazoleta pantalla tramo H - 20 y Pilote Kelly zonas comunes #75 | 2026-06-16 | 2026-06-18 | 2026-07-14 | 2026-07-15 | 2-Cónica y dividida | 28 | 101 |  | 27.6 | 8011.847 | 286.2 | 364 | 35.7 | 129.3 | 57
28229 - PIAZZA PPTO C | 566729 | M - 170 | Tremie 1" | Concreto | Plazoleta pantalla tramo H - 20 y Pilote Kelly zonas comunes #75 | 2026-06-16 | 2026-06-18 | 2026-07-14 | 2026-07-15 | 2-Cónica y dividida | 28 | 100 |  | 27.6 | 7853.982 | 284.4 | 369.1 | 36.2 | 131.2 | 57
28229 - PIAZZA PPTO C | 566729 | M - 170 | Tremie 1" | Concreto | Plazoleta pantalla tramo H - 20 y Pilote Kelly zonas comunes #75 | 2026-06-16 | 2026-06-18 | 2026-06-30 | 2026-07-01 | 2-Cónica y dividida | 14 | 100 |  | 27.6 | 7853.982 | 240.5 | 312 | 30.6 | 110.9 | 51
28229 - PIAZZA PPTO C | 566729 | M - 170 | Tremie 1" | Concreto | Plazoleta pantalla tramo H - 20 y Pilote Kelly zonas comunes #75 | 2026-06-16 | 2026-06-18 | 2026-06-30 | 2026-07-01 | 2-Cónica y dividida | 14 | 100 |  | 27.6 | 7853.982 | 235.2 | 304.9 | 29.9 | 108.3 | 51
28229 - PIAZZA PPTO C | 566729 | M - 170 | Tremie 1" | Concreto | Plazoleta pantalla tramo H - 20 y Pilote Kelly zonas comunes #75 | 2026-06-16 | 2026-06-18 | 2026-06-23 | 2026-06-25 | 2-Cónica y dividida | 7 | 101 |  | 27.6 | 8011.847 | 208.7 | 265.1 | 26 | 94.2 | 49
28229 - PIAZZA PPTO C | 566729 | M - 170 | Tremie 1" | Concreto | Plazoleta pantalla tramo H - 20 y Pilote Kelly zonas comunes #75 | 2026-06-16 | 2026-06-18 | 2026-06-23 | 2026-06-25 | 2-Cónica y dividida | 7 | 100 |  | 27.6 | 7853.982 | 206.4 | 268.2 | 26.3 | 95.3 | 49
28229 - PIAZZA PPTO C | 566729 | M - 170 | Tremie 1" | Concreto | Plazoleta pantalla tramo H - 20 y Pilote Kelly zonas comunes #75 | 2026-06-16 | 2026-06-18 | 2026-06-19 | 2026-06-22 | 2-Cónica y dividida | 3 | 101 |  | 27.6 | 8011.847 | 136.4 | 173.4 | 17 | 61.6 | 47
28229 - PIAZZA PPTO C | 566729 | M - 170 | Tremie 1" | Concreto | Plazoleta pantalla tramo H - 20 y Pilote Kelly zonas comunes #75 | 2026-06-16 | 2026-06-18 | 2026-06-19 | 2026-06-22 | 2-Cónica y dividida | 3 | 100 |  | 27.6 | 7853.982 | 134.2 | 174.4 | 17.1 | 62 | 47
28229 - PIAZZA PPTO C | 566727 | P-165 | Tremie 1" | Concreto | Plazoleta pantalla tramo H21 y pilote kely zonas comunes #93 | 2026-06-11 | 2026-06-13 | 2026-07-09 | 2026-07-09 | 2-Cónica y dividida | 28 | 100 |  | 27.6 | 7853.982 | 266.7 | 346.7 | 34 | 123.2 | 56
28229 - PIAZZA PPTO C | 566727 | P-165 | Tremie 1" | Concreto | Plazoleta pantalla tramo H21 y pilote kely zonas comunes #93 | 2026-06-11 | 2026-06-13 | 2026-07-09 | 2026-07-09 | 2-Cónica y dividida | 28 | 100 |  | 27.6 | 7853.982 | 262.8 | 341.6 | 33.5 | 121.4 | 56
28229 - PIAZZA PPTO C | 566727 | P-165 | Tremie 1" | Concreto | Plazoleta pantalla tramo H21 y pilote kely zonas comunes #93 | 2026-06-11 | 2026-06-13 | 2026-07-09 | 2026-07-09 | 2-Cónica y dividida | 28 | 100 |  | 27.6 | 7853.982 | 260.2 | 337.5 | 33.1 | 119.9 | 56
28229 - PIAZZA PPTO C | 566727 | P-165 | Tremie 1" | Concreto | Plazoleta pantalla tramo H21 y pilote kely zonas comunes #93 | 2026-06-11 | 2026-06-13 | 2026-06-25 | 2026-06-25 | 2-Cónica y dividida | 14 | 100 |  | 27.6 | 7853.982 | 215.4 | 279.4 | 27.4 | 99.3 | 49
28229 - PIAZZA PPTO C | 566727 | P-165 | Tremie 1" | Concreto | Plazoleta pantalla tramo H21 y pilote kely zonas comunes #93 | 2026-06-11 | 2026-06-13 | 2026-06-25 | 2026-06-25 | 2-Cónica y dividida | 14 | 100 |  | 27.6 | 7853.982 | 220.3 | 285.5 | 28 | 101.4 | 49
28229 - PIAZZA PPTO C | 566727 | P-165 | Tremie 1" | Concreto | Plazoleta pantalla tramo H21 y pilote kely zonas comunes #93 | 2026-06-11 | 2026-06-13 | 2026-06-18 | 2026-06-18 | 2-Cónica y dividida | 7 | 100 |  | 27.6 | 7853.982 | 190.8 | 247.8 | 24.3 | 88 | 46
28229 - PIAZZA PPTO C | 566727 | P-165 | Tremie 1" | Concreto | Plazoleta pantalla tramo H21 y pilote kely zonas comunes #93 | 2026-06-11 | 2026-06-13 | 2026-06-18 | 2026-06-18 | 2-Cónica y dividida | 7 | 100 |  | 27.6 | 7853.982 | 188.8 | 244.7 | 24 | 87 | 46
28229 - PIAZZA PPTO C | 566727 | P-165 | Tremie 1" | Concreto | Plazoleta pantalla tramo H21 y pilote kely zonas comunes #93 | 2026-06-11 | 2026-06-13 | 2026-06-14 | 2026-06-18 | 2-Cónica y dividida | 3 | 100 |  | 27.6 | 7853.982 | 161.6 | 210.1 | 20.6 | 74.6 | 45
28229 - PIAZZA PPTO C | 566727 | P-165 | Tremie 1" | Concreto | Plazoleta pantalla tramo H21 y pilote kely zonas comunes #93 | 2026-06-11 | 2026-06-13 | 2026-06-14 | 2026-06-18 | 2-Cónica y dividida | 3 | 100 |  | 27.6 | 7853.982 | 158.2 | 205 | 20.1 | 72.8 | 45
28229 - PIAZZA PPTO C | 566727 | M-164 | Tremie 1" | Concreto | Plazoleta barrete BA-63 | 2026-06-10 | 2026-06-13 | 2026-07-08 | 2026-07-09 | 2-Cónica y dividida | 28 | 100 |  | 27.6 | 7853.982 | 336.2 | 436.4 | 42.8 | 155.1 | 56
28229 - PIAZZA PPTO C | 566727 | M-164 | Tremie 1" | Concreto | Plazoleta barrete BA-63 | 2026-06-10 | 2026-06-13 | 2026-07-08 | 2026-07-09 | 2-Cónica y dividida | 28 | 100 |  | 27.6 | 7853.982 | 329.6 | 428.3 | 42 | 152.2 | 56
28229 - PIAZZA PPTO C | 566727 | M-164 | Tremie 1" | Concreto | Plazoleta barrete BA-63 | 2026-06-10 | 2026-06-13 | 2026-07-08 | 2026-07-09 | 2-Cónica y dividida | 28 | 100 |  | 27.6 | 7853.982 | 329.3 | 427.3 | 41.9 | 151.8 | 56
28229 - PIAZZA PPTO C | 566727 | M-164 | Tremie 1" | Concreto | Plazoleta barrete BA-63 | 2026-06-10 | 2026-06-13 | 2026-06-24 | 2026-06-25 | 2-Cónica y dividida | 14 | 101 |  | 27.6 | 8011.847 | 277.2 | 352.8 | 34.6 | 125.4 | 49
28229 - PIAZZA PPTO C | 566727 | M-164 | Tremie 1" | Concreto | Plazoleta barrete BA-63 | 2026-06-10 | 2026-06-13 | 2026-06-24 | 2026-06-25 | 2-Cónica y dividida | 14 | 100 |  | 27.6 | 7853.982 | 276 | 357.9 | 35.1 | 127.2 | 49
28229 - PIAZZA PPTO C | 566727 | M-164 | Tremie 1" | Concreto | Plazoleta barrete BA-63 | 2026-06-10 | 2026-06-13 | 2026-06-17 | 2026-06-18 | 2-Cónica y dividida | 7 | 100 |  | 27.6 | 7853.982 | 233.5 | 302.9 | 29.7 | 107.6 | 46
28229 - PIAZZA PPTO C | 566727 | M-164 | Tremie 1" | Concreto | Plazoleta barrete BA-63 | 2026-06-10 | 2026-06-13 | 2026-06-17 | 2026-06-18 | 2-Cónica y dividida | 7 | 100 |  | 27.6 | 7853.982 | 231.5 | 300.8 | 29.5 | 106.9 | 46
28229 - PIAZZA PPTO C | 566727 | M-164 | Tremie 1" | Concreto | Plazoleta barrete BA-63 | 2026-06-10 | 2026-06-13 | 2026-06-13 | 2026-06-18 | 2-Cónica y dividida | 3 | 100 |  | 27.6 | 7853.982 | 209.9 | 272.3 | 26.7 | 96.7 | 45
28229 - PIAZZA PPTO C | 566727 | M-164 | Tremie 1" | Concreto | Plazoleta barrete BA-63 | 2026-06-10 | 2026-06-13 | 2026-06-13 | 2026-06-18 | 2-Cónica y dividida | 3 | 100 |  | 27.6 | 7853.982 | 204.8 | 266.1 | 26.1 | 94.6 | 45
28229 - PIAZZA PPTO C | 566727 | P-163 | Tremie 1" | Concreto | Zonas comunes pilote kely #116 y pilote kely #114 | 2026-06-10 | 2026-06-13 | 2026-07-08 | 2026-07-09 | 2-Cónica y dividida | 28 | 100 |  | 27.6 | 7853.982 | 262.7 | 340.6 | 33.4 | 121 | 56
28229 - PIAZZA PPTO C | 566727 | P-163 | Tremie 1" | Concreto | Zonas comunes pilote kely #116 y pilote kely #114 | 2026-06-10 | 2026-06-13 | 2026-07-08 | 2026-07-09 | 2-Cónica y dividida | 28 | 100 |  | 27.6 | 7853.982 | 269.8 | 350.8 | 34.4 | 124.6 | 56
28229 - PIAZZA PPTO C | 566727 | P-163 | Tremie 1" | Concreto | Zonas comunes pilote kely #116 y pilote kely #114 | 2026-06-10 | 2026-06-13 | 2026-07-08 | 2026-07-09 | 2-Cónica y dividida | 28 | 100 |  | 27.6 | 7853.982 | 267.1 | 346.7 | 34 | 123.2 | 56
28229 - PIAZZA PPTO C | 566727 | P-163 | Tremie 1" | Concreto | Zonas comunes pilote kely #116 y pilote kely #114 | 2026-06-10 | 2026-06-13 | 2026-06-24 | 2026-06-25 | 2-Cónica y dividida | 14 | 100 |  | 27.6 | 7853.982 | 221.5 | 287.6 | 28.2 | 102.2 | 49
28229 - PIAZZA PPTO C | 566727 | P-163 | Tremie 1" | Concreto | Zonas comunes pilote kely #116 y pilote kely #114 | 2026-06-10 | 2026-06-13 | 2026-06-24 | 2026-06-25 | 2-Cónica y dividida | 14 | 100 |  | 27.6 | 7853.982 | 220.3 | 285.5 | 28 | 101.4 | 49
28229 - PIAZZA PPTO C | 566727 | P-163 | Tremie 1" | Concreto | Zonas comunes pilote kely #116 y pilote kely #114 | 2026-06-10 | 2026-06-13 | 2026-06-17 | 2026-06-18 | 2-Cónica y dividida | 7 | 100 |  | 27.6 | 7853.982 | 197.8 | 257 | 25.2 | 91.3 | 46
28229 - PIAZZA PPTO C | 566727 | P-163 | Tremie 1" | Concreto | Zonas comunes pilote kely #116 y pilote kely #114 | 2026-06-10 | 2026-06-13 | 2026-06-17 | 2026-06-18 | 2-Cónica y dividida | 7 | 100 |  | 27.6 | 7853.982 | 195.8 | 253.9 | 24.9 | 90.2 | 46
28229 - PIAZZA PPTO C | 566727 | P-163 | Tremie 1" | Concreto | Zonas comunes pilote kely #116 y pilote kely #114 | 2026-06-10 | 2026-06-13 | 2026-06-13 | 2026-06-18 | 2-Cónica y dividida | 3 | 100 |  | 27.6 | 7853.982 | 159.8 | 207 | 20.3 | 73.6 | 45
28229 - PIAZZA PPTO C | 566727 | P-163 | Tremie 1" | Concreto | Zonas comunes pilote kely #116 y pilote kely #114 | 2026-06-10 | 2026-06-13 | 2026-06-13 | 2026-06-18 | 2-Cónica y dividida | 3 | 100 |  | 27.6 | 7853.982 | 157.9 | 205 | 20.1 | 72.8 | 45
28229 - PIAZZA PPTO C | 566728 | M-169 | Tremie 1" | Concreto | Plazoleta barrete BA-64 y pantalla tramo M-17 zonas comunes | 2026-06-13 | 2026-06-16 | 2026-07-11 | 2026-07-15 | 5-Fractura extremos | 28 | 100 |  | 27.6 | 7853.982 | 413.9 | 537.4 | 52.7 | 190.9 | 57
28229 - PIAZZA PPTO C | 566728 | M-169 | Tremie 1" | Concreto | Plazoleta barrete BA-64 y pantalla tramo M-17 zonas comunes | 2026-06-13 | 2026-06-16 | 2026-07-11 | 2026-07-15 | 5-Fractura extremos | 28 | 100 |  | 27.6 | 7853.982 | 415.9 | 540.5 | 53 | 192 | 57
28229 - PIAZZA PPTO C | 566728 | M-169 | Tremie 1" | Concreto | Plazoleta barrete BA-64 y pantalla tramo M-17 zonas comunes | 2026-06-13 | 2026-06-16 | 2026-07-11 | 2026-07-15 | 5-Fractura extremos | 28 | 100 |  | 27.6 | 7853.982 | 411.1 | 533.3 | 52.3 | 189.5 | 57
28229 - PIAZZA PPTO C | 566728 | M-169 | Tremie 1" | Concreto | Plazoleta barrete BA-64 y pantalla tramo M-17 zonas comunes | 2026-06-13 | 2026-06-16 | 2026-06-27 | 2026-07-01 | 2-Cónica y dividida | 14 | 101 |  | 27.6 | 8011.847 | 347.2 | 441.5 | 43.3 | 156.9 | 50
28229 - PIAZZA PPTO C | 566728 | M-169 | Tremie 1" | Concreto | Plazoleta barrete BA-64 y pantalla tramo M-17 zonas comunes | 2026-06-13 | 2026-06-16 | 2026-06-27 | 2026-07-01 | 2-Cónica y dividida | 14 | 100 |  | 27.6 | 7853.982 | 346.9 | 450.7 | 44.2 | 160.1 | 50
28229 - PIAZZA PPTO C | 566728 | M-169 | Tremie 1" | Concreto | Plazoleta barrete BA-64 y pantalla tramo M-17 zonas comunes | 2026-06-13 | 2026-06-16 | 2026-06-20 | 2026-06-22 | 2-Cónica y dividida | 7 | 100 |  | 27.6 | 7853.982 | 287.2 | 373.2 | 36.6 | 132.6 | 47
28229 - PIAZZA PPTO C | 566728 | M-169 | Tremie 1" | Concreto | Plazoleta barrete BA-64 y pantalla tramo M-17 zonas comunes | 2026-06-13 | 2026-06-16 | 2026-06-20 | 2026-06-22 | 2-Cónica y dividida | 7 | 100 |  | 27.6 | 7853.982 | 285.8 | 371.2 | 36.4 | 131.9 | 47
28229 - PIAZZA PPTO C | 566728 | M-169 | Tremie 1" | Concreto | Plazoleta barrete BA-64 y pantalla tramo M-17 zonas comunes | 2026-06-13 | 2026-06-16 | 2026-06-16 | 2026-06-18 | 2-Cónica y dividida | 3 | 100 |  | 27.6 | 7853.982 | 233.8 | 303.9 | 29.8 | 108 | 46
28229 - PIAZZA PPTO C | 566728 | M-169 | Tremie 1" | Concreto | Plazoleta barrete BA-64 y pantalla tramo M-17 zonas comunes | 2026-06-13 | 2026-06-16 | 2026-06-16 | 2026-06-18 | 2-Cónica y dividida | 3 | 100 |  | 27.6 | 7853.982 | 231.2 | 299.8 | 29.4 | 106.5 | 46
28229 - PIAZZA PPTO C | 566728 | M-168 | Tremie 1" | Concreto | Plazoleta barrete BA-64 y pantalla tramo M-17 zonas comunes | 2026-06-13 | 2026-06-16 | 2026-07-11 | 2026-07-15 | 5-Fractura extremos | 28 | 100 |  | 27.6 | 7853.982 | 371.9 | 483.3 | 47.4 | 171.7 | 57
28229 - PIAZZA PPTO C | 566728 | M-168 | Tremie 1" | Concreto | Plazoleta barrete BA-64 y pantalla tramo M-17 zonas comunes | 2026-06-13 | 2026-06-16 | 2026-07-11 | 2026-07-15 | 5-Fractura extremos | 28 | 100 |  | 27.6 | 7853.982 | 370.1 | 480.3 | 47.1 | 170.7 | 57
28229 - PIAZZA PPTO C | 566728 | M-168 | Tremie 1" | Concreto | Plazoleta barrete BA-64 y pantalla tramo M-17 zonas comunes | 2026-06-13 | 2026-06-16 | 2026-07-11 | 2026-07-15 | 5-Fractura extremos | 28 | 100 |  | 27.6 | 7853.982 | 367.6 | 477.2 | 46.8 | 169.6 | 57
28229 - PIAZZA PPTO C | 566728 | M-168 | Tremie 1" | Concreto | Plazoleta barrete BA-64 y pantalla tramo M-17 zonas comunes | 2026-06-13 | 2026-06-16 | 2026-06-27 | 2026-07-01 | 2-Cónica y dividida | 14 | 100 |  | 27.6 | 7853.982 | 305.6 | 396.7 | 38.9 | 140.9 | 50
28229 - PIAZZA PPTO C | 566728 | M-168 | Tremie 1" | Concreto | Plazoleta barrete BA-64 y pantalla tramo M-17 zonas comunes | 2026-06-13 | 2026-06-16 | 2026-06-27 | 2026-07-01 | 2-Cónica y dividida | 14 | 100 |  | 27.6 | 7853.982 | 311.9 | 404.8 | 39.7 | 143.8 | 50
28229 - PIAZZA PPTO C | 566728 | M-168 | Tremie 1" | Concreto | Plazoleta barrete BA-64 y pantalla tramo M-17 zonas comunes | 2026-06-13 | 2026-06-16 | 2026-06-20 | 2026-06-22 | 2-Cónica y dividida | 7 | 100 |  | 27.6 | 7853.982 | 260.8 | 338.5 | 33.2 | 120.3 | 47
28229 - PIAZZA PPTO C | 566728 | M-168 | Tremie 1" | Concreto | Plazoleta barrete BA-64 y pantalla tramo M-17 zonas comunes | 2026-06-13 | 2026-06-16 | 2026-06-20 | 2026-06-22 | 2-Cónica y dividida | 7 | 100 |  | 27.6 | 7853.982 | 258.8 | 336.5 | 33 | 119.6 | 47
28229 - PIAZZA PPTO C | 566728 | M-168 | Tremie 1" | Concreto | Plazoleta barrete BA-64 y pantalla tramo M-17 zonas comunes | 2026-06-13 | 2026-06-16 | 2026-06-16 | 2026-06-18 | 2-Cónica y dividida | 3 | 100 |  | 27.6 | 7853.982 | 163.9 | 213.1 | 20.9 | 75.7 | 46
28229 - PIAZZA PPTO C | 566728 | M-168 | Tremie 1" | Concreto | Plazoleta barrete BA-64 y pantalla tramo M-17 zonas comunes | 2026-06-13 | 2026-06-16 | 2026-06-16 | 2026-06-18 | 2-Cónica y dividida | 3 | 100 |  | 27.6 | 7853.982 | 160.2 | 208 | 20.4 | 73.9 | 46
28229 - PIAZZA PPTO C | 566728 | P-167 | Tremie 1" | Concreto | Zonas comunes pilote kely #115 y pilote lely #113 y pantalla tramo M-08 | 2026-06-12 | 2026-06-16 | 2026-07-10 | 2026-07-15 | 2-Cónica y dividida | 28 | 100 |  | 27.6 | 7853.982 | 318.9 | 414 | 40.6 | 147.1 | 57
28229 - PIAZZA PPTO C | 566728 | P-167 | Tremie 1" | Concreto | Zonas comunes pilote kely #115 y pilote lely #113 y pantalla tramo M-08 | 2026-06-12 | 2026-06-16 | 2026-07-10 | 2026-07-15 | 2-Cónica y dividida | 28 | 100 |  | 27.6 | 7853.982 | 313.1 | 406.9 | 39.9 | 144.6 | 57
28229 - PIAZZA PPTO C | 566728 | P-167 | Tremie 1" | Concreto | Zonas comunes pilote kely #115 y pilote lely #113 y pantalla tramo M-08 | 2026-06-12 | 2026-06-16 | 2026-07-10 | 2026-07-15 | 2-Cónica y dividida | 28 | 100 |  | 27.6 | 7853.982 | 323.7 | 420.1 | 41.2 | 149.3 | 57
28229 - PIAZZA PPTO C | 566728 | P-167 | Tremie 1" | Concreto | Zonas comunes pilote kely #115 y pilote lely #113 y pantalla tramo M-08 | 2026-06-12 | 2026-06-16 | 2026-06-26 | 2026-07-01 | 2-Cónica y dividida | 14 | 100 |  | 27.6 | 7853.982 | 268.6 | 348.7 | 34.2 | 123.9 | 50
28229 - PIAZZA PPTO C | 566728 | P-167 | Tremie 1" | Concreto | Zonas comunes pilote kely #115 y pilote lely #113 y pantalla tramo M-08 | 2026-06-12 | 2026-06-16 | 2026-06-26 | 2026-07-01 | 2-Cónica y dividida | 14 | 100 |  | 27.6 | 7853.982 | 265.3 | 344.7 | 33.8 | 122.5 | 50
28229 - PIAZZA PPTO C | 566728 | P-167 | Tremie 1" | Concreto | Zonas comunes pilote kely #115 y pilote lely #113 y pantalla tramo M-08 | 2026-06-12 | 2026-06-16 | 2026-06-19 | 2026-06-22 | 2-Cónica y dividida | 7 | 100 |  | 27.6 | 7853.982 | 226.5 | 293.7 | 28.8 | 104.3 | 47
28229 - PIAZZA PPTO C | 566728 | P-167 | Tremie 1" | Concreto | Zonas comunes pilote kely #115 y pilote lely #113 y pantalla tramo M-08 | 2026-06-12 | 2026-06-16 | 2026-06-19 | 2026-06-22 | 2-Cónica y dividida | 7 | 100 |  | 27.6 | 7853.982 | 224.8 | 291.6 | 28.6 | 103.6 | 47
28229 - PIAZZA PPTO C | 566728 | P-167 | Tremie 1" | Concreto | Zonas comunes pilote kely #115 y pilote lely #113 y pantalla tramo M-08 | 2026-06-12 | 2026-06-16 | 2026-06-15 | 2026-06-18 | 2-Cónica y dividida | 3 | 100 |  | 27.6 | 7853.982 | 194.2 | 251.9 | 24.7 | 89.5 | 45
28229 - PIAZZA PPTO C | 566728 | P-167 | Tremie 1" | Concreto | Zonas comunes pilote kely #115 y pilote lely #113 y pantalla tramo M-08 | 2026-06-12 | 2026-06-16 | 2026-06-15 | 2026-06-18 | 2-Cónica y dividida | 3 | 100 |  | 27.6 | 7853.982 | 190.7 | 247.8 | 24.3 | 88 | 45
28229 - PIAZZA PPTO C | 566728 | M-166 | Tremie 1" | Concreto | Plazoleta barrete BA-141 | 2026-06-12 | 2026-06-16 | 2026-07-10 | 2026-07-15 | 2-Cónica y dividida | 28 | 101 |  | 27.6 | 8011.847 | 329.5 | 419.1 | 41.1 | 148.9 | 57
28229 - PIAZZA PPTO C | 566728 | M-166 | Tremie 1" | Concreto | Plazoleta barrete BA-141 | 2026-06-12 | 2026-06-16 | 2026-07-10 | 2026-07-15 | 2-Cónica y dividida | 28 | 100 |  | 27.6 | 7853.982 | 331.5 | 430.3 | 42.2 | 152.9 | 57
28229 - PIAZZA PPTO C | 566728 | M-166 | Tremie 1" | Concreto | Plazoleta barrete BA-141 | 2026-06-12 | 2026-06-16 | 2026-07-10 | 2026-07-15 | 2-Cónica y dividida | 28 | 100 |  | 27.6 | 7853.982 | 334.5 | 434.4 | 42.6 | 154.3 | 57
28229 - PIAZZA PPTO C | 566728 | M-166 | Tremie 1" | Concreto | Plazoleta barrete BA-141 | 2026-06-12 | 2026-06-16 | 2026-06-26 | 2026-07-01 | 2-Cónica y dividida | 14 | 101 |  | 27.6 | 8011.847 | 275.3 | 350.8 | 34.4 | 124.6 | 50
28229 - PIAZZA PPTO C | 566728 | M-166 | Tremie 1" | Concreto | Plazoleta barrete BA-141 | 2026-06-12 | 2026-06-16 | 2026-06-26 | 2026-07-01 | 2-Cónica y dividida | 14 | 100 |  | 27.6 | 7853.982 | 277.6 | 360 | 35.3 | 127.9 | 50
28229 - PIAZZA PPTO C | 566728 | M-166 | Tremie 1" | Concreto | Plazoleta barrete BA-141 | 2026-06-12 | 2026-06-16 | 2026-06-19 | 2026-06-22 | 2-Cónica y dividida | 7 | 101 |  | 27.6 | 8011.847 | 229.5 | 291.6 | 28.6 | 103.6 | 47
28229 - PIAZZA PPTO C | 566728 | M-166 | Tremie 1" | Concreto | Plazoleta barrete BA-141 | 2026-06-12 | 2026-06-16 | 2026-06-19 | 2026-06-22 | 2-Cónica y dividida | 7 | 100 |  | 27.6 | 7853.982 | 227.5 | 295.7 | 29 | 105.1 | 47
28229 - PIAZZA PPTO C | 566728 | M-166 | Tremie 1" | Concreto | Plazoleta barrete BA-141 | 2026-06-12 | 2026-06-16 | 2026-06-15 | 2026-06-18 | 2-Cónica y dividida | 3 | 101 |  | 27.6 | 8011.847 | 203.4 | 259 | 25.4 | 92 | 45
28229 - PIAZZA PPTO C | 566728 | M-166 | Tremie 1" | Concreto | Plazoleta barrete BA-141 | 2026-06-12 | 2026-06-16 | 2026-06-15 | 2026-06-18 | 2-Cónica y dividida | 3 | 100 |  | 27.6 | 7853.982 | 201.9 | 262.1 | 25.7 | 93.1 | 45
28229 - PIAZZA PPTO C | 566725 | M-162 | Tremie 1" | Concreto | Plazoleta Pantalla Tramo M-07 y Barrete BA- 137 y Pilote Kely Zonas Comunes #47 | 2026-06-09 | 2026-06-11 | 2026-07-07 | 2026-07-07 | 2-Cónica y dividida | 28 | 101 |  | 27.6 | 8011.847 | 293.9 | 374.2 | 36.7 | 133 | 55
28229 - PIAZZA PPTO C | 566725 | M-162 | Tremie 1" | Concreto | Plazoleta Pantalla Tramo M-07 y Barrete BA- 137 y Pilote Kely Zonas Comunes #47 | 2026-06-09 | 2026-06-11 | 2026-07-07 | 2026-07-07 | 2-Cónica y dividida | 28 | 100 |  | 27.6 | 7853.982 | 294.4 | 382.4 | 37.5 | 135.9 | 55
28229 - PIAZZA PPTO C | 566725 | M-162 | Tremie 1" | Concreto | Plazoleta Pantalla Tramo M-07 y Barrete BA- 137 y Pilote Kely Zonas Comunes #47 | 2026-06-09 | 2026-06-11 | 2026-07-07 | 2026-07-07 | 2-Cónica y dividida | 28 | 100 |  | 27.6 | 7853.982 | 296.6 | 385.5 | 37.8 | 137 | 55
28229 - PIAZZA PPTO C | 566725 | M-162 | Tremie 1" | Concreto | Plazoleta Pantalla Tramo M-07 y Barrete BA- 137 y Pilote Kely Zonas Comunes #47 | 2026-06-09 | 2026-06-11 | 2026-06-23 | 2026-06-25 | 2-Cónica y dividida | 14 | 100 |  | 27.6 | 7853.982 | 245.5 | 319.2 | 31.3 | 113.4 | 49
28229 - PIAZZA PPTO C | 566725 | M-162 | Tremie 1" | Concreto | Plazoleta Pantalla Tramo M-07 y Barrete BA- 137 y Pilote Kely Zonas Comunes #47 | 2026-06-09 | 2026-06-11 | 2026-06-23 | 2026-06-25 | 2-Cónica y dividida | 14 | 100 |  | 27.6 | 7853.982 | 243.5 | 316.1 | 31 | 112.3 | 49
28229 - PIAZZA PPTO C | 566725 | M-162 | Tremie 1" | Concreto | Plazoleta Pantalla Tramo M-07 y Barrete BA- 137 y Pilote Kely Zonas Comunes #47 | 2026-06-09 | 2026-06-11 | 2026-06-16 | 2026-06-18 | 2-Cónica y dividida | 7 | 100 |  | 27.6 | 7853.982 | 216 | 280.4 | 27.5 | 99.6 | 46
28229 - PIAZZA PPTO C | 566725 | M-162 | Tremie 1" | Concreto | Plazoleta Pantalla Tramo M-07 y Barrete BA- 137 y Pilote Kely Zonas Comunes #47 | 2026-06-09 | 2026-06-11 | 2026-06-16 | 2026-06-18 | 2-Cónica y dividida | 7 | 100 |  | 27.6 | 7853.982 | 213.2 | 276.3 | 27.1 | 98.2 | 46
28229 - PIAZZA PPTO C | 566725 | M-162 | Tremie 1" | Concreto | Plazoleta Pantalla Tramo M-07 y Barrete BA- 137 y Pilote Kely Zonas Comunes #47 | 2026-06-09 | 2026-06-11 | 2026-06-12 | 2026-06-18 | 2-Cónica y dividida | 3 | 100 |  | 27.6 | 7853.982 | 150.7 | 195.8 | 19.2 | 69.6 | 45
28229 - PIAZZA PPTO C | 566725 | M-162 | Tremie 1" | Concreto | Plazoleta Pantalla Tramo M-07 y Barrete BA- 137 y Pilote Kely Zonas Comunes #47 | 2026-06-09 | 2026-06-11 | 2026-06-12 | 2026-06-18 | 2-Cónica y dividida | 3 | 100 |  | 27.6 | 7853.982 | 146.2 | 189.7 | 18.6 | 67.4 | 45
28229 - PIAZZA PPTO C | 566725 | M-161 | Tremie 1" | Concreto | Plazoleta Pantalla Tramo M-07 y Barrete BA - 137 | 2026-06-09 | 2026-06-11 | 2026-07-07 | 2026-07-07 | 2-Cónica y dividida | 28 | 101 |  | 27.6 | 8011.847 | 284.8 | 362 | 35.5 | 128.6 | 55
28229 - PIAZZA PPTO C | 566725 | M-161 | Tremie 1" | Concreto | Plazoleta Pantalla Tramo M-07 y Barrete BA - 137 | 2026-06-09 | 2026-06-11 | 2026-07-07 | 2026-07-07 | 2-Cónica y dividida | 28 | 100 |  | 27.6 | 7853.982 | 287.2 | 373.2 | 36.6 | 132.6 | 55
28229 - PIAZZA PPTO C | 566725 | M-161 | Tremie 1" | Concreto | Plazoleta Pantalla Tramo M-07 y Barrete BA - 137 | 2026-06-09 | 2026-06-11 | 2026-07-07 | 2026-07-07 | 2-Cónica y dividida | 28 | 100 |  | 27.6 | 7853.982 | 284.8 | 370.2 | 36.3 | 131.5 | 55
28229 - PIAZZA PPTO C | 566725 | M-161 | Tremie 1" | Concreto | Plazoleta Pantalla Tramo M-07 y Barrete BA - 137 | 2026-06-09 | 2026-06-11 | 2026-06-23 | 2026-06-25 | 2-Cónica y dividida | 14 | 100 |  | 27.6 | 7853.982 | 238.5 | 310 | 30.4 | 110.1 | 49
28229 - PIAZZA PPTO C | 566725 | M-161 | Tremie 1" | Concreto | Plazoleta Pantalla Tramo M-07 y Barrete BA - 137 | 2026-06-09 | 2026-06-11 | 2026-06-23 | 2026-06-25 | 2-Cónica y dividida | 14 | 100 |  | 27.6 | 7853.982 | 236.8 | 308 | 30.2 | 109.4 | 49
28229 - PIAZZA PPTO C | 566725 | M-161 | Tremie 1" | Concreto | Plazoleta Pantalla Tramo M-07 y Barrete BA - 137 | 2026-06-09 | 2026-06-11 | 2026-06-16 | 2026-06-18 | 2-Cónica y dividida | 7 | 100 |  | 27.6 | 7853.982 | 210.3 | 273.3 | 26.8 | 97.1 | 46
28229 - PIAZZA PPTO C | 566725 | M-161 | Tremie 1" | Concreto | Plazoleta Pantalla Tramo M-07 y Barrete BA - 137 | 2026-06-09 | 2026-06-11 | 2026-06-16 | 2026-06-18 | 2-Cónica y dividida | 7 | 100 |  | 27.6 | 7853.982 | 208.6 | 271.2 | 26.6 | 96.4 | 46
28229 - PIAZZA PPTO C | 566725 | M-161 | Tremie 1" | Concreto | Plazoleta Pantalla Tramo M-07 y Barrete BA - 137 | 2026-06-09 | 2026-06-11 | 2026-06-12 | 2026-06-18 | 2-Cónica y dividida | 3 | 100 |  | 27.6 | 7853.982 | 143.6 | 186.6 | 18.3 | 66.3 | 45
28229 - PIAZZA PPTO C | 566725 | M-161 | Tremie 1" | Concreto | Plazoleta Pantalla Tramo M-07 y Barrete BA - 137 | 2026-06-09 | 2026-06-11 | 2026-06-12 | 2026-06-18 | 2-Cónica y dividida | 3 | 100 |  | 27.6 | 7853.982 | 139.4 | 180.5 | 17.7 | 64.1 | 45
28229 - PIAZZA PPTO C | 566724 | P-160 | Tremie 1" | Concreto | Zonas comunes pilote kely #119 | 2026-06-06 | 2026-06-09 | 2026-07-04 | 2026-07-07 | 2-Cónica y dividida | 28 | 100 |  | 27.6 | 7853.982 | 292.8 | 380.4 | 37.3 | 135.1 | 55
28229 - PIAZZA PPTO C | 566724 | P-160 | Tremie 1" | Concreto | Zonas comunes pilote kely #119 | 2026-06-06 | 2026-06-09 | 2026-07-04 | 2026-07-07 | 2-Cónica y dividida | 28 | 100 |  | 27.6 | 7853.982 | 296.7 | 385.5 | 37.8 | 137 | 55
28229 - PIAZZA PPTO C | 566724 | P-160 | Tremie 1" | Concreto | Zonas comunes pilote kely #119 | 2026-06-06 | 2026-06-09 | 2026-07-04 | 2026-07-07 | 2-Cónica y dividida | 28 | 100 |  | 27.6 | 7853.982 | 292.3 | 379.3 | 37.2 | 134.8 | 55
28229 - PIAZZA PPTO C | 566724 | P-160 | Tremie 1" | Concreto | Zonas comunes pilote kely #119 | 2026-06-06 | 2026-06-09 | 2026-06-20 | 2026-06-22 | 2-Cónica y dividida | 14 | 100 |  | 27.6 | 7853.982 | 244 | 317.1 | 31.1 | 112.7 | 47
28229 - PIAZZA PPTO C | 566724 | P-160 | Tremie 1" | Concreto | Zonas comunes pilote kely #119 | 2026-06-06 | 2026-06-09 | 2026-06-20 | 2026-06-22 | 2-Cónica y dividida | 14 | 100 |  | 27.6 | 7853.982 | 248.9 | 323.3 | 31.7 | 114.9 | 47
28229 - PIAZZA PPTO C | 566724 | P-160 | Tremie 1" | Concreto | Zonas comunes pilote kely #119 | 2026-06-06 | 2026-06-09 | 2026-06-13 | 2026-06-18 | 2-Cónica y dividida | 7 | 101 |  | 27.6 | 8011.847 | 203.5 | 259 | 25.4 | 92 | 45
28229 - PIAZZA PPTO C | 566724 | P-160 | Tremie 1" | Concreto | Zonas comunes pilote kely #119 | 2026-06-06 | 2026-06-09 | 2026-06-13 | 2026-06-18 | 2-Cónica y dividida | 7 | 100 |  | 27.6 | 7853.982 | 201.8 | 262.1 | 25.7 | 93.1 | 45
28229 - PIAZZA PPTO C | 566724 | P-160 | Tremie 1" | Concreto | Zonas comunes pilote kely #119 | 2026-06-06 | 2026-06-09 | 2026-06-09 | 2026-06-12 | 2-Cónica y dividida | 3 | 100 |  | 27.6 | 7853.982 | 172.8 | 224.3 | 22 | 79.7 | 44
28229 - PIAZZA PPTO C | 566724 | P-160 | Tremie 1" | Concreto | Zonas comunes pilote kely #119 | 2026-06-06 | 2026-06-09 | 2026-06-09 | 2026-06-12 | 2-Cónica y dividida | 3 | 100 |  | 27.6 | 7853.982 | 170.6 | 221.3 | 21.7 | 78.6 | 44
28229 - PIAZZA PPTO C | 566724 | P-159 | Tremie 1" | Concreto | Zonas comunes pilote kely #105 y barrete plazoleta BA-27 | 2026-06-05 | 2026-06-09 | 2026-07-03 | 2026-07-03 | 5-Fractura extremos | 28 | 100 |  | 27.6 | 7853.982 | 338.2 | 439.5 | 43.1 | 156.2 | 54
28229 - PIAZZA PPTO C | 566724 | P-159 | Tremie 1" | Concreto | Zonas comunes pilote kely #105 y barrete plazoleta BA-27 | 2026-06-05 | 2026-06-09 | 2026-07-03 | 2026-07-03 | 5-Fractura extremos | 28 | 100 |  | 27.6 | 7853.982 | 342.7 | 444.6 | 43.6 | 158 | 54
28229 - PIAZZA PPTO C | 566724 | P-159 | Tremie 1" | Concreto | Zonas comunes pilote kely #105 y barrete plazoleta BA-27 | 2026-06-05 | 2026-06-09 | 2026-07-03 | 2026-07-03 | 5-Fractura extremos | 28 | 100 |  | 27.6 | 7853.982 | 346.1 | 449.7 | 44.1 | 159.8 | 54
28229 - PIAZZA PPTO C | 566724 | P-159 | Tremie 1" | Concreto | Zonas comunes pilote kely #105 y barrete plazoleta BA-27 | 2026-06-05 | 2026-06-09 | 2026-06-19 | 2026-06-22 | 2-Cónica y dividida | 14 | 100 |  | 27.6 | 7853.982 | 284.4 | 369.1 | 36.2 | 131.2 | 47
28229 - PIAZZA PPTO C | 566724 | P-159 | Tremie 1" | Concreto | Zonas comunes pilote kely #105 y barrete plazoleta BA-27 | 2026-06-05 | 2026-06-09 | 2026-06-19 | 2026-06-22 | 2-Cónica y dividida | 14 | 100 |  | 27.6 | 7853.982 | 278.5 | 362 | 35.5 | 128.6 | 47
28229 - PIAZZA PPTO C | 566724 | P-159 | Tremie 1" | Concreto | Zonas comunes pilote kely #105 y barrete plazoleta BA-27 | 2026-06-05 | 2026-06-09 | 2026-06-12 | 2026-06-12 | 2-Cónica y dividida | 7 | 101 |  | 27.6 | 8011.847 | 235.8 | 299.8 | 29.4 | 106.5 | 44
28229 - PIAZZA PPTO C | 566724 | P-159 | Tremie 1" | Concreto | Zonas comunes pilote kely #105 y barrete plazoleta BA-27 | 2026-06-05 | 2026-06-09 | 2026-06-12 | 2026-06-12 | 2-Cónica y dividida | 7 | 100 |  | 27.6 | 7853.982 | 233.8 | 303.9 | 29.8 | 108 | 44
28229 - PIAZZA PPTO C | 566724 | P-159 | Tremie 1" | Concreto | Zonas comunes pilote kely #105 y barrete plazoleta BA-27 | 2026-06-05 | 2026-06-09 | 2026-06-09 | 2026-06-12 | 2-Cónica y dividida | 4 | 100 |  | 27.6 | 7853.982 | 199.5 | 259 | 25.4 | 92 | 44
28229 - PIAZZA PPTO C | 566724 | P-159 | Tremie 1" | Concreto | Zonas comunes pilote kely #105 y barrete plazoleta BA-27 | 2026-06-05 | 2026-06-09 | 2026-06-09 | 2026-06-12 | 2-Cónica y dividida | 4 | 100 |  | 27.6 | 7853.982 | 197.3 | 255.9 | 25.1 | 90.9 | 44
28229 - PIAZZA PPTO C | 566724 | M-158 | Tremie 1" | Concreto | Plazoleta barrete BA-27 | 2026-06-05 | 2026-06-09 | 2026-07-03 | 2026-07-03 | 5-Fractura extremos | 28 | 100 |  | 27.6 | 7853.982 | 361.1 | 469.1 | 46 | 166.7 | 54
28229 - PIAZZA PPTO C | 566724 | M-158 | Tremie 1" | Concreto | Plazoleta barrete BA-27 | 2026-06-05 | 2026-06-09 | 2026-07-03 | 2026-07-03 | 5-Fractura extremos | 28 | 100 |  | 27.6 | 7853.982 | 364.1 | 473.2 | 46.4 | 168.1 | 54
28229 - PIAZZA PPTO C | 566724 | M-158 | Tremie 1" | Concreto | Plazoleta barrete BA-27 | 2026-06-05 | 2026-06-09 | 2026-07-03 | 2026-07-03 | 5-Fractura extremos | 28 | 100 |  | 27.6 | 7853.982 | 368.1 | 478.2 | 46.9 | 169.9 | 54
28229 - PIAZZA PPTO C | 566724 | M-158 | Tremie 1" | Concreto | Plazoleta barrete BA-27 | 2026-06-05 | 2026-06-09 | 2026-06-19 | 2026-06-22 | 2-Cónica y dividida | 14 | 100 |  | 27.6 | 7853.982 | 304.2 | 394.6 | 38.7 | 140.2 | 47
28229 - PIAZZA PPTO C | 566724 | M-158 | Tremie 1" | Concreto | Plazoleta barrete BA-27 | 2026-06-05 | 2026-06-09 | 2026-06-19 | 2026-06-22 | 2-Cónica y dividida | 14 | 100 |  | 27.6 | 7853.982 | 302.7 | 392.6 | 38.5 | 139.5 | 47
28229 - PIAZZA PPTO C | 566724 | M-158 | Tremie 1" | Concreto | Plazoleta barrete BA-27 | 2026-06-05 | 2026-06-09 | 2026-06-12 | 2026-06-12 | 2-Cónica y dividida | 7 | 100 |  | 27.6 | 7853.982 | 250.8 | 325.3 | 31.9 | 115.6 | 44
28229 - PIAZZA PPTO C | 566724 | M-158 | Tremie 1" | Concreto | Plazoleta barrete BA-27 | 2026-06-05 | 2026-06-09 | 2026-06-12 | 2026-06-12 | 2-Cónica y dividida | 7 | 100 |  | 27.6 | 7853.982 | 248.8 | 323.3 | 31.7 | 114.9 | 44
28229 - PIAZZA PPTO C | 566724 | M-158 | Tremie 1" | Concreto | Plazoleta barrete BA-27 | 2026-06-05 | 2026-06-09 | 2026-06-09 | 2026-06-12 | 2-Cónica y dividida | 4 | 100 |  | 27.6 | 7853.982 | 226.4 | 293.7 | 28.8 | 104.3 | 44
28229 - PIAZZA PPTO C | 566724 | M-158 | Tremie 1" | Concreto | Plazoleta barrete BA-27 | 2026-06-05 | 2026-06-09 | 2026-06-09 | 2026-06-12 | 2-Cónica y dividida | 4 | 100 |  | 27.6 | 7853.982 | 224.2 | 290.6 | 28.5 | 103.3 | 44
28229 - PIAZZA PPTO C | 566724 | P-157 | Tremie 1" | Concreto | Zonas comunes pilote Kely #90 y pilote Kely #128 y pilote kely #123 y pilote kely #91 | 2026-06-05 | 2026-06-09 | 2026-07-03 | 2026-07-03 | 5-Fractura extremos | 28 | 100 |  | 27.6 | 7853.982 | 375.4 | 487.4 | 47.8 | 173.2 | 54
28229 - PIAZZA PPTO C | 566724 | P-157 | Tremie 1" | Concreto | Zonas comunes pilote Kely #90 y pilote Kely #128 y pilote kely #123 y pilote kely #91 | 2026-06-05 | 2026-06-09 | 2026-07-03 | 2026-07-03 | 5-Fractura extremos | 28 | 100 |  | 27.6 | 7853.982 | 370.7 | 481.3 | 47.2 | 171 | 54
28229 - PIAZZA PPTO C | 566724 | P-157 | Tremie 1" | Concreto | Zonas comunes pilote Kely #90 y pilote Kely #128 y pilote kely #123 y pilote kely #91 | 2026-06-05 | 2026-06-09 | 2026-07-03 | 2026-07-03 | 5-Fractura extremos | 28 | 100 |  | 27.6 | 7853.982 | 367.9 | 477.2 | 46.8 | 169.6 | 54
28229 - PIAZZA PPTO C | 566724 | P-157 | Tremie 1" | Concreto | Zonas comunes pilote Kely #90 y pilote Kely #128 y pilote kely #123 y pilote kely #91 | 2026-06-05 | 2026-06-09 | 2026-06-19 | 2026-06-22 | 2-Cónica y dividida | 14 | 100 |  | 27.6 | 7853.982 | 311.5 | 404.8 | 39.7 | 143.8 | 47
28229 - PIAZZA PPTO C | 566724 | P-157 | Tremie 1" | Concreto | Zonas comunes pilote Kely #90 y pilote Kely #128 y pilote kely #123 y pilote kely #91 | 2026-06-05 | 2026-06-09 | 2026-06-19 | 2026-06-22 | 2-Cónica y dividida | 14 | 100 |  | 27.6 | 7853.982 | 304.8 | 395.7 | 38.8 | 140.6 | 47
28229 - PIAZZA PPTO C | 566724 | P-157 | Tremie 1" | Concreto | Zonas comunes pilote Kely #90 y pilote Kely #128 y pilote kely #123 y pilote kely #91 | 2026-06-05 | 2026-06-09 | 2026-06-12 | 2026-06-12 | 2-Cónica y dividida | 7 | 100 |  | 27.6 | 7853.982 | 256.8 | 333.4 | 32.7 | 118.5 | 44
28229 - PIAZZA PPTO C | 566724 | P-157 | Tremie 1" | Concreto | Zonas comunes pilote Kely #90 y pilote Kely #128 y pilote kely #123 y pilote kely #91 | 2026-06-05 | 2026-06-09 | 2026-06-12 | 2026-06-12 | 2-Cónica y dividida | 7 | 100 |  | 27.6 | 7853.982 | 254.6 | 330.4 | 32.4 | 117.4 | 44
28229 - PIAZZA PPTO C | 566724 | P-157 | Tremie 1" | Concreto | Zonas comunes pilote Kely #90 y pilote Kely #128 y pilote kely #123 y pilote kely #91 | 2026-06-05 | 2026-06-09 | 2026-06-09 | 2026-06-12 | 2-Cónica y dividida | 4 | 100 |  | 27.6 | 7853.982 | 235.6 | 305.9 | 30 | 108.7 | 44
28229 - PIAZZA PPTO C | 566724 | P-157 | Tremie 1" | Concreto | Zonas comunes pilote Kely #90 y pilote Kely #128 y pilote kely #123 y pilote kely #91 | 2026-06-05 | 2026-06-09 | 2026-06-09 | 2026-06-12 | 2-Cónica y dividida | 4 | 100 |  | 27.6 | 7853.982 | 233.4 | 302.9 | 29.7 | 107.6 | 44
28229 - PIAZZA PPTO C | 566300 | M-154 | Tremie 1" | Concreto | Plazoleta pantalla tramo H - 14 | 2026-06-02 | 2026-06-04 | 2026-06-30 | 2026-07-01 | 5-Fractura extremos | 28 | 100 |  | 27.6 | 7853.982 | 371.4 | 482.3 | 47.3 | 171.4 | 51
28229 - PIAZZA PPTO C | 566300 | M-154 | Tremie 1" | Concreto | Plazoleta pantalla tramo H - 14 | 2026-06-02 | 2026-06-04 | 2026-06-30 | 2026-07-01 | 5-Fractura extremos | 28 | 101 |  | 27.6 | 8011.847 | 365 | 465 | 45.6 | 165.2 | 51
28229 - PIAZZA PPTO C | 566300 | M-154 | Tremie 1" | Concreto | Plazoleta pantalla tramo H - 14 | 2026-06-02 | 2026-06-04 | 2026-06-30 | 2026-07-01 | 5-Fractura extremos | 28 | 100 |  | 27.6 | 7853.982 | 361.9 | 470.1 | 46.1 | 167 | 51
28229 - PIAZZA PPTO C | 566300 | M-154 | Tremie 1" | Concreto | Plazoleta pantalla tramo H - 14 | 2026-06-02 | 2026-06-04 | 2026-06-16 | 2026-06-18 | 2-Cónica y dividida | 14 | 101 |  | 27.6 | 8011.847 | 306.2 | 389.5 | 38.2 | 138.4 | 46
28229 - PIAZZA PPTO C | 566300 | M-154 | Tremie 1" | Concreto | Plazoleta pantalla tramo H - 14 | 2026-06-02 | 2026-06-04 | 2026-06-16 | 2026-06-18 | 2-Cónica y dividida | 14 | 101 |  | 27.6 | 8011.847 | 313.1 | 398.7 | 39.1 | 141.7 | 46
28229 - PIAZZA PPTO C | 566300 | M-154 | Tremie 1" | Concreto | Plazoleta pantalla tramo H - 14 | 2026-06-02 | 2026-06-04 | 2026-06-09 | 2026-06-10 | 2-Cónica y dividida | 7 | 101 |  | 27.6 | 8011.847 | 257.1 | 327.3 | 32.1 | 116.3 | 43
28229 - PIAZZA PPTO C | 566300 | M-154 | Tremie 1" | Concreto | Plazoleta pantalla tramo H - 14 | 2026-06-02 | 2026-06-04 | 2026-06-09 | 2026-06-10 | 2-Cónica y dividida | 7 | 100 |  | 27.6 | 7853.982 | 254.8 | 330.4 | 32.4 | 117.4 | 43
28229 - PIAZZA PPTO C | 566300 | M-154 | Tremie 1" | Concreto | Plazoleta pantalla tramo H - 14 | 2026-06-02 | 2026-06-04 | 2026-06-05 | 2026-06-10 | 2-Cónica y dividida | 3 | 100 |  | 27.6 | 7853.982 | 179.8 | 233.5 | 22.9 | 83 | 42
28229 - PIAZZA PPTO C | 566300 | M-154 | Tremie 1" | Concreto | Plazoleta pantalla tramo H - 14 | 2026-06-02 | 2026-06-04 | 2026-06-05 | 2026-06-10 | 2-Cónica y dividida | 3 | 100 |  | 27.6 | 7853.982 | 176.3 | 228.4 | 22.4 | 81.2 | 42
28229 - PIAZZA PPTO C | 566300 | P-153 | Tremie 1" | Concreto | Pilote kely zonas comunes #67 y pilote kely #150 y pilote kely #147 y pilote kely #66 y pilote kely #120 | 2026-06-02 | 2026-06-04 | 2026-06-30 | 2026-07-01 | 5-Fractura extremos | 28 | 101 |  | 27.6 | 8011.847 | 347.5 | 442.6 | 43.4 | 157.2 | 51
28229 - PIAZZA PPTO C | 566300 | P-153 | Tremie 1" | Concreto | Pilote kely zonas comunes #67 y pilote kely #150 y pilote kely #147 y pilote kely #66 y pilote kely #120 | 2026-06-02 | 2026-06-04 | 2026-06-30 | 2026-07-01 | 5-Fractura extremos | 28 | 100 |  | 27.6 | 7853.982 | 353.6 | 458.9 | 45 | 163 | 51
28229 - PIAZZA PPTO C | 566300 | P-153 | Tremie 1" | Concreto | Pilote kely zonas comunes #67 y pilote kely #150 y pilote kely #147 y pilote kely #66 y pilote kely #120 | 2026-06-02 | 2026-06-04 | 2026-06-30 | 2026-07-01 | 5-Fractura extremos | 28 | 101 |  | 27.6 | 8011.847 | 354.2 | 450.7 | 44.2 | 160.1 | 51
28229 - PIAZZA PPTO C | 566300 | P-153 | Tremie 1" | Concreto | Pilote kely zonas comunes #67 y pilote kely #150 y pilote kely #147 y pilote kely #66 y pilote kely #120 | 2026-06-02 | 2026-06-04 | 2026-06-16 | 2026-06-18 | 2-Cónica y dividida | 14 | 100 |  | 27.6 | 7853.982 | 290.8 | 377.3 | 37 | 134.1 | 46
28229 - PIAZZA PPTO C | 566300 | P-153 | Tremie 1" | Concreto | Pilote kely zonas comunes #67 y pilote kely #150 y pilote kely #147 y pilote kely #66 y pilote kely #120 | 2026-06-02 | 2026-06-04 | 2026-06-16 | 2026-06-18 | 2-Cónica y dividida | 14 | 101 |  | 27.6 | 8011.847 | 293.7 | 374.2 | 36.7 | 133 | 46
28229 - PIAZZA PPTO C | 566300 | P-153 | Tremie 1" | Concreto | Pilote kely zonas comunes #67 y pilote kely #150 y pilote kely #147 y pilote kely #66 y pilote kely #120 | 2026-06-02 | 2026-06-04 | 2026-06-09 | 2026-06-10 | 2-Cónica y dividida | 7 | 100 |  | 27.6 | 7853.982 | 242.9 | 315.1 | 30.9 | 112 | 43
28229 - PIAZZA PPTO C | 566300 | P-153 | Tremie 1" | Concreto | Pilote kely zonas comunes #67 y pilote kely #150 y pilote kely #147 y pilote kely #66 y pilote kely #120 | 2026-06-02 | 2026-06-04 | 2026-06-09 | 2026-06-10 | 2-Cónica y dividida | 7 | 101 |  | 27.6 | 8011.847 | 240.3 | 305.9 | 30 | 108.7 | 43
28229 - PIAZZA PPTO C | 566300 | P-153 | Tremie 1" | Concreto | Pilote kely zonas comunes #67 y pilote kely #150 y pilote kely #147 y pilote kely #66 y pilote kely #120 | 2026-06-02 | 2026-06-04 | 2026-06-05 | 2026-06-10 | 2-Cónica y dividida | 3 | 100 |  | 27.6 | 7853.982 | 160.6 | 208 | 20.4 | 73.9 | 42
28229 - PIAZZA PPTO C | 566300 | P-153 | Tremie 1" | Concreto | Pilote kely zonas comunes #67 y pilote kely #150 y pilote kely #147 y pilote kely #66 y pilote kely #120 | 2026-06-02 | 2026-06-04 | 2026-06-05 | 2026-06-10 | 2-Cónica y dividida | 3 | 101 |  | 27.6 | 8011.847 | 156.5 | 198.8 | 19.5 | 70.7 | 42
28229 - PIAZZA PPTO C | 566300 | P-152 | Tremie 1" | Concreto | Pilote kely zonas comunes #53 y pilote kely #129 y pilote kely #106 y pilote kely #86 | 2026-06-01 | 2026-06-04 | 2026-06-29 | 2026-07-01 | 2-Cónica y dividida | 28 | 100 |  | 27.6 | 7853.982 | 285 | 370.2 | 36.3 | 131.5 | 51
28229 - PIAZZA PPTO C | 566300 | P-152 | Tremie 1" | Concreto | Pilote kely zonas comunes #53 y pilote kely #129 y pilote kely #106 y pilote kely #86 | 2026-06-01 | 2026-06-04 | 2026-06-29 | 2026-07-01 | 2-Cónica y dividida | 28 | 100 |  | 27.6 | 7853.982 | 275.8 | 357.9 | 35.1 | 127.2 | 51
28229 - PIAZZA PPTO C | 566300 | P-152 | Tremie 1" | Concreto | Pilote kely zonas comunes #53 y pilote kely #129 y pilote kely #106 y pilote kely #86 | 2026-06-01 | 2026-06-04 | 2026-06-29 | 2026-07-01 | 2-Cónica y dividida | 28 | 100 |  | 27.6 | 7853.982 | 283.5 | 368.1 | 36.1 | 130.8 | 51
28229 - PIAZZA PPTO C | 566300 | P-152 | Tremie 1" | Concreto | Pilote kely zonas comunes #53 y pilote kely #129 y pilote kely #106 y pilote kely #86 | 2026-06-01 | 2026-06-04 | 2026-06-15 | 2026-06-18 | 2-Cónica y dividida | 14 | 101 |  | 27.6 | 8011.847 | 233.7 | 297.8 | 29.2 | 105.8 | 45
28229 - PIAZZA PPTO C | 566300 | P-152 | Tremie 1" | Concreto | Pilote kely zonas comunes #53 y pilote kely #129 y pilote kely #106 y pilote kely #86 | 2026-06-01 | 2026-06-04 | 2026-06-15 | 2026-06-18 | 2-Cónica y dividida | 14 | 100 |  | 27.6 | 7853.982 | 230.5 | 298.8 | 29.3 | 106.2 | 45
28229 - PIAZZA PPTO C | 566300 | P-152 | Tremie 1" | Concreto | Pilote kely zonas comunes #53 y pilote kely #129 y pilote kely #106 y pilote kely #86 | 2026-06-01 | 2026-06-04 | 2026-06-08 | 2026-06-10 | 2-Cónica y dividida | 7 | 101 |  | 27.6 | 8011.847 | 195.9 | 249.8 | 24.5 | 88.8 | 43
28229 - PIAZZA PPTO C | 566300 | P-152 | Tremie 1" | Concreto | Pilote kely zonas comunes #53 y pilote kely #129 y pilote kely #106 y pilote kely #86 | 2026-06-01 | 2026-06-04 | 2026-06-08 | 2026-06-10 | 2-Cónica y dividida | 7 | 100 |  | 27.6 | 7853.982 | 194.3 | 251.9 | 24.7 | 89.5 | 43
28229 - PIAZZA PPTO C | 566300 | P-152 | Tremie 1" | Concreto | Pilote kely zonas comunes #53 y pilote kely #129 y pilote kely #106 y pilote kely #86 | 2026-06-01 | 2026-06-04 | 2026-06-04 | 2026-06-10 | 2-Cónica y dividida | 3 | 101 |  | 27.6 | 8011.847 | 159.7 | 202.9 | 19.9 | 72.1 | 42
28229 - PIAZZA PPTO C | 566300 | P-152 | Tremie 1" | Concreto | Pilote kely zonas comunes #53 y pilote kely #129 y pilote kely #106 y pilote kely #86 | 2026-06-01 | 2026-06-04 | 2026-06-04 | 2026-06-10 | 2-Cónica y dividida | 3 | 100 |  | 27.6 | 7853.982 | 155.2 | 201.9 | 19.8 | 71.7 | 42
28229 - PIAZZA PPTO C | 566300 | M-151 | Tremie 1" | Concreto | Pantalla tramo H - 3 plazoleta | 2026-06-01 | 2026-06-04 | 2026-06-29 | 2026-07-01 | 2-Cónica y dividida | 28 | 101 |  | 27.6 | 8011.847 | 264.2 | 336.5 | 33 | 119.6 | 51
28229 - PIAZZA PPTO C | 566300 | M-151 | Tremie 1" | Concreto | Pantalla tramo H - 3 plazoleta | 2026-06-01 | 2026-06-04 | 2026-06-29 | 2026-07-01 | 2-Cónica y dividida | 28 | 100 |  | 27.6 | 7853.982 | 269.4 | 349.8 | 34.3 | 124.3 | 51
28229 - PIAZZA PPTO C | 566300 | M-151 | Tremie 1" | Concreto | Pantalla tramo H - 3 plazoleta | 2026-06-01 | 2026-06-04 | 2026-06-29 | 2026-07-01 | 2-Cónica y dividida | 28 | 101 |  | 27.6 | 8011.847 | 270.7 | 344.7 | 33.8 | 122.5 | 51
28229 - PIAZZA PPTO C | 566300 | M-151 | Tremie 1" | Concreto | Pantalla tramo H - 3 plazoleta | 2026-06-01 | 2026-06-04 | 2026-06-15 | 2026-06-18 | 2-Cónica y dividida | 14 | 100 |  | 27.6 | 7853.982 | 222.8 | 289.6 | 28.4 | 102.9 | 45
28229 - PIAZZA PPTO C | 566300 | M-151 | Tremie 1" | Concreto | Pantalla tramo H - 3 plazoleta | 2026-06-01 | 2026-06-04 | 2026-06-15 | 2026-06-18 | 2-Cónica y dividida | 14 | 101 |  | 27.6 | 8011.847 | 220.5 | 280.4 | 27.5 | 99.6 | 45
28229 - PIAZZA PPTO C | 566300 | M-151 | Tremie 1" | Concreto | Pantalla tramo H - 3 plazoleta | 2026-06-01 | 2026-06-04 | 2026-06-08 | 2026-06-10 | 2-Cónica y dividida | 7 | 100 |  | 27.6 | 7853.982 | 194.9 | 252.9 | 24.8 | 89.9 | 43
28229 - PIAZZA PPTO C | 566300 | M-151 | Tremie 1" | Concreto | Pantalla tramo H - 3 plazoleta | 2026-06-01 | 2026-06-04 | 2026-06-08 | 2026-06-10 | 2-Cónica y dividida | 7 | 101 |  | 27.6 | 8011.847 | 190.5 | 242.7 | 23.8 | 86.2 | 43
28229 - PIAZZA PPTO C | 566300 | M-151 | Tremie 1" | Concreto | Pantalla tramo H - 3 plazoleta | 2026-06-01 | 2026-06-04 | 2026-06-04 | 2026-06-10 | 2-Cónica y dividida | 3 | 100 |  | 27.6 | 7853.982 | 166.4 | 216.2 | 21.2 | 76.8 | 42
28229 - PIAZZA PPTO C | 566300 | M-151 | Tremie 1" | Concreto | Pantalla tramo H - 3 plazoleta | 2026-06-01 | 2026-06-04 | 2026-06-04 | 2026-06-10 | 2-Cónica y dividida | 3 | 101 |  | 27.6 | 8011.847 | 162.3 | 207 | 20.3 | 73.6 | 42
28229 - PIAZZA PPTO C | 566723 | P - 156 | Tremie 1" | Concreto | Zonas comunes pilote kelly #25 y pilote kelly #154 y pilote kelly #48 | 2026-06-03 | 2026-06-06 | 2026-07-01 | 2026-07-01 | 5-Fractura extremos | 28 | 100 |  | 27.6 | 7853.982 | 332.5 | 431.3 | 42.3 | 153.3 | 51
28229 - PIAZZA PPTO C | 566723 | P - 156 | Tremie 1" | Concreto | Zonas comunes pilote kelly #25 y pilote kelly #154 y pilote kelly #48 | 2026-06-03 | 2026-06-06 | 2026-07-01 | 2026-07-01 | 5-Fractura extremos | 28 | 100 |  | 27.6 | 7853.982 | 326.7 | 424.2 | 41.6 | 150.7 | 51
28229 - PIAZZA PPTO C | 566723 | P - 156 | Tremie 1" | Concreto | Zonas comunes pilote kelly #25 y pilote kelly #154 y pilote kelly #48 | 2026-06-03 | 2026-06-06 | 2026-07-01 | 2026-07-01 | 5-Fractura extremos | 28 | 100 |  | 27.6 | 7853.982 | 323.7 | 420.1 | 41.2 | 149.3 | 51
28229 - PIAZZA PPTO C | 566723 | P - 156 | Tremie 1" | Concreto | Zonas comunes pilote kelly #25 y pilote kelly #154 y pilote kelly #48 | 2026-06-03 | 2026-06-06 | 2026-06-17 | 2026-06-18 | 2-Cónica y dividida | 14 | 100 |  | 27.6 | 7853.982 | 269.9 | 350.8 | 34.4 | 124.6 | 46
28229 - PIAZZA PPTO C | 566723 | P - 156 | Tremie 1" | Concreto | Zonas comunes pilote kelly #25 y pilote kelly #154 y pilote kelly #48 | 2026-06-03 | 2026-06-06 | 2026-06-17 | 2026-06-18 | 2-Cónica y dividida | 14 | 100 |  | 27.6 | 7853.982 | 273.9 | 355.9 | 34.9 | 126.4 | 46
28229 - PIAZZA PPTO C | 566723 | P - 156 | Tremie 1" | Concreto | Zonas comunes pilote kelly #25 y pilote kelly #154 y pilote kelly #48 | 2026-06-03 | 2026-06-06 | 2026-06-10 | 2026-06-10 | 2-Cónica y dividida | 7 | 100 |  | 27.6 | 7853.982 | 224.7 | 291.6 | 28.6 | 103.6 | 43
28229 - PIAZZA PPTO C | 566723 | P - 156 | Tremie 1" | Concreto | Zonas comunes pilote kelly #25 y pilote kelly #154 y pilote kelly #48 | 2026-06-03 | 2026-06-06 | 2026-06-10 | 2026-06-10 | 2-Cónica y dividida | 7 | 100 |  | 27.6 | 7853.982 | 221.6 | 287.6 | 28.2 | 102.2 | 43
28229 - PIAZZA PPTO C | 566723 | P - 156 | Tremie 1" | Concreto | Zonas comunes pilote kelly #25 y pilote kelly #154 y pilote kelly #48 | 2026-06-03 | 2026-06-06 | 2026-06-06 | 2026-06-10 | 2-Cónica y dividida | 3 | 100 |  | 27.6 | 7853.982 | 199.4 | 259 | 25.4 | 92 | 42
28229 - PIAZZA PPTO C | 566723 | P - 156 | Tremie 1" | Concreto | Zonas comunes pilote kelly #25 y pilote kelly #154 y pilote kelly #48 | 2026-06-03 | 2026-06-06 | 2026-06-06 | 2026-06-10 | 2-Cónica y dividida | 3 | 100 |  | 27.6 | 7853.982 | 198.2 | 257 | 25.2 | 91.3 | 42
28229 - PIAZZA PPTO C | 566723 | P - 155 | Tremie 1" | Concreto | Zonas comunes pilotes kelly #46 y pílote kelly #121 y pilote kelly 68 y pilote kelly #111 | 2026-06-03 | 2026-06-06 | 2026-07-01 | 2026-07-01 | 5-Fractura extremos | 28 | 100 |  | 27.6 | 7853.982 | 379.4 | 492.5 | 48.3 | 175 | 51
28229 - PIAZZA PPTO C | 566723 | P - 155 | Tremie 1" | Concreto | Zonas comunes pilotes kelly #46 y pílote kelly #121 y pilote kelly 68 y pilote kelly #111 | 2026-06-03 | 2026-06-06 | 2026-07-01 | 2026-07-01 | 5-Fractura extremos | 28 | 100 |  | 27.6 | 7853.982 | 374 | 485.4 | 47.6 | 172.5 | 51
28229 - PIAZZA PPTO C | 566723 | P - 155 | Tremie 1" | Concreto | Zonas comunes pilotes kelly #46 y pílote kelly #121 y pilote kelly 68 y pilote kelly #111 | 2026-06-03 | 2026-06-06 | 2026-07-01 | 2026-07-01 | 5-Fractura extremos | 28 | 100 |  | 27.6 | 7853.982 | 385.4 | 500.7 | 49.1 | 177.9 | 51
28229 - PIAZZA PPTO C | 566723 | P - 155 | Tremie 1" | Concreto | Zonas comunes pilotes kelly #46 y pílote kelly #121 y pilote kelly 68 y pilote kelly #111 | 2026-06-03 | 2026-06-06 | 2026-06-17 | 2026-06-18 | 2-Cónica y dividida | 14 | 100 |  | 27.6 | 7853.982 | 314.1 | 407.9 | 40 | 144.9 | 46
28229 - PIAZZA PPTO C | 566723 | P - 155 | Tremie 1" | Concreto | Zonas comunes pilotes kelly #46 y pílote kelly #121 y pilote kelly 68 y pilote kelly #111 | 2026-06-03 | 2026-06-06 | 2026-06-17 | 2026-06-18 | 2-Cónica y dividida | 14 | 100 |  | 27.6 | 7853.982 | 315.9 | 409.9 | 40.2 | 145.7 | 46
28229 - PIAZZA PPTO C | 566723 | P - 155 | Tremie 1" | Concreto | Zonas comunes pilotes kelly #46 y pílote kelly #121 y pilote kelly 68 y pilote kelly #111 | 2026-06-03 | 2026-06-06 | 2026-06-10 | 2026-06-10 | 2-Cónica y dividida | 7 | 100 |  | 27.6 | 7853.982 | 259.6 | 337.5 | 33.1 | 119.9 | 43
28229 - PIAZZA PPTO C | 566723 | P - 155 | Tremie 1" | Concreto | Zonas comunes pilotes kelly #46 y pílote kelly #121 y pilote kelly 68 y pilote kelly #111 | 2026-06-03 | 2026-06-06 | 2026-06-10 | 2026-06-10 | 2-Cónica y dividida | 7 | 100 |  | 27.6 | 7853.982 | 257.8 | 334.5 | 32.8 | 118.8 | 43
28229 - PIAZZA PPTO C | 566723 | P - 155 | Tremie 1" | Concreto | Zonas comunes pilotes kelly #46 y pílote kelly #121 y pilote kelly 68 y pilote kelly #111 | 2026-06-03 | 2026-06-06 | 2026-06-06 | 2026-06-10 | 2-Cónica y dividida | 3 | 100 |  | 27.6 | 7853.982 | 232.4 | 301.8 | 29.6 | 107.2 | 42
28229 - PIAZZA PPTO C | 566723 | P - 155 | Tremie 1" | Concreto | Zonas comunes pilotes kelly #46 y pílote kelly #121 y pilote kelly 68 y pilote kelly #111 | 2026-06-03 | 2026-06-06 | 2026-06-06 | 2026-06-10 | 2-Cónica y dividida | 3 | 100 |  | 27.6 | 7853.982 | 231.6 | 300.8 | 29.5 | 106.9 | 42
28229 - PIAZZA PPTO C | 566298 | P - 150 | Tremie 1" | Concreto | Pilote Kelly zonas comunes #69 y pilote Kelly #40 | 2026-05-30 | 2026-06-02 | 2026-06-27 | 2026-07-01 | 2-Cónica y dividida | 28 | 100 |  | 27.6 | 7853.982 | 296.5 | 385.5 | 37.8 | 137 | 50
28229 - PIAZZA PPTO C | 566298 | P - 150 | Tremie 1" | Concreto | Pilote Kelly zonas comunes #69 y pilote Kelly #40 | 2026-05-30 | 2026-06-02 | 2026-06-27 | 2026-07-01 | 2-Cónica y dividida | 28 | 101 |  | 27.6 | 8011.847 | 300 | 381.4 | 37.4 | 135.5 | 50
28229 - PIAZZA PPTO C | 566298 | P - 150 | Tremie 1" | Concreto | Pilote Kelly zonas comunes #69 y pilote Kelly #40 | 2026-05-30 | 2026-06-02 | 2026-06-27 | 2026-07-01 | 2-Cónica y dividida | 28 | 100 |  | 27.6 | 7853.982 | 301.5 | 391.6 | 38.4 | 139.1 | 50
28229 - PIAZZA PPTO C | 566298 | P - 150 | Tremie 1" | Concreto | Pilote Kelly zonas comunes #69 y pilote Kelly #40 | 2026-05-30 | 2026-06-02 | 2026-06-13 | 2026-06-18 | 2-Cónica y dividida | 14 | 100 |  | 27.6 | 7853.982 | 254.8 | 330.4 | 32.4 | 117.4 | 45
28229 - PIAZZA PPTO C | 566298 | P - 150 | Tremie 1" | Concreto | Pilote Kelly zonas comunes #69 y pilote Kelly #40 | 2026-05-30 | 2026-06-02 | 2026-06-13 | 2026-06-18 | 2-Cónica y dividida | 14 | 100 |  | 27.6 | 7853.982 | 250.2 | 325.3 | 31.9 | 115.6 | 45
28229 - PIAZZA PPTO C | 566298 | P - 150 | Tremie 1" | Concreto | Pilote Kelly zonas comunes #69 y pilote Kelly #40 | 2026-05-30 | 2026-06-02 | 2026-06-06 | 2026-06-10 | 2-Cónica y dividida | 7 | 101 |  | 27.6 | 8011.847 | 209.5 | 266.1 | 26.1 | 94.6 | 42
28229 - PIAZZA PPTO C | 566298 | P - 150 | Tremie 1" | Concreto | Pilote Kelly zonas comunes #69 y pilote Kelly #40 | 2026-05-30 | 2026-06-02 | 2026-06-06 | 2026-06-10 | 2-Cónica y dividida | 7 | 100 |  | 27.6 | 7853.982 | 207.8 | 270.2 | 26.5 | 96 | 42
28229 - PIAZZA PPTO C | 566298 | P - 150 | Tremie 1" | Concreto | Pilote Kelly zonas comunes #69 y pilote Kelly #40 | 2026-05-30 | 2026-06-02 | 2026-06-02 | 2026-06-04 | 2-Cónica y dividida | 3 | 100 |  | 27.6 | 7853.982 | 164.9 | 214.1 | 21 | 76.1 | 40
28229 - PIAZZA PPTO C | 566298 | P - 150 | Tremie 1" | Concreto | Pilote Kelly zonas comunes #69 y pilote Kelly #40 | 2026-05-30 | 2026-06-02 | 2026-06-02 | 2026-06-04 | 2-Cónica y dividida | 3 | 100 |  | 27.6 | 7853.982 | 161.8 | 210.1 | 20.6 | 74.6 | 40
28229 - PIAZZA PPTO C | 566298 | M - 149 | Tremie 1" | Concreto | Plazoleta pantalla tramo H - 12 | 2026-05-30 | 2026-06-02 | 2026-06-27 | 2026-07-01 | 2-Cónica y dividida | 28 | 101 |  | 27.6 | 8011.847 | 275.7 | 350.8 | 34.4 | 124.6 | 50
28229 - PIAZZA PPTO C | 566298 | M - 149 | Tremie 1" | Concreto | Plazoleta pantalla tramo H - 12 | 2026-05-30 | 2026-06-02 | 2026-06-27 | 2026-07-01 | 2-Cónica y dividida | 28 | 100 |  | 27.6 | 7853.982 | 279.4 | 363 | 35.6 | 129 | 50
28229 - PIAZZA PPTO C | 566298 | M - 149 | Tremie 1" | Concreto | Plazoleta pantalla tramo H - 12 | 2026-05-30 | 2026-06-02 | 2026-06-27 | 2026-07-01 | 2-Cónica y dividida | 28 | 101 |  | 27.6 | 8011.847 | 273.8 | 348.7 | 34.2 | 123.9 | 50
28229 - PIAZZA PPTO C | 566298 | M - 149 | Tremie 1" | Concreto | Plazoleta pantalla tramo H - 12 | 2026-05-30 | 2026-06-02 | 2026-06-13 | 2026-06-18 | 2-Cónica y dividida | 14 | 100 |  | 27.6 | 7853.982 | 232.4 | 301.8 | 29.6 | 107.2 | 45
28229 - PIAZZA PPTO C | 566298 | M - 149 | Tremie 1" | Concreto | Plazoleta pantalla tramo H - 12 | 2026-05-30 | 2026-06-02 | 2026-06-13 | 2026-06-18 | 2-Cónica y dividida | 14 | 101 |  | 27.6 | 8011.847 | 230.3 | 292.7 | 28.7 | 104 | 45
28229 - PIAZZA PPTO C | 566298 | M - 149 | Tremie 1" | Concreto | Plazoleta pantalla tramo H - 12 | 2026-05-30 | 2026-06-02 | 2026-06-06 | 2026-06-10 | 2-Cónica y dividida | 7 | 100 |  | 27.6 | 7853.982 | 193.5 | 250.9 | 24.6 | 89.1 | 42
28229 - PIAZZA PPTO C | 566298 | M - 149 | Tremie 1" | Concreto | Plazoleta pantalla tramo H - 12 | 2026-05-30 | 2026-06-02 | 2026-06-06 | 2026-06-10 | 2-Cónica y dividida | 7 | 101 |  | 27.6 | 8011.847 | 191.5 | 243.7 | 23.9 | 86.6 | 42
28229 - PIAZZA PPTO C | 566298 | M - 149 | Tremie 1" | Concreto | Plazoleta pantalla tramo H - 12 | 2026-05-30 | 2026-06-02 | 2026-06-02 | 2026-06-04 | 2-Cónica y dividida | 3 | 100 |  | 27.6 | 7853.982 | 166.2 | 216.2 | 21.2 | 76.8 | 40
28229 - PIAZZA PPTO C | 566298 | M - 149 | Tremie 1" | Concreto | Plazoleta pantalla tramo H - 12 | 2026-05-30 | 2026-06-02 | 2026-06-02 | 2026-06-04 | 2-Cónica y dividida | 3 | 101 |  | 27.6 | 8011.847 | 164.9 | 210.1 | 20.6 | 74.6 | 40
28229 - PIAZZA PPTO C | 566298 | P - 148 | Tremie 1" | Concreto | Zonas comunes pilote Kelly #89 y barrete de la plazoleta BA - 28 | 2026-05-29 | 2026-06-02 | 2026-06-26 | 2026-07-01 | 2-Cónica y dividida | 28 | 100 |  | 27.6 | 7853.982 | 310.5 | 402.8 | 39.5 | 143.1 | 50
28229 - PIAZZA PPTO C | 566298 | P - 148 | Tremie 1" | Concreto | Zonas comunes pilote Kelly #89 y barrete de la plazoleta BA - 28 | 2026-05-29 | 2026-06-02 | 2026-06-26 | 2026-07-01 | 2-Cónica y dividida | 28 | 101 |  | 27.6 | 8011.847 | 307.9 | 391.6 | 38.4 | 139.1 | 50
28229 - PIAZZA PPTO C | 566298 | P - 148 | Tremie 1" | Concreto | Zonas comunes pilote Kelly #89 y barrete de la plazoleta BA - 28 | 2026-05-29 | 2026-06-02 | 2026-06-26 | 2026-07-01 | 2-Cónica y dividida | 28 | 100 |  | 27.6 | 7853.982 | 306.3 | 397.7 | 39 | 141.3 | 50
28229 - PIAZZA PPTO C | 566298 | P - 148 | Tremie 1" | Concreto | Zonas comunes pilote Kelly #89 y barrete de la plazoleta BA - 28 | 2026-05-29 | 2026-06-02 | 2026-06-12 | 2026-06-12 | 2-Cónica y dividida | 14 | 101 |  | 27.6 | 8011.847 | 258.3 | 328.3 | 32.2 | 116.7 | 44
28229 - PIAZZA PPTO C | 566298 | P - 148 | Tremie 1" | Concreto | Zonas comunes pilote Kelly #89 y barrete de la plazoleta BA - 28 | 2026-05-29 | 2026-06-02 | 2026-06-12 | 2026-06-12 | 2-Cónica y dividida | 14 | 100 |  | 27.6 | 7853.982 | 255.9 | 332.4 | 32.6 | 118.1 | 44
28229 - PIAZZA PPTO C | 566298 | P - 148 | Tremie 1" | Concreto | Zonas comunes pilote Kelly #89 y barrete de la plazoleta BA - 28 | 2026-05-29 | 2026-06-02 | 2026-06-05 | 2026-06-05 | 2-Cónica y dividida | 7 | 100 |  | 27.6 | 7853.982 | 215.8 | 280.4 | 27.5 | 99.6 | 41
28229 - PIAZZA PPTO C | 566298 | P - 148 | Tremie 1" | Concreto | Zonas comunes pilote Kelly #89 y barrete de la plazoleta BA - 28 | 2026-05-29 | 2026-06-02 | 2026-06-05 | 2026-06-05 | 2-Cónica y dividida | 7 | 101 |  | 27.6 | 8011.847 | 212.5 | 270.2 | 26.5 | 96 | 41
28229 - PIAZZA PPTO C | 566298 | P - 148 | Tremie 1" | Concreto | Zonas comunes pilote Kelly #89 y barrete de la plazoleta BA - 28 | 2026-05-29 | 2026-06-02 | 2026-06-02 | 2026-06-04 | 2-Cónica y dividida | 4 | 100 |  | 27.6 | 7853.982 | 178.9 | 232.5 | 22.8 | 82.6 | 40
28229 - PIAZZA PPTO C | 566298 | P - 148 | Tremie 1" | Concreto | Zonas comunes pilote Kelly #89 y barrete de la plazoleta BA - 28 | 2026-05-29 | 2026-06-02 | 2026-06-02 | 2026-06-04 | 2-Cónica y dividida | 4 | 101 |  | 27.6 | 8011.847 | 176.1 | 224.3 | 22 | 79.7 | 40
28229 - PIAZZA PPTO C | 566298 | P - 147 | Tremie 1" | Concreto | Zonas comunes pilote Kelly #74 Y pilote #51 y pilote Kelly #42 y pilote Kelly #83 | 2026-05-29 | 2026-06-02 | 2026-06-26 | 2026-07-01 | 2-Cónica y dividida | 28 | 100 |  | 27.6 | 7853.982 | 289 | 375.3 | 36.8 | 133.3 | 50
28229 - PIAZZA PPTO C | 566298 | P - 147 | Tremie 1" | Concreto | Zonas comunes pilote Kelly #74 Y pilote #51 y pilote Kelly #42 y pilote Kelly #83 | 2026-05-29 | 2026-06-02 | 2026-06-26 | 2026-07-01 | 2-Cónica y dividida | 28 | 100 |  | 27.6 | 7853.982 | 295.8 | 384.4 | 37.7 | 136.6 | 50
28229 - PIAZZA PPTO C | 566298 | P - 147 | Tremie 1" | Concreto | Zonas comunes pilote Kelly #74 Y pilote #51 y pilote Kelly #42 y pilote Kelly #83 | 2026-05-29 | 2026-06-02 | 2026-06-26 | 2026-07-01 | 2-Cónica y dividida | 28 | 100 |  | 27.6 | 7853.982 | 291.7 | 378.3 | 37.1 | 134.4 | 50
28229 - PIAZZA PPTO C | 566298 | P - 147 | Tremie 1" | Concreto | Zonas comunes pilote Kelly #74 Y pilote #51 y pilote Kelly #42 y pilote Kelly #83 | 2026-05-29 | 2026-06-02 | 2026-06-12 | 2026-06-12 | 2-Cónica y dividida | 14 | 101 |  | 27.6 | 8011.847 | 244.3 | 311 | 30.5 | 110.5 | 44
28229 - PIAZZA PPTO C | 566298 | P - 147 | Tremie 1" | Concreto | Zonas comunes pilote Kelly #74 Y pilote #51 y pilote Kelly #42 y pilote Kelly #83 | 2026-05-29 | 2026-06-02 | 2026-06-12 | 2026-06-12 | 2-Cónica y dividida | 14 | 100 |  | 27.6 | 7853.982 | 245.6 | 319.2 | 31.3 | 113.4 | 44
28229 - PIAZZA PPTO C | 566298 | P - 147 | Tremie 1" | Concreto | Zonas comunes pilote Kelly #74 Y pilote #51 y pilote Kelly #42 y pilote Kelly #83 | 2026-05-29 | 2026-06-02 | 2026-06-05 | 2026-06-05 | 2-Cónica y dividida | 7 | 101 |  | 27.6 | 8011.847 | 200.9 | 255.9 | 25.1 | 90.9 | 41
28229 - PIAZZA PPTO C | 566298 | P - 147 | Tremie 1" | Concreto | Zonas comunes pilote Kelly #74 Y pilote #51 y pilote Kelly #42 y pilote Kelly #83 | 2026-05-29 | 2026-06-02 | 2026-06-05 | 2026-06-05 | 2-Cónica y dividida | 7 | 100 |  | 27.6 | 7853.982 | 198.9 | 258 | 25.3 | 91.7 | 41
28229 - PIAZZA PPTO C | 566298 | P - 147 | Tremie 1" | Concreto | Zonas comunes pilote Kelly #74 Y pilote #51 y pilote Kelly #42 y pilote Kelly #83 | 2026-05-29 | 2026-06-02 | 2026-06-02 | 2026-06-04 | 2-Cónica y dividida | 4 | 101 |  | 27.6 | 8011.847 | 169.4 | 215.2 | 21.1 | 76.4 | 40
28229 - PIAZZA PPTO C | 566298 | P - 147 | Tremie 1" | Concreto | Zonas comunes pilote Kelly #74 Y pilote #51 y pilote Kelly #42 y pilote Kelly #83 | 2026-05-29 | 2026-06-02 | 2026-06-02 | 2026-06-04 | 2-Cónica y dividida | 4 | 100 |  | 27.6 | 7853.982 | 167.5 | 217.2 | 21.3 | 77.2 | 40
28229 - PIAZZA PPTO C | 566297 | P - 146 | Tremie 1/2" | Concreto | Pilote Kelly Torre 2 #40 | 2026-05-28 | 2026-05-30 | 2026-06-25 | 2026-06-25 | 2-Cónica y dividida | 28 | 100 |  | 34.5 | 7853.982 | 324.5 | 421.1 | 41.3 | 119.7 | 49
28229 - PIAZZA PPTO C | 566297 | P - 146 | Tremie 1/2" | Concreto | Pilote Kelly Torre 2 #40 | 2026-05-28 | 2026-05-30 | 2026-06-25 | 2026-06-25 | 2-Cónica y dividida | 28 | 101 |  | 34.5 | 8011.847 | 320.5 | 407.9 | 40 | 115.9 | 49
28229 - PIAZZA PPTO C | 566297 | P - 146 | Tremie 1/2" | Concreto | Pilote Kelly Torre 2 #40 | 2026-05-28 | 2026-05-30 | 2026-06-25 | 2026-06-25 | 2-Cónica y dividida | 28 | 100 |  | 34.5 | 7853.982 | 318.2 | 413 | 40.5 | 117.4 | 49
28229 - PIAZZA PPTO C | 566297 | P - 146 | Tremie 1/2" | Concreto | Pilote Kelly Torre 2 #40 | 2026-05-28 | 2026-05-30 | 2026-06-11 | 2026-06-12 | 2-Cónica y dividida | 14 | 101 |  | 34.5 | 8011.847 | 268.5 | 341.6 | 33.5 | 97.1 | 44
28229 - PIAZZA PPTO C | 566297 | P - 146 | Tremie 1/2" | Concreto | Pilote Kelly Torre 2 #40 | 2026-05-28 | 2026-05-30 | 2026-06-11 | 2026-06-12 | 2-Cónica y dividida | 14 | 100 |  | 34.5 | 7853.982 | 266.8 | 346.7 | 34 | 98.6 | 44
28229 - PIAZZA PPTO C | 566297 | P - 146 | Tremie 1/2" | Concreto | Pilote Kelly Torre 2 #40 | 2026-05-28 | 2026-05-30 | 2026-06-04 | 2026-06-05 | 2-Cónica y dividida | 7 | 100 |  | 34.5 | 7853.982 | 215.8 | 280.4 | 27.5 | 79.7 | 41
28229 - PIAZZA PPTO C | 566297 | P - 146 | Tremie 1/2" | Concreto | Pilote Kelly Torre 2 #40 | 2026-05-28 | 2026-05-30 | 2026-06-04 | 2026-06-05 | 2-Cónica y dividida | 7 | 100 |  | 34.5 | 7853.982 | 213.9 | 277.4 | 27.2 | 78.8 | 41
28229 - PIAZZA PPTO C | 566297 | P - 146 | Tremie 1/2" | Concreto | Pilote Kelly Torre 2 #40 | 2026-05-28 | 2026-05-30 | 2026-05-31 | 2026-06-02 | 2-Cónica y dividida | 3 | 100 |  | 34.5 | 7853.982 | 179.3 | 232.5 | 22.8 | 66.1 | 38
28229 - PIAZZA PPTO C | 566297 | P - 146 | Tremie 1/2" | Concreto | Pilote Kelly Torre 2 #40 | 2026-05-28 | 2026-05-30 | 2026-05-31 | 2026-06-02 | 2-Cónica y dividida | 3 | 100 |  | 34.5 | 7853.982 | 175.2 | 227.4 | 22.3 | 64.6 | 38
28229 - PIAZZA PPTO C | 566297 | P - 145 | Tremie 1" | Concreto | Pilote Kelly zonas comunes #97 - pilote Kelly # 80 y pilote Kelly #50 | 2026-05-28 | 2026-05-30 | 2026-06-25 | 2026-06-25 | 2-Cónica y dividida | 28 | 101 |  | 27.6 | 8011.847 | 260.1 | 331.4 | 32.5 | 117.8 | 49
28229 - PIAZZA PPTO C | 566297 | P - 145 | Tremie 1" | Concreto | Pilote Kelly zonas comunes #97 - pilote Kelly # 80 y pilote Kelly #50 | 2026-05-28 | 2026-05-30 | 2026-06-25 | 2026-06-25 | 2-Cónica y dividida | 28 | 100 |  | 27.6 | 7853.982 | 258.2 | 335.5 | 32.9 | 119.2 | 49
28229 - PIAZZA PPTO C | 566297 | P - 145 | Tremie 1" | Concreto | Pilote Kelly zonas comunes #97 - pilote Kelly # 80 y pilote Kelly #50 | 2026-05-28 | 2026-05-30 | 2026-06-25 | 2026-06-25 | 2-Cónica y dividida | 28 | 101 |  | 27.6 | 8011.847 | 256.3 | 326.3 | 32 | 115.9 | 49
28229 - PIAZZA PPTO C | 566297 | P - 145 | Tremie 1" | Concreto | Pilote Kelly zonas comunes #97 - pilote Kelly # 80 y pilote Kelly #50 | 2026-05-28 | 2026-05-30 | 2026-06-11 | 2026-06-12 | 2-Cónica y dividida | 14 | 100 |  | 27.6 | 7853.982 | 215.8 | 280.4 | 27.5 | 99.6 | 44
28229 - PIAZZA PPTO C | 566297 | P - 145 | Tremie 1" | Concreto | Pilote Kelly zonas comunes #97 - pilote Kelly # 80 y pilote Kelly #50 | 2026-05-28 | 2026-05-30 | 2026-06-11 | 2026-06-12 | 2-Cónica y dividida | 14 | 101 |  | 27.6 | 8011.847 | 213.9 | 272.3 | 26.7 | 96.7 | 44
28229 - PIAZZA PPTO C | 566297 | P - 145 | Tremie 1" | Concreto | Pilote Kelly zonas comunes #97 - pilote Kelly # 80 y pilote Kelly #50 | 2026-05-28 | 2026-05-30 | 2026-06-04 | 2026-06-05 | 2-Cónica y dividida | 7 | 100 |  | 27.6 | 7853.982 | 175.8 | 228.4 | 22.4 | 81.2 | 41
28229 - PIAZZA PPTO C | 566297 | P - 145 | Tremie 1" | Concreto | Pilote Kelly zonas comunes #97 - pilote Kelly # 80 y pilote Kelly #50 | 2026-05-28 | 2026-05-30 | 2026-06-04 | 2026-06-05 | 2-Cónica y dividida | 7 | 101 |  | 27.6 | 8011.847 | 173.8 | 221.3 | 21.7 | 78.6 | 41
28229 - PIAZZA PPTO C | 566297 | P - 145 | Tremie 1" | Concreto | Pilote Kelly zonas comunes #97 - pilote Kelly # 80 y pilote Kelly #50 | 2026-05-28 | 2026-05-30 | 2026-05-31 | 2026-06-02 | 2-Cónica y dividida | 3 | 100 |  | 27.6 | 7853.982 | 140.8 | 182.5 | 17.9 | 64.9 | 38
28229 - PIAZZA PPTO C | 566297 | P - 145 | Tremie 1" | Concreto | Pilote Kelly zonas comunes #97 - pilote Kelly # 80 y pilote Kelly #50 | 2026-05-28 | 2026-05-30 | 2026-05-31 | 2026-06-02 | 2-Cónica y dividida | 3 | 101 |  | 27.6 | 8011.847 | 136.8 | 174.4 | 17.1 | 62 | 38
28229 - PIAZZA PPTO C | 566297 | M - 144 | Tremie 1" | Concreto | Plazoleta pantalla tramo H - 11 | 2026-05-27 | 2026-05-30 | 2026-06-24 | 2026-06-25 | 2-Cónica y dividida | 28 | 100 |  | 27.6 | 7853.982 | 293.5 | 381.4 | 37.4 | 135.5 | 49
28229 - PIAZZA PPTO C | 566297 | M - 144 | Tremie 1" | Concreto | Plazoleta pantalla tramo H - 11 | 2026-05-27 | 2026-05-30 | 2026-06-24 | 2026-06-25 | 2-Cónica y dividida | 28 | 101 |  | 27.6 | 8011.847 | 293.2 | 373.2 | 36.6 | 132.6 | 49
28229 - PIAZZA PPTO C | 566297 | M - 144 | Tremie 1" | Concreto | Plazoleta pantalla tramo H - 11 | 2026-05-27 | 2026-05-30 | 2026-06-24 | 2026-06-25 | 2-Cónica y dividida | 28 | 100 |  | 27.6 | 7853.982 | 292.7 | 380.4 | 37.3 | 135.1 | 49
28229 - PIAZZA PPTO C | 566297 | M - 144 | Tremie 1" | Concreto | Plazoleta pantalla tramo H - 11 | 2026-05-27 | 2026-05-30 | 2026-06-10 | 2026-06-12 | 2-Cónica y dividida | 14 | 101 |  | 27.6 | 8011.847 | 244.7 | 311 | 30.5 | 110.5 | 44
28229 - PIAZZA PPTO C | 566297 | M - 144 | Tremie 1" | Concreto | Plazoleta pantalla tramo H - 11 | 2026-05-27 | 2026-05-30 | 2026-06-10 | 2026-06-12 | 2-Cónica y dividida | 14 | 100 |  | 27.6 | 7853.982 | 246 | 319.2 | 31.3 | 113.4 | 44
28229 - PIAZZA PPTO C | 566297 | M - 144 | Tremie 1" | Concreto | Plazoleta pantalla tramo H - 11 | 2026-05-27 | 2026-05-30 | 2026-06-03 | 2026-06-03 | 2-Cónica y dividida | 7 | 100 |  | 27.6 | 7853.982 | 202.5 | 263.1 | 25.8 | 93.5 | 39
28229 - PIAZZA PPTO C | 566297 | M - 144 | Tremie 1" | Concreto | Plazoleta pantalla tramo H - 11 | 2026-05-27 | 2026-05-30 | 2026-06-03 | 2026-06-03 | 2-Cónica y dividida | 7 | 101 |  | 27.6 | 8011.847 | 200.9 | 255.9 | 25.1 | 90.9 | 39
28229 - PIAZZA PPTO C | 566297 | M - 144 | Tremie 1" | Concreto | Plazoleta pantalla tramo H - 11 | 2026-05-27 | 2026-05-30 | 2026-05-30 | 2026-06-02 | 2-Cónica y dividida | 3 | 100 |  | 27.6 | 7853.982 | 175.2 | 227.4 | 22.3 | 80.8 | 38
28229 - PIAZZA PPTO C | 566297 | M - 144 | Tremie 1" | Concreto | Plazoleta pantalla tramo H - 11 | 2026-05-27 | 2026-05-30 | 2026-05-30 | 2026-06-02 | 2-Cónica y dividida | 3 | 101 |  | 27.6 | 8011.847 | 171 | 217.2 | 21.3 | 77.2 | 38
28229 - PIAZZA PPTO C | 566297 | P - 143 | Tremie 1" | Concreto | Zonas comunes pilote Kelly #135 - pilote Kelly #52 - pilote Kelly #38 y pilote Kelly #34 | 2026-05-27 | 2026-05-30 | 2026-06-24 | 2026-06-25 | 2-Cónica y dividida | 28 | 100 |  | 27.6 | 7853.982 | 238.2 | 309 | 30.3 | 109.8 | 49
28229 - PIAZZA PPTO C | 566297 | P - 143 | Tremie 1" | Concreto | Zonas comunes pilote Kelly #135 - pilote Kelly #52 - pilote Kelly #38 y pilote Kelly #34 | 2026-05-27 | 2026-05-30 | 2026-06-24 | 2026-06-25 | 2-Cónica y dividida | 28 | 101 |  | 27.6 | 8011.847 | 236.4 | 300.8 | 29.5 | 106.9 | 49
28229 - PIAZZA PPTO C | 566297 | P - 143 | Tremie 1" | Concreto | Zonas comunes pilote Kelly #135 - pilote Kelly #52 - pilote Kelly #38 y pilote Kelly #34 | 2026-05-27 | 2026-05-30 | 2026-06-24 | 2026-06-25 | 2-Cónica y dividida | 28 | 100 |  | 27.6 | 7853.982 | 233.6 | 302.9 | 29.7 | 107.6 | 49
28229 - PIAZZA PPTO C | 566297 | P - 143 | Tremie 1" | Concreto | Zonas comunes pilote Kelly #135 - pilote Kelly #52 - pilote Kelly #38 y pilote Kelly #34 | 2026-05-27 | 2026-05-30 | 2026-06-10 | 2026-06-12 | 2-Cónica y dividida | 14 | 100 |  | 27.6 | 7853.982 | 205.9 | 267.2 | 26.2 | 94.9 | 44
28229 - PIAZZA PPTO C | 566297 | P - 143 | Tremie 1" | Concreto | Zonas comunes pilote Kelly #135 - pilote Kelly #52 - pilote Kelly #38 y pilote Kelly #34 | 2026-05-27 | 2026-05-30 | 2026-06-10 | 2026-06-12 | 2-Cónica y dividida | 14 | 100 |  | 27.6 | 7853.982 | 202.3 | 263.1 | 25.8 | 93.5 | 44
28229 - PIAZZA PPTO C | 566297 | P - 143 | Tremie 1" | Concreto | Zonas comunes pilote Kelly #135 - pilote Kelly #52 - pilote Kelly #38 y pilote Kelly #34 | 2026-05-27 | 2026-05-30 | 2026-06-03 | 2026-06-03 | 2-Cónica y dividida | 7 | 101 |  | 27.6 | 8011.847 | 180.5 | 229.4 | 22.5 | 81.5 | 39
28229 - PIAZZA PPTO C | 566297 | P - 143 | Tremie 1" | Concreto | Zonas comunes pilote Kelly #135 - pilote Kelly #52 - pilote Kelly #38 y pilote Kelly #34 | 2026-05-27 | 2026-05-30 | 2026-06-03 | 2026-06-03 | 2-Cónica y dividida | 7 | 100 |  | 27.6 | 7853.982 | 178.9 | 232.5 | 22.8 | 82.6 | 39
28229 - PIAZZA PPTO C | 566297 | P - 143 | Tremie 1" | Concreto | Zonas comunes pilote Kelly #135 - pilote Kelly #52 - pilote Kelly #38 y pilote Kelly #34 | 2026-05-27 | 2026-05-30 | 2026-05-30 | 2026-06-02 | 2-Cónica y dividida | 3 | 101 |  | 27.6 | 8011.847 | 150.9 | 191.7 | 18.8 | 68.1 | 38
28229 - PIAZZA PPTO C | 566297 | P - 143 | Tremie 1" | Concreto | Zonas comunes pilote Kelly #135 - pilote Kelly #52 - pilote Kelly #38 y pilote Kelly #34 | 2026-05-27 | 2026-05-30 | 2026-05-30 | 2026-06-02 | 2-Cónica y dividida | 3 | 100 |  | 27.6 | 7853.982 | 147.2 | 190.7 | 18.7 | 67.8 | 38
28229 - PIAZZA PPTO C | 566295 | P - 141 | Tremie 1/2" | Concreto | Pilote kelly torre 2 # 38. | 2026-05-26 | 2026-05-28 | 2026-06-23 | 2026-06-25 | 2-Cónica y dividida | 28 | 101 |  | 34.5 | 8011.847 | 328.9 | 419.1 | 41.1 | 119.1 | 49
28229 - PIAZZA PPTO C | 566295 | P - 141 | Tremie 1/2" | Concreto | Pilote kelly torre 2 # 38. | 2026-05-26 | 2026-05-28 | 2026-06-23 | 2026-06-25 | 2-Cónica y dividida | 28 | 100 |  | 34.5 | 7853.982 | 326.9 | 424.2 | 41.6 | 120.6 | 49
28229 - PIAZZA PPTO C | 566295 | P - 141 | Tremie 1/2" | Concreto | Pilote kelly torre 2 # 38. | 2026-05-26 | 2026-05-28 | 2026-06-23 | 2026-06-25 | 2-Cónica y dividida | 28 | 101 |  | 34.5 | 8011.847 | 327.8 | 417.1 | 40.9 | 118.6 | 49
28229 - PIAZZA PPTO C | 566295 | P - 141 | Tremie 1/2" | Concreto | Pilote kelly torre 2 # 38. | 2026-05-26 | 2026-05-28 | 2026-06-09 | 2026-06-10 | 2-Cónica y dividida | 14 | 100 |  | 34.5 | 7853.982 | 280.4 | 364 | 35.7 | 103.5 | 43
28229 - PIAZZA PPTO C | 566295 | P - 141 | Tremie 1/2" | Concreto | Pilote kelly torre 2 # 38. | 2026-05-26 | 2026-05-28 | 2026-06-09 | 2026-06-10 | 2-Cónica y dividida | 14 | 101 |  | 34.5 | 8011.847 | 276.6 | 351.8 | 34.5 | 100 | 43
28229 - PIAZZA PPTO C | 566295 | P - 141 | Tremie 1/2" | Concreto | Pilote kelly torre 2 # 38. | 2026-05-26 | 2026-05-28 | 2026-06-02 | 2026-06-03 | 2-Cónica y dividida | 7 | 100 |  | 34.5 | 7853.982 | 235.9 | 305.9 | 30 | 87 | 39
28229 - PIAZZA PPTO C | 566295 | P - 141 | Tremie 1/2" | Concreto | Pilote kelly torre 2 # 38. | 2026-05-26 | 2026-05-28 | 2026-06-02 | 2026-06-03 | 2-Cónica y dividida | 7 | 101 |  | 34.5 | 8011.847 | 232 | 295.7 | 29 | 84.1 | 39
28229 - PIAZZA PPTO C | 566295 | P - 141 | Tremie 1/2" | Concreto | Pilote kelly torre 2 # 38. | 2026-05-26 | 2026-05-28 | 2026-05-29 | 2026-06-01 | 2-Cónica y dividida | 3 | 100 |  | 34.5 | 7853.982 | 106.8 | 138.7 | 13.6 | 39.4 | 37
28229 - PIAZZA PPTO C | 566295 | P - 141 | Tremie 1/2" | Concreto | Pilote kelly torre 2 # 38. | 2026-05-26 | 2026-05-28 | 2026-05-29 | 2026-06-01 | 2-Cónica y dividida | 3 | 101 |  | 34.5 | 8011.847 | 104.3 | 132.6 | 13 | 37.7 | 37
28229 - PIAZZA PPTO C | 566295 | P - 140 | Tremie 1" | Concreto | Zonas comunes pilote kelly # 130 y pilote kelly # 146 y pilote kelly # 107. | 2026-05-26 | 2026-05-28 | 2026-06-23 | 2026-06-25 | 2-Cónica y dividida | 28 | 100 |  | 27.6 | 7853.982 | 278.8 | 362 | 35.5 | 128.6 | 49
28229 - PIAZZA PPTO C | 566295 | P - 140 | Tremie 1" | Concreto | Zonas comunes pilote kelly # 130 y pilote kelly # 146 y pilote kelly # 107. | 2026-05-26 | 2026-05-28 | 2026-06-23 | 2026-06-25 | 2-Cónica y dividida | 28 | 101 |  | 27.6 | 8011.847 | 281 | 357.9 | 35.1 | 127.2 | 49
28229 - PIAZZA PPTO C | 566295 | P - 140 | Tremie 1" | Concreto | Zonas comunes pilote kelly # 130 y pilote kelly # 146 y pilote kelly # 107. | 2026-05-26 | 2026-05-28 | 2026-06-23 | 2026-06-25 | 2-Cónica y dividida | 28 | 100 |  | 27.6 | 7853.982 | 281.9 | 366.1 | 35.9 | 130.1 | 49
28229 - PIAZZA PPTO C | 566295 | P - 140 | Tremie 1" | Concreto | Zonas comunes pilote kelly # 130 y pilote kelly # 146 y pilote kelly # 107. | 2026-05-26 | 2026-05-28 | 2026-06-09 | 2026-06-10 | 2-Cónica y dividida | 14 | 101 |  | 27.6 | 8011.847 | 240.5 | 305.9 | 30 | 108.7 | 43
28229 - PIAZZA PPTO C | 566295 | P - 140 | Tremie 1" | Concreto | Zonas comunes pilote kelly # 130 y pilote kelly # 146 y pilote kelly # 107. | 2026-05-26 | 2026-05-28 | 2026-06-09 | 2026-06-10 | 2-Cónica y dividida | 14 | 100 |  | 27.6 | 7853.982 | 236.3 | 306.9 | 30.1 | 109.1 | 43
28229 - PIAZZA PPTO C | 566295 | P - 140 | Tremie 1" | Concreto | Zonas comunes pilote kelly # 130 y pilote kelly # 146 y pilote kelly # 107. | 2026-05-26 | 2026-05-28 | 2026-06-02 | 2026-06-03 | 2-Cónica y dividida | 7 | 101 |  | 27.6 | 8011.847 | 210.5 | 268.2 | 26.3 | 95.3 | 39
28229 - PIAZZA PPTO C | 566295 | P - 140 | Tremie 1" | Concreto | Zonas comunes pilote kelly # 130 y pilote kelly # 146 y pilote kelly # 107. | 2026-05-26 | 2026-05-28 | 2026-06-02 | 2026-06-03 | 2-Cónica y dividida | 7 | 100 |  | 27.6 | 7853.982 | 202.6 | 263.1 | 25.8 | 93.5 | 39
28229 - PIAZZA PPTO C | 566295 | P - 140 | Tremie 1" | Concreto | Zonas comunes pilote kelly # 130 y pilote kelly # 146 y pilote kelly # 107. | 2026-05-26 | 2026-05-28 | 2026-05-29 | 2026-06-01 | 2-Cónica y dividida | 3 | 101 |  | 27.6 | 8011.847 | 113.9 | 144.8 | 14.2 | 51.4 | 37
28229 - PIAZZA PPTO C | 566295 | P - 140 | Tremie 1" | Concreto | Zonas comunes pilote kelly # 130 y pilote kelly # 146 y pilote kelly # 107. | 2026-05-26 | 2026-05-28 | 2026-05-29 | 2026-06-01 | 2-Cónica y dividida | 3 | 100 |  | 27.6 | 7853.982 | 112.8 | 146.8 | 14.4 | 52.2 | 37
28229 - PIAZZA PPTO C | 566295 | P - 139 | Tremie 1" | Concreto | Zonas comunes pilote kelly # 37 y pilote kelly # 57 y pilote kelly # 155. | 2026-05-25 | 2026-05-28 | 2026-06-22 | 2026-06-22 | 2-Cónica y dividida | 28 | 100 | Bajo a 28 dias. | 27.6 | 7853.982 | 211.4 | 274.3 | 26.9 | 97.5 | 47
28229 - PIAZZA PPTO C | 566295 | P - 139 | Tremie 1" | Concreto | Zonas comunes pilote kelly # 37 y pilote kelly # 57 y pilote kelly # 155. | 2026-05-25 | 2026-05-28 | 2026-06-22 | 2026-06-22 | 2-Cónica y dividida | 28 | 100 | Bajo a 28 dias. | 27.6 | 7853.982 | 210 | 272.3 | 26.7 | 96.7 | 47
28229 - PIAZZA PPTO C | 566295 | P - 139 | Tremie 1" | Concreto | Zonas comunes pilote kelly # 37 y pilote kelly # 57 y pilote kelly # 155. | 2026-05-25 | 2026-05-28 | 2026-06-22 | 2026-06-22 | 2-Cónica y dividida | 28 | 101 | Bajo a 28 dias. | 27.6 | 8011.847 | 211.6 | 269.2 | 26.4 | 95.7 | 47
28229 - PIAZZA PPTO C | 566295 | P - 139 | Tremie 1" | Concreto | Zonas comunes pilote kelly # 37 y pilote kelly # 57 y pilote kelly # 155. | 2026-05-25 | 2026-05-28 | 2026-06-08 | 2026-06-10 | 2-Cónica y dividida | 14 | 100 |  | 27.6 | 7853.982 | 182.6 | 236.6 | 23.2 | 84.1 | 43
28229 - PIAZZA PPTO C | 566295 | P - 139 | Tremie 1" | Concreto | Zonas comunes pilote kelly # 37 y pilote kelly # 57 y pilote kelly # 155. | 2026-05-25 | 2026-05-28 | 2026-06-08 | 2026-06-10 | 2-Cónica y dividida | 14 | 101 |  | 27.6 | 8011.847 | 180 | 229.4 | 22.5 | 81.5 | 43
28229 - PIAZZA PPTO C | 566295 | P - 139 | Tremie 1" | Concreto | Zonas comunes pilote kelly # 37 y pilote kelly # 57 y pilote kelly # 155. | 2026-05-25 | 2026-05-28 | 2026-06-01 | 2026-06-03 | 2-Cónica y dividida | 7 | 100 |  | 27.6 | 7853.982 | 150.8 | 195.8 | 19.2 | 69.6 | 39
28229 - PIAZZA PPTO C | 566295 | P - 139 | Tremie 1" | Concreto | Zonas comunes pilote kelly # 37 y pilote kelly # 57 y pilote kelly # 155. | 2026-05-25 | 2026-05-28 | 2026-06-01 | 2026-06-03 | 2-Cónica y dividida | 7 | 101 |  | 27.6 | 8011.847 | 146.6 | 186.6 | 18.3 | 66.3 | 39
28229 - PIAZZA PPTO C | 566295 | P - 139 | Tremie 1" | Concreto | Zonas comunes pilote kelly # 37 y pilote kelly # 57 y pilote kelly # 155. | 2026-05-25 | 2026-05-28 | 2026-05-28 | 2026-06-01 | 2-Cónica y dividida | 3 | 100 |  | 27.6 | 7853.982 | 79.6 | 103 | 10.1 | 36.6 | 37
28229 - PIAZZA PPTO C | 566295 | P - 139 | Tremie 1" | Concreto | Zonas comunes pilote kelly # 37 y pilote kelly # 57 y pilote kelly # 155. | 2026-05-25 | 2026-05-28 | 2026-05-28 | 2026-06-01 | 2-Cónica y dividida | 3 | 101 |  | 27.6 | 8011.847 | 77.4 | 98.9 | 9.7 | 35.1 | 37
28229 - PIAZZA PPTO C | 566295 | P - 138 | Tremie 1/2" | Concreto | Pilote Kelly torre 2 # 03 y pilote Kelly # 45 | 2026-05-25 | 2026-05-28 | 2026-06-22 | 2026-06-22 | 2-Cónica y dividida | 28 | 100 |  | 34.5 | 7853.982 | 341.3 | 443.6 | 43.5 | 126.1 | 47
28229 - PIAZZA PPTO C | 566295 | P - 138 | Tremie 1/2" | Concreto | Pilote Kelly torre 2 # 03 y pilote Kelly # 45 | 2026-05-25 | 2026-05-28 | 2026-06-22 | 2026-06-22 | 2-Cónica y dividida | 28 | 101 |  | 34.5 | 8011.847 | 341.6 | 434.4 | 42.6 | 123.5 | 47
28229 - PIAZZA PPTO C | 566295 | P - 138 | Tremie 1/2" | Concreto | Pilote Kelly torre 2 # 03 y pilote Kelly # 45 | 2026-05-25 | 2026-05-28 | 2026-06-22 | 2026-06-22 | 2-Cónica y dividida | 28 | 100 |  | 34.5 | 7853.982 | 337.6 | 438.5 | 43 | 124.6 | 47
28229 - PIAZZA PPTO C | 566295 | P - 138 | Tremie 1/2" | Concreto | Pilote Kelly torre 2 # 03 y pilote Kelly # 45 | 2026-05-25 | 2026-05-28 | 2026-06-08 | 2026-06-10 | 2-Cónica y dividida | 14 | 100 |  | 34.5 | 7853.982 | 284.9 | 370.2 | 36.3 | 105.2 | 43
28229 - PIAZZA PPTO C | 566295 | P - 138 | Tremie 1/2" | Concreto | Pilote Kelly torre 2 # 03 y pilote Kelly # 45 | 2026-05-25 | 2026-05-28 | 2026-06-08 | 2026-06-10 | 2-Cónica y dividida | 14 | 100 |  | 34.5 | 7853.982 | 280.3 | 364 | 35.7 | 103.5 | 43
28229 - PIAZZA PPTO C | 566295 | P - 138 | Tremie 1/2" | Concreto | Pilote Kelly torre 2 # 03 y pilote Kelly # 45 | 2026-05-25 | 2026-05-28 | 2026-06-01 | 2026-06-03 | 2-Cónica y dividida | 7 | 100 |  | 34.5 | 7853.982 | 221.9 | 288.6 | 28.3 | 82 | 39
28229 - PIAZZA PPTO C | 566295 | P - 138 | Tremie 1/2" | Concreto | Pilote Kelly torre 2 # 03 y pilote Kelly # 45 | 2026-05-25 | 2026-05-28 | 2026-06-01 | 2026-06-03 | 2-Cónica y dividida | 7 | 100 |  | 34.5 | 7853.982 | 218.6 | 283.5 | 27.8 | 80.6 | 39
28229 - PIAZZA PPTO C | 566295 | P - 138 | Tremie 1/2" | Concreto | Pilote Kelly torre 2 # 03 y pilote Kelly # 45 | 2026-05-25 | 2026-05-28 | 2026-05-28 | 2026-06-01 | 2-Cónica y dividida | 3 | 100 |  | 34.5 | 7853.982 | 164.3 | 213.1 | 20.9 | 60.6 | 37
28229 - PIAZZA PPTO C | 566295 | P - 138 | Tremie 1/2" | Concreto | Pilote Kelly torre 2 # 03 y pilote Kelly # 45 | 2026-05-25 | 2026-05-28 | 2026-05-28 | 2026-06-01 | 2-Cónica y dividida | 3 | 100 |  | 34.5 | 7853.982 | 162.1 | 210.1 | 20.6 | 59.7 | 37
28229 - PIAZZA PPTO C | 566296 | P - 142 | Tremie 1/2 " | Concreto | Pilote Kelly torre 2 # 29 | 2026-05-26 | 2026-05-28 | 2026-06-23 | 2026-06-25 | 2-Cónica y dividida | 28 | 100 |  | 34.5 | 7853.982 | 349.9 | 454.8 | 44.6 | 129.3 | 49
28229 - PIAZZA PPTO C | 566296 | P - 142 | Tremie 1/2 " | Concreto | Pilote Kelly torre 2 # 29 | 2026-05-26 | 2026-05-28 | 2026-06-23 | 2026-06-25 | 2-Cónica y dividida | 28 | 101 |  | 34.5 | 8011.847 | 343.5 | 437.5 | 42.9 | 124.3 | 49
28229 - PIAZZA PPTO C | 566296 | P - 142 | Tremie 1/2 " | Concreto | Pilote Kelly torre 2 # 29 | 2026-05-26 | 2026-05-28 | 2026-06-23 | 2026-06-25 | 2-Cónica y dividida | 28 | 100 |  | 34.5 | 7853.982 | 347.6 | 451.7 | 44.3 | 128.4 | 49
28229 - PIAZZA PPTO C | 566296 | P - 142 | Tremie 1/2 " | Concreto | Pilote Kelly torre 2 # 29 | 2026-05-26 | 2026-05-28 | 2026-06-09 | 2026-06-10 | 2-Cónica y dividida | 14 | 101 |  | 34.5 | 8011.847 | 290.4 | 369.1 | 36.2 | 104.9 | 43
28229 - PIAZZA PPTO C | 566296 | P - 142 | Tremie 1/2 " | Concreto | Pilote Kelly torre 2 # 29 | 2026-05-26 | 2026-05-28 | 2026-06-09 | 2026-06-10 | 2-Cónica y dividida | 14 | 100 |  | 34.5 | 7853.982 | 285.3 | 370.2 | 36.3 | 105.2 | 43
28229 - PIAZZA PPTO C | 566296 | P - 142 | Tremie 1/2 " | Concreto | Pilote Kelly torre 2 # 29 | 2026-05-26 | 2026-05-28 | 2026-06-02 | 2026-06-03 | 2-Cónica y dividida | 7 | 101 |  | 34.5 | 8011.847 | 251.5 | 320.2 | 31.4 | 91 | 39
28229 - PIAZZA PPTO C | 566296 | P - 142 | Tremie 1/2 " | Concreto | Pilote Kelly torre 2 # 29 | 2026-05-26 | 2026-05-28 | 2026-06-02 | 2026-06-03 | 2-Cónica y dividida | 7 | 100 |  | 34.5 | 7853.982 | 249.5 | 324.3 | 31.8 | 92.2 | 39
28229 - PIAZZA PPTO C | 566296 | P - 142 | Tremie 1/2 " | Concreto | Pilote Kelly torre 2 # 29 | 2026-05-26 | 2026-05-28 | 2026-05-29 | 2026-06-01 | 2-Cónica y dividida | 3 | 100 |  | 34.5 | 7853.982 | 148.9 | 193.7 | 19 | 55.1 | 37
28229 - PIAZZA PPTO C | 566296 | P - 142 | Tremie 1/2 " | Concreto | Pilote Kelly torre 2 # 29 | 2026-05-26 | 2026-05-28 | 2026-05-29 | 2026-06-01 | 2-Cónica y dividida | 3 | 100 |  | 34.5 | 7853.982 | 146.2 | 189.7 | 18.6 | 53.9 | 37
28229 - PIAZZA PPTO C | 566293 | M-136 | Tremie 1" | Concreto | Pantalla tramos M06 de plazoleta y el barrete BA-29 | 2026-05-22 | 2026-05-26 | 2026-06-19 | 2026-06-22 | 2-Cónica y dividida | 28 | 100 |  | 27.6 | 7853.982 | 277 | 360 | 35.3 | 127.9 | 47
28229 - PIAZZA PPTO C | 566293 | M-136 | Tremie 1" | Concreto | Pantalla tramos M06 de plazoleta y el barrete BA-29 | 2026-05-22 | 2026-05-26 | 2026-06-19 | 2026-06-22 | 2-Cónica y dividida | 28 | 100 |  | 27.6 | 7853.982 | 280.5 | 364 | 35.7 | 129.3 | 47
28229 - PIAZZA PPTO C | 566293 | M-136 | Tremie 1" | Concreto | Pantalla tramos M06 de plazoleta y el barrete BA-29 | 2026-05-22 | 2026-05-26 | 2026-06-19 | 2026-06-22 | 2-Cónica y dividida | 28 | 101 |  | 27.6 | 8011.847 | 277.5 | 352.8 | 34.6 | 125.4 | 47
28229 - PIAZZA PPTO C | 566293 | M-136 | Tremie 1" | Concreto | Pantalla tramos M06 de plazoleta y el barrete BA-29 | 2026-05-22 | 2026-05-26 | 2026-06-05 | 2026-06-10 | 2-Cónica y dividida | 14 | 100 |  | 27.6 | 7853.982 | 233.4 | 302.9 | 29.7 | 107.6 | 42
28229 - PIAZZA PPTO C | 566293 | M-136 | Tremie 1" | Concreto | Pantalla tramos M06 de plazoleta y el barrete BA-29 | 2026-05-22 | 2026-05-26 | 2026-06-05 | 2026-06-10 | 2-Cónica y dividida | 14 | 101 |  | 27.6 | 8011.847 | 230.5 | 293.7 | 28.8 | 104.3 | 42
28229 - PIAZZA PPTO C | 566293 | M-136 | Tremie 1" | Concreto | Pantalla tramos M06 de plazoleta y el barrete BA-29 | 2026-05-22 | 2026-05-26 | 2026-05-29 | 2026-06-01 | 2-Cónica y dividida | 7 | 100 |  | 27.6 | 7853.982 | 191.5 | 248.8 | 24.4 | 88.4 | 37
28229 - PIAZZA PPTO C | 566293 | M-136 | Tremie 1" | Concreto | Pantalla tramos M06 de plazoleta y el barrete BA-29 | 2026-05-22 | 2026-05-26 | 2026-05-29 | 2026-06-01 | 2-Cónica y dividida | 7 | 101 |  | 27.6 | 8011.847 | 189.9 | 241.7 | 23.7 | 85.9 | 37
28229 - PIAZZA PPTO C | 566293 | M-136 | Tremie 1" | Concreto | Pantalla tramos M06 de plazoleta y el barrete BA-29 | 2026-05-22 | 2026-05-26 | 2026-05-26 | 2026-05-28 | 2-Cónica y dividida | 4 | 100 |  | 27.6 | 7853.982 | 153 | 198.8 | 19.5 | 70.7 | 36
28229 - PIAZZA PPTO C | 566293 | M-136 | Tremie 1" | Concreto | Pantalla tramos M06 de plazoleta y el barrete BA-29 | 2026-05-22 | 2026-05-26 | 2026-05-26 | 2026-05-28 | 2-Cónica y dividida | 4 | 101 |  | 27.6 | 8011.847 | 148.1 | 188.6 | 18.5 | 67 | 36
28229 - PIAZZA PPTO C | 566293 | M-135 | Tremie 1" | Concreto | Plazoleta pantalla tramo M06 y barrete BA-29 | 2026-05-22 | 2026-05-26 | 2026-06-19 | 2026-06-22 | 2-Cónica y dividida | 28 | 100 |  | 27.6 | 7853.982 | 263.1 | 341.6 | 33.5 | 121.4 | 47
28229 - PIAZZA PPTO C | 566293 | M-135 | Tremie 1" | Concreto | Plazoleta pantalla tramo M06 y barrete BA-29 | 2026-05-22 | 2026-05-26 | 2026-06-19 | 2026-06-22 | 2-Cónica y dividida | 28 | 101 |  | 27.6 | 8011.847 | 263.5 | 335.5 | 32.9 | 119.2 | 47
28229 - PIAZZA PPTO C | 566293 | M-135 | Tremie 1" | Concreto | Plazoleta pantalla tramo M06 y barrete BA-29 | 2026-05-22 | 2026-05-26 | 2026-06-19 | 2026-06-22 | 2-Cónica y dividida | 28 | 100 |  | 27.6 | 7853.982 | 263.7 | 342.6 | 33.6 | 121.7 | 47
28229 - PIAZZA PPTO C | 566293 | M-135 | Tremie 1" | Concreto | Plazoleta pantalla tramo M06 y barrete BA-29 | 2026-05-22 | 2026-05-26 | 2026-06-05 | 2026-06-10 | 2-Cónica y dividida | 14 | 101 |  | 27.6 | 8011.847 | 220.3 | 280.4 | 27.5 | 99.6 | 42
28229 - PIAZZA PPTO C | 566293 | M-135 | Tremie 1" | Concreto | Plazoleta pantalla tramo M06 y barrete BA-29 | 2026-05-22 | 2026-05-26 | 2026-06-05 | 2026-06-10 | 2-Cónica y dividida | 14 | 100 |  | 27.6 | 7853.982 | 218.5 | 283.5 | 27.8 | 100.7 | 42
28229 - PIAZZA PPTO C | 566293 | M-135 | Tremie 1" | Concreto | Plazoleta pantalla tramo M06 y barrete BA-29 | 2026-05-22 | 2026-05-26 | 2026-05-29 | 2026-06-01 | 2-Cónica y dividida | 7 | 101 |  | 27.6 | 8011.847 | 195.5 | 248.8 | 24.4 | 88.4 | 37
28229 - PIAZZA PPTO C | 566293 | M-135 | Tremie 1" | Concreto | Plazoleta pantalla tramo M06 y barrete BA-29 | 2026-05-22 | 2026-05-26 | 2026-05-29 | 2026-06-01 | 2-Cónica y dividida | 7 | 100 |  | 27.6 | 7853.982 | 193.5 | 250.9 | 24.6 | 89.1 | 37
28229 - PIAZZA PPTO C | 566293 | M-135 | Tremie 1" | Concreto | Plazoleta pantalla tramo M06 y barrete BA-29 | 2026-05-22 | 2026-05-26 | 2026-05-26 | 2026-05-28 | 2-Cónica y dividida | 4 | 100 |  | 27.6 | 7853.982 | 167 | 217.2 | 21.3 | 77.2 | 36
28229 - PIAZZA PPTO C | 566293 | M-135 | Tremie 1" | Concreto | Plazoleta pantalla tramo M06 y barrete BA-29 | 2026-05-22 | 2026-05-26 | 2026-05-26 | 2026-05-28 | 2-Cónica y dividida | 4 | 100 |  | 27.6 | 7853.982 | 162.3 | 211.1 | 20.7 | 75 | 36
28229 - PIAZZA PPTO C | 566293 | P-134 | Tremie | Concreto | Pilote Kelly torre 2 #39 y pilote Kelly #07 | 2026-05-22 | 2026-05-26 | 2026-06-19 | 2026-06-22 | 2-Cónica y dividida | 28 | 101 |  | 34.5 | 8011.847 | 334.4 | 425.2 | 41.7 | 120.9 | 47
28229 - PIAZZA PPTO C | 566293 | P-134 | Tremie | Concreto | Pilote Kelly torre 2 #39 y pilote Kelly #07 | 2026-05-22 | 2026-05-26 | 2026-06-19 | 2026-06-22 | 2-Cónica y dividida | 28 | 100 |  | 34.5 | 7853.982 | 337.4 | 438.5 | 43 | 124.6 | 47
28229 - PIAZZA PPTO C | 566293 | P-134 | Tremie | Concreto | Pilote Kelly torre 2 #39 y pilote Kelly #07 | 2026-05-22 | 2026-05-26 | 2026-06-19 | 2026-06-22 | 2-Cónica y dividida | 28 | 101 |  | 34.5 | 8011.847 | 337.4 | 429.3 | 42.1 | 122 | 47
28229 - PIAZZA PPTO C | 566293 | P-134 | Tremie | Concreto | Pilote Kelly torre 2 #39 y pilote Kelly #07 | 2026-05-22 | 2026-05-26 | 2026-06-05 | 2026-06-10 | 2-Cónica y dividida | 14 | 100 |  | 34.5 | 7853.982 | 280.5 | 364 | 35.7 | 103.5 | 42
28229 - PIAZZA PPTO C | 566293 | P-134 | Tremie | Concreto | Pilote Kelly torre 2 #39 y pilote Kelly #07 | 2026-05-22 | 2026-05-26 | 2026-06-05 | 2026-06-10 | 2-Cónica y dividida | 14 | 100 |  | 34.5 | 7853.982 | 275.4 | 357.9 | 35.1 | 101.7 | 42
28229 - PIAZZA PPTO C | 566293 | P-134 | Tremie | Concreto | Pilote Kelly torre 2 #39 y pilote Kelly #07 | 2026-05-22 | 2026-05-26 | 2026-05-29 | 2026-06-01 | 2-Cónica y dividida | 7 | 100 |  | 34.5 | 7853.982 | 231.8 | 300.8 | 29.5 | 85.5 | 37
28229 - PIAZZA PPTO C | 566293 | P-134 | Tremie | Concreto | Pilote Kelly torre 2 #39 y pilote Kelly #07 | 2026-05-22 | 2026-05-26 | 2026-05-29 | 2026-06-01 | 2-Cónica y dividida | 7 | 101 |  | 34.5 | 8011.847 | 229.8 | 292.7 | 28.7 | 83.2 | 37
28229 - PIAZZA PPTO C | 566293 | P-134 | Tremie | Concreto | Pilote Kelly torre 2 #39 y pilote Kelly #07 | 2026-05-22 | 2026-05-26 | 2026-05-26 | 2026-05-28 | 2-Cónica y dividida | 4 | 100 |  | 34.5 | 7853.982 | 173.2 | 225.4 | 22.1 | 64.1 | 36
28229 - PIAZZA PPTO C | 566293 | P-134 | Tremie | Concreto | Pilote Kelly torre 2 #39 y pilote Kelly #07 | 2026-05-22 | 2026-05-26 | 2026-05-26 | 2026-05-28 | 2-Cónica y dividida | 4 | 101 |  | 34.5 | 8011.847 | 169.6 | 216.2 | 21.2 | 61.4 | 36
28229 - PIAZZA PPTO C | 566293 | P-133 | Tremie 1" | Concreto | Zonas comunes pilote Kelly 149, Pilote Kelly 136 y pilote Kelly 05 | 2026-05-22 | 2026-05-26 | 2026-06-19 | 2026-06-22 | 2-Cónica y dividida | 28 | 100 |  | 27.6 | 7853.982 | 263.4 | 341.6 | 33.5 | 121.4 | 47
28229 - PIAZZA PPTO C | 566293 | P-133 | Tremie 1" | Concreto | Zonas comunes pilote Kelly 149, Pilote Kelly 136 y pilote Kelly 05 | 2026-05-22 | 2026-05-26 | 2026-06-19 | 2026-06-22 | 2-Cónica y dividida | 28 | 101 |  | 27.6 | 8011.847 | 260.5 | 331.4 | 32.5 | 117.8 | 47
28229 - PIAZZA PPTO C | 566293 | P-133 | Tremie 1" | Concreto | Zonas comunes pilote Kelly 149, Pilote Kelly 136 y pilote Kelly 05 | 2026-05-22 | 2026-05-26 | 2026-06-19 | 2026-06-22 | 2-Cónica y dividida | 28 | 100 |  | 27.6 | 7853.982 | 265.3 | 344.7 | 33.8 | 122.5 | 47
28229 - PIAZZA PPTO C | 566293 | P-133 | Tremie 1" | Concreto | Zonas comunes pilote Kelly 149, Pilote Kelly 136 y pilote Kelly 05 | 2026-05-22 | 2026-05-26 | 2026-06-05 | 2026-06-10 | 2-Cónica y dividida | 14 | 101 |  | 27.6 | 8011.847 | 210.5 | 268.2 | 26.3 | 95.3 | 42
28229 - PIAZZA PPTO C | 566293 | P-133 | Tremie 1" | Concreto | Zonas comunes pilote Kelly 149, Pilote Kelly 136 y pilote Kelly 05 | 2026-05-22 | 2026-05-26 | 2026-06-05 | 2026-06-10 | 2-Cónica y dividida | 14 | 100 |  | 27.6 | 7853.982 | 212.3 | 275.3 | 27 | 97.8 | 42
28229 - PIAZZA PPTO C | 566293 | P-133 | Tremie 1" | Concreto | Zonas comunes pilote Kelly 149, Pilote Kelly 136 y pilote Kelly 05 | 2026-05-22 | 2026-05-26 | 2026-05-29 | 2026-06-01 | 2-Cónica y dividida | 7 | 100 |  | 27.6 | 7853.982 | 185.2 | 240.7 | 23.6 | 85.5 | 37
28229 - PIAZZA PPTO C | 566293 | P-133 | Tremie 1" | Concreto | Zonas comunes pilote Kelly 149, Pilote Kelly 136 y pilote Kelly 05 | 2026-05-22 | 2026-05-26 | 2026-05-29 | 2026-06-01 | 2-Cónica y dividida | 7 | 100 |  | 27.6 | 7853.982 | 182.9 | 237.6 | 23.3 | 84.4 | 37
28229 - PIAZZA PPTO C | 566293 | P-133 | Tremie 1" | Concreto | Zonas comunes pilote Kelly 149, Pilote Kelly 136 y pilote Kelly 05 | 2026-05-22 | 2026-05-26 | 2026-05-26 | 2026-05-28 | 2-Cónica y dividida | 4 | 100 |  | 27.6 | 7853.982 | 160.8 | 209 | 20.5 | 74.3 | 36
28229 - PIAZZA PPTO C | 566293 | P-133 | Tremie 1" | Concreto | Zonas comunes pilote Kelly 149, Pilote Kelly 136 y pilote Kelly 05 | 2026-05-22 | 2026-05-26 | 2026-05-26 | 2026-05-28 | 2-Cónica y dividida | 4 | 100 |  | 27.6 | 7853.982 | 156.5 | 202.9 | 19.9 | 72.1 | 36
28229 - PIAZZA PPTO C | 566294 | M55 | Tremie 1" | Concreto | Plazoleta pantalla tramo 25 | 2026-04-21 | 2026-05-25 | 2026-06-16 | 2026-06-18 | 2-Cónica y dividida | 56 | 101 |  | 27.6 | 8011.847 | 250.3 | 318.2 | 31.2 | 113 | 46
28229 - PIAZZA PPTO C | 566294 | M55 | Tremie 1" | Concreto | Plazoleta pantalla tramo 25 | 2026-04-21 | 2026-05-25 | 2026-06-16 | 2026-06-18 | 2-Cónica y dividida | 56 | 100 |  | 27.6 | 7853.982 | 248 | 322.2 | 31.6 | 114.5 | 46
28229 - PIAZZA PPTO C | 566294 | M55 | Tremie 1" | Concreto | Plazoleta pantalla tramo 25 | 2026-04-21 | 2026-05-25 | 2026-06-16 | 2026-06-18 | 2-Cónica y dividida | 56 | 101 |  | 27.6 | 8011.847 | 243.6 | 310 | 30.4 | 110.1 | 46
28229 - PIAZZA PPTO C | 566294 | P137 | Tremie 1" | Concreto | Zonas comunes pilotes Kelly 76 y Pilote Kelly 131 | 2026-05-23 | 2026-05-25 | 2026-06-20 | 2026-06-22 | 2-Cónica y dividida | 28 | 100 |  | 27.6 | 7853.982 | 225.8 | 292.7 | 28.7 | 104 | 47
28229 - PIAZZA PPTO C | 566294 | P137 | Tremie 1" | Concreto | Zonas comunes pilotes Kelly 76 y Pilote Kelly 131 | 2026-05-23 | 2026-05-25 | 2026-06-20 | 2026-06-22 | 2-Cónica y dividida | 28 | 101 |  | 27.6 | 8011.847 | 222.5 | 283.5 | 27.8 | 100.7 | 47
28229 - PIAZZA PPTO C | 566294 | P137 | Tremie 1" | Concreto | Zonas comunes pilotes Kelly 76 y Pilote Kelly 131 | 2026-05-23 | 2026-05-25 | 2026-06-20 | 2026-06-22 | 2-Cónica y dividida | 28 | 100 |  | 27.6 | 7853.982 | 220.5 | 286.5 | 28.1 | 101.8 | 47
28229 - PIAZZA PPTO C | 566294 | P137 | Tremie 1" | Concreto | Zonas comunes pilotes Kelly 76 y Pilote Kelly 131 | 2026-05-23 | 2026-05-25 | 2026-06-06 | 2026-06-10 | 2-Cónica y dividida | 14 | 101 |  | 27.6 | 8011.847 | 197.8 | 251.9 | 24.7 | 89.5 | 42
28229 - PIAZZA PPTO C | 566294 | P137 | Tremie 1" | Concreto | Zonas comunes pilotes Kelly 76 y Pilote Kelly 131 | 2026-05-23 | 2026-05-25 | 2026-06-06 | 2026-06-10 | 2-Cónica y dividida | 14 | 100 |  | 27.6 | 7853.982 | 195.5 | 253.9 | 24.9 | 90.2 | 42
28229 - PIAZZA PPTO C | 566294 | P137 | Tremie 1" | Concreto | Zonas comunes pilotes Kelly 76 y Pilote Kelly 131 | 2026-05-23 | 2026-05-25 | 2026-05-30 | 2026-06-01 | 2-Cónica y dividida | 7 | 101 |  | 27.6 | 8011.847 | 167.4 | 213.1 | 20.9 | 75.7 | 37
28229 - PIAZZA PPTO C | 566294 | P137 | Tremie 1" | Concreto | Zonas comunes pilotes Kelly 76 y Pilote Kelly 131 | 2026-05-23 | 2026-05-25 | 2026-05-30 | 2026-06-01 | 2-Cónica y dividida | 7 | 100 |  | 27.6 | 7853.982 | 165.9 | 215.2 | 21.1 | 76.4 | 37
28229 - PIAZZA PPTO C | 566294 | P137 | Tremie 1" | Concreto | Zonas comunes pilotes Kelly 76 y Pilote Kelly 131 | 2026-05-23 | 2026-05-25 | 2026-05-26 | 2026-05-28 | 2-Cónica y dividida | 3 | 101 |  | 27.6 | 8011.847 | 115.9 | 147.9 | 14.5 | 52.5 | 36
28229 - PIAZZA PPTO C | 566294 | P137 | Tremie 1" | Concreto | Zonas comunes pilotes Kelly 76 y Pilote Kelly 131 | 2026-05-23 | 2026-05-25 | 2026-05-26 | 2026-05-28 | 2-Cónica y dividida | 3 | 100 |  | 27.6 | 7853.982 | 111.1 | 143.8 | 14.1 | 51.1 | 36
28229 - PIAZZA PPTO C | 561780 | P - 130 | Tremie 1/2" | Concreto | Pilote Kelly Torre 2 #47 | 2026-05-21 | 2026-05-23 | 2026-06-18 | 2026-06-18 | 2-Cónica y dividida | 28 | 100 |  | 34.5 | 7853.982 | 335.3 | 435.4 | 42.7 | 123.8 | 46
28229 - PIAZZA PPTO C | 561780 | P - 130 | Tremie 1/2" | Concreto | Pilote Kelly Torre 2 #47 | 2026-05-21 | 2026-05-23 | 2026-06-18 | 2026-06-18 | 2-Cónica y dividida | 28 | 101 |  | 34.5 | 8011.847 | 337.5 | 429.3 | 42.1 | 122 | 46
28229 - PIAZZA PPTO C | 561780 | P - 130 | Tremie 1/2" | Concreto | Pilote Kelly Torre 2 #47 | 2026-05-21 | 2026-05-23 | 2026-06-18 | 2026-06-18 | 2-Cónica y dividida | 28 | 100 |  | 34.5 | 7853.982 | 339.2 | 440.5 | 43.2 | 125.2 | 46
28229 - PIAZZA PPTO C | 561780 | P - 130 | Tremie 1/2" | Concreto | Pilote Kelly Torre 2 #47 | 2026-05-21 | 2026-05-23 | 2026-06-04 | 2026-06-05 | 2-Cónica y dividida | 14 | 101 |  | 34.5 | 8011.847 | 281.5 | 357.9 | 35.1 | 101.7 | 41
28229 - PIAZZA PPTO C | 561780 | P - 130 | Tremie 1/2" | Concreto | Pilote Kelly Torre 2 #47 | 2026-05-21 | 2026-05-23 | 2026-06-04 | 2026-06-05 | 2-Cónica y dividida | 14 | 100 |  | 34.5 | 7853.982 | 279.5 | 363 | 35.6 | 103.2 | 41
28229 - PIAZZA PPTO C | 561780 | P - 130 | Tremie 1/2" | Concreto | Pilote Kelly Torre 2 #47 | 2026-05-21 | 2026-05-23 | 2026-05-28 | 2026-05-28 | 2-Cónica y dividida | 7 | 101 |  | 34.5 | 8011.847 | 227.8 | 289.6 | 28.4 | 82.3 | 36
28229 - PIAZZA PPTO C | 561780 | P - 130 | Tremie 1/2" | Concreto | Pilote Kelly Torre 2 #47 | 2026-05-21 | 2026-05-23 | 2026-05-28 | 2026-05-28 | 2-Cónica y dividida | 7 | 100 |  | 34.5 | 7853.982 | 225.5 | 292.7 | 28.7 | 83.2 | 36
28229 - PIAZZA PPTO C | 561780 | P - 130 | Tremie 1/2" | Concreto | Pilote Kelly Torre 2 #47 | 2026-05-21 | 2026-05-23 | 2026-05-24 | 2026-05-26 | 2-Cónica y dividida | 3 | 100 |  | 34.5 | 7853.982 | 192.1 | 249.8 | 24.5 | 71 | 34
28229 - PIAZZA PPTO C | 561780 | P - 130 | Tremie 1/2" | Concreto | Pilote Kelly Torre 2 #47 | 2026-05-21 | 2026-05-23 | 2026-05-24 | 2026-05-26 | 2-Cónica y dividida | 3 | 100 |  | 34.5 | 7853.982 | 189.3 | 245.8 | 24.1 | 69.9 | 34
28229 - PIAZZA PPTO C | 561780 | M - 129 | Tremie 1" | Concreto | Plazoleta Barrete BA - 30 | 2026-05-20 | 2026-05-23 | 2026-06-17 | 2026-06-18 | 2-Cónica y dividida | 28 | 100 |  | 27.6 | 7853.982 | 225.6 | 292.7 | 28.7 | 104 | 46
28229 - PIAZZA PPTO C | 561780 | M - 129 | Tremie 1" | Concreto | Plazoleta Barrete BA - 30 | 2026-05-20 | 2026-05-23 | 2026-06-17 | 2026-06-18 | 2-Cónica y dividida | 28 | 100 |  | 27.6 | 7853.982 | 223.5 | 290.6 | 28.5 | 103.3 | 46
28229 - PIAZZA PPTO C | 561780 | M - 129 | Tremie 1" | Concreto | Plazoleta Barrete BA - 30 | 2026-05-20 | 2026-05-23 | 2026-06-17 | 2026-06-18 | 2-Cónica y dividida | 28 | 100 |  | 27.6 | 7853.982 | 221.5 | 287.6 | 28.2 | 102.2 | 46
28229 - PIAZZA PPTO C | 561780 | M - 129 | Tremie 1" | Concreto | Plazoleta Barrete BA - 30 | 2026-05-20 | 2026-05-23 | 2026-06-03 | 2026-06-03 | 2-Cónica y dividida | 14 | 100 |  | 27.6 | 7853.982 | 199.8 | 259 | 25.4 | 92 | 39
28229 - PIAZZA PPTO C | 561780 | M - 129 | Tremie 1" | Concreto | Plazoleta Barrete BA - 30 | 2026-05-20 | 2026-05-23 | 2026-06-03 | 2026-06-03 | 2-Cónica y dividida | 14 | 101 |  | 27.6 | 8011.847 | 197.9 | 251.9 | 24.7 | 89.5 | 39
28229 - PIAZZA PPTO C | 561780 | M - 129 | Tremie 1" | Concreto | Plazoleta Barrete BA - 30 | 2026-05-20 | 2026-05-23 | 2026-05-27 | 2026-05-28 | 2-Cónica y dividida | 7 | 100 |  | 27.6 | 7853.982 | 167.5 | 217.2 | 21.3 | 77.2 | 36
28229 - PIAZZA PPTO C | 561780 | M - 129 | Tremie 1" | Concreto | Plazoleta Barrete BA - 30 | 2026-05-20 | 2026-05-23 | 2026-05-27 | 2026-05-28 | 2-Cónica y dividida | 7 | 101 |  | 27.6 | 8011.847 | 165.3 | 210.1 | 20.6 | 74.6 | 36
28229 - PIAZZA PPTO C | 561780 | M - 129 | Tremie 1" | Concreto | Plazoleta Barrete BA - 30 | 2026-05-20 | 2026-05-23 | 2026-05-23 | 2026-05-26 | 2-Cónica y dividida | 3 | 100 |  | 27.6 | 7853.982 | 133.4 | 173.4 | 17 | 61.6 | 34
28229 - PIAZZA PPTO C | 561780 | M - 129 | Tremie 1" | Concreto | Plazoleta Barrete BA - 30 | 2026-05-20 | 2026-05-23 | 2026-05-23 | 2026-05-26 | 2-Cónica y dividida | 3 | 101 |  | 27.6 | 8011.847 | 131.2 | 167.2 | 16.4 | 59.4 | 34
28229 - PIAZZA PPTO C | 561780 | P - 128 | Tremie 1/2" | Concreto | Pilote Kelly Torre 2 #12 y pilote Kelly #37 | 2026-05-20 | 2026-05-23 | 2026-06-17 | 2026-06-18 | 2-Cónica y dividida | 28 | 100 |  | 34.5 | 7853.982 | 300.5 | 390.6 | 38.3 | 111 | 46
28229 - PIAZZA PPTO C | 561780 | P - 128 | Tremie 1/2" | Concreto | Pilote Kelly Torre 2 #12 y pilote Kelly #37 | 2026-05-20 | 2026-05-23 | 2026-06-17 | 2026-06-18 | 2-Cónica y dividida | 28 | 101 |  | 34.5 | 8011.847 | 298.8 | 380.4 | 37.3 | 108.1 | 46
28229 - PIAZZA PPTO C | 561780 | P - 128 | Tremie 1/2" | Concreto | Pilote Kelly Torre 2 #12 y pilote Kelly #37 | 2026-05-20 | 2026-05-23 | 2026-06-17 | 2026-06-18 | 2-Cónica y dividida | 28 | 100 |  | 34.5 | 7853.982 | 296.9 | 385.5 | 37.8 | 109.6 | 46
28229 - PIAZZA PPTO C | 561780 | P - 128 | Tremie 1/2" | Concreto | Pilote Kelly Torre 2 #12 y pilote Kelly #37 | 2026-05-20 | 2026-05-23 | 2026-06-03 | 2026-06-03 | 2-Cónica y dividida | 14 | 101 |  | 34.5 | 8011.847 | 267.5 | 340.6 | 33.4 | 96.8 | 39
28229 - PIAZZA PPTO C | 561780 | P - 128 | Tremie 1/2" | Concreto | Pilote Kelly Torre 2 #12 y pilote Kelly #37 | 2026-05-20 | 2026-05-23 | 2026-06-03 | 2026-06-03 | 2-Cónica y dividida | 14 | 100 |  | 34.5 | 7853.982 | 265.9 | 345.7 | 33.9 | 98.3 | 39
28229 - PIAZZA PPTO C | 561780 | P - 128 | Tremie 1/2" | Concreto | Pilote Kelly Torre 2 #12 y pilote Kelly #37 | 2026-05-20 | 2026-05-23 | 2026-05-27 | 2026-05-28 | 2-Cónica y dividida | 7 | 100 |  | 34.5 | 7853.982 | 233.4 | 302.9 | 29.7 | 86.1 | 36
28229 - PIAZZA PPTO C | 561780 | P - 128 | Tremie 1/2" | Concreto | Pilote Kelly Torre 2 #12 y pilote Kelly #37 | 2026-05-20 | 2026-05-23 | 2026-05-27 | 2026-05-28 | 2-Cónica y dividida | 7 | 101 |  | 34.5 | 8011.847 | 230.1 | 292.7 | 28.7 | 83.2 | 36
28229 - PIAZZA PPTO C | 561780 | P - 128 | Tremie 1/2" | Concreto | Pilote Kelly Torre 2 #12 y pilote Kelly #37 | 2026-05-20 | 2026-05-23 | 2026-05-23 | 2026-05-26 | 2-Cónica y dividida | 3 | 100 |  | 34.5 | 7853.982 | 187.2 | 242.7 | 23.8 | 69 | 34
28229 - PIAZZA PPTO C | 561780 | P - 128 | Tremie 1/2" | Concreto | Pilote Kelly Torre 2 #12 y pilote Kelly #37 | 2026-05-20 | 2026-05-23 | 2026-05-23 | 2026-05-26 | 2-Cónica y dividida | 3 | 101 |  | 34.5 | 8011.847 | 186.3 | 237.6 | 23.3 | 67.5 | 34
28229 - PIAZZA PPTO C | 561780 | P - 127 | Tremie 1/2" | Concreto | Pilote Kelly Torre 2 #35 y pilote Kelly #10 | 2026-05-20 | 2026-05-23 | 2026-06-17 | 2026-06-18 | 2-Cónica y dividida | 28 | 100 |  | 34.5 | 7853.982 | 357.8 | 465 | 45.6 | 132.2 | 46
28229 - PIAZZA PPTO C | 561780 | P - 127 | Tremie 1/2" | Concreto | Pilote Kelly Torre 2 #35 y pilote Kelly #10 | 2026-05-20 | 2026-05-23 | 2026-06-17 | 2026-06-18 | 2-Cónica y dividida | 28 | 101 |  | 34.5 | 8011.847 | 353.4 | 449.7 | 44.1 | 127.8 | 46
28229 - PIAZZA PPTO C | 561780 | P - 127 | Tremie 1/2" | Concreto | Pilote Kelly Torre 2 #35 y pilote Kelly #10 | 2026-05-20 | 2026-05-23 | 2026-06-17 | 2026-06-18 | 2-Cónica y dividida | 28 | 100 |  | 34.5 | 7853.982 | 361.1 | 469.1 | 46 | 133.3 | 46
28229 - PIAZZA PPTO C | 561780 | P - 127 | Tremie 1/2" | Concreto | Pilote Kelly Torre 2 #35 y pilote Kelly #10 | 2026-05-20 | 2026-05-23 | 2026-06-03 | 2026-06-03 | 2-Cónica y dividida | 14 | 101 |  | 34.5 | 8011.847 | 299.2 | 380.4 | 37.3 | 108.1 | 39
28229 - PIAZZA PPTO C | 561780 | P - 127 | Tremie 1/2" | Concreto | Pilote Kelly Torre 2 #35 y pilote Kelly #10 | 2026-05-20 | 2026-05-23 | 2026-06-03 | 2026-06-03 | 2-Cónica y dividida | 14 | 100 |  | 34.5 | 7853.982 | 297.8 | 386.5 | 37.9 | 109.9 | 39
28229 - PIAZZA PPTO C | 561780 | P - 127 | Tremie 1/2" | Concreto | Pilote Kelly Torre 2 #35 y pilote Kelly #10 | 2026-05-20 | 2026-05-23 | 2026-05-27 | 2026-05-28 | 2-Cónica y dividida | 7 | 101 |  | 34.5 | 8011.847 | 255.5 | 325.3 | 31.9 | 92.5 | 36
28229 - PIAZZA PPTO C | 561780 | P - 127 | Tremie 1/2" | Concreto | Pilote Kelly Torre 2 #35 y pilote Kelly #10 | 2026-05-20 | 2026-05-23 | 2026-05-27 | 2026-05-28 | 2-Cónica y dividida | 7 | 100 |  | 34.5 | 7853.982 | 253.6 | 329.4 | 32.3 | 93.6 | 36
28229 - PIAZZA PPTO C | 561780 | P - 127 | Tremie 1/2" | Concreto | Pilote Kelly Torre 2 #35 y pilote Kelly #10 | 2026-05-20 | 2026-05-23 | 2026-05-23 | 2026-05-26 | 2-Cónica y dividida | 3 | 100 |  | 34.5 | 7853.982 | 192.6 | 249.8 | 24.5 | 71 | 34
28229 - PIAZZA PPTO C | 561780 | P - 127 | Tremie 1/2" | Concreto | Pilote Kelly Torre 2 #35 y pilote Kelly #10 | 2026-05-20 | 2026-05-23 | 2026-05-23 | 2026-05-26 | 2-Cónica y dividida | 3 | 100 |  | 34.5 | 7853.982 | 189.3 | 245.8 | 24.1 | 69.9 | 34
28229 - PIAZZA PPTO C | 566291 | P - 132 | Tremie 1/2" | Concreto | Pilote Kelly Torre 2 #02 | 2026-05-21 | 2026-05-23 | 2026-06-18 | 2026-06-18 | 2-Cónica y dividida | 28 | 100 |  | 34.5 | 7853.982 | 304.8 | 395.7 | 38.8 | 112.5 | 46
28229 - PIAZZA PPTO C | 566291 | P - 132 | Tremie 1/2" | Concreto | Pilote Kelly Torre 2 #02 | 2026-05-21 | 2026-05-23 | 2026-06-18 | 2026-06-18 | 2-Cónica y dividida | 28 | 101 |  | 34.5 | 8011.847 | 305.5 | 388.5 | 38.1 | 110.4 | 46
28229 - PIAZZA PPTO C | 566291 | P - 132 | Tremie 1/2" | Concreto | Pilote Kelly Torre 2 #02 | 2026-05-21 | 2026-05-23 | 2026-06-18 | 2026-06-18 | 2-Cónica y dividida | 28 | 100 |  | 34.5 | 7853.982 | 302.3 | 392.6 | 38.5 | 111.6 | 46
28229 - PIAZZA PPTO C | 566291 | P - 132 | Tremie 1/2" | Concreto | Pilote Kelly Torre 2 #02 | 2026-05-21 | 2026-05-23 | 2026-06-04 | 2026-06-05 | 2-Cónica y dividida | 14 | 101 |  | 34.5 | 8011.847 | 267.5 | 340.6 | 33.4 | 96.8 | 41
28229 - PIAZZA PPTO C | 566291 | P - 132 | Tremie 1/2" | Concreto | Pilote Kelly Torre 2 #02 | 2026-05-21 | 2026-05-23 | 2026-06-04 | 2026-06-05 | 2-Cónica y dividida | 14 | 100 |  | 34.5 | 7853.982 | 265.9 | 345.7 | 33.9 | 98.3 | 41
28229 - PIAZZA PPTO C | 566291 | P - 132 | Tremie 1/2" | Concreto | Pilote Kelly Torre 2 #02 | 2026-05-21 | 2026-05-23 | 2026-05-28 | 2026-05-28 | 2-Cónica y dividida | 7 | 100 |  | 34.5 | 7853.982 | 229.8 | 298.8 | 29.3 | 84.9 | 36
28229 - PIAZZA PPTO C | 566291 | P - 132 | Tremie 1/2" | Concreto | Pilote Kelly Torre 2 #02 | 2026-05-21 | 2026-05-23 | 2026-05-28 | 2026-05-28 | 2-Cónica y dividida | 7 | 101 |  | 34.5 | 8011.847 | 227.5 | 289.6 | 28.4 | 82.3 | 36
28229 - PIAZZA PPTO C | 566291 | P - 132 | Tremie 1/2" | Concreto | Pilote Kelly Torre 2 #02 | 2026-05-21 | 2026-05-23 | 2026-05-24 | 2026-05-26 | 2-Cónica y dividida | 3 | 100 |  | 34.5 | 7853.982 | 198.2 | 257 | 25.2 | 73 | 34
28229 - PIAZZA PPTO C | 566291 | P - 132 | Tremie 1/2" | Concreto | Pilote Kelly Torre 2 #02 | 2026-05-21 | 2026-05-23 | 2026-05-24 | 2026-05-26 | 2-Cónica y dividida | 3 | 101 |  | 34.5 | 8011.847 | 197.3 | 250.9 | 24.6 | 71.3 | 34
28229 - PIAZZA PPTO C | 566291 | P - 131 | Tremie 1" | Concreto | Zonas comunes pilote Kelly #152 y pilote Kelly #127 y pilote kelly #110 | 2026-05-21 | 2026-05-23 | 2026-06-18 | 2026-06-18 | 2-Cónica y dividida | 28 | 100 |  | 27.6 | 7853.982 | 225.8 | 292.7 | 28.7 | 104 | 46
28229 - PIAZZA PPTO C | 566291 | P - 131 | Tremie 1" | Concreto | Zonas comunes pilote Kelly #152 y pilote Kelly #127 y pilote kelly #110 | 2026-05-21 | 2026-05-23 | 2026-06-18 | 2026-06-18 | 2-Cónica y dividida | 28 | 101 |  | 27.6 | 8011.847 | 223.2 | 284.5 | 27.9 | 101.1 | 46
28229 - PIAZZA PPTO C | 566291 | P - 131 | Tremie 1" | Concreto | Zonas comunes pilote Kelly #152 y pilote Kelly #127 y pilote kelly #110 | 2026-05-21 | 2026-05-23 | 2026-06-18 | 2026-06-18 | 2-Cónica y dividida | 28 | 100 |  | 27.6 | 7853.982 | 221.9 | 288.6 | 28.3 | 102.5 | 46
28229 - PIAZZA PPTO C | 566291 | P - 131 | Tremie 1" | Concreto | Zonas comunes pilote Kelly #152 y pilote Kelly #127 y pilote kelly #110 | 2026-05-21 | 2026-05-23 | 2026-06-04 | 2026-06-05 | 2-Cónica y dividida | 14 | 101 |  | 27.6 | 8011.847 | 196 | 249.8 | 24.5 | 88.8 | 41
28229 - PIAZZA PPTO C | 566291 | P - 131 | Tremie 1" | Concreto | Zonas comunes pilote Kelly #152 y pilote Kelly #127 y pilote kelly #110 | 2026-05-21 | 2026-05-23 | 2026-06-04 | 2026-06-05 | 2-Cónica y dividida | 14 | 100 |  | 27.6 | 7853.982 | 194.2 | 251.9 | 24.7 | 89.5 | 41
28229 - PIAZZA PPTO C | 566291 | P - 131 | Tremie 1" | Concreto | Zonas comunes pilote Kelly #152 y pilote Kelly #127 y pilote kelly #110 | 2026-05-21 | 2026-05-23 | 2026-05-28 | 2026-05-28 | 2-Cónica y dividida | 7 | 101 |  | 27.6 | 8011.847 | 169.5 | 216.2 | 21.2 | 76.8 | 36
28229 - PIAZZA PPTO C | 566291 | P - 131 | Tremie 1" | Concreto | Zonas comunes pilote Kelly #152 y pilote Kelly #127 y pilote kelly #110 | 2026-05-21 | 2026-05-23 | 2026-05-28 | 2026-05-28 | 2-Cónica y dividida | 7 | 100 |  | 27.6 | 7853.982 | 167.9 | 218.2 | 21.4 | 77.5 | 36
28229 - PIAZZA PPTO C | 566291 | P - 131 | Tremie 1" | Concreto | Zonas comunes pilote Kelly #152 y pilote Kelly #127 y pilote kelly #110 | 2026-05-21 | 2026-05-23 | 2026-05-24 | 2026-05-26 | 2-Cónica y dividida | 3 | 100 |  | 27.6 | 7853.982 | 132.9 | 172.3 | 16.9 | 61.2 | 34
28229 - PIAZZA PPTO C | 566291 | P - 131 | Tremie 1" | Concreto | Zonas comunes pilote Kelly #152 y pilote Kelly #127 y pilote kelly #110 | 2026-05-21 | 2026-05-23 | 2026-05-24 | 2026-05-26 | 2-Cónica y dividida | 3 | 100 |  | 27.6 | 7853.982 | 130.6 | 169.3 | 16.6 | 60.1 | 34
28229 - PIAZZA PPTO C | 561779 | M-50 | Tremie 1" | Concreto | Plazoleta pantalla tramo H-06 | 2026-04-17 | 2026-05-21 | 2026-06-12 | 2026-06-12 | 2-Cónica y dividida | 56 | 100 |  | 27.6 | 7853.982 | 245.8 | 319.2 | 31.3 | 113.4 | 44
28229 - PIAZZA PPTO C | 561779 | M-50 | Tremie 1" | Concreto | Plazoleta pantalla tramo H-06 | 2026-04-17 | 2026-05-21 | 2026-06-12 | 2026-06-12 | 2-Cónica y dividida | 56 | 100 |  | 27.6 | 7853.982 | 242.5 | 315.1 | 30.9 | 112 | 44
28229 - PIAZZA PPTO C | 561779 | M-50 | Tremie 1" | Concreto | Plazoleta pantalla tramo H-06 | 2026-04-17 | 2026-05-21 | 2026-06-12 | 2026-06-12 | 2-Cónica y dividida | 56 | 100 |  | 27.6 | 7853.982 | 240.9 | 313.1 | 30.7 | 111.2 | 44
28229 - PIAZZA PPTO C | 561779 | P-126 | Tremie 1" | Concreto | Pilote Kely zonas comunes #109 y pantalla tramo MH-04 plazoleta | 2026-05-19 | 2026-05-21 | 2026-06-16 | 2026-06-18 | 2-Cónica y dividida | 28 | 100 |  | 27.6 | 7853.982 | 236.8 | 308 | 30.2 | 109.4 | 46
28229 - PIAZZA PPTO C | 561779 | P-126 | Tremie 1" | Concreto | Pilote Kely zonas comunes #109 y pantalla tramo MH-04 plazoleta | 2026-05-19 | 2026-05-21 | 2026-06-16 | 2026-06-18 | 2-Cónica y dividida | 28 | 100 |  | 27.6 | 7853.982 | 235.4 | 305.9 | 30 | 108.7 | 46
28229 - PIAZZA PPTO C | 561779 | P-126 | Tremie 1" | Concreto | Pilote Kely zonas comunes #109 y pantalla tramo MH-04 plazoleta | 2026-05-19 | 2026-05-21 | 2026-06-16 | 2026-06-18 | 2-Cónica y dividida | 28 | 100 |  | 27.6 | 7853.982 | 230.3 | 298.8 | 29.3 | 106.2 | 46
28229 - PIAZZA PPTO C | 561779 | P-126 | Tremie 1" | Concreto | Pilote Kely zonas comunes #109 y pantalla tramo MH-04 plazoleta | 2026-05-19 | 2026-05-21 | 2026-06-02 | 2026-06-03 | 2-Cónica y dividida | 14 | 100 |  | 27.6 | 7853.982 | 199.5 | 259 | 25.4 | 92 | 39
28229 - PIAZZA PPTO C | 561779 | P-126 | Tremie 1" | Concreto | Pilote Kely zonas comunes #109 y pantalla tramo MH-04 plazoleta | 2026-05-19 | 2026-05-21 | 2026-06-02 | 2026-06-03 | 2-Cónica y dividida | 14 | 100 |  | 27.6 | 7853.982 | 197.8 | 257 | 25.2 | 91.3 | 39
28229 - PIAZZA PPTO C | 561779 | P-126 | Tremie 1" | Concreto | Pilote Kely zonas comunes #109 y pantalla tramo MH-04 plazoleta | 2026-05-19 | 2026-05-21 | 2026-05-26 | 2026-05-26 | 2-Cónica y dividida | 7 | 100 |  | 27.6 | 7853.982 | 148.5 | 192.7 | 18.9 | 68.5 | 35
28229 - PIAZZA PPTO C | 561779 | P-126 | Tremie 1" | Concreto | Pilote Kely zonas comunes #109 y pantalla tramo MH-04 plazoleta | 2026-05-19 | 2026-05-21 | 2026-05-26 | 2026-05-26 | 2-Cónica y dividida | 7 | 100 |  | 27.6 | 7853.982 | 146.9 | 190.7 | 18.7 | 67.8 | 35
28229 - PIAZZA PPTO C | 561779 | P-126 | Tremie 1" | Concreto | Pilote Kely zonas comunes #109 y pantalla tramo MH-04 plazoleta | 2026-05-19 | 2026-05-21 | 2026-05-22 | 2026-05-26 | 2-Cónica y dividida | 3 | 100 |  | 27.6 | 7853.982 | 96.8 | 125.4 | 12.3 | 44.6 | 34
28229 - PIAZZA PPTO C | 561779 | P-126 | Tremie 1" | Concreto | Pilote Kely zonas comunes #109 y pantalla tramo MH-04 plazoleta | 2026-05-19 | 2026-05-21 | 2026-05-22 | 2026-05-26 | 2-Cónica y dividida | 3 | 100 |  | 27.6 | 7853.982 | 94.3 | 122.4 | 12 | 43.5 | 34
28229 - PIAZZA PPTO C | 561776 | P - 124 | Tremie 1" | Concreto | Pilote Kelly zonas comunes #24 y pantalla plazoleta tramo H - 09 | 2026-05-16 | 2026-05-19 | 2026-06-13 | 2026-06-18 | 2-Cónica y dividida | 28 | 100 |  | 27.6 | 7853.982 | 258.4 | 335.5 | 32.9 | 119.2 | 45
28229 - PIAZZA PPTO C | 561776 | P - 124 | Tremie 1" | Concreto | Pilote Kelly zonas comunes #24 y pantalla plazoleta tramo H - 09 | 2026-05-16 | 2026-05-19 | 2026-06-13 | 2026-06-18 | 2-Cónica y dividida | 28 | 100 |  | 27.6 | 7853.982 | 250.5 | 325.3 | 31.9 | 115.6 | 45
28229 - PIAZZA PPTO C | 561776 | P - 124 | Tremie 1" | Concreto | Pilote Kelly zonas comunes #24 y pantalla plazoleta tramo H - 09 | 2026-05-16 | 2026-05-19 | 2026-06-13 | 2026-06-18 | 2-Cónica y dividida | 28 | 100 |  | 27.6 | 7853.982 | 255.3 | 331.4 | 32.5 | 117.8 | 45
28229 - PIAZZA PPTO C | 561776 | P - 124 | Tremie 1" | Concreto | Pilote Kelly zonas comunes #24 y pantalla plazoleta tramo H - 09 | 2026-05-16 | 2026-05-19 | 2026-05-30 | 2026-06-01 | 2-Cónica y dividida | 14 | 101 |  | 27.6 | 8011.847 | 216.4 | 275.3 | 27 | 97.8 | 37
28229 - PIAZZA PPTO C | 561776 | P - 124 | Tremie 1" | Concreto | Pilote Kelly zonas comunes #24 y pantalla plazoleta tramo H - 09 | 2026-05-16 | 2026-05-19 | 2026-05-30 | 2026-06-01 | 2-Cónica y dividida | 14 | 100 |  | 27.6 | 7853.982 | 214.9 | 279.4 | 27.4 | 99.3 | 37
28229 - PIAZZA PPTO C | 561776 | P - 124 | Tremie 1" | Concreto | Pilote Kelly zonas comunes #24 y pantalla plazoleta tramo H - 09 | 2026-05-16 | 2026-05-19 | 2026-05-23 | 2026-05-26 | 2-Cónica y dividida | 7 | 101 |  | 27.6 | 8011.847 | 182.4 | 232.5 | 22.8 | 82.6 | 34
28229 - PIAZZA PPTO C | 561776 | P - 124 | Tremie 1" | Concreto | Pilote Kelly zonas comunes #24 y pantalla plazoleta tramo H - 09 | 2026-05-16 | 2026-05-19 | 2026-05-23 | 2026-05-26 | 2-Cónica y dividida | 7 | 100 |  | 27.6 | 7853.982 | 185.3 | 240.7 | 23.6 | 85.5 | 34
28229 - PIAZZA PPTO C | 561776 | P - 124 | Tremie 1" | Concreto | Pilote Kelly zonas comunes #24 y pantalla plazoleta tramo H - 09 | 2026-05-16 | 2026-05-19 | 2026-05-19 | 2026-05-26 | 2-Cónica y dividida | 3 | 100 |  | 27.6 | 7853.982 | 132.5 | 172.3 | 16.9 | 61.2 | 34
28229 - PIAZZA PPTO C | 561776 | P - 124 | Tremie 1" | Concreto | Pilote Kelly zonas comunes #24 y pantalla plazoleta tramo H - 09 | 2026-05-16 | 2026-05-19 | 2026-05-19 | 2026-05-26 | 2-Cónica y dividida | 3 | 100 |  | 27.6 | 7853.982 | 128.7 | 167.2 | 16.4 | 59.4 | 34
28229 - PIAZZA PPTO C | 561776 | P - 123 | Tremie 1/2" | Concreto | Pilote Kelly torre 2 #02 | 2026-05-15 | 2026-05-19 | 2026-06-12 | 2026-06-12 | 2-Cónica y dividida | 28 | 101 |  | 34.5 | 8011.847 | 357.1 | 454.8 | 44.6 | 129.3 | 44
28229 - PIAZZA PPTO C | 561776 | P - 123 | Tremie 1/2" | Concreto | Pilote Kelly torre 2 #02 | 2026-05-15 | 2026-05-19 | 2026-06-12 | 2026-06-12 | 2-Cónica y dividida | 28 | 100 |  | 34.5 | 7853.982 | 360.3 | 468.1 | 45.9 | 133 | 44
28229 - PIAZZA PPTO C | 561776 | P - 123 | Tremie 1/2" | Concreto | Pilote Kelly torre 2 #02 | 2026-05-15 | 2026-05-19 | 2026-06-12 | 2026-06-12 | 2-Cónica y dividida | 28 | 101 |  | 34.5 | 8011.847 | 360 | 457.9 | 44.9 | 130.1 | 44
28229 - PIAZZA PPTO C | 561776 | P - 123 | Tremie 1/2" | Concreto | Pilote Kelly torre 2 #02 | 2026-05-15 | 2026-05-19 | 2026-05-29 | 2026-06-01 | 2-Cónica y dividida | 14 | 100 |  | 34.5 | 7853.982 | 296.8 | 385.5 | 37.8 | 109.6 | 37
28229 - PIAZZA PPTO C | 561776 | P - 123 | Tremie 1/2" | Concreto | Pilote Kelly torre 2 #02 | 2026-05-15 | 2026-05-19 | 2026-05-29 | 2026-06-01 | 2-Cónica y dividida | 14 | 101 |  | 34.5 | 8011.847 | 293.5 | 373.2 | 36.6 | 106.1 | 37
28229 - PIAZZA PPTO C | 561776 | P - 123 | Tremie 1/2" | Concreto | Pilote Kelly torre 2 #02 | 2026-05-15 | 2026-05-19 | 2026-05-22 | 2026-05-26 | 2-Cónica y dividida | 7 | 100 |  | 34.5 | 7853.982 | 259.5 | 336.5 | 33 | 95.7 | 34
28229 - PIAZZA PPTO C | 561776 | P - 123 | Tremie 1/2" | Concreto | Pilote Kelly torre 2 #02 | 2026-05-15 | 2026-05-19 | 2026-05-22 | 2026-05-26 | 2-Cónica y dividida | 7 | 101 |  | 34.5 | 8011.847 | 257.8 | 328.3 | 32.2 | 93.3 | 34
28229 - PIAZZA PPTO C | 561776 | P - 123 | Tremie 1/2" | Concreto | Pilote Kelly torre 2 #02 | 2026-05-15 | 2026-05-19 | 2026-05-19 | 2026-05-26 | 2-Cónica y dividida | 4 | 100 |  | 34.5 | 7853.982 | 221.5 | 287.6 | 28.2 | 81.7 | 34
28229 - PIAZZA PPTO C | 561776 | P - 123 | Tremie 1/2" | Concreto | Pilote Kelly torre 2 #02 | 2026-05-15 | 2026-05-19 | 2026-05-19 | 2026-05-26 | 2-Cónica y dividida | 4 | 101 |  | 34.5 | 8011.847 | 217.8 | 277.4 | 27.2 | 78.8 | 34
28229 - PIAZZA PPTO C | 561776 | M - 122 | Tremie 1" | Concreto | Plazoleta pantalla tramo MH - 10 | 2026-05-15 | 2026-05-19 | 2026-06-12 | 2026-06-12 | 2-Cónica y dividida | 28 | 100 |  | 27.6 | 7853.982 | 242 | 314.1 | 30.8 | 111.6 | 44
28229 - PIAZZA PPTO C | 561776 | M - 122 | Tremie 1" | Concreto | Plazoleta pantalla tramo MH - 10 | 2026-05-15 | 2026-05-19 | 2026-06-12 | 2026-06-12 | 2-Cónica y dividida | 28 | 100 |  | 27.6 | 7853.982 | 240.3 | 312 | 30.6 | 110.9 | 44
28229 - PIAZZA PPTO C | 561776 | M - 122 | Tremie 1" | Concreto | Plazoleta pantalla tramo MH - 10 | 2026-05-15 | 2026-05-19 | 2026-06-12 | 2026-06-12 | 2-Cónica y dividida | 28 | 100 |  | 27.6 | 7853.982 | 235.6 | 305.9 | 30 | 108.7 | 44
28229 - PIAZZA PPTO C | 561776 | M - 122 | Tremie 1" | Concreto | Plazoleta pantalla tramo MH - 10 | 2026-05-15 | 2026-05-19 | 2026-05-29 | 2026-06-01 | 2-Cónica y dividida | 14 | 100 |  | 27.6 | 7853.982 | 193.4 | 250.9 | 24.6 | 89.1 | 37
28229 - PIAZZA PPTO C | 561776 | M - 122 | Tremie 1" | Concreto | Plazoleta pantalla tramo MH - 10 | 2026-05-15 | 2026-05-19 | 2026-05-29 | 2026-06-01 | 2-Cónica y dividida | 14 | 100 |  | 27.6 | 7853.982 | 190.2 | 246.8 | 24.2 | 87.7 | 37
28229 - PIAZZA PPTO C | 561776 | M - 122 | Tremie 1" | Concreto | Plazoleta pantalla tramo MH - 10 | 2026-05-15 | 2026-05-19 | 2026-05-22 | 2026-05-26 | 2-Cónica y dividida | 7 | 100 |  | 27.6 | 7853.982 | 167.8 | 218.2 | 21.4 | 77.5 | 34
28229 - PIAZZA PPTO C | 561776 | M - 122 | Tremie 1" | Concreto | Plazoleta pantalla tramo MH - 10 | 2026-05-15 | 2026-05-19 | 2026-05-22 | 2026-05-26 | 2-Cónica y dividida | 7 | 101 |  | 27.6 | 8011.847 | 165.9 | 211.1 | 20.7 | 75 | 34
28229 - PIAZZA PPTO C | 561776 | M - 122 | Tremie 1" | Concreto | Plazoleta pantalla tramo MH - 10 | 2026-05-15 | 2026-05-19 | 2026-05-19 | 2026-05-26 | 2-Cónica y dividida | 4 | 100 |  | 27.6 | 7853.982 | 140.9 | 182.5 | 17.9 | 64.9 | 34
28229 - PIAZZA PPTO C | 561776 | M - 122 | Tremie 1" | Concreto | Plazoleta pantalla tramo MH - 10 | 2026-05-15 | 2026-05-19 | 2026-05-19 | 2026-05-26 | 2-Cónica y dividida | 4 | 101 |  | 27.6 | 8011.847 | 136.6 | 173.4 | 17 | 61.6 | 34
28229 - PIAZZA PPTO C | 561776 | P - 121 | Tremie 1" | Concreto | Pilote Kelly zonas comunes #88 y pilote Kelly #157 y pilote Kelly #151 | 2026-05-15 | 2026-05-19 | 2026-06-12 | 2026-06-12 | 2-Cónica y dividida | 28 | 100 |  | 27.6 | 7853.982 | 243.9 | 317.1 | 31.1 | 112.7 | 44
28229 - PIAZZA PPTO C | 561776 | P - 121 | Tremie 1" | Concreto | Pilote Kelly zonas comunes #88 y pilote Kelly #157 y pilote Kelly #151 | 2026-05-15 | 2026-05-19 | 2026-06-12 | 2026-06-12 | 2-Cónica y dividida | 28 | 101 |  | 27.6 | 8011.847 | 241.8 | 308 | 30.2 | 109.4 | 44
28229 - PIAZZA PPTO C | 561776 | P - 121 | Tremie 1" | Concreto | Pilote Kelly zonas comunes #88 y pilote Kelly #157 y pilote Kelly #151 | 2026-05-15 | 2026-05-19 | 2026-06-12 | 2026-06-12 | 2-Cónica y dividida | 28 | 100 |  | 27.6 | 7853.982 | 239.8 | 311 | 30.5 | 110.5 | 44
28229 - PIAZZA PPTO C | 561776 | P - 121 | Tremie 1" | Concreto | Pilote Kelly zonas comunes #88 y pilote Kelly #157 y pilote Kelly #151 | 2026-05-15 | 2026-05-19 | 2026-05-29 | 2026-06-01 | 2-Cónica y dividida | 14 | 101 |  | 27.6 | 8011.847 | 208.3 | 265.1 | 26 | 94.2 | 37
28229 - PIAZZA PPTO C | 561776 | P - 121 | Tremie 1" | Concreto | Pilote Kelly zonas comunes #88 y pilote Kelly #157 y pilote Kelly #151 | 2026-05-15 | 2026-05-19 | 2026-05-29 | 2026-06-01 | 2-Cónica y dividida | 14 | 100 |  | 27.6 | 7853.982 | 206.5 | 268.2 | 26.3 | 95.3 | 37
28229 - PIAZZA PPTO C | 561776 | P - 121 | Tremie 1" | Concreto | Pilote Kelly zonas comunes #88 y pilote Kelly #157 y pilote Kelly #151 | 2026-05-15 | 2026-05-19 | 2026-05-22 | 2026-05-26 | 2-Cónica y dividida | 7 | 101 |  | 27.6 | 8011.847 | 183.6 | 233.5 | 22.9 | 83 | 34
28229 - PIAZZA PPTO C | 561776 | P - 121 | Tremie 1" | Concreto | Pilote Kelly zonas comunes #88 y pilote Kelly #157 y pilote Kelly #151 | 2026-05-15 | 2026-05-19 | 2026-05-22 | 2026-05-26 | 2-Cónica y dividida | 7 | 100 |  | 27.6 | 7853.982 | 182.5 | 236.6 | 23.2 | 84.1 | 34
28229 - PIAZZA PPTO C | 561776 | P - 121 | Tremie 1" | Concreto | Pilote Kelly zonas comunes #88 y pilote Kelly #157 y pilote Kelly #151 | 2026-05-15 | 2026-05-19 | 2026-05-19 | 2026-05-26 | 2-Cónica y dividida | 4 | 101 |  | 27.6 | 8011.847 | 157 | 199.9 | 19.6 | 71 | 34
28229 - PIAZZA PPTO C | 561776 | P - 121 | Tremie 1" | Concreto | Pilote Kelly zonas comunes #88 y pilote Kelly #157 y pilote Kelly #151 | 2026-05-15 | 2026-05-19 | 2026-05-19 | 2026-05-26 | 2-Cónica y dividida | 4 | 100 |  | 27.6 | 7853.982 | 152.7 | 197.8 | 19.4 | 70.3 | 34
28229 - PIAZZA PPTO C | 561777 | P - 125 | Tremie 1/2" | Concreto | Pilote Kelly Torre 2 #31 | 2026-05-16 | 2026-05-19 | 2026-06-13 | 2026-06-18 | 2-Cónica y dividida | 28 | 100 |  | 34.5 | 7853.982 | 350.3 | 454.8 | 44.6 | 129.3 | 45
28229 - PIAZZA PPTO C | 561777 | P - 125 | Tremie 1/2" | Concreto | Pilote Kelly Torre 2 #31 | 2026-05-16 | 2026-05-19 | 2026-06-13 | 2026-06-18 | 2-Cónica y dividida | 28 | 101 |  | 34.5 | 8011.847 | 350.6 | 446.6 | 43.8 | 127 | 45
28229 - PIAZZA PPTO C | 561777 | P - 125 | Tremie 1/2" | Concreto | Pilote Kelly Torre 2 #31 | 2026-05-16 | 2026-05-19 | 2026-06-13 | 2026-06-18 | 2-Cónica y dividida | 28 | 100 |  | 34.5 | 7853.982 | 349.1 | 452.8 | 44.4 | 128.7 | 45
28229 - PIAZZA PPTO C | 561777 | P - 125 | Tremie 1/2" | Concreto | Pilote Kelly Torre 2 #31 | 2026-05-16 | 2026-05-19 | 2026-05-30 | 2026-06-01 | 2-Cónica y dividida | 14 | 101 |  | 34.5 | 8011.847 | 294.6 | 375.3 | 36.8 | 106.7 | 37
28229 - PIAZZA PPTO C | 561777 | P - 125 | Tremie 1/2" | Concreto | Pilote Kelly Torre 2 #31 | 2026-05-16 | 2026-05-19 | 2026-05-30 | 2026-06-01 | 2-Cónica y dividida | 14 | 100 |  | 34.5 | 7853.982 | 292.5 | 379.3 | 37.2 | 107.8 | 37
28229 - PIAZZA PPTO C | 561777 | P - 125 | Tremie 1/2" | Concreto | Pilote Kelly Torre 2 #31 | 2026-05-16 | 2026-05-19 | 2026-05-23 | 2026-05-26 | 2-Cónica y dividida | 7 | 101 |  | 34.5 | 8011.847 | 260.5 | 331.4 | 32.5 | 94.2 | 34
28229 - PIAZZA PPTO C | 561777 | P - 125 | Tremie 1/2" | Concreto | Pilote Kelly Torre 2 #31 | 2026-05-16 | 2026-05-19 | 2026-05-23 | 2026-05-26 | 2-Cónica y dividida | 7 | 100 |  | 34.5 | 7853.982 | 258.6 | 335.5 | 32.9 | 95.4 | 34
28229 - PIAZZA PPTO C | 561777 | P - 125 | Tremie 1/2" | Concreto | Pilote Kelly Torre 2 #31 | 2026-05-16 | 2026-05-19 | 2026-05-19 | 2026-05-26 | 2-Cónica y dividida | 3 | 100 |  | 34.5 | 7853.982 | 189.3 | 245.8 | 24.1 | 69.9 | 34
28229 - PIAZZA PPTO C | 561777 | P - 125 | Tremie 1/2" | Concreto | Pilote Kelly Torre 2 #31 | 2026-05-16 | 2026-05-19 | 2026-05-19 | 2026-05-26 | 2-Cónica y dividida | 3 | 100 |  | 34.5 | 7853.982 | 185.1 | 240.7 | 23.6 | 68.4 | 34
28229 - PIAZZA PPTO C | 561772 | P - 118 | Tremie 1/2" | Concreto | Pilote Kelly Torre 1 #18 y pilote Kelly #35 | 2026-05-14 | 2026-05-16 | 2026-06-11 | 2026-06-12 | 2-Cónica y dividida | 28 | 100 |  | 34.5 | 7853.982 | 344.7 | 447.7 | 43.9 | 127.2 | 44
28229 - PIAZZA PPTO C | 561772 | P - 118 | Tremie 1/2" | Concreto | Pilote Kelly Torre 1 #18 y pilote Kelly #35 | 2026-05-14 | 2026-05-16 | 2026-06-11 | 2026-06-12 | 2-Cónica y dividida | 28 | 101 |  | 34.5 | 8011.847 | 345.6 | 439.5 | 43.1 | 124.9 | 44
28229 - PIAZZA PPTO C | 561772 | P - 118 | Tremie 1/2" | Concreto | Pilote Kelly Torre 1 #18 y pilote Kelly #35 | 2026-05-14 | 2026-05-16 | 2026-06-11 | 2026-06-12 | 2-Cónica y dividida | 28 | 100 |  | 34.5 | 7853.982 | 343.2 | 445.6 | 43.7 | 126.7 | 44
28229 - PIAZZA PPTO C | 561772 | P - 118 | Tremie 1/2" | Concreto | Pilote Kelly Torre 1 #18 y pilote Kelly #35 | 2026-05-14 | 2026-05-16 | 2026-05-28 | 2026-05-28 | 2-Cónica y dividida | 14 | 101 |  | 34.5 | 8011.847 | 288.2 | 367.1 | 36 | 104.3 | 36
28229 - PIAZZA PPTO C | 561772 | P - 118 | Tremie 1/2" | Concreto | Pilote Kelly Torre 1 #18 y pilote Kelly #35 | 2026-05-14 | 2026-05-16 | 2026-05-28 | 2026-05-28 | 2-Cónica y dividida | 14 | 100 |  | 34.5 | 7853.982 | 286.9 | 372.2 | 36.5 | 105.8 | 36
28229 - PIAZZA PPTO C | 561772 | P - 118 | Tremie 1/2" | Concreto | Pilote Kelly Torre 1 #18 y pilote Kelly #35 | 2026-05-14 | 2026-05-16 | 2026-05-21 | 2026-05-22 | 2-Cónica y dividida | 7 | 101 |  | 34.5 | 8011.847 | 246.1 | 313.1 | 30.7 | 89 | 33
28229 - PIAZZA PPTO C | 561772 | P - 118 | Tremie 1/2" | Concreto | Pilote Kelly Torre 1 #18 y pilote Kelly #35 | 2026-05-14 | 2026-05-16 | 2026-05-21 | 2026-05-22 | 2-Cónica y dividida | 7 | 100 |  | 34.5 | 7853.982 | 244.3 | 317.1 | 31.1 | 90.1 | 33
28229 - PIAZZA PPTO C | 561772 | P - 118 | Tremie 1/2" | Concreto | Pilote Kelly Torre 1 #18 y pilote Kelly #35 | 2026-05-14 | 2026-05-16 | 2026-05-17 | 2026-05-20 | 2-Cónica y dividida | 3 | 101 |  | 34.5 | 8011.847 | 211.9 | 269.2 | 26.4 | 76.5 | 31
28229 - PIAZZA PPTO C | 561772 | P - 118 | Tremie 1/2" | Concreto | Pilote Kelly Torre 1 #18 y pilote Kelly #35 | 2026-05-14 | 2026-05-16 | 2026-05-17 | 2026-05-20 | 2-Cónica y dividida | 3 | 100 |  | 34.5 | 7853.982 | 209.1 | 271.2 | 26.6 | 77.1 | 31
28229 - PIAZZA PPTO C | 561772 | P - 117 | Tremie 1/2" | Concreto | Pilote Kelly Torre 2 #26 | 2026-05-13 | 2026-05-16 | 2026-06-10 | 2026-06-10 | 2-Cónica y dividida | 28 | 101 |  | 34.5 | 8011.847 | 305.8 | 389.5 | 38.2 | 110.7 | 43
28229 - PIAZZA PPTO C | 561772 | P - 117 | Tremie 1/2" | Concreto | Pilote Kelly Torre 2 #26 | 2026-05-13 | 2026-05-16 | 2026-06-10 | 2026-06-10 | 2-Cónica y dividida | 28 | 100 |  | 34.5 | 7853.982 | 303.9 | 394.6 | 38.7 | 112.2 | 43
28229 - PIAZZA PPTO C | 561772 | P - 117 | Tremie 1/2" | Concreto | Pilote Kelly Torre 2 #26 | 2026-05-13 | 2026-05-16 | 2026-06-10 | 2026-06-10 | 2-Cónica y dividida | 28 | 101 |  | 34.5 | 8011.847 | 301.5 | 383.4 | 37.6 | 109 | 43
28229 - PIAZZA PPTO C | 561772 | P - 117 | Tremie 1/2" | Concreto | Pilote Kelly Torre 2 #26 | 2026-05-13 | 2026-05-16 | 2026-05-27 | 2026-05-28 | 2-Cónica y dividida | 14 | 100 |  | 34.5 | 7853.982 | 270.5 | 350.8 | 34.4 | 99.7 | 36
28229 - PIAZZA PPTO C | 561772 | P - 117 | Tremie 1/2" | Concreto | Pilote Kelly Torre 2 #26 | 2026-05-13 | 2026-05-16 | 2026-05-27 | 2026-05-28 | 2-Cónica y dividida | 14 | 101 |  | 34.5 | 8011.847 | 265.3 | 337.5 | 33.1 | 95.9 | 36
28229 - PIAZZA PPTO C | 561772 | P - 117 | Tremie 1/2" | Concreto | Pilote Kelly Torre 2 #26 | 2026-05-13 | 2026-05-16 | 2026-05-20 | 2026-05-22 | 2-Cónica y dividida | 7 | 100 |  | 34.5 | 7853.982 | 225.1 | 292.7 | 28.7 | 83.2 | 33
28229 - PIAZZA PPTO C | 561772 | P - 117 | Tremie 1/2" | Concreto | Pilote Kelly Torre 2 #26 | 2026-05-13 | 2026-05-16 | 2026-05-20 | 2026-05-22 | 2-Cónica y dividida | 7 | 100 |  | 34.5 | 7853.982 | 223.3 | 289.6 | 28.4 | 82.3 | 33
28229 - PIAZZA PPTO C | 561772 | P - 117 | Tremie 1/2" | Concreto | Pilote Kelly Torre 2 #26 | 2026-05-13 | 2026-05-16 | 2026-05-16 | 2026-05-20 | 2-Cónica y dividida | 3 | 100 |  | 34.5 | 7853.982 | 193.4 | 250.9 | 24.6 | 71.3 | 31
28229 - PIAZZA PPTO C | 561772 | P - 117 | Tremie 1/2" | Concreto | Pilote Kelly Torre 2 #26 | 2026-05-13 | 2026-05-16 | 2026-05-16 | 2026-05-20 | 2-Cónica y dividida | 3 | 101 |  | 34.5 | 8011.847 | 189.2 | 240.7 | 23.6 | 68.4 | 31
28229 - PIAZZA PPTO C | 561772 | P - 116 | Tremie 1" | Concreto | Zonas comunes pilote Kelly #44 y pilote Kelly 126 y pantalla plazoleta tramo H - 23 | 2026-05-13 | 2026-05-16 | 2026-06-10 | 2026-06-10 | 2-Cónica y dividida | 28 | 100 |  | 27.6 | 7853.982 | 280.5 | 364 | 35.7 | 129.3 | 43
28229 - PIAZZA PPTO C | 561772 | P - 116 | Tremie 1" | Concreto | Zonas comunes pilote Kelly #44 y pilote Kelly 126 y pantalla plazoleta tramo H - 23 | 2026-05-13 | 2026-05-16 | 2026-06-10 | 2026-06-10 | 2-Cónica y dividida | 28 | 101 |  | 27.6 | 8011.847 | 276.1 | 351.8 | 34.5 | 125 | 43
28229 - PIAZZA PPTO C | 561772 | P - 116 | Tremie 1" | Concreto | Zonas comunes pilote Kelly #44 y pilote Kelly 126 y pantalla plazoleta tramo H - 23 | 2026-05-13 | 2026-05-16 | 2026-06-10 | 2026-06-10 | 2-Cónica y dividida | 28 | 100 |  | 27.6 | 7853.982 | 277.8 | 361 | 35.4 | 128.3 | 43
28229 - PIAZZA PPTO C | 561772 | P - 116 | Tremie 1" | Concreto | Zonas comunes pilote Kelly #44 y pilote Kelly 126 y pantalla plazoleta tramo H - 23 | 2026-05-13 | 2026-05-16 | 2026-05-27 | 2026-05-28 | 2-Cónica y dividida | 14 | 101 |  | 27.6 | 8011.847 | 230.5 | 293.7 | 28.8 | 104.3 | 36
28229 - PIAZZA PPTO C | 561772 | P - 116 | Tremie 1" | Concreto | Zonas comunes pilote Kelly #44 y pilote Kelly 126 y pantalla plazoleta tramo H - 23 | 2026-05-13 | 2026-05-16 | 2026-05-27 | 2026-05-28 | 2-Cónica y dividida | 14 | 100 |  | 27.6 | 7853.982 | 228.6 | 296.7 | 29.1 | 105.4 | 36
28229 - PIAZZA PPTO C | 561772 | P - 116 | Tremie 1" | Concreto | Zonas comunes pilote Kelly #44 y pilote Kelly 126 y pantalla plazoleta tramo H - 23 | 2026-05-13 | 2026-05-16 | 2026-05-20 | 2026-05-22 | 2-Cónica y dividida | 7 | 100 |  | 27.6 | 7853.982 | 206 | 267.2 | 26.2 | 94.9 | 33
28229 - PIAZZA PPTO C | 561772 | P - 116 | Tremie 1" | Concreto | Zonas comunes pilote Kelly #44 y pilote Kelly 126 y pantalla plazoleta tramo H - 23 | 2026-05-13 | 2026-05-16 | 2026-05-20 | 2026-05-22 | 2-Cónica y dividida | 7 | 100 |  | 27.6 | 7853.982 | 199.5 | 259 | 25.4 | 92 | 33
28229 - PIAZZA PPTO C | 561772 | P - 116 | Tremie 1" | Concreto | Zonas comunes pilote Kelly #44 y pilote Kelly 126 y pantalla plazoleta tramo H - 23 | 2026-05-13 | 2026-05-16 | 2026-05-16 | 2026-05-20 | 2-Cónica y dividida | 3 | 100 |  | 27.6 | 7853.982 | 176.8 | 229.4 | 22.5 | 81.5 | 31
28229 - PIAZZA PPTO C | 561772 | P - 116 | Tremie 1" | Concreto | Zonas comunes pilote Kelly #44 y pilote Kelly 126 y pantalla plazoleta tramo H - 23 | 2026-05-13 | 2026-05-16 | 2026-05-16 | 2026-05-20 | 2-Cónica y dividida | 3 | 101 |  | 27.6 | 8011.847 | 175.4 | 223.3 | 21.9 | 79.3 | 31
28229 - PIAZZA PPTO C | 561772 | P - 115 | Tremie 1/2" | Concreto | Pilote Kelly Torre 2 #54 y pilote Kelly #30 | 2026-05-13 | 2026-05-16 | 2026-06-10 | 2026-06-10 | 2-Cónica y dividida | 28 | 101 |  | 34.5 | 8011.847 | 369.3 | 470.1 | 46.1 | 133.6 | 43
28229 - PIAZZA PPTO C | 561772 | P - 115 | Tremie 1/2" | Concreto | Pilote Kelly Torre 2 #54 y pilote Kelly #30 | 2026-05-13 | 2026-05-16 | 2026-06-10 | 2026-06-10 | 2-Cónica y dividida | 28 | 101 |  | 34.5 | 8011.847 | 370.9 | 472.1 | 46.3 | 134.2 | 43
28229 - PIAZZA PPTO C | 561772 | P - 115 | Tremie 1/2" | Concreto | Pilote Kelly Torre 2 #54 y pilote Kelly #30 | 2026-05-13 | 2026-05-16 | 2026-06-10 | 2026-06-10 | 2-Cónica y dividida | 28 | 100 |  | 34.5 | 7853.982 | 369 | 479.3 | 47 | 136.2 | 43
28229 - PIAZZA PPTO C | 561772 | P - 115 | Tremie 1/2" | Concreto | Pilote Kelly Torre 2 #54 y pilote Kelly #30 | 2026-05-13 | 2026-05-16 | 2026-05-27 | 2026-05-28 | 2-Cónica y dividida | 14 | 101 |  | 34.5 | 8011.847 | 305.5 | 388.5 | 38.1 | 110.4 | 36
28229 - PIAZZA PPTO C | 561772 | P - 115 | Tremie 1/2" | Concreto | Pilote Kelly Torre 2 #54 y pilote Kelly #30 | 2026-05-13 | 2026-05-16 | 2026-05-27 | 2026-05-28 | 2-Cónica y dividida | 14 | 100 |  | 34.5 | 7853.982 | 303.9 | 394.6 | 38.7 | 112.2 | 36
28229 - PIAZZA PPTO C | 561772 | P - 115 | Tremie 1/2" | Concreto | Pilote Kelly Torre 2 #54 y pilote Kelly #30 | 2026-05-13 | 2026-05-16 | 2026-05-20 | 2026-05-22 | 2-Cónica y dividida | 7 | 101 |  | 34.5 | 8011.847 | 265.7 | 338.5 | 33.2 | 96.2 | 33
28229 - PIAZZA PPTO C | 561772 | P - 115 | Tremie 1/2" | Concreto | Pilote Kelly Torre 2 #54 y pilote Kelly #30 | 2026-05-13 | 2026-05-16 | 2026-05-20 | 2026-05-22 | 2-Cónica y dividida | 7 | 100 |  | 34.5 | 7853.982 | 263.5 | 341.6 | 33.5 | 97.1 | 33
28229 - PIAZZA PPTO C | 561772 | P - 115 | Tremie 1/2" | Concreto | Pilote Kelly Torre 2 #54 y pilote Kelly #30 | 2026-05-13 | 2026-05-16 | 2026-05-16 | 2026-05-20 | 2-Cónica y dividida | 3 | 101 |  | 34.5 | 8011.847 | 231.2 | 294.7 | 28.9 | 83.8 | 31
28229 - PIAZZA PPTO C | 561772 | P - 115 | Tremie 1/2" | Concreto | Pilote Kelly Torre 2 #54 y pilote Kelly #30 | 2026-05-13 | 2026-05-16 | 2026-05-16 | 2026-05-20 | 2-Cónica y dividida | 3 | 100 |  | 34.5 | 7853.982 | 229.3 | 297.8 | 29.2 | 84.6 | 31
28229 - PIAZZA PPTO C | 561773 | P - 120 | Tremie 1/2" | Concreto | Pilote kely torre 2 # 13 | 2026-05-14 | 2026-05-16 | 2026-06-11 | 2026-06-12 | 2-Cónica y dividida | 28 | 101 | Bajo a 28 dias. | 34.5 | 8011.847 | 259.8 | 330.4 | 32.4 | 93.9 | 44
28229 - PIAZZA PPTO C | 561773 | P - 120 | Tremie 1/2" | Concreto | Pilote kely torre 2 # 13 | 2026-05-14 | 2026-05-16 | 2026-06-11 | 2026-06-12 | 2-Cónica y dividida | 28 | 100 | Bajo a 28 dias. | 34.5 | 7853.982 | 257.8 | 334.5 | 32.8 | 95.1 | 44
28229 - PIAZZA PPTO C | 561773 | P - 120 | Tremie 1/2" | Concreto | Pilote kely torre 2 # 13 | 2026-05-14 | 2026-05-16 | 2026-06-11 | 2026-06-12 | 2-Cónica y dividida | 28 | 100 | Bajo a 28 dias. | 34.5 | 7853.982 | 255.8 | 332.4 | 32.6 | 94.5 | 44
28229 - PIAZZA PPTO C | 561773 | P - 120 | Tremie 1/2" | Concreto | Pilote kely torre 2 # 13 | 2026-05-14 | 2026-05-16 | 2026-05-28 | 2026-05-28 | 2-Cónica y dividida | 14 | 100 |  | 34.5 | 7853.982 | 228.6 | 296.7 | 29.1 | 84.3 | 36
28229 - PIAZZA PPTO C | 561773 | P - 120 | Tremie 1/2" | Concreto | Pilote kely torre 2 # 13 | 2026-05-14 | 2026-05-16 | 2026-05-28 | 2026-05-28 | 2-Cónica y dividida | 14 | 101 |  | 34.5 | 8011.847 | 226.9 | 288.6 | 28.3 | 82 | 36
28229 - PIAZZA PPTO C | 561773 | P - 120 | Tremie 1/2" | Concreto | Pilote kely torre 2 # 13 | 2026-05-14 | 2026-05-16 | 2026-05-21 | 2026-05-22 | 2-Cónica y dividida | 7 | 101 |  | 34.5 | 8011.847 | 197.3 | 250.9 | 24.6 | 71.3 | 33
28229 - PIAZZA PPTO C | 561773 | P - 120 | Tremie 1/2" | Concreto | Pilote kely torre 2 # 13 | 2026-05-14 | 2026-05-16 | 2026-05-21 | 2026-05-22 | 2-Cónica y dividida | 7 | 101 |  | 34.5 | 8011.847 | 195.1 | 248.8 | 24.4 | 70.7 | 33
28229 - PIAZZA PPTO C | 561773 | P - 120 | Tremie 1/2" | Concreto | Pilote kely torre 2 # 13 | 2026-05-14 | 2026-05-16 | 2026-05-17 | 2026-05-20 | 2-Cónica y dividida | 3 | 101 |  | 34.5 | 8011.847 | 158.2 | 200.9 | 19.7 | 57.1 | 31
28229 - PIAZZA PPTO C | 561773 | P - 120 | Tremie 1/2" | Concreto | Pilote kely torre 2 # 13 | 2026-05-14 | 2026-05-16 | 2026-05-17 | 2026-05-20 | 2-Cónica y dividida | 3 | 100 |  | 34.5 | 7853.982 | 156.7 | 203.9 | 20 | 58 | 31
28229 - PIAZZA PPTO C | 561773 | P - 119 | Tremie 1" | Concreto | Pilote kely zonas comunes # 133 y pilote kely # 35 y pilote kely #108 y pantalla plazoleta tramo H - 22 | 2026-05-14 | 2026-05-16 | 2026-06-11 | 2026-06-12 | 2-Cónica y dividida | 28 | 100 |  | 27.6 | 7853.982 | 274.4 | 355.9 | 34.9 | 126.4 | 44
28229 - PIAZZA PPTO C | 561773 | P - 119 | Tremie 1" | Concreto | Pilote kely zonas comunes # 133 y pilote kely # 35 y pilote kely #108 y pantalla plazoleta tramo H - 22 | 2026-05-14 | 2026-05-16 | 2026-06-11 | 2026-06-12 | 2-Cónica y dividida | 28 | 100 |  | 27.6 | 7853.982 | 277.6 | 360 | 35.3 | 127.9 | 44
28229 - PIAZZA PPTO C | 561773 | P - 119 | Tremie 1" | Concreto | Pilote kely zonas comunes # 133 y pilote kely # 35 y pilote kely #108 y pantalla plazoleta tramo H - 22 | 2026-05-14 | 2026-05-16 | 2026-06-11 | 2026-06-12 | 2-Cónica y dividida | 28 | 101 |  | 27.6 | 8011.847 | 274.8 | 349.8 | 34.3 | 124.3 | 44
28229 - PIAZZA PPTO C | 561773 | P - 119 | Tremie 1" | Concreto | Pilote kely zonas comunes # 133 y pilote kely # 35 y pilote kely #108 y pantalla plazoleta tramo H - 22 | 2026-05-14 | 2026-05-16 | 2026-05-28 | 2026-05-28 | 2-Cónica y dividida | 14 | 100 |  | 27.6 | 7853.982 | 227.5 | 295.7 | 29 | 105.1 | 36
28229 - PIAZZA PPTO C | 561773 | P - 119 | Tremie 1" | Concreto | Pilote kely zonas comunes # 133 y pilote kely # 35 y pilote kely #108 y pantalla plazoleta tramo H - 22 | 2026-05-14 | 2026-05-16 | 2026-05-28 | 2026-05-28 | 2-Cónica y dividida | 14 | 100 |  | 27.6 | 7853.982 | 225.9 | 293.7 | 28.8 | 104.3 | 36
28229 - PIAZZA PPTO C | 561773 | P - 119 | Tremie 1" | Concreto | Pilote kely zonas comunes # 133 y pilote kely # 35 y pilote kely #108 y pantalla plazoleta tramo H - 22 | 2026-05-14 | 2026-05-16 | 2026-05-21 | 2026-05-22 | 2-Cónica y dividida | 7 | 100 |  | 27.6 | 7853.982 | 203 | 263.1 | 25.8 | 93.5 | 33
28229 - PIAZZA PPTO C | 561773 | P - 119 | Tremie 1" | Concreto | Pilote kely zonas comunes # 133 y pilote kely # 35 y pilote kely #108 y pantalla plazoleta tramo H - 22 | 2026-05-14 | 2026-05-16 | 2026-05-21 | 2026-05-22 | 2-Cónica y dividida | 7 | 101 |  | 27.6 | 8011.847 | 202.6 | 258 | 25.3 | 91.7 | 33
28229 - PIAZZA PPTO C | 561773 | P - 119 | Tremie 1" | Concreto | Pilote kely zonas comunes # 133 y pilote kely # 35 y pilote kely #108 y pantalla plazoleta tramo H - 22 | 2026-05-14 | 2026-05-16 | 2026-05-17 | 2026-05-20 | 2-Cónica y dividida | 3 | 100 |  | 27.6 | 7853.982 | 173.8 | 225.4 | 22.1 | 80.1 | 31
28229 - PIAZZA PPTO C | 561773 | P - 119 | Tremie 1" | Concreto | Pilote kely zonas comunes # 133 y pilote kely # 35 y pilote kely #108 y pantalla plazoleta tramo H - 22 | 2026-05-14 | 2026-05-16 | 2026-05-17 | 2026-05-20 | 2-Cónica y dividida | 3 | 101 |  | 27.6 | 8011.847 | 171.2 | 218.2 | 21.4 | 77.5 | 31
28229 - PIAZZA PPTO C | 564030 | P - 112 | Tremie 1/2" | Concreto | Pilote Kelly Torre 2 #21 y pilote Kelly #16 | 2026-05-12 | 2026-05-14 | 2026-06-09 | 2026-06-10 | 2-Cónica y dividida | 28 | 100 |  | 34.5 | 7853.982 | 337.2 | 437.5 | 42.9 | 124.3 | 43
28229 - PIAZZA PPTO C | 564030 | P - 112 | Tremie 1/2" | Concreto | Pilote Kelly Torre 2 #21 y pilote Kelly #16 | 2026-05-12 | 2026-05-14 | 2026-06-09 | 2026-06-10 | 2-Cónica y dividida | 28 | 101 |  | 34.5 | 8011.847 | 340 | 432.4 | 42.4 | 122.9 | 43
28229 - PIAZZA PPTO C | 564030 | P - 112 | Tremie 1/2" | Concreto | Pilote Kelly Torre 2 #21 y pilote Kelly #16 | 2026-05-12 | 2026-05-14 | 2026-06-09 | 2026-06-10 | 2-Cónica y dividida | 28 | 100 |  | 34.5 | 7853.982 | 340 | 441.5 | 43.3 | 125.5 | 43
28229 - PIAZZA PPTO C | 564030 | P - 112 | Tremie 1/2" | Concreto | Pilote Kelly Torre 2 #21 y pilote Kelly #16 | 2026-05-12 | 2026-05-14 | 2026-05-26 | 2026-05-26 | 2-Cónica y dividida | 14 | 100 |  | 34.5 | 7853.982 | 280.5 | 364 | 35.7 | 103.5 | 35
28229 - PIAZZA PPTO C | 564030 | P - 112 | Tremie 1/2" | Concreto | Pilote Kelly Torre 2 #21 y pilote Kelly #16 | 2026-05-12 | 2026-05-14 | 2026-05-26 | 2026-05-26 | 2-Cónica y dividida | 14 | 100 |  | 34.5 | 7853.982 | 275.3 | 357.9 | 35.1 | 101.7 | 35
28229 - PIAZZA PPTO C | 564030 | P - 112 | Tremie 1/2" | Concreto | Pilote Kelly Torre 2 #21 y pilote Kelly #16 | 2026-05-12 | 2026-05-14 | 2026-05-19 | 2026-05-20 | 2-Cónica y dividida | 7 | 101 |  | 34.5 | 8011.847 | 233.4 | 296.7 | 29.1 | 84.3 | 32
28229 - PIAZZA PPTO C | 564030 | P - 112 | Tremie 1/2" | Concreto | Pilote Kelly Torre 2 #21 y pilote Kelly #16 | 2026-05-12 | 2026-05-14 | 2026-05-19 | 2026-05-20 | 2-Cónica y dividida | 7 | 100 |  | 34.5 | 7853.982 | 227.3 | 294.7 | 28.9 | 83.8 | 32
28229 - PIAZZA PPTO C | 564030 | P - 112 | Tremie 1/2" | Concreto | Pilote Kelly Torre 2 #21 y pilote Kelly #16 | 2026-05-12 | 2026-05-14 | 2026-05-15 | 2026-05-20 | 2-Cónica y dividida | 3 | 100 |  | 34.5 | 7853.982 | 154 | 199.9 | 19.6 | 56.8 | 31
28229 - PIAZZA PPTO C | 564030 | P - 112 | Tremie 1/2" | Concreto | Pilote Kelly Torre 2 #21 y pilote Kelly #16 | 2026-05-12 | 2026-05-14 | 2026-05-15 | 2026-05-20 | 2-Cónica y dividida | 3 | 100 |  | 34.5 | 7853.982 | 149.4 | 193.7 | 19 | 55.1 | 31
28229 - PIAZZA PPTO C | 564030 | P - 111 | Tremie 1/2" | Concreto | Pilote Kelly Torre 1 #21 | 2026-05-11 | 2026-05-14 | 2026-06-08 | 2026-06-10 | 2-Cónica y dividida | 28 | 101 |  | 34.5 | 8011.847 | 352.3 | 448.7 | 44 | 127.5 | 43
28229 - PIAZZA PPTO C | 564030 | P - 111 | Tremie 1/2" | Concreto | Pilote Kelly Torre 1 #21 | 2026-05-11 | 2026-05-14 | 2026-06-08 | 2026-06-10 | 2-Cónica y dividida | 28 | 100 |  | 34.5 | 7853.982 | 352.9 | 457.9 | 44.9 | 130.1 | 43
28229 - PIAZZA PPTO C | 564030 | P - 111 | Tremie 1/2" | Concreto | Pilote Kelly Torre 1 #21 | 2026-05-11 | 2026-05-14 | 2026-06-08 | 2026-06-10 | 2-Cónica y dividida | 28 | 101 |  | 34.5 | 8011.847 | 348.2 | 443.6 | 43.5 | 126.1 | 43
28229 - PIAZZA PPTO C | 564030 | P - 111 | Tremie 1/2" | Concreto | Pilote Kelly Torre 1 #21 | 2026-05-11 | 2026-05-14 | 2026-05-25 | 2026-05-26 | 2-Cónica y dividida | 14 | 100 |  | 34.5 | 7853.982 | 289.7 | 376.3 | 36.9 | 107 | 35
28229 - PIAZZA PPTO C | 564030 | P - 111 | Tremie 1/2" | Concreto | Pilote Kelly Torre 1 #21 | 2026-05-11 | 2026-05-14 | 2026-05-25 | 2026-05-26 | 2-Cónica y dividida | 14 | 101 |  | 34.5 | 8011.847 | 285.9 | 364 | 35.7 | 103.5 | 35
28229 - PIAZZA PPTO C | 564030 | P - 111 | Tremie 1/2" | Concreto | Pilote Kelly Torre 1 #21 | 2026-05-11 | 2026-05-14 | 2026-05-18 | 2026-05-20 | 2-Cónica y dividida | 7 | 100 |  | 34.5 | 7853.982 | 251.7 | 326.3 | 32 | 92.8 | 32
28229 - PIAZZA PPTO C | 564030 | P - 111 | Tremie 1/2" | Concreto | Pilote Kelly Torre 1 #21 | 2026-05-11 | 2026-05-14 | 2026-05-18 | 2026-05-20 | 2-Cónica y dividida | 7 | 101 |  | 34.5 | 8011.847 | 249.5 | 317.1 | 31.1 | 90.1 | 32
28229 - PIAZZA PPTO C | 564030 | P - 111 | Tremie 1/2" | Concreto | Pilote Kelly Torre 1 #21 | 2026-05-11 | 2026-05-14 | 2026-05-14 | 2026-05-20 | 2-Cónica y dividida | 3 | 100 |  | 34.5 | 7853.982 | 155.8 | 201.9 | 19.8 | 57.4 | 31
28229 - PIAZZA PPTO C | 564030 | P - 111 | Tremie 1/2" | Concreto | Pilote Kelly Torre 1 #21 | 2026-05-11 | 2026-05-14 | 2026-05-14 | 2026-05-20 | 2-Cónica y dividida | 3 | 101 |  | 34.5 | 8011.847 | 151 | 191.7 | 18.8 | 54.5 | 31
28229 - PIAZZA PPTO C | 564030 | P - 110 | Tremie 1" | Concreto | Pilote Kelly zonas comunes #45 y pilote Kelly #36 y pilote Kelly #79 y pantalla de plazoleta tramo # H - 10 | 2026-05-11 | 2026-05-14 | 2026-06-08 | 2026-06-10 | 2-Cónica y dividida | 28 | 101 |  | 27.6 | 8011.847 | 272.9 | 347.7 | 34.1 | 123.6 | 43
28229 - PIAZZA PPTO C | 564030 | P - 110 | Tremie 1" | Concreto | Pilote Kelly zonas comunes #45 y pilote Kelly #36 y pilote Kelly #79 y pantalla de plazoleta tramo # H - 10 | 2026-05-11 | 2026-05-14 | 2026-06-08 | 2026-06-10 | 2-Cónica y dividida | 28 | 101 |  | 27.6 | 8011.847 | 279.4 | 355.9 | 34.9 | 126.4 | 43
28229 - PIAZZA PPTO C | 564030 | P - 110 | Tremie 1" | Concreto | Pilote Kelly zonas comunes #45 y pilote Kelly #36 y pilote Kelly #79 y pantalla de plazoleta tramo # H - 10 | 2026-05-11 | 2026-05-14 | 2026-06-08 | 2026-06-10 | 2-Cónica y dividida | 28 | 100 |  | 27.6 | 7853.982 | 272.2 | 353.8 | 34.7 | 125.7 | 43
28229 - PIAZZA PPTO C | 564030 | P - 110 | Tremie 1" | Concreto | Pilote Kelly zonas comunes #45 y pilote Kelly #36 y pilote Kelly #79 y pantalla de plazoleta tramo # H - 10 | 2026-05-11 | 2026-05-14 | 2026-05-25 | 2026-05-26 | 2-Cónica y dividida | 14 | 100 |  | 27.6 | 7853.982 | 230.5 | 298.8 | 29.3 | 106.2 | 35
28229 - PIAZZA PPTO C | 564030 | P - 110 | Tremie 1" | Concreto | Pilote Kelly zonas comunes #45 y pilote Kelly #36 y pilote Kelly #79 y pantalla de plazoleta tramo # H - 10 | 2026-05-11 | 2026-05-14 | 2026-05-25 | 2026-05-26 | 2-Cónica y dividida | 14 | 100 |  | 27.6 | 7853.982 | 225.9 | 293.7 | 28.8 | 104.3 | 35
28229 - PIAZZA PPTO C | 564030 | P - 110 | Tremie 1" | Concreto | Pilote Kelly zonas comunes #45 y pilote Kelly #36 y pilote Kelly #79 y pantalla de plazoleta tramo # H - 10 | 2026-05-11 | 2026-05-14 | 2026-05-18 | 2026-05-20 | 2-Cónica y dividida | 7 | 100 |  | 27.6 | 7853.982 | 192.7 | 249.8 | 24.5 | 88.8 | 32
28229 - PIAZZA PPTO C | 564030 | P - 110 | Tremie 1" | Concreto | Pilote Kelly zonas comunes #45 y pilote Kelly #36 y pilote Kelly #79 y pantalla de plazoleta tramo # H - 10 | 2026-05-11 | 2026-05-14 | 2026-05-18 | 2026-05-20 | 2-Cónica y dividida | 7 | 101 |  | 27.6 | 8011.847 | 188.2 | 239.6 | 23.5 | 85.1 | 32
28229 - PIAZZA PPTO C | 564030 | P - 110 | Tremie 1" | Concreto | Pilote Kelly zonas comunes #45 y pilote Kelly #36 y pilote Kelly #79 y pantalla de plazoleta tramo # H - 10 | 2026-05-11 | 2026-05-14 | 2026-05-14 | 2026-05-20 | 2-Cónica y dividida | 3 | 100 |  | 27.6 | 7853.982 | 157 | 203.9 | 20 | 72.5 | 31
28229 - PIAZZA PPTO C | 564030 | P - 110 | Tremie 1" | Concreto | Pilote Kelly zonas comunes #45 y pilote Kelly #36 y pilote Kelly #79 y pantalla de plazoleta tramo # H - 10 | 2026-05-11 | 2026-05-14 | 2026-05-14 | 2026-05-20 | 2-Cónica y dividida | 3 | 100 |  | 27.6 | 7853.982 | 162.3 | 211.1 | 20.7 | 75 | 31
28229 - PIAZZA PPTO C | 564030 | P - 109 | Tremie 1/2" | Concreto | Pilote Kelly Torre 2 #36 | 2026-05-11 | 2026-05-14 | 2026-06-08 | 2026-06-10 | 2-Cónica y dividida | 28 | 100 |  | 34.5 | 7853.982 | 338.4 | 439.5 | 43.1 | 124.9 | 43
28229 - PIAZZA PPTO C | 564030 | P - 109 | Tremie 1/2" | Concreto | Pilote Kelly Torre 2 #36 | 2026-05-11 | 2026-05-14 | 2026-06-08 | 2026-06-10 | 2-Cónica y dividida | 28 | 101 |  | 34.5 | 8011.847 | 329.8 | 420.1 | 41.2 | 119.4 | 43
28229 - PIAZZA PPTO C | 564030 | P - 109 | Tremie 1/2" | Concreto | Pilote Kelly Torre 2 #36 | 2026-05-11 | 2026-05-14 | 2026-06-08 | 2026-06-10 | 2-Cónica y dividida | 28 | 100 |  | 34.5 | 7853.982 | 332.3 | 431.3 | 42.3 | 122.6 | 43
28229 - PIAZZA PPTO C | 564030 | P - 109 | Tremie 1/2" | Concreto | Pilote Kelly Torre 2 #36 | 2026-05-11 | 2026-05-14 | 2026-05-25 | 2026-05-26 | 2-Cónica y dividida | 14 | 101 |  | 34.5 | 8011.847 | 277.4 | 352.8 | 34.6 | 100.3 | 35
28229 - PIAZZA PPTO C | 564030 | P - 109 | Tremie 1/2" | Concreto | Pilote Kelly Torre 2 #36 | 2026-05-11 | 2026-05-14 | 2026-05-25 | 2026-05-26 | 2-Cónica y dividida | 14 | 100 |  | 34.5 | 7853.982 | 275.9 | 357.9 | 35.1 | 101.7 | 35
28229 - PIAZZA PPTO C | 564030 | P - 109 | Tremie 1/2" | Concreto | Pilote Kelly Torre 2 #36 | 2026-05-11 | 2026-05-14 | 2026-05-18 | 2026-05-20 | 2-Cónica y dividida | 7 | 101 |  | 34.5 | 8011.847 | 239 | 303.9 | 29.8 | 86.4 | 32
28229 - PIAZZA PPTO C | 564030 | P - 109 | Tremie 1/2" | Concreto | Pilote Kelly Torre 2 #36 | 2026-05-11 | 2026-05-14 | 2026-05-18 | 2026-05-20 | 2-Cónica y dividida | 7 | 100 |  | 34.5 | 7853.982 | 236.4 | 306.9 | 30.1 | 87.2 | 32
28229 - PIAZZA PPTO C | 564030 | P - 109 | Tremie 1/2" | Concreto | Pilote Kelly Torre 2 #36 | 2026-05-11 | 2026-05-14 | 2026-05-14 | 2026-05-20 | 2-Cónica y dividida | 3 | 100 |  | 34.5 | 7853.982 | 179.1 | 232.5 | 22.8 | 66.1 | 31
28229 - PIAZZA PPTO C | 564030 | P - 109 | Tremie 1/2" | Concreto | Pilote Kelly Torre 2 #36 | 2026-05-11 | 2026-05-14 | 2026-05-14 | 2026-05-20 | 2-Cónica y dividida | 3 | 100 |  | 34.5 | 7853.982 | 175.2 | 227.4 | 22.3 | 64.6 | 31
28229 - PIAZZA PPTO C | 561771 | P-114 | Tremie 1/2'' | Concreto | Pilote Kelly #48 torre 1 | 2026-05-12 | 2026-05-14 | 2026-06-09 | 2026-06-10 | 2-Cónica y dividida | 28 | 101 |  | 34.5 | 8011.847 | 348.6 | 443.6 | 43.5 | 126.1 | 43
28229 - PIAZZA PPTO C | 561771 | P-114 | Tremie 1/2'' | Concreto | Pilote Kelly #48 torre 1 | 2026-05-12 | 2026-05-14 | 2026-06-09 | 2026-06-10 | 2-Cónica y dividida | 28 | 100 |  | 34.5 | 7853.982 | 351.2 | 455.8 | 44.7 | 129.6 | 43
28229 - PIAZZA PPTO C | 561771 | P-114 | Tremie 1/2'' | Concreto | Pilote Kelly #48 torre 1 | 2026-05-12 | 2026-05-14 | 2026-06-09 | 2026-06-10 | 2-Cónica y dividida | 28 | 101 |  | 34.5 | 8011.847 | 351.8 | 447.7 | 43.9 | 127.2 | 43
28229 - PIAZZA PPTO C | 561771 | P-114 | Tremie 1/2'' | Concreto | Pilote Kelly #48 torre 1 | 2026-05-12 | 2026-05-14 | 2026-05-26 | 2026-05-26 | 2-Cónica y dividida | 14 | 101 |  | 34.5 | 8011.847 | 293.4 | 373.2 | 36.6 | 106.1 | 35
28229 - PIAZZA PPTO C | 561771 | P-114 | Tremie 1/2'' | Concreto | Pilote Kelly #48 torre 1 | 2026-05-12 | 2026-05-14 | 2026-05-26 | 2026-05-26 | 2-Cónica y dividida | 14 | 101 |  | 34.5 | 8011.847 | 290.8 | 370.2 | 36.3 | 105.2 | 35
28229 - PIAZZA PPTO C | 561771 | P-114 | Tremie 1/2'' | Concreto | Pilote Kelly #48 torre 1 | 2026-05-12 | 2026-05-14 | 2026-05-19 | 2026-05-20 | 2-Cónica y dividida | 7 | 101 |  | 34.5 | 8011.847 | 234.6 | 298.8 | 29.3 | 84.9 | 32
28229 - PIAZZA PPTO C | 561771 | P-114 | Tremie 1/2'' | Concreto | Pilote Kelly #48 torre 1 | 2026-05-12 | 2026-05-14 | 2026-05-19 | 2026-05-20 | 2-Cónica y dividida | 7 | 101 |  | 34.5 | 8011.847 | 228.4 | 290.6 | 28.5 | 82.6 | 32
28229 - PIAZZA PPTO C | 561771 | P-114 | Tremie 1/2'' | Concreto | Pilote Kelly #48 torre 1 | 2026-05-12 | 2026-05-14 | 2026-05-15 | 2026-05-20 | 2-Cónica y dividida | 3 | 101 |  | 34.5 | 8011.847 | 139 | 176.4 | 17.3 | 50.1 | 31
28229 - PIAZZA PPTO C | 561771 | P-114 | Tremie 1/2'' | Concreto | Pilote Kelly #48 torre 1 | 2026-05-12 | 2026-05-14 | 2026-05-15 | 2026-05-20 | 2-Cónica y dividida | 3 | 101 |  | 34.5 | 8011.847 | 134.1 | 170.3 | 16.7 | 48.4 | 31
28229 - PIAZZA PPTO C | 561771 | M-113 | Tremie 1'' | Concreto | Plazoleta pantalla tramo NH-05 | 2026-05-12 | 2026-05-14 | 2026-06-09 | 2026-06-10 | 2-Cónica y dividida | 28 | 100 |  | 27.6 | 7853.982 | 301.5 | 391.6 | 38.4 | 139.1 | 43
28229 - PIAZZA PPTO C | 561771 | M-113 | Tremie 1'' | Concreto | Plazoleta pantalla tramo NH-05 | 2026-05-12 | 2026-05-14 | 2026-06-09 | 2026-06-10 | 2-Cónica y dividida | 28 | 101 |  | 27.6 | 8011.847 | 300.5 | 382.4 | 37.5 | 135.9 | 43
28229 - PIAZZA PPTO C | 561771 | M-113 | Tremie 1'' | Concreto | Plazoleta pantalla tramo NH-05 | 2026-05-12 | 2026-05-14 | 2026-06-09 | 2026-06-10 | 2-Cónica y dividida | 28 | 101 |  | 27.6 | 8011.847 | 302.3 | 384.4 | 37.7 | 136.6 | 43
28229 - PIAZZA PPTO C | 561771 | M-113 | Tremie 1'' | Concreto | Plazoleta pantalla tramo NH-05 | 2026-05-12 | 2026-05-14 | 2026-05-26 | 2026-05-26 | 2-Cónica y dividida | 14 | 100 |  | 27.6 | 7853.982 | 210 | 272.3 | 26.7 | 96.7 | 35
28229 - PIAZZA PPTO C | 561771 | M-113 | Tremie 1'' | Concreto | Plazoleta pantalla tramo NH-05 | 2026-05-12 | 2026-05-14 | 2026-05-26 | 2026-05-26 | 2-Cónica y dividida | 14 | 101 |  | 27.6 | 8011.847 | 206.3 | 262.1 | 25.7 | 93.1 | 35
28229 - PIAZZA PPTO C | 561771 | M-113 | Tremie 1'' | Concreto | Plazoleta pantalla tramo NH-05 | 2026-05-12 | 2026-05-14 | 2026-05-19 | 2026-05-20 | 2-Cónica y dividida | 7 | 100 |  | 27.6 | 7853.982 | 158.3 | 206 | 20.2 | 73.2 | 32
28229 - PIAZZA PPTO C | 561771 | M-113 | Tremie 1'' | Concreto | Plazoleta pantalla tramo NH-05 | 2026-05-12 | 2026-05-14 | 2026-05-19 | 2026-05-20 | 2-Cónica y dividida | 7 | 101 |  | 27.6 | 8011.847 | 155.2 | 197.8 | 19.4 | 70.3 | 32
28229 - PIAZZA PPTO C | 561771 | M-113 | Tremie 1'' | Concreto | Plazoleta pantalla tramo NH-05 | 2026-05-12 | 2026-05-14 | 2026-05-15 | 2026-05-20 | 2-Cónica y dividida | 3 | 101 |  | 27.6 | 8011.847 | 101.3 | 128.5 | 12.6 | 45.7 | 31
28229 - PIAZZA PPTO C | 561771 | M-113 | Tremie 1'' | Concreto | Plazoleta pantalla tramo NH-05 | 2026-05-12 | 2026-05-14 | 2026-05-15 | 2026-05-20 | 2-Cónica y dividida | 3 | 101 |  | 27.6 | 8011.847 | 97.5 | 124.4 | 12.2 | 44.2 | 31
28229 - PIAZZA PPTO C | 564029 | M - 108 | Tremie 1" | Concreto | Plazoleta barrete BA - 32 y pantalla tramo M - 05 | 2026-05-09 | 2026-05-12 | 2026-06-06 | 2026-06-10 | 2-Cónica y dividida | 28 | 101 |  | 27.6 | 8011.847 | 268.7 | 341.6 | 33.5 | 121.4 | 42
28229 - PIAZZA PPTO C | 564029 | M - 108 | Tremie 1" | Concreto | Plazoleta barrete BA - 32 y pantalla tramo M - 05 | 2026-05-09 | 2026-05-12 | 2026-06-06 | 2026-06-10 | 2-Cónica y dividida | 28 | 100 |  | 27.6 | 7853.982 | 266.9 | 346.7 | 34 | 123.2 | 42
28229 - PIAZZA PPTO C | 564029 | M - 108 | Tremie 1" | Concreto | Plazoleta barrete BA - 32 y pantalla tramo M - 05 | 2026-05-09 | 2026-05-12 | 2026-06-06 | 2026-06-10 | 2-Cónica y dividida | 28 | 101 |  | 27.6 | 8011.847 | 268.1 | 341.6 | 33.5 | 121.4 | 42
28229 - PIAZZA PPTO C | 564029 | M - 108 | Tremie 1" | Concreto | Plazoleta barrete BA - 32 y pantalla tramo M - 05 | 2026-05-09 | 2026-05-12 | 2026-05-23 | 2026-05-26 | 2-Cónica y dividida | 14 | 100 |  | 27.6 | 7853.982 | 226.7 | 294.7 | 28.9 | 104.7 | 34
28229 - PIAZZA PPTO C | 564029 | M - 108 | Tremie 1" | Concreto | Plazoleta barrete BA - 32 y pantalla tramo M - 05 | 2026-05-09 | 2026-05-12 | 2026-05-23 | 2026-05-26 | 2-Cónica y dividida | 14 | 101 |  | 27.6 | 8011.847 | 224.5 | 285.5 | 28 | 101.4 | 34
28229 - PIAZZA PPTO C | 564029 | M - 108 | Tremie 1" | Concreto | Plazoleta barrete BA - 32 y pantalla tramo M - 05 | 2026-05-09 | 2026-05-12 | 2026-05-16 | 2026-05-20 | 2-Cónica y dividida | 7 | 100 |  | 27.6 | 7853.982 | 189.5 | 245.8 | 24.1 | 87.3 | 31
28229 - PIAZZA PPTO C | 564029 | M - 108 | Tremie 1" | Concreto | Plazoleta barrete BA - 32 y pantalla tramo M - 05 | 2026-05-09 | 2026-05-12 | 2026-05-16 | 2026-05-20 | 2-Cónica y dividida | 7 | 101 |  | 27.6 | 8011.847 | 187.9 | 239.6 | 23.5 | 85.1 | 31
28229 - PIAZZA PPTO C | 564029 | M - 108 | Tremie 1" | Concreto | Plazoleta barrete BA - 32 y pantalla tramo M - 05 | 2026-05-09 | 2026-05-12 | 2026-05-12 | 2026-05-14 | 2-Cónica y dividida | 3 | 100 |  | 27.6 | 7853.982 | 144.2 | 187.6 | 18.4 | 66.7 | 29
28229 - PIAZZA PPTO C | 564029 | M - 108 | Tremie 1" | Concreto | Plazoleta barrete BA - 32 y pantalla tramo M - 05 | 2026-05-09 | 2026-05-12 | 2026-05-12 | 2026-05-14 | 2-Cónica y dividida | 3 | 101 |  | 27.6 | 8011.847 | 141.3 | 179.5 | 17.6 | 63.8 | 29
28229 - PIAZZA PPTO C | 564029 | P - 107 | Tremie 1" | Concreto | Zonas comunes pilote Kelly #87 | 2026-05-09 | 2026-05-12 | 2026-06-06 | 2026-06-10 | 2-Cónica y dividida | 28 | 100 |  | 27.6 | 7853.982 | 264.5 | 343.6 | 33.7 | 122.1 | 42
28229 - PIAZZA PPTO C | 564029 | P - 107 | Tremie 1" | Concreto | Zonas comunes pilote Kelly #87 | 2026-05-09 | 2026-05-12 | 2026-06-06 | 2026-06-10 | 2-Cónica y dividida | 28 | 101 |  | 27.6 | 8011.847 | 263.8 | 335.5 | 32.9 | 119.2 | 42
28229 - PIAZZA PPTO C | 564029 | P - 107 | Tremie 1" | Concreto | Zonas comunes pilote Kelly #87 | 2026-05-09 | 2026-05-12 | 2026-06-06 | 2026-06-10 | 2-Cónica y dividida | 28 | 100 |  | 27.6 | 7853.982 | 266.7 | 346.7 | 34 | 123.2 | 42
28229 - PIAZZA PPTO C | 564029 | P - 107 | Tremie 1" | Concreto | Zonas comunes pilote Kelly #87 | 2026-05-09 | 2026-05-12 | 2026-05-23 | 2026-05-26 | 2-Cónica y dividida | 14 | 101 |  | 27.6 | 8011.847 | 224.7 | 285.5 | 28 | 101.4 | 34
28229 - PIAZZA PPTO C | 564029 | P - 107 | Tremie 1" | Concreto | Zonas comunes pilote Kelly #87 | 2026-05-09 | 2026-05-12 | 2026-05-23 | 2026-05-26 | 2-Cónica y dividida | 14 | 100 |  | 27.6 | 7853.982 | 221.9 | 288.6 | 28.3 | 102.5 | 34
28229 - PIAZZA PPTO C | 564029 | P - 107 | Tremie 1" | Concreto | Zonas comunes pilote Kelly #87 | 2026-05-09 | 2026-05-12 | 2026-05-16 | 2026-05-20 | 2-Cónica y dividida | 7 | 100 |  | 27.6 | 7853.982 | 196.3 | 254.9 | 25 | 90.6 | 31
28229 - PIAZZA PPTO C | 564029 | P - 107 | Tremie 1" | Concreto | Zonas comunes pilote Kelly #87 | 2026-05-09 | 2026-05-12 | 2026-05-16 | 2026-05-20 | 2-Cónica y dividida | 7 | 101 |  | 27.6 | 8011.847 | 194.8 | 247.8 | 24.3 | 88 | 31
28229 - PIAZZA PPTO C | 564029 | P - 107 | Tremie 1" | Concreto | Zonas comunes pilote Kelly #87 | 2026-05-09 | 2026-05-12 | 2026-05-12 | 2026-05-14 | 2-Cónica y dividida | 3 | 100 |  | 27.6 | 7853.982 | 131.7 | 171.3 | 16.8 | 60.9 | 29
28229 - PIAZZA PPTO C | 564029 | P - 107 | Tremie 1" | Concreto | Zonas comunes pilote Kelly #87 | 2026-05-09 | 2026-05-12 | 2026-05-12 | 2026-05-14 | 2-Cónica y dividida | 3 | 101 |  | 27.6 | 8011.847 | 126.9 | 161.1 | 15.8 | 57.2 | 29
28229 - PIAZZA PPTO C | 564029 | P - 106 | Tremie 1/2" | Concreto | Pilote Kelly Torre 2 #16 | 2026-05-09 | 2026-05-12 | 2026-06-06 | 2026-06-10 | 2-Cónica y dividida | 28 | 100 |  | 34.5 | 7853.982 | 396.3 | 515 | 50.5 | 146.4 | 42
28229 - PIAZZA PPTO C | 564029 | P - 106 | Tremie 1/2" | Concreto | Pilote Kelly Torre 2 #16 | 2026-05-09 | 2026-05-12 | 2026-06-06 | 2026-06-10 | 2-Cónica y dividida | 28 | 101 |  | 34.5 | 8011.847 | 391.4 | 498.6 | 48.9 | 141.7 | 42
28229 - PIAZZA PPTO C | 564029 | P - 106 | Tremie 1/2" | Concreto | Pilote Kelly Torre 2 #16 | 2026-05-09 | 2026-05-12 | 2026-06-06 | 2026-06-10 | 2-Cónica y dividida | 28 | 100 |  | 34.5 | 7853.982 | 386.2 | 501.7 | 49.2 | 142.6 | 42
28229 - PIAZZA PPTO C | 564029 | P - 106 | Tremie 1/2" | Concreto | Pilote Kelly Torre 2 #16 | 2026-05-09 | 2026-05-12 | 2026-05-23 | 2026-05-26 | 2-Cónica y dividida | 14 | 101 |  | 34.5 | 8011.847 | 337.8 | 430.3 | 42.2 | 122.3 | 34
28229 - PIAZZA PPTO C | 564029 | P - 106 | Tremie 1/2" | Concreto | Pilote Kelly Torre 2 #16 | 2026-05-09 | 2026-05-12 | 2026-05-23 | 2026-05-26 | 2-Cónica y dividida | 14 | 100 |  | 34.5 | 7853.982 | 327 | 424.2 | 41.6 | 120.6 | 34
28229 - PIAZZA PPTO C | 564029 | P - 106 | Tremie 1/2" | Concreto | Pilote Kelly Torre 2 #16 | 2026-05-09 | 2026-05-12 | 2026-05-16 | 2026-05-20 | 2-Cónica y dividida | 7 | 101 |  | 34.5 | 8011.847 | 278.5 | 354.9 | 34.8 | 100.9 | 31
28229 - PIAZZA PPTO C | 564029 | P - 106 | Tremie 1/2" | Concreto | Pilote Kelly Torre 2 #16 | 2026-05-09 | 2026-05-12 | 2026-05-16 | 2026-05-20 | 2-Cónica y dividida | 7 | 100 |  | 34.5 | 7853.982 | 276.9 | 360 | 35.3 | 102.3 | 31
28229 - PIAZZA PPTO C | 564029 | P - 106 | Tremie 1/2" | Concreto | Pilote Kelly Torre 2 #16 | 2026-05-09 | 2026-05-12 | 2026-05-12 | 2026-05-14 | 2-Cónica y dividida | 3 | 100 |  | 34.5 | 7853.982 | 211.8 | 275.3 | 27 | 78.3 | 29
28229 - PIAZZA PPTO C | 564029 | P - 106 | Tremie 1/2" | Concreto | Pilote Kelly Torre 2 #16 | 2026-05-09 | 2026-05-12 | 2026-05-12 | 2026-05-14 | 2-Cónica y dividida | 3 | 100 |  | 34.5 | 7853.982 | 207.5 | 269.2 | 26.4 | 76.5 | 29
28229 - PIAZZA PPTO C | 564028 | P - 105 | Tremie 1/2 " | Concreto | Pilote Kely torre 1 # 47 | 2026-05-08 | 2026-05-12 | 2026-06-05 | 2026-06-10 | 2-Cónica y dividida | 28 | 101 |  | 34.5 | 8011.847 | 304.5 | 387.5 | 38 | 110.1 | 42
28229 - PIAZZA PPTO C | 564028 | P - 105 | Tremie 1/2 " | Concreto | Pilote Kely torre 1 # 47 | 2026-05-08 | 2026-05-12 | 2026-06-05 | 2026-06-10 | 2-Cónica y dividida | 28 | 100 |  | 34.5 | 7853.982 | 305.4 | 396.7 | 38.9 | 112.8 | 42
28229 - PIAZZA PPTO C | 564028 | P - 105 | Tremie 1/2 " | Concreto | Pilote Kely torre 1 # 47 | 2026-05-08 | 2026-05-12 | 2026-06-05 | 2026-06-10 | 2-Cónica y dividida | 28 | 101 |  | 34.5 | 8011.847 | 303.2 | 385.5 | 37.8 | 109.6 | 42
28229 - PIAZZA PPTO C | 564028 | P - 105 | Tremie 1/2 " | Concreto | Pilote Kely torre 1 # 47 | 2026-05-08 | 2026-05-12 | 2026-05-22 | 2026-05-22 | 2-Cónica y dividida | 14 | 101 |  | 34.5 | 8011.847 | 269.8 | 343.6 | 33.7 | 97.7 | 33
28229 - PIAZZA PPTO C | 564028 | P - 105 | Tremie 1/2 " | Concreto | Pilote Kely torre 1 # 47 | 2026-05-08 | 2026-05-12 | 2026-05-22 | 2026-05-22 | 2-Cónica y dividida | 14 | 101 |  | 34.5 | 8011.847 | 267.9 | 340.6 | 33.4 | 96.8 | 33
28229 - PIAZZA PPTO C | 564028 | P - 105 | Tremie 1/2 " | Concreto | Pilote Kely torre 1 # 47 | 2026-05-08 | 2026-05-12 | 2026-05-15 | 2026-05-15 | 2-Cónica y dividida | 7 | 101 |  | 34.5 | 8011.847 | 229.5 | 291.6 | 28.6 | 82.9 | 30
28229 - PIAZZA PPTO C | 564028 | P - 105 | Tremie 1/2 " | Concreto | Pilote Kely torre 1 # 47 | 2026-05-08 | 2026-05-12 | 2026-05-15 | 2026-05-15 | 2-Cónica y dividida | 7 | 100 |  | 34.5 | 7853.982 | 227.9 | 295.7 | 29 | 84.1 | 30
28229 - PIAZZA PPTO C | 564028 | P - 105 | Tremie 1/2 " | Concreto | Pilote Kely torre 1 # 47 | 2026-05-08 | 2026-05-12 | 2026-05-12 | 2026-05-14 | 2-Cónica y dividida | 4 | 100 |  | 34.5 | 7853.982 | 134.2 | 174.4 | 17.1 | 49.6 | 29
28229 - PIAZZA PPTO C | 564028 | P - 105 | Tremie 1/2 " | Concreto | Pilote Kely torre 1 # 47 | 2026-05-08 | 2026-05-12 | 2026-05-12 | 2026-05-14 | 2-Cónica y dividida | 4 | 100 |  | 34.5 | 7853.982 | 129.7 | 168.3 | 16.5 | 47.8 | 29
28229 - PIAZZA PPTO C | 564028 | P - 104 | Tremie 1 " | Concreto | Zonas comunes pilote Kely # 70 y pilote Kely # 77 y pilote Kely # 78 | 2026-05-08 | 2026-05-12 | 2026-06-05 | 2026-06-10 | 2-Cónica y dividida | 28 | 100 |  | 27.6 | 7853.982 | 313.6 | 406.9 | 39.9 | 144.6 | 42
28229 - PIAZZA PPTO C | 564028 | P - 104 | Tremie 1 " | Concreto | Zonas comunes pilote Kely # 70 y pilote Kely # 77 y pilote Kely # 78 | 2026-05-08 | 2026-05-12 | 2026-06-05 | 2026-06-10 | 2-Cónica y dividida | 28 | 101 |  | 27.6 | 8011.847 | 317.5 | 403.8 | 39.6 | 143.5 | 42
28229 - PIAZZA PPTO C | 564028 | P - 104 | Tremie 1 " | Concreto | Zonas comunes pilote Kely # 70 y pilote Kely # 77 y pilote Kely # 78 | 2026-05-08 | 2026-05-12 | 2026-06-05 | 2026-06-10 | 2-Cónica y dividida | 28 | 101 |  | 27.6 | 8011.847 | 311 | 395.7 | 38.8 | 140.6 | 42
28229 - PIAZZA PPTO C | 564028 | P - 104 | Tremie 1 " | Concreto | Zonas comunes pilote Kely # 70 y pilote Kely # 77 y pilote Kely # 78 | 2026-05-08 | 2026-05-12 | 2026-05-22 | 2026-05-22 | 2-Cónica y dividida | 14 | 101 |  | 27.6 | 8011.847 | 261.8 | 333.4 | 32.7 | 118.5 | 33
28229 - PIAZZA PPTO C | 564028 | P - 104 | Tremie 1 " | Concreto | Zonas comunes pilote Kely # 70 y pilote Kely # 77 y pilote Kely # 78 | 2026-05-08 | 2026-05-12 | 2026-05-22 | 2026-05-22 | 2-Cónica y dividida | 14 | 100 |  | 27.6 | 7853.982 | 262 | 340.6 | 33.4 | 121 | 33
28229 - PIAZZA PPTO C | 564028 | P - 104 | Tremie 1 " | Concreto | Zonas comunes pilote Kely # 70 y pilote Kely # 77 y pilote Kely # 78 | 2026-05-08 | 2026-05-12 | 2026-05-15 | 2026-05-15 | 2-Cónica y dividida | 7 | 100 |  | 27.6 | 7853.982 | 218.5 | 283.5 | 27.8 | 100.7 | 30
28229 - PIAZZA PPTO C | 564028 | P - 104 | Tremie 1 " | Concreto | Zonas comunes pilote Kely # 70 y pilote Kely # 77 y pilote Kely # 78 | 2026-05-08 | 2026-05-12 | 2026-05-15 | 2026-05-15 | 2-Cónica y dividida | 7 | 101 |  | 27.6 | 8011.847 | 216.9 | 276.3 | 27.1 | 98.2 | 30
28229 - PIAZZA PPTO C | 564028 | P - 104 | Tremie 1 " | Concreto | Zonas comunes pilote Kely # 70 y pilote Kely # 77 y pilote Kely # 78 | 2026-05-08 | 2026-05-12 | 2026-05-12 | 2026-05-14 | 2-Cónica y dividida | 4 | 101 |  | 27.6 | 8011.847 | 184.9 | 235.6 | 23.1 | 83.7 | 29
28229 - PIAZZA PPTO C | 564028 | P - 104 | Tremie 1 " | Concreto | Zonas comunes pilote Kely # 70 y pilote Kely # 77 y pilote Kely # 78 | 2026-05-08 | 2026-05-12 | 2026-05-12 | 2026-05-14 | 2-Cónica y dividida | 4 | 101 |  | 27.6 | 8011.847 | 181.5 | 231.5 | 22.7 | 82.2 | 29
28229 - PIAZZA PPTO C | 564028 | P - 103 | Tremie 1/2 " | Concreto | Plazoleta Kely torre 2 # 34 y pilote Kely # 11 | 2026-05-08 | 2026-05-12 | 2026-06-05 | 2026-06-10 | 2-Cónica y dividida | 28 | 100 |  | 34.5 | 7853.982 | 302.5 | 392.6 | 38.5 | 111.6 | 42
28229 - PIAZZA PPTO C | 564028 | P - 103 | Tremie 1/2 " | Concreto | Plazoleta Kely torre 2 # 34 y pilote Kely # 11 | 2026-05-08 | 2026-05-12 | 2026-06-05 | 2026-06-10 | 2-Cónica y dividida | 28 | 100 |  | 34.5 | 7853.982 | 300.4 | 389.5 | 38.2 | 110.7 | 42
28229 - PIAZZA PPTO C | 564028 | P - 103 | Tremie 1/2 " | Concreto | Plazoleta Kely torre 2 # 34 y pilote Kely # 11 | 2026-05-08 | 2026-05-12 | 2026-06-05 | 2026-06-10 | 2-Cónica y dividida | 28 | 100 |  | 34.5 | 7853.982 | 295.5 | 383.4 | 37.6 | 109 | 42
28229 - PIAZZA PPTO C | 564028 | P - 103 | Tremie 1/2 " | Concreto | Plazoleta Kely torre 2 # 34 y pilote Kely # 11 | 2026-05-08 | 2026-05-12 | 2026-05-22 | 2026-05-22 | 2-Cónica y dividida | 14 | 101 |  | 34.5 | 8011.847 | 252.8 | 322.2 | 31.6 | 91.6 | 33
28229 - PIAZZA PPTO C | 564028 | P - 103 | Tremie 1/2 " | Concreto | Plazoleta Kely torre 2 # 34 y pilote Kely # 11 | 2026-05-08 | 2026-05-12 | 2026-05-22 | 2026-05-22 | 2-Cónica y dividida | 14 | 101 |  | 34.5 | 8011.847 | 250.9 | 319.2 | 31.3 | 90.7 | 33
28229 - PIAZZA PPTO C | 564028 | P - 103 | Tremie 1/2 " | Concreto | Plazoleta Kely torre 2 # 34 y pilote Kely # 11 | 2026-05-08 | 2026-05-12 | 2026-05-15 | 2026-05-15 | 2-Cónica y dividida | 7 | 101 |  | 34.5 | 8011.847 | 219.8 | 279.4 | 27.4 | 79.4 | 30
28229 - PIAZZA PPTO C | 564028 | P - 103 | Tremie 1/2 " | Concreto | Plazoleta Kely torre 2 # 34 y pilote Kely # 11 | 2026-05-08 | 2026-05-12 | 2026-05-15 | 2026-05-15 | 2-Cónica y dividida | 7 | 101 |  | 34.5 | 8011.847 | 217.9 | 277.4 | 27.2 | 78.8 | 30
28229 - PIAZZA PPTO C | 564028 | P - 103 | Tremie 1/2 " | Concreto | Plazoleta Kely torre 2 # 34 y pilote Kely # 11 | 2026-05-08 | 2026-05-12 | 2026-05-12 | 2026-05-14 | 2-Cónica y dividida | 4 | 100 |  | 34.5 | 7853.982 | 184.7 | 239.6 | 23.5 | 68.1 | 29
28229 - PIAZZA PPTO C | 564028 | P - 103 | Tremie 1/2 " | Concreto | Plazoleta Kely torre 2 # 34 y pilote Kely # 11 | 2026-05-08 | 2026-05-12 | 2026-05-12 | 2026-05-14 | 2-Cónica y dividida | 4 | 100 |  | 34.5 | 7853.982 | 181.9 | 236.6 | 23.2 | 67.2 | 29
28229 - PIAZZA PPTO C | 564028 | M - 102 | Tremie 1 " | Concreto | Plazoleta pantalla tramo H - 8 | 2026-05-08 | 2026-05-12 | 2026-06-05 | 2026-06-10 | 2-Cónica y dividida | 28 | 100 |  | 27.6 | 7853.982 | 258.4 | 335.5 | 32.9 | 119.2 | 42
28229 - PIAZZA PPTO C | 564028 | M - 102 | Tremie 1 " | Concreto | Plazoleta pantalla tramo H - 8 | 2026-05-08 | 2026-05-12 | 2026-06-05 | 2026-06-10 | 2-Cónica y dividida | 28 | 100 |  | 27.6 | 7853.982 | 261.4 | 339.6 | 33.3 | 120.7 | 42
28229 - PIAZZA PPTO C | 564028 | M - 102 | Tremie 1 " | Concreto | Plazoleta pantalla tramo H - 8 | 2026-05-08 | 2026-05-12 | 2026-06-05 | 2026-06-10 | 2-Cónica y dividida | 28 | 101 |  | 27.6 | 8011.847 | 258 | 328.3 | 32.2 | 116.7 | 42
28229 - PIAZZA PPTO C | 564028 | M - 102 | Tremie 1 " | Concreto | Plazoleta pantalla tramo H - 8 | 2026-05-08 | 2026-05-12 | 2026-05-22 | 2026-05-22 | 2-Cónica y dividida | 14 | 100 |  | 27.6 | 7853.982 | 217.5 | 282.5 | 27.7 | 100.4 | 33
28229 - PIAZZA PPTO C | 564028 | M - 102 | Tremie 1 " | Concreto | Plazoleta pantalla tramo H - 8 | 2026-05-08 | 2026-05-12 | 2026-05-22 | 2026-05-22 | 2-Cónica y dividida | 14 | 101 |  | 27.6 | 8011.847 | 216.9 | 276.3 | 27.1 | 98.2 | 33
28229 - PIAZZA PPTO C | 564028 | M - 102 | Tremie 1 " | Concreto | Plazoleta pantalla tramo H - 8 | 2026-05-08 | 2026-05-12 | 2026-05-15 | 2026-05-15 | 2-Cónica y dividida | 7 | 100 |  | 27.6 | 7853.982 | 175.8 | 228.4 | 22.4 | 81.2 | 30
28229 - PIAZZA PPTO C | 564028 | M - 102 | Tremie 1 " | Concreto | Plazoleta pantalla tramo H - 8 | 2026-05-08 | 2026-05-12 | 2026-05-15 | 2026-05-15 | 2-Cónica y dividida | 7 | 101 |  | 27.6 | 8011.847 | 172.8 | 220.3 | 21.6 | 78.3 | 30
28229 - PIAZZA PPTO C | 564028 | M - 102 | Tremie 1 " | Concreto | Plazoleta pantalla tramo H - 8 | 2026-05-08 | 2026-05-12 | 2026-05-12 | 2026-05-14 | 2-Cónica y dividida | 4 | 100 |  | 27.6 | 7853.982 | 139 | 180.5 | 17.7 | 64.1 | 29
28229 - PIAZZA PPTO C | 564028 | M - 102 | Tremie 1 " | Concreto | Plazoleta pantalla tramo H - 8 | 2026-05-08 | 2026-05-12 | 2026-05-12 | 2026-05-14 | 2-Cónica y dividida | 4 | 101 |  | 27.6 | 8011.847 | 134.7 | 171.3 | 16.8 | 60.9 | 29
28229 - PIAZZA PPTO C | 564024 | P-96 | Tremie 1" | Concreto | Zonas comunes pilote kelly #132 y pilote kelly #55 | 2026-05-06 | 2026-05-09 | 2026-06-03 | 2026-06-03 | 2-Cónica y dividida | 28 | 101 |  | 27.6 | 8011.847 | 328.3 | 418.1 | 41 | 148.6 | 39
28229 - PIAZZA PPTO C | 564024 | P-96 | Tremie 1" | Concreto | Zonas comunes pilote kelly #132 y pilote kelly #55 | 2026-05-06 | 2026-05-09 | 2026-06-03 | 2026-06-03 | 2-Cónica y dividida | 28 | 100 |  | 27.6 | 7853.982 | 328.8 | 427.3 | 41.9 | 151.8 | 39
28229 - PIAZZA PPTO C | 564024 | P-96 | Tremie 1" | Concreto | Zonas comunes pilote kelly #132 y pilote kelly #55 | 2026-05-06 | 2026-05-09 | 2026-06-03 | 2026-06-03 | 2-Cónica y dividida | 28 | 100 |  | 27.6 | 7853.982 | 330.5 | 429.3 | 42.1 | 152.5 | 39
28229 - PIAZZA PPTO C | 564024 | P-96 | Tremie 1" | Concreto | Zonas comunes pilote kelly #132 y pilote kelly #55 | 2026-05-06 | 2026-05-09 | 2026-05-20 | 2026-05-20 | 2-Cónica y dividida | 14 | 100 |  | 27.6 | 7853.982 | 279.2 | 362 | 35.5 | 128.6 | 32
28229 - PIAZZA PPTO C | 564024 | P-96 | Tremie 1" | Concreto | Zonas comunes pilote kelly #132 y pilote kelly #55 | 2026-05-06 | 2026-05-09 | 2026-05-20 | 2026-05-20 | 2-Cónica y dividida | 14 | 100 |  | 27.6 | 7853.982 | 277.5 | 360 | 35.3 | 127.9 | 32
28229 - PIAZZA PPTO C | 564024 | P-96 | Tremie 1" | Concreto | Zonas comunes pilote kelly #132 y pilote kelly #55 | 2026-05-06 | 2026-05-09 | 2026-05-13 | 2026-05-13 | 2-Cónica y dividida | 7 | 100 |  | 27.6 | 7853.982 | 230.9 | 299.8 | 29.4 | 106.5 | 28
28229 - PIAZZA PPTO C | 564024 | P-96 | Tremie 1" | Concreto | Zonas comunes pilote kelly #132 y pilote kelly #55 | 2026-05-06 | 2026-05-09 | 2026-05-13 | 2026-05-13 | 2-Cónica y dividida | 7 | 100 |  | 27.6 | 7853.982 | 228.9 | 296.7 | 29.1 | 105.4 | 28
28229 - PIAZZA PPTO C | 564024 | P-96 | Tremie 1" | Concreto | Zonas comunes pilote kelly #132 y pilote kelly #55 | 2026-05-06 | 2026-05-09 | 2026-05-09 | 2026-05-13 | 2-Cónica y dividida | 3 | 100 |  | 27.6 | 7853.982 | 201.8 | 262.1 | 25.7 | 93.1 | 27
28229 - PIAZZA PPTO C | 564024 | P-96 | Tremie 1" | Concreto | Zonas comunes pilote kelly #132 y pilote kelly #55 | 2026-05-06 | 2026-05-09 | 2026-05-09 | 2026-05-13 | 2-Cónica y dividida | 3 | 100 |  | 27.6 | 7853.982 | 197.3 | 255.9 | 25.1 | 90.9 | 27
28229 - PIAZZA PPTO C | 564024 | P-95 | Tremie 1/2 | Concreto | Pilote Kelly torre 2 #41 y pilote Kely #22 | 2026-05-06 | 2026-05-09 | 2026-06-03 | 2026-06-03 | 2-Cónica y dividida | 28 | 100 |  | 34.5 | 7853.982 | 429.8 | 557.8 | 54.7 | 158.6 | 39
28229 - PIAZZA PPTO C | 564024 | P-95 | Tremie 1/2 | Concreto | Pilote Kelly torre 2 #41 y pilote Kely #22 | 2026-05-06 | 2026-05-09 | 2026-06-03 | 2026-06-03 | 2-Cónica y dividida | 28 | 101 |  | 34.5 | 8011.847 | 426.6 | 542.5 | 53.2 | 154.2 | 39
28229 - PIAZZA PPTO C | 564024 | P-95 | Tremie 1/2 | Concreto | Pilote Kelly torre 2 #41 y pilote Kely #22 | 2026-05-06 | 2026-05-09 | 2026-06-03 | 2026-06-03 | 2-Cónica y dividida | 28 | 100 |  | 34.5 | 7853.982 | 427 | 554.7 | 54.4 | 157.7 | 39
28229 - PIAZZA PPTO C | 564024 | P-95 | Tremie 1/2 | Concreto | Pilote Kelly torre 2 #41 y pilote Kely #22 | 2026-05-06 | 2026-05-09 | 2026-05-20 | 2026-05-20 | 2-Cónica y dividida | 14 | 100 |  | 34.5 | 7853.982 | 349.3 | 453.8 | 44.5 | 129 | 32
28229 - PIAZZA PPTO C | 564024 | P-95 | Tremie 1/2 | Concreto | Pilote Kelly torre 2 #41 y pilote Kely #22 | 2026-05-06 | 2026-05-09 | 2026-05-20 | 2026-05-20 | 2-Cónica y dividida | 14 | 100 |  | 34.5 | 7853.982 | 357.9 | 465 | 45.6 | 132.2 | 32
28229 - PIAZZA PPTO C | 564024 | P-95 | Tremie 1/2 | Concreto | Pilote Kelly torre 2 #41 y pilote Kely #22 | 2026-05-06 | 2026-05-09 | 2026-05-13 | 2026-05-13 | 2-Cónica y dividida | 7 | 100 |  | 34.5 | 7853.982 | 295.8 | 384.4 | 37.7 | 109.3 | 28
28229 - PIAZZA PPTO C | 564024 | P-95 | Tremie 1/2 | Concreto | Pilote Kelly torre 2 #41 y pilote Kely #22 | 2026-05-06 | 2026-05-09 | 2026-05-13 | 2026-05-13 | 2-Cónica y dividida | 7 | 100 |  | 34.5 | 7853.982 | 292.9 | 380.4 | 37.3 | 108.1 | 28
28229 - PIAZZA PPTO C | 564024 | P-95 | Tremie 1/2 | Concreto | Pilote Kelly torre 2 #41 y pilote Kely #22 | 2026-05-06 | 2026-05-09 | 2026-05-09 | 2026-05-13 | 2-Cónica y dividida | 3 | 100 |  | 34.5 | 7853.982 | 249.5 | 324.3 | 31.8 | 92.2 | 27
28229 - PIAZZA PPTO C | 564024 | P-95 | Tremie 1/2 | Concreto | Pilote Kelly torre 2 #41 y pilote Kely #22 | 2026-05-06 | 2026-05-09 | 2026-05-09 | 2026-05-13 | 2-Cónica y dividida | 3 | 100 |  | 34.5 | 7853.982 | 246.2 | 319.2 | 31.3 | 90.7 | 27
28229 - PIAZZA PPTO C | 564024 | P-94 | Tremie 1/2 | Concreto | Pilote Kelly torre 1 #20 | 2026-05-06 | 2026-05-09 | 2026-06-03 | 2026-06-03 | 2-Cónica y dividida | 28 | 100 |  | 34.5 | 7853.982 | 383 | 497.6 | 48.8 | 141.4 | 39
28229 - PIAZZA PPTO C | 564024 | P-94 | Tremie 1/2 | Concreto | Pilote Kelly torre 1 #20 | 2026-05-06 | 2026-05-09 | 2026-06-03 | 2026-06-03 | 2-Cónica y dividida | 28 | 100 |  | 34.5 | 7853.982 | 388.1 | 503.7 | 49.4 | 143.2 | 39
28229 - PIAZZA PPTO C | 564024 | P-94 | Tremie 1/2 | Concreto | Pilote Kelly torre 1 #20 | 2026-05-06 | 2026-05-09 | 2026-06-03 | 2026-06-03 | 2-Cónica y dividida | 28 | 100 |  | 34.5 | 7853.982 | 378.5 | 491.5 | 48.2 | 139.7 | 39
28229 - PIAZZA PPTO C | 564024 | P-94 | Tremie 1/2 | Concreto | Pilote Kelly torre 1 #20 | 2026-05-06 | 2026-05-09 | 2026-05-20 | 2026-05-20 | 2-Cónica y dividida | 14 | 100 |  | 34.5 | 7853.982 | 330.2 | 428.3 | 42 | 121.7 | 32
28229 - PIAZZA PPTO C | 564024 | P-94 | Tremie 1/2 | Concreto | Pilote Kelly torre 1 #20 | 2026-05-06 | 2026-05-09 | 2026-05-20 | 2026-05-20 | 2-Cónica y dividida | 14 | 100 |  | 34.5 | 7853.982 | 320.5 | 416 | 40.8 | 118.3 | 32
28229 - PIAZZA PPTO C | 564024 | P-94 | Tremie 1/2 | Concreto | Pilote Kelly torre 1 #20 | 2026-05-06 | 2026-05-09 | 2026-05-13 | 2026-05-13 | 2-Cónica y dividida | 7 | 100 |  | 34.5 | 7853.982 | 270.9 | 351.8 | 34.5 | 100 | 28
28229 - PIAZZA PPTO C | 564024 | P-94 | Tremie 1/2 | Concreto | Pilote Kelly torre 1 #20 | 2026-05-06 | 2026-05-09 | 2026-05-13 | 2026-05-13 | 2-Cónica y dividida | 7 | 100 |  | 34.5 | 7853.982 | 268.9 | 348.7 | 34.2 | 99.1 | 28
28229 - PIAZZA PPTO C | 564024 | P-94 | Tremie 1/2 | Concreto | Pilote Kelly torre 1 #20 | 2026-05-06 | 2026-05-09 | 2026-05-09 | 2026-05-13 | 2-Cónica y dividida | 3 | 100 |  | 34.5 | 7853.982 | 228.5 | 296.7 | 29.1 | 84.3 | 27
28229 - PIAZZA PPTO C | 564024 | P-94 | Tremie 1/2 | Concreto | Pilote Kelly torre 1 #20 | 2026-05-06 | 2026-05-09 | 2026-05-09 | 2026-05-13 | 2-Cónica y dividida | 3 | 100 |  | 34.5 | 7853.982 | 224.8 | 291.6 | 28.6 | 82.9 | 27
28229 - PIAZZA PPTO C | 564024 | M-93 | Tremie 1" | Concreto | Plazoleta barrete B-145 | 2026-05-06 | 2026-05-09 | 2026-06-03 | 2026-06-03 | 2-Cónica y dividida | 28 | 101 |  | 27.6 | 8011.847 | 265.3 | 337.5 | 33.1 | 119.9 | 39
28229 - PIAZZA PPTO C | 564024 | M-93 | Tremie 1" | Concreto | Plazoleta barrete B-145 | 2026-05-06 | 2026-05-09 | 2026-06-03 | 2026-06-03 | 2-Cónica y dividida | 28 | 100 |  | 27.6 | 7853.982 | 264.8 | 343.6 | 33.7 | 122.1 | 39
28229 - PIAZZA PPTO C | 564024 | M-93 | Tremie 1" | Concreto | Plazoleta barrete B-145 | 2026-05-06 | 2026-05-09 | 2026-06-03 | 2026-06-03 | 2-Cónica y dividida | 28 | 100 |  | 27.6 | 7853.982 | 270.9 | 351.8 | 34.5 | 125 | 39
28229 - PIAZZA PPTO C | 564024 | M-93 | Tremie 1" | Concreto | Plazoleta barrete B-145 | 2026-05-06 | 2026-05-09 | 2026-05-20 | 2026-05-20 | 2-Cónica y dividida | 14 | 100 |  | 27.6 | 7853.982 | 223.5 | 290.6 | 28.5 | 103.3 | 32
28229 - PIAZZA PPTO C | 564024 | M-93 | Tremie 1" | Concreto | Plazoleta barrete B-145 | 2026-05-06 | 2026-05-09 | 2026-05-20 | 2026-05-20 | 2-Cónica y dividida | 14 | 100 |  | 27.6 | 7853.982 | 221.9 | 288.6 | 28.3 | 102.5 | 32
28229 - PIAZZA PPTO C | 564024 | M-93 | Tremie 1" | Concreto | Plazoleta barrete B-145 | 2026-05-06 | 2026-05-09 | 2026-05-13 | 2026-05-13 | 2-Cónica y dividida | 7 | 100 |  | 27.6 | 7853.982 | 195.5 | 253.9 | 24.9 | 90.2 | 28
28229 - PIAZZA PPTO C | 564024 | M-93 | Tremie 1" | Concreto | Plazoleta barrete B-145 | 2026-05-06 | 2026-05-09 | 2026-05-13 | 2026-05-13 | 2-Cónica y dividida | 7 | 100 |  | 27.6 | 7853.982 | 193.9 | 251.9 | 24.7 | 89.5 | 28
28229 - PIAZZA PPTO C | 564024 | M-93 | Tremie 1" | Concreto | Plazoleta barrete B-145 | 2026-05-06 | 2026-05-09 | 2026-05-09 | 2026-05-13 | 2-Cónica y dividida | 3 | 100 |  | 27.6 | 7853.982 | 171.4 | 222.3 | 21.8 | 79 | 27
28229 - PIAZZA PPTO C | 564024 | M-93 | Tremie 1" | Concreto | Plazoleta barrete B-145 | 2026-05-06 | 2026-05-09 | 2026-05-09 | 2026-05-13 | 2-Cónica y dividida | 3 | 100 |  | 27.6 | 7853.982 | 167.3 | 217.2 | 21.3 | 77.2 | 27
28229 - PIAZZA PPTO C | 564025 | P-100 | Tremie 1/2" | Concreto | Pilote Kelly torre 2 #33 y pilote kelly #04 | 2026-05-07 | 2026-05-09 | 2026-06-04 | 2026-06-05 | 2-Cónica y dividida | 28 | 100 |  | 34.5 | 7853.982 | 348.7 | 452.8 | 44.4 | 128.7 | 41
28229 - PIAZZA PPTO C | 564025 | P-100 | Tremie 1/2" | Concreto | Pilote Kelly torre 2 #33 y pilote kelly #04 | 2026-05-07 | 2026-05-09 | 2026-06-04 | 2026-06-05 | 2-Cónica y dividida | 28 | 100 |  | 34.5 | 7853.982 | 356 | 461.9 | 45.3 | 131.3 | 41
28229 - PIAZZA PPTO C | 564025 | P-100 | Tremie 1/2" | Concreto | Pilote Kelly torre 2 #33 y pilote kelly #04 | 2026-05-07 | 2026-05-09 | 2026-06-04 | 2026-06-05 | 2-Cónica y dividida | 28 | 100 |  | 34.5 | 7853.982 | 354.5 | 459.9 | 45.1 | 130.7 | 41
28229 - PIAZZA PPTO C | 564025 | P-100 | Tremie 1/2" | Concreto | Pilote Kelly torre 2 #33 y pilote kelly #04 | 2026-05-07 | 2026-05-09 | 2026-05-21 | 2026-05-22 | 2-Cónica y dividida | 14 | 101 |  | 34.5 | 8011.847 | 291.8 | 371.2 | 36.4 | 105.5 | 33
28229 - PIAZZA PPTO C | 564025 | P-100 | Tremie 1/2" | Concreto | Pilote Kelly torre 2 #33 y pilote kelly #04 | 2026-05-07 | 2026-05-09 | 2026-05-21 | 2026-05-22 | 2-Cónica y dividida | 14 | 100 |  | 34.5 | 7853.982 | 289.8 | 376.3 | 36.9 | 107 | 33
28229 - PIAZZA PPTO C | 564025 | P-100 | Tremie 1/2" | Concreto | Pilote Kelly torre 2 #33 y pilote kelly #04 | 2026-05-07 | 2026-05-09 | 2026-05-14 | 2026-05-14 | 2-Cónica y dividida | 7 | 101 |  | 34.5 | 8011.847 | 248.7 | 316.1 | 31 | 89.9 | 29
28229 - PIAZZA PPTO C | 564025 | P-100 | Tremie 1/2" | Concreto | Pilote Kelly torre 2 #33 y pilote kelly #04 | 2026-05-07 | 2026-05-09 | 2026-05-14 | 2026-05-14 | 2-Cónica y dividida | 7 | 100 |  | 34.5 | 7853.982 | 246.9 | 320.2 | 31.4 | 91 | 29
28229 - PIAZZA PPTO C | 564025 | P-100 | Tremie 1/2" | Concreto | Pilote Kelly torre 2 #33 y pilote kelly #04 | 2026-05-07 | 2026-05-09 | 2026-05-10 | 2026-05-13 | 2-Cónica y dividida | 3 | 100 |  | 34.5 | 7853.982 | 215 | 279.4 | 27.4 | 79.4 | 27
28229 - PIAZZA PPTO C | 564025 | P-100 | Tremie 1/2" | Concreto | Pilote Kelly torre 2 #33 y pilote kelly #04 | 2026-05-07 | 2026-05-09 | 2026-05-10 | 2026-05-13 | 2-Cónica y dividida | 3 | 100 |  | 34.5 | 7853.982 | 210.3 | 273.3 | 26.8 | 77.7 | 27
28229 - PIAZZA PPTO C | 564025 | P-99 | Tremie 1/2" | Concreto | Pilote Kelly torre 1 #17 y pilote kelly #26 | 2026-05-07 | 2026-05-09 | 2026-06-04 | 2026-06-05 | 2-Cónica y dividida | 28 | 101 |  | 34.5 | 8011.847 | 358.5 | 455.8 | 44.7 | 129.6 | 41
28229 - PIAZZA PPTO C | 564025 | P-99 | Tremie 1/2" | Concreto | Pilote Kelly torre 1 #17 y pilote kelly #26 | 2026-05-07 | 2026-05-09 | 2026-06-04 | 2026-06-05 | 2-Cónica y dividida | 28 | 100 |  | 34.5 | 7853.982 | 367 | 476.2 | 46.7 | 135.4 | 41
28229 - PIAZZA PPTO C | 564025 | P-99 | Tremie 1/2" | Concreto | Pilote Kelly torre 1 #17 y pilote kelly #26 | 2026-05-07 | 2026-05-09 | 2026-06-04 | 2026-06-05 | 2-Cónica y dividida | 28 | 100 |  | 34.5 | 7853.982 | 360 | 467 | 45.8 | 132.8 | 41
28229 - PIAZZA PPTO C | 564025 | P-99 | Tremie 1/2" | Concreto | Pilote Kelly torre 1 #17 y pilote kelly #26 | 2026-05-07 | 2026-05-09 | 2026-05-21 | 2026-05-22 | 2-Cónica y dividida | 14 | 100 |  | 34.5 | 7853.982 | 301.8 | 391.6 | 38.4 | 111.3 | 33
28229 - PIAZZA PPTO C | 564025 | P-99 | Tremie 1/2" | Concreto | Pilote Kelly torre 1 #17 y pilote kelly #26 | 2026-05-07 | 2026-05-09 | 2026-05-21 | 2026-05-22 | 2-Cónica y dividida | 14 | 100 |  | 34.5 | 7853.982 | 299.9 | 389.5 | 38.2 | 110.7 | 33
28229 - PIAZZA PPTO C | 564025 | P-99 | Tremie 1/2" | Concreto | Pilote Kelly torre 1 #17 y pilote kelly #26 | 2026-05-07 | 2026-05-09 | 2026-05-14 | 2026-05-14 | 2-Cónica y dividida | 7 | 100 |  | 34.5 | 7853.982 | 269.8 | 350.8 | 34.4 | 99.7 | 29
28229 - PIAZZA PPTO C | 564025 | P-99 | Tremie 1/2" | Concreto | Pilote Kelly torre 1 #17 y pilote kelly #26 | 2026-05-07 | 2026-05-09 | 2026-05-14 | 2026-05-14 | 2-Cónica y dividida | 7 | 100 |  | 34.5 | 7853.982 | 267.9 | 347.7 | 34.1 | 98.8 | 29
28229 - PIAZZA PPTO C | 564025 | P-99 | Tremie 1/2" | Concreto | Pilote Kelly torre 1 #17 y pilote kelly #26 | 2026-05-07 | 2026-05-09 | 2026-05-10 | 2026-05-13 | 2-Cónica y dividida | 3 | 100 |  | 34.5 | 7853.982 | 225.3 | 292.7 | 28.7 | 83.2 | 27
28229 - PIAZZA PPTO C | 564025 | P-99 | Tremie 1/2" | Concreto | Pilote Kelly torre 1 #17 y pilote kelly #26 | 2026-05-07 | 2026-05-09 | 2026-05-10 | 2026-05-13 | 2-Cónica y dividida | 3 | 100 |  | 34.5 | 7853.982 | 221.5 | 287.6 | 28.2 | 81.7 | 27
28229 - PIAZZA PPTO C | 564025 | M-98 | Tremie 1" | Concreto | Plazoleta pantalla tramo MH-03 y barrete BA-31 | 2026-05-07 | 2026-05-09 | 2026-06-04 | 2026-06-05 | 2-Cónica y dividida | 28 | 100 |  | 27.6 | 7853.982 | 287 | 372.2 | 36.5 | 132.2 | 41
28229 - PIAZZA PPTO C | 564025 | M-98 | Tremie 1" | Concreto | Plazoleta pantalla tramo MH-03 y barrete BA-31 | 2026-05-07 | 2026-05-09 | 2026-06-04 | 2026-06-05 | 2-Cónica y dividida | 28 | 100 |  | 27.6 | 7853.982 | 291.9 | 379.3 | 37.2 | 134.8 | 41
28229 - PIAZZA PPTO C | 564025 | M-98 | Tremie 1" | Concreto | Plazoleta pantalla tramo MH-03 y barrete BA-31 | 2026-05-07 | 2026-05-09 | 2026-06-04 | 2026-06-05 | 2-Cónica y dividida | 28 | 100 |  | 27.6 | 7853.982 | 288 | 374.2 | 36.7 | 133 | 41
28229 - PIAZZA PPTO C | 564025 | M-98 | Tremie 1" | Concreto | Plazoleta pantalla tramo MH-03 y barrete BA-31 | 2026-05-07 | 2026-05-09 | 2026-05-21 | 2026-05-22 | 2-Cónica y dividida | 14 | 100 |  | 27.6 | 7853.982 | 241.8 | 314.1 | 30.8 | 111.6 | 33
28229 - PIAZZA PPTO C | 564025 | M-98 | Tremie 1" | Concreto | Plazoleta pantalla tramo MH-03 y barrete BA-31 | 2026-05-07 | 2026-05-09 | 2026-05-21 | 2026-05-22 | 2-Cónica y dividida | 14 | 100 |  | 27.6 | 7853.982 | 239.8 | 311 | 30.5 | 110.5 | 33
28229 - PIAZZA PPTO C | 564025 | M-98 | Tremie 1" | Concreto | Plazoleta pantalla tramo MH-03 y barrete BA-31 | 2026-05-07 | 2026-05-09 | 2026-05-14 | 2026-05-14 | 2-Cónica y dividida | 7 | 100 |  | 27.6 | 7853.982 | 196.8 | 255.9 | 25.1 | 90.9 | 29
28229 - PIAZZA PPTO C | 564025 | M-98 | Tremie 1" | Concreto | Plazoleta pantalla tramo MH-03 y barrete BA-31 | 2026-05-07 | 2026-05-09 | 2026-05-14 | 2026-05-14 | 2-Cónica y dividida | 7 | 100 |  | 27.6 | 7853.982 | 194.9 | 252.9 | 24.8 | 89.9 | 29
28229 - PIAZZA PPTO C | 564025 | M-98 | Tremie 1" | Concreto | Plazoleta pantalla tramo MH-03 y barrete BA-31 | 2026-05-07 | 2026-05-09 | 2026-05-10 | 2026-05-13 | 2-Cónica y dividida | 3 | 100 |  | 27.6 | 7853.982 | 170.9 | 222.3 | 21.8 | 79 | 27
28229 - PIAZZA PPTO C | 564025 | M-98 | Tremie 1" | Concreto | Plazoleta pantalla tramo MH-03 y barrete BA-31 | 2026-05-07 | 2026-05-09 | 2026-05-10 | 2026-05-13 | 2-Cónica y dividida | 3 | 100 |  | 27.6 | 7853.982 | 167.2 | 217.2 | 21.3 | 77.2 | 27
28229 - PIAZZA PPTO C | 564025 | P-97 | Tremie 1/2" | Concreto | Pilote kelly torre 2 #15 | 2026-05-06 | 2026-05-09 | 2026-06-03 | 2026-06-03 | 2-Cónica y dividida | 28 | 100 |  | 34.5 | 7853.982 | 351.4 | 455.8 | 44.7 | 129.6 | 39
28229 - PIAZZA PPTO C | 564025 | P-97 | Tremie 1/2" | Concreto | Pilote kelly torre 2 #15 | 2026-05-06 | 2026-05-09 | 2026-06-03 | 2026-06-03 | 2-Cónica y dividida | 28 | 100 |  | 34.5 | 7853.982 | 352.3 | 457.9 | 44.9 | 130.1 | 39
28229 - PIAZZA PPTO C | 564025 | P-97 | Tremie 1/2" | Concreto | Pilote kelly torre 2 #15 | 2026-05-06 | 2026-05-09 | 2026-06-03 | 2026-06-03 | 2-Cónica y dividida | 28 | 100 |  | 34.5 | 7853.982 | 360.6 | 468.1 | 45.9 | 133 | 39
28229 - PIAZZA PPTO C | 564025 | P-97 | Tremie 1/2" | Concreto | Pilote kelly torre 2 #15 | 2026-05-06 | 2026-05-09 | 2026-05-20 | 2026-05-20 | 2-Cónica y dividida | 14 | 100 |  | 34.5 | 7853.982 | 295.8 | 384.4 | 37.7 | 109.3 | 32
28229 - PIAZZA PPTO C | 564025 | P-97 | Tremie 1/2" | Concreto | Pilote kelly torre 2 #15 | 2026-05-06 | 2026-05-09 | 2026-05-20 | 2026-05-20 | 2-Cónica y dividida | 14 | 100 |  | 34.5 | 7853.982 | 293.9 | 381.4 | 37.4 | 108.4 | 32
28229 - PIAZZA PPTO C | 564025 | P-97 | Tremie 1/2" | Concreto | Pilote kelly torre 2 #15 | 2026-05-06 | 2026-05-09 | 2026-05-13 | 2026-05-13 | 2-Cónica y dividida | 7 | 100 |  | 34.5 | 7853.982 | 249.8 | 324.3 | 31.8 | 92.2 | 28
28229 - PIAZZA PPTO C | 564025 | P-97 | Tremie 1/2" | Concreto | Pilote kelly torre 2 #15 | 2026-05-06 | 2026-05-09 | 2026-05-13 | 2026-05-13 | 2-Cónica y dividida | 7 | 100 |  | 34.5 | 7853.982 | 247.9 | 322.2 | 31.6 | 91.6 | 28
28229 - PIAZZA PPTO C | 564025 | P-97 | Tremie 1/2" | Concreto | Pilote kelly torre 2 #15 | 2026-05-06 | 2026-05-09 | 2026-05-09 | 2026-05-13 | 2-Cónica y dividida | 3 | 100 |  | 34.5 | 7853.982 | 218.9 | 284.5 | 27.9 | 80.9 | 27
28229 - PIAZZA PPTO C | 564025 | P-97 | Tremie 1/2" | Concreto | Pilote kelly torre 2 #15 | 2026-05-06 | 2026-05-09 | 2026-05-09 | 2026-05-13 | 2-Cónica y dividida | 3 | 100 |  | 34.5 | 7853.982 | 214.8 | 278.4 | 27.3 | 79.1 | 27
28229 - PIAZZA PPTO C | 564026 | P-101 | Tremie 1" | Concreto | Zonas comunes pilote Kely #54 | 2026-05-07 | 2026-05-09 | 2026-06-04 | 2026-06-05 | 2-Cónica y dividida | 28 | 101 |  | 27.6 | 8011.847 | 288.7 | 367.1 | 36 | 130.4 | 41
28229 - PIAZZA PPTO C | 564026 | P-101 | Tremie 1" | Concreto | Zonas comunes pilote Kely #54 | 2026-05-07 | 2026-05-09 | 2026-06-04 | 2026-06-05 | 2-Cónica y dividida | 28 | 100 |  | 27.6 | 7853.982 | 290.1 | 376.3 | 36.9 | 133.7 | 41
28229 - PIAZZA PPTO C | 564026 | P-101 | Tremie 1" | Concreto | Zonas comunes pilote Kely #54 | 2026-05-07 | 2026-05-09 | 2026-06-04 | 2026-06-05 | 2-Cónica y dividida | 28 | 100 |  | 27.6 | 7853.982 | 284.9 | 370.2 | 36.3 | 131.5 | 41
28229 - PIAZZA PPTO C | 564026 | P-101 | Tremie 1" | Concreto | Zonas comunes pilote Kely #54 | 2026-05-07 | 2026-05-09 | 2026-05-21 | 2026-05-22 | 2-Cónica y dividida | 14 | 100 |  | 27.6 | 7853.982 | 237.8 | 309 | 30.3 | 109.8 | 33
28229 - PIAZZA PPTO C | 564026 | P-101 | Tremie 1" | Concreto | Zonas comunes pilote Kely #54 | 2026-05-07 | 2026-05-09 | 2026-05-21 | 2026-05-22 | 2-Cónica y dividida | 14 | 100 |  | 27.6 | 7853.982 | 235.9 | 305.9 | 30 | 108.7 | 33
28229 - PIAZZA PPTO C | 564026 | P-101 | Tremie 1" | Concreto | Zonas comunes pilote Kely #54 | 2026-05-07 | 2026-05-09 | 2026-05-14 | 2026-05-14 | 2-Cónica y dividida | 7 | 100 |  | 27.6 | 7853.982 | 208.8 | 271.2 | 26.6 | 96.4 | 29
28229 - PIAZZA PPTO C | 564026 | P-101 | Tremie 1" | Concreto | Zonas comunes pilote Kely #54 | 2026-05-07 | 2026-05-09 | 2026-05-14 | 2026-05-14 | 2-Cónica y dividida | 7 | 100 |  | 27.6 | 7853.982 | 206.9 | 268.2 | 26.3 | 95.3 | 29
28229 - PIAZZA PPTO C | 564026 | P-101 | Tremie 1" | Concreto | Zonas comunes pilote Kely #54 | 2026-05-07 | 2026-05-09 | 2026-05-10 | 2026-05-12 | 2-Cónica y dividida | 3 | 100 |  | 27.6 | 7853.982 | 179.8 | 233.5 | 22.9 | 83 | 26
28229 - PIAZZA PPTO C | 564026 | P-101 | Tremie 1" | Concreto | Zonas comunes pilote Kely #54 | 2026-05-07 | 2026-05-09 | 2026-05-10 | 2026-05-12 | 2-Cónica y dividida | 3 | 100 |  | 27.6 | 7853.982 | 175.3 | 227.4 | 22.3 | 80.8 | 26
28229 - PIAZZA PPTO C | 564023 | P - 92 | Tremie ½” | Concreto | Pilote Kelly Torre 1 # 34 | 2026-05-05 | 2026-05-07 | 2026-06-02 | 2026-06-03 | 2-Cónica y dividida | 28 | 101 |  | 34.5 | 8011.847 | 367 | 467 | 45.8 | 132.8 | 39
28229 - PIAZZA PPTO C | 564023 | P - 92 | Tremie ½” | Concreto | Pilote Kelly Torre 1 # 34 | 2026-05-05 | 2026-05-07 | 2026-06-02 | 2026-06-03 | 2-Cónica y dividida | 28 | 100 |  | 34.5 | 7853.982 | 364 | 472.1 | 46.3 | 134.2 | 39
28229 - PIAZZA PPTO C | 564023 | P - 92 | Tremie ½” | Concreto | Pilote Kelly Torre 1 # 34 | 2026-05-05 | 2026-05-07 | 2026-06-02 | 2026-06-03 | 2-Cónica y dividida | 28 | 100 |  | 34.5 | 7853.982 | 358 | 465 | 45.6 | 132.2 | 39
28229 - PIAZZA PPTO C | 564023 | P - 92 | Tremie ½” | Concreto | Pilote Kelly Torre 1 # 34 | 2026-05-05 | 2026-05-07 | 2026-05-19 | 2026-05-20 | 2-Cónica y dividida | 14 | 101 |  | 34.5 | 8011.847 | 301.1 | 383.4 | 37.6 | 109 | 32
28229 - PIAZZA PPTO C | 564023 | P - 92 | Tremie ½” | Concreto | Pilote Kelly Torre 1 # 34 | 2026-05-05 | 2026-05-07 | 2026-05-19 | 2026-05-20 | 2-Cónica y dividida | 14 | 100 |  | 34.5 | 7853.982 | 298.5 | 387.5 | 38 | 110.1 | 32
28229 - PIAZZA PPTO C | 564023 | P - 92 | Tremie ½” | Concreto | Pilote Kelly Torre 1 # 34 | 2026-05-05 | 2026-05-07 | 2026-05-12 | 2026-05-13 | 2-Cónica y dividida | 7 | 101 |  | 34.5 | 8011.847 | 265.6 | 338.5 | 33.2 | 96.2 | 28
28229 - PIAZZA PPTO C | 564023 | P - 92 | Tremie ½” | Concreto | Pilote Kelly Torre 1 # 34 | 2026-05-05 | 2026-05-07 | 2026-05-12 | 2026-05-13 | 2-Cónica y dividida | 7 | 100 |  | 34.5 | 7853.982 | 260.3 | 337.5 | 33.1 | 95.9 | 28
28229 - PIAZZA PPTO C | 564023 | P - 92 | Tremie ½” | Concreto | Pilote Kelly Torre 1 # 34 | 2026-05-05 | 2026-05-07 | 2026-05-08 | 2026-05-12 | 2-Cónica y dividida | 3 | 100 |  | 34.5 | 7853.982 | 170.1 | 221.3 | 21.7 | 62.9 | 25
28229 - PIAZZA PPTO C | 564023 | P - 92 | Tremie ½” | Concreto | Pilote Kelly Torre 1 # 34 | 2026-05-05 | 2026-05-07 | 2026-05-08 | 2026-05-12 | 2-Cónica y dividida | 3 | 100 |  | 34.5 | 7853.982 | 166.4 | 216.2 | 21.2 | 61.4 | 25
28229 - PIAZZA PPTO C | 564023 | P - 91 | Tremie ½” | Concreto | Pilote Kelly Torre 2 # 08 | 2026-05-05 | 2026-05-07 | 2026-06-02 | 2026-06-03 | 2-Cónica y dividida | 28 | 101 |  | 34.5 | 8011.847 | 337.3 | 429.3 | 42.1 | 122 | 39
28229 - PIAZZA PPTO C | 564023 | P - 91 | Tremie ½” | Concreto | Pilote Kelly Torre 2 # 08 | 2026-05-05 | 2026-05-07 | 2026-06-02 | 2026-06-03 | 2-Cónica y dividida | 28 | 100 |  | 34.5 | 7853.982 | 335 | 435.4 | 42.7 | 123.8 | 39
28229 - PIAZZA PPTO C | 564023 | P - 91 | Tremie ½” | Concreto | Pilote Kelly Torre 2 # 08 | 2026-05-05 | 2026-05-07 | 2026-06-02 | 2026-06-03 | 2-Cónica y dividida | 28 | 101 |  | 34.5 | 8011.847 | 333.3 | 424.2 | 41.6 | 120.6 | 39
28229 - PIAZZA PPTO C | 564023 | P - 91 | Tremie ½” | Concreto | Pilote Kelly Torre 2 # 08 | 2026-05-05 | 2026-05-07 | 2026-05-19 | 2026-05-20 | 2-Cónica y dividida | 14 | 100 |  | 34.5 | 7853.982 | 282 | 366.1 | 35.9 | 104.1 | 32
28229 - PIAZZA PPTO C | 564023 | P - 91 | Tremie ½” | Concreto | Pilote Kelly Torre 2 # 08 | 2026-05-05 | 2026-05-07 | 2026-05-19 | 2026-05-20 | 2-Cónica y dividida | 14 | 100 |  | 34.5 | 7853.982 | 280.5 | 364 | 35.7 | 103.5 | 32
28229 - PIAZZA PPTO C | 564023 | P - 91 | Tremie ½” | Concreto | Pilote Kelly Torre 2 # 08 | 2026-05-05 | 2026-05-07 | 2026-05-12 | 2026-05-13 | 2-Cónica y dividida | 7 | 100 |  | 34.5 | 7853.982 | 246.6 | 320.2 | 31.4 | 91 | 28
28229 - PIAZZA PPTO C | 564023 | P - 91 | Tremie ½” | Concreto | Pilote Kelly Torre 2 # 08 | 2026-05-05 | 2026-05-07 | 2026-05-12 | 2026-05-13 | 2-Cónica y dividida | 7 | 101 |  | 34.5 | 8011.847 | 250.3 | 318.2 | 31.2 | 90.4 | 28
28229 - PIAZZA PPTO C | 564023 | P - 91 | Tremie ½” | Concreto | Pilote Kelly Torre 2 # 08 | 2026-05-05 | 2026-05-07 | 2026-05-08 | 2026-05-12 | 2-Cónica y dividida | 3 | 100 |  | 34.5 | 7853.982 | 161.6 | 210.1 | 20.6 | 59.7 | 25
28229 - PIAZZA PPTO C | 564023 | P - 91 | Tremie ½” | Concreto | Pilote Kelly Torre 2 # 08 | 2026-05-05 | 2026-05-07 | 2026-05-08 | 2026-05-12 | 2-Cónica y dividida | 3 | 100 |  | 34.5 | 7853.982 | 158.1 | 205 | 20.1 | 58.3 | 25
28229 - PIAZZA PPTO C | 564023 | P - 90 | Tremie ½” | Concreto | Pilote Kelly Torre 1 # 33 | 2026-05-05 | 2026-05-07 | 2026-06-02 | 2026-06-03 | 2-Cónica y dividida | 28 | 101 |  | 34.5 | 8011.847 | 359.3 | 456.8 | 44.8 | 129.9 | 39
28229 - PIAZZA PPTO C | 564023 | P - 90 | Tremie ½” | Concreto | Pilote Kelly Torre 1 # 33 | 2026-05-05 | 2026-05-07 | 2026-06-02 | 2026-06-03 | 2-Cónica y dividida | 28 | 100 |  | 34.5 | 7853.982 | 355.2 | 460.9 | 45.2 | 131 | 39
28229 - PIAZZA PPTO C | 564023 | P - 90 | Tremie ½” | Concreto | Pilote Kelly Torre 1 # 33 | 2026-05-05 | 2026-05-07 | 2026-06-02 | 2026-06-03 | 2-Cónica y dividida | 28 | 100 |  | 34.5 | 7853.982 | 360.2 | 468.1 | 45.9 | 133 | 39
28229 - PIAZZA PPTO C | 564023 | P - 90 | Tremie ½” | Concreto | Pilote Kelly Torre 1 # 33 | 2026-05-05 | 2026-05-07 | 2026-05-19 | 2026-05-20 | 2-Cónica y dividida | 14 | 101 |  | 34.5 | 8011.847 | 299.2 | 380.4 | 37.3 | 108.1 | 32
28229 - PIAZZA PPTO C | 564023 | P - 90 | Tremie ½” | Concreto | Pilote Kelly Torre 1 # 33 | 2026-05-05 | 2026-05-07 | 2026-05-19 | 2026-05-20 | 2-Cónica y dividida | 14 | 100 |  | 34.5 | 7853.982 | 297.5 | 386.5 | 37.9 | 109.9 | 32
28229 - PIAZZA PPTO C | 564023 | P - 90 | Tremie ½” | Concreto | Pilote Kelly Torre 1 # 33 | 2026-05-05 | 2026-05-07 | 2026-05-12 | 2026-05-13 | 2-Cónica y dividida | 7 | 100 |  | 34.5 | 7853.982 | 261.6 | 339.6 | 33.3 | 96.5 | 28
28229 - PIAZZA PPTO C | 564023 | P - 90 | Tremie ½” | Concreto | Pilote Kelly Torre 1 # 33 | 2026-05-05 | 2026-05-07 | 2026-05-12 | 2026-05-13 | 2-Cónica y dividida | 7 | 101 |  | 34.5 | 8011.847 | 255.6 | 325.3 | 31.9 | 92.5 | 28
28229 - PIAZZA PPTO C | 564023 | P - 90 | Tremie ½” | Concreto | Pilote Kelly Torre 1 # 33 | 2026-05-05 | 2026-05-07 | 2026-05-08 | 2026-05-12 | 2-Cónica y dividida | 3 | 100 |  | 34.5 | 7853.982 | 177.7 | 230.5 | 22.6 | 65.5 | 25
28229 - PIAZZA PPTO C | 564023 | P - 90 | Tremie ½” | Concreto | Pilote Kelly Torre 1 # 33 | 2026-05-05 | 2026-05-07 | 2026-05-08 | 2026-05-12 | 2-Cónica y dividida | 3 | 101 |  | 34.5 | 8011.847 | 174.8 | 222.3 | 21.8 | 63.2 | 25
28229 - PIAZZA PPTO C | 564022 | P - 89 | TREMIE 1" | Concreto | Zona Comunes Pilote Kelly #94 y Pilote Kelly #98 | 2026-05-05 | 2026-05-07 | 2026-06-02 | 2026-06-03 | 2-Cónica y dividida | 28 | 101 |  | 27.6 | 8011.847 | 272.9 | 347.7 | 34.1 | 123.6 | 39
28229 - PIAZZA PPTO C | 564022 | P - 89 | TREMIE 1" | Concreto | Zona Comunes Pilote Kelly #94 y Pilote Kelly #98 | 2026-05-05 | 2026-05-07 | 2026-06-02 | 2026-06-03 | 2-Cónica y dividida | 28 | 100 |  | 27.6 | 7853.982 | 269.9 | 350.8 | 34.4 | 124.6 | 39
28229 - PIAZZA PPTO C | 564022 | P - 89 | TREMIE 1" | Concreto | Zona Comunes Pilote Kelly #94 y Pilote Kelly #98 | 2026-05-05 | 2026-05-07 | 2026-06-02 | 2026-06-03 | 2-Cónica y dividida | 28 | 100 |  | 27.6 | 7853.982 | 271.3 | 351.8 | 34.5 | 125 | 39
28229 - PIAZZA PPTO C | 564022 | P - 89 | TREMIE 1" | Concreto | Zona Comunes Pilote Kelly #94 y Pilote Kelly #98 | 2026-05-05 | 2026-05-07 | 2026-05-19 | 2026-05-20 | 2-Cónica y dividida | 14 | 100 |  | 27.6 | 7853.982 | 227 | 294.7 | 28.9 | 104.7 | 32
28229 - PIAZZA PPTO C | 564022 | P - 89 | TREMIE 1" | Concreto | Zona Comunes Pilote Kelly #94 y Pilote Kelly #98 | 2026-05-05 | 2026-05-07 | 2026-05-19 | 2026-05-20 | 2-Cónica y dividida | 14 | 100 |  | 27.6 | 7853.982 | 222.7 | 289.6 | 28.4 | 102.9 | 32
28229 - PIAZZA PPTO C | 564022 | P - 89 | TREMIE 1" | Concreto | Zona Comunes Pilote Kelly #94 y Pilote Kelly #98 | 2026-05-05 | 2026-05-07 | 2026-05-12 | 2026-05-13 | 2-Cónica y dividida | 7 | 100 |  | 27.6 | 7853.982 | 190.3 | 246.8 | 24.2 | 87.7 | 28
28229 - PIAZZA PPTO C | 564022 | P - 89 | TREMIE 1" | Concreto | Zona Comunes Pilote Kelly #94 y Pilote Kelly #98 | 2026-05-05 | 2026-05-07 | 2026-05-12 | 2026-05-13 | 2-Cónica y dividida | 7 | 100 |  | 27.6 | 7853.982 | 186.9 | 242.7 | 23.8 | 86.2 | 28
28229 - PIAZZA PPTO C | 564022 | P - 89 | TREMIE 1" | Concreto | Zona Comunes Pilote Kelly #94 y Pilote Kelly #98 | 2026-05-05 | 2026-05-07 | 2026-05-08 | 2026-05-12 | 2-Cónica y dividida | 3 | 100 |  | 27.6 | 7853.982 | 125.9 | 163.2 | 16 | 58 | 25
28229 - PIAZZA PPTO C | 564022 | P - 89 | TREMIE 1" | Concreto | Zona Comunes Pilote Kelly #94 y Pilote Kelly #98 | 2026-05-05 | 2026-05-07 | 2026-05-08 | 2026-05-12 | 2-Cónica y dividida | 3 | 100 |  | 27.6 | 7853.982 | 123.7 | 160.1 | 15.7 | 56.9 | 25
28229 - PIAZZA PPTO C | 564022 | P - 88 | TREMIE 1/2" | Concreto | Pilote Kelly Torre 2 #17 | 2026-05-04 | 2026-05-07 | 2026-06-01 | 2026-06-01 | 2-Cónica y dividida | 28 | 100 |  | 34.5 | 7853.982 | 363.5 | 472.1 | 46.3 | 134.2 | 37
28229 - PIAZZA PPTO C | 564022 | P - 88 | TREMIE 1/2" | Concreto | Pilote Kelly Torre 2 #17 | 2026-05-04 | 2026-05-07 | 2026-06-01 | 2026-06-01 | 2-Cónica y dividida | 28 | 100 |  | 34.5 | 7853.982 | 358.6 | 466 | 45.7 | 132.5 | 37
28229 - PIAZZA PPTO C | 564022 | P - 88 | TREMIE 1/2" | Concreto | Pilote Kelly Torre 2 #17 | 2026-05-04 | 2026-05-07 | 2026-06-01 | 2026-06-01 | 2-Cónica y dividida | 28 | 100 |  | 34.5 | 7853.982 | 365.9 | 475.2 | 46.6 | 135.1 | 37
28229 - PIAZZA PPTO C | 564022 | P - 88 | TREMIE 1/2" | Concreto | Pilote Kelly Torre 2 #17 | 2026-05-04 | 2026-05-07 | 2026-05-18 | 2026-05-20 | 2-Cónica y dividida | 14 | 100 |  | 34.5 | 7853.982 | 303.9 | 394.6 | 38.7 | 112.2 | 32
28229 - PIAZZA PPTO C | 564022 | P - 88 | TREMIE 1/2" | Concreto | Pilote Kelly Torre 2 #17 | 2026-05-04 | 2026-05-07 | 2026-05-18 | 2026-05-20 | 2-Cónica y dividida | 14 | 100 |  | 34.5 | 7853.982 | 301.5 | 391.6 | 38.4 | 111.3 | 32
28229 - PIAZZA PPTO C | 564022 | P - 88 | TREMIE 1/2" | Concreto | Pilote Kelly Torre 2 #17 | 2026-05-04 | 2026-05-07 | 2026-05-11 | 2026-05-12 | 2-Cónica y dividida | 7 | 101 |  | 34.5 | 8011.847 | 270.4 | 344.7 | 33.8 | 98 | 26
28229 - PIAZZA PPTO C | 564022 | P - 88 | TREMIE 1/2" | Concreto | Pilote Kelly Torre 2 #17 | 2026-05-04 | 2026-05-07 | 2026-05-11 | 2026-05-12 | 2-Cónica y dividida | 7 | 100 |  | 34.5 | 7853.982 | 268.8 | 348.7 | 34.2 | 99.1 | 26
28229 - PIAZZA PPTO C | 564022 | P - 88 | TREMIE 1/2" | Concreto | Pilote Kelly Torre 2 #17 | 2026-05-04 | 2026-05-07 | 2026-05-07 | 2026-05-12 | 2-Cónica y dividida | 3 | 100 |  | 34.5 | 7853.982 | 177.7 | 230.5 | 22.6 | 65.5 | 25
28229 - PIAZZA PPTO C | 564022 | P - 88 | TREMIE 1/2" | Concreto | Pilote Kelly Torre 2 #17 | 2026-05-04 | 2026-05-07 | 2026-05-07 | 2026-05-12 | 2-Cónica y dividida | 3 | 100 |  | 34.5 | 7853.982 | 174.2 | 226.4 | 22.2 | 64.3 | 25
28229 - PIAZZA PPTO C | 564022 | P - 87 | TREMIE 1/2" | Concreto | Pilote Kelly Torre 1 #37 | 2026-05-04 | 2026-05-07 | 2026-06-01 | 2026-06-01 | 2-Cónica y dividida | 28 | 101 |  | 34.5 | 8011.847 | 300.5 | 382.4 | 37.5 | 108.7 | 37
28229 - PIAZZA PPTO C | 564022 | P - 87 | TREMIE 1/2" | Concreto | Pilote Kelly Torre 1 #37 | 2026-05-04 | 2026-05-07 | 2026-06-01 | 2026-06-01 | 2-Cónica y dividida | 28 | 100 |  | 34.5 | 7853.982 | 305.1 | 395.7 | 38.8 | 112.5 | 37
28229 - PIAZZA PPTO C | 564022 | P - 87 | TREMIE 1/2" | Concreto | Pilote Kelly Torre 1 #37 | 2026-05-04 | 2026-05-07 | 2026-06-01 | 2026-06-01 | 2-Cónica y dividida | 28 | 100 |  | 34.5 | 7853.982 | 302.3 | 392.6 | 38.5 | 111.6 | 37
28229 - PIAZZA PPTO C | 564022 | P - 87 | TREMIE 1/2" | Concreto | Pilote Kelly Torre 1 #37 | 2026-05-04 | 2026-05-07 | 2026-05-18 | 2026-05-20 | 2-Cónica y dividida | 14 | 100 |  | 34.5 | 7853.982 | 258.3 | 335.5 | 32.9 | 95.4 | 32
28229 - PIAZZA PPTO C | 564022 | P - 87 | TREMIE 1/2" | Concreto | Pilote Kelly Torre 1 #37 | 2026-05-04 | 2026-05-07 | 2026-05-18 | 2026-05-20 | 2-Cónica y dividida | 14 | 100 |  | 34.5 | 7853.982 | 255.7 | 332.4 | 32.6 | 94.5 | 32
28229 - PIAZZA PPTO C | 564022 | P - 87 | TREMIE 1/2" | Concreto | Pilote Kelly Torre 1 #37 | 2026-05-04 | 2026-05-07 | 2026-05-11 | 2026-05-12 | 2-Cónica y dividida | 7 | 100 |  | 34.5 | 7853.982 | 226.3 | 293.7 | 28.8 | 83.5 | 26
28229 - PIAZZA PPTO C | 564022 | P - 87 | TREMIE 1/2" | Concreto | Pilote Kelly Torre 1 #37 | 2026-05-04 | 2026-05-07 | 2026-05-11 | 2026-05-12 | 2-Cónica y dividida | 7 | 100 |  | 34.5 | 7853.982 | 224.9 | 291.6 | 28.6 | 82.9 | 26
28229 - PIAZZA PPTO C | 564022 | P - 87 | TREMIE 1/2" | Concreto | Pilote Kelly Torre 1 #37 | 2026-05-04 | 2026-05-07 | 2026-05-07 | 2026-05-12 | 2-Cónica y dividida | 3 | 100 |  | 34.5 | 7853.982 | 180.3 | 234.5 | 23 | 66.7 | 25
28229 - PIAZZA PPTO C | 564022 | P - 87 | TREMIE 1/2" | Concreto | Pilote Kelly Torre 1 #37 | 2026-05-04 | 2026-05-07 | 2026-05-07 | 2026-05-12 | 2-Cónica y dividida | 3 | 100 |  | 34.5 | 7853.982 | 177.1 | 229.4 | 22.5 | 65.2 | 25
28229 - PIAZZA PPTO C | 564022 | M - 86 | TREMIE 1" | Concreto | Plazoleta Pantalla Tramo H 07 | 2026-05-04 | 2026-05-07 | 2026-06-01 | 2026-06-01 | 2-Cónica y dividida | 28 | 100 |  | 27.6 | 7853.982 | 270.5 | 350.8 | 34.4 | 124.6 | 37
28229 - PIAZZA PPTO C | 564022 | M - 86 | TREMIE 1" | Concreto | Plazoleta Pantalla Tramo H 07 | 2026-05-04 | 2026-05-07 | 2026-06-01 | 2026-06-01 | 2-Cónica y dividida | 28 | 100 |  | 27.6 | 7853.982 | 268.5 | 348.7 | 34.2 | 123.9 | 37
28229 - PIAZZA PPTO C | 564022 | M - 86 | TREMIE 1" | Concreto | Plazoleta Pantalla Tramo H 07 | 2026-05-04 | 2026-05-07 | 2026-06-01 | 2026-06-01 | 2-Cónica y dividida | 28 | 100 |  | 27.6 | 7853.982 | 265.3 | 344.7 | 33.8 | 122.5 | 37
28229 - PIAZZA PPTO C | 564022 | M - 86 | TREMIE 1" | Concreto | Plazoleta Pantalla Tramo H 07 | 2026-05-04 | 2026-05-07 | 2026-05-18 | 2026-05-20 | 2-Cónica y dividida | 14 | 100 |  | 27.6 | 7853.982 | 214.5 | 278.4 | 27.3 | 98.9 | 32
28229 - PIAZZA PPTO C | 564022 | M - 86 | TREMIE 1" | Concreto | Plazoleta Pantalla Tramo H 07 | 2026-05-04 | 2026-05-07 | 2026-05-18 | 2026-05-20 | 2-Cónica y dividida | 14 | 100 |  | 27.6 | 7853.982 | 211.5 | 274.3 | 26.9 | 97.5 | 32
28229 - PIAZZA PPTO C | 564022 | M - 86 | TREMIE 1" | Concreto | Plazoleta Pantalla Tramo H 07 | 2026-05-04 | 2026-05-07 | 2026-05-11 | 2026-05-12 | 2-Cónica y dividida | 7 | 100 |  | 27.6 | 7853.982 | 173.4 | 225.4 | 22.1 | 80.1 | 26
28229 - PIAZZA PPTO C | 564022 | M - 86 | TREMIE 1" | Concreto | Plazoleta Pantalla Tramo H 07 | 2026-05-04 | 2026-05-07 | 2026-05-11 | 2026-05-12 | 2-Cónica y dividida | 7 | 100 |  | 27.6 | 7853.982 | 171.9 | 223.3 | 21.9 | 79.3 | 26
28229 - PIAZZA PPTO C | 564022 | M - 86 | TREMIE 1" | Concreto | Plazoleta Pantalla Tramo H 07 | 2026-05-04 | 2026-05-07 | 2026-05-07 | 2026-05-12 | 2-Cónica y dividida | 3 | 100 |  | 27.6 | 7853.982 | 115.2 | 149.9 | 14.7 | 53.3 | 25
28229 - PIAZZA PPTO C | 564022 | M - 86 | TREMIE 1" | Concreto | Plazoleta Pantalla Tramo H 07 | 2026-05-04 | 2026-05-07 | 2026-05-07 | 2026-05-12 | 2-Cónica y dividida | 3 | 100 |  | 27.6 | 7853.982 | 112.5 | 145.8 | 14.3 | 51.8 | 25
28229 - PIAZZA PPTO C | 561750 | P - 85 | Tremie 1/2" | Concreto | Pilote Kelly torre 1 #32 | 2026-05-02 | 2026-05-05 | 2026-05-30 | 2026-06-01 | 2-Cónica y dividida | 28 | 100 |  | 34.5 | 7853.982 | 432.5 | 561.9 | 55.1 | 159.7 | 37
28229 - PIAZZA PPTO C | 561750 | P - 85 | Tremie 1/2" | Concreto | Pilote Kelly torre 1 #32 | 2026-05-02 | 2026-05-05 | 2026-05-30 | 2026-06-01 | 2-Cónica y dividida | 28 | 100 |  | 34.5 | 7853.982 | 436.9 | 567 | 55.6 | 161.2 | 37
28229 - PIAZZA PPTO C | 561750 | P - 85 | Tremie 1/2" | Concreto | Pilote Kelly torre 1 #32 | 2026-05-02 | 2026-05-05 | 2026-05-30 | 2026-06-01 | 2-Cónica y dividida | 28 | 100 |  | 34.5 | 7853.982 | 444.9 | 577.2 | 56.6 | 164.1 | 37
28229 - PIAZZA PPTO C | 561750 | P - 85 | Tremie 1/2" | Concreto | Pilote Kelly torre 1 #32 | 2026-05-02 | 2026-05-05 | 2026-05-16 | 2026-05-20 | 2-Cónica y dividida | 14 | 100 |  | 34.5 | 7853.982 | 366.2 | 475.2 | 46.6 | 135.1 | 31
28229 - PIAZZA PPTO C | 561750 | P - 85 | Tremie 1/2" | Concreto | Pilote Kelly torre 1 #32 | 2026-05-02 | 2026-05-05 | 2026-05-16 | 2026-05-20 | 2-Cónica y dividida | 14 | 100 |  | 34.5 | 7853.982 | 375.8 | 487.4 | 47.8 | 138.6 | 31
28229 - PIAZZA PPTO C | 561750 | P - 85 | Tremie 1/2" | Concreto | Pilote Kelly torre 1 #32 | 2026-05-02 | 2026-05-05 | 2026-05-09 | 2026-05-12 | 2-Cónica y dividida | 7 | 101 |  | 34.5 | 8011.847 | 308.5 | 392.6 | 38.5 | 111.6 | 25
28229 - PIAZZA PPTO C | 561750 | P - 85 | Tremie 1/2" | Concreto | Pilote Kelly torre 1 #32 | 2026-05-02 | 2026-05-05 | 2026-05-09 | 2026-05-12 | 2-Cónica y dividida | 7 | 100 |  | 34.5 | 7853.982 | 306.9 | 398.7 | 39.1 | 113.3 | 25
28229 - PIAZZA PPTO C | 561750 | P - 85 | Tremie 1/2" | Concreto | Pilote Kelly torre 1 #32 | 2026-05-02 | 2026-05-05 | 2026-05-05 | 2026-05-08 | 2-Cónica y dividida | 3 | 100 |  | 34.5 | 7853.982 | 215.5 | 279.4 | 27.4 | 79.4 | 24
28229 - PIAZZA PPTO C | 561750 | P - 85 | Tremie 1/2" | Concreto | Pilote Kelly torre 1 #32 | 2026-05-02 | 2026-05-05 | 2026-05-05 | 2026-05-08 | 2-Cónica y dividida | 3 | 100 |  | 34.5 | 7853.982 | 219.8 | 285.5 | 28 | 81.2 | 24
28229 - PIAZZA PPTO C | 561750 | P - 84 | Tremie 1/2" | Concreto | Pilote kelly torre 2 #18 | 2026-05-02 | 2026-05-05 | 2026-05-30 | 2026-06-01 | 2-Cónica y dividida | 28 | 100 |  | 34.5 | 7853.982 | 394 | 511.9 | 50.2 | 145.5 | 37
28229 - PIAZZA PPTO C | 561750 | P - 84 | Tremie 1/2" | Concreto | Pilote kelly torre 2 #18 | 2026-05-02 | 2026-05-05 | 2026-05-30 | 2026-06-01 | 2-Cónica y dividida | 28 | 100 |  | 34.5 | 7853.982 | 395.6 | 513.9 | 50.4 | 146.1 | 37
28229 - PIAZZA PPTO C | 561750 | P - 84 | Tremie 1/2" | Concreto | Pilote kelly torre 2 #18 | 2026-05-02 | 2026-05-05 | 2026-05-30 | 2026-06-01 | 2-Cónica y dividida | 28 | 100 |  | 34.5 | 7853.982 | 387.8 | 503.7 | 49.4 | 143.2 | 37
28229 - PIAZZA PPTO C | 561750 | P - 84 | Tremie 1/2" | Concreto | Pilote kelly torre 2 #18 | 2026-05-02 | 2026-05-05 | 2026-05-16 | 2026-05-20 | 2-Cónica y dividida | 14 | 100 |  | 34.5 | 7853.982 | 324.8 | 422.2 | 41.4 | 120 | 31
28229 - PIAZZA PPTO C | 561750 | P - 84 | Tremie 1/2" | Concreto | Pilote kelly torre 2 #18 | 2026-05-02 | 2026-05-05 | 2026-05-16 | 2026-05-20 | 2-Cónica y dividida | 14 | 100 |  | 34.5 | 7853.982 | 322.4 | 418.1 | 41 | 118.8 | 31
28229 - PIAZZA PPTO C | 561750 | P - 84 | Tremie 1/2" | Concreto | Pilote kelly torre 2 #18 | 2026-05-02 | 2026-05-05 | 2026-05-09 | 2026-05-12 | 2-Cónica y dividida | 7 | 101 |  | 34.5 | 8011.847 | 272.8 | 346.7 | 34 | 98.6 | 25
28229 - PIAZZA PPTO C | 561750 | P - 84 | Tremie 1/2" | Concreto | Pilote kelly torre 2 #18 | 2026-05-02 | 2026-05-05 | 2026-05-09 | 2026-05-12 | 2-Cónica y dividida | 7 | 100 |  | 34.5 | 7853.982 | 270.9 | 351.8 | 34.5 | 100 | 25
28229 - PIAZZA PPTO C | 561750 | P - 84 | Tremie 1/2" | Concreto | Pilote kelly torre 2 #18 | 2026-05-02 | 2026-05-05 | 2026-05-05 | 2026-05-08 | 2-Cónica y dividida | 3 | 100 |  | 34.5 | 7853.982 | 216.9 | 281.4 | 27.6 | 80 | 24
28229 - PIAZZA PPTO C | 561750 | P - 84 | Tremie 1/2" | Concreto | Pilote kelly torre 2 #18 | 2026-05-02 | 2026-05-05 | 2026-05-05 | 2026-05-08 | 2-Cónica y dividida | 3 | 100 |  | 34.5 | 7853.982 | 212.9 | 276.3 | 27.1 | 78.6 | 24
28229 - PIAZZA PPTO C | 561750 | P - 83 | Tremie 1" | Concreto | Zonas comunes pilote Kelly #100 | 2026-05-02 | 2026-05-05 | 2026-05-30 | 2026-06-01 | 2-Cónica y dividida | 28 | 100 |  | 27.6 | 7853.982 | 283.9 | 368.1 | 36.1 | 130.8 | 37
28229 - PIAZZA PPTO C | 561750 | P - 83 | Tremie 1" | Concreto | Zonas comunes pilote Kelly #100 | 2026-05-02 | 2026-05-05 | 2026-05-30 | 2026-06-01 | 2-Cónica y dividida | 28 | 100 |  | 27.6 | 7853.982 | 284.4 | 369.1 | 36.2 | 131.2 | 37
28229 - PIAZZA PPTO C | 561750 | P - 83 | Tremie 1" | Concreto | Zonas comunes pilote Kelly #100 | 2026-05-02 | 2026-05-05 | 2026-05-30 | 2026-06-01 | 2-Cónica y dividida | 28 | 100 |  | 27.6 | 7853.982 | 279.4 | 363 | 35.6 | 129 | 37
28229 - PIAZZA PPTO C | 561750 | P - 83 | Tremie 1" | Concreto | Zonas comunes pilote Kelly #100 | 2026-05-02 | 2026-05-05 | 2026-05-16 | 2026-05-20 | 2-Cónica y dividida | 14 | 100 |  | 27.6 | 7853.982 | 235.8 | 305.9 | 30 | 108.7 | 31
28229 - PIAZZA PPTO C | 561750 | P - 83 | Tremie 1" | Concreto | Zonas comunes pilote Kelly #100 | 2026-05-02 | 2026-05-05 | 2026-05-16 | 2026-05-20 | 2-Cónica y dividida | 14 | 100 |  | 27.6 | 7853.982 | 233.5 | 302.9 | 29.7 | 107.6 | 31
28229 - PIAZZA PPTO C | 561750 | P - 83 | Tremie 1" | Concreto | Zonas comunes pilote Kelly #100 | 2026-05-02 | 2026-05-05 | 2026-05-09 | 2026-05-12 | 2-Cónica y dividida | 7 | 100 |  | 27.6 | 7853.982 | 203.6 | 264.1 | 25.9 | 93.8 | 25
28229 - PIAZZA PPTO C | 561750 | P - 83 | Tremie 1" | Concreto | Zonas comunes pilote Kelly #100 | 2026-05-02 | 2026-05-05 | 2026-05-09 | 2026-05-12 | 2-Cónica y dividida | 7 | 100 |  | 27.6 | 7853.982 | 201.2 | 261 | 25.6 | 92.8 | 25
28229 - PIAZZA PPTO C | 561750 | P - 83 | Tremie 1" | Concreto | Zonas comunes pilote Kelly #100 | 2026-05-02 | 2026-05-05 | 2026-05-05 | 2026-05-08 | 2-Cónica y dividida | 3 | 100 |  | 27.6 | 7853.982 | 147 | 190.7 | 18.7 | 67.8 | 24
28229 - PIAZZA PPTO C | 561750 | P - 83 | Tremie 1" | Concreto | Zonas comunes pilote Kelly #100 | 2026-05-02 | 2026-05-05 | 2026-05-05 | 2026-05-08 | 2-Cónica y dividida | 3 | 100 |  | 27.6 | 7853.982 | 142.8 | 185.6 | 18.2 | 65.9 | 24
28229 - PIAZZA PPTO C | 561749 | P-82 | Tremie ½" | Concreto | Pilote kely torre 2 #46 | 2026-04-30 | 2026-05-02 | 2026-05-28 | 2026-05-28 | 2-Cónica y dividida | 28 | 101 |  | 34.5 | 8011.847 | 322.9 | 410.9 | 40.3 | 116.8 | 36
28229 - PIAZZA PPTO C | 561749 | P-82 | Tremie ½" | Concreto | Pilote kely torre 2 #46 | 2026-04-30 | 2026-05-02 | 2026-05-28 | 2026-05-28 | 2-Cónica y dividida | 28 | 100 |  | 34.5 | 7853.982 | 324.3 | 421.1 | 41.3 | 119.7 | 36
28229 - PIAZZA PPTO C | 561749 | P-82 | Tremie ½" | Concreto | Pilote kely torre 2 #46 | 2026-04-30 | 2026-05-02 | 2026-05-28 | 2026-05-28 | 2-Cónica y dividida | 28 | 100 |  | 34.5 | 7853.982 | 330 | 428.3 | 42 | 121.7 | 36
28229 - PIAZZA PPTO C | 561749 | P-82 | Tremie ½" | Concreto | Pilote kely torre 2 #46 | 2026-04-30 | 2026-05-02 | 2026-05-14 | 2026-05-14 | 2-Cónica y dividida | 14 | 100 |  | 34.5 | 7853.982 | 270.9 | 351.8 | 34.5 | 100 | 29
28229 - PIAZZA PPTO C | 561749 | P-82 | Tremie ½" | Concreto | Pilote kely torre 2 #46 | 2026-04-30 | 2026-05-02 | 2026-05-14 | 2026-05-14 | 2-Cónica y dividida | 14 | 101 |  | 34.5 | 8011.847 | 268.3 | 341.6 | 33.5 | 97.1 | 29
28229 - PIAZZA PPTO C | 561749 | P-82 | Tremie ½" | Concreto | Pilote kely torre 2 #46 | 2026-04-30 | 2026-05-02 | 2026-05-07 | 2026-05-08 | 2-Cónica y dividida | 7 | 100 |  | 34.5 | 7853.982 | 227.4 | 295.7 | 29 | 84.1 | 24
28229 - PIAZZA PPTO C | 561749 | P-82 | Tremie ½" | Concreto | Pilote kely torre 2 #46 | 2026-04-30 | 2026-05-02 | 2026-05-07 | 2026-05-08 | 2-Cónica y dividida | 7 | 101 |  | 34.5 | 8011.847 | 235.9 | 299.8 | 29.4 | 85.2 | 24
28229 - PIAZZA PPTO C | 561749 | P-82 | Tremie ½" | Concreto | Pilote kely torre 2 #46 | 2026-04-30 | 2026-05-02 | 2026-05-03 | 2026-05-05 | 2-Cónica y dividida | 3 | 100 |  | 34.5 | 7853.982 | 202.2 | 262.1 | 25.7 | 74.5 | 22
28229 - PIAZZA PPTO C | 561749 | P-82 | Tremie ½" | Concreto | Pilote kely torre 2 #46 | 2026-04-30 | 2026-05-02 | 2026-05-03 | 2026-05-05 | 2-Cónica y dividida | 3 | 101 |  | 34.5 | 8011.847 | 198.9 | 252.9 | 24.8 | 71.9 | 22
28229 - PIAZZA PPTO C | 561748 | P-81 | Tremie ½" | Concreto | Pilote kely torre 1 #14 pilote kely #39 | 2026-04-30 | 2026-05-02 | 2026-05-28 | 2026-05-28 | 2-Cónica y dividida | 28 | 100 |  | 34.5 | 7853.982 | 364.9 | 474.2 | 46.5 | 134.8 | 36
28229 - PIAZZA PPTO C | 561748 | P-81 | Tremie ½" | Concreto | Pilote kely torre 1 #14 pilote kely #39 | 2026-04-30 | 2026-05-02 | 2026-05-28 | 2026-05-28 | 2-Cónica y dividida | 28 | 101 |  | 34.5 | 8011.847 | 364.9 | 464 | 45.5 | 131.9 | 36
28229 - PIAZZA PPTO C | 561748 | P-81 | Tremie ½" | Concreto | Pilote kely torre 1 #14 pilote kely #39 | 2026-04-30 | 2026-05-02 | 2026-05-28 | 2026-05-28 | 2-Cónica y dividida | 28 | 100 |  | 34.5 | 7853.982 | 367.3 | 477.2 | 46.8 | 135.7 | 36
28229 - PIAZZA PPTO C | 561748 | P-81 | Tremie ½" | Concreto | Pilote kely torre 1 #14 pilote kely #39 | 2026-04-30 | 2026-05-02 | 2026-05-14 | 2026-05-14 | 2-Cónica y dividida | 14 | 101 |  | 34.5 | 8011.847 | 310.3 | 394.6 | 38.7 | 112.2 | 29
28229 - PIAZZA PPTO C | 561748 | P-81 | Tremie ½" | Concreto | Pilote kely torre 1 #14 pilote kely #39 | 2026-04-30 | 2026-05-02 | 2026-05-14 | 2026-05-14 | 2-Cónica y dividida | 14 | 100 |  | 34.5 | 7853.982 | 306.6 | 397.7 | 39 | 113 | 29
28229 - PIAZZA PPTO C | 561748 | P-81 | Tremie ½" | Concreto | Pilote kely torre 1 #14 pilote kely #39 | 2026-04-30 | 2026-05-02 | 2026-05-07 | 2026-05-08 | 2-Cónica y dividida | 7 | 101 |  | 34.5 | 8011.847 | 251.6 | 320.2 | 31.4 | 91 | 24
28229 - PIAZZA PPTO C | 561748 | P-81 | Tremie ½" | Concreto | Pilote kely torre 1 #14 pilote kely #39 | 2026-04-30 | 2026-05-02 | 2026-05-07 | 2026-05-08 | 2-Cónica y dividida | 7 | 100 |  | 34.5 | 7853.982 | 249.9 | 324.3 | 31.8 | 92.2 | 24
28229 - PIAZZA PPTO C | 561748 | P-81 | Tremie ½" | Concreto | Pilote kely torre 1 #14 pilote kely #39 | 2026-04-30 | 2026-05-02 | 2026-05-03 | 2026-05-05 | 5-Fractura extremos | 3 | 101 |  | 34.5 | 8011.847 | 224.1 | 285.5 | 28 | 81.2 | 22
28229 - PIAZZA PPTO C | 561748 | P-81 | Tremie ½" | Concreto | Pilote kely torre 1 #14 pilote kely #39 | 2026-04-30 | 2026-05-02 | 2026-05-03 | 2026-05-05 | 5-Fractura extremos | 3 | 100 |  | 34.5 | 7853.982 | 221.4 | 287.6 | 28.2 | 81.7 | 22
28229 - PIAZZA PPTO C | 561748 | P-80 | Tremie 1" | Concreto | Pilotes kely conas comunes #95 pilote kely #148 y pilote kely #134 | 2026-04-30 | 2026-05-02 | 2026-05-28 | 2026-05-28 | 2-Cónica y dividida | 28 | 101 |  | 27.6 | 8011.847 | 305 | 388.5 | 38.1 | 138 | 36
28229 - PIAZZA PPTO C | 561748 | P-80 | Tremie 1" | Concreto | Pilotes kely conas comunes #95 pilote kely #148 y pilote kely #134 | 2026-04-30 | 2026-05-02 | 2026-05-28 | 2026-05-28 | 2-Cónica y dividida | 28 | 100 |  | 27.6 | 7853.982 | 308 | 399.7 | 39.2 | 142 | 36
28229 - PIAZZA PPTO C | 561748 | P-80 | Tremie 1" | Concreto | Pilotes kely conas comunes #95 pilote kely #148 y pilote kely #134 | 2026-04-30 | 2026-05-02 | 2026-05-28 | 2026-05-28 | 2-Cónica y dividida | 28 | 101 |  | 27.6 | 8011.847 | 304 | 386.5 | 37.9 | 137.3 | 36
28229 - PIAZZA PPTO C | 561748 | P-80 | Tremie 1" | Concreto | Pilotes kely conas comunes #95 pilote kely #148 y pilote kely #134 | 2026-04-30 | 2026-05-02 | 2026-05-14 | 2026-05-14 | 2-Cónica y dividida | 14 | 100 |  | 27.6 | 7853.982 | 253.3 | 329.4 | 32.3 | 117 | 29
28229 - PIAZZA PPTO C | 561748 | P-80 | Tremie 1" | Concreto | Pilotes kely conas comunes #95 pilote kely #148 y pilote kely #134 | 2026-04-30 | 2026-05-02 | 2026-05-14 | 2026-05-14 | 2-Cónica y dividida | 14 | 101 |  | 27.6 | 8011.847 | 254.3 | 323.3 | 31.7 | 114.9 | 29
28229 - PIAZZA PPTO C | 561748 | P-80 | Tremie 1" | Concreto | Pilotes kely conas comunes #95 pilote kely #148 y pilote kely #134 | 2026-04-30 | 2026-05-02 | 2026-05-07 | 2026-05-08 | 2-Cónica y dividida | 7 | 100 |  | 27.6 | 7853.982 | 207.5 | 269.2 | 26.4 | 95.7 | 24
28229 - PIAZZA PPTO C | 561748 | P-80 | Tremie 1" | Concreto | Pilotes kely conas comunes #95 pilote kely #148 y pilote kely #134 | 2026-04-30 | 2026-05-02 | 2026-05-07 | 2026-05-08 | 2-Cónica y dividida | 7 | 101 |  | 27.6 | 8011.847 | 205.9 | 262.1 | 25.7 | 93.1 | 24
28229 - PIAZZA PPTO C | 561748 | P-80 | Tremie 1" | Concreto | Pilotes kely zonas comunes #95 pilote kely #148 y pilote kely #134 | 2026-04-30 | 2026-05-02 | 2026-05-03 | 2026-05-05 | 2-Cónica y dividida | 3 | 100 |  | 27.6 | 7853.982 | 171.4 | 222.3 | 21.8 | 79 | 22
28229 - PIAZZA PPTO C | 561748 | P-80 | Tremie 1" | Concreto | Pilotes kely zonas comunes #95 pilote kely #148 y pilote kely #134 | 2026-04-30 | 2026-05-02 | 2026-05-03 | 2026-05-05 | 2-Cónica y dividida | 3 | 101 |  | 27.6 | 8011.847 | 167.6 | 213.1 | 20.9 | 75.7 | 22
28229 - PIAZZA PPTO C | 561748 | P-79 | Tremie 1" | Concreto | Pilotes kely zonas comunes #04 y pilote kely #125 y pilote kely #96 | 2026-04-29 | 2026-05-02 | 2026-05-27 | 2026-05-28 | 2-Cónica y dividida | 28 | 100 |  | 27.6 | 7853.982 | 292.2 | 379.3 | 37.2 | 134.8 | 36
28229 - PIAZZA PPTO C | 561748 | P-79 | Tremie 1" | Concreto | Pilotes kely zonas comunes #04 y pilote kely #125 y pilote kely #96 | 2026-04-29 | 2026-05-02 | 2026-05-27 | 2026-05-28 | 2-Cónica y dividida | 28 | 101 |  | 27.6 | 8011.847 | 295.2 | 375.3 | 36.8 | 133.3 | 36
28229 - PIAZZA PPTO C | 561748 | P-79 | Tremie 1" | Concreto | Pilotes kely zonas comunes #04 y pilote kely #125 y pilote kely #96 | 2026-04-29 | 2026-05-02 | 2026-05-27 | 2026-05-28 | 2-Cónica y dividida | 28 | 100 |  | 27.6 | 7853.982 | 296.9 | 385.5 | 37.8 | 137 | 36
28229 - PIAZZA PPTO C | 561748 | P-79 | Tremie 1" | Concreto | Pilotes kely zonas comunes #04 y pilote kely #125 y pilote kely #96 | 2026-04-29 | 2026-05-02 | 2026-05-13 | 2026-05-13 | 2-Cónica y dividida | 14 | 100 |  | 27.6 | 7853.982 | 250.3 | 325.3 | 31.9 | 115.6 | 28
28229 - PIAZZA PPTO C | 561748 | P-79 | Tremie 1" | Concreto | Pilotes kely zonas comunes #04 y pilote kely #125 y pilote kely #96 | 2026-04-29 | 2026-05-02 | 2026-05-13 | 2026-05-13 | 2-Cónica y dividida | 14 | 100 |  | 27.6 | 7853.982 | 246.6 | 320.2 | 31.4 | 113.8 | 28
28229 - PIAZZA PPTO C | 561748 | P-79 | Tremie 1" | Concreto | Pilotes kely zonas comunes #04 y pilote kely #125 y pilote kely #96 | 2026-04-29 | 2026-05-02 | 2026-05-06 | 2026-05-06 | 2-Cónica y dividida | 7 | 101 |  | 27.6 | 8011.847 | 202.4 | 258 | 25.3 | 91.7 | 23
28229 - PIAZZA PPTO C | 561748 | P-79 | Tremie 1" | Concreto | Pilotes kely zonas comunes #04 y pilote kely #125 y pilote kely #96 | 2026-04-29 | 2026-05-02 | 2026-05-06 | 2026-05-06 | 2-Cónica y dividida | 7 | 100 |  | 27.6 | 7853.982 | 196.5 | 254.9 | 25 | 90.6 | 23
28229 - PIAZZA PPTO C | 561748 | P-79 | Tremie 1" | Concreto | Pilotes kely zonas comunes #04 y pilote kely #125 y pilote kely #96 | 2026-04-29 | 2026-05-02 | 2026-05-02 | 2026-05-05 | 5-Fractura extremos | 3 | 101 |  | 27.6 | 8011.847 | 181.7 | 231.5 | 22.7 | 82.2 | 22
28229 - PIAZZA PPTO C | 561748 | P-79 | Tremie 1" | Concreto | Pilotes kely zonas comunes #04 y pilote kely #125 y pilote kely #96 | 2026-04-29 | 2026-05-02 | 2026-05-02 | 2026-05-05 | 5-Fractura extremos | 3 | 100 |  | 27.6 | 7853.982 | 177.1 | 229.4 | 22.5 | 81.5 | 22
28229 - PIAZZA PPTO C | 561748 | P-78 | Tremie ½" | Concreto | Pilote kely torre 2 #52 y pilote kely #25 | 2026-04-29 | 2026-05-02 | 2026-05-27 | 2026-05-28 | 2-Cónica y dividida | 28 | 101 |  | 34.5 | 8011.847 | 403.7 | 513.9 | 50.4 | 146.1 | 36
28229 - PIAZZA PPTO C | 561748 | P-78 | Tremie ½" | Concreto | Pilote kely torre 2 #52 y pilote kely #25 | 2026-04-29 | 2026-05-02 | 2026-05-27 | 2026-05-28 | 2-Cónica y dividida | 28 | 100 |  | 34.5 | 7853.982 | 405.4 | 526.2 | 51.6 | 149.6 | 36
28229 - PIAZZA PPTO C | 561748 | P-78 | Tremie ½" | Concreto | Pilote kely torre 2 #52 y pilote kely #25 | 2026-04-29 | 2026-05-02 | 2026-05-27 | 2026-05-28 | 2-Cónica y dividida | 28 | 101 |  | 34.5 | 8011.847 | 408.1 | 519 | 50.9 | 147.5 | 36
28229 - PIAZZA PPTO C | 561748 | P-78 | Tremie ½" | Concreto | Pilote kely torre 2 #52 y pilote kely #25 | 2026-04-29 | 2026-05-02 | 2026-05-13 | 2026-05-13 | 2-Cónica y dividida | 14 | 100 |  | 34.5 | 7853.982 | 348.7 | 452.8 | 44.4 | 128.7 | 28
28229 - PIAZZA PPTO C | 561748 | P-78 | Tremie ½" | Concreto | Pilote kely torre 2 #52 y pilote kely #25 | 2026-04-29 | 2026-05-02 | 2026-05-13 | 2026-05-13 | 2-Cónica y dividida | 14 | 101 |  | 34.5 | 8011.847 | 341.8 | 435.4 | 42.7 | 123.8 | 28
28229 - PIAZZA PPTO C | 561748 | P-78 | Tremie ½" | Concreto | Pilote kely torre 2 #52 y pilote kely #25 | 2026-04-29 | 2026-05-02 | 2026-05-06 | 2026-05-06 | 2-Cónica y dividida | 7 | 100 |  | 34.5 | 7853.982 | 288.4 | 374.2 | 36.7 | 106.4 | 23
28229 - PIAZZA PPTO C | 561748 | P-78 | Tremie ½" | Concreto | Pilote kely torre 2 #52 y pilote kely #25 | 2026-04-29 | 2026-05-02 | 2026-05-06 | 2026-05-06 | 2-Cónica y dividida | 7 | 101 |  | 34.5 | 8011.847 | 281.9 | 358.9 | 35.2 | 102 | 23
28229 - PIAZZA PPTO C | 561748 | P-78 | Tremie ½" | Concreto | Pilote kely torre 2 #52 y pilote kely #25 | 2026-04-29 | 2026-05-02 | 2026-05-02 | 2026-05-05 | 2-Cónica y dividida | 3 | 100 |  | 34.5 | 7853.982 | 247.9 | 322.2 | 31.6 | 91.6 | 22
28229 - PIAZZA PPTO C | 561748 | P-78 | Tremie ½" | Concreto | Pilote kely torre 2 #52 y pilote kely #25 | 2026-04-29 | 2026-05-02 | 2026-05-02 | 2026-05-05 | 2-Cónica y dividida | 3 | 101 |  | 34.5 | 8011.847 | 243.2 | 310 | 30.4 | 88.1 | 22
28229 - PIAZZA PPTO C | 561746 | P-75 | Tremie 1" | Concreto | Zonas comunes pilote kely #22 y pilote kely 101 y pilote kely #73 | 2026-04-28 | 2026-04-30 | 2026-05-26 | 2026-05-26 | 2-Cónica y dividida | 28 | 100 |  | 27.6 | 7853.982 | 288 | 374.2 | 36.7 | 133 | 35
28229 - PIAZZA PPTO C | 561746 | P-75 | Tremie 1" | Concreto | Zonas comunes pilote kely #22 y pilote kely 101 y pilote kely #73 | 2026-04-28 | 2026-04-30 | 2026-05-26 | 2026-05-26 | 2-Cónica y dividida | 28 | 101 |  | 27.6 | 8011.847 | 286.1 | 364 | 35.7 | 129.3 | 35
28229 - PIAZZA PPTO C | 561746 | P-75 | Tremie 1" | Concreto | Zonas comunes pilote kely #22 y pilote kely 101 y pilote kely #73 | 2026-04-28 | 2026-04-30 | 2026-05-26 | 2026-05-26 | 2-Cónica y dividida | 28 | 100 |  | 27.6 | 7853.982 | 283.9 | 368.1 | 36.1 | 130.8 | 35
28229 - PIAZZA PPTO C | 561746 | P-75 | Tremie 1" | Concreto | Zonas comunes pilote kely #22 y pilote kely 101 y pilote kely #73 | 2026-04-28 | 2026-04-30 | 2026-05-12 | 2026-05-12 | 2-Cónica y dividida | 14 | 101 |  | 27.6 | 8011.847 | 238 | 302.9 | 29.7 | 107.6 | 26
28229 - PIAZZA PPTO C | 561746 | P-75 | Tremie 1" | Concreto | Zonas comunes pilote kely #22 y pilote kely 101 y pilote kely #73 | 2026-04-28 | 2026-04-30 | 2026-05-12 | 2026-05-12 | 2-Cónica y dividida | 14 | 100 |  | 27.6 | 7853.982 | 235.6 | 305.9 | 30 | 108.7 | 26
28229 - PIAZZA PPTO C | 561746 | P-75 | Tremie 1" | Concreto | Zonas comunes pilote kely #22 y pilote kely 101 y pilote kely #73 | 2026-04-28 | 2026-04-30 | 2026-05-05 | 2026-05-06 | 2-Cónica y dividida | 7 | 101 |  | 27.6 | 8011.847 | 186.3 | 237.6 | 23.3 | 84.4 | 23
28229 - PIAZZA PPTO C | 561746 | P-75 | Tremie 1" | Concreto | Zonas comunes pilote kely #22 y pilote kely 101 y pilote kely #73 | 2026-04-28 | 2026-04-30 | 2026-05-05 | 2026-05-06 | 2-Cónica y dividida | 7 | 100 |  | 27.6 | 7853.982 | 184.9 | 239.6 | 23.5 | 85.1 | 23
28229 - PIAZZA PPTO C | 561746 | P-75 | Tremie 1" | Concreto | Zonas comunes pilote kely #22 y pilote kely 101 y pilote kely #73 | 2026-04-28 | 2026-04-30 | 2026-05-01 | 2026-05-05 | 2-Cónica y dividida | 3 | 101 |  | 27.6 | 8011.847 | 128.2 | 163.2 | 16 | 58 | 21
28229 - PIAZZA PPTO C | 561746 | P-75 | Tremie 1" | Concreto | Zonas comunes pilote kely #22 y pilote kely 101 y pilote kely #73 | 2026-04-28 | 2026-04-30 | 2026-05-01 | 2026-05-05 | 2-Cónica y dividida | 3 | 100 |  | 27.6 | 7853.982 | 125.1 | 162.1 | 15.9 | 57.6 | 21
28229 - PIAZZA PPTO C | 561746 | P-74 | Tremie ½" | Concreto | Pilote kely torre 2 #09 | 2026-04-27 | 2026-04-30 | 2026-05-25 | 2026-05-26 | 2-Cónica y dividida | 28 | 100 |  | 34.5 | 7853.982 | 301.7 | 391.6 | 38.4 | 111.3 | 35
28229 - PIAZZA PPTO C | 561746 | P-74 | Tremie ½" | Concreto | Pilote kely torre 2 #09 | 2026-04-27 | 2026-04-30 | 2026-05-25 | 2026-05-26 | 2-Cónica y dividida | 28 | 100 |  | 34.5 | 7853.982 | 298.8 | 387.5 | 38 | 110.1 | 35
28229 - PIAZZA PPTO C | 561746 | P-74 | Tremie ½" | Concreto | Pilote kely torre 2 #09 | 2026-04-27 | 2026-04-30 | 2026-05-25 | 2026-05-26 | 2-Cónica y dividida | 28 | 100 |  | 34.5 | 7853.982 | 297.5 | 386.5 | 37.9 | 109.9 | 35
28229 - PIAZZA PPTO C | 561746 | P-74 | Tremie ½" | Concreto | Pilote kely torre 2 #09 | 2026-04-27 | 2026-04-30 | 2026-05-11 | 2026-05-12 | 2-Cónica y dividida | 14 | 100 |  | 34.5 | 7853.982 | 269.9 | 350.8 | 34.4 | 99.7 | 26
28229 - PIAZZA PPTO C | 561746 | P-74 | Tremie ½" | Concreto | Pilote kely torre 2 #09 | 2026-04-27 | 2026-04-30 | 2026-05-11 | 2026-05-12 | 2-Cónica y dividida | 14 | 101 |  | 34.5 | 8011.847 | 264.5 | 336.5 | 33 | 95.7 | 26
28229 - PIAZZA PPTO C | 561746 | P-74 | Tremie ½" | Concreto | Pilote kely torre 2 #09 | 2026-04-27 | 2026-04-30 | 2026-05-04 | 2026-05-06 | 2-Cónica y dividida | 7 | 100 |  | 34.5 | 7853.982 | 222.5 | 288.6 | 28.3 | 82 | 23
28229 - PIAZZA PPTO C | 561746 | P-74 | Tremie ½" | Concreto | Pilote kely torre 2 #09 | 2026-04-27 | 2026-04-30 | 2026-05-04 | 2026-05-06 | 2-Cónica y dividida | 7 | 101 |  | 34.5 | 8011.847 | 220.9 | 281.4 | 27.6 | 80 | 23
28229 - PIAZZA PPTO C | 561746 | P-74 | Tremie ½" | Concreto | Pilote kely torre 2 #09 | 2026-04-27 | 2026-04-30 | 2026-04-30 | 2026-05-05 | 5-Fractura extremos | 3 | 100 |  | 34.5 | 7853.982 | 184.6 | 239.6 | 23.5 | 68.1 | 21
28229 - PIAZZA PPTO C | 561746 | P-74 | Tremie ½" | Concreto | Pilote kely torre 2 #09 | 2026-04-27 | 2026-04-30 | 2026-04-30 | 2026-05-05 | 5-Fractura extremos | 3 | 101 |  | 34.5 | 8011.847 | 179.1 | 228.4 | 22.4 | 64.9 | 21
28229 - PIAZZA PPTO C | 561746 | P-73 | Tremie 1" | Concreto | Zonas comunes pilotes kely # 103 y pilote kely #104 | 2026-04-27 | 2026-04-30 | 2026-05-25 | 2026-05-26 | 2-Cónica y dividida | 28 | 100 |  | 27.6 | 7853.982 | 299.3 | 388.5 | 38.1 | 138 | 35
28229 - PIAZZA PPTO C | 561746 | P-73 | Tremie 1" | Concreto | Zonas comunes pilotes kely # 103 y pilote kely #104 | 2026-04-27 | 2026-04-30 | 2026-05-25 | 2026-05-26 | 2-Cónica y dividida | 28 | 101 |  | 27.6 | 8011.847 | 300.8 | 382.4 | 37.5 | 135.9 | 35
28229 - PIAZZA PPTO C | 561746 | P-73 | Tremie 1" | Concreto | Zonas comunes pilotes kely # 103 y pilote kely #104 | 2026-04-27 | 2026-04-30 | 2026-05-25 | 2026-05-26 | 2-Cónica y dividida | 28 | 100 |  | 27.6 | 7853.982 | 302.1 | 392.6 | 38.5 | 139.5 | 35
28229 - PIAZZA PPTO C | 561746 | P-73 | Tremie 1" | Concreto | Zonas comunes pilotes kely # 103 y pilote kely #104 | 2026-04-27 | 2026-04-30 | 2026-05-11 | 2026-05-12 | 2-Cónica y dividida | 14 | 101 |  | 27.6 | 8011.847 | 246.3 | 313.1 | 30.7 | 111.2 | 26
28229 - PIAZZA PPTO C | 561746 | P-73 | Tremie 1" | Concreto | Zonas comunes pilotes kely # 103 y pilote kely #104 | 2026-04-27 | 2026-04-30 | 2026-05-11 | 2026-05-12 | 2-Cónica y dividida | 14 | 100 |  | 27.6 | 7853.982 | 248 | 322.2 | 31.6 | 114.5 | 26
28229 - PIAZZA PPTO C | 561746 | P-73 | Tremie 1" | Concreto | Zonas comunes pilotes kely # 103 y pilote kely #104 | 2026-04-27 | 2026-04-30 | 2026-05-04 | 2026-05-06 | 2-Cónica y dividida | 7 | 101 |  | 27.6 | 8011.847 | 201.2 | 255.9 | 25.1 | 90.9 | 23
28229 - PIAZZA PPTO C | 561746 | P-73 | Tremie 1" | Concreto | Zonas comunes pilotes kely # 103 y pilote kely #104 | 2026-04-27 | 2026-04-30 | 2026-05-04 | 2026-05-06 | 2-Cónica y dividida | 7 | 100 |  | 27.6 | 7853.982 | 199.6 | 259 | 25.4 | 92 | 23
28229 - PIAZZA PPTO C | 561746 | P-73 | Tremie 1" | Concreto | Zonas comunes pilotes kely # 103 y pilote kely #104 | 2026-04-27 | 2026-04-30 | 2026-04-30 | 2026-05-05 | 5-Fractura extremos | 3 | 101 |  | 27.6 | 8011.847 | 137.3 | 174.4 | 17.1 | 62 | 21
28229 - PIAZZA PPTO C | 561746 | P-73 | Tremie 1" | Concreto | Zonas comunes pilotes kely # 103 y pilote kely #104 | 2026-04-27 | 2026-04-30 | 2026-04-30 | 2026-05-05 | 2-Cónica y dividida | 3 | 100 |  | 27.6 | 7853.982 | 134.1 | 174.4 | 17.1 | 62 | 21
28229 - PIAZZA PPTO C | 561746 | P-72 | Tremie ½" | Concreto | Pilotes kely torre 2 #44 y pilote kely #19 | 2026-04-27 | 2026-04-30 | 2026-05-25 | 2026-05-26 | 2-Cónica y dividida | 28 | 100 |  | 34.5 | 7853.982 | 369.2 | 479.3 | 47 | 136.2 | 35
28229 - PIAZZA PPTO C | 561746 | P-72 | Tremie ½" | Concreto | Pilotes kely torre 2 #44 y pilote kely #19 | 2026-04-27 | 2026-04-30 | 2026-05-25 | 2026-05-26 | 2-Cónica y dividida | 28 | 100 |  | 34.5 | 7853.982 | 360.6 | 468.1 | 45.9 | 133 | 35
28229 - PIAZZA PPTO C | 561746 | P-72 | Tremie ½" | Concreto | Pilotes kely torre 2 #44 y pilote kely #19 | 2026-04-27 | 2026-04-30 | 2026-05-25 | 2026-05-26 | 2-Cónica y dividida | 28 | 101 |  | 34.5 | 8011.847 | 362.7 | 461.9 | 45.3 | 131.3 | 35
28229 - PIAZZA PPTO C | 561746 | P-72 | Tremie ½" | Concreto | Pilotes kely torre 2 #44 y pilote kely #19 | 2026-04-27 | 2026-04-30 | 2026-05-11 | 2026-05-12 | 2-Cónica y dividida | 14 | 100 |  | 34.5 | 7853.982 | 308.9 | 400.7 | 39.3 | 113.9 | 26
28229 - PIAZZA PPTO C | 561746 | P-72 | Tremie ½" | Concreto | Pilotes kely torre 2 #44 y pilote kely #19 | 2026-04-27 | 2026-04-30 | 2026-05-11 | 2026-05-12 | 2-Cónica y dividida | 14 | 101 |  | 34.5 | 8011.847 | 305.6 | 388.5 | 38.1 | 110.4 | 26
28229 - PIAZZA PPTO C | 561746 | P-72 | Tremie ½" | Concreto | Pilotes kely torre 2 #44 y pilote kely #19 | 2026-04-27 | 2026-04-30 | 2026-05-04 | 2026-05-06 | 2-Cónica y dividida | 7 | 100 |  | 34.5 | 7853.982 | 248.4 | 322.2 | 31.6 | 91.6 | 23
28229 - PIAZZA PPTO C | 561746 | P-72 | Tremie ½" | Concreto | Pilotes kely torre 2 #44 y pilote kely #19 | 2026-04-27 | 2026-04-30 | 2026-05-04 | 2026-05-06 | 2-Cónica y dividida | 7 | 101 |  | 34.5 | 8011.847 | 246.9 | 314.1 | 30.8 | 89.3 | 23
28229 - PIAZZA PPTO C | 561746 | P-72 | Tremie ½" | Concreto | Pilotes kely torre 2 #44 y pilote kely #19 | 2026-04-27 | 2026-04-30 | 2026-04-30 | 2026-05-05 | 2-Cónica y dividida | 3 | 100 |  | 34.5 | 7853.982 | 204.4 | 265.1 | 26 | 75.4 | 21
28229 - PIAZZA PPTO C | 561746 | P-72 | Tremie ½" | Concreto | Pilotes kely torre 2 #44 y pilote kely #19 | 2026-04-27 | 2026-04-30 | 2026-04-30 | 2026-05-05 | 2-Cónica y dividida | 3 | 101 |  | 34.5 | 8011.847 | 200.5 | 254.9 | 25 | 72.5 | 21
28229 - PIAZZA PPTO C | 561747 | P-77 | Tremie ½" | Concreto | Pilote kely torre 1 #25 | 2026-04-28 | 2026-04-30 | 2026-05-26 | 2026-05-26 | 2-Cónica y dividida | 28 | 100 |  | 34.5 | 7853.982 | 386 | 500.7 | 49.1 | 142.3 | 35
28229 - PIAZZA PPTO C | 561747 | P-77 | Tremie ½" | Concreto | Pilote kely torre 1 #25 | 2026-04-28 | 2026-04-30 | 2026-05-26 | 2026-05-26 | 2-Cónica y dividida | 28 | 101 |  | 34.5 | 8011.847 | 381.8 | 486.4 | 47.7 | 138.3 | 35
28229 - PIAZZA PPTO C | 561747 | P-77 | Tremie ½" | Concreto | Pilote kely torre 1 #25 | 2026-04-28 | 2026-04-30 | 2026-05-26 | 2026-05-26 | 2-Cónica y dividida | 28 | 100 |  | 34.5 | 7853.982 | 388.2 | 503.7 | 49.4 | 143.2 | 35
28229 - PIAZZA PPTO C | 561747 | P-77 | Tremie ½" | Concreto | Pilote kely torre 1 #25 | 2026-04-28 | 2026-04-30 | 2026-05-12 | 2026-05-12 | 2-Cónica y dividida | 14 | 100 |  | 34.5 | 7853.982 | 320.3 | 416 | 40.8 | 118.3 | 26
28229 - PIAZZA PPTO C | 561747 | P-77 | Tremie ½" | Concreto | Pilote kely torre 1 #25 | 2026-04-28 | 2026-04-30 | 2026-05-12 | 2026-05-12 | 2-Cónica y dividida | 14 | 100 |  | 34.5 | 7853.982 | 312.6 | 405.8 | 39.8 | 115.4 | 26
28229 - PIAZZA PPTO C | 561747 | P-77 | Tremie ½" | Concreto | Pilote kely torre 1 #25 | 2026-04-28 | 2026-04-30 | 2026-05-05 | 2026-05-06 | 2-Cónica y dividida | 7 | 101 |  | 34.5 | 8011.847 | 260.5 | 331.4 | 32.5 | 94.2 | 23
28229 - PIAZZA PPTO C | 561747 | P-77 | Tremie ½" | Concreto | Pilote kely torre 1 #25 | 2026-04-28 | 2026-04-30 | 2026-05-05 | 2026-05-06 | 2-Cónica y dividida | 7 | 100 |  | 34.5 | 7853.982 | 258.6 | 335.5 | 32.9 | 95.4 | 23
28229 - PIAZZA PPTO C | 561747 | P-77 | Tremie ½" | Concreto | Pilote kely torre 1 #25 | 2026-04-28 | 2026-04-30 | 2026-05-01 | 2026-05-05 | 5-Fractura extremos | 3 | 101 |  | 34.5 | 8011.847 | 174.7 | 222.3 | 21.8 | 63.2 | 21
28229 - PIAZZA PPTO C | 561747 | P-77 | Tremie ½" | Concreto | Pilote kely torre 1 #25 | 2026-04-28 | 2026-04-30 | 2026-05-01 | 2026-05-05 | 5-Fractura extremos | 3 | 100 |  | 34.5 | 7853.982 | 171.8 | 223.3 | 21.9 | 63.5 | 21
28229 - PIAZZA PPTO C | 561747 | P-76 | Tremie ½" | Concreto | Pilote kely torre 2 #06 | 2026-04-28 | 2026-04-30 | 2026-05-26 | 2026-05-26 | 2-Cónica y dividida | 28 | 101 |  | 34.5 | 8011.847 | 299.8 | 381.4 | 37.4 | 108.4 | 35
28229 - PIAZZA PPTO C | 561747 | P-76 | Tremie ½" | Concreto | Pilote kely torre 2 #06 | 2026-04-28 | 2026-04-30 | 2026-05-26 | 2026-05-26 | 2-Cónica y dividida | 28 | 100 |  | 34.5 | 7853.982 | 297.8 | 386.5 | 37.9 | 109.9 | 35
28229 - PIAZZA PPTO C | 561747 | P-76 | Tremie ½" | Concreto | Pilote kely torre 2 #06 | 2026-04-28 | 2026-04-30 | 2026-05-26 | 2026-05-26 | 2-Cónica y dividida | 28 | 101 |  | 34.5 | 8011.847 | 295.8 | 376.3 | 36.9 | 107 | 35
28229 - PIAZZA PPTO C | 561747 | P-76 | Tremie ½" | Concreto | Pilote kely torre 2 #06 | 2026-04-28 | 2026-04-30 | 2026-05-12 | 2026-05-12 | 2-Cónica y dividida | 14 | 100 |  | 34.5 | 7853.982 | 258.2 | 335.5 | 32.9 | 95.4 | 26
28229 - PIAZZA PPTO C | 561747 | P-76 | Tremie ½" | Concreto | Pilote kely torre 2 #06 | 2026-04-28 | 2026-04-30 | 2026-05-12 | 2026-05-12 | 2-Cónica y dividida | 14 | 101 |  | 34.5 | 8011.847 | 260.3 | 331.4 | 32.5 | 94.2 | 26
28229 - PIAZZA PPTO C | 561747 | P-76 | Tremie ½" | Concreto | Pilote kely torre 2 #06 | 2026-04-28 | 2026-04-30 | 2026-05-05 | 2026-05-06 | 2-Cónica y dividida | 7 | 100 |  | 34.5 | 7853.982 | 216.3 | 280.4 | 27.5 | 79.7 | 23
28229 - PIAZZA PPTO C | 561747 | P-76 | Tremie ½" | Concreto | Pilote kely torre 2 #06 | 2026-04-28 | 2026-04-30 | 2026-05-05 | 2026-05-06 | 2-Cónica y dividida | 7 | 101 |  | 34.5 | 8011.847 | 214.9 | 273.3 | 26.8 | 77.7 | 23
28229 - PIAZZA PPTO C | 561747 | P-76 | Tremie ½" | Concreto | Pilote kely torre 2 #06 | 2026-04-28 | 2026-04-30 | 2026-05-01 | 2026-05-05 | 5-Fractura extremos | 3 | 100 |  | 34.5 | 7853.982 | 155.2 | 201.9 | 19.8 | 57.4 | 21
28229 - PIAZZA PPTO C | 561747 | P-76 | Tremie ½" | Concreto | Pilote kely torre 2 #06 | 2026-04-28 | 2026-04-30 | 2026-05-01 | 2026-05-05 | 5-Fractura extremos | 3 | 101 |  | 34.5 | 8011.847 | 152.5 | 193.7 | 19 | 55.1 | 21
28229 - PIAZZA PPTO C | 561743 | P-70 | Tremie 1/2" | Concreto | Pilote Kely torre 2 #43 | 2026-04-25 | 2026-04-28 | 2026-05-23 | 2026-05-26 | 2-Cónica y dividida | 28 | 100 |  | 34.5 | 7853.982 | 288.5 | 374.2 | 36.7 | 106.4 | 34
28229 - PIAZZA PPTO C | 561743 | P-70 | Tremie 1/2" | Concreto | Pilote Kely torre 2 #43 | 2026-04-25 | 2026-04-28 | 2026-05-23 | 2026-05-26 | 2-Cónica y dividida | 28 | 101 |  | 34.5 | 8011.847 | 286.9 | 365.1 | 35.8 | 103.8 | 34
28229 - PIAZZA PPTO C | 561743 | P-70 | Tremie 1/2" | Concreto | Pilote Kely torre 2 #43 | 2026-04-25 | 2026-04-28 | 2026-05-23 | 2026-05-26 | 2-Cónica y dividida | 28 | 100 |  | 34.5 | 7853.982 | 284.9 | 370.2 | 36.3 | 105.2 | 34
28229 - PIAZZA PPTO C | 561743 | P-70 | Tremie 1/2" | Concreto | Pilote Kely torre 2 #43 | 2026-04-25 | 2026-04-28 | 2026-05-09 | 2026-05-12 | 2-Cónica y dividida | 14 | 100 |  | 34.5 | 7853.982 | 248.8 | 323.3 | 31.7 | 91.9 | 25
28229 - PIAZZA PPTO C | 561743 | P-70 | Tremie 1/2" | Concreto | Pilote Kely torre 2 #43 | 2026-04-25 | 2026-04-28 | 2026-05-09 | 2026-05-12 | 2-Cónica y dividida | 14 | 100 |  | 34.5 | 7853.982 | 241.6 | 314.1 | 30.8 | 89.3 | 25
28229 - PIAZZA PPTO C | 561743 | P-70 | Tremie 1/2" | Concreto | Pilote Kely torre 2 #43 | 2026-04-25 | 2026-04-28 | 2026-05-02 | 2026-05-05 | 2-Cónica y dividida | 7 | 100 |  | 34.5 | 7853.982 | 208.2 | 270.2 | 26.5 | 76.8 | 22
28229 - PIAZZA PPTO C | 561743 | P-70 | Tremie 1/2" | Concreto | Pilote Kely torre 2 #43 | 2026-04-25 | 2026-04-28 | 2026-05-02 | 2026-05-05 | 2-Cónica y dividida | 7 | 100 |  | 34.5 | 7853.982 | 203.3 | 264.1 | 25.9 | 75.1 | 22
28229 - PIAZZA PPTO C | 561743 | P-70 | Tremie 1/2" | Concreto | Pilote Kely torre 2 #43 | 2026-04-25 | 2026-04-28 | 2026-04-28 | 2026-04-29 | 2-Cónica y dividida | 3 | 100 |  | 34.5 | 7853.982 | 175.2 | 227.4 | 22.3 | 64.6 | 19
28229 - PIAZZA PPTO C | 561743 | P-70 | Tremie 1/2" | Concreto | Pilote Kely torre 2 #43 | 2026-04-25 | 2026-04-28 | 2026-04-28 | 2026-04-29 | 2-Cónica y dividida | 3 | 100 |  | 34.5 | 7853.982 | 172.5 | 224.3 | 22 | 63.8 | 19
28229 - PIAZZA PPTO C | 561743 | P-69 | Tremie 1" | Concreto | Zonas comunes pilote kely #71 y pilote kely #99 y pantalla de plazoleta tramo M-18 | 2026-04-24 | 2026-04-28 | 2026-05-22 | 2026-05-22 | 2-Cónica y dividida | 28 | 100 |  | 27.6 | 7853.982 | 276.2 | 358.9 | 35.2 | 127.5 | 33
28229 - PIAZZA PPTO C | 561743 | P-69 | Tremie 1" | Concreto | Zonas comunes pilote kely #71 y pilote kely #99 y pantalla de plazoleta tramo M-18 | 2026-04-24 | 2026-04-28 | 2026-05-22 | 2026-05-22 | 2-Cónica y dividida | 28 | 100 |  | 27.6 | 7853.982 | 278.3 | 361 | 35.4 | 128.3 | 33
28229 - PIAZZA PPTO C | 561743 | P-69 | Tremie 1" | Concreto | Zonas comunes pilote kely #71 y pilote kely #99 y pantalla de plazoleta tramo M-18 | 2026-04-24 | 2026-04-28 | 2026-05-22 | 2026-05-22 | 2-Cónica y dividida | 28 | 100 |  | 27.6 | 7853.982 | 279.7 | 363 | 35.6 | 129 | 33
28229 - PIAZZA PPTO C | 561743 | P-69 | Tremie 1" | Concreto | Zonas comunes pilote kely #71 y pilote kely #99 y pantalla de plazoleta tramo M-18 | 2026-04-24 | 2026-04-28 | 2026-05-08 | 2026-05-08 | 2-Cónica y dividida | 14 | 100 |  | 27.6 | 7853.982 | 233.9 | 303.9 | 29.8 | 108 | 24
28229 - PIAZZA PPTO C | 561743 | P-69 | Tremie 1" | Concreto | Zonas comunes pilote kely #71 y pilote kely #99 y pantalla de plazoleta tramo M-18 | 2026-04-24 | 2026-04-28 | 2026-05-08 | 2026-05-08 | 2-Cónica y dividida | 14 | 100 |  | 27.6 | 7853.982 | 239 | 310 | 30.4 | 110.1 | 24
28229 - PIAZZA PPTO C | 561743 | P-69 | Tremie 1" | Concreto | Zonas comunes pilote kely #71 y pilote kely #99 y pantalla de plazoleta tramo M-18 | 2026-04-24 | 2026-04-28 | 2026-05-01 | 2026-05-05 | 2-Cónica y dividida | 7 | 100 |  | 27.6 | 7853.982 | 197.2 | 255.9 | 25.1 | 90.9 | 21
28229 - PIAZZA PPTO C | 561743 | P-69 | Tremie 1" | Concreto | Zonas comunes pilote kely #71 y pilote kely #99 y pantalla de plazoleta tramo M-18 | 2026-04-24 | 2026-04-28 | 2026-05-01 | 2026-05-05 | 2-Cónica y dividida | 7 | 100 |  | 27.6 | 7853.982 | 195.9 | 253.9 | 24.9 | 90.2 | 21
28229 - PIAZZA PPTO C | 561743 | P-69 | Tremie 1" | Concreto | Zonas comunes pilote kely #71 y pilote kely #99 y pantalla de plazoleta tramo M-18 | 2026-04-24 | 2026-04-28 | 2026-04-27 | 2026-04-29 | 2-Cónica y dividida | 3 | 100 |  | 27.6 | 7853.982 | 180.9 | 234.5 | 23 | 83.3 | 19
28229 - PIAZZA PPTO C | 561743 | P-69 | Tremie 1" | Concreto | Zonas comunes pilote kely #71 y pilote kely #99 y pantalla de plazoleta tramo M-18 | 2026-04-24 | 2026-04-28 | 2026-04-27 | 2026-04-29 | 2-Cónica y dividida | 3 | 100 |  | 27.6 | 7853.982 | 177.8 | 230.5 | 22.6 | 81.9 | 19
28229 - PIAZZA PPTO C | 561743 | M-68 | Tremie 1" | Concreto | Plazoleta pantalla tramo M-19 y barrete B-62 | 2026-04-24 | 2026-04-28 | 2026-05-22 | 2026-05-22 | 2-Cónica y dividida | 28 | 101 |  | 27.6 | 8011.847 | 257.8 | 328.3 | 32.2 | 116.7 | 33
28229 - PIAZZA PPTO C | 561743 | M-68 | Tremie 1" | Concreto | Plazoleta pantalla tramo M-19 y barrete B-62 | 2026-04-24 | 2026-04-28 | 2026-05-22 | 2026-05-22 | 2-Cónica y dividida | 28 | 100 |  | 27.6 | 7853.982 | 255.9 | 332.4 | 32.6 | 118.1 | 33
28229 - PIAZZA PPTO C | 561743 | M-68 | Tremie 1" | Concreto | Plazoleta pantalla tramo M-19 y barrete B-62 | 2026-04-24 | 2026-04-28 | 2026-05-22 | 2026-05-22 | 2-Cónica y dividida | 28 | 101 |  | 27.6 | 8011.847 | 252.8 | 322.2 | 31.6 | 114.5 | 33
28229 - PIAZZA PPTO C | 561743 | M-68 | Tremie 1" | Concreto | Plazoleta pantalla tramo M-19 y barrete B-62 | 2026-04-24 | 2026-04-28 | 2026-05-08 | 2026-05-08 | 2-Cónica y dividida | 14 | 100 |  | 27.6 | 7853.982 | 205.7 | 267.2 | 26.2 | 94.9 | 24
28229 - PIAZZA PPTO C | 561743 | M-68 | Tremie 1" | Concreto | Plazoleta pantalla tramo M-19 y barrete B-62 | 2026-04-24 | 2026-04-28 | 2026-05-08 | 2026-05-08 | 2-Cónica y dividida | 14 | 100 |  | 27.6 | 7853.982 | 202.6 | 263.1 | 25.8 | 93.5 | 24
28229 - PIAZZA PPTO C | 561743 | M-68 | Tremie 1" | Concreto | Plazoleta pantalla tramo M-19 y barrete B-62 | 2026-04-24 | 2026-04-28 | 2026-05-01 | 2026-05-05 | 2-Cónica y dividida | 7 | 100 |  | 27.6 | 7853.982 | 179.2 | 232.5 | 22.8 | 82.6 | 21
28229 - PIAZZA PPTO C | 561743 | M-68 | Tremie 1" | Concreto | Plazoleta pantalla tramo M-19 y barrete B-62 | 2026-04-24 | 2026-04-28 | 2026-05-01 | 2026-05-05 | 2-Cónica y dividida | 7 | 100 |  | 27.6 | 7853.982 | 177.9 | 231.5 | 22.7 | 82.2 | 21
28229 - PIAZZA PPTO C | 561743 | M-68 | Tremie 1" | Concreto | Plazoleta pantalla tramo M-19 y barrete B-62 | 2026-04-24 | 2026-04-28 | 2026-04-27 | 2026-04-29 | 2-Cónica y dividida | 3 | 100 |  | 27.6 | 7853.982 | 154.2 | 199.9 | 19.6 | 71 | 19
28229 - PIAZZA PPTO C | 561743 | M-68 | Tremie 1" | Concreto | Plazoleta pantalla tramo M-19 y barrete B-62 | 2026-04-24 | 2026-04-28 | 2026-04-27 | 2026-04-29 | 2-Cónica y dividida | 3 | 100 |  | 27.6 | 7853.982 | 151.3 | 196.8 | 19.3 | 69.9 | 19
28229 - PIAZZA PPTO C | 561743 | P-67 | Tremie 1/2" | Concreto | Pilote kely torre 2 #24 | 2026-04-24 | 2026-04-28 | 2026-05-22 | 2026-05-22 | 2-Cónica y dividida | 28 | 100 |  | 34.5 | 7853.982 | 364.5 | 473.2 | 46.4 | 134.5 | 33
28229 - PIAZZA PPTO C | 561743 | P-67 | Tremie 1/2" | Concreto | Pilote kely torre 2 #24 | 2026-04-24 | 2026-04-28 | 2026-05-22 | 2026-05-22 | 2-Cónica y dividida | 28 | 100 |  | 34.5 | 7853.982 | 368.8 | 479.3 | 47 | 136.2 | 33
28229 - PIAZZA PPTO C | 561743 | P-67 | Tremie 1/2" | Concreto | Pilote kely torre 2 #24 | 2026-04-24 | 2026-04-28 | 2026-05-22 | 2026-05-22 | 2-Cónica y dividida | 28 | 100 |  | 34.5 | 7853.982 | 366.6 | 476.2 | 46.7 | 135.4 | 33
28229 - PIAZZA PPTO C | 561743 | P-67 | Tremie 1/2" | Concreto | Pilote kely torre 2 #24 | 2026-04-24 | 2026-04-28 | 2026-05-08 | 2026-05-08 | 2-Cónica y dividida | 14 | 100 |  | 34.5 | 7853.982 | 308.6 | 400.7 | 39.3 | 113.9 | 24
28229 - PIAZZA PPTO C | 561743 | P-67 | Tremie 1/2" | Concreto | Pilote kely torre 2 #24 | 2026-04-24 | 2026-04-28 | 2026-05-08 | 2026-05-08 | 2-Cónica y dividida | 14 | 100 |  | 34.5 | 7853.982 | 305.6 | 396.7 | 38.9 | 112.8 | 24
28229 - PIAZZA PPTO C | 561743 | P-67 | Tremie 1/2" | Concreto | Pilote kely torre 2 #24 | 2026-04-24 | 2026-04-28 | 2026-05-01 | 2026-05-05 | 2-Cónica y dividida | 7 | 100 |  | 34.5 | 7853.982 | 251.5 | 326.3 | 32 | 92.8 | 21
28229 - PIAZZA PPTO C | 561743 | P-67 | Tremie 1/2" | Concreto | Pilote kely torre 2 #24 | 2026-04-24 | 2026-04-28 | 2026-05-01 | 2026-05-05 | 2-Cónica y dividida | 7 | 100 |  | 34.5 | 7853.982 | 259.9 | 337.5 | 33.1 | 95.9 | 21
28229 - PIAZZA PPTO C | 561743 | P-67 | Tremie 1/2" | Concreto | Pilote kely torre 2 #24 | 2026-04-24 | 2026-04-28 | 2026-04-27 | 2026-04-29 | 2-Cónica y dividida | 3 | 100 |  | 34.5 | 7853.982 | 237.8 | 309 | 30.3 | 87.8 | 19
28229 - PIAZZA PPTO C | 561743 | P-67 | Tremie 1/2" | Concreto | Pilote kely torre 2 #24 | 2026-04-24 | 2026-04-28 | 2026-04-27 | 2026-04-29 | 2-Cónica y dividida | 3 | 100 |  | 34.5 | 7853.982 | 233.9 | 303.9 | 29.8 | 86.4 | 19
28229 - PIAZZA PPTO C | 561744 | P - 71 | Tremie 1" | Concreto | Zonas comunes pilote Kelly # 03 | 2026-04-25 | 2026-04-28 | 2026-05-23 | 2026-05-26 | 2-Cónica y dividida | 28 | 100 |  | 27.6 | 7853.982 | 222.6 | 288.6 | 28.3 | 102.5 | 34
28229 - PIAZZA PPTO C | 561744 | P - 71 | Tremie 1" | Concreto | Zonas comunes pilote Kelly # 03 | 2026-04-25 | 2026-04-28 | 2026-05-23 | 2026-05-26 | 2-Cónica y dividida | 28 | 101 |  | 27.6 | 8011.847 | 220.8 | 281.4 | 27.6 | 100 | 34
28229 - PIAZZA PPTO C | 561744 | P - 71 | Tremie 1" | Concreto | Zonas comunes pilote Kelly # 03 | 2026-04-25 | 2026-04-28 | 2026-05-23 | 2026-05-26 | 2-Cónica y dividida | 28 | 100 |  | 27.6 | 7853.982 | 228.6 | 296.7 | 29.1 | 105.4 | 34
28229 - PIAZZA PPTO C | 561744 | P - 71 | Tremie 1" | Concreto | Zonas comunes pilote Kelly # 03 | 2026-04-25 | 2026-04-28 | 2026-05-09 | 2026-05-12 | 2-Cónica y dividida | 14 | 101 |  | 27.6 | 8011.847 | 191.5 | 243.7 | 23.9 | 86.6 | 25
28229 - PIAZZA PPTO C | 561744 | P - 71 | Tremie 1" | Concreto | Zonas comunes pilote Kelly # 03 | 2026-04-25 | 2026-04-28 | 2026-05-09 | 2026-05-12 | 2-Cónica y dividida | 14 | 101 |  | 27.6 | 8011.847 | 199.9 | 254.9 | 25 | 90.6 | 25
28229 - PIAZZA PPTO C | 561744 | P - 71 | Tremie 1" | Concreto | Zonas comunes pilote Kelly # 03 | 2026-04-25 | 2026-04-28 | 2026-05-02 | 2026-05-05 | 2-Cónica y dividida | 7 | 101 |  | 27.6 | 8011.847 | 155.8 | 197.8 | 19.4 | 70.3 | 22
28229 - PIAZZA PPTO C | 561744 | P - 71 | Tremie 1" | Concreto | Zonas comunes pilote Kelly # 03 | 2026-04-25 | 2026-04-28 | 2026-05-02 | 2026-05-05 | 2-Cónica y dividida | 7 | 100 |  | 27.6 | 7853.982 | 154.6 | 200.9 | 19.7 | 71.4 | 22
28229 - PIAZZA PPTO C | 561744 | P - 71 | Tremie 1" | Concreto | Zonas comunes pilote Kelly # 03 | 2026-04-25 | 2026-04-28 | 2026-04-28 | 2026-04-29 | 2-Cónica y dividida | 3 | 101 |  | 27.6 | 8011.847 | 113.7 | 144.8 | 14.2 | 51.4 | 19
28229 - PIAZZA PPTO C | 561744 | P - 71 | Tremie 1" | Concreto | Zonas comunes pilote Kelly # 03 | 2026-04-25 | 2026-04-28 | 2026-04-28 | 2026-04-29 | 2-Cónica y dividida | 3 | 100 |  | 27.6 | 7853.982 | 110.1 | 142.8 | 14 | 50.7 | 19
28229 - PIAZZA PPTO C | 561742 | P - 66 | Tremie 1/2" | Concreto | Pilote Kelly Torre 1 # 51 | 2026-04-23 | 2026-04-25 | 2026-05-21 | 2026-05-22 | 2-Cónica y dividida | 28 | 100 |  | 34.5 | 7853.982 | 368.9 | 479.3 | 47 | 136.2 | 33
28229 - PIAZZA PPTO C | 561742 | P - 66 | Tremie 1/2" | Concreto | Pilote Kelly Torre 1 # 51 | 2026-04-23 | 2026-04-25 | 2026-05-21 | 2026-05-22 | 2-Cónica y dividida | 28 | 101 |  | 34.5 | 8011.847 | 376 | 478.2 | 46.9 | 135.9 | 33
28229 - PIAZZA PPTO C | 561742 | P - 66 | Tremie 1/2" | Concreto | Pilote Kelly Torre 1 # 51 | 2026-04-23 | 2026-04-25 | 2026-05-21 | 2026-05-22 | 2-Cónica y dividida | 28 | 100 |  | 34.5 | 7853.982 | 372 | 483.3 | 47.4 | 137.4 | 33
28229 - PIAZZA PPTO C | 561742 | P - 66 | Tremie 1/2" | Concreto | Pilote Kelly Torre 1 # 51 | 2026-04-23 | 2026-04-25 | 2026-05-07 | 2026-05-08 | 2-Cónica y dividida | 14 | 101 |  | 34.5 | 8011.847 | 310.5 | 395.7 | 38.8 | 112.5 | 24
28229 - PIAZZA PPTO C | 561742 | P - 66 | Tremie 1/2" | Concreto | Pilote Kelly Torre 1 # 51 | 2026-04-23 | 2026-04-25 | 2026-05-07 | 2026-05-08 | 2-Cónica y dividida | 14 | 100 |  | 34.5 | 7853.982 | 308.9 | 400.7 | 39.3 | 113.9 | 24
28229 - PIAZZA PPTO C | 561742 | P - 66 | Tremie 1/2" | Concreto | Pilote Kelly Torre 1 # 51 | 2026-04-23 | 2026-04-25 | 2026-04-30 | 2026-04-30 | 2-Cónica y dividida | 7 | 101 |  | 34.5 | 8011.847 | 263.3 | 335.5 | 32.9 | 95.4 | 20
28229 - PIAZZA PPTO C | 561742 | P - 66 | Tremie 1/2" | Concreto | Pilote Kelly Torre 1 # 51 | 2026-04-23 | 2026-04-25 | 2026-04-30 | 2026-04-30 | 2-Cónica y dividida | 7 | 100 |  | 34.5 | 7853.982 | 261.3 | 339.6 | 33.3 | 96.5 | 20
28229 - PIAZZA PPTO C | 561742 | P - 66 | Tremie 1/2" | Concreto | Pilote Kelly Torre 1 # 51 | 2026-04-23 | 2026-04-25 | 2026-04-26 | 2026-04-28 | 2-Cónica y dividida | 3 | 101 |  | 34.5 | 8011.847 | 225.3 | 286.5 | 28.1 | 81.4 | 17
28229 - PIAZZA PPTO C | 561742 | P - 66 | Tremie 1/2" | Concreto | Pilote Kelly Torre 1 # 51 | 2026-04-23 | 2026-04-25 | 2026-04-26 | 2026-04-28 | 2-Cónica y dividida | 3 | 100 |  | 34.5 | 7853.982 | 223.1 | 289.6 | 28.4 | 82.3 | 17
28229 - PIAZZA PPTO C | 561742 | M - 65 | Tremie 1" | Concreto | Plazoleta pantalla tramo M - 20 y barrete B - 61 | 2026-04-23 | 2026-04-25 | 2026-05-21 | 2026-05-22 | 2-Cónica y dividida | 28 | 100 |  | 27.6 | 7853.982 | 241.8 | 314.1 | 30.8 | 111.6 | 33
28229 - PIAZZA PPTO C | 561742 | M - 65 | Tremie 1" | Concreto | Plazoleta pantalla tramo M - 20 y barrete B - 61 | 2026-04-23 | 2026-04-25 | 2026-05-21 | 2026-05-22 | 2-Cónica y dividida | 28 | 100 |  | 27.6 | 7853.982 | 243.8 | 316.1 | 31 | 112.3 | 33
28229 - PIAZZA PPTO C | 561742 | M - 65 | Tremie 1" | Concreto | Plazoleta pantalla tramo M - 20 y barrete B - 61 | 2026-04-23 | 2026-04-25 | 2026-05-21 | 2026-05-22 | 2-Cónica y dividida | 28 | 100 |  | 27.6 | 7853.982 | 237.9 | 309 | 30.3 | 109.8 | 33
28229 - PIAZZA PPTO C | 561742 | M - 65 | Tremie 1" | Concreto | Plazoleta pantalla tramo M - 20 y barrete B - 61 | 2026-04-23 | 2026-04-25 | 2026-05-07 | 2026-05-08 | 2-Cónica y dividida | 14 | 100 |  | 27.6 | 7853.982 | 207.4 | 269.2 | 26.4 | 95.7 | 24
28229 - PIAZZA PPTO C | 561742 | M - 65 | Tremie 1" | Concreto | Plazoleta pantalla tramo M - 20 y barrete B - 61 | 2026-04-23 | 2026-04-25 | 2026-05-07 | 2026-05-08 | 2-Cónica y dividida | 14 | 101 |  | 27.6 | 8011.847 | 205.8 | 262.1 | 25.7 | 93.1 | 24
28229 - PIAZZA PPTO C | 561742 | M - 65 | Tremie 1" | Concreto | Plazoleta pantalla tramo M - 20 y barrete B - 61 | 2026-04-23 | 2026-04-25 | 2026-04-30 | 2026-04-30 | 2-Cónica y dividida | 7 | 100 |  | 27.6 | 7853.982 | 176.3 | 228.4 | 22.4 | 81.2 | 20
28229 - PIAZZA PPTO C | 561742 | M - 65 | Tremie 1" | Concreto | Plazoleta pantalla tramo M - 20 y barrete B - 61 | 2026-04-23 | 2026-04-25 | 2026-04-30 | 2026-04-30 | 2-Cónica y dividida | 7 | 101 |  | 27.6 | 8011.847 | 174.3 | 222.3 | 21.8 | 79 | 20
28229 - PIAZZA PPTO C | 561742 | M - 65 | Tremie 1" | Concreto | Plazoleta pantalla tramo M - 20 y barrete B - 61 | 2026-04-23 | 2026-04-25 | 2026-04-26 | 2026-04-28 | 2-Cónica y dividida | 3 | 100 |  | 27.6 | 7853.982 | 150.6 | 195.8 | 19.2 | 69.6 | 17
28229 - PIAZZA PPTO C | 561742 | M - 65 | Tremie 1" | Concreto | Plazoleta pantalla tramo M - 20 y barrete B - 61 | 2026-04-23 | 2026-04-25 | 2026-04-26 | 2026-04-28 | 2-Cónica y dividida | 3 | 101 |  | 27.6 | 8011.847 | 148.4 | 188.6 | 18.5 | 67 | 17
28229 - PIAZZA PPTO C | 561742 | P - 64 | Tremie 1" | Concreto | Zonas comunes pilote Kelly # 07 | 2026-04-23 | 2026-04-25 | 2026-05-21 | 2026-05-22 | 2-Cónica y dividida | 28 | 101 |  | 27.6 | 8011.847 | 263.7 | 335.5 | 32.9 | 119.2 | 33
28229 - PIAZZA PPTO C | 561742 | P - 64 | Tremie 1" | Concreto | Zonas comunes pilote Kelly # 07 | 2026-04-23 | 2026-04-25 | 2026-05-21 | 2026-05-22 | 2-Cónica y dividida | 28 | 101 |  | 27.6 | 8011.847 | 259.7 | 330.4 | 32.4 | 117.4 | 33
28229 - PIAZZA PPTO C | 561742 | P - 64 | Tremie 1" | Concreto | Zonas comunes pilote Kelly # 07 | 2026-04-23 | 2026-04-25 | 2026-05-21 | 2026-05-22 | 2-Cónica y dividida | 28 | 100 |  | 27.6 | 7853.982 | 262.1 | 340.6 | 33.4 | 121 | 33
28229 - PIAZZA PPTO C | 561742 | P - 64 | Tremie 1" | Concreto | Zonas comunes pilote Kelly # 07 | 2026-04-23 | 2026-04-25 | 2026-05-07 | 2026-05-08 | 2-Cónica y dividida | 14 | 100 |  | 27.6 | 7853.982 | 219.5 | 284.5 | 27.9 | 101.1 | 24
28229 - PIAZZA PPTO C | 561742 | P - 64 | Tremie 1" | Concreto | Zonas comunes pilote Kelly # 07 | 2026-04-23 | 2026-04-25 | 2026-05-07 | 2026-05-08 | 2-Cónica y dividida | 14 | 100 |  | 27.6 | 7853.982 | 217.9 | 282.5 | 27.7 | 100.4 | 24
28229 - PIAZZA PPTO C | 561742 | P - 64 | Tremie 1" | Concreto | Zonas comunes pilote Kelly # 07 | 2026-04-23 | 2026-04-25 | 2026-04-30 | 2026-04-30 | 2-Cónica y dividida | 7 | 100 |  | 27.6 | 7853.982 | 192.5 | 249.8 | 24.5 | 88.8 | 20
28229 - PIAZZA PPTO C | 561742 | P - 64 | Tremie 1" | Concreto | Zonas comunes pilote Kelly # 07 | 2026-04-23 | 2026-04-25 | 2026-04-30 | 2026-04-30 | 2-Cónica y dividida | 7 | 101 |  | 27.6 | 8011.847 | 190.3 | 242.7 | 23.8 | 86.2 | 20
28229 - PIAZZA PPTO C | 561742 | P - 64 | Tremie 1" | Concreto | Zonas comunes pilote Kelly # 07 | 2026-04-23 | 2026-04-25 | 2026-04-26 | 2026-04-28 | 2-Cónica y dividida | 3 | 100 |  | 27.6 | 7853.982 | 164.4 | 213.1 | 20.9 | 75.7 | 17
28229 - PIAZZA PPTO C | 561742 | P - 64 | Tremie 1" | Concreto | Zonas comunes pilote Kelly # 07 | 2026-04-23 | 2026-04-25 | 2026-04-26 | 2026-04-28 | 2-Cónica y dividida | 3 | 101 |  | 27.6 | 8011.847 | 162.2 | 206 | 20.2 | 73.2 | 17
28229 - PIAZZA PPTO C | 561742 | P - 63 | Tremie 1/2" | Concreto | Pilote Kelly Torre 2 # 49 y pilote Kelly # 51 | 2026-04-23 | 2026-04-25 | 2026-05-21 | 2026-05-22 | 2-Cónica y dividida | 28 | 100 |  | 34.5 | 7853.982 | 351.7 | 456.8 | 44.8 | 129.9 | 33
28229 - PIAZZA PPTO C | 561742 | P - 63 | Tremie 1/2" | Concreto | Pilote Kelly Torre 2 # 49 y pilote Kelly # 51 | 2026-04-23 | 2026-04-25 | 2026-05-21 | 2026-05-22 | 2-Cónica y dividida | 28 | 100 |  | 34.5 | 7853.982 | 355.2 | 460.9 | 45.2 | 131 | 33
28229 - PIAZZA PPTO C | 561742 | P - 63 | Tremie 1/2" | Concreto | Pilote Kelly Torre 2 # 49 y pilote Kelly # 51 | 2026-04-23 | 2026-04-25 | 2026-05-21 | 2026-05-22 | 2-Cónica y dividida | 28 | 100 |  | 34.5 | 7853.982 | 344.7 | 447.7 | 43.9 | 127.2 | 33
28229 - PIAZZA PPTO C | 561742 | P - 63 | Tremie 1/2" | Concreto | Pilote Kelly Torre 2 # 49 y pilote Kelly # 51 | 2026-04-23 | 2026-04-25 | 2026-05-07 | 2026-05-08 | 2-Cónica y dividida | 14 | 101 |  | 34.5 | 8011.847 | 291.4 | 371.2 | 36.4 | 105.5 | 24
28229 - PIAZZA PPTO C | 561742 | P - 63 | Tremie 1/2" | Concreto | Pilote Kelly Torre 2 # 49 y pilote Kelly # 51 | 2026-04-23 | 2026-04-25 | 2026-05-07 | 2026-05-08 | 2-Cónica y dividida | 14 | 100 |  | 34.5 | 7853.982 | 289.6 | 376.3 | 36.9 | 107 | 24
28229 - PIAZZA PPTO C | 561742 | P - 63 | Tremie 1/2" | Concreto | Pilote Kelly Torre 2 # 49 y pilote Kelly # 51 | 2026-04-23 | 2026-04-25 | 2026-04-30 | 2026-04-30 | 2-Cónica y dividida | 7 | 100 |  | 34.5 | 7853.982 | 245.8 | 319.2 | 31.3 | 90.7 | 20
28229 - PIAZZA PPTO C | 561742 | P - 63 | Tremie 1/2" | Concreto | Pilote Kelly Torre 2 # 49 y pilote Kelly # 51 | 2026-04-23 | 2026-04-25 | 2026-04-30 | 2026-04-30 | 2-Cónica y dividida | 7 | 100 |  | 34.5 | 7853.982 | 242.9 | 315.1 | 30.9 | 89.6 | 20
28229 - PIAZZA PPTO C | 561742 | P - 63 | Tremie 1/2" | Concreto | Pilote Kelly Torre 2 # 49 y pilote Kelly # 51 | 2026-04-23 | 2026-04-25 | 2026-04-26 | 2026-04-28 | 2-Cónica y dividida | 3 | 101 |  | 34.5 | 8011.847 | 208.5 | 265.1 | 26 | 75.4 | 17
28229 - PIAZZA PPTO C | 561742 | P - 63 | Tremie 1/2" | Concreto | Pilote Kelly Torre 2 # 49 y pilote Kelly # 51 | 2026-04-23 | 2026-04-25 | 2026-04-26 | 2026-04-28 | 2-Cónica y dividida | 3 | 100 |  | 34.5 | 7853.982 | 206.3 | 268.2 | 26.3 | 76.2 | 17
28229 - PIAZZA PPTO C | 561741 | M - 62 | Tremie 1" | Concreto | Plazoleta pantalla tramo H - 24 y pantalla tramo M - 21 | 2026-04-22 | 2026-04-25 | 2026-05-20 | 2026-05-20 | 2-Cónica y dividida | 28 | 100 |  | 27.6 | 7853.982 | 284.8 | 370.2 | 36.3 | 131.5 | 32
28229 - PIAZZA PPTO C | 561741 | M - 62 | Tremie 1" | Concreto | Plazoleta pantalla tramo H - 24 y pantalla tramo M - 21 | 2026-04-22 | 2026-04-25 | 2026-05-20 | 2026-05-20 | 2-Cónica y dividida | 28 | 101 |  | 27.6 | 8011.847 | 286.9 | 365.1 | 35.8 | 129.7 | 32
28229 - PIAZZA PPTO C | 561741 | M - 62 | Tremie 1" | Concreto | Plazoleta pantalla tramo H - 24 y pantalla tramo M - 21 | 2026-04-22 | 2026-04-25 | 2026-05-20 | 2026-05-20 | 2-Cónica y dividida | 28 | 100 |  | 27.6 | 7853.982 | 291.2 | 378.3 | 37.1 | 134.4 | 32
28229 - PIAZZA PPTO C | 561741 | M - 62 | Tremie 1" | Concreto | Plazoleta pantalla tramo H - 24 y pantalla tramo M - 21 | 2026-04-22 | 2026-04-25 | 2026-05-06 | 2026-05-06 | 2-Cónica y dividida | 14 | 100 |  | 27.6 | 7853.982 | 240.3 | 312 | 30.6 | 110.9 | 23
28229 - PIAZZA PPTO C | 561741 | M - 62 | Tremie 1" | Concreto | Plazoleta pantalla tramo H - 24 y pantalla tramo M - 21 | 2026-04-22 | 2026-04-25 | 2026-05-06 | 2026-05-06 | 2-Cónica y dividida | 14 | 100 |  | 27.6 | 7853.982 | 235.6 | 305.9 | 30 | 108.7 | 23
28229 - PIAZZA PPTO C | 561741 | M - 62 | Tremie 1" | Concreto | Plazoleta pantalla tramo H - 24 y pantalla tramo M - 21 | 2026-04-22 | 2026-04-25 | 2026-04-29 | 2026-04-29 | 2-Cónica y dividida | 7 | 101 |  | 27.6 | 8011.847 | 190.8 | 242.7 | 23.8 | 86.2 | 18
28229 - PIAZZA PPTO C | 561741 | M - 62 | Tremie 1" | Concreto | Plazoleta pantalla tramo H - 24 y pantalla tramo M - 21 | 2026-04-22 | 2026-04-25 | 2026-04-29 | 2026-04-29 | 2-Cónica y dividida | 7 | 100 |  | 27.6 | 7853.982 | 188.9 | 245.8 | 24.1 | 87.3 | 18
28229 - PIAZZA PPTO C | 561741 | M - 62 | Tremie 1" | Concreto | Plazoleta pantalla tramo H - 24 y pantalla tramo M - 21 | 2026-04-22 | 2026-04-25 | 2026-04-25 | 2026-04-28 | 2-Cónica y dividida | 3 | 100 |  | 27.6 | 7853.982 | 155.2 | 201.9 | 19.8 | 71.7 | 16
28229 - PIAZZA PPTO C | 561741 | M - 62 | Tremie 1" | Concreto | Plazoleta pantalla tramo H - 24 y pantalla tramo M - 21 | 2026-04-22 | 2026-04-25 | 2026-04-25 | 2026-04-28 | 2-Cónica y dividida | 3 | 100 |  | 27.6 | 7853.982 | 153.1 | 198.8 | 19.5 | 70.7 | 16
28229 - PIAZZA PPTO C | 561741 | P - 61 | Tremie 1/2" | Concreto | Pilote Kelly # 44 Torre 1 | 2026-04-22 | 2026-04-25 | 2026-05-20 | 2026-05-20 | 2-Cónica y dividida | 28 | 101 |  | 34.5 | 8011.847 | 354.3 | 450.7 | 44.2 | 128.1 | 32
28229 - PIAZZA PPTO C | 561741 | P - 61 | Tremie 1/2" | Concreto | Pilote Kelly # 44 Torre 1 | 2026-04-22 | 2026-04-25 | 2026-05-20 | 2026-05-20 | 2-Cónica y dividida | 28 | 100 |  | 34.5 | 7853.982 | 360 | 467 | 45.8 | 132.8 | 32
28229 - PIAZZA PPTO C | 561741 | P - 61 | Tremie 1/2" | Concreto | Pilote Kelly # 44 Torre 1 | 2026-04-22 | 2026-04-25 | 2026-05-20 | 2026-05-20 | 2-Cónica y dividida | 28 | 101 |  | 34.5 | 8011.847 | 355.2 | 451.7 | 44.3 | 128.4 | 32
28229 - PIAZZA PPTO C | 561741 | P - 61 | Tremie 1/2" | Concreto | Pilote Kelly # 44 Torre 1 | 2026-04-22 | 2026-04-25 | 2026-05-06 | 2026-05-06 | 2-Cónica y dividida | 14 | 100 |  | 34.5 | 7853.982 | 299 | 388.5 | 38.1 | 110.4 | 23
28229 - PIAZZA PPTO C | 561741 | P - 61 | Tremie 1/2" | Concreto | Pilote Kelly # 44 Torre 1 | 2026-04-22 | 2026-04-25 | 2026-05-06 | 2026-05-06 | 2-Cónica y dividida | 14 | 100 |  | 34.5 | 7853.982 | 294 | 381.4 | 37.4 | 108.4 | 23
28229 - PIAZZA PPTO C | 561741 | P - 61 | Tremie 1/2" | Concreto | Pilote Kelly # 44 Torre 1 | 2026-04-22 | 2026-04-25 | 2026-04-29 | 2026-04-29 | 2-Cónica y dividida | 7 | 100 |  | 34.5 | 7853.982 | 236.9 | 308 | 30.2 | 87.5 | 18
28229 - PIAZZA PPTO C | 561741 | P - 61 | Tremie 1/2" | Concreto | Pilote Kelly # 44 Torre 1 | 2026-04-22 | 2026-04-25 | 2026-04-29 | 2026-04-29 | 2-Cónica y dividida | 7 | 101 |  | 34.5 | 8011.847 | 234.8 | 298.8 | 29.3 | 84.9 | 18
28229 - PIAZZA PPTO C | 561741 | P - 61 | Tremie 1/2" | Concreto | Pilote Kelly # 44 Torre 1 | 2026-04-22 | 2026-04-25 | 2026-04-25 | 2026-04-28 | 2-Cónica y dividida | 3 | 100 |  | 34.5 | 7853.982 | 194.7 | 252.9 | 24.8 | 71.9 | 16
28229 - PIAZZA PPTO C | 561741 | P - 61 | Tremie 1/2" | Concreto | Pilote Kelly # 44 Torre 1 | 2026-04-22 | 2026-04-25 | 2026-04-25 | 2026-04-28 | 2-Cónica y dividida | 3 | 101 |  | 34.5 | 8011.847 | 192.5 | 244.7 | 24 | 69.6 | 16
28229 - PIAZZA PPTO C | 561741 | P - 60 | Tremie 1/2" | Concreto | Pilote Kelly Torre 2 # 32 | 2026-04-22 | 2026-04-25 | 2026-05-20 | 2026-05-20 | 2-Cónica y dividida | 28 | 101 |  | 34.5 | 8011.847 | 360.9 | 458.9 | 45 | 130.4 | 32
28229 - PIAZZA PPTO C | 561741 | P - 60 | Tremie 1/2" | Concreto | Pilote Kelly Torre 2 # 32 | 2026-04-22 | 2026-04-25 | 2026-05-20 | 2026-05-20 | 2-Cónica y dividida | 28 | 101 |  | 34.5 | 8011.847 | 367.6 | 468.1 | 45.9 | 133 | 32
28229 - PIAZZA PPTO C | 561741 | P - 60 | Tremie 1/2" | Concreto | Pilote Kelly Torre 2 # 32 | 2026-04-22 | 2026-04-25 | 2026-05-20 | 2026-05-20 | 2-Cónica y dividida | 28 | 100 |  | 34.5 | 7853.982 | 372.8 | 484.4 | 47.5 | 137.7 | 32
28229 - PIAZZA PPTO C | 561741 | P - 60 | Tremie 1/2" | Concreto | Pilote Kelly Torre 2 # 32 | 2026-04-22 | 2026-04-25 | 2026-05-06 | 2026-05-06 | 2-Cónica y dividida | 14 | 101 |  | 34.5 | 8011.847 | 305.6 | 388.5 | 38.1 | 110.4 | 23
28229 - PIAZZA PPTO C | 561741 | P - 60 | Tremie 1/2" | Concreto | Pilote Kelly Torre 2 # 32 | 2026-04-22 | 2026-04-25 | 2026-05-06 | 2026-05-06 | 2-Cónica y dividida | 14 | 100 |  | 34.5 | 7853.982 | 308 | 399.7 | 39.2 | 113.6 | 23
28229 - PIAZZA PPTO C | 561741 | P - 60 | Tremie 1/2" | Concreto | Pilote Kelly Torre 2 # 32 | 2026-04-22 | 2026-04-25 | 2026-04-29 | 2026-04-29 | 2-Cónica y dividida | 7 | 100 |  | 34.5 | 7853.982 | 253.8 | 329.4 | 32.3 | 93.6 | 18
28229 - PIAZZA PPTO C | 561741 | P - 60 | Tremie 1/2" | Concreto | Pilote Kelly Torre 2 # 32 | 2026-04-22 | 2026-04-25 | 2026-04-29 | 2026-04-29 | 2-Cónica y dividida | 7 | 100 |  | 34.5 | 7853.982 | 251.5 | 326.3 | 32 | 92.8 | 18
28229 - PIAZZA PPTO C | 561741 | P - 60 | Tremie 1/2" | Concreto | Pilote Kelly Torre 2 # 32 | 2026-04-22 | 2026-04-25 | 2026-04-25 | 2026-04-28 | 2-Cónica y dividida | 3 | 100 |  | 34.5 | 7853.982 | 213.9 | 277.4 | 27.2 | 78.8 | 16
28229 - PIAZZA PPTO C | 561741 | P - 60 | Tremie 1/2" | Concreto | Pilote Kelly Torre 2 # 32 | 2026-04-22 | 2026-04-25 | 2026-04-25 | 2026-04-28 | 2-Cónica y dividida | 3 | 101 |  | 34.5 | 8011.847 | 211.7 | 269.2 | 26.4 | 76.5 | 16
28229 - PIAZZA PPTO C | 561741 | P - 59 | Tremie 1" | Concreto | Pilote Kelly zonas comunes # 15 | 2026-04-22 | 2026-04-25 | 2026-05-20 | 2026-05-20 | 2-Cónica y dividida | 28 | 100 |  | 27.6 | 7853.982 | 291.4 | 378.3 | 37.1 | 134.4 | 32
28229 - PIAZZA PPTO C | 561741 | P - 59 | Tremie 1" | Concreto | Pilote Kelly zonas comunes # 15 | 2026-04-22 | 2026-04-25 | 2026-05-20 | 2026-05-20 | 2-Cónica y dividida | 28 | 101 |  | 27.6 | 8011.847 | 295.7 | 376.3 | 36.9 | 133.7 | 32
28229 - PIAZZA PPTO C | 561741 | P - 59 | Tremie 1" | Concreto | Pilote Kelly zonas comunes # 15 | 2026-04-22 | 2026-04-25 | 2026-05-20 | 2026-05-20 | 2-Cónica y dividida | 28 | 100 |  | 27.6 | 7853.982 | 296 | 384.4 | 37.7 | 136.6 | 32
28229 - PIAZZA PPTO C | 561741 | P - 59 | Tremie 1" | Concreto | Pilote Kelly zonas comunes # 15 | 2026-04-22 | 2026-04-25 | 2026-05-06 | 2026-05-06 | 2-Cónica y dividida | 14 | 101 |  | 27.6 | 8011.847 | 245.4 | 312 | 30.6 | 110.9 | 23
28229 - PIAZZA PPTO C | 561741 | P - 59 | Tremie 1" | Concreto | Pilote Kelly zonas comunes # 15 | 2026-04-22 | 2026-04-25 | 2026-05-06 | 2026-05-06 | 2-Cónica y dividida | 14 | 100 |  | 27.6 | 7853.982 | 242.6 | 315.1 | 30.9 | 112 | 23
28229 - PIAZZA PPTO C | 561741 | P - 59 | Tremie 1" | Concreto | Pilote Kelly zonas comunes # 15 | 2026-04-22 | 2026-04-25 | 2026-04-29 | 2026-04-29 | 2-Cónica y dividida | 7 | 100 |  | 27.6 | 7853.982 | 212.8 | 276.3 | 27.1 | 98.2 | 18
28229 - PIAZZA PPTO C | 561741 | P - 59 | Tremie 1" | Concreto | Pilote Kelly zonas comunes # 15 | 2026-04-22 | 2026-04-25 | 2026-04-29 | 2026-04-29 | 2-Cónica y dividida | 7 | 100 |  | 27.6 | 7853.982 | 209.9 | 272.3 | 26.7 | 96.7 | 18
28229 - PIAZZA PPTO C | 561741 | P - 59 | Tremie 1" | Concreto | Pilote Kelly zonas comunes # 15 | 2026-04-22 | 2026-04-25 | 2026-04-25 | 2026-04-28 | 2-Cónica y dividida | 3 | 100 |  | 27.6 | 7853.982 | 181.6 | 235.6 | 23.1 | 83.7 | 16
28229 - PIAZZA PPTO C | 561741 | P - 59 | Tremie 1" | Concreto | Pilote Kelly zonas comunes # 15 | 2026-04-22 | 2026-04-25 | 2026-04-25 | 2026-04-28 | 2-Cónica y dividida | 3 | 100 |  | 27.6 | 7853.982 | 179.3 | 232.5 | 22.8 | 82.6 | 16
28229 - PIAZZA PPTO C | 561738 | P - 57 | Tremie 1/2 | Concreto | Pilotes kelly torre 2 # 23 pilotes kelly # 14 | 2026-04-21 | 2026-04-23 | 2026-05-19 | 2026-05-20 | 2-Cónica y dividida | 28 | 100 |  | 34.5 | 7853.982 | 295 | 383.4 | 37.6 | 109 | 32
28229 - PIAZZA PPTO C | 561738 | P - 57 | Tremie 1/2 | Concreto | Pilotes kelly torre 2 # 23 pilotes kelly # 14 | 2026-04-21 | 2026-04-23 | 2026-05-19 | 2026-05-20 | 2-Cónica y dividida | 28 | 100 |  | 34.5 | 7853.982 | 292.7 | 380.4 | 37.3 | 108.1 | 32
28229 - PIAZZA PPTO C | 561738 | P - 57 | Tremie 1/2 | Concreto | Pilotes kelly torre 2 # 23 pilotes kelly # 14 | 2026-04-21 | 2026-04-23 | 2026-05-19 | 2026-05-20 | 2-Cónica y dividida | 28 | 100 |  | 34.5 | 7853.982 | 289.5 | 376.3 | 36.9 | 107 | 32
28229 - PIAZZA PPTO C | 561738 | P - 57 | Tremie 1/2 | Concreto | Pilotes kelly torre 2 # 23 pilotes kelly # 14 | 2026-04-21 | 2026-04-23 | 2026-05-05 | 2026-05-06 | 2-Cónica y dividida | 14 | 100 |  | 34.5 | 7853.982 | 259.6 | 337.5 | 33.1 | 95.9 | 23
28229 - PIAZZA PPTO C | 561738 | P - 57 | Tremie 1/2 | Concreto | Pilotes kelly torre 2 # 23 pilotes kelly # 14 | 2026-04-21 | 2026-04-23 | 2026-05-05 | 2026-05-06 | 2-Cónica y dividida | 14 | 100 |  | 34.5 | 7853.982 | 255.1 | 331.4 | 32.5 | 94.2 | 23
28229 - PIAZZA PPTO C | 561738 | P - 57 | Tremie 1/2 | Concreto | Pilotes kelly torre 2 # 23 pilotes kelly # 14 | 2026-04-21 | 2026-04-23 | 2026-04-28 | 2026-04-28 | 2-Cónica y dividida | 7 | 100 |  | 34.5 | 7853.982 | 230.8 | 299.8 | 29.4 | 85.2 | 17
28229 - PIAZZA PPTO C | 561738 | P - 57 | Tremie 1/2 | Concreto | Pilotes kelly torre 2 # 23 pilotes kelly # 14 | 2026-04-21 | 2026-04-23 | 2026-04-28 | 2026-04-28 | 2-Cónica y dividida | 7 | 100 |  | 34.5 | 7853.982 | 228.9 | 296.7 | 29.1 | 84.3 | 17
28229 - PIAZZA PPTO C | 561738 | P - 57 | Tremie 1/2 | Concreto | Pilotes kelly torre 2 # 23 pilotes kelly # 14 | 2026-04-21 | 2026-04-23 | 2026-04-24 | 2026-04-28 | 2-Cónica y dividida | 3 | 100 |  | 34.5 | 7853.982 | 134.9 | 175.4 | 17.2 | 49.9 | 16
28229 - PIAZZA PPTO C | 561738 | P - 57 | Tremie 1/2 | Concreto | Pilotes kelly torre 2 # 23 pilotes kelly # 14 | 2026-04-21 | 2026-04-23 | 2026-04-24 | 2026-04-28 | 2-Cónica y dividida | 3 | 100 |  | 34.5 | 7853.982 | 130.2 | 169.3 | 16.6 | 48.1 | 16
28229 - PIAZZA PPTO C | 561738 | P - 56 | Tremie 1/2" | Concreto | Pilotes kelly torre 1 # 29 | 2026-04-21 | 2026-04-23 | 2026-05-19 | 2026-05-20 | 2-Cónica y dividida | 28 | 100 |  | 34.5 | 7853.982 | 295.5 | 383.4 | 37.6 | 109 | 32
28229 - PIAZZA PPTO C | 561738 | P - 56 | Tremie 1/2" | Concreto | Pilotes kelly torre 1 # 29 | 2026-04-21 | 2026-04-23 | 2026-05-19 | 2026-05-20 | 2-Cónica y dividida | 28 | 101 |  | 34.5 | 8011.847 | 293.5 | 373.2 | 36.6 | 106.1 | 32
28229 - PIAZZA PPTO C | 561738 | P - 56 | Tremie 1/2" | Concreto | Pilotes kelly torre 1 # 29 | 2026-04-21 | 2026-04-23 | 2026-05-19 | 2026-05-20 | 2-Cónica y dividida | 28 | 100 |  | 34.5 | 7853.982 | 291.7 | 378.3 | 37.1 | 107.5 | 32
28229 - PIAZZA PPTO C | 561738 | P - 56 | Tremie 1/2" | Concreto | Pilotes kelly torre 1 # 29 | 2026-04-21 | 2026-04-23 | 2026-05-05 | 2026-05-06 | 2-Cónica y dividida | 14 | 100 |  | 34.5 | 7853.982 | 253.7 | 329.4 | 32.3 | 93.6 | 23
28229 - PIAZZA PPTO C | 561738 | P - 56 | Tremie 1/2" | Concreto | Pilotes kelly torre 1 # 29 | 2026-04-21 | 2026-04-23 | 2026-05-05 | 2026-05-06 | 2-Cónica y dividida | 14 | 100 |  | 34.5 | 7853.982 | 248.9 | 323.3 | 31.7 | 91.9 | 23
28229 - PIAZZA PPTO C | 561738 | P - 56 | Tremie 1/2" | Concreto | Pilotes kelly torre 1 # 29 | 2026-04-21 | 2026-04-23 | 2026-04-28 | 2026-04-28 | 2-Cónica y dividida | 7 | 101 |  | 34.5 | 8011.847 | 205.8 | 262.1 | 25.7 | 74.5 | 17
28229 - PIAZZA PPTO C | 561738 | P - 56 | Tremie 1/2" | Concreto | Pilotes kelly torre 1 # 29 | 2026-04-21 | 2026-04-23 | 2026-04-28 | 2026-04-28 | 2-Cónica y dividida | 7 | 100 |  | 34.5 | 7853.982 | 203.6 | 264.1 | 25.9 | 75.1 | 17
28229 - PIAZZA PPTO C | 561738 | P - 56 | Tremie 1/2" | Concreto | Pilotes kelly torre 1 # 29 | 2026-04-21 | 2026-04-23 | 2026-04-24 | 2026-04-28 | 2-Cónica y dividida | 3 | 101 |  | 34.5 | 8011.847 | 147.1 | 187.6 | 18.4 | 53.3 | 16
28229 - PIAZZA PPTO C | 561738 | P - 56 | Tremie 1/2" | Concreto | Pilotes kelly torre 1 # 29 | 2026-04-21 | 2026-04-23 | 2026-04-24 | 2026-04-28 | 2-Cónica y dividida | 3 | 100 |  | 34.5 | 7853.982 | 142.3 | 184.6 | 18.1 | 52.5 | 16
28229 - PIAZZA PPTO C | 561738 | M - 55 | Tremie 1" | Concreto | Plazoleta pantalla tramo # 25 | 2026-04-21 | 2026-04-23 | 2026-05-19 | 2026-05-20 | 2-Cónica y dividida | 28 | 100 | Bajo a 28 dias. | 27.6 | 7853.982 | 188.7 | 244.7 | 24 | 87 | 32
28229 - PIAZZA PPTO C | 561738 | M - 55 | Tremie 1" | Concreto | Plazoleta pantalla tramo # 25 | 2026-04-21 | 2026-04-23 | 2026-05-19 | 2026-05-20 | 2-Cónica y dividida | 28 | 100 | Bajo a 28 dias. | 27.6 | 7853.982 | 185 | 240.7 | 23.6 | 85.5 | 32
28229 - PIAZZA PPTO C | 561738 | M - 55 | Tremie 1" | Concreto | Plazoleta pantalla tramo # 25 | 2026-04-21 | 2026-04-23 | 2026-05-19 | 2026-05-20 | 2-Cónica y dividida | 28 | 101 | Bajo a 28 dias. | 27.6 | 8011.847 | 183.7 | 233.5 | 22.9 | 83 | 32
28229 - PIAZZA PPTO C | 561738 | M - 55 | Tremie 1" | Concreto | Plazoleta pantalla tramo # 25 | 2026-04-21 | 2026-04-23 | 2026-05-05 | 2026-05-06 | 2-Cónica y dividida | 14 | 100 | Bajo a 14 dias. | 27.6 | 7853.982 | 152.9 | 198.8 | 19.5 | 70.7 | 23
28229 - PIAZZA PPTO C | 561738 | M - 55 | Tremie 1" | Concreto | Plazoleta pantalla tramo # 25 | 2026-04-21 | 2026-04-23 | 2026-05-05 | 2026-05-06 | 2-Cónica y dividida | 14 | 101 | Bajo a 14 dias. | 27.6 | 8011.847 | 148.6 | 188.6 | 18.5 | 67 | 23
28229 - PIAZZA PPTO C | 561738 | M - 55 | Tremie 1" | Concreto | Plazoleta pantalla tramo # 25 | 2026-04-21 | 2026-04-23 | 2026-04-28 | 2026-04-28 | 2-Cónica y dividida | 7 | 100 | Bajo a 7 dias. | 27.6 | 7853.982 | 120.8 | 157 | 15.4 | 55.8 | 17
28229 - PIAZZA PPTO C | 561738 | M - 55 | Tremie 1" | Concreto | Plazoleta pantalla tramo # 25 | 2026-04-21 | 2026-04-23 | 2026-04-28 | 2026-04-28 | 2-Cónica y dividida | 7 | 101 | Bajo a 7 dias. | 27.6 | 8011.847 | 118.9 | 150.9 | 14.8 | 53.6 | 17
28229 - PIAZZA PPTO C | 561738 | M - 55 | Tremie 1" | Concreto | Plazoleta pantalla tramo # 25 | 2026-04-21 | 2026-04-23 | 2026-04-24 | 2026-04-28 | 2-Cónica y dividida | 3 | 100 |  | 27.6 | 7853.982 | 75 | 96.9 | 9.5 | 34.4 | 16
28229 - PIAZZA PPTO C | 561738 | M - 55 | Tremie 1" | Concreto | Plazoleta pantalla tramo # 25 | 2026-04-21 | 2026-04-23 | 2026-04-24 | 2026-04-28 | 2-Cónica y dividida | 3 | 101 |  | 27.6 | 8011.847 | 70.5 | 89.7 | 8.8 | 31.9 | 16
28229 - PIAZZA PPTO C | 561738 | P - 54 | Tremie 1/2" | Concreto | Pilotes kelly torre 1 # 43 | 2026-04-20 | 2026-04-23 | 2026-05-18 | 2026-05-20 | 2-Cónica y dividida | 28 | 100 |  | 34.5 | 7853.982 | 298 | 386.5 | 37.9 | 109.9 | 32
28229 - PIAZZA PPTO C | 561738 | P - 54 | Tremie 1/2" | Concreto | Pilotes kelly torre 1 # 43 | 2026-04-20 | 2026-04-23 | 2026-05-18 | 2026-05-20 | 2-Cónica y dividida | 28 | 101 |  | 34.5 | 8011.847 | 296.2 | 377.3 | 37 | 107.2 | 32
28229 - PIAZZA PPTO C | 561738 | P - 54 | Tremie 1/2" | Concreto | Pilotes kelly torre 1 # 43 | 2026-04-20 | 2026-04-23 | 2026-05-18 | 2026-05-20 | 2-Cónica y dividida | 28 | 100 |  | 34.5 | 7853.982 | 293.5 | 381.4 | 37.4 | 108.4 | 32
28229 - PIAZZA PPTO C | 561738 | P - 54 | Tremie 1/2" | Concreto | Pilotes kelly torre 1 # 43 | 2026-04-20 | 2026-04-23 | 2026-05-04 | 2026-05-06 | 2-Cónica y dividida | 14 | 101 |  | 34.5 | 8011.847 | 260.8 | 332.4 | 32.6 | 94.5 | 23
28229 - PIAZZA PPTO C | 561738 | P - 54 | Tremie 1/2" | Concreto | Pilotes kelly torre 1 # 43 | 2026-04-20 | 2026-04-23 | 2026-05-04 | 2026-05-06 | 2-Cónica y dividida | 14 | 100 |  | 34.5 | 7853.982 | 258.9 | 336.5 | 33 | 95.7 | 23
28229 - PIAZZA PPTO C | 561738 | P - 54 | Tremie 1/2" | Concreto | Pilotes kelly torre 1 # 43 | 2026-04-20 | 2026-04-23 | 2026-04-27 | 2026-04-28 | 2-Cónica y dividida | 7 | 101 |  | 34.5 | 8011.847 | 224.8 | 286.5 | 28.1 | 81.4 | 17
28229 - PIAZZA PPTO C | 561738 | P - 54 | Tremie 1/2" | Concreto | Pilotes kelly torre 1 # 43 | 2026-04-20 | 2026-04-23 | 2026-04-27 | 2026-04-28 | 2-Cónica y dividida | 7 | 100 |  | 34.5 | 7853.982 | 222.3 | 288.6 | 28.3 | 82 | 17
28229 - PIAZZA PPTO C | 561738 | P - 54 | Tremie 1/2" | Concreto | Pilotes kelly torre 1 # 43 | 2026-04-20 | 2026-04-23 | 2026-04-23 | 2026-04-28 | 2-Cónica y dividida | 3 | 100 |  | 34.5 | 7853.982 | 163 | 212.1 | 20.8 | 60.3 | 16
28229 - PIAZZA PPTO C | 561738 | P - 54 | Tremie 1/2" | Concreto | Pilotes kelly torre 1 # 43 | 2026-04-20 | 2026-04-23 | 2026-04-23 | 2026-04-28 | 2-Cónica y dividida | 3 | 100 |  | 34.5 | 7853.982 | 158.6 | 206 | 20.2 | 58.6 | 16
28229 - PIAZZA PPTO C | 561739 | P - 58 | Tremie 1/2" | Concreto | Pilotes kelly torre 1 # 36 | 2026-04-21 | 2026-04-23 | 2026-05-19 | 2026-05-20 | 2-Cónica y dividida | 28 | 100 |  | 34.5 | 7853.982 | 297.1 | 385.5 | 37.8 | 109.6 | 32
28229 - PIAZZA PPTO C | 561739 | P - 58 | Tremie 1/2" | Concreto | Pilotes kelly torre 1 # 36 | 2026-04-21 | 2026-04-23 | 2026-05-19 | 2026-05-20 | 2-Cónica y dividida | 28 | 101 |  | 34.5 | 8011.847 | 295 | 375.3 | 36.8 | 106.7 | 32
28229 - PIAZZA PPTO C | 561739 | P - 58 | Tremie 1/2" | Concreto | Pilotes kelly torre 1 # 36 | 2026-04-21 | 2026-04-23 | 2026-05-19 | 2026-05-20 | 2-Cónica y dividida | 28 | 100 |  | 34.5 | 7853.982 | 293.5 | 381.4 | 37.4 | 108.4 | 32
28229 - PIAZZA PPTO C | 561739 | P - 58 | Tremie 1/2" | Concreto | Pilotes kelly torre 1 # 36 | 2026-04-21 | 2026-04-23 | 2026-05-05 | 2026-05-06 | 2-Cónica y dividida | 14 | 100 |  | 34.5 | 7853.982 | 226.5 | 293.7 | 28.8 | 83.5 | 23
28229 - PIAZZA PPTO C | 561739 | P - 58 | Tremie 1/2" | Concreto | Pilotes kelly torre 1 # 36 | 2026-04-21 | 2026-04-23 | 2026-05-05 | 2026-05-06 | 2-Cónica y dividida | 14 | 100 |  | 34.5 | 7853.982 | 224.7 | 291.6 | 28.6 | 82.9 | 23
28229 - PIAZZA PPTO C | 561739 | P - 58 | Tremie 1/2" | Concreto | Pilotes kelly torre 1 # 36 | 2026-04-21 | 2026-04-23 | 2026-04-28 | 2026-04-28 | 2-Cónica y dividida | 7 | 101 |  | 34.5 | 8011.847 | 167.8 | 213.1 | 20.9 | 60.6 | 17
28229 - PIAZZA PPTO C | 561739 | P - 58 | Tremie 1/2" | Concreto | Pilotes kelly torre 1 # 36 | 2026-04-21 | 2026-04-23 | 2026-04-28 | 2026-04-28 | 2-Cónica y dividida | 7 | 100 |  | 34.5 | 7853.982 | 165.9 | 215.2 | 21.1 | 61.2 | 17
28229 - PIAZZA PPTO C | 561739 | P - 58 | Tremie 1/2" | Concreto | Pilotes kelly torre 1 # 36 | 2026-04-21 | 2026-04-23 | 2026-04-24 | 2026-04-28 | 2-Cónica y dividida | 3 | 101 |  | 34.5 | 8011.847 | 116.5 | 147.9 | 14.5 | 42 | 16
28229 - PIAZZA PPTO C | 561739 | P - 58 | Tremie 1/2" | Concreto | Pilotes kelly torre 1 # 36 | 2026-04-21 | 2026-04-23 | 2026-04-24 | 2026-04-28 | 2-Cónica y dividida | 3 | 100 |  | 34.5 | 7853.982 | 112.8 | 146.8 | 14.4 | 41.7 | 16
28229 - PIAZZA PPTO C | 561737 | P - 53 | Tremie 1" | Concreto | Pilote kelly zonas comunes # 12 y pantalla tramo M-04 plazoleta | 2026-04-18 | 2026-04-21 | 2026-05-16 | 2026-05-20 | 2-Cónica y dividida | 28 | 101 |  | 27.6 | 8011.847 | 234.9 | 298.8 | 29.3 | 106.2 | 31
28229 - PIAZZA PPTO C | 561737 | P - 53 | Tremie 1" | Concreto | Pilote kelly zonas comunes # 12 y pantalla tramo M-04 plazoleta | 2026-04-18 | 2026-04-21 | 2026-05-16 | 2026-05-20 | 2-Cónica y dividida | 28 | 100 |  | 27.6 | 7853.982 | 237.1 | 308 | 30.2 | 109.4 | 31
28229 - PIAZZA PPTO C | 561737 | P - 53 | Tremie 1" | Concreto | Pilote kelly zonas comunes # 12 y pantalla tramo M-04 plazoleta | 2026-04-18 | 2026-04-21 | 2026-05-16 | 2026-05-20 | 2-Cónica y dividida | 28 | 101 |  | 27.6 | 8011.847 | 232.5 | 295.7 | 29 | 105.1 | 31
28229 - PIAZZA PPTO C | 561737 | P - 53 | Tremie 1" | Concreto | Pilote kelly zonas comunes # 12 y pantalla tramo M-04 plazoleta | 2026-04-18 | 2026-04-21 | 2026-05-02 | 2026-05-05 | 5-Fractura extremos | 14 | 100 |  | 27.6 | 7853.982 | 195.7 | 253.9 | 24.9 | 90.2 | 22
28229 - PIAZZA PPTO C | 561737 | P - 53 | Tremie 1" | Concreto | Pilote kelly zonas comunes # 12 y pantalla tramo M-04 plazoleta | 2026-04-18 | 2026-04-21 | 2026-05-02 | 2026-05-05 | 5-Fractura extremos | 14 | 101 |  | 27.6 | 8011.847 | 193.5 | 246.8 | 24.2 | 87.7 | 22
28229 - PIAZZA PPTO C | 561737 | P - 53 | Tremie 1" | Concreto | Pilote kelly zonas comunes # 12 y pantalla tramo M-04 plazoleta | 2026-04-18 | 2026-04-21 | 2026-04-25 | 2026-04-28 | 2-Cónica y dividida | 7 | 100 |  | 27.6 | 7853.982 | 153.8 | 199.9 | 19.6 | 71 | 16
28229 - PIAZZA PPTO C | 561737 | P - 53 | Tremie 1" | Concreto | Pilote kelly zonas comunes # 12 y pantalla tramo M-04 plazoleta | 2026-04-18 | 2026-04-21 | 2026-04-25 | 2026-04-28 | 2-Cónica y dividida | 7 | 101 |  | 27.6 | 8011.847 | 151.9 | 193.7 | 19 | 68.8 | 16
28229 - PIAZZA PPTO C | 561737 | P - 53 | Tremie 1" | Concreto | Pilote kelly zonas comunes # 12 y pantalla tramo M-04 plazoleta | 2026-04-18 | 2026-04-21 | 2026-04-21 | 2026-04-24 | 2-Cónica y dividida | 3 | 100 |  | 27.6 | 7853.982 | 125.9 | 163.2 | 16 | 58 | 15
28229 - PIAZZA PPTO C | 561737 | P - 53 | Tremie 1" | Concreto | Pilote kelly zonas comunes # 12 y pantalla tramo M-04 plazoleta | 2026-04-18 | 2026-04-21 | 2026-04-21 | 2026-04-24 | 2-Cónica y dividida | 3 | 101 |  | 27.6 | 8011.847 | 123.6 | 157 | 15.4 | 55.8 | 15
28229 - PIAZZA PPTO C | 561737 | P - 52 | Tremie 1/2" | Concreto | Pilote kelly torre 1 # 19 | 2026-04-18 | 2026-04-21 | 2026-05-16 | 2026-05-20 | 2-Cónica y dividida | 28 | 100 |  | 34.5 | 7853.982 | 302 | 392.6 | 38.5 | 111.6 | 31
28229 - PIAZZA PPTO C | 561737 | P - 52 | Tremie 1/2" | Concreto | Pilote kelly torre 1 # 19 | 2026-04-18 | 2026-04-21 | 2026-05-16 | 2026-05-20 | 2-Cónica y dividida | 28 | 101 |  | 34.5 | 8011.847 | 301.7 | 384.4 | 37.7 | 109.3 | 31
28229 - PIAZZA PPTO C | 561737 | P - 52 | Tremie 1/2" | Concreto | Pilote kelly torre 1 # 19 | 2026-04-18 | 2026-04-21 | 2026-05-16 | 2026-05-20 | 2-Cónica y dividida | 28 | 100 |  | 34.5 | 7853.982 | 298.5 | 387.5 | 38 | 110.1 | 31
28229 - PIAZZA PPTO C | 561737 | P - 52 | Tremie 1/2" | Concreto | Pilote kelly torre 1 # 19 | 2026-04-18 | 2026-04-21 | 2026-05-02 | 2026-05-05 | 2-Cónica y dividida | 14 | 101 |  | 34.5 | 8011.847 | 260.7 | 331.4 | 32.5 | 94.2 | 22
28229 - PIAZZA PPTO C | 561737 | P - 52 | Tremie 1/2" | Concreto | Pilote kelly torre 1 # 19 | 2026-04-18 | 2026-04-21 | 2026-05-02 | 2026-05-05 | 2-Cónica y dividida | 14 | 100 |  | 34.5 | 7853.982 | 253.1 | 328.3 | 32.2 | 93.3 | 22
28229 - PIAZZA PPTO C | 561737 | P - 52 | Tremie 1/2" | Concreto | Pilote kelly torre 1 # 19 | 2026-04-18 | 2026-04-21 | 2026-04-25 | 2026-04-28 | 2-Cónica y dividida | 7 | 101 |  | 34.5 | 8011.847 | 179.8 | 228.4 | 22.4 | 64.9 | 16
28229 - PIAZZA PPTO C | 561737 | P - 52 | Tremie 1/2" | Concreto | Pilote kelly torre 1 # 19 | 2026-04-18 | 2026-04-21 | 2026-04-25 | 2026-04-28 | 2-Cónica y dividida | 7 | 100 |  | 34.5 | 7853.982 | 177.9 | 231.5 | 22.7 | 65.8 | 16
28229 - PIAZZA PPTO C | 561737 | P - 52 | Tremie 1/2" | Concreto | Pilote kelly torre 1 # 19 | 2026-04-18 | 2026-04-21 | 2026-04-21 | 2026-04-24 | 2-Cónica y dividida | 3 | 100 |  | 34.5 | 7853.982 | 142.6 | 185.6 | 18.2 | 52.8 | 15
28229 - PIAZZA PPTO C | 561737 | P - 52 | Tremie 1/2" | Concreto | Pilote kelly torre 1 # 19 | 2026-04-18 | 2026-04-21 | 2026-04-21 | 2026-04-24 | 2-Cónica y dividida | 3 | 100 |  | 34.5 | 7853.982 | 139.4 | 180.5 | 17.7 | 51.3 | 15
28229 - PIAZZA PPTO C | 561736 | P - 51 | Tremie 1/2" | Concreto | Pilote kelly torre 1 # 28 | 2026-04-17 | 2026-04-21 | 2026-05-15 | 2026-05-15 | 2-Cónica y dividida | 28 | 101 |  | 34.5 | 8011.847 | 304.9 | 388.5 | 38.1 | 110.4 | 30
28229 - PIAZZA PPTO C | 561736 | P - 51 | Tremie 1/2" | Concreto | Pilote kelly torre 1 # 28 | 2026-04-17 | 2026-04-21 | 2026-05-15 | 2026-05-15 | 2-Cónica y dividida | 28 | 100 |  | 34.5 | 7853.982 | 301 | 390.6 | 38.3 | 111 | 30
28229 - PIAZZA PPTO C | 561736 | P - 51 | Tremie 1/2" | Concreto | Pilote kelly torre 1 # 28 | 2026-04-17 | 2026-04-21 | 2026-05-15 | 2026-05-15 | 2-Cónica y dividida | 28 | 100 |  | 34.5 | 7853.982 | 307.6 | 399.7 | 39.2 | 113.6 | 30
28229 - PIAZZA PPTO C | 561736 | P - 51 | Tremie 1/2" | Concreto | Pilote kelly torre 1 # 28 | 2026-04-17 | 2026-04-21 | 2026-05-01 | 2026-05-05 | 5-Fractura extremos | 14 | 100 |  | 34.5 | 7853.982 | 252.3 | 327.3 | 32.1 | 93 | 21
28229 - PIAZZA PPTO C | 561736 | P - 51 | Tremie 1/2" | Concreto | Pilote kelly torre 1 # 28 | 2026-04-17 | 2026-04-21 | 2026-05-01 | 2026-05-05 | 5-Fractura extremos | 14 | 101 |  | 34.5 | 8011.847 | 250.9 | 319.2 | 31.3 | 90.7 | 21
28229 - PIAZZA PPTO C | 561736 | P - 51 | Tremie 1/2" | Concreto | Pilote kelly torre 1 # 28 | 2026-04-17 | 2026-04-21 | 2026-04-24 | 2026-04-24 | 2-Cónica y dividida | 7 | 100 |  | 34.5 | 7853.982 | 218.2 | 283.5 | 27.8 | 80.6 | 15
28229 - PIAZZA PPTO C | 561736 | P - 51 | Tremie 1/2" | Concreto | Pilote kelly torre 1 # 28 | 2026-04-17 | 2026-04-21 | 2026-04-24 | 2026-04-24 | 2-Cónica y dividida | 7 | 101 |  | 34.5 | 8011.847 | 216.9 | 276.3 | 27.1 | 78.6 | 15
28229 - PIAZZA PPTO C | 561736 | P - 51 | Tremie 1/2" | Concreto | Pilote kelly torre 1 # 28 | 2026-04-17 | 2026-04-21 | 2026-04-21 | 2026-04-23 | 2-Cónica y dividida | 4 | 100 |  | 34.5 | 7853.982 | 183.6 | 238.6 | 23.4 | 67.8 | 14
28229 - PIAZZA PPTO C | 561736 | P - 51 | Tremie 1/2" | Concreto | Pilote kelly torre 1 # 28 | 2026-04-17 | 2026-04-21 | 2026-04-21 | 2026-04-23 | 2-Cónica y dividida | 4 | 101 |  | 34.5 | 8011.847 | 180.4 | 229.4 | 22.5 | 65.2 | 14
28229 - PIAZZA PPTO C | 561736 | M - 50 | Tremie 1" | Concreto | Plazoleta pantalla tramo # 06 | 2026-04-17 | 2026-04-21 | 2026-05-15 | 2026-05-15 | 2-Cónica y dividida | 28 | 100 | Bajo a 28 dias. | 27.6 | 7853.982 | 211.5 | 274.3 | 26.9 | 97.5 | 30
28229 - PIAZZA PPTO C | 561736 | M - 50 | Tremie 1" | Concreto | Plazoleta pantalla tramo # 06 | 2026-04-17 | 2026-04-21 | 2026-05-15 | 2026-05-15 | 2-Cónica y dividida | 28 | 101 | Bajo a 28 dias. | 27.6 | 8011.847 | 209.2 | 266.1 | 26.1 | 94.6 | 30
28229 - PIAZZA PPTO C | 561736 | M - 50 | Tremie 1" | Concreto | Plazoleta pantalla tramo # 06 | 2026-04-17 | 2026-04-21 | 2026-05-15 | 2026-05-15 | 2-Cónica y dividida | 28 | 100 | Bajo a 28 dias. | 27.6 | 7853.982 | 207.9 | 270.2 | 26.5 | 96 | 30
28229 - PIAZZA PPTO C | 561736 | M - 50 | Tremie 1" | Concreto | Plazoleta pantalla tramo # 06 | 2026-04-17 | 2026-04-21 | 2026-05-01 | 2026-05-05 | 2-Cónica y dividida | 14 | 101 |  | 27.6 | 8011.847 | 181.8 | 231.5 | 22.7 | 82.2 | 21
28229 - PIAZZA PPTO C | 561736 | M - 50 | Tremie 1" | Concreto | Plazoleta pantalla tramo # 06 | 2026-04-17 | 2026-04-21 | 2026-05-01 | 2026-05-05 | 2-Cónica y dividida | 14 | 100 |  | 27.6 | 7853.982 | 179.5 | 233.5 | 22.9 | 83 | 21
28229 - PIAZZA PPTO C | 561736 | M - 50 | Tremie 1" | Concreto | Plazoleta pantalla tramo # 06 | 2026-04-17 | 2026-04-21 | 2026-04-24 | 2026-04-24 | 2-Cónica y dividida | 7 | 100 |  | 27.6 | 7853.982 | 157.8 | 205 | 20.1 | 72.8 | 15
28229 - PIAZZA PPTO C | 561736 | M - 50 | Tremie 1" | Concreto | Plazoleta pantalla tramo # 06 | 2026-04-17 | 2026-04-21 | 2026-04-24 | 2026-04-24 | 2-Cónica y dividida | 7 | 100 |  | 27.6 | 7853.982 | 155.9 | 201.9 | 19.8 | 71.7 | 15
28229 - PIAZZA PPTO C | 561736 | M - 50 | Tremie 1" | Concreto | Plazoleta pantalla tramo # 06 | 2026-04-17 | 2026-04-21 | 2026-04-21 | 2026-04-23 | 2-Cónica y dividida | 4 | 101 |  | 27.6 | 8011.847 | 115.7 | 146.8 | 14.4 | 52.2 | 14
28229 - PIAZZA PPTO C | 561736 | M - 50 | Tremie 1" | Concreto | Plazoleta pantalla tramo # 06 | 2026-04-17 | 2026-04-21 | 2026-04-21 | 2026-04-23 | 2-Cónica y dividida | 4 | 100 |  | 27.6 | 7853.982 | 112.3 | 145.8 | 14.3 | 51.8 | 14
28229 - PIAZZA PPTO C | 561736 | P - 49 | Tremie 1" | Concreto | Pilote kelly torre 2 # 05 y pilote kelly # 53 | 2026-04-17 | 2026-04-21 | 2026-05-15 | 2026-05-15 | 2-Cónica y dividida | 28 | 101 |  | 27.6 | 8011.847 | 330.2 | 420.1 | 41.2 | 149.3 | 30
28229 - PIAZZA PPTO C | 561736 | P - 49 | Tremie 1" | Concreto | Pilote kelly torre 2 # 05 y pilote kelly # 53 | 2026-04-17 | 2026-04-21 | 2026-05-15 | 2026-05-15 | 2-Cónica y dividida | 28 | 100 |  | 27.6 | 7853.982 | 323.4 | 420.1 | 41.2 | 149.3 | 30
28229 - PIAZZA PPTO C | 561736 | P - 49 | Tremie 1" | Concreto | Pilote kelly torre 2 # 05 y pilote kelly # 53 | 2026-04-17 | 2026-04-21 | 2026-05-15 | 2026-05-15 | 2-Cónica y dividida | 28 | 101 |  | 27.6 | 8011.847 | 322.3 | 409.9 | 40.2 | 145.7 | 30
28229 - PIAZZA PPTO C | 561736 | P - 49 | Tremie 1" | Concreto | Pilote kelly torre 2 # 05 y pilote kelly # 53 | 2026-04-17 | 2026-04-21 | 2026-05-01 | 2026-05-05 | 2-Cónica y dividida | 14 | 100 |  | 27.6 | 7853.982 | 273.1 | 354.9 | 34.8 | 126.1 | 21
28229 - PIAZZA PPTO C | 561736 | P - 49 | Tremie 1" | Concreto | Pilote kelly torre 2 # 05 y pilote kelly # 53 | 2026-04-17 | 2026-04-21 | 2026-05-01 | 2026-05-05 | 2-Cónica y dividida | 14 | 101 |  | 27.6 | 8011.847 | 275.2 | 349.8 | 34.3 | 124.3 | 21
28229 - PIAZZA PPTO C | 561736 | P - 49 | Tremie 1" | Concreto | Pilote kelly torre 2 # 05 y pilote kelly # 53 | 2026-04-17 | 2026-04-21 | 2026-04-24 | 2026-04-24 | 2-Cónica y dividida | 7 | 100 |  | 27.6 | 7853.982 | 227.4 | 295.7 | 29 | 105.1 | 15
28229 - PIAZZA PPTO C | 561736 | P - 49 | Tremie 1" | Concreto | Pilote kelly torre 2 # 05 y pilote kelly # 53 | 2026-04-17 | 2026-04-21 | 2026-04-24 | 2026-04-24 | 2-Cónica y dividida | 7 | 101 |  | 27.6 | 8011.847 | 225.9 | 287.6 | 28.2 | 102.2 | 15
28229 - PIAZZA PPTO C | 561736 | P - 49 | Tremie 1" | Concreto | Pilote kelly torre 2 # 05 y pilote kelly # 53 | 2026-04-17 | 2026-04-21 | 2026-04-21 | 2026-04-23 | 2-Cónica y dividida | 4 | 100 |  | 27.6 | 7853.982 | 196.4 | 254.9 | 25 | 90.6 | 14
28229 - PIAZZA PPTO C | 561736 | P - 49 | Tremie 1" | Concreto | Pilote kelly torre 2 # 05 y pilote kelly # 53 | 2026-04-17 | 2026-04-21 | 2026-04-21 | 2026-04-23 | 2-Cónica y dividida | 4 | 101 |  | 27.6 | 8011.847 | 194.3 | 247.8 | 24.3 | 88 | 14
28229 - PIAZZA PPTO C | 561736 | P - 48 | Tremie 1/2" | Concreto | Pilote kelly torre 1 # 41 | 2026-04-17 | 2026-04-21 | 2026-05-15 | 2026-05-15 | 2-Cónica y dividida | 28 | 101 |  | 34.5 | 8011.847 | 378.9 | 482.3 | 47.3 | 137.1 | 30
28229 - PIAZZA PPTO C | 561736 | P - 48 | Tremie 1/2" | Concreto | Pilote kelly torre 1 # 41 | 2026-04-17 | 2026-04-21 | 2026-05-15 | 2026-05-15 | 2-Cónica y dividida | 28 | 101 |  | 34.5 | 8011.847 | 382.4 | 486.4 | 47.7 | 138.3 | 30
28229 - PIAZZA PPTO C | 561736 | P - 48 | Tremie 1/2" | Concreto | Pilote kelly torre 1 # 41 | 2026-04-17 | 2026-04-21 | 2026-05-15 | 2026-05-15 | 2-Cónica y dividida | 28 | 100 |  | 34.5 | 7853.982 | 378.9 | 491.5 | 48.2 | 139.7 | 30
28229 - PIAZZA PPTO C | 561736 | P - 48 | Tremie 1/2" | Concreto | Pilote kelly torre 1 # 41 | 2026-04-17 | 2026-04-21 | 2026-05-01 | 2026-05-05 | 5-Fractura extremos | 14 | 101 |  | 34.5 | 8011.847 | 320.8 | 407.9 | 40 | 115.9 | 21
28229 - PIAZZA PPTO C | 561736 | P - 48 | Tremie 1/2" | Concreto | Pilote kelly torre 1 # 41 | 2026-04-17 | 2026-04-21 | 2026-05-01 | 2026-05-05 | 5-Fractura extremos | 14 | 100 |  | 34.5 | 7853.982 | 318.9 | 414 | 40.6 | 117.7 | 21
28229 - PIAZZA PPTO C | 561736 | P - 48 | Tremie 1/2" | Concreto | Pilote kelly torre 1 # 41 | 2026-04-17 | 2026-04-21 | 2026-04-24 | 2026-04-24 | 2-Cónica y dividida | 7 | 100 |  | 34.5 | 7853.982 | 226.8 | 294.7 | 28.9 | 83.8 | 15
28229 - PIAZZA PPTO C | 561736 | P - 48 | Tremie 1/2" | Concreto | Pilote kelly torre 1 # 41 | 2026-04-17 | 2026-04-21 | 2026-04-24 | 2026-04-24 | 2-Cónica y dividida | 7 | 100 |  | 34.5 | 7853.982 | 224.9 | 291.6 | 28.6 | 82.9 | 15
28229 - PIAZZA PPTO C | 561736 | P - 48 | Tremie 1/2" | Concreto | Pilote kelly torre 1 # 41 | 2026-04-17 | 2026-04-21 | 2026-04-21 | 2026-04-23 | 2-Cónica y dividida | 4 | 101 |  | 34.5 | 8011.847 | 206.4 | 263.1 | 25.8 | 74.8 | 14
28229 - PIAZZA PPTO C | 561736 | P - 48 | Tremie 1/2" | Concreto | Pilote kelly torre 1 # 41 | 2026-04-17 | 2026-04-21 | 2026-04-21 | 2026-04-23 | 2-Cónica y dividida | 4 | 100 |  | 34.5 | 7853.982 | 204.3 | 265.1 | 26 | 75.4 | 14
28229 - PIAZZA PPTO C | 561733 | P-45 | TREMIE 1/2" | Concreto | Pilotes kelly torre 1 #12 y pilote kelly #3 | 2026-04-16 | 2026-04-18 | 2026-05-14 | 2026-05-14 | 2-Cónica y dividida | 28 | 101 |  | 34.5 | 8011.847 | 385.3 | 490.5 | 48.1 | 139.4 | 29
28229 - PIAZZA PPTO C | 561733 | P-45 | TREMIE 1/2" | Concreto | Pilotes kelly torre 1 #12 y pilote kelly #3 | 2026-04-16 | 2026-04-18 | 2026-05-14 | 2026-05-14 | 2-Cónica y dividida | 28 | 100 |  | 34.5 | 7853.982 | 383.7 | 498.6 | 48.9 | 141.7 | 29
28229 - PIAZZA PPTO C | 561733 | P-45 | TREMIE 1/2" | Concreto | Pilotes kelly torre 1 #12 y pilote kelly #3 | 2026-04-16 | 2026-04-18 | 2026-05-14 | 2026-05-14 | 2-Cónica y dividida | 28 | 100 |  | 34.5 | 7853.982 | 385.3 | 500.7 | 49.1 | 142.3 | 29
28229 - PIAZZA PPTO C | 561733 | P-45 | TREMIE 1/2" | Concreto | Pilotes kelly torre 1 #12 y pilote kelly #3 | 2026-04-16 | 2026-04-18 | 2026-04-30 | 2026-04-30 | 2-Cónica y dividida | 14 | 101 |  | 34.5 | 8011.847 | 322.4 | 409.9 | 40.2 | 116.5 | 20
28229 - PIAZZA PPTO C | 561733 | P-45 | TREMIE 1/2" | Concreto | Pilotes kelly torre 1 #12 y pilote kelly #3 | 2026-04-16 | 2026-04-18 | 2026-04-30 | 2026-04-30 | 2-Cónica y dividida | 14 | 100 |  | 34.5 | 7853.982 | 320.3 | 416 | 40.8 | 118.3 | 20
28229 - PIAZZA PPTO C | 561733 | P-45 | TREMIE 1/2" | Concreto | Pilotes kelly torre 1 #12 y pilote kelly #3 | 2026-04-16 | 2026-04-18 | 2026-04-23 | 2026-04-23 | 2-Cónica y dividida | 7 | 100 |  | 34.5 | 7853.982 | 255.5 | 331.4 | 32.5 | 94.2 | 13
28229 - PIAZZA PPTO C | 561733 | P-45 | TREMIE 1/2" | Concreto | Pilotes kelly torre 1 #12 y pilote kelly #3 | 2026-04-16 | 2026-04-18 | 2026-04-23 | 2026-04-23 | 2-Cónica y dividida | 7 | 100 |  | 34.5 | 7853.982 | 253.9 | 329.4 | 32.3 | 93.6 | 13
28229 - PIAZZA PPTO C | 561733 | P-45 | TREMIE 1/2" | Concreto | Pilotes kelly torre 1 #12 y pilote kelly #3 | 2026-04-16 | 2026-04-18 | 2026-04-19 | 2026-04-21 | 2-Cónica y dividida | 3 | 100 |  | 34.5 | 7853.982 | 211.1 | 274.3 | 26.9 | 78 | 10
28229 - PIAZZA PPTO C | 561733 | P-45 | TREMIE 1/2" | Concreto | Pilotes kelly torre 1 #12 y pilote kelly #3 | 2026-04-16 | 2026-04-18 | 2026-04-19 | 2026-04-21 | 2-Cónica y dividida | 3 | 100 |  | 34.5 | 7853.982 | 207 | 269.2 | 26.4 | 76.5 | 10
28229 - PIAZZA PPTO C | 561733 | P-44 | TREMIE 1" | Concreto | Zonas comunes pilote kelly #19 y barrote B-144 y pilote kelly salas comunes #26 | 2026-04-16 | 2026-04-18 | 2026-05-14 | 2026-05-14 | 2-Cónica y dividida | 28 | 100 |  | 27.6 | 7853.982 | 304.8 | 395.7 | 38.8 | 140.6 | 29
28229 - PIAZZA PPTO C | 561733 | P-44 | TREMIE 1" | Concreto | Zonas comunes pilote kelly #19 y barrote B-144 y pilote kelly salas comunes #26 | 2026-04-16 | 2026-04-18 | 2026-05-14 | 2026-05-14 | 2-Cónica y dividida | 28 | 100 |  | 27.6 | 7853.982 | 306.8 | 398.7 | 39.1 | 141.7 | 29
28229 - PIAZZA PPTO C | 561733 | P-44 | TREMIE 1" | Concreto | Zonas comunes pilote kelly #19 y barrote B-144 y pilote kelly salas comunes #26 | 2026-04-16 | 2026-04-18 | 2026-05-14 | 2026-05-14 | 2-Cónica y dividida | 28 | 100 |  | 27.6 | 7853.982 | 301.4 | 391.6 | 38.4 | 139.1 | 29
28229 - PIAZZA PPTO C | 561733 | P-44 | TREMIE 1" | Concreto | Zonas comunes pilote kelly #19 y barrote B-144 y pilote kelly salas comunes #26 | 2026-04-16 | 2026-04-18 | 2026-04-30 | 2026-04-30 | 2-Cónica y dividida | 14 | 100 |  | 27.6 | 7853.982 | 254.6 | 330.4 | 32.4 | 117.4 | 20
28229 - PIAZZA PPTO C | 561733 | P-44 | TREMIE 1" | Concreto | Zonas comunes pilote kelly #19 y barrote B-144 y pilote kelly salas comunes #26 | 2026-04-16 | 2026-04-18 | 2026-04-30 | 2026-04-30 | 2-Cónica y dividida | 14 | 100 |  | 27.6 | 7853.982 | 250.4 | 325.3 | 31.9 | 115.6 | 20
28229 - PIAZZA PPTO C | 561733 | P-44 | TREMIE 1" | Concreto | Zonas comunes pilote kelly #19 y barrote B-144 y pilote kelly salas comunes #26 | 2026-04-16 | 2026-04-18 | 2026-04-23 | 2026-04-23 | 2-Cónica y dividida | 7 | 100 |  | 27.6 | 7853.982 | 191.4 | 248.8 | 24.4 | 88.4 | 13
28229 - PIAZZA PPTO C | 561733 | P-44 | TREMIE 1" | Concreto | Zonas comunes pilote kelly #19 y barrote B-144 y pilote kelly salas comunes #26 | 2026-04-16 | 2026-04-18 | 2026-04-23 | 2026-04-23 | 2-Cónica y dividida | 7 | 100 |  | 27.6 | 7853.982 | 199.9 | 260 | 25.5 | 92.4 | 13
28229 - PIAZZA PPTO C | 561733 | P-44 | TREMIE 1" | Concreto | Zonas comunes pilote kelly #19 y barrote B-144 y pilote kelly salas comunes #26 | 2026-04-16 | 2026-04-18 | 2026-04-19 | 2026-04-21 | 2-Cónica y dividida | 3 | 100 |  | 27.6 | 7853.982 | 166.1 | 215.2 | 21.1 | 76.4 | 10
28229 - PIAZZA PPTO C | 561733 | P-44 | TREMIE 1" | Concreto | Zonas comunes pilote kelly #19 y barrote B-144 y pilote kelly salas comunes #26 | 2026-04-16 | 2026-04-18 | 2026-04-19 | 2026-04-21 | 2-Cónica y dividida | 3 | 100 |  | 27.6 | 7853.982 | 162.7 | 211.1 | 20.7 | 75 | 10
28229 - PIAZZA PPTO C | 561733 | M-43 | TREMIE 1" | Concreto | Plazoleta pantalla tramo H-05 | 2026-04-15 | 2026-04-18 | 2026-05-13 | 2026-05-13 | 2-Cónica y dividida | 28 | 100 |  | 27.6 | 7853.982 | 301.9 | 391.6 | 38.4 | 139.1 | 28
28229 - PIAZZA PPTO C | 561733 | M-43 | TREMIE 1" | Concreto | Plazoleta pantalla tramo H-05 | 2026-04-15 | 2026-04-18 | 2026-05-13 | 2026-05-13 | 2-Cónica y dividida | 28 | 100 |  | 27.6 | 7853.982 | 298.1 | 387.5 | 38 | 137.7 | 28
28229 - PIAZZA PPTO C | 561733 | M-43 | TREMIE 1" | Concreto | Plazoleta pantalla tramo H-05 | 2026-04-15 | 2026-04-18 | 2026-05-13 | 2026-05-13 | 2-Cónica y dividida | 28 | 100 |  | 27.6 | 7853.982 | 299.6 | 388.5 | 38.1 | 138 | 28
28229 - PIAZZA PPTO C | 561733 | M-43 | TREMIE 1" | Concreto | Plazoleta pantalla tramo H-05 | 2026-04-15 | 2026-04-18 | 2026-04-29 | 2026-04-29 | 2-Cónica y dividida | 14 | 100 |  | 27.6 | 7853.982 | 252.4 | 327.3 | 32.1 | 116.3 | 18
28229 - PIAZZA PPTO C | 561733 | M-43 | TREMIE 1" | Concreto | Plazoleta pantalla tramo H-05 | 2026-04-15 | 2026-04-18 | 2026-04-29 | 2026-04-29 | 2-Cónica y dividida | 14 | 100 |  | 27.6 | 7853.982 | 250.3 | 325.3 | 31.9 | 115.6 | 18
28229 - PIAZZA PPTO C | 561733 | M-43 | TREMIE 1" | Concreto | Plazoleta pantalla tramo H-05 | 2026-04-15 | 2026-04-18 | 2026-04-22 | 2026-04-22 | 2-Cónica y dividida | 7 | 100 |  | 27.6 | 7853.982 | 207.1 | 269.2 | 26.4 | 95.7 | 12
28229 - PIAZZA PPTO C | 561733 | M-43 | TREMIE 1" | Concreto | Plazoleta pantalla tramo H-05 | 2026-04-15 | 2026-04-18 | 2026-04-22 | 2026-04-22 | 2-Cónica y dividida | 7 | 100 |  | 27.6 | 7853.982 | 205.6 | 267.2 | 26.2 | 94.9 | 12
28229 - PIAZZA PPTO C | 561733 | M-43 | TREMIE 1" | Concreto | Plazoleta pantalla tramo H-05 | 2026-04-15 | 2026-04-18 | 2026-04-18 | 2026-04-21 | 2-Cónica y dividida | 3 | 100 |  | 27.6 | 7853.982 | 184.6 | 239.6 | 23.5 | 85.1 | 10
28229 - PIAZZA PPTO C | 561733 | M-43 | TREMIE 1" | Concreto | Plazoleta pantalla tramo H-05 | 2026-04-15 | 2026-04-18 | 2026-04-18 | 2026-04-21 | 2-Cónica y dividida | 3 | 100 |  | 27.6 | 7853.982 | 180.9 | 234.5 | 23 | 83.3 | 10
28229 - PIAZZA PPTO C | 561733 | P-42 | TREMIE 1/2" | Concreto | Torre 1 pilotes kally #13 | 2026-04-15 | 2026-04-18 | 2026-05-13 | 2026-05-13 | 2-Cónica y dividida | 28 | 101 |  | 34.5 | 8011.847 | 383.9 | 488.4 | 47.9 | 138.8 | 28
28229 - PIAZZA PPTO C | 561733 | P-42 | TREMIE 1/2" | Concreto | Torre 1 pilotes kally #13 | 2026-04-15 | 2026-04-18 | 2026-05-13 | 2026-05-13 | 2-Cónica y dividida | 28 | 101 |  | 34.5 | 8011.847 | 389.8 | 496.6 | 48.7 | 141.2 | 28
28229 - PIAZZA PPTO C | 561733 | P-42 | TREMIE 1/2" | Concreto | Torre 1 pilotes kally #13 | 2026-04-15 | 2026-04-18 | 2026-05-13 | 2026-05-13 | 2-Cónica y dividida | 28 | 100 |  | 34.5 | 7853.982 | 388.2 | 503.7 | 49.4 | 143.2 | 28
28229 - PIAZZA PPTO C | 561733 | P-42 | TREMIE 1/2" | Concreto | Torre 1 pilotes kally #13 | 2026-04-15 | 2026-04-18 | 2026-04-29 | 2026-04-29 | 2-Cónica y dividida | 14 | 100 |  | 34.5 | 7853.982 | 324 | 421.1 | 41.3 | 119.7 | 18
28229 - PIAZZA PPTO C | 561733 | P-42 | TREMIE 1/2" | Concreto | Torre 1 pilotes kally #13 | 2026-04-15 | 2026-04-18 | 2026-04-29 | 2026-04-29 | 2-Cónica y dividida | 14 | 100 |  | 34.5 | 7853.982 | 322.3 | 418.1 | 41 | 118.8 | 18
28229 - PIAZZA PPTO C | 561733 | P-42 | TREMIE 1/2" | Concreto | Torre 1 pilotes kally #13 | 2026-04-15 | 2026-04-18 | 2026-04-22 | 2026-04-22 | 2-Cónica y dividida | 7 | 100 |  | 34.5 | 7853.982 | 268.4 | 348.7 | 34.2 | 99.1 | 12
28229 - PIAZZA PPTO C | 561733 | P-42 | TREMIE 1/2" | Concreto | Torre 1 pilotes kally #13 | 2026-04-15 | 2026-04-18 | 2026-04-22 | 2026-04-22 | 2-Cónica y dividida | 7 | 100 |  | 34.5 | 7853.982 | 263.9 | 342.6 | 33.6 | 97.4 | 12
28229 - PIAZZA PPTO C | 561733 | P-42 | TREMIE 1/2" | Concreto | Torre 1 pilotes kally #13 | 2026-04-15 | 2026-04-18 | 2026-04-18 | 2026-04-21 | 2-Cónica y dividida | 3 | 100 |  | 34.5 | 7853.982 | 222.2 | 288.6 | 28.3 | 82 | 10
28229 - PIAZZA PPTO C | 561733 | P-42 | TREMIE 1/2" | Concreto | Torre 1 pilotes kally #13 | 2026-04-15 | 2026-04-18 | 2026-04-18 | 2026-04-21 | 2-Cónica y dividida | 3 | 100 |  | 34.5 | 7853.982 | 217.4 | 282.5 | 27.7 | 80.3 | 10
28229 - PIAZZA PPTO C | 561734 | P-47 | Tremie 1/2" | Concreto | Pilote kelly torre 2 #42 | 2026-04-16 | 2026-04-18 | 2026-05-14 | 2026-05-14 | 2-Cónica y dividida | 28 | 101 |  | 34.5 | 8011.847 | 355.6 | 452.8 | 44.4 | 128.7 | 29
28229 - PIAZZA PPTO C | 561734 | P-47 | Tremie 1/2" | Concreto | Pilote kelly torre 2 #42 | 2026-04-16 | 2026-04-18 | 2026-05-14 | 2026-05-14 | 2-Cónica y dividida | 28 | 100 |  | 34.5 | 7853.982 | 355.6 | 461.9 | 45.3 | 131.3 | 29
28229 - PIAZZA PPTO C | 561734 | P-47 | Tremie 1/2" | Concreto | Pilote kelly torre 2 #42 | 2026-04-16 | 2026-04-18 | 2026-05-14 | 2026-05-14 | 2-Cónica y dividida | 28 | 101 |  | 34.5 | 8011.847 | 358.9 | 456.8 | 44.8 | 129.9 | 29
28229 - PIAZZA PPTO C | 561734 | P-47 | Tremie 1/2" | Concreto | Pilote kelly torre 2 #42 | 2026-04-16 | 2026-04-18 | 2026-04-30 | 2026-04-30 | 2-Cónica y dividida | 14 | 100 |  | 34.5 | 7853.982 | 302.4 | 392.6 | 38.5 | 111.6 | 20
28229 - PIAZZA PPTO C | 561734 | P-47 | Tremie 1/2" | Concreto | Pilote kelly torre 2 #42 | 2026-04-16 | 2026-04-18 | 2026-04-30 | 2026-04-30 | 2-Cónica y dividida | 14 | 101 |  | 34.5 | 8011.847 | 298.6 | 380.4 | 37.3 | 108.1 | 20
28229 - PIAZZA PPTO C | 561734 | P-47 | Tremie 1/2" | Concreto | Pilote kelly torre 2 #42 | 2026-04-16 | 2026-04-18 | 2026-04-23 | 2026-04-23 | 2-Cónica y dividida | 7 | 100 |  | 34.5 | 7853.982 | 245.1 | 318.2 | 31.2 | 90.4 | 13
28229 - PIAZZA PPTO C | 561734 | P-47 | Tremie 1/2" | Concreto | Pilote kelly torre 2 #42 | 2026-04-16 | 2026-04-18 | 2026-04-23 | 2026-04-23 | 2-Cónica y dividida | 7 | 101 |  | 34.5 | 8011.847 | 243.6 | 310 | 30.4 | 88.1 | 13
28229 - PIAZZA PPTO C | 561734 | P-47 | Tremie 1/2" | Concreto | Pilote kelly torre 2 #42 | 2026-04-16 | 2026-04-18 | 2026-04-19 | 2026-04-21 | 2-Cónica y dividida | 3 | 100 |  | 34.5 | 7853.982 | 208.9 | 271.2 | 26.6 | 77.1 | 10
28229 - PIAZZA PPTO C | 561734 | P-47 | Tremie 1/2" | Concreto | Pilote kelly torre 2 #42 | 2026-04-16 | 2026-04-18 | 2026-04-19 | 2026-04-21 | 2-Cónica y dividida | 3 | 101 |  | 34.5 | 8011.847 | 205.7 | 262.1 | 25.7 | 74.5 | 10
28229 - PIAZZA PPTO C | 561734 | M-46 | Tremie 1" | Concreto | Plazoleta barrote # B-143 | 2026-04-16 | 2026-04-18 | 2026-05-14 | 2026-05-14 | 2-Cónica y dividida | 28 | 100 |  | 27.6 | 7853.982 | 222.5 | 288.6 | 28.3 | 102.5 | 29
28229 - PIAZZA PPTO C | 561734 | M-46 | Tremie 1" | Concreto | Plazoleta barrote # B-143 | 2026-04-16 | 2026-04-18 | 2026-05-14 | 2026-05-14 | 2-Cónica y dividida | 28 | 101 |  | 27.6 | 8011.847 | 220.9 | 281.4 | 27.6 | 100 | 29
28229 - PIAZZA PPTO C | 561734 | M-46 | Tremie 1" | Concreto | Plazoleta barrote # B-143 | 2026-04-16 | 2026-04-18 | 2026-05-14 | 2026-05-14 | 2-Cónica y dividida | 28 | 100 |  | 27.6 | 7853.982 | 218.8 | 284.5 | 27.9 | 101.1 | 29
28229 - PIAZZA PPTO C | 561734 | M-46 | Tremie 1" | Concreto | Plazoleta barrote # B-143 | 2026-04-16 | 2026-04-18 | 2026-04-30 | 2026-04-30 | 2-Cónica y dividida | 14 | 100 |  | 27.6 | 7853.982 | 182.5 | 236.6 | 23.2 | 84.1 | 20
28229 - PIAZZA PPTO C | 561734 | M-46 | Tremie 1" | Concreto | Plazoleta barrote # B-143 | 2026-04-16 | 2026-04-18 | 2026-04-30 | 2026-04-30 | 2-Cónica y dividida | 14 | 100 |  | 27.6 | 7853.982 | 180.9 | 234.5 | 23 | 83.3 | 20
28229 - PIAZZA PPTO C | 561734 | M-46 | Tremie 1" | Concreto | Plazoleta barrote # B-143 | 2026-04-16 | 2026-04-18 | 2026-04-23 | 2026-04-23 | 2-Cónica y dividida | 7 | 101 |  | 27.6 | 8011.847 | 161.4 | 205 | 20.1 | 72.8 | 13
28229 - PIAZZA PPTO C | 561734 | M-46 | Tremie 1" | Concreto | Plazoleta barrote # B-143 | 2026-04-16 | 2026-04-18 | 2026-04-23 | 2026-04-23 | 2-Cónica y dividida | 7 | 100 |  | 27.6 | 7853.982 | 159.6 | 207 | 20.3 | 73.6 | 13
28229 - PIAZZA PPTO C | 561734 | M-46 | Tremie 1" | Concreto | Plazoleta barrote # B-143 | 2026-04-16 | 2026-04-18 | 2026-04-19 | 2026-04-21 | 2-Cónica y dividida | 3 | 100 |  | 27.6 | 7853.982 | 134.3 | 174.4 | 17.1 | 62 | 10
28229 - PIAZZA PPTO C | 561734 | M-46 | Tremie 1" | Concreto | Plazoleta barrote # B-143 | 2026-04-16 | 2026-04-18 | 2026-04-19 | 2026-04-21 | 2-Cónica y dividida | 3 | 100 |  | 27.6 | 7853.982 | 131.8 | 171.3 | 16.8 | 60.9 | 10
28229 - PIAZZA PPTO C | 559730 | P-38 | Tremie 1/2" | Concreto | Torre 2 pilote kelly #20 y pilote kelly # 27 | 2026-04-14 | 2026-04-16 | 2026-05-12 | 2026-05-12 | 2-Cónica y dividida | 28 | 100 |  | 34.5 | 7853.982 | 334.8 | 434.4 | 42.6 | 123.5 | 26
28229 - PIAZZA PPTO C | 559730 | P-38 | Tremie 1/2" | Concreto | Torre 2 pilote kelly #20 y pilote kelly # 27 | 2026-04-14 | 2026-04-16 | 2026-05-12 | 2026-05-12 | 2-Cónica y dividida | 28 | 100 |  | 34.5 | 7853.982 | 340.2 | 441.5 | 43.3 | 125.5 | 26
28229 - PIAZZA PPTO C | 559730 | P-38 | Tremie 1/2" | Concreto | Torre 2 pilote kelly #20 y pilote kelly # 27 | 2026-04-14 | 2026-04-16 | 2026-05-12 | 2026-05-12 | 2-Cónica y dividida | 28 | 100 |  | 34.5 | 7853.982 | 331 | 429.3 | 42.1 | 122 | 26
28229 - PIAZZA PPTO C | 559730 | P-38 | Tremie 1/2" | Concreto | Torre 2 pilote kelly #20 y pilote kelly # 27 | 2026-04-14 | 2026-04-16 | 2026-04-28 | 2026-04-28 | 2-Cónica y dividida | 14 | 100 |  | 34.5 | 7853.982 | 279.8 | 363 | 35.6 | 103.2 | 17
28229 - PIAZZA PPTO C | 559730 | P-38 | Tremie 1/2" | Concreto | Torre 2 pilote kelly #20 y pilote kelly # 27 | 2026-04-14 | 2026-04-16 | 2026-04-28 | 2026-04-28 | 2-Cónica y dividida | 14 | 100 |  | 34.5 | 7853.982 | 277.9 | 361 | 35.4 | 102.6 | 17
28229 - PIAZZA PPTO C | 559730 | P-38 | Tremie 1/2" | Concreto | Torre 2 pilote kelly #20 y pilote kelly # 27 | 2026-04-14 | 2026-04-16 | 2026-04-21 | 2026-04-21 | 2-Cónica y dividida | 7 | 101 |  | 34.5 | 8011.847 | 189 | 240.7 | 23.6 | 68.4 | 11
28229 - PIAZZA PPTO C | 559730 | P-38 | Tremie 1/2" | Concreto | Torre 2 pilote kelly #20 y pilote kelly # 27 | 2026-04-14 | 2026-04-16 | 2026-04-21 | 2026-04-21 | 2-Cónica y dividida | 7 | 100 |  | 34.5 | 7853.982 | 187.9 | 243.7 | 23.9 | 69.3 | 11
28229 - PIAZZA PPTO C | 559730 | P-38 | Tremie 1/2" | Concreto | Torre 2 pilote kelly #20 y pilote kelly # 27 | 2026-04-14 | 2026-04-16 | 2026-04-17 | 2026-04-21 | 2-Cónica y dividida | 3 | 100 |  | 34.5 | 7853.982 | 157.2 | 203.9 | 20 | 58 | 10
28229 - PIAZZA PPTO C | 559730 | P-38 | Tremie 1/2" | Concreto | Torre 2 pilote kelly #20 y pilote kelly # 27 | 2026-04-14 | 2026-04-16 | 2026-04-17 | 2026-04-21 | 2-Cónica y dividida | 3 | 100 |  | 34.5 | 7853.982 | 153.1 | 198.8 | 19.5 | 56.5 | 10
28229 - PIAZZA PPTO C | 559730 | P-37 | Tremie 1/2" | Concreto | Torre 2 pilote kelly #48 | 2026-04-13 | 2026-04-16 | 2026-05-11 | 2026-05-12 | 2-Cónica y dividida | 28 | 100 |  | 34.5 | 7853.982 | 345.6 | 448.7 | 44 | 127.5 | 26
28229 - PIAZZA PPTO C | 559730 | P-37 | Tremie 1/2" | Concreto | Torre 2 pilote kelly #48 | 2026-04-13 | 2026-04-16 | 2026-05-11 | 2026-05-12 | 2-Cónica y dividida | 28 | 100 |  | 34.5 | 7853.982 | 343.5 | 445.6 | 43.7 | 126.7 | 26
28229 - PIAZZA PPTO C | 559730 | P-37 | Tremie 1/2" | Concreto | Torre 2 pilote kelly #48 | 2026-04-13 | 2026-04-16 | 2026-05-11 | 2026-05-12 | 2-Cónica y dividida | 28 | 100 |  | 34.5 | 7853.982 | 349.6 | 453.8 | 44.5 | 129 | 26
28229 - PIAZZA PPTO C | 559730 | P-37 | Tremie 1/2" | Concreto | Torre 2 pilote kelly #48 | 2026-04-13 | 2026-04-16 | 2026-04-27 | 2026-04-28 | 2-Cónica y dividida | 14 | 100 |  | 34.5 | 7853.982 | 290.4 | 377.3 | 37 | 107.2 | 17
28229 - PIAZZA PPTO C | 559730 | P-37 | Tremie 1/2" | Concreto | Torre 2 pilote kelly #48 | 2026-04-13 | 2026-04-16 | 2026-04-27 | 2026-04-28 | 2-Cónica y dividida | 14 | 100 |  | 34.5 | 7853.982 | 295.2 | 383.4 | 37.6 | 109 | 17
28229 - PIAZZA PPTO C | 559730 | P-37 | Tremie 1/2" | Concreto | Torre 2 pilote kelly #48 | 2026-04-13 | 2026-04-16 | 2026-04-20 | 2026-04-21 | 2-Cónica y dividida | 7 | 100 |  | 34.5 | 7853.982 | 260 | 337.5 | 33.1 | 95.9 | 11
28229 - PIAZZA PPTO C | 559730 | P-37 | Tremie 1/2" | Concreto | Torre 2 pilote kelly #48 | 2026-04-13 | 2026-04-16 | 2026-04-20 | 2026-04-21 | 2-Cónica y dividida | 7 | 100 |  | 34.5 | 7853.982 | 253.6 | 329.4 | 32.3 | 93.6 | 11
28229 - PIAZZA PPTO C | 559730 | P-37 | Tremie 1/2" | Concreto | Torre 2 pilote kelly #48 | 2026-04-13 | 2026-04-16 | 2026-04-16 | 2026-04-21 | 2-Cónica y dividida | 3 | 100 |  | 34.5 | 7853.982 | 217.7 | 282.5 | 27.7 | 80.3 | 10
28229 - PIAZZA PPTO C | 559730 | P-37 | Tremie 1/2" | Concreto | Torre 2 pilote kelly #48 | 2026-04-13 | 2026-04-16 | 2026-04-16 | 2026-04-21 | 2-Cónica y dividida | 3 | 100 |  | 34.5 | 7853.982 | 213.5 | 277.4 | 27.2 | 78.8 | 10
28229 - PIAZZA PPTO C | 559730 | P-36 | Tremie 1" | Concreto | Zonas comunes pilote kelly #21 pilote kelly #20 y pilote kelly #11 y plazoleta pantalla #26 | 2026-04-13 | 2026-04-16 | 2026-05-11 | 2026-05-12 | 2-Cónica y dividida | 28 | 101 |  | 27.6 | 8011.847 | 297 | 378.3 | 37.1 | 134.4 | 26
28229 - PIAZZA PPTO C | 559730 | P-36 | Tremie 1" | Concreto | Zonas comunes pilote kelly #21 pilote kelly #20 y pilote kelly #11 y plazoleta pantalla #26 | 2026-04-13 | 2026-04-16 | 2026-05-11 | 2026-05-12 | 2-Cónica y dividida | 28 | 100 |  | 27.6 | 7853.982 | 298.2 | 387.5 | 38 | 137.7 | 26
28229 - PIAZZA PPTO C | 559730 | P-36 | Tremie 1" | Concreto | Zonas comunes pilote kelly #21 pilote kelly #20 y pilote kelly #11 y plazoleta pantalla #26 | 2026-04-13 | 2026-04-16 | 2026-05-11 | 2026-05-12 | 2-Cónica y dividida | 28 | 100 |  | 27.6 | 7853.982 | 301.2 | 390.6 | 38.3 | 138.8 | 26
28229 - PIAZZA PPTO C | 559730 | P-36 | Tremie 1" | Concreto | Zonas comunes pilote kelly #21 pilote kelly #20 y pilote kelly #11 y plazoleta pantalla #26 | 2026-04-13 | 2026-04-16 | 2026-04-27 | 2026-04-28 | 2-Cónica y dividida | 14 | 100 |  | 27.6 | 7853.982 | 250.4 | 325.3 | 31.9 | 115.6 | 17
28229 - PIAZZA PPTO C | 559730 | P-36 | Tremie 1" | Concreto | Zonas comunes pilote kelly #21 pilote kelly #20 y pilote kelly #11 y plazoleta pantalla #26 | 2026-04-13 | 2026-04-16 | 2026-04-27 | 2026-04-28 | 2-Cónica y dividida | 14 | 101 |  | 27.6 | 8011.847 | 265.3 | 337.5 | 33.1 | 119.9 | 17
28229 - PIAZZA PPTO C | 559730 | P-36 | Tremie 1" | Concreto | Zonas comunes pilote kelly #21 pilote kelly #20 y pilote kelly #11 y plazoleta pantalla #26 | 2026-04-13 | 2026-04-16 | 2026-04-20 | 2026-04-21 | 2-Cónica y dividida | 7 | 100 |  | 27.6 | 7853.982 | 210.5 | 273.3 | 26.8 | 97.1 | 11
28229 - PIAZZA PPTO C | 559730 | P-36 | Tremie 1" | Concreto | Zonas comunes pilote kelly #21 pilote kelly #20 y pilote kelly #11 y plazoleta pantalla #26 | 2026-04-13 | 2026-04-16 | 2026-04-20 | 2026-04-21 | 2-Cónica y dividida | 7 | 100 |  | 27.6 | 7853.982 | 205.6 | 267.2 | 26.2 | 94.9 | 11
28229 - PIAZZA PPTO C | 559730 | P-36 | Tremie 1" | Concreto | Zonas comunes pilote kelly #21 pilote kelly #20 y pilote kelly #11 y plazoleta pantalla #26 | 2026-04-13 | 2026-04-16 | 2026-04-16 | 2026-04-21 | 2-Cónica y dividida | 3 | 100 |  | 27.6 | 7853.982 | 166.1 | 215.2 | 21.1 | 76.4 | 10
28229 - PIAZZA PPTO C | 559730 | P-36 | Tremie 1" | Concreto | Zonas comunes pilote kelly #21 pilote kelly #20 y pilote kelly #11 y plazoleta pantalla #26 | 2026-04-13 | 2026-04-16 | 2026-04-16 | 2026-04-21 | 2-Cónica y dividida | 3 | 100 |  | 27.6 | 7853.982 | 163.2 | 212.1 | 20.8 | 75.4 | 10
28229 - PIAZZA PPTO C | 559730 | P-35 | Tremie 1/2" | Concreto | Torre 1 pilotes Kelly #01 | 2026-04-13 | 2026-04-16 | 2026-05-11 | 2026-05-12 | 2-Cónica y dividida | 28 | 100 |  | 34.5 | 7853.982 | 415.6 | 539.4 | 52.9 | 153.3 | 26
28229 - PIAZZA PPTO C | 559730 | P-35 | Tremie 1/2" | Concreto | Torre 1 pilotes Kelly #01 | 2026-04-13 | 2026-04-16 | 2026-05-11 | 2026-05-12 | 2-Cónica y dividida | 28 | 100 |  | 34.5 | 7853.982 | 407.1 | 528.2 | 51.8 | 150.1 | 26
28229 - PIAZZA PPTO C | 559730 | P-35 | Tremie 1/2" | Concreto | Torre 1 pilotes Kelly #01 | 2026-04-13 | 2026-04-16 | 2026-05-11 | 2026-05-12 | 2-Cónica y dividida | 28 | 100 |  | 34.5 | 7853.982 | 413.9 | 537.4 | 52.7 | 152.8 | 26
28229 - PIAZZA PPTO C | 559730 | P-35 | Tremie 1/2" | Concreto | Torre 1 pilotes Kelly #01 | 2026-04-13 | 2026-04-16 | 2026-04-27 | 2026-04-28 | 2-Cónica y dividida | 14 | 100 |  | 34.5 | 7853.982 | 341.2 | 442.6 | 43.4 | 125.8 | 17
28229 - PIAZZA PPTO C | 559730 | P-35 | Tremie 1/2" | Concreto | Torre 1 pilotes Kelly #01 | 2026-04-13 | 2026-04-16 | 2026-04-27 | 2026-04-28 | 2-Cónica y dividida | 14 | 100 |  | 34.5 | 7853.982 | 346.1 | 449.7 | 44.1 | 127.8 | 17
28229 - PIAZZA PPTO C | 559730 | P-35 | Tremie 1/2" | Concreto | Torre 1 pilotes Kelly #01 | 2026-04-13 | 2026-04-16 | 2026-04-20 | 2026-04-21 | 2-Cónica y dividida | 7 | 100 |  | 34.5 | 7853.982 | 288.4 | 374.2 | 36.7 | 106.4 | 11
28229 - PIAZZA PPTO C | 559730 | P-35 | Tremie 1/2" | Concreto | Torre 1 pilotes Kelly #01 | 2026-04-13 | 2026-04-16 | 2026-04-20 | 2026-04-21 | 2-Cónica y dividida | 7 | 100 |  | 34.5 | 7853.982 | 282.6 | 367.1 | 36 | 104.3 | 11
28229 - PIAZZA PPTO C | 559730 | P-35 | Tremie 1/2" | Concreto | Torre 1 pilotes Kelly #01 | 2026-04-13 | 2026-04-16 | 2026-04-16 | 2026-04-21 | 2-Cónica y dividida | 3 | 100 |  | 34.5 | 7853.982 | 230.1 | 298.8 | 29.3 | 84.9 | 10
28229 - PIAZZA PPTO C | 559730 | P-35 | Tremie 1/2" | Concreto | Torre 1 pilotes Kelly #01 | 2026-04-13 | 2026-04-16 | 2026-04-16 | 2026-04-21 | 2-Cónica y dividida | 3 | 100 |  | 34.5 | 7853.982 | 226.6 | 294.7 | 28.9 | 83.8 | 10
28229 - PIAZZA PPTO C | 561732 | M - 41 | Tremie 1 " | Concreto | Plazoleta pantalla tramo M - 01 y barrote B - 60 | 2026-04-14 | 2026-04-16 | 2026-05-12 | 2026-05-12 | 2-Cónica y dividida | 28 | 100 |  | 27.6 | 7853.982 | 237.4 | 308 | 30.2 | 109.4 | 26
28229 - PIAZZA PPTO C | 561732 | M - 41 | Tremie 1 " | Concreto | Plazoleta pantalla tramo M - 01 y barrote B - 60 | 2026-04-14 | 2026-04-16 | 2026-05-12 | 2026-05-12 | 2-Cónica y dividida | 28 | 100 |  | 27.6 | 7853.982 | 235.8 | 305.9 | 30 | 108.7 | 26
28229 - PIAZZA PPTO C | 561732 | M - 41 | Tremie 1 " | Concreto | Plazoleta pantalla tramo M - 01 y barrote B - 60 | 2026-04-14 | 2026-04-16 | 2026-05-12 | 2026-05-12 | 2-Cónica y dividida | 28 | 100 |  | 27.6 | 7853.982 | 232.9 | 302.9 | 29.7 | 107.6 | 26
28229 - PIAZZA PPTO C | 561732 | M - 41 | Tremie 1 " | Concreto | Plazoleta pantalla tramo M - 01 y barrote B - 60 | 2026-04-14 | 2026-04-16 | 2026-04-28 | 2026-04-28 | 2-Cónica y dividida | 14 | 100 |  | 27.6 | 7853.982 | 189.3 | 245.8 | 24.1 | 87.3 | 17
28229 - PIAZZA PPTO C | 561732 | M - 41 | Tremie 1 " | Concreto | Plazoleta pantalla tramo M - 01 y barrote B - 60 | 2026-04-14 | 2026-04-16 | 2026-04-28 | 2026-04-28 | 2-Cónica y dividida | 14 | 100 |  | 27.6 | 7853.982 | 187.9 | 243.7 | 23.9 | 86.6 | 17
28229 - PIAZZA PPTO C | 561732 | M - 41 | Tremie 1 " | Concreto | Plazoleta pantalla tramo M - 01 y barrote B - 60 | 2026-04-14 | 2026-04-16 | 2026-04-21 | 2026-04-21 | 2-Cónica y dividida | 7 | 100 |  | 27.6 | 7853.982 | 162.7 | 211.1 | 20.7 | 75 | 11
28229 - PIAZZA PPTO C | 561732 | M - 41 | Tremie 1 " | Concreto | Plazoleta pantalla tramo M - 01 y barrote B - 60 | 2026-04-14 | 2026-04-16 | 2026-04-21 | 2026-04-21 | 2-Cónica y dividida | 7 | 100 |  | 27.6 | 7853.982 | 160.9 | 209 | 20.5 | 74.3 | 11
28229 - PIAZZA PPTO C | 561732 | M - 41 | Tremie 1 " | Concreto | Plazoleta pantalla tramo M - 01 y barrote B - 60 | 2026-04-14 | 2026-04-16 | 2026-04-17 | 2026-04-21 | 2-Cónica y dividida | 3 | 100 |  | 27.6 | 7853.982 | 115.4 | 149.9 | 14.7 | 53.3 | 10
28229 - PIAZZA PPTO C | 561732 | M - 41 | Tremie 1 " | Concreto | Plazoleta pantalla tramo M - 01 y barrote B - 60 | 2026-04-14 | 2026-04-16 | 2026-04-17 | 2026-04-21 | 2-Cónica y dividida | 3 | 100 |  | 27.6 | 7853.982 | 112.8 | 146.8 | 14.4 | 52.2 | 10
28229 - PIAZZA PPTO C | 561732 | P - 40 | Tremie 1 " | Concreto | Plataforma pilote kely #82 | 2026-04-14 | 2026-04-16 | 2026-05-12 | 2026-05-12 | 2-Cónica y dividida | 28 | 100 |  | 27.6 | 7853.982 | 335.8 | 436.4 | 42.8 | 155.1 | 26
28229 - PIAZZA PPTO C | 561732 | P - 40 | Tremie 1 " | Concreto | Plataforma pilote kely #82 | 2026-04-14 | 2026-04-16 | 2026-05-12 | 2026-05-12 | 2-Cónica y dividida | 28 | 100 |  | 27.6 | 7853.982 | 332.9 | 432.4 | 42.4 | 153.6 | 26
28229 - PIAZZA PPTO C | 561732 | P - 40 | Tremie 1 " | Concreto | Plataforma pilote kely #82 | 2026-04-14 | 2026-04-16 | 2026-05-12 | 2026-05-12 | 2-Cónica y dividida | 28 | 100 |  | 27.6 | 7853.982 | 330.8 | 429.3 | 42.1 | 152.5 | 26
28229 - PIAZZA PPTO C | 561732 | P - 40 | Tremie 1 " | Concreto | Plataforma pilote kely #82 | 2026-04-14 | 2026-04-16 | 2026-04-28 | 2026-04-28 | 2-Cónica y dividida | 14 | 100 |  | 27.6 | 7853.982 | 201.5 | 262.1 | 25.7 | 93.1 | 17
28229 - PIAZZA PPTO C | 561732 | P - 40 | Tremie 1 " | Concreto | Plataforma pilote kely #82 | 2026-04-14 | 2026-04-16 | 2026-04-28 | 2026-04-28 | 2-Cónica y dividida | 14 | 100 |  | 27.6 | 7853.982 | 199.9 | 260 | 25.5 | 92.4 | 17
28229 - PIAZZA PPTO C | 561732 | P - 40 | Tremie 1 " | Concreto | Plataforma pilote kely #82 | 2026-04-14 | 2026-04-16 | 2026-04-21 | 2026-04-21 | 2-Cónica y dividida | 7 | 100 |  | 27.6 | 7853.982 | 169.3 | 220.3 | 21.6 | 78.3 | 11
28229 - PIAZZA PPTO C | 561732 | P - 40 | Tremie 1 " | Concreto | Plataforma pilote kely #82 | 2026-04-14 | 2026-04-16 | 2026-04-21 | 2026-04-21 | 2-Cónica y dividida | 7 | 100 |  | 27.6 | 7853.982 | 167.9 | 218.2 | 21.4 | 77.5 | 11
28229 - PIAZZA PPTO C | 561732 | P - 40 | Tremie 1 " | Concreto | Plataforma pilote kely #82 | 2026-04-14 | 2026-04-16 | 2026-04-17 | 2026-04-21 | 2-Cónica y dividida | 3 | 100 |  | 27.6 | 7853.982 | 113.9 | 147.9 | 14.5 | 52.5 | 10
28229 - PIAZZA PPTO C | 561732 | P - 40 | Tremie 1 " | Concreto | Plataforma pilote kely #82 | 2026-04-14 | 2026-04-16 | 2026-04-17 | 2026-04-21 | 2-Cónica y dividida | 3 | 100 |  | 27.6 | 7853.982 | 111.5 | 144.8 | 14.2 | 51.4 | 10
28229 - PIAZZA PPTO C | 561732 | P - 39 | Tremie 1 / 2 " | Concreto | Torre 1 pilotes kely #23 y pilote kely #31 | 2026-04-14 | 2026-04-16 | 2026-05-12 | 2026-05-12 | 2-Cónica y dividida | 28 | 100 |  | 34.5 | 7853.982 | 342.5 | 444.6 | 43.6 | 126.4 | 26
28229 - PIAZZA PPTO C | 561732 | P - 39 | Tremie 1 / 2 " | Concreto | Torre 1 pilotes kely #23 y pilote kely #31 | 2026-04-14 | 2026-04-16 | 2026-05-12 | 2026-05-12 | 2-Cónica y dividida | 28 | 101 |  | 34.5 | 8011.847 | 340.8 | 433.4 | 42.5 | 123.2 | 26
28229 - PIAZZA PPTO C | 561732 | P - 39 | Tremie 1 / 2 " | Concreto | Torre 1 pilotes kely #23 y pilote kely #31 | 2026-04-14 | 2026-04-16 | 2026-05-12 | 2026-05-12 | 2-Cónica y dividida | 28 | 100 |  | 34.5 | 7853.982 | 338.9 | 440.5 | 43.2 | 125.2 | 26
28229 - PIAZZA PPTO C | 561732 | P - 39 | Tremie 1 / 2 " | Concreto | Torre 1 pilotes kely #23 y pilote kely #31 | 2026-04-14 | 2026-04-16 | 2026-04-28 | 2026-04-28 | 2-Cónica y dividida | 14 | 101 |  | 34.5 | 8011.847 | 270.5 | 344.7 | 33.8 | 98 | 17
28229 - PIAZZA PPTO C | 561732 | P - 39 | Tremie 1 / 2 " | Concreto | Torre 1 pilotes kely #23 y pilote kely #31 | 2026-04-14 | 2026-04-16 | 2026-04-28 | 2026-04-28 | 2-Cónica y dividida | 14 | 100 |  | 34.5 | 7853.982 | 268.9 | 348.7 | 34.2 | 99.1 | 17
28229 - PIAZZA PPTO C | 561732 | P - 39 | Tremie 1 / 2 " | Concreto | Torre 1 pilotes kely #23 y pilote kely #31 | 2026-04-14 | 2026-04-16 | 2026-04-21 | 2026-04-21 | 2-Cónica y dividida | 7 | 100 |  | 34.5 | 7853.982 | 200.7 | 261 | 25.6 | 74.2 | 11
28229 - PIAZZA PPTO C | 561732 | P - 39 | Tremie 1 / 2 " | Concreto | Torre 1 pilotes kely #23 y pilote kely #31 | 2026-04-14 | 2026-04-16 | 2026-04-21 | 2026-04-21 | 2-Cónica y dividida | 7 | 100 |  | 34.5 | 7853.982 | 198.6 | 258 | 25.3 | 73.3 | 11
28229 - PIAZZA PPTO C | 561732 | P - 39 | Tremie 1 / 2 " | Concreto | Torre 1 pilotes kely #23 y pilote kely #31 | 2026-04-14 | 2026-04-16 | 2026-04-17 | 2026-04-21 | 2-Cónica y dividida | 3 | 100 |  | 34.5 | 7853.982 | 155.5 | 201.9 | 19.8 | 57.4 | 10
28229 - PIAZZA PPTO C | 561732 | P - 39 | Tremie 1 / 2 " | Concreto | Torre 1 pilotes kely #23 y pilote kely #31 | 2026-04-14 | 2026-04-16 | 2026-04-17 | 2026-04-21 | 2-Cónica y dividida | 3 | 100 |  | 34.5 | 7853.982 | 152.1 | 197.8 | 19.4 | 56.2 | 10
28229 - PIAZZA PPTO C | 559729 | P-34 | TREMIE 1/2" | Concreto | Pilote kelly T2 No 50 | 2026-04-11 | 2026-04-14 | 2026-05-09 | 2026-05-12 | 2-Cónica y dividida | 28 | 100 |  | 34.5 | 7853.982 | 355.3 | 460.9 | 45.2 | 131 | 25
28229 - PIAZZA PPTO C | 559729 | P-34 | TREMIE 1/2" | Concreto | Pilote kelly T2 No 50 | 2026-04-11 | 2026-04-14 | 2026-05-09 | 2026-05-12 | 2-Cónica y dividida | 28 | 100 |  | 34.5 | 7853.982 | 352.3 | 457.9 | 44.9 | 130.1 | 25
28229 - PIAZZA PPTO C | 559729 | P-34 | TREMIE 1/2" | Concreto | Pilote kelly T2 No 50 | 2026-04-11 | 2026-04-14 | 2026-05-09 | 2026-05-12 | 2-Cónica y dividida | 28 | 101 |  | 34.5 | 8011.847 | 353.8 | 450.7 | 44.2 | 128.1 | 25
28229 - PIAZZA PPTO C | 559729 | P-34 | TREMIE 1/2" | Concreto | Pilote kelly T2 No 50 | 2026-04-11 | 2026-04-14 | 2026-04-25 | 2026-04-28 | 2-Cónica y dividida | 14 | 100 |  | 34.5 | 7853.982 | 298.6 | 387.5 | 38 | 110.1 | 16
28229 - PIAZZA PPTO C | 559729 | P-34 | TREMIE 1/2" | Concreto | Pilote kelly T2 No 50 | 2026-04-11 | 2026-04-14 | 2026-04-25 | 2026-04-28 | 2-Cónica y dividida | 14 | 100 |  | 34.5 | 7853.982 | 295.6 | 383.4 | 37.6 | 109 | 16
28229 - PIAZZA PPTO C | 559729 | P-34 | TREMIE 1/2" | Concreto | Pilote kelly T2 No 50 | 2026-04-11 | 2026-04-14 | 2026-04-18 | 2026-04-21 | 2-Cónica y dividida | 7 | 100 |  | 34.5 | 7853.982 | 240.7 | 312 | 30.6 | 88.7 | 10
28229 - PIAZZA PPTO C | 559729 | P-34 | TREMIE 1/2" | Concreto | Pilote kelly T2 No 50 | 2026-04-11 | 2026-04-14 | 2026-04-18 | 2026-04-21 | 2-Cónica y dividida | 7 | 100 |  | 34.5 | 7853.982 | 238.9 | 310 | 30.4 | 88.1 | 10
28229 - PIAZZA PPTO C | 559729 | P-34 | TREMIE 1/2" | Concreto | Pilote kelly T2 No 50 | 2026-04-11 | 2026-04-14 | 2026-04-14 | 2026-04-16 | 2-Cónica y dividida | 3 | 100 |  | 34.5 | 7853.982 | 182.7 | 237.6 | 23.3 | 67.5 | 8
28229 - PIAZZA PPTO C | 559729 | P-34 | TREMIE 1/2" | Concreto | Pilote kelly T2 No 50 | 2026-04-11 | 2026-04-14 | 2026-04-14 | 2026-04-16 | 2-Cónica y dividida | 3 | 100 |  | 34.5 | 7853.982 | 185.8 | 241.7 | 23.7 | 68.7 | 8
28229 - PIAZZA PPTO C | 559729 | P-33 | TREMIE 1" | Concreto | Plazoleta pantalla tramo MH-01 y pilote kelly zonas comunes No 14 | 2026-04-11 | 2026-04-14 | 2026-05-09 | 2026-05-12 | 2-Cónica y dividida | 28 | 100 |  | 27.6 | 7853.982 | 313.4 | 406.9 | 39.9 | 144.6 | 25
28229 - PIAZZA PPTO C | 559729 | P-33 | TREMIE 1" | Concreto | Plazoleta pantalla tramo MH-01 y pilote kelly zonas comunes No 14 | 2026-04-11 | 2026-04-14 | 2026-05-09 | 2026-05-12 | 2-Cónica y dividida | 28 | 100 |  | 27.6 | 7853.982 | 311.9 | 404.8 | 39.7 | 143.8 | 25
28229 - PIAZZA PPTO C | 559729 | P-33 | TREMIE 1" | Concreto | Plazoleta pantalla tramo MH-01 y pilote kelly zonas comunes No 14 | 2026-04-11 | 2026-04-14 | 2026-05-09 | 2026-05-12 | 2-Cónica y dividida | 28 | 100 |  | 27.6 | 7853.982 | 315.6 | 409.9 | 40.2 | 145.7 | 25
28229 - PIAZZA PPTO C | 559729 | P-33 | TREMIE 1" | Concreto | Plazoleta pantalla tramo MH-01 y pilote kelly zonas comunes No 14 | 2026-04-11 | 2026-04-14 | 2026-04-25 | 2026-04-28 | 2-Cónica y dividida | 14 | 100 |  | 27.6 | 7853.982 | 255.8 | 332.4 | 32.6 | 118.1 | 16
28229 - PIAZZA PPTO C | 559729 | P-33 | TREMIE 1" | Concreto | Plazoleta pantalla tramo MH-01 y pilote kelly zonas comunes No 14 | 2026-04-11 | 2026-04-14 | 2026-04-25 | 2026-04-28 | 2-Cónica y dividida | 14 | 100 |  | 27.6 | 7853.982 | 263.4 | 341.6 | 33.5 | 121.4 | 16
28229 - PIAZZA PPTO C | 559729 | P-33 | TREMIE 1" | Concreto | Plazoleta pantalla tramo MH-01 y pilote kelly zonas comunes No 14 | 2026-04-11 | 2026-04-14 | 2026-04-18 | 2026-04-21 | 2-Cónica y dividida | 7 | 100 |  | 27.6 | 7853.982 | 216.8 | 281.4 | 27.6 | 100 | 10
28229 - PIAZZA PPTO C | 559729 | P-33 | TREMIE 1" | Concreto | Plazoleta pantalla tramo MH-01 y pilote kelly zonas comunes No 14 | 2026-04-11 | 2026-04-14 | 2026-04-18 | 2026-04-21 | 2-Cónica y dividida | 7 | 100 |  | 27.6 | 7853.982 | 214.9 | 279.4 | 27.4 | 99.3 | 10
28229 - PIAZZA PPTO C | 559729 | P-33 | TREMIE 1" | Concreto | Plazoleta pantalla tramo MH-01 y pilote kelly zonas comunes No 14 | 2026-04-11 | 2026-04-14 | 2026-04-14 | 2026-04-16 | 2-Cónica y dividida | 3 | 100 |  | 27.6 | 7853.982 | 162.4 | 211.1 | 20.7 | 75 | 8
28229 - PIAZZA PPTO C | 559729 | P-33 | TREMIE 1" | Concreto | Plazoleta pantalla tramo MH-01 y pilote kelly zonas comunes No 14 | 2026-04-11 | 2026-04-14 | 2026-04-14 | 2026-04-16 | 2-Cónica y dividida | 3 | 100 |  | 27.6 | 7853.982 | 165.9 | 215.2 | 21.1 | 76.4 | 8
28229 - PIAZZA PPTO C | 559728 | P - 32 | Tremie ½ | Concreto | Torre 2 Pilote Kelly #28 | 2026-04-10 | 2026-04-14 | 2026-05-08 | 2026-05-08 | 2-Cónica y dividida | 28 | 100 |  | 34.5 | 7853.982 | 390.1 | 506.8 | 49.7 | 144.1 | 24
28229 - PIAZZA PPTO C | 559728 | P - 32 | Tremie ½ | Concreto | Torre 2 Pilote Kelly #28 | 2026-04-10 | 2026-04-14 | 2026-05-08 | 2026-05-08 | 2-Cónica y dividida | 28 | 101 |  | 34.5 | 8011.847 | 393.1 | 500.7 | 49.1 | 142.3 | 24
28229 - PIAZZA PPTO C | 559728 | P - 32 | Tremie ½ | Concreto | Torre 2 Pilote Kelly #28 | 2026-04-10 | 2026-04-14 | 2026-05-08 | 2026-05-08 | 2-Cónica y dividida | 28 | 101 |  | 34.5 | 8011.847 | 389.8 | 496.6 | 48.7 | 141.2 | 24
28229 - PIAZZA PPTO C | 559728 | P - 32 | Tremie ½ | Concreto | Torre 2 Pilote Kelly #28 | 2026-04-10 | 2026-04-14 | 2026-04-24 | 2026-04-24 | 2-Cónica y dividida | 14 | 101 |  | 34.5 | 8011.847 | 322.4 | 409.9 | 40.2 | 116.5 | 15
28229 - PIAZZA PPTO C | 559728 | P - 32 | Tremie ½ | Concreto | Torre 2 Pilote Kelly #28 | 2026-04-10 | 2026-04-14 | 2026-04-24 | 2026-04-24 | 2-Cónica y dividida | 14 | 100 |  | 34.5 | 7853.982 | 320 | 415 | 40.7 | 118 | 15
28229 - PIAZZA PPTO C | 559728 | P - 32 | Tremie ½ | Concreto | Torre 2 Pilote Kelly #28 | 2026-04-10 | 2026-04-14 | 2026-04-17 | 2026-04-17 | 2-Cónica y dividida | 7 | 101 |  | 34.5 | 8011.847 | 269.3 | 342.6 | 33.6 | 97.4 | 9
28229 - PIAZZA PPTO C | 559728 | P - 32 | Tremie ½ | Concreto | Torre 2 Pilote Kelly #28 | 2026-04-10 | 2026-04-14 | 2026-04-17 | 2026-04-17 | 2-Cónica y dividida | 7 | 100 |  | 34.5 | 7853.982 | 267.9 | 347.7 | 34.1 | 98.8 | 9
28229 - PIAZZA PPTO C | 559728 | P - 32 | Tremie ½ | Concreto | Torre 2 Pilote Kelly #28 | 2026-04-10 | 2026-04-14 | 2026-04-14 | 2026-04-16 | 2-Cónica y dividida | 4 | 100 |  | 34.5 | 7853.982 | 215.8 | 280.4 | 27.5 | 79.7 | 8
28229 - PIAZZA PPTO C | 559728 | P - 32 | Tremie ½ | Concreto | Torre 2 Pilote Kelly #28 | 2026-04-10 | 2026-04-14 | 2026-04-14 | 2026-04-16 | 2-Cónica y dividida | 4 | 100 |  | 34.5 | 7853.982 | 213.4 | 277.4 | 27.2 | 78.8 | 8
28229 - PIAZZA PPTO C | 559728 | P - 31 | Tremie ½” | Concreto | Torre 1 Pilotes Kelly #08 y Pilote Kelly #38 | 2026-04-10 | 2026-04-14 | 2026-05-08 | 2026-05-08 | 2-Cónica y dividida | 28 | 101 |  | 34.5 | 8011.847 | 406 | 517 | 50.7 | 147 | 24
28229 - PIAZZA PPTO C | 559728 | P - 31 | Tremie ½” | Concreto | Torre 1 Pilotes Kelly #08 y Pilote Kelly #38 | 2026-04-10 | 2026-04-14 | 2026-05-08 | 2026-05-08 | 2-Cónica y dividida | 28 | 100 |  | 34.5 | 7853.982 | 404.7 | 525.2 | 51.5 | 149.3 | 24
28229 - PIAZZA PPTO C | 559728 | P - 31 | Tremie ½” | Concreto | Torre 1 Pilotes Kelly #08 y Pilote Kelly #38 | 2026-04-10 | 2026-04-14 | 2026-05-08 | 2026-05-08 | 2-Cónica y dividida | 28 | 101 |  | 34.5 | 8011.847 | 402.3 | 511.9 | 50.2 | 145.5 | 24
28229 - PIAZZA PPTO C | 559728 | P - 31 | Tremie ½” | Concreto | Torre 1 Pilotes Kelly #08 y Pilote Kelly #38 | 2026-04-10 | 2026-04-14 | 2026-04-24 | 2026-04-24 | 2-Cónica y dividida | 14 | 100 |  | 34.5 | 7853.982 | 337.8 | 438.5 | 43 | 124.6 | 15
28229 - PIAZZA PPTO C | 559728 | P - 31 | Tremie ½” | Concreto | Torre 1 Pilotes Kelly #08 y Pilote Kelly #38 | 2026-04-10 | 2026-04-14 | 2026-04-24 | 2026-04-24 | 2-Cónica y dividida | 14 | 100 |  | 34.5 | 7853.982 | 341.4 | 443.6 | 43.5 | 126.1 | 15
28229 - PIAZZA PPTO C | 559728 | P - 31 | Tremie ½” | Concreto | Torre 1 Pilotes Kelly #08 y Pilote Kelly #38 | 2026-04-10 | 2026-04-14 | 2026-04-17 | 2026-04-17 | 2-Cónica y dividida | 7 | 101 |  | 34.5 | 8011.847 | 280.1 | 356.9 | 35 | 101.4 | 9
28229 - PIAZZA PPTO C | 559728 | P - 31 | Tremie ½” | Concreto | Torre 1 Pilotes Kelly #08 y Pilote Kelly #38 | 2026-04-10 | 2026-04-14 | 2026-04-17 | 2026-04-17 | 2-Cónica y dividida | 7 | 101 |  | 34.5 | 8011.847 | 278.9 | 354.9 | 34.8 | 100.9 | 9
28229 - PIAZZA PPTO C | 559728 | P - 31 | Tremie ½” | Concreto | Torre 1 Pilotes Kelly #08 y Pilote Kelly #38 | 2026-04-10 | 2026-04-14 | 2026-04-14 | 2026-04-16 | 2-Cónica y dividida | 4 | 100 |  | 34.5 | 7853.982 | 242.4 | 315.1 | 30.9 | 89.6 | 8
28229 - PIAZZA PPTO C | 559728 | P - 31 | Tremie ½” | Concreto | Torre 1 Pilotes Kelly #08 y Pilote Kelly #38 | 2026-04-10 | 2026-04-14 | 2026-04-14 | 2026-04-16 | 2-Cónica y dividida | 4 | 101 |  | 34.5 | 8011.847 | 240.8 | 306.9 | 30.1 | 87.2 | 8
28229 - PIAZZA PPTO C | 559728 | M - 30 | Tremie 1" | Concreto | Plazoleta Pantalla Tramo M – 02 y Barrote B – 59 | 2026-04-10 | 2026-04-14 | 2026-05-08 | 2026-05-08 | 2-Cónica y dividida | 28 | 101 |  | 27.6 | 8011.847 | 359.9 | 457.9 | 44.9 | 162.7 | 24
28229 - PIAZZA PPTO C | 559728 | M - 30 | Tremie 1" | Concreto | Plazoleta Pantalla Tramo M – 02 y Barrote B – 59 | 2026-04-10 | 2026-04-14 | 2026-05-08 | 2026-05-08 | 2-Cónica y dividida | 28 | 100 |  | 27.6 | 7853.982 | 357.5 | 464 | 45.5 | 164.9 | 24
28229 - PIAZZA PPTO C | 559728 | M - 30 | Tremie 1" | Concreto | Plazoleta Pantalla Tramo M – 02 y Barrote B – 59 | 2026-04-10 | 2026-04-14 | 2026-05-08 | 2026-05-08 | 2-Cónica y dividida | 28 | 101 |  | 27.6 | 8011.847 | 361.1 | 459.9 | 45.1 | 163.4 | 24
28229 - PIAZZA PPTO C | 559728 | M - 30 | Tremie 1" | Concreto | Plazoleta Pantalla Tramo M – 02 y Barrote B – 59 | 2026-04-10 | 2026-04-14 | 2026-04-24 | 2026-04-24 | 2-Cónica y dividida | 14 | 100 |  | 27.6 | 7853.982 | 298.7 | 387.5 | 38 | 137.7 | 15
28229 - PIAZZA PPTO C | 559728 | M - 30 | Tremie 1" | Concreto | Plazoleta Pantalla Tramo M – 02 y Barrote B – 59 | 2026-04-10 | 2026-04-14 | 2026-04-24 | 2026-04-24 | 2-Cónica y dividida | 14 | 101 |  | 27.6 | 8011.847 | 297.4 | 378.3 | 37.1 | 134.4 | 15
28229 - PIAZZA PPTO C | 559728 | M - 30 | Tremie 1" | Concreto | Plazoleta Pantalla Tramo M – 02 y Barrote B – 59 | 2026-04-10 | 2026-04-14 | 2026-04-17 | 2026-04-17 | 2-Cónica y dividida | 7 | 100 |  | 27.6 | 7853.982 | 248.9 | 323.3 | 31.7 | 114.9 | 9
28229 - PIAZZA PPTO C | 559728 | M - 30 | Tremie 1" | Concreto | Plazoleta Pantalla Tramo M – 02 y Barrote B – 59 | 2026-04-10 | 2026-04-14 | 2026-04-17 | 2026-04-17 | 2-Cónica y dividida | 7 | 100 |  | 27.6 | 7853.982 | 246.9 | 320.2 | 31.4 | 113.8 | 9
28229 - PIAZZA PPTO C | 559728 | M - 30 | Tremie 1" | Concreto | Plazoleta Pantalla Tramo M – 02 y Barrote B – 59 | 2026-04-10 | 2026-04-14 | 2026-04-14 | 2026-04-16 | 2-Cónica y dividida | 4 | 101 |  | 27.6 | 8011.847 | 210.9 | 268.2 | 26.3 | 95.3 | 8
28229 - PIAZZA PPTO C | 559728 | M - 30 | Tremie 1" | Concreto | Plazoleta Pantalla Tramo M – 02 y Barrote B – 59 | 2026-04-10 | 2026-04-14 | 2026-04-14 | 2026-04-16 | 2-Cónica y dividida | 4 | 100 |  | 27.6 | 7853.982 | 208.4 | 270.2 | 26.5 | 96 | 8
28229 - PIAZZA PPTO C | 559728 | P - 29 | Tremie 1" | Concreto | Zonas Comunes Pilotes Kelly #02 y Pilote Kelly #18 | 2026-04-10 | 2026-04-14 | 2026-05-08 | 2026-05-08 | 2-Cónica y dividida | 28 | 100 |  | 27.6 | 7853.982 | 320.6 | 416 | 40.8 | 147.8 | 24
28229 - PIAZZA PPTO C | 559728 | P - 29 | Tremie 1" | Concreto | Zonas Comunes Pilotes Kelly #02 y Pilote Kelly #18 | 2026-04-10 | 2026-04-14 | 2026-05-08 | 2026-05-08 | 2-Cónica y dividida | 28 | 101 |  | 27.6 | 8011.847 | 317.1 | 403.8 | 39.6 | 143.5 | 24
28229 - PIAZZA PPTO C | 559728 | P - 29 | Tremie 1" | Concreto | Zonas Comunes Pilotes Kelly #02 y Pilote Kelly #18 | 2026-04-10 | 2026-04-14 | 2026-05-08 | 2026-05-08 | 2-Cónica y dividida | 28 | 100 |  | 27.6 | 7853.982 | 318.2 | 413 | 40.5 | 146.7 | 24
28229 - PIAZZA PPTO C | 559728 | P - 29 | Tremie 1" | Concreto | Zonas Comunes Pilotes Kelly #02 y Pilote Kelly #18 | 2026-04-10 | 2026-04-14 | 2026-04-24 | 2026-04-24 | 2-Cónica y dividida | 14 | 101 |  | 27.6 | 8011.847 | 268.5 | 341.6 | 33.5 | 121.4 | 15
28229 - PIAZZA PPTO C | 559728 | P - 29 | Tremie 1" | Concreto | Zonas Comunes Pilotes Kelly #02 y Pilote Kelly #18 | 2026-04-10 | 2026-04-14 | 2026-04-24 | 2026-04-24 | 2-Cónica y dividida | 14 | 100 |  | 27.6 | 7853.982 | 267.4 | 346.7 | 34 | 123.2 | 15
28229 - PIAZZA PPTO C | 559728 | P - 29 | Tremie 1" | Concreto | Zonas Comunes Pilotes Kelly #02 y Pilote Kelly #18 | 2026-04-10 | 2026-04-14 | 2026-04-17 | 2026-04-17 | 2-Cónica y dividida | 7 | 100 |  | 27.6 | 7853.982 | 220.8 | 286.5 | 28.1 | 101.8 | 9
28229 - PIAZZA PPTO C | 559728 | P - 29 | Tremie 1" | Concreto | Zonas Comunes Pilotes Kelly #02 y Pilote Kelly #18 | 2026-04-10 | 2026-04-14 | 2026-04-17 | 2026-04-17 | 2-Cónica y dividida | 7 | 101 |  | 27.6 | 8011.847 | 218.9 | 278.4 | 27.3 | 98.9 | 9
28229 - PIAZZA PPTO C | 559728 | P - 29 | Tremie 1" | Concreto | Zonas Comunes Pilotes Kelly #02 y Pilote Kelly #18 | 2026-04-10 | 2026-04-14 | 2026-04-14 | 2026-04-16 | 2-Cónica y dividida | 4 | 100 |  | 27.6 | 7853.982 | 182.7 | 237.6 | 23.3 | 84.4 | 8
28229 - PIAZZA PPTO C | 559728 | P - 29 | Tremie 1" | Concreto | Zonas Comunes Pilotes Kelly #02 y Pilote Kelly #18 | 2026-04-10 | 2026-04-14 | 2026-04-14 | 2026-04-16 | 2-Cónica y dividida | 4 | 101 |  | 27.6 | 8011.847 | 180.3 | 229.4 | 22.5 | 81.5 | 8
28229 - PIAZZA PPTO C | 559727 | P - 28 | Tremie 1/2" | Concreto | Pilote Kely Torre 1 # 04 | 2026-04-09 | 2026-04-11 | 2026-05-07 | 2026-05-08 | 2-Cónica y dividida | 28 | 100 |  | 34.5 | 7853.982 | 412 | 535.4 | 52.5 | 152.2 | 24
28229 - PIAZZA PPTO C | 559727 | P - 28 | Tremie 1/2" | Concreto | Pilote Kely Torre 1 # 04 | 2026-04-09 | 2026-04-11 | 2026-05-07 | 2026-05-08 | 2-Cónica y dividida | 28 | 100 |  | 34.5 | 7853.982 | 420.6 | 546.6 | 53.6 | 155.4 | 24
28229 - PIAZZA PPTO C | 559727 | P - 28 | Tremie 1/2" | Concreto | Pilote Kely Torre 1 # 04 | 2026-04-09 | 2026-04-11 | 2026-05-07 | 2026-05-08 | 2-Cónica y dividida | 28 | 101 |  | 34.5 | 8011.847 | 412.6 | 525.2 | 51.5 | 149.3 | 24
28229 - PIAZZA PPTO C | 559727 | P - 28 | Tremie 1/2" | Concreto | Pilote Kely Torre 1 # 04 | 2026-04-09 | 2026-04-11 | 2026-04-23 | 2026-04-23 | 2-Cónica y dividida | 14 | 100 |  | 34.5 | 7853.982 | 345.6 | 448.7 | 44 | 127.5 | 13
28229 - PIAZZA PPTO C | 559727 | P - 28 | Tremie 1/2" | Concreto | Pilote Kely Torre 1 # 04 | 2026-04-09 | 2026-04-11 | 2026-04-23 | 2026-04-23 | 2-Cónica y dividida | 14 | 101 |  | 34.5 | 8011.847 | 347.6 | 442.6 | 43.4 | 125.8 | 13
28229 - PIAZZA PPTO C | 559727 | P - 28 | Tremie 1/2" | Concreto | Pilote Kely Torre 1 # 04 | 2026-04-09 | 2026-04-11 | 2026-04-16 | 2026-04-16 | 2-Cónica y dividida | 7 | 100 |  | 34.5 | 7853.982 | 292.1 | 379.3 | 37.2 | 107.8 | 8
28229 - PIAZZA PPTO C | 559727 | P - 28 | Tremie 1/2" | Concreto | Pilote Kely Torre 1 # 04 | 2026-04-09 | 2026-04-11 | 2026-04-16 | 2026-04-16 | 2-Cónica y dividida | 7 | 101 |  | 34.5 | 8011.847 | 290.3 | 369.1 | 36.2 | 104.9 | 8
28229 - PIAZZA PPTO C | 559727 | P - 28 | Tremie 1/2" | Concreto | Pilote Kely Torre 1 # 04 | 2026-04-09 | 2026-04-11 | 2026-04-12 | 2026-04-14 | 2-Cónica y dividida | 3 | 100 |  | 34.5 | 7853.982 | 208.6 | 271.2 | 26.6 | 77.1 | 6
28229 - PIAZZA PPTO C | 559727 | P - 28 | Tremie 1/2" | Concreto | Pilote Kely Torre 1 # 04 | 2026-04-09 | 2026-04-11 | 2026-04-12 | 2026-04-14 | 2-Cónica y dividida | 3 | 101 |  | 34.5 | 8011.847 | 205.8 | 262.1 | 25.7 | 74.5 | 6
28229 - PIAZZA PPTO C | 559727 | M - 27 | Tremie 1" | Concreto | Plazoleta pantalla tramo M H - 02 y barrete B - 58 | 2026-04-09 | 2026-04-11 | 2026-05-07 | 2026-05-08 | 2-Cónica y dividida | 28 | 100 |  | 27.6 | 7853.982 | 263.7 | 342.6 | 33.6 | 121.7 | 24
28229 - PIAZZA PPTO C | 559727 | M - 27 | Tremie 1" | Concreto | Plazoleta pantalla tramo M H - 02 y barrete B - 58 | 2026-04-09 | 2026-04-11 | 2026-05-07 | 2026-05-08 | 2-Cónica y dividida | 28 | 100 |  | 27.6 | 7853.982 | 269.5 | 349.8 | 34.3 | 124.3 | 24
28229 - PIAZZA PPTO C | 559727 | M - 27 | Tremie 1" | Concreto | Plazoleta pantalla tramo M H - 02 y barrete B - 58 | 2026-04-09 | 2026-04-11 | 2026-05-07 | 2026-05-08 | 2-Cónica y dividida | 28 | 100 |  | 27.6 | 7853.982 | 276.2 | 358.9 | 35.2 | 127.5 | 24
28229 - PIAZZA PPTO C | 559727 | M - 27 | Tremie 1" | Concreto | Plazoleta pantalla tramo M H - 02 y barrete B - 58 | 2026-04-09 | 2026-04-11 | 2026-04-23 | 2026-04-23 | 2-Cónica y dividida | 14 | 101 |  | 27.6 | 8011.847 | 221.8 | 282.5 | 27.7 | 100.4 | 13
28229 - PIAZZA PPTO C | 559727 | M - 27 | Tremie 1" | Concreto | Plazoleta pantalla tramo M H - 02 y barrete B - 58 | 2026-04-09 | 2026-04-11 | 2026-04-23 | 2026-04-23 | 2-Cónica y dividida | 14 | 100 |  | 27.6 | 7853.982 | 219.9 | 285.5 | 28 | 101.4 | 13
28229 - PIAZZA PPTO C | 559727 | M - 27 | Tremie 1" | Concreto | Plazoleta pantalla tramo M H - 02 y barrete B - 58 | 2026-04-09 | 2026-04-11 | 2026-04-16 | 2026-04-16 | 2-Cónica y dividida | 7 | 100 |  | 27.6 | 7853.982 | 191.4 | 248.8 | 24.4 | 88.4 | 8
28229 - PIAZZA PPTO C | 559727 | M - 27 | Tremie 1" | Concreto | Plazoleta pantalla tramo M H - 02 y barrete B - 58 | 2026-04-09 | 2026-04-11 | 2026-04-16 | 2026-04-16 | 2-Cónica y dividida | 7 | 100 |  | 27.6 | 7853.982 | 189.4 | 245.8 | 24.1 | 87.3 | 8
28229 - PIAZZA PPTO C | 559727 | M - 27 | Tremie 1" | Concreto | Plazoleta pantalla tramo M H - 02 y barrete B - 58 | 2026-04-09 | 2026-04-11 | 2026-04-12 | 2026-04-14 | 2-Cónica y dividida | 3 | 100 |  | 27.6 | 7853.982 | 169.1 | 219.2 | 21.5 | 77.9 | 6
28229 - PIAZZA PPTO C | 559727 | M - 27 | Tremie 1" | Concreto | Plazoleta pantalla tramo M H - 02 y barrete B - 58 | 2026-04-09 | 2026-04-11 | 2026-04-12 | 2026-04-14 | 2-Cónica y dividida | 3 | 101 |  | 27.6 | 8011.847 | 166.4 | 212.1 | 20.8 | 75.4 | 6
28229 - PIAZZA PPTO C | 559727 | P - 26 | Tremie 1/2" | Concreto | Pilote Kely Torre 1 # 27 | 2026-04-09 | 2026-04-11 | 2026-05-07 | 2026-05-08 | 2-Cónica y dividida | 28 | 100 |  | 34.5 | 7853.982 | 329.7 | 428.3 | 42 | 121.7 | 24
28229 - PIAZZA PPTO C | 559727 | P - 26 | Tremie 1/2" | Concreto | Pilote Kely Torre 1 # 27 | 2026-04-09 | 2026-04-11 | 2026-05-07 | 2026-05-08 | 2-Cónica y dividida | 28 | 101 |  | 34.5 | 8011.847 | 328 | 417.1 | 40.9 | 118.6 | 24
28229 - PIAZZA PPTO C | 559727 | P - 26 | Tremie 1/2" | Concreto | Pilote Kely Torre 1 # 27 | 2026-04-09 | 2026-04-11 | 2026-05-07 | 2026-05-08 | 2-Cónica y dividida | 28 | 100 |  | 34.5 | 7853.982 | 332.4 | 431.3 | 42.3 | 122.6 | 24
28229 - PIAZZA PPTO C | 559727 | P - 26 | Tremie 1/2" | Concreto | Pilote Kely Torre 1 # 27 | 2026-04-09 | 2026-04-11 | 2026-04-23 | 2026-04-23 | 2-Cónica y dividida | 14 | 101 |  | 34.5 | 8011.847 | 276.8 | 351.8 | 34.5 | 100 | 13
28229 - PIAZZA PPTO C | 559727 | P - 26 | Tremie 1/2" | Concreto | Pilote Kely Torre 1 # 27 | 2026-04-09 | 2026-04-11 | 2026-04-23 | 2026-04-23 | 2-Cónica y dividida | 14 | 100 |  | 34.5 | 7853.982 | 274.9 | 356.9 | 35 | 101.4 | 13
28229 - PIAZZA PPTO C | 559727 | P - 26 | Tremie 1/2" | Concreto | Pilote Kely Torre 1 # 27 | 2026-04-09 | 2026-04-11 | 2026-04-16 | 2026-04-16 | 2-Cónica y dividida | 7 | 101 |  | 34.5 | 8011.847 | 228.3 | 290.6 | 28.5 | 82.6 | 8
28229 - PIAZZA PPTO C | 559727 | P - 26 | Tremie 1/2" | Concreto | Pilote Kely Torre 1 # 27 | 2026-04-09 | 2026-04-11 | 2026-04-16 | 2026-04-16 | 2-Cónica y dividida | 7 | 100 |  | 34.5 | 7853.982 | 225.3 | 292.7 | 28.7 | 83.2 | 8
28229 - PIAZZA PPTO C | 559727 | P - 26 | Tremie 1/2" | Concreto | Pilote Kely Torre 1 # 27 | 2026-04-09 | 2026-04-11 | 2026-04-12 | 2026-04-14 | 2-Cónica y dividida | 3 | 100 |  | 34.5 | 7853.982 | 190.5 | 247.8 | 24.3 | 70.4 | 6
28229 - PIAZZA PPTO C | 559727 | P - 26 | Tremie 1/2" | Concreto | Pilote Kely Torre 1 # 27 | 2026-04-09 | 2026-04-11 | 2026-04-12 | 2026-04-14 | 2-Cónica y dividida | 3 | 100 |  | 34.5 | 7853.982 | 188.2 | 244.7 | 24 | 69.6 | 6
28229 - PIAZZA PPTO C | 559726 | P - 25 | Tremie 1" | Concreto | Pilote Kely áreas comunes # 13 | 2026-04-09 | 2026-04-11 | 2026-05-07 | 2026-05-08 | 2-Cónica y dividida | 28 | 100 |  | 27.6 | 7853.982 | 311.1 | 403.8 | 39.6 | 143.5 | 24
28229 - PIAZZA PPTO C | 559726 | P - 25 | Tremie 1" | Concreto | Pilote Kely áreas comunes # 13 | 2026-04-09 | 2026-04-11 | 2026-05-07 | 2026-05-08 | 2-Cónica y dividida | 28 | 101 |  | 27.6 | 8011.847 | 305.9 | 389.5 | 38.2 | 138.4 | 24
28229 - PIAZZA PPTO C | 559726 | P - 25 | Tremie 1" | Concreto | Pilote Kely áreas comunes # 13 | 2026-04-09 | 2026-04-11 | 2026-05-07 | 2026-05-08 | 2-Cónica y dividida | 28 | 100 |  | 27.6 | 7853.982 | 312.9 | 405.8 | 39.8 | 144.2 | 24
28229 - PIAZZA PPTO C | 559726 | P - 25 | Tremie 1" | Concreto | Pilote Kely áreas comunes # 13 | 2026-04-09 | 2026-04-11 | 2026-04-23 | 2026-04-23 | 2-Cónica y dividida | 14 | 101 |  | 27.6 | 8011.847 | 258.8 | 329.4 | 32.3 | 117 | 13
28229 - PIAZZA PPTO C | 559726 | P - 25 | Tremie 1" | Concreto | Pilote Kely áreas comunes # 13 | 2026-04-09 | 2026-04-11 | 2026-04-23 | 2026-04-23 | 2-Cónica y dividida | 14 | 100 |  | 27.6 | 7853.982 | 256.9 | 333.4 | 32.7 | 118.5 | 13
28229 - PIAZZA PPTO C | 559726 | P - 25 | Tremie 1" | Concreto | Pilote Kely áreas comunes # 13 | 2026-04-09 | 2026-04-11 | 2026-04-16 | 2026-04-16 | 2-Cónica y dividida | 7 | 101 |  | 27.6 | 8011.847 | 197.9 | 251.9 | 24.7 | 89.5 | 8
28229 - PIAZZA PPTO C | 559726 | P - 25 | Tremie 1" | Concreto | Pilote Kely áreas comunes # 13 | 2026-04-09 | 2026-04-11 | 2026-04-16 | 2026-04-16 | 2-Cónica y dividida | 7 | 100 |  | 27.6 | 7853.982 | 195.3 | 253.9 | 24.9 | 90.2 | 8
28229 - PIAZZA PPTO C | 559726 | P - 25 | Tremie 1" | Concreto | Pilote Kely áreas comunes # 13 | 2026-04-09 | 2026-04-11 | 2026-04-12 | 2026-04-14 | 2-Cónica y dividida | 3 | 100 |  | 27.6 | 7853.982 | 164.7 | 214.1 | 21 | 76.1 | 6
28229 - PIAZZA PPTO C | 559726 | P - 25 | Tremie 1" | Concreto | Pilote Kely áreas comunes # 13 | 2026-04-09 | 2026-04-11 | 2026-04-12 | 2026-04-14 | 2-Cónica y dividida | 3 | 100 |  | 27.6 | 7853.982 | 161.9 | 210.1 | 20.6 | 74.6 | 6
28229 - PIAZZA PPTO C | 559726 | M - 24 | Plástico 9" | Concreto | Plazoleta viga guía tramo 4 | 2026-04-08 | 2026-04-11 | 2026-05-06 | 2026-05-06 | 5-Fractura extremos | 28 | 101 |  | 20.7 | 8011.847 | 281.2 | 357.9 | 35.1 | 169.6 | 23
28229 - PIAZZA PPTO C | 559726 | M - 24 | Plástico 9" | Concreto | Plazoleta viga guía tramo 4 | 2026-04-08 | 2026-04-11 | 2026-05-06 | 2026-05-06 | 5-Fractura extremos | 28 | 100 |  | 20.7 | 7853.982 | 288.3 | 374.2 | 36.7 | 177.3 | 23
28229 - PIAZZA PPTO C | 559726 | M - 24 | Plástico 9" | Concreto | Plazoleta viga guía tramo 4 | 2026-04-08 | 2026-04-11 | 2026-05-06 | 2026-05-06 | 5-Fractura extremos | 28 | 101 |  | 20.7 | 8011.847 | 285.9 | 364 | 35.7 | 172.5 | 23
28229 - PIAZZA PPTO C | 559726 | M - 24 | Plástico 9" | Concreto | Plazoleta viga guía tramo 4 | 2026-04-08 | 2026-04-11 | 2026-04-22 | 2026-04-22 | 2-Cónica y dividida | 14 | 100 |  | 20.7 | 7853.982 | 236.5 | 306.9 | 30.1 | 145.4 | 12
28229 - PIAZZA PPTO C | 559726 | M - 24 | Plástico 9" | Concreto | Plazoleta viga guía tramo 4 | 2026-04-08 | 2026-04-11 | 2026-04-22 | 2026-04-22 | 2-Cónica y dividida | 14 | 101 |  | 20.7 | 8011.847 | 238.3 | 302.9 | 29.7 | 143.5 | 12
28229 - PIAZZA PPTO C | 559726 | M - 24 | Plástico 9" | Concreto | Plazoleta viga guía tramo 4 | 2026-04-08 | 2026-04-11 | 2026-04-15 | 2026-04-15 | 2-Cónica y dividida | 7 | 100 |  | 20.7 | 7853.982 | 196.3 | 254.9 | 25 | 120.8 | 7
28229 - PIAZZA PPTO C | 559726 | M - 24 | Plástico 9" | Concreto | Plazoleta viga guía tramo 4 | 2026-04-08 | 2026-04-11 | 2026-04-15 | 2026-04-15 | 2-Cónica y dividida | 7 | 101 |  | 20.7 | 8011.847 | 194.8 | 247.8 | 24.3 | 117.4 | 7
28229 - PIAZZA PPTO C | 559726 | M - 24 | Plástico 9" | Concreto | Plazoleta viga guía tramo 4 | 2026-04-08 | 2026-04-11 | 2026-04-11 | 2026-04-14 | 2-Cónica y dividida | 3 | 100 |  | 20.7 | 7853.982 | 170.2 | 221.3 | 21.7 | 104.8 | 5
28229 - PIAZZA PPTO C | 559726 | M - 24 | Plástico 9" | Concreto | Plazoleta viga guía tramo 4 | 2026-04-08 | 2026-04-11 | 2026-04-11 | 2026-04-14 | 2-Cónica y dividida | 3 | 101 |  | 20.7 | 8011.847 | 168.4 | 214.1 | 21 | 101.4 | 5
28229 - PIAZZA PPTO C | 559726 | P - 23 | Tremie 1" | Concreto | Plazoleta pantalla # H01 y pilote Kely de áreas comunes # 09 | 2026-04-08 | 2026-04-11 | 2026-05-06 | 2026-05-06 | 2-Cónica y dividida | 28 | 100 |  | 27.6 | 7853.982 | 277.8 | 361 | 35.4 | 128.3 | 23
28229 - PIAZZA PPTO C | 559726 | P - 23 | Tremie 1" | Concreto | Plazoleta pantalla # H01 y pilote Kely de áreas comunes # 09 | 2026-04-08 | 2026-04-11 | 2026-05-06 | 2026-05-06 | 2-Cónica y dividida | 28 | 101 |  | 27.6 | 8011.847 | 275.8 | 350.8 | 34.4 | 124.6 | 23
28229 - PIAZZA PPTO C | 559726 | P - 23 | Tremie 1" | Concreto | Plazoleta pantalla # H01 y pilote Kely de áreas comunes # 09 | 2026-04-08 | 2026-04-11 | 2026-05-06 | 2026-05-06 | 2-Cónica y dividida | 28 | 100 |  | 27.6 | 7853.982 | 273.9 | 355.9 | 34.9 | 126.4 | 23
28229 - PIAZZA PPTO C | 559726 | P - 23 | Tremie 1" | Concreto | Plazoleta pantalla # H01 y pilote Kely de áreas comunes # 09 | 2026-04-08 | 2026-04-11 | 2026-04-22 | 2026-04-22 | 2-Cónica y dividida | 14 | 101 |  | 27.6 | 8011.847 | 207.5 | 264.1 | 25.9 | 93.8 | 12
28229 - PIAZZA PPTO C | 559726 | P - 23 | Tremie 1" | Concreto | Plazoleta pantalla # H01 y pilote Kely de áreas comunes # 09 | 2026-04-08 | 2026-04-11 | 2026-04-22 | 2026-04-22 | 2-Cónica y dividida | 14 | 100 |  | 27.6 | 7853.982 | 205.8 | 267.2 | 26.2 | 94.9 | 12
28229 - PIAZZA PPTO C | 559726 | P - 23 | Tremie 1" | Concreto | Plazoleta pantalla # H01 y pilote Kely de áreas comunes # 09 | 2026-04-08 | 2026-04-11 | 2026-04-15 | 2026-04-15 | 2-Cónica y dividida | 7 | 100 |  | 27.6 | 7853.982 | 175.8 | 228.4 | 22.4 | 81.2 | 7
28229 - PIAZZA PPTO C | 559726 | P - 23 | Tremie 1" | Concreto | Plazoleta pantalla # H01 y pilote Kely de áreas comunes # 09 | 2026-04-08 | 2026-04-11 | 2026-04-15 | 2026-04-15 | 2-Cónica y dividida | 7 | 101 |  | 27.6 | 8011.847 | 173.9 | 221.3 | 21.7 | 78.6 | 7
28229 - PIAZZA PPTO C | 559726 | P - 23 | Tremie 1" | Concreto | Plazoleta pantalla # H01 y pilote Kely de áreas comunes # 09 | 2026-04-08 | 2026-04-11 | 2026-04-11 | 2026-04-14 | 2-Cónica y dividida | 3 | 100 |  | 27.6 | 7853.982 | 146.5 | 190.7 | 18.7 | 67.8 | 5
28229 - PIAZZA PPTO C | 559726 | P - 23 | Tremie 1" | Concreto | Plazoleta pantalla # H01 y pilote Kely de áreas comunes # 09 | 2026-04-08 | 2026-04-11 | 2026-04-11 | 2026-04-14 | 2-Cónica y dividida | 3 | 101 |  | 27.6 | 8011.847 | 144.8 | 184.6 | 18.1 | 65.6 | 5
28229 - PIAZZA PPTO C | 559726 | P - 22 | Tremie 1/2" | Concreto | Pilotes Kely Torre 1 # 15 y pilote Kely # 11 | 2026-04-08 | 2026-04-11 | 2026-05-06 | 2026-05-06 | 2-Cónica y dividida | 28 | 100 |  | 34.5 | 7853.982 | 334.4 | 434.4 | 42.6 | 123.5 | 23
28229 - PIAZZA PPTO C | 559726 | P - 22 | Tremie 1/2" | Concreto | Pilotes Kely Torre 1 # 15 y pilote Kely # 11 | 2026-04-08 | 2026-04-11 | 2026-05-06 | 2026-05-06 | 2-Cónica y dividida | 28 | 101 |  | 34.5 | 8011.847 | 324.8 | 413 | 40.5 | 117.4 | 23
28229 - PIAZZA PPTO C | 559726 | P - 22 | Tremie 1/2" | Concreto | Pilotes Kely Torre 1 # 15 y pilote Kely # 11 | 2026-04-08 | 2026-04-11 | 2026-05-06 | 2026-05-06 | 2-Cónica y dividida | 28 | 100 |  | 34.5 | 7853.982 | 331.1 | 430.3 | 42.2 | 122.3 | 23
28229 - PIAZZA PPTO C | 559726 | P - 22 | Tremie 1/2" | Concreto | Pilotes Kely Torre 1 # 15 y pilote Kely # 11 | 2026-04-08 | 2026-04-11 | 2026-04-22 | 2026-04-22 | 2-Cónica y dividida | 14 | 101 |  | 34.5 | 8011.847 | 276.1 | 351.8 | 34.5 | 100 | 12
28229 - PIAZZA PPTO C | 559726 | P - 22 | Tremie 1/2" | Concreto | Pilotes Kely Torre 1 # 15 y pilote Kely # 11 | 2026-04-08 | 2026-04-11 | 2026-04-22 | 2026-04-22 | 2-Cónica y dividida | 14 | 100 |  | 34.5 | 7853.982 | 274.8 | 356.9 | 35 | 101.4 | 12
28229 - PIAZZA PPTO C | 559726 | P - 22 | Tremie 1/2" | Concreto | Pilotes Kely Torre 1 # 15 y pilote Kely # 11 | 2026-04-08 | 2026-04-11 | 2026-04-15 | 2026-04-15 | 2-Cónica y dividida | 7 | 101 |  | 34.5 | 8011.847 | 243.7 | 310 | 30.4 | 88.1 | 7
28229 - PIAZZA PPTO C | 559726 | P - 22 | Tremie 1/2" | Concreto | Pilotes Kely Torre 1 # 15 y pilote Kely # 11 | 2026-04-08 | 2026-04-11 | 2026-04-15 | 2026-04-15 | 2-Cónica y dividida | 7 | 100 |  | 34.5 | 7853.982 | 241.8 | 314.1 | 30.8 | 89.3 | 7
28229 - PIAZZA PPTO C | 559726 | P - 22 | Tremie 1/2" | Concreto | Pilotes Kely Torre 1 # 15 y pilote Kely # 11 | 2026-04-08 | 2026-04-11 | 2026-04-11 | 2026-04-14 | 2-Cónica y dividida | 3 | 101 |  | 34.5 | 8011.847 | 195.1 | 248.8 | 24.4 | 70.7 | 5
28229 - PIAZZA PPTO C | 559726 | P - 22 | Tremie 1/2" | Concreto | Pilotes Kely Torre 1 # 15 y pilote Kely # 11 | 2026-04-08 | 2026-04-11 | 2026-04-11 | 2026-04-14 | 2-Cónica y dividida | 3 | 100 |  | 34.5 | 7853.982 | 192.3 | 249.8 | 24.5 | 71 | 5
28229 - PIAZZA PPTO C | 559723 | P - 19 | Tremie 1" | Concreto | Plazoleta pantalla #H2 y pilote Kely de areas cumunes #6 y pilote Kely #8 | 2026-04-07 | 2026-04-09 | 2026-05-05 | 2026-05-06 | 2-Cónica y dividida | 28 | 101 |  | 27.6 | 8011.847 | 235.1 | 298.8 | 29.3 | 106.2 | 23
28229 - PIAZZA PPTO C | 559723 | P - 19 | Tremie 1" | Concreto | Plazoleta pantalla #H2 y pilote Kely de areas cumunes #6 y pilote Kely #8 | 2026-04-07 | 2026-04-09 | 2026-05-05 | 2026-05-06 | 2-Cónica y dividida | 28 | 100 |  | 27.6 | 7853.982 | 234.7 | 304.9 | 29.9 | 108.3 | 23
28229 - PIAZZA PPTO C | 559723 | P - 19 | Tremie 1" | Concreto | Plazoleta pantalla #H2 y pilote Kely de areas cumunes #6 y pilote Kely #8 | 2026-04-07 | 2026-04-09 | 2026-05-05 | 2026-05-06 | 2-Cónica y dividida | 28 | 100 |  | 27.6 | 7853.982 | 231.5 | 300.8 | 29.5 | 106.9 | 23
28229 - PIAZZA PPTO C | 559723 | P - 19 | Tremie 1" | Concreto | Plazoleta pantalla #H2 y pilote Kely de areas cumunes #6 y pilote Kely #8 | 2026-04-07 | 2026-04-09 | 2026-04-21 | 2026-04-21 | 2-Cónica y dividida | 14 | 101 |  | 27.6 | 8011.847 | 201.7 | 257 | 25.2 | 91.3 | 11
28229 - PIAZZA PPTO C | 559723 | P - 19 | Tremie 1" | Concreto | Plazoleta pantalla #H2 y pilote Kely de areas cumunes #6 y pilote Kely #8 | 2026-04-07 | 2026-04-09 | 2026-04-21 | 2026-04-21 | 2-Cónica y dividida | 14 | 100 |  | 27.6 | 7853.982 | 199.8 | 259 | 25.4 | 92 | 11
28229 - PIAZZA PPTO C | 559723 | P - 19 | Tremie 1" | Concreto | Plazoleta pantalla #H2 y pilote Kely de areas cumunes #6 y pilote Kely #8 | 2026-04-07 | 2026-04-09 | 2026-04-14 | 2026-04-14 | 2-Cónica y dividida | 7 | 101 |  | 27.6 | 8011.847 | 169.3 | 215.2 | 21.1 | 76.4 | 6
28229 - PIAZZA PPTO C | 559723 | P - 19 | Tremie 1" | Concreto | Plazoleta pantalla #H2 y pilote Kely de areas cumunes #6 y pilote Kely #8 | 2026-04-07 | 2026-04-09 | 2026-04-14 | 2026-04-14 | 2-Cónica y dividida | 7 | 100 |  | 27.6 | 7853.982 | 167.9 | 218.2 | 21.4 | 77.5 | 6
28229 - PIAZZA PPTO C | 559723 | P - 19 | Tremie 1" | Concreto | Plazoleta pantalla #H2 y pilote Kely de areas cumunes #6 y pilote Kely #8 | 2026-04-07 | 2026-04-09 | 2026-04-10 | 2026-04-14 | 2-Cónica y dividida | 3 | 100 |  | 27.6 | 7853.982 | 125.3 | 163.2 | 16 | 58 | 5
28229 - PIAZZA PPTO C | 559723 | P - 19 | Tremie 1" | Concreto | Plazoleta pantalla #H2 y pilote Kely de areas cumunes #6 y pilote Kely #8 | 2026-04-07 | 2026-04-09 | 2026-04-10 | 2026-04-14 | 2-Cónica y dividida | 3 | 100 |  | 27.6 | 7853.982 | 123.1 | 160.1 | 15.7 | 56.9 | 5
28229 - PIAZZA PPTO C | 559723 | P - 18 | Tremie 1/2" | Concreto | Pilotes Kely Torre 1 # 22 | 2026-04-06 | 2026-04-09 | 2026-05-04 | 2026-05-06 | 2-Cónica y dividida | 28 | 100 |  | 34.5 | 7853.982 | 365.1 | 474.2 | 46.5 | 134.8 | 23
28229 - PIAZZA PPTO C | 559723 | P - 18 | Tremie 1/2" | Concreto | Pilotes Kely Torre 1 # 22 | 2026-04-06 | 2026-04-09 | 2026-05-04 | 2026-05-06 | 2-Cónica y dividida | 28 | 100 |  | 34.5 | 7853.982 | 354.6 | 459.9 | 45.1 | 130.7 | 23
28229 - PIAZZA PPTO C | 559723 | P - 18 | Tremie 1/2" | Concreto | Pilotes Kely Torre 1 # 22 | 2026-04-06 | 2026-04-09 | 2026-05-04 | 2026-05-06 | 2-Cónica y dividida | 28 | 101 |  | 34.5 | 8011.847 | 366.6 | 467 | 45.8 | 132.8 | 23
28229 - PIAZZA PPTO C | 559723 | P - 18 | Tremie 1/2" | Concreto | Pilotes Kely Torre 1 # 22 | 2026-04-06 | 2026-04-09 | 2026-04-20 | 2026-04-21 | 2-Cónica y dividida | 14 | 100 |  | 34.5 | 7853.982 | 300.5 | 390.6 | 38.3 | 111 | 11
28229 - PIAZZA PPTO C | 559723 | P - 18 | Tremie 1/2" | Concreto | Pilotes Kely Torre 1 # 22 | 2026-04-06 | 2026-04-09 | 2026-04-20 | 2026-04-21 | 2-Cónica y dividida | 14 | 100 |  | 34.5 | 7853.982 | 292.4 | 379.3 | 37.2 | 107.8 | 11
28229 - PIAZZA PPTO C | 559723 | P - 18 | Tremie 1/2" | Concreto | Pilotes Kely Torre 1 # 22 | 2026-04-06 | 2026-04-09 | 2026-04-13 | 2026-04-14 | 2-Cónica y dividida | 7 | 100 |  | 34.5 | 7853.982 | 261.7 | 339.6 | 33.3 | 96.5 | 6
28229 - PIAZZA PPTO C | 559723 | P - 18 | Tremie 1/2" | Concreto | Pilotes Kely Torre 1 # 22 | 2026-04-06 | 2026-04-09 | 2026-04-13 | 2026-04-14 | 2-Cónica y dividida | 7 | 101 |  | 34.5 | 8011.847 | 259.3 | 330.4 | 32.4 | 93.9 | 6
28229 - PIAZZA PPTO C | 559723 | P - 18 | Tremie 1/2" | Concreto | Pilotes Kely Torre 1 # 22 | 2026-04-06 | 2026-04-09 | 2026-04-09 | 2026-04-14 | 2-Cónica y dividida | 3 | 100 |  | 34.5 | 7853.982 | 207.6 | 269.2 | 26.4 | 76.5 | 5
28229 - PIAZZA PPTO C | 559723 | P - 18 | Tremie 1/2" | Concreto | Pilotes Kely Torre 1 # 22 | 2026-04-06 | 2026-04-09 | 2026-04-09 | 2026-04-14 | 2-Cónica y dividida | 3 | 101 |  | 34.5 | 8011.847 | 205.4 | 261 | 25.6 | 74.2 | 5
28229 - PIAZZA PPTO C | 559723 | P - 17 | Tremie 1" | Concreto | Plataforma pantalla tramo M- 3 y pilote Kely #72 de zonas comunes | 2026-04-06 | 2026-04-09 | 2026-05-04 | 2026-05-06 | 2-Cónica y dividida | 28 | 100 |  | 27.6 | 7853.982 | 316 | 409.9 | 40.2 | 145.7 | 23
28229 - PIAZZA PPTO C | 559723 | P - 17 | Tremie 1" | Concreto | Plataforma pantalla tramo M- 3 y pilote Kely #72 de zonas comunes | 2026-04-06 | 2026-04-09 | 2026-05-04 | 2026-05-06 | 2-Cónica y dividida | 28 | 100 |  | 27.6 | 7853.982 | 314.2 | 407.9 | 40 | 144.9 | 23
28229 - PIAZZA PPTO C | 559723 | P - 17 | Tremie 1" | Concreto | Plataforma pantalla tramo M- 3 y pilote Kely #72 de zonas comunes | 2026-04-06 | 2026-04-09 | 2026-05-04 | 2026-05-06 | 2-Cónica y dividida | 28 | 100 |  | 27.6 | 7853.982 | 307.7 | 399.7 | 39.2 | 142 | 23
28229 - PIAZZA PPTO C | 559723 | P - 17 | Tremie 1" | Concreto | Plataforma pantalla tramo M- 3 y pilote Kely #72 de zonas comunes | 2026-04-06 | 2026-04-09 | 2026-04-20 | 2026-04-21 | 2-Cónica y dividida | 14 | 101 |  | 27.6 | 8011.847 | 261.8 | 333.4 | 32.7 | 118.5 | 11
28229 - PIAZZA PPTO C | 559723 | P - 17 | Tremie 1" | Concreto | Plataforma pantalla tramo M- 3 y pilote Kely #72 de zonas comunes | 2026-04-06 | 2026-04-09 | 2026-04-20 | 2026-04-21 | 2-Cónica y dividida | 14 | 100 |  | 27.6 | 7853.982 | 260.3 | 337.5 | 33.1 | 119.9 | 11
28229 - PIAZZA PPTO C | 559723 | P - 17 | Tremie 1" | Concreto | Plataforma pantalla tramo M- 3 y pilote Kely #72 de zonas comunes | 2026-04-06 | 2026-04-09 | 2026-04-13 | 2026-04-14 | 2-Cónica y dividida | 7 | 100 |  | 27.6 | 7853.982 | 220.4 | 286.5 | 28.1 | 101.8 | 6
28229 - PIAZZA PPTO C | 559723 | P - 17 | Tremie 1" | Concreto | Plataforma pantalla tramo M- 3 y pilote Kely #72 de zonas comunes | 2026-04-06 | 2026-04-09 | 2026-04-13 | 2026-04-14 | 2-Cónica y dividida | 7 | 101 |  | 27.6 | 8011.847 | 217.5 | 276.3 | 27.1 | 98.2 | 6
28229 - PIAZZA PPTO C | 559723 | P - 17 | Tremie 1" | Concreto | Plataforma pantalla tramo M- 3 y pilote Kely #72 de zonas comunes | 2026-04-06 | 2026-04-09 | 2026-04-09 | 2026-04-14 | 2-Cónica y dividida | 3 | 100 |  | 27.6 | 7853.982 | 187.4 | 243.7 | 23.9 | 86.6 | 5
28229 - PIAZZA PPTO C | 559723 | P - 17 | Tremie 1" | Concreto | Plataforma pantalla tramo M- 3 y pilote Kely #72 de zonas comunes | 2026-04-06 | 2026-04-09 | 2026-04-09 | 2026-04-14 | 2-Cónica y dividida | 3 | 101 |  | 27.6 | 8011.847 | 185.2 | 235.6 | 23.1 | 83.7 | 5
28229 - PIAZZA PPTO C | 559723 | M - 16 | Plástico 1" | Concreto | Viga guia tramo 3 plazoleta | 2026-04-06 | 2026-04-09 | 2026-05-04 | 2026-05-06 | 2-Cónica y dividida | 28 | 100 |  | 20.7 | 7853.982 | 219.4 | 284.5 | 27.9 | 134.8 | 23
28229 - PIAZZA PPTO C | 559723 | M - 16 | Plástico 1" | Concreto | Viga guia tramo 3 plazoleta | 2026-04-06 | 2026-04-09 | 2026-05-04 | 2026-05-06 | 2-Cónica y dividida | 28 | 101 |  | 20.7 | 8011.847 | 218.5 | 278.4 | 27.3 | 131.9 | 23
28229 - PIAZZA PPTO C | 559723 | M - 16 | Plástico 1" | Concreto | Viga guia tramo 3 plazoleta | 2026-04-06 | 2026-04-09 | 2026-05-04 | 2026-05-06 | 2-Cónica y dividida | 28 | 100 |  | 20.7 | 7853.982 | 219.6 | 285.5 | 28 | 135.3 | 23
28229 - PIAZZA PPTO C | 559723 | M - 16 | Plástico 1" | Concreto | Viga guia tramo 3 plazoleta | 2026-04-06 | 2026-04-09 | 2026-04-20 | 2026-04-21 | 2-Cónica y dividida | 14 | 101 |  | 20.7 | 8011.847 | 182.4 | 232.5 | 22.8 | 110.1 | 11
28229 - PIAZZA PPTO C | 559723 | M - 16 | Plástico 1" | Concreto | Viga guia tramo 3 plazoleta | 2026-04-06 | 2026-04-09 | 2026-04-20 | 2026-04-21 | 2-Cónica y dividida | 14 | 100 |  | 20.7 | 7853.982 | 180.3 | 234.5 | 23 | 111.1 | 11
28229 - PIAZZA PPTO C | 559723 | M - 16 | Plástico 1" | Concreto | Viga guia tramo 3 plazoleta | 2026-04-06 | 2026-04-09 | 2026-04-13 | 2026-04-14 | 2-Cónica y dividida | 7 | 101 |  | 20.7 | 8011.847 | 148.9 | 189.7 | 18.6 | 89.9 | 6
28229 - PIAZZA PPTO C | 559723 | M - 16 | Plástico 1" | Concreto | Viga guia tramo 3 plazoleta | 2026-04-06 | 2026-04-09 | 2026-04-13 | 2026-04-14 | 2-Cónica y dividida | 7 | 100 |  | 20.7 | 7853.982 | 144.6 | 187.6 | 18.4 | 88.9 | 6
28229 - PIAZZA PPTO C | 559723 | M - 16 | Plástico 1" | Concreto | Viga guia tramo 3 plazoleta | 2026-04-06 | 2026-04-09 | 2026-04-09 | 2026-04-14 | 2-Cónica y dividida | 3 | 101 |  | 20.7 | 8011.847 | 99.8 | 127.5 | 12.5 | 60.4 | 5
28229 - PIAZZA PPTO C | 559723 | M - 16 | Plástico 1" | Concreto | Viga guia tramo 3 plazoleta | 2026-04-06 | 2026-04-09 | 2026-04-09 | 2026-04-14 | 2-Cónica y dividida | 3 | 100 |  | 20.7 | 7853.982 | 97.6 | 126.4 | 12.4 | 59.9 | 5
28229 - PIAZZA PPTO C | 559724 | P - 21 | Tremie 1/2" | Concreto | Pilote kely torre 1 #30 | 2026-04-07 | 2026-04-09 | 2026-05-05 | 2026-05-06 | 2-Cónica y dividida | 28 | 101 |  | 34.5 | 8011.847 | 300.5 | 382.4 | 37.5 | 108.7 | 23
28229 - PIAZZA PPTO C | 559724 | P - 21 | Tremie 1/2" | Concreto | Pilote kely torre 1 #30 | 2026-04-07 | 2026-04-09 | 2026-05-05 | 2026-05-06 | 2-Cónica y dividida | 28 | 100 |  | 34.5 | 7853.982 | 302.4 | 392.6 | 38.5 | 111.6 | 23
28229 - PIAZZA PPTO C | 559724 | P - 21 | Tremie 1/2" | Concreto | Pilote kely torre 1 #30 | 2026-04-07 | 2026-04-09 | 2026-05-05 | 2026-05-06 | 2-Cónica y dividida | 28 | 101 |  | 34.5 | 8011.847 | 298.3 | 379.3 | 37.2 | 107.8 | 23
28229 - PIAZZA PPTO C | 559724 | P - 21 | Tremie 1/2" | Concreto | Pilote kely torre 1 #30 | 2026-04-07 | 2026-04-09 | 2026-04-21 | 2026-04-21 | 2-Cónica y dividida | 14 | 100 |  | 34.5 | 7853.982 | 257.8 | 334.5 | 32.8 | 95.1 | 11
28229 - PIAZZA PPTO C | 559724 | P - 21 | Tremie 1/2" | Concreto | Pilote kely torre 1 #30 | 2026-04-07 | 2026-04-09 | 2026-04-21 | 2026-04-21 | 2-Cónica y dividida | 14 | 100 |  | 34.5 | 7853.982 | 255.9 | 332.4 | 32.6 | 94.5 | 11
28229 - PIAZZA PPTO C | 559724 | P - 21 | Tremie 1/2" | Concreto | Pilote kely torre 1 #30 | 2026-04-07 | 2026-04-09 | 2026-04-14 | 2026-04-14 | 2-Cónica y dividida | 7 | 101 |  | 34.5 | 8011.847 | 225.8 | 287.6 | 28.2 | 81.7 | 6
28229 - PIAZZA PPTO C | 559724 | P - 21 | Tremie 1/2" | Concreto | Pilote kely torre 1 #30 | 2026-04-07 | 2026-04-09 | 2026-04-14 | 2026-04-14 | 2-Cónica y dividida | 7 | 100 |  | 34.5 | 7853.982 | 223.9 | 290.6 | 28.5 | 82.6 | 6
28229 - PIAZZA PPTO C | 559724 | P - 21 | Tremie 1/2" | Concreto | Pilote kely torre 1 #30 | 2026-04-07 | 2026-04-09 | 2026-04-10 | 2026-04-14 | 2-Cónica y dividida | 3 | 100 |  | 34.5 | 7853.982 | 155.8 | 201.9 | 19.8 | 57.4 | 5
28229 - PIAZZA PPTO C | 559724 | P - 21 | Tremie 1/2" | Concreto | Pilote kely torre 1 #30 | 2026-04-07 | 2026-04-09 | 2026-04-10 | 2026-04-14 | 2-Cónica y dividida | 3 | 100 |  | 34.5 | 7853.982 | 153.6 | 199.9 | 19.6 | 56.8 | 5
28229 - PIAZZA PPTO C | 559724 | P - 20 | Tremie 1/2" | Concreto | Pilote kely torre 1 #09 | 2026-04-07 | 2026-04-09 | 2026-05-05 | 2026-05-06 | 2-Cónica y dividida | 28 | 101 |  | 34.5 | 8011.847 | 317.7 | 404.8 | 39.7 | 115.1 | 23
28229 - PIAZZA PPTO C | 559724 | P - 20 | Tremie 1/2" | Concreto | Pilote kely torre 1 #09 | 2026-04-07 | 2026-04-09 | 2026-05-05 | 2026-05-06 | 2-Cónica y dividida | 28 | 100 |  | 34.5 | 7853.982 | 315.1 | 408.9 | 40.1 | 116.2 | 23
28229 - PIAZZA PPTO C | 559724 | P - 20 | Tremie 1/2" | Concreto | Pilote kely torre 1 #09 | 2026-04-07 | 2026-04-09 | 2026-05-05 | 2026-05-06 | 2-Cónica y dividida | 28 | 101 |  | 34.5 | 8011.847 | 312.5 | 397.7 | 39 | 113 | 23
28229 - PIAZZA PPTO C | 559724 | P - 20 | Tremie 1/2" | Concreto | Pilote kely torre 1 #09 | 2026-04-07 | 2026-04-09 | 2026-04-21 | 2026-04-21 | 2-Cónica y dividida | 14 | 101 |  | 34.5 | 8011.847 | 267.4 | 340.6 | 33.4 | 96.8 | 11
28229 - PIAZZA PPTO C | 559724 | P - 20 | Tremie 1/2" | Concreto | Pilote kely torre 1 #09 | 2026-04-07 | 2026-04-09 | 2026-04-21 | 2026-04-21 | 2-Cónica y dividida | 14 | 100 |  | 34.5 | 7853.982 | 265.9 | 345.7 | 33.9 | 98.3 | 11
28229 - PIAZZA PPTO C | 559724 | P - 20 | Tremie 1/2" | Concreto | Pilote kely torre 1 #09 | 2026-04-07 | 2026-04-09 | 2026-04-14 | 2026-04-14 | 2-Cónica y dividida | 7 | 101 |  | 34.5 | 8011.847 | 236.1 | 300.8 | 29.5 | 85.5 | 6
28229 - PIAZZA PPTO C | 559724 | P - 20 | Tremie 1/2" | Concreto | Pilote kely torre 1 #09 | 2026-04-07 | 2026-04-09 | 2026-04-14 | 2026-04-14 | 2-Cónica y dividida | 7 | 100 |  | 34.5 | 7853.982 | 234.9 | 304.9 | 29.9 | 86.7 | 6
28229 - PIAZZA PPTO C | 559724 | P - 20 | Tremie 1/2" | Concreto | Pilote kely torre 1 #09 | 2026-04-07 | 2026-04-09 | 2026-04-10 | 2026-04-14 | 2-Cónica y dividida | 3 | 100 |  | 34.5 | 7853.982 | 158.4 | 206 | 20.2 | 58.6 | 5
28229 - PIAZZA PPTO C | 559724 | P - 20 | Tremie 1/2" | Concreto | Pilote kely torre 1 #09 | 2026-04-07 | 2026-04-09 | 2026-04-10 | 2026-04-14 | 2-Cónica y dividida | 3 | 101 |  | 34.5 | 8011.847 | 156.2 | 198.8 | 19.5 | 56.5 | 5
28229 - PIAZZA PPTO C | 557180 | P-12 | Tremie 1" | Concreto | Pilote Kely zonas comunes #16 t pilote Kely #01 | 2026-03-31 | 2026-04-07 | 2026-04-28 | 2026-04-28 | 2-Cónica y dividida | 28 | 100 |  | 27.6 | 7853.982 | 267.2 | 346.7 | 34 | 123.2 | 17
28229 - PIAZZA PPTO C | 557180 | P-12 | Tremie 1" | Concreto | Pilote Kely zonas comunes #16 t pilote Kely #01 | 2026-03-31 | 2026-04-07 | 2026-04-28 | 2026-04-28 | 2-Cónica y dividida | 28 | 101 |  | 27.6 | 8011.847 | 266.5 | 339.6 | 33.3 | 120.7 | 17
28229 - PIAZZA PPTO C | 557180 | P-12 | Tremie 1" | Concreto | Pilote Kely zonas comunes #16 t pilote Kely #01 | 2026-03-31 | 2026-04-07 | 2026-04-28 | 2026-04-28 | 2-Cónica y dividida | 28 | 101 |  | 27.6 | 8011.847 | 265.3 | 337.5 | 33.1 | 119.9 | 17
28229 - PIAZZA PPTO C | 557180 | P-12 | Tremie 1" | Concreto | Pilote Kely zonas comunes #16 t pilote Kely #01 | 2026-03-31 | 2026-04-07 | 2026-04-14 | 2026-04-14 | 2-Cónica y dividida | 14 | 101 |  | 27.6 | 8011.847 | 205.7 | 262.1 | 25.7 | 93.1 | 6
28229 - PIAZZA PPTO C | 557180 | P-12 | Tremie 1" | Concreto | Pilote Kely zonas comunes #16 t pilote Kely #01 | 2026-03-31 | 2026-04-07 | 2026-04-14 | 2026-04-14 | 2-Cónica y dividida | 14 | 101 |  | 27.6 | 8011.847 | 202.6 | 258 | 25.3 | 91.7 | 6
28229 - PIAZZA PPTO C | 557180 | P-12 | Tremie 1" | Concreto | Pilote Kely zonas comunes #16 t pilote Kely #01 | 2026-03-31 | 2026-04-07 | 2026-04-07 | 2026-04-14 | 2-Cónica y dividida | 7 | 101 |  | 27.6 | 8011.847 | 176.6 | 224.3 | 22 | 79.7 | 4
28229 - PIAZZA PPTO C | 557180 | P-12 | Tremie 1" | Concreto | Pilote Kely zonas comunes #16 t pilote Kely #01 | 2026-03-31 | 2026-04-07 | 2026-04-07 | 2026-04-14 | 2-Cónica y dividida | 7 | 100 |  | 27.6 | 7853.982 | 174.7 | 226.4 | 22.2 | 80.4 | 4
28229 - PIAZZA PPTO C | 557180 | P-12 | Tremie 1" | Concreto | Pilote Kely zonas comunes #16 t pilote Kely #01 | 2026-03-31 | 2026-04-07 | 2026-04-07 | 2026-04-14 | 2-Cónica y dividida | 7 | 101 |  | 27.6 | 8011.847 | 172.9 | 220.3 | 21.6 | 78.3 | 4
28229 - PIAZZA PPTO C | 557180 | P-12 | Tremie 1" | Concreto | Pilote Kely zonas comunes #16 t pilote Kely #01 | 2026-03-31 | 2026-04-07 | 2026-04-07 | 2026-04-14 | 2-Cónica y dividida | 7 | 101 |  | 27.6 | 8011.847 | 170.8 | 217.2 | 21.3 | 77.2 | 4
28229 - PIAZZA PPTO C | 557180 | P-11 | Tremie 1/2" | Concreto | Pilote Kely torre 1 #49 y pilote Kely #6 | 2026-03-31 | 2026-04-07 | 2026-04-28 | 2026-04-28 | 2-Cónica y dividida | 28 | 100 |  | 34.5 | 7853.982 | 380 | 493.5 | 48.4 | 140.3 | 17
28229 - PIAZZA PPTO C | 557180 | P-11 | Tremie 1/2" | Concreto | Pilote Kely torre 1 #49 y pilote Kely #6 | 2026-03-31 | 2026-04-07 | 2026-04-28 | 2026-04-28 | 2-Cónica y dividida | 28 | 101 |  | 34.5 | 8011.847 | 379.4 | 483.3 | 47.4 | 137.4 | 17
28229 - PIAZZA PPTO C | 557180 | P-11 | Tremie 1/2" | Concreto | Pilote Kely torre 1 #49 y pilote Kely #6 | 2026-03-31 | 2026-04-07 | 2026-04-28 | 2026-04-28 | 2-Cónica y dividida | 28 | 101 |  | 34.5 | 8011.847 | 374 | 476.2 | 46.7 | 135.4 | 17
28229 - PIAZZA PPTO C | 557180 | P-11 | Tremie 1/2" | Concreto | Pilote Kely torre 1 #49 y pilote Kely #6 | 2026-03-31 | 2026-04-07 | 2026-04-14 | 2026-04-14 | 2-Cónica y dividida | 14 | 101 |  | 34.5 | 8011.847 | 310.1 | 394.6 | 38.7 | 112.2 | 6
28229 - PIAZZA PPTO C | 557180 | P-11 | Tremie 1/2" | Concreto | Pilote Kely torre 1 #49 y pilote Kely #6 | 2026-03-31 | 2026-04-07 | 2026-04-14 | 2026-04-14 | 2-Cónica y dividida | 14 | 101 |  | 34.5 | 8011.847 | 315.9 | 401.8 | 39.4 | 114.2 | 6
28229 - PIAZZA PPTO C | 557180 | P-11 | Tremie 1/2" | Concreto | Pilote Kely torre 1 #49 y pilote Kely #6 | 2026-03-31 | 2026-04-07 | 2026-04-07 | 2026-04-14 | 2-Cónica y dividida | 7 | 100 |  | 34.5 | 7853.982 | 264.6 | 343.6 | 33.7 | 97.7 | 4
28229 - PIAZZA PPTO C | 557180 | P-11 | Tremie 1/2" | Concreto | Pilote Kely torre 1 #49 y pilote Kely #6 | 2026-03-31 | 2026-04-07 | 2026-04-07 | 2026-04-14 | 2-Cónica y dividida | 7 | 100 |  | 34.5 | 7853.982 | 262.5 | 340.6 | 33.4 | 96.8 | 4
28229 - PIAZZA PPTO C | 557180 | P-11 | Tremie 1/2" | Concreto | Pilote Kely torre 1 #49 y pilote Kely #6 | 2026-03-31 | 2026-04-07 | 2026-04-07 | 2026-04-14 | 2-Cónica y dividida | 7 | 101 |  | 34.5 | 8011.847 | 260.3 | 331.4 | 32.5 | 94.2 | 4
28229 - PIAZZA PPTO C | 557180 | P-11 | Tremie 1/2" | Concreto | Pilote Kely torre 1 #49 y pilote Kely #6 | 2026-03-31 | 2026-04-07 | 2026-04-07 | 2026-04-14 | 2-Cónica y dividida | 7 | 100 |  | 34.5 | 7853.982 | 258.4 | 335.5 | 32.9 | 95.4 | 4
28229 - PIAZZA PPTO C | 557180 | P-10 | Tremie 1" | Concreto | Plazoleta pantalla módulo H-3 y pilote Kely #10 zonas comunes | 2026-03-30 | 2026-04-07 | 2026-04-27 | 2026-04-28 | 2-Cónica y dividida | 28 | 100 |  | 27.6 | 7853.982 | 279.9 | 363 | 35.6 | 129 | 17
28229 - PIAZZA PPTO C | 557180 | P-10 | Tremie 1" | Concreto | Plazoleta pantalla módulo H-3 y pilote Kely #10 zonas comunes | 2026-03-30 | 2026-04-07 | 2026-04-27 | 2026-04-28 | 2-Cónica y dividida | 28 | 101 |  | 27.6 | 8011.847 | 279.4 | 355.9 | 34.9 | 126.4 | 17
28229 - PIAZZA PPTO C | 557180 | P-10 | Tremie 1" | Concreto | Plazoleta pantalla módulo H-3 y pilote Kely #10 zonas comunes | 2026-03-30 | 2026-04-07 | 2026-04-27 | 2026-04-28 | 2-Cónica y dividida | 28 | 101 |  | 27.6 | 8011.847 | 281.7 | 358.9 | 35.2 | 127.5 | 17
28229 - PIAZZA PPTO C | 557180 | P-10 | Tremie 1" | Concreto | Plazoleta pantalla módulo H-3 y pilote Kely #10 zonas comunes | 2026-03-30 | 2026-04-07 | 2026-04-13 | 2026-04-14 | 2-Cónica y dividida | 14 | 100 |  | 27.6 | 7853.982 | 234.9 | 304.9 | 29.9 | 108.3 | 6
28229 - PIAZZA PPTO C | 557180 | P-10 | Tremie 1" | Concreto | Plazoleta pantalla módulo H-3 y pilote Kely #10 zonas comunes | 2026-03-30 | 2026-04-07 | 2026-04-13 | 2026-04-14 | 2-Cónica y dividida | 14 | 100 |  | 27.6 | 7853.982 | 231.5 | 300.8 | 29.5 | 106.9 | 6
28229 - PIAZZA PPTO C | 557180 | P-10 | Tremie 1" | Concreto | Plazoleta pantalla módulo H-3 y pilote Kely #10 zonas comunes | 2026-03-30 | 2026-04-07 | 2026-04-07 | 2026-04-14 | 2-Cónica y dividida | 8 | 100 |  | 27.6 | 7853.982 | 205.7 | 267.2 | 26.2 | 94.9 | 4
28229 - PIAZZA PPTO C | 557180 | P-10 | Tremie 1" | Concreto | Plazoleta pantalla módulo H-3 y pilote Kely #10 zonas comunes | 2026-03-30 | 2026-04-07 | 2026-04-07 | 2026-04-14 | 2-Cónica y dividida | 8 | 100 |  | 27.6 | 7853.982 | 203.5 | 264.1 | 25.9 | 93.8 | 4
28229 - PIAZZA PPTO C | 557180 | P-10 | Tremie 1" | Concreto | Plazoleta pantalla módulo H-3 y pilote Kely #10 zonas comunes | 2026-03-30 | 2026-04-07 | 2026-04-07 | 2026-04-14 | 2-Cónica y dividida | 8 | 100 |  | 27.6 | 7853.982 | 201.4 | 261 | 25.6 | 92.8 | 4
28229 - PIAZZA PPTO C | 557180 | P-10 | Tremie 1" | Concreto | Plazoleta pantalla módulo H-3 y pilote Kely #10 zonas comunes | 2026-03-30 | 2026-04-07 | 2026-04-07 | 2026-04-14 | 2-Cónica y dividida | 8 | 101 |  | 27.6 | 8011.847 | 199.3 | 253.9 | 24.9 | 90.2 | 4
28229 - PIAZZA PPTO C | 557180 | P-09 | Tremie 1/2" | Concreto | Pilote Kely torre 1 #46 y pilote Kely #40 | 2026-03-30 | 2026-04-07 | 2026-04-27 | 2026-04-28 | 2-Cónica y dividida | 28 | 101 |  | 34.5 | 8011.847 | 355.1 | 451.7 | 44.3 | 128.4 | 17
28229 - PIAZZA PPTO C | 557180 | P-09 | Tremie 1/2" | Concreto | Pilote Kely torre 1 #46 y pilote Kely #40 | 2026-03-30 | 2026-04-07 | 2026-04-27 | 2026-04-28 | 2-Cónica y dividida | 28 | 100 |  | 34.5 | 7853.982 | 360.5 | 468.1 | 45.9 | 133 | 17
28229 - PIAZZA PPTO C | 557180 | P-09 | Tremie 1/2" | Concreto | Pilote Kely torre 1 #46 y pilote Kely #40 | 2026-03-30 | 2026-04-07 | 2026-04-27 | 2026-04-28 | 2-Cónica y dividida | 28 | 101 |  | 34.5 | 8011.847 | 364.1 | 463 | 45.4 | 131.6 | 17
28229 - PIAZZA PPTO C | 557180 | P-09 | Tremie 1/2" | Concreto | Pilote Kely torre 1 #46 y pilote Kely #40 | 2026-03-30 | 2026-04-07 | 2026-04-13 | 2026-04-14 | 2-Cónica y dividida | 14 | 101 |  | 34.5 | 8011.847 | 300.4 | 382.4 | 37.5 | 108.7 | 6
28229 - PIAZZA PPTO C | 557180 | P-09 | Tremie 1/2" | Concreto | Pilote Kely torre 1 #46 y pilote Kely #40 | 2026-03-30 | 2026-04-07 | 2026-04-13 | 2026-04-14 | 2-Cónica y dividida | 14 | 101 |  | 34.5 | 8011.847 | 291.6 | 371.2 | 36.4 | 105.5 | 6
28229 - PIAZZA PPTO C | 557180 | P-09 | Tremie 1/2" | Concreto | Pilote Kely torre 1 #46 y pilote Kely #40 | 2026-03-30 | 2026-04-07 | 2026-04-07 | 2026-04-14 | 2-Cónica y dividida | 8 | 101 |  | 34.5 | 8011.847 | 266.4 | 339.6 | 33.3 | 96.5 | 4
28229 - PIAZZA PPTO C | 557180 | P-09 | Tremie 1/2" | Concreto | Pilote Kely torre 1 #46 y pilote Kely #40 | 2026-03-30 | 2026-04-07 | 2026-04-07 | 2026-04-14 | 2-Cónica y dividida | 8 | 100 |  | 34.5 | 7853.982 | 264.3 | 343.6 | 33.7 | 97.7 | 4
28229 - PIAZZA PPTO C | 557180 | P-09 | Tremie 1/2" | Concreto | Pilote Kely torre 1 #46 y pilote Kely #40 | 2026-03-30 | 2026-04-07 | 2026-04-07 | 2026-04-14 | 2-Cónica y dividida | 8 | 101 |  | 34.5 | 8011.847 | 262.9 | 334.5 | 32.8 | 95.1 | 4
28229 - PIAZZA PPTO C | 557180 | P-09 | Tremie 1/2" | Concreto | Pilote Kely torre 1 #46 y pilote Kely #40 | 2026-03-30 | 2026-04-07 | 2026-04-07 | 2026-04-14 | 2-Cónica y dividida | 8 | 101 |  | 34.5 | 8011.847 | 260.4 | 331.4 | 32.5 | 94.2 | 4
28229 - PIAZZA PPTO C | 559721 | P-15 | Tremie 1/2" | Concreto | Pilote Kely torre 1 #42 | 2026-04-01 | 2026-04-07 | 2026-04-29 | 2026-04-29 | 2-Cónica y dividida | 28 | 101 |  | 34.5 | 8011.847 | 358.5 | 455.8 | 44.7 | 129.6 | 18
28229 - PIAZZA PPTO C | 559721 | P-15 | Tremie 1/2" | Concreto | Pilote Kely torre 1 #42 | 2026-04-01 | 2026-04-07 | 2026-04-29 | 2026-04-29 | 2-Cónica y dividida | 28 | 100 |  | 34.5 | 7853.982 | 360.9 | 469.1 | 46 | 133.3 | 18
28229 - PIAZZA PPTO C | 559721 | P-15 | Tremie 1/2" | Concreto | Pilote Kely torre 1 #42 | 2026-04-01 | 2026-04-07 | 2026-04-29 | 2026-04-29 | 2-Cónica y dividida | 28 | 101 |  | 34.5 | 8011.847 | 364.6 | 464 | 45.5 | 131.9 | 18
28229 - PIAZZA PPTO C | 559721 | P-15 | Tremie 1/2" | Concreto | Pilote Kely torre 1 #42 | 2026-04-01 | 2026-04-07 | 2026-04-15 | 2026-04-15 | 2-Cónica y dividida | 14 | 101 |  | 34.5 | 8011.847 | 302.8 | 385.5 | 37.8 | 109.6 | 7
28229 - PIAZZA PPTO C | 559721 | P-15 | Tremie 1/2" | Concreto | Pilote Kely torre 1 #42 | 2026-04-01 | 2026-04-07 | 2026-04-15 | 2026-04-15 | 2-Cónica y dividida | 14 | 100 |  | 34.5 | 7853.982 | 300.9 | 390.6 | 38.3 | 111 | 7
28229 - PIAZZA PPTO C | 559721 | P-15 | Tremie 1/2" | Concreto | Pilote Kely torre 1 #42 | 2026-04-01 | 2026-04-07 | 2026-04-08 | 2026-04-14 | 2-Cónica y dividida | 7 | 101 |  | 34.5 | 8011.847 | 230.5 | 293.7 | 28.8 | 83.5 | 5
28229 - PIAZZA PPTO C | 559721 | P-15 | Tremie 1/2" | Concreto | Pilote Kely torre 1 #42 | 2026-04-01 | 2026-04-07 | 2026-04-08 | 2026-04-14 | 2-Cónica y dividida | 7 | 101 |  | 34.5 | 8011.847 | 228.4 | 290.6 | 28.5 | 82.6 | 5
28229 - PIAZZA PPTO C | 559721 | P-15 | Tremie 1/2" | Concreto | Pilote Kely torre 1 #42 | 2026-04-01 | 2026-04-07 | 2026-04-07 | 2026-04-14 | 2-Cónica y dividida | 6 | 101 |  | 34.5 | 8011.847 | 216.9 | 276.3 | 27.1 | 78.6 | 4
28229 - PIAZZA PPTO C | 559721 | P-15 | Tremie 1/2" | Concreto | Pilote Kely torre 1 #42 | 2026-04-01 | 2026-04-07 | 2026-04-07 | 2026-04-14 | 2-Cónica y dividida | 6 | 101 |  | 34.5 | 8011.847 | 214.3 | 272.3 | 26.7 | 77.4 | 4
28229 - PIAZZA PPTO C | 559721 | P-14 | Tremie 1" | Concreto | Plazoleta pantalla tramo H-4 pilote Kely salas comunes #17 | 2026-04-01 | 2026-04-07 | 2026-04-29 | 2026-04-29 | 2-Cónica y dividida | 28 | 101 |  | 27.6 | 8011.847 | 285.6 | 363 | 35.6 | 129 | 18
28229 - PIAZZA PPTO C | 559721 | P-14 | Tremie 1" | Concreto | Plazoleta pantalla tramo H-4 pilote Kely salas comunes #17 | 2026-04-01 | 2026-04-07 | 2026-04-29 | 2026-04-29 | 2-Cónica y dividida | 28 | 100 |  | 27.6 | 7853.982 | 287.5 | 373.2 | 36.6 | 132.6 | 18
28229 - PIAZZA PPTO C | 559721 | P-14 | Tremie 1" | Concreto | Plazoleta pantalla tramo H-4 pilote Kely salas comunes #17 | 2026-04-01 | 2026-04-07 | 2026-04-29 | 2026-04-29 | 2-Cónica y dividida | 28 | 101 |  | 27.6 | 8011.847 | 288.9 | 368.1 | 36.1 | 130.8 | 18
28229 - PIAZZA PPTO C | 559721 | P-14 | Tremie 1" | Concreto | Plazoleta pantalla tramo H-4 pilote Kely salas comunes #17 | 2026-04-01 | 2026-04-07 | 2026-04-15 | 2026-04-15 | 2-Cónica y dividida | 14 | 100 |  | 27.6 | 7853.982 | 236.8 | 308 | 30.2 | 109.4 | 7
28229 - PIAZZA PPTO C | 559721 | P-14 | Tremie 1" | Concreto | Plazoleta pantalla tramo H-4 pilote Kely salas comunes #17 | 2026-04-01 | 2026-04-07 | 2026-04-15 | 2026-04-15 | 2-Cónica y dividida | 14 | 101 |  | 27.6 | 8011.847 | 234.9 | 298.8 | 29.3 | 106.2 | 7
28229 - PIAZZA PPTO C | 559721 | P-14 | Tremie 1" | Concreto | Plazoleta pantalla tramo H-4 pilote Kely salas comunes #17 | 2026-04-01 | 2026-04-07 | 2026-04-08 | 2026-04-14 | 2-Cónica y dividida | 7 | 101 |  | 27.6 | 8011.847 | 204.6 | 260 | 25.5 | 92.4 | 5
28229 - PIAZZA PPTO C | 559721 | P-14 | Tremie 1" | Concreto | Plazoleta pantalla tramo H-4 pilote Kely salas comunes #17 | 2026-04-01 | 2026-04-07 | 2026-04-08 | 2026-04-14 | 2-Cónica y dividida | 7 | 101 |  | 27.6 | 8011.847 | 202.5 | 258 | 25.3 | 91.7 | 5
28229 - PIAZZA PPTO C | 559721 | P-14 | Tremie 1" | Concreto | Plazoleta pantalla tramo H-4 pilote Kely salas comunes #17 | 2026-04-01 | 2026-04-07 | 2026-04-07 | 2026-04-14 | 2-Cónica y dividida | 6 | 100 |  | 27.6 | 7853.982 | 190.4 | 246.8 | 24.2 | 87.7 | 4
28229 - PIAZZA PPTO C | 559721 | P-14 | Tremie 1" | Concreto | Plazoleta pantalla tramo H-4 pilote Kely salas comunes #17 | 2026-04-01 | 2026-04-07 | 2026-04-07 | 2026-04-14 | 2-Cónica y dividida | 6 | 101 |  | 27.6 | 8011.847 | 188.3 | 239.6 | 23.5 | 85.1 | 4
28229 - PIAZZA PPTO C | 559721 | P-13 | Tremie 1/2" | Concreto | Pilotes Kely torre 1 #45 | 2026-03-31 | 2026-04-07 | 2026-04-28 | 2026-04-28 | 2-Cónica y dividida | 28 | 101 |  | 34.5 | 8011.847 | 388.6 | 494.6 | 48.5 | 140.6 | 17
28229 - PIAZZA PPTO C | 559721 | P-13 | Tremie 1/2" | Concreto | Pilotes Kely torre 1 #45 | 2026-03-31 | 2026-04-07 | 2026-04-28 | 2026-04-28 | 2-Cónica y dividida | 28 | 100 |  | 34.5 | 7853.982 | 399.5 | 519 | 50.9 | 147.5 | 17
28229 - PIAZZA PPTO C | 559721 | P-13 | Tremie 1/2" | Concreto | Pilotes Kely torre 1 #45 | 2026-03-31 | 2026-04-07 | 2026-04-28 | 2026-04-28 | 2-Cónica y dividida | 28 | 101 |  | 34.5 | 8011.847 | 400.4 | 509.9 | 50 | 144.9 | 17
28229 - PIAZZA PPTO C | 559721 | P-13 | Tremie 1/2" | Concreto | Pilotes Kely torre 1 #45 | 2026-03-31 | 2026-04-07 | 2026-04-14 | 2026-04-14 | 2-Cónica y dividida | 14 | 100 |  | 34.5 | 7853.982 | 328.5 | 426.2 | 41.8 | 121.2 | 6
28229 - PIAZZA PPTO C | 559721 | P-13 | Tremie 1/2" | Concreto | Pilotes Kely torre 1 #45 | 2026-03-31 | 2026-04-07 | 2026-04-14 | 2026-04-14 | 2-Cónica y dividida | 14 | 101 |  | 34.5 | 8011.847 | 326.9 | 416 | 40.8 | 118.3 | 6
28229 - PIAZZA PPTO C | 559721 | P-13 | Tremie 1/2" | Concreto | Pilotes Kely torre 1 #45 | 2026-03-31 | 2026-04-07 | 2026-04-07 | 2026-04-14 | 2-Cónica y dividida | 7 | 100 |  | 34.5 | 7853.982 | 234.1 | 303.9 | 29.8 | 86.4 | 4
28229 - PIAZZA PPTO C | 559721 | P-13 | Tremie 1/2" | Concreto | Pilotes Kely torre 1 #45 | 2026-03-31 | 2026-04-07 | 2026-04-07 | 2026-04-14 | 2-Cónica y dividida | 7 | 100 |  | 34.5 | 7853.982 | 229.2 | 297.8 | 29.2 | 84.6 | 4
28229 - PIAZZA PPTO C | 559721 | P-13 | Tremie 1/2" | Concreto | Pilotes Kely torre 1 #45 | 2026-03-31 | 2026-04-07 | 2026-04-07 | 2026-04-14 | 2-Cónica y dividida | 7 | 100 |  | 34.5 | 7853.982 | 232 | 300.8 | 29.5 | 85.5 | 4
28229 - PIAZZA PPTO C | 559721 | P-13 | Tremie 1/2" | Concreto | Pilotes Kely torre 1 #45 | 2026-03-31 | 2026-04-07 | 2026-04-07 | 2026-04-14 | 2-Cónica y dividida | 7 | 101 |  | 34.5 | 8011.847 | 226.9 | 288.6 | 28.3 | 82 | 4
28229 - PIAZZA PPTO C | 557179 | P - 08 | TREMIE 1/2" | Concreto | Torre 1 pilote kely # 24 | 2026-03-28 | 2026-03-31 | 2026-04-25 | 2026-04-28 | 2-Cónica y dividida | 28 | 100 |  | 34.5 | 7853.982 | 416.7 | 541.5 | 53.1 | 153.9 | 16
28229 - PIAZZA PPTO C | 557179 | P - 08 | TREMIE 1/2" | Concreto | Torre 1 pilote kely # 24 | 2026-03-28 | 2026-03-31 | 2026-04-25 | 2026-04-28 | 2-Cónica y dividida | 28 | 101 |  | 34.5 | 8011.847 | 418.6 | 532.3 | 52.2 | 151.3 | 16
28229 - PIAZZA PPTO C | 557179 | P - 08 | TREMIE 1/2" | Concreto | Torre 1 pilote kely # 24 | 2026-03-28 | 2026-03-31 | 2026-04-25 | 2026-04-28 | 2-Cónica y dividida | 28 | 100 |  | 34.5 | 7853.982 | 419 | 543.5 | 53.3 | 154.5 | 16
28229 - PIAZZA PPTO C | 557179 | P - 08 | TREMIE 1/2" | Concreto | Torre 1 pilote kely # 24 | 2026-03-28 | 2026-03-31 | 2026-04-11 | 2026-04-14 | 2-Cónica y dividida | 14 | 100 |  | 34.5 | 7853.982 | 345.7 | 448.7 | 44 | 127.5 | 5
28229 - PIAZZA PPTO C | 557179 | P - 08 | TREMIE 1/2" | Concreto | Torre 1 pilote kely # 24 | 2026-03-28 | 2026-03-31 | 2026-04-11 | 2026-04-14 | 2-Cónica y dividida | 14 | 101 |  | 34.5 | 8011.847 | 342.5 | 435.4 | 42.7 | 123.8 | 5
28229 - PIAZZA PPTO C | 557179 | P - 08 | TREMIE 1/2" | Concreto | Torre 1 pilote kely # 24 | 2026-03-28 | 2026-03-31 | 2026-04-04 | 2026-04-14 | 2-Cónica y dividida | 7 | 100 |  | 34.5 | 7853.982 | 305.7 | 396.7 | 38.9 | 112.8 | 4
28229 - PIAZZA PPTO C | 557179 | P - 08 | TREMIE 1/2" | Concreto | Torre 1 pilote kely # 24 | 2026-03-28 | 2026-03-31 | 2026-04-04 | 2026-04-14 | 2-Cónica y dividida | 7 | 101 |  | 34.5 | 8011.847 | 302.5 | 385.5 | 37.8 | 109.6 | 4
28229 - PIAZZA PPTO C | 557179 | P - 08 | TREMIE 1/2" | Concreto | Torre 1 pilote kely # 24 | 2026-03-28 | 2026-03-31 | 2026-03-31 | 2026-04-14 | 2-Cónica y dividida | 3 | 100 |  | 34.5 | 7853.982 | 187.1 | 242.7 | 23.8 | 69 | 3
28229 - PIAZZA PPTO C | 557179 | P - 08 | TREMIE 1/2" | Concreto | Torre 1 pilote kely # 24 | 2026-03-28 | 2026-03-31 | 2026-03-31 | 2026-04-14 | 2-Cónica y dividida | 3 | 101 |  | 34.5 | 8011.847 | 184.8 | 235.6 | 23.1 | 67 | 3
28229 - PIAZZA PPTO C | 557179 | P - 07 | TREMIE 1" | Concreto | Plazoleta pilote kely # 102 | 2026-03-28 | 2026-03-31 | 2026-04-25 | 2026-04-28 | 2-Cónica y dividida | 28 | 100 |  | 27.6 | 7853.982 | 269.5 | 349.8 | 34.3 | 124.3 | 16
28229 - PIAZZA PPTO C | 557179 | P - 07 | TREMIE 1" | Concreto | Plazoleta pilote kely # 102 | 2026-03-28 | 2026-03-31 | 2026-04-25 | 2026-04-28 | 2-Cónica y dividida | 28 | 101 |  | 27.6 | 8011.847 | 270.4 | 344.7 | 33.8 | 122.5 | 16
28229 - PIAZZA PPTO C | 557179 | P - 07 | TREMIE 1" | Concreto | Plazoleta pilote kely # 102 | 2026-03-28 | 2026-03-31 | 2026-04-25 | 2026-04-28 | 2-Cónica y dividida | 28 | 100 |  | 27.6 | 7853.982 | 267 | 346.7 | 34 | 123.2 | 16
28229 - PIAZZA PPTO C | 557179 | P - 07 | TREMIE 1" | Concreto | Plazoleta pilote kely # 102 | 2026-03-28 | 2026-03-31 | 2026-04-11 | 2026-04-14 | 2-Cónica y dividida | 14 | 101 |  | 27.6 | 8011.847 | 227.4 | 289.6 | 28.4 | 102.9 | 5
28229 - PIAZZA PPTO C | 557179 | P - 07 | TREMIE 1" | Concreto | Plazoleta pilote kely # 102 | 2026-03-28 | 2026-03-31 | 2026-04-11 | 2026-04-14 | 2-Cónica y dividida | 14 | 100 |  | 27.6 | 7853.982 | 226.3 | 293.7 | 28.8 | 104.3 | 5
28229 - PIAZZA PPTO C | 557179 | P - 07 | TREMIE 1" | Concreto | Plazoleta pilote kely # 102 | 2026-03-28 | 2026-03-31 | 2026-04-04 | 2026-04-14 | 2-Cónica y dividida | 7 | 101 |  | 27.6 | 8011.847 | 197.4 | 250.9 | 24.6 | 89.1 | 4
28229 - PIAZZA PPTO C | 557179 | P - 07 | TREMIE 1" | Concreto | Plazoleta pilote kely # 102 | 2026-03-28 | 2026-03-31 | 2026-04-04 | 2026-04-14 | 2-Cónica y dividida | 7 | 100 |  | 27.6 | 7853.982 | 196.3 | 254.9 | 25 | 90.6 | 4
28229 - PIAZZA PPTO C | 557179 | P - 07 | TREMIE 1" | Concreto | Plazoleta pilote kely # 102 | 2026-03-28 | 2026-03-31 | 2026-03-31 | 2026-04-14 | 2-Cónica y dividida | 3 | 100 |  | 27.6 | 7853.982 | 143.8 | 186.6 | 18.3 | 66.3 | 3
28229 - PIAZZA PPTO C | 557179 | P - 07 | TREMIE 1" | Concreto | Plazoleta pilote kely # 102 | 2026-03-28 | 2026-03-31 | 2026-03-31 | 2026-04-14 | 2-Cónica y dividida | 3 | 101 |  | 27.6 | 8011.847 | 141.6 | 180.5 | 17.7 | 64.1 | 3
28229 - PIAZZA PPTO C | 557177 | P - 06 | TREMIE 1/2" | Concreto | Torre 1 pilotes kely #5 | 2026-03-27 | 2026-03-31 | 2026-04-24 | 2026-04-24 | 2-Cónica y dividida | 28 | 101 |  | 34.5 | 8011.847 | 325.2 | 414 | 40.6 | 117.7 | 15
28229 - PIAZZA PPTO C | 557177 | P - 06 | TREMIE 1/2" | Concreto | Torre 1 pilotes kely #5 | 2026-03-27 | 2026-03-31 | 2026-04-24 | 2026-04-24 | 2-Cónica y dividida | 28 | 101 |  | 34.5 | 8011.847 | 322.5 | 410.9 | 40.3 | 116.8 | 15
28229 - PIAZZA PPTO C | 557177 | P - 06 | TREMIE 1/2" | Concreto | Torre 1 pilotes kely #5 | 2026-03-27 | 2026-03-31 | 2026-04-24 | 2026-04-24 | 2-Cónica y dividida | 28 | 100 |  | 34.5 | 7853.982 | 325.2 | 422.2 | 41.4 | 120 | 15
28229 - PIAZZA PPTO C | 557177 | P - 06 | TREMIE 1/2" | Concreto | Torre 1 pilotes kely #5 | 2026-03-27 | 2026-03-31 | 2026-04-10 | 2026-04-14 | 2-Cónica y dividida | 14 | 101 |  | 34.5 | 8011.847 | 274.9 | 349.8 | 34.3 | 99.4 | 5
28229 - PIAZZA PPTO C | 557177 | P - 06 | TREMIE 1/2" | Concreto | Torre 1 pilotes kely #5 | 2026-03-27 | 2026-03-31 | 2026-04-10 | 2026-04-14 | 2-Cónica y dividida | 14 | 100 |  | 34.5 | 7853.982 | 272.6 | 353.8 | 34.7 | 100.6 | 5
28229 - PIAZZA PPTO C | 557177 | P - 06 | TREMIE 1/2" | Concreto | Torre 1 pilotes kely #5 | 2026-03-27 | 2026-03-31 | 2026-04-03 | 2026-04-14 | 2-Cónica y dividida | 7 | 101 |  | 34.5 | 8011.847 | 247.5 | 315.1 | 30.9 | 89.6 | 4
28229 - PIAZZA PPTO C | 557177 | P - 06 | TREMIE 1/2" | Concreto | Torre 1 pilotes kely #5 | 2026-03-27 | 2026-03-31 | 2026-04-03 | 2026-04-14 | 2-Cónica y dividida | 7 | 100 |  | 34.5 | 7853.982 | 244.3 | 317.1 | 31.1 | 90.1 | 4
28229 - PIAZZA PPTO C | 557177 | P - 06 | TREMIE 1/2" | Concreto | Torre 1 pilotes kely #5 | 2026-03-27 | 2026-03-31 | 2026-03-31 | 2026-04-14 | 2-Cónica y dividida | 4 | 101 |  | 34.5 | 8011.847 | 218.1 | 277.4 | 27.2 | 78.8 | 3
28229 - PIAZZA PPTO C | 557177 | P - 06 | TREMIE 1/2" | Concreto | Torre 1 pilotes kely #5 | 2026-03-27 | 2026-03-31 | 2026-03-31 | 2026-04-14 | 2-Cónica y dividida | 4 | 100 |  | 34.5 | 7853.982 | 215.8 | 280.4 | 27.5 | 79.7 | 3
28229 - PIAZZA PPTO C | 557177 | P - 05 | TREMIE 1/2" | Concreto | Torre1 pilotes kely #5 y pilote kely #2 | 2026-03-27 | 2026-03-31 | 2026-04-24 | 2026-04-24 | 2-Cónica y dividida | 28 | 101 |  | 34.5 | 8011.847 | 326.7 | 416 | 40.8 | 118.3 | 15
28229 - PIAZZA PPTO C | 557177 | P - 05 | TREMIE 1/2" | Concreto | Torre1 pilotes kely #5 y pilote kely #2 | 2026-03-27 | 2026-03-31 | 2026-04-24 | 2026-04-24 | 2-Cónica y dividida | 28 | 100 |  | 34.5 | 7853.982 | 331.4 | 430.3 | 42.2 | 122.3 | 15
28229 - PIAZZA PPTO C | 557177 | P - 05 | TREMIE 1/2" | Concreto | Torre1 pilotes kely #5 y pilote kely #2 | 2026-03-27 | 2026-03-31 | 2026-04-24 | 2026-04-24 | 2-Cónica y dividida | 28 | 101 |  | 34.5 | 8011.847 | 335.5 | 427.3 | 41.9 | 121.4 | 15
28229 - PIAZZA PPTO C | 557177 | P - 05 | TREMIE 1/2" | Concreto | Torre1 pilotes kely #5 y pilote kely #2 | 2026-03-27 | 2026-03-31 | 2026-04-10 | 2026-04-14 | 2-Cónica y dividida | 14 | 100 |  | 34.5 | 7853.982 | 280.5 | 364 | 35.7 | 103.5 | 5
28229 - PIAZZA PPTO C | 557177 | P - 05 | TREMIE 1/2" | Concreto | Torre1 pilotes kely #5 y pilote kely #2 | 2026-03-27 | 2026-03-31 | 2026-04-10 | 2026-04-14 | 2-Cónica y dividida | 14 | 101 |  | 34.5 | 8011.847 | 276.6 | 351.8 | 34.5 | 100 | 5
28229 - PIAZZA PPTO C | 557177 | P - 05 | TREMIE 1/2" | Concreto | Torre1 pilotes kely #5 y pilote kely #2 | 2026-03-27 | 2026-03-31 | 2026-04-03 | 2026-04-14 | 2-Cónica y dividida | 7 | 100 |  | 34.5 | 7853.982 | 268.9 | 348.7 | 34.2 | 99.1 | 4
28229 - PIAZZA PPTO C | 557177 | P - 05 | TREMIE 1/2" | Concreto | Torre1 pilotes kely #5 y pilote kely #2 | 2026-03-27 | 2026-03-31 | 2026-04-03 | 2026-04-14 | 2-Cónica y dividida | 7 | 101 |  | 34.5 | 8011.847 | 265.3 | 337.5 | 33.1 | 95.9 | 4
28229 - PIAZZA PPTO C | 557177 | P - 05 | TREMIE 1/2" | Concreto | Torre1 pilotes kely #5 y pilote kely #2 | 2026-03-27 | 2026-03-31 | 2026-03-31 | 2026-04-14 | 2-Cónica y dividida | 4 | 100 |  | 34.5 | 7853.982 | 231.7 | 300.8 | 29.5 | 85.5 | 3
28229 - PIAZZA PPTO C | 557177 | P - 05 | TREMIE 1/2" | Concreto | Torre1 pilotes kely #5 y pilote kely #2 | 2026-03-27 | 2026-03-31 | 2026-03-31 | 2026-04-14 | 2-Cónica y dividida | 4 | 101 |  | 34.5 | 8011.847 | 228.4 | 290.6 | 28.5 | 82.6 | 3
28229 - PIAZZA PPTO C | 557177 | P - 04 | TREMIE 1" | Concreto | Pilotes plazoleta #23 y pilotes kely #56 | 2026-03-27 | 2026-03-31 | 2026-04-24 | 2026-04-24 | 2-Cónica y dividida | 28 | 100 |  | 27.6 | 7853.982 | 305.4 | 396.7 | 38.9 | 140.9 | 15
28229 - PIAZZA PPTO C | 557177 | P - 04 | TREMIE 1" | Concreto | Pilotes plazoleta #23 y pilotes kely #56 | 2026-03-27 | 2026-03-31 | 2026-04-24 | 2026-04-24 | 2-Cónica y dividida | 28 | 101 |  | 27.6 | 8011.847 | 304.1 | 387.5 | 38 | 137.7 | 15
28229 - PIAZZA PPTO C | 557177 | P - 04 | TREMIE 1" | Concreto | Pilotes plazoleta #23 y pilotes kely #56 | 2026-03-27 | 2026-03-31 | 2026-04-24 | 2026-04-24 | 2-Cónica y dividida | 28 | 100 |  | 27.6 | 7853.982 | 299.1 | 388.5 | 38.1 | 138 | 15
28229 - PIAZZA PPTO C | 557177 | P - 04 | TREMIE 1" | Concreto | Pilotes plazoleta #23 y pilotes kely #56 | 2026-03-27 | 2026-03-31 | 2026-04-10 | 2026-04-14 | 2-Cónica y dividida | 14 | 101 |  | 27.6 | 8011.847 | 252.4 | 321.2 | 31.5 | 114.1 | 5
28229 - PIAZZA PPTO C | 557177 | P - 04 | TREMIE 1" | Concreto | Pilotes plazoleta #23 y pilotes kely #56 | 2026-03-27 | 2026-03-31 | 2026-04-10 | 2026-04-14 | 2-Cónica y dividida | 14 | 100 |  | 27.6 | 7853.982 | 250.3 | 325.3 | 31.9 | 115.6 | 5
28229 - PIAZZA PPTO C | 557177 | P - 04 | TREMIE 1" | Concreto | Pilotes plazoleta #23 y pilotes kely #56 | 2026-03-27 | 2026-03-31 | 2026-04-03 | 2026-04-14 | 2-Cónica y dividida | 7 | 100 |  | 27.6 | 7853.982 | 214.8 | 278.4 | 27.3 | 98.9 | 4
28229 - PIAZZA PPTO C | 557177 | P - 04 | TREMIE 1" | Concreto | Pilotes plazoleta #23 y pilotes kely #56 | 2026-03-27 | 2026-03-31 | 2026-04-03 | 2026-04-14 | 2-Cónica y dividida | 7 | 100 |  | 27.6 | 7853.982 | 211.3 | 274.3 | 26.9 | 97.5 | 4
28229 - PIAZZA PPTO C | 557177 | P - 04 | TREMIE 1" | Concreto | Pilotes plazoleta #23 y pilotes kely #56 | 2026-03-27 | 2026-03-31 | 2026-03-31 | 2026-04-14 | 2-Cónica y dividida | 4 | 100 |  | 27.6 | 7853.982 | 186.1 | 241.7 | 23.7 | 85.9 | 3
28229 - PIAZZA PPTO C | 557177 | P - 04 | TREMIE 1" | Concreto | Pilotes plazoleta #23 y pilotes kely #56 | 2026-03-27 | 2026-03-31 | 2026-03-31 | 2026-04-14 | 2-Cónica y dividida | 4 | 100 |  | 27.6 | 7853.982 | 183.8 | 238.6 | 23.4 | 84.8 | 3
28229 - PIAZZA PPTO C | 557177 | M - 03 | PLÁSTICO | Concreto | Plazoleta viga guía tramo 2 | 2026-03-27 | 2026-03-31 | 2026-04-24 | 2026-04-24 | 2-Cónica y dividida | 28 | 101 |  | 20.7 | 8011.847 | 281.7 | 358.9 | 35.2 | 170 | 15
28229 - PIAZZA PPTO C | 557177 | M - 03 | PLÁSTICO | Concreto | Plazoleta viga guía tramo 2 | 2026-03-27 | 2026-03-31 | 2026-04-24 | 2026-04-24 | 2-Cónica y dividida | 28 | 101 |  | 20.7 | 8011.847 | 273.6 | 347.7 | 34.1 | 164.7 | 15
28229 - PIAZZA PPTO C | 557177 | M - 03 | PLÁSTICO | Concreto | Plazoleta viga guía tramo 2 | 2026-03-27 | 2026-03-31 | 2026-04-24 | 2026-04-24 | 2-Cónica y dividida | 28 | 101 |  | 20.7 | 8011.847 | 278.7 | 354.9 | 34.8 | 168.1 | 15
28229 - PIAZZA PPTO C | 557177 | M - 03 | PLÁSTICO | Concreto | Plazoleta viga guía tramo 2 | 2026-03-27 | 2026-03-31 | 2026-04-10 | 2026-04-14 | 2-Cónica y dividida | 14 | 100 |  | 20.7 | 7853.982 | 235.6 | 305.9 | 30 | 144.9 | 5
28229 - PIAZZA PPTO C | 557177 | M - 03 | PLÁSTICO | Concreto | Plazoleta viga guía tramo 2 | 2026-03-27 | 2026-03-31 | 2026-04-10 | 2026-04-14 | 2-Cónica y dividida | 14 | 101 |  | 20.7 | 8011.847 | 231.5 | 294.7 | 28.9 | 139.6 | 5
28229 - PIAZZA PPTO C | 557177 | M - 03 | PLÁSTICO | Concreto | Plazoleta viga guía tramo 2 | 2026-03-27 | 2026-03-31 | 2026-04-03 | 2026-04-14 | 2-Cónica y dividida | 7 | 100 |  | 20.7 | 7853.982 | 207.9 | 270.2 | 26.5 | 128 | 4
28229 - PIAZZA PPTO C | 557177 | M - 03 | PLÁSTICO | Concreto | Plazoleta viga guía tramo 2 | 2026-03-27 | 2026-03-31 | 2026-04-03 | 2026-04-14 | 2-Cónica y dividida | 7 | 101 |  | 20.7 | 8011.847 | 204.5 | 260 | 25.5 | 123.2 | 4
28229 - PIAZZA PPTO C | 557177 | M - 03 | PLÁSTICO | Concreto | Plazoleta viga guía tramo 2 | 2026-03-27 | 2026-03-31 | 2026-03-31 | 2026-04-14 | 2-Cónica y dividida | 4 | 100 |  | 20.7 | 7853.982 | 144.7 | 187.6 | 18.4 | 88.9 | 3
28229 - PIAZZA PPTO C | 557177 | M - 03 | PLÁSTICO | Concreto | Plazoleta viga guía tramo 2 | 2026-03-27 | 2026-03-31 | 2026-03-31 | 2026-04-14 | 2-Cónica y dividida | 4 | 101 |  | 20.7 | 8011.847 | 141.9 | 180.5 | 17.7 | 85.5 | 3
28229 - PIAZZA PPTO C | 557175 | P - 02 | Tremie 1/2" | Concreto | Pilotes torre 1 #10 y pilote #07 | 2026-03-26 | 2026-04-01 | 2026-04-23 | 2026-04-23 | 2-Cónica y dividida | 28 | 101 |  | 34.5 | 8011.847 | 342.4 | 435.4 | 42.7 | 123.8 | 13
28229 - PIAZZA PPTO C | 557175 | P - 02 | Tremie 1/2" | Concreto | Pilotes torre 1 #10 y pilote #07 | 2026-03-26 | 2026-04-01 | 2026-04-23 | 2026-04-23 | 2-Cónica y dividida | 28 | 101 |  | 34.5 | 8011.847 | 345.3 | 439.5 | 43.1 | 124.9 | 13
28229 - PIAZZA PPTO C | 557175 | P - 02 | Tremie 1/2" | Concreto | Pilotes torre 1 #10 y pilote #07 | 2026-03-26 | 2026-04-01 | 2026-04-23 | 2026-04-23 | 2-Cónica y dividida | 28 | 100 |  | 34.5 | 7853.982 | 345.3 | 448.7 | 44 | 127.5 | 13
28229 - PIAZZA PPTO C | 557175 | P - 02 | Tremie 1/2" | Concreto | Pilotes torre 1 #10 y pilote #07 | 2026-03-26 | 2026-04-01 | 2026-04-09 | 2026-04-14 | 2-Cónica y dividida | 14 | 100 |  | 34.5 | 7853.982 | 290.2 | 376.3 | 36.9 | 107 | 5
28229 - PIAZZA PPTO C | 557175 | P - 02 | Tremie 1/2" | Concreto | Pilotes torre 1 #10 y pilote #07 | 2026-03-26 | 2026-04-01 | 2026-04-09 | 2026-04-14 | 2-Cónica y dividida | 14 | 101 |  | 34.5 | 8011.847 | 283.6 | 361 | 35.4 | 102.6 | 5
28229 - PIAZZA PPTO C | 557175 | P - 02 | Tremie 1/2" | Concreto | Pilotes torre 1 #10 y pilote #07 | 2026-03-26 | 2026-04-01 | 2026-04-02 | 2026-04-14 | 2-Cónica y dividida | 7 | 100 |  | 34.5 | 7853.982 | 236.5 | 306.9 | 30.1 | 87.2 | 3
28229 - PIAZZA PPTO C | 557175 | P - 02 | Tremie 1/2" | Concreto | Pilotes torre 1 #10 y pilote #07 | 2026-03-26 | 2026-04-01 | 2026-04-02 | 2026-04-14 | 2-Cónica y dividida | 7 | 100 |  | 34.5 | 7853.982 | 234.9 | 304.9 | 29.9 | 86.7 | 3
28229 - PIAZZA PPTO C | 557175 | P - 02 | Tremie 1/2" | Concreto | Pilotes torre 1 #10 y pilote #07 | 2026-03-26 | 2026-04-01 | 2026-03-29 | 2026-04-01 | 2-Cónica y dividida | 3 | 100 |  | 34.5 | 7853.982 | 204.9 | 266.1 | 26.1 | 75.7 | 1
28229 - PIAZZA PPTO C | 557175 | P - 02 | Tremie 1/2" | Concreto | Pilotes torre 1 #10 y pilote #07 | 2026-03-26 | 2026-04-01 | 2026-03-29 | 2026-04-01 | 2-Cónica y dividida | 3 | 101 |  | 34.5 | 8011.847 | 202.1 | 257 | 25.2 | 73 | 1
28229 - PIAZZA PPTO C | 557175 | M - 01 | Plástico | Concreto | Viga guia tramo 1 | 2026-03-24 | 2026-04-01 | 2026-04-21 | 2026-04-21 | 5-Fractura extremos | 28 | 101 |  | 20.7 | 8011.847 | 312.2 | 397.7 | 39 | 188.4 | 11
28229 - PIAZZA PPTO C | 557175 | M - 01 | Plástico | Concreto | Viga guia tramo 1 | 2026-03-24 | 2026-04-01 | 2026-04-21 | 2026-04-21 | 5-Fractura extremos | 28 | 100 |  | 20.7 | 7853.982 | 311.9 | 404.8 | 39.7 | 191.8 | 11
28229 - PIAZZA PPTO C | 557175 | M - 01 | Plástico | Concreto | Viga guia tramo 1 | 2026-03-24 | 2026-04-01 | 2026-04-21 | 2026-04-21 | 5-Fractura extremos | 28 | 100 |  | 20.7 | 7853.982 | 314.4 | 407.9 | 40 | 193.2 | 11
28229 - PIAZZA PPTO C | 557175 | M - 01 | Plástico | Concreto | Viga guia tramo 1 | 2026-03-24 | 2026-04-01 | 2026-04-07 | 2026-04-14 | 5-Fractura extremos | 14 | 101 |  | 20.7 | 8011.847 | 275.7 | 350.8 | 34.4 | 166.2 | 4
28229 - PIAZZA PPTO C | 557175 | M - 01 | Plástico | Concreto | Viga guia tramo 1 | 2026-03-24 | 2026-04-01 | 2026-04-07 | 2026-04-14 | 5-Fractura extremos | 14 | 101 |  | 20.7 | 8011.847 | 277.3 | 352.8 | 34.6 | 167.1 | 4
28229 - PIAZZA PPTO C | 557175 | M - 01 | Plástico | Concreto | Viga guia tramo 1 | 2026-03-24 | 2026-04-01 | 2026-03-31 | 2026-04-01 | 2-Cónica y dividida | 7 | 101 |  | 20.7 | 8011.847 | 231.7 | 294.7 | 28.9 | 139.6 | 2
28229 - PIAZZA PPTO C | 557175 | M - 01 | Plástico | Concreto | Viga guia tramo 1 | 2026-03-24 | 2026-04-01 | 2026-03-31 | 2026-04-01 | 2-Cónica y dividida | 7 | 100 |  | 20.7 | 7853.982 | 229.5 | 297.8 | 29.2 | 141.1 | 2