## Sheet1
Proyecto | Cilindro N° | Código de mezcla | Tipo de mezcla | Localización | Toma | Rotura | Publicación | Edad (días) | Resistencia nominal (MPa) | Resistencia (MPa) | Resistencia (%)
24603 - FLORA PPTO C | 1-389 | Indus. | Concreto | Escalera 2, piso 13 al 14 torre 2 | 2026-09-05 | 2026-10-03 | 2026-10-14 | 28 | 34.5 | 59.5 | 172.5
24603 - FLORA PPTO C | 1-389 | Indus. | Concreto | Escalera 2, piso 13 al 14 torre 2 | 2026-09-05 | 2026-10-03 | 2026-10-14 | 28 | 34.5 | 59.9 | 173.6
24603 - FLORA PPTO C | 1-389 | Indus. | Concreto | Escalera 2, piso 13 al 14 torre 2 | 2026-09-05 | 2026-10-03 | 2026-10-14 | 28 | 34.5 | 56.7 | 164.3
24603 - FLORA PPTO C | 1.224 | AUTO | Concreto | Sub - Estación plataforma 1 | 2026-07-24 | 2026-08-21 | 2026-08-25 | 28 | 20.7 | 25.4 | 122.7
24603 - FLORA PPTO C | 1.224 | AUTO | Concreto | Sub - Estación plataforma 1 | 2026-07-24 | 2026-08-21 | 2026-08-25 | 28 | 20.7 | 24.7 | 119.3
24603 - FLORA PPTO C | 1.224 | AUTO | Concreto | Sub - Estación plataforma 1 | 2026-07-24 | 2026-08-21 | 2026-08-25 | 28 | 20.7 | 24.9 | 120.3
24603 - FLORA PPTO C | 1.225 | AUTO | Concreto | Muros ejes 9 - 11 / A - L y 11 - 12 / A - F, piso 3, torre 1 | 2026-07-24 | 2026-08-21 | 2026-08-25 | 28 | 48.3 | 58.6 | 121.3
24603 - FLORA PPTO C | 1.225 | AUTO | Concreto | Muros ejes 9 - 11 / A - L y 11 - 12 / A - F, piso 3, torre 1 | 2026-07-24 | 2026-08-21 | 2026-08-25 | 28 | 48.3 | 58.9 | 121.9
24603 - FLORA PPTO C | 1.225 | AUTO | Concreto | Muros ejes 9 - 11 / A - L y 11 - 12 / A - F, piso 3, torre 1 | 2026-07-24 | 2026-08-21 | 2026-08-25 | 28 | 48.3 | 57.5 | 119
24603 - FLORA PPTO C | 1.226 | INDUS | Concreto | Placa ejes 4 - 7/ A - L piso 12, T2 | 2026-07-24 | 2026-08-21 | 2026-08-25 | 28 | 34.5 | 56.5 | 163.8
24603 - FLORA PPTO C | 1.226 | INDUS | Concreto | Placa ejes 4 - 7/ A - L piso 12, T2 | 2026-07-24 | 2026-08-21 | 2026-08-25 | 28 | 34.5 | 55.1 | 159.7
24603 - FLORA PPTO C | 1.226 | INDUS | Concreto | Placa ejes 4 - 7/ A - L piso 12, T2 | 2026-07-24 | 2026-08-21 | 2026-08-25 | 28 | 34.5 | 56 | 162.3
24603 - FLORA PPTO C | 1.227 | INDUS | Concreto | Placa ejes 4 - 8 / F - L, piso 4, torre 1 | 2026-07-24 | 2026-08-21 | 2026-08-25 | 28 | 41.4 | 48.7 | 117.6
24603 - FLORA PPTO C | 1.227 | INDUS | Concreto | Placa ejes 4 - 8 / F - L, piso 4, torre 1 | 2026-07-24 | 2026-08-21 | 2026-08-25 | 28 | 41.4 | 49 | 118.4
24603 - FLORA PPTO C | 1.227 | INDUS | Concreto | Placa ejes 4 - 8 / F - L, piso 4, torre 1 | 2026-07-24 | 2026-08-21 | 2026-08-25 | 28 | 41.4 | 48.2 | 116.4
24603 - FLORA PPTO C | 1.228 | AUTO | Concreto | Muros ejes 12 - 15 / A - L y 11 - 12, G - L, piso 12, torre 2 | 2026-07-25 | 2026-08-22 | 2026-08-25 | 28 | 48.3 | 53.9 | 111.6
24603 - FLORA PPTO C | 1.228 | AUTO | Concreto | Muros ejes 12 - 15 / A - L y 11 - 12, G - L, piso 12, torre 2 | 2026-07-25 | 2026-08-22 | 2026-08-25 | 28 | 48.3 | 53.2 | 110.1
24603 - FLORA PPTO C | 1.228 | AUTO | Concreto | Muros ejes 12 - 15 / A - L y 11 - 12, G - L, piso 12, torre 2 | 2026-07-25 | 2026-08-22 | 2026-08-25 | 28 | 48.3 | 54.7 | 113.3
24603 - FLORA PPTO C | 1000 | Autocompactante | Concreto | Muros T2 piso 2, ejes 9,12 G-2 | 2026-04-16 | 2026-05-14 | 2026-05-14 | 28 | 48.3 | 53.5 | 110.8
24603 - FLORA PPTO C | 1000 | Autocompactante | Concreto | Muros T2 piso 2, ejes 9,12 G-2 | 2026-04-16 | 2026-05-14 | 2026-05-14 | 28 | 48.3 | 54.4 | 112.6
24603 - FLORA PPTO C | 1000 | Autocompactante | Concreto | Muros T2 piso 2, ejes 9,12 G-2 | 2026-04-16 | 2026-05-14 | 2026-05-14 | 28 | 48.3 | 53 | 109.7
24603 - FLORA PPTO C | 1000 | Autocompactado | Concreto | Muros T2, piso 2, ejes 9-12 / G-L | 2026-04-16 | 2026-04-30 | 2026-05-04 | 14 | 48 | 40 | 83.3
24603 - FLORA PPTO C | 1000 | Autocompactado | Concreto | Muros T2, piso 2, ejes 9-12 / G-L | 2026-04-16 | 2026-04-23 | 2026-04-27 | 7 | 48 | 36.9 | 76.9
24603 - FLORA PPTO C | 1001 | Industrializado | Concreto | Placa T2, piso 2, ejes 1-4 / L-A | 2026-04-17 | 2026-05-01 | 2026-05-04 | 14 | 42 | 46.2 | 110
24603 - FLORA PPTO C | 1001 | Industrializado | Concreto | Placa T2, piso 2, ejes 1-4 / L-A | 2026-04-17 | 2026-04-24 | 2026-04-27 | 7 | 42 | 43.7 | 104
24603 - FLORA PPTO C | 1001 | Indus | Concreto | Placa T2 piso 2 ejes 1, 4 / L - A | 2026-04-17 | 2026-05-15 | 2026-05-20 | 28 | 41.4 | 53.4 | 129
24603 - FLORA PPTO C | 1001 | Indus | Concreto | Placa T2 piso 2 ejes 1, 4 / L - A | 2026-04-17 | 2026-05-15 | 2026-05-20 | 28 | 41.4 | 54.4 | 131.4
24603 - FLORA PPTO C | 1001 | Indus | Concreto | Placa T2 piso 2 ejes 1, 4 / L - A | 2026-04-17 | 2026-05-15 | 2026-05-20 | 28 | 41.4 | 53 | 128
24603 - FLORA PPTO C | 1002 | Plástico | Concreto | Vigas de cimentación, ejes 7-11 / A-L, T1 | 2026-04-18 | 2026-05-02 | 2026-05-04 | 14 | 31 | 30.7 | 99
24603 - FLORA PPTO C | 1002 | Plástico | Concreto | Vigas de cimentación, ejes 7-11 / A-L, T1 | 2026-04-18 | 2026-04-25 | 2026-04-27 | 7 | 31 | 28.2 | 91
24603 - FLORA PPTO C | 1002 | Ptico | Concreto | Vigas cimentación ejes 7 - 11 / A - L T1 | 2026-04-18 | 2026-05-16 | 2026-05-20 | 28 | 31 | 39.1 | 126.1
24603 - FLORA PPTO C | 1002 | Ptico | Concreto | Vigas cimentación ejes 7 - 11 / A - L T1 | 2026-04-18 | 2026-05-16 | 2026-05-20 | 28 | 31 | 38.2 | 123.2
24603 - FLORA PPTO C | 1002 | Ptico | Concreto | Vigas cimentación ejes 7 - 11 / A - L T1 | 2026-04-18 | 2026-05-16 | 2026-05-20 | 28 | 31 | 38.6 | 124.5
24603 - FLORA PPTO C | 1003 | Plástico | Concreto | Vigas de cimentación, ejes 7-11 / A-L, T1 | 2026-04-18 | 2026-05-02 | 2026-05-04 | 14 | 31 | 30.8 | 99.4
24603 - FLORA PPTO C | 1003 | Plástico | Concreto | Vigas de cimentación, ejes 7-11 / A-L, T1 | 2026-04-18 | 2026-04-25 | 2026-04-27 | 7 | 31 | 29.3 | 94.5
24603 - FLORA PPTO C | 1003 | Ptico | Concreto | Vigas cimentación ejes 7 - 11 / A - L T1 | 2026-04-18 | 2026-05-16 | 2026-05-20 | 28 | 31 | 39.8 | 128.4
24603 - FLORA PPTO C | 1003 | Ptico | Concreto | Vigas cimentación ejes 7 - 11 / A - L T1 | 2026-04-18 | 2026-05-16 | 2026-05-20 | 28 | 31 | 40.3 | 130
24603 - FLORA PPTO C | 1003 | Ptico | Concreto | Vigas cimentación ejes 7 - 11 / A - L T1 | 2026-04-18 | 2026-05-16 | 2026-05-20 | 28 | 31 | 39.3 | 126.8
24603 - FLORA PPTO C | 1004 | Autocompactado | Concreto | Muros T1, pozo ascensores, ejes | 2026-04-18 | 2026-05-02 | 2026-05-04 | 14 | 48 | 61.5 | 128.1
24603 - FLORA PPTO C | 1004 | Autocompactado | Concreto | Muros T1, pozo ascensores, ejes | 2026-04-18 | 2026-04-25 | 2026-04-27 | 7 | 48 | 52.5 | 109.4
24603 - FLORA PPTO C | 1004 | Autoco | Concreto | Muros T1 pozo ascensores ejes 9 - 7 / H - I | 2026-04-18 | 2026-05-16 | 2026-05-20 | 28 | 48.3 | 70.1 | 145.1
24603 - FLORA PPTO C | 1004 | Autoco | Concreto | Muros T1 pozo ascensores ejes 9 - 7 / H - I | 2026-04-18 | 2026-05-16 | 2026-05-20 | 28 | 48.3 | 69.7 | 144.3
24603 - FLORA PPTO C | 1004 | Autoco | Concreto | Muros T1 pozo ascensores ejes 9 - 7 / H - I | 2026-04-18 | 2026-05-16 | 2026-05-20 | 28 | 48.3 | 70.9 | 146.8
24603 - FLORA PPTO C | 1005 | Autocompactado | Concreto | Muros T2, piso 2, ejes 7-9 / A-L | 2026-04-18 | 2026-05-02 | 2026-05-04 | 14 | 48 | 49 | 102.1
24603 - FLORA PPTO C | 1005 | Autocompactado | Concreto | Muros T2, piso 2, ejes 7-9 / A-L | 2026-04-18 | 2026-04-25 | 2026-04-27 | 7 | 48 | 40.2 | 83.8
24603 - FLORA PPTO C | 1005 | Autoco | Concreto | Muros T2 piso 2 ejes 7 - 9 / A - L | 2026-04-18 | 2026-05-16 | 2026-05-20 | 28 | 48.3 | 58.1 | 120.3
24603 - FLORA PPTO C | 1005 | Autoco | Concreto | Muros T2 piso 2 ejes 7 - 9 / A - L | 2026-04-18 | 2026-05-16 | 2026-05-20 | 28 | 48.3 | 59.1 | 122.4
24603 - FLORA PPTO C | 1005 | Autoco | Concreto | Muros T2 piso 2 ejes 7 - 9 / A - L | 2026-04-18 | 2026-05-16 | 2026-05-20 | 28 | 48.3 | 57.7 | 119.5
24603 - FLORA PPTO C | 1006 | Industrializado | Concreto | Placa T2, piso 3, ejes 12-15 / A-L | 2026-04-20 | 2026-05-04 | 2026-05-06 | 14 | 42 | 45.8 | 109
24603 - FLORA PPTO C | 1006 | Industrializado | Concreto | Placa T2, piso 3, ejes 12-15 / A-L | 2026-04-20 | 2026-04-27 | 2026-04-29 | 7 | 42 | 44.3 | 105.5
24603 - FLORA PPTO C | 1006 | Indus | Concreto | Placa T2 piso 3 ejes 12, 15 / A - L | 2026-04-20 | 2026-05-18 | 2026-05-20 | 28 | 41.4 | 52.9 | 127.8
24603 - FLORA PPTO C | 1006 | Indus | Concreto | Placa T2 piso 3 ejes 12, 15 / A - L | 2026-04-20 | 2026-05-18 | 2026-05-20 | 28 | 41.4 | 51.7 | 124.9
24603 - FLORA PPTO C | 1006 | Indus | Concreto | Placa T2 piso 3 ejes 12, 15 / A - L | 2026-04-20 | 2026-05-18 | 2026-05-20 | 28 | 41.4 | 52.2 | 126.1
24603 - FLORA PPTO C | 1007 | Autocompactado | Concreto | Muros T2, piso 2, ejes 4-7 / A-F | 2026-04-20 | 2026-05-04 | 2026-05-06 | 14 | 48 | 44.5 | 92.7
24603 - FLORA PPTO C | 1007 | Autocompactado | Concreto | Muros T2, piso 2, ejes 4-7 / A-F | 2026-04-20 | 2026-04-27 | 2026-04-29 | 7 | 48 | 37.5 | 78.1
24603 - FLORA PPTO C | 1007 | Autoco | Concreto | Muros T2 piso 2 ejes 4, 7 / A - F | 2026-04-20 | 2026-05-18 | 2026-05-20 | 28 | 48.3 | 49.6 | 102.7
24603 - FLORA PPTO C | 1007 | Autoco | Concreto | Muros T2 piso 2 ejes 4, 7 / A - F | 2026-04-20 | 2026-05-18 | 2026-05-20 | 28 | 48.3 | 50.4 | 104.3
24603 - FLORA PPTO C | 1007 | Autoco | Concreto | Muros T2 piso 2 ejes 4, 7 / A - F | 2026-04-20 | 2026-05-18 | 2026-05-20 | 28 | 48.3 | 49 | 101.4
24603 - FLORA PPTO C | 1008 | Plástico | Concreto | Cimentación ejes 3-4 / E-K, sótano plataforma 1 | 2026-04-21 | 2026-05-05 | 2026-05-06 | 14 | 21 | 21 | 100
24603 - FLORA PPTO C | 1008 | Plástico | Concreto | Cimentación ejes 3-4 / E-K, sótano plataforma 1 | 2026-04-21 | 2026-04-28 | 2026-04-29 | 7 | 21 | 15.7 | 74.8
24603 - FLORA PPTO C | 1008 | Ptico | Concreto | Cimnetación ejes 3, 4 / E - K sótano plataforma 1 | 2026-04-21 | 2026-05-19 | 2026-05-20 | 28 | 20.7 | 26.6 | 128.5
24603 - FLORA PPTO C | 1008 | Ptico | Concreto | Cimnetación ejes 3, 4 / E - K sótano plataforma 1 | 2026-04-21 | 2026-05-19 | 2026-05-20 | 28 | 20.7 | 25.7 | 124.2
24603 - FLORA PPTO C | 1008 | Ptico | Concreto | Cimnetación ejes 3, 4 / E - K sótano plataforma 1 | 2026-04-21 | 2026-05-19 | 2026-05-20 | 28 | 20.7 | 25.6 | 123.7
24603 - FLORA PPTO C | 1009 | Autocompactado | Concreto | Muros T2, piso 2, ejes 4-7 / A-L | 2026-04-21 | 2026-05-05 | 2026-05-06 | 14 | 48 | 49 | 102.1
24603 - FLORA PPTO C | 1009 | Autocompactado | Concreto | Muros T2, piso 2, ejes 4-7 / A-L | 2026-04-21 | 2026-04-28 | 2026-04-29 | 7 | 48 | 42.7 | 89
24603 - FLORA PPTO C | 1009 | Autoco | Concreto | Muros T2 piso 2 ejes 4 - 7 / A - L | 2026-04-21 | 2026-05-19 | 2026-05-20 | 28 | 48.3 | 61.6 | 127.5
24603 - FLORA PPTO C | 1009 | Autoco | Concreto | Muros T2 piso 2 ejes 4 - 7 / A - L | 2026-04-21 | 2026-05-19 | 2026-05-20 | 28 | 48.3 | 62.6 | 129.6
24603 - FLORA PPTO C | 1009 | Autoco | Concreto | Muros T2 piso 2 ejes 4 - 7 / A - L | 2026-04-21 | 2026-05-19 | 2026-05-20 | 28 | 48.3 | 60.9 | 126.1
24603 - FLORA PPTO C | 1010 | Industrializado | Concreto | Placa T2, piso 2, ejes 9-12 / A-L | 2026-04-22 | 2026-05-06 | 2026-05-07 | 14 | 42 | 48.2 | 114.8
24603 - FLORA PPTO C | 1010 | Industrializado | Concreto | Placa T2, piso 2, ejes 9-12 / A-L | 2026-04-22 | 2026-04-29 | 2026-05-04 | 7 | 42 | 41.2 | 98.1
24603 - FLORA PPTO C | 1010 | Indus | Concreto | Placa T2 piso 2 ejes 9, 12 / A - L | 2026-04-22 | 2026-05-20 | 2026-05-20 | 28 | 41.4 | 57.5 | 138.9
24603 - FLORA PPTO C | 1010 | Indus | Concreto | Placa T2 piso 2 ejes 9, 12 / A - L | 2026-04-22 | 2026-05-20 | 2026-05-20 | 28 | 41.4 | 57.4 | 138.6
24603 - FLORA PPTO C | 1010 | Indus | Concreto | Placa T2 piso 2 ejes 9, 12 / A - L | 2026-04-22 | 2026-05-20 | 2026-05-20 | 28 | 41.4 | 58.3 | 140.8
24603 - FLORA PPTO C | 1011 | Plástico | Concreto | Cimentación T1, placa ejes 1-4 / A-L | 2026-04-22 | 2026-05-06 | 2026-05-07 | 14 | 31 | 38.1 | 122.9
24603 - FLORA PPTO C | 1011 | Plástico | Concreto | Cimentación T1, placa ejes 1-4 / A-L | 2026-04-22 | 2026-04-29 | 2026-05-04 | 7 | 31 | 27.1 | 87.4
24603 - FLORA PPTO C | 1011 | Ptico | Concreto | Cimentación placa T1 ejes 1, 4 / A - L | 2026-04-22 | 2026-05-20 | 2026-05-20 | 28 | 31 | 42.1 | 135.8
24603 - FLORA PPTO C | 1011 | Ptico | Concreto | Cimentación placa T1 ejes 1, 4 / A - L | 2026-04-22 | 2026-05-20 | 2026-05-20 | 28 | 31 | 42.8 | 138.1
24603 - FLORA PPTO C | 1011 | Ptico | Concreto | Cimentación placa T1 ejes 1, 4 / A - L | 2026-04-22 | 2026-05-20 | 2026-05-20 | 28 | 31 | 41.6 | 134.2
24603 - FLORA PPTO C | 1012 | Autocompactado | Concreto | Muros T2, piso 2 | 2026-04-23 | 2026-05-07 | 2026-05-08 | 14 | 48 | 48.5 | 101
24603 - FLORA PPTO C | 1012 | Autocompactado | Concreto | Muros T2, piso 2 | 2026-04-23 | 2026-04-30 | 2026-05-04 | 7 | 48 | 42.9 | 89.4
24603 - FLORA PPTO C | 1012 | Autoco | Concreto | Muros T2 piso 2 ejes 1, 5 / G - L | 2026-04-23 | 2026-05-21 | 2026-05-22 | 28 | 48.3 | 59.6 | 123.4
24603 - FLORA PPTO C | 1012 | Autoco | Concreto | Muros T2 piso 2 ejes 1, 5 / G - L | 2026-04-23 | 2026-05-21 | 2026-05-22 | 28 | 48.3 | 58.1 | 120.3
24603 - FLORA PPTO C | 1012 | Autoco | Concreto | Muros T2 piso 2 ejes 1, 5 / G - L | 2026-04-23 | 2026-05-21 | 2026-05-22 | 28 | 48.3 | 58.9 | 121.9
24603 - FLORA PPTO C | 1013 | No especificado | Concreto | Cimentación T1 ejes 11 - 15 / A - 2 | 2026-04-24 | 2026-05-22 | 2026-05-29 | 28 | 31 | 36.6 | 118.1
24603 - FLORA PPTO C | 1013 | No especificado | Concreto | Cimentación T1 ejes 11 - 15 / A - 2 | 2026-04-24 | 2026-05-22 | 2026-05-29 | 28 | 31 | 35.6 | 114.8
24603 - FLORA PPTO C | 1013 | No especificado | Concreto | Cimentación T1 ejes 11 - 15 / A - 2 | 2026-04-24 | 2026-05-22 | 2026-05-29 | 28 | 31 | 36.1 | 116.5
24603 - FLORA PPTO C | 1013 | Plástico | Concreto | Cimentación T1, ejes 11-15 / A-L | 2026-04-24 | 2026-05-08 | 2026-05-13 | 14 | 31 | 33.7 | 108.7
24603 - FLORA PPTO C | 1013 | Plástico | Concreto | Cimentación T1, ejes 11-15 / A-L | 2026-04-24 | 2026-05-01 | 2026-05-04 | 7 | 31 | 29.1 | 93.9
24603 - FLORA PPTO C | 1014 | No especificado | Concreto | Cimentación T1 ejes 11 - 15 / A - 2 | 2026-04-24 | 2026-05-22 | 2026-05-29 | 28 | 31.5 | 38.7 | 122.9
24603 - FLORA PPTO C | 1014 | No especificado | Concreto | Cimentación T1 ejes 11 - 15 / A - 2 | 2026-04-24 | 2026-05-22 | 2026-05-29 | 28 | 31.5 | 38 | 120.6
24603 - FLORA PPTO C | 1014 | No especificado | Concreto | Cimentación T1 ejes 11 - 15 / A - 2 | 2026-04-24 | 2026-05-22 | 2026-05-29 | 28 | 31.5 | 39.3 | 124.8
24603 - FLORA PPTO C | 1014 | Plástico | Concreto | Cimentación T1, ejes 11-15 / A-L | 2026-04-24 | 2026-05-08 | 2026-05-13 | 14 | 31 | 34.6 | 111.6
24603 - FLORA PPTO C | 1014 | Plástico | Concreto | Cimentación T1, ejes 11-15 / A-L | 2026-04-24 | 2026-05-01 | 2026-05-04 | 7 | 31 | 29 | 93.5
24603 - FLORA PPTO C | 1015 | No especificado | Concreto | Placa T2, piso 3, ejes 7 ,9 , /A - pasillo ejes 9 - 12 / F - G , piso 3, T2 | 2026-04-24 | 2026-05-22 | 2026-05-29 | 28 | 41.4 | 46 | 111.1
24603 - FLORA PPTO C | 1015 | No especificado | Concreto | Placa T2, piso 3, ejes 7 ,9 , /A - pasillo ejes 9 - 12 / F - G , piso 3, T2 | 2026-04-24 | 2026-05-22 | 2026-05-29 | 28 | 41.4 | 46.7 | 112.8
24603 - FLORA PPTO C | 1015 | No especificado | Concreto | Placa T2, piso 3, ejes 7 ,9 , /A - pasillo ejes 9 - 12 / F - G , piso 3, T2 | 2026-04-24 | 2026-05-22 | 2026-05-29 | 28 | 41.4 | 45.5 | 109.9
24603 - FLORA PPTO C | 1015 | Industrializado | Concreto | Placa ejes 7-9 / A-L, piso 3, T2, pasillo ejes 9-12 / F-G, piso 3, T2 | 2026-04-24 | 2026-05-08 | 2026-05-13 | 14 | 42 | 44 | 104.8
24603 - FLORA PPTO C | 1015 | Industrializado | Concreto | Placa ejes 7-9 / A-L, piso 3, T2, pasillo ejes 9-12 / F-G, piso 3, T2 | 2026-04-24 | 2026-05-01 | 2026-05-04 | 7 | 42 | 35.9 | 85.5
24603 - FLORA PPTO C | 1016 | No especificado | Concreto | Columnas sotano ejes 7 / H - F plataforma 1 | 2026-04-25 | 2026-05-23 | 2026-05-29 | 28 | 20.7 | 28.4 | 137.2
24603 - FLORA PPTO C | 1016 | No especificado | Concreto | Columnas sotano ejes 7 / H - F plataforma 1 | 2026-04-25 | 2026-05-23 | 2026-05-29 | 28 | 20.7 | 27.7 | 133.8
24603 - FLORA PPTO C | 1016 | No especificado | Concreto | Columnas sotano ejes 7 / H - F plataforma 1 | 2026-04-25 | 2026-05-23 | 2026-05-29 | 28 | 20.7 | 27.7 | 133.8
24603 - FLORA PPTO C | 1016 | Autocompactado | Concreto | Columnas sótano ejes 7 / H-F, plataforma 1 | 2026-04-25 | 2026-05-09 | 2026-05-13 | 14 | 21 | 21.8 | 103.8
24603 - FLORA PPTO C | 1016 | Autocompactado | Concreto | Columnas sótano ejes 7 / H-F, plataforma 1 | 2026-04-25 | 2026-05-02 | 2026-05-04 | 7 | 21 | 16.5 | 78.6
24603 - FLORA PPTO C | 1017 | No especificado | Concreto | Muros T2 , piso 2, ejes 1 - 4 / A - F | 2026-04-26 | 2026-05-24 | 2026-05-29 | 28 | 48.3 | 56.4 | 116.8
24603 - FLORA PPTO C | 1017 | No especificado | Concreto | Muros T2 , piso 2, ejes 1 - 4 / A - F | 2026-04-26 | 2026-05-24 | 2026-05-29 | 28 | 48.3 | 57.3 | 118.6
24603 - FLORA PPTO C | 1017 | No especificado | Concreto | Muros T2 , piso 2, ejes 1 - 4 / A - F | 2026-04-26 | 2026-05-24 | 2026-05-29 | 28 | 48.3 | 55.2 | 114.3
24603 - FLORA PPTO C | 1017 | Autocompactado | Concreto | Muros T2, piso 2, ejes 1-4 / A-F | 2026-04-27 | 2026-05-11 | 2026-05-13 | 14 | 48 | 39.5 | 82.3
24603 - FLORA PPTO C | 1017 | Autocompactado | Concreto | Muros T2, piso 2, ejes 1-4 / A-F | 2026-04-27 | 2026-05-04 | 2026-05-06 | 7 | 48 | 37.2 | 77.5
24603 - FLORA PPTO C | 1018 | Ptico | Concreto | Placa T1, piso 1, ejes 4, 8 / A - L | 2026-04-26 | 2026-05-24 | 2026-05-25 | 28 | 31 | 38.4 | 123.9
24603 - FLORA PPTO C | 1018 | Ptico | Concreto | Placa T1, piso 1, ejes 4, 8 / A - L | 2026-04-26 | 2026-05-24 | 2026-05-25 | 28 | 31 | 39.3 | 126.8
24603 - FLORA PPTO C | 1018 | Ptico | Concreto | Placa T1, piso 1, ejes 4, 8 / A - L | 2026-04-26 | 2026-05-24 | 2026-05-25 | 28 | 31 | 37.8 | 121.9
24603 - FLORA PPTO C | 1018 | Plástico | Concreto | Placa T1, piso 1, ejes 4-8 / A-L | 2026-04-27 | 2026-05-11 | 2026-05-13 | 14 | 31 | 31.5 | 101.6
24603 - FLORA PPTO C | 1018 | Plástico | Concreto | Placa T1, piso 1, ejes 4-8 / A-L | 2026-04-27 | 2026-05-04 | 2026-05-06 | 7 | 31 | 29.5 | 95.2
24603 - FLORA PPTO C | 1019 | Indus | Concreto | Placa T2, piso 3, ejes 4, 5 / F - G y 5 - 7 / A - L | 2026-04-26 | 2026-05-24 | 2026-05-25 | 28 | 41.4 | 58.2 | 140.6
24603 - FLORA PPTO C | 1019 | Indus | Concreto | Placa T2, piso 3, ejes 4, 5 / F - G y 5 - 7 / A - L | 2026-04-26 | 2026-05-24 | 2026-05-25 | 28 | 41.4 | 57.1 | 137.9
24603 - FLORA PPTO C | 1019 | Indus | Concreto | Placa T2, piso 3, ejes 4, 5 / F - G y 5 - 7 / A - L | 2026-04-26 | 2026-05-24 | 2026-05-25 | 28 | 41.4 | 57.7 | 139.4
24603 - FLORA PPTO C | 1019 | Industrializado | Concreto | Placa T2, piso 3, ejes 4-5 / F-G y 5-7 / A-L | 2026-04-27 | 2026-05-11 | 2026-05-13 | 14 | 42 | 49.3 | 117.4
24603 - FLORA PPTO C | 1019 | Industrializado | Concreto | Placa T2, piso 3, ejes 4-5 / F-G y 5-7 / A-L | 2026-04-27 | 2026-05-04 | 2026-05-06 | 7 | 42 | 45.9 | 109.3
24603 - FLORA PPTO C | 1020 | Plástico | Concreto | Cimentación ejes 1-3 / E-I, sótano plataforma 1 | 2026-04-28 | 2026-05-12 | 2026-05-13 | 14 | 21 | 21.5 | 102.4
24603 - FLORA PPTO C | 1020 | Plástico | Concreto | Cimentación ejes 1-3 / E-I, sótano plataforma 1 | 2026-04-28 | 2026-05-05 | 2026-05-06 | 7 | 21 | 16.8 | 80
24603 - FLORA PPTO C | 1020 | Ptico | Concreto | Cimentación ejes 1 - 3 / E - I sótamo plataforma 1 | 2026-04-28 | 2026-05-26 | 2026-05-26 | 28 | 20.7 | 26 | 125.6
24603 - FLORA PPTO C | 1020 | Ptico | Concreto | Cimentación ejes 1 - 3 / E - I sótamo plataforma 1 | 2026-04-28 | 2026-05-26 | 2026-05-26 | 28 | 20.7 | 26.8 | 129.5
24603 - FLORA PPTO C | 1020 | Ptico | Concreto | Cimentación ejes 1 - 3 / E - I sótamo plataforma 1 | 2026-04-28 | 2026-05-26 | 2026-05-26 | 28 | 20.7 | 26.6 | 128.5
24603 - FLORA PPTO C | 1021 | Plástico | Concreto | Viga cabezal ejes 1-4 / K, semisótano plataforma 1 | 2026-04-28 | 2026-05-12 | 2026-05-13 | 14 | 21 | 21.3 | 101.4
24603 - FLORA PPTO C | 1021 | Plástico | Concreto | Viga cabezal ejes 1-4 / K, semisótano plataforma 1 | 2026-04-28 | 2026-05-05 | 2026-05-06 | 7 | 21 | 17.6 | 83.8
24603 - FLORA PPTO C | 1021 | Ptico | Concreto | Viga cabezal ejes 1 - 4 / K semisótano plataforma 1 | 2026-04-28 | 2026-05-26 | 2026-05-26 | 28 | 20.7 | 27.5 | 132.9
24603 - FLORA PPTO C | 1021 | Ptico | Concreto | Viga cabezal ejes 1 - 4 / K semisótano plataforma 1 | 2026-04-28 | 2026-05-26 | 2026-05-26 | 28 | 20.7 | 26.3 | 127.1
24603 - FLORA PPTO C | 1021 | Ptico | Concreto | Viga cabezal ejes 1 - 4 / K semisótano plataforma 1 | 2026-04-28 | 2026-05-26 | 2026-05-26 | 28 | 20.7 | 27.2 | 131.4
24603 - FLORA PPTO C | 1022 | Plástico | Concreto | Cimentación ejes 1-3 / E-I, sótano plataforma 1 | 2026-04-28 | 2026-05-12 | 2026-05-13 | 14 | 21 | 21.6 | 102.9
24603 - FLORA PPTO C | 1022 | Plástico | Concreto | Cimentación ejes 1-3 / E-I, sótano plataforma 1 | 2026-04-28 | 2026-05-05 | 2026-05-06 | 7 | 21 | 17 | 81
24603 - FLORA PPTO C | 1022 | Ptico | Concreto | Cimentación ejes 1 - 3 / E - I sótano plataforma 1 | 2026-04-28 | 2026-05-26 | 2026-05-26 | 28 | 20.7 | 25.6 | 123.7
24603 - FLORA PPTO C | 1022 | Ptico | Concreto | Cimentación ejes 1 - 3 / E - I sótano plataforma 1 | 2026-04-28 | 2026-05-26 | 2026-05-26 | 28 | 20.7 | 26.4 | 127.5
24603 - FLORA PPTO C | 1022 | Ptico | Concreto | Cimentación ejes 1 - 3 / E - I sótano plataforma 1 | 2026-04-28 | 2026-05-26 | 2026-05-26 | 28 | 20.7 | 26.1 | 126.1
24603 - FLORA PPTO C | 1023 | Autocompactado | Concreto | Muros T2, piso 3, ejes 13-15 / A-L | 2026-04-28 | 2026-05-12 | 2026-05-13 | 14 | 48 | 48.8 | 101.7
24603 - FLORA PPTO C | 1023 | Autocompactado | Concreto | Muros T2, piso 3, ejes 13-15 / A-L | 2026-04-28 | 2026-05-05 | 2026-05-06 | 7 | 48 | 44.5 | 92.7
24603 - FLORA PPTO C | 1023 | Autoco | Concreto | Muros T2 piso 3 ejes 13, 15 / A - L | 2026-04-28 | 2026-05-26 | 2026-05-26 | 28 | 48.3 | 55.1 | 114.1
24603 - FLORA PPTO C | 1023 | Autoco | Concreto | Muros T2 piso 3 ejes 13, 15 / A - L | 2026-04-28 | 2026-05-26 | 2026-05-26 | 28 | 48.3 | 53.4 | 110.6
24603 - FLORA PPTO C | 1023 | Autoco | Concreto | Muros T2 piso 3 ejes 13, 15 / A - L | 2026-04-28 | 2026-05-26 | 2026-05-26 | 28 | 48.3 | 54.6 | 113
24603 - FLORA PPTO C | 1024 | Industrializado | Concreto | Muros T2, piso 3, ejes 9-12 / F-L y 11-12 / A-F | 2026-05-02 | 2026-05-16 | 2026-05-21 | 14 | 48 | 36.3 | 75.6
24603 - FLORA PPTO C | 1024 | Industrializado | Concreto | Muros T2, piso 3, ejes 9-12 / F-L y 11-12 / A-F | 2026-05-02 | 2026-05-09 | 2026-05-13 | 7 | 48 | 30.5 | 63.5
24603 - FLORA PPTO C | 1024 | AUTOCO | Concreto | Muros T2, Piso 3, 9 y 12, / F – L, y 11 – 12 / A – F | 2026-05-02 | 2026-05-30 | 2026-06-02 | 28 | 48.3 | 49.9 | 103.3
24603 - FLORA PPTO C | 1024 | AUTOCO | Concreto | Muros T2, Piso 3, 9 y 12, / F – L, y 11 – 12 / A – F | 2026-05-02 | 2026-05-30 | 2026-06-02 | 28 | 48.3 | 52 | 107.7
24603 - FLORA PPTO C | 1024 | AUTOCO | Concreto | Muros T2, Piso 3, 9 y 12, / F – L, y 11 – 12 / A – F | 2026-05-02 | 2026-05-30 | 2026-06-02 | 28 | 48.3 | 50.8 | 105.2
24603 - FLORA PPTO C | 1025 | Industrializado | Concreto | Placa T2, piso 3, ejes 1-4 / A-L | 2026-05-02 | 2026-05-16 | 2026-05-21 | 14 | 42 | 38.6 | 91.9
24603 - FLORA PPTO C | 1025 | Industrializado | Concreto | Placa T2, piso 3, ejes 1-4 / A-L | 2026-05-02 | 2026-05-09 | 2026-05-13 | 7 | 42 | 33.8 | 80.5
24603 - FLORA PPTO C | 1025 | INDUS | Concreto | Placa T2, Piso 3, Ejes 1, 4 / A – L | 2026-05-02 | 2026-05-30 | 2026-06-02 | 28 | 41.4 | 51.4 | 124.2
24603 - FLORA PPTO C | 1025 | INDUS | Concreto | Placa T2, Piso 3, Ejes 1, 4 / A – L | 2026-05-02 | 2026-05-30 | 2026-06-02 | 28 | 41.4 | 50.1 | 121
24603 - FLORA PPTO C | 1025 | INDUS | Concreto | Placa T2, Piso 3, Ejes 1, 4 / A – L | 2026-05-02 | 2026-05-30 | 2026-06-02 | 28 | 41.4 | 50.9 | 122.9
24603 - FLORA PPTO C | 1026 | C. Fluido | Concreto | Columnas ejes 2-3 / E-F, sótano plataforma 1 | 2026-05-04 | 2026-05-18 | 2026-05-20 | 14 | 21 | 24.5 | 116.7
24603 - FLORA PPTO C | 1026 | C. Fluido | Concreto | Columnas ejes 2-3 / E-F, sótano plataforma 1 | 2026-05-04 | 2026-05-11 | 2026-05-13 | 7 | 21 | 16.4 | 78.1
24603 - FLORA PPTO C | 1026 | C.FLUIDO | Concreto | Columnas Ejes 2, 3 / E, F Sótano Plataforma 1 | 2026-05-04 | 2026-06-01 | 2026-06-02 | 28 | 20.7 | 27 | 130.4
24603 - FLORA PPTO C | 1026 | C.FLUIDO | Concreto | Columnas Ejes 2, 3 / E, F Sótano Plataforma 1 | 2026-05-04 | 2026-06-01 | 2026-06-02 | 28 | 20.7 | 26.2 | 126.6
24603 - FLORA PPTO C | 1026 | C.FLUIDO | Concreto | Columnas Ejes 2, 3 / E, F Sótano Plataforma 1 | 2026-05-04 | 2026-06-01 | 2026-06-02 | 28 | 20.7 | 26.5 | 128
24603 - FLORA PPTO C | 1027 | Plástico | Concreto | Viga cabezal, ejes 1 / I - K semisótano plataforma 1 | 2026-05-04 | 2026-05-18 | 2026-05-20 | 14 | 21 | 21.3 | 101.4
24603 - FLORA PPTO C | 1027 | Plástico | Concreto | Viga cabezal, ejes 1 / I - K semisótano plataforma 1 | 2026-05-04 | 2026-05-11 | 2026-05-13 | 7 | 21 | 15.7 | 74.8
24603 - FLORA PPTO C | 1027 | PTICO | Concreto | Viga Cabezal Ejes 1, / I – K Semisótano Plataforma 1 | 2026-05-04 | 2026-06-01 | 2026-06-02 | 28 | 20.7 | 26 | 125.6
24603 - FLORA PPTO C | 1027 | PTICO | Concreto | Viga Cabezal Ejes 1, / I – K Semisótano Plataforma 1 | 2026-05-04 | 2026-06-01 | 2026-06-02 | 28 | 20.7 | 25.8 | 124.6
24603 - FLORA PPTO C | 1027 | PTICO | Concreto | Viga Cabezal Ejes 1, / I – K Semisótano Plataforma 1 | 2026-05-04 | 2026-06-01 | 2026-06-02 | 28 | 20.7 | 25 | 120.8
24603 - FLORA PPTO C | 1028 | Autocompactante | Concreto | Muros T2, piso 3, ejes 7-11 / A-F | 2026-05-04 | 2026-05-18 | 2026-05-20 | 14 | 48 | 52.1 | 108.5
24603 - FLORA PPTO C | 1028 | Autocompactante | Concreto | Muros T2, piso 3, ejes 7-11 / A-F | 2026-05-04 | 2026-05-11 | 2026-05-13 | 7 | 48 | 40.1 | 83.5
24603 - FLORA PPTO C | 1028 | AUTOCO | Concreto | Muros T2, Piso 3, Ejes 7, 11 / A – F | 2026-05-04 | 2026-06-01 | 2026-06-02 | 28 | 48.3 | 61.3 | 126.9
24603 - FLORA PPTO C | 1028 | AUTOCO | Concreto | Muros T2, Piso 3, Ejes 7, 11 / A – F | 2026-05-04 | 2026-06-01 | 2026-06-02 | 28 | 48.3 | 62.4 | 129.2
24603 - FLORA PPTO C | 1028 | AUTOCO | Concreto | Muros T2, Piso 3, Ejes 7, 11 / A – F | 2026-05-04 | 2026-06-01 | 2026-06-02 | 28 | 48.3 | 60.9 | 126.1
24603 - FLORA PPTO C | 1029 | Ptico | Concreto | Placa semi sótano ejes 5 - 7 / D - G plataforma 1 | 2026-05-05 | 2026-06-02 | 2026-06-03 | 28 | 20.7 | 33.3 | 160.9
24603 - FLORA PPTO C | 1029 | Ptico | Concreto | Placa semi sótano ejes 5 - 7 / D - G plataforma 1 | 2026-05-05 | 2026-06-02 | 2026-06-03 | 28 | 20.7 | 32.5 | 157
24603 - FLORA PPTO C | 1029 | Ptico | Concreto | Placa semi sótano ejes 5 - 7 / D - G plataforma 1 | 2026-05-05 | 2026-06-02 | 2026-06-03 | 28 | 20.7 | 33 | 159.4
24603 - FLORA PPTO C | 1029 | Plástico | Concreto | Placa semisótano ejes 5-7 / D-G, plataforma 1 | 2026-05-05 | 2026-05-19 | 2026-05-21 | 14 | 21 | 27.2 | 129.5
24603 - FLORA PPTO C | 1029 | Plástico | Concreto | Placa semisótano ejes 5-7 / D-G, plataforma 1 | 2026-05-05 | 2026-05-12 | 2026-05-13 | 7 | 21 | 22.3 | 106.2
24603 - FLORA PPTO C | 1030 | Ptico | Concreto | Placa semi sótano ejes 5 - 7 / D - G plataforma 1 | 2026-05-05 | 2026-06-02 | 2026-06-03 | 28 | 20.7 | 34.6 | 167.1
24603 - FLORA PPTO C | 1030 | Ptico | Concreto | Placa semi sótano ejes 5 - 7 / D - G plataforma 1 | 2026-05-05 | 2026-06-02 | 2026-06-03 | 28 | 20.7 | 35 | 169.1
24603 - FLORA PPTO C | 1030 | Ptico | Concreto | Placa semi sótano ejes 5 - 7 / D - G plataforma 1 | 2026-05-05 | 2026-06-02 | 2026-06-03 | 28 | 20.7 | 34.5 | 166.7
24603 - FLORA PPTO C | 1030 | Plástico | Concreto | Placa semisótano ejes 5-7 / D-G, plataforma 1 | 2026-05-05 | 2026-05-19 | 2026-05-21 | 14 | 21 | 27.8 | 132.4
24603 - FLORA PPTO C | 1030 | Plástico | Concreto | Placa semisótano ejes 5-7 / D-G, plataforma 1 | 2026-05-05 | 2026-05-12 | 2026-05-13 | 7 | 21 | 23.4 | 111.4
24603 - FLORA PPTO C | 1031 | Ptico | Concreto | Placa T1 cimentación ejes 8 - 11 / A - L | 2026-05-05 | 2026-06-02 | 2026-06-03 | 28 | 31 | 39.2 | 126.5
24603 - FLORA PPTO C | 1031 | Ptico | Concreto | Placa T1 cimentación ejes 8 - 11 / A - L | 2026-05-05 | 2026-06-02 | 2026-06-03 | 28 | 31 | 38.2 | 123.2
24603 - FLORA PPTO C | 1031 | Ptico | Concreto | Placa T1 cimentación ejes 8 - 11 / A - L | 2026-05-05 | 2026-06-02 | 2026-06-03 | 28 | 31 | 38.5 | 124.2
24603 - FLORA PPTO C | 1031 | Plástico | Concreto | Placa ejes 8-11 / A-L, cimentación T1 | 2026-05-05 | 2026-05-19 | 2026-05-21 | 14 | 31 | 28.2 | 91
24603 - FLORA PPTO C | 1031 | Plástico | Concreto | Placa ejes 8-11 / A-L, cimentación T1 | 2026-05-05 | 2026-05-12 | 2026-05-13 | 7 | 31 | 22.5 | 72.6
24603 - FLORA PPTO C | 1032 | Indus | Concreto | Placa T2 piso 4 ejes 12 - 15 / A - L | 2026-05-05 | 2026-06-02 | 2026-06-03 | 28 | 41.4 | 53.4 | 129
24603 - FLORA PPTO C | 1032 | Indus | Concreto | Placa T2 piso 4 ejes 12 - 15 / A - L | 2026-05-05 | 2026-06-02 | 2026-06-03 | 28 | 41.4 | 53.3 | 128.7
24603 - FLORA PPTO C | 1032 | Indus | Concreto | Placa T2 piso 4 ejes 12 - 15 / A - L | 2026-05-05 | 2026-06-02 | 2026-06-03 | 28 | 41.4 | 52.6 | 127.1
24603 - FLORA PPTO C | 1032 | Industrializado | Concreto | Placa T2, piso 4, ejes 12-15 / A-L | 2026-05-05 | 2026-05-19 | 2026-05-21 | 14 | 42 | 44.4 | 105.7
24603 - FLORA PPTO C | 1032 | Industrializado | Concreto | Placa T2, piso 4, ejes 12-15 / A-L | 2026-05-05 | 2026-05-12 | 2026-05-13 | 7 | 42 | 38.6 | 91.9
24603 - FLORA PPTO C | 1033 | Autoco | Concreto | Muros T2 piso 3, ejes 5 - 9 / G - L | 2026-05-06 | 2026-06-03 | 2026-06-04 | 28 | 48.3 | 64.7 | 134
24603 - FLORA PPTO C | 1033 | Autoco | Concreto | Muros T2 piso 3, ejes 5 - 9 / G - L | 2026-05-06 | 2026-06-03 | 2026-06-04 | 28 | 48.3 | 63.9 | 132.3
24603 - FLORA PPTO C | 1033 | Autoco | Concreto | Muros T2 piso 3, ejes 5 - 9 / G - L | 2026-05-06 | 2026-06-03 | 2026-06-04 | 28 | 48.3 | 64.6 | 133.7
24603 - FLORA PPTO C | 1033 | Autocompactado | Concreto | Muros T2, piso 3, ejes 5-9 / G-L | 2026-05-06 | 2026-05-20 | 2026-05-21 | 14 | 48 | 51.9 | 108.1
24603 - FLORA PPTO C | 1033 | Autocompactado | Concreto | Muros T2, piso 3, ejes 5-9 / G-L | 2026-05-06 | 2026-05-13 | 2026-05-19 | 7 | 48 | 40.2 | 83.8
24603 - FLORA PPTO C | 1034 | Indus | Concreto | Placa T2, piso 4, ejes 10 - 12 / A - L | 2026-05-06 | 2026-06-03 | 2026-06-04 | 28 | 41.4 | 60.3 | 145.7
24603 - FLORA PPTO C | 1034 | Indus | Concreto | Placa T2, piso 4, ejes 10 - 12 / A - L | 2026-05-06 | 2026-06-03 | 2026-06-04 | 28 | 41.4 | 61.2 | 147.8
24603 - FLORA PPTO C | 1034 | Indus | Concreto | Placa T2, piso 4, ejes 10 - 12 / A - L | 2026-05-06 | 2026-06-03 | 2026-06-04 | 28 | 41.4 | 59.8 | 144.4
24603 - FLORA PPTO C | 1034 | Industrializado | Concreto | Placa T2, piso 4, ejes 10-12 / A-L | 2026-05-06 | 2026-05-20 | 2026-05-21 | 14 | 42 | 49.4 | 117.6
24603 - FLORA PPTO C | 1034 | Industrializado | Concreto | Placa T2, piso 4, ejes 10-12 / A-L | 2026-05-06 | 2026-05-13 | 2026-05-19 | 7 | 42 | 41 | 97.6
24603 - FLORA PPTO C | 1035 | Autoco | Concreto | Muros T1 piso 1 ejes 1 - 3 / A - L | 2026-05-06 | 2026-06-03 | 2026-06-04 | 28 | 48.3 | 50.7 | 105
24603 - FLORA PPTO C | 1035 | Autoco | Concreto | Muros T1 piso 1 ejes 1 - 3 / A - L | 2026-05-06 | 2026-06-03 | 2026-06-04 | 28 | 48.3 | 50 | 103.5
24603 - FLORA PPTO C | 1035 | Autoco | Concreto | Muros T1 piso 1 ejes 1 - 3 / A - L | 2026-05-06 | 2026-06-03 | 2026-06-04 | 28 | 48.3 | 50.2 | 103.9
24603 - FLORA PPTO C | 1035 | Autocompactado | Concreto | Muros T1, piso 1, eje 1-3 / A-L | 2026-05-07 | 2026-05-21 | 2026-05-22 | 14 | 48 | 46.5 | 96.9
24603 - FLORA PPTO C | 1035 | Autocompactado | Concreto | Muros T1, piso 1, eje 1-3 / A-L | 2026-05-07 | 2026-05-14 | 2026-05-19 | 7 | 48 | 39.2 | 81.7
24603 - FLORA PPTO C | 1036 | Autoco | Concreto | Muros T2, piso 3 ejes 4 - 7 / A - F | 2026-05-06 | 2026-06-03 | 2026-06-04 | 28 | 48.3 | 49.8 | 103.1
24603 - FLORA PPTO C | 1036 | Autoco | Concreto | Muros T2, piso 3 ejes 4 - 7 / A - F | 2026-05-06 | 2026-06-03 | 2026-06-04 | 28 | 48.3 | 48.4 | 100.2
24603 - FLORA PPTO C | 1036 | Autoco | Concreto | Muros T2, piso 3 ejes 4 - 7 / A - F | 2026-05-06 | 2026-06-03 | 2026-06-04 | 28 | 48.3 | 49.4 | 102.3
24603 - FLORA PPTO C | 1036 | Autocompactado | Concreto | Muros T2, piso 3, ejes 4-7 / A-F | 2026-05-07 | 2026-05-21 | 2026-05-22 | 14 | 48 | 47.3 | 98.5
24603 - FLORA PPTO C | 1036 | Autocompactado | Concreto | Muros T2, piso 3, ejes 4-7 / A-F | 2026-05-07 | 2026-05-14 | 2026-05-19 | 7 | 48 | 43.2 | 90
24603 - FLORA PPTO C | 1037 | Indus | Concreto | Placa T2, piso 4, ejes 8 - 10 / A - L | 2026-05-06 | 2026-06-03 | 2026-06-04 | 28 | 41.4 | 52.9 | 127.8
24603 - FLORA PPTO C | 1037 | Indus | Concreto | Placa T2, piso 4, ejes 8 - 10 / A - L | 2026-05-06 | 2026-06-03 | 2026-06-04 | 28 | 41.4 | 51.5 | 124.4
24603 - FLORA PPTO C | 1037 | Indus | Concreto | Placa T2, piso 4, ejes 8 - 10 / A - L | 2026-05-06 | 2026-06-03 | 2026-06-04 | 28 | 41.4 | 52.2 | 126.1
24603 - FLORA PPTO C | 1037 | Industrializado | Concreto | Placa T2, piso 4, ejes 8-10 / A-L | 2026-05-07 | 2026-05-21 | 2026-05-22 | 14 | 42 | 49 | 116.7
24603 - FLORA PPTO C | 1037 | Industrializado | Concreto | Placa T2, piso 4, ejes 8-10 / A-L | 2026-05-07 | 2026-05-14 | 2026-05-19 | 7 | 42 | 42.5 | 101.2
24603 - FLORA PPTO C | 1038 | AUTOCO | Concreto | Columnas ejes 1 - 2 E - G , sótano plataforma 1 | 2026-05-08 | 2026-06-05 | 2026-06-09 | 28 | 20.7 | 27.2 | 131.4
24603 - FLORA PPTO C | 1038 | AUTOCO | Concreto | Columnas ejes 1 - 2 E - G , sótano plataforma 1 | 2026-05-08 | 2026-06-05 | 2026-06-09 | 28 | 20.7 | 27.5 | 132.9
24603 - FLORA PPTO C | 1038 | AUTOCO | Concreto | Columnas ejes 1 - 2 E - G , sótano plataforma 1 | 2026-05-08 | 2026-06-05 | 2026-06-09 | 28 | 20.7 | 26.7 | 129
24603 - FLORA PPTO C | 1038 | Autocompactante | Concreto | Columnas ejes 1-2 / E-G Sótano plataforma 1 | 2026-05-08 | 2026-05-22 | 2026-05-25 | 14 | 21 | 23.4 | 111.4
24603 - FLORA PPTO C | 1038 | Autocompactante | Concreto | Columnas ejes 1-2 / E-G Sótano plataforma 1 | 2026-05-08 | 2026-05-15 | 2026-05-19 | 7 | 21 | 18.4 | 87.6
24603 - FLORA PPTO C | 1039 | INDUS | Concreto | Placa T1 ejes 1 - 13 / A - L | 2026-05-08 | 2026-06-05 | 2026-06-09 | 28 | 41.4 | 33.9 | 109.4
24603 - FLORA PPTO C | 1039 | INDUS | Concreto | Placa T1 ejes 1 - 13 / A - L | 2026-05-08 | 2026-06-05 | 2026-06-09 | 28 | 41.4 | 33.6 | 108.4
24603 - FLORA PPTO C | 1039 | INDUS | Concreto | Placa T1 ejes 1 - 13 / A - L | 2026-05-08 | 2026-06-05 | 2026-06-09 | 28 | 41.4 | 34.1 | 110
24603 - FLORA PPTO C | 1039 | Plástico | Concreto | Placa T1, ejes 11-13 / A-L | 2026-05-08 | 2026-05-22 | 2026-05-25 | 14 | 31 | 27.5 | 88.7
24603 - FLORA PPTO C | 1039 | Plástico | Concreto | Placa T1, ejes 11-13 / A-L | 2026-05-08 | 2026-05-15 | 2026-05-19 | 7 | 31 | 21.3 | 68.7
24603 - FLORA PPTO C | 1040 | INDUS | Concreto | Placa T2 ejes 6 - 8 / A - L piso 4 | 2026-05-08 | 2026-06-05 | 2026-06-09 | 28 | 41.4 | 50.4 | 121.7
24603 - FLORA PPTO C | 1040 | INDUS | Concreto | Placa T2 ejes 6 - 8 / A - L piso 4 | 2026-05-08 | 2026-06-05 | 2026-06-09 | 28 | 41.4 | 50.1 | 121
24603 - FLORA PPTO C | 1040 | INDUS | Concreto | Placa T2 ejes 6 - 8 / A - L piso 4 | 2026-05-08 | 2026-06-05 | 2026-06-09 | 28 | 41.4 | 48.9 | 118.1
24603 - FLORA PPTO C | 1040 | Industrializado | Concreto | Placa T2, ejea 6-8 / A-L, piso 4 | 2026-05-08 | 2026-05-22 | 2026-05-25 | 14 | 42 | 42.5 | 101.2
24603 - FLORA PPTO C | 1040 | Industrializado | Concreto | Placa T2, ejea 6-8 / A-L, piso 4 | 2026-05-08 | 2026-05-15 | 2026-05-19 | 7 | 42 | 32.5 | 77.4
24603 - FLORA PPTO C | 1041 | INDUS | Concreto | Placa T1 ejes 13 - 15 / A - L , piso 1 | 2026-05-11 | 2026-06-08 | 2026-06-09 | 28 | 41.4 | 42.3 | 102.2
24603 - FLORA PPTO C | 1041 | INDUS | Concreto | Placa T1 ejes 13 - 15 / A - L , piso 1 | 2026-05-11 | 2026-06-08 | 2026-06-09 | 28 | 41.4 | 43.3 | 104.6
24603 - FLORA PPTO C | 1041 | INDUS | Concreto | Placa T1 ejes 13 - 15 / A - L , piso 1 | 2026-05-11 | 2026-06-08 | 2026-06-09 | 28 | 41.4 | 42.5 | 102.7
24603 - FLORA PPTO C | 1041 | Industrializado | Concreto | Placa ejes 13-15 / A-L, piso 1, T1 | 2026-05-11 | 2026-05-25 | 2026-05-26 | 14 | 42 | 34.6 | 82.4
24603 - FLORA PPTO C | 1041 | Industrializado | Concreto | Placa ejes 13-15 / A-L, piso 1, T1 | 2026-05-11 | 2026-05-18 | 2026-05-20 | 7 | 42 | 29.4 | 70
24603 - FLORA PPTO C | 1042 | AUTOCO | Concreto | Muros T2 piso 3 ejes 1 - 4 / A - F - 4 - 5 / G - L | 2026-05-11 | 2026-06-08 | 2026-06-09 | 28 | 48.3 | 61.6 | 127.5
24603 - FLORA PPTO C | 1042 | AUTOCO | Concreto | Muros T2 piso 3 ejes 1 - 4 / A - F - 4 - 5 / G - L | 2026-05-11 | 2026-06-08 | 2026-06-09 | 28 | 48.3 | 62 | 128.4
24603 - FLORA PPTO C | 1042 | AUTOCO | Concreto | Muros T2 piso 3 ejes 1 - 4 / A - F - 4 - 5 / G - L | 2026-05-11 | 2026-06-08 | 2026-06-09 | 28 | 48.3 | 62.2 | 128.8
24603 - FLORA PPTO C | 1042 | Autocompactado | Concreto | Muros T2, piso 3, ejes 1-4 / A-F y 4-5 / G-L | 2026-05-11 | 2026-05-25 | 2026-05-26 | 14 | 48 | 45.6 | 95
24603 - FLORA PPTO C | 1042 | Autocompactado | Concreto | Muros T2, piso 3, ejes 1-4 / A-F y 4-5 / G-L | 2026-05-11 | 2026-05-18 | 2026-05-20 | 7 | 48 | 42.6 | 88.8
24603 - FLORA PPTO C | 1043 | AUTOCO | Concreto | Muros T1 piso 1 ejes 4 - 7 / G - L | 2026-05-11 | 2026-06-08 | 2026-06-09 | 28 | 48.3 | 60.5 | 125.3
24603 - FLORA PPTO C | 1043 | AUTOCO | Concreto | Muros T1 piso 1 ejes 4 - 7 / G - L | 2026-05-11 | 2026-06-08 | 2026-06-09 | 28 | 48.3 | 59 | 122.2
24603 - FLORA PPTO C | 1043 | AUTOCO | Concreto | Muros T1 piso 1 ejes 4 - 7 / G - L | 2026-05-11 | 2026-06-08 | 2026-06-09 | 28 | 48.3 | 60.8 | 125.9
24603 - FLORA PPTO C | 1043 | Autocompactado | Concreto | Muros T1, piso 1, ejes 4-7 / G-L | 2026-05-11 | 2026-05-25 | 2026-05-26 | 14 | 48 | 43.7 | 91
24603 - FLORA PPTO C | 1043 | Autocompactado | Concreto | Muros T1, piso 1, ejes 4-7 / G-L | 2026-05-11 | 2026-05-18 | 2026-05-20 | 7 | 48 | 39.9 | 83.1
24603 - FLORA PPTO C | 1044 | No especificado | Concreto | Muros T2 , piso 3 ejes 1 - 3 / B - 2 | 2026-05-12 | 2026-06-09 | 2026-06-10 | 28 | 48.3 | 60.8 | 125.9
24603 - FLORA PPTO C | 1044 | No especificado | Concreto | Muros T2 , piso 3 ejes 1 - 3 / B - 2 | 2026-05-12 | 2026-06-09 | 2026-06-10 | 28 | 48.3 | 62.4 | 129.2
24603 - FLORA PPTO C | 1044 | No especificado | Concreto | Muros T2 , piso 3 ejes 1 - 3 / B - 2 | 2026-05-12 | 2026-06-09 | 2026-06-10 | 28 | 48.3 | 60.2 | 124.6
24603 - FLORA PPTO C | 1044 | Autocompactado | Concreto | Muros T2, piso 3, ejes 1-3 / B-L | 2026-05-12 | 2026-05-26 | 2026-05-26 | 14 | 48 | 51.4 | 107.1
24603 - FLORA PPTO C | 1044 | Autocompactado | Concreto | Muros T2, piso 3, ejes 1-3 / B-L | 2026-05-12 | 2026-05-19 | 2026-05-20 | 7 | 48 | 44.4 | 92.5
24603 - FLORA PPTO C | 1045 | No especificado | Concreto | Placa T2 , piso 4 ejes 4-6/A - 2 | 2026-05-12 | 2026-06-09 | 2026-06-10 | 28 | 41.4 | 52 | 125.6
24603 - FLORA PPTO C | 1045 | No especificado | Concreto | Placa T2 , piso 4 ejes 4-6/A - 2 | 2026-05-12 | 2026-06-09 | 2026-06-10 | 28 | 41.4 | 51.1 | 123.4
24603 - FLORA PPTO C | 1045 | No especificado | Concreto | Placa T2 , piso 4 ejes 4-6/A - 2 | 2026-05-12 | 2026-06-09 | 2026-06-10 | 28 | 41.4 | 51.6 | 124.6
24603 - FLORA PPTO C | 1045 | Industrializado | Concreto | Placa T2, piso 4, ejes 4-6 / A-L | 2026-05-12 | 2026-05-26 | 2026-05-26 | 14 | 42 | 45.7 | 108.8
24603 - FLORA PPTO C | 1045 | Industrializado | Concreto | Placa T2, piso 4, ejes 4-6 / A-L | 2026-05-12 | 2026-05-19 | 2026-05-20 | 7 | 42 | 42.9 | 102.1
24603 - FLORA PPTO C | 1046 | No especificado | Concreto | Muros T1 , piso 4 ejes 4 - 7 / A - D | 2026-05-13 | 2026-06-10 | 2026-06-10 | 28 | 48.3 | 54.9 | 113.7
24603 - FLORA PPTO C | 1046 | No especificado | Concreto | Muros T1 , piso 4 ejes 4 - 7 / A - D | 2026-05-13 | 2026-06-10 | 2026-06-10 | 28 | 48.3 | 54.6 | 113
24603 - FLORA PPTO C | 1046 | No especificado | Concreto | Muros T1 , piso 4 ejes 4 - 7 / A - D | 2026-05-13 | 2026-06-10 | 2026-06-10 | 28 | 48.3 | 54.4 | 112.6
24603 - FLORA PPTO C | 1046 | Autocompactado | Concreto | Muros T1, piso 1, ejes 4-7 / A-D | 2026-05-13 | 2026-05-27 | 2026-05-28 | 14 | 48 | 48.9 | 101.9
24603 - FLORA PPTO C | 1046 | Autocompactado | Concreto | Muros T1, piso 1, ejes 4-7 / A-D | 2026-05-13 | 2026-05-20 | 2026-05-21 | 7 | 48 | 33.1 | 69
24603 - FLORA PPTO C | 1047 | No especificado | Concreto | Muros T2 , piso 4 , ejes 1 - 4 / A - 2 | 2026-05-14 | 2026-06-11 | 2026-06-12 | 28 | 48.3 | 60.8 | 125.9
24603 - FLORA PPTO C | 1047 | No especificado | Concreto | Muros T2 , piso 4 , ejes 1 - 4 / A - 2 | 2026-05-14 | 2026-06-11 | 2026-06-12 | 28 | 48.3 | 60.5 | 125.3
24603 - FLORA PPTO C | 1047 | No especificado | Concreto | Muros T2 , piso 4 , ejes 1 - 4 / A - 2 | 2026-05-14 | 2026-06-11 | 2026-06-12 | 28 | 48.3 | 59 | 122.2
24603 - FLORA PPTO C | 1047 | Autocompactado | Concreto | Muros T2, piso 4, ejes 12-15 / A-L | 2026-05-14 | 2026-05-28 | 2026-05-29 | 14 | 48 | 45.3 | 94.4
24603 - FLORA PPTO C | 1047 | Autocompactado | Concreto | Muros T2, piso 4, ejes 12-15 / A-L | 2026-05-14 | 2026-05-21 | 2026-05-22 | 7 | 48 | 37.2 | 77.5
24603 - FLORA PPTO C | 1048 | No especificado | Concreto | Placa T2, Piso 4, ejes 1 - 4 / A - 2 | 2026-05-14 | 2026-06-11 | 2026-06-12 | 28 | 41.4 | 51.1 | 123.4
24603 - FLORA PPTO C | 1048 | No especificado | Concreto | Placa T2, Piso 4, ejes 1 - 4 / A - 2 | 2026-05-14 | 2026-06-11 | 2026-06-12 | 28 | 41.4 | 50.9 | 122.9
24603 - FLORA PPTO C | 1048 | No especificado | Concreto | Placa T2, Piso 4, ejes 1 - 4 / A - 2 | 2026-05-14 | 2026-06-11 | 2026-06-12 | 28 | 41.4 | 51.7 | 124.9
24603 - FLORA PPTO C | 1048 | Industrializado | Concreto | Placa T2, piso 4, ejes 1-4 / A-L | 2026-05-14 | 2026-05-28 | 2026-05-29 | 14 | 42 | 43.5 | 103.6
24603 - FLORA PPTO C | 1048 | Industrializado | Concreto | Placa T2, piso 4, ejes 1-4 / A-L | 2026-05-14 | 2026-05-21 | 2026-05-22 | 7 | 42 | 40.7 | 96.9
24603 - FLORA PPTO C | 1049 | PTICO | Concreto | Placa semi sótano ejes 1 - 3 / D - G, plataforma 1 | 2026-05-15 | 2026-06-12 | 2026-06-12 | 28 | 20.7 | 27.2 | 131.4
24603 - FLORA PPTO C | 1049 | PTICO | Concreto | Placa semi sótano ejes 1 - 3 / D - G, plataforma 1 | 2026-05-15 | 2026-06-12 | 2026-06-12 | 28 | 20.7 | 27.1 | 130.9
24603 - FLORA PPTO C | 1049 | PTICO | Concreto | Placa semi sótano ejes 1 - 3 / D - G, plataforma 1 | 2026-05-15 | 2026-06-12 | 2026-06-12 | 28 | 20.7 | 27.5 | 132.9
24603 - FLORA PPTO C | 1049 | Plástico | Concreto | Placa semisótano ejes 1-3 / D-G, plataforma 1 | 2026-05-15 | 2026-05-29 | 2026-06-01 | 14 | 21 | 23.3 | 111
24603 - FLORA PPTO C | 1049 | Plástico | Concreto | Placa semisótano ejes 1-3 / D-G, plataforma 1 | 2026-05-15 | 2026-05-22 | 2026-05-25 | 7 | 21 | 22.1 | 105.2
24603 - FLORA PPTO C | 1050 | AUTO | Concreto | Muros T1, piso 1, ejes 7 - 9 / A - F | 2026-05-15 | 2026-06-12 | 2026-06-12 | 28 | 48.3 | 55.2 | 114.3
24603 - FLORA PPTO C | 1050 | AUTO | Concreto | Muros T1, piso 1, ejes 7 - 9 / A - F | 2026-05-15 | 2026-06-12 | 2026-06-12 | 28 | 48.3 | 56.1 | 116.1
24603 - FLORA PPTO C | 1050 | AUTO | Concreto | Muros T1, piso 1, ejes 7 - 9 / A - F | 2026-05-15 | 2026-06-12 | 2026-06-12 | 28 | 48.3 | 54.8 | 113.5
24603 - FLORA PPTO C | 1050 | Autocompactado | Concreto | Muros T1, piso 1, ejes 7-9 / A-F | 2026-05-15 | 2026-05-29 | 2026-06-01 | 14 | 48 | 49.9 | 104
24603 - FLORA PPTO C | 1050 | Autocompactado | Concreto | Muros T1, piso 1, ejes 7-9 / A-F | 2026-05-15 | 2026-05-22 | 2026-05-25 | 7 | 48 | 36.8 | 76.7
24603 - FLORA PPTO C | 1051 | AUTO | Concreto | Muros T2, piso 4, ejes 11 - 12 / A - F | 2026-05-15 | 2026-06-12 | 2026-06-12 | 28 | 48.3 | 59.9 | 124
24603 - FLORA PPTO C | 1051 | AUTO | Concreto | Muros T2, piso 4, ejes 11 - 12 / A - F | 2026-05-15 | 2026-06-12 | 2026-06-12 | 28 | 48.3 | 58.5 | 121.1
24603 - FLORA PPTO C | 1051 | AUTO | Concreto | Muros T2, piso 4, ejes 11 - 12 / A - F | 2026-05-15 | 2026-06-12 | 2026-06-12 | 28 | 48.3 | 59.4 | 123
24603 - FLORA PPTO C | 1051 | Autocompactado | Concreto | Muros T2, piso 4, ejes 9-11 / G-L y 11-12 / A-F | 2026-05-15 | 2026-05-29 | 2026-06-01 | 14 | 48 | 50.7 | 105.6
24603 - FLORA PPTO C | 1051 | Autocompactado | Concreto | Muros T2, piso 4, ejes 9-11 / G-L y 11-12 / A-F | 2026-05-15 | 2026-05-22 | 2026-05-25 | 7 | 48 | 44.9 | 93.5
24603 - FLORA PPTO C | 1052 | INDUS | Concreto | Placa T1, piso 2 ejes 1 - 4 / A - L | 2026-05-15 | 2026-06-12 | 2026-06-12 | 28 | 41.4 | 50.9 | 122.9
24603 - FLORA PPTO C | 1052 | INDUS | Concreto | Placa T1, piso 2 ejes 1 - 4 / A - L | 2026-05-15 | 2026-06-12 | 2026-06-12 | 28 | 41.4 | 51.7 | 124.9
24603 - FLORA PPTO C | 1052 | INDUS | Concreto | Placa T1, piso 2 ejes 1 - 4 / A - L | 2026-05-15 | 2026-06-12 | 2026-06-12 | 28 | 41.4 | 50.3 | 121.5
24603 - FLORA PPTO C | 1052 | Industrializado | Concreto | Placa T1, piso 2, ejes 1-4 / A-L | 2026-05-15 | 2026-05-29 | 2026-06-01 | 14 | 42 | 42.2 | 100.5
24603 - FLORA PPTO C | 1052 | Industrializado | Concreto | Placa T1, piso 2, ejes 1-4 / A-L | 2026-05-15 | 2026-05-22 | 2026-05-25 | 7 | 42 | 37.5 | 89.3
24603 - FLORA PPTO C | 1053 | PTICO | Concreto | Antepechos ejes 2 - 4 / K, plataforma 1 | 2026-05-16 | 2026-06-13 | 2026-06-16 | 28 | 20.7 | 28.8 | 139.1
24603 - FLORA PPTO C | 1053 | PTICO | Concreto | Antepechos ejes 2 - 4 / K, plataforma 1 | 2026-05-16 | 2026-06-13 | 2026-06-16 | 28 | 20.7 | 27.7 | 133.8
24603 - FLORA PPTO C | 1053 | PTICO | Concreto | Antepechos ejes 2 - 4 / K, plataforma 1 | 2026-05-16 | 2026-06-13 | 2026-06-16 | 28 | 20.7 | 28.1 | 135.7
24603 - FLORA PPTO C | 1053 | Plástico | Concreto | Antepechos ejes 2-4 / K, plataforma 1 | 2026-05-16 | 2026-05-30 | 2026-06-02 | 14 | 21 | 23.3 | 111
24603 - FLORA PPTO C | 1053 | Plástico | Concreto | Antepechos ejes 2-4 / K, plataforma 1 | 2026-05-16 | 2026-05-23 | 2026-05-25 | 7 | 21 | 19.6 | 93.3
24603 - FLORA PPTO C | 1054 | AUTO | Concreto | Muros T1, piso 1 ejes 7 - 9 / G - L | 2026-05-16 | 2026-06-13 | 2026-06-16 | 28 | 48.3 | 55.9 | 115.7
24603 - FLORA PPTO C | 1054 | AUTO | Concreto | Muros T1, piso 1 ejes 7 - 9 / G - L | 2026-05-16 | 2026-06-13 | 2026-06-16 | 28 | 48.3 | 56.7 | 117.4
24603 - FLORA PPTO C | 1054 | AUTO | Concreto | Muros T1, piso 1 ejes 7 - 9 / G - L | 2026-05-16 | 2026-06-13 | 2026-06-16 | 28 | 48.3 | 55.3 | 114.5
24603 - FLORA PPTO C | 1054 | Autocompactado | Concreto | Muros T1, piso 1, ejes 7-9 / G-L | 2026-05-16 | 2026-05-30 | 2026-06-02 | 14 | 48 | 49 | 102.1
24603 - FLORA PPTO C | 1054 | Autocompactado | Concreto | Muros T1, piso 1, ejes 7-9 / G-L | 2026-05-16 | 2026-05-23 | 2026-05-25 | 7 | 48 | 43.2 | 90
24603 - FLORA PPTO C | 1055 | AUTO | Concreto | Muros T2, Piso 4, Ejes 9-1, A-F | 2026-05-16 | 2026-06-13 | 2026-06-16 | 28 | 48.3 | 61.6 | 127.5
24603 - FLORA PPTO C | 1055 | AUTO | Concreto | Muros T2, Piso 4, Ejes 9-1, A-F | 2026-05-16 | 2026-06-13 | 2026-06-16 | 28 | 48.3 | 60.1 | 124.4
24603 - FLORA PPTO C | 1055 | AUTO | Concreto | Muros T2, Piso 4, Ejes 9-1, A-F | 2026-05-16 | 2026-06-13 | 2026-06-16 | 28 | 48.3 | 61.1 | 126.5
24603 - FLORA PPTO C | 1055 | Autocompactado | Concreto | Muros T2, piso 4, ejes 9-11 / A-F | 2026-05-16 | 2026-05-30 | 2026-06-02 | 14 | 48 | 47.8 | 99.6
24603 - FLORA PPTO C | 1055 | Autocompactado | Concreto | Muros T2, piso 4, ejes 9-11 / A-F | 2026-05-16 | 2026-05-23 | 2026-05-25 | 7 | 48 | 37.5 | 78.1
24603 - FLORA PPTO C | 1056 | C.FLUIDO | Concreto | Columnas ejes 6-7, E-F Semisótano plataforma 1 | 2026-05-16 | 2026-06-13 | 2026-06-16 | 28 | 20.7 | 31.4 | 151.7
24603 - FLORA PPTO C | 1056 | C.FLUIDO | Concreto | Columnas ejes 6-7, E-F Semisótano plataforma 1 | 2026-05-16 | 2026-06-13 | 2026-06-16 | 28 | 20.7 | 31.8 | 153.6
24603 - FLORA PPTO C | 1056 | C.FLUIDO | Concreto | Columnas ejes 6-7, E-F Semisótano plataforma 1 | 2026-05-16 | 2026-06-13 | 2026-06-16 | 28 | 20.7 | 30.9 | 149.3
24603 - FLORA PPTO C | 1056 | C. Fluido | Concreto | Columnas ejes 6-7 / E-F, semisótano plataforma 1 | 2026-05-16 | 2026-05-30 | 2026-06-02 | 14 | 21 | 25.4 | 121
24603 - FLORA PPTO C | 1056 | C. Fluido | Concreto | Columnas ejes 6-7 / E-F, semisótano plataforma 1 | 2026-05-16 | 2026-05-23 | 2026-05-25 | 7 | 21 | 17.2 | 81.9
24603 - FLORA PPTO C | 1057 | PTICO | Concreto | Escaleras sótanos, semisótano, plataforma 1 | 2026-05-19 | 2026-06-16 | 2026-06-17 | 28 | 20.7 | 27 | 130.4
24603 - FLORA PPTO C | 1057 | PTICO | Concreto | Escaleras sótanos, semisótano, plataforma 1 | 2026-05-19 | 2026-06-16 | 2026-06-17 | 28 | 20.7 | 26.2 | 126.6
24603 - FLORA PPTO C | 1057 | PTICO | Concreto | Escaleras sótanos, semisótano, plataforma 1 | 2026-05-19 | 2026-06-16 | 2026-06-17 | 28 | 20.7 | 25.7 | 124.2
24603 - FLORA PPTO C | 1057 | Plástico | Concreto | Escalera sótano/ semisótano plataforma 1 | 2026-05-19 | 2026-06-02 | 2026-06-03 | 14 | 21 | 21.5 | 102.4
24603 - FLORA PPTO C | 1057 | Plástico | Concreto | Escalera sótano/ semisótano plataforma 1 | 2026-05-19 | 2026-05-26 | 2026-05-26 | 7 | 21 | 18.5 | 88.1
24603 - FLORA PPTO C | 1058 | INDUS | Concreto | Placa T2, Piso 5, ejes 1-15 A-L | 2026-05-19 | 2026-06-16 | 2026-06-17 | 28 | 41.4 | 50.3 | 121.5
24603 - FLORA PPTO C | 1058 | INDUS | Concreto | Placa T2, Piso 5, ejes 1-15 A-L | 2026-05-19 | 2026-06-16 | 2026-06-17 | 28 | 41.4 | 50.9 | 122.9
24603 - FLORA PPTO C | 1058 | INDUS | Concreto | Placa T2, Piso 5, ejes 1-15 A-L | 2026-05-19 | 2026-06-16 | 2026-06-17 | 28 | 41.4 | 49.3 | 119.1
24603 - FLORA PPTO C | 1058 | Industrializado | Concreto | Placa T2, piso 5, ejes 12-15 / A-L | 2026-05-19 | 2026-06-02 | 2026-06-03 | 14 | 42 | 44.9 | 106.9
24603 - FLORA PPTO C | 1058 | Industrializado | Concreto | Placa T2, piso 5, ejes 12-15 / A-L | 2026-05-19 | 2026-05-26 | 2026-05-26 | 7 | 42 | 38.1 | 90.7
24603 - FLORA PPTO C | 1059 | Autocompactado | Concreto | Columnas ejes 5-8 / E-G, semisótano plataforma 1 | 2026-05-20 | 2026-06-03 | 2026-06-04 | 14 | 21 | 24.6 | 117.1
24603 - FLORA PPTO C | 1059 | Autocompactado | Concreto | Columnas ejes 5-8 / E-G, semisótano plataforma 1 | 2026-05-20 | 2026-05-27 | 2026-05-28 | 7 | 21 | 19.8 | 94.3
24603 - FLORA PPTO C | 1059 | AUTO | Concreto | Columnas eje 5-8 E-G, semisótano plataforma 1 | 2026-05-20 | 2026-06-17 | 2026-06-17 | 28 | 20.7 | 28.7 | 138.6
24603 - FLORA PPTO C | 1059 | AUTO | Concreto | Columnas eje 5-8 E-G, semisótano plataforma 1 | 2026-05-20 | 2026-06-17 | 2026-06-17 | 28 | 20.7 | 27.9 | 134.8
24603 - FLORA PPTO C | 1059 | AUTO | Concreto | Columnas eje 5-8 E-G, semisótano plataforma 1 | 2026-05-20 | 2026-06-17 | 2026-06-17 | 28 | 20.7 | 28.2 | 136.2
24603 - FLORA PPTO C | 1060 | Autocompactado | Concreto | Muros T1, piso 1, ejes 9-12 / G-L | 2026-05-20 | 2026-06-03 | 2026-06-04 | 14 | 48 | 47.7 | 99.4
24603 - FLORA PPTO C | 1060 | Autocompactado | Concreto | Muros T1, piso 1, ejes 9-12 / G-L | 2026-05-20 | 2026-05-27 | 2026-05-28 | 7 | 48 | 44.1 | 91.9
24603 - FLORA PPTO C | 1060 | AUTO | Concreto | Muros T1, Piso 1, Ejes 9-12 G-L | 2026-05-20 | 2026-06-17 | 2026-06-17 | 28 | 48.3 | 57.7 | 119.5
24603 - FLORA PPTO C | 1060 | AUTO | Concreto | Muros T1, Piso 1, Ejes 9-12 G-L | 2026-05-20 | 2026-06-17 | 2026-06-17 | 28 | 48.3 | 56.3 | 116.6
24603 - FLORA PPTO C | 1060 | AUTO | Concreto | Muros T1, Piso 1, Ejes 9-12 G-L | 2026-05-20 | 2026-06-17 | 2026-06-17 | 28 | 48.3 | 57.2 | 118.4
24603 - FLORA PPTO C | 1061 | Autocompactado | Concreto | Muros T2, piso 4, ejes 7-9 / G-L | 2026-05-20 | 2026-06-03 | 2026-06-04 | 14 | 48 | 47.4 | 98.8
24603 - FLORA PPTO C | 1061 | Autocompactado | Concreto | Muros T2, piso 4, ejes 7-9 / G-L | 2026-05-20 | 2026-05-27 | 2026-05-28 | 7 | 48 | 41.7 | 86.9
24603 - FLORA PPTO C | 1061 | AUTO | Concreto | Muros T2, Piso 4, Ejes 7-9 G-L | 2026-05-20 | 2026-06-17 | 2026-06-17 | 28 | 48.3 | 58.1 | 120.3
24603 - FLORA PPTO C | 1061 | AUTO | Concreto | Muros T2, Piso 4, Ejes 7-9 G-L | 2026-05-20 | 2026-06-17 | 2026-06-17 | 28 | 48.3 | 58.9 | 121.9
24603 - FLORA PPTO C | 1061 | AUTO | Concreto | Muros T2, Piso 4, Ejes 7-9 G-L | 2026-05-20 | 2026-06-17 | 2026-06-17 | 28 | 48.3 | 57.5 | 119
24603 - FLORA PPTO C | 1062 | Plástico | Concreto | Antepechos 1-1 / K piso 1, plataforma 1 | 2026-05-21 | 2026-06-04 | 2026-06-06 | 14 | 21 | 23.3 | 111
24603 - FLORA PPTO C | 1062 | Plástico | Concreto | Antepechos 1-1 / K piso 1, plataforma 1 | 2026-05-21 | 2026-05-28 | 2026-05-29 | 7 | 21 | 20.8 | 99
24603 - FLORA PPTO C | 1062 | PTICO | Concreto | Ante pechos eje I-I a Piso 1, plataforma 1 | 2026-05-21 | 2026-06-18 | 2026-06-19 | 28 | 20.7 | 28.7 | 138.6
24603 - FLORA PPTO C | 1062 | PTICO | Concreto | Ante pechos eje I-I a Piso 1, plataforma 1 | 2026-05-21 | 2026-06-18 | 2026-06-19 | 28 | 20.7 | 27.8 | 134.3
24603 - FLORA PPTO C | 1062 | PTICO | Concreto | Ante pechos eje I-I a Piso 1, plataforma 1 | 2026-05-21 | 2026-06-18 | 2026-06-19 | 28 | 20.7 | 28.1 | 135.7
24603 - FLORA PPTO C | 1063 | Industrializado | Concreto | Placa T2, piso 5, ejes 9-12 / A-L | 2026-05-21 | 2026-06-04 | 2026-06-06 | 14 | 42 | 44.1 | 105
24603 - FLORA PPTO C | 1063 | Industrializado | Concreto | Placa T2, piso 5, ejes 9-12 / A-L | 2026-05-21 | 2026-05-28 | 2026-05-29 | 7 | 42 | 41.3 | 98.3
24603 - FLORA PPTO C | 1063 | INDUS | Concreto | Placa T2, Piso 5, Ejes 9-12 A-L | 2026-05-21 | 2026-06-18 | 2026-06-19 | 28 | 41.4 | 47.2 | 114
24603 - FLORA PPTO C | 1063 | INDUS | Concreto | Placa T2, Piso 5, Ejes 9-12 A-L | 2026-05-21 | 2026-06-18 | 2026-06-19 | 28 | 41.4 | 47.8 | 115.5
24603 - FLORA PPTO C | 1063 | INDUS | Concreto | Placa T2, Piso 5, Ejes 9-12 A-L | 2026-05-21 | 2026-06-18 | 2026-06-19 | 28 | 41.4 | 46.5 | 112.3
24603 - FLORA PPTO C | 1064 | Industrializado | Concreto | Placa T1, piso 2, ejes 4-8 / A-L | 2026-05-21 | 2026-06-04 | 2026-06-06 | 14 | 42 | 52.5 | 125
24603 - FLORA PPTO C | 1064 | Industrializado | Concreto | Placa T1, piso 2, ejes 4-8 / A-L | 2026-05-21 | 2026-05-28 | 2026-05-29 | 7 | 42 | 47.3 | 112.6
24603 - FLORA PPTO C | 1064 | INDUS | Concreto | Placa T1, Piso 2, Ejes 4-8 A-L | 2026-05-21 | 2026-06-18 | 2026-06-19 | 28 | 41.4 | 60.3 | 145.7
24603 - FLORA PPTO C | 1064 | INDUS | Concreto | Placa T1, Piso 2, Ejes 4-8 A-L | 2026-05-21 | 2026-06-18 | 2026-06-19 | 28 | 41.4 | 58.9 | 142.3
24603 - FLORA PPTO C | 1064 | INDUS | Concreto | Placa T1, Piso 2, Ejes 4-8 A-L | 2026-05-21 | 2026-06-18 | 2026-06-19 | 28 | 41.4 | 59.8 | 144.4
24603 - FLORA PPTO C | 1065 | Autocompactado | Concreto | Muros T2, piso 4, ejes 4-7 / G-L | 2026-05-21 | 2026-06-04 | 2026-06-06 | 14 | 48 | 57 | 118.8
24603 - FLORA PPTO C | 1065 | Autocompactado | Concreto | Muros T2, piso 4, ejes 4-7 / G-L | 2026-05-21 | 2026-05-28 | 2026-05-29 | 7 | 48 | 48 | 100
24603 - FLORA PPTO C | 1065 | AUTO | Concreto | Muros T2, piso 4, Ejes 4-7 G-L | 2026-05-21 | 2026-06-18 | 2026-06-19 | 28 | 48.3 | 67.5 | 139.8
24603 - FLORA PPTO C | 1065 | AUTO | Concreto | Muros T2, piso 4, Ejes 4-7 G-L | 2026-05-21 | 2026-06-18 | 2026-06-19 | 28 | 48.3 | 68.6 | 142
24603 - FLORA PPTO C | 1065 | AUTO | Concreto | Muros T2, piso 4, Ejes 4-7 G-L | 2026-05-21 | 2026-06-18 | 2026-06-19 | 28 | 48.3 | 67 | 138.7
24603 - FLORA PPTO C | 1066 | Industrializado | Concreto | Placa T1 , Piso 2 , ejes 4 - 8 / G - L | 2026-05-22 | 2026-06-19 | 2026-06-22 | 28 | 41.4 | 57 | 137.7
24603 - FLORA PPTO C | 1066 | Industrializado | Concreto | Placa T1 , Piso 2 , ejes 4 - 8 / G - L | 2026-05-22 | 2026-06-19 | 2026-06-22 | 28 | 41.4 | 56.8 | 137.2
24603 - FLORA PPTO C | 1066 | Industrializado | Concreto | Placa T1 , Piso 2 , ejes 4 - 8 / G - L | 2026-05-22 | 2026-06-19 | 2026-06-22 | 28 | 41.4 | 55.3 | 133.6
24603 - FLORA PPTO C | 1066 | Industrializado | Concreto | Placa T1, piso 2, ejes 4-8 / G-L | 2026-05-22 | 2026-06-05 | 2026-06-06 | 14 | 42 | 49.1 | 116.9
24603 - FLORA PPTO C | 1066 | Industrializado | Concreto | Placa T1, piso 2, ejes 4-8 / G-L | 2026-05-22 | 2026-05-29 | 2026-06-01 | 7 | 42 | 44.1 | 105
24603 - FLORA PPTO C | 1067 | Autocompactante | Concreto | Columnas ejes 1 - 3 , E - F. Semi sótano , Plataforma 1 | 2026-05-22 | 2026-06-19 | 2026-06-22 | 28 | 20.7 | 32.4 | 156.5
24603 - FLORA PPTO C | 1067 | Autocompactante | Concreto | Columnas ejes 1 - 3 , E - F. Semi sótano , Plataforma 1 | 2026-05-22 | 2026-06-19 | 2026-06-22 | 28 | 20.7 | 32.2 | 155.6
24603 - FLORA PPTO C | 1067 | Autocompactante | Concreto | Columnas ejes 1 - 3 , E - F. Semi sótano , Plataforma 1 | 2026-05-22 | 2026-06-19 | 2026-06-22 | 28 | 20.7 | 32.6 | 157.5
24603 - FLORA PPTO C | 1067 | Autocompactado | Concreto | Columnas ejes 1-3 / E-F, sótano plataforma 1 | 2026-05-22 | 2026-06-05 | 2026-06-06 | 14 | 21 | 25.2 | 120
24603 - FLORA PPTO C | 1067 | Autocompactado | Concreto | Columnas ejes 1-3 / E-F, sótano plataforma 1 | 2026-05-22 | 2026-05-29 | 2026-06-01 | 7 | 21 | 19.2 | 91.4
24603 - FLORA PPTO C | 1068 | Autocompactante | Concreto | Muros T2 , Piso 4 , ejes 4 - 7 / A - F | 2026-05-22 | 2026-06-19 | 2026-06-22 | 28 | 48.3 | 72.8 | 150.7
24603 - FLORA PPTO C | 1068 | Autocompactante | Concreto | Muros T2 , Piso 4 , ejes 4 - 7 / A - F | 2026-05-22 | 2026-06-19 | 2026-06-22 | 28 | 48.3 | 72.6 | 150.3
24603 - FLORA PPTO C | 1068 | Autocompactante | Concreto | Muros T2 , Piso 4 , ejes 4 - 7 / A - F | 2026-05-22 | 2026-06-19 | 2026-06-22 | 28 | 48.3 | 72.4 | 149.9
24603 - FLORA PPTO C | 1068 | Autocompactado | Concreto | Muros T2, piso 4, ejes 4-7 / A-F | 2026-05-22 | 2026-06-05 | 2026-06-06 | 14 | 48 | 54 | 112.5
24603 - FLORA PPTO C | 1068 | Autocompactado | Concreto | Muros T2, piso 4, ejes 4-7 / A-F | 2026-05-22 | 2026-05-29 | 2026-06-01 | 7 | 48 | 49.2 | 102.5
24603 - FLORA PPTO C | 1069 | Autocompactante | Concreto | Muros T1 , Piso 1, ejes 4 - 7 / G - L | 2026-05-23 | 2026-06-20 | 2026-06-22 | 28 | 48.3 | 67.5 | 139.8
24603 - FLORA PPTO C | 1069 | Autocompactante | Concreto | Muros T1 , Piso 1, ejes 4 - 7 / G - L | 2026-05-23 | 2026-06-20 | 2026-06-22 | 28 | 48.3 | 68.6 | 142
24603 - FLORA PPTO C | 1069 | Autocompactante | Concreto | Muros T1 , Piso 1, ejes 4 - 7 / G - L | 2026-05-23 | 2026-06-20 | 2026-06-22 | 28 | 48.3 | 67 | 138.7
24603 - FLORA PPTO C | 1069 | Autocompactado | Concreto | Muros T1, piso 1, ejes 4-7 / G-L | 2026-05-23 | 2026-06-06 | 2026-06-09 | 14 | 48 | 53.1 | 110.6
24603 - FLORA PPTO C | 1069 | Autocompactado | Concreto | Muros T1, piso 1, ejes 4-7 / G-L | 2026-05-23 | 2026-05-30 | 2026-06-02 | 7 | 48 | 50.6 | 105.4
24603 - FLORA PPTO C | 1070 | Industrializado | Concreto | Placa T2 , Piso 5 ,ejes 7 - 9 / A - L | 2026-05-23 | 2026-06-20 | 2026-06-22 | 28 | 41.4 | 56.7 | 137
24603 - FLORA PPTO C | 1070 | Industrializado | Concreto | Placa T2 , Piso 5 ,ejes 7 - 9 / A - L | 2026-05-23 | 2026-06-20 | 2026-06-22 | 28 | 41.4 | 55.4 | 133.8
24603 - FLORA PPTO C | 1070 | Industrializado | Concreto | Placa T2 , Piso 5 ,ejes 7 - 9 / A - L | 2026-05-23 | 2026-06-20 | 2026-06-22 | 28 | 41.4 | 56.2 | 135.7
24603 - FLORA PPTO C | 1070 | Industrializado | Concreto | Placa T2, piso 5, ejes 7-9 / A-L | 2026-05-23 | 2026-06-06 | 2026-06-09 | 14 | 42 | 45 | 107.1
24603 - FLORA PPTO C | 1070 | Industrializado | Concreto | Placa T2, piso 5, ejes 7-9 / A-L | 2026-05-23 | 2026-05-30 | 2026-06-02 | 7 | 42 | 41.7 | 99.3
24603 - FLORA PPTO C | 1071 | Autocompactante | Concreto | Muros T2 , Piso 4 , ejes 1 - 4 / A - L | 2026-05-23 | 2026-06-20 | 2026-06-22 | 28 | 48.3 | 66.1 | 136.9
24603 - FLORA PPTO C | 1071 | Autocompactante | Concreto | Muros T2 , Piso 4 , ejes 1 - 4 / A - L | 2026-05-23 | 2026-06-20 | 2026-06-22 | 28 | 48.3 | 67.2 | 139.1
24603 - FLORA PPTO C | 1071 | Autocompactante | Concreto | Muros T2 , Piso 4 , ejes 1 - 4 / A - L | 2026-05-23 | 2026-06-20 | 2026-06-22 | 28 | 48.3 | 65.6 | 135.8
24603 - FLORA PPTO C | 1071 | Autocompactado | Concreto | Muros T2, piso 4, ejes 1-4 / A-L | 2026-05-23 | 2026-06-06 | 2026-06-09 | 14 | 48 | 50.7 | 105.6
24603 - FLORA PPTO C | 1071 | Autocompactado | Concreto | Muros T2, piso 4, ejes 1-4 / A-L | 2026-05-23 | 2026-05-30 | 2026-06-02 | 7 | 48 | 46.9 | 97.7
24603 - FLORA PPTO C | 1072 | Ptico | Concreto | Viga cabezal, ejes 2 - 4 / D, semí sotano plataforma 1 | 2026-05-25 | 2026-06-22 | 2026-06-22 | 28 | 20.7 | 28 | 135.3
24603 - FLORA PPTO C | 1072 | Ptico | Concreto | Viga cabezal, ejes 2 - 4 / D, semí sotano plataforma 1 | 2026-05-25 | 2026-06-22 | 2026-06-22 | 28 | 20.7 | 28.5 | 137.7
24603 - FLORA PPTO C | 1072 | Ptico | Concreto | Viga cabezal, ejes 2 - 4 / D, semí sotano plataforma 1 | 2026-05-25 | 2026-06-22 | 2026-06-22 | 28 | 20.7 | 28.6 | 138.2
24603 - FLORA PPTO C | 1072 | Plástico | Concreto | Viga cabezal ejes 2-4 / D, semisótano plataforma 1 | 2026-05-25 | 2026-06-08 | 2026-06-11 | 14 | 21 | 23.6 | 112.4
24603 - FLORA PPTO C | 1072 | Plástico | Concreto | Viga cabezal ejes 2-4 / D, semisótano plataforma 1 | 2026-05-25 | 2026-06-01 | 2026-06-02 | 7 | 21 | 21.4 | 101.9
24603 - FLORA PPTO C | 1073 | Indus | Concreto | Placa T2, piso 5, ejes 4-7 / A-L | 2026-05-25 | 2026-06-22 | 2026-06-22 | 28 | 41.4 | 54 | 130.4
24603 - FLORA PPTO C | 1073 | Indus | Concreto | Placa T2, piso 5, ejes 4-7 / A-L | 2026-05-25 | 2026-06-22 | 2026-06-22 | 28 | 41.4 | 55.9 | 135
24603 - FLORA PPTO C | 1073 | Indus | Concreto | Placa T2, piso 5, ejes 4-7 / A-L | 2026-05-25 | 2026-06-22 | 2026-06-22 | 28 | 41.4 | 54 | 130.4
24603 - FLORA PPTO C | 1073 | Industrializado | Concreto | Placa ejes 4-7 / A-L, piso 5, torre 2 | 2026-05-25 | 2026-06-08 | 2026-06-11 | 14 | 42 | 46.3 | 110.2
24603 - FLORA PPTO C | 1073 | Industrializado | Concreto | Placa ejes 4-7 / A-L, piso 5, torre 2 | 2026-05-25 | 2026-06-01 | 2026-06-02 | 7 | 42 | 41.2 | 98.1
24603 - FLORA PPTO C | 1074 | Ptico | Concreto | Placa semí sotano ejes 4-7 / J-G, plataforma 1 | 2026-05-26 | 2026-06-23 | 2026-06-23 | 28 | 20.7 | 31.6 | 152.7
24603 - FLORA PPTO C | 1074 | Ptico | Concreto | Placa semí sotano ejes 4-7 / J-G, plataforma 1 | 2026-05-26 | 2026-06-23 | 2026-06-23 | 28 | 20.7 | 31.3 | 151.2
24603 - FLORA PPTO C | 1074 | Ptico | Concreto | Placa semí sotano ejes 4-7 / J-G, plataforma 1 | 2026-05-26 | 2026-06-23 | 2026-06-23 | 28 | 20.7 | 31 | 149.8
24603 - FLORA PPTO C | 1074 | Plástico | Concreto | Placa semisótano ejes 4-7 / J-G, plataforma 1 | 2026-05-26 | 2026-06-09 | 2026-06-11 | 14 | 21 | 25.2 | 120
24603 - FLORA PPTO C | 1074 | Plástico | Concreto | Placa semisótano ejes 4-7 / J-G, plataforma 1 | 2026-05-26 | 2026-06-02 | 2026-06-03 | 7 | 21 | 22.1 | 105.2
24603 - FLORA PPTO C | 1075 | Indus | Concreto | Escaleras ejes 13-15/ E-H, piso 1, piso 2 T2 | 2026-05-26 | 2026-06-23 | 2026-06-23 | 28 | 41.4 | 51.4 | 124.2
24603 - FLORA PPTO C | 1075 | Indus | Concreto | Escaleras ejes 13-15/ E-H, piso 1, piso 2 T2 | 2026-05-26 | 2026-06-23 | 2026-06-23 | 28 | 41.4 | 51.2 | 123.7
24603 - FLORA PPTO C | 1075 | Indus | Concreto | Escaleras ejes 13-15/ E-H, piso 1, piso 2 T2 | 2026-05-26 | 2026-06-23 | 2026-06-23 | 28 | 41.4 | 52.1 | 125.8
24603 - FLORA PPTO C | 1075 | Industrializado | Concreto | Escaleras ejes 13-15 / E-H, piso 1 a piso 2, T2 | 2026-05-26 | 2026-06-09 | 2026-06-11 | 14 | 42 | 44 | 104.8
24603 - FLORA PPTO C | 1075 | Industrializado | Concreto | Escaleras ejes 13-15 / E-H, piso 1 a piso 2, T2 | 2026-05-26 | 2026-06-02 | 2026-06-03 | 7 | 42 | 40.2 | 95.7
24603 - FLORA PPTO C | 1076 | Indus | Concreto | Placa ejes 8-12 / F-L, piso 2 , torre 1 | 2026-05-26 | 2026-06-23 | 2026-06-23 | 28 | 41.4 | 58.3 | 140.8
24603 - FLORA PPTO C | 1076 | Indus | Concreto | Placa ejes 8-12 / F-L, piso 2 , torre 1 | 2026-05-26 | 2026-06-23 | 2026-06-23 | 28 | 41.4 | 58 | 140.1
24603 - FLORA PPTO C | 1076 | Indus | Concreto | Placa ejes 8-12 / F-L, piso 2 , torre 1 | 2026-05-26 | 2026-06-23 | 2026-06-23 | 28 | 41.4 | 57.6 | 139.1
24603 - FLORA PPTO C | 1076 | Industrializado | Concreto | Placa ejes 8-12 / F-L, piso 2, T1 | 2026-05-26 | 2026-06-09 | 2026-06-11 | 14 | 42 | 50.1 | 119.3
24603 - FLORA PPTO C | 1076 | Industrializado | Concreto | Placa ejes 8-12 / F-L, piso 2, T1 | 2026-05-26 | 2026-06-02 | 2026-06-03 | 7 | 42 | 47.5 | 113.1
24603 - FLORA PPTO C | 1077 | Auto | Concreto | Muros ejes 12-15 / A-L, piso 5, torre 2 | 2026-05-26 | 2026-06-23 | 2026-06-23 | 28 | 48.3 | 60.8 | 125.9
24603 - FLORA PPTO C | 1077 | Auto | Concreto | Muros ejes 12-15 / A-L, piso 5, torre 2 | 2026-05-26 | 2026-06-23 | 2026-06-23 | 28 | 48.3 | 59.4 | 123
24603 - FLORA PPTO C | 1077 | Auto | Concreto | Muros ejes 12-15 / A-L, piso 5, torre 2 | 2026-05-26 | 2026-06-23 | 2026-06-23 | 28 | 48.3 | 60.3 | 124.8
24603 - FLORA PPTO C | 1077 | Autocompactado | Concreto | Muros ejes 12-15 / A-L, piso 5, T2 | 2026-05-26 | 2026-06-09 | 2026-06-11 | 14 | 48 | 44.8 | 93.3
24603 - FLORA PPTO C | 1077 | Autocompactado | Concreto | Muros ejes 12-15 / A-L, piso 5, T2 | 2026-05-26 | 2026-06-02 | 2026-06-03 | 7 | 48 | 41.5 | 86.5
24603 - FLORA PPTO C | 1078 | Auto | Concreto | Columnas semí sotano, ejes 1-3 / E-G, plataforma 1 | 2026-05-26 | 2026-06-23 | 2026-06-23 | 28 | 20.7 | 34.4 | 166.2
24603 - FLORA PPTO C | 1078 | Auto | Concreto | Columnas semí sotano, ejes 1-3 / E-G, plataforma 1 | 2026-05-26 | 2026-06-23 | 2026-06-23 | 28 | 20.7 | 34.9 | 168.6
24603 - FLORA PPTO C | 1078 | Auto | Concreto | Columnas semí sotano, ejes 1-3 / E-G, plataforma 1 | 2026-05-26 | 2026-06-23 | 2026-06-23 | 28 | 20.7 | 33.9 | 163.8
24603 - FLORA PPTO C | 1078 | Autocompactado | Concreto | Columnas semisótano ejes 1-3 / E-G, plataforma 1 | 2026-05-26 | 2026-06-09 | 2026-06-11 | 14 | 21 | 32.5 | 154.8
24603 - FLORA PPTO C | 1078 | Autocompactado | Concreto | Columnas semisótano ejes 1-3 / E-G, plataforma 1 | 2026-05-26 | 2026-06-02 | 2026-06-03 | 7 | 21 | 21.1 | 100.5
24603 - FLORA PPTO C | 1079 | Auto | Concreto | Columnas semí sotano ejes 1-3, E-G, plataforma 1 | 2026-05-27 | 2026-06-24 | 2026-06-24 | 28 | 20.7 | 26.2 | 126.6
24603 - FLORA PPTO C | 1079 | Auto | Concreto | Columnas semí sotano ejes 1-3, E-G, plataforma 1 | 2026-05-27 | 2026-06-24 | 2026-06-24 | 28 | 20.7 | 27.1 | 130.9
24603 - FLORA PPTO C | 1079 | Auto | Concreto | Columnas semí sotano ejes 1-3, E-G, plataforma 1 | 2026-05-27 | 2026-06-24 | 2026-06-24 | 28 | 20.7 | 26.3 | 127.1
24603 - FLORA PPTO C | 1079 | Autocompactado | Concreto | Columnas semisótano ejes 1-3 / E-G, plataforma 1 | 2026-05-27 | 2026-06-10 | 2026-06-11 | 14 | 21 | 22.8 | 108.6
24603 - FLORA PPTO C | 1079 | Autocompactado | Concreto | Columnas semisótano ejes 1-3 / E-G, plataforma 1 | 2026-05-27 | 2026-06-03 | 2026-06-04 | 7 | 21 | 20.3 | 96.7
24603 - FLORA PPTO C | 1080 | Auto | Concreto | Muros T1, piso 1, ejes 1-4 / A-L | 2026-05-27 | 2026-06-24 | 2026-06-24 | 28 | 48.3 | 61.8 | 128
24603 - FLORA PPTO C | 1080 | Auto | Concreto | Muros T1, piso 1, ejes 1-4 / A-L | 2026-05-27 | 2026-06-24 | 2026-06-24 | 28 | 48.3 | 60.3 | 124.8
24603 - FLORA PPTO C | 1080 | Auto | Concreto | Muros T1, piso 1, ejes 1-4 / A-L | 2026-05-27 | 2026-06-24 | 2026-06-24 | 28 | 48.3 | 61.3 | 126.9
24603 - FLORA PPTO C | 1080 | Autocompactado | Concreto | Muros T1, piso 1, ejes 1-4 / A-L | 2026-05-27 | 2026-06-10 | 2026-06-11 | 14 | 48 | 48.6 | 101.3
24603 - FLORA PPTO C | 1080 | Autocompactado | Concreto | Muros T1, piso 1, ejes 1-4 / A-L | 2026-05-27 | 2026-06-03 | 2026-06-04 | 7 | 48 | 41.1 | 85.6
24603 - FLORA PPTO C | 1081 | Ptico | Concreto | Viga cabezal, ejes 1-2/ D, semí sotano plataforma 1 | 2026-05-27 | 2026-06-24 | 2026-06-24 | 28 | 20.7 | 31.7 | 153.1
24603 - FLORA PPTO C | 1081 | Ptico | Concreto | Viga cabezal, ejes 1-2/ D, semí sotano plataforma 1 | 2026-05-27 | 2026-06-24 | 2026-06-24 | 28 | 20.7 | 32 | 154.6
24603 - FLORA PPTO C | 1081 | Ptico | Concreto | Viga cabezal, ejes 1-2/ D, semí sotano plataforma 1 | 2026-05-27 | 2026-06-24 | 2026-06-24 | 28 | 20.7 | 31.2 | 150.7
24603 - FLORA PPTO C | 1081 | Plástico | Concreto | Viga cabezal semisótano ejes 1-2 / D plataforma 1 | 2026-05-27 | 2026-06-10 | 2026-06-11 | 14 | 21 | 25.9 | 123.3
24603 - FLORA PPTO C | 1081 | Plástico | Concreto | Viga cabezal semisótano ejes 1-2 / D plataforma 1 | 2026-05-27 | 2026-06-03 | 2026-06-04 | 7 | 21 | 19.2 | 91.4
24603 - FLORA PPTO C | 1082 | Industrializado | Concreto | Placa T2, piso 5, ejes 1 - 4 / A - L | 2026-05-27 | 2026-06-24 | 2026-06-24 | 28 | 41.4 | 55.9 | 135
24603 - FLORA PPTO C | 1082 | Industrializado | Concreto | Placa T2, piso 5, ejes 1 - 4 / A - L | 2026-05-27 | 2026-06-24 | 2026-06-24 | 28 | 41.4 | 54 | 130.4
24603 - FLORA PPTO C | 1082 | Industrializado | Concreto | Placa T2, piso 5, ejes 1 - 4 / A - L | 2026-05-27 | 2026-06-24 | 2026-06-24 | 28 | 41.4 | 54.9 | 132.6
24603 - FLORA PPTO C | 1082 | Industrializado | Concreto | Placa T2, piso 5, ejes 1-4 / A-L | 2026-05-27 | 2026-06-10 | 2026-06-11 | 14 | 42 | 43.8 | 104.3
24603 - FLORA PPTO C | 1082 | Industrializado | Concreto | Placa T2, piso 5, ejes 1-4 / A-L | 2026-05-27 | 2026-06-03 | 2026-06-04 | 7 | 42 | 40 | 95.2
24603 - FLORA PPTO C | 1083 | Autocompactante | Concreto | Muros T2 , Piso 5 , ejes 9 - 12 / A - F | 2026-05-27 | 2026-06-24 | 2026-06-24 | 28 | 48.3 | 61.3 | 126.9
24603 - FLORA PPTO C | 1083 | Autocompactante | Concreto | Muros T2 , Piso 5 , ejes 9 - 12 / A - F | 2026-05-27 | 2026-06-24 | 2026-06-24 | 28 | 48.3 | 62.2 | 128.8
24603 - FLORA PPTO C | 1083 | Autocompactante | Concreto | Muros T2 , Piso 5 , ejes 9 - 12 / A - F | 2026-05-27 | 2026-06-24 | 2026-06-24 | 28 | 48.3 | 60.8 | 125.9
24603 - FLORA PPTO C | 1083 | Autocompactado | Concreto | Muros T2, piso 5, ejes 9-12 / A-E | 2026-05-27 | 2026-06-10 | 2026-06-11 | 14 | 48 | 48.5 | 101
24603 - FLORA PPTO C | 1083 | Autocompactado | Concreto | Muros T2, piso 5, ejes 9-12 / A-E | 2026-05-27 | 2026-06-03 | 2026-06-04 | 7 | 48 | 42.6 | 88.8
24603 - FLORA PPTO C | 1084 | Industrializado | Concreto | Placa T1 , Piso 2 , ejes 8 - 12 / A - G | 2026-05-28 | 2026-06-25 | 2026-06-25 | 28 | 41.4 | 52.5 | 126.8
24603 - FLORA PPTO C | 1084 | Industrializado | Concreto | Placa T1 , Piso 2 , ejes 8 - 12 / A - G | 2026-05-28 | 2026-06-25 | 2026-06-25 | 28 | 41.4 | 53.3 | 128.7
24603 - FLORA PPTO C | 1084 | Industrializado | Concreto | Placa T1 , Piso 2 , ejes 8 - 12 / A - G | 2026-05-28 | 2026-06-25 | 2026-06-25 | 28 | 41.4 | 52 | 125.6
24603 - FLORA PPTO C | 1084 | Industrializado | Concreto | Placa T1, piso 2, ejes 8-12 / A-G | 2026-05-28 | 2026-06-11 | 2026-06-13 | 14 | 42 | 49.5 | 117.9
24603 - FLORA PPTO C | 1084 | Industrializado | Concreto | Placa T1, piso 2, ejes 8-12 / A-G | 2026-05-28 | 2026-06-04 | 2026-06-06 | 7 | 42 | 46.3 | 110.2
24603 - FLORA PPTO C | 1085 | Autocompactante | Concreto | Columnas semi sótano ejes 5 - 7 / H - I , plataforma 1 | 2026-05-28 | 2026-06-25 | 2026-06-25 | 28 | 20.7 | 25.7 | 124.2
24603 - FLORA PPTO C | 1085 | Autocompactante | Concreto | Columnas semi sótano ejes 5 - 7 / H - I , plataforma 1 | 2026-05-28 | 2026-06-25 | 2026-06-25 | 28 | 20.7 | 25.1 | 121.3
24603 - FLORA PPTO C | 1085 | Autocompactante | Concreto | Columnas semi sótano ejes 5 - 7 / H - I , plataforma 1 | 2026-05-28 | 2026-06-25 | 2026-06-25 | 28 | 20.7 | 26.6 | 128.5
24603 - FLORA PPTO C | 1085 | Autocompactado | Concreto | Columnas semisótano ejes 5-7 / H-I, plataforma 1 | 2026-05-28 | 2026-06-11 | 2026-06-13 | 14 | 21 | 21.5 | 102.4
24603 - FLORA PPTO C | 1085 | Autocompactado | Concreto | Columnas semisótano ejes 5-7 / H-I, plataforma 1 | 2026-05-28 | 2026-06-04 | 2026-06-06 | 7 | 21 | 17.2 | 81.9
24603 - FLORA PPTO C | 1086 | Autocompactante | Concreto | Muros T2 , piso 5 , ejes 7 - 11 / F - L | 2026-05-28 | 2026-06-25 | 2026-06-25 | 28 | 48.3 | 51.9 | 107.5
24603 - FLORA PPTO C | 1086 | Autocompactante | Concreto | Muros T2 , piso 5 , ejes 7 - 11 / F - L | 2026-05-28 | 2026-06-25 | 2026-06-25 | 28 | 48.3 | 54.5 | 112.8
24603 - FLORA PPTO C | 1086 | Autocompactante | Concreto | Muros T2 , piso 5 , ejes 7 - 11 / F - L | 2026-05-28 | 2026-06-25 | 2026-06-25 | 28 | 48.3 | 52.6 | 108.9
24603 - FLORA PPTO C | 1086 | Autocompactado | Concreto | Muros T2, piso 5, ejes 7-11 / F-L | 2026-05-28 | 2026-06-11 | 2026-06-13 | 14 | 48 | 49.2 | 102.5
24603 - FLORA PPTO C | 1086 | Autocompactado | Concreto | Muros T2, piso 5, ejes 7-11 / F-L | 2026-05-28 | 2026-06-04 | 2026-06-06 | 7 | 48 | 38.8 | 80.8
24603 - FLORA PPTO C | 1087 | Indus | Concreto | Placa ejes 12 - 15 / A-L, piso 6 , T2 | 2026-05-29 | 2026-06-26 | 2026-06-30 | 28 | 41.4 | 51.5 | 124.4
24603 - FLORA PPTO C | 1087 | Indus | Concreto | Placa ejes 12 - 15 / A-L, piso 6 , T2 | 2026-05-29 | 2026-06-26 | 2026-06-30 | 28 | 41.4 | 52.3 | 126.3
24603 - FLORA PPTO C | 1087 | Indus | Concreto | Placa ejes 12 - 15 / A-L, piso 6 , T2 | 2026-05-29 | 2026-06-26 | 2026-06-30 | 28 | 41.4 | 51 | 123.2
24603 - FLORA PPTO C | 1087 | Industrializado | Concreto | Placa ejes 12-15 / A-L, piso 6, T2 | 2026-05-29 | 2026-06-12 | 2026-06-13 | 14 | 42 | 44.4 | 105.7
24603 - FLORA PPTO C | 1087 | Industrializado | Concreto | Placa ejes 12-15 / A-L, piso 6, T2 | 2026-05-29 | 2026-06-05 | 2026-06-06 | 7 | 42 | 38.1 | 90.7
24603 - FLORA PPTO C | 1088 | Auto | Concreto | Muros ejes 5-9 / A-F piso 5 , T2 | 2026-05-29 | 2026-06-26 | 2026-06-30 | 28 | 48.3 | 49.8 | 103.1
24603 - FLORA PPTO C | 1088 | Auto | Concreto | Muros ejes 5-9 / A-F piso 5 , T2 | 2026-05-29 | 2026-06-26 | 2026-06-30 | 28 | 48.3 | 49.8 | 103.1
24603 - FLORA PPTO C | 1088 | Auto | Concreto | Muros ejes 5-9 / A-F piso 5 , T2 | 2026-05-29 | 2026-06-26 | 2026-06-30 | 28 | 48.3 | 49.4 | 102.3
24603 - FLORA PPTO C | 1088 | Autocompactado | Concreto | Muros ejes 5-9 / A-F, piso 5, T2 | 2026-05-29 | 2026-06-12 | 2026-06-13 | 14 | 48 | 42.9 | 89.4
24603 - FLORA PPTO C | 1088 | Autocompactado | Concreto | Muros ejes 5-9 / A-F, piso 5, T2 | 2026-05-29 | 2026-06-05 | 2026-06-06 | 7 | 48 | 34.2 | 71.3
24603 - FLORA PPTO C | 1089 | Indus | Concreto | Placa ejes 9-12 / A-L piso 6, T2 | 2026-05-30 | 2026-06-27 | 2026-06-30 | 28 | 41.4 | 56.2 | 135.7
24603 - FLORA PPTO C | 1089 | Indus | Concreto | Placa ejes 9-12 / A-L piso 6, T2 | 2026-05-30 | 2026-06-27 | 2026-06-30 | 28 | 41.4 | 54.9 | 132.6
24603 - FLORA PPTO C | 1089 | Indus | Concreto | Placa ejes 9-12 / A-L piso 6, T2 | 2026-05-30 | 2026-06-27 | 2026-06-30 | 28 | 41.4 | 55.7 | 134.5
24603 - FLORA PPTO C | 1089 | Industrializado | Concreto | Placa ejes 9-12 / A-L piso 6, T2 | 2026-05-30 | 2026-06-13 | 2026-06-16 | 14 | 42 | 47.6 | 113.3
24603 - FLORA PPTO C | 1089 | Industrializado | Concreto | Placa ejes 9-12 / A-L piso 6, T2 | 2026-05-30 | 2026-06-06 | 2026-06-09 | 7 | 42 | 39.8 | 94.8
24603 - FLORA PPTO C | 1090 | Auto | Concreto | Muros ejes 4-7 / F-L, piso 5 , T2 | 2026-05-30 | 2026-06-27 | 2026-06-30 | 28 | 48.3 | 58.5 | 121.1
24603 - FLORA PPTO C | 1090 | Auto | Concreto | Muros ejes 4-7 / F-L, piso 5 , T2 | 2026-05-30 | 2026-06-27 | 2026-06-30 | 28 | 48.3 | 59.4 | 123
24603 - FLORA PPTO C | 1090 | Auto | Concreto | Muros ejes 4-7 / F-L, piso 5 , T2 | 2026-05-30 | 2026-06-27 | 2026-06-30 | 28 | 48.3 | 58 | 120.1
24603 - FLORA PPTO C | 1090 | Autocompactado | Concreto | Muros ejes 4-7 / F-L, piso 5, T2 | 2026-05-30 | 2026-06-13 | 2026-06-16 | 14 | 48 | 48.5 | 101
24603 - FLORA PPTO C | 1090 | Autocompactado | Concreto | Muros ejes 4-7 / F-L, piso 5, T2 | 2026-05-30 | 2026-06-06 | 2026-06-09 | 7 | 48 | 42.8 | 89.2
24603 - FLORA PPTO C | 1091 | Ptico | Concreto | Antepecho ejes 2-4 / D, semisotano plataforma 1 | 2026-06-01 | 2026-06-29 | 2026-06-30 | 28 | 20.7 | 26.9 | 130
24603 - FLORA PPTO C | 1091 | Ptico | Concreto | Antepecho ejes 2-4 / D, semisotano plataforma 1 | 2026-06-01 | 2026-06-29 | 2026-06-30 | 28 | 20.7 | 27 | 130.4
24603 - FLORA PPTO C | 1091 | Ptico | Concreto | Antepecho ejes 2-4 / D, semisotano plataforma 1 | 2026-06-01 | 2026-06-29 | 2026-06-30 | 28 | 20.7 | 26.2 | 126.6
24603 - FLORA PPTO C | 1091 | Plástico | Concreto | Antepechos ejes 2-4 / A, semisótano plataforma 1 | 2026-06-01 | 2026-06-15 | 2026-06-16 | 14 | 21 | 20.1 | 95.7
24603 - FLORA PPTO C | 1091 | Plástico | Concreto | Antepechos ejes 2-4 / A, semisótano plataforma 1 | 2026-06-01 | 2026-06-08 | 2026-06-11 | 7 | 21 | 17.5 | 83.3
24603 - FLORA PPTO C | 1092 | Auto | Concreto | Muros ejes 1-4 / A-F, piso 5 , T2 | 2026-06-01 | 2026-06-29 | 2026-06-30 | 28 | 48.3 | 63.4 | 131.3
24603 - FLORA PPTO C | 1092 | Auto | Concreto | Muros ejes 1-4 / A-F, piso 5 , T2 | 2026-06-01 | 2026-06-29 | 2026-06-30 | 28 | 48.3 | 63.7 | 131.9
24603 - FLORA PPTO C | 1092 | Auto | Concreto | Muros ejes 1-4 / A-F, piso 5 , T2 | 2026-06-01 | 2026-06-29 | 2026-06-30 | 28 | 48.3 | 64 | 132.5
24603 - FLORA PPTO C | 1092 | Autocompactado | Concreto | Muros ejes 1-4 / A-F, piso 8, torre 2 | 2026-06-01 | 2026-06-15 | 2026-06-16 | 14 | 48 | 51.6 | 107.5
24603 - FLORA PPTO C | 1092 | Autocompactado | Concreto | Muros ejes 1-4 / A-F, piso 8, torre 2 | 2026-06-01 | 2026-06-08 | 2026-06-11 | 7 | 48 | 41.4 | 86.3
24603 - FLORA PPTO C | 1093 | Indus | Concreto | Placa ejes 7-9 / A-L, piso 6, T2 | 2026-06-01 | 2026-06-29 | 2026-06-30 | 28 | 41.4 | 59.5 | 143.7
24603 - FLORA PPTO C | 1093 | Indus | Concreto | Placa ejes 7-9 / A-L, piso 6, T2 | 2026-06-01 | 2026-06-29 | 2026-06-30 | 28 | 41.4 | 60.3 | 145.7
24603 - FLORA PPTO C | 1093 | Indus | Concreto | Placa ejes 7-9 / A-L, piso 6, T2 | 2026-06-01 | 2026-06-29 | 2026-06-30 | 28 | 41.4 | 59.8 | 144.4
24603 - FLORA PPTO C | 1093 | Industrializado | Concreto | Placa ejes 7-9 / A-L, piso 6, torre 2 | 2026-06-01 | 2026-06-15 | 2026-06-16 | 14 | 42 | 48.5 | 115.5
24603 - FLORA PPTO C | 1093 | Industrializado | Concreto | Placa ejes 7-9 / A-L, piso 6, torre 2 | 2026-06-01 | 2026-06-08 | 2026-06-11 | 7 | 42 | 31.9 | 76
24603 - FLORA PPTO C | 1094 | Auto | Concreto | Muros ejes 1-4 / G-L, piso 5, T2 | 2026-06-02 | 2026-06-30 | 2026-06-30 | 28 | 48.3 | 63.5 | 131.5
24603 - FLORA PPTO C | 1094 | Auto | Concreto | Muros ejes 1-4 / G-L, piso 5, T2 | 2026-06-02 | 2026-06-30 | 2026-06-30 | 28 | 48.3 | 64.1 | 132.7
24603 - FLORA PPTO C | 1094 | Auto | Concreto | Muros ejes 1-4 / G-L, piso 5, T2 | 2026-06-02 | 2026-06-30 | 2026-06-30 | 28 | 48.3 | 63 | 130.4
24603 - FLORA PPTO C | 1094 | Autocompactado | Concreto | Muros ejes 1-4 / G-L, piso 5 T2 | 2026-06-02 | 2026-06-16 | 2026-06-16 | 14 | 48 | 56.3 | 117.3
24603 - FLORA PPTO C | 1094 | Autocompactado | Concreto | Muros ejes 1-4 / G-L, piso 5 T2 | 2026-06-02 | 2026-06-09 | 2026-06-11 | 7 | 48 | 42.9 | 89.4
24603 - FLORA PPTO C | 1095 | Indus | Concreto | Placa ejes 4-7 / A2-L, piso 6, T2 | 2026-06-02 | 2026-06-30 | 2026-06-30 | 28 | 41.4 | 53.6 | 129.5
24603 - FLORA PPTO C | 1095 | Indus | Concreto | Placa ejes 4-7 / A2-L, piso 6, T2 | 2026-06-02 | 2026-06-30 | 2026-06-30 | 28 | 41.4 | 53.1 | 128.3
24603 - FLORA PPTO C | 1095 | Indus | Concreto | Placa ejes 4-7 / A2-L, piso 6, T2 | 2026-06-02 | 2026-06-30 | 2026-06-30 | 28 | 41.4 | 54 | 130.4
24603 - FLORA PPTO C | 1095 | Industrializado | Concreto | Placa ejes 4-7 / A-L, piso 6 T2 | 2026-06-02 | 2026-06-16 | 2026-06-16 | 14 | 42 | 48.4 | 115.2
24603 - FLORA PPTO C | 1095 | Industrializado | Concreto | Placa ejes 4-7 / A-L, piso 6 T2 | 2026-06-02 | 2026-06-09 | 2026-06-11 | 7 | 42 | 38 | 90.5
24603 - FLORA PPTO C | 1096 | Indus | Concreto | Placa ejes 12-15 / A-L, piso 2, T1 | 2026-06-03 | 2026-07-01 | 2026-07-01 | 28 | 41.4 | 52.1 | 125.8
24603 - FLORA PPTO C | 1096 | Indus | Concreto | Placa ejes 12-15 / A-L, piso 2, T1 | 2026-06-03 | 2026-07-01 | 2026-07-01 | 28 | 41.4 | 52.9 | 127.8
24603 - FLORA PPTO C | 1096 | Indus | Concreto | Placa ejes 12-15 / A-L, piso 2, T1 | 2026-06-03 | 2026-07-01 | 2026-07-01 | 28 | 41.4 | 51.5 | 124.4
24603 - FLORA PPTO C | 1096 | Industrializado | Concreto | Placa ejes 12-15 / A-L, piso 2, T1 | 2026-06-03 | 2026-06-17 | 2026-06-18 | 14 | 42 | 43.5 | 103.6
24603 - FLORA PPTO C | 1096 | Industrializado | Concreto | Placa ejes 12-15 / A-L, piso 2, T1 | 2026-06-03 | 2026-06-10 | 2026-06-11 | 7 | 42 | 42.4 | 101
24603 - FLORA PPTO C | 1097 | Ptico | Concreto | Antepecho eje 1-2 / D, semi sotano plataforma 1 | 2026-06-03 | 2026-07-01 | 2026-07-01 | 28 | 20.7 | 25.7 | 124.2
24603 - FLORA PPTO C | 1097 | Ptico | Concreto | Antepecho eje 1-2 / D, semi sotano plataforma 1 | 2026-06-03 | 2026-07-01 | 2026-07-01 | 28 | 20.7 | 26.2 | 126.6
24603 - FLORA PPTO C | 1097 | Ptico | Concreto | Antepecho eje 1-2 / D, semi sotano plataforma 1 | 2026-06-03 | 2026-07-01 | 2026-07-01 | 28 | 20.7 | 26.5 | 128
24603 - FLORA PPTO C | 1097 | Plástico | Concreto | Antepecho ejes 1-2 / D, semisótano plataforma 1 | 2026-06-03 | 2026-06-17 | 2026-06-18 | 14 | 21 | 21.7 | 103.3
24603 - FLORA PPTO C | 1097 | Plástico | Concreto | Antepecho ejes 1-2 / D, semisótano plataforma 1 | 2026-06-03 | 2026-06-10 | 2026-06-11 | 7 | 21 | 18.7 | 89
24603 - FLORA PPTO C | 1098 | Auto | Concreto | Muros ejes 1-5 / A-L, piso 2, T1 | 2026-06-03 | 2026-07-01 | 2026-07-01 | 28 | 48.3 | 64.4 | 133.3
24603 - FLORA PPTO C | 1098 | Auto | Concreto | Muros ejes 1-5 / A-L, piso 2, T1 | 2026-06-03 | 2026-07-01 | 2026-07-01 | 28 | 48.3 | 65.3 | 135.2
24603 - FLORA PPTO C | 1098 | Auto | Concreto | Muros ejes 1-5 / A-L, piso 2, T1 | 2026-06-03 | 2026-07-01 | 2026-07-01 | 28 | 48.3 | 63.7 | 131.9
24603 - FLORA PPTO C | 1098 | Autocompactado | Concreto | Muros ejes 1-5 / A-L, piso 2, T1 | 2026-06-03 | 2026-06-17 | 2026-06-18 | 14 | 48 | 49 | 102.1
24603 - FLORA PPTO C | 1098 | Autocompactado | Concreto | Muros ejes 1-5 / A-L, piso 2, T1 | 2026-06-03 | 2026-06-10 | 2026-06-11 | 7 | 48 | 46.8 | 97.5
24603 - FLORA PPTO C | 1099 | Auto | Concreto | Muros ejes 11 - 15 / G - L, piso 6 T2 | 2026-06-03 | 2026-07-01 | 2026-07-01 | 28 | 48.3 | 56 | 115.9
24603 - FLORA PPTO C | 1099 | Auto | Concreto | Muros ejes 11 - 15 / G - L, piso 6 T2 | 2026-06-03 | 2026-07-01 | 2026-07-01 | 28 | 48.3 | 54.6 | 113
24603 - FLORA PPTO C | 1099 | Auto | Concreto | Muros ejes 11 - 15 / G - L, piso 6 T2 | 2026-06-03 | 2026-07-01 | 2026-07-01 | 28 | 48.3 | 55.4 | 114.7
24603 - FLORA PPTO C | 1099 | Autocompactado | Concreto | Muros ejes 11-15 / G-L, piso 6, T2 | 2026-06-03 | 2026-06-17 | 2026-06-18 | 14 | 48 | 49.1 | 102.3
24603 - FLORA PPTO C | 1099 | Autocompactado | Concreto | Muros ejes 11-15 / G-L, piso 6, T2 | 2026-06-03 | 2026-06-10 | 2026-06-11 | 7 | 48 | 44 | 91.7
24603 - FLORA PPTO C | 1100 | Ptico | Concreto | Viga cabezal ejes 1 / D, semisótano plataforma 1 | 2026-06-04 | 2026-07-02 | 2026-07-06 | 28 | 20.7 | 27.6 | 133.3
24603 - FLORA PPTO C | 1100 | Ptico | Concreto | Viga cabezal ejes 1 / D, semisótano plataforma 1 | 2026-06-04 | 2026-07-02 | 2026-07-06 | 28 | 20.7 | 27.9 | 134.8
24603 - FLORA PPTO C | 1100 | Ptico | Concreto | Viga cabezal ejes 1 / D, semisótano plataforma 1 | 2026-06-04 | 2026-07-02 | 2026-07-06 | 28 | 20.7 | 27.2 | 131.4
24603 - FLORA PPTO C | 1100 | Plástico | Concreto | Viga cabezal ejes 1 / D-F, semisótano plataforma 1 | 2026-06-04 | 2026-06-18 | 2026-06-20 | 14 | 21 | 23.1 | 110
24603 - FLORA PPTO C | 1100 | Plástico | Concreto | Viga cabezal ejes 1 / D-F, semisótano plataforma 1 | 2026-06-04 | 2026-06-11 | 2026-06-13 | 7 | 21 | 18.1 | 86.2
24603 - FLORA PPTO C | 1101 | Auto | Concreto | Muros ejes 4 - 5 / A - F piso 2 T1 | 2026-06-04 | 2026-07-02 | 2026-07-06 | 28 | 48.3 | 59.8 | 123.8
24603 - FLORA PPTO C | 1101 | Auto | Concreto | Muros ejes 4 - 5 / A - F piso 2 T1 | 2026-06-04 | 2026-07-02 | 2026-07-06 | 28 | 48.3 | 58.4 | 120.9
24603 - FLORA PPTO C | 1101 | Auto | Concreto | Muros ejes 4 - 5 / A - F piso 2 T1 | 2026-06-04 | 2026-07-02 | 2026-07-06 | 28 | 48.3 | 59.3 | 122.8
24603 - FLORA PPTO C | 1101 | Autocompactado | Concreto | Muros ejes 4-5 / A-F, piso 2, T1 | 2026-06-04 | 2026-06-18 | 2026-06-20 | 14 | 48 | 44.9 | 93.5
24603 - FLORA PPTO C | 1101 | Autocompactado | Concreto | Muros ejes 4-5 / A-F, piso 2, T1 | 2026-06-04 | 2026-06-11 | 2026-06-13 | 7 | 48 | 32.6 | 67.9
24603 - FLORA PPTO C | 1102 | Indus | Concreto | Placa ejes 1 - 4 / A - L, piso 6 T2 | 2026-06-04 | 2026-07-02 | 2026-07-06 | 28 | 41.4 | 53.4 | 129
24603 - FLORA PPTO C | 1102 | Indus | Concreto | Placa ejes 1 - 4 / A - L, piso 6 T2 | 2026-06-04 | 2026-07-02 | 2026-07-06 | 28 | 41.4 | 54.2 | 130.9
24603 - FLORA PPTO C | 1102 | Indus | Concreto | Placa ejes 1 - 4 / A - L, piso 6 T2 | 2026-06-04 | 2026-07-02 | 2026-07-06 | 28 | 41.4 | 52.9 | 127.8
24603 - FLORA PPTO C | 1102 | Industrializado | Concreto | Placa ejes 1-4 / A-L, piso 6, torre 2 | 2026-06-04 | 2026-06-18 | 2026-06-20 | 14 | 42 | 44.6 | 106.2
24603 - FLORA PPTO C | 1102 | Industrializado | Concreto | Placa ejes 1-4 / A-L, piso 6, torre 2 | 2026-06-04 | 2026-06-11 | 2026-06-13 | 7 | 42 | 40 | 95.2
24603 - FLORA PPTO C | 1103 | Auto | Concreto | Muros ejes 11 - 15 / A - F, piso 6 torre 2 | 2026-06-04 | 2026-07-02 | 2026-07-06 | 28 | 48.3 | 53.3 | 110.4
24603 - FLORA PPTO C | 1103 | Auto | Concreto | Muros ejes 11 - 15 / A - F, piso 6 torre 2 | 2026-06-04 | 2026-07-02 | 2026-07-06 | 28 | 48.3 | 52 | 107.7
24603 - FLORA PPTO C | 1103 | Auto | Concreto | Muros ejes 11 - 15 / A - F, piso 6 torre 2 | 2026-06-04 | 2026-07-02 | 2026-07-06 | 28 | 48.3 | 52.8 | 109.3
24603 - FLORA PPTO C | 1103 | Autocompactado | Concreto | Muros ejes 11-15 / A-F, piso 6, torre 2 | 2026-06-04 | 2026-06-18 | 2026-06-20 | 14 | 48 | 46.1 | 96
24603 - FLORA PPTO C | 1103 | Autocompactado | Concreto | Muros ejes 11-15 / A-F, piso 6, torre 2 | 2026-06-04 | 2026-06-11 | 2026-06-13 | 7 | 48 | 35.5 | 74
24603 - FLORA PPTO C | 1104 | Autocompactante | Concreto | Muros ejes 9-11 A-L piso 6 T2 | 2026-06-05 | 2026-07-03 | 2026-07-06 | 28 | 48.3 | 54.6 | 113
24603 - FLORA PPTO C | 1104 | Autocompactante | Concreto | Muros ejes 9-11 A-L piso 6 T2 | 2026-06-05 | 2026-07-03 | 2026-07-06 | 28 | 48.3 | 55.1 | 114.1
24603 - FLORA PPTO C | 1104 | Autocompactante | Concreto | Muros ejes 9-11 A-L piso 6 T2 | 2026-06-05 | 2026-07-03 | 2026-07-06 | 28 | 48.3 | 54.8 | 113.5
24603 - FLORA PPTO C | 1104 | Autocompactado | Concreto | Muros ejes 9-11 / A-L, piso 6, torre 2 | 2026-06-05 | 2026-06-19 | 2026-06-22 | 14 | 48 | 44.7 | 93.1
24603 - FLORA PPTO C | 1104 | Autocompactado | Concreto | Muros ejes 9-11 / A-L, piso 6, torre 2 | 2026-06-05 | 2026-06-12 | 2026-06-13 | 7 | 48 | 39.8 | 82.9
24603 - FLORA PPTO C | 1105 | Plastico | Concreto | Viga cabezal ejes 1' E-F y antepecho ejes 1'/D-E semi sotano plataforma 1 | 2026-06-06 | 2026-07-04 | 2026-07-06 | 28 | 20.7 | 31.7 | 153.1
24603 - FLORA PPTO C | 1105 | Plastico | Concreto | Viga cabezal ejes 1' E-F y antepecho ejes 1'/D-E semi sotano plataforma 1 | 2026-06-06 | 2026-07-04 | 2026-07-06 | 28 | 20.7 | 30.8 | 148.8
24603 - FLORA PPTO C | 1105 | Plastico | Concreto | Viga cabezal ejes 1' E-F y antepecho ejes 1'/D-E semi sotano plataforma 1 | 2026-06-06 | 2026-07-04 | 2026-07-06 | 28 | 20.7 | 31.2 | 150.7
24603 - FLORA PPTO C | 1105 | Plástico | Concreto | Viga cabezal ejes 1' / E-F y antepecho 1' / D, semisótano plataforma 1 | 2026-06-06 | 2026-06-20 | 2026-06-22 | 14 | 21 | 26.2 | 124.8
24603 - FLORA PPTO C | 1105 | Plástico | Concreto | Viga cabezal ejes 1' / E-F y antepecho 1' / D, semisótano plataforma 1 | 2026-06-06 | 2026-06-13 | 2026-06-16 | 7 | 21 | 20.9 | 99.5
24603 - FLORA PPTO C | 1106 | Industrializado | Concreto | Placa ejes 12-15 / A-L piso 7 T2 | 2026-06-06 | 2026-07-04 | 2026-07-06 | 28 | 41.4 | 56 | 135.3
24603 - FLORA PPTO C | 1106 | Industrializado | Concreto | Placa ejes 12-15 / A-L piso 7 T2 | 2026-06-06 | 2026-07-04 | 2026-07-06 | 28 | 41.4 | 56.9 | 137.4
24603 - FLORA PPTO C | 1106 | Industrializado | Concreto | Placa ejes 12-15 / A-L piso 7 T2 | 2026-06-06 | 2026-07-04 | 2026-07-06 | 28 | 41.4 | 55.5 | 134.1
24603 - FLORA PPTO C | 1106 | Industrializado | Concreto | Placa ejes 12-15 / A-L, piso 7, torre 2 | 2026-06-06 | 2026-06-20 | 2026-06-22 | 14 | 42 | 46.7 | 111.2
24603 - FLORA PPTO C | 1106 | Industrializado | Concreto | Placa ejes 12-15 / A-L, piso 7, torre 2 | 2026-06-06 | 2026-06-13 | 2026-06-16 | 7 | 42 | 41.4 | 98.6
24603 - FLORA PPTO C | 1107 | Plastico | Concreto | Muro cabezal ejes 1 H-K plataforma 1 | 2026-06-09 | 2026-07-07 | 2026-07-08 | 28 | 20.7 | 29.7 | 143.5
24603 - FLORA PPTO C | 1107 | Plastico | Concreto | Muro cabezal ejes 1 H-K plataforma 1 | 2026-06-09 | 2026-07-07 | 2026-07-08 | 28 | 20.7 | 30 | 144.9
24603 - FLORA PPTO C | 1107 | Plastico | Concreto | Muro cabezal ejes 1 H-K plataforma 1 | 2026-06-09 | 2026-07-07 | 2026-07-08 | 28 | 20.7 | 29.1 | 140.6
24603 - FLORA PPTO C | 1107 | Plástico | Concreto | Muro cabezal ejes 1 / H - K, plataforma 1 | 2026-06-09 | 2026-06-23 | 2026-06-23 | 14 | 21 | 25 | 119
24603 - FLORA PPTO C | 1107 | Plástico | Concreto | Muro cabezal ejes 1 / H - K, plataforma 1 | 2026-06-09 | 2026-06-16 | 2026-06-16 | 7 | 21 | 22.6 | 107.6
24603 - FLORA PPTO C | 1108 | Autocompactante | Concreto | Muros ejes 7-9 / A-L piso 6 T2 | 2026-06-09 | 2026-07-07 | 2026-07-08 | 28 | 48.3 | 61.4 | 127.1
24603 - FLORA PPTO C | 1108 | Autocompactante | Concreto | Muros ejes 7-9 / A-L piso 6 T2 | 2026-06-09 | 2026-07-07 | 2026-07-08 | 28 | 48.3 | 60 | 124.2
24603 - FLORA PPTO C | 1108 | Autocompactante | Concreto | Muros ejes 7-9 / A-L piso 6 T2 | 2026-06-09 | 2026-07-07 | 2026-07-08 | 28 | 48.3 | 60.9 | 126.1
24603 - FLORA PPTO C | 1108 | Autocompactado | Concreto | Muros ejes7-9 / A-L, piso 6, T2 | 2026-06-09 | 2026-06-23 | 2026-06-23 | 14 | 48 | 47.8 | 99.6
24603 - FLORA PPTO C | 1108 | Autocompactado | Concreto | Muros ejes7-9 / A-L, piso 6, T2 | 2026-06-09 | 2026-06-16 | 2026-06-16 | 7 | 48 | 44.2 | 92.1
24603 - FLORA PPTO C | 1109 | Industrializado | Concreto | Placa ejes 10 - 12 / A - L , piso 7 , T2 | 2026-06-10 | 2026-07-08 | 2026-07-08 | 28 | 41.4 | 56.1 | 135.5
24603 - FLORA PPTO C | 1109 | Industrializado | Concreto | Placa ejes 10 - 12 / A - L , piso 7 , T2 | 2026-06-10 | 2026-07-08 | 2026-07-08 | 28 | 41.4 | 57 | 137.7
24603 - FLORA PPTO C | 1109 | Industrializado | Concreto | Placa ejes 10 - 12 / A - L , piso 7 , T2 | 2026-06-10 | 2026-07-08 | 2026-07-08 | 28 | 41.4 | 55.6 | 134.3
24603 - FLORA PPTO C | 1109 | Industrializado | Concreto | Placa ejes 10-12 / A-L, piso 7, T2 | 2026-06-10 | 2026-06-24 | 2026-06-24 | 14 | 42 | 49.6 | 118.1
24603 - FLORA PPTO C | 1109 | Industrializado | Concreto | Placa ejes 10-12 / A-L, piso 7, T2 | 2026-06-10 | 2026-06-17 | 2026-06-18 | 7 | 42 | 33.8 | 80.5
24603 - FLORA PPTO C | 1110 | Autocompactante | Concreto | Muros ejes 5 - 7 / A - L , piso 6 , T2 | 2026-06-10 | 2026-07-08 | 2026-07-08 | 28 | 48.3 | 66.7 | 138.1
24603 - FLORA PPTO C | 1110 | Autocompactante | Concreto | Muros ejes 5 - 7 / A - L , piso 6 , T2 | 2026-06-10 | 2026-07-08 | 2026-07-08 | 28 | 48.3 | 65.1 | 134.8
24603 - FLORA PPTO C | 1110 | Autocompactante | Concreto | Muros ejes 5 - 7 / A - L , piso 6 , T2 | 2026-06-10 | 2026-07-08 | 2026-07-08 | 28 | 48.3 | 67.5 | 139.8
24603 - FLORA PPTO C | 1110 | Autocompactado | Concreto | Muros ejes 5-7 / A-L, piso 6, T2 | 2026-06-10 | 2026-06-24 | 2026-06-24 | 14 | 48 | 52.8 | 110
24603 - FLORA PPTO C | 1110 | Autocompactado | Concreto | Muros ejes 5-7 / A-L, piso 6, T2 | 2026-06-10 | 2026-06-17 | 2026-06-18 | 7 | 48 | 43.4 | 90.4
24603 - FLORA PPTO C | 1111 | Plastico F | Concreto | Placa piso 1 ejes 5 - 8 / A - H plataforma 1 | 2026-06-11 | 2026-07-09 | 2026-07-09 | 28 | 20.7 | 40.6 | 196.1
24603 - FLORA PPTO C | 1111 | Plastico F | Concreto | Placa piso 1 ejes 5 - 8 / A - H plataforma 1 | 2026-06-11 | 2026-07-09 | 2026-07-09 | 28 | 20.7 | 41.2 | 199
24603 - FLORA PPTO C | 1111 | Plastico F | Concreto | Placa piso 1 ejes 5 - 8 / A - H plataforma 1 | 2026-06-11 | 2026-07-09 | 2026-07-09 | 28 | 20.7 | 40.2 | 194.2
24603 - FLORA PPTO C | 1111 | Plástico F | Concreto | Placa piso 1, ejes 5-8 / D-H, plataforma 1 | 2026-06-11 | 2026-06-25 | 2026-06-26 | 14 | 21 | 35.2 | 167.6
24603 - FLORA PPTO C | 1111 | Plástico F | Concreto | Placa piso 1, ejes 5-8 / D-H, plataforma 1 | 2026-06-11 | 2026-06-18 | 2026-06-20 | 7 | 21 | 21.3 | 101.4
24603 - FLORA PPTO C | 1112 | Plastico F | Concreto | Placa piso 1 , ejes 5 - 8 / A - H , plataforma 1 | 2026-06-11 | 2026-07-09 | 2026-07-09 | 28 | 20.7 | 40.4 | 195.2
24603 - FLORA PPTO C | 1112 | Plastico F | Concreto | Placa piso 1 , ejes 5 - 8 / A - H , plataforma 1 | 2026-06-11 | 2026-07-09 | 2026-07-09 | 28 | 20.7 | 39.4 | 190.3
24603 - FLORA PPTO C | 1112 | Plastico F | Concreto | Placa piso 1 , ejes 5 - 8 / A - H , plataforma 1 | 2026-06-11 | 2026-07-09 | 2026-07-09 | 28 | 20.7 | 39.8 | 192.3
24603 - FLORA PPTO C | 1112 | Plástico F | Concreto | Plca piso 1, ejes 5-8 / D-H, plataforma 1 | 2026-06-11 | 2026-06-25 | 2026-06-26 | 14 | 21 | 34.1 | 162.4
24603 - FLORA PPTO C | 1112 | Plástico F | Concreto | Plca piso 1, ejes 5-8 / D-H, plataforma 1 | 2026-06-11 | 2026-06-18 | 2026-06-20 | 7 | 21 | 21.6 | 102.9
24603 - FLORA PPTO C | 1113 | Plastico F | Concreto | Placa piso 1 , ejes 5 -8 / A -H , plataforma 1 | 2026-06-11 | 2026-07-09 | 2026-07-09 | 28 | 20.7 | 40 | 193.2
24603 - FLORA PPTO C | 1113 | Plastico F | Concreto | Placa piso 1 , ejes 5 -8 / A -H , plataforma 1 | 2026-06-11 | 2026-07-09 | 2026-07-09 | 28 | 20.7 | 40.6 | 196.1
24603 - FLORA PPTO C | 1113 | Plastico F | Concreto | Placa piso 1 , ejes 5 -8 / A -H , plataforma 1 | 2026-06-11 | 2026-07-09 | 2026-07-09 | 28 | 20.7 | 39.6 | 191.3
24603 - FLORA PPTO C | 1113 | Plástico F | Concreto | Placa piso 1, ejes 5-8 / D-H, plataforma 1 | 2026-06-11 | 2026-06-25 | 2026-06-26 | 14 | 21 | 34.3 | 163.3
24603 - FLORA PPTO C | 1113 | Plástico F | Concreto | Placa piso 1, ejes 5-8 / D-H, plataforma 1 | 2026-06-11 | 2026-06-18 | 2026-06-20 | 7 | 21 | 21.8 | 103.8
24603 - FLORA PPTO C | 1114 | Autocompactante | Concreto | Muros ejes 4 - 7 / G - L , piso 2 , T1 | 2026-06-11 | 2026-07-09 | 2026-07-09 | 28 | 48.3 | 62.1 | 128.6
24603 - FLORA PPTO C | 1114 | Autocompactante | Concreto | Muros ejes 4 - 7 / G - L , piso 2 , T1 | 2026-06-11 | 2026-07-09 | 2026-07-09 | 28 | 48.3 | 60.6 | 125.5
24603 - FLORA PPTO C | 1114 | Autocompactante | Concreto | Muros ejes 4 - 7 / G - L , piso 2 , T1 | 2026-06-11 | 2026-07-09 | 2026-07-09 | 28 | 48.3 | 61.6 | 127.5
24603 - FLORA PPTO C | 1114 | Autocompactado | Concreto | Muros ejes 4-7 / G-L, piso 2, T1 | 2026-06-11 | 2026-06-25 | 2026-06-26 | 14 | 48 | 52.1 | 108.5
24603 - FLORA PPTO C | 1114 | Autocompactado | Concreto | Muros ejes 4-7 / G-L, piso 2, T1 | 2026-06-11 | 2026-06-18 | 2026-06-20 | 7 | 48 | 41.6 | 86.7
24603 - FLORA PPTO C | 1115 | Autocompactante | Concreto | Muros ejes 1 - 4 / A - F , piso 6 , T2 | 2026-06-11 | 2026-07-09 | 2026-07-09 | 28 | 48.3 | 61.8 | 128
24603 - FLORA PPTO C | 1115 | Autocompactante | Concreto | Muros ejes 1 - 4 / A - F , piso 6 , T2 | 2026-06-11 | 2026-07-09 | 2026-07-09 | 28 | 48.3 | 62.8 | 130
24603 - FLORA PPTO C | 1115 | Autocompactante | Concreto | Muros ejes 1 - 4 / A - F , piso 6 , T2 | 2026-06-11 | 2026-07-09 | 2026-07-09 | 28 | 48.3 | 61.3 | 126.9
24603 - FLORA PPTO C | 1115 | Autocompactado | Concreto | Muros ejes 1-4 / A-F, piso 6, T2 | 2026-06-11 | 2026-06-25 | 2026-06-26 | 14 | 48 | 48.5 | 101
24603 - FLORA PPTO C | 1115 | Autocompactado | Concreto | Muros ejes 1-4 / A-F, piso 6, T2 | 2026-06-11 | 2026-06-18 | 2026-06-20 | 7 | 48 | 38.5 | 80.2
24603 - FLORA PPTO C | 1116 | Industrializado | Concreto | Placa ejes 7 - 9 / A - 2 , piso 7 T2 | 2026-06-11 | 2026-07-09 | 2026-07-09 | 28 | 41.4 | 55.6 | 134.3
24603 - FLORA PPTO C | 1116 | Industrializado | Concreto | Placa ejes 7 - 9 / A - 2 , piso 7 T2 | 2026-06-11 | 2026-07-09 | 2026-07-09 | 28 | 41.4 | 54.2 | 130.9
24603 - FLORA PPTO C | 1116 | Industrializado | Concreto | Placa ejes 7 - 9 / A - 2 , piso 7 T2 | 2026-06-11 | 2026-07-09 | 2026-07-09 | 28 | 41.4 | 55.1 | 133.1
24603 - FLORA PPTO C | 1116 | Industrializado | Concreto | Placa ejes 7-9 / A-L, piso 7, T2 | 2026-06-11 | 2026-06-25 | 2026-06-26 | 14 | 42 | 50.3 | 119.8
24603 - FLORA PPTO C | 1116 | Industrializado | Concreto | Placa ejes 7-9 / A-L, piso 7, T2 | 2026-06-11 | 2026-06-18 | 2026-06-20 | 7 | 42 | 38.7 | 92.1
24603 - FLORA PPTO C | 1117 | Industrializado | Concreto | Escaleras piso 2 al 3 ejes 13 - 15 / F - G, T2 | 2026-06-12 | 2026-07-10 | 2026-07-10 | 28 | 41.4 | 57.2 | 138.2
24603 - FLORA PPTO C | 1117 | Industrializado | Concreto | Escaleras piso 2 al 3 ejes 13 - 15 / F - G, T2 | 2026-06-12 | 2026-07-10 | 2026-07-10 | 28 | 41.4 | 55.9 | 135
24603 - FLORA PPTO C | 1117 | Industrializado | Concreto | Escaleras piso 2 al 3 ejes 13 - 15 / F - G, T2 | 2026-06-12 | 2026-07-10 | 2026-07-10 | 28 | 41.4 | 56.8 | 137.2
24603 - FLORA PPTO C | 1117 | Industrializado | Concreto | Escaleras piso 2 al 3, ejes 13-15 / F-G, T2 | 2026-06-12 | 2026-06-26 | 2026-06-30 | 14 | 42 | 49.4 | 117.6
24603 - FLORA PPTO C | 1117 | Industrializado | Concreto | Escaleras piso 2 al 3, ejes 13-15 / F-G, T2 | 2026-06-12 | 2026-06-19 | 2026-06-22 | 7 | 42 | 34.1 | 81.2
24603 - FLORA PPTO C | 1118 | Plástico | Concreto | Viga cabezal semisótano ejes 1´/ F - H Plataforma 1 | 2026-06-12 | 2026-07-10 | 2026-07-10 | 28 | 20.7 | 25.6 | 123.7
24603 - FLORA PPTO C | 1118 | Plástico | Concreto | Viga cabezal semisótano ejes 1´/ F - H Plataforma 1 | 2026-06-12 | 2026-07-10 | 2026-07-10 | 28 | 20.7 | 25.8 | 124.6
24603 - FLORA PPTO C | 1118 | Plástico | Concreto | Viga cabezal semisótano ejes 1´/ F - H Plataforma 1 | 2026-06-12 | 2026-07-10 | 2026-07-10 | 28 | 20.7 | 25.1 | 121.3
24603 - FLORA PPTO C | 1118 | Plástico | Concreto | Viga cabezal, semisótano, ejes 1'/ F-H, plataforma 1 | 2026-06-12 | 2026-06-26 | 2026-06-30 | 14 | 21 | 22.1 | 105.2
24603 - FLORA PPTO C | 1118 | Plástico | Concreto | Viga cabezal, semisótano, ejes 1'/ F-H, plataforma 1 | 2026-06-12 | 2026-06-19 | 2026-06-22 | 7 | 21 | 16.2 | 77.1
24603 - FLORA PPTO C | 1119 | Autocompactante | Concreto | Muros ejes 4 - 7 / A - F Piso 2 T1 | 2026-06-12 | 2026-07-10 | 2026-07-10 | 28 | 48.3 | 54.4 | 112.6
24603 - FLORA PPTO C | 1119 | Autocompactante | Concreto | Muros ejes 4 - 7 / A - F Piso 2 T1 | 2026-06-12 | 2026-07-10 | 2026-07-10 | 28 | 48.3 | 53.3 | 110.4
24603 - FLORA PPTO C | 1119 | Autocompactante | Concreto | Muros ejes 4 - 7 / A - F Piso 2 T1 | 2026-06-12 | 2026-07-10 | 2026-07-10 | 28 | 48.3 | 53.5 | 110.8
24603 - FLORA PPTO C | 1119 | Autocompactado | Concreto | Muros ejes 4-7 / A-F, piso 2, T1 | 2026-06-12 | 2026-06-26 | 2026-06-30 | 14 | 48 | 47.3 | 98.5
24603 - FLORA PPTO C | 1119 | Autocompactado | Concreto | Muros ejes 4-7 / A-F, piso 2, T1 | 2026-06-12 | 2026-06-19 | 2026-06-22 | 7 | 48 | 35 | 72.9
24603 - FLORA PPTO C | 1120 | Autocompactante | Concreto | Muros ejes 1 - 4 / G - L Piso 6 T2 | 2026-06-12 | 2026-07-10 | 2026-07-10 | 28 | 48.3 | 56.1 | 116.1
24603 - FLORA PPTO C | 1120 | Autocompactante | Concreto | Muros ejes 1 - 4 / G - L Piso 6 T2 | 2026-06-12 | 2026-07-10 | 2026-07-10 | 28 | 48.3 | 57 | 118
24603 - FLORA PPTO C | 1120 | Autocompactante | Concreto | Muros ejes 1 - 4 / G - L Piso 6 T2 | 2026-06-12 | 2026-07-10 | 2026-07-10 | 28 | 48.3 | 55.6 | 115.1
24603 - FLORA PPTO C | 1120 | Autocompactado | Concreto | Muros ejes 1-4 / G-L, piso 6, T2 | 2026-06-12 | 2026-06-26 | 2026-06-30 | 14 | 48 | 48.6 | 101.3
24603 - FLORA PPTO C | 1120 | Autocompactado | Concreto | Muros ejes 1-4 / G-L, piso 6, T2 | 2026-06-12 | 2026-06-19 | 2026-06-22 | 7 | 48 | 33.3 | 69.4
24603 - FLORA PPTO C | 1121 | Industrializado | Concreto | Placa ejes 13 - 15 / A - L Piso 7 T2 | 2026-06-13 | 2026-07-11 | 2026-07-14 | 28 | 41.4 | 54.4 | 131.4
24603 - FLORA PPTO C | 1121 | Industrializado | Concreto | Placa ejes 13 - 15 / A - L Piso 7 T2 | 2026-06-13 | 2026-07-11 | 2026-07-14 | 28 | 41.4 | 55.1 | 133.1
24603 - FLORA PPTO C | 1121 | Industrializado | Concreto | Placa ejes 13 - 15 / A - L Piso 7 T2 | 2026-06-13 | 2026-07-11 | 2026-07-14 | 28 | 41.4 | 54.8 | 132.4
24603 - FLORA PPTO C | 1121 | Industrializado | Concreto | Placa ejes 13-15 / A-F, piso 7, T2 | 2026-06-13 | 2026-06-27 | 2026-07-02 | 14 | 42 | 42.6 | 101.4
24603 - FLORA PPTO C | 1121 | Industrializado | Concreto | Placa ejes 13-15 / A-F, piso 7, T2 | 2026-06-13 | 2026-06-20 | 2026-06-22 | 7 | 42 | 38.5 | 91.7
24603 - FLORA PPTO C | 1122 | Autocompactante | Concreto | Muros ejes 4 - 7 / A - L Piso 7 T2 | 2026-06-13 | 2026-07-11 | 2026-07-14 | 28 | 48.3 | 61.2 | 126.7
24603 - FLORA PPTO C | 1122 | Autocompactante | Concreto | Muros ejes 4 - 7 / A - L Piso 7 T2 | 2026-06-13 | 2026-07-11 | 2026-07-14 | 28 | 48.3 | 59.7 | 123.6
24603 - FLORA PPTO C | 1122 | Autocompactante | Concreto | Muros ejes 4 - 7 / A - L Piso 7 T2 | 2026-06-13 | 2026-07-11 | 2026-07-14 | 28 | 48.3 | 61.9 | 128.2
24603 - FLORA PPTO C | 1122 | Autocompactado | Concreto | Muros ejes 4-7 / A-L, piso 7, T2 | 2026-06-13 | 2026-06-27 | 2026-07-02 | 14 | 48 | 45.4 | 94.6
24603 - FLORA PPTO C | 1122 | Autocompactado | Concreto | Muros ejes 4-7 / A-L, piso 7, T2 | 2026-06-13 | 2026-06-20 | 2026-06-22 | 7 | 48 | 43.4 | 90.4
24603 - FLORA PPTO C | 1123 | Auto | Concreto | Muros ejes 7 - 9 / G - L , piso 2 T1 | 2026-06-16 | 2026-07-14 | 2026-07-15 | 28 | 48.3 | 62.8 | 130
24603 - FLORA PPTO C | 1123 | Auto | Concreto | Muros ejes 7 - 9 / G - L , piso 2 T1 | 2026-06-16 | 2026-07-14 | 2026-07-15 | 28 | 48.3 | 62.6 | 129.6
24603 - FLORA PPTO C | 1123 | Auto | Concreto | Muros ejes 7 - 9 / G - L , piso 2 T1 | 2026-06-16 | 2026-07-14 | 2026-07-15 | 28 | 48.3 | 62 | 128.4
24603 - FLORA PPTO C | 1123 | Autocompactado | Concreto | Muros ejes 7-9 / G-L, piso 2, torre 1 | 2026-06-16 | 2026-06-30 | 2026-07-02 | 14 | 48 | 47.3 | 98.5
24603 - FLORA PPTO C | 1123 | Autocompactado | Concreto | Muros ejes 7-9 / G-L, piso 2, torre 1 | 2026-06-16 | 2026-06-23 | 2026-06-23 | 7 | 48 | 44.9 | 93.5
24603 - FLORA PPTO C | 1124 | Auto | Concreto | Muros ejes 11 - 12 / A - F piso 7 , ejes 9 y 12 / G - L T2 | 2026-06-16 | 2026-07-14 | 2026-07-15 | 28 | 48.3 | 66.9 | 138.5
24603 - FLORA PPTO C | 1124 | Auto | Concreto | Muros ejes 11 - 12 / A - F piso 7 , ejes 9 y 12 / G - L T2 | 2026-06-16 | 2026-07-14 | 2026-07-15 | 28 | 48.3 | 65.4 | 135.4
24603 - FLORA PPTO C | 1124 | Auto | Concreto | Muros ejes 11 - 12 / A - F piso 7 , ejes 9 y 12 / G - L T2 | 2026-06-16 | 2026-07-14 | 2026-07-15 | 28 | 48.3 | 64.9 | 134.4
24603 - FLORA PPTO C | 1124 | Autocompactado | Concreto | Muros ejes 11-12 / A-F y 9-12 / G-L, piso 7, torre 2 | 2026-06-16 | 2026-06-30 | 2026-07-02 | 14 | 48 | 52.7 | 109.8
24603 - FLORA PPTO C | 1124 | Autocompactado | Concreto | Muros ejes 11-12 / A-F y 9-12 / G-L, piso 7, torre 2 | 2026-06-16 | 2026-06-23 | 2026-06-23 | 7 | 48 | 47 | 97.9
24603 - FLORA PPTO C | 1125 | Indus | Concreto | Placa ejes 1 - 4 / A - L , piso 7 T2 | 2026-06-16 | 2026-07-14 | 2026-07-15 | 28 | 41.4 | 59.4 | 143.5
24603 - FLORA PPTO C | 1125 | Indus | Concreto | Placa ejes 1 - 4 / A - L , piso 7 T2 | 2026-06-16 | 2026-07-14 | 2026-07-15 | 28 | 41.4 | 57.9 | 139.9
24603 - FLORA PPTO C | 1125 | Indus | Concreto | Placa ejes 1 - 4 / A - L , piso 7 T2 | 2026-06-16 | 2026-07-14 | 2026-07-15 | 28 | 41.4 | 58.9 | 142.3
24603 - FLORA PPTO C | 1125 | Industrializado | Concreto | Placa ejes 1-4 / A-L, piso 7, torre 2 | 2026-06-16 | 2026-06-30 | 2026-07-02 | 14 | 42 | 50.2 | 119.5
24603 - FLORA PPTO C | 1125 | Industrializado | Concreto | Placa ejes 1-4 / A-L, piso 7, torre 2 | 2026-06-16 | 2026-06-23 | 2026-06-23 | 7 | 42 | 44.1 | 105
24603 - FLORA PPTO C | 1126 | C-Ptico | Concreto | Cimentación y tanque suministro ejes 3 - 5 / D - G , Salón comunal | 2026-06-17 | 2026-07-15 | 2026-07-15 | 28 | 27.6 | 36.9 | 133.7
24603 - FLORA PPTO C | 1126 | C-Ptico | Concreto | Cimentación y tanque suministro ejes 3 - 5 / D - G , Salón comunal | 2026-06-17 | 2026-07-15 | 2026-07-15 | 28 | 27.6 | 37 | 134.1
24603 - FLORA PPTO C | 1126 | C-Ptico | Concreto | Cimentación y tanque suministro ejes 3 - 5 / D - G , Salón comunal | 2026-06-17 | 2026-07-15 | 2026-07-15 | 28 | 27.6 | 37.2 | 134.8
24603 - FLORA PPTO C | 1126 | C. Plástico | Concreto | Cimentación y tanque de suministro ejes 3-5' / D-G, salón comunal | 2026-06-17 | 2026-07-01 | 2026-07-04 | 14 | 28 | 31.9 | 113.9
24603 - FLORA PPTO C | 1126 | C. Plástico | Concreto | Cimentación y tanque de suministro ejes 3-5' / D-G, salón comunal | 2026-06-17 | 2026-06-24 | 2026-06-24 | 7 | 28 | 28.9 | 103.2
24603 - FLORA PPTO C | 1127 | C-Ptico | Concreto | Cimentación y tanque suministro ejes 3 - 5 / D - G , Salón comunal | 2026-06-17 | 2026-07-15 | 2026-07-15 | 28 | 27.6 | 41 | 148.6
24603 - FLORA PPTO C | 1127 | C-Ptico | Concreto | Cimentación y tanque suministro ejes 3 - 5 / D - G , Salón comunal | 2026-06-17 | 2026-07-15 | 2026-07-15 | 28 | 27.6 | 40 | 144.9
24603 - FLORA PPTO C | 1127 | C-Ptico | Concreto | Cimentación y tanque suministro ejes 3 - 5 / D - G , Salón comunal | 2026-06-17 | 2026-07-15 | 2026-07-15 | 28 | 27.6 | 40.4 | 146.4
24603 - FLORA PPTO C | 1127 | C. Plástico | Concreto | Cimentación y tanque de suministro ejes 3-5' / D-G, salón comunal | 2026-06-17 | 2026-07-01 | 2026-07-04 | 14 | 28 | 34 | 121.4
24603 - FLORA PPTO C | 1127 | C. Plástico | Concreto | Cimentación y tanque de suministro ejes 3-5' / D-G, salón comunal | 2026-06-17 | 2026-06-24 | 2026-06-24 | 7 | 28 | 28.2 | 100.7
24603 - FLORA PPTO C | 1128 | EPTICO | Concreto | Cimentación y tanque suministro ejes 3 - 5 / D - G salón comunal | 2026-06-17 | 2026-07-15 | 2026-07-16 | 28 | 27.6 | 41.5 | 150.4
24603 - FLORA PPTO C | 1128 | EPTICO | Concreto | Cimentación y tanque suministro ejes 3 - 5 / D - G salón comunal | 2026-06-17 | 2026-07-15 | 2026-07-16 | 28 | 27.6 | 40 | 144.9
24603 - FLORA PPTO C | 1128 | EPTICO | Concreto | Cimentación y tanque suministro ejes 3 - 5 / D - G salón comunal | 2026-06-17 | 2026-07-15 | 2026-07-16 | 28 | 27.6 | 40.7 | 147.5
24603 - FLORA PPTO C | 1128 | C. Plástico | Concreto | Cimentación y tanque de suministro ejes 3-5' / D-G, salón comunal | 2026-06-17 | 2026-07-01 | 2026-07-04 | 14 | 28 | 33.6 | 120
24603 - FLORA PPTO C | 1128 | C. Plástico | Concreto | Cimentación y tanque de suministro ejes 3-5' / D-G, salón comunal | 2026-06-17 | 2026-06-24 | 2026-06-24 | 7 | 28 | 28.6 | 102.1
24603 - FLORA PPTO C | 1129 | AUTO | Concreto | Cuello columnas ejes 4 - 5 / E - G , sotano salón comunal | 2026-06-17 | 2026-07-15 | 2026-07-16 | 28 | 34.5 | 42.7 | 123.8
24603 - FLORA PPTO C | 1129 | AUTO | Concreto | Cuello columnas ejes 4 - 5 / E - G , sotano salón comunal | 2026-06-17 | 2026-07-15 | 2026-07-16 | 28 | 34.5 | 44.6 | 129.3
24603 - FLORA PPTO C | 1129 | AUTO | Concreto | Cuello columnas ejes 4 - 5 / E - G , sotano salón comunal | 2026-06-17 | 2026-07-15 | 2026-07-16 | 28 | 34.5 | 43.5 | 126.1
24603 - FLORA PPTO C | 1129 | C. Autocompactado | Concreto | Cuello columnas ejes 4-5 / E-G, sótano salón comunal | 2026-06-17 | 2026-07-01 | 2026-07-04 | 14 | 35 | 35.7 | 102
24603 - FLORA PPTO C | 1129 | C. Autocompactado | Concreto | Cuello columnas ejes 4-5 / E-G, sótano salón comunal | 2026-06-17 | 2026-06-24 | 2026-06-24 | 7 | 35 | 32.6 | 93.1
24603 - FLORA PPTO C | 1130 | AUTO | Concreto | Muros ejes 4 - 7 , / A - F , piso 2 , T1 | 2026-06-17 | 2026-07-15 | 2026-07-16 | 28 | 48.3 | 57.8 | 119.7
24603 - FLORA PPTO C | 1130 | AUTO | Concreto | Muros ejes 4 - 7 , / A - F , piso 2 , T1 | 2026-06-17 | 2026-07-15 | 2026-07-16 | 28 | 48.3 | 56.5 | 117
24603 - FLORA PPTO C | 1130 | AUTO | Concreto | Muros ejes 4 - 7 , / A - F , piso 2 , T1 | 2026-06-17 | 2026-07-15 | 2026-07-16 | 28 | 48.3 | 57 | 118
24603 - FLORA PPTO C | 1130 | Autocompacatdo | Concreto | Muros ejes 4-7 * A-F, piso 2, T1 | 2026-06-17 | 2026-07-01 | 2026-07-04 | 14 | 48 | 49 | 102.1
24603 - FLORA PPTO C | 1130 | Autocompacatdo | Concreto | Muros ejes 4-7 * A-F, piso 2, T1 | 2026-06-17 | 2026-06-24 | 2026-06-24 | 7 | 48 | 45.6 | 95
24603 - FLORA PPTO C | 1131 | AUTO | Concreto | Muros ejes 7 - 11 / A - F piso 7 , T2 | 2026-06-17 | 2026-07-15 | 2026-07-16 | 28 | 48.3 | 58.5 | 121.1
24603 - FLORA PPTO C | 1131 | AUTO | Concreto | Muros ejes 7 - 11 / A - F piso 7 , T2 | 2026-06-17 | 2026-07-15 | 2026-07-16 | 28 | 48.3 | 59.9 | 124
24603 - FLORA PPTO C | 1131 | AUTO | Concreto | Muros ejes 7 - 11 / A - F piso 7 , T2 | 2026-06-17 | 2026-07-15 | 2026-07-16 | 28 | 48.3 | 57.7 | 119.5
24603 - FLORA PPTO C | 1131 | Autocompacatdo | Concreto | Muros ejes 7-11 / A-F, piso 7, T2 | 2026-06-17 | 2026-07-01 | 2026-07-04 | 14 | 48 | 50.2 | 104.6
24603 - FLORA PPTO C | 1131 | Autocompacatdo | Concreto | Muros ejes 7-11 / A-F, piso 7, T2 | 2026-06-17 | 2026-06-24 | 2026-06-24 | 7 | 48 | 46.3 | 96.5
24603 - FLORA PPTO C | 1132 | INDUS | Concreto | Placa Ejes 1 – 4 / A – L, Piso 3, T1 | 2026-06-18 | 2026-07-16 | 2026-07-17 | 28 | 41.4 | 53.6 | 129.5
24603 - FLORA PPTO C | 1132 | INDUS | Concreto | Placa Ejes 1 – 4 / A – L, Piso 3, T1 | 2026-06-18 | 2026-07-16 | 2026-07-17 | 28 | 41.4 | 53.7 | 129.7
24603 - FLORA PPTO C | 1132 | INDUS | Concreto | Placa Ejes 1 – 4 / A – L, Piso 3, T1 | 2026-06-18 | 2026-07-16 | 2026-07-17 | 28 | 41.4 | 53 | 128
24603 - FLORA PPTO C | 1132 | Industrializado | Concreto | Placa ejes 1-4 / A-L, piso 3, T1 | 2026-06-18 | 2026-07-02 | 2026-07-23 | 14 | 42 | 47.9 | 114
24603 - FLORA PPTO C | 1132 | Industrializado | Concreto | Placa ejes 1-4 / A-L, piso 3, T1 | 2026-06-18 | 2026-06-25 | 2026-06-26 | 7 | 42 | 41.2 | 98.1
24603 - FLORA PPTO C | 1133 | INDUS | Concreto | Placa Ejes 12 – 15 / A – L, Piso 8, T2 | 2026-06-18 | 2026-07-16 | 2026-07-17 | 28 | 41.4 | 63.1 | 152.4
24603 - FLORA PPTO C | 1133 | INDUS | Concreto | Placa Ejes 12 – 15 / A – L, Piso 8, T2 | 2026-06-18 | 2026-07-16 | 2026-07-17 | 28 | 41.4 | 62.7 | 151.4
24603 - FLORA PPTO C | 1133 | INDUS | Concreto | Placa Ejes 12 – 15 / A – L, Piso 8, T2 | 2026-06-18 | 2026-07-16 | 2026-07-17 | 28 | 41.4 | 62.1 | 150
24603 - FLORA PPTO C | 1133 | Industrializado | Concreto | Placa ejes 12-15 / A-L, piso 8, T2 | 2026-06-18 | 2026-07-02 | 2026-07-23 | 14 | 42 | 52.6 | 125.2
24603 - FLORA PPTO C | 1133 | Industrializado | Concreto | Placa ejes 12-15 / A-L, piso 8, T2 | 2026-06-18 | 2026-06-25 | 2026-06-26 | 7 | 42 | 41.7 | 99.3
24603 - FLORA PPTO C | 1134 | AUTO | Concreto | Muros Ejes 9 – 12 / A – F, Piso 2, T1 | 2026-06-18 | 2026-07-16 | 2026-07-17 | 28 | 48.3 | 55.5 | 114.9
24603 - FLORA PPTO C | 1134 | AUTO | Concreto | Muros Ejes 9 – 12 / A – F, Piso 2, T1 | 2026-06-18 | 2026-07-16 | 2026-07-17 | 28 | 48.3 | 56.2 | 116.4
24603 - FLORA PPTO C | 1134 | AUTO | Concreto | Muros Ejes 9 – 12 / A – F, Piso 2, T1 | 2026-06-18 | 2026-07-16 | 2026-07-17 | 28 | 48.3 | 55.9 | 115.7
24603 - FLORA PPTO C | 1134 | Autocompcatado | Concreto | Muros ejes 9-12 / A-F, piso 2, T1 | 2026-06-18 | 2026-07-02 | 2026-07-23 | 14 | 48 | 48.5 | 101
24603 - FLORA PPTO C | 1134 | Autocompcatado | Concreto | Muros ejes 9-12 / A-F, piso 2, T1 | 2026-06-18 | 2026-06-25 | 2026-06-26 | 7 | 48 | 40.2 | 83.8
24603 - FLORA PPTO C | 1135 | AUTO | Concreto | Muros Ejes 7 – 9 / G – L, Piso 7, T2 | 2026-06-18 | 2026-07-16 | 2026-07-17 | 28 | 48.3 | 56.5 | 117
24603 - FLORA PPTO C | 1135 | AUTO | Concreto | Muros Ejes 7 – 9 / G – L, Piso 7, T2 | 2026-06-18 | 2026-07-16 | 2026-07-17 | 28 | 48.3 | 56.2 | 116.4
24603 - FLORA PPTO C | 1135 | AUTO | Concreto | Muros Ejes 7 – 9 / G – L, Piso 7, T2 | 2026-06-18 | 2026-07-16 | 2026-07-17 | 28 | 48.3 | 55.5 | 114.9
24603 - FLORA PPTO C | 1135 | Autocompcatado | Concreto | Muros ejes 7-9 / G-L, piso 7, T2 | 2026-06-18 | 2026-07-02 | 2026-07-23 | 14 | 48 | 49 | 102.1
24603 - FLORA PPTO C | 1135 | Autocompcatado | Concreto | Muros ejes 7-9 / G-L, piso 7, T2 | 2026-06-18 | 2026-06-25 | 2026-06-26 | 7 | 48 | 40.5 | 84.4
24603 - FLORA PPTO C | 1136 | Ptico. | Concreto | Viga cabezal ejes 1´/ H - I, plataforma 1 | 2026-06-19 | 2026-07-17 | 2026-07-17 | 28 | 20.7 | 26.4 | 127.5
24603 - FLORA PPTO C | 1136 | Ptico. | Concreto | Viga cabezal ejes 1´/ H - I, plataforma 1 | 2026-06-19 | 2026-07-17 | 2026-07-17 | 28 | 20.7 | 26.3 | 127.1
24603 - FLORA PPTO C | 1136 | Ptico. | Concreto | Viga cabezal ejes 1´/ H - I, plataforma 1 | 2026-06-19 | 2026-07-17 | 2026-07-17 | 28 | 20.7 | 27.2 | 131.4
24603 - FLORA PPTO C | 1136 | Plástico | Concreto | Muro cabezal ejes 1' / H-I, plataforma 1 | 2026-06-19 | 2026-07-03 | 2026-07-07 | 14 | 21 | 24.5 | 116.7
24603 - FLORA PPTO C | 1136 | Plástico | Concreto | Muro cabezal ejes 1' / H-I, plataforma 1 | 2026-06-19 | 2026-06-26 | 2026-06-30 | 7 | 21 | 21.8 | 103.8
24603 - FLORA PPTO C | 1137 | Indus | Concreto | Placa ejes 4 - 8 /F - L piso 3, T1 | 2026-06-19 | 2026-07-17 | 2026-07-17 | 28 | 20.7 | 35.4 | 171
24603 - FLORA PPTO C | 1137 | Indus | Concreto | Placa ejes 4 - 8 /F - L piso 3, T1 | 2026-06-19 | 2026-07-17 | 2026-07-17 | 28 | 20.7 | 36.2 | 174.9
24603 - FLORA PPTO C | 1137 | Indus | Concreto | Placa ejes 4 - 8 /F - L piso 3, T1 | 2026-06-19 | 2026-07-17 | 2026-07-17 | 28 | 20.7 | 36.3 | 175.4
24603 - FLORA PPTO C | 1137 | Industrializado | Concreto | Placa ejes 4-8 / F-L, piso 3, T1 | 2026-06-19 | 2026-07-03 | 2026-07-07 | 14 | 21 | 32.1 | 152.9
24603 - FLORA PPTO C | 1137 | Industrializado | Concreto | Placa ejes 4-8 / F-L, piso 3, T1 | 2026-06-19 | 2026-06-26 | 2026-06-30 | 7 | 21 | 21.2 | 101
24603 - FLORA PPTO C | 1137 | Industrializado | Concreto | Placa ejes 4-8 / F-L, piso 3, T1 | 2026-06-19 | 2026-06-22 | 2026-06-23 | 3 | 21 | 17.1 | 81.4
24603 - FLORA PPTO C | 1138 | Auto | Concreto | Muros ejes 5 - 7/ A - F/ 4 - 7/ G - L piso 7 T2 | 2026-06-19 | 2026-07-17 | 2026-07-17 | 28 | 48.3 | 57.4 | 118.8
24603 - FLORA PPTO C | 1138 | Auto | Concreto | Muros ejes 5 - 7/ A - F/ 4 - 7/ G - L piso 7 T2 | 2026-06-19 | 2026-07-17 | 2026-07-17 | 28 | 48.3 | 56 | 115.9
24603 - FLORA PPTO C | 1138 | Auto | Concreto | Muros ejes 5 - 7/ A - F/ 4 - 7/ G - L piso 7 T2 | 2026-06-19 | 2026-07-17 | 2026-07-17 | 28 | 48.3 | 55.4 | 114.7
24603 - FLORA PPTO C | 1138 | Autocompactado | Concreto | Muros ejes 5-7 / A-F y 4-7 / G-L, piso 7, T2 | 2026-06-19 | 2026-07-03 | 2026-07-07 | 14 | 48 | 50.1 | 104.4
24603 - FLORA PPTO C | 1138 | Autocompactado | Concreto | Muros ejes 5-7 / A-F y 4-7 / G-L, piso 7, T2 | 2026-06-19 | 2026-06-26 | 2026-06-30 | 7 | 48 | 47.3 | 98.5
24603 - FLORA PPTO C | 1139 | Auto | Concreto | Muros ejes 11 - 12 - A - F piso 2, T1 | 2026-06-19 | 2026-07-17 | 2026-07-17 | 28 | 48.3 | 65.2 | 135
24603 - FLORA PPTO C | 1139 | Auto | Concreto | Muros ejes 11 - 12 - A - F piso 2, T1 | 2026-06-19 | 2026-07-17 | 2026-07-17 | 28 | 48.3 | 67.4 | 139.5
24603 - FLORA PPTO C | 1139 | Auto | Concreto | Muros ejes 11 - 12 - A - F piso 2, T1 | 2026-06-19 | 2026-07-17 | 2026-07-17 | 28 | 48.3 | 66.8 | 138.3
24603 - FLORA PPTO C | 1139 | Autocompacatdo | Concreto | Muros ejes 11-12 / A-F, piso 2, T1 | 2026-06-19 | 2026-07-03 | 2026-07-07 | 14 | 48 | 49 | 102.1
24603 - FLORA PPTO C | 1139 | Autocompacatdo | Concreto | Muros ejes 11-12 / A-F, piso 2, T1 | 2026-06-19 | 2026-06-26 | 2026-06-30 | 7 | 48 | 35.5 | 74
24603 - FLORA PPTO C | 1140 | Indus | Concreto | Placa ejes 9 - 12/ A - 2 piso 8 T2 | 2026-06-19 | 2026-07-17 | 2026-07-17 | 28 | 41.4 | 49.5 | 119.6
24603 - FLORA PPTO C | 1140 | Indus | Concreto | Placa ejes 9 - 12/ A - 2 piso 8 T2 | 2026-06-19 | 2026-07-17 | 2026-07-17 | 28 | 41.4 | 47.8 | 115.5
24603 - FLORA PPTO C | 1140 | Indus | Concreto | Placa ejes 9 - 12/ A - 2 piso 8 T2 | 2026-06-19 | 2026-07-17 | 2026-07-17 | 28 | 41.4 | 48.1 | 116.2
24603 - FLORA PPTO C | 1140 | Industrializado | Concreto | Placa ejes 9-12 / A-L, piso 8, T2 | 2026-06-19 | 2026-07-03 | 2026-07-07 | 14 | 42 | 43.2 | 102.9
24603 - FLORA PPTO C | 1140 | Industrializado | Concreto | Placa ejes 9-12 / A-L, piso 8, T2 | 2026-06-19 | 2026-06-26 | 2026-06-30 | 7 | 42 | 30.7 | 73.1
24603 - FLORA PPTO C | 1141 | Autocompactado | Concreto | Muros ejes 1-4 / A-F, piso 7, T2 | 2026-06-20 | 2026-07-04 | 2026-07-21 | 14 | 48 | 50.2 | 104.6
24603 - FLORA PPTO C | 1141 | Autocompactado | Concreto | Muros ejes 1-4 / A-F, piso 7, T2 | 2026-06-20 | 2026-06-27 | 2026-07-21 | 7 | 48 | 41.7 | 86.9
24603 - FLORA PPTO C | 1141 | Auto | Concreto | Muros ejes 1 - 4 / A - F piso 7 T2 | 2026-06-20 | 2026-07-18 | 2026-07-21 | 28 | 48.3 | 60 | 124.2
24603 - FLORA PPTO C | 1141 | Auto | Concreto | Muros ejes 1 - 4 / A - F piso 7 T2 | 2026-06-20 | 2026-07-18 | 2026-07-21 | 28 | 48.3 | 59.6 | 123.4
24603 - FLORA PPTO C | 1141 | Auto | Concreto | Muros ejes 1 - 4 / A - F piso 7 T2 | 2026-06-20 | 2026-07-18 | 2026-07-21 | 28 | 48.3 | 60.5 | 125.3
24603 - FLORA PPTO C | 1142 | Industrializado | Concreto | Placa ejes 7-9 / A-L, piso 8, T2 | 2026-06-20 | 2026-07-04 | 2026-07-21 | 14 | 42 | 48.5 | 115.5
24603 - FLORA PPTO C | 1142 | Industrializado | Concreto | Placa ejes 7-9 / A-L, piso 8, T2 | 2026-06-20 | 2026-06-27 | 2026-07-21 | 7 | 42 | 29.6 | 70.5
24603 - FLORA PPTO C | 1142 | Indus | Concreto | Placa ejes 7 - 9 / A - L piso 8 T2 | 2026-06-20 | 2026-07-18 | 2026-07-21 | 28 | 41.4 | 55.3 | 133.6
24603 - FLORA PPTO C | 1142 | Indus | Concreto | Placa ejes 7 - 9 / A - L piso 8 T2 | 2026-06-20 | 2026-07-18 | 2026-07-21 | 28 | 41.4 | 55.8 | 134.8
24603 - FLORA PPTO C | 1142 | Indus | Concreto | Placa ejes 7 - 9 / A - L piso 8 T2 | 2026-06-20 | 2026-07-18 | 2026-07-21 | 28 | 41.4 | 54.5 | 131.6
24603 - FLORA PPTO C | 1143 | Indus | Concreto | Placa ejes 4 - 8 / A - G piso 3 T1 | 2026-06-22 | 2026-07-20 | 2026-07-21 | 28 | 41.4 | 50.2 | 121.3
24603 - FLORA PPTO C | 1143 | Indus | Concreto | Placa ejes 4 - 8 / A - G piso 3 T1 | 2026-06-22 | 2026-07-20 | 2026-07-21 | 28 | 41.4 | 49.6 | 119.8
24603 - FLORA PPTO C | 1143 | Indus | Concreto | Placa ejes 4 - 8 / A - G piso 3 T1 | 2026-06-22 | 2026-07-20 | 2026-07-21 | 28 | 41.4 | 51.1 | 123.4
24603 - FLORA PPTO C | 1143 | Industrializado | Concreto | Placa ejes 4-8 / A-G, piso 3, T1 | 2026-06-22 | 2026-07-06 | 2026-07-07 | 14 | 42 | 45.8 | 109
24603 - FLORA PPTO C | 1143 | Industrializado | Concreto | Placa ejes 4-8 / A-G, piso 3, T1 | 2026-06-22 | 2026-06-29 | 2026-07-02 | 7 | 42 | 41.5 | 98.8
24603 - FLORA PPTO C | 1144 | Auto | Concreto | Muros ejes 1 - 4 / G - L piso 7 T2 | 2026-06-22 | 2026-07-20 | 2026-07-21 | 28 | 48.3 | 58.6 | 121.3
24603 - FLORA PPTO C | 1144 | Auto | Concreto | Muros ejes 1 - 4 / G - L piso 7 T2 | 2026-06-22 | 2026-07-20 | 2026-07-21 | 28 | 48.3 | 57.3 | 118.6
24603 - FLORA PPTO C | 1144 | Auto | Concreto | Muros ejes 1 - 4 / G - L piso 7 T2 | 2026-06-22 | 2026-07-20 | 2026-07-21 | 28 | 48.3 | 57.8 | 119.7
24603 - FLORA PPTO C | 1144 | Autocompactado | Concreto | Muros ejes 1-4 / G-L, piso 7, T2 | 2026-06-22 | 2026-07-06 | 2026-07-07 | 14 | 48 | 49 | 102.1
24603 - FLORA PPTO C | 1144 | Autocompactado | Concreto | Muros ejes 1-4 / G-L, piso 7, T2 | 2026-06-22 | 2026-06-29 | 2026-07-02 | 7 | 48 | 41.8 | 87.1
24603 - FLORA PPTO C | 1145 | Indus | Concreto | Placa ejes 4 - 7 / A - L piso 8 T2 | 2026-06-22 | 2026-07-20 | 2026-07-21 | 28 | 41.4 | 54.4 | 131.4
24603 - FLORA PPTO C | 1145 | Indus | Concreto | Placa ejes 4 - 7 / A - L piso 8 T2 | 2026-06-22 | 2026-07-20 | 2026-07-21 | 28 | 41.4 | 55.8 | 134.8
24603 - FLORA PPTO C | 1145 | Indus | Concreto | Placa ejes 4 - 7 / A - L piso 8 T2 | 2026-06-22 | 2026-07-20 | 2026-07-21 | 28 | 41.4 | 55.3 | 133.6
24603 - FLORA PPTO C | 1145 | Industrializado | Concreto | Placa ejes 4-7 / A-L, piso 8, T2 | 2026-06-22 | 2026-07-06 | 2026-07-07 | 14 | 42 | 46.2 | 110
24603 - FLORA PPTO C | 1145 | Industrializado | Concreto | Placa ejes 4-7 / A-L, piso 8, T2 | 2026-06-22 | 2026-06-29 | 2026-07-02 | 7 | 42 | 42.5 | 101.2
24603 - FLORA PPTO C | 1146 | Auto | Concreto | Columnas plataforma sotano 1I y semi sotano I7 y J7 | 2026-06-23 | 2026-07-21 | 2026-07-22 | 28 | 20.7 | 27.1 | 130.9
24603 - FLORA PPTO C | 1146 | Auto | Concreto | Columnas plataforma sotano 1I y semi sotano I7 y J7 | 2026-06-23 | 2026-07-21 | 2026-07-22 | 28 | 20.7 | 27.8 | 134.3
24603 - FLORA PPTO C | 1146 | Auto | Concreto | Columnas plataforma sotano 1I y semi sotano I7 y J7 | 2026-06-23 | 2026-07-21 | 2026-07-22 | 28 | 20.7 | 28.1 | 135.7
24603 - FLORA PPTO C | 1146 | Autocompactado | Concreto | Columnas plataforma sótano, ejes 1 I y semisótano I7 y J7 | 2026-06-23 | 2026-07-07 | 2026-07-09 | 14 | 21 | 23.2 | 110.5
24603 - FLORA PPTO C | 1146 | Autocompactado | Concreto | Columnas plataforma sótano, ejes 1 I y semisótano I7 y J7 | 2026-06-23 | 2026-06-30 | 2026-07-02 | 7 | 21 | 20 | 95.2
24603 - FLORA PPTO C | 1147 | Auto | Concreto | Muros ejes 13 - 15 / A - L, piso 8, T2 | 2026-06-23 | 2026-07-21 | 2026-07-22 | 28 | 48.3 | 58 | 120.1
24603 - FLORA PPTO C | 1147 | Auto | Concreto | Muros ejes 13 - 15 / A - L, piso 8, T2 | 2026-06-23 | 2026-07-21 | 2026-07-22 | 28 | 48.3 | 56.6 | 117.2
24603 - FLORA PPTO C | 1147 | Auto | Concreto | Muros ejes 13 - 15 / A - L, piso 8, T2 | 2026-06-23 | 2026-07-21 | 2026-07-22 | 28 | 48.3 | 58.8 | 121.7
24603 - FLORA PPTO C | 1147 | Autocompactado | Concreto | Muros ejes 13-15 / A-L, piso 8, torre 2 | 2026-06-23 | 2026-07-07 | 2026-07-09 | 14 | 48 | 50.7 | 105.6
24603 - FLORA PPTO C | 1147 | Autocompactado | Concreto | Muros ejes 13-15 / A-L, piso 8, torre 2 | 2026-06-23 | 2026-06-30 | 2026-07-02 | 7 | 48 | 47.1 | 98.1
24603 - FLORA PPTO C | 1148 | Ptico | Concreto | Cimentación ejes 2-4 / K-J y ejes 4-5 / K-G, pta. forma 1 | 2026-06-24 | 2026-07-22 | 2026-07-22 | 28 | 20.7 | 27.8 | 134.3
24603 - FLORA PPTO C | 1148 | Ptico | Concreto | Cimentación ejes 2-4 / K-J y ejes 4-5 / K-G, pta. forma 1 | 2026-06-24 | 2026-07-22 | 2026-07-22 | 28 | 20.7 | 28.1 | 135.7
24603 - FLORA PPTO C | 1148 | Ptico | Concreto | Cimentación ejes 2-4 / K-J y ejes 4-5 / K-G, pta. forma 1 | 2026-06-24 | 2026-07-22 | 2026-07-22 | 28 | 20.7 | 28.4 | 137.2
24603 - FLORA PPTO C | 1148 | Plástico | Concreto | Cimentación ejes 2-4 / K-J, y ejes 4-5 / K-G, plataforma 1 | 2026-06-24 | 2026-07-08 | 2026-07-09 | 14 | 21 | 22.1 | 105.2
24603 - FLORA PPTO C | 1148 | Plástico | Concreto | Cimentación ejes 2-4 / K-J, y ejes 4-5 / K-G, plataforma 1 | 2026-06-24 | 2026-07-01 | 2026-07-04 | 7 | 21 | 19.1 | 91
24603 - FLORA PPTO C | 1149 | Ptico | Concreto | Cimentación ejes 2-4 / K-L y ejes 4-5 / K-G, pta. forma 1 | 2026-06-24 | 2026-07-22 | 2026-07-22 | 28 | 20.7 | 25.9 | 125.1
24603 - FLORA PPTO C | 1149 | Ptico | Concreto | Cimentación ejes 2-4 / K-L y ejes 4-5 / K-G, pta. forma 1 | 2026-06-24 | 2026-07-22 | 2026-07-22 | 28 | 20.7 | 26.6 | 128.5
24603 - FLORA PPTO C | 1149 | Ptico | Concreto | Cimentación ejes 2-4 / K-L y ejes 4-5 / K-G, pta. forma 1 | 2026-06-24 | 2026-07-22 | 2026-07-22 | 28 | 20.7 | 26.1 | 126.1
24603 - FLORA PPTO C | 1149 | Plástico | Concreto | Cimentación ejes 2-4 / K-J, y ejes 4-5 / K-G, plataforma 1 | 2026-06-24 | 2026-07-08 | 2026-07-09 | 14 | 21 | 22.6 | 107.6
24603 - FLORA PPTO C | 1149 | Plástico | Concreto | Cimentación ejes 2-4 / K-J, y ejes 4-5 / K-G, plataforma 1 | 2026-06-24 | 2026-07-01 | 2026-07-04 | 7 | 21 | 19.2 | 91.4
24603 - FLORA PPTO C | 1150 | Indus | Concreto | Escaleras ejes E-H / 13-15, piso 2 al 3, T2 | 2026-06-24 | 2026-07-22 | 2026-07-22 | 28 | 41.4 | 48.7 | 117.6
24603 - FLORA PPTO C | 1150 | Indus | Concreto | Escaleras ejes E-H / 13-15, piso 2 al 3, T2 | 2026-06-24 | 2026-07-22 | 2026-07-22 | 28 | 41.4 | 48.4 | 116.9
24603 - FLORA PPTO C | 1150 | Indus | Concreto | Escaleras ejes E-H / 13-15, piso 2 al 3, T2 | 2026-06-24 | 2026-07-22 | 2026-07-22 | 28 | 41.4 | 47.7 | 115.2
24603 - FLORA PPTO C | 1150 | Industrializado | Concreto | Escaleras ejes E-H / 13-15, piso 2 al 3, torre 2 | 2026-06-24 | 2026-07-08 | 2026-07-09 | 14 | 42 | 42.3 | 100.7
24603 - FLORA PPTO C | 1150 | Industrializado | Concreto | Escaleras ejes E-H / 13-15, piso 2 al 3, torre 2 | 2026-06-24 | 2026-07-01 | 2026-07-04 | 7 | 42 | 38 | 90.5
24603 - FLORA PPTO C | 1151 | Industrializado | Concreto | Placa ejes 1 - 4 / A - L piso 8 T2 | 2026-06-24 | 2026-07-22 | 2026-07-23 | 28 | 41.4 | 59.5 | 143.7
24603 - FLORA PPTO C | 1151 | Industrializado | Concreto | Placa ejes 1 - 4 / A - L piso 8 T2 | 2026-06-24 | 2026-07-22 | 2026-07-23 | 28 | 41.4 | 58.1 | 140.3
24603 - FLORA PPTO C | 1151 | Industrializado | Concreto | Placa ejes 1 - 4 / A - L piso 8 T2 | 2026-06-24 | 2026-07-22 | 2026-07-23 | 28 | 41.4 | 59 | 142.5
24603 - FLORA PPTO C | 1151 | Industrializado | Concreto | Placa ejes 1-4 / A-L, piso 8, T2 | 2026-06-24 | 2026-07-08 | 2026-07-09 | 14 | 42 | 48.4 | 115.2
24603 - FLORA PPTO C | 1151 | Industrializado | Concreto | Placa ejes 1-4 / A-L, piso 8, T2 | 2026-06-24 | 2026-07-01 | 2026-07-04 | 7 | 42 | 42.9 | 102.1
24603 - FLORA PPTO C | 1152 | Autocompactante | Concreto | Muros ejes 11 - 12 / A - L piso 8 T2 | 2026-06-24 | 2026-07-22 | 2026-07-23 | 28 | 48.3 | 56.5 | 117
24603 - FLORA PPTO C | 1152 | Autocompactante | Concreto | Muros ejes 11 - 12 / A - L piso 8 T2 | 2026-06-24 | 2026-07-22 | 2026-07-23 | 28 | 48.3 | 57.4 | 118.8
24603 - FLORA PPTO C | 1152 | Autocompactante | Concreto | Muros ejes 11 - 12 / A - L piso 8 T2 | 2026-06-24 | 2026-07-22 | 2026-07-23 | 28 | 48.3 | 56 | 115.9
24603 - FLORA PPTO C | 1152 | Autocompactado | Concreto | Muros ejes 11-12 / A-L, piso 8, T2 | 2026-06-24 | 2026-07-08 | 2026-07-09 | 14 | 48 | 51.4 | 107.1
24603 - FLORA PPTO C | 1152 | Autocompactado | Concreto | Muros ejes 11-12 / A-L, piso 8, T2 | 2026-06-24 | 2026-07-01 | 2026-07-04 | 7 | 48 | 41.2 | 85.8
24603 - FLORA PPTO C | 1153 | Plástico | Concreto | Placa piso 1 ejes 1´ - 3 / D - G plataforma 1 | 2026-06-25 | 2026-07-23 | 2026-07-23 | 28 | 20.7 | 26.6 | 128.5
24603 - FLORA PPTO C | 1153 | Plástico | Concreto | Placa piso 1 ejes 1´ - 3 / D - G plataforma 1 | 2026-06-25 | 2026-07-23 | 2026-07-23 | 28 | 20.7 | 26.6 | 128.5
24603 - FLORA PPTO C | 1153 | Plástico | Concreto | Placa piso 1 ejes 1´ - 3 / D - G plataforma 1 | 2026-06-25 | 2026-07-23 | 2026-07-23 | 28 | 20.7 | 26.8 | 129.5
24603 - FLORA PPTO C | 1153 | Plástico | Concreto | Placa piso 1'-3 / D-G, plataforma 1 | 2026-06-25 | 2026-07-09 | 2026-07-23 | 14 | 21 | 23.3 | 111
24603 - FLORA PPTO C | 1153 | Plástico | Concreto | Placa piso 1'-3 / D-G, plataforma 1 | 2026-06-25 | 2026-07-02 | 2026-07-23 | 7 | 21 | 21.6 | 102.9
24603 - FLORA PPTO C | 1154 | Plástico | Concreto | Placa piso 1 ejes 1´ - 3 / D - G plataforma 1 | 2026-06-25 | 2026-07-23 | 2026-07-23 | 28 | 20.7 | 25.2 | 121.7
24603 - FLORA PPTO C | 1154 | Plástico | Concreto | Placa piso 1 ejes 1´ - 3 / D - G plataforma 1 | 2026-06-25 | 2026-07-23 | 2026-07-23 | 28 | 20.7 | 25.9 | 125.1
24603 - FLORA PPTO C | 1154 | Plástico | Concreto | Placa piso 1 ejes 1´ - 3 / D - G plataforma 1 | 2026-06-25 | 2026-07-23 | 2026-07-23 | 28 | 20.7 | 25.6 | 123.7
24603 - FLORA PPTO C | 1154 | Plástico | Concreto | Placa piso 1'-3 / D-G, plataforma 1 | 2026-06-25 | 2026-07-09 | 2026-07-23 | 14 | 21 | 23.1 | 110
24603 - FLORA PPTO C | 1154 | Plástico | Concreto | Placa piso 1'-3 / D-G, plataforma 1 | 2026-06-25 | 2026-07-02 | 2026-07-23 | 7 | 21 | 20.1 | 95.7
24603 - FLORA PPTO C | 1155 | Plástico | Concreto | Placa piso 1 ejes 1´ - 3 / D - G plataforma 1 | 2026-06-25 | 2026-07-23 | 2026-07-23 | 28 | 20.7 | 28.1 | 135.7
24603 - FLORA PPTO C | 1155 | Plástico | Concreto | Placa piso 1 ejes 1´ - 3 / D - G plataforma 1 | 2026-06-25 | 2026-07-23 | 2026-07-23 | 28 | 20.7 | 27.2 | 131.4
24603 - FLORA PPTO C | 1155 | Plástico | Concreto | Placa piso 1 ejes 1´ - 3 / D - G plataforma 1 | 2026-06-25 | 2026-07-23 | 2026-07-23 | 28 | 20.7 | 27.5 | 132.9
24603 - FLORA PPTO C | 1155 | Plástico | Concreto | Placa piso 1'-3 / D-G, plataforma 1 | 2026-06-25 | 2026-07-09 | 2026-07-23 | 14 | 21 | 23.6 | 112.4
24603 - FLORA PPTO C | 1155 | Plástico | Concreto | Placa piso 1'-3 / D-G, plataforma 1 | 2026-06-25 | 2026-07-02 | 2026-07-23 | 7 | 21 | 19.7 | 93.8
24603 - FLORA PPTO C | 1156 | Plástico | Concreto | Placa piso 1 ejes 1´ - 3 / D - G plataforma 1 | 2026-06-25 | 2026-07-23 | 2026-07-23 | 28 | 20.7 | 30.7 | 148.3
24603 - FLORA PPTO C | 1156 | Plástico | Concreto | Placa piso 1 ejes 1´ - 3 / D - G plataforma 1 | 2026-06-25 | 2026-07-23 | 2026-07-23 | 28 | 20.7 | 29.3 | 141.5
24603 - FLORA PPTO C | 1156 | Plástico | Concreto | Placa piso 1 ejes 1´ - 3 / D - G plataforma 1 | 2026-06-25 | 2026-07-23 | 2026-07-23 | 28 | 20.7 | 29.8 | 144
24603 - FLORA PPTO C | 1156 | Plástico | Concreto | Placa piso 1'-3 / D-G, plataforma 1 | 2026-06-25 | 2026-07-09 | 2026-07-23 | 14 | 21 | 23.3 | 111
24603 - FLORA PPTO C | 1156 | Plástico | Concreto | Placa piso 1'-3 / D-G, plataforma 1 | 2026-06-25 | 2026-07-02 | 2026-07-23 | 7 | 21 | 21.2 | 101
24603 - FLORA PPTO C | 1157 | Ptico | Concreto | Alistado de cubierta T3 | 2026-06-25 | 2026-07-23 | 2026-07-23 | 28 | 20.7 | 24.2 | 116.9
24603 - FLORA PPTO C | 1157 | Ptico | Concreto | Alistado de cubierta T3 | 2026-06-25 | 2026-07-23 | 2026-07-23 | 28 | 20.7 | 24.8 | 119.8
24603 - FLORA PPTO C | 1157 | Ptico | Concreto | Alistado de cubierta T3 | 2026-06-25 | 2026-07-23 | 2026-07-23 | 28 | 20.7 | 24.7 | 119.3
24603 - FLORA PPTO C | 1157 | Plástico | Concreto | Alistado cubierta torre 3 | 2026-06-25 | 2026-07-09 | 2026-07-23 | 14 | 21 | 23 | 109.5
24603 - FLORA PPTO C | 1157 | Plástico | Concreto | Alistado cubierta torre 3 | 2026-06-25 | 2026-07-02 | 2026-07-23 | 7 | 21 | 19.5 | 92.9
24603 - FLORA PPTO C | 1158 | Auto | Concreto | Muros ejes 1 - 4 / A - L piso 2 T1 | 2026-06-25 | 2026-07-23 | 2026-07-23 | 28 | 48.3 | 57.7 | 119.5
24603 - FLORA PPTO C | 1158 | Auto | Concreto | Muros ejes 1 - 4 / A - L piso 2 T1 | 2026-06-25 | 2026-07-23 | 2026-07-23 | 28 | 48.3 | 57.7 | 119.5
24603 - FLORA PPTO C | 1158 | Auto | Concreto | Muros ejes 1 - 4 / A - L piso 2 T1 | 2026-06-25 | 2026-07-23 | 2026-07-23 | 28 | 48.3 | 57.2 | 118.4
24603 - FLORA PPTO C | 1158 | Autocompactante | Concreto | Muros ejes 1-4 / A-L, piso 2, T1 | 2026-06-25 | 2026-07-09 | 2026-07-23 | 14 | 48 | 49 | 102.1
24603 - FLORA PPTO C | 1158 | Autocompactante | Concreto | Muros ejes 1-4 / A-L, piso 2, T1 | 2026-06-25 | 2026-07-02 | 2026-07-23 | 7 | 48 | 35.8 | 74.6
24603 - FLORA PPTO C | 1159 | Auto | Concreto | Muros ejes 9 - 11 / A - L piso 8 T2 | 2026-06-25 | 2026-07-23 | 2026-07-23 | 28 | 48.3 | 59.6 | 123.4
24603 - FLORA PPTO C | 1159 | Auto | Concreto | Muros ejes 9 - 11 / A - L piso 8 T2 | 2026-06-25 | 2026-07-23 | 2026-07-23 | 28 | 48.3 | 58.1 | 120.3
24603 - FLORA PPTO C | 1159 | Auto | Concreto | Muros ejes 9 - 11 / A - L piso 8 T2 | 2026-06-25 | 2026-07-23 | 2026-07-23 | 28 | 48.3 | 59.9 | 124
24603 - FLORA PPTO C | 1159 | Autocompactante | Concreto | Muros ejes 9-11 / A-L, piso 8, torre 2 | 2026-06-25 | 2026-07-09 | 2026-07-23 | 14 | 48 | 49.3 | 102.7
24603 - FLORA PPTO C | 1159 | Autocompactante | Concreto | Muros ejes 9-11 / A-L, piso 8, torre 2 | 2026-06-25 | 2026-07-02 | 2026-07-23 | 7 | 48 | 34.4 | 71.7
24603 - FLORA PPTO C | 1160 | Indus | Concreto | Placa ejes 8 - 12 / A - F piso 3 T1 | 2026-06-26 | 2026-07-24 | 2026-07-24 | 28 | 41.4 | 52.5 | 126.8
24603 - FLORA PPTO C | 1160 | Indus | Concreto | Placa ejes 8 - 12 / A - F piso 3 T1 | 2026-06-26 | 2026-07-24 | 2026-07-24 | 28 | 41.4 | 53.3 | 128.7
24603 - FLORA PPTO C | 1160 | Indus | Concreto | Placa ejes 8 - 12 / A - F piso 3 T1 | 2026-06-26 | 2026-07-24 | 2026-07-24 | 28 | 41.4 | 51.9 | 125.4
24603 - FLORA PPTO C | 1160 | Industrializado | Concreto | Placa ejes 8-12 / A-F, piso 3, T1 | 2026-06-26 | 2026-07-10 | 2026-07-14 | 14 | 42 | 47.5 | 113.1
24603 - FLORA PPTO C | 1160 | Industrializado | Concreto | Placa ejes 8-12 / A-F, piso 3, T1 | 2026-06-26 | 2026-07-03 | 2026-07-07 | 7 | 42 | 40.4 | 96.2
24603 - FLORA PPTO C | 1161 | Indus | Concreto | Placa ejes 12 - 15 / A - L piso 9 T2 | 2026-06-26 | 2026-07-24 | 2026-07-24 | 28 | 41.4 | 51.3 | 123.9
24603 - FLORA PPTO C | 1161 | Indus | Concreto | Placa ejes 12 - 15 / A - L piso 9 T2 | 2026-06-26 | 2026-07-24 | 2026-07-24 | 28 | 41.4 | 51 | 123.2
24603 - FLORA PPTO C | 1161 | Indus | Concreto | Placa ejes 12 - 15 / A - L piso 9 T2 | 2026-06-26 | 2026-07-24 | 2026-07-24 | 28 | 41.4 | 52.5 | 126.8
24603 - FLORA PPTO C | 1161 | Industrializado | Concreto | Placa ejes 12-15 / A-L, piso 9, T2 | 2026-06-26 | 2026-07-10 | 2026-07-14 | 14 | 42 | 46.9 | 111.7
24603 - FLORA PPTO C | 1161 | Industrializado | Concreto | Placa ejes 12-15 / A-L, piso 9, T2 | 2026-06-26 | 2026-07-03 | 2026-07-07 | 7 | 42 | 42.2 | 100.5
24603 - FLORA PPTO C | 1162 | Auto | Concreto | Muros ejes 5 - 9 / A - L piso 8 T2 | 2026-06-26 | 2026-07-24 | 2026-07-24 | 28 | 48.3 | 55.8 | 115.5
24603 - FLORA PPTO C | 1162 | Auto | Concreto | Muros ejes 5 - 9 / A - L piso 8 T2 | 2026-06-26 | 2026-07-24 | 2026-07-24 | 28 | 48.3 | 57.3 | 118.6
24603 - FLORA PPTO C | 1162 | Auto | Concreto | Muros ejes 5 - 9 / A - L piso 8 T2 | 2026-06-26 | 2026-07-24 | 2026-07-24 | 28 | 48.3 | 55.3 | 114.5
24603 - FLORA PPTO C | 1162 | Autocompactado | Concreto | Muros ejes 5-9 / A-L, piso 8, T2 | 2026-06-26 | 2026-07-10 | 2026-07-14 | 14 | 48 | 48.8 | 101.7
24603 - FLORA PPTO C | 1162 | Autocompactado | Concreto | Muros ejes 5-9 / A-L, piso 8, T2 | 2026-06-26 | 2026-07-03 | 2026-07-07 | 7 | 48 | 38.1 | 79.4
24603 - FLORA PPTO C | 1163 | Indus | Concreto | Placa ejes 8 - 12 / G - L piso 3 T1 | 2026-06-27 | 2026-07-25 | 2026-07-27 | 28 | 41.4 | 55 | 132.9
24603 - FLORA PPTO C | 1163 | Indus | Concreto | Placa ejes 8 - 12 / G - L piso 3 T1 | 2026-06-27 | 2026-07-25 | 2026-07-27 | 28 | 41.4 | 53.7 | 129.7
24603 - FLORA PPTO C | 1163 | Indus | Concreto | Placa ejes 8 - 12 / G - L piso 3 T1 | 2026-06-27 | 2026-07-25 | 2026-07-27 | 28 | 41.4 | 54.6 | 131.9
24603 - FLORA PPTO C | 1163 | Industrializado | Concreto | Placa ejes 8-12 / G-L, piso 3, T1 | 2026-06-27 | 2026-07-11 | 2026-07-15 | 14 | 42 | 44.3 | 105.5
24603 - FLORA PPTO C | 1163 | Industrializado | Concreto | Placa ejes 8-12 / G-L, piso 3, T1 | 2026-06-27 | 2026-07-04 | 2026-07-07 | 7 | 42 | 37.8 | 90
24603 - FLORA PPTO C | 1164 | Indus | Concreto | Placa ejes 9 - 12 / A - L piso 9 T2 | 2026-06-27 | 2026-07-25 | 2026-07-27 | 28 | 41.4 | 51.6 | 124.6
24603 - FLORA PPTO C | 1164 | Indus | Concreto | Placa ejes 9 - 12 / A - L piso 9 T2 | 2026-06-27 | 2026-07-25 | 2026-07-27 | 28 | 41.4 | 53.7 | 129.7
24603 - FLORA PPTO C | 1164 | Indus | Concreto | Placa ejes 9 - 12 / A - L piso 9 T2 | 2026-06-27 | 2026-07-25 | 2026-07-27 | 28 | 41.4 | 52.4 | 126.6
24603 - FLORA PPTO C | 1164 | Industrializado | Concreto | Placa ejes 9-12 / A-L, piso 9, T2 | 2026-06-27 | 2026-07-11 | 2026-07-15 | 14 | 42 | 44.6 | 106.2
24603 - FLORA PPTO C | 1164 | Industrializado | Concreto | Placa ejes 9-12 / A-L, piso 9, T2 | 2026-06-27 | 2026-07-04 | 2026-07-07 | 7 | 42 | 41.5 | 98.8
24603 - FLORA PPTO C | 1165 | Auto | Concreto | Muros ejes 5 - 9 / G - L piso 8 T2 | 2026-06-27 | 2026-07-25 | 2026-07-27 | 28 | 48.3 | 55.7 | 115.3
24603 - FLORA PPTO C | 1165 | Auto | Concreto | Muros ejes 5 - 9 / G - L piso 8 T2 | 2026-06-27 | 2026-07-25 | 2026-07-27 | 28 | 48.3 | 54.4 | 112.6
24603 - FLORA PPTO C | 1165 | Auto | Concreto | Muros ejes 5 - 9 / G - L piso 8 T2 | 2026-06-27 | 2026-07-25 | 2026-07-27 | 28 | 48.3 | 55.2 | 114.3
24603 - FLORA PPTO C | 1165 | Autocompactado | Concreto | Muros ejes 5-9 / G-L, piso 8, T2 | 2026-06-27 | 2026-07-11 | 2026-07-15 | 14 | 48 | 48.6 | 101.3
24603 - FLORA PPTO C | 1165 | Autocompactado | Concreto | Muros ejes 5-9 / G-L, piso 8, T2 | 2026-06-27 | 2026-07-04 | 2026-07-07 | 7 | 48 | 38.2 | 79.6
24603 - FLORA PPTO C | 1166 | Auto | Concreto | Muros ejes 1 - 4/ A - L, ejes 4 - 5/ A - F, piso 3 T1 | 2026-06-30 | 2026-07-28 | 2026-08-11 | 28 | 48.3 | 66.9 | 138.5
24603 - FLORA PPTO C | 1166 | Auto | Concreto | Muros ejes 1 - 4/ A - L, ejes 4 - 5/ A - F, piso 3 T1 | 2026-06-30 | 2026-07-28 | 2026-08-11 | 28 | 48.3 | 65.4 | 135.4
24603 - FLORA PPTO C | 1166 | Auto | Concreto | Muros ejes 1 - 4/ A - L, ejes 4 - 5/ A - F, piso 3 T1 | 2026-06-30 | 2026-07-28 | 2026-08-11 | 28 | 48.3 | 66.4 | 137.5
24603 - FLORA PPTO C | 1166 | Autocompactado | Concreto | Muros ejes 1-4 /A-L y 4-5 / A-F, piso 3, torre 1 | 2026-06-30 | 2026-07-14 | 2026-07-15 | 14 | 48 | 57.3 | 119.4
24603 - FLORA PPTO C | 1166 | Autocompactado | Concreto | Muros ejes 1-4 /A-L y 4-5 / A-F, piso 3, torre 1 | 2026-06-30 | 2026-07-07 | 2026-07-10 | 7 | 48 | 39.9 | 83.1
24603 - FLORA PPTO C | 1167 | Auto | Concreto | Muros ejes 1 - 4/ A - F y 4 - 5/ F - L, piso 8, T2 | 2026-06-30 | 2026-07-28 | 2026-08-11 | 28 | 48.3 | 61.6 | 127.5
24603 - FLORA PPTO C | 1167 | Auto | Concreto | Muros ejes 1 - 4/ A - F y 4 - 5/ F - L, piso 8, T2 | 2026-06-30 | 2026-07-28 | 2026-08-11 | 28 | 48.3 | 62.6 | 129.6
24603 - FLORA PPTO C | 1167 | Auto | Concreto | Muros ejes 1 - 4/ A - F y 4 - 5/ F - L, piso 8, T2 | 2026-06-30 | 2026-07-28 | 2026-08-11 | 28 | 48.3 | 61.1 | 126.5
24603 - FLORA PPTO C | 1167 | Autocompactado | Concreto | Muros ejes 1-4 / A-F y 4-5 / F-L, piso 8, torre 2 | 2026-06-30 | 2026-07-14 | 2026-07-15 | 14 | 48 | 52.1 | 108.5
24603 - FLORA PPTO C | 1167 | Autocompactado | Concreto | Muros ejes 1-4 / A-F y 4-5 / F-L, piso 8, torre 2 | 2026-06-30 | 2026-07-07 | 2026-07-10 | 7 | 48 | 40.9 | 85.2
24603 - FLORA PPTO C | 1168 | Auto | Concreto | Muros sub - estación 2, columnas sótano ejes 5/J - G Pta forma 1 | 2026-06-30 | 2026-07-28 | 2026-08-11 | 28 | 20.7 | 35.6 | 172
24603 - FLORA PPTO C | 1168 | Auto | Concreto | Muros sub - estación 2, columnas sótano ejes 5/J - G Pta forma 1 | 2026-06-30 | 2026-07-28 | 2026-08-11 | 28 | 20.7 | 34.6 | 167.1
24603 - FLORA PPTO C | 1168 | Auto | Concreto | Muros sub - estación 2, columnas sótano ejes 5/J - G Pta forma 1 | 2026-06-30 | 2026-07-28 | 2026-08-11 | 28 | 20.7 | 35.1 | 169.6
24603 - FLORA PPTO C | 1168 | Autocompactado | Concreto | Muros subestación 2 y columnas sótano ejes 5 / J-G, plataforma 1 | 2026-06-30 | 2026-07-14 | 2026-07-15 | 14 | 21 | 29.4 | 140
24603 - FLORA PPTO C | 1168 | Autocompactado | Concreto | Muros subestación 2 y columnas sótano ejes 5 / J-G, plataforma 1 | 2026-06-30 | 2026-07-07 | 2026-07-10 | 7 | 21 | 21.7 | 103.3
24603 - FLORA PPTO C | 1169 | Indus | Concreto | Escaleras ejes 13 - 15/ E - H, piso 4 al 5, T2 | 2026-07-01 | 2026-07-29 | 2026-07-29 | 28 | 41.4 | 54.9 | 132.6
24603 - FLORA PPTO C | 1169 | Indus | Concreto | Escaleras ejes 13 - 15/ E - H, piso 4 al 5, T2 | 2026-07-01 | 2026-07-29 | 2026-07-29 | 28 | 41.4 | 55.8 | 134.8
24603 - FLORA PPTO C | 1169 | Indus | Concreto | Escaleras ejes 13 - 15/ E - H, piso 4 al 5, T2 | 2026-07-01 | 2026-07-29 | 2026-07-29 | 28 | 41.4 | 54.5 | 131.6
24603 - FLORA PPTO C | 1169 | Industrializado | Concreto | Escaleras ejes 13-15 / E-H, piso 4 al 5, torre 2 | 2026-07-01 | 2026-07-15 | 2026-07-17 | 14 | 42 | 50.1 | 119.3
24603 - FLORA PPTO C | 1169 | Industrializado | Concreto | Escaleras ejes 13-15 / E-H, piso 4 al 5, torre 2 | 2026-07-01 | 2026-07-08 | 2026-07-09 | 7 | 42 | 30.9 | 73.6
24603 - FLORA PPTO C | 1170 | Indus | Concreto | Placa ejes 7 - 9/ A - L, piso 9, T2 | 2026-07-01 | 2026-07-29 | 2026-07-29 | 28 | 41.4 | 54.5 | 131.6
24603 - FLORA PPTO C | 1170 | Indus | Concreto | Placa ejes 7 - 9/ A - L, piso 9, T2 | 2026-07-01 | 2026-07-29 | 2026-07-29 | 28 | 41.4 | 53.1 | 128.3
24603 - FLORA PPTO C | 1170 | Indus | Concreto | Placa ejes 7 - 9/ A - L, piso 9, T2 | 2026-07-01 | 2026-07-29 | 2026-07-29 | 28 | 41.4 | 53.9 | 130.2
24603 - FLORA PPTO C | 1170 | Industrializado | Concreto | Placa ejes 7-9 / A-L, piso 9, torre 2 | 2026-07-01 | 2026-07-15 | 2026-07-17 | 14 | 42 | 50 | 119
24603 - FLORA PPTO C | 1170 | Industrializado | Concreto | Placa ejes 7-9 / A-L, piso 9, torre 2 | 2026-07-01 | 2026-07-08 | 2026-07-09 | 7 | 42 | 30.1 | 71.7
24603 - FLORA PPTO C | 1171 | Autocompactante | Concreto | Muros ejes 1-3 / F-L, piso 8 T2 | 2026-07-01 | 2026-07-29 | 2026-07-29 | 28 | 48.3 | 56.9 | 117.8
24603 - FLORA PPTO C | 1171 | Autocompactante | Concreto | Muros ejes 1-3 / F-L, piso 8 T2 | 2026-07-01 | 2026-07-29 | 2026-07-29 | 28 | 48.3 | 57.8 | 119.7
24603 - FLORA PPTO C | 1171 | Autocompactante | Concreto | Muros ejes 1-3 / F-L, piso 8 T2 | 2026-07-01 | 2026-07-29 | 2026-07-29 | 28 | 48.3 | 57.1 | 118.2
24603 - FLORA PPTO C | 1171 | Autocompactado | Concreto | Muros ejes 1-3 / F-L, piso 8, torre 2 | 2026-07-01 | 2026-07-15 | 2026-07-17 | 14 | 48 | 49 | 102.1
24603 - FLORA PPTO C | 1171 | Autocompactado | Concreto | Muros ejes 1-3 / F-L, piso 8, torre 2 | 2026-07-01 | 2026-07-08 | 2026-07-09 | 7 | 48 | 42.3 | 88.1
24603 - FLORA PPTO C | 1172 | Autocompactante | Concreto | Muros sub-estación y columnas ejes A/L-G, semi sótano plataforma 1 | 2026-07-02 | 2026-07-30 | 2026-07-30 | 28 | 20.7 | 26.7 | 129
24603 - FLORA PPTO C | 1172 | Autocompactante | Concreto | Muros sub-estación y columnas ejes A/L-G, semi sótano plataforma 1 | 2026-07-02 | 2026-07-30 | 2026-07-30 | 28 | 20.7 | 26.4 | 127.5
24603 - FLORA PPTO C | 1172 | Autocompactante | Concreto | Muros sub-estación y columnas ejes A/L-G, semi sótano plataforma 1 | 2026-07-02 | 2026-07-30 | 2026-07-30 | 28 | 20.7 | 25.7 | 124.2
24603 - FLORA PPTO C | 1172 | Industrializado | Concreto | Muros de subestación y columnas eje 4 / j-g, semisótano, plataforma 1 | 2026-07-02 | 2026-07-16 | 2026-07-21 | 14 | 21 | 23.3 | 111
24603 - FLORA PPTO C | 1172 | Industrializado | Concreto | Muros de subestación y columnas eje 4 / j-g, semisótano, plataforma 1 | 2026-07-02 | 2026-07-09 | 2026-07-23 | 7 | 21 | 20.8 | 99
24603 - FLORA PPTO C | 1173 | Industrializado | Concreto | Placa ejes 4-7 / A-2, piso 9 T2 | 2026-07-02 | 2026-07-30 | 2026-07-30 | 28 | 41.4 | 55.7 | 134.5
24603 - FLORA PPTO C | 1173 | Industrializado | Concreto | Placa ejes 4-7 / A-2, piso 9 T2 | 2026-07-02 | 2026-07-30 | 2026-07-30 | 28 | 41.4 | 54.4 | 131.4
24603 - FLORA PPTO C | 1173 | Industrializado | Concreto | Placa ejes 4-7 / A-2, piso 9 T2 | 2026-07-02 | 2026-07-30 | 2026-07-30 | 28 | 41.4 | 55.2 | 133.3
24603 - FLORA PPTO C | 1173 | Industrializado | Concreto | Placa ejes 4-7 / A-L, piso 9, T2 | 2026-07-02 | 2026-07-16 | 2026-07-21 | 14 | 42 | 47.2 | 112.4
24603 - FLORA PPTO C | 1173 | Industrializado | Concreto | Placa ejes 4-7 / A-L, piso 9, T2 | 2026-07-02 | 2026-07-09 | 2026-07-23 | 7 | 42 | 38.7 | 92.1
24603 - FLORA PPTO C | 1174 | Autocompactante | Concreto | Muros ejes 12-15 / A-L y 11-12 / A-F piso 9 T2 | 2026-07-02 | 2026-07-30 | 2026-07-30 | 28 | 48.3 | 61.5 | 127.3
24603 - FLORA PPTO C | 1174 | Autocompactante | Concreto | Muros ejes 12-15 / A-L y 11-12 / A-F piso 9 T2 | 2026-07-02 | 2026-07-30 | 2026-07-30 | 28 | 48.3 | 62.5 | 129.4
24603 - FLORA PPTO C | 1174 | Autocompactante | Concreto | Muros ejes 12-15 / A-L y 11-12 / A-F piso 9 T2 | 2026-07-02 | 2026-07-30 | 2026-07-30 | 28 | 48.3 | 62.2 | 128.8
24603 - FLORA PPTO C | 1174 | Autocompactado | Concreto | Muros ejes 12-15 / A-L y 11-12 / A-F, piso 9, torre 2 | 2026-07-02 | 2026-07-16 | 2026-07-21 | 14 | 48 | 52.2 | 108.8
24603 - FLORA PPTO C | 1174 | Autocompactado | Concreto | Muros ejes 12-15 / A-L y 11-12 / A-F, piso 9, torre 2 | 2026-07-02 | 2026-07-09 | 2026-07-23 | 7 | 48 | 46.3 | 96.5
24603 - FLORA PPTO C | 1175 | No especificado | Concreto | Cimentación ejes 2 - 4/ J - G plataforma 1 | 2026-07-03 | 2026-07-31 | 2026-07-31 | 28 | 20.7 | 24.9 | 120.3
24603 - FLORA PPTO C | 1175 | No especificado | Concreto | Cimentación ejes 2 - 4/ J - G plataforma 1 | 2026-07-03 | 2026-07-31 | 2026-07-31 | 28 | 20.7 | 24.2 | 116.9
24603 - FLORA PPTO C | 1175 | No especificado | Concreto | Cimentación ejes 2 - 4/ J - G plataforma 1 | 2026-07-03 | 2026-07-31 | 2026-07-31 | 28 | 20.7 | 24.4 | 117.9
24603 - FLORA PPTO C | 1175 | Plástico | Concreto | Cimentación ejes 2-4 / J-G, plataforma 1 | 2026-07-03 | 2026-07-17 | 2026-07-22 | 14 | 21 | 22.3 | 106.2
24603 - FLORA PPTO C | 1175 | Plástico | Concreto | Cimentación ejes 2-4 / J-G, plataforma 1 | 2026-07-03 | 2026-07-10 | 2026-07-14 | 7 | 21 | 13.1 | 62.4
24603 - FLORA PPTO C | 1176 | No especificado | Concreto | Alistado cubierta torre 3 | 2026-07-03 | 2026-07-31 | 2026-07-31 | 28 | 20.7 | 26.5 | 128
24603 - FLORA PPTO C | 1176 | No especificado | Concreto | Alistado cubierta torre 3 | 2026-07-03 | 2026-07-31 | 2026-07-31 | 28 | 20.7 | 26.8 | 129.5
24603 - FLORA PPTO C | 1176 | No especificado | Concreto | Alistado cubierta torre 3 | 2026-07-03 | 2026-07-31 | 2026-07-31 | 28 | 20.7 | 26 | 125.6
24603 - FLORA PPTO C | 1176 | Plástico | Concreto | Alistado cubierta torre 3 | 2026-07-03 | 2026-07-17 | 2026-07-22 | 14 | 21 | 23.7 | 112.9
24603 - FLORA PPTO C | 1176 | Plástico | Concreto | Alistado cubierta torre 3 | 2026-07-03 | 2026-07-10 | 2026-07-14 | 7 | 21 | 20.2 | 96.2
24603 - FLORA PPTO C | 1177 | No especificado | Concreto | Cimentación ejes 2 - 4/ G - L plataforma 1 | 2026-07-03 | 2026-07-31 | 2026-07-31 | 28 | 20.7 | 25.1 | 121.3
24603 - FLORA PPTO C | 1177 | No especificado | Concreto | Cimentación ejes 2 - 4/ G - L plataforma 1 | 2026-07-03 | 2026-07-31 | 2026-07-31 | 28 | 20.7 | 24.4 | 117.9
24603 - FLORA PPTO C | 1177 | No especificado | Concreto | Cimentación ejes 2 - 4/ G - L plataforma 1 | 2026-07-03 | 2026-07-31 | 2026-07-31 | 28 | 20.7 | 24.5 | 118.4
24603 - FLORA PPTO C | 1177 | Plástico | Concreto | Cimentación ejes 2-4 / J-G, plataforma 1 | 2026-07-03 | 2026-07-17 | 2026-07-22 | 14 | 21 | 21.7 | 103.3
24603 - FLORA PPTO C | 1177 | Plástico | Concreto | Cimentación ejes 2-4 / J-G, plataforma 1 | 2026-07-03 | 2026-07-10 | 2026-07-14 | 7 | 21 | 19.3 | 91.9
24603 - FLORA PPTO C | 1178 | No especificado | Concreto | Muros ejes 4 - 9/ G - L piso 3 T1 | 2026-07-03 | 2026-07-31 | 2026-07-31 | 28 | 48.3 | 57.7 | 119.5
24603 - FLORA PPTO C | 1178 | No especificado | Concreto | Muros ejes 4 - 9/ G - L piso 3 T1 | 2026-07-03 | 2026-07-31 | 2026-07-31 | 28 | 48.3 | 58.6 | 121.3
24603 - FLORA PPTO C | 1178 | No especificado | Concreto | Muros ejes 4 - 9/ G - L piso 3 T1 | 2026-07-03 | 2026-07-31 | 2026-07-31 | 28 | 48.3 | 57.2 | 118.4
24603 - FLORA PPTO C | 1178 | Autocompactado | Concreto | Muros ejes 4-9 / G-L, piso 3, T1 | 2026-07-03 | 2026-07-17 | 2026-07-22 | 14 | 48 | 48.5 | 101
24603 - FLORA PPTO C | 1178 | Autocompactado | Concreto | Muros ejes 4-9 / G-L, piso 3, T1 | 2026-07-03 | 2026-07-10 | 2026-07-14 | 7 | 48 | 35.3 | 73.5
24603 - FLORA PPTO C | 1179 | No especificado | Concreto | Muros ejes 9 - 11/ A - L y 11 - 12 G - L P9, T2 | 2026-07-03 | 2026-07-31 | 2026-07-31 | 28 | 48.3 | 56.7 | 117.4
24603 - FLORA PPTO C | 1179 | No especificado | Concreto | Muros ejes 9 - 11/ A - L y 11 - 12 G - L P9, T2 | 2026-07-03 | 2026-07-31 | 2026-07-31 | 28 | 48.3 | 55.4 | 114.7
24603 - FLORA PPTO C | 1179 | No especificado | Concreto | Muros ejes 9 - 11/ A - L y 11 - 12 G - L P9, T2 | 2026-07-03 | 2026-07-31 | 2026-07-31 | 28 | 48.3 | 56.2 | 116.4
24603 - FLORA PPTO C | 1179 | Autocompactado | Concreto | Muros ejes 9-11 / A-L y 11-12 / G-L, piso 9, torre 2 | 2026-07-03 | 2026-07-17 | 2026-07-22 | 14 | 48 | 48.5 | 101
24603 - FLORA PPTO C | 1179 | Autocompactado | Concreto | Muros ejes 9-11 / A-L y 11-12 / G-L, piso 9, torre 2 | 2026-07-03 | 2026-07-10 | 2026-07-14 | 7 | 48 | 37.9 | 79
24603 - FLORA PPTO C | 1180 | No especificado | Concreto | Columnas ejes 5 - 6/ J semisótano plataforma 1 | 2026-07-03 | 2026-07-31 | 2026-07-31 | 28 | 20.7 | 30.7 | 148.3
24603 - FLORA PPTO C | 1180 | No especificado | Concreto | Columnas ejes 5 - 6/ J semisótano plataforma 1 | 2026-07-03 | 2026-07-31 | 2026-07-31 | 28 | 20.7 | 31 | 149.8
24603 - FLORA PPTO C | 1180 | No especificado | Concreto | Columnas ejes 5 - 6/ J semisótano plataforma 1 | 2026-07-03 | 2026-07-31 | 2026-07-31 | 28 | 20.7 | 30.1 | 145.4
24603 - FLORA PPTO C | 1180 | Autocompactado | Concreto | Columnas ejes 5-6 / J, semisótano plataforma 1 | 2026-07-03 | 2026-07-17 | 2026-07-22 | 14 | 21 | 25.2 | 120
24603 - FLORA PPTO C | 1180 | Autocompactado | Concreto | Columnas ejes 5-6 / J, semisótano plataforma 1 | 2026-07-03 | 2026-07-10 | 2026-07-14 | 7 | 21 | 23 | 109.5
24603 - FLORA PPTO C | 1181 | Indus | Concreto | Placa ejes 1 - 4/ A - L piso 9, T2 | 2026-07-03 | 2026-07-31 | 2026-07-31 | 28 | 41.4 | 57.6 | 139.1
24603 - FLORA PPTO C | 1181 | Indus | Concreto | Placa ejes 1 - 4/ A - L piso 9, T2 | 2026-07-03 | 2026-07-31 | 2026-07-31 | 28 | 41.4 | 56.3 | 136
24603 - FLORA PPTO C | 1181 | Indus | Concreto | Placa ejes 1 - 4/ A - L piso 9, T2 | 2026-07-03 | 2026-07-31 | 2026-07-31 | 28 | 41.4 | 57.1 | 137.9
24603 - FLORA PPTO C | 1181 | Industrializado | Concreto | Placa ejes 1-4 / A-L, piso 9, torre 2 | 2026-07-03 | 2026-07-17 | 2026-07-22 | 14 | 42 | 48.4 | 115.2
24603 - FLORA PPTO C | 1181 | Industrializado | Concreto | Placa ejes 1-4 / A-L, piso 9, torre 2 | 2026-07-03 | 2026-07-10 | 2026-07-14 | 7 | 42 | 45.8 | 109
24603 - FLORA PPTO C | 1182 | Indus | Concreto | Placa ejes 12 - 15/ A - L piso 3 T1 | 2026-07-04 | 2026-08-01 | 2026-08-06 | 28 | 41.4 | 55 | 132.9
24603 - FLORA PPTO C | 1182 | Indus | Concreto | Placa ejes 12 - 15/ A - L piso 3 T1 | 2026-07-04 | 2026-08-01 | 2026-08-06 | 28 | 41.4 | 55.8 | 134.8
24603 - FLORA PPTO C | 1182 | Indus | Concreto | Placa ejes 12 - 15/ A - L piso 3 T1 | 2026-07-04 | 2026-08-01 | 2026-08-06 | 28 | 41.4 | 54.5 | 131.6
24603 - FLORA PPTO C | 1182 | Industrializado | Concreto | Placa ejes 12-15 / A-L, piso 3, T1 | 2026-07-04 | 2026-07-18 | 2026-07-22 | 14 | 42 | 46.9 | 111.7
24603 - FLORA PPTO C | 1182 | Industrializado | Concreto | Placa ejes 12-15 / A-L, piso 3, T1 | 2026-07-04 | 2026-07-11 | 2026-07-15 | 7 | 42 | 40.7 | 96.9
24603 - FLORA PPTO C | 1183 | Auto | Concreto | Muros ejes 7 - 9/ A - L piso 3, T2 | 2026-07-04 | 2026-08-01 | 2026-08-06 | 28 | 48.3 | 57 | 118
24603 - FLORA PPTO C | 1183 | Auto | Concreto | Muros ejes 7 - 9/ A - L piso 3, T2 | 2026-07-04 | 2026-08-01 | 2026-08-06 | 28 | 48.3 | 55.6 | 115.1
24603 - FLORA PPTO C | 1183 | Auto | Concreto | Muros ejes 7 - 9/ A - L piso 3, T2 | 2026-07-04 | 2026-08-01 | 2026-08-06 | 28 | 48.3 | 56.3 | 116.6
24603 - FLORA PPTO C | 1183 | Autocompactado | Concreto | Muros ejes 7-9 / A-L, piso 9, T2 | 2026-07-04 | 2026-07-18 | 2026-07-22 | 14 | 48 | 49 | 102.1
24603 - FLORA PPTO C | 1183 | Autocompactado | Concreto | Muros ejes 7-9 / A-L, piso 9, T2 | 2026-07-04 | 2026-07-11 | 2026-07-15 | 7 | 48 | 35.1 | 73.1
24603 - FLORA PPTO C | 1184 | Auto | Concreto | Muros ejes 4 - 9/ F, piso 3, T1 | 2026-07-06 | 2026-08-03 | 2026-08-06 | 28 | 48.3 | 55.7 | 115.3
24603 - FLORA PPTO C | 1184 | Auto | Concreto | Muros ejes 4 - 9/ F, piso 3, T1 | 2026-07-06 | 2026-08-03 | 2026-08-06 | 28 | 48.3 | 56.5 | 117
24603 - FLORA PPTO C | 1184 | Auto | Concreto | Muros ejes 4 - 9/ F, piso 3, T1 | 2026-07-06 | 2026-08-03 | 2026-08-06 | 28 | 48.3 | 56.4 | 116.8
24603 - FLORA PPTO C | 1184 | Autocompactado | Concreto | Muros ejes 4-9 / A-F, piso 3, T1 | 2026-07-06 | 2026-07-20 | 2026-07-23 | 14 | 48 | 48.7 | 101.5
24603 - FLORA PPTO C | 1184 | Autocompactado | Concreto | Muros ejes 4-9 / A-F, piso 3, T1 | 2026-07-06 | 2026-07-13 | 2026-07-15 | 7 | 48 | 39.9 | 83.1
24603 - FLORA PPTO C | 1185 | Indus | Concreto | Placa ejes 12 - 15/ A - L piso 10, T2 | 2026-07-06 | 2026-08-03 | 2026-08-06 | 28 | 41.4 | 52 | 125.6
24603 - FLORA PPTO C | 1185 | Indus | Concreto | Placa ejes 12 - 15/ A - L piso 10, T2 | 2026-07-06 | 2026-08-03 | 2026-08-06 | 28 | 41.4 | 50.8 | 122.7
24603 - FLORA PPTO C | 1185 | Indus | Concreto | Placa ejes 12 - 15/ A - L piso 10, T2 | 2026-07-06 | 2026-08-03 | 2026-08-06 | 28 | 41.4 | 52.3 | 126.3
24603 - FLORA PPTO C | 1185 | Industrializado | Concreto | Placa ejes 12-15 / A-L, piso 10, T2 | 2026-07-06 | 2026-07-20 | 2026-07-23 | 14 | 42 | 42.1 | 100.2
24603 - FLORA PPTO C | 1185 | Industrializado | Concreto | Placa ejes 12-15 / A-L, piso 10, T2 | 2026-07-06 | 2026-07-13 | 2026-07-15 | 7 | 42 | 39.7 | 94.5
24603 - FLORA PPTO C | 1186 | Auto | Concreto | Muros ejes 4 - 7/ G - 2 y 5 - 7/ A - F piso 9, torre 2 | 2026-07-06 | 2026-08-03 | 2026-08-06 | 28 | 48.3 | 60.1 | 124.4
24603 - FLORA PPTO C | 1186 | Auto | Concreto | Muros ejes 4 - 7/ G - 2 y 5 - 7/ A - F piso 9, torre 2 | 2026-07-06 | 2026-08-03 | 2026-08-06 | 28 | 48.3 | 61 | 126.3
24603 - FLORA PPTO C | 1186 | Auto | Concreto | Muros ejes 4 - 7/ G - 2 y 5 - 7/ A - F piso 9, torre 2 | 2026-07-06 | 2026-08-03 | 2026-08-06 | 28 | 48.3 | 59.4 | 123
24603 - FLORA PPTO C | 1186 | Autocompactado | Concreto | Muros ejes 4-7 / G-L y 5-7 / A-F, piso 8, T2 | 2026-07-06 | 2026-07-20 | 2026-07-23 | 14 | 48 | 47.9 | 99.8
24603 - FLORA PPTO C | 1186 | Autocompactado | Concreto | Muros ejes 4-7 / G-L y 5-7 / A-F, piso 8, T2 | 2026-07-06 | 2026-07-13 | 2026-07-15 | 7 | 48 | 39.5 | 82.3
24603 - FLORA PPTO C | 1187 | Industrializado | Concreto | Placa ejes 9 - 12 / A - L - Piso 10 - T2 | 2026-07-07 | 2026-08-04 | 2026-08-06 | 28 | 41.4 | 51.8 | 125.1
24603 - FLORA PPTO C | 1187 | Industrializado | Concreto | Placa ejes 9 - 12 / A - L - Piso 10 - T2 | 2026-07-07 | 2026-08-04 | 2026-08-06 | 28 | 41.4 | 50.3 | 121.5
24603 - FLORA PPTO C | 1187 | Industrializado | Concreto | Placa ejes 9 - 12 / A - L - Piso 10 - T2 | 2026-07-07 | 2026-08-04 | 2026-08-06 | 28 | 41.4 | 50.9 | 122.9
24603 - FLORA PPTO C | 1187 | Industrializado | Concreto | Placa ejes 9-12 / A-L, piso 10, torre 2 | 2026-07-07 | 2026-07-21 | 2026-07-23 | 14 | 42 | 45.7 | 108.8
24603 - FLORA PPTO C | 1187 | Industrializado | Concreto | Placa ejes 9-12 / A-L, piso 10, torre 2 | 2026-07-07 | 2026-07-14 | 2026-07-15 | 7 | 42 | 40.7 | 96.9
24603 - FLORA PPTO C | 1188 | Industrializado | Concreto | Escaleras ejes 13 - 15 / E - H - Piso 5 al 6 -T2 | 2026-07-08 | 2026-08-05 | 2026-08-06 | 28 | 41.4 | 51.9 | 125.4
24603 - FLORA PPTO C | 1188 | Industrializado | Concreto | Escaleras ejes 13 - 15 / E - H - Piso 5 al 6 -T2 | 2026-07-08 | 2026-08-05 | 2026-08-06 | 28 | 41.4 | 53.6 | 129.5
24603 - FLORA PPTO C | 1188 | Industrializado | Concreto | Escaleras ejes 13 - 15 / E - H - Piso 5 al 6 -T2 | 2026-07-08 | 2026-08-05 | 2026-08-06 | 28 | 41.4 | 52.2 | 126.1
24603 - FLORA PPTO C | 1188 | Industrializado | Concreto | Escaleras ejes 13-15 / E-H, piso 5, torre 2 | 2026-07-08 | 2026-07-22 | 2026-07-23 | 14 | 42 | 43.9 | 104.5
24603 - FLORA PPTO C | 1188 | Industrializado | Concreto | Escaleras ejes 13-15 / E-H, piso 5, torre 2 | 2026-07-08 | 2026-07-15 | 2026-07-17 | 7 | 42 | 33.9 | 80.7
24603 - FLORA PPTO C | 1189 | Autocompactante | Concreto | Muros ejes 1 - 4 / A - L - Piso 10 - T2 | 2026-07-08 | 2026-08-05 | 2026-08-06 | 28 | 48.3 | 54.8 | 113.5
24603 - FLORA PPTO C | 1189 | Autocompactante | Concreto | Muros ejes 1 - 4 / A - L - Piso 10 - T2 | 2026-07-08 | 2026-08-05 | 2026-08-06 | 28 | 48.3 | 53.2 | 110.1
24603 - FLORA PPTO C | 1189 | Autocompactante | Concreto | Muros ejes 1 - 4 / A - L - Piso 10 - T2 | 2026-07-08 | 2026-08-05 | 2026-08-06 | 28 | 48.3 | 54 | 111.8
24603 - FLORA PPTO C | 1189 | Industrializado | Concreto | Muros ejes 1-4 / A-L, piso 10, T2 | 2026-07-08 | 2026-07-22 | 2026-07-23 | 14 | 48 | 48.5 | 101
24603 - FLORA PPTO C | 1189 | Industrializado | Concreto | Muros ejes 1-4 / A-L, piso 10, T2 | 2026-07-08 | 2026-07-15 | 2026-07-17 | 7 | 48 | 29 | 60.4
24603 - FLORA PPTO C | 1190 | Industrializado | Concreto | Placa ejes 7 - 9 / A - L - Piso 10 - T2 | 2026-07-08 | 2026-08-05 | 2026-08-06 | 28 | 41.4 | 47.5 | 114.7
24603 - FLORA PPTO C | 1190 | Industrializado | Concreto | Placa ejes 7 - 9 / A - L - Piso 10 - T2 | 2026-07-08 | 2026-08-05 | 2026-08-06 | 28 | 41.4 | 49.5 | 119.6
24603 - FLORA PPTO C | 1190 | Industrializado | Concreto | Placa ejes 7 - 9 / A - L - Piso 10 - T2 | 2026-07-08 | 2026-08-05 | 2026-08-06 | 28 | 41.4 | 47.7 | 115.2
24603 - FLORA PPTO C | 1190 | Industrializado | Concreto | Placa ejes 7-9 / A-L, piso 10, T2 | 2026-07-08 | 2026-07-22 | 2026-07-23 | 14 | 42 | 42.5 | 101.2
24603 - FLORA PPTO C | 1190 | Industrializado | Concreto | Placa ejes 7-9 / A-L, piso 10, T2 | 2026-07-08 | 2026-07-15 | 2026-07-17 | 7 | 42 | 28.6 | 68.1
24603 - FLORA PPTO C | 1191 | Ptico | Concreto | Placa piso 1, ejes 4 - 8 / G - K plataforma 1 | 2026-07-09 | 2026-08-06 | 2026-08-06 | 28 | 20.7 | 26.9 | 130
24603 - FLORA PPTO C | 1191 | Ptico | Concreto | Placa piso 1, ejes 4 - 8 / G - K plataforma 1 | 2026-07-09 | 2026-08-06 | 2026-08-06 | 28 | 20.7 | 27.4 | 132.4
24603 - FLORA PPTO C | 1191 | Ptico | Concreto | Placa piso 1, ejes 4 - 8 / G - K plataforma 1 | 2026-07-09 | 2026-08-06 | 2026-08-06 | 28 | 20.7 | 27.7 | 133.8
24603 - FLORA PPTO C | 1191 | Plástico | Concreto | Placa piso 1, ejes 4-8 / G-K, plataforma 1 | 2026-07-09 | 2026-07-23 | 2026-07-24 | 14 | 21 | 22.5 | 107.1
24603 - FLORA PPTO C | 1191 | Plástico | Concreto | Placa piso 1, ejes 4-8 / G-K, plataforma 1 | 2026-07-09 | 2026-07-16 | 2026-07-21 | 7 | 21 | 20.3 | 96.7
24603 - FLORA PPTO C | 1192 | Ptico | Concreto | Placa piso 1 ejes 4 - 8 / G - K plataforma 1 | 2026-07-09 | 2026-08-06 | 2026-08-06 | 28 | 20.7 | 27.2 | 131.4
24603 - FLORA PPTO C | 1192 | Ptico | Concreto | Placa piso 1 ejes 4 - 8 / G - K plataforma 1 | 2026-07-09 | 2026-08-06 | 2026-08-06 | 28 | 20.7 | 27.6 | 133.3
24603 - FLORA PPTO C | 1192 | Ptico | Concreto | Placa piso 1 ejes 4 - 8 / G - K plataforma 1 | 2026-07-09 | 2026-08-06 | 2026-08-06 | 28 | 20.7 | 26.8 | 129.5
24603 - FLORA PPTO C | 1192 | Plástico | Concreto | Placa piso 1, ejes 4-8 / G-K, plataforma 1 | 2026-07-09 | 2026-07-23 | 2026-07-24 | 14 | 21 | 23.1 | 110
24603 - FLORA PPTO C | 1192 | Plástico | Concreto | Placa piso 1, ejes 4-8 / G-K, plataforma 1 | 2026-07-09 | 2026-07-16 | 2026-07-21 | 7 | 21 | 21.3 | 101.4
24603 - FLORA PPTO C | 1193 | Ptico | Concreto | Placa piso 1 ejes 4 - 8 / G - K plataforma 1 | 2026-07-09 | 2026-08-06 | 2026-08-06 | 28 | 20.7 | 23.7 | 114.5
24603 - FLORA PPTO C | 1193 | Ptico | Concreto | Placa piso 1 ejes 4 - 8 / G - K plataforma 1 | 2026-07-09 | 2026-08-06 | 2026-08-06 | 28 | 20.7 | 22.9 | 110.6
24603 - FLORA PPTO C | 1193 | Ptico | Concreto | Placa piso 1 ejes 4 - 8 / G - K plataforma 1 | 2026-07-09 | 2026-08-06 | 2026-08-06 | 28 | 20.7 | 23.1 | 111.6
24603 - FLORA PPTO C | 1193 | Plástico | Concreto | Placa piso 1, ejes 4-8 / G-K, plataforma 1 | 2026-07-09 | 2026-07-23 | 2026-07-24 | 14 | 21 | 22.2 | 105.7
24603 - FLORA PPTO C | 1193 | Plástico | Concreto | Placa piso 1, ejes 4-8 / G-K, plataforma 1 | 2026-07-09 | 2026-07-16 | 2026-07-21 | 7 | 21 | 19.7 | 93.8
24603 - FLORA PPTO C | 1194 | Ptico | Concreto | Alistado cubierta, T4 | 2026-07-09 | 2026-08-06 | 2026-08-06 | 28 | 20.7 | 26 | 125.6
24603 - FLORA PPTO C | 1194 | Ptico | Concreto | Alistado cubierta, T4 | 2026-07-09 | 2026-08-06 | 2026-08-06 | 28 | 20.7 | 26.3 | 127.1
24603 - FLORA PPTO C | 1194 | Ptico | Concreto | Alistado cubierta, T4 | 2026-07-09 | 2026-08-06 | 2026-08-06 | 28 | 20.7 | 25.6 | 123.7
24603 - FLORA PPTO C | 1194 | Plástico | Concreto | Alistado cubierta torre 4 | 2026-07-09 | 2026-07-23 | 2026-07-24 | 14 | 21 | 21.9 | 104.3
24603 - FLORA PPTO C | 1194 | Plástico | Concreto | Alistado cubierta torre 4 | 2026-07-09 | 2026-07-16 | 2026-07-21 | 7 | 21 | 19.6 | 93.3
24603 - FLORA PPTO C | 1195 | Auto | Concreto | Muros ejes 12 - 15 / A - L piso 10 T2 | 2026-07-09 | 2026-08-06 | 2026-08-06 | 28 | 48.3 | 50.7 | 105
24603 - FLORA PPTO C | 1195 | Auto | Concreto | Muros ejes 12 - 15 / A - L piso 10 T2 | 2026-07-09 | 2026-08-06 | 2026-08-06 | 28 | 48.3 | 49.5 | 102.5
24603 - FLORA PPTO C | 1195 | Auto | Concreto | Muros ejes 12 - 15 / A - L piso 10 T2 | 2026-07-09 | 2026-08-06 | 2026-08-06 | 28 | 48.3 | 50.2 | 103.9
24603 - FLORA PPTO C | 1195 | Autocompactado | Concreto | Muros ejes 12-15 / A-L, piso 10, T2 | 2026-07-09 | 2026-07-23 | 2026-07-24 | 14 | 48 | 47.6 | 99.2
24603 - FLORA PPTO C | 1195 | Autocompactado | Concreto | Muros ejes 12-15 / A-L, piso 10, T2 | 2026-07-09 | 2026-07-16 | 2026-07-21 | 7 | 48 | 38.1 | 79.4
24603 - FLORA PPTO C | 1196 | Indus | Concreto | Placa ejes 4 - 7 / A - L piso 10 T2 | 2026-07-09 | 2026-08-06 | 2026-08-06 | 28 | 48.4 | 51.9 | 125.4
24603 - FLORA PPTO C | 1196 | Indus | Concreto | Placa ejes 4 - 7 / A - L piso 10 T2 | 2026-07-09 | 2026-08-06 | 2026-08-06 | 28 | 48.4 | 52.5 | 126.8
24603 - FLORA PPTO C | 1196 | Indus | Concreto | Placa ejes 4 - 7 / A - L piso 10 T2 | 2026-07-09 | 2026-08-06 | 2026-08-06 | 28 | 48.4 | 51.2 | 123.7
24603 - FLORA PPTO C | 1196 | Industrializado | Concreto | Placa ejes 4-7 / A-L, piso 10, T2 | 2026-07-09 | 2026-07-23 | 2026-07-24 | 14 | 42 | 43.6 | 103.8
24603 - FLORA PPTO C | 1196 | Industrializado | Concreto | Placa ejes 4-7 / A-L, piso 10, T2 | 2026-07-09 | 2026-07-16 | 2026-07-21 | 7 | 42 | 40 | 95.2
24603 - FLORA PPTO C | 1197 | Auto | Concreto | Muros y columnas tanque de suministro salón comunal | 2026-07-10 | 2026-08-07 | 2026-08-11 | 28 | 34.5 | 40.4 | 117.1
24603 - FLORA PPTO C | 1197 | Auto | Concreto | Muros y columnas tanque de suministro salón comunal | 2026-07-10 | 2026-08-07 | 2026-08-11 | 28 | 34.5 | 41 | 118.8
24603 - FLORA PPTO C | 1197 | Auto | Concreto | Muros y columnas tanque de suministro salón comunal | 2026-07-10 | 2026-08-07 | 2026-08-11 | 28 | 34.5 | 39.9 | 115.7
24603 - FLORA PPTO C | 1197 | Autocompactado | Concreto | Muros y columnas tanques de suministro, salón comunal | 2026-07-10 | 2026-07-24 | 2026-07-27 | 14 | 35 | 35.9 | 102.6
24603 - FLORA PPTO C | 1197 | Autocompactado | Concreto | Muros y columnas tanques de suministro, salón comunal | 2026-07-10 | 2026-07-17 | 2026-07-22 | 7 | 35 | 30 | 85.7
24603 - FLORA PPTO C | 1198 | Auto | Concreto | Muros ejes 9 - 11 / A-L y 11-12 / G-L, piso 10 torre 2 | 2026-07-10 | 2026-08-07 | 2026-08-11 | 28 | 48.3 | 54.4 | 112.6
24603 - FLORA PPTO C | 1198 | Auto | Concreto | Muros ejes 9 - 11 / A-L y 11-12 / G-L, piso 10 torre 2 | 2026-07-10 | 2026-08-07 | 2026-08-11 | 28 | 48.3 | 53.1 | 109.9
24603 - FLORA PPTO C | 1198 | Auto | Concreto | Muros ejes 9 - 11 / A-L y 11-12 / G-L, piso 10 torre 2 | 2026-07-10 | 2026-08-07 | 2026-08-11 | 28 | 48.3 | 53.9 | 111.6
24603 - FLORA PPTO C | 1198 | Autocompactado | Concreto | Muros ejes 9-11 * A-L y 11-12 / G-L, piso 10, torre 2 | 2026-07-10 | 2026-07-24 | 2026-07-27 | 14 | 48 | 48.9 | 101.9
24603 - FLORA PPTO C | 1198 | Autocompactado | Concreto | Muros ejes 9-11 * A-L y 11-12 / G-L, piso 10, torre 2 | 2026-07-10 | 2026-07-17 | 2026-07-22 | 7 | 48 | 37.8 | 78.7
24603 - FLORA PPTO C | 1199 | Indus | Concreto | Placa ejes 1-4 / A-L, piso 10, torre 2 | 2026-07-10 | 2026-08-07 | 2026-08-11 | 28 | 41.4 | 46.3 | 111.8
24603 - FLORA PPTO C | 1199 | Indus | Concreto | Placa ejes 1-4 / A-L, piso 10, torre 2 | 2026-07-10 | 2026-08-07 | 2026-08-11 | 28 | 41.4 | 47.8 | 115.5
24603 - FLORA PPTO C | 1199 | Indus | Concreto | Placa ejes 1-4 / A-L, piso 10, torre 2 | 2026-07-10 | 2026-08-07 | 2026-08-11 | 28 | 41.4 | 46.5 | 112.3
24603 - FLORA PPTO C | 1199 | Industrializado | Concreto | Placa ejes 1-4 / A-L, piso 10, torre 2 | 2026-07-10 | 2026-07-24 | 2026-07-27 | 14 | 42 | 42.7 | 101.7
24603 - FLORA PPTO C | 1199 | Industrializado | Concreto | Placa ejes 1-4 / A-L, piso 10, torre 2 | 2026-07-10 | 2026-07-17 | 2026-07-22 | 7 | 42 | 27.7 | 66
24603 - FLORA PPTO C | 1200 | Auto | Concreto | Muros ejes 7-9 / A-L, piso 10, torre 2 | 2026-07-11 | 2026-08-08 | 2026-08-11 | 28 | 48.3 | 61.4 | 127.1
24603 - FLORA PPTO C | 1200 | Auto | Concreto | Muros ejes 7-9 / A-L, piso 10, torre 2 | 2026-07-11 | 2026-08-08 | 2026-08-11 | 28 | 48.3 | 61.6 | 127.5
24603 - FLORA PPTO C | 1200 | Auto | Concreto | Muros ejes 7-9 / A-L, piso 10, torre 2 | 2026-07-11 | 2026-08-08 | 2026-08-11 | 28 | 48.3 | 60.9 | 126.1
24603 - FLORA PPTO C | 1200 | Autocompactado | Concreto | Muros ejes 7-9 / A-L, piso 10, T2 | 2026-07-11 | 2026-07-25 | 2026-07-29 | 14 | 48 | 47.7 | 99.4
24603 - FLORA PPTO C | 1200 | Autocompactado | Concreto | Muros ejes 7-9 / A-L, piso 10, T2 | 2026-07-11 | 2026-07-18 | 2026-07-22 | 7 | 48 | 38.2 | 79.6
24603 - FLORA PPTO C | 1201 | Indus | Concreto | Placa ejes 12-15 / A-L, piso 11, torre 2 | 2026-07-11 | 2026-08-08 | 2026-08-11 | 28 | 41.4 | 50.2 | 121.3
24603 - FLORA PPTO C | 1201 | Indus | Concreto | Placa ejes 12-15 / A-L, piso 11, torre 2 | 2026-07-11 | 2026-08-08 | 2026-08-11 | 28 | 41.4 | 50 | 120.8
24603 - FLORA PPTO C | 1201 | Indus | Concreto | Placa ejes 12-15 / A-L, piso 11, torre 2 | 2026-07-11 | 2026-08-08 | 2026-08-11 | 28 | 41.4 | 49.2 | 118.8
24603 - FLORA PPTO C | 1201 | Industrializado | Concreto | Placa ejes 12-15 / A-L, piso 11, T2 | 2026-07-11 | 2026-07-25 | 2026-07-29 | 14 | 35 | 37.4 | 106.9
24603 - FLORA PPTO C | 1201 | Industrializado | Concreto | Placa ejes 12-15 / A-L, piso 11, T2 | 2026-07-11 | 2026-07-18 | 2026-07-22 | 7 | 35 | 32.9 | 94
24603 - FLORA PPTO C | 1202 | AUTO | Concreto | Muros ejes 4 - 5 / G - L y 5 - 7 /A - L , piso 10 , torre 2 | 2026-07-14 | 2026-08-11 | 2026-08-13 | 28 | 48.3 | 53.6 | 111
24603 - FLORA PPTO C | 1202 | AUTO | Concreto | Muros ejes 4 - 5 / G - L y 5 - 7 /A - L , piso 10 , torre 2 | 2026-07-14 | 2026-08-11 | 2026-08-13 | 28 | 48.3 | 54.8 | 113.5
24603 - FLORA PPTO C | 1202 | AUTO | Concreto | Muros ejes 4 - 5 / G - L y 5 - 7 /A - L , piso 10 , torre 2 | 2026-07-14 | 2026-08-11 | 2026-08-13 | 28 | 48.3 | 54.6 | 113
24603 - FLORA PPTO C | 1202 | Autocompactado | Concreto | Muros ejes 4-5 / G-L y 5-7 / A-L, piso 10, torre 2 | 2026-07-14 | 2026-07-28 | 2026-07-29 | 14 | 48 | 49 | 102.1
24603 - FLORA PPTO C | 1202 | Autocompactado | Concreto | Muros ejes 4-5 / G-L y 5-7 / A-L, piso 10, torre 2 | 2026-07-14 | 2026-07-21 | 2026-07-23 | 7 | 48 | 38.1 | 79.4
24603 - FLORA PPTO C | 1203 | INDUS | Concreto | Placa ejes 9 - 12 / A - L , piso 11 , torre 2 | 2026-07-14 | 2026-08-11 | 2026-08-13 | 28 | 41.4 | 46.5 | 112.3
24603 - FLORA PPTO C | 1203 | INDUS | Concreto | Placa ejes 9 - 12 / A - L , piso 11 , torre 2 | 2026-07-14 | 2026-08-11 | 2026-08-13 | 28 | 41.4 | 47.1 | 113.8
24603 - FLORA PPTO C | 1203 | INDUS | Concreto | Placa ejes 9 - 12 / A - L , piso 11 , torre 2 | 2026-07-14 | 2026-08-11 | 2026-08-13 | 28 | 41.4 | 48.1 | 116.2
24603 - FLORA PPTO C | 1203 | Industrializado | Concreto | Placa ejes 9-12 / A-L, piso 11, torre 2 | 2026-07-14 | 2026-07-28 | 2026-07-29 | 14 | 35 | 35.7 | 102
24603 - FLORA PPTO C | 1203 | Industrializado | Concreto | Placa ejes 9-12 / A-L, piso 11, torre 2 | 2026-07-14 | 2026-07-21 | 2026-07-23 | 7 | 35 | 33.5 | 95.7
24603 - FLORA PPTO C | 1204 | AUTO | Concreto | Columnas sótano salón comunal | 2026-07-15 | 2026-08-12 | 2026-08-13 | 28 | 34.5 | 43 | 124.6
24603 - FLORA PPTO C | 1204 | AUTO | Concreto | Columnas sótano salón comunal | 2026-07-15 | 2026-08-12 | 2026-08-13 | 28 | 34.5 | 41.9 | 121.4
24603 - FLORA PPTO C | 1204 | AUTO | Concreto | Columnas sótano salón comunal | 2026-07-15 | 2026-08-12 | 2026-08-13 | 28 | 34.5 | 42.5 | 123.2
24603 - FLORA PPTO C | 1204 | Autocompactado | Concreto | Columnas sótano salón comunal | 2026-07-15 | 2026-07-29 | 2026-07-30 | 14 | 35 | 38.4 | 109.7
24603 - FLORA PPTO C | 1204 | Autocompactado | Concreto | Columnas sótano salón comunal | 2026-07-15 | 2026-07-22 | 2026-07-23 | 7 | 35 | 34.5 | 98.6
24603 - FLORA PPTO C | 1205 | AUTO | Concreto | Muros ejes 4 - 5 / A - F y 1 - 4 / A - L , piso 10 , torre 2 | 2026-07-15 | 2026-08-12 | 2026-08-13 | 28 | 48.3 | 55.2 | 114.3
24603 - FLORA PPTO C | 1205 | AUTO | Concreto | Muros ejes 4 - 5 / A - F y 1 - 4 / A - L , piso 10 , torre 2 | 2026-07-15 | 2026-08-12 | 2026-08-13 | 28 | 48.3 | 53.9 | 111.6
24603 - FLORA PPTO C | 1205 | AUTO | Concreto | Muros ejes 4 - 5 / A - F y 1 - 4 / A - L , piso 10 , torre 2 | 2026-07-15 | 2026-08-12 | 2026-08-13 | 28 | 48.3 | 54.7 | 113.3
24603 - FLORA PPTO C | 1205 | Autocompactado | Concreto | Muros ejes 4-5 / A-F y 1-4 / A-L, piso 10, torre 2 | 2026-07-15 | 2026-07-29 | 2026-07-30 | 14 | 48 | 48.5 | 101
24603 - FLORA PPTO C | 1205 | Autocompactado | Concreto | Muros ejes 4-5 / A-F y 1-4 / A-L, piso 10, torre 2 | 2026-07-15 | 2026-07-22 | 2026-07-23 | 7 | 48 | 37.1 | 77.3
24603 - FLORA PPTO C | 1206 | INDUS | Concreto | Placa ejes 7 - 9 / A - L , piso 11 , torre 2 | 2026-07-15 | 2026-08-12 | 2026-08-13 | 28 | 41.4 | 48.6 | 117.4
24603 - FLORA PPTO C | 1206 | INDUS | Concreto | Placa ejes 7 - 9 / A - L , piso 11 , torre 2 | 2026-07-15 | 2026-08-12 | 2026-08-13 | 28 | 41.4 | 49.4 | 119.3
24603 - FLORA PPTO C | 1206 | INDUS | Concreto | Placa ejes 7 - 9 / A - L , piso 11 , torre 2 | 2026-07-15 | 2026-08-12 | 2026-08-13 | 28 | 41.4 | 48.2 | 116.4
24603 - FLORA PPTO C | 1206 | Industrializado | Concreto | Placa ejes 7-9 / A-L, piso 11, torre 2 | 2026-07-15 | 2026-07-29 | 2026-07-30 | 14 | 35 | 35.5 | 101.4
24603 - FLORA PPTO C | 1206 | Industrializado | Concreto | Placa ejes 7-9 / A-L, piso 11, torre 2 | 2026-07-15 | 2026-07-22 | 2026-07-23 | 7 | 35 | 30.1 | 86
24603 - FLORA PPTO C | 1207 | PTICO | Concreto | Placa ejes 1 - 4 / G - J, semisótano plataforma 1 | 2026-07-16 | 2026-08-13 | 2026-08-14 | 28 | 20.7 | 25.1 | 121.3
24603 - FLORA PPTO C | 1207 | PTICO | Concreto | Placa ejes 1 - 4 / G - J, semisótano plataforma 1 | 2026-07-16 | 2026-08-13 | 2026-08-14 | 28 | 20.7 | 24.4 | 117.9
24603 - FLORA PPTO C | 1207 | PTICO | Concreto | Placa ejes 1 - 4 / G - J, semisótano plataforma 1 | 2026-07-16 | 2026-08-13 | 2026-08-14 | 28 | 20.7 | 24.6 | 118.8
24603 - FLORA PPTO C | 1207 | Plástico | Concreto | Placa ejes 1-4 / G-J, semisótano plataforma 1 | 2026-07-16 | 2026-07-30 | 2026-07-31 | 14 | 21 | 20.2 | 96.2
24603 - FLORA PPTO C | 1207 | Plástico | Concreto | Placa ejes 1-4 / G-J, semisótano plataforma 1 | 2026-07-16 | 2026-07-23 | 2026-07-24 | 7 | 21 | 17.4 | 82.9
24603 - FLORA PPTO C | 1208 | PTICO | Concreto | Placa ejes 1 - 4 / G - J, semisótano plataforma 1 | 2026-07-16 | 2026-08-13 | 2026-08-14 | 28 | 20.7 | 26.6 | 128.5
24603 - FLORA PPTO C | 1208 | PTICO | Concreto | Placa ejes 1 - 4 / G - J, semisótano plataforma 1 | 2026-07-16 | 2026-08-13 | 2026-08-14 | 28 | 20.7 | 26.8 | 129.5
24603 - FLORA PPTO C | 1208 | PTICO | Concreto | Placa ejes 1 - 4 / G - J, semisótano plataforma 1 | 2026-07-16 | 2026-08-13 | 2026-08-14 | 28 | 20.7 | 26 | 125.6
24603 - FLORA PPTO C | 1208 | Plástico | Concreto | Placa ejes 1-4 / G-J, semisótano plataforma 1 | 2026-07-16 | 2026-07-30 | 2026-07-31 | 14 | 21 | 21.3 | 101.4
24603 - FLORA PPTO C | 1208 | Plástico | Concreto | Placa ejes 1-4 / G-J, semisótano plataforma 1 | 2026-07-16 | 2026-07-23 | 2026-07-24 | 7 | 21 | 17.1 | 81.4
24603 - FLORA PPTO C | 1209 | INDUS | Concreto | Placa ejes 4 - 7 / A - L, piso 11 torre 2 | 2026-07-16 | 2026-08-13 | 2026-08-14 | 28 | 34.5 | 41.4 | 120
24603 - FLORA PPTO C | 1209 | INDUS | Concreto | Placa ejes 4 - 7 / A - L, piso 11 torre 2 | 2026-07-16 | 2026-08-13 | 2026-08-14 | 28 | 34.5 | 40.4 | 117.1
24603 - FLORA PPTO C | 1209 | INDUS | Concreto | Placa ejes 4 - 7 / A - L, piso 11 torre 2 | 2026-07-16 | 2026-08-13 | 2026-08-14 | 28 | 34.5 | 41 | 118.8
24603 - FLORA PPTO C | 1209 | Industrializado | Concreto | Placa ejes 4-7 / A-L, piso 11, T2 | 2026-07-16 | 2026-07-30 | 2026-07-31 | 14 | 35 | 35.3 | 100.9
24603 - FLORA PPTO C | 1209 | Industrializado | Concreto | Placa ejes 4-7 / A-L, piso 11, T2 | 2026-07-16 | 2026-07-23 | 2026-07-24 | 7 | 35 | 32.1 | 91.7
24603 - FLORA PPTO C | 1210 | AUTO | Concreto | Muros ejes 12 - 15 / A - L y 11 - 12 / G - L piso 11 torre 2 | 2026-07-16 | 2026-08-13 | 2026-08-14 | 28 | 48.3 | 54.4 | 112.6
24603 - FLORA PPTO C | 1210 | AUTO | Concreto | Muros ejes 12 - 15 / A - L y 11 - 12 / G - L piso 11 torre 2 | 2026-07-16 | 2026-08-13 | 2026-08-14 | 28 | 48.3 | 55.2 | 114.3
24603 - FLORA PPTO C | 1210 | AUTO | Concreto | Muros ejes 12 - 15 / A - L y 11 - 12 / G - L piso 11 torre 2 | 2026-07-16 | 2026-08-13 | 2026-08-14 | 28 | 48.3 | 53.9 | 111.6
24603 - FLORA PPTO C | 1210 | Autocompactado | Concreto | Muros ejes 12-15 / A-L y 11-12 / G-L, piso 11, torre 2 | 2026-07-16 | 2026-07-30 | 2026-07-31 | 14 | 48 | 49.5 | 103.1
24603 - FLORA PPTO C | 1210 | Autocompactado | Concreto | Muros ejes 12-15 / A-L y 11-12 / G-L, piso 11, torre 2 | 2026-07-16 | 2026-07-23 | 2026-07-24 | 7 | 48 | 37 | 77.1
24603 - FLORA PPTO C | 1211 | Autocompactante | Concreto | Columnas sótano salón comunal | 2026-07-17 | 2026-08-14 | 2026-08-18 | 28 | 34.5 | 44 | 127.5
24603 - FLORA PPTO C | 1211 | Autocompactante | Concreto | Columnas sótano salón comunal | 2026-07-17 | 2026-08-14 | 2026-08-18 | 28 | 34.5 | 42.8 | 124.1
24603 - FLORA PPTO C | 1211 | Autocompactante | Concreto | Columnas sótano salón comunal | 2026-07-17 | 2026-08-14 | 2026-08-18 | 28 | 34.5 | 43.4 | 125.8
24603 - FLORA PPTO C | 1211 | Autocompactado | Concreto | Columnas sótano salón comunal | 2026-07-17 | 2026-07-31 | 2026-08-03 | 14 | 35 | 35.3 | 100.9
24603 - FLORA PPTO C | 1211 | Autocompactado | Concreto | Columnas sótano salón comunal | 2026-07-17 | 2026-07-24 | 2026-07-27 | 7 | 35 | 31.3 | 89.4
24603 - FLORA PPTO C | 1212 | Industrializado | Concreto | Placa ejes 1 - 4 / A - L, Piso 11 Torre 2 | 2026-07-17 | 2026-08-14 | 2026-08-18 | 28 | 34.5 | 45.4 | 131.6
24603 - FLORA PPTO C | 1212 | Industrializado | Concreto | Placa ejes 1 - 4 / A - L, Piso 11 Torre 2 | 2026-07-17 | 2026-08-14 | 2026-08-18 | 28 | 34.5 | 46 | 133.3
24603 - FLORA PPTO C | 1212 | Industrializado | Concreto | Placa ejes 1 - 4 / A - L, Piso 11 Torre 2 | 2026-07-17 | 2026-08-14 | 2026-08-18 | 28 | 34.5 | 44.9 | 130.1
24603 - FLORA PPTO C | 1212 | Industrializado | Concreto | Placa ejes 1-4 / A-L, piso 11, torre 2 | 2026-07-17 | 2026-07-31 | 2026-08-03 | 14 | 35 | 39.9 | 114
24603 - FLORA PPTO C | 1212 | Industrializado | Concreto | Placa ejes 1-4 / A-L, piso 11, torre 2 | 2026-07-17 | 2026-07-24 | 2026-07-27 | 7 | 35 | 30.8 | 88
24603 - FLORA PPTO C | 1213 | Autocompactante | Concreto | Muros ejes 9 - 11 / A - L y 11 - 12 / A - F, Piso 11, Torre 2 | 2026-07-17 | 2026-08-14 | 2026-08-18 | 28 | 48.3 | 58 | 120.1
24603 - FLORA PPTO C | 1213 | Autocompactante | Concreto | Muros ejes 9 - 11 / A - L y 11 - 12 / A - F, Piso 11, Torre 2 | 2026-07-17 | 2026-08-14 | 2026-08-18 | 28 | 48.3 | 56.5 | 117
24603 - FLORA PPTO C | 1213 | Autocompactante | Concreto | Muros ejes 9 - 11 / A - L y 11 - 12 / A - F, Piso 11, Torre 2 | 2026-07-17 | 2026-08-14 | 2026-08-18 | 28 | 48.3 | 57.4 | 118.8
24603 - FLORA PPTO C | 1213 | Autocompactado | Concreto | Muros ejes 9-11 / A-L y 11-12 / A-F, piso 11, torre 2 | 2026-07-17 | 2026-07-31 | 2026-08-03 | 14 | 48 | 48.5 | 101
24603 - FLORA PPTO C | 1213 | Autocompactado | Concreto | Muros ejes 9-11 / A-L y 11-12 / A-F, piso 11, torre 2 | 2026-07-17 | 2026-07-24 | 2026-07-27 | 7 | 48 | 39.8 | 82.9
24603 - FLORA PPTO C | 1214 | Auto | Concreto | Columnas ejes 2 - 3 / H - J semisótano plataforma 1 | 2026-07-18 | 2026-08-15 | 2026-08-18 | 28 | 20.7 | 27.8 | 134.3
24603 - FLORA PPTO C | 1214 | Auto | Concreto | Columnas ejes 2 - 3 / H - J semisótano plataforma 1 | 2026-07-18 | 2026-08-15 | 2026-08-18 | 28 | 20.7 | 28.1 | 135.7
24603 - FLORA PPTO C | 1214 | Auto | Concreto | Columnas ejes 2 - 3 / H - J semisótano plataforma 1 | 2026-07-18 | 2026-08-15 | 2026-08-18 | 28 | 20.7 | 28.5 | 137.7
24603 - FLORA PPTO C | 1214 | Autocompactado | Concreto | Columnas ejes 2-3 / H-I, semisótano plataforma 1 | 2026-07-18 | 2026-08-01 | 2026-08-04 | 14 | 21 | 24.4 | 116.2
24603 - FLORA PPTO C | 1214 | Autocompactado | Concreto | Columnas ejes 2-3 / H-I, semisótano plataforma 1 | 2026-07-18 | 2026-07-25 | 2026-08-04 | 7 | 21 | 22.3 | 106.2
24603 - FLORA PPTO C | 1215 | Auto | Concreto | Muros ejes 7 - 9 / A - L piso 11 T2 | 2026-07-18 | 2026-08-15 | 2026-08-18 | 28 | 48.3 | 55 | 113.9
24603 - FLORA PPTO C | 1215 | Auto | Concreto | Muros ejes 7 - 9 / A - L piso 11 T2 | 2026-07-18 | 2026-08-15 | 2026-08-18 | 28 | 48.3 | 53.6 | 111
24603 - FLORA PPTO C | 1215 | Auto | Concreto | Muros ejes 7 - 9 / A - L piso 11 T2 | 2026-07-18 | 2026-08-15 | 2026-08-18 | 28 | 48.3 | 54.4 | 112.6
24603 - FLORA PPTO C | 1215 | Autocompactado | Concreto | Muros ejes 7-9 / A-L, piso 11, torre 2 | 2026-07-18 | 2026-08-01 | 2026-08-04 | 14 | 48 | 49.1 | 102.3
24603 - FLORA PPTO C | 1215 | Autocompactado | Concreto | Muros ejes 7-9 / A-L, piso 11, torre 2 | 2026-07-18 | 2026-07-25 | 2026-08-04 | 7 | 48 | 36.8 | 76.7
24603 - FLORA PPTO C | 1216 | Indus | Concreto | Placa ejes 12 - 15 / A - L piso 12 T2 | 2026-07-18 | 2026-08-15 | 2026-08-18 | 28 | 34.5 | 38.7 | 112.2
24603 - FLORA PPTO C | 1216 | Indus | Concreto | Placa ejes 12 - 15 / A - L piso 12 T2 | 2026-07-18 | 2026-08-15 | 2026-08-18 | 28 | 34.5 | 39.4 | 114.2
24603 - FLORA PPTO C | 1216 | Indus | Concreto | Placa ejes 12 - 15 / A - L piso 12 T2 | 2026-07-18 | 2026-08-15 | 2026-08-18 | 28 | 34.5 | 38.1 | 110.4
24603 - FLORA PPTO C | 1216 | Industrializado | Concreto | Placa ejes 12-15 / A-L, piso 12, torre 2 | 2026-07-18 | 2026-08-01 | 2026-08-04 | 14 | 35 | 33.4 | 95.4
24603 - FLORA PPTO C | 1216 | Industrializado | Concreto | Placa ejes 12-15 / A-L, piso 12, torre 2 | 2026-07-18 | 2026-07-25 | 2026-08-04 | 7 | 35 | 29.9 | 85.4
24603 - FLORA PPTO C | 1217 | Auto | Concreto | Muros ascensores salon comunal | 2026-07-21 | 2026-08-18 | 2026-08-19 | 28 | 34.5 | 42.7 | 123.8
24603 - FLORA PPTO C | 1217 | Auto | Concreto | Muros ascensores salon comunal | 2026-07-21 | 2026-08-18 | 2026-08-19 | 28 | 34.5 | 40.4 | 117.1
24603 - FLORA PPTO C | 1217 | Auto | Concreto | Muros ascensores salon comunal | 2026-07-21 | 2026-08-18 | 2026-08-19 | 28 | 34.5 | 42 | 121.7
24603 - FLORA PPTO C | 1217 | Autocompactado | Concreto | Muros ascensor salón comunal | 2026-07-21 | 2026-08-04 | 2026-08-04 | 14 | 35 | 33.3 | 95.1
24603 - FLORA PPTO C | 1217 | Autocompactado | Concreto | Muros ascensor salón comunal | 2026-07-21 | 2026-07-28 | 2026-07-29 | 7 | 35 | 26.5 | 75.7
24603 - FLORA PPTO C | 1218 | Indus | Concreto | Placa ejes 1 - 4 A - L piso 4 torre 1 | 2026-07-21 | 2026-08-18 | 2026-08-19 | 28 | 41.4 | 51.2 | 123.7
24603 - FLORA PPTO C | 1218 | Indus | Concreto | Placa ejes 1 - 4 A - L piso 4 torre 1 | 2026-07-21 | 2026-08-18 | 2026-08-19 | 28 | 41.4 | 51 | 123.2
24603 - FLORA PPTO C | 1218 | Indus | Concreto | Placa ejes 1 - 4 A - L piso 4 torre 1 | 2026-07-21 | 2026-08-18 | 2026-08-19 | 28 | 41.4 | 49.6 | 119.8
24603 - FLORA PPTO C | 1218 | Industrializado | Concreto | Placa ejes 1-4 / A-L, piso 4, T2 | 2026-07-21 | 2026-08-04 | 2026-08-04 | 14 | 42 | 40.4 | 96.2
24603 - FLORA PPTO C | 1218 | Industrializado | Concreto | Placa ejes 1-4 / A-L, piso 4, T2 | 2026-07-21 | 2026-07-28 | 2026-07-29 | 7 | 42 | 36.8 | 87.6
24603 - FLORA PPTO C | 1219 | Auto | Concreto | Muros ejes 4 - 5 / G - L y 5 - 7 / A - L , piso 11 , torre 2 | 2026-07-21 | 2026-08-18 | 2026-08-19 | 28 | 48.3 | 57.5 | 119
24603 - FLORA PPTO C | 1219 | Auto | Concreto | Muros ejes 4 - 5 / G - L y 5 - 7 / A - L , piso 11 , torre 2 | 2026-07-21 | 2026-08-18 | 2026-08-19 | 28 | 48.3 | 56.1 | 116.1
24603 - FLORA PPTO C | 1219 | Auto | Concreto | Muros ejes 4 - 5 / G - L y 5 - 7 / A - L , piso 11 , torre 2 | 2026-07-21 | 2026-08-18 | 2026-08-19 | 28 | 48.3 | 57 | 118
24603 - FLORA PPTO C | 1219 | Autocompactado | Concreto | Muros ejes 4-5 / G-L y 5-7 / A-L, piso 11, torre 2 | 2026-07-21 | 2026-08-04 | 2026-08-04 | 14 | 48 | 47.8 | 99.6
24603 - FLORA PPTO C | 1219 | Autocompactado | Concreto | Muros ejes 4-5 / G-L y 5-7 / A-L, piso 11, torre 2 | 2026-07-21 | 2026-07-28 | 2026-07-29 | 7 | 48 | 33.1 | 69
24603 - FLORA PPTO C | 1220 | Indus | Concreto | Placa ejes 9 - 1 2 / A - L , piso 12 T2 | 2026-07-21 | 2026-08-18 | 2026-08-19 | 28 | 34.5 | 39.3 | 113.9
24603 - FLORA PPTO C | 1220 | Indus | Concreto | Placa ejes 9 - 1 2 / A - L , piso 12 T2 | 2026-07-21 | 2026-08-18 | 2026-08-19 | 28 | 34.5 | 37.7 | 109.3
24603 - FLORA PPTO C | 1220 | Indus | Concreto | Placa ejes 9 - 1 2 / A - L , piso 12 T2 | 2026-07-21 | 2026-08-18 | 2026-08-19 | 28 | 34.5 | 38.3 | 111
24603 - FLORA PPTO C | 1220 | Industrializado | Concreto | Placa ejes 9-12 / A-L, piso 12, torre 2 | 2026-07-21 | 2026-08-04 | 2026-08-04 | 14 | 35 | 28.7 | 82
24603 - FLORA PPTO C | 1220 | Industrializado | Concreto | Placa ejes 9-12 / A-L, piso 12, torre 2 | 2026-07-21 | 2026-07-28 | 2026-07-29 | 7 | 35 | 26.5 | 75.7
24603 - FLORA PPTO C | 1221 | Indus | Concreto | Escaleras 2 piso 6 al 7 torre 2 | 2026-07-22 | 2026-08-19 | 2026-08-21 | 28 | 41.4 | 51.5 | 124.4
24603 - FLORA PPTO C | 1221 | Indus | Concreto | Escaleras 2 piso 6 al 7 torre 2 | 2026-07-22 | 2026-08-19 | 2026-08-21 | 28 | 41.4 | 50.2 | 121.3
24603 - FLORA PPTO C | 1221 | Indus | Concreto | Escaleras 2 piso 6 al 7 torre 2 | 2026-07-22 | 2026-08-19 | 2026-08-21 | 28 | 41.4 | 48.5 | 117.1
24603 - FLORA PPTO C | 1221 | Industrializado | Concreto | Escaleras 2, piso 6 al 7, torre 2 | 2026-07-22 | 2026-08-05 | 2026-08-06 | 14 | 42 | 42.5 | 101.2
24603 - FLORA PPTO C | 1221 | Industrializado | Concreto | Escaleras 2, piso 6 al 7, torre 2 | 2026-07-22 | 2026-07-29 | 2026-07-30 | 7 | 42 | 35 | 83.3
24603 - FLORA PPTO C | 1222 | Indus | Concreto | Placa ejes 7 - 9 / A - L piso 12 T2 | 2026-07-22 | 2026-08-19 | 2026-08-21 | 28 | 34.5 | 37.7 | 109.3
24603 - FLORA PPTO C | 1222 | Indus | Concreto | Placa ejes 7 - 9 / A - L piso 12 T2 | 2026-07-22 | 2026-08-19 | 2026-08-21 | 28 | 34.5 | 35.6 | 103.2
24603 - FLORA PPTO C | 1222 | Indus | Concreto | Placa ejes 7 - 9 / A - L piso 12 T2 | 2026-07-22 | 2026-08-19 | 2026-08-21 | 28 | 34.5 | 36.5 | 105.8
24603 - FLORA PPTO C | 1222 | Industrializado | Concreto | Placa ejes 7-9 / A-L, piso 12, T2 | 2026-07-22 | 2026-08-05 | 2026-08-06 | 14 | 35 | 30.6 | 87.4
24603 - FLORA PPTO C | 1222 | Industrializado | Concreto | Placa ejes 7-9 / A-L, piso 12, T2 | 2026-07-22 | 2026-07-29 | 2026-07-30 | 7 | 35 | 28.7 | 82
24603 - FLORA PPTO C | 1223 | Auto | Concreto | Muros ejes 4 - 5 / A - F y 1 - 4 / A - L piso 11 torre 2 | 2026-07-22 | 2026-08-19 | 2026-08-21 | 28 | 48.3 | 53.6 | 111
24603 - FLORA PPTO C | 1223 | Auto | Concreto | Muros ejes 4 - 5 / A - F y 1 - 4 / A - L piso 11 torre 2 | 2026-07-22 | 2026-08-19 | 2026-08-21 | 28 | 48.3 | 55.5 | 114.9
24603 - FLORA PPTO C | 1223 | Auto | Concreto | Muros ejes 4 - 5 / A - F y 1 - 4 / A - L piso 11 torre 2 | 2026-07-22 | 2026-08-19 | 2026-08-21 | 28 | 48.3 | 53.7 | 111.2
24603 - FLORA PPTO C | 1223 | Autocompactado | Concreto | Muros ejes 4-5 / A-F y 1-4 / A-L, piso 11, torre 2 | 2026-07-22 | 2026-08-05 | 2026-08-06 | 14 | 48 | 49 | 102.1
24603 - FLORA PPTO C | 1223 | Autocompactado | Concreto | Muros ejes 4-5 / A-F y 1-4 / A-L, piso 11, torre 2 | 2026-07-22 | 2026-07-29 | 2026-07-30 | 7 | 48 | 38.6 | 80.4
24603 - FLORA PPTO C | 1224 | Autocompactado | Concreto | Subestación plataforma 1 | 2026-07-24 | 2026-08-07 | 2026-08-11 | 14 | 21 | 21.1 | 100.5
24603 - FLORA PPTO C | 1224 | Autocompactado | Concreto | Subestación plataforma 1 | 2026-07-24 | 2026-07-31 | 2026-08-03 | 7 | 21 | 16.8 | 80
24603 - FLORA PPTO C | 1225 | Autocompactado | Concreto | Muros ejes 9-11 / A-L y 11-12 / A-F, piso 3, torre 1 | 2026-07-24 | 2026-08-07 | 2026-08-11 | 14 | 48 | 48.5 | 101
24603 - FLORA PPTO C | 1225 | Autocompactado | Concreto | Muros ejes 9-11 / A-L y 11-12 / A-F, piso 3, torre 1 | 2026-07-24 | 2026-07-31 | 2026-08-03 | 7 | 48 | 34.3 | 71.5
24603 - FLORA PPTO C | 1226 | Industrializado | Concreto | Placa ejes 4-7 / A-L, piso 12, T2 | 2026-07-24 | 2026-08-07 | 2026-08-11 | 14 | 35 | 39.6 | 113.1
24603 - FLORA PPTO C | 1226 | Industrializado | Concreto | Placa ejes 4-7 / A-L, piso 12, T2 | 2026-07-24 | 2026-07-31 | 2026-08-03 | 7 | 35 | 33.3 | 95.1
24603 - FLORA PPTO C | 1227 | Industrializado | Concreto | Placa ejes 4-8 / F-L, piso 4, T1 | 2026-07-24 | 2026-08-07 | 2026-08-11 | 14 | 42 | 42.7 | 101.7
24603 - FLORA PPTO C | 1227 | Industrializado | Concreto | Placa ejes 4-8 / F-L, piso 4, T1 | 2026-07-24 | 2026-07-31 | 2026-08-03 | 7 | 42 | 34.7 | 82.6
24603 - FLORA PPTO C | 1228 | Autocompactado | Concreto | Muros ejes 12-15 / A-L y 11-12, piso 12, torre 2 | 2026-07-25 | 2026-08-08 | 2026-08-11 | 14 | 48 | 49 | 102.1
24603 - FLORA PPTO C | 1228 | Autocompactado | Concreto | Muros ejes 12-15 / A-L y 11-12, piso 12, torre 2 | 2026-07-25 | 2026-08-01 | 2026-08-04 | 7 | 48 | 33.8 | 70.4
24603 - FLORA PPTO C | 1229 | AUTO | Concreto | Semisótano ejes 3 - 4 / E - G , salón comunal | 2026-07-27 | 2026-08-24 | 2026-08-25 | 28 | 34.5 | 38.4 | 111.3
24603 - FLORA PPTO C | 1229 | AUTO | Concreto | Semisótano ejes 3 - 4 / E - G , salón comunal | 2026-07-27 | 2026-08-24 | 2026-08-25 | 28 | 34.5 | 38.9 | 112.8
24603 - FLORA PPTO C | 1229 | AUTO | Concreto | Semisótano ejes 3 - 4 / E - G , salón comunal | 2026-07-27 | 2026-08-24 | 2026-08-25 | 28 | 34.5 | 38.7 | 112.2
24603 - FLORA PPTO C | 1229 | Autocompactado | Concreto | Semisótano ejes 3-4 / E-G, salón comunal | 2026-07-27 | 2026-08-10 | 2026-08-11 | 14 | 35 | 35.3 | 100.9
24603 - FLORA PPTO C | 1229 | Autocompactado | Concreto | Semisótano ejes 3-4 / E-G, salón comunal | 2026-07-27 | 2026-08-03 | 2026-08-04 | 7 | 35 | 29.1 | 83.1
24603 - FLORA PPTO C | 1230 | PTICO | Concreto | Placa semisótano ejes 3 - 4 / E - G , salón comunal | 2026-07-27 | 2026-08-24 | 2026-08-25 | 28 | 27.6 | 29.7 | 107.6
24603 - FLORA PPTO C | 1230 | PTICO | Concreto | Placa semisótano ejes 3 - 4 / E - G , salón comunal | 2026-07-27 | 2026-08-24 | 2026-08-25 | 28 | 27.6 | 29.4 | 106.5
24603 - FLORA PPTO C | 1230 | PTICO | Concreto | Placa semisótano ejes 3 - 4 / E - G , salón comunal | 2026-07-27 | 2026-08-24 | 2026-08-25 | 28 | 27.6 | 29.6 | 107.2
24603 - FLORA PPTO C | 1230 | Plástico | Concreto | Placa semisótano ejes 3-4 / E-G, salón comunal | 2026-07-27 | 2026-08-10 | 2026-08-11 | 14 | 28 | 26.2 | 93.6
24603 - FLORA PPTO C | 1230 | Plástico | Concreto | Placa semisótano ejes 3-4 / E-G, salón comunal | 2026-07-27 | 2026-08-03 | 2026-08-04 | 7 | 28 | 23.4 | 83.6
24603 - FLORA PPTO C | 1231 | INDUS | Concreto | Placa ejes 4 - 8 / A - F , piso 4 , torre 1 | 2026-07-27 | 2026-08-24 | 2026-08-25 | 28 | 41.4 | 46.9 | 113.3
24603 - FLORA PPTO C | 1231 | INDUS | Concreto | Placa ejes 4 - 8 / A - F , piso 4 , torre 1 | 2026-07-27 | 2026-08-24 | 2026-08-25 | 28 | 41.4 | 47.4 | 114.5
24603 - FLORA PPTO C | 1231 | INDUS | Concreto | Placa ejes 4 - 8 / A - F , piso 4 , torre 1 | 2026-07-27 | 2026-08-24 | 2026-08-25 | 28 | 41.4 | 47.7 | 115.2
24603 - FLORA PPTO C | 1231 | Industrializado | Concreto | Placa ejes 4-8 / A-F, piso 4, T1 | 2026-07-27 | 2026-08-10 | 2026-08-11 | 14 | 42 | 42.5 | 101.2
24603 - FLORA PPTO C | 1231 | Industrializado | Concreto | Placa ejes 4-8 / A-F, piso 4, T1 | 2026-07-27 | 2026-08-03 | 2026-08-04 | 7 | 42 | 40.3 | 96
24603 - FLORA PPTO C | 1232 | INDUS | Concreto | Placa ejes 1 - 4 / A - 2 piso 12 , torre 2 | 2026-07-27 | 2026-08-24 | 2026-08-25 | 28 | 34.5 | 50.9 | 147.5
24603 - FLORA PPTO C | 1232 | INDUS | Concreto | Placa ejes 1 - 4 / A - 2 piso 12 , torre 2 | 2026-07-27 | 2026-08-24 | 2026-08-25 | 28 | 34.5 | 51.7 | 149.9
24603 - FLORA PPTO C | 1232 | INDUS | Concreto | Placa ejes 1 - 4 / A - 2 piso 12 , torre 2 | 2026-07-27 | 2026-08-24 | 2026-08-25 | 28 | 34.5 | 51.2 | 148.4
24603 - FLORA PPTO C | 1232 | Industrializado | Concreto | Placa ejes 1-4 / A-L, piso 12, T2 | 2026-07-27 | 2026-08-10 | 2026-08-11 | 14 | 35 | 38 | 108.6
24603 - FLORA PPTO C | 1232 | Industrializado | Concreto | Placa ejes 1-4 / A-L, piso 12, T2 | 2026-07-27 | 2026-08-03 | 2026-08-04 | 7 | 35 | 34.9 | 99.7
24603 - FLORA PPTO C | 1233 | AUTO | Concreto | Muros ejes 8 - 12 / G - L , piso 12 , torre 2 | 2026-07-27 | 2026-08-24 | 2026-08-25 | 28 | 48.3 | 52.6 | 108.9
24603 - FLORA PPTO C | 1233 | AUTO | Concreto | Muros ejes 8 - 12 / G - L , piso 12 , torre 2 | 2026-07-27 | 2026-08-24 | 2026-08-25 | 28 | 48.3 | 51.7 | 107
24603 - FLORA PPTO C | 1233 | AUTO | Concreto | Muros ejes 8 - 12 / G - L , piso 12 , torre 2 | 2026-07-27 | 2026-08-24 | 2026-08-25 | 28 | 48.3 | 53.2 | 110.1
24603 - FLORA PPTO C | 1233 | Autocompactado | Concreto | Muros ejes 8-12 / G-L, piso 12, T2 | 2026-07-27 | 2026-08-10 | 2026-08-11 | 14 | 48 | 47.6 | 99.2
24603 - FLORA PPTO C | 1233 | Autocompactado | Concreto | Muros ejes 8-12 / G-L, piso 12, T2 | 2026-07-27 | 2026-08-03 | 2026-08-04 | 7 | 48 | 38.5 | 80.2
24603 - FLORA PPTO C | 1234 | INDUS | Concreto | Escaleras 2 , piso 7 al 8 , torre 2 | 2026-07-28 | 2026-08-25 | 2026-08-25 | 28 | 41.4 | 49.4 | 119.3
24603 - FLORA PPTO C | 1234 | INDUS | Concreto | Escaleras 2 , piso 7 al 8 , torre 2 | 2026-07-28 | 2026-08-25 | 2026-08-25 | 28 | 41.4 | 51.1 | 123.4
24603 - FLORA PPTO C | 1234 | INDUS | Concreto | Escaleras 2 , piso 7 al 8 , torre 2 | 2026-07-28 | 2026-08-25 | 2026-08-25 | 28 | 41.4 | 50.9 | 122.9
24603 - FLORA PPTO C | 1234 | Industrializado | Concreto | Escaleras 2, piso 7 al 8, torre 2 | 2026-07-28 | 2026-08-11 | 2026-08-12 | 14 | 42 | 42.5 | 101.2
24603 - FLORA PPTO C | 1234 | Industrializado | Concreto | Escaleras 2, piso 7 al 8, torre 2 | 2026-07-28 | 2026-08-04 | 2026-08-04 | 7 | 42 | 35.9 | 85.5
24603 - FLORA PPTO C | 1235 | AUTO | Concreto | Muros ejes - 11 - 12 / G - L , y 12 - 15 / A - 2 , P3 , T1 | 2026-07-28 | 2026-08-25 | 2026-08-25 | 28 | 48.3 | 58.4 | 120.9
24603 - FLORA PPTO C | 1235 | AUTO | Concreto | Muros ejes - 11 - 12 / G - L , y 12 - 15 / A - 2 , P3 , T1 | 2026-07-28 | 2026-08-25 | 2026-08-25 | 28 | 48.3 | 55.9 | 115.7
24603 - FLORA PPTO C | 1235 | AUTO | Concreto | Muros ejes - 11 - 12 / G - L , y 12 - 15 / A - 2 , P3 , T1 | 2026-07-28 | 2026-08-25 | 2026-08-25 | 28 | 48.3 | 57.9 | 119.9
24603 - FLORA PPTO C | 1235 | Autocompactado | Concreto | Muros ejes 11-12 / G-L y 12-15 / A-L, piso 3, torre 1 | 2026-07-28 | 2026-08-11 | 2026-08-12 | 14 | 48 | 48.9 | 101.9
24603 - FLORA PPTO C | 1235 | Autocompactado | Concreto | Muros ejes 11-12 / G-L y 12-15 / A-L, piso 3, torre 1 | 2026-07-28 | 2026-08-04 | 2026-08-04 | 7 | 48 | 37.3 | 77.7
24603 - FLORA PPTO C | 1236 | INDUS | Concreto | Placa ejes 8 - 12 / A - F , piso 4 , T1 | 2026-07-28 | 2026-08-25 | 2026-08-25 | 28 | 41.4 | 52.5 | 126.8
24603 - FLORA PPTO C | 1236 | INDUS | Concreto | Placa ejes 8 - 12 / A - F , piso 4 , T1 | 2026-07-28 | 2026-08-25 | 2026-08-25 | 28 | 41.4 | 54.3 | 131.2
24603 - FLORA PPTO C | 1236 | INDUS | Concreto | Placa ejes 8 - 12 / A - F , piso 4 , T1 | 2026-07-28 | 2026-08-25 | 2026-08-25 | 28 | 41.4 | 52 | 125.6
24603 - FLORA PPTO C | 1236 | Industrializado | Concreto | Placa ejes 8-12 / A-F, piso 4, T1 | 2026-07-28 | 2026-08-11 | 2026-08-12 | 14 | 42 | 42.5 | 101.2
24603 - FLORA PPTO C | 1236 | Industrializado | Concreto | Placa ejes 8-12 / A-F, piso 4, T1 | 2026-07-28 | 2026-08-04 | 2026-08-04 | 7 | 42 | 34.7 | 82.6
24603 - FLORA PPTO C | 1237 | INDUS | Concreto | Placa ejes 7 - 11 / A - F , piso 12 , T2 | 2026-07-28 | 2026-08-25 | 2026-08-25 | 28 | 34.5 | 44.8 | 129.9
24603 - FLORA PPTO C | 1237 | INDUS | Concreto | Placa ejes 7 - 11 / A - F , piso 12 , T2 | 2026-07-28 | 2026-08-25 | 2026-08-25 | 28 | 34.5 | 42.8 | 124.1
24603 - FLORA PPTO C | 1237 | INDUS | Concreto | Placa ejes 7 - 11 / A - F , piso 12 , T2 | 2026-07-28 | 2026-08-25 | 2026-08-25 | 28 | 34.5 | 44.3 | 128.4
24603 - FLORA PPTO C | 1237 | Industrializado | Concreto | Placa ejes 7-11 / A-F, piso 12, T2 | 2026-07-28 | 2026-08-11 | 2026-08-12 | 14 | 35 | 35.4 | 101.1
24603 - FLORA PPTO C | 1237 | Industrializado | Concreto | Placa ejes 7-11 / A-F, piso 12, T2 | 2026-07-28 | 2026-08-04 | 2026-08-04 | 7 | 35 | 29.4 | 84
24603 - FLORA PPTO C | 1238 | AUTO | Concreto | Muros ejes 7 - 11 / A - F , piso 12 , T2 | 2026-07-28 | 2026-08-25 | 2026-08-25 | 28 | 48.3 | 56.5 | 117
24603 - FLORA PPTO C | 1238 | AUTO | Concreto | Muros ejes 7 - 11 / A - F , piso 12 , T2 | 2026-07-28 | 2026-08-25 | 2026-08-25 | 28 | 48.3 | 58.5 | 121.1
24603 - FLORA PPTO C | 1238 | AUTO | Concreto | Muros ejes 7 - 11 / A - F , piso 12 , T2 | 2026-07-28 | 2026-08-25 | 2026-08-25 | 28 | 48.3 | 56 | 115.9
24603 - FLORA PPTO C | 1238 | Autocompactado | Concreto | Muros ejes 7-11 / A-F, piso 12, torre 2 | 2026-07-28 | 2026-08-11 | 2026-08-12 | 14 | 48 | 48.6 | 101.3
24603 - FLORA PPTO C | 1238 | Autocompactado | Concreto | Muros ejes 7-11 / A-F, piso 12, torre 2 | 2026-07-28 | 2026-08-04 | 2026-08-04 | 7 | 48 | 34.2 | 71.3
24603 - FLORA PPTO C | 1239 | Auto | Concreto | Placa ejes 4 - 5´/ E - G, semisótano salón comunal y columnas 3 - 5´/ A semisótano salón comunal | 2026-07-29 | 2026-08-26 | 2026-08-27 | 28 | 34.5 | 59.7 | 173
24603 - FLORA PPTO C | 1239 | Auto | Concreto | Placa ejes 4 - 5´/ E - G, semisótano salón comunal y columnas 3 - 5´/ A semisótano salón comunal | 2026-07-29 | 2026-08-26 | 2026-08-27 | 28 | 34.5 | 58 | 168.1
24603 - FLORA PPTO C | 1239 | Auto | Concreto | Placa ejes 4 - 5´/ E - G, semisótano salón comunal y columnas 3 - 5´/ A semisótano salón comunal | 2026-07-29 | 2026-08-26 | 2026-08-27 | 28 | 34.5 | 58.6 | 169.9
24603 - FLORA PPTO C | 1239 | Autocompactado | Concreto | Placa ejes 4-5' / E-G, semisótano salón comunal y columnas 3-5' / D semisótano, salón comunal | 2026-07-29 | 2026-08-12 | 2026-08-14 | 14 | 35 | 45.9 | 131.1
24603 - FLORA PPTO C | 1239 | Autocompactado | Concreto | Placa ejes 4-5' / E-G, semisótano salón comunal y columnas 3-5' / D semisótano, salón comunal | 2026-07-29 | 2026-08-05 | 2026-08-06 | 7 | 35 | 36.8 | 105.1
24603 - FLORA PPTO C | 1240 | Ptico | Concreto | Placa ejes 4 - 5´/E - G semisótano salón comunal | 2026-07-29 | 2026-08-26 | 2026-08-27 | 28 | 24.6 | 33.5 | 136.2
24603 - FLORA PPTO C | 1240 | Ptico | Concreto | Placa ejes 4 - 5´/E - G semisótano salón comunal | 2026-07-29 | 2026-08-26 | 2026-08-27 | 28 | 24.6 | 33.7 | 137
24603 - FLORA PPTO C | 1240 | Ptico | Concreto | Placa ejes 4 - 5´/E - G semisótano salón comunal | 2026-07-29 | 2026-08-26 | 2026-08-27 | 28 | 24.6 | 32.9 | 133.7
24603 - FLORA PPTO C | 1240 | Plástico | Concreto | Placa ejes 4-5' / E-G, semisótano salón comunal | 2026-07-29 | 2026-08-12 | 2026-08-14 | 14 | 28 | 28.8 | 102.9
24603 - FLORA PPTO C | 1240 | Plástico | Concreto | Placa ejes 4-5' / E-G, semisótano salón comunal | 2026-07-29 | 2026-08-05 | 2026-08-06 | 7 | 28 | 24.5 | 87.5
24603 - FLORA PPTO C | 1241 | Indus | Concreto | Escaleras 1 piso 1 al piso 2, torre 2 | 2026-07-29 | 2026-08-26 | 2026-08-27 | 28 | 41.4 | 51.2 | 123.7
24603 - FLORA PPTO C | 1241 | Indus | Concreto | Escaleras 1 piso 1 al piso 2, torre 2 | 2026-07-29 | 2026-08-26 | 2026-08-27 | 28 | 41.4 | 52.9 | 127.8
24603 - FLORA PPTO C | 1241 | Indus | Concreto | Escaleras 1 piso 1 al piso 2, torre 2 | 2026-07-29 | 2026-08-26 | 2026-08-27 | 28 | 41.4 | 51.1 | 123.4
24603 - FLORA PPTO C | 1241 | Industrializado | Concreto | Escalera 1, piso 1 al piso 2, torre 2 | 2026-07-29 | 2026-08-12 | 2026-08-14 | 14 | 42 | 42.5 | 101.2
24603 - FLORA PPTO C | 1241 | Industrializado | Concreto | Escalera 1, piso 1 al piso 2, torre 2 | 2026-07-29 | 2026-08-05 | 2026-08-06 | 7 | 42 | 39.2 | 93.3
24603 - FLORA PPTO C | 1242 | INDUS | Concreto | Placa ejes 12 - 15 / A - L , piso 13 , T2 | 2026-07-29 | 2026-08-26 | 2026-09-01 | 28 | 34.5 | 54.5 | 158
24603 - FLORA PPTO C | 1242 | INDUS | Concreto | Placa ejes 12 - 15 / A - L , piso 13 , T2 | 2026-07-29 | 2026-08-26 | 2026-09-01 | 28 | 34.5 | 51.4 | 149
24603 - FLORA PPTO C | 1242 | INDUS | Concreto | Placa ejes 12 - 15 / A - L , piso 13 , T2 | 2026-07-29 | 2026-08-26 | 2026-09-01 | 28 | 34.5 | 53.7 | 155.7
24603 - FLORA PPTO C | 1242 | Industrializado | Concreto | Placa ejes 12-15 / A-L, piso 13, T2 | 2026-07-29 | 2026-08-12 | 2026-08-13 | 14 | 35 | 47.3 | 135.1
24603 - FLORA PPTO C | 1242 | Industrializado | Concreto | Placa ejes 12-15 / A-L, piso 13, T2 | 2026-07-29 | 2026-08-05 | 2026-08-06 | 7 | 35 | 31.2 | 89.1
24603 - FLORA PPTO C | 1243 | INDUS | Concreto | Placa ejes 8 - 10 / G - L , piso 4 , T1 | 2026-07-29 | 2026-08-26 | 2026-09-01 | 28 | 41.4 | 47.6 | 115
24603 - FLORA PPTO C | 1243 | INDUS | Concreto | Placa ejes 8 - 10 / G - L , piso 4 , T1 | 2026-07-29 | 2026-08-26 | 2026-09-01 | 28 | 41.4 | 48.9 | 118.1
24603 - FLORA PPTO C | 1243 | INDUS | Concreto | Placa ejes 8 - 10 / G - L , piso 4 , T1 | 2026-07-29 | 2026-08-26 | 2026-09-01 | 28 | 41.4 | 47.2 | 114
24603 - FLORA PPTO C | 1243 | Industrializado | Concreto | Placa ejes 8-10 / G-L, piso 4, torre 1 | 2026-07-29 | 2026-08-12 | 2026-08-13 | 14 | 42 | 43.3 | 103.1
24603 - FLORA PPTO C | 1243 | Industrializado | Concreto | Placa ejes 8-10 / G-L, piso 4, torre 1 | 2026-07-29 | 2026-08-05 | 2026-08-06 | 7 | 42 | 37.6 | 89.5
24603 - FLORA PPTO C | 1244 | AUTO | Concreto | Muros ejes 5 - 7 / A - F y 7 - 9 / G - 2 , piso 12 , torre 2 | 2026-07-29 | 2026-08-26 | 2026-09-01 | 28 | 48.3 | 56.6 | 117.2
24603 - FLORA PPTO C | 1244 | AUTO | Concreto | Muros ejes 5 - 7 / A - F y 7 - 9 / G - 2 , piso 12 , torre 2 | 2026-07-29 | 2026-08-26 | 2026-09-01 | 28 | 48.3 | 53.9 | 111.6
24603 - FLORA PPTO C | 1244 | AUTO | Concreto | Muros ejes 5 - 7 / A - F y 7 - 9 / G - 2 , piso 12 , torre 2 | 2026-07-29 | 2026-08-26 | 2026-09-01 | 28 | 48.3 | 56 | 115.9
24603 - FLORA PPTO C | 1244 | Autocompactado | Concreto | Muros ejes 5-7 / A-F y 7-9 / G-L, piso 12, torre 2 | 2026-07-29 | 2026-08-12 | 2026-08-13 | 14 | 48 | 48.7 | 101.5
24603 - FLORA PPTO C | 1244 | Autocompactado | Concreto | Muros ejes 5-7 / A-F y 7-9 / G-L, piso 12, torre 2 | 2026-07-29 | 2026-08-05 | 2026-08-06 | 7 | 48 | 38 | 79.2
24603 - FLORA PPTO C | 1245 | Auto | Concreto | Columnas ejes 4/E-F semi sótano salón comunal | 2026-07-30 | 2026-08-27 | 2026-09-01 | 28 | 34.5 | 44.9 | 130.1
24603 - FLORA PPTO C | 1245 | Auto | Concreto | Columnas ejes 4/E-F semi sótano salón comunal | 2026-07-30 | 2026-08-27 | 2026-09-01 | 28 | 34.5 | 46.2 | 133.9
24603 - FLORA PPTO C | 1245 | Auto | Concreto | Columnas ejes 4/E-F semi sótano salón comunal | 2026-07-30 | 2026-08-27 | 2026-09-01 | 28 | 34.5 | 44.1 | 127.8
24603 - FLORA PPTO C | 1245 | Autocompactado | Concreto | Columnas ejes 4 / E-F semisótano salón comunal | 2026-07-30 | 2026-08-13 | 2026-08-14 | 14 | 35 | 35 | 100
24603 - FLORA PPTO C | 1245 | Autocompactado | Concreto | Columnas ejes 4 / E-F semisótano salón comunal | 2026-07-30 | 2026-08-06 | 2026-08-11 | 7 | 35 | 28.1 | 80.3
24603 - FLORA PPTO C | 1246 | Auto | Concreto | Muros ejes 4-7/G - L, Piso 12, T2 | 2026-07-30 | 2026-08-27 | 2026-09-01 | 28 | 48.3 | 59.6 | 123.4
24603 - FLORA PPTO C | 1246 | Auto | Concreto | Muros ejes 4-7/G - L, Piso 12, T2 | 2026-07-30 | 2026-08-27 | 2026-09-01 | 28 | 48.3 | 57.6 | 119.3
24603 - FLORA PPTO C | 1246 | Auto | Concreto | Muros ejes 4-7/G - L, Piso 12, T2 | 2026-07-30 | 2026-08-27 | 2026-09-01 | 28 | 48.3 | 60.5 | 125.3
24603 - FLORA PPTO C | 1246 | Autocompactado | Concreto | Muros ejes 4-7 / G-L, piso 12, torre 2 | 2026-07-30 | 2026-08-13 | 2026-08-14 | 14 | 48 | 47.7 | 99.4
24603 - FLORA PPTO C | 1246 | Autocompactado | Concreto | Muros ejes 4-7 / G-L, piso 12, torre 2 | 2026-07-30 | 2026-08-06 | 2026-08-11 | 7 | 48 | 33 | 68.8
24603 - FLORA PPTO C | 1247 | Auto | Concreto | Muros ejes 1-3/A-F y 4-5/A-F piso 4, Torre 1 | 2026-07-30 | 2026-08-27 | 2026-09-01 | 28 | 48.3 | 59.1 | 122.4
24603 - FLORA PPTO C | 1247 | Auto | Concreto | Muros ejes 1-3/A-F y 4-5/A-F piso 4, Torre 1 | 2026-07-30 | 2026-08-27 | 2026-09-01 | 28 | 48.3 | 61 | 126.3
24603 - FLORA PPTO C | 1247 | Auto | Concreto | Muros ejes 1-3/A-F y 4-5/A-F piso 4, Torre 1 | 2026-07-30 | 2026-08-27 | 2026-09-01 | 28 | 48.3 | 57.7 | 119.5
24603 - FLORA PPTO C | 1247 | Industrializado | Concreto | Muros ejes 1-3 / A-F y 4-5 / A-F, piso 4, torre 1 | 2026-07-30 | 2026-08-13 | 2026-08-14 | 14 | 48 | 48.2 | 100.4
24603 - FLORA PPTO C | 1247 | Industrializado | Concreto | Muros ejes 1-3 / A-F y 4-5 / A-F, piso 4, torre 1 | 2026-07-30 | 2026-08-06 | 2026-08-11 | 7 | 48 | 34.2 | 71.3
24603 - FLORA PPTO C | 1248 | Indus | Concreto | Placa ejes 9-12/A-L Piso 13, T2 | 2026-07-30 | 2026-08-27 | 2026-09-01 | 28 | 34.5 | 45.9 | 133
24603 - FLORA PPTO C | 1248 | Indus | Concreto | Placa ejes 9-12/A-L Piso 13, T2 | 2026-07-30 | 2026-08-27 | 2026-09-01 | 28 | 34.5 | 43.7 | 126.7
24603 - FLORA PPTO C | 1248 | Indus | Concreto | Placa ejes 9-12/A-L Piso 13, T2 | 2026-07-30 | 2026-08-27 | 2026-09-01 | 28 | 34.5 | 44.9 | 130.1
24603 - FLORA PPTO C | 1248 | Industrializado | Concreto | Placa ejes 9-12 / A-L, piso 13, torre 2 | 2026-07-30 | 2026-08-13 | 2026-08-14 | 14 | 35 | 37.2 | 106.3
24603 - FLORA PPTO C | 1248 | Industrializado | Concreto | Placa ejes 9-12 / A-L, piso 13, torre 2 | 2026-07-30 | 2026-08-06 | 2026-08-11 | 7 | 35 | 27.6 | 78.9
24603 - FLORA PPTO C | 1249 | INDUS | Concreto | Escalera 2 piso 1 al 2, torre 1 | 2026-07-31 | 2026-08-28 | 2026-09-01 | 28 | 41.4 | 55.9 | 135
24603 - FLORA PPTO C | 1249 | INDUS | Concreto | Escalera 2 piso 1 al 2, torre 1 | 2026-07-31 | 2026-08-28 | 2026-09-01 | 28 | 41.4 | 54.3 | 131.2
24603 - FLORA PPTO C | 1249 | INDUS | Concreto | Escalera 2 piso 1 al 2, torre 1 | 2026-07-31 | 2026-08-28 | 2026-09-01 | 28 | 41.4 | 53.7 | 129.7
24603 - FLORA PPTO C | 1249 | Industrializado | Concreto | Escalera 2, piso 1 al 2, torre 1 | 2026-07-31 | 2026-08-14 | 2026-08-20 | 14 | 42 | 43.5 | 103.6
24603 - FLORA PPTO C | 1249 | Industrializado | Concreto | Escalera 2, piso 1 al 2, torre 1 | 2026-07-31 | 2026-08-07 | 2026-08-11 | 7 | 42 | 33.8 | 80.5
24603 - FLORA PPTO C | 1250 | INDUS | Concreto | Placa ejes 7 - 9 / A - L, piso 13 torre 2 | 2026-07-31 | 2026-08-28 | 2026-09-01 | 28 | 34.5 | 43.8 | 127
24603 - FLORA PPTO C | 1250 | INDUS | Concreto | Placa ejes 7 - 9 / A - L, piso 13 torre 2 | 2026-07-31 | 2026-08-28 | 2026-09-01 | 28 | 34.5 | 45.8 | 132.8
24603 - FLORA PPTO C | 1250 | INDUS | Concreto | Placa ejes 7 - 9 / A - L, piso 13 torre 2 | 2026-07-31 | 2026-08-28 | 2026-09-01 | 28 | 34.5 | 45.5 | 131.9
24603 - FLORA PPTO C | 1250 | Industrializado | Concreto | Placa ejes 7-9 / A-L, piso 13, torre 2 | 2026-07-31 | 2026-08-14 | 2026-08-20 | 14 | 35 | 38.1 | 108.9
24603 - FLORA PPTO C | 1250 | Industrializado | Concreto | Placa ejes 7-9 / A-L, piso 13, torre 2 | 2026-07-31 | 2026-08-07 | 2026-08-11 | 7 | 35 | 33.1 | 94.6
24603 - FLORA PPTO C | 1251 | AUTO | Concreto | Muros ejes 4 - 5 / G - L y 5 - 7 / A - L piso 4, torre 1 | 2026-07-31 | 2026-08-28 | 2026-09-01 | 28 | 48.3 | 57.6 | 119.3
24603 - FLORA PPTO C | 1251 | AUTO | Concreto | Muros ejes 4 - 5 / G - L y 5 - 7 / A - L piso 4, torre 1 | 2026-07-31 | 2026-08-28 | 2026-09-01 | 28 | 48.3 | 56.2 | 116.4
24603 - FLORA PPTO C | 1251 | AUTO | Concreto | Muros ejes 4 - 5 / G - L y 5 - 7 / A - L piso 4, torre 1 | 2026-07-31 | 2026-08-28 | 2026-09-01 | 28 | 48.3 | 56.6 | 117.2
24603 - FLORA PPTO C | 1251 | Autocompactado | Concreto | Muros ejes 4-5 / G-L y 5-7 / A-L, piso 4, T1 | 2026-07-31 | 2026-08-14 | 2026-08-20 | 14 | 48 | 45.5 | 94.8
24603 - FLORA PPTO C | 1251 | Autocompactado | Concreto | Muros ejes 4-5 / G-L y 5-7 / A-L, piso 4, T1 | 2026-07-31 | 2026-08-07 | 2026-08-11 | 7 | 48 | 40.3 | 84
24603 - FLORA PPTO C | 1252 | AUTO | Concreto | Muros ejes 4 - 5 / A - F y 1 - 4 / A - L, piso 12, torre 2 | 2026-07-31 | 2026-08-28 | 2026-09-01 | 28 | 48.3 | 61.9 | 128.2
24603 - FLORA PPTO C | 1252 | AUTO | Concreto | Muros ejes 4 - 5 / A - F y 1 - 4 / A - L, piso 12, torre 2 | 2026-07-31 | 2026-08-28 | 2026-09-01 | 28 | 48.3 | 61.2 | 126.7
24603 - FLORA PPTO C | 1252 | AUTO | Concreto | Muros ejes 4 - 5 / A - F y 1 - 4 / A - L, piso 12, torre 2 | 2026-07-31 | 2026-08-28 | 2026-09-01 | 28 | 48.3 | 59.7 | 123.6
24603 - FLORA PPTO C | 1252 | Autocompactado | Concreto | Muros ejes 4-5 / A-F y 1-4 / A-L, piso 12, torre 2 | 2026-07-31 | 2026-08-14 | 2026-08-20 | 14 | 48 | 46.6 | 97.1
24603 - FLORA PPTO C | 1252 | Autocompactado | Concreto | Muros ejes 4-5 / A-F y 1-4 / A-L, piso 12, torre 2 | 2026-07-31 | 2026-08-07 | 2026-08-11 | 7 | 48 | 40.4 | 84.2
24603 - FLORA PPTO C | 1253 | INDUS | Concreto | Placa ejes 10 - 12 / G - L y 12 - 15 / A - L, piso 4 torre 1 | 2026-07-31 | 2026-08-28 | 2026-09-01 | 28 | 41.4 | 56.8 | 137.2
24603 - FLORA PPTO C | 1253 | INDUS | Concreto | Placa ejes 10 - 12 / G - L y 12 - 15 / A - L, piso 4 torre 1 | 2026-07-31 | 2026-08-28 | 2026-09-01 | 28 | 41.4 | 54.1 | 130.7
24603 - FLORA PPTO C | 1253 | INDUS | Concreto | Placa ejes 10 - 12 / G - L y 12 - 15 / A - L, piso 4 torre 1 | 2026-07-31 | 2026-08-28 | 2026-09-01 | 28 | 41.4 | 55 | 132.9
24603 - FLORA PPTO C | 1253 | Industrializado | Concreto | Placa ejes 10-12 / G-L y 12-15 / A-L, piso 4, T1 | 2026-07-31 | 2026-08-14 | 2026-08-20 | 14 | 42 | 42.3 | 100.7
24603 - FLORA PPTO C | 1253 | Industrializado | Concreto | Placa ejes 10-12 / G-L y 12-15 / A-L, piso 4, T1 | 2026-07-31 | 2026-08-07 | 2026-08-11 | 7 | 42 | 39.8 | 94.8
24603 - FLORA PPTO C | 1254 | AUTO | Concreto | Muros y columnas semisótano 3 - 5´/ E, salón comunal | 2026-08-01 | 2026-08-29 | 2026-09-01 | 28 | 34.5 | 45.9 | 133
24603 - FLORA PPTO C | 1254 | AUTO | Concreto | Muros y columnas semisótano 3 - 5´/ E, salón comunal | 2026-08-01 | 2026-08-29 | 2026-09-01 | 28 | 34.5 | 44.3 | 128.4
24603 - FLORA PPTO C | 1254 | AUTO | Concreto | Muros y columnas semisótano 3 - 5´/ E, salón comunal | 2026-08-01 | 2026-08-29 | 2026-09-01 | 28 | 34.5 | 44.5 | 129
24603 - FLORA PPTO C | 1254 | Autocompactado | Concreto | Muros y columnas semisótano 3-5' / E Salón comunal | 2026-08-01 | 2026-08-15 | 2026-08-20 | 14 | 35 | 33.1 | 94.6
24603 - FLORA PPTO C | 1254 | Autocompactado | Concreto | Muros y columnas semisótano 3-5' / E Salón comunal | 2026-08-01 | 2026-08-08 | 2026-08-11 | 7 | 35 | 29.7 | 84.9
24603 - FLORA PPTO C | 1255 | INDUS | Concreto | Placa ejes 4 - 7 / A - L, piso 13, torre 2 | 2026-08-01 | 2026-08-29 | 2026-09-01 | 28 | 34.5 | 46.9 | 135.9
24603 - FLORA PPTO C | 1255 | INDUS | Concreto | Placa ejes 4 - 7 / A - L, piso 13, torre 2 | 2026-08-01 | 2026-08-29 | 2026-09-01 | 28 | 34.5 | 48.4 | 140.3
24603 - FLORA PPTO C | 1255 | INDUS | Concreto | Placa ejes 4 - 7 / A - L, piso 13, torre 2 | 2026-08-01 | 2026-08-29 | 2026-09-01 | 28 | 34.5 | 47.1 | 136.5
24603 - FLORA PPTO C | 1255 | Industrializado | Concreto | Placa ejes 4-7 / A-L, piso 13, torre 2 | 2026-08-01 | 2026-08-15 | 2026-08-20 | 14 | 35 | 39.6 | 113.1
24603 - FLORA PPTO C | 1255 | Industrializado | Concreto | Placa ejes 4-7 / A-L, piso 13, torre 2 | 2026-08-01 | 2026-08-08 | 2026-08-11 | 7 | 35 | 32.1 | 91.7
24603 - FLORA PPTO C | 1256 | AUTO | Concreto | Muros ejes 11 - 15 / A - L, y 11 - 12 / G - L, piso 13 torre 1 | 2026-08-01 | 2026-08-29 | 2026-09-01 | 28 | 48.3 | 53.5 | 110.8
24603 - FLORA PPTO C | 1256 | AUTO | Concreto | Muros ejes 11 - 15 / A - L, y 11 - 12 / G - L, piso 13 torre 1 | 2026-08-01 | 2026-08-29 | 2026-09-01 | 28 | 48.3 | 53.7 | 111.2
24603 - FLORA PPTO C | 1256 | AUTO | Concreto | Muros ejes 11 - 15 / A - L, y 11 - 12 / G - L, piso 13 torre 1 | 2026-08-01 | 2026-08-29 | 2026-09-01 | 28 | 48.3 | 53.7 | 111.2
24603 - FLORA PPTO C | 1256 | Autocompactado | Concreto | Muros ejes 12-15 / A-L y 11-12 / G-L, piso 13, torre 1 | 2026-08-01 | 2026-08-15 | 2026-08-20 | 14 | 48 | 45.8 | 95.4
24603 - FLORA PPTO C | 1256 | Autocompactado | Concreto | Muros ejes 12-15 / A-L y 11-12 / G-L, piso 13, torre 1 | 2026-08-01 | 2026-08-08 | 2026-08-11 | 7 | 48 | 36.3 | 75.6
24603 - FLORA PPTO C | 1257 | AUTO | Concreto | Muros ejes 7 - 9 / A - L piso 4 torre 1 | 2026-08-01 | 2026-08-29 | 2026-09-01 | 28 | 48.3 | 55.7 | 115.3
24603 - FLORA PPTO C | 1257 | AUTO | Concreto | Muros ejes 7 - 9 / A - L piso 4 torre 1 | 2026-08-01 | 2026-08-29 | 2026-09-01 | 28 | 48.3 | 58.3 | 120.7
24603 - FLORA PPTO C | 1257 | AUTO | Concreto | Muros ejes 7 - 9 / A - L piso 4 torre 1 | 2026-08-01 | 2026-08-29 | 2026-09-01 | 28 | 48.3 | 57.6 | 119.3
24603 - FLORA PPTO C | 1257 | Autocompactado | Concreto | Muros ejes 7-9 / A-L, piso 4, torre 1 | 2026-08-01 | 2026-08-15 | 2026-08-20 | 14 | 48 | 49 | 102.1
24603 - FLORA PPTO C | 1257 | Autocompactado | Concreto | Muros ejes 7-9 / A-L, piso 4, torre 1 | 2026-08-01 | 2026-08-08 | 2026-08-11 | 7 | 48 | 33.8 | 70.4
24603 - FLORA PPTO C | 1258 | INDUS | Concreto | Escalera 2 Piso 8 al 9, Torre 2 | 2026-08-03 | 2026-08-31 | 2026-09-02 | 28 | 34.5 | 44.1 | 127.8
24603 - FLORA PPTO C | 1258 | INDUS | Concreto | Escalera 2 Piso 8 al 9, Torre 2 | 2026-08-03 | 2026-08-31 | 2026-09-02 | 28 | 34.5 | 44.7 | 129.6
24603 - FLORA PPTO C | 1258 | INDUS | Concreto | Escalera 2 Piso 8 al 9, Torre 2 | 2026-08-03 | 2026-08-31 | 2026-09-02 | 28 | 34.5 | 44.5 | 129
24603 - FLORA PPTO C | 1258 | Industrializado | Concreto | Escaleras 2, piso 8 al 9, torre 2 | 2026-08-03 | 2026-08-17 | 2026-08-21 | 14 | 35 | 35.8 | 102.3
24603 - FLORA PPTO C | 1258 | Industrializado | Concreto | Escaleras 2, piso 8 al 9, torre 2 | 2026-08-03 | 2026-08-10 | 2026-08-11 | 7 | 35 | 32.1 | 91.7
24603 - FLORA PPTO C | 1259 | AUTO | Concreto | Muros Ejes 11 - 12 / A - F y 9 - 11 / A - F, Piso 13, Torre 2 | 2026-08-03 | 2026-08-31 | 2026-09-02 | 28 | 48.3 | 54.4 | 112.6
24603 - FLORA PPTO C | 1259 | AUTO | Concreto | Muros Ejes 11 - 12 / A - F y 9 - 11 / A - F, Piso 13, Torre 2 | 2026-08-03 | 2026-08-31 | 2026-09-02 | 28 | 48.3 | 55.8 | 115.5
24603 - FLORA PPTO C | 1259 | AUTO | Concreto | Muros Ejes 11 - 12 / A - F y 9 - 11 / A - F, Piso 13, Torre 2 | 2026-08-03 | 2026-08-31 | 2026-09-02 | 28 | 48.3 | 52.9 | 109.5
24603 - FLORA PPTO C | 1259 | Autocompactado | Concreto | Muros ejes 11-12 / A-F y 9-11 / A-F, piso 13, torre 2 | 2026-08-03 | 2026-08-17 | 2026-08-21 | 14 | 48 | 48.5 | 101
24603 - FLORA PPTO C | 1259 | Autocompactado | Concreto | Muros ejes 11-12 / A-F y 9-11 / A-F, piso 13, torre 2 | 2026-08-03 | 2026-08-10 | 2026-08-11 | 7 | 48 | 30.5 | 63.5
24603 - FLORA PPTO C | 1260 | INDUS | Concreto | Placa Ejes 1 – 4 / A – L, Piso 13, Torre 2 | 2026-08-03 | 2026-08-31 | 2026-09-02 | 28 | 34.5 | 52.5 | 152.2
24603 - FLORA PPTO C | 1260 | INDUS | Concreto | Placa Ejes 1 – 4 / A – L, Piso 13, Torre 2 | 2026-08-03 | 2026-08-31 | 2026-09-02 | 28 | 34.5 | 51.2 | 148.4
24603 - FLORA PPTO C | 1260 | INDUS | Concreto | Placa Ejes 1 – 4 / A – L, Piso 13, Torre 2 | 2026-08-03 | 2026-08-31 | 2026-09-02 | 28 | 34.5 | 53.1 | 153.9
24603 - FLORA PPTO C | 1260 | Industrializado | Concreto | Placa ejes 1-4 / A-L, piso 13, torre 2 | 2026-08-03 | 2026-08-17 | 2026-08-21 | 14 | 38 | 50.8 | 133.7
24603 - FLORA PPTO C | 1260 | Industrializado | Concreto | Placa ejes 1-4 / A-L, piso 13, torre 2 | 2026-08-03 | 2026-08-10 | 2026-08-11 | 7 | 35 | 33.8 | 96.6
24603 - FLORA PPTO C | 1261 | PTICO | Concreto | Placa Piso 1, Ejes 1’ – 4 / G – K Plataforma 1 | 2026-08-04 | 2026-09-01 | 2026-09-02 | 28 | 20.7 | 22.2 | 107.2
24603 - FLORA PPTO C | 1261 | PTICO | Concreto | Placa Piso 1, Ejes 1’ – 4 / G – K Plataforma 1 | 2026-08-04 | 2026-09-01 | 2026-09-02 | 28 | 20.7 | 22.4 | 108.2
24603 - FLORA PPTO C | 1261 | PTICO | Concreto | Placa Piso 1, Ejes 1’ – 4 / G – K Plataforma 1 | 2026-08-04 | 2026-09-01 | 2026-09-02 | 28 | 20.7 | 21.7 | 104.8
24603 - FLORA PPTO C | 1261 | Plástico | Concreto | Placa piso 1, ejes 1'-4 /G-K, plataforma 1 | 2026-08-04 | 2026-08-18 | 2026-08-21 | 14 | 21 | 19.5 | 92.9
24603 - FLORA PPTO C | 1261 | Plástico | Concreto | Placa piso 1, ejes 1'-4 /G-K, plataforma 1 | 2026-08-04 | 2026-08-11 | 2026-08-12 | 7 | 21 | 14.2 | 67.6
24603 - FLORA PPTO C | 1262 | INDUS | Concreto | Escalera 1, Piso 2 al 3, Torre 1 | 2026-08-04 | 2026-09-01 | 2026-09-02 | 28 | 41.4 | 50.8 | 122.7
24603 - FLORA PPTO C | 1262 | INDUS | Concreto | Escalera 1, Piso 2 al 3, Torre 1 | 2026-08-04 | 2026-09-01 | 2026-09-02 | 28 | 41.4 | 51.5 | 124.4
24603 - FLORA PPTO C | 1262 | INDUS | Concreto | Escalera 1, Piso 2 al 3, Torre 1 | 2026-08-04 | 2026-09-01 | 2026-09-02 | 28 | 41.4 | 52.3 | 126.3
24603 - FLORA PPTO C | 1262 | Industrializado | Concreto | Escalera 1, piso 2 al 3, torre 1 | 2026-08-04 | 2026-08-18 | 2026-08-21 | 14 | 42 | 42.1 | 100.2
24603 - FLORA PPTO C | 1262 | Industrializado | Concreto | Escalera 1, piso 2 al 3, torre 1 | 2026-08-04 | 2026-08-11 | 2026-08-12 | 7 | 42 | 34.4 | 81.9
24603 - FLORA PPTO C | 1263 | AUTO | Concreto | Muros Ejes 8 – 11 / A – L 3, Torre 1 | 2026-08-04 | 2026-09-01 | 2026-09-02 | 28 | 48.3 | 60 | 124.2
24603 - FLORA PPTO C | 1263 | AUTO | Concreto | Muros Ejes 8 – 11 / A – L 3, Torre 1 | 2026-08-04 | 2026-09-01 | 2026-09-02 | 28 | 48.3 | 60.9 | 126.1
24603 - FLORA PPTO C | 1263 | AUTO | Concreto | Muros Ejes 8 – 11 / A – L 3, Torre 1 | 2026-08-04 | 2026-09-01 | 2026-09-02 | 28 | 48.3 | 59.5 | 123.2
24603 - FLORA PPTO C | 1263 | Autocompactado | Concreto | Muros ejes 8-11 / A-L y 11-12 / A-F, piso 4, torre 1 | 2026-08-04 | 2026-08-18 | 2026-08-21 | 14 | 48 | 49.7 | 103.5
24603 - FLORA PPTO C | 1263 | Autocompactado | Concreto | Muros ejes 8-11 / A-L y 11-12 / A-F, piso 4, torre 1 | 2026-08-04 | 2026-08-11 | 2026-08-12 | 7 | 48 | 36.5 | 76
24603 - FLORA PPTO C | 1264 | PTICO | Concreto | Placa Piso 1, Eje 1’ – 4 / G – K Plataforma 1 | 2026-08-04 | 2026-09-01 | 2026-09-02 | 28 | 20.7 | 22.1 | 106.8
24603 - FLORA PPTO C | 1264 | PTICO | Concreto | Placa Piso 1, Eje 1’ – 4 / G – K Plataforma 1 | 2026-08-04 | 2026-09-01 | 2026-09-02 | 28 | 20.7 | 21 | 101.4
24603 - FLORA PPTO C | 1264 | PTICO | Concreto | Placa Piso 1, Eje 1’ – 4 / G – K Plataforma 1 | 2026-08-04 | 2026-09-01 | 2026-09-02 | 28 | 20.7 | 21.6 | 104.3
24603 - FLORA PPTO C | 1264 | Plástico | Concreto | Placa piso 1, ejes 1'-4 / G-K, plataforma 1 | 2026-08-04 | 2026-08-18 | 2026-08-21 | 14 | 21 | 19.3 | 91.9
24603 - FLORA PPTO C | 1264 | Plástico | Concreto | Placa piso 1, ejes 1'-4 / G-K, plataforma 1 | 2026-08-04 | 2026-08-11 | 2026-08-12 | 7 | 21 | 14.1 | 67.1
24603 - FLORA PPTO C | 1265 | Auto | Concreto | Muros fozo ascensores y columnas ejes 4 - 5 / F, salón comunal | 2026-08-04 | 2026-09-29 | 2026-10-02 | 56 | 34.5 | 40.5 | 117.4
24603 - FLORA PPTO C | 1265 | Auto | Concreto | Muros fozo ascensores y columnas ejes 4 - 5 / F, salón comunal | 2026-08-04 | 2026-09-29 | 2026-10-02 | 56 | 34.5 | 39.4 | 114.2
24603 - FLORA PPTO C | 1265 | Auto | Concreto | Muros fozo ascensores y columnas ejes 4 - 5 / F, salón comunal | 2026-08-04 | 2026-09-29 | 2026-10-02 | 56 | 34.5 | 39.9 | 115.7
24603 - FLORA PPTO C | 1265 | AUTO | Concreto | Muro Foso Ascensor y Columnas Ejes 4 – 5’ / F, Salón Comunal | 2026-08-04 | 2026-09-01 | 2026-09-02 | 28 | 34.5 | 30.3 | 87.8
24603 - FLORA PPTO C | 1265 | AUTO | Concreto | Muro Foso Ascensor y Columnas Ejes 4 – 5’ / F, Salón Comunal | 2026-08-04 | 2026-09-01 | 2026-09-02 | 28 | 34.5 | 31.7 | 91.9
24603 - FLORA PPTO C | 1265 | AUTO | Concreto | Muro Foso Ascensor y Columnas Ejes 4 – 5’ / F, Salón Comunal | 2026-08-04 | 2026-09-01 | 2026-09-02 | 28 | 34.5 | 31.2 | 90.4
24603 - FLORA PPTO C | 1265 | Autocompactado | Concreto | Muros foso ascensor y columnas ejes 4-5' / F, salón comunal | 2026-08-04 | 2026-08-18 | 2026-08-21 | 14 | 35 | 28.7 | 82
24603 - FLORA PPTO C | 1265 | Autocompactado | Concreto | Muros foso ascensor y columnas ejes 4-5' / F, salón comunal | 2026-08-04 | 2026-08-11 | 2026-08-12 | 7 | 35 | 25.5 | 72.9
24603 - FLORA PPTO C | 1266 | INDUS | Concreto | Placas Ejes 1 – 6 / A – L, Piso 5, Torre 1 | 2026-08-04 | 2026-09-01 | 2026-09-02 | 28 | 41.4 | 55 | 132.9
24603 - FLORA PPTO C | 1266 | INDUS | Concreto | Placas Ejes 1 – 6 / A – L, Piso 5, Torre 1 | 2026-08-04 | 2026-09-01 | 2026-09-02 | 28 | 41.4 | 53.7 | 129.7
24603 - FLORA PPTO C | 1266 | INDUS | Concreto | Placas Ejes 1 – 6 / A – L, Piso 5, Torre 1 | 2026-08-04 | 2026-09-01 | 2026-09-02 | 28 | 41.4 | 54.5 | 131.6
24603 - FLORA PPTO C | 1266 | Industrializado | Concreto | Placa ejes 1-6 / A-L, piso 5, torre 1 | 2026-08-04 | 2026-08-18 | 2026-08-21 | 14 | 42 | 41.2 | 98.1
24603 - FLORA PPTO C | 1266 | Industrializado | Concreto | Placa ejes 1-6 / A-L, piso 5, torre 1 | 2026-08-04 | 2026-08-11 | 2026-08-12 | 7 | 42 | 38.3 | 91.2
24603 - FLORA PPTO C | 1267 | PHCO | Concreto | Placas Piso 1, Ejes 1’ – 4 / G – K, PTA Forma 1 | 2026-08-04 | 2026-09-01 | 2026-09-02 | 28 | 20.7 | 23.9 | 115.5
24603 - FLORA PPTO C | 1267 | PHCO | Concreto | Placas Piso 1, Ejes 1’ – 4 / G – K, PTA Forma 1 | 2026-08-04 | 2026-09-01 | 2026-09-02 | 28 | 20.7 | 23.1 | 111.6
24603 - FLORA PPTO C | 1267 | PHCO | Concreto | Placas Piso 1, Ejes 1’ – 4 / G – K, PTA Forma 1 | 2026-08-04 | 2026-09-01 | 2026-09-02 | 28 | 20.7 | 24.5 | 118.4
24603 - FLORA PPTO C | 1267 | Plástico | Concreto | Plac piso 1 ejes 1'-4 / G-K, plataforma 1 | 2026-08-04 | 2026-08-18 | 2026-08-21 | 14 | 21 | 18.6 | 88.6
24603 - FLORA PPTO C | 1267 | Plástico | Concreto | Plac piso 1 ejes 1'-4 / G-K, plataforma 1 | 2026-08-04 | 2026-08-11 | 2026-08-12 | 7 | 21 | 14.4 | 68.6
24603 - FLORA PPTO C | 1268 | AUTO | Concreto | Muros Ejes 7 – 9 / A – L Piso 13, Torre 2 | 2026-08-04 | 2026-09-01 | 2026-09-02 | 28 | 48.3 | 54.7 | 113.3
24603 - FLORA PPTO C | 1268 | AUTO | Concreto | Muros Ejes 7 – 9 / A – L Piso 13, Torre 2 | 2026-08-04 | 2026-09-01 | 2026-09-02 | 28 | 48.3 | 52.3 | 108.3
24603 - FLORA PPTO C | 1268 | AUTO | Concreto | Muros Ejes 7 – 9 / A – L Piso 13, Torre 2 | 2026-08-04 | 2026-09-01 | 2026-09-02 | 28 | 48.3 | 53.1 | 109.9
24603 - FLORA PPTO C | 1268 | Autocompactado | Concreto | Muros ejes 7-9 / A-L, piso 13, torre 2 | 2026-08-04 | 2026-08-18 | 2026-08-21 | 14 | 48 | 49 | 102.1
24603 - FLORA PPTO C | 1268 | Autocompactado | Concreto | Muros ejes 7-9 / A-L, piso 13, torre 2 | 2026-08-04 | 2026-08-11 | 2026-08-12 | 7 | 48 | 34.2 | 71.3
24603 - FLORA PPTO C | 1269 | INDUS | Concreto | Placa Ejes 12 – 15 / A – L, Piso 14, Torre 2 | 2026-08-04 | 2026-09-01 | 2026-09-02 | 28 | 48.3 | 40.8 | 118.3
24603 - FLORA PPTO C | 1269 | INDUS | Concreto | Placa Ejes 12 – 15 / A – L, Piso 14, Torre 2 | 2026-08-04 | 2026-09-01 | 2026-09-02 | 28 | 48.3 | 41.4 | 120
24603 - FLORA PPTO C | 1269 | INDUS | Concreto | Placa Ejes 12 – 15 / A – L, Piso 14, Torre 2 | 2026-08-04 | 2026-09-01 | 2026-09-02 | 28 | 34.5 | 42 | 121.7
24603 - FLORA PPTO C | 1269 | Industrializado | Concreto | Placa ejes 12-15 / A-L, piso 14, T2 | 2026-08-04 | 2026-08-18 | 2026-08-21 | 14 | 35 | 37.5 | 107.1
24603 - FLORA PPTO C | 1269 | Industrializado | Concreto | Placa ejes 12-15 / A-L, piso 14, T2 | 2026-08-04 | 2026-08-11 | 2026-08-12 | 7 | 35 | 34.1 | 97.4
24603 - FLORA PPTO C | 1270 | Indus | Concreto | Escalera 1, piso 2 al 3, torre 1 | 2026-08-05 | 2026-09-02 | 2026-09-04 | 28 | 41.4 | 53.3 | 128.7
24603 - FLORA PPTO C | 1270 | Indus | Concreto | Escalera 1, piso 2 al 3, torre 1 | 2026-08-05 | 2026-09-02 | 2026-09-04 | 28 | 41.4 | 53.1 | 128.3
24603 - FLORA PPTO C | 1270 | Indus | Concreto | Escalera 1, piso 2 al 3, torre 1 | 2026-08-05 | 2026-09-02 | 2026-09-04 | 28 | 41.4 | 51.7 | 124.9
24603 - FLORA PPTO C | 1270 | Industrializado | Concreto | Escalera 1, piso 2 al 3, torre 1 | 2026-08-05 | 2026-08-19 | 2026-08-24 | 14 | 42 | 43.1 | 102.6
24603 - FLORA PPTO C | 1270 | Industrializado | Concreto | Escalera 1, piso 2 al 3, torre 1 | 2026-08-05 | 2026-08-12 | 2026-08-13 | 7 | 42 | 35.6 | 84.8
24603 - FLORA PPTO C | 1271 | Indus | Concreto | Placa ejes 6-8/A-2, piso 5, torre 1 | 2026-08-05 | 2026-09-02 | 2026-09-04 | 28 | 41.4 | 52 | 125.6
24603 - FLORA PPTO C | 1271 | Indus | Concreto | Placa ejes 6-8/A-2, piso 5, torre 1 | 2026-08-05 | 2026-09-02 | 2026-09-04 | 28 | 41.4 | 50.6 | 122.2
24603 - FLORA PPTO C | 1271 | Indus | Concreto | Placa ejes 6-8/A-2, piso 5, torre 1 | 2026-08-05 | 2026-09-02 | 2026-09-04 | 28 | 41.4 | 50 | 120.8
24603 - FLORA PPTO C | 1271 | Industrializado | Concreto | Placa ejes 6-8 / A-L, piso 5, torre 1 | 2026-08-05 | 2026-08-19 | 2026-08-24 | 14 | 42 | 42.4 | 101
24603 - FLORA PPTO C | 1271 | Industrializado | Concreto | Placa ejes 6-8 / A-L, piso 5, torre 1 | 2026-08-05 | 2026-08-12 | 2026-08-13 | 7 | 42 | 33.2 | 79
24603 - FLORA PPTO C | 1272 | Auto | Concreto | Muros ejes 4-5/G-L y 5-7/A-L, piso 13, T2 | 2026-08-05 | 2026-09-02 | 2026-09-04 | 28 | 48.3 | 54.4 | 112.6
24603 - FLORA PPTO C | 1272 | Auto | Concreto | Muros ejes 4-5/G-L y 5-7/A-L, piso 13, T2 | 2026-08-05 | 2026-09-02 | 2026-09-04 | 28 | 48.3 | 54.8 | 113.5
24603 - FLORA PPTO C | 1272 | Auto | Concreto | Muros ejes 4-5/G-L y 5-7/A-L, piso 13, T2 | 2026-08-05 | 2026-09-02 | 2026-09-04 | 28 | 48.3 | 55 | 113.9
24603 - FLORA PPTO C | 1272 | Autocompactado | Concreto | Muros ejes 4-5 / G-L y 5-7 / A-L, piso 13, T2 | 2026-08-05 | 2026-08-19 | 2026-08-24 | 14 | 48 | 47.3 | 98.5
24603 - FLORA PPTO C | 1272 | Autocompactado | Concreto | Muros ejes 4-5 / G-L y 5-7 / A-L, piso 13, T2 | 2026-08-05 | 2026-08-12 | 2026-08-13 | 7 | 48 | 33.2 | 69.2
24603 - FLORA PPTO C | 1273 | Auto | Concreto | Muros ejes 11-12/A-L piso 14, torre 2 | 2026-08-05 | 2026-09-02 | 2026-09-04 | 28 | 48.3 | 54.7 | 113.3
24603 - FLORA PPTO C | 1273 | Auto | Concreto | Muros ejes 11-12/A-L piso 14, torre 2 | 2026-08-05 | 2026-09-02 | 2026-09-04 | 28 | 48.3 | 56.6 | 117.2
24603 - FLORA PPTO C | 1273 | Auto | Concreto | Muros ejes 11-12/A-L piso 14, torre 2 | 2026-08-05 | 2026-09-02 | 2026-09-04 | 28 | 48.3 | 54.3 | 112.4
24603 - FLORA PPTO C | 1273 | Autocompactado | Concreto | Muros ejes 11-12 / G-L y 12-15 / A-L, piso 4, T1 | 2026-08-05 | 2026-08-19 | 2026-08-24 | 14 | 48 | 47.7 | 99.4
24603 - FLORA PPTO C | 1273 | Autocompactado | Concreto | Muros ejes 11-12 / G-L y 12-15 / A-L, piso 4, T1 | 2026-08-05 | 2026-08-12 | 2026-08-13 | 7 | 48 | 34.2 | 71.3
24603 - FLORA PPTO C | 1274 | Indus | Concreto | Placa ejes 9-12/A-L piso 14, torre 2 | 2026-08-05 | 2026-09-02 | 2026-09-04 | 28 | 34.5 | 44.9 | 130.1
24603 - FLORA PPTO C | 1274 | Indus | Concreto | Placa ejes 9-12/A-L piso 14, torre 2 | 2026-08-05 | 2026-09-02 | 2026-09-04 | 28 | 34.5 | 43.7 | 126.7
24603 - FLORA PPTO C | 1274 | Indus | Concreto | Placa ejes 9-12/A-L piso 14, torre 2 | 2026-08-05 | 2026-09-02 | 2026-09-04 | 28 | 34.5 | 43.1 | 124.9
24603 - FLORA PPTO C | 1274 | Industrializado | Concreto | Placa ejes 9-12 / A-L, piso 14, torre 2 | 2026-08-05 | 2026-08-19 | 2026-08-24 | 14 | 35 | 34 | 97.1
24603 - FLORA PPTO C | 1274 | Industrializado | Concreto | Placa ejes 9-12 / A-L, piso 14, torre 2 | 2026-08-05 | 2026-08-12 | 2026-08-13 | 7 | 35 | 26.3 | 75.1
24603 - FLORA PPTO C | 1275 | Auto | Concreto | Columnas y muro ejes 3 - 4 / G semi sótano salón comunal | 2026-08-06 | 2026-09-03 | 2026-09-04 | 28 | 34.5 | 41.6 | 120.6
24603 - FLORA PPTO C | 1275 | Auto | Concreto | Columnas y muro ejes 3 - 4 / G semi sótano salón comunal | 2026-08-06 | 2026-09-03 | 2026-09-04 | 28 | 34.5 | 39.9 | 115.7
24603 - FLORA PPTO C | 1275 | Auto | Concreto | Columnas y muro ejes 3 - 4 / G semi sótano salón comunal | 2026-08-06 | 2026-09-03 | 2026-09-04 | 28 | 34.5 | 41.1 | 119.1
24603 - FLORA PPTO C | 1275 | Autocompactado | Concreto | Columnas y muro ejes 3-4 / G semisótano salón comunal | 2026-08-06 | 2026-08-20 | 2026-08-24 | 14 | 35 | 34.6 | 98.9
24603 - FLORA PPTO C | 1275 | Autocompactado | Concreto | Columnas y muro ejes 3-4 / G semisótano salón comunal | 2026-08-06 | 2026-08-13 | 2026-08-14 | 7 | 35 | 29.3 | 83.7
24603 - FLORA PPTO C | 1276 | Indus | Concreto | Placa ejes 8 - 12 / A - F piso 5, torre 1 | 2026-08-06 | 2026-09-03 | 2026-09-04 | 28 | 41.4 | 53.9 | 130.2
24603 - FLORA PPTO C | 1276 | Indus | Concreto | Placa ejes 8 - 12 / A - F piso 5, torre 1 | 2026-08-06 | 2026-09-03 | 2026-09-04 | 28 | 41.4 | 54.7 | 132.1
24603 - FLORA PPTO C | 1276 | Indus | Concreto | Placa ejes 8 - 12 / A - F piso 5, torre 1 | 2026-08-06 | 2026-09-03 | 2026-09-04 | 28 | 41.4 | 54.5 | 131.6
24603 - FLORA PPTO C | 1276 | Industrializado | Concreto | Placa ejes 8-12 / A-F, piso 5, torre 1 | 2026-08-06 | 2026-08-20 | 2026-08-24 | 14 | 42 | 42.4 | 101
24603 - FLORA PPTO C | 1276 | Industrializado | Concreto | Placa ejes 8-12 / A-F, piso 5, torre 1 | 2026-08-06 | 2026-08-13 | 2026-08-14 | 7 | 42 | 37.7 | 89.8
24603 - FLORA PPTO C | 1277 | Indus | Concreto | Placa ejes 7 - 9 / A - L piso 14, torre 2 | 2026-08-06 | 2026-09-03 | 2026-09-04 | 28 | 34.5 | 45.1 | 130.7
24603 - FLORA PPTO C | 1277 | Indus | Concreto | Placa ejes 7 - 9 / A - L piso 14, torre 2 | 2026-08-06 | 2026-09-03 | 2026-09-04 | 28 | 34.5 | 45.8 | 132.8
24603 - FLORA PPTO C | 1277 | Indus | Concreto | Placa ejes 7 - 9 / A - L piso 14, torre 2 | 2026-08-06 | 2026-09-03 | 2026-09-04 | 28 | 34.5 | 45.6 | 132.2
24603 - FLORA PPTO C | 1277 | Industrializado | Concreto | Placa ejes 7-9 / A-L, piso 14, torre 2 | 2026-08-06 | 2026-08-20 | 2026-08-24 | 14 | 35 | 35.1 | 100.3
24603 - FLORA PPTO C | 1277 | Industrializado | Concreto | Placa ejes 7-9 / A-L, piso 14, torre 2 | 2026-08-06 | 2026-08-13 | 2026-08-14 | 7 | 35 | 30.8 | 88
24603 - FLORA PPTO C | 1278 | Auto | Concreto | Muros ejes 4 - 5 / A - F y 1 - 4 / A - L, piso 13, torre 2 | 2026-08-06 | 2026-09-03 | 2026-09-04 | 28 | 48.3 | 56.5 | 117
24603 - FLORA PPTO C | 1278 | Auto | Concreto | Muros ejes 4 - 5 / A - F y 1 - 4 / A - L, piso 13, torre 2 | 2026-08-06 | 2026-09-03 | 2026-09-04 | 28 | 48.3 | 55.1 | 114.1
24603 - FLORA PPTO C | 1278 | Auto | Concreto | Muros ejes 4 - 5 / A - F y 1 - 4 / A - L, piso 13, torre 2 | 2026-08-06 | 2026-09-03 | 2026-09-04 | 28 | 48.3 | 54.9 | 113.7
24603 - FLORA PPTO C | 1278 | Autocompactado | Concreto | Muros ejes 4-5 / A-F y 1-4 / A-L, piso 13, torre 2 | 2026-08-06 | 2026-08-20 | 2026-08-24 | 14 | 48 | 46.4 | 96.7
24603 - FLORA PPTO C | 1278 | Autocompactado | Concreto | Muros ejes 4-5 / A-F y 1-4 / A-L, piso 13, torre 2 | 2026-08-06 | 2026-08-13 | 2026-08-14 | 7 | 48 | 36.8 | 76.7
24603 - FLORA PPTO C | 1279 | Industrializado | Concreto | Escalera 1 piso 3 al 4 Torre 2 | 2026-08-08 | 2026-09-05 | 2026-09-08 | 28 | 41.4 | 46 | 111.1
24603 - FLORA PPTO C | 1279 | Industrializado | Concreto | Escalera 1 piso 3 al 4 Torre 2 | 2026-08-08 | 2026-09-05 | 2026-09-08 | 28 | 41.4 | 46.7 | 112.8
24603 - FLORA PPTO C | 1279 | Industrializado | Concreto | Escalera 1 piso 3 al 4 Torre 2 | 2026-08-08 | 2026-09-05 | 2026-09-08 | 28 | 41.4 | 47.3 | 114.3
24603 - FLORA PPTO C | 1279 | Industrializado | Concreto | Escalera 1, piso 3 al 4, torre 2 | 2026-08-08 | 2026-08-22 | 2026-08-24 | 14 | 42 | 42.4 | 101
24603 - FLORA PPTO C | 1279 | Industrializado | Concreto | Escalera 1, piso 3 al 4, torre 2 | 2026-08-08 | 2026-08-15 | 2026-08-21 | 7 | 42 | 36.4 | 86.7
24603 - FLORA PPTO C | 1280 | Industrializado | Concreto | Placa ejes 8 - 12 / G - L piso 5 Torre 1 | 2026-08-08 | 2026-09-05 | 2026-09-08 | 28 | 41.4 | 47.7 | 115.2
24603 - FLORA PPTO C | 1280 | Industrializado | Concreto | Placa ejes 8 - 12 / G - L piso 5 Torre 1 | 2026-08-08 | 2026-09-05 | 2026-09-08 | 28 | 41.4 | 48.4 | 116.9
24603 - FLORA PPTO C | 1280 | Industrializado | Concreto | Placa ejes 8 - 12 / G - L piso 5 Torre 1 | 2026-08-08 | 2026-09-05 | 2026-09-08 | 28 | 41.4 | 49.1 | 118.6
24603 - FLORA PPTO C | 1280 | Industrializado | Concreto | Placa ejes 8-12 / G-L, piso 5, torre 1 | 2026-08-08 | 2026-08-22 | 2026-08-24 | 14 | 42 | 42.8 | 101.9
24603 - FLORA PPTO C | 1280 | Industrializado | Concreto | Placa ejes 8-12 / G-L, piso 5, torre 1 | 2026-08-08 | 2026-08-15 | 2026-08-21 | 7 | 42 | 33.3 | 79.3
24603 - FLORA PPTO C | 1281 | Industrializado | Concreto | Placa ejes 4 - 7 / A - L piso 14 Torre 2 | 2026-08-08 | 2026-09-05 | 2026-09-08 | 28 | 34.5 | 49.9 | 144.6
24603 - FLORA PPTO C | 1281 | Industrializado | Concreto | Placa ejes 4 - 7 / A - L piso 14 Torre 2 | 2026-08-08 | 2026-09-05 | 2026-09-08 | 28 | 34.5 | 50.6 | 146.7
24603 - FLORA PPTO C | 1281 | Industrializado | Concreto | Placa ejes 4 - 7 / A - L piso 14 Torre 2 | 2026-08-08 | 2026-09-05 | 2026-09-08 | 28 | 34.5 | 51.4 | 149
24603 - FLORA PPTO C | 1281 | Industrializado | Concreto | Placa ejes 4-7 / A-L, piso 14, torre 2 | 2026-08-08 | 2026-08-22 | 2026-08-24 | 14 | 35 | 38.9 | 111.1
24603 - FLORA PPTO C | 1281 | Industrializado | Concreto | Placa ejes 4-7 / A-L, piso 14, torre 2 | 2026-08-08 | 2026-08-15 | 2026-08-21 | 7 | 35 | 35.1 | 100.3
24603 - FLORA PPTO C | 1282 | Autocompactante | Concreto | Muros ejes 12 - 15 / A - L piso 14 Torre 2 | 2026-08-08 | 2026-09-05 | 2026-09-08 | 28 | 41.4 | 45 | 108.7
24603 - FLORA PPTO C | 1282 | Autocompactante | Concreto | Muros ejes 12 - 15 / A - L piso 14 Torre 2 | 2026-08-08 | 2026-09-05 | 2026-09-08 | 28 | 41.4 | 45.7 | 110.4
24603 - FLORA PPTO C | 1282 | Autocompactante | Concreto | Muros ejes 12 - 15 / A - L piso 14 Torre 2 | 2026-08-08 | 2026-09-05 | 2026-09-08 | 28 | 41.4 | 46.2 | 111.6
24603 - FLORA PPTO C | 1282 | Autocompactado | Concreto | Muros ejes 12-15 / A-L, piso 14, torre 2 | 2026-08-08 | 2026-08-22 | 2026-08-24 | 14 | 42 | 41.9 | 99.8
24603 - FLORA PPTO C | 1282 | Autocompactado | Concreto | Muros ejes 12-15 / A-L, piso 14, torre 2 | 2026-08-08 | 2026-08-15 | 2026-08-21 | 7 | 42 | 30.7 | 73.1
24603 - FLORA PPTO C | 1283 | Ptico | Concreto | Poso eyector 2, platafotma 1 | 2026-08-10 | 2026-09-07 | 2026-09-08 | 28 | 20.7 | 26.8 | 129.5
24603 - FLORA PPTO C | 1283 | Ptico | Concreto | Poso eyector 2, platafotma 1 | 2026-08-10 | 2026-09-07 | 2026-09-08 | 28 | 20.7 | 26.4 | 127.5
24603 - FLORA PPTO C | 1283 | Ptico | Concreto | Poso eyector 2, platafotma 1 | 2026-08-10 | 2026-09-07 | 2026-09-08 | 28 | 20.7 | 27.7 | 133.8
24603 - FLORA PPTO C | 1283 | Plástico | Concreto | Pozo inyector 2, plataforma 1 | 2026-08-10 | 2026-08-24 | 2026-08-27 | 14 | 21 | 23.3 | 111
24603 - FLORA PPTO C | 1283 | Plástico | Concreto | Pozo inyector 2, plataforma 1 | 2026-08-10 | 2026-08-17 | 2026-08-21 | 7 | 21 | 19.6 | 93.3
24603 - FLORA PPTO C | 1284 | Auto | Concreto | Muros ejes 1 - 7 / G - L piso 5, torre 1 | 2026-08-10 | 2026-09-07 | 2026-09-08 | 28 | 48.3 | 54.4 | 112.6
24603 - FLORA PPTO C | 1284 | Auto | Concreto | Muros ejes 1 - 7 / G - L piso 5, torre 1 | 2026-08-10 | 2026-09-07 | 2026-09-08 | 28 | 48.3 | 55 | 113.9
24603 - FLORA PPTO C | 1284 | Auto | Concreto | Muros ejes 1 - 7 / G - L piso 5, torre 1 | 2026-08-10 | 2026-09-07 | 2026-09-08 | 28 | 48.3 | 53.5 | 110.8
24603 - FLORA PPTO C | 1284 | Autocompactado | Concreto | Muros ejes 1-7 / G-L, piso 5, torre 1 | 2026-08-10 | 2026-08-24 | 2026-08-27 | 14 | 48 | 44.9 | 93.5
24603 - FLORA PPTO C | 1284 | Autocompactado | Concreto | Muros ejes 1-7 / G-L, piso 5, torre 1 | 2026-08-10 | 2026-08-17 | 2026-08-21 | 7 | 48 | 35.1 | 73.1
24603 - FLORA PPTO C | 1285 | Indus | Concreto | Placa ejes 12 - 15 / A - L piso 5, torre 1 | 2026-08-11 | 2026-09-08 | 2026-09-09 | 28 | 41.4 | 57.5 | 138.9
24603 - FLORA PPTO C | 1285 | Indus | Concreto | Placa ejes 12 - 15 / A - L piso 5, torre 1 | 2026-08-11 | 2026-09-08 | 2026-09-09 | 28 | 41.4 | 56.1 | 135.5
24603 - FLORA PPTO C | 1285 | Indus | Concreto | Placa ejes 12 - 15 / A - L piso 5, torre 1 | 2026-08-11 | 2026-09-08 | 2026-09-09 | 28 | 41.4 | 57 | 137.7
24603 - FLORA PPTO C | 1285 | Industrializado | Concreto | Placa ejes 12-15 / A-L, piso 5, torre 1 | 2026-08-11 | 2026-08-25 | 2026-08-27 | 14 | 42 | 44 | 104.8
24603 - FLORA PPTO C | 1285 | Industrializado | Concreto | Placa ejes 12-15 / A-L, piso 5, torre 1 | 2026-08-11 | 2026-08-18 | 2026-08-21 | 7 | 42 | 38.5 | 91.7
24603 - FLORA PPTO C | 1286 | Auto | Concreto | Muros ejes 11 - 12 / A - E y 9 - 11 piso 14 T2 | 2026-08-11 | 2026-09-08 | 2026-09-09 | 28 | 41.4 | 47.4 | 114.5
24603 - FLORA PPTO C | 1286 | Auto | Concreto | Muros ejes 11 - 12 / A - E y 9 - 11 piso 14 T2 | 2026-08-11 | 2026-09-08 | 2026-09-09 | 28 | 41.4 | 48.1 | 116.2
24603 - FLORA PPTO C | 1286 | Auto | Concreto | Muros ejes 11 - 12 / A - E y 9 - 11 piso 14 T2 | 2026-08-11 | 2026-09-08 | 2026-09-09 | 28 | 41.4 | 46.4 | 112.1
24603 - FLORA PPTO C | 1286 | Autocompactado | Concreto | Muros ejes 11-12 / A-F y 9-11, piso 14, T2 | 2026-08-11 | 2026-08-25 | 2026-08-27 | 14 | 42 | 40.3 | 96
24603 - FLORA PPTO C | 1286 | Autocompactado | Concreto | Muros ejes 11-12 / A-F y 9-11, piso 14, T2 | 2026-08-11 | 2026-08-18 | 2026-08-21 | 7 | 42 | 34 | 81
24603 - FLORA PPTO C | 1287 | Auto | Concreto | Muros ejes 1 - 7 / A - F, piso 5, torre 1 | 2026-08-11 | 2026-09-08 | 2026-09-09 | 28 | 48.3 | 57.3 | 118.6
24603 - FLORA PPTO C | 1287 | Auto | Concreto | Muros ejes 1 - 7 / A - F, piso 5, torre 1 | 2026-08-11 | 2026-09-08 | 2026-09-09 | 28 | 48.3 | 56 | 115.9
24603 - FLORA PPTO C | 1287 | Auto | Concreto | Muros ejes 1 - 7 / A - F, piso 5, torre 1 | 2026-08-11 | 2026-09-08 | 2026-09-09 | 28 | 48.3 | 56.5 | 117
24603 - FLORA PPTO C | 1287 | Autocompactado | Concreto | Muros ejes 1-7 / A-F, piso 5, torre 1 | 2026-08-11 | 2026-08-25 | 2026-08-27 | 14 | 48 | 44.5 | 92.7
24603 - FLORA PPTO C | 1287 | Autocompactado | Concreto | Muros ejes 1-7 / A-F, piso 5, torre 1 | 2026-08-11 | 2026-08-18 | 2026-08-21 | 7 | 48 | 33.3 | 69.4
24603 - FLORA PPTO C | 1288 | Indus | Concreto | Escalera 2 piso 9 al 10 torre 2 | 2026-08-12 | 2026-09-09 | 2026-09-10 | 28 | 41.4 | 51.6 | 124.6
24603 - FLORA PPTO C | 1288 | Indus | Concreto | Escalera 2 piso 9 al 10 torre 2 | 2026-08-12 | 2026-09-09 | 2026-09-10 | 28 | 41.4 | 52.4 | 126.6
24603 - FLORA PPTO C | 1288 | Indus | Concreto | Escalera 2 piso 9 al 10 torre 2 | 2026-08-12 | 2026-09-09 | 2026-09-10 | 28 | 41.4 | 50.1 | 121
24603 - FLORA PPTO C | 1288 | Industrializado | Concreto | Escalera 2, piso 9 al 10, torre 2 | 2026-08-12 | 2026-08-26 | 2026-08-27 | 14 | 42 | 46.2 | 110
24603 - FLORA PPTO C | 1288 | Industrializado | Concreto | Escalera 2, piso 9 al 10, torre 2 | 2026-08-12 | 2026-08-19 | 2026-08-24 | 7 | 42 | 43.1 | 102.6
24603 - FLORA PPTO C | 1289 | Indus | Concreto | Placa ejes 1 - 6 / G - L psio 6 T1 | 2026-08-12 | 2026-09-09 | 2026-09-10 | 28 | 41.4 | 54.4 | 131.4
24603 - FLORA PPTO C | 1289 | Indus | Concreto | Placa ejes 1 - 6 / G - L psio 6 T1 | 2026-08-12 | 2026-09-09 | 2026-09-10 | 28 | 41.4 | 52.1 | 125.8
24603 - FLORA PPTO C | 1289 | Indus | Concreto | Placa ejes 1 - 6 / G - L psio 6 T1 | 2026-08-12 | 2026-09-09 | 2026-09-10 | 28 | 41.4 | 53.9 | 130.2
24603 - FLORA PPTO C | 1289 | Industrializado | Concreto | Placa ejes 1-6 / G-L, piso 6, T1 | 2026-08-12 | 2026-08-26 | 2026-08-27 | 14 | 42 | 44.3 | 105.5
24603 - FLORA PPTO C | 1289 | Industrializado | Concreto | Placa ejes 1-6 / G-L, piso 6, T1 | 2026-08-12 | 2026-08-19 | 2026-08-24 | 7 | 42 | 42.8 | 101.9
24603 - FLORA PPTO C | 1290 | Indus | Concreto | Placa ejes 1 - 4 / A - L piso 14 torre 2 | 2026-08-12 | 2026-09-09 | 2026-09-10 | 28 | 34.5 | 49.6 | 143.8
24603 - FLORA PPTO C | 1290 | Indus | Concreto | Placa ejes 1 - 4 / A - L piso 14 torre 2 | 2026-08-12 | 2026-09-09 | 2026-09-10 | 28 | 34.5 | 50.4 | 146.1
24603 - FLORA PPTO C | 1290 | Indus | Concreto | Placa ejes 1 - 4 / A - L piso 14 torre 2 | 2026-08-12 | 2026-09-09 | 2026-09-10 | 28 | 34.5 | 48 | 139.1
24603 - FLORA PPTO C | 1290 | Industrializado | Concreto | Placa ejes 1-4 / A-L, piso 14, T2 | 2026-08-12 | 2026-08-26 | 2026-08-27 | 14 | 35 | 42.2 | 120.6
24603 - FLORA PPTO C | 1290 | Industrializado | Concreto | Placa ejes 1-4 / A-L, piso 14, T2 | 2026-08-12 | 2026-08-19 | 2026-08-24 | 7 | 35 | 34.3 | 98
24603 - FLORA PPTO C | 1291 | Auto | Concreto | Muros ejes 7 - 9 / A - L piso 14 T2 | 2026-08-12 | 2026-09-09 | 2026-09-10 | 28 | 41.4 | 49.3 | 119.1
24603 - FLORA PPTO C | 1291 | Auto | Concreto | Muros ejes 7 - 9 / A - L piso 14 T2 | 2026-08-12 | 2026-09-09 | 2026-09-10 | 28 | 41.4 | 48.1 | 116.2
24603 - FLORA PPTO C | 1291 | Auto | Concreto | Muros ejes 7 - 9 / A - L piso 14 T2 | 2026-08-12 | 2026-09-09 | 2026-09-10 | 28 | 41.4 | 48.7 | 117.6
24603 - FLORA PPTO C | 1291 | Autocompactado | Concreto | Muros ejes 7-9 / A-L, piso 14, T2 | 2026-08-12 | 2026-08-26 | 2026-08-27 | 14 | 42 | 42.3 | 100.7
24603 - FLORA PPTO C | 1291 | Autocompactado | Concreto | Muros ejes 7-9 / A-L, piso 14, T2 | 2026-08-12 | 2026-08-19 | 2026-08-24 | 7 | 42 | 34.4 | 81.9
24603 - FLORA PPTO C | 1292 | Auto | Concreto | Muros ejes 7 - 9 / A - L piso 5 torre 1 | 2026-08-12 | 2026-09-09 | 2026-09-10 | 28 | 48.3 | 59.3 | 122.8
24603 - FLORA PPTO C | 1292 | Auto | Concreto | Muros ejes 7 - 9 / A - L piso 5 torre 1 | 2026-08-12 | 2026-09-09 | 2026-09-10 | 28 | 48.3 | 57.7 | 119.5
24603 - FLORA PPTO C | 1292 | Auto | Concreto | Muros ejes 7 - 9 / A - L piso 5 torre 1 | 2026-08-12 | 2026-09-09 | 2026-09-10 | 28 | 48.3 | 57.6 | 119.3
24603 - FLORA PPTO C | 1292 | Autocompactado | Concreto | Muros ejes 7-9 / A-L, piso 5, torre 1 | 2026-08-12 | 2026-08-26 | 2026-08-27 | 14 | 48 | 46.6 | 97.1
24603 - FLORA PPTO C | 1292 | Autocompactado | Concreto | Muros ejes 7-9 / A-L, piso 5, torre 1 | 2026-08-12 | 2026-08-19 | 2026-08-24 | 7 | 48 | 39.7 | 82.7
24603 - FLORA PPTO C | 1293 | IMDUS | Concreto | Placa ejes 1 - 4 / A - F piso 6 , torre 1 | 2026-08-13 | 2026-09-10 | 2026-09-10 | 28 | 41.4 | 50.1 | 121
24603 - FLORA PPTO C | 1293 | IMDUS | Concreto | Placa ejes 1 - 4 / A - F piso 6 , torre 1 | 2026-08-13 | 2026-09-10 | 2026-09-10 | 28 | 41.4 | 48.9 | 118.1
24603 - FLORA PPTO C | 1293 | IMDUS | Concreto | Placa ejes 1 - 4 / A - F piso 6 , torre 1 | 2026-08-13 | 2026-09-10 | 2026-09-10 | 28 | 41.4 | 50.9 | 122.9
24603 - FLORA PPTO C | 1293 | Industrializado | Concreto | Placa ejes 1-4 / A-F, piso 6, torre 1 | 2026-08-13 | 2026-08-27 | 2026-08-28 | 14 | 42 | 44.6 | 106.2
24603 - FLORA PPTO C | 1293 | Industrializado | Concreto | Placa ejes 1-4 / A-F, piso 6, torre 1 | 2026-08-13 | 2026-08-20 | 2026-08-24 | 7 | 42 | 37.8 | 90
24603 - FLORA PPTO C | 1294 | IMDUS | Concreto | Placa ejes 12 - 15 / A - L piso 15 , torre 2 | 2026-08-13 | 2026-09-10 | 2026-09-10 | 28 | 34.5 | 55.6 | 161.2
24603 - FLORA PPTO C | 1294 | IMDUS | Concreto | Placa ejes 12 - 15 / A - L piso 15 , torre 2 | 2026-08-13 | 2026-09-10 | 2026-09-10 | 28 | 34.5 | 56.5 | 163.8
24603 - FLORA PPTO C | 1294 | IMDUS | Concreto | Placa ejes 12 - 15 / A - L piso 15 , torre 2 | 2026-08-13 | 2026-09-10 | 2026-09-10 | 28 | 34.5 | 55.1 | 159.7
24603 - FLORA PPTO C | 1294 | Industrializado | Concreto | Placa ejes 12-15 / A-L, piso 15, torre 2 | 2026-08-13 | 2026-08-27 | 2026-08-28 | 14 | 35 | 39.8 | 113.7
24603 - FLORA PPTO C | 1294 | Industrializado | Concreto | Placa ejes 12-15 / A-L, piso 15, torre 2 | 2026-08-13 | 2026-08-20 | 2026-08-24 | 7 | 35 | 36.3 | 103.7
24603 - FLORA PPTO C | 1295 | AUTO | Concreto | Muros ejes 9 - 12 / A - F , piso 5 , torre 1 | 2026-08-13 | 2026-09-10 | 2026-09-10 | 28 | 48.3 | 55.4 | 114.7
24603 - FLORA PPTO C | 1295 | AUTO | Concreto | Muros ejes 9 - 12 / A - F , piso 5 , torre 1 | 2026-08-13 | 2026-09-10 | 2026-09-10 | 28 | 48.3 | 54.1 | 112
24603 - FLORA PPTO C | 1295 | AUTO | Concreto | Muros ejes 9 - 12 / A - F , piso 5 , torre 1 | 2026-08-13 | 2026-09-10 | 2026-09-10 | 28 | 48.3 | 54.9 | 113.7
24603 - FLORA PPTO C | 1295 | Autocompactado | Concreto | Muros ejes 9-12 / A-F, piso 5, torre 1 | 2026-08-13 | 2026-08-27 | 2026-08-28 | 14 | 48 | 47.8 | 99.6
24603 - FLORA PPTO C | 1295 | Autocompactado | Concreto | Muros ejes 9-12 / A-F, piso 5, torre 1 | 2026-08-13 | 2026-08-20 | 2026-08-24 | 7 | 48 | 39.3 | 81.9
24603 - FLORA PPTO C | 1296 | AUTO | Concreto | Muros ejes 4 - 5 / G - L y 5 - 7 / A - L , piso 14 , torre 2 | 2026-08-13 | 2026-09-10 | 2026-09-10 | 28 | 41.4 | 47.1 | 113.8
24603 - FLORA PPTO C | 1296 | AUTO | Concreto | Muros ejes 4 - 5 / G - L y 5 - 7 / A - L , piso 14 , torre 2 | 2026-08-13 | 2026-09-10 | 2026-09-10 | 28 | 41.4 | 47.8 | 115.5
24603 - FLORA PPTO C | 1296 | AUTO | Concreto | Muros ejes 4 - 5 / G - L y 5 - 7 / A - L , piso 14 , torre 2 | 2026-08-13 | 2026-09-10 | 2026-09-10 | 28 | 41.4 | 46.5 | 112.3
24603 - FLORA PPTO C | 1296 | Autocompactado | Concreto | Muros ejes 4-5 / A-L, piso 14, T2 | 2026-08-13 | 2026-08-27 | 2026-08-28 | 14 | 42 | 40.2 | 95.7
24603 - FLORA PPTO C | 1296 | Autocompactado | Concreto | Muros ejes 4-5 / A-L, piso 14, T2 | 2026-08-13 | 2026-08-20 | 2026-08-24 | 7 | 42 | 35.1 | 83.6
24603 - FLORA PPTO C | 1297 | INDUS | Concreto | Escalera 1 piso 4 al 5 torre 2 | 2026-08-14 | 2026-09-11 | 2026-09-11 | 28 | 41.4 | 57.6 | 139.1
24603 - FLORA PPTO C | 1297 | INDUS | Concreto | Escalera 1 piso 4 al 5 torre 2 | 2026-08-14 | 2026-09-11 | 2026-09-11 | 28 | 41.4 | 56.3 | 136
24603 - FLORA PPTO C | 1297 | INDUS | Concreto | Escalera 1 piso 4 al 5 torre 2 | 2026-08-14 | 2026-09-11 | 2026-09-11 | 28 | 41.4 | 57.1 | 137.9
24603 - FLORA PPTO C | 1297 | Industrializado | Concreto | Escalera 1, piso 4 al 5, torre 2 | 2026-08-14 | 2026-08-28 | 2026-09-02 | 14 | 42 | 42.4 | 101
24603 - FLORA PPTO C | 1297 | Industrializado | Concreto | Escalera 1, piso 4 al 5, torre 2 | 2026-08-14 | 2026-08-21 | 2026-08-24 | 7 | 42 | 39.8 | 94.8
24603 - FLORA PPTO C | 1298 | INDUS | Concreto | Placa ejes 4 - 8 / A - F, piso 6, torre 1 | 2026-08-14 | 2026-09-11 | 2026-09-11 | 28 | 41.4 | 53.7 | 129.7
24603 - FLORA PPTO C | 1298 | INDUS | Concreto | Placa ejes 4 - 8 / A - F, piso 6, torre 1 | 2026-08-14 | 2026-09-11 | 2026-09-11 | 28 | 41.4 | 54.6 | 131.9
24603 - FLORA PPTO C | 1298 | INDUS | Concreto | Placa ejes 4 - 8 / A - F, piso 6, torre 1 | 2026-08-14 | 2026-09-11 | 2026-09-11 | 28 | 41.4 | 53.3 | 128.7
24603 - FLORA PPTO C | 1298 | Industrializado | Concreto | Placa ejes 4-8 / A-F, piso 6, torre 1 | 2026-08-14 | 2026-08-28 | 2026-09-02 | 14 | 42 | 43.7 | 104
24603 - FLORA PPTO C | 1298 | Industrializado | Concreto | Placa ejes 4-8 / A-F, piso 6, torre 1 | 2026-08-14 | 2026-08-21 | 2026-08-24 | 7 | 42 | 40.1 | 95.5
24603 - FLORA PPTO C | 1299 | INDUS | Concreto | Placa ejes 9 - 12 / A - L piso 15, torre 2 | 2026-08-14 | 2026-09-11 | 2026-09-11 | 28 | 34.5 | 53.2 | 154.2
24603 - FLORA PPTO C | 1299 | INDUS | Concreto | Placa ejes 9 - 12 / A - L piso 15, torre 2 | 2026-08-14 | 2026-09-11 | 2026-09-11 | 28 | 34.5 | 51.9 | 150.4
24603 - FLORA PPTO C | 1299 | INDUS | Concreto | Placa ejes 9 - 12 / A - L piso 15, torre 2 | 2026-08-14 | 2026-09-11 | 2026-09-11 | 28 | 34.5 | 52.7 | 152.8
24603 - FLORA PPTO C | 1299 | Industrializado | Concreto | Placa ejes 9-12 / A-L, piso 15, torre 2 | 2026-08-14 | 2026-08-28 | 2026-09-02 | 14 | 35 | 42.2 | 120.6
24603 - FLORA PPTO C | 1299 | Industrializado | Concreto | Placa ejes 9-12 / A-L, piso 15, torre 2 | 2026-08-14 | 2026-08-21 | 2026-08-24 | 7 | 35 | 36.8 | 105.1
24603 - FLORA PPTO C | 1300 | AUTO | Concreto | Muros ejes 9 - 12 / G - L piso 5, torre 1 | 2026-08-14 | 2026-09-11 | 2026-09-11 | 28 | 48.3 | 57.2 | 118.4
24603 - FLORA PPTO C | 1300 | AUTO | Concreto | Muros ejes 9 - 12 / G - L piso 5, torre 1 | 2026-08-14 | 2026-09-11 | 2026-09-11 | 28 | 48.3 | 59.4 | 123
24603 - FLORA PPTO C | 1300 | AUTO | Concreto | Muros ejes 9 - 12 / G - L piso 5, torre 1 | 2026-08-14 | 2026-09-11 | 2026-09-11 | 28 | 48.3 | 58 | 120.1
24603 - FLORA PPTO C | 1300 | Autocompactado | Concreto | Muros ejes 9-12 / G-L, piso 5, torre 1 | 2026-08-14 | 2026-08-28 | 2026-09-02 | 14 | 48 | 47.3 | 98.5
24603 - FLORA PPTO C | 1300 | Autocompactado | Concreto | Muros ejes 9-12 / G-L, piso 5, torre 1 | 2026-08-14 | 2026-08-21 | 2026-08-24 | 7 | 48 | 41 | 85.4
24603 - FLORA PPTO C | 1301 | AUTO | Concreto | Muros ejes 4 - 5 / A - F y 1 - 4 / A - L piso 14 T2 | 2026-08-14 | 2026-09-11 | 2026-09-11 | 28 | 41.4 | 53.7 | 129.7
24603 - FLORA PPTO C | 1301 | AUTO | Concreto | Muros ejes 4 - 5 / A - F y 1 - 4 / A - L piso 14 T2 | 2026-08-14 | 2026-09-11 | 2026-09-11 | 28 | 41.4 | 52.4 | 126.6
24603 - FLORA PPTO C | 1301 | AUTO | Concreto | Muros ejes 4 - 5 / A - F y 1 - 4 / A - L piso 14 T2 | 2026-08-14 | 2026-09-11 | 2026-09-11 | 28 | 41.4 | 53.2 | 128.5
24603 - FLORA PPTO C | 1301 | Autocompactado | Concreto | Muros ejes 4-5 / A-F y 1-4 / A-L, piso 14, torre 2 | 2026-08-14 | 2026-08-28 | 2026-09-02 | 14 | 42 | 41.2 | 98.1
24603 - FLORA PPTO C | 1301 | Autocompactado | Concreto | Muros ejes 4-5 / A-F y 1-4 / A-L, piso 14, torre 2 | 2026-08-14 | 2026-08-21 | 2026-08-24 | 7 | 42 | 34.4 | 81.9
24603 - FLORA PPTO C | 1302 | Ptico | Concreto | Cimentación ejes 4 - 6´/ B - D plataforma 2 | 2026-08-15 | 2026-09-12 | 2026-09-15 | 28 | 20.7 | 26.8 | 129.5
24603 - FLORA PPTO C | 1302 | Ptico | Concreto | Cimentación ejes 4 - 6´/ B - D plataforma 2 | 2026-08-15 | 2026-09-12 | 2026-09-15 | 28 | 20.7 | 25.6 | 123.7
24603 - FLORA PPTO C | 1302 | Ptico | Concreto | Cimentación ejes 4 - 6´/ B - D plataforma 2 | 2026-08-15 | 2026-09-12 | 2026-09-15 | 28 | 20.7 | 27.6 | 133.3
24603 - FLORA PPTO C | 1302 | Plástico | Concreto | Cimentación ejes 4-6 / B-D, plataforma 2 | 2026-08-15 | 2026-08-29 | 2026-09-02 | 14 | 21 | 21.7 | 103.3
24603 - FLORA PPTO C | 1302 | Plástico | Concreto | Cimentación ejes 4-6 / B-D, plataforma 2 | 2026-08-15 | 2026-08-22 | 2026-08-24 | 7 | 21 | 19.5 | 92.9
24603 - FLORA PPTO C | 1303 | Indus | Concreto | Placa ejes 6 - 8 / G - L, piso 6 torre 1 | 2026-08-15 | 2026-09-12 | 2026-09-15 | 28 | 41.4 | 52.7 | 127.3
24603 - FLORA PPTO C | 1303 | Indus | Concreto | Placa ejes 6 - 8 / G - L, piso 6 torre 1 | 2026-08-15 | 2026-09-12 | 2026-09-15 | 28 | 41.4 | 53.5 | 129.2
24603 - FLORA PPTO C | 1303 | Indus | Concreto | Placa ejes 6 - 8 / G - L, piso 6 torre 1 | 2026-08-15 | 2026-09-12 | 2026-09-15 | 28 | 41.4 | 52.9 | 127.8
24603 - FLORA PPTO C | 1303 | Industrializado | Concreto | Placa T1, ejes 6-8 / G-L, piso 6 | 2026-08-15 | 2026-08-29 | 2026-09-02 | 14 | 42 | 42.5 | 101.2
24603 - FLORA PPTO C | 1303 | Industrializado | Concreto | Placa T1, ejes 6-8 / G-L, piso 6 | 2026-08-15 | 2026-08-22 | 2026-08-24 | 7 | 42 | 40 | 95.2
24603 - FLORA PPTO C | 1304 | Indus | Concreto | Placa ejes 7 - 9 / A - L piso 15 torre 2 | 2026-08-15 | 2026-09-12 | 2026-09-15 | 28 | 34.5 | 50.1 | 145.2
24603 - FLORA PPTO C | 1304 | Indus | Concreto | Placa ejes 7 - 9 / A - L piso 15 torre 2 | 2026-08-15 | 2026-09-12 | 2026-09-15 | 28 | 34.5 | 47.9 | 138.8
24603 - FLORA PPTO C | 1304 | Indus | Concreto | Placa ejes 7 - 9 / A - L piso 15 torre 2 | 2026-08-15 | 2026-09-12 | 2026-09-15 | 28 | 34.5 | 49.6 | 143.8
24603 - FLORA PPTO C | 1304 | Industrializado | Concreto | Placa ejes 7-9 / A-L, piso 15, torre 2 | 2026-08-15 | 2026-08-29 | 2026-09-02 | 14 | 35 | 42.1 | 120.3
24603 - FLORA PPTO C | 1304 | Industrializado | Concreto | Placa ejes 7-9 / A-L, piso 15, torre 2 | 2026-08-15 | 2026-08-22 | 2026-08-24 | 7 | 35 | 34.4 | 98.3
24603 - FLORA PPTO C | 1305 | Auto | Concreto | Muros ejes 12 - 15 / A - L piso 5 torre 1 | 2026-08-15 | 2026-09-12 | 2026-09-15 | 28 | 48.3 | 58.1 | 120.3
24603 - FLORA PPTO C | 1305 | Auto | Concreto | Muros ejes 12 - 15 / A - L piso 5 torre 1 | 2026-08-15 | 2026-09-12 | 2026-09-15 | 28 | 48.3 | 59 | 122.2
24603 - FLORA PPTO C | 1305 | Auto | Concreto | Muros ejes 12 - 15 / A - L piso 5 torre 1 | 2026-08-15 | 2026-09-12 | 2026-09-15 | 28 | 48.3 | 57.6 | 119.3
24603 - FLORA PPTO C | 1305 | Autocompactado | Concreto | Muros T1, ejes 12-15 / A-L, piso 5, torre 1 | 2026-08-15 | 2026-08-29 | 2026-09-02 | 14 | 48 | 49.5 | 103.1
24603 - FLORA PPTO C | 1305 | Autocompactado | Concreto | Muros T1, ejes 12-15 / A-L, piso 5, torre 1 | 2026-08-15 | 2026-08-22 | 2026-08-24 | 7 | 48 | 34.4 | 71.7
24603 - FLORA PPTO C | 1306 | Autocompactante | Concreto | Placa piso 1, salón comunal | 2026-08-18 | 2026-09-15 | 2026-09-16 | 28 | 34.5 | 44.8 | 129.9
24603 - FLORA PPTO C | 1306 | Autocompactante | Concreto | Placa piso 1, salón comunal | 2026-08-18 | 2026-09-15 | 2026-09-16 | 28 | 34.5 | 44.9 | 130.1
24603 - FLORA PPTO C | 1306 | Autocompactante | Concreto | Placa piso 1, salón comunal | 2026-08-18 | 2026-09-15 | 2026-09-16 | 28 | 34.5 | 46.2 | 133.9
24603 - FLORA PPTO C | 1306 | Autocompactado | Concreto | Placa piso 1, salón comunal | 2026-08-18 | 2026-09-01 | 2026-09-04 | 14 | 35 | 35.3 | 100.9
24603 - FLORA PPTO C | 1306 | Autocompactado | Concreto | Placa piso 1, salón comunal | 2026-08-18 | 2026-08-25 | 2026-08-27 | 7 | 35 | 32.6 | 93.1
24603 - FLORA PPTO C | 1307 | Plástico | Concreto | Placa piso 1, salón comunal | 2026-08-18 | 2026-09-15 | 2026-09-16 | 28 | 27.6 | 32.1 | 116.3
24603 - FLORA PPTO C | 1307 | Plástico | Concreto | Placa piso 1, salón comunal | 2026-08-18 | 2026-09-15 | 2026-09-16 | 28 | 27.6 | 32.5 | 117.8
24603 - FLORA PPTO C | 1307 | Plástico | Concreto | Placa piso 1, salón comunal | 2026-08-18 | 2026-09-15 | 2026-09-16 | 28 | 27.6 | 34.1 | 123.6
24603 - FLORA PPTO C | 1307 | Plástico | Concreto | Placa piso 1, salón comunal | 2026-08-18 | 2026-09-01 | 2026-09-04 | 14 | 28 | 28.3 | 101.1
24603 - FLORA PPTO C | 1307 | Plástico | Concreto | Placa piso 1, salón comunal | 2026-08-18 | 2026-08-25 | 2026-08-27 | 7 | 28 | 23.6 | 84.3
24603 - FLORA PPTO C | 1308 | Plástico | Concreto | Placa piso 1, salón comunal | 2026-08-18 | 2026-09-15 | 2026-09-16 | 28 | 27.6 | 35.2 | 127.5
24603 - FLORA PPTO C | 1308 | Plástico | Concreto | Placa piso 1, salón comunal | 2026-08-18 | 2026-09-15 | 2026-09-16 | 28 | 27.6 | 34.9 | 126.4
24603 - FLORA PPTO C | 1308 | Plástico | Concreto | Placa piso 1, salón comunal | 2026-08-18 | 2026-09-15 | 2026-09-16 | 28 | 27.6 | 35.9 | 130.1
24603 - FLORA PPTO C | 1308 | Plástico | Concreto | Placa piso 1, salón comunal | 2026-08-18 | 2026-09-01 | 2026-09-04 | 14 | 28 | 28.4 | 101.4
24603 - FLORA PPTO C | 1308 | Plástico | Concreto | Placa piso 1, salón comunal | 2026-08-18 | 2026-08-25 | 2026-08-27 | 7 | 28 | 24.5 | 87.5
24603 - FLORA PPTO C | 1309 | Industrializado | Concreto | Placa ejes 8 - 11 / A - L Piso 6 Torre 1 | 2026-08-18 | 2026-09-15 | 2026-09-16 | 28 | 41.4 | 50.5 | 122
24603 - FLORA PPTO C | 1309 | Industrializado | Concreto | Placa ejes 8 - 11 / A - L Piso 6 Torre 1 | 2026-08-18 | 2026-09-15 | 2026-09-16 | 28 | 41.4 | 52 | 125.6
24603 - FLORA PPTO C | 1309 | Industrializado | Concreto | Placa ejes 8 - 11 / A - L Piso 6 Torre 1 | 2026-08-18 | 2026-09-15 | 2026-09-16 | 28 | 41.4 | 53.4 | 129
24603 - FLORA PPTO C | 1309 | Industrializado | Concreto | Placa ejes 8-11 / A-L, piso 6, torre 1 | 2026-08-18 | 2026-09-01 | 2026-09-04 | 14 | 42 | 42.5 | 101.2
24603 - FLORA PPTO C | 1309 | Industrializado | Concreto | Placa ejes 8-11 / A-L, piso 6, torre 1 | 2026-08-18 | 2026-08-25 | 2026-08-27 | 7 | 42 | 39.2 | 93.3
24603 - FLORA PPTO C | 1310 | Autocompactante | Concreto | Muros ejes 12 - 15 / A - L y 11 - 12 / G - L, Piso 15 T2 | 2026-08-18 | 2026-09-15 | 2026-09-16 | 28 | 41.4 | 48.2 | 116.4
24603 - FLORA PPTO C | 1310 | Autocompactante | Concreto | Muros ejes 12 - 15 / A - L y 11 - 12 / G - L, Piso 15 T2 | 2026-08-18 | 2026-09-15 | 2026-09-16 | 28 | 41.4 | 48.7 | 117.6
24603 - FLORA PPTO C | 1310 | Autocompactante | Concreto | Muros ejes 12 - 15 / A - L y 11 - 12 / G - L, Piso 15 T2 | 2026-08-18 | 2026-09-15 | 2026-09-16 | 28 | 41.4 | 50.8 | 122.7
24603 - FLORA PPTO C | 1310 | Autocompactado | Concreto | Muros ejes 12-15 / A-L y 11-12 / G-L, piso 15, torre 2 | 2026-08-18 | 2026-09-01 | 2026-09-04 | 14 | 42 | 42.5 | 101.2
24603 - FLORA PPTO C | 1310 | Autocompactado | Concreto | Muros ejes 12-15 / A-L y 11-12 / G-L, piso 15, torre 2 | 2026-08-18 | 2026-08-25 | 2026-08-27 | 7 | 42 | 38.9 | 92.6
24603 - FLORA PPTO C | 1311 | Industrializado | Concreto | Placa ejes 4 - 7 / A - L, Piso 15 Torre 2 | 2026-08-18 | 2026-09-15 | 2026-09-16 | 28 | 34.5 | 45.4 | 131.6
24603 - FLORA PPTO C | 1311 | Industrializado | Concreto | Placa ejes 4 - 7 / A - L, Piso 15 Torre 2 | 2026-08-18 | 2026-09-15 | 2026-09-16 | 28 | 34.5 | 45.2 | 131
24603 - FLORA PPTO C | 1311 | Industrializado | Concreto | Placa ejes 4 - 7 / A - L, Piso 15 Torre 2 | 2026-08-18 | 2026-09-15 | 2026-09-16 | 28 | 34.5 | 46.5 | 134.8
24603 - FLORA PPTO C | 1311 | Industrializado | Concreto | Placa ejes 4-7 / A-L, piso 15, torre 2 | 2026-08-18 | 2026-09-01 | 2026-09-04 | 14 | 35 | 37.9 | 108.3
24603 - FLORA PPTO C | 1311 | Industrializado | Concreto | Placa ejes 4-7 / A-L, piso 15, torre 2 | 2026-08-18 | 2026-08-25 | 2026-08-27 | 7 | 35 | 35.9 | 102.6
24603 - FLORA PPTO C | 1312 | Autocompactante | Concreto | Muros ejes 1 - 6 / G - L, Piso 6 Torre 1 | 2026-08-18 | 2026-09-15 | 2026-09-16 | 28 | 48.3 | 55.4 | 114.7
24603 - FLORA PPTO C | 1312 | Autocompactante | Concreto | Muros ejes 1 - 6 / G - L, Piso 6 Torre 1 | 2026-08-18 | 2026-09-15 | 2026-09-16 | 28 | 48.3 | 55.5 | 114.9
24603 - FLORA PPTO C | 1312 | Autocompactante | Concreto | Muros ejes 1 - 6 / G - L, Piso 6 Torre 1 | 2026-08-18 | 2026-09-15 | 2026-09-16 | 28 | 48.3 | 57 | 118
24603 - FLORA PPTO C | 1312 | Autocompactado | Concreto | Muros ejes 1-6 / G-L, piso 6, torre 1 | 2026-08-18 | 2026-09-01 | 2026-09-04 | 14 | 48 | 47.1 | 98.1
24603 - FLORA PPTO C | 1312 | Autocompactado | Concreto | Muros ejes 1-6 / G-L, piso 6, torre 1 | 2026-08-18 | 2026-08-25 | 2026-08-27 | 7 | 48 | 35.3 | 73.5
24603 - FLORA PPTO C | 1313 | Industrializado | Concreto | Escalera 2 piso 10 al 11 Torre 2 | 2026-08-19 | 2026-09-16 | 2026-09-17 | 28 | 34.5 | 38.3 | 111
24603 - FLORA PPTO C | 1313 | Industrializado | Concreto | Escalera 2 piso 10 al 11 Torre 2 | 2026-08-19 | 2026-09-16 | 2026-09-17 | 28 | 34.5 | 40 | 115.9
24603 - FLORA PPTO C | 1313 | Industrializado | Concreto | Escalera 2 piso 10 al 11 Torre 2 | 2026-08-19 | 2026-09-16 | 2026-09-17 | 28 | 34.5 | 40.3 | 116.8
24603 - FLORA PPTO C | 1313 | Industrializado | Concreto | Escalera 2, piso 10 al 11, torre 2 | 2026-08-19 | 2026-09-02 | 2026-09-04 | 14 | 42 | 37.6 | 89.5
24603 - FLORA PPTO C | 1313 | Industrializado | Concreto | Escalera 2, piso 10 al 11, torre 2 | 2026-08-19 | 2026-08-26 | 2026-08-27 | 7 | 42 | 32.7 | 77.9
24603 - FLORA PPTO C | 1314 | Industrializado | Concreto | Placa ejes 10 - 12 / A - L Piso 6 Torre 1 | 2026-08-19 | 2026-09-16 | 2026-09-17 | 28 | 41.4 | 51.7 | 124.9
24603 - FLORA PPTO C | 1314 | Industrializado | Concreto | Placa ejes 10 - 12 / A - L Piso 6 Torre 1 | 2026-08-19 | 2026-09-16 | 2026-09-17 | 28 | 41.4 | 52.5 | 126.8
24603 - FLORA PPTO C | 1314 | Industrializado | Concreto | Placa ejes 10 - 12 / A - L Piso 6 Torre 1 | 2026-08-19 | 2026-09-16 | 2026-09-17 | 28 | 41.4 | 53.3 | 128.7
24603 - FLORA PPTO C | 1314 | Industrializado | Concreto | Placa ejes 10-12 / A-L, piso 6, torre 1 | 2026-08-19 | 2026-09-02 | 2026-09-04 | 14 | 42 | 38.7 | 92.1
24603 - FLORA PPTO C | 1314 | Industrializado | Concreto | Placa ejes 10-12 / A-L, piso 6, torre 1 | 2026-08-19 | 2026-08-26 | 2026-08-27 | 7 | 42 | 32.2 | 76.7
24603 - FLORA PPTO C | 1315 | Autocompactante | Concreto | Muros ejes 9 - 12 / G - L Piso 15 Torre 2 | 2026-08-19 | 2026-09-16 | 2026-09-17 | 28 | 41.4 | 50.3 | 121.5
24603 - FLORA PPTO C | 1315 | Autocompactante | Concreto | Muros ejes 9 - 12 / G - L Piso 15 Torre 2 | 2026-08-19 | 2026-09-16 | 2026-09-17 | 28 | 41.4 | 52.2 | 126.1
24603 - FLORA PPTO C | 1315 | Autocompactante | Concreto | Muros ejes 9 - 12 / G - L Piso 15 Torre 2 | 2026-08-19 | 2026-09-16 | 2026-09-17 | 28 | 41.4 | 52.8 | 127.5
24603 - FLORA PPTO C | 1315 | Autocompactado | Concreto | Muros ejes 9-12 / G-L, piso 15, T2 | 2026-08-19 | 2026-09-02 | 2026-09-04 | 14 | 42 | 44.1 | 105
24603 - FLORA PPTO C | 1315 | Autocompactado | Concreto | Muros ejes 9-12 / G-L, piso 15, T2 | 2026-08-19 | 2026-08-26 | 2026-08-27 | 7 | 42 | 40.4 | 96.2
24603 - FLORA PPTO C | 1316 | Industrializado | Concreto | Placa ejes 1 - 4 / A - L Piso 15 T2 | 2026-08-19 | 2026-09-16 | 2026-09-17 | 28 | 34.5 | 46.6 | 135.1
24603 - FLORA PPTO C | 1316 | Industrializado | Concreto | Placa ejes 1 - 4 / A - L Piso 15 T2 | 2026-08-19 | 2026-09-16 | 2026-09-17 | 28 | 34.5 | 46.5 | 134.8
24603 - FLORA PPTO C | 1316 | Industrializado | Concreto | Placa ejes 1 - 4 / A - L Piso 15 T2 | 2026-08-19 | 2026-09-16 | 2026-09-17 | 28 | 34.5 | 47.8 | 138.6
24603 - FLORA PPTO C | 1316 | Industrializado | Concreto | Placa ejes 1-4 / A-L, piso 15, torre 2 | 2026-08-19 | 2026-09-02 | 2026-09-04 | 14 | 35 | 40.9 | 116.9
24603 - FLORA PPTO C | 1316 | Industrializado | Concreto | Placa ejes 1-4 / A-L, piso 15, torre 2 | 2026-08-19 | 2026-08-26 | 2026-08-27 | 7 | 35 | 36.2 | 103.4
24603 - FLORA PPTO C | 1317 | Autocompactante | Concreto | Muros ejes 1 - 6 / A - F Piso 6 Torre 1 | 2026-08-19 | 2026-09-16 | 2026-09-17 | 28 | 48.3 | 53.9 | 111.6
24603 - FLORA PPTO C | 1317 | Autocompactante | Concreto | Muros ejes 1 - 6 / A - F Piso 6 Torre 1 | 2026-08-19 | 2026-09-16 | 2026-09-17 | 28 | 48.3 | 54.8 | 113.5
24603 - FLORA PPTO C | 1317 | Autocompactante | Concreto | Muros ejes 1 - 6 / A - F Piso 6 Torre 1 | 2026-08-19 | 2026-09-16 | 2026-09-17 | 28 | 48.3 | 55.5 | 114.9
24603 - FLORA PPTO C | 1317 | Autocompactado | Concreto | Muros ejes 1-6 / A-F, piso 6, torre 1 | 2026-08-19 | 2026-09-02 | 2026-09-04 | 14 | 48 | 46.7 | 97.3
24603 - FLORA PPTO C | 1317 | Autocompactado | Concreto | Muros ejes 1-6 / A-F, piso 6, torre 1 | 2026-08-19 | 2026-08-26 | 2026-08-27 | 7 | 48 | 36.8 | 76.7
24603 - FLORA PPTO C | 1318 | Autocompactante | Concreto | Muro contención rampa acceso | 2026-08-20 | 2026-09-17 | 2026-09-17 | 28 | 27.6 | 35.2 | 127.5
24603 - FLORA PPTO C | 1318 | Autocompactante | Concreto | Muro contención rampa acceso | 2026-08-20 | 2026-09-17 | 2026-09-17 | 28 | 27.6 | 35.7 | 129.3
24603 - FLORA PPTO C | 1318 | Autocompactante | Concreto | Muro contención rampa acceso | 2026-08-20 | 2026-09-17 | 2026-09-17 | 28 | 27.6 | 36.1 | 130.8
24603 - FLORA PPTO C | 1318 | Autocompactado | Concreto | Muro cimentación rampa acceso | 2026-08-20 | 2026-09-03 | 2026-09-04 | 14 | 28 | 29.9 | 106.8
24603 - FLORA PPTO C | 1318 | Autocompactado | Concreto | Muro cimentación rampa acceso | 2026-08-20 | 2026-08-27 | 2026-08-28 | 7 | 28 | 27.1 | 96.8
24603 - FLORA PPTO C | 1319 | Industrializado | Concreto | Placa ejes 12 - 15 / A - L Piso 6 T1 | 2026-08-20 | 2026-09-17 | 2026-09-17 | 28 | 41.4 | 50.5 | 122
24603 - FLORA PPTO C | 1319 | Industrializado | Concreto | Placa ejes 12 - 15 / A - L Piso 6 T1 | 2026-08-20 | 2026-09-17 | 2026-09-17 | 28 | 41.4 | 51.2 | 123.7
24603 - FLORA PPTO C | 1319 | Industrializado | Concreto | Placa ejes 12 - 15 / A - L Piso 6 T1 | 2026-08-20 | 2026-09-17 | 2026-09-17 | 28 | 41.4 | 52 | 125.6
24603 - FLORA PPTO C | 1319 | Industrializado | Concreto | Placa ejes 12-15 / A-L, piso 6, torre 1 | 2026-08-20 | 2026-09-03 | 2026-09-04 | 14 | 42 | 44 | 104.8
24603 - FLORA PPTO C | 1319 | Industrializado | Concreto | Placa ejes 12-15 / A-L, piso 6, torre 1 | 2026-08-20 | 2026-08-27 | 2026-08-28 | 7 | 42 | 39.7 | 94.5
24603 - FLORA PPTO C | 1320 | Autocompactante | Concreto | Muros ejes 7 - 11 / A - L Piso 6 T2 | 2026-08-20 | 2026-09-17 | 2026-09-17 | 28 | 41.4 | 47.4 | 114.5
24603 - FLORA PPTO C | 1320 | Autocompactante | Concreto | Muros ejes 7 - 11 / A - L Piso 6 T2 | 2026-08-20 | 2026-09-17 | 2026-09-17 | 28 | 41.4 | 48.2 | 116.4
24603 - FLORA PPTO C | 1320 | Autocompactante | Concreto | Muros ejes 7 - 11 / A - L Piso 6 T2 | 2026-08-20 | 2026-09-17 | 2026-09-17 | 28 | 41.4 | 48.8 | 117.9
24603 - FLORA PPTO C | 1320 | Autocompactado | Concreto | Muros ejes 7-9 / A-L, piso 15, T2 | 2026-08-20 | 2026-09-03 | 2026-09-04 | 14 | 42 | 45.6 | 108.6
24603 - FLORA PPTO C | 1320 | Autocompactado | Concreto | Muros ejes 7-9 / A-L, piso 15, T2 | 2026-08-20 | 2026-08-27 | 2026-08-28 | 7 | 42 | 34.3 | 81.7
24603 - FLORA PPTO C | 1321 | Autocompactante | Concreto | Muros ejes 7 - 9 / A - L Piso 6 T1 | 2026-08-20 | 2026-09-17 | 2026-09-17 | 28 | 48.3 | 52.6 | 108.9
24603 - FLORA PPTO C | 1321 | Autocompactante | Concreto | Muros ejes 7 - 9 / A - L Piso 6 T1 | 2026-08-20 | 2026-09-17 | 2026-09-17 | 28 | 48.3 | 53.4 | 110.6
24603 - FLORA PPTO C | 1321 | Autocompactante | Concreto | Muros ejes 7 - 9 / A - L Piso 6 T1 | 2026-08-20 | 2026-09-17 | 2026-09-17 | 28 | 48.3 | 54.2 | 112.2
24603 - FLORA PPTO C | 1321 | Autocompactado | Concreto | Muros ejes 7-9 / A-L, piso 6, torre 1 | 2026-08-20 | 2026-09-03 | 2026-09-04 | 14 | 48 | 47.1 | 98.1
24603 - FLORA PPTO C | 1321 | Autocompactado | Concreto | Muros ejes 7-9 / A-L, piso 6, torre 1 | 2026-08-20 | 2026-08-27 | 2026-08-28 | 7 | 48 | 42.7 | 89
24603 - FLORA PPTO C | 1322 | Industrializado | Concreto | Placa ejes 12 - 15 / A - L Piso 16 Torre 2 | 2026-08-20 | 2026-09-17 | 2026-09-17 | 28 | 34.5 | 37.7 | 109.3
24603 - FLORA PPTO C | 1322 | Industrializado | Concreto | Placa ejes 12 - 15 / A - L Piso 16 Torre 2 | 2026-08-20 | 2026-09-17 | 2026-09-17 | 28 | 34.5 | 38.3 | 111
24603 - FLORA PPTO C | 1322 | Industrializado | Concreto | Placa ejes 12 - 15 / A - L Piso 16 Torre 2 | 2026-08-20 | 2026-09-17 | 2026-09-17 | 28 | 34.5 | 38.8 | 112.5
24603 - FLORA PPTO C | 1322 | Industrializado | Concreto | Placa ejes 12-15 / A-L, piso 16, T2 | 2026-08-20 | 2026-09-03 | 2026-09-04 | 14 | 35 | 36.7 | 104.9
24603 - FLORA PPTO C | 1322 | Industrializado | Concreto | Placa ejes 12-15 / A-L, piso 16, T2 | 2026-08-20 | 2026-08-27 | 2026-08-28 | 7 | 35 | 28.6 | 81.7
24603 - FLORA PPTO C | 1323 | Indus | Concreto | Escalera 1, piso 5 al 6 torre 2 | 2026-08-21 | 2026-09-18 | 2026-09-21 | 28 | 41.4 | 45.9 | 110.9
24603 - FLORA PPTO C | 1323 | Indus | Concreto | Escalera 1, piso 5 al 6 torre 2 | 2026-08-21 | 2026-09-18 | 2026-09-21 | 28 | 41.4 | 50.4 | 121.7
24603 - FLORA PPTO C | 1323 | Indus | Concreto | Escalera 1, piso 5 al 6 torre 2 | 2026-08-21 | 2026-09-18 | 2026-09-21 | 28 | 41.4 | 49.1 | 118.6
24603 - FLORA PPTO C | 1323 | Industrializado | Concreto | Escalera 1, piso 5 al 6, torre 2 | 2026-08-21 | 2026-09-04 | 2026-09-07 | 14 | 42 | 41.7 | 99.3
24603 - FLORA PPTO C | 1323 | Industrializado | Concreto | Escalera 1, piso 5 al 6, torre 2 | 2026-08-21 | 2026-08-28 | 2026-09-02 | 7 | 42 | 34.5 | 82.1
24603 - FLORA PPTO C | 1324 | Ptico | Concreto | Bases pozo urbanismo | 2026-08-21 | 2026-09-18 | 2026-09-21 | 28 | 27.6 | 32.4 | 117.4
24603 - FLORA PPTO C | 1324 | Ptico | Concreto | Bases pozo urbanismo | 2026-08-21 | 2026-09-18 | 2026-09-21 | 28 | 27.6 | 32.1 | 116.3
24603 - FLORA PPTO C | 1324 | Ptico | Concreto | Bases pozo urbanismo | 2026-08-21 | 2026-09-18 | 2026-09-21 | 28 | 27.6 | 31.3 | 113.4
24603 - FLORA PPTO C | 1324 | Plástico | Concreto | Bases pozos urbanismo | 2026-08-21 | 2026-09-04 | 2026-09-07 | 14 | 28 | 28.2 | 100.7
24603 - FLORA PPTO C | 1324 | Plástico | Concreto | Bases pozos urbanismo | 2026-08-21 | 2026-08-28 | 2026-09-02 | 7 | 28 | 20.7 | 73.9
24603 - FLORA PPTO C | 1325 | Indus | Concreto | Placa ejes 1-6/G-2, piso 7 torre 1 | 2026-08-21 | 2026-09-18 | 2026-09-21 | 28 | 41.4 | 48.6 | 117.4
24603 - FLORA PPTO C | 1325 | Indus | Concreto | Placa ejes 1-6/G-2, piso 7 torre 1 | 2026-08-21 | 2026-09-18 | 2026-09-21 | 28 | 41.4 | 47.5 | 114.7
24603 - FLORA PPTO C | 1325 | Indus | Concreto | Placa ejes 1-6/G-2, piso 7 torre 1 | 2026-08-21 | 2026-09-18 | 2026-09-21 | 28 | 41.4 | 49.1 | 118.6
24603 - FLORA PPTO C | 1325 | Industrializado | Concreto | Placa ejes 1-6 / G-L, piso 7, torre 1 | 2026-08-21 | 2026-09-04 | 2026-09-07 | 14 | 42 | 40.1 | 95.5
24603 - FLORA PPTO C | 1325 | Industrializado | Concreto | Placa ejes 1-6 / G-L, piso 7, torre 1 | 2026-08-21 | 2026-08-28 | 2026-09-02 | 7 | 42 | 35.8 | 85.2
24603 - FLORA PPTO C | 1326 | Auto | Concreto | Muros ejes 4-9/G-2, piso 15, torre 2 | 2026-08-21 | 2026-09-18 | 2026-09-21 | 28 | 41.4 | 50.9 | 122.9
24603 - FLORA PPTO C | 1326 | Auto | Concreto | Muros ejes 4-9/G-2, piso 15, torre 2 | 2026-08-21 | 2026-09-18 | 2026-09-21 | 28 | 41.4 | 49.6 | 119.8
24603 - FLORA PPTO C | 1326 | Auto | Concreto | Muros ejes 4-9/G-2, piso 15, torre 2 | 2026-08-21 | 2026-09-18 | 2026-09-21 | 28 | 41.4 | 49.4 | 119.3
24603 - FLORA PPTO C | 1326 | Autocompactante | Concreto | Muros ejes 4-9 / G-L, piso 15, torre 2 | 2026-08-21 | 2026-09-04 | 2026-09-07 | 14 | 42 | 39.7 | 94.5
24603 - FLORA PPTO C | 1326 | Autocompactante | Concreto | Muros ejes 4-9 / G-L, piso 15, torre 2 | 2026-08-21 | 2026-08-28 | 2026-09-02 | 7 | 42 | 34 | 81
24603 - FLORA PPTO C | 1327 | Auto | Concreto | Muros ejes 9-12/G-2, pisos 6, torre 1 | 2026-08-21 | 2026-09-18 | 2026-09-21 | 28 | 48.3 | 61.2 | 126.7
24603 - FLORA PPTO C | 1327 | Auto | Concreto | Muros ejes 9-12/G-2, pisos 6, torre 1 | 2026-08-21 | 2026-09-18 | 2026-09-21 | 28 | 48.3 | 61 | 126.3
24603 - FLORA PPTO C | 1327 | Auto | Concreto | Muros ejes 9-12/G-2, pisos 6, torre 1 | 2026-08-21 | 2026-09-18 | 2026-09-21 | 28 | 48.3 | 59.5 | 123.2
24603 - FLORA PPTO C | 1327 | Autocompactante | Concreto | Muros ejes 9-12 / G-L, piso 6, torre 1 | 2026-08-21 | 2026-09-04 | 2026-09-07 | 14 | 48 | 49.5 | 103.1
24603 - FLORA PPTO C | 1327 | Autocompactante | Concreto | Muros ejes 9-12 / G-L, piso 6, torre 1 | 2026-08-21 | 2026-08-28 | 2026-09-02 | 7 | 48 | 40.4 | 84.2
24603 - FLORA PPTO C | 1328 | Industrializado | Concreto | Placa ejes 9 - 12 / A - L Piso 16 Torre 2 | 2026-08-22 | 2026-09-19 | 2026-09-24 | 28 | 34.5 | 42.6 | 123.5
24603 - FLORA PPTO C | 1328 | Industrializado | Concreto | Placa ejes 9 - 12 / A - L Piso 16 Torre 2 | 2026-08-22 | 2026-09-19 | 2026-09-24 | 28 | 34.5 | 43.3 | 125.5
24603 - FLORA PPTO C | 1328 | Industrializado | Concreto | Placa ejes 9 - 12 / A - L Piso 16 Torre 2 | 2026-08-22 | 2026-09-19 | 2026-09-24 | 28 | 34.5 | 43.9 | 127.2
24603 - FLORA PPTO C | 1328 | Industrializado | Concreto | Placa ejes 9-12 / A-L, piso 16, torre 2 | 2026-08-22 | 2026-09-05 | 2026-09-07 | 14 | 35 | 38 | 108.6
24603 - FLORA PPTO C | 1328 | Industrializado | Concreto | Placa ejes 9-12 / A-L, piso 16, torre 2 | 2026-08-22 | 2026-08-29 | 2026-09-02 | 7 | 35 | 34.2 | 97.7
24603 - FLORA PPTO C | 1329 | Industrializado | Concreto | Placa ejes 1 - 6 / A - F Piso 7 Torre 1 | 2026-08-22 | 2026-09-19 | 2026-09-24 | 28 | 41.4 | 47.5 | 114.7
24603 - FLORA PPTO C | 1329 | Industrializado | Concreto | Placa ejes 1 - 6 / A - F Piso 7 Torre 1 | 2026-08-22 | 2026-09-19 | 2026-09-24 | 28 | 41.4 | 48.2 | 116.4
24603 - FLORA PPTO C | 1329 | Industrializado | Concreto | Placa ejes 1 - 6 / A - F Piso 7 Torre 1 | 2026-08-22 | 2026-09-19 | 2026-09-24 | 28 | 41.4 | 48.8 | 117.9
24603 - FLORA PPTO C | 1329 | Industrializado | Concreto | Placa ejes 1-6 / A-F, piso 7, torre 1 | 2026-08-22 | 2026-09-05 | 2026-09-07 | 14 | 42 | 42.8 | 101.9
24603 - FLORA PPTO C | 1329 | Industrializado | Concreto | Placa ejes 1-6 / A-F, piso 7, torre 1 | 2026-08-22 | 2026-08-29 | 2026-09-02 | 7 | 42 | 36.6 | 87.1
24603 - FLORA PPTO C | 1330 | Autocompactante | Concreto | Muros ejes 1 -7 / A - F | 2026-08-22 | 2026-09-19 | 2026-09-24 | 28 | 41.4 | 51.5 | 124.4
24603 - FLORA PPTO C | 1330 | Autocompactante | Concreto | Muros ejes 1 -7 / A - F | 2026-08-22 | 2026-09-19 | 2026-09-24 | 28 | 41.4 | 52.2 | 126.1
24603 - FLORA PPTO C | 1330 | Autocompactante | Concreto | Muros ejes 1 -7 / A - F | 2026-08-22 | 2026-09-19 | 2026-09-24 | 28 | 41.4 | 53 | 128
24603 - FLORA PPTO C | 1330 | Autocompactante | Concreto | Muros ejes 1-7 / A-F, piso 15, torre 2 | 2026-08-22 | 2026-09-05 | 2026-09-07 | 14 | 42 | 44.6 | 106.2
24603 - FLORA PPTO C | 1330 | Autocompactante | Concreto | Muros ejes 1-7 / A-F, piso 15, torre 2 | 2026-08-22 | 2026-08-29 | 2026-09-02 | 7 | 42 | 38.3 | 91.2
24603 - FLORA PPTO C | 1331 | Autocompactante | Concreto | Muros ejes 9 - 12 / A - L Piso 6 Torre 1 | 2026-08-22 | 2026-09-19 | 2026-09-24 | 28 | 48.3 | 62.4 | 129.2
24603 - FLORA PPTO C | 1331 | Autocompactante | Concreto | Muros ejes 9 - 12 / A - L Piso 6 Torre 1 | 2026-08-22 | 2026-09-19 | 2026-09-24 | 28 | 48.3 | 63.3 | 131.1
24603 - FLORA PPTO C | 1331 | Autocompactante | Concreto | Muros ejes 9 - 12 / A - L Piso 6 Torre 1 | 2026-08-22 | 2026-09-19 | 2026-09-24 | 28 | 48.3 | 64.4 | 133.3
24603 - FLORA PPTO C | 1331 | Autocompactante | Concreto | Muros ejes 9-12 / A-F, piso 6, torre 1 | 2026-08-22 | 2026-09-05 | 2026-09-07 | 14 | 48 | 50.2 | 104.6
24603 - FLORA PPTO C | 1331 | Autocompactante | Concreto | Muros ejes 9-12 / A-F, piso 6, torre 1 | 2026-08-22 | 2026-08-29 | 2026-09-02 | 7 | 48 | 46.5 | 96.9
24603 - FLORA PPTO C | 1332 | Indus | Concreto | Escalera 2 piso 11 al 12 torre 2 | 2026-08-24 | 2026-09-21 | 2026-09-24 | 28 | 34.5 | 48.7 | 141.2
24603 - FLORA PPTO C | 1332 | Indus | Concreto | Escalera 2 piso 11 al 12 torre 2 | 2026-08-24 | 2026-09-21 | 2026-09-24 | 28 | 34.5 | 46.6 | 135.1
24603 - FLORA PPTO C | 1332 | Indus | Concreto | Escalera 2 piso 11 al 12 torre 2 | 2026-08-24 | 2026-09-21 | 2026-09-24 | 28 | 34.5 | 47.8 | 138.6
24603 - FLORA PPTO C | 1332 | Industrializado | Concreto | Escalera 2, piso 11 al 12, torre 2 | 2026-08-24 | 2026-09-07 | 2026-09-08 | 14 | 35 | 41.4 | 118.3
24603 - FLORA PPTO C | 1332 | Industrializado | Concreto | Escalera 2, piso 11 al 12, torre 2 | 2026-08-24 | 2026-08-31 | 2026-09-04 | 7 | 35 | 34.9 | 99.7
24603 - FLORA PPTO C | 1333 | Auto | Concreto | Plataforma piso 1 columnas 5 comunal | 2026-08-24 | 2026-09-21 | 2026-09-24 | 28 | 34.5 | 53.7 | 155.7
24603 - FLORA PPTO C | 1333 | Auto | Concreto | Plataforma piso 1 columnas 5 comunal | 2026-08-24 | 2026-09-21 | 2026-09-24 | 28 | 34.5 | 55 | 159.4
24603 - FLORA PPTO C | 1333 | Auto | Concreto | Plataforma piso 1 columnas 5 comunal | 2026-08-24 | 2026-09-21 | 2026-09-24 | 28 | 34.5 | 54.2 | 157.1
24603 - FLORA PPTO C | 1333 | Autocompactado | Concreto | Plataforma, columnas piso 1, salón comunal | 2026-08-24 | 2026-09-07 | 2026-09-08 | 14 | 35 | 45.7 | 130.6
24603 - FLORA PPTO C | 1333 | Autocompactado | Concreto | Plataforma, columnas piso 1, salón comunal | 2026-08-24 | 2026-08-31 | 2026-09-04 | 7 | 35 | 36.8 | 105.1
24603 - FLORA PPTO C | 1334 | Indus | Concreto | Placa ejes 6 - 8 / A - L, piso 7 torre 1 | 2026-08-24 | 2026-09-21 | 2026-09-24 | 28 | 41.4 | 45.6 | 110.1
24603 - FLORA PPTO C | 1334 | Indus | Concreto | Placa ejes 6 - 8 / A - L, piso 7 torre 1 | 2026-08-24 | 2026-09-21 | 2026-09-24 | 28 | 41.4 | 45.4 | 109.7
24603 - FLORA PPTO C | 1334 | Indus | Concreto | Placa ejes 6 - 8 / A - L, piso 7 torre 1 | 2026-08-24 | 2026-09-21 | 2026-09-24 | 28 | 41.4 | 45 | 108.7
24603 - FLORA PPTO C | 1334 | Industrializado | Concreto | Placa eje 6-8 / A-L, piso 7, torre 1 | 2026-08-24 | 2026-09-07 | 2026-09-08 | 14 | 42 | 40.7 | 96.9
24603 - FLORA PPTO C | 1334 | Industrializado | Concreto | Placa eje 6-8 / A-L, piso 7, torre 1 | 2026-08-24 | 2026-08-31 | 2026-09-04 | 7 | 42 | 30 | 71.4
24603 - FLORA PPTO C | 1335 | Auto | Concreto | Muros ejes 1 - 4 / G - L piso 15 torre 2 | 2026-08-24 | 2026-09-21 | 2026-09-24 | 28 | 41.4 | 54 | 130.4
24603 - FLORA PPTO C | 1335 | Auto | Concreto | Muros ejes 1 - 4 / G - L piso 15 torre 2 | 2026-08-24 | 2026-09-21 | 2026-09-24 | 28 | 41.4 | 52.6 | 127.1
24603 - FLORA PPTO C | 1335 | Auto | Concreto | Muros ejes 1 - 4 / G - L piso 15 torre 2 | 2026-08-24 | 2026-09-21 | 2026-09-24 | 28 | 41.4 | 54.4 | 131.4
24603 - FLORA PPTO C | 1335 | Autocompactado | Concreto | Muros ejes 1-4 / G-L, piso 15, torre 2 | 2026-08-24 | 2026-09-07 | 2026-09-08 | 14 | 42 | 42.9 | 102.1
24603 - FLORA PPTO C | 1335 | Autocompactado | Concreto | Muros ejes 1-4 / G-L, piso 15, torre 2 | 2026-08-24 | 2026-08-31 | 2026-09-04 | 7 | 42 | 41 | 97.6
24603 - FLORA PPTO C | 1336 | Auto | Concreto | Muros ejes 12 - 15 / A - L piso 6 torre 1 | 2026-08-24 | 2026-09-21 | 2026-09-24 | 28 | 48.3 | 56.7 | 117.4
24603 - FLORA PPTO C | 1336 | Auto | Concreto | Muros ejes 12 - 15 / A - L piso 6 torre 1 | 2026-08-24 | 2026-09-21 | 2026-09-24 | 28 | 48.3 | 55.1 | 114.1
24603 - FLORA PPTO C | 1336 | Auto | Concreto | Muros ejes 12 - 15 / A - L piso 6 torre 1 | 2026-08-24 | 2026-09-21 | 2026-09-24 | 28 | 48.3 | 57.1 | 118.2
24603 - FLORA PPTO C | 1336 | Autocompactado | Concreto | Muros ejes 12-15 / A-L, piso 6, torre 1 | 2026-08-24 | 2026-09-07 | 2026-09-08 | 14 | 48 | 48.2 | 100.4
24603 - FLORA PPTO C | 1336 | Autocompactado | Concreto | Muros ejes 12-15 / A-L, piso 6, torre 1 | 2026-08-24 | 2026-08-31 | 2026-09-04 | 7 | 48 | 41.8 | 87.1
24603 - FLORA PPTO C | 1337 | Auto | Concreto | Placa ejes 7 - 9 / A - L piso 16, torre 2 | 2026-08-24 | 2026-09-21 | 2026-09-24 | 28 | 41.4 | 58.9 | 142.3
24603 - FLORA PPTO C | 1337 | Auto | Concreto | Placa ejes 7 - 9 / A - L piso 16, torre 2 | 2026-08-24 | 2026-09-21 | 2026-09-24 | 28 | 41.4 | 58.6 | 141.5
24603 - FLORA PPTO C | 1337 | Auto | Concreto | Placa ejes 7 - 9 / A - L piso 16, torre 2 | 2026-08-24 | 2026-09-21 | 2026-09-24 | 28 | 41.4 | 55.6 | 134.3
24603 - FLORA PPTO C | 1337 | Industrializado | Concreto | Placa ejes 7-9 / A-L, piso 16, torre 2 | 2026-08-24 | 2026-09-07 | 2026-09-08 | 14 | 35 | 39.8 | 113.7
24603 - FLORA PPTO C | 1337 | Industrializado | Concreto | Placa ejes 7-9 / A-L, piso 16, torre 2 | 2026-08-24 | 2026-08-31 | 2026-09-04 | 7 | 35 | 38.2 | 109.1
24603 - FLORA PPTO C | 1338 | Ptico | Concreto | Base pozo | 2026-08-25 | 2026-09-22 | 2026-09-24 | 28 | 27.6 | 31.4 | 113.8
24603 - FLORA PPTO C | 1338 | Ptico | Concreto | Base pozo | 2026-08-25 | 2026-09-22 | 2026-09-24 | 28 | 27.6 | 31.2 | 113
24603 - FLORA PPTO C | 1338 | Ptico | Concreto | Base pozo | 2026-08-25 | 2026-09-22 | 2026-09-24 | 28 | 27.6 | 30.9 | 112
24603 - FLORA PPTO C | 1338 | Plástico | Concreto | Bases pozo | 2026-08-25 | 2026-09-08 | 2026-09-09 | 14 | 28 | 26.3 | 93.9
24603 - FLORA PPTO C | 1338 | Plástico | Concreto | Bases pozo | 2026-08-25 | 2026-09-01 | 2026-09-04 | 7 | 28 | 23.5 | 83.9
24603 - FLORA PPTO C | 1339 | Indus | Concreto | Placa ejes 8-12/G-L, piso 7, torre 1 | 2026-08-25 | 2026-09-22 | 2026-09-24 | 28 | 41.4 | 59.1 | 142.8
24603 - FLORA PPTO C | 1339 | Indus | Concreto | Placa ejes 8-12/G-L, piso 7, torre 1 | 2026-08-25 | 2026-09-22 | 2026-09-24 | 28 | 41.4 | 58.9 | 142.3
24603 - FLORA PPTO C | 1339 | Indus | Concreto | Placa ejes 8-12/G-L, piso 7, torre 1 | 2026-08-25 | 2026-09-22 | 2026-09-24 | 28 | 41.4 | 59.8 | 144.4
24603 - FLORA PPTO C | 1339 | Industrializado | Concreto | Placa ejes 8-12 / G-L, piso 7, torre 1 | 2026-08-25 | 2026-09-08 | 2026-09-09 | 14 | 42 | 48.4 | 115.2
24603 - FLORA PPTO C | 1339 | Industrializado | Concreto | Placa ejes 8-12 / G-L, piso 7, torre 1 | 2026-08-25 | 2026-09-01 | 2026-09-04 | 7 | 42 | 40 | 95.2
24603 - FLORA PPTO C | 1340 | Indus | Concreto | Placa ejes 4-7/A-L, piso 16, torre 2 | 2026-08-25 | 2026-09-22 | 2026-09-24 | 28 | 34.5 | 53.2 | 154.2
24603 - FLORA PPTO C | 1340 | Indus | Concreto | Placa ejes 4-7/A-L, piso 16, torre 2 | 2026-08-25 | 2026-09-22 | 2026-09-24 | 28 | 34.5 | 51.9 | 150.4
24603 - FLORA PPTO C | 1340 | Indus | Concreto | Placa ejes 4-7/A-L, piso 16, torre 2 | 2026-08-25 | 2026-09-22 | 2026-09-24 | 28 | 34.5 | 51.6 | 149.6
24603 - FLORA PPTO C | 1340 | Industrializado | Concreto | Placa ejes 4-7 / A-L, piso 16, T2 | 2026-08-25 | 2026-09-08 | 2026-09-09 | 14 | 35 | 44 | 125.7
24603 - FLORA PPTO C | 1340 | Industrializado | Concreto | Placa ejes 4-7 / A-L, piso 16, T2 | 2026-08-25 | 2026-09-01 | 2026-09-04 | 7 | 35 | 38.3 | 109.4
24603 - FLORA PPTO C | 1341 | Auto | Concreto | Muros ejes 12-15/A-L, piso 16, torrre 2 | 2026-08-25 | 2026-09-22 | 2026-09-24 | 28 | 41.4 | 53.3 | 128.7
24603 - FLORA PPTO C | 1341 | Auto | Concreto | Muros ejes 12-15/A-L, piso 16, torrre 2 | 2026-08-25 | 2026-09-22 | 2026-09-24 | 28 | 41.4 | 52 | 125.6
24603 - FLORA PPTO C | 1341 | Auto | Concreto | Muros ejes 12-15/A-L, piso 16, torrre 2 | 2026-08-25 | 2026-09-22 | 2026-09-24 | 28 | 41.4 | 51.4 | 124.2
24603 - FLORA PPTO C | 1341 | Autocompactado | Concreto | Muros ejes 12-15 / A-L, piso 16, torre 2 | 2026-08-25 | 2026-09-08 | 2026-09-09 | 14 | 42 | 41.6 | 99
24603 - FLORA PPTO C | 1341 | Autocompactado | Concreto | Muros ejes 12-15 / A-L, piso 16, torre 2 | 2026-08-25 | 2026-09-01 | 2026-09-04 | 7 | 42 | 35.3 | 84
24603 - FLORA PPTO C | 1342 | Indus | Concreto | Placa ejes 8 - 12 / A - F piso 7 torre 1 | 2026-08-26 | 2026-09-23 | 2026-09-24 | 28 | 41.4 | 53.6 | 129.5
24603 - FLORA PPTO C | 1342 | Indus | Concreto | Placa ejes 8 - 12 / A - F piso 7 torre 1 | 2026-08-26 | 2026-09-23 | 2026-09-24 | 28 | 41.4 | 54.5 | 131.6
24603 - FLORA PPTO C | 1342 | Indus | Concreto | Placa ejes 8 - 12 / A - F piso 7 torre 1 | 2026-08-26 | 2026-09-23 | 2026-09-24 | 28 | 41.4 | 55.3 | 133.6
24603 - FLORA PPTO C | 1342 | Industrializado | Concreto | Placa ejes 8-12 / A-F, piso 7, torre 1 | 2026-08-26 | 2026-09-09 | 2026-09-09 | 14 | 42 | 42.6 | 101.4
24603 - FLORA PPTO C | 1342 | Industrializado | Concreto | Placa ejes 8-12 / A-F, piso 7, torre 1 | 2026-08-26 | 2026-09-02 | 2026-09-04 | 7 | 42 | 39 | 92.9
24603 - FLORA PPTO C | 1343 | Indus | Concreto | Escalera 1, piso 6 al 7 torre 2 | 2026-08-26 | 2026-09-23 | 2026-09-24 | 28 | 41.4 | 53.6 | 129.5
24603 - FLORA PPTO C | 1343 | Indus | Concreto | Escalera 1, piso 6 al 7 torre 2 | 2026-08-26 | 2026-09-23 | 2026-09-24 | 28 | 41.4 | 54.4 | 131.4
24603 - FLORA PPTO C | 1343 | Indus | Concreto | Escalera 1, piso 6 al 7 torre 2 | 2026-08-26 | 2026-09-23 | 2026-09-24 | 28 | 41.4 | 55.2 | 133.3
24603 - FLORA PPTO C | 1343 | Industrializado | Concreto | Escaleras 1, piso 6 al 7, torre 2 | 2026-08-26 | 2026-09-09 | 2026-09-09 | 14 | 42 | 42.2 | 100.5
24603 - FLORA PPTO C | 1343 | Industrializado | Concreto | Escaleras 1, piso 6 al 7, torre 2 | 2026-08-26 | 2026-09-02 | 2026-09-04 | 7 | 42 | 38.9 | 92.6
24603 - FLORA PPTO C | 1344 | Auto | Concreto | Muros ejes 1 - 6 / G - L piso 7 torre 1 | 2026-08-26 | 2026-09-23 | 2026-09-24 | 28 | 48.3 | 54.2 | 112.2
24603 - FLORA PPTO C | 1344 | Auto | Concreto | Muros ejes 1 - 6 / G - L piso 7 torre 1 | 2026-08-26 | 2026-09-23 | 2026-09-24 | 28 | 48.3 | 55 | 113.9
24603 - FLORA PPTO C | 1344 | Auto | Concreto | Muros ejes 1 - 6 / G - L piso 7 torre 1 | 2026-08-26 | 2026-09-23 | 2026-09-24 | 28 | 48.3 | 55.8 | 115.5
24603 - FLORA PPTO C | 1344 | Autocompactado | Concreto | Muros ejes 1-6 / G-L, piso 7, torre 1 | 2026-08-26 | 2026-09-09 | 2026-09-09 | 14 | 48 | 47.2 | 98.3
24603 - FLORA PPTO C | 1344 | Autocompactado | Concreto | Muros ejes 1-6 / G-L, piso 7, torre 1 | 2026-08-26 | 2026-09-02 | 2026-09-04 | 7 | 48 | 39.2 | 81.7
24603 - FLORA PPTO C | 1345 | Indus | Concreto | Placa ejes 1 - 4 / A - L piso 16 torre 2 | 2026-08-26 | 2026-09-23 | 2026-09-24 | 28 | 34.5 | 50 | 144.9
24603 - FLORA PPTO C | 1345 | Indus | Concreto | Placa ejes 1 - 4 / A - L piso 16 torre 2 | 2026-08-26 | 2026-09-23 | 2026-09-24 | 28 | 34.5 | 50.8 | 147.2
24603 - FLORA PPTO C | 1345 | Indus | Concreto | Placa ejes 1 - 4 / A - L piso 16 torre 2 | 2026-08-26 | 2026-09-23 | 2026-09-24 | 28 | 34.5 | 51.5 | 149.3
24603 - FLORA PPTO C | 1345 | Industrializado | Concreto | Placa ejes 1-4 / A-L, piso 16, torre 2 | 2026-08-26 | 2026-09-09 | 2026-09-09 | 14 | 35 | 44 | 125.7
24603 - FLORA PPTO C | 1345 | Industrializado | Concreto | Placa ejes 1-4 / A-L, piso 16, torre 2 | 2026-08-26 | 2026-09-02 | 2026-09-04 | 7 | 35 | 40.6 | 116
24603 - FLORA PPTO C | 1346 | Auto | Concreto | Muros ejes 9 - 11 / A - L y 11 - 12 / A - F, piso 16, torre 2 | 2026-08-26 | 2026-09-23 | 2026-09-24 | 28 | 41.4 | 52.4 | 126.6
24603 - FLORA PPTO C | 1346 | Auto | Concreto | Muros ejes 9 - 11 / A - L y 11 - 12 / A - F, piso 16, torre 2 | 2026-08-26 | 2026-09-23 | 2026-09-24 | 28 | 41.4 | 53.3 | 128.7
24603 - FLORA PPTO C | 1346 | Auto | Concreto | Muros ejes 9 - 11 / A - L y 11 - 12 / A - F, piso 16, torre 2 | 2026-08-26 | 2026-09-23 | 2026-09-24 | 28 | 41.4 | 54 | 130.4
24603 - FLORA PPTO C | 1346 | Autocompactado | Concreto | Muros ejes 9-11 / A-L y 11-12 / A-F, piso 16, torre 2 | 2026-08-26 | 2026-09-09 | 2026-09-09 | 14 | 42 | 44.3 | 105.5
24603 - FLORA PPTO C | 1346 | Autocompactado | Concreto | Muros ejes 9-11 / A-L y 11-12 / A-F, piso 16, torre 2 | 2026-08-26 | 2026-09-02 | 2026-09-04 | 7 | 42 | 38.8 | 92.4
24603 - FLORA PPTO C | 1347 | Indus | Concreto | Placa ejes 12-15/A-L, piso 7, torre 1 | 2026-08-27 | 2026-09-24 | 2026-09-28 | 28 | 41.4 | 54.6 | 131.9
24603 - FLORA PPTO C | 1347 | Indus | Concreto | Placa ejes 12-15/A-L, piso 7, torre 1 | 2026-08-27 | 2026-09-24 | 2026-09-28 | 28 | 41.4 | 53.3 | 128.7
24603 - FLORA PPTO C | 1347 | Indus | Concreto | Placa ejes 12-15/A-L, piso 7, torre 1 | 2026-08-27 | 2026-09-24 | 2026-09-28 | 28 | 41.4 | 51.8 | 125.1
24603 - FLORA PPTO C | 1347 | Industrializado | Concreto | Placa ejes 12-15 / A-L, piso 7, torre 1 | 2026-08-27 | 2026-09-10 | 2026-09-11 | 14 | 42 | 46.4 | 110.5
24603 - FLORA PPTO C | 1347 | Industrializado | Concreto | Placa ejes 12-15 / A-L, piso 7, torre 1 | 2026-08-27 | 2026-09-03 | 2026-09-04 | 7 | 42 | 43.5 | 103.6
24603 - FLORA PPTO C | 1348 | Indus | Concreto | Placa ejes 12-15/A-L, piso 17, torre 2 | 2026-08-27 | 2026-09-24 | 2026-09-28 | 28 | 34.5 | 49.6 | 143.8
24603 - FLORA PPTO C | 1348 | Indus | Concreto | Placa ejes 12-15/A-L, piso 17, torre 2 | 2026-08-27 | 2026-09-24 | 2026-09-28 | 28 | 34.5 | 49.4 | 143.2
24603 - FLORA PPTO C | 1348 | Indus | Concreto | Placa ejes 12-15/A-L, piso 17, torre 2 | 2026-08-27 | 2026-09-24 | 2026-09-28 | 28 | 34.5 | 49 | 142
24603 - FLORA PPTO C | 1348 | Industrializado | Concreto | Placa ejes 12-15 / A-L, piso 17, torre 2 | 2026-08-27 | 2026-09-10 | 2026-09-11 | 14 | 35 | 42.8 | 122.3
24603 - FLORA PPTO C | 1348 | Industrializado | Concreto | Placa ejes 12-15 / A-L, piso 17, torre 2 | 2026-08-27 | 2026-09-03 | 2026-09-04 | 7 | 35 | 39.7 | 113.4
24603 - FLORA PPTO C | 1349 | Auto | Concreto | Muros ejes 1-6/G-L, piso 7, torre 1 | 2026-08-27 | 2026-09-24 | 2026-09-28 | 28 | 48.3 | 55.2 | 114.3
24603 - FLORA PPTO C | 1349 | Auto | Concreto | Muros ejes 1-6/G-L, piso 7, torre 1 | 2026-08-27 | 2026-09-24 | 2026-09-28 | 28 | 48.3 | 53.9 | 111.6
24603 - FLORA PPTO C | 1349 | Auto | Concreto | Muros ejes 1-6/G-L, piso 7, torre 1 | 2026-08-27 | 2026-09-24 | 2026-09-28 | 28 | 48.3 | 53.6 | 111
24603 - FLORA PPTO C | 1349 | Autocompactado | Concreto | Muros ejes 1-6 / G-L, piso 7, torre 1 | 2026-08-27 | 2026-09-10 | 2026-09-11 | 14 | 48 | 47.6 | 99.2
24603 - FLORA PPTO C | 1349 | Autocompactado | Concreto | Muros ejes 1-6 / G-L, piso 7, torre 1 | 2026-08-27 | 2026-09-03 | 2026-09-04 | 7 | 48 | 41.4 | 86.3
24603 - FLORA PPTO C | 1350 | Auto | Concreto | Muros ejes 7-9/A-L, piso 16, torre 2 | 2026-08-27 | 2026-09-24 | 2026-09-28 | 28 | 41.4 | 46.9 | 113.3
24603 - FLORA PPTO C | 1350 | Auto | Concreto | Muros ejes 7-9/A-L, piso 16, torre 2 | 2026-08-27 | 2026-09-24 | 2026-09-28 | 28 | 41.4 | 46.5 | 112.3
24603 - FLORA PPTO C | 1350 | Auto | Concreto | Muros ejes 7-9/A-L, piso 16, torre 2 | 2026-08-27 | 2026-09-24 | 2026-09-28 | 28 | 41.4 | 46.2 | 111.6
24603 - FLORA PPTO C | 1350 | Autocompactado | Concreto | Muros ejes 7-9 / A-L, piso 16, torre 2 | 2026-08-27 | 2026-09-10 | 2026-09-11 | 14 | 42 | 39.2 | 93.3
24603 - FLORA PPTO C | 1350 | Autocompactado | Concreto | Muros ejes 7-9 / A-L, piso 16, torre 2 | 2026-08-27 | 2026-09-03 | 2026-09-04 | 7 | 42 | 36.5 | 86.9
24603 - FLORA PPTO C | 1351 | Ptico | Concreto | Muro contención ejes 4/B-D y columnas ejes 5-B-C, sótano PTA forma 2 | 2026-08-28 | 2026-09-25 | 2026-09-28 | 28 | 20.7 | 27.4 | 132.4
24603 - FLORA PPTO C | 1351 | Ptico | Concreto | Muro contención ejes 4/B-D y columnas ejes 5-B-C, sótano PTA forma 2 | 2026-08-28 | 2026-09-25 | 2026-09-28 | 28 | 20.7 | 27.1 | 130.9
24603 - FLORA PPTO C | 1351 | Ptico | Concreto | Muro contención ejes 4/B-D y columnas ejes 5-B-C, sótano PTA forma 2 | 2026-08-28 | 2026-09-25 | 2026-09-28 | 28 | 20.7 | 26.9 | 130
24603 - FLORA PPTO C | 1351 | Plástico | Concreto | Muro de contención ejea 4 / B-D y columnas ejes 5 / B-C, sótano plataforma 2 | 2026-08-28 | 2026-09-11 | 2026-09-15 | 14 | 21 | 22.2 | 105.7
24603 - FLORA PPTO C | 1351 | Plástico | Concreto | Muro de contención ejea 4 / B-D y columnas ejes 5 / B-C, sótano plataforma 2 | 2026-08-28 | 2026-09-04 | 2026-09-07 | 7 | 21 | 21.3 | 101.4
24603 - FLORA PPTO C | 1352 | Indus | Concreto | Escalera 2, piso 12 al piso 13, torre 2 | 2026-08-28 | 2026-09-25 | 2026-09-28 | 28 | 34.5 | 54.4 | 157.7
24603 - FLORA PPTO C | 1352 | Indus | Concreto | Escalera 2, piso 12 al piso 13, torre 2 | 2026-08-28 | 2026-09-25 | 2026-09-28 | 28 | 34.5 | 54.1 | 156.8
24603 - FLORA PPTO C | 1352 | Indus | Concreto | Escalera 2, piso 12 al piso 13, torre 2 | 2026-08-28 | 2026-09-25 | 2026-09-28 | 28 | 34.5 | 54.9 | 159.1
24603 - FLORA PPTO C | 1352 | Industrializado | Concreto | Escalera 2, piso 12 al 13, torre 2 | 2026-08-28 | 2026-09-11 | 2026-09-15 | 14 | 35 | 45.2 | 129.1
24603 - FLORA PPTO C | 1352 | Industrializado | Concreto | Escalera 2, piso 12 al 13, torre 2 | 2026-08-28 | 2026-09-04 | 2026-09-07 | 7 | 35 | 41.2 | 117.7
24603 - FLORA PPTO C | 1353 | Indus | Concreto | Placa ejes 9-12/A-L, piso 17, torre 2 | 2026-08-28 | 2026-09-25 | 2026-09-28 | 28 | 34.5 | 47.2 | 136.8
24603 - FLORA PPTO C | 1353 | Indus | Concreto | Placa ejes 9-12/A-L, piso 17, torre 2 | 2026-08-28 | 2026-09-25 | 2026-09-28 | 28 | 34.5 | 47 | 136.2
24603 - FLORA PPTO C | 1353 | Indus | Concreto | Placa ejes 9-12/A-L, piso 17, torre 2 | 2026-08-28 | 2026-09-25 | 2026-09-28 | 28 | 34.5 | 47.7 | 138.3
24603 - FLORA PPTO C | 1353 | Industrializado | Concreto | Placa ejes 9-12 / A-L, piso 17, torre 2 | 2026-08-28 | 2026-09-11 | 2026-09-15 | 14 | 35 | 39.2 | 112
24603 - FLORA PPTO C | 1353 | Industrializado | Concreto | Placa ejes 9-12 / A-L, piso 17, torre 2 | 2026-08-28 | 2026-09-04 | 2026-09-07 | 7 | 35 | 32.4 | 92.6
24603 - FLORA PPTO C | 1354 | Indus | Concreto | Placa ejes 1-6/G-L, piso 8, torre 1 | 2026-08-28 | 2026-09-25 | 2026-09-28 | 28 | 41.4 | 54.6 | 131.9
24603 - FLORA PPTO C | 1354 | Indus | Concreto | Placa ejes 1-6/G-L, piso 8, torre 1 | 2026-08-28 | 2026-09-25 | 2026-09-28 | 28 | 41.4 | 54.4 | 131.4
24603 - FLORA PPTO C | 1354 | Indus | Concreto | Placa ejes 1-6/G-L, piso 8, torre 1 | 2026-08-28 | 2026-09-25 | 2026-09-28 | 28 | 41.4 | 54 | 130.4
24603 - FLORA PPTO C | 1354 | Industrializado | Concreto | Placa ejes 1-6 / G-L, piso 8, torre 1 | 2026-08-28 | 2026-09-11 | 2026-09-15 | 14 | 42 | 49.5 | 117.9
24603 - FLORA PPTO C | 1354 | Industrializado | Concreto | Placa ejes 1-6 / G-L, piso 8, torre 1 | 2026-08-28 | 2026-09-04 | 2026-09-07 | 7 | 42 | 38.7 | 92.1
24603 - FLORA PPTO C | 1355 | Auto | Concreto | Muros ejes 7-9/A-L piso 7 T1 | 2026-08-28 | 2026-09-25 | 2026-09-28 | 28 | 48.3 | 55.5 | 114.9
24603 - FLORA PPTO C | 1355 | Auto | Concreto | Muros ejes 7-9/A-L piso 7 T1 | 2026-08-28 | 2026-09-25 | 2026-09-28 | 28 | 48.3 | 54 | 111.8
24603 - FLORA PPTO C | 1355 | Auto | Concreto | Muros ejes 7-9/A-L piso 7 T1 | 2026-08-28 | 2026-09-25 | 2026-09-28 | 28 | 48.3 | 53.7 | 111.2
24603 - FLORA PPTO C | 1355 | Autocompactado | Concreto | Placa ejes 7-9 / A-L, piso 7, torre 1 | 2026-08-28 | 2026-09-11 | 2026-09-15 | 14 | 48 | 47.2 | 98.3
24603 - FLORA PPTO C | 1355 | Autocompactado | Concreto | Placa ejes 7-9 / A-L, piso 7, torre 1 | 2026-08-28 | 2026-09-04 | 2026-09-07 | 7 | 48 | 42.3 | 88.1
24603 - FLORA PPTO C | 1356 | Auto | Concreto | Muros ejes 1-4/A-L piso 16, torre 2 | 2026-08-28 | 2026-09-25 | 2026-09-28 | 28 | 41.4 | 52.9 | 127.8
24603 - FLORA PPTO C | 1356 | Auto | Concreto | Muros ejes 1-4/A-L piso 16, torre 2 | 2026-08-28 | 2026-09-25 | 2026-09-28 | 28 | 41.4 | 52.6 | 127.1
24603 - FLORA PPTO C | 1356 | Auto | Concreto | Muros ejes 1-4/A-L piso 16, torre 2 | 2026-08-28 | 2026-09-25 | 2026-09-28 | 28 | 41.4 | 52.4 | 126.6
24603 - FLORA PPTO C | 1356 | Autocompactado | Concreto | Muros ejes 1-4 / A-L, piso 16, torre 2 | 2026-08-28 | 2026-09-11 | 2026-09-15 | 14 | 42 | 42.2 | 100.5
24603 - FLORA PPTO C | 1356 | Autocompactado | Concreto | Muros ejes 1-4 / A-L, piso 16, torre 2 | 2026-08-28 | 2026-09-04 | 2026-09-07 | 7 | 42 | 36.9 | 87.9
24603 - FLORA PPTO C | 1357 | AUTO | Concreto | Muros contención ejes 4 / B - D y columnas ejes 5 / B - C , sótano PTA forma 2 | 2026-08-29 | 2026-09-26 | 2026-09-28 | 28 | 20.7 | 32.5 | 157
24603 - FLORA PPTO C | 1357 | AUTO | Concreto | Muros contención ejes 4 / B - D y columnas ejes 5 / B - C , sótano PTA forma 2 | 2026-08-29 | 2026-09-26 | 2026-09-28 | 28 | 20.7 | 31 | 149.8
24603 - FLORA PPTO C | 1357 | AUTO | Concreto | Muros contención ejes 4 / B - D y columnas ejes 5 / B - C , sótano PTA forma 2 | 2026-08-29 | 2026-09-26 | 2026-09-28 | 28 | 20.7 | 32 | 154.6
24603 - FLORA PPTO C | 1357 | Autocompactado | Concreto | Muro de contención ejes 4 / B-D y columnas ejes 5 / D-C, sótano plataforma 2 | 2026-08-29 | 2026-09-12 | 2026-09-15 | 14 | 21 | 25.8 | 122.9
24603 - FLORA PPTO C | 1357 | Autocompactado | Concreto | Muro de contención ejes 4 / B-D y columnas ejes 5 / D-C, sótano plataforma 2 | 2026-08-29 | 2026-09-05 | 2026-09-07 | 7 | 21 | 24.2 | 115.2
24603 - FLORA PPTO C | 1358 | INDUS | Concreto | Placa ejes 1 - 6 / A - 2 , piso 8 , torre 1 | 2026-08-29 | 2026-09-26 | 2026-09-28 | 28 | 41.4 | 61.3 | 148.1
24603 - FLORA PPTO C | 1358 | INDUS | Concreto | Placa ejes 1 - 6 / A - 2 , piso 8 , torre 1 | 2026-08-29 | 2026-09-26 | 2026-09-28 | 28 | 41.4 | 64.9 | 156.8
24603 - FLORA PPTO C | 1358 | INDUS | Concreto | Placa ejes 1 - 6 / A - 2 , piso 8 , torre 1 | 2026-08-29 | 2026-09-26 | 2026-09-28 | 28 | 41.4 | 62.1 | 150
24603 - FLORA PPTO C | 1358 | Industrializado | Concreto | Placa ejes 1-6 / A-L, piso 8, torre 1 | 2026-08-29 | 2026-09-12 | 2026-09-15 | 14 | 42 | 49.3 | 117.4
24603 - FLORA PPTO C | 1358 | Industrializado | Concreto | Placa ejes 1-6 / A-L, piso 8, torre 1 | 2026-08-29 | 2026-09-05 | 2026-09-07 | 7 | 42 | 45.4 | 108.1
24603 - FLORA PPTO C | 1359 | INDUS | Concreto | Placa ejes 7 - 9 / A - L piso 17, torre 2 | 2026-08-29 | 2026-09-26 | 2026-09-28 | 28 | 34.5 | 58.3 | 169
24603 - FLORA PPTO C | 1359 | INDUS | Concreto | Placa ejes 7 - 9 / A - L piso 17, torre 2 | 2026-08-29 | 2026-09-26 | 2026-09-28 | 28 | 34.5 | 55.7 | 161.4
24603 - FLORA PPTO C | 1359 | INDUS | Concreto | Placa ejes 7 - 9 / A - L piso 17, torre 2 | 2026-08-29 | 2026-09-26 | 2026-09-28 | 28 | 34.5 | 57.6 | 167
24603 - FLORA PPTO C | 1359 | Industrializado | Concreto | Placa ejes 7-9 / A-L, piso 17, torre 2 | 2026-08-29 | 2026-09-12 | 2026-09-15 | 14 | 35 | 48.2 | 137.7
24603 - FLORA PPTO C | 1359 | Industrializado | Concreto | Placa ejes 7-9 / A-L, piso 17, torre 2 | 2026-08-29 | 2026-09-05 | 2026-09-07 | 7 | 35 | 35.6 | 101.7
24603 - FLORA PPTO C | 1360 | AUTO | Concreto | Muros ejes 1 - 4 / A - L piso 16 , torre 2 | 2026-08-29 | 2026-09-26 | 2026-09-28 | 28 | 41.4 | 55.2 | 133.3
24603 - FLORA PPTO C | 1360 | AUTO | Concreto | Muros ejes 1 - 4 / A - L piso 16 , torre 2 | 2026-08-29 | 2026-09-26 | 2026-09-28 | 28 | 41.4 | 57.2 | 138.2
24603 - FLORA PPTO C | 1360 | AUTO | Concreto | Muros ejes 1 - 4 / A - L piso 16 , torre 2 | 2026-08-29 | 2026-09-26 | 2026-09-28 | 28 | 41.4 | 54.7 | 132.1
24603 - FLORA PPTO C | 1360 | Industrializado | Concreto | Muros ejes 1-4 / A-L, piso 16, torre 2 | 2026-08-29 | 2026-09-12 | 2026-09-15 | 14 | 42 | 49 | 116.7
24603 - FLORA PPTO C | 1360 | Industrializado | Concreto | Muros ejes 1-4 / A-L, piso 16, torre 2 | 2026-08-29 | 2026-09-05 | 2026-09-07 | 7 | 42 | 43.8 | 104.3
24603 - FLORA PPTO C | 1361 | AUTO | Concreto | Muros ejes 9 - 12 / G - L , piso 7 torre 1 | 2026-08-29 | 2026-09-26 | 2026-09-28 | 28 | 48.3 | 67.5 | 139.8
24603 - FLORA PPTO C | 1361 | AUTO | Concreto | Muros ejes 9 - 12 / G - L , piso 7 torre 1 | 2026-08-29 | 2026-09-26 | 2026-09-28 | 28 | 48.3 | 64.6 | 133.7
24603 - FLORA PPTO C | 1361 | AUTO | Concreto | Muros ejes 9 - 12 / G - L , piso 7 torre 1 | 2026-08-29 | 2026-09-26 | 2026-09-28 | 28 | 48.3 | 67 | 138.7
24603 - FLORA PPTO C | 1361 | Autocompactado | Concreto | Muros ejes 9-12 / G-L, piso 7, torre 1 | 2026-08-29 | 2026-09-12 | 2026-09-15 | 14 | 48 | 52.8 | 110
24603 - FLORA PPTO C | 1361 | Autocompactado | Concreto | Muros ejes 9-12 / G-L, piso 7, torre 1 | 2026-08-29 | 2026-09-05 | 2026-09-07 | 7 | 48 | 47.9 | 99.8
24603 - FLORA PPTO C | 1362 | Ptico | Concreto | Estampado PTA forma | 2026-08-31 | 2026-09-28 | 2026-10-02 | 28 | 20.7 | 25.2 | 121.7
24603 - FLORA PPTO C | 1362 | Ptico | Concreto | Estampado PTA forma | 2026-08-31 | 2026-09-28 | 2026-10-02 | 28 | 20.7 | 25 | 120.8
24603 - FLORA PPTO C | 1362 | Ptico | Concreto | Estampado PTA forma | 2026-08-31 | 2026-09-28 | 2026-10-02 | 28 | 20.7 | 26.5 | 128
24603 - FLORA PPTO C | 1362 | Plástico | Concreto | Estampado plataforma | 2026-08-31 | 2026-09-14 | 2026-09-16 | 14 | 21 | 22.1 | 105.2
24603 - FLORA PPTO C | 1362 | Plástico | Concreto | Estampado plataforma | 2026-08-31 | 2026-09-07 | 2026-09-08 | 7 | 21 | 20.2 | 96.2
24603 - FLORA PPTO C | 1363 | Indus | Concreto | Escalera 1 piso 7 al 8 torre 2 | 2026-08-31 | 2026-09-28 | 2026-10-02 | 28 | 41.4 | 56 | 135.3
24603 - FLORA PPTO C | 1363 | Indus | Concreto | Escalera 1 piso 7 al 8 torre 2 | 2026-08-31 | 2026-09-28 | 2026-10-02 | 28 | 41.4 | 57.7 | 139.4
24603 - FLORA PPTO C | 1363 | Indus | Concreto | Escalera 1 piso 7 al 8 torre 2 | 2026-08-31 | 2026-09-28 | 2026-10-02 | 28 | 41.4 | 58.4 | 141.1
24603 - FLORA PPTO C | 1363 | Industrializado | Concreto | Escalera 1, piso 7 al 8, torre 2 | 2026-08-31 | 2026-09-14 | 2026-09-16 | 14 | 42 | 47.2 | 112.4
24603 - FLORA PPTO C | 1363 | Industrializado | Concreto | Escalera 1, piso 7 al 8, torre 2 | 2026-08-31 | 2026-09-07 | 2026-09-08 | 7 | 42 | 38 | 90.5
24603 - FLORA PPTO C | 1364 | Auto | Concreto | Muros ejes 9 -- 12 / A - F, piso 7 torre 1 | 2026-08-31 | 2026-09-28 | 2026-10-02 | 28 | 48.3 | 60.6 | 125.5
24603 - FLORA PPTO C | 1364 | Auto | Concreto | Muros ejes 9 -- 12 / A - F, piso 7 torre 1 | 2026-08-31 | 2026-09-28 | 2026-10-02 | 28 | 48.3 | 61.2 | 126.7
24603 - FLORA PPTO C | 1364 | Auto | Concreto | Muros ejes 9 -- 12 / A - F, piso 7 torre 1 | 2026-08-31 | 2026-09-28 | 2026-10-02 | 28 | 48.3 | 63.4 | 131.3
24603 - FLORA PPTO C | 1364 | Autocompactado | Concreto | Muros ejes 9-12 / A-F, piso 7, torre 1 | 2026-08-31 | 2026-09-14 | 2026-09-16 | 14 | 48 | 49.9 | 104
24603 - FLORA PPTO C | 1364 | Autocompactado | Concreto | Muros ejes 9-12 / A-F, piso 7, torre 1 | 2026-08-31 | 2026-09-07 | 2026-09-08 | 7 | 48 | 46.6 | 97.1
24603 - FLORA PPTO C | 1365 | Indus | Concreto | Placa ejes 4 - 7 / A - L, piso 17 torre 2 | 2026-08-31 | 2026-09-28 | 2026-10-02 | 28 | 34.5 | 50.6 | 146.7
24603 - FLORA PPTO C | 1365 | Indus | Concreto | Placa ejes 4 - 7 / A - L, piso 17 torre 2 | 2026-08-31 | 2026-09-28 | 2026-10-02 | 28 | 34.5 | 52.5 | 152.2
24603 - FLORA PPTO C | 1365 | Indus | Concreto | Placa ejes 4 - 7 / A - L, piso 17 torre 2 | 2026-08-31 | 2026-09-28 | 2026-10-02 | 28 | 34.5 | 53.3 | 154.5
24603 - FLORA PPTO C | 1365 | Industrializado | Concreto | Placa ejes 4-7 / A-L, piso 17, torre 2 | 2026-08-31 | 2026-09-14 | 2026-09-16 | 14 | 35 | 41.7 | 119.1
24603 - FLORA PPTO C | 1365 | Industrializado | Concreto | Placa ejes 4-7 / A-L, piso 17, torre 2 | 2026-08-31 | 2026-09-07 | 2026-09-08 | 7 | 35 | 36.8 | 105.1
24603 - FLORA PPTO C | 1366 | Indus | Concreto | Placa ejes 6 - 8 / A - L, piso 8 torre 1 | 2026-08-31 | 2026-09-28 | 2026-10-02 | 28 | 41.4 | 51.1 | 123.4
24603 - FLORA PPTO C | 1366 | Indus | Concreto | Placa ejes 6 - 8 / A - L, piso 8 torre 1 | 2026-08-31 | 2026-09-28 | 2026-10-02 | 28 | 41.4 | 52.8 | 127.5
24603 - FLORA PPTO C | 1366 | Indus | Concreto | Placa ejes 6 - 8 / A - L, piso 8 torre 1 | 2026-08-31 | 2026-09-28 | 2026-10-02 | 28 | 41.4 | 53.5 | 129.2
24603 - FLORA PPTO C | 1366 | Industrializado | Concreto | Placa ejes 6-8 / A-L, piso 8, torre 1 | 2026-08-31 | 2026-09-14 | 2026-09-16 | 14 | 42 | 44.1 | 105
24603 - FLORA PPTO C | 1366 | Industrializado | Concreto | Placa ejes 6-8 / A-L, piso 8, torre 1 | 2026-08-31 | 2026-09-07 | 2026-09-08 | 7 | 42 | 41 | 97.6
24603 - FLORA PPTO C | 1367 | No especificado | Concreto | Escalera 1, piso 3 al 4 torre 1 | 2026-09-01 | 2026-09-29 | 2026-10-02 | 28 | 41.4 | 51.6 | 124.6
24603 - FLORA PPTO C | 1367 | No especificado | Concreto | Escalera 1, piso 3 al 4 torre 1 | 2026-09-01 | 2026-09-29 | 2026-10-02 | 28 | 41.4 | 50.4 | 121.7
24603 - FLORA PPTO C | 1367 | No especificado | Concreto | Escalera 1, piso 3 al 4 torre 1 | 2026-09-01 | 2026-09-29 | 2026-10-02 | 28 | 41.4 | 49.1 | 118.6
24603 - FLORA PPTO C | 1367 | Industrializado | Concreto | Escalera 1, piso 3 al 4, torre 1 | 2026-09-01 | 2026-09-15 | 2026-09-18 | 14 | 42 | 41.7 | 99.3
24603 - FLORA PPTO C | 1367 | Industrializado | Concreto | Escalera 1, piso 3 al 4, torre 1 | 2026-09-01 | 2026-09-08 | 2026-09-09 | 7 | 42 | 29.4 | 70
24603 - FLORA PPTO C | 1368 | No especificado | Concreto | Placa ejes 8 / 12 / G - L, piso 8 torre 1 | 2026-09-01 | 2026-09-29 | 2026-10-02 | 28 | 41.4 | 47.8 | 115.5
24603 - FLORA PPTO C | 1368 | No especificado | Concreto | Placa ejes 8 / 12 / G - L, piso 8 torre 1 | 2026-09-01 | 2026-09-29 | 2026-10-02 | 28 | 41.4 | 48.4 | 116.9
24603 - FLORA PPTO C | 1368 | No especificado | Concreto | Placa ejes 8 / 12 / G - L, piso 8 torre 1 | 2026-09-01 | 2026-09-29 | 2026-10-02 | 28 | 41.4 | 48 | 115.9
24603 - FLORA PPTO C | 1368 | Industrializado | Concreto | Placa ejes 8-12 / G-L, piso 8, torre 1 | 2026-09-01 | 2026-09-15 | 2026-09-18 | 14 | 42 | 42.9 | 102.1
24603 - FLORA PPTO C | 1368 | Industrializado | Concreto | Placa ejes 8-12 / G-L, piso 8, torre 1 | 2026-09-01 | 2026-09-08 | 2026-09-09 | 7 | 42 | 35.3 | 84
24603 - FLORA PPTO C | 1369 | No especificado | Concreto | Muros ejes 12 - 15 / A - L piso 17, torre 2 | 2026-09-01 | 2026-09-29 | 2026-10-02 | 28 | 41.4 | 53.6 | 129.5
24603 - FLORA PPTO C | 1369 | No especificado | Concreto | Muros ejes 12 - 15 / A - L piso 17, torre 2 | 2026-09-01 | 2026-09-29 | 2026-10-02 | 28 | 41.4 | 52.4 | 126.6
24603 - FLORA PPTO C | 1369 | No especificado | Concreto | Muros ejes 12 - 15 / A - L piso 17, torre 2 | 2026-09-01 | 2026-09-29 | 2026-10-02 | 28 | 41.4 | 52.1 | 125.8
24603 - FLORA PPTO C | 1369 | Autocompactado | Concreto | Muros ejes 12-15 / A-L, piso 17, torre 2 | 2026-09-01 | 2026-09-15 | 2026-09-18 | 14 | 42 | 41.7 | 99.3
24603 - FLORA PPTO C | 1369 | Autocompactado | Concreto | Muros ejes 12-15 / A-L, piso 17, torre 2 | 2026-09-01 | 2026-09-08 | 2026-09-09 | 7 | 42 | 36 | 85.7
24603 - FLORA PPTO C | 1370 | No especificado | Concreto | Muros ejes 12 - 15 / G - L piso 7 torre 1 | 2026-09-01 | 2026-09-29 | 2026-10-02 | 28 | 48.3 | 56.7 | 117.4
24603 - FLORA PPTO C | 1370 | No especificado | Concreto | Muros ejes 12 - 15 / G - L piso 7 torre 1 | 2026-09-01 | 2026-09-29 | 2026-10-02 | 28 | 48.3 | 55.3 | 114.5
24603 - FLORA PPTO C | 1370 | No especificado | Concreto | Muros ejes 12 - 15 / G - L piso 7 torre 1 | 2026-09-01 | 2026-09-29 | 2026-10-02 | 28 | 48.3 | 54 | 111.8
24603 - FLORA PPTO C | 1370 | Autocompactado | Concreto | Muros ejes 12-15 / G-L, piso 7, torre 1 | 2026-09-01 | 2026-09-15 | 2026-09-18 | 14 | 48 | 49 | 102.1
24603 - FLORA PPTO C | 1370 | Autocompactado | Concreto | Muros ejes 12-15 / G-L, piso 7, torre 1 | 2026-09-01 | 2026-09-08 | 2026-09-09 | 7 | 48 | 41.1 | 85.6
24603 - FLORA PPTO C | 1371 | Indus | Concreto | Placa ejes 1 - 4 / A - L piso 17, torre 2 | 2026-09-02 | 2026-09-30 | 2026-10-05 | 28 | 34.5 | 44.7 | 129.6
24603 - FLORA PPTO C | 1371 | Indus | Concreto | Placa ejes 1 - 4 / A - L piso 17, torre 2 | 2026-09-02 | 2026-09-30 | 2026-10-05 | 28 | 34.5 | 45.4 | 131.6
24603 - FLORA PPTO C | 1371 | Indus | Concreto | Placa ejes 1 - 4 / A - L piso 17, torre 2 | 2026-09-02 | 2026-09-30 | 2026-10-05 | 28 | 34.5 | 46 | 133.3
24603 - FLORA PPTO C | 1371 | Industrializado | Concreto | Placa ejes 1-4 / A-L, piso 17, torre 2 | 2026-09-02 | 2026-09-16 | 2026-09-22 | 14 | 35 | 40.1 | 114.6
24603 - FLORA PPTO C | 1371 | Industrializado | Concreto | Placa ejes 1-4 / A-L, piso 17, torre 2 | 2026-09-02 | 2026-09-09 | 2026-09-09 | 7 | 35 | 37.3 | 106.6
24603 - FLORA PPTO C | 1372 | Indus | Concreto | Placa ejes 8 - 12 / A - G piso 8, T1 | 2026-09-02 | 2026-09-30 | 2026-10-05 | 28 | 41.4 | 54.5 | 131.6
24603 - FLORA PPTO C | 1372 | Indus | Concreto | Placa ejes 8 - 12 / A - G piso 8, T1 | 2026-09-02 | 2026-09-30 | 2026-10-05 | 28 | 41.4 | 55.4 | 133.8
24603 - FLORA PPTO C | 1372 | Indus | Concreto | Placa ejes 8 - 12 / A - G piso 8, T1 | 2026-09-02 | 2026-09-30 | 2026-10-05 | 28 | 41.4 | 56.2 | 135.7
24603 - FLORA PPTO C | 1372 | Industrializado | Concreto | Placa ejes 8-12 / A-G, piso 8, torre 1 | 2026-09-02 | 2026-09-16 | 2026-09-22 | 14 | 42 | 46.5 | 110.7
24603 - FLORA PPTO C | 1372 | Industrializado | Concreto | Placa ejes 8-12 / A-G, piso 8, torre 1 | 2026-09-02 | 2026-09-09 | 2026-09-09 | 7 | 42 | 43.7 | 104
24603 - FLORA PPTO C | 1373 | Auto | Concreto | Columnas 5 comunal primer piso | 2026-09-02 | 2026-09-30 | 2026-10-05 | 28 | 34.5 | 43.1 | 124.9
24603 - FLORA PPTO C | 1373 | Auto | Concreto | Columnas 5 comunal primer piso | 2026-09-02 | 2026-09-30 | 2026-10-05 | 28 | 34.5 | 43.7 | 126.7
24603 - FLORA PPTO C | 1373 | Auto | Concreto | Columnas 5 comunal primer piso | 2026-09-02 | 2026-09-30 | 2026-10-05 | 28 | 34.5 | 44.3 | 128.4
24603 - FLORA PPTO C | 1373 | Autocompactado | Concreto | Columnas salón comunal primer piso | 2026-09-02 | 2026-09-16 | 2026-09-22 | 14 | 35 | 36 | 102.9
24603 - FLORA PPTO C | 1373 | Autocompactado | Concreto | Columnas salón comunal primer piso | 2026-09-02 | 2026-09-09 | 2026-09-09 | 7 | 35 | 34.3 | 98
24603 - FLORA PPTO C | 1374 | Auto | Concreto | Muros ejes 11 - 12 / A - F y 9 - 11 / A - L, piso 17 torre 2 | 2026-09-02 | 2026-09-30 | 2026-10-05 | 28 | 41.4 | 48.2 | 116.4
24603 - FLORA PPTO C | 1374 | Auto | Concreto | Muros ejes 11 - 12 / A - F y 9 - 11 / A - L, piso 17 torre 2 | 2026-09-02 | 2026-09-30 | 2026-10-05 | 28 | 41.4 | 48.9 | 118.1
24603 - FLORA PPTO C | 1374 | Auto | Concreto | Muros ejes 11 - 12 / A - F y 9 - 11 / A - L, piso 17 torre 2 | 2026-09-02 | 2026-09-30 | 2026-10-05 | 28 | 41.4 | 49.6 | 119.8
24603 - FLORA PPTO C | 1374 | Autocompactado | Concreto | Muros ejes 11-12 / A-F y 9-11 / A-L, piso 17, torre 2 | 2026-09-02 | 2026-09-16 | 2026-09-22 | 14 | 42 | 42.3 | 100.7
24603 - FLORA PPTO C | 1374 | Autocompactado | Concreto | Muros ejes 11-12 / A-F y 9-11 / A-L, piso 17, torre 2 | 2026-09-02 | 2026-09-09 | 2026-09-09 | 7 | 42 | 35.7 | 85
24603 - FLORA PPTO C | 1375 | Ptico | Concreto | Estampado placa ventilación | 2026-09-03 | 2026-10-01 | 2026-10-05 | 28 | 20.7 | 27 | 130.4
24603 - FLORA PPTO C | 1375 | Ptico | Concreto | Estampado placa ventilación | 2026-09-03 | 2026-10-01 | 2026-10-05 | 28 | 20.7 | 27.3 | 131.9
24603 - FLORA PPTO C | 1375 | Ptico | Concreto | Estampado placa ventilación | 2026-09-03 | 2026-10-01 | 2026-10-05 | 28 | 20.7 | 27.6 | 133.3
24603 - FLORA PPTO C | 1375 | Autocompactado | Concreto | Estampado placa ventilación | 2026-09-03 | 2026-09-17 | 2026-09-22 | 14 | 21 | 24.5 | 116.7
24603 - FLORA PPTO C | 1375 | Autocompactado | Concreto | Estampado placa ventilación | 2026-09-03 | 2026-09-10 | 2026-09-11 | 7 | 21 | 20.3 | 96.7
24603 - FLORA PPTO C | 1376 | Auto | Concreto | Muros ejes 1 - 6 / G - L piso 8 torre 1 | 2026-09-03 | 2026-10-01 | 2026-10-05 | 28 | 48.3 | 53.7 | 111.2
24603 - FLORA PPTO C | 1376 | Auto | Concreto | Muros ejes 1 - 6 / G - L piso 8 torre 1 | 2026-09-03 | 2026-10-01 | 2026-10-05 | 28 | 48.3 | 54.5 | 112.8
24603 - FLORA PPTO C | 1376 | Auto | Concreto | Muros ejes 1 - 6 / G - L piso 8 torre 1 | 2026-09-03 | 2026-10-01 | 2026-10-05 | 28 | 48.3 | 55.4 | 114.7
24603 - FLORA PPTO C | 1376 | Autocompactado | Concreto | Muros ejes 1-6 / G-L, piso 8, torre 1 | 2026-09-03 | 2026-09-17 | 2026-09-22 | 14 | 48 | 48.5 | 101
24603 - FLORA PPTO C | 1376 | Autocompactado | Concreto | Muros ejes 1-6 / G-L, piso 8, torre 1 | 2026-09-03 | 2026-09-10 | 2026-09-11 | 7 | 48 | 36.9 | 76.9
24603 - FLORA PPTO C | 1377 | Auto | Concreto | Muros ejes 7 - 9 / A - L piso 17, torre 2 | 2026-09-03 | 2026-10-01 | 2026-10-05 | 28 | 41.4 | 49.6 | 119.8
24603 - FLORA PPTO C | 1377 | Auto | Concreto | Muros ejes 7 - 9 / A - L piso 17, torre 2 | 2026-09-03 | 2026-10-01 | 2026-10-05 | 28 | 41.4 | 50.4 | 121.7
24603 - FLORA PPTO C | 1377 | Auto | Concreto | Muros ejes 7 - 9 / A - L piso 17, torre 2 | 2026-09-03 | 2026-10-01 | 2026-10-05 | 28 | 41.4 | 51.1 | 123.4
24603 - FLORA PPTO C | 1377 | Autocompactado | Concreto | Muros ejes 7-9 / A-L, piso 17, torre 2 | 2026-09-03 | 2026-09-17 | 2026-09-22 | 14 | 42 | 44.2 | 105.2
24603 - FLORA PPTO C | 1377 | Autocompactado | Concreto | Muros ejes 7-9 / A-L, piso 17, torre 2 | 2026-09-03 | 2026-09-10 | 2026-09-11 | 7 | 42 | 32.4 | 77.1
24603 - FLORA PPTO C | 1378 | Indus | Concreto | Placa ejes 12 - 15 / A - L, piso 8 torre1 | 2026-09-03 | 2026-10-01 | 2026-10-05 | 28 | 41.4 | 52.3 | 126.3
24603 - FLORA PPTO C | 1378 | Indus | Concreto | Placa ejes 12 - 15 / A - L, piso 8 torre1 | 2026-09-03 | 2026-10-01 | 2026-10-05 | 28 | 41.4 | 53.1 | 128.3
24603 - FLORA PPTO C | 1378 | Indus | Concreto | Placa ejes 12 - 15 / A - L, piso 8 torre1 | 2026-09-03 | 2026-10-01 | 2026-10-05 | 28 | 41.4 | 53.8 | 130
24603 - FLORA PPTO C | 1378 | Industrializado | Concreto | Placa ejes 12-15 / A-L, piso 8, torre 1 | 2026-09-03 | 2026-09-17 | 2026-09-22 | 14 | 42 | 42.4 | 101
24603 - FLORA PPTO C | 1378 | Industrializado | Concreto | Placa ejes 12-15 / A-L, piso 8, torre 1 | 2026-09-03 | 2026-09-10 | 2026-09-11 | 7 | 42 | 36.8 | 87.6
24603 - FLORA PPTO C | 1379 | Indus | Concreto | Placa ejes 12 - 15 / A - L, piso 18 torre 2 | 2026-09-03 | 2026-10-01 | 2026-10-05 | 28 | 34.5 | 42.4 | 122.9
24603 - FLORA PPTO C | 1379 | Indus | Concreto | Placa ejes 12 - 15 / A - L, piso 18 torre 2 | 2026-09-03 | 2026-10-01 | 2026-10-05 | 28 | 34.5 | 43 | 124.6
24603 - FLORA PPTO C | 1379 | Indus | Concreto | Placa ejes 12 - 15 / A - L, piso 18 torre 2 | 2026-09-03 | 2026-10-01 | 2026-10-05 | 28 | 34.5 | 44.8 | 129.9
24603 - FLORA PPTO C | 1379 | Industrializado | Concreto | Placa ejes 12-15 / A-L, piso 18, torre 2 | 2026-09-03 | 2026-09-17 | 2026-09-22 | 14 | 35 | 40 | 114.3
24603 - FLORA PPTO C | 1379 | Industrializado | Concreto | Placa ejes 12-15 / A-L, piso 18, torre 2 | 2026-09-03 | 2026-09-10 | 2026-09-11 | 7 | 35 | 29.4 | 84
24603 - FLORA PPTO C | 1380 | Auto | Concreto | Nodos columnas salón comunal C piso 2 | 2026-09-04 | 2026-10-02 | 2026-10-05 | 28 | 34.5 | 46.9 | 135.9
24603 - FLORA PPTO C | 1380 | Auto | Concreto | Nodos columnas salón comunal C piso 2 | 2026-09-04 | 2026-10-02 | 2026-10-05 | 28 | 34.5 | 47.6 | 138
24603 - FLORA PPTO C | 1380 | Auto | Concreto | Nodos columnas salón comunal C piso 2 | 2026-09-04 | 2026-10-02 | 2026-10-05 | 28 | 34.5 | 48.1 | 139.4
24603 - FLORA PPTO C | 1380 | Autocompactado | Concreto | Nodos columnas piso 2, salón comunal | 2026-09-04 | 2026-09-18 | 2026-09-22 | 14 | 35 | 40.4 | 115.4
24603 - FLORA PPTO C | 1380 | Autocompactado | Concreto | Nodos columnas piso 2, salón comunal | 2026-09-04 | 2026-09-11 | 2026-09-15 | 7 | 35 | 37 | 105.7
24603 - FLORA PPTO C | 1381 | Indus | Concreto | Placa piso 2 salón comunal | 2026-09-04 | 2026-10-02 | 2026-10-05 | 28 | 27.6 | 43 | 155.8
24603 - FLORA PPTO C | 1381 | Indus | Concreto | Placa piso 2 salón comunal | 2026-09-04 | 2026-10-02 | 2026-10-05 | 28 | 27.6 | 44.9 | 162.7
24603 - FLORA PPTO C | 1381 | Indus | Concreto | Placa piso 2 salón comunal | 2026-09-04 | 2026-10-02 | 2026-10-05 | 28 | 27.6 | 45.5 | 164.9
24603 - FLORA PPTO C | 1381 | Industrializado | Concreto | Placa piso 2, salón comunal | 2026-09-04 | 2026-09-18 | 2026-09-22 | 14 | 28 | 36.1 | 128.9
24603 - FLORA PPTO C | 1381 | Industrializado | Concreto | Placa piso 2, salón comunal | 2026-09-04 | 2026-09-11 | 2026-09-15 | 7 | 28 | 31.2 | 111.4
24603 - FLORA PPTO C | 1382 | Indus | Concreto | Escalera 1, piso 2 al 3 torre 1 | 2026-09-04 | 2026-10-02 | 2026-10-05 | 28 | 41.4 | 52.4 | 126.6
24603 - FLORA PPTO C | 1382 | Indus | Concreto | Escalera 1, piso 2 al 3 torre 1 | 2026-09-04 | 2026-10-02 | 2026-10-05 | 28 | 41.4 | 53.2 | 128.5
24603 - FLORA PPTO C | 1382 | Indus | Concreto | Escalera 1, piso 2 al 3 torre 1 | 2026-09-04 | 2026-10-02 | 2026-10-05 | 28 | 41.4 | 54.1 | 130.7
24603 - FLORA PPTO C | 1382 | Industrializado | Concreto | Placa escalera 1, piso 2 al 3, torre 1 | 2026-09-04 | 2026-09-18 | 2026-09-22 | 14 | 42 | 45.1 | 107.4
24603 - FLORA PPTO C | 1382 | Industrializado | Concreto | Placa escalera 1, piso 2 al 3, torre 1 | 2026-09-04 | 2026-09-11 | 2026-09-15 | 7 | 42 | 41.3 | 98.3
24603 - FLORA PPTO C | 1383 | Indus | Concreto | Escalera 2 piso 13 al 14 torre 2 | 2026-09-04 | 2026-10-02 | 2026-10-05 | 28 | 41.4 | 54.1 | 130.7
24603 - FLORA PPTO C | 1383 | Indus | Concreto | Escalera 2 piso 13 al 14 torre 2 | 2026-09-04 | 2026-10-02 | 2026-10-05 | 28 | 41.4 | 54.9 | 132.6
24603 - FLORA PPTO C | 1383 | Indus | Concreto | Escalera 2 piso 13 al 14 torre 2 | 2026-09-04 | 2026-10-02 | 2026-10-05 | 28 | 41.4 | 55.8 | 134.8
24603 - FLORA PPTO C | 1383 | Industrializado | Concreto | Placa escalera 2, piso 13 al 14, torre 2 | 2026-09-04 | 2026-09-18 | 2026-09-22 | 14 | 42 | 46.6 | 111
24603 - FLORA PPTO C | 1383 | Industrializado | Concreto | Placa escalera 2, piso 13 al 14, torre 2 | 2026-09-04 | 2026-09-11 | 2026-09-15 | 7 | 42 | 40.4 | 96.2
24603 - FLORA PPTO C | 1384 | INDUS | Concreto | Placa ejes 9 - 12 / A - L , piso 18, torre 2 | 2026-09-04 | 2026-10-02 | 2026-10-05 | 28 | 34.5 | 53.1 | 153.9
24603 - FLORA PPTO C | 1384 | INDUS | Concreto | Placa ejes 9 - 12 / A - L , piso 18, torre 2 | 2026-09-04 | 2026-10-02 | 2026-10-05 | 28 | 34.5 | 51.4 | 149
24603 - FLORA PPTO C | 1384 | INDUS | Concreto | Placa ejes 9 - 12 / A - L , piso 18, torre 2 | 2026-09-04 | 2026-10-02 | 2026-10-05 | 28 | 34.5 | 52.8 | 153
24603 - FLORA PPTO C | 1384 | Industrializado | Concreto | Placa ejes 9-12 / A-L, piso 18, torre 2 | 2026-09-04 | 2026-09-18 | 2026-09-22 | 14 | 35 | 44.9 | 128.3
24603 - FLORA PPTO C | 1384 | Industrializado | Concreto | Placa ejes 9-12 / A-L, piso 18, torre 2 | 2026-09-04 | 2026-09-11 | 2026-09-15 | 7 | 35 | 39.2 | 112
24603 - FLORA PPTO C | 1385 | AUTO | Concreto | Muros ejes 4 - 7 / A - L , piso 17 , torre 2 | 2026-09-04 | 2026-10-02 | 2026-10-05 | 28 | 41.4 | 54.3 | 131.2
24603 - FLORA PPTO C | 1385 | AUTO | Concreto | Muros ejes 4 - 7 / A - L , piso 17 , torre 2 | 2026-09-04 | 2026-10-02 | 2026-10-05 | 28 | 41.4 | 56.8 | 137.2
24603 - FLORA PPTO C | 1385 | AUTO | Concreto | Muros ejes 4 - 7 / A - L , piso 17 , torre 2 | 2026-09-04 | 2026-10-02 | 2026-10-05 | 28 | 41.4 | 53.9 | 130.2
24603 - FLORA PPTO C | 1385 | Autocompactado | Concreto | Muros ejes 4-7 / A-L, piso 17, torre 2 | 2026-09-04 | 2026-09-18 | 2026-09-22 | 14 | 42 | 44.5 | 106
24603 - FLORA PPTO C | 1385 | Autocompactado | Concreto | Muros ejes 4-7 / A-L, piso 17, torre 2 | 2026-09-04 | 2026-09-11 | 2026-09-15 | 7 | 42 | 39.7 | 94.5
24603 - FLORA PPTO C | 1386 | AUTO | Concreto | Muros ejes 1 - 6 / A - F piso 8 , torre 1 | 2026-09-04 | 2026-10-02 | 2026-10-05 | 28 | 48.3 | 59.5 | 123.2
24603 - FLORA PPTO C | 1386 | AUTO | Concreto | Muros ejes 1 - 6 / A - F piso 8 , torre 1 | 2026-09-04 | 2026-10-02 | 2026-10-05 | 28 | 48.3 | 57 | 118
24603 - FLORA PPTO C | 1386 | AUTO | Concreto | Muros ejes 1 - 6 / A - F piso 8 , torre 1 | 2026-09-04 | 2026-10-02 | 2026-10-05 | 28 | 48.3 | 58.9 | 121.9
24603 - FLORA PPTO C | 1386 | Autocompactado | Concreto | Muros e4jes 1-6 / A-F, piso 8, torre 1 | 2026-09-04 | 2026-09-18 | 2026-09-22 | 14 | 48 | 48.9 | 101.9
24603 - FLORA PPTO C | 1386 | Autocompactado | Concreto | Muros e4jes 1-6 / A-F, piso 8, torre 1 | 2026-09-04 | 2026-09-11 | 2026-09-15 | 7 | 48 | 42.2 | 87.9
24603 - FLORA PPTO C | 1387 | INDUS | Concreto | Placa piso 2 , Salón comunal | 2026-09-04 | 2026-10-02 | 2026-10-05 | 28 | 27.6 | 40.7 | 147.5
24603 - FLORA PPTO C | 1387 | INDUS | Concreto | Placa piso 2 , Salón comunal | 2026-09-04 | 2026-10-02 | 2026-10-05 | 28 | 27.6 | 42.1 | 152.5
24603 - FLORA PPTO C | 1387 | INDUS | Concreto | Placa piso 2 , Salón comunal | 2026-09-04 | 2026-10-02 | 2026-10-05 | 28 | 27.6 | 40 | 144.9
24603 - FLORA PPTO C | 1387 | Industrializado | Concreto | Placa piso 2, salón comunal | 2026-09-04 | 2026-09-18 | 2026-09-22 | 14 | 28 | 34.9 | 124.6
24603 - FLORA PPTO C | 1387 | Industrializado | Concreto | Placa piso 2, salón comunal | 2026-09-04 | 2026-09-11 | 2026-09-15 | 7 | 28 | 29.7 | 106.1
24603 - FLORA PPTO C | 1388 | AUTO | Concreto | Columnas y muro semisótano ejes 6' / A - D, PTA forma 2 | 2026-09-05 | 2026-10-03 | 2026-10-05 | 28 | 20.7 | 31.1 | 150.2
24603 - FLORA PPTO C | 1388 | AUTO | Concreto | Columnas y muro semisótano ejes 6' / A - D, PTA forma 2 | 2026-09-05 | 2026-10-03 | 2026-10-05 | 28 | 20.7 | 29.8 | 144
24603 - FLORA PPTO C | 1388 | AUTO | Concreto | Columnas y muro semisótano ejes 6' / A - D, PTA forma 2 | 2026-09-05 | 2026-10-03 | 2026-10-05 | 28 | 20.7 | 30.7 | 148.3
24603 - FLORA PPTO C | 1388 | Autocompactado | Concreto | Columnas y muro semisótano ejes 6' / A-D, plataforma 2 | 2026-09-05 | 2026-09-19 | 2026-09-28 | 14 | 21 | 27.2 | 129.5
24603 - FLORA PPTO C | 1388 | Autocompactado | Concreto | Columnas y muro semisótano ejes 6' / A-D, plataforma 2 | 2026-09-05 | 2026-09-12 | 2026-09-15 | 7 | 21 | 23.3 | 111
24603 - FLORA PPTO C | 1389 | Industrializado | Concreto | Escalera 2, piso 13 al 14, torre 2 | 2026-09-05 | 2026-09-19 | 2026-09-28 | 14 | 35 | 39.6 | 113.1
24603 - FLORA PPTO C | 1389 | Industrializado | Concreto | Escalera 2, piso 13 al 14, torre 2 | 2026-09-05 | 2026-09-12 | 2026-09-15 | 7 | 35 | 35.4 | 101.1
24603 - FLORA PPTO C | 1390 | PTICO | Concreto | Cimentación semisótano , ejes 6´ 8 / A - D, PTA forma 2 | 2026-09-05 | 2026-10-03 | 2026-10-05 | 28 | 20.7 | 35.6 | 172
24603 - FLORA PPTO C | 1390 | PTICO | Concreto | Cimentación semisótano , ejes 6´ 8 / A - D, PTA forma 2 | 2026-09-05 | 2026-10-03 | 2026-10-05 | 28 | 20.7 | 36.8 | 177.8
24603 - FLORA PPTO C | 1390 | PTICO | Concreto | Cimentación semisótano , ejes 6´ 8 / A - D, PTA forma 2 | 2026-09-05 | 2026-10-03 | 2026-10-05 | 28 | 20.7 | 35.1 | 169.6
24603 - FLORA PPTO C | 1390 | Plástico | Concreto | Cimentación semisótano ejes 6'-8 / A-D, plataforma 2 | 2026-09-05 | 2026-09-19 | 2026-09-28 | 14 | 21 | 30.7 | 146.2
24603 - FLORA PPTO C | 1390 | Plástico | Concreto | Cimentación semisótano ejes 6'-8 / A-D, plataforma 2 | 2026-09-05 | 2026-09-12 | 2026-09-15 | 7 | 21 | 27.7 | 131.9
24603 - FLORA PPTO C | 1391 | INDUS | Concreto | Placa ejes 1 - 6 / G - L, piso 9 , torre 1 | 2026-09-05 | 2026-10-03 | 2026-10-05 | 28 | 41.4 | 54.7 | 132.1
24603 - FLORA PPTO C | 1391 | INDUS | Concreto | Placa ejes 1 - 6 / G - L, piso 9 , torre 1 | 2026-09-05 | 2026-10-03 | 2026-10-05 | 28 | 41.4 | 52.4 | 126.6
24603 - FLORA PPTO C | 1391 | INDUS | Concreto | Placa ejes 1 - 6 / G - L, piso 9 , torre 1 | 2026-09-05 | 2026-10-03 | 2026-10-05 | 28 | 41.4 | 54.2 | 130.9
24603 - FLORA PPTO C | 1391 | Industrializado | Concreto | Placa ejes 1-6 / G-L, piso 9, torre 1 | 2026-09-05 | 2026-09-19 | 2026-09-28 | 14 | 42 | 46.1 | 109.8
24603 - FLORA PPTO C | 1391 | Industrializado | Concreto | Placa ejes 1-6 / G-L, piso 9, torre 1 | 2026-09-05 | 2026-09-12 | 2026-09-15 | 7 | 42 | 40.3 | 96
24603 - FLORA PPTO C | 1392 | Indus | Concreto | Placa ejes 7 - 9 / A - L piso 18 torre 2 | 2026-09-05 | 2026-10-03 | 2026-10-05 | 28 | 34.5 | 48.6 | 140.9
24603 - FLORA PPTO C | 1392 | Indus | Concreto | Placa ejes 7 - 9 / A - L piso 18 torre 2 | 2026-09-05 | 2026-10-03 | 2026-10-05 | 28 | 34.5 | 49.4 | 143.2
24603 - FLORA PPTO C | 1392 | Indus | Concreto | Placa ejes 7 - 9 / A - L piso 18 torre 2 | 2026-09-05 | 2026-10-03 | 2026-10-05 | 28 | 34.5 | 50.1 | 145.2
24603 - FLORA PPTO C | 1392 | Industrializado | Concreto | Placa ejes 7-9 / A-L, piso 18, torre 2 | 2026-09-05 | 2026-09-19 | 2026-09-28 | 14 | 35 | 44.6 | 127.4
24603 - FLORA PPTO C | 1392 | Industrializado | Concreto | Placa ejes 7-9 / A-L, piso 18, torre 2 | 2026-09-05 | 2026-09-12 | 2026-09-15 | 7 | 35 | 40.3 | 115.1
24603 - FLORA PPTO C | 1393 | Auto | Concreto | Muros ejes 4 - 5 / A - F, y 1 - 4 / A - L piso 17 torre 2 | 2026-09-05 | 2026-10-03 | 2026-10-05 | 28 | 41.4 | 50.2 | 121.3
24603 - FLORA PPTO C | 1393 | Auto | Concreto | Muros ejes 4 - 5 / A - F, y 1 - 4 / A - L piso 17 torre 2 | 2026-09-05 | 2026-10-03 | 2026-10-05 | 28 | 41.4 | 50.9 | 122.9
24603 - FLORA PPTO C | 1393 | Auto | Concreto | Muros ejes 4 - 5 / A - F, y 1 - 4 / A - L piso 17 torre 2 | 2026-09-05 | 2026-10-03 | 2026-10-05 | 28 | 41.4 | 51.6 | 124.6
24603 - FLORA PPTO C | 1393 | Autocompactado | Concreto | Muros ejes 4-5 / A-F y 1-4 / A-L, piso 17, torre 2 | 2026-09-05 | 2026-09-19 | 2026-09-28 | 14 | 42 | 44.4 | 105.7
24603 - FLORA PPTO C | 1393 | Autocompactado | Concreto | Muros ejes 4-5 / A-F y 1-4 / A-L, piso 17, torre 2 | 2026-09-05 | 2026-09-12 | 2026-09-15 | 7 | 42 | 39.3 | 93.6
24603 - FLORA PPTO C | 1394 | Auto | Concreto | Muros ejes 7 - 9 / A - L piso 8 torre 1 | 2026-09-05 | 2026-10-03 | 2026-10-05 | 28 | 48.3 | 63.7 | 131.9
24603 - FLORA PPTO C | 1394 | Auto | Concreto | Muros ejes 7 - 9 / A - L piso 8 torre 1 | 2026-09-05 | 2026-10-03 | 2026-10-05 | 28 | 48.3 | 64.8 | 134.2
24603 - FLORA PPTO C | 1394 | Auto | Concreto | Muros ejes 7 - 9 / A - L piso 8 torre 1 | 2026-09-05 | 2026-10-03 | 2026-10-05 | 28 | 48.3 | 65.7 | 136
24603 - FLORA PPTO C | 1394 | Autocompactado | Concreto | Muros ejes 7-9 / A-L, piso 8, torre 1 | 2026-09-05 | 2026-09-19 | 2026-09-28 | 14 | 48 | 53.7 | 111.9
24603 - FLORA PPTO C | 1394 | Autocompactado | Concreto | Muros ejes 7-9 / A-L, piso 8, torre 1 | 2026-09-05 | 2026-09-12 | 2026-09-15 | 7 | 48 | 41.7 | 86.9
24603 - FLORA PPTO C | 1395 | Ptico | Concreto | Estampado PTA forma 1 | 2026-09-07 | 2026-10-05 | 2026-10-07 | 28 | 20.7 | 23.5 | 113.5
24603 - FLORA PPTO C | 1395 | Ptico | Concreto | Estampado PTA forma 1 | 2026-09-07 | 2026-10-05 | 2026-10-07 | 28 | 20.7 | 23.8 | 115
24603 - FLORA PPTO C | 1395 | Ptico | Concreto | Estampado PTA forma 1 | 2026-09-07 | 2026-10-05 | 2026-10-07 | 28 | 20.7 | 23.2 | 112.1
24603 - FLORA PPTO C | 1395 | Plástico | Concreto | Estampado plataforma 1 | 2026-09-07 | 2026-09-21 | 2026-09-28 | 14 | 21 | 20.8 | 99
24603 - FLORA PPTO C | 1395 | Plástico | Concreto | Estampado plataforma 1 | 2026-09-07 | 2026-09-14 | 2026-09-16 | 7 | 21 | 17 | 81
24603 - FLORA PPTO C | 1396 | Indus | Concreto | Placa ejes 1 - 6 / A - G piso 9, torre 1 | 2026-09-07 | 2026-10-05 | 2026-10-07 | 28 | 41.4 | 52.9 | 127.8
24603 - FLORA PPTO C | 1396 | Indus | Concreto | Placa ejes 1 - 6 / A - G piso 9, torre 1 | 2026-09-07 | 2026-10-05 | 2026-10-07 | 28 | 41.4 | 53.7 | 129.7
24603 - FLORA PPTO C | 1396 | Indus | Concreto | Placa ejes 1 - 6 / A - G piso 9, torre 1 | 2026-09-07 | 2026-10-05 | 2026-10-07 | 28 | 41.4 | 54.4 | 131.4
24603 - FLORA PPTO C | 1396 | Industrializado | Concreto | Placa ejes 1-6 / A-G, piso 9, torre 1 | 2026-09-07 | 2026-09-21 | 2026-09-28 | 14 | 42 | 43.8 | 104.3
24603 - FLORA PPTO C | 1396 | Industrializado | Concreto | Placa ejes 1-6 / A-G, piso 9, torre 1 | 2026-09-07 | 2026-09-14 | 2026-09-16 | 7 | 42 | 38.9 | 92.6
24603 - FLORA PPTO C | 1397 | Indus | Concreto | Placa ejes 4 - 7 / A - L, piso torre 2 | 2026-09-07 | 2026-10-05 | 2026-10-07 | 28 | 34.5 | 49.2 | 142.6
24603 - FLORA PPTO C | 1397 | Indus | Concreto | Placa ejes 4 - 7 / A - L, piso torre 2 | 2026-09-07 | 2026-10-05 | 2026-10-07 | 28 | 34.5 | 50.5 | 146.4
24603 - FLORA PPTO C | 1397 | Indus | Concreto | Placa ejes 4 - 7 / A - L, piso torre 2 | 2026-09-07 | 2026-10-05 | 2026-10-07 | 28 | 34.5 | 51.1 | 148.1
24603 - FLORA PPTO C | 1397 | Industrializado | Concreto | Placa ejes 4-7 / A-L, piso 18, torre 2 | 2026-09-07 | 2026-09-21 | 2026-09-28 | 14 | 35 | 41.7 | 119.1
24603 - FLORA PPTO C | 1397 | Industrializado | Concreto | Placa ejes 4-7 / A-L, piso 18, torre 2 | 2026-09-07 | 2026-09-14 | 2026-09-16 | 7 | 35 | 34.7 | 99.1
24603 - FLORA PPTO C | 1398 | Autocompactado | Concreto | Muros ejes 12-15 / A-L, piso 18, torre 2 | 2026-09-07 | 2026-09-21 | 2026-09-28 | 14 | 42 | 51.5 | 122.6
24603 - FLORA PPTO C | 1398 | Autocompactado | Concreto | Muros ejes 12-15 / A-L, piso 18, torre 2 | 2026-09-07 | 2026-09-14 | 2026-09-16 | 7 | 42 | 45.5 | 108.3
24603 - FLORA PPTO C | 1399 | Auto | Concreto | Muros ejes 9 - 15 / A - F, piso 8 torre 1 | 2026-09-07 | 2026-10-05 | 2026-10-07 | 28 | 48.3 | 66.1 | 136.9
24603 - FLORA PPTO C | 1399 | Auto | Concreto | Muros ejes 9 - 15 / A - F, piso 8 torre 1 | 2026-09-07 | 2026-10-05 | 2026-10-07 | 28 | 48.3 | 67.3 | 139.3
24603 - FLORA PPTO C | 1399 | Auto | Concreto | Muros ejes 9 - 15 / A - F, piso 8 torre 1 | 2026-09-07 | 2026-10-05 | 2026-10-07 | 28 | 48.3 | 68.1 | 141
24603 - FLORA PPTO C | 1399 | Autocompactado | Concreto | Muros ejes 9-15 / A-F, piso 8, torre 1 | 2026-09-07 | 2026-09-21 | 2026-09-28 | 14 | 48 | 57.6 | 120
24603 - FLORA PPTO C | 1399 | Autocompactado | Concreto | Muros ejes 9-15 / A-F, piso 8, torre 1 | 2026-09-07 | 2026-09-14 | 2026-09-16 | 7 | 48 | 46.6 | 97.1
24603 - FLORA PPTO C | 1400 | Ptico | Concreto | Rampa sótano | 2026-09-08 | 2026-10-06 | 2026-10-07 | 28 | 20.7 | 29.6 | 143
24603 - FLORA PPTO C | 1400 | Ptico | Concreto | Rampa sótano | 2026-09-08 | 2026-10-06 | 2026-10-07 | 28 | 20.7 | 30 | 144.9
24603 - FLORA PPTO C | 1400 | Ptico | Concreto | Rampa sótano | 2026-09-08 | 2026-10-06 | 2026-10-07 | 28 | 20.7 | 29 | 140.1
24603 - FLORA PPTO C | 1400 | Plástico | Concreto | Rampa sótano | 2026-09-08 | 2026-09-22 | 2026-09-28 | 14 | 21 | 24.5 | 116.7
24603 - FLORA PPTO C | 1400 | Plástico | Concreto | Rampa sótano | 2026-09-08 | 2026-09-15 | 2026-09-18 | 7 | 21 | 19.2 | 91.4
24603 - FLORA PPTO C | 1401 | Indus | Concreto | Escalera 1 piso 9 al 10 torre 2 | 2026-09-08 | 2026-10-06 | 2026-10-07 | 28 | 41.4 | 52.9 | 127.8
24603 - FLORA PPTO C | 1401 | Indus | Concreto | Escalera 1 piso 9 al 10 torre 2 | 2026-09-08 | 2026-10-06 | 2026-10-07 | 28 | 41.4 | 50.4 | 121.7
24603 - FLORA PPTO C | 1401 | Indus | Concreto | Escalera 1 piso 9 al 10 torre 2 | 2026-09-08 | 2026-10-06 | 2026-10-07 | 28 | 41.4 | 53.5 | 129.2
24603 - FLORA PPTO C | 1401 | Industrializado | Concreto | Escalera 1, piso 9 al 10, torre 2 | 2026-09-08 | 2026-09-22 | 2026-09-28 | 14 | 42 | 42.3 | 100.7
24603 - FLORA PPTO C | 1401 | Industrializado | Concreto | Escalera 1, piso 9 al 10, torre 2 | 2026-09-08 | 2026-09-15 | 2026-09-18 | 7 | 42 | 35.9 | 85.5
24603 - FLORA PPTO C | 1402 | Auto | Concreto | Muros ejes 11 - 12 / A - F y 9 - 11 / A - L piso 18 torre 2 | 2026-09-08 | 2026-10-06 | 2026-10-07 | 28 | 41.4 | 58.2 | 140.6
24603 - FLORA PPTO C | 1402 | Auto | Concreto | Muros ejes 11 - 12 / A - F y 9 - 11 / A - L piso 18 torre 2 | 2026-09-08 | 2026-10-06 | 2026-10-07 | 28 | 41.4 | 57.6 | 139.1
24603 - FLORA PPTO C | 1402 | Auto | Concreto | Muros ejes 11 - 12 / A - F y 9 - 11 / A - L piso 18 torre 2 | 2026-09-08 | 2026-10-06 | 2026-10-07 | 28 | 41.4 | 57.4 | 138.6
24603 - FLORA PPTO C | 1402 | Autocompactado | Concreto | Muros ejes 11-12 / A-F y 9-11 / A-L, piso 18, T2 | 2026-09-08 | 2026-09-22 | 2026-09-28 | 14 | 42 | 49 | 116.7
24603 - FLORA PPTO C | 1402 | Autocompactado | Concreto | Muros ejes 11-12 / A-F y 9-11 / A-L, piso 18, T2 | 2026-09-08 | 2026-09-15 | 2026-09-18 | 7 | 42 | 39.2 | 93.3
24603 - FLORA PPTO C | 1403 | Auto | Concreto | Muros ejes 9 -15 / G - L piso 8 torre 1 | 2026-09-08 | 2026-10-06 | 2026-10-07 | 28 | 48.3 | 74.3 | 153.8
24603 - FLORA PPTO C | 1403 | Auto | Concreto | Muros ejes 9 -15 / G - L piso 8 torre 1 | 2026-09-08 | 2026-10-06 | 2026-10-07 | 28 | 48.3 | 75.6 | 156.5
24603 - FLORA PPTO C | 1403 | Auto | Concreto | Muros ejes 9 -15 / G - L piso 8 torre 1 | 2026-09-08 | 2026-10-06 | 2026-10-07 | 28 | 48.3 | 72.4 | 149.9
24603 - FLORA PPTO C | 1403 | Autocompactado | Concreto | Muros ejes 9-15 / G-L, piso 8, torre 1 | 2026-09-08 | 2026-09-22 | 2026-09-28 | 14 | 48 | 58.8 | 122.5
24603 - FLORA PPTO C | 1403 | Autocompactado | Concreto | Muros ejes 9-15 / G-L, piso 8, torre 1 | 2026-09-08 | 2026-09-15 | 2026-09-18 | 7 | 48 | 42.9 | 89.4
24603 - FLORA PPTO C | 1404 | Indus | Concreto | Placa ejes 6 - 8 /A - L piso 9 torre 1 | 2026-09-08 | 2026-10-06 | 2026-10-07 | 28 | 41.4 | 54.4 | 131.4
24603 - FLORA PPTO C | 1404 | Indus | Concreto | Placa ejes 6 - 8 /A - L piso 9 torre 1 | 2026-09-08 | 2026-10-06 | 2026-10-07 | 28 | 41.4 | 52.1 | 125.8
24603 - FLORA PPTO C | 1404 | Indus | Concreto | Placa ejes 6 - 8 /A - L piso 9 torre 1 | 2026-09-08 | 2026-10-06 | 2026-10-07 | 28 | 41.4 | 53.9 | 130.2
24603 - FLORA PPTO C | 1404 | Industrializado | Concreto | Placa ejes 6-8 / A-L, piso 9, torre 1 | 2026-09-08 | 2026-09-22 | 2026-09-28 | 14 | 42 | 42.9 | 102.1
24603 - FLORA PPTO C | 1404 | Industrializado | Concreto | Placa ejes 6-8 / A-L, piso 9, torre 1 | 2026-09-08 | 2026-09-15 | 2026-09-18 | 7 | 42 | 36.8 | 87.6
24603 - FLORA PPTO C | 1405 | Indus | Concreto | Placa ejes 1 - 4 / A - L piso 18 torre 2 | 2026-09-08 | 2026-10-06 | 2026-10-07 | 28 | 34.5 | 53.1 | 153.9
24603 - FLORA PPTO C | 1405 | Indus | Concreto | Placa ejes 1 - 4 / A - L piso 18 torre 2 | 2026-09-08 | 2026-10-06 | 2026-10-07 | 28 | 34.5 | 53.8 | 155.9
24603 - FLORA PPTO C | 1405 | Indus | Concreto | Placa ejes 1 - 4 / A - L piso 18 torre 2 | 2026-09-08 | 2026-10-06 | 2026-10-07 | 28 | 34.5 | 52.5 | 152.2
24603 - FLORA PPTO C | 1405 | Industrializado | Concreto | Placa ejes 1-4 / A-L, piso 18, torre 2 | 2026-09-08 | 2026-09-22 | 2026-09-28 | 14 | 35 | 44.8 | 128
24603 - FLORA PPTO C | 1405 | Industrializado | Concreto | Placa ejes 1-4 / A-L, piso 18, torre 2 | 2026-09-08 | 2026-09-15 | 2026-09-18 | 7 | 35 | 38.5 | 110
24603 - FLORA PPTO C | 1406 | Ptico | Concreto | Estampado plataforma 1 | 2026-09-09 | 2026-10-07 | 2026-10-08 | 28 | 20.7 | 27.9 | 134.8
24603 - FLORA PPTO C | 1406 | Ptico | Concreto | Estampado plataforma 1 | 2026-09-09 | 2026-10-07 | 2026-10-08 | 28 | 20.7 | 27.9 | 134.8
24603 - FLORA PPTO C | 1406 | Ptico | Concreto | Estampado plataforma 1 | 2026-09-09 | 2026-10-07 | 2026-10-08 | 28 | 20.7 | 28.2 | 136.2
24603 - FLORA PPTO C | 1406 | Plástico | Concreto | Estampado plataforma 1 | 2026-09-09 | 2026-09-23 | 2026-09-28 | 14 | 21 | 23.4 | 111.4
24603 - FLORA PPTO C | 1406 | Plástico | Concreto | Estampado plataforma 1 | 2026-09-09 | 2026-09-16 | 2026-09-22 | 7 | 21 | 18.6 | 88.6
24603 - FLORA PPTO C | 1407 | Indus | Concreto | Escalera 1 piso 4 al 5 torre 1 | 2026-09-09 | 2026-10-07 | 2026-10-08 | 28 | 41.4 | 52.1 | 125.8
24603 - FLORA PPTO C | 1407 | Indus | Concreto | Escalera 1 piso 4 al 5 torre 1 | 2026-09-09 | 2026-10-07 | 2026-10-08 | 28 | 41.4 | 52.8 | 127.5
24603 - FLORA PPTO C | 1407 | Indus | Concreto | Escalera 1 piso 4 al 5 torre 1 | 2026-09-09 | 2026-10-07 | 2026-10-08 | 28 | 41.4 | 53.5 | 129.2
24603 - FLORA PPTO C | 1407 | Industrializado | Concreto | Escalera 1, piso 4 al 5, torre 1 | 2026-09-09 | 2026-09-23 | 2026-09-28 | 14 | 42 | 43.1 | 102.6
24603 - FLORA PPTO C | 1407 | Industrializado | Concreto | Escalera 1, piso 4 al 5, torre 1 | 2026-09-09 | 2026-09-16 | 2026-09-22 | 7 | 42 | 38.2 | 91
24603 - FLORA PPTO C | 1408 | Indus | Concreto | Placa ejes 8 - 12 / A - F, piso 8 torre 1 | 2026-09-09 | 2026-10-07 | 2026-10-08 | 28 | 41.4 | 53 | 128
24603 - FLORA PPTO C | 1408 | Indus | Concreto | Placa ejes 8 - 12 / A - F, piso 8 torre 1 | 2026-09-09 | 2026-10-07 | 2026-10-08 | 28 | 41.4 | 54.4 | 131.4
24603 - FLORA PPTO C | 1408 | Indus | Concreto | Placa ejes 8 - 12 / A - F, piso 8 torre 1 | 2026-09-09 | 2026-10-07 | 2026-10-08 | 28 | 41.4 | 54.4 | 131.4
24603 - FLORA PPTO C | 1408 | Industrializado | Concreto | Placa ejes 8-12 / A-F y piso 8, torre 1 | 2026-09-09 | 2026-09-23 | 2026-09-28 | 14 | 42 | 46.2 | 110
24603 - FLORA PPTO C | 1408 | Industrializado | Concreto | Placa ejes 8-12 / A-F y piso 8, torre 1 | 2026-09-09 | 2026-09-16 | 2026-09-22 | 7 | 42 | 41 | 97.6
24603 - FLORA PPTO C | 1409 | Auto | Concreto | Muros ejes 7 - 9 / A - l, piso 18 torrre 2 | 2026-09-09 | 2026-10-07 | 2026-10-08 | 28 | 41.4 | 61.9 | 149.5
24603 - FLORA PPTO C | 1409 | Auto | Concreto | Muros ejes 7 - 9 / A - l, piso 18 torrre 2 | 2026-09-09 | 2026-10-07 | 2026-10-08 | 28 | 41.4 | 62.8 | 151.7
24603 - FLORA PPTO C | 1409 | Auto | Concreto | Muros ejes 7 - 9 / A - l, piso 18 torrre 2 | 2026-09-09 | 2026-10-07 | 2026-10-08 | 28 | 41.4 | 63.9 | 154.3
24603 - FLORA PPTO C | 1409 | Autocompactado | Concreto | Muros ejes 7-9 / A-L, piso 18, torre 2 | 2026-09-09 | 2026-09-23 | 2026-09-28 | 14 | 42 | 51.6 | 122.9
24603 - FLORA PPTO C | 1409 | Autocompactado | Concreto | Muros ejes 7-9 / A-L, piso 18, torre 2 | 2026-09-09 | 2026-09-16 | 2026-09-22 | 7 | 42 | 44 | 104.8
24603 - FLORA PPTO C | 1410 | Indus | Concreto | Placa ejes 12 - 15 / A - L piso 19 torre 2 | 2026-09-09 | 2026-10-07 | 2026-10-08 | 28 | 34.5 | 51.8 | 150.1
24603 - FLORA PPTO C | 1410 | Indus | Concreto | Placa ejes 12 - 15 / A - L piso 19 torre 2 | 2026-09-09 | 2026-10-07 | 2026-10-08 | 28 | 34.5 | 52.6 | 152.5
24603 - FLORA PPTO C | 1410 | Indus | Concreto | Placa ejes 12 - 15 / A - L piso 19 torre 2 | 2026-09-09 | 2026-10-07 | 2026-10-08 | 28 | 34.5 | 53.4 | 154.8
24603 - FLORA PPTO C | 1410 | Industrializado | Concreto | Placa ejes 12-15 / A-L, piso 19, torre 2 | 2026-09-09 | 2026-09-23 | 2026-09-28 | 14 | 35 | 45.6 | 130.3
24603 - FLORA PPTO C | 1410 | Industrializado | Concreto | Placa ejes 12-15 / A-L, piso 19, torre 2 | 2026-09-09 | 2026-09-16 | 2026-09-22 | 7 | 35 | 41.6 | 118.9
24603 - FLORA PPTO C | 1411 | Auto | Concreto | Muros ejes 1 - 6 / G - L piso 9 torre 1 | 2026-09-09 | 2026-10-07 | 2026-10-08 | 28 | 48.3 | 64.8 | 134.2
24603 - FLORA PPTO C | 1411 | Auto | Concreto | Muros ejes 1 - 6 / G - L piso 9 torre 1 | 2026-09-09 | 2026-10-07 | 2026-10-08 | 28 | 48.3 | 67.1 | 138.9
24603 - FLORA PPTO C | 1411 | Auto | Concreto | Muros ejes 1 - 6 / G - L piso 9 torre 1 | 2026-09-09 | 2026-10-07 | 2026-10-08 | 28 | 48.3 | 67.4 | 139.5
24603 - FLORA PPTO C | 1411 | Autocompactado | Concreto | Muros ejes 1-6 / G-L, piso 9, torre 1 | 2026-09-09 | 2026-09-23 | 2026-09-28 | 14 | 48 | 50.2 | 104.6
24603 - FLORA PPTO C | 1411 | Autocompactado | Concreto | Muros ejes 1-6 / G-L, piso 9, torre 1 | 2026-09-09 | 2026-09-16 | 2026-09-22 | 7 | 48 | 45 | 93.8
24603 - FLORA PPTO C | 1412 | Ptico | Concreto | Estampado plataforma 1 | 2026-09-10 | 2026-10-08 | 2026-10-08 | 28 | 20.7 | 26.1 | 126.1
24603 - FLORA PPTO C | 1412 | Ptico | Concreto | Estampado plataforma 1 | 2026-09-10 | 2026-10-08 | 2026-10-08 | 28 | 20.7 | 26.4 | 127.5
24603 - FLORA PPTO C | 1412 | Ptico | Concreto | Estampado plataforma 1 | 2026-09-10 | 2026-10-08 | 2026-10-08 | 28 | 20.7 | 26.7 | 129
24603 - FLORA PPTO C | 1412 | Plástico | Concreto | Estampado plataforma 1 | 2026-09-10 | 2026-09-24 | 2026-09-28 | 14 | 21 | 22.6 | 107.6
24603 - FLORA PPTO C | 1412 | Plástico | Concreto | Estampado plataforma 1 | 2026-09-10 | 2026-09-17 | 2026-09-22 | 7 | 21 | 20.9 | 99.5
24603 - FLORA PPTO C | 1413 | Indus | Concreto | Escalera 2, piso 14 al 15 torre 2 | 2026-09-10 | 2026-10-08 | 2026-10-08 | 28 | 34.5 | 46.4 | 134.5
24603 - FLORA PPTO C | 1413 | Indus | Concreto | Escalera 2, piso 14 al 15 torre 2 | 2026-09-10 | 2026-10-08 | 2026-10-08 | 28 | 34.5 | 47.5 | 137.7
24603 - FLORA PPTO C | 1413 | Indus | Concreto | Escalera 2, piso 14 al 15 torre 2 | 2026-09-10 | 2026-10-08 | 2026-10-08 | 28 | 34.5 | 47.8 | 138.6
24603 - FLORA PPTO C | 1413 | Industrializado | Concreto | Escalera 2, piso 14 al 15, torre 2 | 2026-09-10 | 2026-09-24 | 2026-09-28 | 14 | 35 | 42.9 | 122.6
24603 - FLORA PPTO C | 1413 | Industrializado | Concreto | Escalera 2, piso 14 al 15, torre 2 | 2026-09-10 | 2026-09-17 | 2026-09-22 | 7 | 35 | 34.3 | 98
24603 - FLORA PPTO C | 1414 | Indus | Concreto | Placa ejes 9 - 12 / A - L, piso 19 torre 2 | 2026-09-10 | 2026-10-08 | 2026-10-08 | 28 | 34.5 | 45.6 | 132.2
24603 - FLORA PPTO C | 1414 | Indus | Concreto | Placa ejes 9 - 12 / A - L, piso 19 torre 2 | 2026-09-10 | 2026-10-08 | 2026-10-08 | 28 | 34.5 | 46.2 | 133.9
24603 - FLORA PPTO C | 1414 | Indus | Concreto | Placa ejes 9 - 12 / A - L, piso 19 torre 2 | 2026-09-10 | 2026-10-08 | 2026-10-08 | 28 | 34.5 | 46.9 | 135.9
24603 - FLORA PPTO C | 1414 | Industrializado | Concreto | Placa ejes 9-12 / A-L, piso 19, T2 | 2026-09-10 | 2026-09-24 | 2026-09-28 | 14 | 35 | 39.6 | 113.1
24603 - FLORA PPTO C | 1414 | Industrializado | Concreto | Placa ejes 9-12 / A-L, piso 19, T2 | 2026-09-10 | 2026-09-17 | 2026-09-22 | 7 | 35 | 35.6 | 101.7
24603 - FLORA PPTO C | 1415 | Auto | Concreto | Muros ejes 9 - 15 - G - L, piso 8 torre 1 | 2026-09-10 | 2026-10-08 | 2026-10-08 | 28 | 48.3 | 64.6 | 133.7
24603 - FLORA PPTO C | 1415 | Auto | Concreto | Muros ejes 9 - 15 - G - L, piso 8 torre 1 | 2026-09-10 | 2026-10-08 | 2026-10-08 | 28 | 48.3 | 65.6 | 135.8
24603 - FLORA PPTO C | 1415 | Auto | Concreto | Muros ejes 9 - 15 - G - L, piso 8 torre 1 | 2026-09-10 | 2026-10-08 | 2026-10-08 | 28 | 48.3 | 66.7 | 138.1
24603 - FLORA PPTO C | 1415 | Autompactado | Concreto | Muros ejes 1-6 / A-F, piso 9, torre 1 | 2026-09-10 | 2026-09-24 | 2026-09-28 | 14 | 48 | 58.1 | 121
24603 - FLORA PPTO C | 1415 | Autompactado | Concreto | Muros ejes 1-6 / A-F, piso 9, torre 1 | 2026-09-10 | 2026-09-17 | 2026-09-22 | 7 | 48 | 41.7 | 86.9
24603 - FLORA PPTO C | 1416 | Auto | Concreto | Muros y columnas plataforma 2 | 2026-09-10 | 2026-10-08 | 2026-10-08 | 28 | 20.7 | 25.8 | 124.6
24603 - FLORA PPTO C | 1416 | Auto | Concreto | Muros y columnas plataforma 2 | 2026-09-10 | 2026-10-08 | 2026-10-08 | 28 | 20.7 | 26.1 | 126.1
24603 - FLORA PPTO C | 1416 | Auto | Concreto | Muros y columnas plataforma 2 | 2026-09-10 | 2026-10-08 | 2026-10-08 | 28 | 20.7 | 26.4 | 127.5
24603 - FLORA PPTO C | 1416 | Autocompactado | Concreto | Muros y columnas plataforma 2 | 2026-09-10 | 2026-09-24 | 2026-09-28 | 14 | 21 | 22.1 | 105.2
24603 - FLORA PPTO C | 1416 | Autocompactado | Concreto | Muros y columnas plataforma 2 | 2026-09-10 | 2026-09-17 | 2026-09-22 | 7 | 21 | 20.4 | 97.1
24603 - FLORA PPTO C | 1417 | Auto | Concreto | Muros ejes 4 - 7 / A - L, piso 18 T2 | 2026-09-10 | 2026-10-08 | 2026-10-08 | 28 | 41.4 | 52.1 | 125.8
24603 - FLORA PPTO C | 1417 | Auto | Concreto | Muros ejes 4 - 7 / A - L, piso 18 T2 | 2026-09-10 | 2026-10-08 | 2026-10-08 | 28 | 41.4 | 52.7 | 127.3
24603 - FLORA PPTO C | 1417 | Auto | Concreto | Muros ejes 4 - 7 / A - L, piso 18 T2 | 2026-09-10 | 2026-10-08 | 2026-10-08 | 28 | 41.4 | 53.5 | 129.2
24603 - FLORA PPTO C | 1417 | Autocompactado | Concreto | Muros ejes 4-7 / A-L, piso 18, torre 2 | 2026-09-10 | 2026-09-24 | 2026-09-28 | 14 | 42 | 47 | 111.9
24603 - FLORA PPTO C | 1417 | Autocompactado | Concreto | Muros ejes 4-7 / A-L, piso 18, torre 2 | 2026-09-10 | 2026-09-17 | 2026-09-22 | 7 | 42 | 44.1 | 105
24603 - FLORA PPTO C | 1418 | Indus | Concreto | Placa ejes 8 - 14 / F - L y 12 - 15 / A - E, piso 9, torre 1 | 2026-09-10 | 2026-10-08 | 2026-10-08 | 28 | 41.4 | 57.3 | 138.4
24603 - FLORA PPTO C | 1418 | Indus | Concreto | Placa ejes 8 - 14 / F - L y 12 - 15 / A - E, piso 9, torre 1 | 2026-09-10 | 2026-10-08 | 2026-10-08 | 28 | 41.4 | 58.2 | 140.6
24603 - FLORA PPTO C | 1418 | Indus | Concreto | Placa ejes 8 - 14 / F - L y 12 - 15 / A - E, piso 9, torre 1 | 2026-09-10 | 2026-10-08 | 2026-10-08 | 28 | 41.4 | 59.1 | 142.8
24603 - FLORA PPTO C | 1418 | Industrializado | Concreto | Placa ejes 8-12 / F-L y 12-15 / A-E, piso 9, torre 1 | 2026-09-10 | 2026-09-24 | 2026-09-28 | 14 | 42 | 47.6 | 113.3
24603 - FLORA PPTO C | 1418 | Industrializado | Concreto | Placa ejes 8-12 / F-L y 12-15 / A-E, piso 9, torre 1 | 2026-09-10 | 2026-09-17 | 2026-09-22 | 7 | 42 | 42.9 | 102.1
24603 - FLORA PPTO C | 1419 | PTICO | Concreto | Estampado Plataforma 2 | 2026-09-11 | 2026-10-09 | 2026-10-13 | 28 | 20.7 | 25.9 | 125.1
24603 - FLORA PPTO C | 1419 | PTICO | Concreto | Estampado Plataforma 2 | 2026-09-11 | 2026-10-09 | 2026-10-13 | 28 | 20.7 | 26.2 | 126.6
24603 - FLORA PPTO C | 1419 | PTICO | Concreto | Estampado Plataforma 2 | 2026-09-11 | 2026-10-09 | 2026-10-13 | 28 | 20.7 | 25.2 | 121.7
24603 - FLORA PPTO C | 1419 | Plástico | Concreto | Estampado plataforma 1 | 2026-09-11 | 2026-09-25 | 2026-09-28 | 14 | 21 | 21.2 | 101
24603 - FLORA PPTO C | 1419 | Plástico | Concreto | Estampado plataforma 1 | 2026-09-11 | 2026-09-18 | 2026-09-22 | 7 | 21 | 16.3 | 77.6
24603 - FLORA PPTO C | 1420 | AUTO | Concreto | Columnas 2do Piso Salón Comunal | 2026-09-11 | 2026-10-09 | 2026-10-13 | 28 | 34.5 | 50.6 | 146.7
24603 - FLORA PPTO C | 1420 | AUTO | Concreto | Columnas 2do Piso Salón Comunal | 2026-09-11 | 2026-10-09 | 2026-10-13 | 28 | 34.5 | 49.4 | 143.2
24603 - FLORA PPTO C | 1420 | AUTO | Concreto | Columnas 2do Piso Salón Comunal | 2026-09-11 | 2026-10-09 | 2026-10-13 | 28 | 34.5 | 48.1 | 139.4
24603 - FLORA PPTO C | 1420 | Autocompactado | Concreto | Columnas segundo piso, salón comunal | 2026-09-11 | 2026-09-25 | 2026-09-28 | 14 | 35 | 41.2 | 117.7
24603 - FLORA PPTO C | 1420 | Autocompactado | Concreto | Columnas segundo piso, salón comunal | 2026-09-11 | 2026-09-18 | 2026-09-22 | 7 | 35 | 27.2 | 77.7
24603 - FLORA PPTO C | 1421 | INDUS | Concreto | Placa Ejes 12 – 15 / F – L Piso 9 Torre 1 | 2026-09-11 | 2026-10-09 | 2026-10-13 | 28 | 41.4 | 56.4 | 136.2
24603 - FLORA PPTO C | 1421 | INDUS | Concreto | Placa Ejes 12 – 15 / F – L Piso 9 Torre 1 | 2026-09-11 | 2026-10-09 | 2026-10-13 | 28 | 41.4 | 55 | 132.9
24603 - FLORA PPTO C | 1421 | INDUS | Concreto | Placa Ejes 12 – 15 / F – L Piso 9 Torre 1 | 2026-09-11 | 2026-10-09 | 2026-10-13 | 28 | 41.4 | 55.9 | 135
24603 - FLORA PPTO C | 1421 | Industrializado | Concreto | Placa ejes 12-15 / F-L, piso 9, torre 1 | 2026-09-11 | 2026-09-25 | 2026-09-28 | 14 | 42 | 49.6 | 118.1
24603 - FLORA PPTO C | 1421 | Industrializado | Concreto | Placa ejes 12-15 / F-L, piso 9, torre 1 | 2026-09-11 | 2026-09-18 | 2026-09-22 | 7 | 42 | 41.9 | 99.8
24603 - FLORA PPTO C | 1422 | INDUS | Concreto | Placa Ejes 7 – 9 / A – L Piso 10 Torre 2 | 2026-09-11 | 2026-10-09 | 2026-10-13 | 28 | 34.5 | 53.7 | 155.7
24603 - FLORA PPTO C | 1422 | INDUS | Concreto | Placa Ejes 7 – 9 / A – L Piso 10 Torre 2 | 2026-09-11 | 2026-10-09 | 2026-10-13 | 28 | 34.5 | 54.6 | 158.3
24603 - FLORA PPTO C | 1422 | INDUS | Concreto | Placa Ejes 7 – 9 / A – L Piso 10 Torre 2 | 2026-09-11 | 2026-10-09 | 2026-10-13 | 28 | 34.5 | 53.2 | 154.2
24603 - FLORA PPTO C | 1422 | Industrializado | Concreto | Placa ejes 7-9 / A-L, piso 10, torre 2 | 2026-09-11 | 2026-09-25 | 2026-09-28 | 14 | 35 | 45.8 | 130.9
24603 - FLORA PPTO C | 1422 | Industrializado | Concreto | Placa ejes 7-9 / A-L, piso 10, torre 2 | 2026-09-11 | 2026-09-18 | 2026-09-22 | 7 | 35 | 35.5 | 101.4
24603 - FLORA PPTO C | 1423 | AUTO | Concreto | Muros Ejes 7 – 9 / A – L Piso 9 Torre 1 | 2026-09-11 | 2026-10-09 | 2026-10-13 | 28 | 48.3 | 68.1 | 141
24603 - FLORA PPTO C | 1423 | AUTO | Concreto | Muros Ejes 7 – 9 / A – L Piso 9 Torre 1 | 2026-09-11 | 2026-10-09 | 2026-10-13 | 28 | 48.3 | 67.7 | 140.2
24603 - FLORA PPTO C | 1423 | AUTO | Concreto | Muros Ejes 7 – 9 / A – L Piso 9 Torre 1 | 2026-09-11 | 2026-10-09 | 2026-10-13 | 28 | 48.3 | 68.8 | 142.4
24603 - FLORA PPTO C | 1423 | Autocompactado | Concreto | Muros ejes 7-9 / A-L, piso 9, torre 1 | 2026-09-11 | 2026-09-25 | 2026-09-28 | 14 | 48 | 59.4 | 123.8
24603 - FLORA PPTO C | 1423 | Autocompactado | Concreto | Muros ejes 7-9 / A-L, piso 9, torre 1 | 2026-09-11 | 2026-09-18 | 2026-09-22 | 7 | 48 | 45.6 | 95
24603 - FLORA PPTO C | 1424 | AUTO | Concreto | Muros Ejes 1 – 4 / A – L y 4 – 5 / A – F Piso 18 Torre 2 | 2026-09-11 | 2026-10-09 | 2026-10-13 | 28 | 41.4 | 53.1 | 128.3
24603 - FLORA PPTO C | 1424 | AUTO | Concreto | Muros Ejes 1 – 4 / A – L y 4 – 5 / A – F Piso 18 Torre 2 | 2026-09-11 | 2026-10-09 | 2026-10-13 | 28 | 41.4 | 51.7 | 124.9
24603 - FLORA PPTO C | 1424 | AUTO | Concreto | Muros Ejes 1 – 4 / A – L y 4 – 5 / A – F Piso 18 Torre 2 | 2026-09-11 | 2026-10-09 | 2026-10-13 | 28 | 41.4 | 51.5 | 124.4
24603 - FLORA PPTO C | 1424 | Autocompactado | Concreto | Muros ejes 1-4 / A-L y 4-5 / A-F, piso 18, torre 2 | 2026-09-11 | 2026-09-25 | 2026-09-28 | 14 | 42 | 46.4 | 110.5
24603 - FLORA PPTO C | 1424 | Autocompactado | Concreto | Muros ejes 1-4 / A-L y 4-5 / A-F, piso 18, torre 2 | 2026-09-11 | 2026-09-18 | 2026-09-22 | 7 | 42 | 33.3 | 79.3
24603 - FLORA PPTO C | 1425 | Pltico | Concreto | Estampado plataforma 1 | 2026-09-12 | 2026-10-10 | 2026-10-13 | 28 | 20.7 | 23.9 | 115.5
24603 - FLORA PPTO C | 1425 | Pltico | Concreto | Estampado plataforma 1 | 2026-09-12 | 2026-10-10 | 2026-10-13 | 28 | 20.7 | 24 | 115.9
24603 - FLORA PPTO C | 1425 | Pltico | Concreto | Estampado plataforma 1 | 2026-09-12 | 2026-10-10 | 2026-10-13 | 28 | 20.7 | 24.3 | 117.4
24603 - FLORA PPTO C | 1425 | Plástico | Concreto | Estampado plataforma 1 | 2026-09-12 | 2026-09-26 | 2026-09-28 | 14 | 21 | 21.7 | 103.3
24603 - FLORA PPTO C | 1425 | Plástico | Concreto | Estampado plataforma 1 | 2026-09-12 | 2026-09-19 | 2026-09-28 | 7 | 21 | 17.2 | 81.9
24603 - FLORA PPTO C | 1426 | Indus | Concreto | Escalera 2, piso 3 al 4 torre 1 | 2026-09-12 | 2026-10-10 | 2026-10-13 | 28 | 41.4 | 43.5 | 105.1
24603 - FLORA PPTO C | 1426 | Indus | Concreto | Escalera 2, piso 3 al 4 torre 1 | 2026-09-12 | 2026-10-10 | 2026-10-13 | 28 | 41.4 | 44.6 | 107.7
24603 - FLORA PPTO C | 1426 | Indus | Concreto | Escalera 2, piso 3 al 4 torre 1 | 2026-09-12 | 2026-10-10 | 2026-10-13 | 28 | 41.4 | 45 | 108.7
24603 - FLORA PPTO C | 1426 | Industrializado | Concreto | Escalera 2, piso 3 al 4, torre 1 | 2026-09-12 | 2026-09-26 | 2026-09-28 | 14 | 42 | 35.3 | 84
24603 - FLORA PPTO C | 1426 | Industrializado | Concreto | Escalera 2, piso 3 al 4, torre 1 | 2026-09-12 | 2026-09-19 | 2026-09-28 | 7 | 42 | 31.9 | 76
24603 - FLORA PPTO C | 1427 | Indus | Concreto | Placa ejes 1 - 6 / A - G, piso 10 torre 1 | 2026-09-12 | 2026-10-10 | 2026-10-13 | 28 | 41.4 | 55.8 | 134.8
24603 - FLORA PPTO C | 1427 | Indus | Concreto | Placa ejes 1 - 6 / A - G, piso 10 torre 1 | 2026-09-12 | 2026-10-10 | 2026-10-13 | 28 | 41.4 | 56.6 | 136.7
24603 - FLORA PPTO C | 1427 | Indus | Concreto | Placa ejes 1 - 6 / A - G, piso 10 torre 1 | 2026-09-12 | 2026-10-10 | 2026-10-13 | 28 | 41.4 | 57.5 | 138.9
24603 - FLORA PPTO C | 1427 | Industrializado | Concreto | Placa ejes 1-6 / A-G, piso 10, torre 1 | 2026-09-12 | 2026-09-26 | 2026-09-28 | 14 | 42 | 44.5 | 106
24603 - FLORA PPTO C | 1427 | Industrializado | Concreto | Placa ejes 1-6 / A-G, piso 10, torre 1 | 2026-09-12 | 2026-09-19 | 2026-09-28 | 7 | 42 | 39.2 | 93.3
24603 - FLORA PPTO C | 1428 | Indus | Concreto | Placa ejes 4 - 7 / A - L, piso 19 torre 2 | 2026-09-12 | 2026-10-10 | 2026-10-13 | 28 | 34.5 | 47.5 | 137.7
24603 - FLORA PPTO C | 1428 | Indus | Concreto | Placa ejes 4 - 7 / A - L, piso 19 torre 2 | 2026-09-12 | 2026-10-10 | 2026-10-13 | 28 | 34.5 | 48.2 | 139.7
24603 - FLORA PPTO C | 1428 | Indus | Concreto | Placa ejes 4 - 7 / A - L, piso 19 torre 2 | 2026-09-12 | 2026-10-10 | 2026-10-13 | 28 | 34.5 | 49 | 142
24603 - FLORA PPTO C | 1428 | Industrializado | Concreto | Placa ejes 4-7 / A-L, piso 18, torre 2 | 2026-09-12 | 2026-09-26 | 2026-09-28 | 14 | 35 | 44.4 | 126.9
24603 - FLORA PPTO C | 1428 | Industrializado | Concreto | Placa ejes 4-7 / A-L, piso 18, torre 2 | 2026-09-12 | 2026-09-19 | 2026-09-28 | 7 | 35 | 34.8 | 99.4
24603 - FLORA PPTO C | 1429 | Auto | Concreto | Muros ejes 9 - 15 / A - F, piso 9 torre 1 | 2026-09-12 | 2026-10-10 | 2026-10-13 | 28 | 48.3 | 70.9 | 146.8
24603 - FLORA PPTO C | 1429 | Auto | Concreto | Muros ejes 9 - 15 / A - F, piso 9 torre 1 | 2026-09-12 | 2026-10-10 | 2026-10-13 | 28 | 48.3 | 72.1 | 149.3
24603 - FLORA PPTO C | 1429 | Auto | Concreto | Muros ejes 9 - 15 / A - F, piso 9 torre 1 | 2026-09-12 | 2026-10-10 | 2026-10-13 | 28 | 48.3 | 73.3 | 151.8
24603 - FLORA PPTO C | 1429 | Autocompactado | Concreto | Muros ejes 9-15 / A-F, piso 9, torre 1 | 2026-09-12 | 2026-09-26 | 2026-09-28 | 14 | 48 | 55.2 | 115
24603 - FLORA PPTO C | 1429 | Autocompactado | Concreto | Muros ejes 9-15 / A-F, piso 9, torre 1 | 2026-09-12 | 2026-09-19 | 2026-09-28 | 7 | 48 | 44.7 | 93.1
24603 - FLORA PPTO C | 1430 | Auto | Concreto | Muros ejes 12 - 15 / A - L y 11 - 12 / G - L, piso 19 torre 2 | 2026-09-12 | 2026-10-10 | 2026-10-13 | 28 | 34.5 | 40.4 | 117.1
24603 - FLORA PPTO C | 1430 | Auto | Concreto | Muros ejes 12 - 15 / A - L y 11 - 12 / G - L, piso 19 torre 2 | 2026-09-12 | 2026-10-10 | 2026-10-13 | 28 | 34.5 | 40.8 | 118.3
24603 - FLORA PPTO C | 1430 | Auto | Concreto | Muros ejes 12 - 15 / A - L y 11 - 12 / G - L, piso 19 torre 2 | 2026-09-12 | 2026-10-10 | 2026-10-13 | 28 | 34.5 | 41.4 | 120
24603 - FLORA PPTO C | 1430 | Autocompactado | Concreto | Muros ejes 12-15 / G-L, piso 19, torre 2 | 2026-09-12 | 2026-09-26 | 2026-09-28 | 14 | 35 | 37.1 | 106
24603 - FLORA PPTO C | 1430 | Autocompactado | Concreto | Muros ejes 12-15 / G-L, piso 19, torre 2 | 2026-09-12 | 2026-09-19 | 2026-09-28 | 7 | 35 | 29.4 | 84
24603 - FLORA PPTO C | 1431 | INDUS | Concreto | Escalera 2 Piso 15 al 16 Torre 2 | 2026-09-14 | 2026-10-12 | 2026-10-13 | 28 | 34.5 | 46.7 | 135.4
24603 - FLORA PPTO C | 1431 | INDUS | Concreto | Escalera 2 Piso 15 al 16 Torre 2 | 2026-09-14 | 2026-10-12 | 2026-10-13 | 28 | 34.5 | 45.2 | 131
24603 - FLORA PPTO C | 1431 | INDUS | Concreto | Escalera 2 Piso 15 al 16 Torre 2 | 2026-09-14 | 2026-10-12 | 2026-10-13 | 28 | 34.5 | 45 | 130.4
24603 - FLORA PPTO C | 1431 | Industrializado | Concreto | Escalera 2, piso 15 al 16, torre 2 | 2026-09-14 | 2026-09-28 | 2026-10-01 | 14 | 35 | 36.8 | 105.1
24603 - FLORA PPTO C | 1431 | Industrializado | Concreto | Escalera 2, piso 15 al 16, torre 2 | 2026-09-14 | 2026-09-21 | 2026-09-28 | 7 | 35 | 30.2 | 86.3
24603 - FLORA PPTO C | 1432 | INDUS | Concreto | Placa Ejes 6 – 8 / A – L Piso 10 Torre 1 | 2026-09-14 | 2026-10-12 | 2026-10-13 | 28 | 41.4 | 54.4 | 131.4
24603 - FLORA PPTO C | 1432 | INDUS | Concreto | Placa Ejes 6 – 8 / A – L Piso 10 Torre 1 | 2026-09-14 | 2026-10-12 | 2026-10-13 | 28 | 41.4 | 52.9 | 127.8
24603 - FLORA PPTO C | 1432 | INDUS | Concreto | Placa Ejes 6 – 8 / A – L Piso 10 Torre 1 | 2026-09-14 | 2026-10-12 | 2026-10-13 | 28 | 41.4 | 53.8 | 130
24603 - FLORA PPTO C | 1432 | Industrializado | Concreto | Placa ejes 6-8 / A-L, piso 10, torre 1 | 2026-09-14 | 2026-09-28 | 2026-10-01 | 14 | 42 | 42 | 100
24603 - FLORA PPTO C | 1432 | Industrializado | Concreto | Placa ejes 6-8 / A-L, piso 10, torre 1 | 2026-09-14 | 2026-09-21 | 2026-09-28 | 7 | 42 | 29.4 | 70
24603 - FLORA PPTO C | 1433 | INDUS | Concreto | Placa Ejes 1 – 4 / A – L Piso 19 | 2026-09-14 | 2026-10-12 | 2026-10-13 | 28 | 34.5 | 45.8 | 132.8
24603 - FLORA PPTO C | 1433 | INDUS | Concreto | Placa Ejes 1 – 4 / A – L Piso 19 | 2026-09-14 | 2026-10-12 | 2026-10-13 | 28 | 34.5 | 45.3 | 131.3
24603 - FLORA PPTO C | 1433 | INDUS | Concreto | Placa Ejes 1 – 4 / A – L Piso 19 | 2026-09-14 | 2026-10-12 | 2026-10-13 | 28 | 34.5 | 45.8 | 132.8
24603 - FLORA PPTO C | 1433 | Industrializado | Concreto | Placa ejes 1-4 / A-L, piso 19, torre 2 | 2026-09-14 | 2026-09-28 | 2026-10-01 | 14 | 35 | 36.8 | 105.1
24603 - FLORA PPTO C | 1433 | Industrializado | Concreto | Placa ejes 1-4 / A-L, piso 19, torre 2 | 2026-09-14 | 2026-09-21 | 2026-09-28 | 7 | 35 | 31.9 | 91.1
24603 - FLORA PPTO C | 1434 | AUTO | Concreto | Muros Ejes 9 – 11 / A – L y 11 – 12 / A – F Piso 19 Torre 2 | 2026-09-14 | 2026-10-12 | 2026-10-13 | 28 | 34.5 | 57.3 | 166.1
24603 - FLORA PPTO C | 1434 | AUTO | Concreto | Muros Ejes 9 – 11 / A – L y 11 – 12 / A – F Piso 19 Torre 2 | 2026-09-14 | 2026-10-12 | 2026-10-13 | 28 | 34.5 | 56.5 | 163.8
24603 - FLORA PPTO C | 1434 | AUTO | Concreto | Muros Ejes 9 – 11 / A – L y 11 – 12 / A – F Piso 19 Torre 2 | 2026-09-14 | 2026-10-12 | 2026-10-13 | 28 | 34.5 | 54.5 | 158
24603 - FLORA PPTO C | 1434 | Autocompactado | Concreto | Muros ejes 9-11 / A-L y 11-12 / A-F, piso 19, torre 2 | 2026-09-14 | 2026-09-28 | 2026-10-01 | 14 | 35 | 49 | 140
24603 - FLORA PPTO C | 1434 | Autocompactado | Concreto | Muros ejes 9-11 / A-L y 11-12 / A-F, piso 19, torre 2 | 2026-09-14 | 2026-09-21 | 2026-09-28 | 7 | 35 | 35.5 | 101.4
24603 - FLORA PPTO C | 1435 | AUTO | Concreto | Muros Ejes 9 – 15 / G – L Piso 8 Torre 1 | 2026-09-14 | 2026-10-12 | 2026-10-13 | 28 | 48.3 | 57.8 | 119.7
24603 - FLORA PPTO C | 1435 | AUTO | Concreto | Muros Ejes 9 – 15 / G – L Piso 8 Torre 1 | 2026-09-14 | 2026-10-12 | 2026-10-13 | 28 | 48.3 | 58.7 | 121.5
24603 - FLORA PPTO C | 1435 | AUTO | Concreto | Muros Ejes 9 – 15 / G – L Piso 8 Torre 1 | 2026-09-14 | 2026-10-12 | 2026-10-13 | 28 | 48.3 | 58.6 | 121.3
24603 - FLORA PPTO C | 1435 | Autocompactado | Concreto | Muros ejes 9-15 / G-L, piso 8, torre 1 | 2026-09-14 | 2026-09-28 | 2026-10-01 | 14 | 48 | 48.8 | 101.7
24603 - FLORA PPTO C | 1435 | Autocompactado | Concreto | Muros ejes 9-15 / G-L, piso 8, torre 1 | 2026-09-14 | 2026-09-21 | 2026-09-28 | 7 | 48 | 38.2 | 79.6
24603 - FLORA PPTO C | 1436 | INDUS | Concreto | Placa Ejes 8 – 15 / A – F / Piso 10 / Torre 1 | 2026-09-15 | 2026-10-13 | 2026-10-15 | 28 | 41.4 | 53.7 | 129.7
24603 - FLORA PPTO C | 1436 | INDUS | Concreto | Placa Ejes 8 – 15 / A – F / Piso 10 / Torre 1 | 2026-09-15 | 2026-10-13 | 2026-10-15 | 28 | 41.4 | 54.5 | 131.6
24603 - FLORA PPTO C | 1436 | INDUS | Concreto | Placa Ejes 8 – 15 / A – F / Piso 10 / Torre 1 | 2026-09-15 | 2026-10-13 | 2026-10-15 | 28 | 41.4 | 53.2 | 128.5
24603 - FLORA PPTO C | 1436 | Industrializado | Concreto | Placa ejes 8-15 / A-F, piso 10, torre 1 | 2026-09-15 | 2026-09-29 | 2026-10-01 | 14 | 42 | 45.5 | 108.3
24603 - FLORA PPTO C | 1436 | Industrializado | Concreto | Placa ejes 8-15 / A-F, piso 10, torre 1 | 2026-09-15 | 2026-09-22 | 2026-09-28 | 7 | 42 | 39.2 | 93.3
24603 - FLORA PPTO C | 1437 | AUTO | Concreto | Muros Ejes 7 – 9 / A – L / Piso 19 / Torre 2 | 2026-09-15 | 2026-10-13 | 2026-10-15 | 28 | 34.5 | 49.1 | 142.3
24603 - FLORA PPTO C | 1437 | AUTO | Concreto | Muros Ejes 7 – 9 / A – L / Piso 19 / Torre 2 | 2026-09-15 | 2026-10-13 | 2026-10-15 | 28 | 34.5 | 48.9 | 141.7
24603 - FLORA PPTO C | 1437 | AUTO | Concreto | Muros Ejes 7 – 9 / A – L / Piso 19 / Torre 2 | 2026-09-15 | 2026-10-13 | 2026-10-15 | 28 | 34.5 | 47.7 | 138.3
24603 - FLORA PPTO C | 1437 | Autocompactado | Concreto | Muros ejes 7-9 / A-L, piso 19, torre 2 | 2026-09-15 | 2026-09-29 | 2026-10-01 | 14 | 35 | 39.5 | 112.9
24603 - FLORA PPTO C | 1437 | Autocompactado | Concreto | Muros ejes 7-9 / A-L, piso 19, torre 2 | 2026-09-15 | 2026-09-22 | 2026-09-28 | 7 | 35 | 38 | 108.6
24603 - FLORA PPTO C | 1438 | INDUS | Concreto | Placa Ejes 12 – 15 / A – L / Piso 20 / Torre 2 | 2026-09-15 | 2026-10-13 | 2026-10-15 | 28 | 27.6 | 31.3 | 113.4
24603 - FLORA PPTO C | 1438 | INDUS | Concreto | Placa Ejes 12 – 15 / A – L / Piso 20 / Torre 2 | 2026-09-15 | 2026-10-13 | 2026-10-15 | 28 | 27.6 | 30.4 | 110.1
24603 - FLORA PPTO C | 1438 | INDUS | Concreto | Placa Ejes 12 – 15 / A – L / Piso 20 / Torre 2 | 2026-09-15 | 2026-10-13 | 2026-10-15 | 28 | 27.6 | 31.3 | 113.4
24603 - FLORA PPTO C | 1438 | Industrializado | Concreto | Placa ejes 12-15 / A-L, piso 20, torre 2 | 2026-09-15 | 2026-09-29 | 2026-10-01 | 14 | 28 | 36.7 | 131.1
24603 - FLORA PPTO C | 1438 | Industrializado | Concreto | Placa ejes 12-15 / A-L, piso 20, torre 2 | 2026-09-15 | 2026-09-22 | 2026-09-28 | 7 | 28 | 28.2 | 100.7
24603 - FLORA PPTO C | 1439 | AUTO | Concreto | Muros Ejes 1 – 6 / G – L / Piso 10 / Torre 1 | 2026-09-15 | 2026-10-13 | 2026-10-15 | 28 | 41.4 | 54 | 130.4
24603 - FLORA PPTO C | 1439 | AUTO | Concreto | Muros Ejes 1 – 6 / G – L / Piso 10 / Torre 1 | 2026-09-15 | 2026-10-13 | 2026-10-15 | 28 | 41.4 | 56 | 135.3
24603 - FLORA PPTO C | 1439 | AUTO | Concreto | Muros Ejes 1 – 6 / G – L / Piso 10 / Torre 1 | 2026-09-15 | 2026-10-13 | 2026-10-15 | 28 | 41.4 | 54.6 | 131.9
24603 - FLORA PPTO C | 1439 | Autocompactado | Concreto | Muros ejes 1-6 / G-L, piso 10, torre 1 | 2026-09-15 | 2026-09-29 | 2026-10-01 | 14 | 42 | 44.3 | 105.5
24603 - FLORA PPTO C | 1439 | Autocompactado | Concreto | Muros ejes 1-6 / G-L, piso 10, torre 1 | 2026-09-15 | 2026-09-22 | 2026-09-28 | 7 | 42 | 42.3 | 100.7
24603 - FLORA PPTO C | 1440 | INDUS | Concreto | Escalera 2, piso 15 al 16 / torre 2 | 2026-09-16 | 2026-10-14 | 2026-10-15 | 28 | 34.5 | 49.3 | 142.9
24603 - FLORA PPTO C | 1440 | INDUS | Concreto | Escalera 2, piso 15 al 16 / torre 2 | 2026-09-16 | 2026-10-14 | 2026-10-15 | 28 | 34.5 | 50.9 | 147.5
24603 - FLORA PPTO C | 1440 | INDUS | Concreto | Escalera 2, piso 15 al 16 / torre 2 | 2026-09-16 | 2026-10-14 | 2026-10-15 | 28 | 34.5 | 50.7 | 147
24603 - FLORA PPTO C | 1440 | Industrializado | Concreto | Escalera 2, piso 15 al 16, torre 2 | 2026-09-16 | 2026-09-30 | 2026-10-05 | 14 | 35 | 44.2 | 126.3
24603 - FLORA PPTO C | 1440 | Industrializado | Concreto | Escalera 2, piso 15 al 16, torre 2 | 2026-09-16 | 2026-09-23 | 2026-09-28 | 7 | 35 | 34 | 97.1
24603 - FLORA PPTO C | 1441 | INDUS | Concreto | Escalera 1, piso 6 al 7 / torre 1 | 2026-09-16 | 2026-10-14 | 2026-10-15 | 28 | 41.4 | 57.6 | 139.1
24603 - FLORA PPTO C | 1441 | INDUS | Concreto | Escalera 1, piso 6 al 7 / torre 1 | 2026-09-16 | 2026-10-14 | 2026-10-15 | 28 | 41.4 | 59.2 | 143
24603 - FLORA PPTO C | 1441 | INDUS | Concreto | Escalera 1, piso 6 al 7 / torre 1 | 2026-09-16 | 2026-10-14 | 2026-10-15 | 28 | 41.4 | 60.1 | 145.2
24603 - FLORA PPTO C | 1441 | Industrializado | Concreto | Escalera 1, piso 6 al 7, torre 1 | 2026-09-16 | 2026-09-30 | 2026-10-05 | 14 | 42 | 51.8 | 123.3
24603 - FLORA PPTO C | 1441 | Industrializado | Concreto | Escalera 1, piso 6 al 7, torre 1 | 2026-09-16 | 2026-09-23 | 2026-09-28 | 7 | 42 | 39.5 | 94
24603 - FLORA PPTO C | 1442 | INDUS | Concreto | Placa ejes 9 - 12 / A - L piso 20 / torre 2 | 2026-09-16 | 2026-10-14 | 2026-10-15 | 28 | 27.6 | 47.9 | 173.6
24603 - FLORA PPTO C | 1442 | INDUS | Concreto | Placa ejes 9 - 12 / A - L piso 20 / torre 2 | 2026-09-16 | 2026-10-14 | 2026-10-15 | 28 | 27.6 | 45.6 | 165.2
24603 - FLORA PPTO C | 1442 | INDUS | Concreto | Placa ejes 9 - 12 / A - L piso 20 / torre 2 | 2026-09-16 | 2026-10-14 | 2026-10-15 | 28 | 27.6 | 46.9 | 169.9
24603 - FLORA PPTO C | 1442 | Industrializado | Concreto | Placa ejes 9-12 / A-L, piso 20, torre 2 | 2026-09-16 | 2026-09-30 | 2026-10-05 | 14 | 28 | 41.9 | 149.6
24603 - FLORA PPTO C | 1442 | Industrializado | Concreto | Placa ejes 9-12 / A-L, piso 20, torre 2 | 2026-09-16 | 2026-09-23 | 2026-09-28 | 7 | 28 | 26.8 | 95.7
24603 - FLORA PPTO C | 1443 | AUTO | Concreto | Muros ejes 1 - 6 / A - G / piso 10 / torre 1 | 2026-09-16 | 2026-10-14 | 2026-10-15 | 28 | 41.4 | 58.9 | 142.3
24603 - FLORA PPTO C | 1443 | AUTO | Concreto | Muros ejes 1 - 6 / A - G / piso 10 / torre 1 | 2026-09-16 | 2026-10-14 | 2026-10-15 | 28 | 41.4 | 56.3 | 136
24603 - FLORA PPTO C | 1443 | AUTO | Concreto | Muros ejes 1 - 6 / A - G / piso 10 / torre 1 | 2026-09-16 | 2026-10-14 | 2026-10-15 | 28 | 41.4 | 58.3 | 140.8
24603 - FLORA PPTO C | 1443 | Autocompactado | Concreto | Muros ejes 1-6 / A-G, piso 10, torre 1 | 2026-09-16 | 2026-09-30 | 2026-10-05 | 14 | 42 | 51.5 | 122.6
24603 - FLORA PPTO C | 1443 | Autocompactado | Concreto | Muros ejes 1-6 / A-G, piso 10, torre 1 | 2026-09-16 | 2026-09-23 | 2026-09-28 | 7 | 42 | 41 | 97.6
24603 - FLORA PPTO C | 1444 | AUTO | Concreto | Muros ejes 4 - 7 / A - L piso 19 / torre 2 | 2026-09-16 | 2026-10-14 | 2026-10-15 | 28 | 34.5 | 47.7 | 138.3
24603 - FLORA PPTO C | 1444 | AUTO | Concreto | Muros ejes 4 - 7 / A - L piso 19 / torre 2 | 2026-09-16 | 2026-10-14 | 2026-10-15 | 28 | 34.5 | 46.5 | 134.8
24603 - FLORA PPTO C | 1444 | AUTO | Concreto | Muros ejes 4 - 7 / A - L piso 19 / torre 2 | 2026-09-16 | 2026-10-14 | 2026-10-15 | 28 | 34.5 | 48.1 | 139.4
24603 - FLORA PPTO C | 1444 | Autocompactado | Concreto | Muros ejes 4-7 / A-L, piso 19, torre 2 | 2026-09-16 | 2026-09-30 | 2026-10-05 | 14 | 35 | 42 | 120
24603 - FLORA PPTO C | 1444 | Autocompactado | Concreto | Muros ejes 4-7 / A-L, piso 19, torre 2 | 2026-09-16 | 2026-09-23 | 2026-09-28 | 7 | 35 | 37.9 | 108.3
24603 - FLORA PPTO C | 1445 | INDUS | Concreto | Placa ejes 8 - 15 / F - L / piso 10 / torre 1 | 2026-09-16 | 2026-10-14 | 2026-10-15 | 28 | 41.4 | 68.9 | 166.4
24603 - FLORA PPTO C | 1445 | INDUS | Concreto | Placa ejes 8 - 15 / F - L / piso 10 / torre 1 | 2026-09-16 | 2026-10-14 | 2026-10-15 | 28 | 41.4 | 66.7 | 161.1
24603 - FLORA PPTO C | 1445 | INDUS | Concreto | Placa ejes 8 - 15 / F - L / piso 10 / torre 1 | 2026-09-16 | 2026-10-14 | 2026-10-15 | 28 | 41.4 | 68.6 | 165.7
24603 - FLORA PPTO C | 1445 | Industrializado | Concreto | Placa ejes 8-15 / F-L, piso 10, torre 1 | 2026-09-16 | 2026-09-30 | 2026-10-05 | 14 | 42 | 57.2 | 136.2
24603 - FLORA PPTO C | 1445 | Industrializado | Concreto | Placa ejes 8-15 / F-L, piso 10, torre 1 | 2026-09-16 | 2026-09-23 | 2026-09-28 | 7 | 42 | 42.3 | 100.7
24603 - FLORA PPTO C | 1446 | Indus | Concreto | Placa ejes 1 - 6 / G - L, piso 11, torre 1 | 2026-09-17 | 2026-10-15 | 2026-10-15 | 28 | 34.5 | 47.6 | 138
24603 - FLORA PPTO C | 1446 | Indus | Concreto | Placa ejes 1 - 6 / G - L, piso 11, torre 1 | 2026-09-17 | 2026-10-15 | 2026-10-15 | 28 | 34.5 | 48.7 | 141.2
24603 - FLORA PPTO C | 1446 | Indus | Concreto | Placa ejes 1 - 6 / G - L, piso 11, torre 1 | 2026-09-17 | 2026-10-15 | 2026-10-15 | 28 | 34.5 | 49.4 | 143.2
24603 - FLORA PPTO C | 1446 | Industrializado | Concreto | Placa ejes 1-6 / G-L, piso 11, torre 1 | 2026-09-17 | 2026-10-01 | 2026-10-05 | 14 | 35 | 42.4 | 121.1
24603 - FLORA PPTO C | 1446 | Industrializado | Concreto | Placa ejes 1-6 / G-L, piso 11, torre 1 | 2026-09-17 | 2026-09-24 | 2026-09-28 | 7 | 35 | 34.8 | 99.4
24603 - FLORA PPTO C | 1447 | Indus | Concreto | Placa ejes 7 - 9 / piso 20 torre 2 | 2026-09-17 | 2026-10-15 | 2026-10-15 | 28 | 27.6 | 44.2 | 160.1
24603 - FLORA PPTO C | 1447 | Indus | Concreto | Placa ejes 7 - 9 / piso 20 torre 2 | 2026-09-17 | 2026-10-15 | 2026-10-15 | 28 | 27.6 | 45 | 163
24603 - FLORA PPTO C | 1447 | Indus | Concreto | Placa ejes 7 - 9 / piso 20 torre 2 | 2026-09-17 | 2026-10-15 | 2026-10-15 | 28 | 27.6 | 44.9 | 162.7
24603 - FLORA PPTO C | 1447 | Industrializado | Concreto | Placa ejes 7-9, piso 20, torre 2 | 2026-09-17 | 2026-10-01 | 2026-10-05 | 14 | 28 | 36.8 | 131.4
24603 - FLORA PPTO C | 1447 | Industrializado | Concreto | Placa ejes 7-9, piso 20, torre 2 | 2026-09-17 | 2026-09-24 | 2026-09-28 | 7 | 28 | 34.3 | 122.5
24603 - FLORA PPTO C | 1448 | Auto | Concreto | Muros ejes 1 - 4 / A - L y 4 - 5 / A - F, piso 19 torre 2 | 2026-09-17 | 2026-10-15 | 2026-10-15 | 28 | 34.5 | 58.1 | 168.4
24603 - FLORA PPTO C | 1448 | Auto | Concreto | Muros ejes 1 - 4 / A - L y 4 - 5 / A - F, piso 19 torre 2 | 2026-09-17 | 2026-10-15 | 2026-10-15 | 28 | 34.5 | 59.5 | 172.5
24603 - FLORA PPTO C | 1448 | Auto | Concreto | Muros ejes 1 - 4 / A - L y 4 - 5 / A - F, piso 19 torre 2 | 2026-09-17 | 2026-10-15 | 2026-10-15 | 28 | 34.5 | 59.9 | 173.6
24603 - FLORA PPTO C | 1448 | Autocompactado | Concreto | Muros ejes 1-4 / A-L y 4-5 / A-F, piso 19, torre 2 | 2026-09-17 | 2026-10-01 | 2026-10-05 | 14 | 35 | 49 | 140
24603 - FLORA PPTO C | 1448 | Autocompactado | Concreto | Muros ejes 1-4 / A-L y 4-5 / A-F, piso 19, torre 2 | 2026-09-17 | 2026-09-24 | 2026-09-28 | 7 | 35 | 38 | 108.6
24603 - FLORA PPTO C | 1449 | Auto | Concreto | Muros ejes 7 - 9 / A - L, piso 10 torre 1 | 2026-09-17 | 2026-10-15 | 2026-10-15 | 28 | 41.4 | 65.2 | 157.5
24603 - FLORA PPTO C | 1449 | Auto | Concreto | Muros ejes 7 - 9 / A - L, piso 10 torre 1 | 2026-09-17 | 2026-10-15 | 2026-10-15 | 28 | 41.4 | 66.2 | 159.9
24603 - FLORA PPTO C | 1449 | Auto | Concreto | Muros ejes 7 - 9 / A - L, piso 10 torre 1 | 2026-09-17 | 2026-10-15 | 2026-10-15 | 28 | 41.4 | 67.4 | 162.8
24603 - FLORA PPTO C | 1449 | Autocompactado | Concreto | Muros ejes 7-9 / A-L, piso 10, torre 1 | 2026-09-17 | 2026-10-01 | 2026-10-05 | 14 | 42 | 60.1 | 143.1
24603 - FLORA PPTO C | 1449 | Autocompactado | Concreto | Muros ejes 7-9 / A-L, piso 10, torre 1 | 2026-09-17 | 2026-09-24 | 2026-09-28 | 7 | 42 | 47.9 | 114
24603 - FLORA PPTO C | 1450 | Indus | Concreto | Escalera 1, piso 11 al 12 / torre 2 | 2026-09-18 | 2026-10-16 | 2026-10-16 | 28 | 34.5 | 56 | 162.3
24603 - FLORA PPTO C | 1450 | Indus | Concreto | Escalera 1, piso 11 al 12 / torre 2 | 2026-09-18 | 2026-10-16 | 2026-10-16 | 28 | 34.5 | 56.9 | 164.9
24603 - FLORA PPTO C | 1450 | Indus | Concreto | Escalera 1, piso 11 al 12 / torre 2 | 2026-09-18 | 2026-10-16 | 2026-10-16 | 28 | 34.5 | 57.7 | 167.2
24603 - FLORA PPTO C | 1450 | Industrializado | Concreto | Escalera 1, piso 11 al 12, torre 2 | 2026-09-18 | 2026-10-02 | 2026-10-05 | 14 | 35 | 45.4 | 129.7
24603 - FLORA PPTO C | 1450 | Industrializado | Concreto | Escalera 1, piso 11 al 12, torre 2 | 2026-09-18 | 2026-09-25 | 2026-09-28 | 7 | 35 | 38 | 108.6
24603 - FLORA PPTO C | 1451 | Indus | Concreto | Placa ejes 1 - 6 / A - G, piso 11/ torre 1 | 2026-09-18 | 2026-10-16 | 2026-10-16 | 28 | 34.5 | 49 | 142
24603 - FLORA PPTO C | 1451 | Indus | Concreto | Placa ejes 1 - 6 / A - G, piso 11/ torre 1 | 2026-09-18 | 2026-10-16 | 2026-10-16 | 28 | 34.5 | 51 | 147.8
24603 - FLORA PPTO C | 1451 | Indus | Concreto | Placa ejes 1 - 6 / A - G, piso 11/ torre 1 | 2026-09-18 | 2026-10-16 | 2026-10-16 | 28 | 34.5 | 51.8 | 150.1
24603 - FLORA PPTO C | 1451 | Industrializado | Concreto | Placa ejes 1-6 / A-G, piso 11, torre 1 | 2026-09-18 | 2026-10-02 | 2026-10-05 | 14 | 35 | 45.4 | 129.7
24603 - FLORA PPTO C | 1451 | Industrializado | Concreto | Placa ejes 1-6 / A-G, piso 11, torre 1 | 2026-09-18 | 2026-09-25 | 2026-09-28 | 7 | 35 | 38.9 | 111.1
24603 - FLORA PPTO C | 1452 | Auto | Concreto | Muros ejes 7 - 9 / A - L, piso 10 / torre 1 | 2026-09-18 | 2026-10-16 | 2026-10-16 | 28 | 41.4 | 52.6 | 127.1
24603 - FLORA PPTO C | 1452 | Auto | Concreto | Muros ejes 7 - 9 / A - L, piso 10 / torre 1 | 2026-09-18 | 2026-10-16 | 2026-10-16 | 28 | 41.4 | 53.4 | 129
24603 - FLORA PPTO C | 1452 | Auto | Concreto | Muros ejes 7 - 9 / A - L, piso 10 / torre 1 | 2026-09-18 | 2026-10-16 | 2026-10-16 | 28 | 41.4 | 54.2 | 130.9
24603 - FLORA PPTO C | 1452 | Autocompactado | Concreto | Muros ejes 7-9 / A-L, piso 10, torre 1 | 2026-09-18 | 2026-10-02 | 2026-10-05 | 14 | 42 | 48 | 114.3
24603 - FLORA PPTO C | 1452 | Autocompactado | Concreto | Muros ejes 7-9 / A-L, piso 10, torre 1 | 2026-09-18 | 2026-09-25 | 2026-09-28 | 7 | 42 | 45.5 | 108.3
24603 - FLORA PPTO C | 1453 | Indus | Concreto | Placa ejes 4 - 7 / A - L piso 20 / torre 2 | 2026-09-18 | 2026-10-16 | 2026-10-16 | 28 | 27.6 | 42.2 | 152.9
24603 - FLORA PPTO C | 1453 | Indus | Concreto | Placa ejes 4 - 7 / A - L piso 20 / torre 2 | 2026-09-18 | 2026-10-16 | 2026-10-16 | 28 | 27.6 | 42.8 | 155.1
24603 - FLORA PPTO C | 1453 | Indus | Concreto | Placa ejes 4 - 7 / A - L piso 20 / torre 2 | 2026-09-18 | 2026-10-16 | 2026-10-16 | 28 | 27.6 | 43.5 | 157.6
24603 - FLORA PPTO C | 1453 | Industrializado | Concreto | Placa ejes 4-7 / A-L, piso 20, torre 2 | 2026-09-18 | 2026-10-02 | 2026-10-05 | 14 | 28 | 36.8 | 131.4
24603 - FLORA PPTO C | 1453 | Industrializado | Concreto | Placa ejes 4-7 / A-L, piso 20, torre 2 | 2026-09-18 | 2026-09-25 | 2026-09-28 | 7 | 28 | 33.9 | 121.1
24603 - FLORA PPTO C | 1454 | AUTO | Concreto | Muros ejes 12 - 15 / A - L y 11 - 12 / G - L , piso 20 / torre 1 | 2026-09-19 | 2026-10-17 | 2026-10-19 | 28 | 34.5 | 52.9 | 153.3
24603 - FLORA PPTO C | 1454 | AUTO | Concreto | Muros ejes 12 - 15 / A - L y 11 - 12 / G - L , piso 20 / torre 1 | 2026-09-19 | 2026-10-17 | 2026-10-19 | 28 | 34.5 | 50.5 | 146.4
24603 - FLORA PPTO C | 1454 | AUTO | Concreto | Muros ejes 12 - 15 / A - L y 11 - 12 / G - L , piso 20 / torre 1 | 2026-09-19 | 2026-10-17 | 2026-10-19 | 28 | 34.5 | 52.3 | 151.6
24603 - FLORA PPTO C | 1454 | Autocompactado | Concreto | Muros ejes 12-15 / A-L y 11-12 / G-L, piso 20, torre 2 | 2026-09-19 | 2026-10-03 | 2026-10-05 | 14 | 35 | 45.4 | 129.7
24603 - FLORA PPTO C | 1454 | Autocompactado | Concreto | Muros ejes 12-15 / A-L y 11-12 / G-L, piso 20, torre 2 | 2026-09-19 | 2026-09-26 | 2026-09-28 | 7 | 35 | 37.7 | 107.7
24603 - FLORA PPTO C | 1455 | INDUS | Concreto | Placa ejes 6 - 8 / A - L , piso 11 / torre 1 | 2026-09-19 | 2026-10-17 | 2026-10-19 | 28 | 34.5 | 57.6 | 167
24603 - FLORA PPTO C | 1455 | INDUS | Concreto | Placa ejes 6 - 8 / A - L , piso 11 / torre 1 | 2026-09-19 | 2026-10-17 | 2026-10-19 | 28 | 34.5 | 55.1 | 159.7
24603 - FLORA PPTO C | 1455 | INDUS | Concreto | Placa ejes 6 - 8 / A - L , piso 11 / torre 1 | 2026-09-19 | 2026-10-17 | 2026-10-19 | 28 | 34.5 | 57.1 | 165.5
24603 - FLORA PPTO C | 1455 | Industrializado | Concreto | Placa ejes 6-8 / A-L, piso 11, torre 1 | 2026-09-19 | 2026-10-03 | 2026-10-05 | 14 | 35 | 50.5 | 144.3
24603 - FLORA PPTO C | 1455 | Industrializado | Concreto | Placa ejes 6-8 / A-L, piso 11, torre 1 | 2026-09-19 | 2026-09-26 | 2026-09-28 | 7 | 35 | 37.4 | 106.9
24603 - FLORA PPTO C | 1456 | AUTO | Concreto | Placa ejes 9 - 15 / G - L , piso 10 / torre 1 | 2026-09-19 | 2026-10-17 | 2026-10-19 | 28 | 41.4 | 59.9 | 144.7
24603 - FLORA PPTO C | 1456 | AUTO | Concreto | Placa ejes 9 - 15 / G - L , piso 10 / torre 1 | 2026-09-19 | 2026-10-17 | 2026-10-19 | 28 | 41.4 | 57.3 | 138.4
24603 - FLORA PPTO C | 1456 | AUTO | Concreto | Placa ejes 9 - 15 / G - L , piso 10 / torre 1 | 2026-09-19 | 2026-10-17 | 2026-10-19 | 28 | 41.4 | 59.4 | 143.5
24603 - FLORA PPTO C | 1456 | Autocompactado | Concreto | Muros ejes 9-15 / G-L, piso 10, torre 1 | 2026-09-19 | 2026-10-03 | 2026-10-05 | 14 | 42 | 47.8 | 113.8
24603 - FLORA PPTO C | 1456 | Autocompactado | Concreto | Muros ejes 9-15 / G-L, piso 10, torre 1 | 2026-09-19 | 2026-09-26 | 2026-09-28 | 7 | 42 | 43.2 | 102.9
24603 - FLORA PPTO C | 1457 | Indus | Concreto | Placa ejes 1 - 4 / A - L piso 20 / torre 2 | 2026-09-21 | 2026-10-19 | 2026-10-20 | 28 | 27.6 | 48.8 | 176.8
24603 - FLORA PPTO C | 1457 | Indus | Concreto | Placa ejes 1 - 4 / A - L piso 20 / torre 2 | 2026-09-21 | 2026-10-19 | 2026-10-20 | 28 | 27.6 | 49 | 177.5
24603 - FLORA PPTO C | 1457 | Indus | Concreto | Placa ejes 1 - 4 / A - L piso 20 / torre 2 | 2026-09-21 | 2026-10-19 | 2026-10-20 | 28 | 27.6 | 49.2 | 178.3
24603 - FLORA PPTO C | 1457 | Industrializado | Concreto | Placa ejes 1-4 / A-L, piso 20, torre 2 | 2026-09-21 | 2026-10-05 | 2026-10-08 | 14 | 28 | 39.2 | 140
24603 - FLORA PPTO C | 1457 | Industrializado | Concreto | Placa ejes 1-4 / A-L, piso 20, torre 2 | 2026-09-21 | 2026-10-28 | 2026-10-01 | 7 | 28 | 29.4 | 105
24603 - FLORA PPTO C | 1458 | Indus | Concreto | Placa ejes 8 - 15 / A - F piso 11 / torre 1 | 2026-09-21 | 2026-10-19 | 2026-10-20 | 28 | 34.5 | 53.7 | 155.7
24603 - FLORA PPTO C | 1458 | Indus | Concreto | Placa ejes 8 - 15 / A - F piso 11 / torre 1 | 2026-09-21 | 2026-10-19 | 2026-10-20 | 28 | 34.5 | 54.4 | 157.7
24603 - FLORA PPTO C | 1458 | Indus | Concreto | Placa ejes 8 - 15 / A - F piso 11 / torre 1 | 2026-09-21 | 2026-10-19 | 2026-10-20 | 28 | 34.5 | 54.9 | 159.1
24603 - FLORA PPTO C | 1458 | Industrializado | Concreto | Placa ejes 8-15 / A-F, piso 11, torre 1 | 2026-09-21 | 2026-10-05 | 2026-10-08 | 14 | 35 | 46.6 | 133.1
24603 - FLORA PPTO C | 1458 | Industrializado | Concreto | Placa ejes 8-15 / A-F, piso 11, torre 1 | 2026-09-21 | 2026-10-28 | 2026-10-01 | 7 | 35 | 41.7 | 119.1
24603 - FLORA PPTO C | 1459 | Auto | Concreto | Muros ejes 1 - 6 / G - L | 2026-09-21 | 2026-10-19 | 2026-10-20 | 28 | 41.4 | 52.9 | 127.8
24603 - FLORA PPTO C | 1459 | Auto | Concreto | Muros ejes 1 - 6 / G - L | 2026-09-21 | 2026-10-19 | 2026-10-20 | 28 | 41.4 | 53.5 | 129.2
24603 - FLORA PPTO C | 1459 | Auto | Concreto | Muros ejes 1 - 6 / G - L | 2026-09-21 | 2026-10-19 | 2026-10-20 | 28 | 41.4 | 53.9 | 130.2
24603 - FLORA PPTO C | 1459 | Autocompactado | Concreto | Muros ejes 1-6 / G-L, piso 11, torre 1 | 2026-09-21 | 2026-10-05 | 2026-10-08 | 14 | 42 | 47.2 | 112.4
24603 - FLORA PPTO C | 1459 | Autocompactado | Concreto | Muros ejes 1-6 / G-L, piso 11, torre 1 | 2026-09-21 | 2026-10-28 | 2026-10-01 | 7 | 42 | 43 | 102.4
24603 - FLORA PPTO C | 1460 | Auto | Concreto | Muros ejes 9 - 11 / A - L y 11 - 12 / A - F piso 20 torre 2 | 2026-09-21 | 2026-10-19 | 2026-10-20 | 28 | 34.5 | 51.3 | 148.7
24603 - FLORA PPTO C | 1460 | Auto | Concreto | Muros ejes 9 - 11 / A - L y 11 - 12 / A - F piso 20 torre 2 | 2026-09-21 | 2026-10-19 | 2026-10-20 | 28 | 34.5 | 52.4 | 151.9
24603 - FLORA PPTO C | 1460 | Auto | Concreto | Muros ejes 9 - 11 / A - L y 11 - 12 / A - F piso 20 torre 2 | 2026-09-21 | 2026-10-19 | 2026-10-20 | 28 | 34.5 | 52.4 | 151.9
24603 - FLORA PPTO C | 1460 | Autocompactado | Concreto | Muros ejes 9-11 / A-L y 11-12 / A-F, piso 20, torre 2 | 2026-09-21 | 2026-10-05 | 2026-10-08 | 14 | 35 | 46.2 | 132
24603 - FLORA PPTO C | 1460 | Autocompactado | Concreto | Muros ejes 9-11 / A-L y 11-12 / A-F, piso 20, torre 2 | 2026-09-21 | 2026-10-28 | 2026-10-01 | 7 | 35 | 43 | 122.9
24603 - FLORA PPTO C | 1461 | AUTO | Concreto | Placa piso 3 , 5 comunal | 2026-09-22 | 2026-10-20 | 2026-10-20 | 28 | 34.5 | 49.9 | 144.6
24603 - FLORA PPTO C | 1461 | AUTO | Concreto | Placa piso 3 , 5 comunal | 2026-09-22 | 2026-10-20 | 2026-10-20 | 28 | 34.5 | 51.7 | 149.9
24603 - FLORA PPTO C | 1461 | AUTO | Concreto | Placa piso 3 , 5 comunal | 2026-09-22 | 2026-10-20 | 2026-10-20 | 28 | 34.5 | 51.2 | 148.4
24603 - FLORA PPTO C | 1461 | Autocompactado | Concreto | Placa piso 3, salón comunal | 2026-09-22 | 2026-10-06 | 2026-10-08 | 14 | 35 | 44.1 | 126
24603 - FLORA PPTO C | 1461 | Autocompactado | Concreto | Placa piso 3, salón comunal | 2026-09-22 | 2026-09-29 | 2026-10-01 | 7 | 35 | 38 | 108.6
24603 - FLORA PPTO C | 1462 | INDUS | Concreto | Placa piso 3 , 5 comunal | 2026-09-22 | 2026-10-20 | 2026-10-20 | 28 | 27.6 | 44.4 | 160.9
24603 - FLORA PPTO C | 1462 | INDUS | Concreto | Placa piso 3 , 5 comunal | 2026-09-22 | 2026-10-20 | 2026-10-20 | 28 | 27.6 | 45.9 | 166.3
24603 - FLORA PPTO C | 1462 | INDUS | Concreto | Placa piso 3 , 5 comunal | 2026-09-22 | 2026-10-20 | 2026-10-20 | 28 | 27.6 | 45.6 | 165.2
24603 - FLORA PPTO C | 1462 | Industrializado | Concreto | Placa piso 3, salón comunal | 2026-09-22 | 2026-10-06 | 2026-10-08 | 14 | 28 | 39.1 | 139.6
24603 - FLORA PPTO C | 1462 | Industrializado | Concreto | Placa piso 3, salón comunal | 2026-09-22 | 2026-09-29 | 2026-10-01 | 7 | 28 | 29.7 | 106.1
24603 - FLORA PPTO C | 1463 | PTCO | Concreto | Antepecho piso 1 , comercio 2 | 2026-09-22 | 2026-10-20 | 2026-10-20 | 28 | 20.7 | 32.2 | 155.6
24603 - FLORA PPTO C | 1463 | PTCO | Concreto | Antepecho piso 1 , comercio 2 | 2026-09-22 | 2026-10-20 | 2026-10-20 | 28 | 20.7 | 33.3 | 160.9
24603 - FLORA PPTO C | 1463 | PTCO | Concreto | Antepecho piso 1 , comercio 2 | 2026-09-22 | 2026-10-20 | 2026-10-20 | 28 | 20.7 | 33 | 159.4
24603 - FLORA PPTO C | 1463 | Plástico | Concreto | Antepechos piso 1, comercio 2 | 2026-09-22 | 2026-10-06 | 2026-10-08 | 14 | 21 | 25.6 | 121.9
24603 - FLORA PPTO C | 1463 | Plástico | Concreto | Antepechos piso 1, comercio 2 | 2026-09-22 | 2026-09-29 | 2026-10-01 | 7 | 21 | 22.1 | 105.2
24603 - FLORA PPTO C | 1464 | INDUS | Concreto | Escalera 1 , piso 16 al 17 / torre 2 | 2026-09-22 | 2026-10-20 | 2026-10-20 | 28 | 34.5 | 49.6 | 143.8
24603 - FLORA PPTO C | 1464 | INDUS | Concreto | Escalera 1 , piso 16 al 17 / torre 2 | 2026-09-22 | 2026-10-20 | 2026-10-20 | 28 | 34.5 | 51.3 | 148.7
24603 - FLORA PPTO C | 1464 | INDUS | Concreto | Escalera 1 , piso 16 al 17 / torre 2 | 2026-09-22 | 2026-10-20 | 2026-10-20 | 28 | 34.5 | 51.1 | 148.1
24603 - FLORA PPTO C | 1464 | Industrializado | Concreto | Escalera 2, piso 16 al 17, torre 2 | 2026-09-22 | 2026-10-06 | 2026-10-08 | 14 | 35 | 42.6 | 121.7
24603 - FLORA PPTO C | 1464 | Industrializado | Concreto | Escalera 2, piso 16 al 17, torre 2 | 2026-09-22 | 2026-09-29 | 2026-10-01 | 7 | 35 | 38 | 108.6
24603 - FLORA PPTO C | 1465 | AUTO | Concreto | Muros ejes 7 - 9 / A - L , piso 20 / torre 2 | 2026-09-22 | 2026-10-20 | 2026-10-20 | 28 | 34.5 | 52.3 | 151.6
24603 - FLORA PPTO C | 1465 | AUTO | Concreto | Muros ejes 7 - 9 / A - L , piso 20 / torre 2 | 2026-09-22 | 2026-10-20 | 2026-10-20 | 28 | 34.5 | 54.2 | 157.1
24603 - FLORA PPTO C | 1465 | AUTO | Concreto | Muros ejes 7 - 9 / A - L , piso 20 / torre 2 | 2026-09-22 | 2026-10-20 | 2026-10-20 | 28 | 34.5 | 53.8 | 155.9
24603 - FLORA PPTO C | 1465 | Autocompactado | Concreto | Muros ejes 7-9 / A-L, piso 20, torre 2 | 2026-09-22 | 2026-10-06 | 2026-10-08 | 14 | 35 | 44.6 | 127.4
24603 - FLORA PPTO C | 1465 | Autocompactado | Concreto | Muros ejes 7-9 / A-L, piso 20, torre 2 | 2026-09-22 | 2026-09-29 | 2026-10-01 | 7 | 35 | 39.2 | 112
24603 - FLORA PPTO C | 1466 | AUTO | Concreto | Muros ejes 1 - 6 / A - G / piso 11 / torre 1 | 2026-09-22 | 2026-10-20 | 2026-10-20 | 28 | 41.4 | 47.2 | 114
24603 - FLORA PPTO C | 1466 | AUTO | Concreto | Muros ejes 1 - 6 / A - G / piso 11 / torre 1 | 2026-09-22 | 2026-10-20 | 2026-10-20 | 28 | 41.4 | 48.8 | 117.9
24603 - FLORA PPTO C | 1466 | AUTO | Concreto | Muros ejes 1 - 6 / A - G / piso 11 / torre 1 | 2026-09-22 | 2026-10-20 | 2026-10-20 | 28 | 41.4 | 48.6 | 117.4
24603 - FLORA PPTO C | 1466 | Autocompactado | Concreto | Muros ejes 1-6 / A-G, piso 11, torre 1 | 2026-09-22 | 2026-10-06 | 2026-10-08 | 14 | 42 | 42.5 | 101.2
24603 - FLORA PPTO C | 1466 | Autocompactado | Concreto | Muros ejes 1-6 / A-G, piso 11, torre 1 | 2026-09-22 | 2026-09-29 | 2026-10-01 | 7 | 42 | 33.1 | 78.8
24603 - FLORA PPTO C | 1467 | INDUS | Concreto | Placa ejes 1 - 6 / A - L piso 21 / torre 2 | 2026-09-22 | 2026-10-20 | 2026-10-20 | 28 | 27.6 | 47.5 | 172.1
24603 - FLORA PPTO C | 1467 | INDUS | Concreto | Placa ejes 1 - 6 / A - L piso 21 / torre 2 | 2026-09-22 | 2026-10-20 | 2026-10-20 | 28 | 27.6 | 49.2 | 178.3
24603 - FLORA PPTO C | 1467 | INDUS | Concreto | Placa ejes 1 - 6 / A - L piso 21 / torre 2 | 2026-09-22 | 2026-10-20 | 2026-10-20 | 28 | 27.6 | 49 | 177.5
24603 - FLORA PPTO C | 1467 | Industrializado | Concreto | Placa ejes 12-15 / A-L, piso 21, torre 2 | 2026-09-22 | 2026-10-06 | 2026-10-08 | 14 | 28 | 39.5 | 141.1
24603 - FLORA PPTO C | 1467 | Industrializado | Concreto | Placa ejes 12-15 / A-L, piso 21, torre 2 | 2026-09-22 | 2026-09-29 | 2026-10-01 | 7 | 28 | 33.1 | 118.2
24603 - FLORA PPTO C | 1468 | INDUS | Concreto | Placa ejes 1 - 6 / A - G piso 11 / torre 1 | 2026-09-22 | 2026-10-20 | 2026-10-20 | 28 | 34.5 | 53 | 153.6
24603 - FLORA PPTO C | 1468 | INDUS | Concreto | Placa ejes 1 - 6 / A - G piso 11 / torre 1 | 2026-09-22 | 2026-10-20 | 2026-10-20 | 28 | 34.5 | 54.9 | 159.1
24603 - FLORA PPTO C | 1468 | INDUS | Concreto | Placa ejes 1 - 6 / A - G piso 11 / torre 1 | 2026-09-22 | 2026-10-20 | 2026-10-20 | 28 | 34.5 | 54.7 | 158.6
24603 - FLORA PPTO C | 1468 | Industrializado | Concreto | Placa ejes 1-6 / A-G, piso 11, torre 1 | 2026-09-22 | 2026-10-06 | 2026-10-08 | 14 | 35 | 46.4 | 132.6
24603 - FLORA PPTO C | 1468 | Industrializado | Concreto | Placa ejes 1-6 / A-G, piso 11, torre 1 | 2026-09-22 | 2026-09-29 | 2026-10-01 | 7 | 35 | 36.8 | 105.1
24603 - FLORA PPTO C | 1469 | INDUS | Concreto | Placa Ejes 12 – 15 / F – L Piso 11 / T1 y Escalera 1 Piso 6 al 7 / Torre 1 | 2026-09-23 | 2026-10-21 | 2026-10-22 | 28 | 34.5 | 54 | 156.5
24603 - FLORA PPTO C | 1469 | INDUS | Concreto | Placa Ejes 12 – 15 / F – L Piso 11 / T1 y Escalera 1 Piso 6 al 7 / Torre 1 | 2026-09-23 | 2026-10-21 | 2026-10-22 | 28 | 34.5 | 54.7 | 158.6
24603 - FLORA PPTO C | 1469 | INDUS | Concreto | Placa Ejes 12 – 15 / F – L Piso 11 / T1 y Escalera 1 Piso 6 al 7 / Torre 1 | 2026-09-23 | 2026-10-21 | 2026-10-22 | 28 | 34.5 | 53.5 | 155.1
24603 - FLORA PPTO C | 1469 | Industrializado | Concreto | Placa ejes 12-15 / F-L, piso 11, torre 1 y escalera 1, piso 6 al 7, torre 1 | 2026-09-23 | 2026-10-07 | 2026-10-08 | 14 | 35 | 46 | 131.4
24603 - FLORA PPTO C | 1469 | Industrializado | Concreto | Placa ejes 12-15 / F-L, piso 11, torre 1 y escalera 1, piso 6 al 7, torre 1 | 2026-09-23 | 2026-09-30 | 2026-10-05 | 7 | 35 | 43.3 | 123.7
24603 - FLORA PPTO C | 1470 | INDUS | Concreto | Placa Ejes 9 – 12 / A – L Piso 21 / Torre 2 | 2026-09-23 | 2026-10-21 | 2026-10-22 | 28 | 27.6 | 44 | 159.4
24603 - FLORA PPTO C | 1470 | INDUS | Concreto | Placa Ejes 9 – 12 / A – L Piso 21 / Torre 2 | 2026-09-23 | 2026-10-21 | 2026-10-22 | 28 | 27.6 | 44.6 | 161.6
24603 - FLORA PPTO C | 1470 | INDUS | Concreto | Placa Ejes 9 – 12 / A – L Piso 21 / Torre 2 | 2026-09-23 | 2026-10-21 | 2026-10-22 | 28 | 27.6 | 43.1 | 156.2
24603 - FLORA PPTO C | 1470 | Industrializado | Concreto | Placa ejes 9-12 / A-L, piso 21, torre 2 | 2026-09-23 | 2026-10-07 | 2026-10-08 | 14 | 28 | 37.5 | 133.9
24603 - FLORA PPTO C | 1470 | Industrializado | Concreto | Placa ejes 9-12 / A-L, piso 21, torre 2 | 2026-09-23 | 2026-09-30 | 2026-10-05 | 7 | 28 | 34.3 | 122.5
24603 - FLORA PPTO C | 1471 | AUTO | Concreto | Muros Ejes 7 – 9 / A – L Piso 11 / Torre 1 | 2026-09-23 | 2026-10-21 | 2026-10-22 | 28 | 41.4 | 51.8 | 125.1
24603 - FLORA PPTO C | 1471 | AUTO | Concreto | Muros Ejes 7 – 9 / A – L Piso 11 / Torre 1 | 2026-09-23 | 2026-10-21 | 2026-10-22 | 28 | 41.4 | 50.5 | 122
24603 - FLORA PPTO C | 1471 | AUTO | Concreto | Muros Ejes 7 – 9 / A – L Piso 11 / Torre 1 | 2026-09-23 | 2026-10-21 | 2026-10-22 | 28 | 41.4 | 51 | 123.2
24603 - FLORA PPTO C | 1471 | Autocompactado | Concreto | Muros ejes 7-9 / A-L, piso 11, torre 1 | 2026-09-23 | 2026-10-07 | 2026-10-08 | 14 | 42 | 44.8 | 106.7
24603 - FLORA PPTO C | 1471 | Autocompactado | Concreto | Muros ejes 7-9 / A-L, piso 11, torre 1 | 2026-09-23 | 2026-09-30 | 2026-10-05 | 7 | 42 | 39.8 | 94.8
24603 - FLORA PPTO C | 1472 | AUTO | Concreto | Muros Ejes 7 – 7 / A – L Piso 20 / T2 | 2026-09-23 | 2026-10-21 | 2026-10-22 | 28 | 34.5 | 54.3 | 157.4
24603 - FLORA PPTO C | 1472 | AUTO | Concreto | Muros Ejes 7 – 7 / A – L Piso 20 / T2 | 2026-09-23 | 2026-10-21 | 2026-10-22 | 28 | 34.5 | 55 | 159.4
24603 - FLORA PPTO C | 1472 | AUTO | Concreto | Muros Ejes 7 – 7 / A – L Piso 20 / T2 | 2026-09-23 | 2026-10-21 | 2026-10-22 | 28 | 34.5 | 54.7 | 158.6
24603 - FLORA PPTO C | 1472 | Autocompactado | Concreto | Muros ejes 7-7 / A-L, piso 20, torre 2 | 2026-09-23 | 2026-10-07 | 2026-10-08 | 14 | 35 | 49 | 140
24603 - FLORA PPTO C | 1472 | Autocompactado | Concreto | Muros ejes 7-7 / A-L, piso 20, torre 2 | 2026-09-23 | 2026-09-30 | 2026-10-05 | 7 | 35 | 42.9 | 122.6
24603 - FLORA PPTO C | 1473 | INDUS | Concreto | Placa ejes 1 - 6 / G - L / piso 12 / torre 1 | 2026-09-24 | 2026-10-22 | 2026-10-22 | 28 | 34.5 | 50 | 144.9
24603 - FLORA PPTO C | 1473 | INDUS | Concreto | Placa ejes 1 - 6 / G - L / piso 12 / torre 1 | 2026-09-24 | 2026-10-22 | 2026-10-22 | 28 | 34.5 | 48.8 | 141.4
24603 - FLORA PPTO C | 1473 | INDUS | Concreto | Placa ejes 1 - 6 / G - L / piso 12 / torre 1 | 2026-09-24 | 2026-10-22 | 2026-10-22 | 28 | 34.5 | 49.5 | 143.5
24603 - FLORA PPTO C | 1473 | Industrializado | Concreto | Placa ejes 1-6 / G-L, piso 12, torre 1 | 2026-09-24 | 2026-10-08 | 2026-10-08 | 14 | 35 | 43.8 | 125.1
24603 - FLORA PPTO C | 1473 | Industrializado | Concreto | Placa ejes 1-6 / G-L, piso 12, torre 1 | 2026-09-24 | 2026-10-01 | 2026-10-05 | 7 | 35 | 40.7 | 116.3
24603 - FLORA PPTO C | 1474 | INDUS | Concreto | Placa ejes 7 - 9 / A - L / piso 21 / torre 2 | 2026-09-24 | 2026-10-22 | 2026-10-22 | 28 | 27.6 | 43.6 | 158
24603 - FLORA PPTO C | 1474 | INDUS | Concreto | Placa ejes 7 - 9 / A - L / piso 21 / torre 2 | 2026-09-24 | 2026-10-22 | 2026-10-22 | 28 | 27.6 | 41.7 | 151.1
24603 - FLORA PPTO C | 1474 | INDUS | Concreto | Placa ejes 7 - 9 / A - L / piso 21 / torre 2 | 2026-09-24 | 2026-10-22 | 2026-10-22 | 28 | 27.6 | 43.1 | 156.2
24603 - FLORA PPTO C | 1474 | Industrializado | Concreto | Placa ejes 7-9 / A-L, piso 21, torre 2 | 2026-09-24 | 2026-10-08 | 2026-10-08 | 14 | 28 | 37.9 | 135.4
24603 - FLORA PPTO C | 1474 | Industrializado | Concreto | Placa ejes 7-9 / A-L, piso 21, torre 2 | 2026-09-24 | 2026-10-01 | 2026-10-05 | 7 | 28 | 35.6 | 127.1
24603 - FLORA PPTO C | 1475 | AUTO | Concreto | Muros ejes 9 - 15 / A - F / piso 11 / torre 1 | 2026-09-24 | 2026-10-22 | 2026-10-22 | 28 | 41.4 | 67.2 | 162.3
24603 - FLORA PPTO C | 1475 | AUTO | Concreto | Muros ejes 9 - 15 / A - F / piso 11 / torre 1 | 2026-09-24 | 2026-10-22 | 2026-10-22 | 28 | 41.4 | 64.3 | 155.3
24603 - FLORA PPTO C | 1475 | AUTO | Concreto | Muros ejes 9 - 15 / A - F / piso 11 / torre 1 | 2026-09-24 | 2026-10-22 | 2026-10-22 | 28 | 41.4 | 65.3 | 157.7
24603 - FLORA PPTO C | 1475 | Autocompactado | Concreto | Muros ejes 9-15 / A-F, piso 11, torre 1 | 2026-09-24 | 2026-10-08 | 2026-10-08 | 14 | 42 | 51.5 | 122.6
24603 - FLORA PPTO C | 1475 | Autocompactado | Concreto | Muros ejes 9-15 / A-F, piso 11, torre 1 | 2026-09-24 | 2026-10-01 | 2026-10-05 | 7 | 42 | 47.8 | 113.8
24603 - FLORA PPTO C | 1476 | AUTO | Concreto | Muros ejes 1 - 4 / A - L y 4 - 5 / A - F / piso 20 / torre 2 | 2026-09-24 | 2026-10-22 | 2026-10-22 | 28 | 34.5 | 42.6 | 123.5
24603 - FLORA PPTO C | 1476 | AUTO | Concreto | Muros ejes 1 - 4 / A - L y 4 - 5 / A - F / piso 20 / torre 2 | 2026-09-24 | 2026-10-22 | 2026-10-22 | 28 | 34.5 | 42.4 | 122.9
24603 - FLORA PPTO C | 1476 | AUTO | Concreto | Muros ejes 1 - 4 / A - L y 4 - 5 / A - F / piso 20 / torre 2 | 2026-09-24 | 2026-10-22 | 2026-10-22 | 28 | 34.5 | 41.3 | 119.7
24603 - FLORA PPTO C | 1476 | Autocompactado | Concreto | Muros ejes 1-4 / A-L y 4-5 / A-F, piso 20, torre 2 | 2026-09-24 | 2026-10-08 | 2026-10-08 | 14 | 35 | 35.7 | 102
24603 - FLORA PPTO C | 1476 | Autocompactado | Concreto | Muros ejes 1-4 / A-L y 4-5 / A-F, piso 20, torre 2 | 2026-09-24 | 2026-10-01 | 2026-10-05 | 7 | 35 | 31.9 | 91.1
24603 - FLORA PPTO C | 1477 | AUTO | Concreto | Columnas piso 3 salón comunal | 2026-09-25 | 2026-10-23 | 2026-10-26 | 28 | 34.5 | 53.7 | 155.7
24603 - FLORA PPTO C | 1477 | AUTO | Concreto | Columnas piso 3 salón comunal | 2026-09-25 | 2026-10-23 | 2026-10-26 | 28 | 34.5 | 51.4 | 149
24603 - FLORA PPTO C | 1477 | AUTO | Concreto | Columnas piso 3 salón comunal | 2026-09-25 | 2026-10-23 | 2026-10-26 | 28 | 34.5 | 53.2 | 154.2
24603 - FLORA PPTO C | 1477 | Autocompactado | Concreto | Columnas piso 3, salón comunal | 2026-09-25 | 2026-10-09 | 2026-10-15 | 14 | 35 | 47.7 | 136.3
24603 - FLORA PPTO C | 1477 | Autocompactado | Concreto | Columnas piso 3, salón comunal | 2026-09-25 | 2026-10-02 | 2026-10-05 | 7 | 35 | 40.1 | 114.6
24603 - FLORA PPTO C | 1478 | INDUS | Concreto | Placa ejes 1 - 6 / A - F piso 12 / torre 1 | 2026-09-25 | 2026-10-23 | 2026-10-26 | 28 | 34.5 | 57 | 165.2
24603 - FLORA PPTO C | 1478 | INDUS | Concreto | Placa ejes 1 - 6 / A - F piso 12 / torre 1 | 2026-09-25 | 2026-10-23 | 2026-10-26 | 28 | 34.5 | 54.5 | 158
24603 - FLORA PPTO C | 1478 | INDUS | Concreto | Placa ejes 1 - 6 / A - F piso 12 / torre 1 | 2026-09-25 | 2026-10-23 | 2026-10-26 | 28 | 34.5 | 56.3 | 163.2
24603 - FLORA PPTO C | 1478 | Industrializado | Concreto | Placa ejes 1-6 / A-F, piso 12, torre 1 | 2026-09-25 | 2026-10-09 | 2026-10-15 | 14 | 35 | 45.3 | 129.4
24603 - FLORA PPTO C | 1478 | Industrializado | Concreto | Placa ejes 1-6 / A-F, piso 12, torre 1 | 2026-09-25 | 2026-10-02 | 2026-10-05 | 7 | 35 | 41.7 | 119.1
24603 - FLORA PPTO C | 1479 | AUTO | Concreto | Muros ejes 9 - 15 / G - L piso 11 / torre 1 | 2026-09-25 | 2026-10-23 | 2026-10-26 | 28 | 41.4 | 63.5 | 153.4
24603 - FLORA PPTO C | 1479 | AUTO | Concreto | Muros ejes 9 - 15 / G - L piso 11 / torre 1 | 2026-09-25 | 2026-10-23 | 2026-10-26 | 28 | 41.4 | 63.2 | 152.7
24603 - FLORA PPTO C | 1479 | AUTO | Concreto | Muros ejes 9 - 15 / G - L piso 11 / torre 1 | 2026-09-25 | 2026-10-23 | 2026-10-26 | 28 | 41.4 | 60.5 | 146.1
24603 - FLORA PPTO C | 1479 | Autocompactado | Concreto | Muros ejes 9-12 / G-L, piso 11, torre 1 | 2026-09-25 | 2026-10-09 | 2026-10-15 | 14 | 42 | 51.5 | 122.6
24603 - FLORA PPTO C | 1479 | Autocompactado | Concreto | Muros ejes 9-12 / G-L, piso 11, torre 1 | 2026-09-25 | 2026-10-02 | 2026-10-05 | 7 | 42 | 47.9 | 114
24603 - FLORA PPTO C | 1480 | INDUS | Concreto | Placa ejes 4 - 7 / A - L piso 21 / torre 2 | 2026-09-25 | 2026-10-23 | 2026-10-26 | 28 | 27.6 | 48.8 | 176.8
24603 - FLORA PPTO C | 1480 | INDUS | Concreto | Placa ejes 4 - 7 / A - L piso 21 / torre 2 | 2026-09-25 | 2026-10-23 | 2026-10-26 | 28 | 27.6 | 49.2 | 178.3
24603 - FLORA PPTO C | 1480 | INDUS | Concreto | Placa ejes 4 - 7 / A - L piso 21 / torre 2 | 2026-09-25 | 2026-10-23 | 2026-10-26 | 28 | 27.6 | 48.3 | 175
24603 - FLORA PPTO C | 1480 | Industrializado | Concreto | Placa ejes 4-7 / A-L, piso 21, torre 2 | 2026-09-25 | 2026-10-09 | 2026-10-15 | 14 | 28 | 41.7 | 148.9
24603 - FLORA PPTO C | 1480 | Industrializado | Concreto | Placa ejes 4-7 / A-L, piso 21, torre 2 | 2026-09-25 | 2026-10-02 | 2026-10-05 | 7 | 28 | 34.8 | 124.3
24603 - FLORA PPTO C | 1481 | Indus | Concreto | Placa ejes 6 - 8 / A - L piso 12 / torre 1 | 2026-09-26 | 2026-10-24 | 2026-10-26 | 28 | 34.5 | 56.1 | 162.6
24603 - FLORA PPTO C | 1481 | Indus | Concreto | Placa ejes 6 - 8 / A - L piso 12 / torre 1 | 2026-09-26 | 2026-10-24 | 2026-10-26 | 28 | 34.5 | 57 | 165.2
24603 - FLORA PPTO C | 1481 | Indus | Concreto | Placa ejes 6 - 8 / A - L piso 12 / torre 1 | 2026-09-26 | 2026-10-24 | 2026-10-26 | 28 | 34.5 | 57.9 | 167.8
24603 - FLORA PPTO C | 1481 | Industrializado | Concreto | Placa ejes 6-8 / A-L, piso 12, torre 1 | 2026-09-26 | 2026-10-10 | 2026-10-15 | 14 | 35 | 47.1 | 134.6
24603 - FLORA PPTO C | 1481 | Industrializado | Concreto | Placa ejes 6-8 / A-L, piso 12, torre 1 | 2026-09-26 | 2026-10-03 | 2026-10-05 | 7 | 35 | 41.7 | 119.1
24603 - FLORA PPTO C | 1482 | Auto | Concreto | Murps ejes 12 - 15 / A - L Y 11 - 12 / G - L piso 21 torre 2 | 2026-09-26 | 2026-10-24 | 2026-10-26 | 28 | 34.5 | 55.8 | 161.7
24603 - FLORA PPTO C | 1482 | Auto | Concreto | Murps ejes 12 - 15 / A - L Y 11 - 12 / G - L piso 21 torre 2 | 2026-09-26 | 2026-10-24 | 2026-10-26 | 28 | 34.5 | 56.6 | 164.1
24603 - FLORA PPTO C | 1482 | Auto | Concreto | Murps ejes 12 - 15 / A - L Y 11 - 12 / G - L piso 21 torre 2 | 2026-09-26 | 2026-10-24 | 2026-10-26 | 28 | 34.5 | 57.5 | 166.7
24603 - FLORA PPTO C | 1482 | Autocompactado | Concreto | Muros ejes 12-15 / A-L y 11-12 / G-L, piso 21, torre 2 | 2026-09-26 | 2026-10-10 | 2026-10-15 | 14 | 35 | 48.2 | 137.7
24603 - FLORA PPTO C | 1482 | Autocompactado | Concreto | Muros ejes 12-15 / A-L y 11-12 / G-L, piso 21, torre 2 | 2026-09-26 | 2026-10-03 | 2026-10-05 | 7 | 35 | 41.7 | 119.1
24603 - FLORA PPTO C | 1483 | Indus | Concreto | Placa ejes 1 - 4 / A - L piso 20 Torre 2 | 2026-09-26 | 2026-10-24 | 2026-10-26 | 28 | 27.6 | 47.7 | 172.8
24603 - FLORA PPTO C | 1483 | Indus | Concreto | Placa ejes 1 - 4 / A - L piso 20 Torre 2 | 2026-09-26 | 2026-10-24 | 2026-10-26 | 28 | 27.6 | 48.4 | 175.4
24603 - FLORA PPTO C | 1483 | Indus | Concreto | Placa ejes 1 - 4 / A - L piso 20 Torre 2 | 2026-09-26 | 2026-10-24 | 2026-10-26 | 28 | 27.6 | 49.1 | 177.9
24603 - FLORA PPTO C | 1483 | Industrializado | Concreto | Placa ejes 1-4 / A-L, piso 20, torre 2 | 2026-09-26 | 2026-10-10 | 2026-10-15 | 14 | 28 | 39.4 | 140.7
24603 - FLORA PPTO C | 1483 | Industrializado | Concreto | Placa ejes 1-4 / A-L, piso 20, torre 2 | 2026-09-26 | 2026-10-03 | 2026-10-05 | 7 | 28 | 36 | 128.6
24603 - FLORA PPTO C | 1484 | Auto | Concreto | Muros ejes 1 - 6 / G - L / piso 12 torre 1 | 2026-09-26 | 2026-10-24 | 2026-10-26 | 28 | 41.4 | 57 | 137.7
24603 - FLORA PPTO C | 1484 | Auto | Concreto | Muros ejes 1 - 6 / G - L / piso 12 torre 1 | 2026-09-26 | 2026-10-24 | 2026-10-26 | 28 | 41.4 | 57.9 | 139.9
24603 - FLORA PPTO C | 1484 | Auto | Concreto | Muros ejes 1 - 6 / G - L / piso 12 torre 1 | 2026-09-26 | 2026-10-24 | 2026-10-26 | 28 | 41.4 | 58.8 | 142
24603 - FLORA PPTO C | 1484 | Autocompactado | Concreto | Muros ejes 1-6 / G-L, piso 12, torre 1 | 2026-09-26 | 2026-10-10 | 2026-10-15 | 14 | 42 | 49.4 | 117.6
24603 - FLORA PPTO C | 1484 | Autocompactado | Concreto | Muros ejes 1-6 / G-L, piso 12, torre 1 | 2026-09-26 | 2026-10-03 | 2026-10-05 | 7 | 42 | 46.6 | 111
24603 - FLORA PPTO C | 1485 | Ptico | Concreto | Escalera semisótano piso 1 plataforma 1 | 2026-09-28 | 2026-10-26 | 2026-10-27 | 28 | 20.7 | 31.5 | 152.2
24603 - FLORA PPTO C | 1485 | Ptico | Concreto | Escalera semisótano piso 1 plataforma 1 | 2026-09-28 | 2026-10-26 | 2026-10-27 | 28 | 20.7 | 31.7 | 153.1
24603 - FLORA PPTO C | 1485 | Ptico | Concreto | Escalera semisótano piso 1 plataforma 1 | 2026-09-28 | 2026-10-26 | 2026-10-27 | 28 | 20.7 | 32.1 | 155.1
24603 - FLORA PPTO C | 1485 | Plástico | Concreto | Escalera semisótano, piso 1, plataforma 1 | 2026-09-28 | 2026-10-12 | 2026-10-15 | 14 | 21 | 26 | 123.8
24603 - FLORA PPTO C | 1485 | Plástico | Concreto | Escalera semisótano, piso 1, plataforma 1 | 2026-09-28 | 2026-10-05 | 2026-10-08 | 7 | 21 | 21 | 100
24603 - FLORA PPTO C | 1486 | Auto | Concreto | Muros y columnas piso 3 salón comunal | 2026-09-28 | 2026-10-26 | 2026-10-27 | 28 | 34.5 | 48.8 | 141.4
24603 - FLORA PPTO C | 1486 | Auto | Concreto | Muros y columnas piso 3 salón comunal | 2026-09-28 | 2026-10-26 | 2026-10-27 | 28 | 34.5 | 49.5 | 143.5
24603 - FLORA PPTO C | 1486 | Auto | Concreto | Muros y columnas piso 3 salón comunal | 2026-09-28 | 2026-10-26 | 2026-10-27 | 28 | 34.5 | 50.2 | 145.5
24603 - FLORA PPTO C | 1486 | Autocompactado | Concreto | Muros y columnas piso 3, salón comunal | 2026-09-28 | 2026-10-12 | 2026-10-15 | 14 | 35 | 41.2 | 117.7
24603 - FLORA PPTO C | 1486 | Autocompactado | Concreto | Muros y columnas piso 3, salón comunal | 2026-09-28 | 2026-10-05 | 2026-10-08 | 7 | 35 | 35.7 | 102
24603 - FLORA PPTO C | 1487 | Auto | Concreto | Muros ejes 9 - 11 / A - L y 11 - 12 / A - F piso 21 torre 2 | 2026-09-28 | 2026-10-26 | 2026-10-27 | 28 | 34.5 | 50.7 | 147
24603 - FLORA PPTO C | 1487 | Auto | Concreto | Muros ejes 9 - 11 / A - L y 11 - 12 / A - F piso 21 torre 2 | 2026-09-28 | 2026-10-26 | 2026-10-27 | 28 | 34.5 | 51.5 | 149.3
24603 - FLORA PPTO C | 1487 | Auto | Concreto | Muros ejes 9 - 11 / A - L y 11 - 12 / A - F piso 21 torre 2 | 2026-09-28 | 2026-10-26 | 2026-10-27 | 28 | 34.5 | 53.1 | 153.9
24603 - FLORA PPTO C | 1487 | Autocompactado | Concreto | Muros ejes 9-11 / A-L y 11-12 / A-F, piso 21, torre 2 | 2026-09-28 | 2026-10-12 | 2026-10-15 | 14 | 35 | 41.3 | 118
24603 - FLORA PPTO C | 1487 | Autocompactado | Concreto | Muros ejes 9-11 / A-L y 11-12 / A-F, piso 21, torre 2 | 2026-09-28 | 2026-10-05 | 2026-10-08 | 7 | 35 | 36.2 | 103.4
24603 - FLORA PPTO C | 1488 | Indus | Concreto | Placa ejes 8 - 12 / A - F y 8 - 10 / G - L, piso 12 torre 1 | 2026-09-28 | 2026-10-26 | 2026-10-27 | 28 | 34.5 | 52.2 | 151.3
24603 - FLORA PPTO C | 1488 | Indus | Concreto | Placa ejes 8 - 12 / A - F y 8 - 10 / G - L, piso 12 torre 1 | 2026-09-28 | 2026-10-26 | 2026-10-27 | 28 | 34.5 | 52.6 | 152.5
24603 - FLORA PPTO C | 1488 | Indus | Concreto | Placa ejes 8 - 12 / A - F y 8 - 10 / G - L, piso 12 torre 1 | 2026-09-28 | 2026-10-26 | 2026-10-27 | 28 | 34.5 | 53.8 | 155.9
24603 - FLORA PPTO C | 1488 | Industrializado | Concreto | Placa ejes 8-12 / A-F y 8-10 / G-L, piso 12, torre 1 | 2026-09-28 | 2026-10-12 | 2026-10-15 | 14 | 35 | 45.3 | 129.4
24603 - FLORA PPTO C | 1488 | Industrializado | Concreto | Placa ejes 8-12 / A-F y 8-10 / G-L, piso 12, torre 1 | 2026-09-28 | 2026-10-05 | 2026-10-08 | 7 | 35 | 42.7 | 122
24603 - FLORA PPTO C | 1489 | Ptico | Concreto | Placa piso 1 ejes 4 - 5 / D - A y 5 - 8 / A - E pta forma 2 | 2026-09-29 | 2026-10-27 | 2026-10-27 | 28 | 20.7 | 27.4 | 132.4
24603 - FLORA PPTO C | 1489 | Ptico | Concreto | Placa piso 1 ejes 4 - 5 / D - A y 5 - 8 / A - E pta forma 2 | 2026-09-29 | 2026-10-27 | 2026-10-27 | 28 | 20.7 | 26.6 | 128.5
24603 - FLORA PPTO C | 1489 | Ptico | Concreto | Placa piso 1 ejes 4 - 5 / D - A y 5 - 8 / A - E pta forma 2 | 2026-09-29 | 2026-10-27 | 2026-10-27 | 28 | 20.7 | 26.9 | 130
24603 - FLORA PPTO C | 1489 | Plástico | Concreto | Placa piso 1, ejes 4-5 / B-D y 5-8' / A-E, plataforma 2 | 2026-09-29 | 2026-10-13 | 2026-10-15 | 14 | 21 | 23.5 | 111.9
24603 - FLORA PPTO C | 1489 | Plástico | Concreto | Placa piso 1, ejes 4-5 / B-D y 5-8' / A-E, plataforma 2 | 2026-09-29 | 2026-10-06 | 2026-10-08 | 7 | 21 | 22 | 104.8
24603 - FLORA PPTO C | 1490 | Ptico | Concreto | Placa piso 1 ejes 4 - 5 / B - A y 5 - 8 / A - E pta forma 2 | 2026-09-29 | 2026-10-27 | 2026-10-27 | 28 | 20.7 | 29.7 | 143.5
24603 - FLORA PPTO C | 1490 | Ptico | Concreto | Placa piso 1 ejes 4 - 5 / B - A y 5 - 8 / A - E pta forma 2 | 2026-09-29 | 2026-10-27 | 2026-10-27 | 28 | 20.7 | 30.6 | 147.8
24603 - FLORA PPTO C | 1490 | Ptico | Concreto | Placa piso 1 ejes 4 - 5 / B - A y 5 - 8 / A - E pta forma 2 | 2026-09-29 | 2026-10-27 | 2026-10-27 | 28 | 20.7 | 31 | 149.8
24603 - FLORA PPTO C | 1490 | Plástico | Concreto | Placa piso 1, ejes 4-5 / B-D y 5-8' / A-E, plataforma 2 | 2026-09-29 | 2026-10-13 | 2026-10-15 | 14 | 21 | 24 | 114.3
24603 - FLORA PPTO C | 1490 | Plástico | Concreto | Placa piso 1, ejes 4-5 / B-D y 5-8' / A-E, plataforma 2 | 2026-09-29 | 2026-10-06 | 2026-10-08 | 7 | 21 | 22.1 | 105.2
24603 - FLORA PPTO C | 1491 | Indus | Concreto | Placa ejes 12 - 15 / A - P y 10 - 12 / G - L piso 12 torre 1 | 2026-09-29 | 2026-10-27 | 2026-10-27 | 28 | 34.5 | 54.5 | 158
24603 - FLORA PPTO C | 1491 | Indus | Concreto | Placa ejes 12 - 15 / A - P y 10 - 12 / G - L piso 12 torre 1 | 2026-09-29 | 2026-10-27 | 2026-10-27 | 28 | 34.5 | 53.1 | 153.9
24603 - FLORA PPTO C | 1491 | Indus | Concreto | Placa ejes 12 - 15 / A - P y 10 - 12 / G - L piso 12 torre 1 | 2026-09-29 | 2026-10-27 | 2026-10-27 | 28 | 34.5 | 54 | 156.5
24603 - FLORA PPTO C | 1491 | Industrializado | Concreto | Placa ejes 12-15 / A-Fy 10-12 / G-L, piso 12, torre 1 | 2026-09-29 | 2026-10-13 | 2026-10-15 | 14 | 35 | 44.1 | 126
24603 - FLORA PPTO C | 1491 | Industrializado | Concreto | Placa ejes 12-15 / A-Fy 10-12 / G-L, piso 12, torre 1 | 2026-09-29 | 2026-10-06 | 2026-10-08 | 7 | 35 | 40.7 | 116.3
24603 - FLORA PPTO C | 1492 | Auto | Concreto | Muros ejes 7 - 9 / A - L piso 21 torre 2 | 2026-09-29 | 2026-10-27 | 2026-10-27 | 28 | 34.5 | 52.4 | 151.9
24603 - FLORA PPTO C | 1492 | Auto | Concreto | Muros ejes 7 - 9 / A - L piso 21 torre 2 | 2026-09-29 | 2026-10-27 | 2026-10-27 | 28 | 34.5 | 54.3 | 157.4
24603 - FLORA PPTO C | 1492 | Auto | Concreto | Muros ejes 7 - 9 / A - L piso 21 torre 2 | 2026-09-29 | 2026-10-27 | 2026-10-27 | 28 | 34.5 | 53 | 153.6
24603 - FLORA PPTO C | 1492 | Autocompactado | Concreto | Muros ejes 7-9 / A-L, piso 21, torre 2 | 2026-09-29 | 2026-10-13 | 2026-10-15 | 14 | 35 | 43.2 | 123.4
24603 - FLORA PPTO C | 1492 | Autocompactado | Concreto | Muros ejes 7-9 / A-L, piso 21, torre 2 | 2026-09-29 | 2026-10-06 | 2026-10-08 | 7 | 35 | 40.5 | 115.7
24603 - FLORA PPTO C | 1493 | Auto | Concreto | Muros ejes 1 - 6 / A - G piso 12 torre 1 | 2026-09-29 | 2026-10-27 | 2026-10-27 | 28 | 41.4 | 56.7 | 137
24603 - FLORA PPTO C | 1493 | Auto | Concreto | Muros ejes 1 - 6 / A - G piso 12 torre 1 | 2026-09-29 | 2026-10-27 | 2026-10-27 | 28 | 41.4 | 55.1 | 133.1
24603 - FLORA PPTO C | 1493 | Auto | Concreto | Muros ejes 1 - 6 / A - G piso 12 torre 1 | 2026-09-29 | 2026-10-27 | 2026-10-27 | 28 | 41.4 | 55.8 | 134.8
24603 - FLORA PPTO C | 1493 | Autocompactado | Concreto | Muros ejes 1-6 / A-G, piso 12, torre 1 | 2026-09-29 | 2026-10-13 | 2026-10-15 | 14 | 42 | 47.8 | 113.8
24603 - FLORA PPTO C | 1493 | Autocompactado | Concreto | Muros ejes 1-6 / A-G, piso 12, torre 1 | 2026-09-29 | 2026-10-06 | 2026-10-08 | 7 | 42 | 44.1 | 105
24603 - FLORA PPTO C | 1494 | Indus | Concreto | Placa ejes 12 - 15 / A - F y 10 - 12 / G - L piso 12 torre 1 | 2026-09-29 | 2026-10-27 | 2026-10-27 | 28 | 34.5 | 54.1 | 156.8
24603 - FLORA PPTO C | 1494 | Indus | Concreto | Placa ejes 12 - 15 / A - F y 10 - 12 / G - L piso 12 torre 1 | 2026-09-29 | 2026-10-27 | 2026-10-27 | 28 | 34.5 | 54.8 | 158.8
24603 - FLORA PPTO C | 1494 | Indus | Concreto | Placa ejes 12 - 15 / A - F y 10 - 12 / G - L piso 12 torre 1 | 2026-09-29 | 2026-10-27 | 2026-10-27 | 28 | 34.5 | 53.5 | 155.1
24603 - FLORA PPTO C | 1494 | Industrializado | Concreto | Placa ejes 12-15 / A-F y 10-12 / G-L, piso 12, torre 1 | 2026-09-29 | 2026-10-13 | 2026-10-15 | 14 | 35 | 45.3 | 129.4
24603 - FLORA PPTO C | 1494 | Industrializado | Concreto | Placa ejes 12-15 / A-F y 10-12 / G-L, piso 12, torre 1 | 2026-09-29 | 2026-10-06 | 2026-10-08 | 7 | 35 | 31.9 | 91.1
24603 - FLORA PPTO C | 1495 | Industrializado | Concreto | Placa ejes 12-15/G-L/12 torre 1 escalera 2 piso 5 al 6 torre 1 | 2026-09-30 | 2026-10-28 | 2026-10-29 | 28 | 34.5 | 53.1 | 153.9
24603 - FLORA PPTO C | 1495 | Industrializado | Concreto | Placa ejes 12-15/G-L/12 torre 1 escalera 2 piso 5 al 6 torre 1 | 2026-09-30 | 2026-10-28 | 2026-10-29 | 28 | 34.5 | 53.8 | 155.9
24603 - FLORA PPTO C | 1495 | Industrializado | Concreto | Placa ejes 12-15/G-L/12 torre 1 escalera 2 piso 5 al 6 torre 1 | 2026-09-30 | 2026-10-28 | 2026-10-29 | 28 | 34.5 | 51.5 | 149.3
24603 - FLORA PPTO C | 1495 | Industrializado | Concreto | Placa ejes 12-15 / G-L, piso 12, torre 1, escalera 5 al 6, torre 1 | 2026-09-30 | 2026-10-14 | 2026-10-15 | 14 | 35 | 40.2 | 114.9
24603 - FLORA PPTO C | 1495 | Industrializado | Concreto | Placa ejes 12-15 / G-L, piso 12, torre 1, escalera 5 al 6, torre 1 | 2026-09-30 | 2026-10-07 | 2026-10-08 | 7 | 35 | 38 | 108.6
24603 - FLORA PPTO C | 1496 | Industrializado | Concreto | Placa ejes 9-12 A-L piso 22 torre 2 | 2026-09-30 | 2026-10-28 | 2026-10-29 | 28 | 27.6 | 44.5 | 161.2
24603 - FLORA PPTO C | 1496 | Industrializado | Concreto | Placa ejes 9-12 A-L piso 22 torre 2 | 2026-09-30 | 2026-10-28 | 2026-10-29 | 28 | 27.6 | 43.4 | 157.2
24603 - FLORA PPTO C | 1496 | Industrializado | Concreto | Placa ejes 9-12 A-L piso 22 torre 2 | 2026-09-30 | 2026-10-28 | 2026-10-29 | 28 | 27.6 | 44 | 159.4
24603 - FLORA PPTO C | 1496 | Industrializado | Concreto | Placa ejes 9-12 / A-L, piso 22, torre 2 | 2026-09-30 | 2026-10-14 | 2026-10-15 | 14 | 28 | 33.8 | 120.7
24603 - FLORA PPTO C | 1496 | Industrializado | Concreto | Placa ejes 9-12 / A-L, piso 22, torre 2 | 2026-09-30 | 2026-10-07 | 2026-10-08 | 7 | 28 | 28.8 | 102.9
24603 - FLORA PPTO C | 1497 | Autocompactante | Concreto | Muros ejes 7-9 A-L piso 12 torre 1 | 2026-09-30 | 2026-10-28 | 2026-10-29 | 28 | 41.4 | 54.7 | 132.1
24603 - FLORA PPTO C | 1497 | Autocompactante | Concreto | Muros ejes 7-9 A-L piso 12 torre 1 | 2026-09-30 | 2026-10-28 | 2026-10-29 | 28 | 41.4 | 54.5 | 131.6
24603 - FLORA PPTO C | 1497 | Autocompactante | Concreto | Muros ejes 7-9 A-L piso 12 torre 1 | 2026-09-30 | 2026-10-28 | 2026-10-29 | 28 | 41.4 | 52.1 | 125.8
24603 - FLORA PPTO C | 1497 | Autocompactado | Concreto | Muros ejes 7-9 / A-L, piso 12, torre 1 | 2026-09-30 | 2026-10-14 | 2026-10-15 | 14 | 42 | 48.2 | 114.8
24603 - FLORA PPTO C | 1497 | Autocompactado | Concreto | Muros ejes 7-9 / A-L, piso 12, torre 1 | 2026-09-30 | 2026-10-07 | 2026-10-08 | 7 | 42 | 44.1 | 105
24603 - FLORA PPTO C | 1498 | Autocompactante | Concreto | Muros ejes 4-7 A-l piso 21 torre 2 | 2026-09-30 | 2026-10-28 | 2026-10-29 | 28 | 34.5 | 46.9 | 135.9
24603 - FLORA PPTO C | 1498 | Autocompactante | Concreto | Muros ejes 4-7 A-l piso 21 torre 2 | 2026-09-30 | 2026-10-28 | 2026-10-29 | 28 | 34.5 | 47.4 | 137.4
24603 - FLORA PPTO C | 1498 | Autocompactante | Concreto | Muros ejes 4-7 A-l piso 21 torre 2 | 2026-09-30 | 2026-10-28 | 2026-10-29 | 28 | 34.5 | 46.3 | 134.2
24603 - FLORA PPTO C | 1498 | Autocompactado | Concreto | Muros ejes 4-7 / A-L, piso 21, torre 2 | 2026-09-30 | 2026-10-14 | 2026-10-15 | 14 | 35 | 36.8 | 105.1
24603 - FLORA PPTO C | 1498 | Autocompactado | Concreto | Muros ejes 4-7 / A-L, piso 21, torre 2 | 2026-09-30 | 2026-10-07 | 2026-10-08 | 7 | 35 | 28.2 | 80.6
24603 - FLORA PPTO C | 1499 | Indus | Concreto | Placa ejes 1 - 6 / G - L, piso 13 torre 1 | 2026-10-01 | 2026-10-29 | 2026-10-29 | 28 | 34.5 | 58.3 | 169
24603 - FLORA PPTO C | 1499 | Indus | Concreto | Placa ejes 1 - 6 / G - L, piso 13 torre 1 | 2026-10-01 | 2026-10-29 | 2026-10-29 | 28 | 34.5 | 56.9 | 164.9
24603 - FLORA PPTO C | 1499 | Indus | Concreto | Placa ejes 1 - 6 / G - L, piso 13 torre 1 | 2026-10-01 | 2026-10-29 | 2026-10-29 | 28 | 34.5 | 57.6 | 167
24603 - FLORA PPTO C | 1499 | Industrializado | Concreto | Placa ejes 1-6 / G-L, piso 13, torre 1 | 2026-10-01 | 2026-10-15 | 2026-10-16 | 14 | 35 | 45.3 | 129.4
24603 - FLORA PPTO C | 1499 | Industrializado | Concreto | Placa ejes 1-6 / G-L, piso 13, torre 1 | 2026-10-01 | 2026-10-08 | 2026-10-08 | 7 | 35 | 33 | 94.3
24603 - FLORA PPTO C | 1500 | Indus | Concreto | Placa ejes 7 - 9 / A - L, piso 22 torre 2 | 2026-10-01 | 2026-10-29 | 2026-10-29 | 28 | 27.6 | 36.5 | 132.2
24603 - FLORA PPTO C | 1500 | Indus | Concreto | Placa ejes 7 - 9 / A - L, piso 22 torre 2 | 2026-10-01 | 2026-10-29 | 2026-10-29 | 28 | 27.6 | 37 | 134.1
24603 - FLORA PPTO C | 1500 | Indus | Concreto | Placa ejes 7 - 9 / A - L, piso 22 torre 2 | 2026-10-01 | 2026-10-29 | 2026-10-29 | 28 | 27.6 | 37.3 | 135.1
24603 - FLORA PPTO C | 1500 | Industrializado | Concreto | Placa ejes 7-9 / A-L, piso 22, torre 2 | 2026-10-01 | 2026-10-15 | 2026-10-16 | 14 | 28 | 28.9 | 103.2
24603 - FLORA PPTO C | 1500 | Industrializado | Concreto | Placa ejes 7-9 / A-L, piso 22, torre 2 | 2026-10-01 | 2026-10-08 | 2026-10-08 | 7 | 28 | 21 | 75
24603 - FLORA PPTO C | 1501 | Auto | Concreto | Muros ejes 9 - 15 / A - F/ piso 12 torre 1 | 2026-10-01 | 2026-10-29 | 2026-10-29 | 28 | 41.4 | 52.9 | 127.8
24603 - FLORA PPTO C | 1501 | Auto | Concreto | Muros ejes 9 - 15 / A - F/ piso 12 torre 1 | 2026-10-01 | 2026-10-29 | 2026-10-29 | 28 | 41.4 | 50.5 | 122
24603 - FLORA PPTO C | 1501 | Auto | Concreto | Muros ejes 9 - 15 / A - F/ piso 12 torre 1 | 2026-10-01 | 2026-10-29 | 2026-10-29 | 28 | 41.4 | 52.3 | 126.3
24603 - FLORA PPTO C | 1501 | Autocompactado | Concreto | Muros ejes 9-15 / A-F, piso 12, torre 1 | 2026-10-01 | 2026-10-15 | 2026-10-16 | 14 | 42 | 41.7 | 99.3
24603 - FLORA PPTO C | 1501 | Autocompactado | Concreto | Muros ejes 9-15 / A-F, piso 12, torre 1 | 2026-10-01 | 2026-10-08 | 2026-10-08 | 7 | 42 | 28.6 | 68.1
24603 - FLORA PPTO C | 1502 | Indus | Concreto | Placa ejes 1 - 6 / A - G, piso 13 torre 1 | 2026-10-02 | 2026-10-30 | 2026-10-30 | 28 | 34.5 | 50.9 | 147.5
24603 - FLORA PPTO C | 1502 | Indus | Concreto | Placa ejes 1 - 6 / A - G, piso 13 torre 1 | 2026-10-02 | 2026-10-30 | 2026-10-30 | 28 | 34.5 | 49.7 | 144.1
24603 - FLORA PPTO C | 1502 | Indus | Concreto | Placa ejes 1 - 6 / A - G, piso 13 torre 1 | 2026-10-02 | 2026-10-30 | 2026-10-30 | 28 | 34.5 | 50.4 | 146.1
24603 - FLORA PPTO C | 1502 | Industrializado | Concreto | Placa ejes 1-6 / A-G, piso 13, torre 1 | 2026-10-02 | 2026-10-16 | 2026-10-19 | 14 | 35 | 42.1 | 120.3
24603 - FLORA PPTO C | 1502 | Industrializado | Concreto | Placa ejes 1-6 / A-G, piso 13, torre 1 | 2026-10-02 | 2026-10-09 | 2026-10-15 | 7 | 35 | 39.2 | 112
24603 - FLORA PPTO C | 1503 | Industrializado | Concreto | Escalera 2, piso 6 al 7, torre 1 | 2026-10-03 | 2026-10-17 | 2026-10-19 | 14 | 42 | 39.8 | 94.8
24603 - FLORA PPTO C | 1503 | Industrializado | Concreto | Escalera 2, piso 6 al 7, torre 1 | 2026-10-03 | 2026-10-10 | 2026-10-15 | 7 | 42 | 33.6 | 80
24603 - FLORA PPTO C | 1504 | Industrializado | Concreto | Placa ejes 6-8 / A-L, piso 13, torre 1 | 2026-10-05 | 2026-10-19 | 2026-10-20 | 14 | 35 | 39.4 | 112.6
24603 - FLORA PPTO C | 1504 | Industrializado | Concreto | Placa ejes 6-8 / A-L, piso 13, torre 1 | 2026-10-05 | 2026-10-12 | 2026-10-15 | 7 | 35 | 36.8 | 105.1
24603 - FLORA PPTO C | 1505 | Industrializado | Concreto | Muros ejes 9-15 / G-L, piso 12, torre 1 | 2026-10-05 | 2026-10-19 | 2026-10-20 | 14 | 42 | 34.2 | 81.4
24603 - FLORA PPTO C | 1505 | Industrializado | Concreto | Muros ejes 9-15 / G-L, piso 12, torre 1 | 2026-10-05 | 2026-10-12 | 2026-10-15 | 7 | 42 | 31.8 | 75.7
24603 - FLORA PPTO C | 1506 | Plástico | Concreto | Placa escalera comercio 2 | 2026-10-06 | 2026-10-20 | 2026-10-22 | 14 | 21 | 23.3 | 111
24603 - FLORA PPTO C | 1506 | Plástico | Concreto | Placa escalera comercio 2 | 2026-10-06 | 2026-10-13 | 2026-10-15 | 7 | 21 | 19.7 | 93.8
24603 - FLORA PPTO C | 1507 | Industrializado | Concreto | Placa ejes 8-12 / A-F, piso 13, torre 1 | 2026-10-06 | 2026-10-20 | 2026-10-22 | 14 | 35 | 42.7 | 122
24603 - FLORA PPTO C | 1507 | Industrializado | Concreto | Placa ejes 8-12 / A-F, piso 13, torre 1 | 2026-10-06 | 2026-10-13 | 2026-10-15 | 7 | 35 | 38.2 | 109.1
24603 - FLORA PPTO C | 1508 | Industrializado | Concreto | Escalera 1, piso 13 al 14, torre 2 | 2026-10-07 | 2026-10-21 | 2026-10-22 | 14 | 35 | 40.2 | 114.9
24603 - FLORA PPTO C | 1508 | Industrializado | Concreto | Escalera 1, piso 13 al 14, torre 2 | 2026-10-07 | 2026-10-14 | 2026-10-15 | 7 | 35 | 36.8 | 105.1
24603 - FLORA PPTO C | 1509 | Industrializado | Concreto | Placa ejes 12-15 / A-E, piso 13, torre 1 | 2026-10-07 | 2026-10-21 | 2026-10-22 | 14 | 35 | 41.4 | 118.3
24603 - FLORA PPTO C | 1509 | Industrializado | Concreto | Placa ejes 12-15 / A-E, piso 13, torre 1 | 2026-10-07 | 2026-10-14 | 2026-10-15 | 7 | 35 | 34.3 | 98
24603 - FLORA PPTO C | 1510 | Autocompactado | Concreto | Placa piso 4, salón comunal | 2026-10-08 | 2026-10-22 | 2026-10-23 | 14 | 35 | 42.1 | 120.3
24603 - FLORA PPTO C | 1510 | Autocompactado | Concreto | Placa piso 4, salón comunal | 2026-10-08 | 2026-10-15 | 2026-10-16 | 7 | 35 | 39.9 | 114
24603 - FLORA PPTO C | 1511 | Industrializado | Concreto | Escalera fachada piso 1-2, salón comunal | 2026-10-08 | 2026-10-22 | 2026-10-23 | 14 | 28 | 30 | 107.1
24603 - FLORA PPTO C | 1511 | Industrializado | Concreto | Escalera fachada piso 1-2, salón comunal | 2026-10-08 | 2026-10-15 | 2026-10-16 | 7 | 28 | 25 | 89.3
24603 - FLORA PPTO C | 1512 | Industrializado | Concreto | Placa piso 4, salón comunal | 2026-10-08 | 2026-10-22 | 2026-10-23 | 14 | 28 | 33.6 | 120
24603 - FLORA PPTO C | 1512 | Industrializado | Concreto | Placa piso 4, salón comunal | 2026-10-08 | 2026-10-15 | 2026-10-16 | 7 | 28 | 29.5 | 105.4
24603 - FLORA PPTO C | 1513 | Industrializado | Concreto | Placa piso 4, salón comunal | 2026-10-08 | 2026-10-22 | 2026-10-23 | 14 | 28 | 33.9 | 121.1
24603 - FLORA PPTO C | 1513 | Industrializado | Concreto | Placa piso 4, salón comunal | 2026-10-08 | 2026-10-15 | 2026-10-16 | 7 | 28 | 29.4 | 105
24603 - FLORA PPTO C | 1514 | Autocompactado | Concreto | Muros ejes 1-7 / G-L, piso 13, torre 1 | 2026-10-08 | 2026-10-22 | 2026-10-23 | 14 | 42 | 37.1 | 88.3
24603 - FLORA PPTO C | 1514 | Autocompactado | Concreto | Muros ejes 1-7 / G-L, piso 13, torre 1 | 2026-10-08 | 2026-10-15 | 2026-10-16 | 7 | 42 | 32.1 | 76.4
24603 - FLORA PPTO C | 1515 | Industrializado | Concreto | Placa ejes 8-12 / F-L, piso 13, torre 1 | 2026-10-08 | 2026-10-22 | 2026-10-23 | 14 | 35 | 33.2 | 94.9
24603 - FLORA PPTO C | 1515 | Industrializado | Concreto | Placa ejes 8-12 / F-L, piso 13, torre 1 | 2026-10-08 | 2026-10-15 | 2026-10-16 | 7 | 35 | 28.2 | 80.6
24603 - FLORA PPTO C | 1516 | Industrializado | Concreto | Placa ejes 12-15 / G-L, piso 12, torre 1 | 2026-10-09 | 2026-10-23 | 2026-10-27 | 14 | 35 | 33.3 | 95.1
24603 - FLORA PPTO C | 1516 | Industrializado | Concreto | Placa ejes 12-15 / G-L, piso 12, torre 1 | 2026-10-09 | 2026-10-16 | 2026-10-19 | 7 | 35 | 29.4 | 84
24603 - FLORA PPTO C | 1517 | Autocompactado | Concreto | Columnas piso 4, salón comunal | 2026-10-10 | 2026-10-24 | 2026-10-27 | 14 | 35 | 36.3 | 103.7
24603 - FLORA PPTO C | 1517 | Autocompactado | Concreto | Columnas piso 4, salón comunal | 2026-10-10 | 2026-10-17 | 2026-10-20 | 7 | 35 | 33.8 | 96.6
24603 - FLORA PPTO C | 1518 | Autocompactado | Concreto | Muros ejes 1-7 / A-F, piso 13, torre 1 | 2026-10-10 | 2026-10-24 | 2026-10-27 | 14 | 42 | 44.1 | 105
24603 - FLORA PPTO C | 1518 | Autocompactado | Concreto | Muros ejes 1-7 / A-F, piso 13, torre 1 | 2026-10-10 | 2026-10-17 | 2026-10-20 | 7 | 42 | 35.8 | 85.2
24603 - FLORA PPTO C | 1522 | Plástico | Concreto | Soporte escalera comercio 2 | 2026-10-14 | 2026-10-28 | 2026-10-28 | 14 | 21 | 19.6 | 93.3
24603 - FLORA PPTO C | 1522 | Plástico | Concreto | Soporte escalera comercio 2 | 2026-10-14 | 2026-10-21 | 2026-10-22 | 7 | 21 | 14.9 | 71
24603 - FLORA PPTO C | 1523 | Industrializado | Concreto | Escalera 2, piso 14 al 15, torre 2 | 2026-10-14 | 2026-10-28 | 2026-10-28 | 14 | 35 | 36.2 | 103.4
24603 - FLORA PPTO C | 1523 | Industrializado | Concreto | Escalera 2, piso 14 al 15, torre 2 | 2026-10-14 | 2026-10-21 | 2026-10-22 | 7 | 35 | 31.4 | 89.7
24603 - FLORA PPTO C | 1524 | Industrializado | Concreto | Placa ejes 1-6 / A-F, piso 14, torre 1 | 2026-10-14 | 2026-10-28 | 2026-10-28 | 14 | 35 | 34.8 | 99.4
24603 - FLORA PPTO C | 1524 | Industrializado | Concreto | Placa ejes 1-6 / A-F, piso 14, torre 1 | 2026-10-14 | 2026-10-21 | 2026-10-22 | 7 | 35 | 30.6 | 87.4
24603 - FLORA PPTO C | 1525 | Industrializado | Concreto | Placa ejes 4-7 / A-L, piso 22, torre 2 | 2026-10-14 | 2026-10-28 | 2026-10-28 | 14 | 28 | 31.3 | 111.8
24603 - FLORA PPTO C | 1525 | Industrializado | Concreto | Placa ejes 4-7 / A-L, piso 22, torre 2 | 2026-10-14 | 2026-10-21 | 2026-10-22 | 7 | 28 | 28.1 | 100.4
24603 - FLORA PPTO C | 1526 | Autocompactado | Concreto | Muros ejes 12-15 / A-L y 11-12 / G-L, piso 22, torre 2 | 2026-10-14 | 2026-10-28 | 2026-10-28 | 14 | 35 | 36.8 | 105.1
24603 - FLORA PPTO C | 1526 | Autocompactado | Concreto | Muros ejes 12-15 / A-L y 11-12 / G-L, piso 22, torre 2 | 2026-10-14 | 2026-10-21 | 2026-10-22 | 7 | 35 | 33.1 | 94.6
24603 - FLORA PPTO C | 1527 | Autocompactado | Concreto | Muros ejes 9-15 / A-F, piso 13, torre 1 | 2026-10-14 | 2026-10-28 | 2026-10-28 | 14 | 42 | 41.9 | 99.8
24603 - FLORA PPTO C | 1527 | Autocompactado | Concreto | Muros ejes 9-15 / A-F, piso 13, torre 1 | 2026-10-14 | 2026-10-21 | 2026-10-22 | 7 | 42 | 32.1 | 76.4
24603 - FLORA PPTO C | 1528 | Autocompactado | Concreto | Columnas piso 4, salón comunal | 2026-10-15 | 2026-10-22 | 2026-10-23 | 7 | 35 | 32.5 | 92.9
24603 - FLORA PPTO C | 1529 | Industrializado | Concreto | Escalera 2, piso 17 al 18, torre 2 | 2026-10-15 | 2026-10-22 | 2026-10-23 | 7 | 35 | 30.6 | 87.4
24603 - FLORA PPTO C | 1530 | Industrializado | Concreto | Placa ejes 7-8 / G-L y 6-8 / A-G, piso 14, torre 1 | 2026-10-15 | 2026-10-22 | 2026-10-23 | 7 | 35 | 32.6 | 93.1
24603 - FLORA PPTO C | 1531 | Autocompactado | Concreto | Muros ejes 9-15 / G-L, piso 13, torre 1 | 2026-10-15 | 2026-10-22 | 2026-10-23 | 7 | 42 | 27.9 | 66.4
24603 - FLORA PPTO C | 1532 | Industrializado | Concreto | Placa ejes 1-4 / A-L, piso 22, torre 2 | 2026-10-15 | 2026-10-22 | 2026-10-23 | 7 | 28 | 23.7 | 84.6
24603 - FLORA PPTO C | 1533 | Autocompactado | Concreto | Muros ejes 9-11 / A-L y 11-12 / A-F, piso 22, torre 2 | 2026-10-15 | 2026-10-22 | 2026-10-23 | 7 | 35 | 33.3 | 95.1
24603 - FLORA PPTO C | 1534 | Autocompactado | Concreto | Muros ejes 7-9 / A-L, piso 22, torre 2 | 2026-10-16 | 2026-10-23 | 2026-10-27 | 7 | 35 | 28.1 | 80.3
24603 - FLORA PPTO C | 1535 | Autocompactado | Concreto | Muros ejes 1-7 / G-L, piso 14, torre 1 | 2026-10-16 | 2026-10-23 | 2026-10-27 | 7 | 42 | 39.9 | 95
24603 - FLORA PPTO C | 1536 | Industrializado | Concreto | Placa ejes 12-15 / A-L, piso 22, torre 2 | 2026-10-16 | 2026-10-23 | 2026-10-27 | 7 | 28 | 26.4 | 94.3
24603 - FLORA PPTO C | 1537 | Industrializado | Concreto | Placa ejes 8-15 / A-F, piso 14, torre 1 | 2026-10-16 | 2026-10-23 | 2026-10-27 | 7 | 35 | 31.2 | 89.1
24603 - FLORA PPTO C | 1538 | Industrializado | Concreto | Escalera piso 10 al 11, torre 1 | 2026-10-17 | 2026-10-24 | 2026-10-27 | 7 | 42 | 30.4 | 72.4
24603 - FLORA PPTO C | 1539 | Autocompactado | Concreto | Muros ejes 1-7 / A-G, piso 14, torre 1 | 2026-10-17 | 2026-10-24 | 2026-10-27 | 7 | 42 | 37.8 | 90
24603 - FLORA PPTO C | 1540 | Industrializado | Concreto | Placa ejes 9-12 / A-L, piso 23, torre 2 | 2026-10-17 | 2026-10-24 | 2026-10-27 | 7 | 28 | 29 | 103.6
24603 - FLORA PPTO C | 1541 | Autocompactado | Concreto | Muros ejes 1-7 / A-G, piso 14, torre 1 | 2026-10-17 | 2026-10-24 | 2026-10-27 | 7 | 35 | 27.1 | 77.4
24603 - FLORA PPTO C | 1542 | Industrializado | Concreto | Placa ejes 8-12 / F-L, piso 14, torre 1 | 2026-10-17 | 2026-10-24 | 2026-10-27 | 7 | 35 | 36.5 | 104.3
24603 - FLORA PPTO C | 1543 | Industrializado | Concreto | Escalera 1, piso 15 al 16, torre 2 | 2026-10-19 | 2026-10-26 | 2026-10-27 | 7 | 35 | 31 | 88.6
24603 - FLORA PPTO C | 1544 | Industrializado | Concreto | Placa ejes 12-15 / F-L, piso 14, torre 1 | 2026-10-19 | 2026-10-26 | 2026-10-27 | 7 | 35 | 31.3 | 89.4
24603 - FLORA PPTO C | 1545 | Industrializado | Concreto | Placa ejes 7-9 / A-L, piso 23, torre 2 | 2026-10-19 | 2026-10-26 | 2026-10-27 | 7 | 28 | 27.2 | 97.1
24603 - FLORA PPTO C | 1546 | Autocompactado | Concreto | Muros ejes 7-9 / A-L, piso 14, torre 1 | 2026-10-19 | 2026-10-26 | 2026-10-27 | 7 | 42 | 30.2 | 71.9
24603 - FLORA PPTO C | 1547 | Autocompactado | Concreto | Muros ejes 1-4 / A-L y 4-5 / A-F, piso 22, torre 2 | 2026-10-19 | 2026-10-26 | 2026-10-27 | 7 | 35 | 26.8 | 76.6
24603 - FLORA PPTO C | 1548 | Industrializado | Concreto | Escalera salón comunal piso 2 al 3 | 2026-10-20 | 2026-10-27 | 2026-10-28 | 7 | 28 | 28.7 | 102.5
24603 - FLORA PPTO C | 1549 | Industrializado | Concreto | Placa ejes 1-7 / G-L, piso 15, torre 1 | 2026-10-20 | 2026-10-27 | 2026-10-28 | 7 | 35 | 33.2 | 94.9
24603 - FLORA PPTO C | 1550 | Industrializado | Concreto | Placa ejes 4-7 / A-L, piso 23, torre 2 | 2026-10-20 | 2026-10-27 | 2026-10-28 | 7 | 28 | 26.7 | 95.4
24603 - FLORA PPTO C | 1551 | Autocompactado | Concreto | Muros ejes 9-15 / A-F, piso 14, torre 1 | 2026-10-20 | 2026-10-27 | 2026-10-28 | 7 | 42 | 40 | 95.2
24603 - FLORA PPTO C | 1552 | Autocompactado | Concreto | Muros ejes 12-15 / A-L y 11-12 / G-L, piso 23, torre 2 | 2026-10-20 | 2026-10-27 | 2026-10-28 | 7 | 35 | 25.7 | 73.4
24603 - FLORA PPTO C | 1553 | Autocompactado | Concreto | Muros ejes 9-15 / G-L, piso 14, torre 1 | 2026-10-21 | 2026-10-28 | 2026-10-28 | 7 | 42 | 40.9 | 97.4
24603 - FLORA PPTO C | 1554 | Autocompactado | Concreto | Muros ejes 9-12 / A-L y 11-12 / A-F, piso 22, torre 2 | 2026-10-21 | 2026-10-28 | 2026-10-28 | 7 | 35 | 30.7 | 87.7
24603 - FLORA PPTO C | 746 | T-4500 | Concreto | Pilote 69 torre 1 | 2025-11-19 | 2025-12-17 | 2025-12-18 | 28 | 31.5 | 36.8 | 116.8
24603 - FLORA PPTO C | 746 | T-4500 | Concreto | Pilote 69 torre 1 | 2025-11-19 | 2025-12-17 | 2025-12-18 | 28 | 31.5 | 36.5 | 115.9
24603 - FLORA PPTO C | 747 | IN-4000 | Concreto | Placa eje 8-12 / A-F piso 22 T3 | 2025-11-19 | 2025-12-17 | 2025-12-18 | 28 | 28 | 36.5 | 130.4
24603 - FLORA PPTO C | 747 | IN-4000 | Concreto | Placa eje 8-12 / A-F piso 22 T3 | 2025-11-19 | 2025-12-17 | 2025-12-18 | 28 | 28 | 36 | 128.6
24603 - FLORA PPTO C | 747 | IN-4000 | Concreto | Placa eje 8-12 / A-F piso 22 T3 | 2025-11-19 | 2025-12-17 | 2025-12-18 | 28 | 28 | 36.7 | 131.1
24603 - FLORA PPTO C | 748 | AU-5000 | Concreto | Muros ej 4-7 / A-F y 9-7/6-2 P21 T3 | 2025-11-19 | 2025-12-17 | 2025-12-18 | 28 | 35 | 48.8 | 139.4
24603 - FLORA PPTO C | 748 | AU-5000 | Concreto | Muros ej 4-7 / A-F y 9-7/6-2 P21 T3 | 2025-11-19 | 2025-12-17 | 2025-12-18 | 28 | 35 | 49.2 | 140.6
24603 - FLORA PPTO C | 748 | AU-5000 | Concreto | Muros ej 4-7 / A-F y 9-7/6-2 P21 T3 | 2025-11-19 | 2025-12-17 | 2025-12-18 | 28 | 35 | 48.2 | 137.7
24603 - FLORA PPTO C | 749 | T-4500 | Concreto | Pilote 51 torre 1 | 2025-11-20 | 2025-12-18 | 2025-12-22 | 28 | 31.5 | 35.2 | 111.7
24603 - FLORA PPTO C | 749 | T-4500 | Concreto | Pilote 51 torre 1 | 2025-11-20 | 2025-12-18 | 2025-12-22 | 28 | 31.5 | 35.3 | 112.1
24603 - FLORA PPTO C | 749 | T-4500 | Concreto | Pilote 51 torre 1 | 2025-11-20 | 2025-12-18 | 2025-12-22 | 28 | 31.5 | 34.7 | 110.2
24603 - FLORA PPTO C | 750 | IN-4000 | Concreto | Placa ej 1-3 / G-L piso 22 T4 | 2025-11-20 | 2025-12-18 | 2025-12-22 | 28 | 28 | 34.1 | 121.8
24603 - FLORA PPTO C | 750 | IN-4000 | Concreto | Placa ej 1-3 / G-L piso 22 T4 | 2025-11-20 | 2025-12-18 | 2025-12-22 | 28 | 28 | 34.2 | 122.1
24603 - FLORA PPTO C | 750 | IN-4000 | Concreto | Placa ej 1-3 / G-L piso 22 T4 | 2025-11-20 | 2025-12-18 | 2025-12-22 | 28 | 28 | 34.3 | 122.5
24603 - FLORA PPTO C | 751 | AU-5000 | Concreto | Muros ej 4-7 / G-L y 1-4 / A-F piso 21 T3 | 2025-11-20 | 2025-12-18 | 2025-12-22 | 28 | 35 | 46.4 | 132.6
24603 - FLORA PPTO C | 751 | AU-5000 | Concreto | Muros ej 4-7 / G-L y 1-4 / A-F piso 21 T3 | 2025-11-20 | 2025-12-18 | 2025-12-22 | 28 | 35 | 46.5 | 132.9
24603 - FLORA PPTO C | 751 | AU-5000 | Concreto | Muros ej 4-7 / G-L y 1-4 / A-F piso 21 T3 | 2025-11-20 | 2025-12-18 | 2025-12-22 | 28 | 35 | 45.2 | 129.1
24603 - FLORA PPTO C | 752 | No especificado | Concreto | Columnas comercio 2 piso 2 E2 / A - B | 2025-11-21 | 2025-12-19 | 2025-12-22 | 28 | 21 | 26.4 | 125.7
24603 - FLORA PPTO C | 752 | No especificado | Concreto | Columnas comercio 2 piso 2 E2 / A - B | 2025-11-21 | 2025-12-19 | 2025-12-22 | 28 | 21 | 26 | 123.8
24603 - FLORA PPTO C | 752 | No especificado | Concreto | Columnas comercio 2 piso 2 E2 / A - B | 2025-11-21 | 2025-12-19 | 2025-12-22 | 28 | 21 | 25.6 | 121.9
24603 - FLORA PPTO C | 753 | T4500 | Concreto | Pilote 31 torre 1 | 2025-11-21 | 2025-12-19 | 2025-12-22 | 28 | 31.5 | 33.2 | 105.4
24603 - FLORA PPTO C | 753 | T4500 | Concreto | Pilote 31 torre 1 | 2025-11-21 | 2025-12-19 | 2025-12-22 | 28 | 31.5 | 33.6 | 106.7
24603 - FLORA PPTO C | 753 | T4500 | Concreto | Pilote 31 torre 1 | 2025-11-21 | 2025-12-19 | 2025-12-22 | 28 | 31.5 | 32.3 | 102.5
24603 - FLORA PPTO C | 754 | AU5000 | Concreto | Muros ej 1 - 4 / F- L piso 21 + 3 | 2025-11-21 | 2025-12-19 | 2025-12-22 | 28 | 35 | 45.8 | 130.9
24603 - FLORA PPTO C | 754 | AU5000 | Concreto | Muros ej 1 - 4 / F- L piso 21 + 3 | 2025-11-21 | 2025-12-19 | 2025-12-22 | 28 | 35 | 46.6 | 133.1
24603 - FLORA PPTO C | 754 | AU5000 | Concreto | Muros ej 1 - 4 / F- L piso 21 + 3 | 2025-11-21 | 2025-12-19 | 2025-12-22 | 28 | 35 | 45 | 128.6
24603 - FLORA PPTO C | 755 | IN4000 | Concreto | Placa ej 4 - 8 / A - F piso 22 + 3 | 2025-11-21 | 2025-12-19 | 2025-12-22 | 28 | 28 | 32.4 | 115.7
24603 - FLORA PPTO C | 755 | IN4000 | Concreto | Placa ej 4 - 8 / A - F piso 22 + 3 | 2025-11-21 | 2025-12-19 | 2025-12-22 | 28 | 28 | 31.5 | 112.5
24603 - FLORA PPTO C | 755 | IN4000 | Concreto | Placa ej 4 - 8 / A - F piso 22 + 3 | 2025-11-21 | 2025-12-19 | 2025-12-22 | 28 | 28 | 32.4 | 115.7
24603 - FLORA PPTO C | 756 | T4500 | Concreto | Pilote 33 torre 2 | 2025-11-22 | 2025-12-20 | 2025-12-23 | 28 | 31.5 | 39.7 | 126
24603 - FLORA PPTO C | 756 | T4500 | Concreto | Pilote 33 torre 2 | 2025-11-22 | 2025-12-20 | 2025-12-23 | 28 | 31.5 | 40.2 | 127.6
24603 - FLORA PPTO C | 756 | T4500 | Concreto | Pilote 33 torre 2 | 2025-11-22 | 2025-12-20 | 2025-12-23 | 28 | 31.5 | 38.9 | 123.5
24603 - FLORA PPTO C | 757 | AU5000 | Concreto | Muros ej 3 - 10 / A - F piso 22 + 4 | 2025-11-22 | 2025-12-20 | 2025-12-23 | 28 | 35 | 46.9 | 134
24603 - FLORA PPTO C | 757 | AU5000 | Concreto | Muros ej 3 - 10 / A - F piso 22 + 4 | 2025-11-22 | 2025-12-20 | 2025-12-23 | 28 | 35 | 47.3 | 135.1
24603 - FLORA PPTO C | 757 | AU5000 | Concreto | Muros ej 3 - 10 / A - F piso 22 + 4 | 2025-11-22 | 2025-12-20 | 2025-12-23 | 28 | 35 | 48.5 | 138.6
24603 - FLORA PPTO C | 758 | T4500 | Concreto | Pilote 56 torre 1 | 2025-11-24 | 2025-12-22 | 2025-12-26 | 28 | 31.5 | 37.1 | 117.8
24603 - FLORA PPTO C | 758 | T4500 | Concreto | Pilote 56 torre 1 | 2025-11-24 | 2025-12-22 | 2025-12-26 | 28 | 31.5 | 37.3 | 118.4
24603 - FLORA PPTO C | 758 | T4500 | Concreto | Pilote 56 torre 1 | 2025-11-24 | 2025-12-22 | 2025-12-26 | 28 | 31.5 | 37.7 | 119.7
24603 - FLORA PPTO C | 759 | IN4000 | Concreto | Placa ej 1 - 4 / A - L + 4 - 8 / F - L piso 22 + 3 | 2025-11-24 | 2025-12-22 | 2025-12-26 | 28 | 28 | 45.2 | 161.4
24603 - FLORA PPTO C | 759 | IN4000 | Concreto | Placa ej 1 - 4 / A - L + 4 - 8 / F - L piso 22 + 3 | 2025-11-24 | 2025-12-22 | 2025-12-26 | 28 | 28 | 44.7 | 159.6
24603 - FLORA PPTO C | 759 | IN4000 | Concreto | Placa ej 1 - 4 / A - L + 4 - 8 / F - L piso 22 + 3 | 2025-11-24 | 2025-12-22 | 2025-12-26 | 28 | 28 | 43.1 | 153.9
24603 - FLORA PPTO C | 760 | AU5000 | Concreto | Muros ej 4 - 10 / F- L piso 22 + 4 | 2025-11-24 | 2025-12-22 | 2025-12-26 | 28 | 35 | 51.7 | 147.7
24603 - FLORA PPTO C | 760 | AU5000 | Concreto | Muros ej 4 - 10 / F- L piso 22 + 4 | 2025-11-24 | 2025-12-22 | 2025-12-26 | 28 | 35 | 52.4 | 149.7
24603 - FLORA PPTO C | 760 | AU5000 | Concreto | Muros ej 4 - 10 / F- L piso 22 + 4 | 2025-11-24 | 2025-12-22 | 2025-12-26 | 28 | 35 | 52 | 148.6
24603 - FLORA PPTO C | 761 | T3000 | Concreto | Pantalla 49 hembra | 2025-11-25 | 2025-12-23 | 2026-01-02 | 28 | 21 | 23.6 | 112.4
24603 - FLORA PPTO C | 761 | T3000 | Concreto | Pantalla 49 hembra | 2025-11-25 | 2025-12-23 | 2026-01-02 | 28 | 21 | 22.8 | 108.6
24603 - FLORA PPTO C | 761 | T3000 | Concreto | Pantalla 49 hembra | 2025-11-25 | 2025-12-23 | 2026-01-02 | 28 | 21 | 22.7 | 108.1
24603 - FLORA PPTO C | 762 | No especificado | Concreto | Escalera piso 1-20 #3 | 2025-11-25 | 2025-12-23 | 2026-01-02 | 28 | 35 | 52.5 | 150
24603 - FLORA PPTO C | 762 | No especificado | Concreto | Escalera piso 1-20 #3 | 2025-11-25 | 2025-12-23 | 2026-01-02 | 28 | 35 | 51 | 145.7
24603 - FLORA PPTO C | 762 | No especificado | Concreto | Escalera piso 1-20 #3 | 2025-11-25 | 2025-12-23 | 2026-01-02 | 28 | 35 | 51.6 | 147.4
24603 - FLORA PPTO C | 763 | No especificado | Concreto | Pilote 30 #7 | 2025-11-25 | 2025-12-23 | 2026-01-02 | 28 | 31.5 | 38.8 | 123.2
24603 - FLORA PPTO C | 763 | No especificado | Concreto | Pilote 30 #7 | 2025-11-25 | 2025-12-23 | 2026-01-02 | 28 | 31.5 | 39.3 | 124.8
24603 - FLORA PPTO C | 763 | No especificado | Concreto | Pilote 30 #7 | 2025-11-25 | 2025-12-23 | 2026-01-02 | 28 | 31.5 | 38 | 120.6
24603 - FLORA PPTO C | 764 | No especificado | Concreto | Muros ejes 1-4/G-L; piso 22 torre 4 y ejes 9 - 12 / G - L, piso 22 torre 3. | 2025-11-25 | 2025-12-23 | 2026-01-02 | 28 | 35 | 49.8 | 142.3
24603 - FLORA PPTO C | 764 | No especificado | Concreto | Muros ejes 1-4/G-L; piso 22 torre 4 y ejes 9 - 12 / G - L, piso 22 torre 3. | 2025-11-25 | 2025-12-23 | 2026-01-02 | 28 | 35 | 49.9 | 142.6
24603 - FLORA PPTO C | 764 | No especificado | Concreto | Muros ejes 1-4/G-L; piso 22 torre 4 y ejes 9 - 12 / G - L, piso 22 torre 3. | 2025-11-25 | 2025-12-23 | 2026-01-02 | 28 | 35 | 50.4 | 144
24603 - FLORA PPTO C | 765 | No especificado | Concreto | Pilote 9 torre 2 | 2025-11-26 | 2025-12-24 | 2026-01-02 | 28 | 31.5 | 45 | 142.9
24603 - FLORA PPTO C | 765 | No especificado | Concreto | Pilote 9 torre 2 | 2025-11-26 | 2025-12-24 | 2026-01-02 | 28 | 31.5 | 45.5 | 144.4
24603 - FLORA PPTO C | 765 | No especificado | Concreto | Pilote 9 torre 2 | 2025-11-26 | 2025-12-24 | 2026-01-02 | 28 | 31.5 | 44.3 | 140.6
24603 - FLORA PPTO C | 766 | No especificado | Concreto | Placa ejes 3-10/ A-F piso 23 torre 4 | 2025-11-26 | 2025-12-24 | 2026-01-02 | 28 | 28 | 42.1 | 150.4
24603 - FLORA PPTO C | 766 | No especificado | Concreto | Placa ejes 3-10/ A-F piso 23 torre 4 | 2025-11-26 | 2025-12-24 | 2026-01-02 | 28 | 28 | 40.8 | 145.7
24603 - FLORA PPTO C | 766 | No especificado | Concreto | Placa ejes 3-10/ A-F piso 23 torre 4 | 2025-11-26 | 2025-12-24 | 2026-01-02 | 28 | 28 | 41.4 | 147.9
24603 - FLORA PPTO C | 767 | No especificado | Concreto | Pantalla 46 macho | 2025-11-26 | 2025-12-24 | 2026-01-02 | 28 | 21 | 24.3 | 115.7
24603 - FLORA PPTO C | 767 | No especificado | Concreto | Pantalla 46 macho | 2025-11-26 | 2025-12-24 | 2026-01-02 | 28 | 21 | 24.2 | 115.2
24603 - FLORA PPTO C | 767 | No especificado | Concreto | Pantalla 46 macho | 2025-11-26 | 2025-12-24 | 2026-01-02 | 28 | 21 | 23.5 | 111.9
24603 - FLORA PPTO C | 768 | No especificado | Concreto | Muros ejes 1-3/A-F piso 22 torre 4 y ejes 8-12/A-F Piso 22 torre 3 | 2025-11-26 | 2025-12-24 | 2026-01-02 | 28 | 35 | 58.3 | 166.6
24603 - FLORA PPTO C | 768 | No especificado | Concreto | Muros ejes 1-3/A-F piso 22 torre 4 y ejes 8-12/A-F Piso 22 torre 3 | 2025-11-26 | 2025-12-24 | 2026-01-02 | 28 | 35 | 56.8 | 162.3
24603 - FLORA PPTO C | 768 | No especificado | Concreto | Muros ejes 1-3/A-F piso 22 torre 4 y ejes 8-12/A-F Piso 22 torre 3 | 2025-11-26 | 2025-12-24 | 2026-01-02 | 28 | 35 | 57.4 | 164
24603 - FLORA PPTO C | 769 | No especificado | Concreto | Pilote 62 torre 1 | 2025-11-27 | 2025-12-25 | 2026-01-02 | 28 | 31.5 | 40.2 | 127.6
24603 - FLORA PPTO C | 769 | No especificado | Concreto | Pilote 62 torre 1 | 2025-11-27 | 2025-12-25 | 2026-01-02 | 28 | 31.5 | 40.6 | 128.9
24603 - FLORA PPTO C | 769 | No especificado | Concreto | Pilote 62 torre 1 | 2025-11-27 | 2025-12-25 | 2026-01-02 | 28 | 31.5 | 40.7 | 129.2
24603 - FLORA PPTO C | 770 | AU - 5000 | Concreto | Muros ejes 4 - 8 / A - F y 7 - 9 / G - L piso 22 torre 3 | 2025-11-27 | 2025-12-25 | 2026-01-02 | 28 | 35 | 45 | 128.6
24603 - FLORA PPTO C | 770 | AU - 5000 | Concreto | Muros ejes 4 - 8 / A - F y 7 - 9 / G - L piso 22 torre 3 | 2025-11-27 | 2025-12-25 | 2026-01-02 | 28 | 35 | 43.7 | 124.9
24603 - FLORA PPTO C | 770 | AU - 5000 | Concreto | Muros ejes 4 - 8 / A - F y 7 - 9 / G - L piso 22 torre 3 | 2025-11-27 | 2025-12-25 | 2026-01-02 | 28 | 35 | 44.1 | 126
24603 - FLORA PPTO C | 771 | IN - 4000 | Concreto | Placa ejes 3 - 10 / G - L piso 23 torre 4 | 2025-11-27 | 2025-12-25 | 2026-01-02 | 28 | 28 | 47.2 | 168.6
24603 - FLORA PPTO C | 771 | IN - 4000 | Concreto | Placa ejes 3 - 10 / G - L piso 23 torre 4 | 2025-11-27 | 2025-12-25 | 2026-01-02 | 28 | 28 | 48.9 | 174.6
24603 - FLORA PPTO C | 771 | IN - 4000 | Concreto | Placa ejes 3 - 10 / G - L piso 23 torre 4 | 2025-11-27 | 2025-12-25 | 2026-01-02 | 28 | 28 | 47.4 | 169.3
24603 - FLORA PPTO C | 772 | T - 3000 | Concreto | Pantalla macho 42 | 2025-11-27 | 2025-12-25 | 2026-01-02 | 28 | 21 | 28.3 | 134.8
24603 - FLORA PPTO C | 772 | T - 3000 | Concreto | Pantalla macho 42 | 2025-11-27 | 2025-12-25 | 2026-01-02 | 28 | 21 | 27.3 | 130
24603 - FLORA PPTO C | 772 | T - 3000 | Concreto | Pantalla macho 42 | 2025-11-27 | 2025-12-25 | 2026-01-02 | 28 | 21 | 27.4 | 130.5
24603 - FLORA PPTO C | 773 | T - 3000 | Concreto | Columnas eje 2 - C | 2025-11-28 | 2025-12-26 | 2026-01-02 | 28 | 21 | 40.7 | 193.8
24603 - FLORA PPTO C | 773 | T - 3000 | Concreto | Columnas eje 2 - C | 2025-11-28 | 2025-12-26 | 2026-01-02 | 28 | 21 | 41.6 | 198.1
24603 - FLORA PPTO C | 773 | T - 3000 | Concreto | Columnas eje 2 - C | 2025-11-28 | 2025-12-26 | 2026-01-02 | 28 | 21 | 41 | 195.2
24603 - FLORA PPTO C | 774 | No especificado | Concreto | Pilote 35 torre 1 | 2025-11-28 | 2025-12-26 | 2026-01-02 | 28 | 31.5 | 37.5 | 119
24603 - FLORA PPTO C | 774 | No especificado | Concreto | Pilote 35 torre 1 | 2025-11-28 | 2025-12-26 | 2026-01-02 | 28 | 31.5 | 36.4 | 115.6
24603 - FLORA PPTO C | 774 | No especificado | Concreto | Pilote 35 torre 1 | 2025-11-28 | 2025-12-26 | 2026-01-02 | 28 | 31.5 | 36.7 | 116.5
24603 - FLORA PPTO C | 775 | No especificado | Concreto | Base columna inclinados eje 3 - B | 2025-11-28 | 2025-12-26 | 2026-01-02 | 28 | 31.5 | 38.9 | 123.5
24603 - FLORA PPTO C | 775 | No especificado | Concreto | Base columna inclinados eje 3 - B | 2025-11-28 | 2025-12-26 | 2026-01-02 | 28 | 31.5 | 39.2 | 124.4
24603 - FLORA PPTO C | 775 | No especificado | Concreto | Base columna inclinados eje 3 - B | 2025-11-28 | 2025-12-26 | 2026-01-02 | 28 | 31.5 | 38 | 120.6
24603 - FLORA PPTO C | 776 | T - 3000 | Concreto | Pantalla 53 hembra | 2025-11-28 | 2025-12-26 | 2026-01-02 | 28 | 21 | 29.3 | 139.5
24603 - FLORA PPTO C | 776 | T - 3000 | Concreto | Pantalla 53 hembra | 2025-11-28 | 2025-12-26 | 2026-01-02 | 28 | 21 | 28.5 | 135.7
24603 - FLORA PPTO C | 776 | T - 3000 | Concreto | Pantalla 53 hembra | 2025-11-28 | 2025-12-26 | 2026-01-02 | 28 | 21 | 28.6 | 136.2
24603 - FLORA PPTO C | 777 | IN 4000 | Concreto | Placa eje 1 - 3 / A - F piso 23 torre 4 y ejes 8 - 12 / A - F. | 2025-11-28 | 2025-12-26 | 2026-01-02 | 28 | 28 | 43.7 | 156.1
24603 - FLORA PPTO C | 777 | IN 4000 | Concreto | Placa eje 1 - 3 / A - F piso 23 torre 4 y ejes 8 - 12 / A - F. | 2025-11-28 | 2025-12-26 | 2026-01-02 | 28 | 28 | 44.2 | 157.9
24603 - FLORA PPTO C | 777 | IN 4000 | Concreto | Placa eje 1 - 3 / A - F piso 23 torre 4 y ejes 8 - 12 / A - F. | 2025-11-28 | 2025-12-26 | 2026-01-02 | 28 | 28 | 43.6 | 155.7
24603 - FLORA PPTO C | 778 | AU 5000 | Concreto | Muros eje 1 - 7 / G - L piso 22 torre 4 | 2025-11-28 | 2025-12-26 | 2026-01-02 | 28 | 35 | 55.6 | 158.9
24603 - FLORA PPTO C | 778 | AU 5000 | Concreto | Muros eje 1 - 7 / G - L piso 22 torre 4 | 2025-11-28 | 2025-12-26 | 2026-01-02 | 28 | 35 | 54 | 154.3
24603 - FLORA PPTO C | 778 | AU 5000 | Concreto | Muros eje 1 - 7 / G - L piso 22 torre 4 | 2025-11-28 | 2025-12-26 | 2026-01-02 | 28 | 35 | 55.9 | 159.7
24603 - FLORA PPTO C | 779 | No especificado | Concreto | Pilote 8 torre 1 | 2025-11-29 | 2025-12-27 | 2026-01-06 | 28 | 31.5 | 40.9 | 129.8
24603 - FLORA PPTO C | 779 | No especificado | Concreto | Pilote 8 torre 1 | 2025-11-29 | 2025-12-27 | 2026-01-06 | 28 | 31.5 | 40.6 | 128.9
24603 - FLORA PPTO C | 779 | No especificado | Concreto | Pilote 8 torre 1 | 2025-11-29 | 2025-12-27 | 2026-01-06 | 28 | 31.5 | 40 | 127
24603 - FLORA PPTO C | 780 | IN 4000 | Concreto | Placa ejes 8 - 12 / A - F piso 23 torre 3 y eje 1 - 3 / A - F piso 23 torre 4 | 2025-11-29 | 2025-12-27 | 2026-01-06 | 28 | 28 | 47.9 | 171.1
24603 - FLORA PPTO C | 780 | IN 4000 | Concreto | Placa ejes 8 - 12 / A - F piso 23 torre 3 y eje 1 - 3 / A - F piso 23 torre 4 | 2025-11-29 | 2025-12-27 | 2026-01-06 | 28 | 28 | 47.8 | 170.7
24603 - FLORA PPTO C | 780 | IN 4000 | Concreto | Placa ejes 8 - 12 / A - F piso 23 torre 3 y eje 1 - 3 / A - F piso 23 torre 4 | 2025-11-29 | 2025-12-27 | 2026-01-06 | 28 | 28 | 48.3 | 172.5
24603 - FLORA PPTO C | 781 | AU 5000 | Concreto | Muros ejes 1 - 4 / G - L piso 23 torre 4 y ejes 5 - 7 / A - F piso 23 torre 3 | 2025-11-29 | 2025-12-27 | 2026-01-06 | 28 | 35 | 56.6 | 161.7
24603 - FLORA PPTO C | 781 | AU 5000 | Concreto | Muros ejes 1 - 4 / G - L piso 23 torre 4 y ejes 5 - 7 / A - F piso 23 torre 3 | 2025-11-29 | 2025-12-27 | 2026-01-06 | 28 | 35 | 55.2 | 157.7
24603 - FLORA PPTO C | 781 | AU 5000 | Concreto | Muros ejes 1 - 4 / G - L piso 23 torre 4 y ejes 5 - 7 / A - F piso 23 torre 3 | 2025-11-29 | 2025-12-27 | 2026-01-06 | 28 | 35 | 55.8 | 159.4
24603 - FLORA PPTO C | 782 | No especificado | Concreto | Pilote 61 torre 1 | 2025-12-01 | 2025-12-29 | 2026-01-06 | 28 | 31.5 | 46 | 146
24603 - FLORA PPTO C | 782 | No especificado | Concreto | Pilote 61 torre 1 | 2025-12-01 | 2025-12-29 | 2026-01-06 | 28 | 31.5 | 44.8 | 142.2
24603 - FLORA PPTO C | 782 | No especificado | Concreto | Pilote 61 torre 1 | 2025-12-01 | 2025-12-29 | 2026-01-06 | 28 | 31.5 | 46.4 | 147.3
24603 - FLORA PPTO C | 783 | T - 3000 | Concreto | Barrete M 44 | 2025-12-01 | 2025-12-29 | 2026-01-06 | 28 | 21 | 28.7 | 136.7
24603 - FLORA PPTO C | 783 | T - 3000 | Concreto | Barrete M 44 | 2025-12-01 | 2025-12-29 | 2026-01-06 | 28 | 21 | 28.8 | 137.1
24603 - FLORA PPTO C | 783 | T - 3000 | Concreto | Barrete M 44 | 2025-12-01 | 2025-12-29 | 2026-01-06 | 28 | 21 | 29.2 | 139
24603 - FLORA PPTO C | 784 | IN - 4000 | Concreto | Placa ejes 1 - 8 / A - F piso 23 torre 3 | 2025-12-01 | 2025-12-29 | 2026-01-06 | 28 | 28 | 40.4 | 144.3
24603 - FLORA PPTO C | 784 | IN - 4000 | Concreto | Placa ejes 1 - 8 / A - F piso 23 torre 3 | 2025-12-01 | 2025-12-29 | 2026-01-06 | 28 | 28 | 39.1 | 139.6
24603 - FLORA PPTO C | 784 | IN - 4000 | Concreto | Placa ejes 1 - 8 / A - F piso 23 torre 3 | 2025-12-01 | 2025-12-29 | 2026-01-06 | 28 | 28 | 39.5 | 141.1
24603 - FLORA PPTO C | 785 | AU - 5000 | Concreto | Muros ejes 8 - 10 / A - F y 6 - 7 / G - L y 2 - 4 / A - F piso 23 T.4 | 2025-12-01 | 2025-12-29 | 2026-01-06 | 28 | 35 | 55 | 157.1
24603 - FLORA PPTO C | 785 | AU - 5000 | Concreto | Muros ejes 8 - 10 / A - F y 6 - 7 / G - L y 2 - 4 / A - F piso 23 T.4 | 2025-12-01 | 2025-12-29 | 2026-01-06 | 28 | 35 | 55.8 | 159.4
24603 - FLORA PPTO C | 785 | AU - 5000 | Concreto | Muros ejes 8 - 10 / A - F y 6 - 7 / G - L y 2 - 4 / A - F piso 23 T.4 | 2025-12-01 | 2025-12-29 | 2026-01-06 | 28 | 35 | 54.4 | 155.4
24603 - FLORA PPTO C | 786 | No especificado | Concreto | Escalera piso 19 - 20 T3 | 2025-12-02 | 2025-12-30 | 2026-01-06 | 28 | 35 | 47.3 | 135.1
24603 - FLORA PPTO C | 786 | No especificado | Concreto | Escalera piso 19 - 20 T3 | 2025-12-02 | 2025-12-30 | 2026-01-06 | 28 | 35 | 46.2 | 132
24603 - FLORA PPTO C | 786 | No especificado | Concreto | Escalera piso 19 - 20 T3 | 2025-12-02 | 2025-12-30 | 2026-01-06 | 28 | 35 | 46.8 | 133.7
24603 - FLORA PPTO C | 787 | IN - 4000 | Concreto | Placa ejes 1 - 8 / G - L piso 23 torre 3 | 2025-12-02 | 2025-12-30 | 2026-01-06 | 28 | 28 | 44.9 | 160.4
24603 - FLORA PPTO C | 787 | IN - 4000 | Concreto | Placa ejes 1 - 8 / G - L piso 23 torre 3 | 2025-12-02 | 2025-12-30 | 2026-01-06 | 28 | 28 | 45.8 | 163.6
24603 - FLORA PPTO C | 787 | IN - 4000 | Concreto | Placa ejes 1 - 8 / G - L piso 23 torre 3 | 2025-12-02 | 2025-12-30 | 2026-01-06 | 28 | 28 | 44.2 | 157.9
24603 - FLORA PPTO C | 788 | AU - 5000 | Concreto | Muros ejes 3 - 6 / G - L y 8 - 10 / G - L piso 23 torre 4 | 2025-12-02 | 2025-12-30 | 2026-01-06 | 28 | 35 | 50.6 | 144.6
24603 - FLORA PPTO C | 788 | AU - 5000 | Concreto | Muros ejes 3 - 6 / G - L y 8 - 10 / G - L piso 23 torre 4 | 2025-12-02 | 2025-12-30 | 2026-01-06 | 28 | 35 | 51 | 145.7
24603 - FLORA PPTO C | 788 | AU - 5000 | Concreto | Muros ejes 3 - 6 / G - L y 8 - 10 / G - L piso 23 torre 4 | 2025-12-02 | 2025-12-30 | 2026-01-06 | 28 | 35 | 51.2 | 146.3
24603 - FLORA PPTO C | 789 | Autoco | Concreto | Columnas diagonales ejes 3 / A - C, piso comercio 2 | 2025-12-03 | 2025-12-31 | 2026-01-08 | 28 | 20.7 | 29 | 140.1
24603 - FLORA PPTO C | 789 | Autoco | Concreto | Columnas diagonales ejes 3 / A - C, piso comercio 2 | 2025-12-03 | 2025-12-31 | 2026-01-08 | 28 | 20.7 | 29.4 | 142
24603 - FLORA PPTO C | 789 | Autoco | Concreto | Columnas diagonales ejes 3 / A - C, piso comercio 2 | 2025-12-03 | 2025-12-31 | 2026-01-08 | 28 | 20.7 | 28.4 | 137.2
24603 - FLORA PPTO C | 790 | Tremie | Concreto | Barrete M48, plataforma 1 | 2025-12-03 | 2025-12-31 | 2026-01-08 | 28 | 20.7 | 33.1 | 159.9
24603 - FLORA PPTO C | 790 | Tremie | Concreto | Barrete M48, plataforma 1 | 2025-12-03 | 2025-12-31 | 2026-01-08 | 28 | 20.7 | 32.5 | 157
24603 - FLORA PPTO C | 790 | Tremie | Concreto | Barrete M48, plataforma 1 | 2025-12-03 | 2025-12-31 | 2026-01-08 | 28 | 20.7 | 32.8 | 158.5
24603 - FLORA PPTO C | 791 | Autoco | Concreto | Muros ejes 8 - 12 / A - F, piso 23 T3 y ejes 1 - 2 / A - F, piso 23 T4 | 2025-12-03 | 2025-12-31 | 2026-01-08 | 28 | 34.5 | 59.3 | 171.9
24603 - FLORA PPTO C | 791 | Autoco | Concreto | Muros ejes 8 - 12 / A - F, piso 23 T3 y ejes 1 - 2 / A - F, piso 23 T4 | 2025-12-03 | 2025-12-31 | 2026-01-08 | 28 | 34.5 | 60.2 | 174.5
24603 - FLORA PPTO C | 791 | Autoco | Concreto | Muros ejes 8 - 12 / A - F, piso 23 T3 y ejes 1 - 2 / A - F, piso 23 T4 | 2025-12-03 | 2025-12-31 | 2026-01-08 | 28 | 34.5 | 58.7 | 170.1
24603 - FLORA PPTO C | 792 | Indus | Concreto | Placa ejes 3 - 10 / A - F, piso 24, T4 | 2025-12-03 | 2025-12-31 | 2026-01-08 | 28 | 27.6 | 49.3 | 178.6
24603 - FLORA PPTO C | 792 | Indus | Concreto | Placa ejes 3 - 10 / A - F, piso 24, T4 | 2025-12-03 | 2025-12-31 | 2026-01-08 | 28 | 27.6 | 47.7 | 172.8
24603 - FLORA PPTO C | 792 | Indus | Concreto | Placa ejes 3 - 10 / A - F, piso 24, T4 | 2025-12-03 | 2025-12-31 | 2026-01-08 | 28 | 27.6 | 49.6 | 179.7
24603 - FLORA PPTO C | 793 | Plástico | Concreto | Cimentación ejes D - E / 6 - 8, sótano plataforma 1 | 2025-12-04 | 2026-01-01 | 2026-01-08 | 28 | 20.7 | 30.4 | 146.9
24603 - FLORA PPTO C | 793 | Plástico | Concreto | Cimentación ejes D - E / 6 - 8, sótano plataforma 1 | 2025-12-04 | 2026-01-01 | 2026-01-08 | 28 | 20.7 | 30.7 | 148.3
24603 - FLORA PPTO C | 793 | Plástico | Concreto | Cimentación ejes D - E / 6 - 8, sótano plataforma 1 | 2025-12-04 | 2026-01-01 | 2026-01-08 | 28 | 20.7 | 29.9 | 144.4
24603 - FLORA PPTO C | 794 | Tremie | Concreto | Pantalla H51, plataforma 1 | 2025-12-04 | 2026-01-01 | 2026-01-08 | 28 | 20.7 | 27.9 | 134.8
24603 - FLORA PPTO C | 794 | Tremie | Concreto | Pantalla H51, plataforma 1 | 2025-12-04 | 2026-01-01 | 2026-01-08 | 28 | 20.7 | 26.9 | 130
24603 - FLORA PPTO C | 794 | Tremie | Concreto | Pantalla H51, plataforma 1 | 2025-12-04 | 2026-01-01 | 2026-01-08 | 28 | 20.7 | 27.3 | 131.9
24603 - FLORA PPTO C | 795 | Indus | Concreto | Placa ejes 1 - 3 / 10 / G - L piso 24, T3 | 2025-12-04 | 2026-01-01 | 2026-01-08 | 28 | 27.6 | 40.6 | 147.1
24603 - FLORA PPTO C | 795 | Indus | Concreto | Placa ejes 1 - 3 / 10 / G - L piso 24, T3 | 2025-12-04 | 2026-01-01 | 2026-01-08 | 28 | 27.6 | 41.2 | 149.3
24603 - FLORA PPTO C | 795 | Indus | Concreto | Placa ejes 1 - 3 / 10 / G - L piso 24, T3 | 2025-12-04 | 2026-01-01 | 2026-01-08 | 28 | 27.6 | 41.2 | 149.3
24603 - FLORA PPTO C | 796 | Autoco | Concreto | Muros ejes 1 - 3 / G - L, piso 23,T4 y ejes 8 - 12 / G - L, piso 23, T3 | 2025-12-04 | 2026-01-01 | 2026-01-08 | 28 | 34.5 | 46.2 | 133.9
24603 - FLORA PPTO C | 796 | Autoco | Concreto | Muros ejes 1 - 3 / G - L, piso 23,T4 y ejes 8 - 12 / G - L, piso 23, T3 | 2025-12-04 | 2026-01-01 | 2026-01-08 | 28 | 34.5 | 44.8 | 129.9
24603 - FLORA PPTO C | 796 | Autoco | Concreto | Muros ejes 1 - 3 / G - L, piso 23,T4 y ejes 8 - 12 / G - L, piso 23, T3 | 2025-12-04 | 2026-01-01 | 2026-01-08 | 28 | 34.5 | 45.6 | 132.2
24603 - FLORA PPTO C | 797 | Tremie | Concreto | Pilote 38, T1 | 2025-12-05 | 2026-01-02 | 2026-01-08 | 28 | 31 | 37.9 | 122.3
24603 - FLORA PPTO C | 797 | Tremie | Concreto | Pilote 38, T1 | 2025-12-05 | 2026-01-02 | 2026-01-08 | 28 | 31 | 38.5 | 124.2
24603 - FLORA PPTO C | 797 | Tremie | Concreto | Pilote 38, T1 | 2025-12-05 | 2026-01-02 | 2026-01-08 | 28 | 31 | 37.6 | 121.3
24603 - FLORA PPTO C | 798 | Autoco | Concreto | Muros ejes 1 - 3 / G - L P23 T4 y ejes 8 - 12 / G - L P24 T3 | 2025-12-05 | 2026-01-02 | 2026-01-08 | 28 | 34.5 | 57.1 | 165.5
24603 - FLORA PPTO C | 798 | Autoco | Concreto | Muros ejes 1 - 3 / G - L P23 T4 y ejes 8 - 12 / G - L P24 T3 | 2025-12-05 | 2026-01-02 | 2026-01-08 | 28 | 34.5 | 55.7 | 161.4
24603 - FLORA PPTO C | 798 | Autoco | Concreto | Muros ejes 1 - 3 / G - L P23 T4 y ejes 8 - 12 / G - L P24 T3 | 2025-12-05 | 2026-01-02 | 2026-01-08 | 28 | 34.5 | 56.4 | 163.5
24603 - FLORA PPTO C | 799 | Indus | Concreto | Placa T4, ejes 1 - 3 / G - L, P24 y ejes 8 - 12 / G - L, P24 T3 | 2025-12-05 | 2026-01-02 | 2026-01-08 | 28 | 27.6 | 46.5 | 168.5
24603 - FLORA PPTO C | 799 | Indus | Concreto | Placa T4, ejes 1 - 3 / G - L, P24 y ejes 8 - 12 / G - L, P24 T3 | 2025-12-05 | 2026-01-02 | 2026-01-08 | 28 | 27.6 | 47.3 | 171.4
24603 - FLORA PPTO C | 799 | Indus | Concreto | Placa T4, ejes 1 - 3 / G - L, P24 y ejes 8 - 12 / G - L, P24 T3 | 2025-12-05 | 2026-01-02 | 2026-01-08 | 28 | 27.6 | 45.9 | 166.3
24603 - FLORA PPTO C | 800 | Tremie | Concreto | Pilote 22, T2 | 2025-12-06 | 2026-01-03 | 2026-01-08 | 28 | 31 | 27.6 | 89
24603 - FLORA PPTO C | 800 | Tremie | Concreto | Pilote 22, T2 | 2025-12-06 | 2026-01-03 | 2026-01-08 | 28 | 31 | 28 | 90.3
24603 - FLORA PPTO C | 800 | Tremie | Concreto | Pilote 22, T2 | 2025-12-06 | 2026-01-03 | 2026-01-08 | 28 | 31 | 27 | 87.1
24603 - FLORA PPTO C | 801 | Autoco | Concreto | Muros ejes 1 - 7 / A - F, piso 23, T3 | 2025-12-06 | 2026-01-03 | 2026-01-08 | 28 | 34.5 | 58.3 | 169
24603 - FLORA PPTO C | 801 | Autoco | Concreto | Muros ejes 1 - 7 / A - F, piso 23, T3 | 2025-12-06 | 2026-01-03 | 2026-01-08 | 28 | 34.5 | 54.8 | 158.8
24603 - FLORA PPTO C | 801 | Autoco | Concreto | Muros ejes 1 - 7 / A - F, piso 23, T3 | 2025-12-06 | 2026-01-03 | 2026-01-08 | 28 | 34.5 | 58.1 | 168.4
24603 - FLORA PPTO C | 802 | Tremie | Concreto | Barrete M52, plataforma 1 | 2025-12-09 | 2026-01-06 | 2026-01-13 | 28 | 20.7 | 20.7 | 100
24603 - FLORA PPTO C | 802 | Tremie | Concreto | Barrete M52, plataforma 1 | 2025-12-09 | 2026-01-06 | 2026-01-13 | 28 | 20.7 | 21.1 | 101.9
24603 - FLORA PPTO C | 802 | Tremie | Concreto | Barrete M52, plataforma 1 | 2025-12-09 | 2026-01-06 | 2026-01-13 | 28 | 20.7 | 21.7 | 104.8
24603 - FLORA PPTO C | 802 | Tremie | Concreto | Barrete plataforma #1 | 2025-12-09 | 2025-12-23 | 2026-01-02 | 14 | 21 | 19.3 | 91.9
24603 - FLORA PPTO C | 802 | Tremie | Concreto | Barrete plataforma #1 | 2025-12-09 | 2025-12-16 | 2025-12-26 | 7 | 21 | 18.1 | 86.2
24603 - FLORA PPTO C | 803 | Indus | Concreto | Placa T3, piso 24, ejes 1 - 3 / G -L, ejes 8 - 12 / G - L | 2025-12-09 | 2026-01-06 | 2026-01-13 | 28 | 27.6 | 47.4 | 171.7
24603 - FLORA PPTO C | 803 | Indus | Concreto | Placa T3, piso 24, ejes 1 - 3 / G -L, ejes 8 - 12 / G - L | 2025-12-09 | 2026-01-06 | 2026-01-13 | 28 | 27.6 | 46.1 | 167
24603 - FLORA PPTO C | 803 | Indus | Concreto | Placa T3, piso 24, ejes 1 - 3 / G -L, ejes 8 - 12 / G - L | 2025-12-09 | 2026-01-06 | 2026-01-13 | 28 | 27.6 | 46.8 | 169.6
24603 - FLORA PPTO C | 803 | Industrializado | Concreto | Placa torre 3 y torre 4 ejes 8-12 / G-L piso 24 torre 4 | 2025-12-09 | 2025-12-23 | 2026-01-02 | 14 | 28 | 39.8 | 142.1
24603 - FLORA PPTO C | 803 | Industrializado | Concreto | Placa torre 3 y torre 4 ejes 8-12 / G-L piso 24 torre 4 | 2025-12-09 | 2025-12-16 | 2025-12-26 | 7 | 28 | 38.2 | 136.4
24603 - FLORA PPTO C | 804 | Autoco | Concreto | Muros T3, ejes 8 - 1 / G - L | 2025-12-10 | 2026-01-07 | 2026-01-13 | 28 | 34.5 | 55.1 | 159.7
24603 - FLORA PPTO C | 804 | Autoco | Concreto | Muros T3, ejes 8 - 1 / G - L | 2025-12-10 | 2026-01-07 | 2026-01-13 | 28 | 34.5 | 58.4 | 169.3
24603 - FLORA PPTO C | 804 | Autoco | Concreto | Muros T3, ejes 8 - 1 / G - L | 2025-12-10 | 2026-01-07 | 2026-01-13 | 28 | 34.5 | 55.5 | 160.9
24603 - FLORA PPTO C | 804 | Autocompactado | Concreto | Muros piso torre 3 ejes 1-8 / G-L | 2025-12-10 | 2025-12-24 | 2026-01-02 | 14 | 35 | 50.6 | 144.6
24603 - FLORA PPTO C | 804 | Autocompactado | Concreto | Muros piso torre 3 ejes 1-8 / G-L | 2025-12-10 | 2025-12-17 | 2025-12-26 | 7 | 35 | 48.5 | 138.6
24603 - FLORA PPTO C | 805 | Tremie | Concreto | Pantalla M50 plataforma 1 | 2025-12-10 | 2026-01-07 | 2026-01-13 | 28 | 20.7 | 29 | 140.1
24603 - FLORA PPTO C | 805 | Tremie | Concreto | Pantalla M50 plataforma 1 | 2025-12-10 | 2026-01-07 | 2026-01-13 | 28 | 20.7 | 28.1 | 135.7
24603 - FLORA PPTO C | 805 | Tremie | Concreto | Pantalla M50 plataforma 1 | 2025-12-10 | 2026-01-07 | 2026-01-13 | 28 | 20.7 | 28 | 135.3
24603 - FLORA PPTO C | 805 | Tremie | Concreto | Pantalla M50 Plataforma #1 | 2025-12-10 | 2025-12-24 | 2026-01-02 | 14 | 21 | 25.8 | 122.9
24603 - FLORA PPTO C | 805 | Tremie | Concreto | Pantalla M50 Plataforma #1 | 2025-12-10 | 2025-12-17 | 2025-12-26 | 7 | 21 | 23.4 | 111.4
24603 - FLORA PPTO C | 806 | Tremie | Concreto | Pilote 45, T1 | 2025-12-11 | 2026-01-08 | 2026-01-13 | 28 | 31 | 40.7 | 131.3
24603 - FLORA PPTO C | 806 | Tremie | Concreto | Pilote 45, T1 | 2025-12-11 | 2026-01-08 | 2026-01-13 | 28 | 31 | 41 | 132.3
24603 - FLORA PPTO C | 806 | Tremie | Concreto | Pilote 45, T1 | 2025-12-11 | 2026-01-08 | 2026-01-13 | 28 | 31 | 40 | 129
24603 - FLORA PPTO C | 806 | Tremie | Concreto | Pilote 45 torre 1 | 2025-12-11 | 2025-12-25 | 2026-01-02 | 14 | 31.5 | 35.9 | 114
24603 - FLORA PPTO C | 806 | Tremie | Concreto | Pilote 45 torre 1 | 2025-12-11 | 2025-12-18 | 2025-12-26 | 7 | 31.5 | 34.1 | 108.3
24603 - FLORA PPTO C | 807 | Tremie | Concreto | Pantalla # 59, plataforma 1 | 2025-12-11 | 2026-01-08 | 2026-01-13 | 28 | 20.7 | 27.4 | 132.4
24603 - FLORA PPTO C | 807 | Tremie | Concreto | Pantalla # 59, plataforma 1 | 2025-12-11 | 2026-01-08 | 2026-01-13 | 28 | 20.7 | 26.7 | 129
24603 - FLORA PPTO C | 807 | Tremie | Concreto | Pantalla # 59, plataforma 1 | 2025-12-11 | 2026-01-08 | 2026-01-13 | 28 | 20.7 | 26.8 | 129.5
24603 - FLORA PPTO C | 807 | Tremie | Concreto | Pantalla H59 Plataforma #1 | 2025-12-11 | 2025-12-25 | 2026-01-02 | 14 | 21 | 23.2 | 110.5
24603 - FLORA PPTO C | 807 | Tremie | Concreto | Pantalla H59 Plataforma #1 | 2025-12-11 | 2025-12-18 | 2025-12-26 | 7 | 21 | 21.6 | 102.9
24603 - FLORA PPTO C | 808 | Autoco | Concreto | Muros T4, P24, ejes 3 - 101 A - F | 2025-12-11 | 2026-01-08 | 2026-01-13 | 28 | 27.6 | 40.6 | 147.1
24603 - FLORA PPTO C | 808 | Autoco | Concreto | Muros T4, P24, ejes 3 - 101 A - F | 2025-12-11 | 2026-01-08 | 2026-01-13 | 28 | 27.6 | 41.2 | 149.3
24603 - FLORA PPTO C | 808 | Autoco | Concreto | Muros T4, P24, ejes 3 - 101 A - F | 2025-12-11 | 2026-01-08 | 2026-01-13 | 28 | 27.6 | 39.8 | 144.2
24603 - FLORA PPTO C | 808 | Autocompactado | Concreto | Muros torre 4 ejes 3-10 / A-F Piso 24 | 2025-12-11 | 2025-12-25 | 2026-01-02 | 14 | 28 | 34.2 | 122.1
24603 - FLORA PPTO C | 808 | Autocompactado | Concreto | Muros torre 4 ejes 3-10 / A-F Piso 24 | 2025-12-11 | 2025-12-18 | 2025-12-26 | 7 | 28 | 30.6 | 109.3
24603 - FLORA PPTO C | 809 | Tremie | Concreto | Pantalla #55, plataforma 1 | 2025-12-12 | 2026-01-09 | 2026-01-13 | 28 | 20.7 | 26.4 | 127.5
24603 - FLORA PPTO C | 809 | Tremie | Concreto | Pantalla #55, plataforma 1 | 2025-12-12 | 2026-01-09 | 2026-01-13 | 28 | 20.7 | 25.6 | 123.7
24603 - FLORA PPTO C | 809 | Tremie | Concreto | Pantalla #55, plataforma 1 | 2025-12-12 | 2026-01-09 | 2026-01-13 | 28 | 20.7 | 25.6 | 123.7
24603 - FLORA PPTO C | 809 | Tremie | Concreto | Plataforma H55, Plataforma #1 | 2025-12-12 | 2025-12-26 | 2026-01-02 | 14 | 21 | 23.3 | 111
24603 - FLORA PPTO C | 809 | Tremie | Concreto | Plataforma H55, Plataforma #1 | 2025-12-12 | 2025-12-19 | 2025-12-29 | 7 | 21 | 21.1 | 100.5
24603 - FLORA PPTO C | 810 | Autoco AU | Concreto | Muros T4 piso 24, ejes 2 - 3 / A - F, / 6 - 6 - 10 - 6 - 1 | 2025-12-12 | 2026-01-09 | 2026-01-13 | 28 | 27.6 | 42.6 | 154.3
24603 - FLORA PPTO C | 810 | Autoco AU | Concreto | Muros T4 piso 24, ejes 2 - 3 / A - F, / 6 - 6 - 10 - 6 - 1 | 2025-12-12 | 2026-01-09 | 2026-01-13 | 28 | 27.6 | 43.3 | 156.9
24603 - FLORA PPTO C | 810 | Autoco AU | Concreto | Muros T4 piso 24, ejes 2 - 3 / A - F, / 6 - 6 - 10 - 6 - 1 | 2025-12-12 | 2026-01-09 | 2026-01-13 | 28 | 27.6 | 41.9 | 151.8
24603 - FLORA PPTO C | 810 | Autocompactado | Concreto | Muros torre 4 ejes 2-3 / A-F y 6-10 / 6-1 | 2025-12-12 | 2025-12-26 | 2026-01-02 | 14 | 28 | 36.8 | 131.4
24603 - FLORA PPTO C | 810 | Autocompactado | Concreto | Muros torre 4 ejes 2-3 / A-F y 6-10 / 6-1 | 2025-12-12 | 2025-12-19 | 2025-12-29 | 7 | 28 | 34.3 | 122.5
24603 - FLORA PPTO C | 811 | Tremie | Concreto | Pilote 24, T2 | 2025-12-12 | 2026-01-09 | 2026-01-13 | 28 | 31 | 44.9 | 144.8
24603 - FLORA PPTO C | 811 | Tremie | Concreto | Pilote 24, T2 | 2025-12-12 | 2026-01-09 | 2026-01-13 | 28 | 31 | 43.8 | 141.3
24603 - FLORA PPTO C | 811 | Tremie | Concreto | Pilote 24, T2 | 2025-12-12 | 2026-01-09 | 2026-01-13 | 28 | 31 | 44.2 | 142.6
24603 - FLORA PPTO C | 811 | Tremie | Concreto | Pilote #24 torre 2 | 2025-12-12 | 2025-12-26 | 2026-01-02 | 14 | 31.5 | 39.4 | 125.1
24603 - FLORA PPTO C | 811 | Tremie | Concreto | Pilote #24 torre 2 | 2025-12-12 | 2025-12-19 | 2025-12-29 | 7 | 31.5 | 38.3 | 121.6
24603 - FLORA PPTO C | 812 | Industrializado | Concreto | Placa T3 piso 24 ejes 1 - 8 / A - F y ejes 8 - 12 / F - G | 2025-12-12 | 2026-01-09 | 2026-01-13 | 28 | 27.6 | 46.5 | 168.5
24603 - FLORA PPTO C | 812 | Industrializado | Concreto | Placa T3 piso 24 ejes 1 - 8 / A - F y ejes 8 - 12 / F - G | 2025-12-12 | 2026-01-09 | 2026-01-13 | 28 | 27.6 | 47.3 | 171.4
24603 - FLORA PPTO C | 812 | Industrializado | Concreto | Placa T3 piso 24 ejes 1 - 8 / A - F y ejes 8 - 12 / F - G | 2025-12-12 | 2026-01-09 | 2026-01-13 | 28 | 27.6 | 45.9 | 166.3
24603 - FLORA PPTO C | 812 | Industrializado | Concreto | Placa torre 3 piso 24 ejes 1-8 / A-F y 8-12 / F-G | 2025-12-12 | 2025-12-26 | 2026-01-02 | 14 | 28 | 42.8 | 152.9
24603 - FLORA PPTO C | 812 | Industrializado | Concreto | Placa torre 3 piso 24 ejes 1-8 / A-F y 8-12 / F-G | 2025-12-12 | 2025-12-19 | 2025-12-29 | 7 | 28 | 41.2 | 147.1
24603 - FLORA PPTO C | 813 | Industrializado | Concreto | Escaleras T3 Piso 19 - 20 | 2025-12-13 | 2026-01-10 | 2026-01-13 | 28 | 27.6 | 44.5 | 161.2
24603 - FLORA PPTO C | 813 | Industrializado | Concreto | Escaleras T3 Piso 19 - 20 | 2025-12-13 | 2026-01-10 | 2026-01-13 | 28 | 27.6 | 43.2 | 156.5
24603 - FLORA PPTO C | 813 | Industrializado | Concreto | Escaleras T3 Piso 19 - 20 | 2025-12-13 | 2026-01-10 | 2026-01-13 | 28 | 27.6 | 43.8 | 158.7
24603 - FLORA PPTO C | 813 | Industrializado | Concreto | Escaleras torre 3 Piso 19-20 | 2025-12-13 | 2025-12-27 | 2026-01-02 | 14 | 28 | 39.1 | 139.6
24603 - FLORA PPTO C | 813 | Industrializado | Concreto | Escaleras torre 3 Piso 19-20 | 2025-12-13 | 2025-12-20 | 2025-12-29 | 7 | 28 | 36.6 | 130.7
24603 - FLORA PPTO C | 814 | Industrializado | Concreto | Placa T3 piso 24 ejes 1 - 8 / G - L | 2025-12-13 | 2026-01-10 | 2026-01-13 | 28 | 27.6 | 44.9 | 162.7
24603 - FLORA PPTO C | 814 | Industrializado | Concreto | Placa T3 piso 24 ejes 1 - 8 / G - L | 2025-12-13 | 2026-01-10 | 2026-01-13 | 28 | 27.6 | 45.5 | 164.9
24603 - FLORA PPTO C | 814 | Industrializado | Concreto | Placa T3 piso 24 ejes 1 - 8 / G - L | 2025-12-13 | 2026-01-10 | 2026-01-13 | 28 | 27.6 | 44.3 | 160.5
24603 - FLORA PPTO C | 814 | Industrializado | Concreto | Placa torre 3 piso 24 ejes 1-8 / G-L | 2025-12-13 | 2025-12-27 | 2026-01-02 | 14 | 28 | 40.3 | 143.9
24603 - FLORA PPTO C | 814 | Industrializado | Concreto | Placa torre 3 piso 24 ejes 1-8 / G-L | 2025-12-13 | 2025-12-20 | 2025-12-29 | 7 | 28 | 38.4 | 137.1
24603 - FLORA PPTO C | 815 | AU | Concreto | Muros T4, piso 24 ejes 1 - 6 / G - L | 2025-12-13 | 2026-01-10 | 2026-01-13 | 28 | 27.6 | 48.2 | 174.6
24603 - FLORA PPTO C | 815 | AU | Concreto | Muros T4, piso 24 ejes 1 - 6 / G - L | 2025-12-13 | 2026-01-10 | 2026-01-13 | 28 | 27.6 | 46.9 | 169.9
24603 - FLORA PPTO C | 815 | AU | Concreto | Muros T4, piso 24 ejes 1 - 6 / G - L | 2025-12-13 | 2026-01-10 | 2026-01-13 | 28 | 27.6 | 47.5 | 172.1
24603 - FLORA PPTO C | 815 | Autocompactado | Concreto | Muros torre 4 piso 24 ejes 1-6 / G-L | 2025-12-13 | 2025-12-27 | 2026-01-02 | 14 | 28 | 43.7 | 156.1
24603 - FLORA PPTO C | 815 | Autocompactado | Concreto | Muros torre 4 piso 24 ejes 1-6 / G-L | 2025-12-13 | 2025-12-20 | 2025-12-29 | 7 | 28 | 41.9 | 149.6
24603 - FLORA PPTO C | 816 | Tremie | Concreto | Pilote #55 - T1 | 2025-12-15 | 2026-01-12 | 2026-01-15 | 28 | 31 | 40.3 | 130
24603 - FLORA PPTO C | 816 | Tremie | Concreto | Pilote #55 - T1 | 2025-12-15 | 2026-01-12 | 2026-01-15 | 28 | 31 | 42 | 135.5
24603 - FLORA PPTO C | 816 | Tremie | Concreto | Pilote #55 - T1 | 2025-12-15 | 2026-01-12 | 2026-01-15 | 28 | 31 | 40.8 | 131.6
24603 - FLORA PPTO C | 816 | Tremie | Concreto | Pilote # 55, T1 | 2025-12-15 | 2025-12-29 | 2026-01-02 | 14 | 31 | 37.8 | 121.9
24603 - FLORA PPTO C | 816 | Tremie | Concreto | Pilote # 55, T1 | 2025-12-15 | 2025-12-22 | 2026-01-02 | 7 | 31 | 37.1 | 119.7
24603 - FLORA PPTO C | 817 | Tremie | Concreto | Pantalla M54 - T1 | 2025-12-15 | 2026-01-12 | 2026-01-15 | 28 | 20.7 | 31 | 149.8
24603 - FLORA PPTO C | 817 | Tremie | Concreto | Pantalla M54 - T1 | 2025-12-15 | 2026-01-12 | 2026-01-15 | 28 | 20.7 | 31 | 149.8
24603 - FLORA PPTO C | 817 | Tremie | Concreto | Pantalla M54 - T1 | 2025-12-15 | 2026-01-12 | 2026-01-15 | 28 | 20.7 | 30.9 | 149.3
24603 - FLORA PPTO C | 817 | Tremie | Concreto | Pantalla M54, T1 | 2025-12-15 | 2025-12-29 | 2026-01-02 | 14 | 21 | 25.7 | 122.4
24603 - FLORA PPTO C | 817 | Tremie | Concreto | Pantalla M54, T1 | 2025-12-15 | 2025-12-22 | 2026-01-02 | 7 | 21 | 25.2 | 120
24603 - FLORA PPTO C | 818 | Indus | Concreto | Placa piso 25, T4, ejes 8 - 10 / A - F | 2025-12-15 | 2026-01-12 | 2026-01-15 | 28 | 20.7 | 32.4 | 156.5
24603 - FLORA PPTO C | 818 | Indus | Concreto | Placa piso 25, T4, ejes 8 - 10 / A - F | 2025-12-15 | 2026-01-12 | 2026-01-15 | 28 | 20.7 | 32.7 | 158
24603 - FLORA PPTO C | 818 | Indus | Concreto | Placa piso 25, T4, ejes 8 - 10 / A - F | 2025-12-15 | 2026-01-12 | 2026-01-15 | 28 | 20.7 | 31.7 | 153.1
24603 - FLORA PPTO C | 818 | Industrializado | Concreto | Placa T4, piso 25, ejes 8-10 / A-F | 2025-12-15 | 2025-12-29 | 2026-01-02 | 14 | 21 | 28.8 | 137.1
24603 - FLORA PPTO C | 818 | Industrializado | Concreto | Placa T4, piso 25, ejes 8-10 / A-F | 2025-12-15 | 2025-12-22 | 2026-01-02 | 7 | 21 | 28 | 133.3
24603 - FLORA PPTO C | 819 | AU | Concreto | Muros T4, piso 24, ejes 1 - 2 / A - F, T3 P24 ejes 8 - 12 / A - F | 2025-12-15 | 2026-01-12 | 2026-01-15 | 28 | 27.6 | 41.9 | 151.8
24603 - FLORA PPTO C | 819 | AU | Concreto | Muros T4, piso 24, ejes 1 - 2 / A - F, T3 P24 ejes 8 - 12 / A - F | 2025-12-15 | 2026-01-12 | 2026-01-15 | 28 | 27.6 | 40.6 | 147.1
24603 - FLORA PPTO C | 819 | AU | Concreto | Muros T4, piso 24, ejes 1 - 2 / A - F, T3 P24 ejes 8 - 12 / A - F | 2025-12-15 | 2026-01-12 | 2026-01-15 | 28 | 27.6 | 41 | 148.6
24603 - FLORA PPTO C | 819 | Autocompactado | Concreto | Muros T4, piso 24, ejes 1-2 / A-F y T3, piso 24, ejes 8-12 / A-F | 2025-12-15 | 2025-12-29 | 2026-01-02 | 14 | 31 | 37.5 | 121
24603 - FLORA PPTO C | 819 | Autocompactado | Concreto | Muros T4, piso 24, ejes 1-2 / A-F y T3, piso 24, ejes 8-12 / A-F | 2025-12-15 | 2025-12-22 | 2026-01-02 | 7 | 31 | 36.8 | 118.7
24603 - FLORA PPTO C | 820 | Ptico | Concreto | Placa piso 2 ejes 2 - 3 / A - C comercio 2 | 2025-12-16 | 2026-01-13 | 2026-01-15 | 28 | 20.7 | 36.8 | 177.8
24603 - FLORA PPTO C | 820 | Ptico | Concreto | Placa piso 2 ejes 2 - 3 / A - C comercio 2 | 2025-12-16 | 2026-01-13 | 2026-01-15 | 28 | 20.7 | 37.2 | 179.7
24603 - FLORA PPTO C | 820 | Ptico | Concreto | Placa piso 2 ejes 2 - 3 / A - C comercio 2 | 2025-12-16 | 2026-01-13 | 2026-01-15 | 28 | 20.7 | 36.2 | 174.9
24603 - FLORA PPTO C | 820 | Plástico | Concreto | Placa ejes 2-3 / A-C, Piso 2, Comercio 2 | 2025-12-16 | 2025-12-23 | 2026-01-02 | 7 | 21 | 31.6 | 150.5
24603 - FLORA PPTO C | 820 | Plástico | Concreto | Placa ejes 2-3 / A-C, Piso 2, Comercio 2 | 2025-12-16 | 2025-12-19 | 2025-12-29 | 3 | 21 | 25.9 | 123.3
24603 - FLORA PPTO C | 821 | Indus | Concreto | Escaleras piso 22 T4 al 23 | 2025-12-16 | 2026-01-13 | 2026-01-15 | 28 | 27.6 | 40.5 | 146.7
24603 - FLORA PPTO C | 821 | Indus | Concreto | Escaleras piso 22 T4 al 23 | 2025-12-16 | 2026-01-13 | 2026-01-15 | 28 | 27.6 | 39.5 | 143.1
24603 - FLORA PPTO C | 821 | Indus | Concreto | Escaleras piso 22 T4 al 23 | 2025-12-16 | 2026-01-13 | 2026-01-15 | 28 | 27.6 | 40 | 144.9
24603 - FLORA PPTO C | 821 | Industrializado | Concreto | Escaleras piso 22 al 23 Torre 4 | 2025-12-16 | 2025-12-30 | 2026-01-03 | 14 | 28 | 34.2 | 122.1
24603 - FLORA PPTO C | 821 | Industrializado | Concreto | Escaleras piso 22 al 23 Torre 4 | 2025-12-16 | 2025-12-23 | 2026-01-02 | 7 | 28 | 32.8 | 117.1
24603 - FLORA PPTO C | 822 | Indus | Concreto | Placa T3 piso 22 ejes 3 - 10 / G - L | 2025-12-16 | 2026-01-13 | 2026-01-15 | 28 | 20.7 | 32.5 | 157
24603 - FLORA PPTO C | 822 | Indus | Concreto | Placa T3 piso 22 ejes 3 - 10 / G - L | 2025-12-16 | 2026-01-13 | 2026-01-15 | 28 | 20.7 | 32.9 | 158.9
24603 - FLORA PPTO C | 822 | Indus | Concreto | Placa T3 piso 22 ejes 3 - 10 / G - L | 2025-12-16 | 2026-01-13 | 2026-01-15 | 28 | 20.7 | 32 | 154.6
24603 - FLORA PPTO C | 822 | Industrializado | Concreto | Placa torre 3 piso 25 ejes 3-10 / G-L | 2025-12-16 | 2025-12-30 | 2026-01-03 | 14 | 21 | 29.8 | 141.9
24603 - FLORA PPTO C | 822 | Industrializado | Concreto | Placa torre 3 piso 25 ejes 3-10 / G-L | 2025-12-16 | 2025-12-23 | 2026-01-02 | 7 | 21 | 28.2 | 134.3
24603 - FLORA PPTO C | 823 | AU | Concreto | Muros T3 piso 24 ejes 8 - 12 / G - L | 2025-12-16 | 2026-01-13 | 2026-01-15 | 28 | 27.6 | 40.9 | 148.2
24603 - FLORA PPTO C | 823 | AU | Concreto | Muros T3 piso 24 ejes 8 - 12 / G - L | 2025-12-16 | 2026-01-13 | 2026-01-15 | 28 | 27.6 | 41.4 | 150
24603 - FLORA PPTO C | 823 | AU | Concreto | Muros T3 piso 24 ejes 8 - 12 / G - L | 2025-12-16 | 2026-01-13 | 2026-01-15 | 28 | 27.6 | 40.4 | 146.4
24603 - FLORA PPTO C | 823 | Autocompactado | Concreto | Muros torre 3 piso 24 ejes 8-12 / G-L | 2025-12-16 | 2025-12-30 | 2026-01-03 | 14 | 28 | 38.3 | 136.8
24603 - FLORA PPTO C | 823 | Autocompactado | Concreto | Muros torre 3 piso 24 ejes 8-12 / G-L | 2025-12-16 | 2025-12-23 | 2026-01-02 | 7 | 28 | 37.4 | 133.6
24603 - FLORA PPTO C | 824 | Tremix | Concreto | Pantalla H57 planta plataforma 1 | 2025-12-16 | 2026-01-13 | 2026-01-15 | 28 | 20.7 | 28 | 135.3
24603 - FLORA PPTO C | 824 | Tremix | Concreto | Pantalla H57 planta plataforma 1 | 2025-12-16 | 2026-01-13 | 2026-01-15 | 28 | 20.7 | 27.3 | 131.9
24603 - FLORA PPTO C | 824 | Tremix | Concreto | Pantalla H57 planta plataforma 1 | 2025-12-16 | 2026-01-13 | 2026-01-15 | 28 | 20.7 | 27.6 | 133.3
24603 - FLORA PPTO C | 824 | Tremie | Concreto | Pantalla M 57, plataforma 1 | 2025-12-17 | 2025-12-31 | 2026-01-03 | 14 | 21 | 23.2 | 110.5
24603 - FLORA PPTO C | 824 | Tremie | Concreto | Pantalla M 57, plataforma 1 | 2025-12-17 | 2025-12-24 | 2026-01-02 | 7 | 21 | 19.9 | 94.8
24603 - FLORA PPTO C | 825 | Tremix | Concreto | Pilote #77 T1 | 2025-12-17 | 2026-01-14 | 2026-01-15 | 28 | 31 | 35.2 | 113.5
24603 - FLORA PPTO C | 825 | Tremix | Concreto | Pilote #77 T1 | 2025-12-17 | 2026-01-14 | 2026-01-15 | 28 | 31 | 35.7 | 115.2
24603 - FLORA PPTO C | 825 | Tremix | Concreto | Pilote #77 T1 | 2025-12-17 | 2026-01-14 | 2026-01-15 | 28 | 31 | 34.7 | 111.9
24603 - FLORA PPTO C | 825 | Tremie | Concreto | Pilote # 77, T1 | 2025-12-17 | 2025-12-31 | 2026-01-03 | 14 | 31 | 29 | 93.5
24603 - FLORA PPTO C | 825 | Tremie | Concreto | Pilote # 77, T1 | 2025-12-17 | 2025-12-24 | 2026-01-02 | 7 | 31 | 25.3 | 81.6
24603 - FLORA PPTO C | 826 | Indus | Concreto | Placa T3 piso 25 ejes 1 - 3 / A - F y ejes 10 - 12 A - L piso 25 T4 | 2025-12-17 | 2026-01-14 | 2026-01-15 | 28 | 20.7 | 32.4 | 156.5
24603 - FLORA PPTO C | 826 | Indus | Concreto | Placa T3 piso 25 ejes 1 - 3 / A - F y ejes 10 - 12 A - L piso 25 T4 | 2025-12-17 | 2026-01-14 | 2026-01-15 | 28 | 20.7 | 31.5 | 152.2
24603 - FLORA PPTO C | 826 | Indus | Concreto | Placa T3 piso 25 ejes 1 - 3 / A - F y ejes 10 - 12 A - L piso 25 T4 | 2025-12-17 | 2026-01-14 | 2026-01-15 | 28 | 20.7 | 31.9 | 154.1
24603 - FLORA PPTO C | 826 | Industrializado | Concreto | Placa T3, piso 25, ejes 1-3 / A-F y ejes 10-12 / A-L, T4, piso 25 | 2025-12-17 | 2025-12-31 | 2026-01-03 | 14 | 21 | 27.1 | 129
24603 - FLORA PPTO C | 826 | Industrializado | Concreto | Placa T3, piso 25, ejes 1-3 / A-F y ejes 10-12 / A-L, T4, piso 25 | 2025-12-17 | 2025-12-24 | 2026-01-02 | 7 | 21 | 23.9 | 113.8
24603 - FLORA PPTO C | 827 | AU | Concreto | Muros T3 piso 24 ejes 1 - 8 / A - F | 2025-12-17 | 2026-01-14 | 2026-01-15 | 28 | 27.6 | 44.1 | 159.8
24603 - FLORA PPTO C | 827 | AU | Concreto | Muros T3 piso 24 ejes 1 - 8 / A - F | 2025-12-17 | 2026-01-14 | 2026-01-15 | 28 | 27.6 | 44.7 | 162
24603 - FLORA PPTO C | 827 | AU | Concreto | Muros T3 piso 24 ejes 1 - 8 / A - F | 2025-12-17 | 2026-01-14 | 2026-01-15 | 28 | 27.6 | 43.6 | 158
24603 - FLORA PPTO C | 827 | Autocompactado | Concreto | Muros T3, piso 24, ejes 1-8 / A-F | 2025-12-17 | 2025-12-31 | 2026-01-03 | 14 | 28 | 38.3 | 136.8
24603 - FLORA PPTO C | 827 | Autocompactado | Concreto | Muros T3, piso 24, ejes 1-8 / A-F | 2025-12-17 | 2025-12-24 | 2026-01-02 | 7 | 28 | 37.1 | 132.5
24603 - FLORA PPTO C | 828 | IN | Concreto | Placa T4 piso 25 ejes 1 - 4 / F - G y ejes 8 - 12 / A - F piso 25 T3 | 2025-12-18 | 2026-01-15 | 2026-01-16 | 28 | 20.7 | 32.2 | 155.6
24603 - FLORA PPTO C | 828 | IN | Concreto | Placa T4 piso 25 ejes 1 - 4 / F - G y ejes 8 - 12 / A - F piso 25 T3 | 2025-12-18 | 2026-01-15 | 2026-01-16 | 28 | 20.7 | 31.4 | 151.7
24603 - FLORA PPTO C | 828 | IN | Concreto | Placa T4 piso 25 ejes 1 - 4 / F - G y ejes 8 - 12 / A - F piso 25 T3 | 2025-12-18 | 2026-01-15 | 2026-01-16 | 28 | 20.7 | 31.7 | 153.1
24603 - FLORA PPTO C | 828 | Industrializado | Concreto | Placa T4, piso 25, ejes 1-4 / F-G y ejes 8-12 / A-F, piso 25, T3 | 2025-12-18 | 2026-01-01 | 2026-01-03 | 14 | 21 | 27 | 128.6
24603 - FLORA PPTO C | 828 | Industrializado | Concreto | Placa T4, piso 25, ejes 1-4 / F-G y ejes 8-12 / A-F, piso 25, T3 | 2025-12-18 | 2025-12-25 | 2026-01-02 | 7 | 21 | 26.5 | 126.2
24603 - FLORA PPTO C | 829 | AU | Concreto | Muros T3 piso 24 ejes 1 - 7 / G - L | 2025-12-18 | 2026-01-15 | 2026-01-16 | 28 | 27.6 | 40.6 | 147.1
24603 - FLORA PPTO C | 829 | AU | Concreto | Muros T3 piso 24 ejes 1 - 7 / G - L | 2025-12-18 | 2026-01-15 | 2026-01-16 | 28 | 27.6 | 41 | 148.6
24603 - FLORA PPTO C | 829 | AU | Concreto | Muros T3 piso 24 ejes 1 - 7 / G - L | 2025-12-18 | 2026-01-15 | 2026-01-16 | 28 | 27.6 | 41.1 | 148.9
24603 - FLORA PPTO C | 829 | Autocompactado | Concreto | Muros T3, piso 24, ejes 1-7 / G-L | 2025-12-18 | 2026-01-01 | 2026-01-03 | 14 | 28 | 37.3 | 133.2
24603 - FLORA PPTO C | 829 | Autocompactado | Concreto | Muros T3, piso 24, ejes 1-7 / G-L | 2025-12-18 | 2025-12-25 | 2026-01-02 | 7 | 28 | 36.5 | 130.4
24603 - FLORA PPTO C | 830 | Ptico | Concreto | Cimentación T2 | 2025-12-19 | 2026-01-16 | 2026-01-19 | 28 | 31 | 37.5 | 121
24603 - FLORA PPTO C | 830 | Ptico | Concreto | Cimentación T2 | 2025-12-19 | 2026-01-16 | 2026-01-19 | 28 | 31 | 37.3 | 120.3
24603 - FLORA PPTO C | 830 | Ptico | Concreto | Cimentación T2 | 2025-12-19 | 2026-01-16 | 2026-01-19 | 28 | 31 | 38 | 122.6
24603 - FLORA PPTO C | 830 | Plástico | Concreto | Cimentación T2 | 2025-12-19 | 2026-01-02 | 2026-01-03 | 14 | 31 | 28.3 | 91.3
24603 - FLORA PPTO C | 830 | Plástico | Concreto | Cimentación T2 | 2025-12-19 | 2025-12-26 | 2026-01-02 | 7 | 31 | 26.3 | 84.8
24603 - FLORA PPTO C | 831 | Tremie | Concreto | Pilote #46 T1 | 2025-12-19 | 2026-01-16 | 2026-01-19 | 28 | 31 | 38.4 | 123.9
24603 - FLORA PPTO C | 831 | Tremie | Concreto | Pilote #46 T1 | 2025-12-19 | 2026-01-16 | 2026-01-19 | 28 | 31 | 39.4 | 127.1
24603 - FLORA PPTO C | 831 | Tremie | Concreto | Pilote #46 T1 | 2025-12-19 | 2026-01-16 | 2026-01-19 | 28 | 31 | 37.6 | 121.3
24603 - FLORA PPTO C | 831 | Tremie | Concreto | Pilote 46, T1 | 2025-12-19 | 2026-01-02 | 2026-01-03 | 14 | 31 | 30.3 | 97.7
24603 - FLORA PPTO C | 831 | Tremie | Concreto | Pilote 46, T1 | 2025-12-19 | 2025-12-26 | 2026-01-02 | 7 | 31 | 27.1 | 87.4
24603 - FLORA PPTO C | 832 | Tremie | Concreto | Barrete M56 | 2025-12-19 | 2026-01-16 | 2026-01-19 | 28 | 20.7 | 27.2 | 131.4
24603 - FLORA PPTO C | 832 | Tremie | Concreto | Barrete M56 | 2025-12-19 | 2026-01-16 | 2026-01-19 | 28 | 20.7 | 27.6 | 133.3
24603 - FLORA PPTO C | 832 | Tremie | Concreto | Barrete M56 | 2025-12-19 | 2026-01-16 | 2026-01-19 | 28 | 20.7 | 27.8 | 134.3
24603 - FLORA PPTO C | 832 | Tremie | Concreto | Barrete M 56 | 2025-12-19 | 2026-01-02 | 2026-01-03 | 14 | 21 | 23.2 | 110.5
24603 - FLORA PPTO C | 832 | Tremie | Concreto | Barrete M 56 | 2025-12-19 | 2025-12-26 | 2026-01-02 | 7 | 21 | 21.7 | 103.3
24603 - FLORA PPTO C | 833 | Ptico | Concreto | Cimentación T2 | 2025-12-19 | 2026-01-16 | 2026-01-19 | 28 | 31 | 36.6 | 118.1
24603 - FLORA PPTO C | 833 | Ptico | Concreto | Cimentación T2 | 2025-12-19 | 2026-01-16 | 2026-01-19 | 28 | 31 | 37.6 | 121.3
24603 - FLORA PPTO C | 833 | Ptico | Concreto | Cimentación T2 | 2025-12-19 | 2026-01-16 | 2026-01-19 | 28 | 31 | 37.1 | 119.7
24603 - FLORA PPTO C | 833 | Plástico | Concreto | Cimentación T2 | 2025-12-19 | 2026-01-02 | 2026-01-03 | 14 | 31 | 30 | 96.8
24603 - FLORA PPTO C | 833 | Plástico | Concreto | Cimentación T2 | 2025-12-19 | 2025-12-26 | 2026-01-02 | 7 | 31 | 29.3 | 94.5
24603 - FLORA PPTO C | 834 | Industrializado | Concreto | Placa T3, piso 25, ejes 1-8 / G-L | 2025-12-19 | 2026-01-02 | 2026-01-03 | 14 | 21 | 29.2 | 139
24603 - FLORA PPTO C | 834 | Industrializado | Concreto | Placa T3, piso 25, ejes 1-8 / G-L | 2025-12-19 | 2025-12-26 | 2026-01-02 | 7 | 21 | 28.5 | 135.7
24603 - FLORA PPTO C | 834 | INDUS | Concreto | Placa T3, piso 25, ejes 1-8, / G-L | 2025-12-19 | 2026-01-16 | 2026-01-19 | 28 | 20.7 | 31.1 | 150.2
24603 - FLORA PPTO C | 834 | INDUS | Concreto | Placa T3, piso 25, ejes 1-8, / G-L | 2025-12-19 | 2026-01-16 | 2026-01-19 | 28 | 20.7 | 30.3 | 146.4
24603 - FLORA PPTO C | 834 | INDUS | Concreto | Placa T3, piso 25, ejes 1-8, / G-L | 2025-12-19 | 2026-01-16 | 2026-01-19 | 28 | 20.7 | 31.4 | 151.7
24603 - FLORA PPTO C | 835 | Industrializado | Concreto | Muros T4, piso 25, ejes 5-10 / A-F | 2025-12-19 | 2026-01-02 | 2026-01-03 | 14 | 21 | 34.7 | 165.2
24603 - FLORA PPTO C | 835 | Industrializado | Concreto | Muros T4, piso 25, ejes 5-10 / A-F | 2025-12-19 | 2025-12-26 | 2026-01-02 | 7 | 21 | 29.5 | 140.5
24603 - FLORA PPTO C | 835 | AU | Concreto | Muros T4, piso 25, ejes 5-10 / A-F | 2025-12-19 | 2026-01-16 | 2026-01-19 | 28 | 27.6 | 49 | 177.5
24603 - FLORA PPTO C | 835 | AU | Concreto | Muros T4, piso 25, ejes 5-10 / A-F | 2025-12-19 | 2026-01-16 | 2026-01-19 | 28 | 27.6 | 48.6 | 176.1
24603 - FLORA PPTO C | 835 | AU | Concreto | Muros T4, piso 25, ejes 5-10 / A-F | 2025-12-19 | 2026-01-16 | 2026-01-19 | 28 | 27.6 | 48.7 | 176.4
24603 - FLORA PPTO C | 836 | Plástico | Concreto | Cimentación ejes 6-8 / K - L, plataforma 1 | 2025-12-20 | 2026-01-03 | 2026-01-05 | 14 | 21 | 22.2 | 105.7
24603 - FLORA PPTO C | 836 | Plástico | Concreto | Cimentación ejes 6-8 / K - L, plataforma 1 | 2025-12-20 | 2025-12-27 | 2026-01-02 | 7 | 21 | 20.7 | 98.6
24603 - FLORA PPTO C | 836 | PTICO | Concreto | Cimentación plataforma 1, ejes 6-8 A-L | 2025-12-20 | 2026-01-17 | 2026-01-19 | 28 | 20.7 | 26.9 | 130
24603 - FLORA PPTO C | 836 | PTICO | Concreto | Cimentación plataforma 1, ejes 6-8 A-L | 2025-12-20 | 2026-01-17 | 2026-01-19 | 28 | 20.7 | 27.7 | 133.8
24603 - FLORA PPTO C | 836 | PTICO | Concreto | Cimentación plataforma 1, ejes 6-8 A-L | 2025-12-20 | 2026-01-17 | 2026-01-19 | 28 | 20.7 | 26.7 | 129
24603 - FLORA PPTO C | 837 | C. Fluido | Concreto | Columnas ejes 3-1 / A-C, piso 2 | 2025-12-20 | 2026-01-03 | 2026-01-05 | 14 | 21 | 21.7 | 103.3
24603 - FLORA PPTO C | 837 | C. Fluido | Concreto | Columnas ejes 3-1 / A-C, piso 2 | 2025-12-20 | 2025-12-27 | 2026-01-02 | 7 | 21 | 20.2 | 96.2
24603 - FLORA PPTO C | 837 | C.FLUIDO | Concreto | Columnas piso 2, comercio 2, ejes 3 / A-C | 2025-12-20 | 2026-01-17 | 2026-01-19 | 28 | 20.7 | 26.6 | 128.5
24603 - FLORA PPTO C | 837 | C.FLUIDO | Concreto | Columnas piso 2, comercio 2, ejes 3 / A-C | 2025-12-20 | 2026-01-17 | 2026-01-19 | 28 | 20.7 | 26.2 | 126.6
24603 - FLORA PPTO C | 837 | C.FLUIDO | Concreto | Columnas piso 2, comercio 2, ejes 3 / A-C | 2025-12-20 | 2026-01-17 | 2026-01-19 | 28 | 20.7 | 25.8 | 124.6
24603 - FLORA PPTO C | 838 | Industrializado | Concreto | Escaleras piso 21 - 22 T3 | 2025-12-22 | 2026-01-05 | 2026-01-05 | 14 | 28 | 33.9 | 121.1
24603 - FLORA PPTO C | 838 | Industrializado | Concreto | Escaleras piso 21 - 22 T3 | 2025-12-22 | 2025-12-29 | 2026-01-02 | 7 | 28 | 30.7 | 109.6
24603 - FLORA PPTO C | 838 | INDUS | Concreto | Escaleras piso 21-22 T3 | 2025-12-22 | 2026-01-19 | 2026-01-20 | 28 | 27.6 | 44.4 | 160.9
24603 - FLORA PPTO C | 838 | INDUS | Concreto | Escaleras piso 21-22 T3 | 2025-12-22 | 2026-01-19 | 2026-01-20 | 28 | 27.6 | 44.1 | 159.8
24603 - FLORA PPTO C | 838 | INDUS | Concreto | Escaleras piso 21-22 T3 | 2025-12-22 | 2026-01-19 | 2026-01-20 | 28 | 27.6 | 43.9 | 159.1
24603 - FLORA PPTO C | 839 | Tremie | Concreto | Pilote 41 - T1 | 2025-12-20 | 2026-01-17 | 2026-01-20 | 28 | 31 | 39.4 | 127.1
24603 - FLORA PPTO C | 839 | Tremie | Concreto | Pilote 41 - T1 | 2025-12-20 | 2026-01-17 | 2026-01-20 | 28 | 31 | 38.4 | 123.9
24603 - FLORA PPTO C | 839 | Tremie | Concreto | Pilote 41 - T1 | 2025-12-20 | 2026-01-17 | 2026-01-20 | 28 | 31 | 38.9 | 125.5
24603 - FLORA PPTO C | 839 | Tremie | Concreto | Pilote 41, T1 | 2025-12-20 | 2026-01-03 | 2026-01-05 | 14 | 31 | 34.1 | 110
24603 - FLORA PPTO C | 839 | Tremie | Concreto | Pilote 41, T1 | 2025-12-20 | 2025-12-27 | 2026-01-02 | 7 | 31 | 29.7 | 95.8
24603 - FLORA PPTO C | 840 | Tremie | Concreto | Pantalla M58 plataforma 1 | 2025-12-20 | 2026-01-17 | 2026-01-20 | 28 | 20.7 | 29.2 | 141.1
24603 - FLORA PPTO C | 840 | Tremie | Concreto | Pantalla M58 plataforma 1 | 2025-12-20 | 2026-01-17 | 2026-01-20 | 28 | 20.7 | 28.8 | 139.1
24603 - FLORA PPTO C | 840 | Tremie | Concreto | Pantalla M58 plataforma 1 | 2025-12-20 | 2026-01-17 | 2026-01-20 | 28 | 20.7 | 28.5 | 137.7
24603 - FLORA PPTO C | 840 | Tremie | Concreto | Pantalla M 58, plataforma 1 | 2025-12-20 | 2026-01-03 | 2026-01-05 | 14 | 21 | 24 | 114.3
24603 - FLORA PPTO C | 840 | Tremie | Concreto | Pantalla M 58, plataforma 1 | 2025-12-20 | 2025-12-27 | 2026-01-02 | 7 | 21 | 16.8 | 80
24603 - FLORA PPTO C | 841 | Tremie | Concreto | Pantalla H60 | 2025-12-23 | 2026-01-20 | 2026-01-21 | 28 | 20.7 | 26.8 | 129.5
24603 - FLORA PPTO C | 841 | Tremie | Concreto | Pantalla H60 | 2025-12-23 | 2026-01-20 | 2026-01-21 | 28 | 20.7 | 27.1 | 130.9
24603 - FLORA PPTO C | 841 | Tremie | Concreto | Pantalla H60 | 2025-12-23 | 2026-01-20 | 2026-01-21 | 28 | 20.7 | 27.3 | 131.9
24603 - FLORA PPTO C | 841 | Tremie | Concreto | Pantalla M 60 | 2025-12-23 | 2026-01-06 | 2026-01-07 | 14 | 21 | 21.4 | 101.9
24603 - FLORA PPTO C | 841 | Tremie | Concreto | Pantalla M 60 | 2025-12-23 | 2025-12-30 | 2026-01-03 | 7 | 21 | 18.7 | 89
24603 - FLORA PPTO C | 842 | Tremie | Concreto | Pilote 80 - T1 | 2025-12-23 | 2026-01-20 | 2026-01-21 | 28 | 31 | 34.4 | 111
24603 - FLORA PPTO C | 842 | Tremie | Concreto | Pilote 80 - T1 | 2025-12-23 | 2026-01-20 | 2026-01-21 | 28 | 31 | 34.7 | 111.9
24603 - FLORA PPTO C | 842 | Tremie | Concreto | Pilote 80 - T1 | 2025-12-23 | 2026-01-20 | 2026-01-21 | 28 | 31 | 33.5 | 108.1
24603 - FLORA PPTO C | 842 | Tremie | Concreto | Pilote 80, T1 | 2025-12-23 | 2026-01-06 | 2026-01-07 | 14 | 31 | 24.8 | 80
24603 - FLORA PPTO C | 842 | Tremie | Concreto | Pilote 80, T1 | 2025-12-23 | 2025-12-30 | 2026-01-03 | 7 | 31 | 22.2 | 71.6
24603 - FLORA PPTO C | 843 | Tremie | Concreto | Pilote 79 - T1 | 2025-12-26 | 2026-01-23 | 2026-01-26 | 28 | 31 | 38.2 | 123.2
24603 - FLORA PPTO C | 843 | Tremie | Concreto | Pilote 79 - T1 | 2025-12-26 | 2026-01-23 | 2026-01-26 | 28 | 31 | 38.8 | 125.2
24603 - FLORA PPTO C | 843 | Tremie | Concreto | Pilote 79 - T1 | 2025-12-26 | 2026-01-23 | 2026-01-26 | 28 | 31 | 37.5 | 121
24603 - FLORA PPTO C | 843 | Tremie | Concreto | Pilote # 79, torre 1 | 2025-12-26 | 2026-01-09 | 2026-01-09 | 14 | 31 | 32.6 | 105.2
24603 - FLORA PPTO C | 843 | Tremie | Concreto | Pilote # 79, torre 1 | 2025-12-26 | 2026-01-02 | 2026-01-03 | 7 | 31 | 30.1 | 97.1
24603 - FLORA PPTO C | 844 | Tremie | Concreto | Pantalla H01 - plataforma 1 | 2025-12-26 | 2026-01-23 | 2026-01-26 | 28 | 20.7 | 28.9 | 139.6
24603 - FLORA PPTO C | 844 | Tremie | Concreto | Pantalla H01 - plataforma 1 | 2025-12-26 | 2026-01-23 | 2026-01-26 | 28 | 20.7 | 27.9 | 134.8
24603 - FLORA PPTO C | 844 | Tremie | Concreto | Pantalla H01 - plataforma 1 | 2025-12-26 | 2026-01-23 | 2026-01-26 | 28 | 20.7 | 28.2 | 136.2
24603 - FLORA PPTO C | 844 | Tremie | Concreto | Pantalla M 01, plataforma 1 | 2025-12-26 | 2026-01-09 | 2026-01-09 | 14 | 21 | 24.5 | 116.7
24603 - FLORA PPTO C | 844 | Tremie | Concreto | Pantalla M 01, plataforma 1 | 2025-12-26 | 2026-01-02 | 2026-01-03 | 7 | 21 | 22.1 | 105.2
24603 - FLORA PPTO C | 845 | Tremie | Concreto | Pilote 50 - T1 | 2025-12-27 | 2026-01-24 | 2026-01-26 | 28 | 31 | 40.9 | 131.9
24603 - FLORA PPTO C | 845 | Tremie | Concreto | Pilote 50 - T1 | 2025-12-27 | 2026-01-24 | 2026-01-26 | 28 | 31 | 40.4 | 130.3
24603 - FLORA PPTO C | 845 | Tremie | Concreto | Pilote 50 - T1 | 2025-12-27 | 2026-01-24 | 2026-01-26 | 28 | 31 | 39.3 | 126.8
24603 - FLORA PPTO C | 845 | Tremie | Concreto | Pilote # 50, torre 1 | 2025-12-27 | 2026-01-10 | 2026-01-19 | 14 | 31 | 35.1 | 113.2
24603 - FLORA PPTO C | 845 | Tremie | Concreto | Pilote # 50, torre 1 | 2025-12-27 | 2026-01-03 | 2026-01-05 | 7 | 31 | 27.5 | 88.7
24603 - FLORA PPTO C | 846 | Tremie | Concreto | Pantalla M61 Plataforma 1 | 2025-12-29 | 2026-01-26 | 2026-01-27 | 28 | 20.7 | 26.4 | 127.5
24603 - FLORA PPTO C | 846 | Tremie | Concreto | Pantalla M61 Plataforma 1 | 2025-12-29 | 2026-01-26 | 2026-01-27 | 28 | 20.7 | 25.6 | 123.7
24603 - FLORA PPTO C | 846 | Tremie | Concreto | Pantalla M61 Plataforma 1 | 2025-12-29 | 2026-01-26 | 2026-01-27 | 28 | 20.7 | 25.9 | 125.1
24603 - FLORA PPTO C | 846 | Tremie | Concreto | Pantalla M 61 | 2025-12-29 | 2026-01-12 | 2026-01-14 | 14 | 21 | 23 | 109.5
24603 - FLORA PPTO C | 846 | Tremie | Concreto | Pantalla M 61 | 2025-12-29 | 2026-01-05 | 2026-01-05 | 7 | 21 | 18.3 | 87.1
24603 - FLORA PPTO C | 847 | Tremie | Concreto | Pilote 74 - T1 | 2025-12-30 | 2026-01-27 | 2026-01-28 | 28 | 31 | 34.7 | 111.9
24603 - FLORA PPTO C | 847 | Tremie | Concreto | Pilote 74 - T1 | 2025-12-30 | 2026-01-27 | 2026-01-28 | 28 | 31 | 36.1 | 116.5
24603 - FLORA PPTO C | 847 | Tremie | Concreto | Pilote 74 - T1 | 2025-12-30 | 2026-01-27 | 2026-01-28 | 28 | 31 | 36.7 | 118.4
24603 - FLORA PPTO C | 847 | Tremie | Concreto | Pilote # 74, torre 1 | 2025-12-30 | 2026-01-13 | 2026-01-14 | 14 | 31 | 29.2 | 94.2
24603 - FLORA PPTO C | 847 | Tremie | Concreto | Pilote # 74, torre 1 | 2025-12-30 | 2026-01-06 | 2026-01-07 | 7 | 31 | 20.8 | 67.1
24603 - FLORA PPTO C | 848 | Tremie | Concreto | Pilote 71 - T1 | 2026-01-03 | 2026-01-31 | 2026-02-03 | 28 | 31 | 28.8 | 137.1
24603 - FLORA PPTO C | 848 | Tremie | Concreto | Pilote 71 - T1 | 2026-01-03 | 2026-01-31 | 2026-02-03 | 28 | 31 | 29.1 | 138.6
24603 - FLORA PPTO C | 848 | Tremie | Concreto | Pilote 71 - T1 | 2026-01-03 | 2026-01-31 | 2026-02-03 | 28 | 31 | 28.1 | 133.8
24603 - FLORA PPTO C | 848 | Tremie | Concreto | Barrete 60 | 2026-01-03 | 2026-01-17 | 2026-01-19 | 14 | 21 | 21.3 | 101.4
24603 - FLORA PPTO C | 848 | Tremie | Concreto | Barrete 60 | 2026-01-03 | 2026-01-10 | 2026-01-19 | 7 | 21 | 17.5 | 83.3
24603 - FLORA PPTO C | 849 | Tremie | Concreto | Barrete M60 plataforma 1 | 2026-01-03 | 2026-01-31 | 2026-02-03 | 28 | 20.7 | 41.5 | 133.9
24603 - FLORA PPTO C | 849 | Tremie | Concreto | Barrete M60 plataforma 1 | 2026-01-03 | 2026-01-31 | 2026-02-03 | 28 | 20.7 | 40.4 | 130.3
24603 - FLORA PPTO C | 849 | Tremie | Concreto | Barrete M60 plataforma 1 | 2026-01-03 | 2026-01-31 | 2026-02-03 | 28 | 20.7 | 40.8 | 131.6
24603 - FLORA PPTO C | 849 | Tremie | Concreto | Pilote # 71, torre 1 | 2026-01-03 | 2026-01-17 | 2026-01-19 | 14 | 31 | 30.4 | 98.1
24603 - FLORA PPTO C | 849 | Tremie | Concreto | Pilote # 71, torre 1 | 2026-01-03 | 2026-01-10 | 2026-01-19 | 7 | 31 | 24 | 77.4
24603 - FLORA PPTO C | 850 | Tremie | Concreto | Pilote 5 comercio 1 | 2026-01-06 | 2026-02-03 | 2026-02-04 | 28 | 20.7 | 25.7 | 124.2
24603 - FLORA PPTO C | 850 | Tremie | Concreto | Pilote 5 comercio 1 | 2026-01-06 | 2026-02-03 | 2026-02-04 | 28 | 20.7 | 26.1 | 126.1
24603 - FLORA PPTO C | 850 | Tremie | Concreto | Pilote 5 comercio 1 | 2026-01-06 | 2026-02-03 | 2026-02-04 | 28 | 20.7 | 25.3 | 122.2
24603 - FLORA PPTO C | 850 | Tremie | Concreto | Pilote 1 y pilote 5, comercio 1 | 2026-01-06 | 2026-01-20 | 2026-01-20 | 14 | 21 | 19 | 90.5
24603 - FLORA PPTO C | 850 | Tremie | Concreto | Pilote 1 y pilote 5, comercio 1 | 2026-01-06 | 2026-01-13 | 2026-01-14 | 7 | 21 | 11 | 52.4
24603 - FLORA PPTO C | 851 | Tremie | Concreto | Barrete M02 plataforma 1 | 2026-01-07 | 2026-02-04 | 2026-02-05 | 28 | 20.7 | 20.2 | 97.6
24603 - FLORA PPTO C | 851 | Tremie | Concreto | Barrete M02 plataforma 1 | 2026-01-07 | 2026-02-04 | 2026-02-05 | 28 | 20.7 | 20.5 | 99
24603 - FLORA PPTO C | 851 | Tremie | Concreto | Barrete M02 plataforma 1 | 2026-01-07 | 2026-02-04 | 2026-02-05 | 28 | 20.7 | 20.3 | 98.1
24603 - FLORA PPTO C | 851 | Tremie | Concreto | Barrete 02, plataforma 1 | 2026-01-07 | 2026-01-21 | 2026-01-21 | 14 | 21 | 18.5 | 88.1
24603 - FLORA PPTO C | 851 | Tremie | Concreto | Barrete 02, plataforma 1 | 2026-01-07 | 2026-01-14 | 2026-01-16 | 7 | 21 | 11.7 | 55.7
24603 - FLORA PPTO C | 852 | Tremie | Concreto | Pilote 3 comercio 1 | 2026-01-08 | 2026-02-05 | 2026-02-06 | 28 | 20.7 | 27.9 | 134.8
24603 - FLORA PPTO C | 852 | Tremie | Concreto | Pilote 3 comercio 1 | 2026-01-08 | 2026-02-05 | 2026-02-06 | 28 | 20.7 | 27.1 | 130.9
24603 - FLORA PPTO C | 852 | Tremie | Concreto | Pilote 3 comercio 1 | 2026-01-08 | 2026-02-05 | 2026-02-06 | 28 | 20.7 | 27.3 | 131.9
24603 - FLORA PPTO C | 852 | Tremie | Concreto | Pilote 2, comercio 1 - Pilote 3, comercio 1 | 2026-01-08 | 2026-01-22 | 2026-01-24 | 14 | 21 | 25 | 119
24603 - FLORA PPTO C | 852 | Tremie | Concreto | Pilote 2, comercio 1 - Pilote 3, comercio 1 | 2026-01-08 | 2026-01-15 | 2026-01-16 | 7 | 21 | 12.7 | 60.5
24603 - FLORA PPTO C | 853 | Tremie | Concreto | Pilote 4 comercio 1 | 2026-01-09 | 2026-02-06 | 2026-02-09 | 28 | 31 | 26.5 | 126.2
24603 - FLORA PPTO C | 853 | Tremie | Concreto | Pilote 4 comercio 1 | 2026-01-09 | 2026-02-06 | 2026-02-09 | 28 | 31 | 26.5 | 126.2
24603 - FLORA PPTO C | 853 | Tremie | Concreto | Pilote 4 comercio 1 | 2026-01-09 | 2026-02-06 | 2026-02-09 | 28 | 31 | 26 | 123.8
24603 - FLORA PPTO C | 853 | Tremie | Concreto | Pilote 4, comercio 1 - Pilote 1, torre grúa 2 | 2026-01-09 | 2026-01-23 | 2026-01-24 | 14 | 21 | 21.9 | 104.3
24603 - FLORA PPTO C | 853 | Tremie | Concreto | Pilote 4, comercio 1 - Pilote 1, torre grúa 2 | 2026-01-09 | 2026-01-16 | 2026-01-19 | 7 | 21 | 15.4 | 73.3
24603 - FLORA PPTO C | 854 | Tremie | Concreto | Pilote torre grúa 2 y 3 | 2026-01-13 | 2026-01-27 | 2026-01-28 | 14 | 21 | 19.1 | 91
24603 - FLORA PPTO C | 854 | Tremie | Concreto | Pilote torre grúa 2 y 3 | 2026-01-13 | 2026-01-20 | 2026-01-20 | 7 | 21 | 13.7 | 65.2
24603 - FLORA PPTO C | 854 | Tremie | Concreto | Pilote torre grua 2 y 3 | 2026-01-13 | 2026-02-10 | 2026-02-11 | 28 | 20.7 | 21.6 | 104.3
24603 - FLORA PPTO C | 854 | Tremie | Concreto | Pilote torre grua 2 y 3 | 2026-01-13 | 2026-02-10 | 2026-02-11 | 28 | 20.7 | 20.8 | 100.5
24603 - FLORA PPTO C | 854 | Tremie | Concreto | Pilote torre grua 2 y 3 | 2026-01-13 | 2026-02-10 | 2026-02-11 | 28 | 20.7 | 20.9 | 101
24603 - FLORA PPTO C | 855 | Tremie | Concreto | Pilote 6 , comercio 1 , 4 , torre grua | 2026-01-14 | 2026-02-11 | 2026-02-12 | 28 | 20.7 | 26.2 | 126.6
24603 - FLORA PPTO C | 855 | Tremie | Concreto | Pilote 6 , comercio 1 , 4 , torre grua | 2026-01-14 | 2026-02-11 | 2026-02-12 | 28 | 20.7 | 26.5 | 128
24603 - FLORA PPTO C | 855 | Tremie | Concreto | Pilote 6 , comercio 1 , 4 , torre grua | 2026-01-14 | 2026-02-11 | 2026-02-12 | 28 | 20.7 | 25.7 | 124.2
24603 - FLORA PPTO C | 855 | Tremie | Concreto | Pilote 6 comercio 1 y 4, Torre grúa | 2026-01-14 | 2026-01-28 | 2026-01-28 | 14 | 21 | 21.6 | 102.9
24603 - FLORA PPTO C | 855 | Tremie | Concreto | Pilote 6 comercio 1 y 4, Torre grúa | 2026-01-14 | 2026-01-21 | 2026-01-21 | 7 | 21 | 17.5 | 83.3
24603 - FLORA PPTO C | 856 | Industrializado | Concreto | Placa torre 3 piso 25 ejes 6-8 / G-L | 2026-01-15 | 2026-01-29 | 2026-02-03 | 14 | 21 | 28.8 | 137.1
24603 - FLORA PPTO C | 856 | Industrializado | Concreto | Placa torre 3 piso 25 ejes 6-8 / G-L | 2026-01-15 | 2026-01-22 | 2026-01-24 | 7 | 21 | 25.3 | 120.5
24603 - FLORA PPTO C | 856 | No especificado | Concreto | Placa T3 , piso 25 , ejes 6 - 8 / 6 - 2 | 2026-01-15 | 2026-02-12 | 2026-02-13 | 28 | 20.7 | 32.2 | 155.6
24603 - FLORA PPTO C | 856 | No especificado | Concreto | Placa T3 , piso 25 , ejes 6 - 8 / 6 - 2 | 2026-01-15 | 2026-02-12 | 2026-02-13 | 28 | 20.7 | 31.8 | 153.6
24603 - FLORA PPTO C | 856 | No especificado | Concreto | Placa T3 , piso 25 , ejes 6 - 8 / 6 - 2 | 2026-01-15 | 2026-02-12 | 2026-02-13 | 28 | 20.7 | 31.5 | 152.2
24603 - FLORA PPTO C | 857 | Autocompactado | Concreto | Muros torre 4 piso 25 ejes 6-10 / G-L | 2026-01-15 | 2026-01-29 | 2026-02-03 | 14 | 28 | 31.5 | 112.5
24603 - FLORA PPTO C | 857 | Autocompactado | Concreto | Muros torre 4 piso 25 ejes 6-10 / G-L | 2026-01-15 | 2026-01-22 | 2026-01-24 | 7 | 28 | 29.3 | 104.6
24603 - FLORA PPTO C | 857 | AU 4000 | Concreto | Muros T4 , piso 25 ejes 6 - 10 / G - 2 | 2026-01-15 | 2026-02-12 | 2026-02-13 | 28 | 27.6 | 39.5 | 143.1
24603 - FLORA PPTO C | 857 | AU 4000 | Concreto | Muros T4 , piso 25 ejes 6 - 10 / G - 2 | 2026-01-15 | 2026-02-12 | 2026-02-13 | 28 | 27.6 | 39.3 | 142.4
24603 - FLORA PPTO C | 857 | AU 4000 | Concreto | Muros T4 , piso 25 ejes 6 - 10 / G - 2 | 2026-01-15 | 2026-02-12 | 2026-02-13 | 28 | 27.6 | 38.9 | 140.9
24603 - FLORA PPTO C | 858 | Tremie | Concreto | Pilote 1, T2 | 2026-01-16 | 2026-01-30 | 2026-01-30 | 14 | 31 | 31.2 | 100.6
24603 - FLORA PPTO C | 858 | Tremie | Concreto | Pilote 1, T2 | 2026-01-16 | 2026-01-23 | 2026-01-28 | 7 | 31 | 26.6 | 85.8
24603 - FLORA PPTO C | 858 | Tremie | Concreto | Pilote 1 , torre 2 | 2026-01-16 | 2026-02-13 | 2026-02-16 | 28 | 31 | 39.3 | 126.8
24603 - FLORA PPTO C | 858 | Tremie | Concreto | Pilote 1 , torre 2 | 2026-01-16 | 2026-02-13 | 2026-02-16 | 28 | 31 | 38.2 | 123.2
24603 - FLORA PPTO C | 858 | Tremie | Concreto | Pilote 1 , torre 2 | 2026-01-16 | 2026-02-13 | 2026-02-16 | 28 | 31 | 38 | 122.6
24603 - FLORA PPTO C | 859 | Autocompactado | Concreto | Muros T4, piso 25, ejes 4-6 / G-L | 2026-01-16 | 2026-01-30 | 2026-01-30 | 14 | 28 | 36.7 | 131.1
24603 - FLORA PPTO C | 859 | Autocompactado | Concreto | Muros T4, piso 25, ejes 4-6 / G-L | 2026-01-16 | 2026-01-23 | 2026-01-28 | 7 | 28 | 25.2 | 90
24603 - FLORA PPTO C | 859 | AU 4000 | Concreto | Muros T4 , piso 25 , ejes 4 - 6 / G - 2 | 2026-01-16 | 2026-02-13 | 2026-02-16 | 28 | 27.6 | 39.9 | 144.6
24603 - FLORA PPTO C | 859 | AU 4000 | Concreto | Muros T4 , piso 25 , ejes 4 - 6 / G - 2 | 2026-01-16 | 2026-02-13 | 2026-02-16 | 28 | 27.6 | 41.5 | 150.4
24603 - FLORA PPTO C | 859 | AU 4000 | Concreto | Muros T4 , piso 25 , ejes 4 - 6 / G - 2 | 2026-01-16 | 2026-02-13 | 2026-02-16 | 28 | 27.6 | 41.2 | 149.3
24603 - FLORA PPTO C | 860 | Industrializado | Concreto | Escaleras piso 21 y 22 T3 | 2026-01-17 | 2026-01-31 | 2026-02-02 | 14 | 28 | 31.5 | 112.5
24603 - FLORA PPTO C | 860 | Industrializado | Concreto | Escaleras piso 21 y 22 T3 | 2026-01-17 | 2026-01-24 | 2026-01-28 | 7 | 28 | 28.6 | 102.1
24603 - FLORA PPTO C | 860 | No especificado | Concreto | Escaleras piso 21 y 22 , T3 | 2026-01-17 | 2026-02-14 | 2026-02-17 | 28 | 27.6 | 36.6 | 132.6
24603 - FLORA PPTO C | 860 | No especificado | Concreto | Escaleras piso 21 y 22 , T3 | 2026-01-17 | 2026-02-14 | 2026-02-17 | 28 | 27.6 | 36.4 | 131.9
24603 - FLORA PPTO C | 860 | No especificado | Concreto | Escaleras piso 21 y 22 , T3 | 2026-01-17 | 2026-02-14 | 2026-02-17 | 28 | 27.6 | 36 | 130.4
24603 - FLORA PPTO C | 861 | Industrializado | Concreto | Placa T3, piso 25, ejes 1-6 / G-L | 2026-01-17 | 2026-01-31 | 2026-02-02 | 14 | 21 | 26.9 | 128.1
24603 - FLORA PPTO C | 861 | Industrializado | Concreto | Placa T3, piso 25, ejes 1-6 / G-L | 2026-01-17 | 2026-01-24 | 2026-01-28 | 7 | 21 | 25.3 | 120.5
24603 - FLORA PPTO C | 861 | No especificado | Concreto | Placa T3 , piso 25 , ejes 1 - 6 / G - 1 | 2026-01-17 | 2026-02-14 | 2026-02-17 | 28 | 20.7 | 29.4 | 142
24603 - FLORA PPTO C | 861 | No especificado | Concreto | Placa T3 , piso 25 , ejes 1 - 6 / G - 1 | 2026-01-17 | 2026-02-14 | 2026-02-17 | 28 | 20.7 | 29 | 140.1
24603 - FLORA PPTO C | 861 | No especificado | Concreto | Placa T3 , piso 25 , ejes 1 - 6 / G - 1 | 2026-01-17 | 2026-02-14 | 2026-02-17 | 28 | 20.7 | 28.5 | 137.7
24603 - FLORA PPTO C | 862 | Autocompactado | Concreto | Muros piso 25, T4, ejes 1-4 /A-F | 2026-01-17 | 2026-01-31 | 2026-02-02 | 14 | 28 | 31.9 | 113.9
24603 - FLORA PPTO C | 862 | Autocompactado | Concreto | Muros piso 25, T4, ejes 1-4 /A-F | 2026-01-17 | 2026-01-24 | 2026-01-28 | 7 | 28 | 29 | 103.6
24603 - FLORA PPTO C | 862 | AU | Concreto | Muros piso 2 - T4 ejes 1 - 4 / A - F | 2026-01-17 | 2026-02-14 | 2026-02-17 | 28 | 27.6 | 35.7 | 129.3
24603 - FLORA PPTO C | 862 | AU | Concreto | Muros piso 2 - T4 ejes 1 - 4 / A - F | 2026-01-17 | 2026-02-14 | 2026-02-17 | 28 | 27.6 | 34.1 | 123.6
24603 - FLORA PPTO C | 862 | AU | Concreto | Muros piso 2 - T4 ejes 1 - 4 / A - F | 2026-01-17 | 2026-02-14 | 2026-02-17 | 28 | 27.6 | 35.4 | 128.3
24603 - FLORA PPTO C | 863 | Tremie | Concreto | Pilote 78, T1 | 2026-01-17 | 2026-01-31 | 2026-02-02 | 14 | 31 | 31.2 | 100.6
24603 - FLORA PPTO C | 863 | Tremie | Concreto | Pilote 78, T1 | 2026-01-17 | 2026-01-24 | 2026-01-28 | 7 | 31 | 21.7 | 70
24603 - FLORA PPTO C | 863 | Tremie | Concreto | Pilote 78 - T1 | 2026-01-17 | 2026-02-14 | 2026-02-17 | 28 | 31 | 36.3 | 117.1
24603 - FLORA PPTO C | 863 | Tremie | Concreto | Pilote 78 - T1 | 2026-01-17 | 2026-02-14 | 2026-02-17 | 28 | 31 | 36.8 | 118.7
24603 - FLORA PPTO C | 863 | Tremie | Concreto | Pilote 78 - T1 | 2026-01-17 | 2026-02-14 | 2026-02-17 | 28 | 31 | 35.9 | 115.8
24603 - FLORA PPTO C | 864 | Industrializado | Concreto | Placa T4, piso 25, ejes 1-4 / G-L | 2026-01-19 | 2026-02-02 | 2026-02-02 | 14 | 21 | 27.8 | 132.4
24603 - FLORA PPTO C | 864 | Industrializado | Concreto | Placa T4, piso 25, ejes 1-4 / G-L | 2026-01-19 | 2026-01-26 | 2026-01-28 | 7 | 21 | 26.5 | 126.2
24603 - FLORA PPTO C | 864 | No especificado | Concreto | Placa T4 - Piso 25 - ejes 1 - 4 / G - L | 2026-01-19 | 2026-02-16 | 2026-02-18 | 28 | 20.7 | 30.2 | 145.9
24603 - FLORA PPTO C | 864 | No especificado | Concreto | Placa T4 - Piso 25 - ejes 1 - 4 / G - L | 2026-01-19 | 2026-02-16 | 2026-02-18 | 28 | 20.7 | 30 | 144.9
24603 - FLORA PPTO C | 864 | No especificado | Concreto | Placa T4 - Piso 25 - ejes 1 - 4 / G - L | 2026-01-19 | 2026-02-16 | 2026-02-18 | 28 | 20.7 | 30.5 | 147.3
24603 - FLORA PPTO C | 865 | Autocompactado | Concreto | Muros T4, piso 26, ejes 7-10 / A-F | 2026-01-19 | 2026-02-02 | 2026-02-02 | 14 | 28 | 28 | 100
24603 - FLORA PPTO C | 865 | Autocompactado | Concreto | Muros T4, piso 26, ejes 7-10 / A-F | 2026-01-19 | 2026-01-26 | 2026-01-28 | 7 | 28 | 26.6 | 95
24603 - FLORA PPTO C | 865 | AU | Concreto | Muros T4 - piso 26 - ejes 7 - 10 / A - F | 2026-01-19 | 2026-02-16 | 2026-02-18 | 28 | 27.6 | 34.6 | 125.4
24603 - FLORA PPTO C | 865 | AU | Concreto | Muros T4 - piso 26 - ejes 7 - 10 / A - F | 2026-01-19 | 2026-02-16 | 2026-02-18 | 28 | 27.6 | 34.7 | 125.7
24603 - FLORA PPTO C | 865 | AU | Concreto | Muros T4 - piso 26 - ejes 7 - 10 / A - F | 2026-01-19 | 2026-02-16 | 2026-02-18 | 28 | 27.6 | 34.2 | 123.9
24603 - FLORA PPTO C | 866 | Tremie | Concreto | Pilote 55, T2 | 2026-01-20 | 2026-02-02 | 2026-02-03 | 14 | 31 | 31.2 | 100.6
24603 - FLORA PPTO C | 866 | Tremie | Concreto | Pilote 55, T2 | 2026-01-20 | 2026-01-26 | 2026-02-03 | 7 | 31 | 25.2 | 81.3
24603 - FLORA PPTO C | 866 | Tremie | Concreto | Pilote 55 - T2 | 2026-01-20 | 2026-02-17 | 2026-02-18 | 28 | 31 | 37.5 | 121
24603 - FLORA PPTO C | 866 | Tremie | Concreto | Pilote 55 - T2 | 2026-01-20 | 2026-02-17 | 2026-02-18 | 28 | 31 | 38.5 | 124.2
24603 - FLORA PPTO C | 866 | Tremie | Concreto | Pilote 55 - T2 | 2026-01-20 | 2026-02-17 | 2026-02-18 | 28 | 31 | 38 | 122.6
24603 - FLORA PPTO C | 867 | Industrializado | Concreto | Placa T4, piso 26, ejes 5-10 / G-L | 2026-01-20 | 2026-02-02 | 2026-02-03 | 14 | 21 | 27.2 | 129.5
24603 - FLORA PPTO C | 867 | Industrializado | Concreto | Placa T4, piso 26, ejes 5-10 / G-L | 2026-01-20 | 2026-01-26 | 2026-02-03 | 7 | 21 | 25 | 119
24603 - FLORA PPTO C | 867 | No especificado | Concreto | Placa T4 - Piso 26 - ejes 5 - 10 / G - L | 2026-01-20 | 2026-02-17 | 2026-02-18 | 28 | 20.7 | 30.9 | 149.3
24603 - FLORA PPTO C | 867 | No especificado | Concreto | Placa T4 - Piso 26 - ejes 5 - 10 / G - L | 2026-01-20 | 2026-02-17 | 2026-02-18 | 28 | 20.7 | 30.5 | 147.3
24603 - FLORA PPTO C | 867 | No especificado | Concreto | Placa T4 - Piso 26 - ejes 5 - 10 / G - L | 2026-01-20 | 2026-02-17 | 2026-02-18 | 28 | 20.7 | 30.7 | 148.3
24603 - FLORA PPTO C | 868 | Autocompactado | Concreto | Muros T3, piso 25, ejes 8-12 / A-F | 2026-01-20 | 2026-02-03 | 2026-02-03 | 14 | 28 | 34.6 | 123.6
24603 - FLORA PPTO C | 868 | Autocompactado | Concreto | Muros T3, piso 25, ejes 8-12 / A-F | 2026-01-20 | 2026-01-27 | 2026-01-28 | 7 | 28 | 30.4 | 108.6
24603 - FLORA PPTO C | 868 | AU | Concreto | Muros T3 - Piso 25 - ejes 8 - 12 / A - F | 2026-01-20 | 2026-02-17 | 2026-02-18 | 28 | 27.6 | 37.9 | 137.3
24603 - FLORA PPTO C | 868 | AU | Concreto | Muros T3 - Piso 25 - ejes 8 - 12 / A - F | 2026-01-20 | 2026-02-17 | 2026-02-18 | 28 | 27.6 | 38.4 | 139.1
24603 - FLORA PPTO C | 868 | AU | Concreto | Muros T3 - Piso 25 - ejes 8 - 12 / A - F | 2026-01-20 | 2026-02-17 | 2026-02-18 | 28 | 27.6 | 38.1 | 138
24603 - FLORA PPTO C | 869 | Indus | Concreto | Escaleras T4 , piso 23 al 24 | 2026-01-21 | 2026-02-18 | 2026-02-19 | 28 | 20.7 | 28.1 | 135.7
24603 - FLORA PPTO C | 869 | Indus | Concreto | Escaleras T4 , piso 23 al 24 | 2026-01-21 | 2026-02-18 | 2026-02-19 | 28 | 20.7 | 28.3 | 136.7
24603 - FLORA PPTO C | 869 | Indus | Concreto | Escaleras T4 , piso 23 al 24 | 2026-01-21 | 2026-02-18 | 2026-02-19 | 28 | 20.7 | 27.9 | 134.8
24603 - FLORA PPTO C | 869 | Industrializado | Concreto | Escaleras T4, piso 23 a 24 | 2026-01-21 | 2026-02-04 | 2026-02-09 | 14 | 21 | 27 | 128.6
24603 - FLORA PPTO C | 869 | Industrializado | Concreto | Escaleras T4, piso 23 a 24 | 2026-01-21 | 2026-01-28 | 2026-01-28 | 7 | 21 | 25.2 | 120
24603 - FLORA PPTO C | 870 | Ptico | Concreto | Viga anden , ejes 3 - 4 , salon comunal | 2026-01-21 | 2026-02-18 | 2026-02-19 | 28 | 34.5 | 36.1 | 104.6
24603 - FLORA PPTO C | 870 | Ptico | Concreto | Viga anden , ejes 3 - 4 , salon comunal | 2026-01-21 | 2026-02-18 | 2026-02-19 | 28 | 34.5 | 35.6 | 103.2
24603 - FLORA PPTO C | 870 | Ptico | Concreto | Viga anden , ejes 3 - 4 , salon comunal | 2026-01-21 | 2026-02-18 | 2026-02-19 | 28 | 34.5 | 35.2 | 102
24603 - FLORA PPTO C | 870 | Plástico | Concreto | Viga andén, ejes 1-4 / E, salón comunal | 2026-01-21 | 2026-02-04 | 2026-02-09 | 14 | 35 | 32.6 | 93.1
24603 - FLORA PPTO C | 870 | Plástico | Concreto | Viga andén, ejes 1-4 / E, salón comunal | 2026-01-21 | 2026-01-28 | 2026-01-28 | 7 | 35 | 23.5 | 67.1
24603 - FLORA PPTO C | 871 | Ptico | Concreto | Viga anden , ejes 3 - 4 , / D - E , salon comunal | 2026-01-21 | 2026-02-18 | 2026-02-19 | 28 | 27.6 | 34.6 | 125.4
24603 - FLORA PPTO C | 871 | Ptico | Concreto | Viga anden , ejes 3 - 4 , / D - E , salon comunal | 2026-01-21 | 2026-02-18 | 2026-02-19 | 28 | 27.6 | 34.5 | 125
24603 - FLORA PPTO C | 871 | Ptico | Concreto | Viga anden , ejes 3 - 4 , / D - E , salon comunal | 2026-01-21 | 2026-02-18 | 2026-02-19 | 28 | 27.6 | 34 | 123.2
24603 - FLORA PPTO C | 871 | Plástico | Concreto | Viga andén, ejes 1-4 / D-E, salón comunal | 2026-01-21 | 2026-02-04 | 2026-02-09 | 14 | 28 | 30.1 | 107.5
24603 - FLORA PPTO C | 871 | Plástico | Concreto | Viga andén, ejes 1-4 / D-E, salón comunal | 2026-01-21 | 2026-01-28 | 2026-01-28 | 7 | 28 | 26.5 | 94.6
24603 - FLORA PPTO C | 872 | Ptico | Concreto | Viga anden , ejes 1 , 3 , / D - E , plataforma 1 | 2026-01-21 | 2026-02-18 | 2026-02-19 | 28 | 20.7 | 27.8 | 134.3
24603 - FLORA PPTO C | 872 | Ptico | Concreto | Viga anden , ejes 1 , 3 , / D - E , plataforma 1 | 2026-01-21 | 2026-02-18 | 2026-02-19 | 28 | 20.7 | 28 | 135.3
24603 - FLORA PPTO C | 872 | Ptico | Concreto | Viga anden , ejes 1 , 3 , / D - E , plataforma 1 | 2026-01-21 | 2026-02-18 | 2026-02-19 | 28 | 20.7 | 27.5 | 132.9
24603 - FLORA PPTO C | 872 | Plástico | Concreto | Viga andén, ejes 1-3 / D-F, plataforma 1 | 2026-01-21 | 2026-02-04 | 2026-02-09 | 14 | 21 | 24.5 | 116.7
24603 - FLORA PPTO C | 872 | Plástico | Concreto | Viga andén, ejes 1-3 / D-F, plataforma 1 | 2026-01-21 | 2026-01-28 | 2026-01-28 | 7 | 21 | 21.8 | 103.8
24603 - FLORA PPTO C | 873 | Indus | Concreto | Placa T4 , piso 26 , ejes 1 , 5 , / A - F | 2026-01-21 | 2026-02-18 | 2026-02-19 | 28 | 20.7 | 31.2 | 150.7
24603 - FLORA PPTO C | 873 | Indus | Concreto | Placa T4 , piso 26 , ejes 1 , 5 , / A - F | 2026-01-21 | 2026-02-18 | 2026-02-19 | 28 | 20.7 | 30.7 | 148.3
24603 - FLORA PPTO C | 873 | Indus | Concreto | Placa T4 , piso 26 , ejes 1 , 5 , / A - F | 2026-01-21 | 2026-02-18 | 2026-02-19 | 28 | 20.7 | 30.2 | 145.9
24603 - FLORA PPTO C | 873 | Industrializado | Concreto | Placa T4, piso 26, ejes 1-5 / A-F | 2026-01-21 | 2026-02-04 | 2026-02-09 | 14 | 21 | 28.2 | 134.3
24603 - FLORA PPTO C | 873 | Industrializado | Concreto | Placa T4, piso 26, ejes 1-5 / A-F | 2026-01-21 | 2026-01-28 | 2026-01-28 | 7 | 21 | 24.6 | 117.1
24603 - FLORA PPTO C | 874 | Autocompactado | Concreto | Muros T3, piso 25, ejes 8-12 / G-L | 2026-01-21 | 2026-02-04 | 2026-02-09 | 14 | 28 | 34 | 121.4
24603 - FLORA PPTO C | 874 | Autocompactado | Concreto | Muros T3, piso 25, ejes 8-12 / G-L | 2026-01-21 | 2026-01-28 | 2026-01-28 | 7 | 28 | 32.5 | 116.1
24603 - FLORA PPTO C | 874 | Autoco | Concreto | Muros T3 , piso 25 , ejes 8 - 12 , / 6 - 2 | 2026-01-22 | 2026-02-19 | 2026-02-20 | 28 | 27.6 | 40.1 | 145.3
24603 - FLORA PPTO C | 874 | Autoco | Concreto | Muros T3 , piso 25 , ejes 8 - 12 , / 6 - 2 | 2026-01-22 | 2026-02-19 | 2026-02-20 | 28 | 27.6 | 39.9 | 144.6
24603 - FLORA PPTO C | 874 | Autoco | Concreto | Muros T3 , piso 25 , ejes 8 - 12 , / 6 - 2 | 2026-01-22 | 2026-02-19 | 2026-02-20 | 28 | 27.6 | 40.4 | 146.4
24603 - FLORA PPTO C | 875 | Tremie | Concreto | Pilote 2 , T2 | 2026-01-21 | 2026-02-18 | 2026-02-19 | 28 | 31 | 33.7 | 108.7
24603 - FLORA PPTO C | 875 | Tremie | Concreto | Pilote 2 , T2 | 2026-01-21 | 2026-02-18 | 2026-02-19 | 28 | 31 | 33.3 | 107.4
24603 - FLORA PPTO C | 875 | Tremie | Concreto | Pilote 2 , T2 | 2026-01-21 | 2026-02-18 | 2026-02-19 | 28 | 31 | 33.4 | 107.7
24603 - FLORA PPTO C | 875 | Tremie | Concreto | Pilote 2, T2 | 2026-01-21 | 2026-02-04 | 2026-02-09 | 14 | 31 | 27 | 87.1
24603 - FLORA PPTO C | 875 | Tremie | Concreto | Pilote 2, T2 | 2026-01-21 | 2026-01-28 | 2026-01-28 | 7 | 31 | 24.6 | 79.4
24603 - FLORA PPTO C | 876 | Tremie | Concreto | Pilote 30 , T2 | 2026-01-22 | 2026-02-19 | 2026-02-20 | 28 | 31 | 39.6 | 127.7
24603 - FLORA PPTO C | 876 | Tremie | Concreto | Pilote 30 , T2 | 2026-01-22 | 2026-02-19 | 2026-02-20 | 28 | 31 | 40.2 | 129.7
24603 - FLORA PPTO C | 876 | Tremie | Concreto | Pilote 30 , T2 | 2026-01-22 | 2026-02-19 | 2026-02-20 | 28 | 31 | 39.1 | 126.1
24603 - FLORA PPTO C | 876 | Tremie | Concreto | Pilote 30, T2 | 2026-01-22 | 2026-02-05 | 2026-02-09 | 14 | 31 | 33.1 | 106.8
24603 - FLORA PPTO C | 876 | Tremie | Concreto | Pilote 30, T2 | 2026-01-22 | 2026-01-29 | 2026-01-30 | 7 | 31 | 25.9 | 83.5
24603 - FLORA PPTO C | 877 | Autoco | Concreto | Muros T3 , piso 28 ejes 7 - 9 / F - L , 7 - 8 / A - F | 2026-01-22 | 2026-02-19 | 2026-02-20 | 28 | 27.6 | 38.4 | 139.1
24603 - FLORA PPTO C | 877 | Autoco | Concreto | Muros T3 , piso 28 ejes 7 - 9 / F - L , 7 - 8 / A - F | 2026-01-22 | 2026-02-19 | 2026-02-20 | 28 | 27.6 | 38.6 | 139.9
24603 - FLORA PPTO C | 877 | Autoco | Concreto | Muros T3 , piso 28 ejes 7 - 9 / F - L , 7 - 8 / A - F | 2026-01-22 | 2026-02-19 | 2026-02-20 | 28 | 27.6 | 39.1 | 141.7
24603 - FLORA PPTO C | 877 | Autocompactado | Concreto | Muros T3, piso 25, ejes 7-9 / F-L y 7-8 / A-F | 2026-01-22 | 2026-02-05 | 2026-02-09 | 14 | 28 | 36 | 128.6
24603 - FLORA PPTO C | 877 | Autocompactado | Concreto | Muros T3, piso 25, ejes 7-9 / F-L y 7-8 / A-F | 2026-01-22 | 2026-01-29 | 2026-01-30 | 7 | 28 | 24.7 | 88.2
24603 - FLORA PPTO C | 878 | Indus | Concreto | Placa T4 , P26 , ejes 5 - / L - F | 2026-01-22 | 2026-02-19 | 2026-02-20 | 28 | 20.7 | 33.3 | 160.9
24603 - FLORA PPTO C | 878 | Indus | Concreto | Placa T4 , P26 , ejes 5 - / L - F | 2026-01-22 | 2026-02-19 | 2026-02-20 | 28 | 20.7 | 33.6 | 162.3
24603 - FLORA PPTO C | 878 | Indus | Concreto | Placa T4 , P26 , ejes 5 - / L - F | 2026-01-22 | 2026-02-19 | 2026-02-20 | 28 | 20.7 | 32.8 | 158.5
24603 - FLORA PPTO C | 878 | Industrializado | Concreto | Placa torre 4, Piso 26 | 2026-01-22 | 2026-02-05 | 2026-02-09 | 14 | 21 | 30.4 | 144.8
24603 - FLORA PPTO C | 878 | Industrializado | Concreto | Placa torre 4, Piso 26 | 2026-01-22 | 2026-01-29 | 2026-01-30 | 7 | 21 | 19.5 | 92.9
24603 - FLORA PPTO C | 879 | Tremie | Concreto | Pilote # 32 , T2 | 2026-01-23 | 2026-02-20 | 2026-02-24 | 28 | 31 | 46.5 | 150
24603 - FLORA PPTO C | 879 | Tremie | Concreto | Pilote # 32 , T2 | 2026-01-23 | 2026-02-20 | 2026-02-24 | 28 | 31 | 45.4 | 146.5
24603 - FLORA PPTO C | 879 | Tremie | Concreto | Pilote # 32 , T2 | 2026-01-23 | 2026-02-20 | 2026-02-24 | 28 | 31 | 46 | 148.4
24603 - FLORA PPTO C | 879 | Tremie | Concreto | Pilote 32, Torre 2 | 2026-01-23 | 2026-02-06 | 2026-02-09 | 14 | 31.5 | 37.9 | 120.3
24603 - FLORA PPTO C | 879 | Tremie | Concreto | Pilote 32, Torre 2 | 2026-01-23 | 2026-01-30 | 2026-01-30 | 7 | 31.5 | 32.6 | 103.5
24603 - FLORA PPTO C | 880 | Autoco | Concreto | Muros T3 , piso 28 , ejes 2 - 7 / A - F | 2026-01-23 | 2026-02-20 | 2026-02-24 | 28 | 27.6 | 41.5 | 150.4
24603 - FLORA PPTO C | 880 | Autoco | Concreto | Muros T3 , piso 28 , ejes 2 - 7 / A - F | 2026-01-23 | 2026-02-20 | 2026-02-24 | 28 | 27.6 | 42.1 | 152.5
24603 - FLORA PPTO C | 880 | Autoco | Concreto | Muros T3 , piso 28 , ejes 2 - 7 / A - F | 2026-01-23 | 2026-02-20 | 2026-02-24 | 28 | 27.6 | 41 | 148.6
24603 - FLORA PPTO C | 880 | Autocompactado | Concreto | Muros torre 3, Piso 25, Ejes 2-7 / A-F | 2026-01-23 | 2026-02-06 | 2026-02-09 | 14 | 28 | 37.2 | 132.9
24603 - FLORA PPTO C | 880 | Autocompactado | Concreto | Muros torre 3, Piso 25, Ejes 2-7 / A-F | 2026-01-23 | 2026-01-30 | 2026-01-30 | 7 | 28 | 34 | 121.4
24603 - FLORA PPTO C | 881 | Indus | Concreto | Placa T3 , piso 26 , ejes 8 , 12 / A - F | 2026-01-23 | 2026-02-20 | 2026-02-24 | 28 | 20.7 | 34.9 | 168.6
24603 - FLORA PPTO C | 881 | Indus | Concreto | Placa T3 , piso 26 , ejes 8 , 12 / A - F | 2026-01-23 | 2026-02-20 | 2026-02-24 | 28 | 20.7 | 33.8 | 163.3
24603 - FLORA PPTO C | 881 | Indus | Concreto | Placa T3 , piso 26 , ejes 8 , 12 / A - F | 2026-01-23 | 2026-02-20 | 2026-02-24 | 28 | 20.7 | 34.3 | 165.7
24603 - FLORA PPTO C | 881 | Industrializado | Concreto | Placa torre 3, Piso 26, Ejes 8-12 / A-F | 2026-01-23 | 2026-02-06 | 2026-02-09 | 14 | 21 | 32.9 | 156.7
24603 - FLORA PPTO C | 881 | Industrializado | Concreto | Placa torre 3, Piso 26, Ejes 8-12 / A-F | 2026-01-23 | 2026-01-30 | 2026-01-30 | 7 | 21 | 29.4 | 140
24603 - FLORA PPTO C | 882 | Industrializado | Concreto | Escaleras torre 3, Piso 23 al 24 | 2026-01-23 | 2026-02-06 | 2026-02-09 | 14 | 21 | 26.8 | 127.6
24603 - FLORA PPTO C | 882 | Industrializado | Concreto | Escaleras torre 3, Piso 23 al 24 | 2026-01-23 | 2026-01-30 | 2026-01-30 | 7 | 21 | 21.5 | 102.4
24603 - FLORA PPTO C | 882 | Indus | Concreto | Escaleras T3 , piso 24 y 23 | 2026-01-23 | 2026-02-20 | 2026-02-24 | 28 | 20.7 | 28.9 | 139.6
24603 - FLORA PPTO C | 882 | Indus | Concreto | Escaleras T3 , piso 24 y 23 | 2026-01-23 | 2026-02-20 | 2026-02-24 | 28 | 20.7 | 28.6 | 138.2
24603 - FLORA PPTO C | 882 | Indus | Concreto | Escaleras T3 , piso 24 y 23 | 2026-01-23 | 2026-02-20 | 2026-02-24 | 28 | 20.7 | 28.4 | 137.2
24603 - FLORA PPTO C | 883 | Tremie | Concreto | Pilote 17, Torre 2 | 2026-01-24 | 2026-02-07 | 2026-02-09 | 14 | 31.5 | 34.5 | 109.5
24603 - FLORA PPTO C | 883 | Tremie | Concreto | Pilote 17, Torre 2 | 2026-01-24 | 2026-01-31 | 2026-02-02 | 7 | 31.5 | 28.2 | 89.5
24603 - FLORA PPTO C | 883 | Tremie | Concreto | Polote 17 , T2 | 2026-01-24 | 2026-02-21 | 2026-02-24 | 28 | 31 | 40.5 | 130.6
24603 - FLORA PPTO C | 883 | Tremie | Concreto | Polote 17 , T2 | 2026-01-24 | 2026-02-21 | 2026-02-24 | 28 | 31 | 39.5 | 127.4
24603 - FLORA PPTO C | 883 | Tremie | Concreto | Polote 17 , T2 | 2026-01-24 | 2026-02-21 | 2026-02-24 | 28 | 31 | 39.2 | 126.5
24603 - FLORA PPTO C | 884 | Industrializado | Concreto | Placa torre 3, Piso 26, Ejes 8-12/F-L | 2026-01-24 | 2026-02-07 | 2026-02-09 | 14 | 21 | 32.3 | 153.8
24603 - FLORA PPTO C | 884 | Industrializado | Concreto | Placa torre 3, Piso 26, Ejes 8-12/F-L | 2026-01-24 | 2026-01-31 | 2026-02-02 | 7 | 21 | 24.5 | 116.7
24603 - FLORA PPTO C | 884 | Indus | Concreto | Placa T3 , piso 26 , ejes 8 - 12 , / F - 2 | 2026-01-24 | 2026-02-21 | 2026-02-24 | 28 | 20.7 | 34.4 | 166.2
24603 - FLORA PPTO C | 884 | Indus | Concreto | Placa T3 , piso 26 , ejes 8 - 12 , / F - 2 | 2026-01-24 | 2026-02-21 | 2026-02-24 | 28 | 20.7 | 34.8 | 168.1
24603 - FLORA PPTO C | 884 | Indus | Concreto | Placa T3 , piso 26 , ejes 8 - 12 , / F - 2 | 2026-01-24 | 2026-02-21 | 2026-02-24 | 28 | 20.7 | 34.5 | 166.7
24603 - FLORA PPTO C | 885 | Autocompactado | Concreto | Muros torre 3, Piso 25, Ejes 2-7 / L-G | 2026-01-24 | 2026-02-07 | 2026-02-09 | 14 | 28 | 35 | 125
24603 - FLORA PPTO C | 885 | Autocompactado | Concreto | Muros torre 3, Piso 25, Ejes 2-7 / L-G | 2026-01-24 | 2026-01-31 | 2026-02-02 | 7 | 28 | 30.1 | 107.5
24603 - FLORA PPTO C | 885 | Autoco | Concreto | Muros T3 , piso 25 , ejes 2 , 7 , / L - 6 | 2026-01-24 | 2026-02-21 | 2026-02-24 | 28 | 27.6 | 40.4 | 146.4
24603 - FLORA PPTO C | 885 | Autoco | Concreto | Muros T3 , piso 25 , ejes 2 , 7 , / L - 6 | 2026-01-24 | 2026-02-21 | 2026-02-24 | 28 | 27.6 | 40.1 | 145.3
24603 - FLORA PPTO C | 885 | Autoco | Concreto | Muros T3 , piso 25 , ejes 2 , 7 , / L - 6 | 2026-01-24 | 2026-02-21 | 2026-02-24 | 28 | 27.6 | 39.9 | 144.6
24603 - FLORA PPTO C | 886 | Industrializado | Concreto | Placa torre 3, Piso 26, Ejes 4-8/ A-F | 2026-01-26 | 2026-02-09 | 2026-02-09 | 14 | 21 | 30.1 | 143.3
24603 - FLORA PPTO C | 886 | Industrializado | Concreto | Placa torre 3, Piso 26, Ejes 4-8/ A-F | 2026-01-26 | 2026-02-02 | 2026-02-02 | 7 | 21 | 25.9 | 123.3
24603 - FLORA PPTO C | 886 | Indus | Concreto | Placa T3 , piso 26 , ejes 4 - 8 , / A - F | 2026-01-26 | 2026-02-23 | 2026-02-24 | 28 | 20.7 | 32.7 | 158
24603 - FLORA PPTO C | 886 | Indus | Concreto | Placa T3 , piso 26 , ejes 4 - 8 , / A - F | 2026-01-26 | 2026-02-23 | 2026-02-24 | 28 | 20.7 | 31.3 | 151.2
24603 - FLORA PPTO C | 886 | Indus | Concreto | Placa T3 , piso 26 , ejes 4 - 8 , / A - F | 2026-01-26 | 2026-02-23 | 2026-02-24 | 28 | 20.7 | 31.7 | 153.1
24603 - FLORA PPTO C | 887 | Autocompactado | Concreto | Muros torre 3, Piso 25, Ejes 1-4 / A-L | 2026-01-26 | 2026-02-09 | 2026-02-09 | 14 | 28 | 34.4 | 122.9
24603 - FLORA PPTO C | 887 | Autocompactado | Concreto | Muros torre 3, Piso 25, Ejes 1-4 / A-L | 2026-01-26 | 2026-02-02 | 2026-02-02 | 7 | 28 | 32.8 | 117.1
24603 - FLORA PPTO C | 887 | Autoco | Concreto | Muros T3 , piso 25 , ejes 1 - 4 , / A - L | 2026-01-26 | 2026-02-23 | 2026-02-24 | 28 | 27.6 | 40 | 144.9
24603 - FLORA PPTO C | 887 | Autoco | Concreto | Muros T3 , piso 25 , ejes 1 - 4 , / A - L | 2026-01-26 | 2026-02-23 | 2026-02-24 | 28 | 27.6 | 39.7 | 143.8
24603 - FLORA PPTO C | 887 | Autoco | Concreto | Muros T3 , piso 25 , ejes 1 - 4 , / A - L | 2026-01-26 | 2026-02-23 | 2026-02-24 | 28 | 27.6 | 40 | 144.9
24603 - FLORA PPTO C | 888 | No especificado | Concreto | Viga andén, ejes 1-4 / F-H, plataforma 1 | 2026-01-27 | 2026-02-10 | 2026-02-11 | 14 | 21 | 25.9 | 123.3
24603 - FLORA PPTO C | 888 | No especificado | Concreto | Viga andén, ejes 1-4 / F-H, plataforma 1 | 2026-01-27 | 2026-02-03 | 2026-02-09 | 7 | 21 | 22.7 | 108.1
24603 - FLORA PPTO C | 888 | Ptico | Concreto | Viga anden , ejes 1 - 4 , / F - H , plataforma 1 | 2026-01-27 | 2026-02-24 | 2026-02-25 | 28 | 20.7 | 29.7 | 143.5
24603 - FLORA PPTO C | 888 | Ptico | Concreto | Viga anden , ejes 1 - 4 , / F - H , plataforma 1 | 2026-01-27 | 2026-02-24 | 2026-02-25 | 28 | 20.7 | 30.1 | 145.4
24603 - FLORA PPTO C | 888 | Ptico | Concreto | Viga anden , ejes 1 - 4 , / F - H , plataforma 1 | 2026-01-27 | 2026-02-24 | 2026-02-25 | 28 | 20.7 | 29.9 | 144.4
24603 - FLORA PPTO C | 889 | No especificado | Concreto | Placa T3, piso 26, ejes 4-8 / G-L | 2026-01-27 | 2026-02-10 | 2026-02-11 | 14 | 21 | 29.3 | 139.5
24603 - FLORA PPTO C | 889 | No especificado | Concreto | Placa T3, piso 26, ejes 4-8 / G-L | 2026-01-27 | 2026-02-03 | 2026-02-09 | 7 | 21 | 27.8 | 132.4
24603 - FLORA PPTO C | 889 | Indus | Concreto | Placa T3 , piso 26 , ejes 4 - 8 , / G - L | 2026-01-27 | 2026-02-24 | 2026-02-25 | 28 | 20.7 | 30.9 | 149.3
24603 - FLORA PPTO C | 889 | Indus | Concreto | Placa T3 , piso 26 , ejes 4 - 8 , / G - L | 2026-01-27 | 2026-02-24 | 2026-02-25 | 28 | 20.7 | 31.3 | 151.2
24603 - FLORA PPTO C | 889 | Indus | Concreto | Placa T3 , piso 26 , ejes 4 - 8 , / G - L | 2026-01-27 | 2026-02-24 | 2026-02-25 | 28 | 20.7 | 30.5 | 147.3
24603 - FLORA PPTO C | 890 | No especificado | Concreto | Muros T4, piso 26, ejes 5-10 / A-F | 2026-01-27 | 2026-02-10 | 2026-02-11 | 14 | 28 | 35.9 | 128.2
24603 - FLORA PPTO C | 890 | No especificado | Concreto | Muros T4, piso 26, ejes 5-10 / A-F | 2026-01-27 | 2026-02-03 | 2026-02-09 | 7 | 28 | 33.5 | 119.6
24603 - FLORA PPTO C | 890 | Autoco | Concreto | Muros T4 , piso 26 , ejes 5 , 10 / A - F | 2026-01-27 | 2026-02-24 | 2026-02-25 | 28 | 27.6 | 38.4 | 139.1
24603 - FLORA PPTO C | 890 | Autoco | Concreto | Muros T4 , piso 26 , ejes 5 , 10 / A - F | 2026-01-27 | 2026-02-24 | 2026-02-25 | 28 | 27.6 | 38.7 | 140.2
24603 - FLORA PPTO C | 890 | Autoco | Concreto | Muros T4 , piso 26 , ejes 5 , 10 / A - F | 2026-01-27 | 2026-02-24 | 2026-02-25 | 28 | 27.6 | 39 | 141.3
24603 - FLORA PPTO C | 891 | AU | Concreto | Muros T4 , piso 26 , ejes 5 - 10 / G - L | 2026-01-28 | 2026-02-25 | 2026-02-26 | 28 | 27.6 | 38.3 | 138.8
24603 - FLORA PPTO C | 891 | AU | Concreto | Muros T4 , piso 26 , ejes 5 - 10 / G - L | 2026-01-28 | 2026-02-25 | 2026-02-26 | 28 | 27.6 | 38.5 | 139.5
24603 - FLORA PPTO C | 891 | AU | Concreto | Muros T4 , piso 26 , ejes 5 - 10 / G - L | 2026-01-28 | 2026-02-25 | 2026-02-26 | 28 | 27.6 | 39.1 | 141.7
24603 - FLORA PPTO C | 891 | No especificado | Concreto | Muros T4, piso 26, ejes 5-10 / G-L | 2026-01-28 | 2026-02-11 | 2026-02-11 | 14 | 28 | 32.4 | 115.7
24603 - FLORA PPTO C | 891 | No especificado | Concreto | Muros T4, piso 26, ejes 5-10 / G-L | 2026-01-28 | 2026-02-04 | 2026-02-09 | 7 | 28 | 28.9 | 103.2
24603 - FLORA PPTO C | 892 | Tremie | Concreto | Pilote # 44 , T2 | 2026-01-28 | 2026-02-25 | 2026-02-26 | 28 | 31 | 39.2 | 126.5
24603 - FLORA PPTO C | 892 | Tremie | Concreto | Pilote # 44 , T2 | 2026-01-28 | 2026-02-25 | 2026-02-26 | 28 | 31 | 39.7 | 128.1
24603 - FLORA PPTO C | 892 | Tremie | Concreto | Pilote # 44 , T2 | 2026-01-28 | 2026-02-25 | 2026-02-26 | 28 | 31 | 38.6 | 124.5
24603 - FLORA PPTO C | 892 | No especificado | Concreto | Pilote 44, T2 | 2026-01-28 | 2026-02-11 | 2026-02-11 | 14 | 31 | 31.4 | 101.3
24603 - FLORA PPTO C | 892 | No especificado | Concreto | Pilote 44, T2 | 2026-01-28 | 2026-02-04 | 2026-02-09 | 7 | 31 | 31.1 | 100.3
24603 - FLORA PPTO C | 893 | IM | Concreto | Placa T3 , piso 26 | 2026-01-28 | 2026-02-25 | 2026-02-26 | 28 | 20.7 | 34 | 164.3
24603 - FLORA PPTO C | 893 | IM | Concreto | Placa T3 , piso 26 | 2026-01-28 | 2026-02-25 | 2026-02-26 | 28 | 20.7 | 33 | 159.4
24603 - FLORA PPTO C | 893 | IM | Concreto | Placa T3 , piso 26 | 2026-01-28 | 2026-02-25 | 2026-02-26 | 28 | 20.7 | 33.4 | 161.4
24603 - FLORA PPTO C | 893 | Industrializado | Concreto | Placa torre 3 piso 26, ejes 1-4 / A-L | 2026-01-28 | 2026-02-11 | 2026-02-11 | 14 | 21 | 31 | 147.6
24603 - FLORA PPTO C | 893 | Industrializado | Concreto | Placa torre 3 piso 26, ejes 1-4 / A-L | 2026-01-28 | 2026-02-04 | 2026-02-09 | 7 | 21 | 29.4 | 140
24603 - FLORA PPTO C | 894 | AU | Concreto | Muros T4 , piso 26 , ejes 1 - 5 / A -F | 2026-01-29 | 2026-02-26 | 2026-02-27 | 28 | 27.6 | 42.4 | 153.6
24603 - FLORA PPTO C | 894 | AU | Concreto | Muros T4 , piso 26 , ejes 1 - 5 / A -F | 2026-01-29 | 2026-02-26 | 2026-02-27 | 28 | 27.6 | 42.7 | 154.7
24603 - FLORA PPTO C | 894 | AU | Concreto | Muros T4 , piso 26 , ejes 1 - 5 / A -F | 2026-01-29 | 2026-02-26 | 2026-02-27 | 28 | 27.6 | 41.5 | 150.4
24603 - FLORA PPTO C | 894 | Autocompactado | Concreto | Muros torre 4 piso 26, ejes 1-5 / A-F | 2026-01-29 | 2026-02-12 | 2026-02-20 | 14 | 28 | 34.9 | 124.6
24603 - FLORA PPTO C | 894 | Autocompactado | Concreto | Muros torre 4 piso 26, ejes 1-5 / A-F | 2026-01-29 | 2026-02-05 | 2026-02-09 | 7 | 28 | 33.1 | 118.2
24603 - FLORA PPTO C | 895 | IM | Concreto | Escalera T4 , piso 24 a 25 | 2026-01-30 | 2026-02-27 | 2026-02-27 | 28 | 20.7 | 29 | 140.1
24603 - FLORA PPTO C | 895 | IM | Concreto | Escalera T4 , piso 24 a 25 | 2026-01-30 | 2026-02-27 | 2026-02-27 | 28 | 20.7 | 28.1 | 135.7
24603 - FLORA PPTO C | 895 | IM | Concreto | Escalera T4 , piso 24 a 25 | 2026-01-30 | 2026-02-27 | 2026-02-27 | 28 | 20.7 | 28.3 | 136.7
24603 - FLORA PPTO C | 895 | Industrializado | Concreto | Escaleras torre 4 piso 24 al 25 | 2026-01-30 | 2026-02-13 | 2026-02-16 | 14 | 21 | 23.8 | 113.3
24603 - FLORA PPTO C | 895 | Industrializado | Concreto | Escaleras torre 4 piso 24 al 25 | 2026-01-30 | 2026-02-06 | 2026-02-09 | 7 | 21 | 20.3 | 96.7
24603 - FLORA PPTO C | 896 | IM | Concreto | Placa T4 , piso 27 , ejes 5 - 10 / A - E | 2026-01-30 | 2026-02-27 | 2026-02-27 | 28 | 20.7 | 38.7 | 187
24603 - FLORA PPTO C | 896 | IM | Concreto | Placa T4 , piso 27 , ejes 5 - 10 / A - E | 2026-01-30 | 2026-02-27 | 2026-02-27 | 28 | 20.7 | 39.3 | 189.9
24603 - FLORA PPTO C | 896 | IM | Concreto | Placa T4 , piso 27 , ejes 5 - 10 / A - E | 2026-01-30 | 2026-02-27 | 2026-02-27 | 28 | 20.7 | 38.2 | 184.5
24603 - FLORA PPTO C | 896 | Industrializado | Concreto | Placa torre 4 piso 27, ejes 5-10 / A-E | 2026-01-30 | 2026-02-13 | 2026-02-16 | 14 | 21 | 33.5 | 159.5
24603 - FLORA PPTO C | 896 | Industrializado | Concreto | Placa torre 4 piso 27, ejes 5-10 / A-E | 2026-01-30 | 2026-02-06 | 2026-02-09 | 7 | 21 | 30.6 | 145.7
24603 - FLORA PPTO C | 897 | AU | Concreto | Muros T4 , piso 26 , ejes 1 - 5 / G - L | 2026-01-30 | 2026-02-27 | 2026-02-27 | 28 | 27.6 | 38.2 | 138.4
24603 - FLORA PPTO C | 897 | AU | Concreto | Muros T4 , piso 26 , ejes 1 - 5 / G - L | 2026-01-30 | 2026-02-27 | 2026-02-27 | 28 | 27.6 | 38.1 | 138
24603 - FLORA PPTO C | 897 | AU | Concreto | Muros T4 , piso 26 , ejes 1 - 5 / G - L | 2026-01-30 | 2026-02-27 | 2026-02-27 | 28 | 27.6 | 38.4 | 139.1
24603 - FLORA PPTO C | 897 | Autocompactado | Concreto | Muros torre 4 piso 26, ejes 1-5 / G-L | 2026-01-30 | 2026-02-13 | 2026-02-16 | 14 | 28 | 32.6 | 116.4
24603 - FLORA PPTO C | 897 | Autocompactado | Concreto | Muros torre 4 piso 26, ejes 1-5 / G-L | 2026-01-30 | 2026-02-06 | 2026-02-09 | 7 | 28 | 27.1 | 96.8
24603 - FLORA PPTO C | 898 | Tremie | Concreto | Pilote 20 , T2 | 2026-01-30 | 2026-02-27 | 2026-02-27 | 28 | 31 | 48.9 | 157.7
24603 - FLORA PPTO C | 898 | Tremie | Concreto | Pilote 20 , T2 | 2026-01-30 | 2026-02-27 | 2026-02-27 | 28 | 31 | 48.4 | 156.1
24603 - FLORA PPTO C | 898 | Tremie | Concreto | Pilote 20 , T2 | 2026-01-30 | 2026-02-27 | 2026-02-27 | 28 | 31 | 48.9 | 157.7
24603 - FLORA PPTO C | 898 | Tremie | Concreto | Pilote 20, T2 | 2026-01-30 | 2026-02-13 | 2026-02-16 | 14 | 31 | 39 | 125.8
24603 - FLORA PPTO C | 898 | Tremie | Concreto | Pilote 20, T2 | 2026-01-30 | 2026-02-06 | 2026-02-09 | 7 | 31 | 32.9 | 106.1
24603 - FLORA PPTO C | 899 | IM | Concreto | Placa T4 , piso 27 , ejes 5 - 10 / F - L | 2026-01-31 | 2026-02-28 | 2026-03-02 | 28 | 20.7 | 34 | 164.3
24603 - FLORA PPTO C | 899 | IM | Concreto | Placa T4 , piso 27 , ejes 5 - 10 / F - L | 2026-01-31 | 2026-02-28 | 2026-03-02 | 28 | 20.7 | 34.8 | 168.1
24603 - FLORA PPTO C | 899 | IM | Concreto | Placa T4 , piso 27 , ejes 5 - 10 / F - L | 2026-01-31 | 2026-02-28 | 2026-03-02 | 28 | 20.7 | 33.8 | 163.3
24603 - FLORA PPTO C | 899 | Industrializado | Concreto | Placa T4, piso 27, ejes 5-10 / F-L | 2026-01-31 | 2026-02-14 | 2026-02-16 | 14 | 21 | 30.6 | 145.7
24603 - FLORA PPTO C | 899 | Industrializado | Concreto | Placa T4, piso 27, ejes 5-10 / F-L | 2026-01-31 | 2026-02-07 | 2026-02-09 | 7 | 21 | 29.3 | 139.5
24603 - FLORA PPTO C | 900 | AU | Concreto | Muros T3 , piso 26 , ejes 8 - 12 / A - F | 2026-01-31 | 2026-02-28 | 2026-03-02 | 28 | 27.6 | 35.6 | 129
24603 - FLORA PPTO C | 900 | AU | Concreto | Muros T3 , piso 26 , ejes 8 - 12 / A - F | 2026-01-31 | 2026-02-28 | 2026-03-02 | 28 | 27.6 | 35.1 | 127.2
24603 - FLORA PPTO C | 900 | AU | Concreto | Muros T3 , piso 26 , ejes 8 - 12 / A - F | 2026-01-31 | 2026-02-28 | 2026-03-02 | 28 | 27.6 | 36.4 | 131.9
24603 - FLORA PPTO C | 900 | Autocompactado | Concreto | Muros T3, piso 26, ejes 8-12 / A-F | 2026-01-31 | 2026-02-14 | 2026-02-16 | 14 | 28 | 32.5 | 116.1
24603 - FLORA PPTO C | 900 | Autocompactado | Concreto | Muros T3, piso 26, ejes 8-12 / A-F | 2026-01-31 | 2026-02-07 | 2026-02-09 | 7 | 28 | 29.2 | 104.3
24603 - FLORA PPTO C | 901 | Tremie | Concreto | Pilote 45 , T2 | 2026-02-02 | 2026-03-02 | 2026-03-03 | 28 | 31 | 38 | 122.6
24603 - FLORA PPTO C | 901 | Tremie | Concreto | Pilote 45 , T2 | 2026-02-02 | 2026-03-02 | 2026-03-03 | 28 | 31 | 38.3 | 123.5
24603 - FLORA PPTO C | 901 | Tremie | Concreto | Pilote 45 , T2 | 2026-02-02 | 2026-03-02 | 2026-03-03 | 28 | 31 | 38.5 | 124.2
24603 - FLORA PPTO C | 901 | Tremie | Concreto | Pilote 45, T2 | 2026-02-02 | 2026-02-16 | 2026-02-16 | 14 | 31 | 31 | 100
24603 - FLORA PPTO C | 901 | Tremie | Concreto | Pilote 45, T2 | 2026-02-02 | 2026-02-09 | 2026-02-09 | 7 | 31 | 26.1 | 84.2
24603 - FLORA PPTO C | 902 | IM | Concreto | Placa T4 , piso 27 | 2026-02-02 | 2026-03-02 | 2026-03-03 | 28 | 20.7 | 36.4 | 175.8
24603 - FLORA PPTO C | 902 | IM | Concreto | Placa T4 , piso 27 | 2026-02-02 | 2026-03-02 | 2026-03-03 | 28 | 20.7 | 36 | 173.9
24603 - FLORA PPTO C | 902 | IM | Concreto | Placa T4 , piso 27 | 2026-02-02 | 2026-03-02 | 2026-03-03 | 28 | 20.7 | 36.8 | 177.8
24603 - FLORA PPTO C | 902 | Industrializado | Concreto | Placa T4, piso 27, ejes 1-5 / A-F | 2026-02-02 | 2026-02-16 | 2026-02-16 | 14 | 21 | 33.1 | 157.6
24603 - FLORA PPTO C | 902 | Industrializado | Concreto | Placa T4, piso 27, ejes 1-5 / A-F | 2026-02-02 | 2026-02-09 | 2026-02-09 | 7 | 21 | 30.4 | 144.8
24603 - FLORA PPTO C | 903 | AU | Concreto | Muros T3 , piso 26 , ejes 8 - 12 / G - L | 2026-02-02 | 2026-03-02 | 2026-03-03 | 28 | 27.6 | 38.5 | 139.5
24603 - FLORA PPTO C | 903 | AU | Concreto | Muros T3 , piso 26 , ejes 8 - 12 / G - L | 2026-02-02 | 2026-03-02 | 2026-03-03 | 28 | 27.6 | 38.6 | 139.9
24603 - FLORA PPTO C | 903 | AU | Concreto | Muros T3 , piso 26 , ejes 8 - 12 / G - L | 2026-02-02 | 2026-03-02 | 2026-03-03 | 28 | 27.6 | 37.9 | 137.3
24603 - FLORA PPTO C | 903 | Autocompactado | Concreto | Muros T3, piso 26, ejes 8-12 / G-L | 2026-02-02 | 2026-02-16 | 2026-02-16 | 14 | 28 | 31.2 | 111.4
24603 - FLORA PPTO C | 903 | Autocompactado | Concreto | Muros T3, piso 26, ejes 8-12 / G-L | 2026-02-02 | 2026-02-09 | 2026-02-09 | 7 | 28 | 27.8 | 99.3
24603 - FLORA PPTO C | 904 | IM | Concreto | Escaleras T3 . piso 24 al 25 | 2026-02-03 | 2026-03-03 | 2026-03-04 | 28 | 20.7 | 35.3 | 170.5
24603 - FLORA PPTO C | 904 | IM | Concreto | Escaleras T3 . piso 24 al 25 | 2026-02-03 | 2026-03-03 | 2026-03-04 | 28 | 20.7 | 34.5 | 166.7
24603 - FLORA PPTO C | 904 | IM | Concreto | Escaleras T3 . piso 24 al 25 | 2026-02-03 | 2026-03-03 | 2026-03-04 | 28 | 20.7 | 35.4 | 171
24603 - FLORA PPTO C | 904 | Industrializado | Concreto | Escaleras T3, piso 24 a piso 25 | 2026-02-03 | 2026-02-17 | 2026-02-18 | 14 | 21 | 31.7 | 151
24603 - FLORA PPTO C | 904 | Industrializado | Concreto | Escaleras T3, piso 24 a piso 25 | 2026-02-03 | 2026-02-10 | 2026-02-11 | 7 | 21 | 28.6 | 136.2
24603 - FLORA PPTO C | 905 | Ptico | Concreto | Vigas cimentación ejes 9 - 11 / A - L , T2 | 2026-02-03 | 2026-03-03 | 2026-03-04 | 28 | 31 | 44.1 | 142.3
24603 - FLORA PPTO C | 905 | Ptico | Concreto | Vigas cimentación ejes 9 - 11 / A - L , T2 | 2026-02-03 | 2026-03-03 | 2026-03-04 | 28 | 31 | 43.8 | 141.3
24603 - FLORA PPTO C | 905 | Ptico | Concreto | Vigas cimentación ejes 9 - 11 / A - L , T2 | 2026-02-03 | 2026-03-03 | 2026-03-04 | 28 | 31 | 44.2 | 142.6
24603 - FLORA PPTO C | 905 | Plástico | Concreto | Vigas cimentación, ejes 9-11 / A-L, T2 | 2026-02-03 | 2026-02-17 | 2026-02-18 | 14 | 31 | 37 | 119.4
24603 - FLORA PPTO C | 905 | Plástico | Concreto | Vigas cimentación, ejes 9-11 / A-L, T2 | 2026-02-03 | 2026-02-10 | 2026-02-11 | 7 | 31 | 31.5 | 101.6
24603 - FLORA PPTO C | 906 | Tremie | Concreto | Pilote 3, T2 | 2026-02-03 | 2026-03-31 | 2026-04-08 | 56 | 31 | 39.4 | 127.1
24603 - FLORA PPTO C | 906 | Tremie | Concreto | Pilote 3, T2 | 2026-02-03 | 2026-03-31 | 2026-04-08 | 56 | 31 | 39.7 | 128.1
24603 - FLORA PPTO C | 906 | Tremie | Concreto | Pilote 3, T2 | 2026-02-03 | 2026-03-31 | 2026-04-08 | 56 | 31 | 40.1 | 129.4
24603 - FLORA PPTO C | 906 | Tremie | Concreto | Pilote 3 , T2 | 2026-02-03 | 2026-03-03 | 2026-03-04 | 28 | 31 | 26.4 | 85.2
24603 - FLORA PPTO C | 906 | Tremie | Concreto | Pilote 3 , T2 | 2026-02-03 | 2026-03-03 | 2026-03-04 | 28 | 31 | 26.8 | 86.5
24603 - FLORA PPTO C | 906 | Tremie | Concreto | Pilote 3 , T2 | 2026-02-03 | 2026-03-03 | 2026-03-04 | 28 | 31 | 26.1 | 84.2
24603 - FLORA PPTO C | 906 | Tremie | Concreto | Pilote 3, T2 | 2026-02-03 | 2026-02-17 | 2026-02-18 | 14 | 31 | 23.9 | 77.1
24603 - FLORA PPTO C | 906 | Tremie | Concreto | Pilote 3, T2 | 2026-02-03 | 2026-02-10 | 2026-02-11 | 7 | 31 | 18.8 | 60.6
24603 - FLORA PPTO C | 907 | Ptico | Concreto | Vigas cimentación ejes 9 - 11 / A - L , T2 | 2026-02-03 | 2026-03-03 | 2026-03-04 | 28 | 31 | 43.2 | 139.4
24603 - FLORA PPTO C | 907 | Ptico | Concreto | Vigas cimentación ejes 9 - 11 / A - L , T2 | 2026-02-03 | 2026-03-03 | 2026-03-04 | 28 | 31 | 42.7 | 137.7
24603 - FLORA PPTO C | 907 | Ptico | Concreto | Vigas cimentación ejes 9 - 11 / A - L , T2 | 2026-02-03 | 2026-03-03 | 2026-03-04 | 28 | 31 | 43.1 | 139
24603 - FLORA PPTO C | 907 | Plástico | Concreto | Vigas cimentación, ejes 9-11 / A-L, T2 | 2026-02-03 | 2026-02-17 | 2026-02-18 | 14 | 31 | 34.3 | 110.6
24603 - FLORA PPTO C | 907 | Plástico | Concreto | Vigas cimentación, ejes 9-11 / A-L, T2 | 2026-02-03 | 2026-02-10 | 2026-02-11 | 7 | 31 | 30.3 | 97.7
24603 - FLORA PPTO C | 908 | Autocompactado | Concreto | Muros torre 3 piso 26, Ejes 4-8 / A-F | 2026-02-03 | 2026-02-17 | 2026-02-18 | 14 | 28 | 29.2 | 104.3
24603 - FLORA PPTO C | 908 | Autocompactado | Concreto | Muros torre 3 piso 26, Ejes 4-8 / A-F | 2026-02-03 | 2026-02-10 | 2026-02-11 | 7 | 28 | 23.9 | 85.4
24603 - FLORA PPTO C | 908 | AU | Concreto | Muros T3 , piso 26 ejes 4 , 8 / A - F | 2026-02-03 | 2026-03-03 | 2026-03-04 | 28 | 27.6 | 35.6 | 129
24603 - FLORA PPTO C | 908 | AU | Concreto | Muros T3 , piso 26 ejes 4 , 8 / A - F | 2026-02-03 | 2026-03-03 | 2026-03-04 | 28 | 27.6 | 36.8 | 133.3
24603 - FLORA PPTO C | 908 | AU | Concreto | Muros T3 , piso 26 ejes 4 , 8 / A - F | 2026-02-03 | 2026-03-03 | 2026-03-04 | 28 | 27.6 | 35.8 | 129.7
24603 - FLORA PPTO C | 909 | Industrializado | Concreto | Placa torre 4 piso 27, Ejes 1-5 / G-L | 2026-02-03 | 2026-02-17 | 2026-02-18 | 14 | 21 | 37.5 | 178.6
24603 - FLORA PPTO C | 909 | Industrializado | Concreto | Placa torre 4 piso 27, Ejes 1-5 / G-L | 2026-02-03 | 2026-02-10 | 2026-02-11 | 7 | 21 | 31.3 | 149
24603 - FLORA PPTO C | 909 | IM | Concreto | Placa T4 , piso 27 ejes 1 , 5 / G - L | 2026-02-03 | 2026-03-03 | 2026-03-04 | 28 | 20.7 | 42.1 | 203.4
24603 - FLORA PPTO C | 909 | IM | Concreto | Placa T4 , piso 27 ejes 1 , 5 / G - L | 2026-02-03 | 2026-03-03 | 2026-03-04 | 28 | 20.7 | 41.9 | 202.4
24603 - FLORA PPTO C | 909 | IM | Concreto | Placa T4 , piso 27 ejes 1 , 5 / G - L | 2026-02-03 | 2026-03-03 | 2026-03-04 | 28 | 20.7 | 42.3 | 204.3
24603 - FLORA PPTO C | 910 | Plástico | Concreto | Vigas cimentación torre 2, Ejes 9-11 / A-L | 2026-02-03 | 2026-02-17 | 2026-02-18 | 14 | 31.5 | 39.2 | 124.4
24603 - FLORA PPTO C | 910 | Plástico | Concreto | Vigas cimentación torre 2, Ejes 9-11 / A-L | 2026-02-03 | 2026-02-10 | 2026-02-11 | 7 | 31.5 | 33.3 | 105.7
24603 - FLORA PPTO C | 910 | Ptico | Concreto | Vigas cimentación ejes 9 - 11 / A - L T2 | 2026-02-03 | 2026-03-03 | 2026-03-04 | 28 | 31 | 45.7 | 147.4
24603 - FLORA PPTO C | 910 | Ptico | Concreto | Vigas cimentación ejes 9 - 11 / A - L T2 | 2026-02-03 | 2026-03-03 | 2026-03-04 | 28 | 31 | 47.1 | 151.9
24603 - FLORA PPTO C | 910 | Ptico | Concreto | Vigas cimentación ejes 9 - 11 / A - L T2 | 2026-02-03 | 2026-03-03 | 2026-03-04 | 28 | 31 | 46.1 | 148.7
24603 - FLORA PPTO C | 911 | Plástico | Concreto | Viga anden ejes 1-4, H-K, plátaforma 1 | 2026-02-04 | 2026-03-04 | 2026-03-04 | 28 | 20.7 | 28.9 | 139.6
24603 - FLORA PPTO C | 911 | Plástico | Concreto | Viga anden ejes 1-4, H-K, plátaforma 1 | 2026-02-04 | 2026-03-04 | 2026-03-04 | 28 | 20.7 | 28.1 | 135.7
24603 - FLORA PPTO C | 911 | Plástico | Concreto | Viga anden ejes 1-4, H-K, plátaforma 1 | 2026-02-04 | 2026-03-04 | 2026-03-04 | 28 | 20.7 | 29 | 140.1
24603 - FLORA PPTO C | 911 | Plástico | Concreto | Vigas andén, Ejes 1-4 / H-K, Plataforma 1 | 2026-02-04 | 2026-02-18 | 2026-02-18 | 14 | 21 | 24 | 114.3
24603 - FLORA PPTO C | 911 | Plástico | Concreto | Vigas andén, Ejes 1-4 / H-K, Plataforma 1 | 2026-02-04 | 2026-02-11 | 2026-02-11 | 7 | 21 | 21.4 | 101.9
24603 - FLORA PPTO C | 912 | Autocompactante | Concreto | Muros T3, piso 26, ejes 4 -8, 6-2 | 2026-02-04 | 2026-03-04 | 2026-03-04 | 28 | 27.6 | 35.4 | 128.3
24603 - FLORA PPTO C | 912 | Autocompactante | Concreto | Muros T3, piso 26, ejes 4 -8, 6-2 | 2026-02-04 | 2026-03-04 | 2026-03-04 | 28 | 27.6 | 36.4 | 131.9
24603 - FLORA PPTO C | 912 | Autocompactante | Concreto | Muros T3, piso 26, ejes 4 -8, 6-2 | 2026-02-04 | 2026-03-04 | 2026-03-04 | 28 | 27.6 | 35.5 | 128.6
24603 - FLORA PPTO C | 912 | Autocompactado | Concreto | Muros torre 3 piso 26, Ejes 4-8 / G-L | 2026-02-04 | 2026-02-18 | 2026-02-18 | 14 | 28 | 29 | 103.6
24603 - FLORA PPTO C | 912 | Autocompactado | Concreto | Muros torre 3 piso 26, Ejes 4-8 / G-L | 2026-02-04 | 2026-02-11 | 2026-02-11 | 7 | 28 | 26.3 | 93.9
24603 - FLORA PPTO C | 913 | Industrial | Concreto | Placa T3, piso 27, Ejes 8 2, A-F | 2026-02-04 | 2026-03-04 | 2026-03-04 | 28 | 20.7 | 33.9 | 163.8
24603 - FLORA PPTO C | 913 | Industrial | Concreto | Placa T3, piso 27, Ejes 8 2, A-F | 2026-02-04 | 2026-03-04 | 2026-03-04 | 28 | 20.7 | 32.8 | 158.5
24603 - FLORA PPTO C | 913 | Industrial | Concreto | Placa T3, piso 27, Ejes 8 2, A-F | 2026-02-04 | 2026-03-04 | 2026-03-04 | 28 | 20.7 | 33.4 | 161.4
24603 - FLORA PPTO C | 913 | Industrializado | Concreto | Placa torre 3 piso 27, Ejes 8-12 / A-F | 2026-02-04 | 2026-02-18 | 2026-02-18 | 14 | 21 | 27.3 | 130
24603 - FLORA PPTO C | 913 | Industrializado | Concreto | Placa torre 3 piso 27, Ejes 8-12 / A-F | 2026-02-04 | 2026-02-11 | 2026-02-20 | 7 | 21 | 25.5 | 121.4
24603 - FLORA PPTO C | 914 | Tremie | Concreto | Pilote T3, T2 | 2026-02-05 | 2026-03-05 | 2026-03-06 | 28 | 31.3 | 32.2 | 103.9
24603 - FLORA PPTO C | 914 | Tremie | Concreto | Pilote T3, T2 | 2026-02-05 | 2026-03-05 | 2026-03-06 | 28 | 31.3 | 32.6 | 105.2
24603 - FLORA PPTO C | 914 | Tremie | Concreto | Pilote T3, T2 | 2026-02-05 | 2026-03-05 | 2026-03-06 | 28 | 31.3 | 32.4 | 104.5
24603 - FLORA PPTO C | 914 | Autocompactado | Concreto | Pilote 31 torre 2 | 2026-02-05 | 2026-02-19 | 2026-02-20 | 14 | 31 | 27.9 | 90
24603 - FLORA PPTO C | 914 | Autocompactado | Concreto | Pilote 31 torre 2 | 2026-02-05 | 2026-02-12 | 2026-02-20 | 7 | 31 | 25.5 | 82.3
24603 - FLORA PPTO C | 915 | Industrial | Concreto | Placa T3, piso 27 Ejes 8-12, F-K | 2026-02-05 | 2026-03-05 | 2026-03-06 | 28 | 20.7 | 35.3 | 170.5
24603 - FLORA PPTO C | 915 | Industrial | Concreto | Placa T3, piso 27 Ejes 8-12, F-K | 2026-02-05 | 2026-03-05 | 2026-03-06 | 28 | 20.7 | 35 | 169.1
24603 - FLORA PPTO C | 915 | Industrial | Concreto | Placa T3, piso 27 Ejes 8-12, F-K | 2026-02-05 | 2026-03-05 | 2026-03-06 | 28 | 20.7 | 35.9 | 173.4
24603 - FLORA PPTO C | 915 | Industrializado | Concreto | Placa torre 3 piso 27, Ejes 8-12 / F-K | 2026-02-05 | 2026-02-19 | 2026-02-20 | 14 | 21 | 30.7 | 146.2
24603 - FLORA PPTO C | 915 | Industrializado | Concreto | Placa torre 3 piso 27, Ejes 8-12 / F-K | 2026-02-05 | 2026-02-12 | 2026-02-20 | 7 | 21 | 25.8 | 122.9
24603 - FLORA PPTO C | 916 | Autocompactante | Concreto | Muros T3, piso 26, ejes 1 - 4, A-L | 2026-02-05 | 2026-03-05 | 2026-03-06 | 28 | 27.6 | 40.3 | 146
24603 - FLORA PPTO C | 916 | Autocompactante | Concreto | Muros T3, piso 26, ejes 1 - 4, A-L | 2026-02-05 | 2026-03-05 | 2026-03-06 | 28 | 27.6 | 40.7 | 147.5
24603 - FLORA PPTO C | 916 | Autocompactante | Concreto | Muros T3, piso 26, ejes 1 - 4, A-L | 2026-02-05 | 2026-03-05 | 2026-03-06 | 28 | 27.6 | 39.7 | 143.8
24603 - FLORA PPTO C | 916 | Autocompactado | Concreto | Muros torre 3 piso 26, Ejes 1-4 /A-L | 2026-02-05 | 2026-02-19 | 2026-02-20 | 14 | 28 | 33.7 | 120.4
24603 - FLORA PPTO C | 916 | Autocompactado | Concreto | Muros torre 3 piso 26, Ejes 1-4 /A-L | 2026-02-05 | 2026-02-12 | 2026-02-20 | 7 | 28 | 26.4 | 94.3
24603 - FLORA PPTO C | 917 | Industrial | Concreto | Placa T3 piso 27, Ejes 8-12, F-K | 2026-02-06 | 2026-03-06 | 2026-03-06 | 28 | 20.7 | 33.6 | 162.3
24603 - FLORA PPTO C | 917 | Industrial | Concreto | Placa T3 piso 27, Ejes 8-12, F-K | 2026-02-06 | 2026-03-06 | 2026-03-06 | 28 | 20.7 | 33 | 159.4
24603 - FLORA PPTO C | 917 | Industrial | Concreto | Placa T3 piso 27, Ejes 8-12, F-K | 2026-02-06 | 2026-03-06 | 2026-03-06 | 28 | 20.7 | 33.2 | 160.4
24603 - FLORA PPTO C | 917 | Industrializado | Concreto | Placa torre 3 piso 27, Ejes 8-12 / G-L | 2026-02-06 | 2026-02-20 | 2026-02-20 | 14 | 21 | 28.3 | 134.8
24603 - FLORA PPTO C | 917 | Industrializado | Concreto | Placa torre 3 piso 27, Ejes 8-12 / G-L | 2026-02-06 | 2026-02-13 | 2026-02-16 | 7 | 21 | 24.9 | 118.6
24603 - FLORA PPTO C | 918 | Tremie | Concreto | Pilote 21, T2 | 2026-02-07 | 2026-02-21 | 2026-02-26 | 14 | 31 | 31.3 | 101
24603 - FLORA PPTO C | 918 | Tremie | Concreto | Pilote 21, T2 | 2026-02-07 | 2026-02-14 | 2026-02-16 | 7 | 31 | 26.9 | 86.8
24603 - FLORA PPTO C | 918 | Tremie | Concreto | Pilote 21 T2 | 2026-02-07 | 2026-03-07 | 2026-03-09 | 28 | 31 | 38.2 | 123.2
24603 - FLORA PPTO C | 918 | Tremie | Concreto | Pilote 21 T2 | 2026-02-07 | 2026-03-07 | 2026-03-09 | 28 | 31 | 39.8 | 128.4
24603 - FLORA PPTO C | 918 | Tremie | Concreto | Pilote 21 T2 | 2026-02-07 | 2026-03-07 | 2026-03-09 | 28 | 31 | 38.8 | 125.2
24603 - FLORA PPTO C | 919 | Industrializado | Concreto | Placa T3, piso 27, ejes 4-8 / G-L | 2026-02-09 | 2026-02-23 | 2026-02-26 | 14 | 21 | 28.4 | 135.2
24603 - FLORA PPTO C | 919 | Industrializado | Concreto | Placa T3, piso 27, ejes 4-8 / G-L | 2026-02-09 | 2026-02-16 | 2026-02-16 | 7 | 21 | 25.8 | 122.9
24603 - FLORA PPTO C | 919 | Industrial | Concreto | Placa T3, piso 27, Ejes 4, 8 G-L | 2026-02-09 | 2026-03-09 | 2026-03-10 | 28 | 20.7 | 32 | 154.6
24603 - FLORA PPTO C | 919 | Industrial | Concreto | Placa T3, piso 27, Ejes 4, 8 G-L | 2026-02-09 | 2026-03-09 | 2026-03-10 | 28 | 20.7 | 31.5 | 152.2
24603 - FLORA PPTO C | 919 | Industrial | Concreto | Placa T3, piso 27, Ejes 4, 8 G-L | 2026-02-09 | 2026-03-09 | 2026-03-10 | 28 | 20.7 | 32.4 | 156.5
24603 - FLORA PPTO C | 920 | Autocompactado | Concreto | Muros T4, piso 27, ejes 5-10 / A-F | 2026-02-10 | 2026-02-24 | 2026-02-26 | 14 | 28 | 30.4 | 108.6
24603 - FLORA PPTO C | 920 | Autocompactado | Concreto | Muros T4, piso 27, ejes 5-10 / A-F | 2026-02-10 | 2026-02-17 | 2026-02-18 | 7 | 28 | 28.3 | 101.1
24603 - FLORA PPTO C | 920 | Autocompacto | Concreto | Muros T4, piso 27 Ejes 5-10 A-F | 2026-02-10 | 2026-03-10 | 2026-03-10 | 28 | 27.6 | 36.7 | 133
24603 - FLORA PPTO C | 920 | Autocompacto | Concreto | Muros T4, piso 27 Ejes 5-10 A-F | 2026-02-10 | 2026-03-10 | 2026-03-10 | 28 | 27.6 | 38 | 137.7
24603 - FLORA PPTO C | 920 | Autocompacto | Concreto | Muros T4, piso 27 Ejes 5-10 A-F | 2026-02-10 | 2026-03-10 | 2026-03-10 | 28 | 27.6 | 37.4 | 135.5
24603 - FLORA PPTO C | 921 | Industrializado | Concreto | Placa T3, piso 27, ejes 1-4 / A-L | 2026-02-10 | 2026-02-24 | 2026-02-26 | 14 | 21 | 29 | 138.1
24603 - FLORA PPTO C | 921 | Industrializado | Concreto | Placa T3, piso 27, ejes 1-4 / A-L | 2026-02-10 | 2026-02-17 | 2026-02-18 | 7 | 21 | 26.1 | 124.3
24603 - FLORA PPTO C | 921 | Industrial | Concreto | Placa T3, piso 27, Ejes 1-4, A-L | 2026-02-10 | 2026-03-10 | 2026-03-10 | 28 | 20.7 | 33.3 | 160.9
24603 - FLORA PPTO C | 921 | Industrial | Concreto | Placa T3, piso 27, Ejes 1-4, A-L | 2026-02-10 | 2026-03-10 | 2026-03-10 | 28 | 20.7 | 32.1 | 155.1
24603 - FLORA PPTO C | 921 | Industrial | Concreto | Placa T3, piso 27, Ejes 1-4, A-L | 2026-02-10 | 2026-03-10 | 2026-03-10 | 28 | 20.7 | 32.3 | 156
24603 - FLORA PPTO C | 922 | Autoco. | Concreto | Muros T4, piso 27, ejes 5 - 10 / G - L | 2026-02-12 | 2026-03-12 | 2026-03-12 | 28 | 27.6 | 39.1 | 141.7
24603 - FLORA PPTO C | 922 | Autoco. | Concreto | Muros T4, piso 27, ejes 5 - 10 / G - L | 2026-02-12 | 2026-03-12 | 2026-03-12 | 28 | 27.6 | 38.5 | 139.5
24603 - FLORA PPTO C | 922 | Autoco. | Concreto | Muros T4, piso 27, ejes 5 - 10 / G - L | 2026-02-12 | 2026-03-12 | 2026-03-12 | 28 | 27.6 | 38.2 | 138.4
24603 - FLORA PPTO C | 922 | Autocompactado | Concreto | Muros T4, piso 27, ejes 5-10 / G-L | 2026-02-12 | 2026-02-26 | 2026-03-03 | 14 | 28 | 30.9 | 110.4
24603 - FLORA PPTO C | 922 | Autocompactado | Concreto | Muros T4, piso 27, ejes 5-10 / G-L | 2026-02-12 | 2026-02-19 | 2026-02-20 | 7 | 28 | 25.6 | 91.4
24603 - FLORA PPTO C | 923 | Industrializado | Concreto | Escaleras piso 25, 26, T3 | 2026-02-16 | 2026-06-20 | 2026-06-20 | 124 | 21 | 46.5 | 221.4
24603 - FLORA PPTO C | 923 | Indus. | Concreto | Escaleras T3, piso 25 a 26 | 2026-02-16 | 2026-03-16 | 2026-03-16 | 28 | 20.7 | 40 | 193.2
24603 - FLORA PPTO C | 923 | Indus. | Concreto | Escaleras T3, piso 25 a 26 | 2026-02-16 | 2026-03-16 | 2026-03-16 | 28 | 20.7 | 38.7 | 187
24603 - FLORA PPTO C | 923 | Indus. | Concreto | Escaleras T3, piso 25 a 26 | 2026-02-16 | 2026-03-16 | 2026-03-16 | 28 | 20.7 | 39.3 | 189.9
24603 - FLORA PPTO C | 923 | Industrializado | Concreto | Escaleras piso 25, 26, T3 | 2026-02-16 | 2026-03-02 | 2026-03-03 | 14 | 21 | 35.5 | 169
24603 - FLORA PPTO C | 923 | Industrializado | Concreto | Escaleras piso 25, 26, T3 | 2026-02-16 | 2026-02-23 | 2026-02-26 | 7 | 21 | 32.3 | 153.8
24603 - FLORA PPTO C | 924 | Autoco. | Concreto | Muros T4, piso 27, ejes 1 - 4 , A-F | 2026-02-16 | 2026-03-16 | 2026-03-16 | 28 | 27.6 | 39.7 | 143.8
24603 - FLORA PPTO C | 924 | Autoco. | Concreto | Muros T4, piso 27, ejes 1 - 4 , A-F | 2026-02-16 | 2026-03-16 | 2026-03-16 | 28 | 27.6 | 38.8 | 140.6
24603 - FLORA PPTO C | 924 | Autoco. | Concreto | Muros T4, piso 27, ejes 1 - 4 , A-F | 2026-02-16 | 2026-03-16 | 2026-03-16 | 28 | 27.6 | 40.1 | 145.3
24603 - FLORA PPTO C | 924 | Autocompactado | Concreto | Muros T4, piso 27, ejes 1-4 /A-F | 2026-02-16 | 2026-03-02 | 2026-03-03 | 14 | 28 | 36.1 | 128.9
24603 - FLORA PPTO C | 924 | Autocompactado | Concreto | Muros T4, piso 27, ejes 1-4 /A-F | 2026-02-16 | 2026-02-23 | 2026-02-26 | 7 | 28 | 31.3 | 111.8
24603 - FLORA PPTO C | 925 | Ptico. | Concreto | Vigas de cimentación T2, ejes 9- 7 / L - A | 2026-02-17 | 2026-03-17 | 2026-03-17 | 28 | 31 | 34.9 | 112.6
24603 - FLORA PPTO C | 925 | Ptico. | Concreto | Vigas de cimentación T2, ejes 9- 7 / L - A | 2026-02-17 | 2026-03-17 | 2026-03-17 | 28 | 31 | 34.5 | 111.3
24603 - FLORA PPTO C | 925 | Ptico. | Concreto | Vigas de cimentación T2, ejes 9- 7 / L - A | 2026-02-17 | 2026-03-17 | 2026-03-17 | 28 | 31 | 34.3 | 110.6
24603 - FLORA PPTO C | 925 | Plástico | Concreto | Viga de cimentación T2, ejes 9-7 / L-A | 2026-02-17 | 2026-03-03 | 2026-03-04 | 14 | 31 | 31.3 | 101
24603 - FLORA PPTO C | 925 | Plástico | Concreto | Viga de cimentación T2, ejes 9-7 / L-A | 2026-02-17 | 2026-02-24 | 2026-02-26 | 7 | 31 | 27.9 | 90
24603 - FLORA PPTO C | 926 | Autoco. | Concreto | Muros cimentación T2, ejes 9-7 / K-A | 2026-02-17 | 2026-03-17 | 2026-03-17 | 28 | 48.3 | 65.5 | 135.6
24603 - FLORA PPTO C | 926 | Autoco. | Concreto | Muros cimentación T2, ejes 9-7 / K-A | 2026-02-17 | 2026-03-17 | 2026-03-17 | 28 | 48.3 | 65.3 | 135.2
24603 - FLORA PPTO C | 926 | Autoco. | Concreto | Muros cimentación T2, ejes 9-7 / K-A | 2026-02-17 | 2026-03-17 | 2026-03-17 | 28 | 48.3 | 65 | 134.6
24603 - FLORA PPTO C | 926 | Autocompactado | Concreto | Muros cimentación T2, ejes 9-7 / K-A | 2026-02-17 | 2026-03-03 | 2026-03-04 | 14 | 48 | 57.2 | 119.2
24603 - FLORA PPTO C | 926 | Autocompactado | Concreto | Muros cimentación T2, ejes 9-7 / K-A | 2026-02-17 | 2026-02-24 | 2026-02-26 | 7 | 48 | 52 | 108.3
24603 - FLORA PPTO C | 927 | Indus | Concreto | Placa T4, cubierta ejes 5 - 10 / A - 2 | 2026-02-17 | 2026-03-17 | 2026-03-17 | 28 | 20.7 | 31 | 149.8
24603 - FLORA PPTO C | 927 | Indus | Concreto | Placa T4, cubierta ejes 5 - 10 / A - 2 | 2026-02-17 | 2026-03-17 | 2026-03-17 | 28 | 20.7 | 31.4 | 151.7
24603 - FLORA PPTO C | 927 | Indus | Concreto | Placa T4, cubierta ejes 5 - 10 / A - 2 | 2026-02-17 | 2026-03-17 | 2026-03-17 | 28 | 20.7 | 31.7 | 153.1
24603 - FLORA PPTO C | 927 | Industrializado | Concreto | Placa T4, cubierta ejes 5-10 / A-L | 2026-02-17 | 2026-03-03 | 2026-03-04 | 14 | 21 | 26.1 | 124.3
24603 - FLORA PPTO C | 927 | Industrializado | Concreto | Placa T4, cubierta ejes 5-10 / A-L | 2026-02-17 | 2026-02-24 | 2026-02-26 | 7 | 21 | 24.3 | 115.7
24603 - FLORA PPTO C | 928 | Ptico | Concreto | Vigas de cimntación T2 ejes 9 - 7 / L - A | 2026-02-17 | 2026-03-17 | 2026-03-17 | 28 | 31 | 37.7 | 121.6
24603 - FLORA PPTO C | 928 | Ptico | Concreto | Vigas de cimntación T2 ejes 9 - 7 / L - A | 2026-02-17 | 2026-03-17 | 2026-03-17 | 28 | 31 | 38.2 | 123.2
24603 - FLORA PPTO C | 928 | Ptico | Concreto | Vigas de cimntación T2 ejes 9 - 7 / L - A | 2026-02-17 | 2026-03-17 | 2026-03-17 | 28 | 31 | 37.3 | 120.3
24603 - FLORA PPTO C | 928 | Plástico | Concreto | Vigas de cimentación T2, ejes 9-7 / L-A | 2026-02-17 | 2026-03-03 | 2026-03-04 | 14 | 31 | 34.1 | 110
24603 - FLORA PPTO C | 928 | Plástico | Concreto | Vigas de cimentación T2, ejes 9-7 / L-A | 2026-02-17 | 2026-02-24 | 2026-02-26 | 7 | 31 | 26.5 | 85.5
24603 - FLORA PPTO C | 929 | Autoco | Concreto | Muros T4, piso 27, ejes 1, 5 / G - L | 2026-02-18 | 2026-03-18 | 2026-03-18 | 28 | 27.6 | 36.7 | 133
24603 - FLORA PPTO C | 929 | Autoco | Concreto | Muros T4, piso 27, ejes 1, 5 / G - L | 2026-02-18 | 2026-03-18 | 2026-03-18 | 28 | 27.6 | 35.7 | 129.3
24603 - FLORA PPTO C | 929 | Autoco | Concreto | Muros T4, piso 27, ejes 1, 5 / G - L | 2026-02-18 | 2026-03-18 | 2026-03-18 | 28 | 27.6 | 35.5 | 128.6
24603 - FLORA PPTO C | 929 | Autocompactado | Concreto | Muros T4, piso 27, ejes 1-5 / G-L | 2026-02-18 | 2026-03-04 | 2026-03-09 | 14 | 28 | 31.6 | 112.9
24603 - FLORA PPTO C | 929 | Autocompactado | Concreto | Muros T4, piso 27, ejes 1-5 / G-L | 2026-02-18 | 2026-02-25 | 2026-02-26 | 7 | 28 | 22.7 | 81.1
24603 - FLORA PPTO C | 930 | Indus | Concreto | Escaleras T3, piso 26 y 27 | 2026-02-19 | 2026-03-19 | 2026-03-19 | 28 | 20.7 | 32.8 | 158.5
24603 - FLORA PPTO C | 930 | Indus | Concreto | Escaleras T3, piso 26 y 27 | 2026-02-19 | 2026-03-19 | 2026-03-19 | 28 | 20.7 | 33.1 | 159.9
24603 - FLORA PPTO C | 930 | Indus | Concreto | Escaleras T3, piso 26 y 27 | 2026-02-19 | 2026-03-19 | 2026-03-19 | 28 | 20.7 | 32.2 | 155.6
24603 - FLORA PPTO C | 930 | Industrializado | Concreto | Escaleras T3, piso 26 y 27 | 2026-02-19 | 2026-03-05 | 2026-03-09 | 14 | 21 | 25.5 | 121.4
24603 - FLORA PPTO C | 930 | Industrializado | Concreto | Escaleras T3, piso 26 y 27 | 2026-02-19 | 2026-02-26 | 2026-02-26 | 7 | 21 | 23.5 | 111.9
24603 - FLORA PPTO C | 931 | Ptico | Concreto | Base recalces T2 6, 5 y parte del 4 | 2026-02-19 | 2026-03-19 | 2026-03-19 | 28 | 31 | 41 | 132.3
24603 - FLORA PPTO C | 931 | Ptico | Concreto | Base recalces T2 6, 5 y parte del 4 | 2026-02-19 | 2026-03-19 | 2026-03-19 | 28 | 31 | 40 | 129
24603 - FLORA PPTO C | 931 | Ptico | Concreto | Base recalces T2 6, 5 y parte del 4 | 2026-02-19 | 2026-03-19 | 2026-03-19 | 28 | 31 | 40.2 | 129.7
24603 - FLORA PPTO C | 931 | Plástico | Concreto | Base recalces T2, ejes 6 - 5 y parte del 4 | 2026-02-19 | 2026-03-05 | 2026-03-09 | 14 | 31 | 31 | 100
24603 - FLORA PPTO C | 931 | Plástico | Concreto | Base recalces T2, ejes 6 - 5 y parte del 4 | 2026-02-19 | 2026-02-26 | 2026-02-26 | 7 | 31 | 26.9 | 86.8
24603 - FLORA PPTO C | 932 | Autoco | Concreto | Muros T3, piso 27, ejes 8 – 12 / A – F | 2026-02-19 | 2026-03-19 | 2026-03-19 | 28 | 27.6 | 35.1 | 127.2
24603 - FLORA PPTO C | 932 | Autoco | Concreto | Muros T3, piso 27, ejes 8 – 12 / A – F | 2026-02-19 | 2026-03-19 | 2026-03-19 | 28 | 27.6 | 35.7 | 129.3
24603 - FLORA PPTO C | 932 | Autoco | Concreto | Muros T3, piso 27, ejes 8 – 12 / A – F | 2026-02-19 | 2026-03-19 | 2026-03-19 | 28 | 27.6 | 34.5 | 125
24603 - FLORA PPTO C | 932 | Autocompactado | Concreto | Muros T3, piso 27, ejes 8-12 / A-F | 2026-02-19 | 2026-03-05 | 2026-03-09 | 14 | 28 | 29.3 | 104.6
24603 - FLORA PPTO C | 932 | Autocompactado | Concreto | Muros T3, piso 27, ejes 8-12 / A-F | 2026-02-19 | 2026-02-26 | 2026-02-26 | 7 | 28 | 25.9 | 92.5
24603 - FLORA PPTO C | 933 | Autoco | Concreto | Muros T3, piso 27, ejes 8 – 12 / G - L | 2026-02-20 | 2026-03-20 | 2026-03-20 | 28 | 27.6 | 44.2 | 160.1
24603 - FLORA PPTO C | 933 | Autoco | Concreto | Muros T3, piso 27, ejes 8 – 12 / G - L | 2026-02-20 | 2026-03-20 | 2026-03-20 | 28 | 27.6 | 43.2 | 156.5
24603 - FLORA PPTO C | 933 | Autoco | Concreto | Muros T3, piso 27, ejes 8 – 12 / G - L | 2026-02-20 | 2026-03-20 | 2026-03-20 | 28 | 27.6 | 43.7 | 158.3
24603 - FLORA PPTO C | 933 | Autocompactado | Concreto | Muros T3, piso 27, ejes 8-12 / G-L | 2026-02-20 | 2026-03-06 | 2026-03-09 | 14 | 28 | 34.9 | 124.6
24603 - FLORA PPTO C | 933 | Autocompactado | Concreto | Muros T3, piso 27, ejes 8-12 / G-L | 2026-02-20 | 2026-02-27 | 2026-03-03 | 7 | 28 | 26.9 | 96.1
24603 - FLORA PPTO C | 934 | Indus | Concreto | Placa T4, cubierta, ejes 1 – 5 /A - L | 2026-02-21 | 2026-03-21 | 2026-03-25 | 28 | 20.7 | 32.6 | 157.5
24603 - FLORA PPTO C | 934 | Indus | Concreto | Placa T4, cubierta, ejes 1 – 5 /A - L | 2026-02-21 | 2026-03-21 | 2026-03-25 | 28 | 20.7 | 33.7 | 162.8
24603 - FLORA PPTO C | 934 | Indus | Concreto | Placa T4, cubierta, ejes 1 – 5 /A - L | 2026-02-21 | 2026-03-21 | 2026-03-25 | 28 | 20.7 | 31.9 | 154.1
24603 - FLORA PPTO C | 934 | No especificado | Concreto | Placa T4, cubierta, ejes 1-5 / A-L | 2026-02-21 | 2026-03-07 | 2026-03-09 | 14 | 21 | 28.3 | 134.8
24603 - FLORA PPTO C | 934 | No especificado | Concreto | Placa T4, cubierta, ejes 1-5 / A-L | 2026-02-21 | 2026-02-28 | 2026-03-04 | 7 | 21 | 24.3 | 115.7
24603 - FLORA PPTO C | 935 | Autoco | Concreto | Muros T3, piso 27 ejes 4 - 8 / A - F | 2026-02-24 | 2026-03-24 | 2026-03-25 | 28 | 27.6 | 42.1 | 152.5
24603 - FLORA PPTO C | 935 | Autoco | Concreto | Muros T3, piso 27 ejes 4 - 8 / A - F | 2026-02-24 | 2026-03-24 | 2026-03-25 | 28 | 27.6 | 42.3 | 153.3
24603 - FLORA PPTO C | 935 | Autoco | Concreto | Muros T3, piso 27 ejes 4 - 8 / A - F | 2026-02-24 | 2026-03-24 | 2026-03-25 | 28 | 27.6 | 40.9 | 148.2
24603 - FLORA PPTO C | 935 | No especificado | Concreto | Muros T3, piso 27, ejes 4-8 / A-F | 2026-02-24 | 2026-03-10 | 2026-03-12 | 14 | 28 | 37.3 | 133.2
24603 - FLORA PPTO C | 935 | No especificado | Concreto | Muros T3, piso 27, ejes 4-8 / A-F | 2026-02-24 | 2026-03-03 | 2026-03-04 | 7 | 28 | 27.2 | 97.1
24603 - FLORA PPTO C | 936 | Ptico | Concreto | Base torre grua | 2026-02-24 | 2026-03-24 | 2026-03-25 | 28 | 20.7 | 30.6 | 147.8
24603 - FLORA PPTO C | 936 | Ptico | Concreto | Base torre grua | 2026-02-24 | 2026-03-24 | 2026-03-25 | 28 | 20.7 | 30.9 | 149.3
24603 - FLORA PPTO C | 936 | Ptico | Concreto | Base torre grua | 2026-02-24 | 2026-03-24 | 2026-03-25 | 28 | 20.7 | 30.3 | 146.4
24603 - FLORA PPTO C | 936 | No especificado | Concreto | Base torre grúa | 2026-02-24 | 2026-03-10 | 2026-03-12 | 14 | 21 | 26.4 | 125.7
24603 - FLORA PPTO C | 936 | No especificado | Concreto | Base torre grúa | 2026-02-24 | 2026-03-03 | 2026-03-04 | 7 | 21 | 21.7 | 103.3
24603 - FLORA PPTO C | 937 | Indus | Concreto | Escaleras T4 piso 26 y 27 | 2026-02-25 | 2026-03-25 | 2026-03-26 | 28 | 20.7 | 29.9 | 144.4
24603 - FLORA PPTO C | 937 | Indus | Concreto | Escaleras T4 piso 26 y 27 | 2026-02-25 | 2026-03-25 | 2026-03-26 | 28 | 20.7 | 29.8 | 144
24603 - FLORA PPTO C | 937 | Indus | Concreto | Escaleras T4 piso 26 y 27 | 2026-02-25 | 2026-03-25 | 2026-03-26 | 28 | 20.7 | 29.5 | 142.5
24603 - FLORA PPTO C | 937 | No especificado | Concreto | Escaleras T4, piso 26 a 27 | 2026-02-25 | 2026-03-11 | 2026-03-12 | 14 | 21 | 25.3 | 120.5
24603 - FLORA PPTO C | 937 | No especificado | Concreto | Escaleras T4, piso 26 a 27 | 2026-02-25 | 2026-03-04 | 2026-03-09 | 7 | 21 | 22.6 | 107.6
24603 - FLORA PPTO C | 938 | Autoco | Concreto | Muros T3 piso 27 ejes 4 - 8 / G - L | 2026-02-25 | 2026-03-25 | 2026-03-26 | 28 | 27.6 | 41.4 | 150
24603 - FLORA PPTO C | 938 | Autoco | Concreto | Muros T3 piso 27 ejes 4 - 8 / G - L | 2026-02-25 | 2026-03-25 | 2026-03-26 | 28 | 27.6 | 41.2 | 149.3
24603 - FLORA PPTO C | 938 | Autoco | Concreto | Muros T3 piso 27 ejes 4 - 8 / G - L | 2026-02-25 | 2026-03-25 | 2026-03-26 | 28 | 27.6 | 40.8 | 147.8
24603 - FLORA PPTO C | 938 | No especificado | Concreto | Muros T3, piso 27, ejes 4-8 / G-L | 2026-02-25 | 2026-03-11 | 2026-03-12 | 14 | 28 | 31.1 | 111.1
24603 - FLORA PPTO C | 938 | No especificado | Concreto | Muros T3, piso 27, ejes 4-8 / G-L | 2026-02-25 | 2026-03-04 | 2026-03-09 | 7 | 28 | 30.1 | 107.5
24603 - FLORA PPTO C | 939 | Autoco | Concreto | Muros T3 piso 27 ejes 1 - 4 / A - L | 2026-02-26 | 2026-03-26 | 2026-03-26 | 28 | 27.6 | 36.3 | 131.5
24603 - FLORA PPTO C | 939 | Autoco | Concreto | Muros T3 piso 27 ejes 1 - 4 / A - L | 2026-02-26 | 2026-03-26 | 2026-03-26 | 28 | 27.6 | 36.1 | 130.8
24603 - FLORA PPTO C | 939 | Autoco | Concreto | Muros T3 piso 27 ejes 1 - 4 / A - L | 2026-02-26 | 2026-03-26 | 2026-03-26 | 28 | 27.6 | 35.8 | 129.7
24603 - FLORA PPTO C | 939 | Autocompactado | Concreto | Muros T3, piso 27, ejes 1-4 / A-L | 2026-02-26 | 2026-03-12 | 2026-03-14 | 14 | 28 | 28.2 | 100.7
24603 - FLORA PPTO C | 939 | Autocompactado | Concreto | Muros T3, piso 27, ejes 1-4 / A-L | 2026-02-26 | 2026-03-05 | 2026-03-09 | 7 | 28 | 25.5 | 91.1
24603 - FLORA PPTO C | 940 | INDUS | Concreto | Placa T3 cubierta , ejes 8 - 12 / A - L | 2026-02-27 | 2026-03-27 | 2026-03-30 | 28 | 20.7 | 33.3 | 160.9
24603 - FLORA PPTO C | 940 | INDUS | Concreto | Placa T3 cubierta , ejes 8 - 12 / A - L | 2026-02-27 | 2026-03-27 | 2026-03-30 | 28 | 20.7 | 32.4 | 156.5
24603 - FLORA PPTO C | 940 | INDUS | Concreto | Placa T3 cubierta , ejes 8 - 12 / A - L | 2026-02-27 | 2026-03-27 | 2026-03-30 | 28 | 20.7 | 32.8 | 158.5
24603 - FLORA PPTO C | 940 | Industrializado | Concreto | Placa T3, cubierta ejes 8-12 / A-L | 2026-02-27 | 2026-03-13 | 2026-03-25 | 14 | 21 | 28.2 | 134.3
24603 - FLORA PPTO C | 940 | Industrializado | Concreto | Placa T3, cubierta ejes 8-12 / A-L | 2026-02-27 | 2026-03-06 | 2026-03-09 | 7 | 21 | 23.6 | 112.4
24603 - FLORA PPTO C | 941 | PTICO | Concreto | Base tanque RCI , plataforma 1 | 2026-02-27 | 2026-03-27 | 2026-03-30 | 28 | 27.6 | 37.7 | 136.6
24603 - FLORA PPTO C | 941 | PTICO | Concreto | Base tanque RCI , plataforma 1 | 2026-02-27 | 2026-03-27 | 2026-03-30 | 28 | 27.6 | 38.3 | 138.8
24603 - FLORA PPTO C | 941 | PTICO | Concreto | Base tanque RCI , plataforma 1 | 2026-02-27 | 2026-03-27 | 2026-03-30 | 28 | 27.6 | 37.3 | 135.1
24603 - FLORA PPTO C | 941 | Plástico | Concreto | Base tanque RCI plataforma 1 | 2026-02-27 | 2026-03-13 | 2026-03-25 | 14 | 28 | 35.3 | 126.1
24603 - FLORA PPTO C | 941 | Plástico | Concreto | Base tanque RCI plataforma 1 | 2026-02-27 | 2026-03-06 | 2026-03-09 | 7 | 28 | 31.3 | 111.8
24603 - FLORA PPTO C | 942 | PTICO | Concreto | Cimentación sótano , ejes 5 y 6 y parte del 4 | 2026-02-27 | 2026-03-27 | 2026-03-30 | 28 | 20.7 | 27 | 130.4
24603 - FLORA PPTO C | 942 | PTICO | Concreto | Cimentación sótano , ejes 5 y 6 y parte del 4 | 2026-02-27 | 2026-03-27 | 2026-03-30 | 28 | 20.7 | 27.4 | 132.4
24603 - FLORA PPTO C | 942 | PTICO | Concreto | Cimentación sótano , ejes 5 y 6 y parte del 4 | 2026-02-27 | 2026-03-27 | 2026-03-30 | 28 | 20.7 | 27.7 | 133.8
24603 - FLORA PPTO C | 942 | Plástico | Concreto | Cimentación sótano ejes 5-6 y parte del 4, plataforma 1 | 2026-02-27 | 2026-03-13 | 2026-03-25 | 14 | 21 | 23.3 | 111
24603 - FLORA PPTO C | 942 | Plástico | Concreto | Cimentación sótano ejes 5-6 y parte del 4, plataforma 1 | 2026-02-27 | 2026-03-06 | 2026-03-09 | 7 | 21 | 20.4 | 97.1
24603 - FLORA PPTO C | 943 | PTICO | Concreto | Losa T2 , ejes 15 y 9 , piso 1 | 2026-02-28 | 2026-03-28 | 2026-03-30 | 28 | 31 | 48.9 | 157.7
24603 - FLORA PPTO C | 943 | PTICO | Concreto | Losa T2 , ejes 15 y 9 , piso 1 | 2026-02-28 | 2026-03-28 | 2026-03-30 | 28 | 31 | 49.5 | 159.7
24603 - FLORA PPTO C | 943 | PTICO | Concreto | Losa T2 , ejes 15 y 9 , piso 1 | 2026-02-28 | 2026-03-28 | 2026-03-30 | 28 | 31 | 48.8 | 157.4
24603 - FLORA PPTO C | 943 | Plástico | Concreto | Losa T2, ejes 15 al 9, piso 1 | 2026-02-28 | 2026-03-14 | 2026-03-25 | 14 | 31 | 45.1 | 145.5
24603 - FLORA PPTO C | 943 | Plástico | Concreto | Losa T2, ejes 15 al 9, piso 1 | 2026-02-28 | 2026-03-07 | 2026-03-09 | 7 | 31 | 35.1 | 113.2
24603 - FLORA PPTO C | 944 | PTICO | Concreto | Cimentación T2 , ejes 7 al 4 | 2026-03-03 | 2026-03-31 | 2026-04-08 | 28 | 31 | 40.2 | 129.7
24603 - FLORA PPTO C | 944 | PTICO | Concreto | Cimentación T2 , ejes 7 al 4 | 2026-03-03 | 2026-03-31 | 2026-04-08 | 28 | 31 | 39 | 125.8
24603 - FLORA PPTO C | 944 | PTICO | Concreto | Cimentación T2 , ejes 7 al 4 | 2026-03-03 | 2026-03-31 | 2026-04-08 | 28 | 31 | 39.6 | 127.7
24603 - FLORA PPTO C | 944 | Plástico | Concreto | Cimentación T2, ejes 7 al 4 | 2026-03-03 | 2026-03-17 | 2026-03-19 | 14 | 31 | 33.3 | 107.4
24603 - FLORA PPTO C | 944 | Plástico | Concreto | Cimentación T2, ejes 7 al 4 | 2026-03-03 | 2026-03-10 | 2026-03-12 | 7 | 31 | 29 | 93.5
24603 - FLORA PPTO C | 945 | PTICO | Concreto | Cimentación T2 , ejes 7 al 4 | 2026-03-03 | 2026-03-31 | 2026-04-08 | 28 | 31 | 37.7 | 121.6
24603 - FLORA PPTO C | 945 | PTICO | Concreto | Cimentación T2 , ejes 7 al 4 | 2026-03-03 | 2026-03-31 | 2026-04-08 | 28 | 31 | 38.1 | 122.9
24603 - FLORA PPTO C | 945 | PTICO | Concreto | Cimentación T2 , ejes 7 al 4 | 2026-03-03 | 2026-03-31 | 2026-04-08 | 28 | 31 | 37.1 | 119.7
24603 - FLORA PPTO C | 945 | Plástico | Concreto | Cimentación T2, ejes 7 al 4 | 2026-03-03 | 2026-03-17 | 2026-03-19 | 14 | 31 | 33.9 | 109.4
24603 - FLORA PPTO C | 945 | Plástico | Concreto | Cimentación T2, ejes 7 al 4 | 2026-03-03 | 2026-03-10 | 2026-03-12 | 7 | 31 | 25.2 | 81.3
24603 - FLORA PPTO C | 946 | Indus | Concreto | Escaleras piso 27 a cubierta ejes A, G, 10 y 9 T4 | 2026-03-05 | 2026-04-02 | 2026-04-06 | 28 | 20.7 | 31.8 | 153.6
24603 - FLORA PPTO C | 946 | Indus | Concreto | Escaleras piso 27 a cubierta ejes A, G, 10 y 9 T4 | 2026-03-05 | 2026-04-02 | 2026-04-06 | 28 | 20.7 | 33.3 | 160.9
24603 - FLORA PPTO C | 946 | Indus | Concreto | Escaleras piso 27 a cubierta ejes A, G, 10 y 9 T4 | 2026-03-05 | 2026-04-02 | 2026-04-06 | 28 | 20.7 | 32.2 | 155.6
24603 - FLORA PPTO C | 946 | Industrializado | Concreto | Escaleras piso 27 a cubierta, ejes A-G / 10-9, T4 | 2026-03-05 | 2026-03-19 | 2026-03-25 | 14 | 21 | 28.5 | 135.7
24603 - FLORA PPTO C | 946 | Industrializado | Concreto | Escaleras piso 27 a cubierta, ejes A-G / 10-9, T4 | 2026-03-05 | 2026-03-12 | 2026-03-14 | 7 | 21 | 24.2 | 115.2
24603 - FLORA PPTO C | 947 | Indus | Concreto | Muros antepechos cubierta T4 | 2026-03-05 | 2026-04-02 | 2026-04-06 | 28 | 20.7 | 31.3 | 151.2
24603 - FLORA PPTO C | 947 | Indus | Concreto | Muros antepechos cubierta T4 | 2026-03-05 | 2026-04-02 | 2026-04-06 | 28 | 20.7 | 30.4 | 146.9
24603 - FLORA PPTO C | 947 | Indus | Concreto | Muros antepechos cubierta T4 | 2026-03-05 | 2026-04-02 | 2026-04-06 | 28 | 20.7 | 30.8 | 148.8
24603 - FLORA PPTO C | 947 | Industrializado | Concreto | Muros antepechos cubierta T4 | 2026-03-05 | 2026-03-19 | 2026-03-25 | 14 | 21 | 25.7 | 122.4
24603 - FLORA PPTO C | 947 | Industrializado | Concreto | Muros antepechos cubierta T4 | 2026-03-05 | 2026-03-12 | 2026-03-14 | 7 | 21 | 25.1 | 119.5
24603 - FLORA PPTO C | 948 | Industrializado | Concreto | Placa T3, cubierta, ejes 4-8 / A-L | 2026-03-06 | 2026-03-20 | 2026-03-25 | 14 | 21 | 25.3 | 120.5
24603 - FLORA PPTO C | 948 | Industrializado | Concreto | Placa T3, cubierta, ejes 4-8 / A-L | 2026-03-06 | 2026-03-13 | 2026-03-25 | 7 | 21 | 21.4 | 101.9
24603 - FLORA PPTO C | 948 | Indus | Concreto | Placa T3 cubierta, ejes 4, 8 / A - L | 2026-03-06 | 2026-04-03 | 2026-04-06 | 28 | 20.7 | 28.6 | 138.2
24603 - FLORA PPTO C | 948 | Indus | Concreto | Placa T3 cubierta, ejes 4, 8 / A - L | 2026-03-06 | 2026-04-03 | 2026-04-06 | 28 | 20.7 | 29.6 | 143
24603 - FLORA PPTO C | 948 | Indus | Concreto | Placa T3 cubierta, ejes 4, 8 / A - L | 2026-03-06 | 2026-04-03 | 2026-04-06 | 28 | 20.7 | 28.4 | 137.2
24603 - FLORA PPTO C | 949 | Plástico | Concreto | Cimentación T2, ejes 4-1 / A-L | 2026-03-07 | 2026-03-21 | 2026-03-25 | 14 | 31 | 31.9 | 102.9
24603 - FLORA PPTO C | 949 | Plástico | Concreto | Cimentación T2, ejes 4-1 / A-L | 2026-03-07 | 2026-03-14 | 2026-03-25 | 7 | 31 | 26.1 | 84.2
24603 - FLORA PPTO C | 949 | Ptico | Concreto | Cimentación T2 ejes 4 - 1 / A - L | 2026-03-07 | 2026-04-04 | 2026-04-06 | 28 | 31 | 37.9 | 122.3
24603 - FLORA PPTO C | 949 | Ptico | Concreto | Cimentación T2 ejes 4 - 1 / A - L | 2026-03-07 | 2026-04-04 | 2026-04-06 | 28 | 31 | 36.8 | 118.7
24603 - FLORA PPTO C | 949 | Ptico | Concreto | Cimentación T2 ejes 4 - 1 / A - L | 2026-03-07 | 2026-04-04 | 2026-04-06 | 28 | 31 | 37.1 | 119.7
24603 - FLORA PPTO C | 950 | Industrializado | Concreto | Cimentación T2, ejes 4-1 / A-L | 2026-03-07 | 2026-03-21 | 2026-03-25 | 14 | 31 | 30.7 | 99
24603 - FLORA PPTO C | 950 | Industrializado | Concreto | Cimentación T2, ejes 4-1 / A-L | 2026-03-07 | 2026-03-14 | 2026-03-25 | 7 | 31 | 25.4 | 81.9
24603 - FLORA PPTO C | 950 | Ptico | Concreto | Cimentación T2 ejes 4 - 1 / A - L | 2026-03-07 | 2026-04-04 | 2026-04-06 | 28 | 31 | 36.2 | 116.8
24603 - FLORA PPTO C | 950 | Ptico | Concreto | Cimentación T2 ejes 4 - 1 / A - L | 2026-03-07 | 2026-04-04 | 2026-04-06 | 28 | 31 | 36.4 | 117.4
24603 - FLORA PPTO C | 950 | Ptico | Concreto | Cimentación T2 ejes 4 - 1 / A - L | 2026-03-07 | 2026-04-04 | 2026-04-06 | 28 | 31 | 36.2 | 116.8
24603 - FLORA PPTO C | 951 | Industrializado | Concreto | Escaleras T3, piso 26 al 27 | 2026-03-09 | 2026-03-23 | 2026-03-26 | 14 | 21 | 29.6 | 141
24603 - FLORA PPTO C | 951 | Industrializado | Concreto | Escaleras T3, piso 26 al 27 | 2026-03-09 | 2026-03-16 | 2026-03-17 | 7 | 21 | 26.5 | 126.2
24603 - FLORA PPTO C | 951 | Indus | Concreto | Escaleras T3 piso 26 al 27 | 2026-03-09 | 2026-04-06 | 2026-04-08 | 28 | 20.7 | 35.1 | 169.6
24603 - FLORA PPTO C | 951 | Indus | Concreto | Escaleras T3 piso 26 al 27 | 2026-03-09 | 2026-04-06 | 2026-04-08 | 28 | 20.7 | 34.2 | 165.2
24603 - FLORA PPTO C | 951 | Indus | Concreto | Escaleras T3 piso 26 al 27 | 2026-03-09 | 2026-04-06 | 2026-04-08 | 28 | 20.7 | 34.6 | 167.1
24603 - FLORA PPTO C | 952 | Industrializado | Concreto | Bordillos T3, ejes 8-12 / A-L | 2026-03-09 | 2026-06-20 | 2026-06-20 | 103 | 21 | 45.5 | 216.7
24603 - FLORA PPTO C | 952 | Industrializado | Concreto | Bordillos T3, ejes 8-12 / A-L | 2026-03-09 | 2026-03-23 | 2026-03-26 | 14 | 21 | 31.7 | 151
24603 - FLORA PPTO C | 952 | Industrializado | Concreto | Bordillos T3, ejes 8-12 / A-L | 2026-03-09 | 2026-03-16 | 2026-03-17 | 7 | 21 | 27.2 | 129.5
24603 - FLORA PPTO C | 952 | Indus. | Concreto | Bordillos T3, ejes 8 - 12 / A - L | 2026-03-09 | 2026-04-06 | 2026-04-08 | 28 | 20.7 | 35.5 | 171.5
24603 - FLORA PPTO C | 952 | Indus. | Concreto | Bordillos T3, ejes 8 - 12 / A - L | 2026-03-09 | 2026-04-06 | 2026-04-08 | 28 | 20.7 | 34.6 | 167.1
24603 - FLORA PPTO C | 952 | Indus. | Concreto | Bordillos T3, ejes 8 - 12 / A - L | 2026-03-09 | 2026-04-06 | 2026-04-08 | 28 | 20.7 | 35.1 | 169.6
24603 - FLORA PPTO C | 953 | Plástico | Concreto | Cimentación plataforma 1, sótano, ejes 5-7 / K-G | 2026-03-10 | 2026-03-24 | 2026-03-26 | 14 | 21 | 24.5 | 116.7
24603 - FLORA PPTO C | 953 | Plástico | Concreto | Cimentación plataforma 1, sótano, ejes 5-7 / K-G | 2026-03-10 | 2026-03-17 | 2026-03-19 | 7 | 21 | 21.3 | 101.4
24603 - FLORA PPTO C | 953 | Ptico. | Concreto | Cimentación plataforma 1 sótano, ejes 5 - 7 / A - G | 2026-03-10 | 2026-04-07 | 2026-04-08 | 28 | 20.7 | 26.9 | 130
24603 - FLORA PPTO C | 953 | Ptico. | Concreto | Cimentación plataforma 1 sótano, ejes 5 - 7 / A - G | 2026-03-10 | 2026-04-07 | 2026-04-08 | 28 | 20.7 | 27.1 | 130.9
24603 - FLORA PPTO C | 953 | Ptico. | Concreto | Cimentación plataforma 1 sótano, ejes 5 - 7 / A - G | 2026-03-10 | 2026-04-07 | 2026-04-08 | 28 | 20.7 | 26.2 | 126.6
24603 - FLORA PPTO C | 954 | Plástico | Concreto | Cimentación plataforma 1, sótano, ejes 5-7 / A-G | 2026-03-10 | 2026-03-24 | 2026-03-26 | 14 | 21 | 24.5 | 116.7
24603 - FLORA PPTO C | 954 | Plástico | Concreto | Cimentación plataforma 1, sótano, ejes 5-7 / A-G | 2026-03-10 | 2026-03-17 | 2026-03-19 | 7 | 21 | 19.6 | 93.3
24603 - FLORA PPTO C | 954 | Ptico. | Concreto | Cimentación plataforma 1 sótano, ejes 5 - 7 / A - G | 2026-03-10 | 2026-04-07 | 2026-04-08 | 28 | 20.7 | 29.1 | 140.6
24603 - FLORA PPTO C | 954 | Ptico. | Concreto | Cimentación plataforma 1 sótano, ejes 5 - 7 / A - G | 2026-03-10 | 2026-04-07 | 2026-04-08 | 28 | 20.7 | 28.8 | 139.1
24603 - FLORA PPTO C | 954 | Ptico. | Concreto | Cimentación plataforma 1 sótano, ejes 5 - 7 / A - G | 2026-03-10 | 2026-04-07 | 2026-04-08 | 28 | 20.7 | 28.5 | 137.7
24603 - FLORA PPTO C | 955 | Industrializado | Concreto | Antepechos y bordillos, cubierta T3, ejes 4-7 / A y 4-7 / L | 2026-03-10 | 2026-03-24 | 2026-03-26 | 14 | 21 | 29.9 | 142.4
24603 - FLORA PPTO C | 955 | Industrializado | Concreto | Antepechos y bordillos, cubierta T3, ejes 4-7 / A y 4-7 / L | 2026-03-10 | 2026-03-17 | 2026-03-19 | 7 | 21 | 27.2 | 129.5
24603 - FLORA PPTO C | 955 | Indus. | Concreto | Antepechos y bordillos cubierta T3, ejes 4 - 7 / A y 4 - 7 / L | 2026-03-10 | 2026-04-07 | 2026-04-08 | 28 | 20.7 | 33.7 | 162.8
24603 - FLORA PPTO C | 955 | Indus. | Concreto | Antepechos y bordillos cubierta T3, ejes 4 - 7 / A y 4 - 7 / L | 2026-03-10 | 2026-04-07 | 2026-04-08 | 28 | 20.7 | 34.7 | 167.6
24603 - FLORA PPTO C | 955 | Indus. | Concreto | Antepechos y bordillos cubierta T3, ejes 4 - 7 / A y 4 - 7 / L | 2026-03-10 | 2026-04-07 | 2026-04-08 | 28 | 20.7 | 33.4 | 161.4
24603 - FLORA PPTO C | 956 | Autocompactado | Concreto | Muros cubierta T4 de escaleras | 2026-03-10 | 2026-03-24 | 2026-03-26 | 14 | 28 | 32.6 | 116.4
24603 - FLORA PPTO C | 956 | Autocompactado | Concreto | Muros cubierta T4 de escaleras | 2026-03-10 | 2026-03-17 | 2026-03-19 | 7 | 28 | 28.9 | 103.2
24603 - FLORA PPTO C | 956 | Autoco | Concreto | Muros T4 cubierta escaleras | 2026-03-10 | 2026-04-07 | 2026-04-08 | 28 | 27.6 | 38.4 | 139.1
24603 - FLORA PPTO C | 956 | Autoco | Concreto | Muros T4 cubierta escaleras | 2026-03-10 | 2026-04-07 | 2026-04-08 | 28 | 27.6 | 37.3 | 135.1
24603 - FLORA PPTO C | 956 | Autoco | Concreto | Muros T4 cubierta escaleras | 2026-03-10 | 2026-04-07 | 2026-04-08 | 28 | 27.6 | 37.9 | 137.3
24603 - FLORA PPTO C | 957 | Industrializado | Concreto | Placa cubierta T3, ejes 1-4 / A-L | 2026-03-11 | 2026-03-25 | 2026-03-26 | 14 | 21 | 28 | 133.3
24603 - FLORA PPTO C | 957 | Industrializado | Concreto | Placa cubierta T3, ejes 1-4 / A-L | 2026-03-11 | 2026-03-18 | 2026-03-25 | 7 | 21 | 22.9 | 109
24603 - FLORA PPTO C | 957 | Indus | Concreto | Placa T3 cubierta ejes 1 - 4 / A - L | 2026-03-11 | 2026-04-08 | 2026-04-08 | 28 | 20.7 | 33.4 | 161.4
24603 - FLORA PPTO C | 957 | Indus | Concreto | Placa T3 cubierta ejes 1 - 4 / A - L | 2026-03-11 | 2026-04-08 | 2026-04-08 | 28 | 20.7 | 33.8 | 163.3
24603 - FLORA PPTO C | 957 | Indus | Concreto | Placa T3 cubierta ejes 1 - 4 / A - L | 2026-03-11 | 2026-04-08 | 2026-04-08 | 28 | 20.7 | 32.6 | 157.5
24603 - FLORA PPTO C | 958 | Plástico | Concreto | Muros tanque RCI, plataforma 1 | 2026-03-11 | 2026-03-25 | 2026-03-26 | 14 | 28 | 29.5 | 105.4
24603 - FLORA PPTO C | 958 | Plástico | Concreto | Muros tanque RCI, plataforma 1 | 2026-03-11 | 2026-03-18 | 2026-03-25 | 7 | 28 | 25.6 | 91.4
24603 - FLORA PPTO C | 958 | Ptico | Concreto | Muros tanque RCI, plataforma 1 | 2026-03-11 | 2026-04-08 | 2026-04-08 | 28 | 27.6 | 34.7 | 125.7
24603 - FLORA PPTO C | 958 | Ptico | Concreto | Muros tanque RCI, plataforma 1 | 2026-03-11 | 2026-04-08 | 2026-04-08 | 28 | 27.6 | 33.7 | 122.1
24603 - FLORA PPTO C | 958 | Ptico | Concreto | Muros tanque RCI, plataforma 1 | 2026-03-11 | 2026-04-08 | 2026-04-08 | 28 | 27.6 | 34 | 123.2
24603 - FLORA PPTO C | 959 | PTICO | Concreto | Cimentación T2, ejes 7, 9 / H - L | 2026-03-13 | 2026-04-10 | 2026-04-10 | 28 | 31 | 41 | 132.3
24603 - FLORA PPTO C | 959 | PTICO | Concreto | Cimentación T2, ejes 7, 9 / H - L | 2026-03-13 | 2026-04-10 | 2026-04-10 | 28 | 31 | 41.6 | 134.2
24603 - FLORA PPTO C | 959 | PTICO | Concreto | Cimentación T2, ejes 7, 9 / H - L | 2026-03-13 | 2026-04-10 | 2026-04-10 | 28 | 31 | 40.6 | 131
24603 - FLORA PPTO C | 959 | Plástico | Concreto | Cimentación T2, ejes 7-9 / H-L | 2026-03-13 | 2026-03-27 | 2026-03-31 | 14 | 31 | 36.8 | 118.7
24603 - FLORA PPTO C | 959 | Plástico | Concreto | Cimentación T2, ejes 7-9 / H-L | 2026-03-13 | 2026-03-20 | 2026-03-25 | 7 | 31 | 29.9 | 96.5
24603 - FLORA PPTO C | 960 | INDUS | Concreto | Escaleras piso 27, cubierta T4 | 2026-03-13 | 2026-04-10 | 2026-04-10 | 28 | 27.6 | 29.6 | 143
24603 - FLORA PPTO C | 960 | INDUS | Concreto | Escaleras piso 27, cubierta T4 | 2026-03-13 | 2026-04-10 | 2026-04-10 | 28 | 27.6 | 28.8 | 139.1
24603 - FLORA PPTO C | 960 | INDUS | Concreto | Escaleras piso 27, cubierta T4 | 2026-03-13 | 2026-04-10 | 2026-04-10 | 28 | 27.6 | 29.1 | 140.6
24603 - FLORA PPTO C | 960 | Industrializado | Concreto | Escaleras piso 27 a cubierta T4 | 2026-03-13 | 2026-03-27 | 2026-03-31 | 14 | 21 | 24.5 | 116.7
24603 - FLORA PPTO C | 960 | Industrializado | Concreto | Escaleras piso 27 a cubierta T4 | 2026-03-13 | 2026-03-20 | 2026-03-25 | 7 | 21 | 20.4 | 97.1
24603 - FLORA PPTO C | 961 | AUTOCO | Concreto | Muros T2, ejes 12, 15 / A - L piso 1 | 2026-03-14 | 2026-04-11 | 2026-04-14 | 28 | 27.6 | 37.4 | 135.5
24603 - FLORA PPTO C | 961 | AUTOCO | Concreto | Muros T2, ejes 12, 15 / A - L piso 1 | 2026-03-14 | 2026-04-11 | 2026-04-14 | 28 | 27.6 | 37.8 | 137
24603 - FLORA PPTO C | 961 | AUTOCO | Concreto | Muros T2, ejes 12, 15 / A - L piso 1 | 2026-03-14 | 2026-04-11 | 2026-04-14 | 28 | 27.6 | 36.9 | 133.7
24603 - FLORA PPTO C | 961 | Autocompactante | Concreto | Muros T2, ejes 12-15 / A-L, piso 1 | 2026-03-14 | 2026-03-28 | 2026-03-31 | 14 | 28 | 29.6 | 105.7
24603 - FLORA PPTO C | 961 | Autocompactante | Concreto | Muros T2, ejes 12-15 / A-L, piso 1 | 2026-03-14 | 2026-03-21 | 2026-03-25 | 7 | 28 | 21.5 | 76.8
24603 - FLORA PPTO C | 962 | AUTOCO | Concreto | Muros de ascensor T3, ejes 4, 6 / I - F | 2026-03-14 | 2026-04-11 | 2026-04-14 | 28 | 48.3 | 69.4 | 143.7
24603 - FLORA PPTO C | 962 | AUTOCO | Concreto | Muros de ascensor T3, ejes 4, 6 / I - F | 2026-03-14 | 2026-04-11 | 2026-04-14 | 28 | 48.3 | 67.8 | 140.4
24603 - FLORA PPTO C | 962 | AUTOCO | Concreto | Muros de ascensor T3, ejes 4, 6 / I - F | 2026-03-14 | 2026-04-11 | 2026-04-14 | 28 | 48.3 | 68.9 | 142.7
24603 - FLORA PPTO C | 962 | Autocompactante | Concreto | Muros de ascensor T3, ejes 4-6 / I-F | 2026-03-14 | 2026-03-28 | 2026-03-31 | 14 | 48 | 61.4 | 127.9
24603 - FLORA PPTO C | 962 | Autocompactante | Concreto | Muros de ascensor T3, ejes 4-6 / I-F | 2026-03-14 | 2026-03-21 | 2026-03-25 | 7 | 48 | 56.2 | 117.1
24603 - FLORA PPTO C | 963 | AUTOCO | Concreto | Muros de ascensor T3, ejes 7, 9 / I – F | 2026-03-17 | 2026-04-14 | 2026-04-14 | 28 | 27.6 | 38.5 | 139.5
24603 - FLORA PPTO C | 963 | AUTOCO | Concreto | Muros de ascensor T3, ejes 7, 9 / I – F | 2026-03-17 | 2026-04-14 | 2026-04-14 | 28 | 27.6 | 39 | 141.3
24603 - FLORA PPTO C | 963 | AUTOCO | Concreto | Muros de ascensor T3, ejes 7, 9 / I – F | 2026-03-17 | 2026-04-14 | 2026-04-14 | 28 | 27.6 | 38 | 137.7
24603 - FLORA PPTO C | 963 | Autocompactante | Concreto | Muros de ascensor T3, ejes 7-9 / I-F | 2026-03-17 | 2026-03-31 | 2026-03-31 | 14 | 28 | 33.8 | 120.7
24603 - FLORA PPTO C | 963 | Autocompactante | Concreto | Muros de ascensor T3, ejes 7-9 / I-F | 2026-03-17 | 2026-03-24 | 2026-03-26 | 7 | 28 | 31.4 | 112.1
24603 - FLORA PPTO C | 964 | C. FLUIDO | Concreto | Columnas plataforma 1 sótano, ejes 5, 6 / I – E | 2026-03-17 | 2026-04-14 | 2026-04-14 | 28 | 20.7 | 26.2 | 126.6
24603 - FLORA PPTO C | 964 | C. FLUIDO | Concreto | Columnas plataforma 1 sótano, ejes 5, 6 / I – E | 2026-03-17 | 2026-04-14 | 2026-04-14 | 28 | 20.7 | 25.5 | 123.2
24603 - FLORA PPTO C | 964 | C. FLUIDO | Concreto | Columnas plataforma 1 sótano, ejes 5, 6 / I – E | 2026-03-17 | 2026-04-14 | 2026-04-14 | 28 | 20.7 | 25.6 | 123.7
24603 - FLORA PPTO C | 964 | Fluido | Concreto | Columnas plataforma 1, sótano, ejes 5-6 / I-E | 2026-03-17 | 2026-03-31 | 2026-03-31 | 14 | 21 | 21.5 | 102.4
24603 - FLORA PPTO C | 964 | Fluido | Concreto | Columnas plataforma 1, sótano, ejes 5-6 / I-E | 2026-03-17 | 2026-03-24 | 2026-03-26 | 7 | 21 | 17.2 | 81.9
24603 - FLORA PPTO C | 965 | Plástico | Concreto | Placa T2, eje 1-5 / A-L y 5-7 / B-E Piso 1 | 2026-03-17 | 2026-03-31 | 2026-03-31 | 14 | 31 | 32 | 103.2
24603 - FLORA PPTO C | 965 | Plástico | Concreto | Placa T2, eje 1-5 / A-L y 5-7 / B-E Piso 1 | 2026-03-17 | 2026-03-24 | 2026-03-26 | 7 | 31 | 25.7 | 82.9
24603 - FLORA PPTO C | 965 | PTICO | Concreto | Placa T2, ejes 1, 5 / A, L y 5 – 7 / B – E, piso 1 | 2026-03-17 | 2026-04-14 | 2026-04-14 | 28 | 31 | 40 | 129
24603 - FLORA PPTO C | 965 | PTICO | Concreto | Placa T2, ejes 1, 5 / A, L y 5 – 7 / B – E, piso 1 | 2026-03-17 | 2026-04-14 | 2026-04-14 | 28 | 31 | 40.6 | 131
24603 - FLORA PPTO C | 965 | PTICO | Concreto | Placa T2, ejes 1, 5 / A, L y 5 – 7 / B – E, piso 1 | 2026-03-17 | 2026-04-14 | 2026-04-14 | 28 | 31 | 39.6 | 127.7
24603 - FLORA PPTO C | 966 | Autocompactado | Concreto | Muros T2, ejes 9-12 / G-L Piso 1 | 2026-03-17 | 2026-03-31 | 2026-03-31 | 14 | 48 | 49 | 102.1
24603 - FLORA PPTO C | 966 | Autocompactado | Concreto | Muros T2, ejes 9-12 / G-L Piso 1 | 2026-03-17 | 2026-03-24 | 2026-03-26 | 7 | 48 | 46.5 | 96.9
24603 - FLORA PPTO C | 966 | AUTOCO | Concreto | Muros T2, ejes 9, 12, G – L, piso 1 | 2026-03-18 | 2026-04-15 | 2026-04-17 | 28 | 48.3 | 59.9 | 124
24603 - FLORA PPTO C | 966 | AUTOCO | Concreto | Muros T2, ejes 9, 12, G – L, piso 1 | 2026-03-18 | 2026-04-15 | 2026-04-17 | 28 | 48.3 | 58.5 | 121.1
24603 - FLORA PPTO C | 966 | AUTOCO | Concreto | Muros T2, ejes 9, 12, G – L, piso 1 | 2026-03-18 | 2026-04-15 | 2026-04-17 | 28 | 48.3 | 59.4 | 123
24603 - FLORA PPTO C | 967 | Ptico | Concreto | Cimentación sótano | 2026-03-19 | 2026-04-16 | 2026-04-17 | 28 | 20.7 | 29.3 | 141.5
24603 - FLORA PPTO C | 967 | Ptico | Concreto | Cimentación sótano | 2026-03-19 | 2026-04-16 | 2026-04-17 | 28 | 20.7 | 29.5 | 142.5
24603 - FLORA PPTO C | 967 | Ptico | Concreto | Cimentación sótano | 2026-03-19 | 2026-04-16 | 2026-04-17 | 28 | 20.7 | 29.9 | 144.4
24603 - FLORA PPTO C | 967 | Plástico | Concreto | Cimentación sótano plataforma 1, ejes 1-2 / D-E | 2026-03-19 | 2026-04-02 | 2026-04-08 | 14 | 21 | 25.8 | 122.9
24603 - FLORA PPTO C | 967 | Plástico | Concreto | Cimentación sótano plataforma 1, ejes 1-2 / D-E | 2026-03-19 | 2026-03-26 | 2026-03-27 | 7 | 21 | 21.6 | 102.9
24603 - FLORA PPTO C | 968 | Autoco | Concreto | Columnas sótano ejes 6 , 8 / G - D plataforma 1 | 2026-03-20 | 2026-04-17 | 2026-04-17 | 28 | 20.7 | 27.4 | 132.4
24603 - FLORA PPTO C | 968 | Autoco | Concreto | Columnas sótano ejes 6 , 8 / G - D plataforma 1 | 2026-03-20 | 2026-04-17 | 2026-04-17 | 28 | 20.7 | 27.7 | 133.8
24603 - FLORA PPTO C | 968 | Autoco | Concreto | Columnas sótano ejes 6 , 8 / G - D plataforma 1 | 2026-03-20 | 2026-04-17 | 2026-04-17 | 28 | 20.7 | 27.5 | 132.9
24603 - FLORA PPTO C | 968 | Autocompactado | Concreto | Columnas sótano, ejes 6-8 / G-D Plataforma 1 | 2026-03-20 | 2026-04-03 | 2026-04-08 | 14 | 21 | 20.9 | 99.5
24603 - FLORA PPTO C | 968 | Autocompactado | Concreto | Columnas sótano, ejes 6-8 / G-D Plataforma 1 | 2026-03-20 | 2026-03-27 | 2026-03-31 | 7 | 21 | 17.2 | 81.9
24603 - FLORA PPTO C | 969 | Autoco | Concreto | Muros T2 , ejes 9 , 12 / A - F piso 1 | 2026-03-20 | 2026-04-17 | 2026-04-17 | 28 | 48.3 | 64.6 | 133.7
24603 - FLORA PPTO C | 969 | Autoco | Concreto | Muros T2 , ejes 9 , 12 / A - F piso 1 | 2026-03-20 | 2026-04-17 | 2026-04-17 | 28 | 48.3 | 65.7 | 136
24603 - FLORA PPTO C | 969 | Autoco | Concreto | Muros T2 , ejes 9 , 12 / A - F piso 1 | 2026-03-20 | 2026-04-17 | 2026-04-17 | 28 | 48.3 | 64 | 132.5
24603 - FLORA PPTO C | 969 | Autocompactado | Concreto | Muros T2, ejes 9-12 / A-F Piso 1 | 2026-03-20 | 2026-04-03 | 2026-04-08 | 14 | 48 | 49 | 102.1
24603 - FLORA PPTO C | 969 | Autocompactado | Concreto | Muros T2, ejes 9-12 / A-F Piso 1 | 2026-03-20 | 2026-03-27 | 2026-03-31 | 7 | 48 | 42.8 | 89.2
24603 - FLORA PPTO C | 970 | Autocompactado | Concreto | Muros de escaleras cubierta T3, ejes 1-3 / H-E | 2026-03-21 | 2026-04-04 | 2026-04-08 | 14 | 28 | 27.8 | 99.3
24603 - FLORA PPTO C | 970 | Autocompactado | Concreto | Muros de escaleras cubierta T3, ejes 1-3 / H-E | 2026-03-21 | 2026-03-28 | 2026-03-31 | 7 | 28 | 23.3 | 83.2
24603 - FLORA PPTO C | 970 | Autoco | Concreto | Muros de escaleras cubierta T3 , ejes 1 , 3 / H - E | 2026-03-21 | 2026-04-18 | 2026-04-21 | 28 | 27.6 | 31.9 | 115.6
24603 - FLORA PPTO C | 970 | Autoco | Concreto | Muros de escaleras cubierta T3 , ejes 1 , 3 / H - E | 2026-03-21 | 2026-04-18 | 2026-04-21 | 28 | 27.6 | 33.5 | 121.4
24603 - FLORA PPTO C | 970 | Autoco | Concreto | Muros de escaleras cubierta T3 , ejes 1 , 3 / H - E | 2026-03-21 | 2026-04-18 | 2026-04-21 | 28 | 27.6 | 33.3 | 120.7
24603 - FLORA PPTO C | 971 | Autocompactado | Concreto | Antepechos T3 | 2026-03-24 | 2026-04-07 | 2026-04-08 | 14 | 28 | 28 | 100
24603 - FLORA PPTO C | 971 | Autocompactado | Concreto | Antepechos T3 | 2026-03-24 | 2026-03-31 | 2026-03-31 | 7 | 28 | 24.6 | 87.9
24603 - FLORA PPTO C | 971 | Autoco | Concreto | Antepechos T3 | 2026-03-24 | 2026-04-21 | 2026-04-21 | 28 | 27.6 | 32.5 | 117.8
24603 - FLORA PPTO C | 971 | Autoco | Concreto | Antepechos T3 | 2026-03-24 | 2026-04-21 | 2026-04-21 | 28 | 27.6 | 32.9 | 119.2
24603 - FLORA PPTO C | 971 | Autoco | Concreto | Antepechos T3 | 2026-03-24 | 2026-04-21 | 2026-04-21 | 28 | 27.6 | 32.1 | 116.3
24603 - FLORA PPTO C | 972 | Autocompactado | Concreto | Muros T2, ejes 7-9 / A-L Piso 1 | 2026-03-24 | 2026-04-07 | 2026-04-08 | 14 | 48 | 53 | 110.4
24603 - FLORA PPTO C | 972 | Autocompactado | Concreto | Muros T2, ejes 7-9 / A-L Piso 1 | 2026-03-24 | 2026-03-31 | 2026-03-31 | 7 | 48 | 46.1 | 96
24603 - FLORA PPTO C | 972 | Autoco | Concreto | Muros T2 , ejes 7 , 9 / A - L piso 1 | 2026-03-24 | 2026-04-21 | 2026-04-21 | 28 | 48.3 | 65 | 134.6
24603 - FLORA PPTO C | 972 | Autoco | Concreto | Muros T2 , ejes 7 , 9 / A - L piso 1 | 2026-03-24 | 2026-04-21 | 2026-04-21 | 28 | 48.3 | 63.4 | 131.3
24603 - FLORA PPTO C | 972 | Autoco | Concreto | Muros T2 , ejes 7 , 9 / A - L piso 1 | 2026-03-24 | 2026-04-21 | 2026-04-21 | 28 | 48.3 | 64.4 | 133.3
24603 - FLORA PPTO C | 973 | Plástico | Concreto | Cimentación ejes 1-2 / K-L sótano plataforma 1 | 2026-03-25 | 2026-04-08 | 2026-04-10 | 14 | 21 | 25.1 | 119.5
24603 - FLORA PPTO C | 973 | Plástico | Concreto | Cimentación ejes 1-2 / K-L sótano plataforma 1 | 2026-03-25 | 2026-04-01 | 2026-04-08 | 7 | 21 | 24.3 | 115.7
24603 - FLORA PPTO C | 973 | Ptico | Concreto | Cimentación ejes 1 , 2 / K - L sótano plataforma 1 | 2026-03-25 | 2026-04-22 | 2026-04-22 | 28 | 20.7 | 28.9 | 139.6
24603 - FLORA PPTO C | 973 | Ptico | Concreto | Cimentación ejes 1 , 2 / K - L sótano plataforma 1 | 2026-03-25 | 2026-04-22 | 2026-04-22 | 28 | 20.7 | 28.7 | 138.6
24603 - FLORA PPTO C | 973 | Ptico | Concreto | Cimentación ejes 1 , 2 / K - L sótano plataforma 1 | 2026-03-25 | 2026-04-22 | 2026-04-22 | 28 | 20.7 | 28.4 | 137.2
24603 - FLORA PPTO C | 974 | Ptico | Concreto | Vigas de Cimentación T1, Ejes 1, 4, / A - L | 2026-03-26 | 2026-04-23 | 2026-04-23 | 28 | 31 | 41.7 | 134.5
24603 - FLORA PPTO C | 974 | Ptico | Concreto | Vigas de Cimentación T1, Ejes 1, 4, / A - L | 2026-03-26 | 2026-04-23 | 2026-04-23 | 28 | 31 | 41.5 | 133.9
24603 - FLORA PPTO C | 974 | Ptico | Concreto | Vigas de Cimentación T1, Ejes 1, 4, / A - L | 2026-03-26 | 2026-04-23 | 2026-04-23 | 28 | 31 | 40.4 | 130.3
24603 - FLORA PPTO C | 974 | Plástico | Concreto | Vigas de cimentación T1, ejes 1-4 / A-L | 2026-03-26 | 2026-04-09 | 2026-04-10 | 14 | 31 | 34.3 | 110.6
24603 - FLORA PPTO C | 974 | Plástico | Concreto | Vigas de cimentación T1, ejes 1-4 / A-L | 2026-03-26 | 2026-04-02 | 2026-04-08 | 7 | 31 | 29.4 | 94.8
24603 - FLORA PPTO C | 975 | Ptico | Concreto | Vigas de Cimentación T1, Ejes 1, 4, / A - L | 2026-03-26 | 2026-04-23 | 2026-04-23 | 28 | 31 | 44.8 | 144.5
24603 - FLORA PPTO C | 975 | Ptico | Concreto | Vigas de Cimentación T1, Ejes 1, 4, / A - L | 2026-03-26 | 2026-04-23 | 2026-04-23 | 28 | 31 | 43.6 | 140.6
24603 - FLORA PPTO C | 975 | Ptico | Concreto | Vigas de Cimentación T1, Ejes 1, 4, / A - L | 2026-03-26 | 2026-04-23 | 2026-04-23 | 28 | 31 | 43.4 | 140
24603 - FLORA PPTO C | 975 | Plástico | Concreto | Vigas de cimentación T1, ejes 1-4 / A-L | 2026-03-26 | 2026-04-09 | 2026-04-10 | 14 | 31 | 34.4 | 111
24603 - FLORA PPTO C | 975 | Plástico | Concreto | Vigas de cimentación T1, ejes 1-4 / A-L | 2026-03-26 | 2026-04-02 | 2026-04-08 | 7 | 31 | 30 | 96.8
24603 - FLORA PPTO C | 976 | Ptico | Concreto | Vigas de Cimentación | 2026-03-26 | 2026-04-23 | 2026-04-23 | 28 | 31 | 40.8 | 131.6
24603 - FLORA PPTO C | 976 | Ptico | Concreto | Vigas de Cimentación | 2026-03-26 | 2026-04-23 | 2026-04-23 | 28 | 31 | 39.8 | 128.4
24603 - FLORA PPTO C | 976 | Ptico | Concreto | Vigas de Cimentación | 2026-03-26 | 2026-04-23 | 2026-04-23 | 28 | 31 | 39.6 | 127.7
24603 - FLORA PPTO C | 976 | Plástico | Concreto | Vigas de cimentación T1, ejes 1-4 / A-L | 2026-03-26 | 2026-04-09 | 2026-04-10 | 14 | 31 | 34.6 | 111.6
24603 - FLORA PPTO C | 976 | Plástico | Concreto | Vigas de cimentación T1, ejes 1-4 / A-L | 2026-03-26 | 2026-04-02 | 2026-04-08 | 7 | 31 | 30 | 96.8
24603 - FLORA PPTO C | 977 | Autoco | Concreto | Muros T2, Ejes 4, 6, / G - L y 5, 7 / A - F P1 | 2026-03-27 | 2026-04-24 | 2026-04-24 | 28 | 48.3 | 59.3 | 122.8
24603 - FLORA PPTO C | 977 | Autoco | Concreto | Muros T2, Ejes 4, 6, / G - L y 5, 7 / A - F P1 | 2026-03-27 | 2026-04-24 | 2026-04-24 | 28 | 48.3 | 57.9 | 119.9
24603 - FLORA PPTO C | 977 | Autoco | Concreto | Muros T2, Ejes 4, 6, / G - L y 5, 7 / A - F P1 | 2026-03-27 | 2026-04-24 | 2026-04-24 | 28 | 48.3 | 57.7 | 119.5
24603 - FLORA PPTO C | 977 | Autocompactado | Concreto | Muros T2, ejes 4-6 / G-L y 5-7/A-F Piso 1 | 2026-03-27 | 2026-04-10 | 2026-04-13 | 14 | 48 | 44.9 | 93.5
24603 - FLORA PPTO C | 977 | Autocompactado | Concreto | Muros T2, ejes 4-6 / G-L y 5-7/A-F Piso 1 | 2026-03-27 | 2026-04-03 | 2026-04-08 | 7 | 48 | 40.8 | 85
24603 - FLORA PPTO C | 978 | Indus | Concreto | Placa T2, Ejes 12, 15 / A - L Piso 2 | 2026-03-27 | 2026-04-24 | 2026-04-24 | 28 | 41.4 | 55.9 | 135
24603 - FLORA PPTO C | 978 | Indus | Concreto | Placa T2, Ejes 12, 15 / A - L Piso 2 | 2026-03-27 | 2026-04-24 | 2026-04-24 | 28 | 41.4 | 54.6 | 131.9
24603 - FLORA PPTO C | 978 | Indus | Concreto | Placa T2, Ejes 12, 15 / A - L Piso 2 | 2026-03-27 | 2026-04-24 | 2026-04-24 | 28 | 41.4 | 55.5 | 134.1
24603 - FLORA PPTO C | 978 | Industrializado | Concreto | Placa T2, ejes 12-15 / A-L Piso 2 | 2026-03-27 | 2026-04-10 | 2026-04-13 | 14 | 42 | 45.3 | 107.9
24603 - FLORA PPTO C | 978 | Industrializado | Concreto | Placa T2, ejes 12-15 / A-L Piso 2 | 2026-03-27 | 2026-04-03 | 2026-04-08 | 7 | 42 | 44.1 | 105
24603 - FLORA PPTO C | 979 | Autoco | Concreto | Columnas Ejes 5, 8 / K – I, Sótano Plataforma 1 | 2026-03-30 | 2026-04-27 | 2026-04-28 | 28 | 20.7 | 28.2 | 136.2
24603 - FLORA PPTO C | 979 | Autoco | Concreto | Columnas Ejes 5, 8 / K – I, Sótano Plataforma 1 | 2026-03-30 | 2026-04-27 | 2026-04-28 | 28 | 20.7 | 28.6 | 138.2
24603 - FLORA PPTO C | 979 | Autoco | Concreto | Columnas Ejes 5, 8 / K – I, Sótano Plataforma 1 | 2026-03-30 | 2026-04-27 | 2026-04-28 | 28 | 20.7 | 27.6 | 133.3
24603 - FLORA PPTO C | 979 | Autocompactado | Concreto | Columnas ejes 5-8 / K-I Sótano plataforma 1 | 2026-03-30 | 2026-04-13 | 2026-04-15 | 14 | 21 | 23.3 | 111
24603 - FLORA PPTO C | 979 | Autocompactado | Concreto | Columnas ejes 5-8 / K-I Sótano plataforma 1 | 2026-03-30 | 2026-04-06 | 2026-04-08 | 7 | 21 | 18.4 | 87.6
24603 - FLORA PPTO C | 980 | Industrializado | Concreto | Placa cubierta escaleras y ascensor T4 | 2026-03-31 | 2026-06-20 | 2026-06-20 | 81 | 21 | 44.8 | 213.3
24603 - FLORA PPTO C | 980 | Indus. | Concreto | Cubierta y ascensor escaleras T4 | 2026-03-31 | 2026-04-28 | 2026-04-28 | 28 | 20.7 | 34.4 | 166.2
24603 - FLORA PPTO C | 980 | Indus. | Concreto | Cubierta y ascensor escaleras T4 | 2026-03-31 | 2026-04-28 | 2026-04-28 | 28 | 20.7 | 34.2 | 165.2
24603 - FLORA PPTO C | 980 | Indus. | Concreto | Cubierta y ascensor escaleras T4 | 2026-03-31 | 2026-04-28 | 2026-04-28 | 28 | 20.7 | 33.6 | 162.3
24603 - FLORA PPTO C | 980 | Industrializado | Concreto | Cubierta y escaleras ascensor T4 | 2026-03-31 | 2026-04-14 | 2026-04-15 | 14 | 21 | 30.7 | 146.2
24603 - FLORA PPTO C | 980 | Industrializado | Concreto | Cubierta y escaleras ascensor T4 | 2026-03-31 | 2026-04-07 | 2026-04-08 | 7 | 21 | 25.7 | 122.4
24603 - FLORA PPTO C | 981 | Ptico. | Concreto | Viga cabezal ejes 2, 4, a semisotano plataforma 1 | 2026-04-01 | 2026-04-29 | 2026-05-05 | 28 | 20.7 | 31.7 | 153.1
24603 - FLORA PPTO C | 981 | Ptico. | Concreto | Viga cabezal ejes 2, 4, a semisotano plataforma 1 | 2026-04-01 | 2026-04-29 | 2026-05-05 | 28 | 20.7 | 31.4 | 151.7
24603 - FLORA PPTO C | 981 | Ptico. | Concreto | Viga cabezal ejes 2, 4, a semisotano plataforma 1 | 2026-04-01 | 2026-04-29 | 2026-05-05 | 28 | 20.7 | 31.2 | 150.7
24603 - FLORA PPTO C | 981 | Plástico | Concreto | Viga cabezal, ejes 2-4 / K Semisótano plataforma 1 | 2026-04-01 | 2026-04-15 | 2026-04-16 | 14 | 21 | 27 | 128.6
24603 - FLORA PPTO C | 981 | Plástico | Concreto | Viga cabezal, ejes 2-4 / K Semisótano plataforma 1 | 2026-04-01 | 2026-04-08 | 2026-04-10 | 7 | 21 | 22.1 | 105.2
24603 - FLORA PPTO C | 982 | Indus. | Concreto | Dinteles piso 1 T2 | 2026-04-07 | 2026-05-05 | 2026-05-06 | 28 | 41.4 | 56.3 | 136
24603 - FLORA PPTO C | 982 | Indus. | Concreto | Dinteles piso 1 T2 | 2026-04-07 | 2026-05-05 | 2026-05-06 | 28 | 41.4 | 57.3 | 138.4
24603 - FLORA PPTO C | 982 | Indus. | Concreto | Dinteles piso 1 T2 | 2026-04-07 | 2026-05-05 | 2026-05-06 | 28 | 41.4 | 57.2 | 138.2
24603 - FLORA PPTO C | 982 | Industrializado | Concreto | Dinteles piso 1, T2 | 2026-04-07 | 2026-04-21 | 2026-04-23 | 14 | 42 | 49.4 | 117.6
24603 - FLORA PPTO C | 982 | Industrializado | Concreto | Dinteles piso 1, T2 | 2026-04-07 | 2026-04-14 | 2026-04-15 | 7 | 42 | 41.2 | 98.1
24603 - FLORA PPTO C | 983 | Autoco. | Concreto | Muros sobre recorrido, ascensor T4 | 2026-04-08 | 2026-05-06 | 2026-05-06 | 28 | 27.6 | 35.3 | 127.9
24603 - FLORA PPTO C | 983 | Autoco. | Concreto | Muros sobre recorrido, ascensor T4 | 2026-04-08 | 2026-05-06 | 2026-05-06 | 28 | 27.6 | 35.1 | 127.2
24603 - FLORA PPTO C | 983 | Autoco. | Concreto | Muros sobre recorrido, ascensor T4 | 2026-04-08 | 2026-05-06 | 2026-05-06 | 28 | 27.6 | 34.8 | 126.1
24603 - FLORA PPTO C | 983 | Autocompactado | Concreto | Muros sobre recorrido, ascensor T4 | 2026-04-08 | 2026-04-22 | 2026-04-23 | 14 | 28 | 31.3 | 111.8
24603 - FLORA PPTO C | 983 | Autocompactado | Concreto | Muros sobre recorrido, ascensor T4 | 2026-04-08 | 2026-04-15 | 2026-04-16 | 7 | 28 | 29.2 | 104.3
24603 - FLORA PPTO C | 984 | Industrializado | Concreto | Placa cubierta escaleras y ascensor T3 | 2026-04-08 | 2026-06-20 | 2026-06-20 | 73 | 21 | 46.2 | 220
24603 - FLORA PPTO C | 984 | Indus. | Concreto | Placa cubierta escaleras ascensor y seti T3 | 2026-04-08 | 2026-05-06 | 2026-05-06 | 28 | 20.7 | 41.1 | 198.6
24603 - FLORA PPTO C | 984 | Indus. | Concreto | Placa cubierta escaleras ascensor y seti T3 | 2026-04-08 | 2026-05-06 | 2026-05-06 | 28 | 20.7 | 40.8 | 197.1
24603 - FLORA PPTO C | 984 | Indus. | Concreto | Placa cubierta escaleras ascensor y seti T3 | 2026-04-08 | 2026-05-06 | 2026-05-06 | 28 | 20.7 | 41.9 | 202.4
24603 - FLORA PPTO C | 984 | Industrializado | Concreto | Placa cubierta escaleras, ascensor y set T3 | 2026-04-08 | 2026-04-22 | 2026-04-23 | 14 | 21 | 36.1 | 171.9
24603 - FLORA PPTO C | 984 | Industrializado | Concreto | Placa cubierta escaleras, ascensor y set T3 | 2026-04-08 | 2026-04-15 | 2026-04-16 | 7 | 21 | 33 | 157.1
24603 - FLORA PPTO C | 985 | Autoco. | Concreto | Muros T2, ejes 1, 3,1, A - B y F -2 , piso 1 | 2026-04-08 | 2026-05-06 | 2026-05-06 | 28 | 48.3 | 62.6 | 129.6
24603 - FLORA PPTO C | 985 | Autoco. | Concreto | Muros T2, ejes 1, 3,1, A - B y F -2 , piso 1 | 2026-04-08 | 2026-05-06 | 2026-05-06 | 28 | 48.3 | 62.3 | 129
24603 - FLORA PPTO C | 985 | Autoco. | Concreto | Muros T2, ejes 1, 3,1, A - B y F -2 , piso 1 | 2026-04-08 | 2026-05-06 | 2026-05-06 | 28 | 48.3 | 62.1 | 128.6
24603 - FLORA PPTO C | 985 | Autocompactado | Concreto | Muros T2, piso 11, ejes 1-3 / A-B y F-L | 2026-04-08 | 2026-04-22 | 2026-04-23 | 14 | 48 | 49.9 | 104
24603 - FLORA PPTO C | 985 | Autocompactado | Concreto | Muros T2, piso 11, ejes 1-3 / A-B y F-L | 2026-04-08 | 2026-04-15 | 2026-04-16 | 7 | 48 | 43.6 | 90.8
24603 - FLORA PPTO C | 986 | Indus | Concreto | Placa T2, Piso 2, Ejes 9, 12 / A - L | 2026-04-09 | 2026-05-07 | 2026-05-07 | 28 | 41.4 | 55.4 | 133.8
24603 - FLORA PPTO C | 986 | Indus | Concreto | Placa T2, Piso 2, Ejes 9, 12 / A - L | 2026-04-09 | 2026-05-07 | 2026-05-07 | 28 | 41.4 | 55.1 | 133.1
24603 - FLORA PPTO C | 986 | Indus | Concreto | Placa T2, Piso 2, Ejes 9, 12 / A - L | 2026-04-09 | 2026-05-07 | 2026-05-07 | 28 | 41.4 | 53.8 | 130
24603 - FLORA PPTO C | 986 | Industrializado | Concreto | Placa T2, piso 2, ejes 9-12 / A-L | 2026-04-09 | 2026-04-23 | 2026-04-27 | 14 | 42 | 46.5 | 110.7
24603 - FLORA PPTO C | 986 | Industrializado | Concreto | Placa T2, piso 2, ejes 9-12 / A-L | 2026-04-09 | 2026-04-16 | 2026-04-16 | 7 | 42 | 46.2 | 110
24603 - FLORA PPTO C | 987 | Autoco | Concreto | Muros T2, Piso 1, Ejes B - F / 1 - 2 | 2026-04-09 | 2026-05-07 | 2026-05-07 | 28 | 48.3 | 56.5 | 117
24603 - FLORA PPTO C | 987 | Autoco | Concreto | Muros T2, Piso 1, Ejes B - F / 1 - 2 | 2026-04-09 | 2026-05-07 | 2026-05-07 | 28 | 48.3 | 56.2 | 116.4
24603 - FLORA PPTO C | 987 | Autoco | Concreto | Muros T2, Piso 1, Ejes B - F / 1 - 2 | 2026-04-09 | 2026-05-07 | 2026-05-07 | 28 | 48.3 | 54.8 | 113.5
24603 - FLORA PPTO C | 987 | Autocompactado | Concreto | Muros T2, piso 1, ejes B-F / 1-2 | 2026-04-09 | 2026-04-23 | 2026-04-27 | 14 | 48 | 38.7 | 80.6
24603 - FLORA PPTO C | 987 | Autocompactado | Concreto | Muros T2, piso 1, ejes B-F / 1-2 | 2026-04-09 | 2026-04-16 | 2026-04-16 | 7 | 48 | 34.3 | 71.5
24603 - FLORA PPTO C | 988 | Ptico | Concreto | Cimentación Ejes 6, 8 / E - I, Sótano Plataforma 1 | 2026-04-11 | 2026-05-09 | 2026-05-11 | 28 | 20.7 | 25.2 | 121.7
24603 - FLORA PPTO C | 988 | Ptico | Concreto | Cimentación Ejes 6, 8 / E - I, Sótano Plataforma 1 | 2026-04-11 | 2026-05-09 | 2026-05-11 | 28 | 20.7 | 24.6 | 118.8
24603 - FLORA PPTO C | 988 | Ptico | Concreto | Cimentación Ejes 6, 8 / E - I, Sótano Plataforma 1 | 2026-04-11 | 2026-05-09 | 2026-05-11 | 28 | 20.7 | 24.7 | 119.3
24603 - FLORA PPTO C | 988 | Plástico | Concreto | Cimentación ejes 6-8 / E-I, plataforma 1 sótano | 2026-04-11 | 2026-04-25 | 2026-04-27 | 14 | 21 | 22.5 | 107.1
24603 - FLORA PPTO C | 988 | Plástico | Concreto | Cimentación ejes 6-8 / E-I, plataforma 1 sótano | 2026-04-11 | 2026-04-18 | 2026-04-20 | 7 | 21 | 20.8 | 99
24603 - FLORA PPTO C | 989 | Ptico | Concreto | Cimentación Ejes 6, 8 / E - I, Sótano Plataforma 1 | 2026-04-11 | 2026-05-09 | 2026-05-11 | 28 | 20.7 | 26.2 | 126.6
24603 - FLORA PPTO C | 989 | Ptico | Concreto | Cimentación Ejes 6, 8 / E - I, Sótano Plataforma 1 | 2026-04-11 | 2026-05-09 | 2026-05-11 | 28 | 20.7 | 25.5 | 123.2
24603 - FLORA PPTO C | 989 | Ptico | Concreto | Cimentación Ejes 6, 8 / E - I, Sótano Plataforma 1 | 2026-04-11 | 2026-05-09 | 2026-05-11 | 28 | 20.7 | 25.8 | 124.6
24603 - FLORA PPTO C | 989 | Plástico | Concreto | Cimentación ejes 6-8 / E-I, plataforma 1 sótano | 2026-04-11 | 2026-04-25 | 2026-04-27 | 14 | 21 | 22.8 | 108.6
24603 - FLORA PPTO C | 989 | Plástico | Concreto | Cimentación ejes 6-8 / E-I, plataforma 1 sótano | 2026-04-11 | 2026-04-18 | 2026-04-20 | 7 | 21 | 17.7 | 84.3
24603 - FLORA PPTO C | 990 | Autoco | Concreto | Muros Sobre Recorrido, Ascensor T3 | 2026-04-11 | 2026-05-09 | 2026-05-11 | 28 | 27.6 | 35.7 | 129.3
24603 - FLORA PPTO C | 990 | Autoco | Concreto | Muros Sobre Recorrido, Ascensor T3 | 2026-04-11 | 2026-05-09 | 2026-05-11 | 28 | 27.6 | 35.4 | 128.3
24603 - FLORA PPTO C | 990 | Autoco | Concreto | Muros Sobre Recorrido, Ascensor T3 | 2026-04-11 | 2026-05-09 | 2026-05-11 | 28 | 27.6 | 35.9 | 130.1
24603 - FLORA PPTO C | 990 | Autocompactado | Concreto | Muros sobre recorrido ascensor T3 | 2026-04-11 | 2026-04-25 | 2026-04-27 | 14 | 28 | 29.4 | 105
24603 - FLORA PPTO C | 990 | Autocompactado | Concreto | Muros sobre recorrido ascensor T3 | 2026-04-11 | 2026-04-18 | 2026-04-20 | 7 | 28 | 25 | 89.3
24603 - FLORA PPTO C | 991 | Ptico | Concreto | Cimentación T1, ejes 4,8 / A - L | 2026-04-13 | 2026-05-11 | 2026-05-13 | 28 | 31 | 41.7 | 134.5
24603 - FLORA PPTO C | 991 | Ptico | Concreto | Cimentación T1, ejes 4,8 / A - L | 2026-04-13 | 2026-05-11 | 2026-05-13 | 28 | 31 | 42.4 | 136.8
24603 - FLORA PPTO C | 991 | Ptico | Concreto | Cimentación T1, ejes 4,8 / A - L | 2026-04-13 | 2026-05-11 | 2026-05-13 | 28 | 31 | 41.1 | 132.6
24603 - FLORA PPTO C | 991 | Plástico | Concreto | Cimentación T1, eje 4-8 / A-L | 2026-04-13 | 2026-04-27 | 2026-04-29 | 14 | 31 | 34.1 | 110
24603 - FLORA PPTO C | 991 | Plástico | Concreto | Cimentación T1, eje 4-8 / A-L | 2026-04-13 | 2026-04-20 | 2026-04-21 | 7 | 31 | 24.5 | 79
24603 - FLORA PPTO C | 992 | Ptico | Concreto | Cimentación T1, ejes 4,8 / A - L | 2026-04-13 | 2026-05-11 | 2026-05-13 | 28 | 31 | 39.3 | 126.8
24603 - FLORA PPTO C | 992 | Ptico | Concreto | Cimentación T1, ejes 4,8 / A - L | 2026-04-13 | 2026-05-11 | 2026-05-13 | 28 | 31 | 39.4 | 127.1
24603 - FLORA PPTO C | 992 | Ptico | Concreto | Cimentación T1, ejes 4,8 / A - L | 2026-04-13 | 2026-05-11 | 2026-05-13 | 28 | 31 | 39.6 | 127.7
24603 - FLORA PPTO C | 992 | Plástico | Concreto | Cimentación T1, eje 4-8 / A-L | 2026-04-13 | 2026-04-27 | 2026-04-29 | 14 | 31 | 33.1 | 106.8
24603 - FLORA PPTO C | 992 | Plástico | Concreto | Cimentación T1, eje 4-8 / A-L | 2026-04-13 | 2026-04-20 | 2026-04-21 | 7 | 31 | 25.7 | 82.9
24603 - FLORA PPTO C | 993 | Indus | Concreto | Placa T2, ejes 7 , 9 / A - L , piso 2 | 2026-04-13 | 2026-05-11 | 2026-05-13 | 28 | 41.4 | 52.2 | 126.1
24603 - FLORA PPTO C | 993 | Indus | Concreto | Placa T2, ejes 7 , 9 / A - L , piso 2 | 2026-04-13 | 2026-05-11 | 2026-05-13 | 28 | 41.4 | 52.6 | 127.1
24603 - FLORA PPTO C | 993 | Indus | Concreto | Placa T2, ejes 7 , 9 / A - L , piso 2 | 2026-04-13 | 2026-05-11 | 2026-05-13 | 28 | 41.4 | 51.2 | 123.7
24603 - FLORA PPTO C | 993 | Industrializado | Concreto | Placa T2, ejes 7-9 / A-L Piso 2 | 2026-04-13 | 2026-04-27 | 2026-04-29 | 14 | 42 | 45.2 | 107.6
24603 - FLORA PPTO C | 993 | Industrializado | Concreto | Placa T2, ejes 7-9 / A-L Piso 2 | 2026-04-13 | 2026-04-20 | 2026-04-21 | 7 | 42 | 39.3 | 93.6
24603 - FLORA PPTO C | 994 | Ptico | Concreto | Placa cubierta comercio 2 | 2026-04-14 | 2026-05-12 | 2026-05-13 | 28 | 20.7 | 36.1 | 174.4
24603 - FLORA PPTO C | 994 | Ptico | Concreto | Placa cubierta comercio 2 | 2026-04-14 | 2026-05-12 | 2026-05-13 | 28 | 20.7 | 36.4 | 175.8
24603 - FLORA PPTO C | 994 | Ptico | Concreto | Placa cubierta comercio 2 | 2026-04-14 | 2026-05-12 | 2026-05-13 | 28 | 20.7 | 36.9 | 178.3
24603 - FLORA PPTO C | 994 | Plástico | Concreto | Placa cubierta comercio 2 | 2026-04-14 | 2026-04-28 | 2026-04-29 | 14 | 21 | 31.1 | 148.1
24603 - FLORA PPTO C | 994 | Plástico | Concreto | Placa cubierta comercio 2 | 2026-04-14 | 2026-04-17 | 2026-04-20 | 3 | 21 | 18.4 | 87.6
24603 - FLORA PPTO C | 995 | Ptico | Concreto | Placa cubierta comercio 2 | 2026-04-14 | 2026-05-12 | 2026-05-13 | 28 | 20.7 | 36.2 | 174.9
24603 - FLORA PPTO C | 995 | Ptico | Concreto | Placa cubierta comercio 2 | 2026-04-14 | 2026-05-12 | 2026-05-13 | 28 | 20.7 | 36.5 | 176.3
24603 - FLORA PPTO C | 995 | Ptico | Concreto | Placa cubierta comercio 2 | 2026-04-14 | 2026-05-12 | 2026-05-13 | 28 | 20.7 | 35.6 | 172
24603 - FLORA PPTO C | 995 | Plástico | Concreto | Placa cubierta comercio 2 | 2026-04-14 | 2026-04-28 | 2026-04-29 | 14 | 21 | 32.1 | 152.9
24603 - FLORA PPTO C | 995 | Plástico | Concreto | Placa cubierta comercio 2 | 2026-04-14 | 2026-04-17 | 2026-04-20 | 3 | 21 | 18.4 | 87.6
24603 - FLORA PPTO C | 996 | Autocompactante | Concreto | Muros T2, ejes 11, 12, A-F y 12, A-2, piso 2 | 2026-04-14 | 2026-05-12 | 2026-05-13 | 28 | 48.3 | 59.4 | 123
24603 - FLORA PPTO C | 996 | Autocompactante | Concreto | Muros T2, ejes 11, 12, A-F y 12, A-2, piso 2 | 2026-04-14 | 2026-05-12 | 2026-05-13 | 28 | 48.3 | 60.3 | 124.8
24603 - FLORA PPTO C | 996 | Autocompactante | Concreto | Muros T2, ejes 11, 12, A-F y 12, A-2, piso 2 | 2026-04-14 | 2026-05-12 | 2026-05-13 | 28 | 48.3 | 58.9 | 121.9
24603 - FLORA PPTO C | 996 | Autocompactado | Concreto | Muros T2, ejes 11-12 / A-F y 12-15 / A-L, piso 2 | 2026-04-14 | 2026-04-28 | 2026-04-29 | 14 | 48 | 44.9 | 93.5
24603 - FLORA PPTO C | 996 | Autocompactado | Concreto | Muros T2, ejes 11-12 / A-F y 12-15 / A-L, piso 2 | 2026-04-14 | 2026-04-21 | 2026-04-23 | 7 | 48 | 37.2 | 77.5
24603 - FLORA PPTO C | 997 | Industrializado | Concreto | Placa T2 piso 2 ejes 4-7 A-2 | 2026-04-15 | 2026-05-13 | 2026-05-13 | 28 | 41.4 | 63.7 | 153.9
24603 - FLORA PPTO C | 997 | Industrializado | Concreto | Placa T2 piso 2 ejes 4-7 A-2 | 2026-04-15 | 2026-05-13 | 2026-05-13 | 28 | 41.4 | 63.5 | 153.4
24603 - FLORA PPTO C | 997 | Industrializado | Concreto | Placa T2 piso 2 ejes 4-7 A-2 | 2026-04-15 | 2026-05-13 | 2026-05-13 | 28 | 41.4 | 64.5 | 155.8
24603 - FLORA PPTO C | 997 | Industrializado | Concreto | Placa T2, piso 2, eje 4-7 / A-L | 2026-04-15 | 2026-04-29 | 2026-05-04 | 14 | 42 | 51.8 | 123.3
24603 - FLORA PPTO C | 997 | Industrializado | Concreto | Placa T2, piso 2, eje 4-7 / A-L | 2026-04-15 | 2026-04-22 | 2026-04-23 | 7 | 42 | 49.9 | 118.8
24603 - FLORA PPTO C | 998 | Autocompactado | Concreto | Muros T2, piso 2, ejes 9-12 / A-F | 2026-04-15 | 2026-04-29 | 2026-05-04 | 14 | 48 | 48.7 | 101.5
24603 - FLORA PPTO C | 998 | Autocompactado | Concreto | Muros T2, piso 2, ejes 9-12 / A-F | 2026-04-15 | 2026-04-22 | 2026-04-23 | 7 | 48 | 47.7 | 99.4
24603 - FLORA PPTO C | 999 | Industrializado | Concreto | Placa sobre recorrido ascensores T3 y T4 | 2026-04-16 | 2026-05-14 | 2026-05-14 | 28 | 20.7 | 32.1 | 155.1
24603 - FLORA PPTO C | 999 | Industrializado | Concreto | Placa sobre recorrido ascensores T3 y T4 | 2026-04-16 | 2026-05-14 | 2026-05-14 | 28 | 20.7 | 32.4 | 156.5
24603 - FLORA PPTO C | 999 | Industrializado | Concreto | Placa sobre recorrido ascensores T3 y T4 | 2026-04-16 | 2026-05-14 | 2026-05-14 | 28 | 20.7 | 33 | 159.4
24603 - FLORA PPTO C | 999 | Industrializado | Concreto | Placa sobre recorrido ascensores T3 y T4 | 2026-04-16 | 2026-04-30 | 2026-05-04 | 14 | 21 | 26.9 | 128.1
24603 - FLORA PPTO C | 999 | Industrializado | Concreto | Placa sobre recorrido ascensores T3 y T4 | 2026-04-16 | 2026-04-23 | 2026-04-27 | 7 | 21 | 22.1 | 105.2
24603 - FLORA PPTO C | G-133 | No especificado | Concreto | Grouting piso 12 torre 2 | 2026-09-15 | 2026-10-13 | 2026-10-15 | 28 | 10 | 19.8 | 198
24603 - FLORA PPTO C | G-133 | No especificado | Concreto | Grouting piso 12 torre 2 | 2026-09-15 | 2026-10-13 | 2026-10-15 | 28 | 10 | 19.4 | 194
24603 - FLORA PPTO C | G-133 | No especificado | Concreto | Grouting piso 12 torre 2 | 2026-09-15 | 2026-10-13 | 2026-10-15 | 28 | 10 | 19.2 | 109.7
24603 - FLORA PPTO C | G-133 | No especificado | Concreto | Grouting piso 12 torre 2 | 2026-09-15 | 2026-09-29 | 2026-10-02 | 14 | 10 | 16.2 | 162
24603 - FLORA PPTO C | G-133 | No especificado | Concreto | Grouting piso 12 torre 2 | 2026-09-15 | 2026-09-22 | 2026-09-24 | 7 | 10 | 14.5 | 145
24603 - FLORA PPTO C | G-134 | No especificado | Concreto | Grouting piso 12 torre 2 | 2026-09-15 | 2026-10-13 | 2026-10-15 | 28 | 10 | 20.8 | 208
24603 - FLORA PPTO C | G-134 | No especificado | Concreto | Grouting piso 12 torre 2 | 2026-09-15 | 2026-10-13 | 2026-10-15 | 28 | 10 | 20.6 | 206
24603 - FLORA PPTO C | G-134 | No especificado | Concreto | Grouting piso 12 torre 2 | 2026-09-15 | 2026-10-13 | 2026-10-15 | 28 | 10 | 20.3 | 203
24603 - FLORA PPTO C | G-134 | No especificado | Concreto | Grouting piso 12 torre 2 | 2026-09-15 | 2026-09-29 | 2026-10-02 | 14 | 10 | 17.6 | 176
24603 - FLORA PPTO C | G-134 | No especificado | Concreto | Grouting piso 12 torre 2 | 2026-09-15 | 2026-09-22 | 2026-09-24 | 7 | 10 | 16.4 | 164
24603 - FLORA PPTO C | G145 | No especificado | Concreto | Grouting piso 2 torre 1 | 2026-10-06 | 2026-10-20 | 2026-10-22 | 14 | 10 | 16.1 | 161
24603 - FLORA PPTO C | G145 | No especificado | Concreto | Grouting piso 2 torre 1 | 2026-10-06 | 2026-10-13 | 2026-10-15 | 7 | 10 | 13.7 | 137
24603 - FLORA PPTO C | G146 | No especificado | Concreto | Grouting piso 2 torre 1 | 2026-10-06 | 2026-10-20 | 2026-10-22 | 14 | 10 | 14.9 | 149
24603 - FLORA PPTO C | G146 | No especificado | Concreto | Grouting piso 2 torre 1 | 2026-10-06 | 2026-10-13 | 2026-10-15 | 7 | 10 | 13.1 | 131
24603 - FLORA PPTO C | M-133 | No especificado | Concreto | Mortero piso 12 torre 2 | 2026-09-15 | 2026-10-13 | 2026-10-15 | 28 | 10 | 17.9 | 179
24603 - FLORA PPTO C | M-133 | No especificado | Concreto | Mortero piso 12 torre 2 | 2026-09-15 | 2026-10-13 | 2026-10-15 | 28 | 10 | 17.6 | 176
24603 - FLORA PPTO C | M-133 | No especificado | Concreto | Mortero piso 12 torre 2 | 2026-09-15 | 2026-10-13 | 2026-10-15 | 28 | 10 | 17.3 | 173
24603 - FLORA PPTO C | M-133 | No especificado | Concreto | Mortero piso 12 torre 2 | 2026-09-15 | 2026-09-29 | 2026-10-02 | 14 | 10 | 15.7 | 157
24603 - FLORA PPTO C | M-133 | No especificado | Concreto | Mortero piso 12 torre 2 | 2026-09-15 | 2026-09-22 | 2026-09-24 | 7 | 10 | 14.8 | 148
24603 - FLORA PPTO C | M-134 | No especificado | Concreto | Mortero piso 12 torre 2 | 2026-09-15 | 2026-10-13 | 2026-10-15 | 28 | 10 | 20.1 | 201
24603 - FLORA PPTO C | M-134 | No especificado | Concreto | Mortero piso 12 torre 2 | 2026-09-15 | 2026-10-13 | 2026-10-15 | 28 | 10 | 19.8 | 198
24603 - FLORA PPTO C | M-134 | No especificado | Concreto | Mortero piso 12 torre 2 | 2026-09-15 | 2026-10-13 | 2026-10-15 | 28 | 10 | 19.6 | 196
24603 - FLORA PPTO C | M-134 | No especificado | Concreto | Mortero piso 12 torre 2 | 2026-09-15 | 2026-09-29 | 2026-10-02 | 14 | 10 | 17.8 | 178
24603 - FLORA PPTO C | M-134 | No especificado | Concreto | Mortero piso 12 torre 2 | 2026-09-15 | 2026-09-22 | 2026-09-24 | 7 | 10 | 16 | 160
24603 - FLORA PPTO C | M-998 | Autocompactante | Concreto | Muros T2, piso 2 ejes 9-12 A-F | 2026-04-15 | 2026-05-13 | 2026-05-13 | 28 | 48.3 | 57.7 | 119.5
24603 - FLORA PPTO C | M-998 | Autocompactante | Concreto | Muros T2, piso 2 ejes 9-12 A-F | 2026-04-15 | 2026-05-13 | 2026-05-13 | 28 | 48.3 | 58.6 | 121.3
24603 - FLORA PPTO C | M-998 | Autocompactante | Concreto | Muros T2, piso 2 ejes 9-12 A-F | 2026-04-15 | 2026-05-13 | 2026-05-13 | 28 | 48.3 | 57.2 | 118.4
24603 - FLORA PPTO C | M145 | No especificado | Concreto | Mortero piso 2 torre 1 | 2026-10-06 | 2026-10-20 | 2026-10-22 | 14 | 10 | 15.2 | 152
24603 - FLORA PPTO C | M145 | No especificado | Concreto | Mortero piso 2 torre 1 | 2026-10-06 | 2026-10-13 | 2026-10-15 | 7 | 10 | 12.5 | 125
24603 - FLORA PPTO C | M146 | No especificado | Concreto | Mortero piso 2 torre 1 | 2026-10-06 | 2026-10-20 | 2026-10-22 | 14 | 10 | 16.2 | 162
24603 - FLORA PPTO C | M146 | No especificado | Concreto | Mortero piso 2 torre 1 | 2026-10-06 | 2026-10-13 | 2026-10-15 | 7 | 10 | 14.6 | 146