## Sheet1
Proyecto | Cilindro N° | Código de mezcla | Tipo de mezcla | Localización | Toma | Rotura | Publicación | Edad (días) | Resistencia nominal (MPa) | Resistencia (MPa) | Resistencia (%)
27914 - ALBURA PPTO C | 1 | No especificado | Concreto | Pilote #48 torre 4 | 2026-02-21 | 2026-03-21 | 2026-03-24 | 28 | 31 | 36.6 | 118.1
27914 - ALBURA PPTO C | 1 | No especificado | Concreto | Pilote #48 torre 4 | 2026-02-21 | 2026-03-21 | 2026-03-24 | 28 | 31 | 37 | 119.4
27914 - ALBURA PPTO C | 1 | No especificado | Concreto | Pilote #48 torre 4 | 2026-02-21 | 2026-03-21 | 2026-03-24 | 28 | 31 | 36.1 | 116.5
27914 - ALBURA PPTO C | 1 | No especificado | Concreto | Pilote # 48 - Torre 4 | 2026-02-21 | 2026-03-07 | 2026-03-20 | 14 | 31 | 31.2 | 100.6
27914 - ALBURA PPTO C | 1 | No especificado | Concreto | Pilote # 48 - Torre 4 | 2026-02-21 | 2026-03-07 | 2026-03-20 | 14 | 31 | 32.7 | 105.5
27914 - ALBURA PPTO C | 1 | No especificado | Concreto | Pilote # 48 - Torre 4 | 2026-02-21 | 2026-03-07 | 2026-03-20 | 14 | 31 | 31.8 | 102.6
27914 - ALBURA PPTO C | 1 | No especificado | Concreto | Pilote # 48 - Torre 4 | 2026-02-21 | 2026-02-28 | 2026-03-06 | 7 | 31 | 27.9 | 90
27914 - ALBURA PPTO C | 1 | No especificado | Concreto | Pilote # 48 - Torre 4 | 2026-02-21 | 2026-02-28 | 2026-03-06 | 7 | 31 | 28.3 | 91.3
27914 - ALBURA PPTO C | 1 | No especificado | Concreto | Pilote # 48 - Torre 4 | 2026-02-21 | 2026-02-28 | 2026-03-06 | 7 | 31 | 28.4 | 91.6
27914 - ALBURA PPTO C | 10 | No especificado | Concreto | Pilote # 62 torre 4 | 2026-02-27 | 2026-03-27 | 2026-03-30 | 28 | 31 | 35.4 | 114.2
27914 - ALBURA PPTO C | 10 | No especificado | Concreto | Pilote # 62 torre 4 | 2026-02-27 | 2026-03-27 | 2026-03-30 | 28 | 31 | 35.9 | 115.8
27914 - ALBURA PPTO C | 10 | No especificado | Concreto | Pilote # 62 torre 4 | 2026-02-27 | 2026-03-27 | 2026-03-30 | 28 | 31 | 34.9 | 112.6
27914 - ALBURA PPTO C | 10 | No especificado | Concreto | Pilote # 62 - Torre 4 | 2026-02-27 | 2026-03-13 | 2026-03-20 | 14 | 31 | 29.8 | 96.1
27914 - ALBURA PPTO C | 10 | No especificado | Concreto | Pilote # 62 - Torre 4 | 2026-02-27 | 2026-03-13 | 2026-03-20 | 14 | 31 | 30.2 | 97.4
27914 - ALBURA PPTO C | 10 | No especificado | Concreto | Pilote # 62 - Torre 4 | 2026-02-27 | 2026-03-13 | 2026-03-20 | 14 | 31 | 29.6 | 95.5
27914 - ALBURA PPTO C | 10 | No especificado | Concreto | Pilote # 62 - Torre 4 | 2026-02-27 | 2026-03-06 | 2026-03-20 | 7 | 31 | 24.8 | 80
27914 - ALBURA PPTO C | 10 | No especificado | Concreto | Pilote # 62 - Torre 4 | 2026-02-27 | 2026-03-06 | 2026-03-20 | 7 | 31 | 24.4 | 78.7
27914 - ALBURA PPTO C | 10 | No especificado | Concreto | Pilote # 62 - Torre 4 | 2026-02-27 | 2026-03-06 | 2026-03-20 | 7 | 31 | 25.2 | 81.3
27914 - ALBURA PPTO C | 100 | No especificado | Concreto | Pilote #28 T3 | 2026-04-24 | 2026-05-22 | 2026-05-22 | 28 | 31 | 40.9 | 131.9
27914 - ALBURA PPTO C | 100 | No especificado | Concreto | Pilote #28 T3 | 2026-04-24 | 2026-05-22 | 2026-05-22 | 28 | 31 | 39.9 | 128.7
27914 - ALBURA PPTO C | 100 | No especificado | Concreto | Pilote #28 T3 | 2026-04-24 | 2026-05-22 | 2026-05-22 | 28 | 31 | 40.5 | 130.6
27914 - ALBURA PPTO C | 100 | No especificado | Concreto | Pilote # 28 - Torre 3 | 2026-04-24 | 2026-05-08 | 2026-05-11 | 14 | 31 | 36.2 | 116.8
27914 - ALBURA PPTO C | 100 | No especificado | Concreto | Pilote # 28 - Torre 3 | 2026-04-24 | 2026-05-08 | 2026-05-11 | 14 | 31 | 35.7 | 115.2
27914 - ALBURA PPTO C | 100 | No especificado | Concreto | Pilote # 28 - Torre 3 | 2026-04-24 | 2026-05-08 | 2026-05-11 | 14 | 31 | 35 | 112.9
27914 - ALBURA PPTO C | 100 | No especificado | Concreto | Pilote # 28 - Torre 3 | 2026-04-24 | 2026-05-01 | 2026-05-06 | 7 | 31 | 33.8 | 109
27914 - ALBURA PPTO C | 100 | No especificado | Concreto | Pilote # 28 - Torre 3 | 2026-04-24 | 2026-05-01 | 2026-05-06 | 7 | 31 | 32.9 | 106.1
27914 - ALBURA PPTO C | 100 | No especificado | Concreto | Pilote # 28 - Torre 3 | 2026-04-24 | 2026-05-01 | 2026-05-06 | 7 | 31 | 32.3 | 104.2
27914 - ALBURA PPTO C | 101 | No especificado | Concreto | Pilote #7 T3 | 2026-04-24 | 2026-05-22 | 2026-05-22 | 28 | 31 | 43.2 | 139.4
27914 - ALBURA PPTO C | 101 | No especificado | Concreto | Pilote #7 T3 | 2026-04-24 | 2026-05-22 | 2026-05-22 | 28 | 31 | 43.8 | 141.3
27914 - ALBURA PPTO C | 101 | No especificado | Concreto | Pilote #7 T3 | 2026-04-24 | 2026-05-22 | 2026-05-22 | 28 | 31 | 42.6 | 137.4
27914 - ALBURA PPTO C | 101 | No especificado | Concreto | Pilote # 7 - Torre 3 | 2026-04-24 | 2026-05-08 | 2026-05-11 | 14 | 31 | 38.6 | 124.5
27914 - ALBURA PPTO C | 101 | No especificado | Concreto | Pilote # 7 - Torre 3 | 2026-04-24 | 2026-05-08 | 2026-05-11 | 14 | 31 | 37.6 | 121.3
27914 - ALBURA PPTO C | 101 | No especificado | Concreto | Pilote # 7 - Torre 3 | 2026-04-24 | 2026-05-08 | 2026-05-11 | 14 | 31 | 37.4 | 120.6
27914 - ALBURA PPTO C | 101 | No especificado | Concreto | Pilote # 7 - Torre 3 | 2026-04-24 | 2026-05-01 | 2026-05-06 | 7 | 31 | 33.5 | 108.1
27914 - ALBURA PPTO C | 101 | No especificado | Concreto | Pilote # 7 - Torre 3 | 2026-04-24 | 2026-05-01 | 2026-05-06 | 7 | 31 | 32.6 | 105.2
27914 - ALBURA PPTO C | 101 | No especificado | Concreto | Pilote # 7 - Torre 3 | 2026-04-24 | 2026-05-01 | 2026-05-06 | 7 | 31 | 32.4 | 104.5
27914 - ALBURA PPTO C | 102 | No especificado | Concreto | Pilote plataforma #64 | 2026-04-24 | 2026-05-22 | 2026-05-22 | 28 | 21 | 24.9 | 118.6
27914 - ALBURA PPTO C | 102 | No especificado | Concreto | Pilote plataforma #64 | 2026-04-24 | 2026-05-22 | 2026-05-22 | 28 | 21 | 25.1 | 119.5
27914 - ALBURA PPTO C | 102 | No especificado | Concreto | Pilote plataforma #64 | 2026-04-24 | 2026-05-22 | 2026-05-22 | 28 | 21 | 24.5 | 116.7
27914 - ALBURA PPTO C | 102 | No especificado | Concreto | Pilote plataforma # 64 | 2026-04-24 | 2026-05-08 | 2026-05-11 | 14 | 21 | 22.8 | 108.6
27914 - ALBURA PPTO C | 102 | No especificado | Concreto | Pilote plataforma # 64 | 2026-04-24 | 2026-05-08 | 2026-05-11 | 14 | 21 | 22.4 | 106.7
27914 - ALBURA PPTO C | 102 | No especificado | Concreto | Pilote plataforma # 64 | 2026-04-24 | 2026-05-08 | 2026-05-11 | 14 | 21 | 21.8 | 103.8
27914 - ALBURA PPTO C | 102 | No especificado | Concreto | Pilote plataforma # 64 | 2026-04-24 | 2026-05-01 | 2026-05-06 | 7 | 21 | 18.7 | 89
27914 - ALBURA PPTO C | 102 | No especificado | Concreto | Pilote plataforma # 64 | 2026-04-24 | 2026-05-01 | 2026-05-06 | 7 | 21 | 18.5 | 88.1
27914 - ALBURA PPTO C | 102 | No especificado | Concreto | Pilote plataforma # 64 | 2026-04-24 | 2026-05-01 | 2026-05-06 | 7 | 21 | 18.1 | 86.2
27914 - ALBURA PPTO C | 103 | No especificado | Concreto | Pilote #61 T3 | 2026-04-25 | 2026-05-23 | 2026-05-25 | 28 | 31 | 37.1 | 119.7
27914 - ALBURA PPTO C | 103 | No especificado | Concreto | Pilote #61 T3 | 2026-04-25 | 2026-05-23 | 2026-05-25 | 28 | 31 | 37.7 | 121.6
27914 - ALBURA PPTO C | 103 | No especificado | Concreto | Pilote #61 T3 | 2026-04-25 | 2026-05-23 | 2026-05-25 | 28 | 31 | 36.6 | 118.1
27914 - ALBURA PPTO C | 103 | No especificado | Concreto | Pilote # 61 - Torre 3 | 2026-04-25 | 2026-05-09 | 2026-05-12 | 14 | 31 | 31.2 | 100.6
27914 - ALBURA PPTO C | 103 | No especificado | Concreto | Pilote # 61 - Torre 3 | 2026-04-25 | 2026-05-09 | 2026-05-12 | 14 | 31 | 30.6 | 98.7
27914 - ALBURA PPTO C | 103 | No especificado | Concreto | Pilote # 61 - Torre 3 | 2026-04-25 | 2026-05-09 | 2026-05-12 | 14 | 31 | 30.1 | 97.1
27914 - ALBURA PPTO C | 103 | No especificado | Concreto | Pilote # 61 - Torre 3 | 2026-04-25 | 2026-05-02 | 2026-05-06 | 7 | 31 | 27.7 | 89.4
27914 - ALBURA PPTO C | 103 | No especificado | Concreto | Pilote # 61 - Torre 3 | 2026-04-25 | 2026-05-02 | 2026-05-06 | 7 | 31 | 27.1 | 87.4
27914 - ALBURA PPTO C | 103 | No especificado | Concreto | Pilote # 61 - Torre 3 | 2026-04-25 | 2026-05-02 | 2026-05-06 | 7 | 31 | 26.4 | 85.2
27914 - ALBURA PPTO C | 104 | No especificado | Concreto | Pilote plataforma #93 | 2026-04-25 | 2026-05-23 | 2026-05-25 | 28 | 21 | 31.3 | 149
27914 - ALBURA PPTO C | 104 | No especificado | Concreto | Pilote plataforma #93 | 2026-04-25 | 2026-05-23 | 2026-05-25 | 28 | 21 | 30.3 | 144.3
27914 - ALBURA PPTO C | 104 | No especificado | Concreto | Pilote plataforma #93 | 2026-04-25 | 2026-05-23 | 2026-05-25 | 28 | 21 | 30 | 142.9
27914 - ALBURA PPTO C | 104 | No especificado | Concreto | Pilote plataforma # 93 | 2026-04-25 | 2026-05-09 | 2026-05-12 | 14 | 21 | 26.7 | 127.1
27914 - ALBURA PPTO C | 104 | No especificado | Concreto | Pilote plataforma # 93 | 2026-04-25 | 2026-05-09 | 2026-05-12 | 14 | 21 | 26.2 | 124.8
27914 - ALBURA PPTO C | 104 | No especificado | Concreto | Pilote plataforma # 93 | 2026-04-25 | 2026-05-09 | 2026-05-12 | 14 | 21 | 26.2 | 124.8
27914 - ALBURA PPTO C | 104 | No especificado | Concreto | Pilote plataforma # 93 | 2026-04-25 | 2026-05-02 | 2026-05-06 | 7 | 21 | 26.4 | 125.7
27914 - ALBURA PPTO C | 104 | No especificado | Concreto | Pilote plataforma # 93 | 2026-04-25 | 2026-05-02 | 2026-05-06 | 7 | 21 | 25.8 | 122.9
27914 - ALBURA PPTO C | 104 | No especificado | Concreto | Pilote plataforma # 93 | 2026-04-25 | 2026-05-02 | 2026-05-06 | 7 | 21 | 25.4 | 121
27914 - ALBURA PPTO C | 105 | No especificado | Concreto | Pilote plataforma #119 | 2026-04-27 | 2026-05-25 | 2026-05-25 | 28 | 21 | 29.8 | 141.9
27914 - ALBURA PPTO C | 105 | No especificado | Concreto | Pilote plataforma #119 | 2026-04-27 | 2026-05-25 | 2026-05-25 | 28 | 21 | 28.9 | 137.6
27914 - ALBURA PPTO C | 105 | No especificado | Concreto | Pilote plataforma #119 | 2026-04-27 | 2026-05-25 | 2026-05-25 | 28 | 21 | 28.6 | 136.2
27914 - ALBURA PPTO C | 105 | No especificado | Concreto | Pilote plataforma # 119 | 2026-04-27 | 2026-05-11 | 2026-05-12 | 14 | 21 | 25.4 | 121
27914 - ALBURA PPTO C | 105 | No especificado | Concreto | Pilote plataforma # 119 | 2026-04-27 | 2026-05-11 | 2026-05-12 | 14 | 21 | 25.3 | 120.5
27914 - ALBURA PPTO C | 105 | No especificado | Concreto | Pilote plataforma # 119 | 2026-04-27 | 2026-05-11 | 2026-05-12 | 14 | 21 | 24.8 | 118.1
27914 - ALBURA PPTO C | 105 | No especificado | Concreto | Pilote plataforma # 119 | 2026-04-27 | 2026-05-04 | 2026-05-06 | 7 | 21 | 24.1 | 114.8
27914 - ALBURA PPTO C | 105 | No especificado | Concreto | Pilote plataforma # 119 | 2026-04-27 | 2026-05-04 | 2026-05-06 | 7 | 21 | 23.6 | 112.4
27914 - ALBURA PPTO C | 105 | No especificado | Concreto | Pilote plataforma # 119 | 2026-04-27 | 2026-05-04 | 2026-05-06 | 7 | 21 | 23.6 | 112.4
27914 - ALBURA PPTO C | 106 | No especificado | Concreto | Pilote plataforma #74 | 2026-04-27 | 2026-05-25 | 2026-05-25 | 28 | 21 | 30.2 | 143.8
27914 - ALBURA PPTO C | 106 | No especificado | Concreto | Pilote plataforma #74 | 2026-04-27 | 2026-05-25 | 2026-05-25 | 28 | 21 | 30.1 | 143.3
27914 - ALBURA PPTO C | 106 | No especificado | Concreto | Pilote plataforma #74 | 2026-04-27 | 2026-05-25 | 2026-05-25 | 28 | 21 | 29.8 | 141.9
27914 - ALBURA PPTO C | 106 | No especificado | Concreto | Pilote plataforma # 74 | 2026-04-27 | 2026-05-11 | 2026-05-12 | 14 | 21 | 26 | 123.8
27914 - ALBURA PPTO C | 106 | No especificado | Concreto | Pilote plataforma # 74 | 2026-04-27 | 2026-05-11 | 2026-05-12 | 14 | 21 | 25.6 | 121.9
27914 - ALBURA PPTO C | 106 | No especificado | Concreto | Pilote plataforma # 74 | 2026-04-27 | 2026-05-11 | 2026-05-12 | 14 | 21 | 24.9 | 118.6
27914 - ALBURA PPTO C | 106 | No especificado | Concreto | Pilote plataforma # 74 | 2026-04-27 | 2026-05-04 | 2026-05-06 | 7 | 21 | 22.5 | 107.1
27914 - ALBURA PPTO C | 106 | No especificado | Concreto | Pilote plataforma # 74 | 2026-04-27 | 2026-05-04 | 2026-05-06 | 7 | 21 | 22.1 | 105.2
27914 - ALBURA PPTO C | 106 | No especificado | Concreto | Pilote plataforma # 74 | 2026-04-27 | 2026-05-04 | 2026-05-06 | 7 | 21 | 22.4 | 106.7
27914 - ALBURA PPTO C | 107 | No especificado | Concreto | Pilote #26 T3 | 2026-04-27 | 2026-05-25 | 2026-05-25 | 28 | 31 | 44.5 | 143.5
27914 - ALBURA PPTO C | 107 | No especificado | Concreto | Pilote #26 T3 | 2026-04-27 | 2026-05-25 | 2026-05-25 | 28 | 31 | 43.2 | 139.4
27914 - ALBURA PPTO C | 107 | No especificado | Concreto | Pilote #26 T3 | 2026-04-27 | 2026-05-25 | 2026-05-25 | 28 | 31 | 43.4 | 140
27914 - ALBURA PPTO C | 107 | No especificado | Concreto | Pilote # 26 - Torre 3 | 2026-04-27 | 2026-05-11 | 2026-05-12 | 14 | 31 | 36.9 | 119
27914 - ALBURA PPTO C | 107 | No especificado | Concreto | Pilote # 26 - Torre 3 | 2026-04-27 | 2026-05-11 | 2026-05-12 | 14 | 31 | 37 | 119.4
27914 - ALBURA PPTO C | 107 | No especificado | Concreto | Pilote # 26 - Torre 3 | 2026-04-27 | 2026-05-11 | 2026-05-12 | 14 | 31 | 35.8 | 115.5
27914 - ALBURA PPTO C | 107 | No especificado | Concreto | Pilote # 26 - Torre 3 | 2026-04-27 | 2026-05-04 | 2026-05-06 | 7 | 31 | 32.2 | 103.9
27914 - ALBURA PPTO C | 107 | No especificado | Concreto | Pilote # 26 - Torre 3 | 2026-04-27 | 2026-05-04 | 2026-05-06 | 7 | 31 | 31.3 | 101
27914 - ALBURA PPTO C | 107 | No especificado | Concreto | Pilote # 26 - Torre 3 | 2026-04-27 | 2026-05-04 | 2026-05-06 | 7 | 31 | 31.1 | 100.3
27914 - ALBURA PPTO C | 108 | No especificado | Concreto | Pilote plataforma | 2026-04-28 | 2026-05-26 | 2026-05-26 | 28 | 21 | 25.9 | 123.3
27914 - ALBURA PPTO C | 108 | No especificado | Concreto | Pilote plataforma | 2026-04-28 | 2026-05-26 | 2026-05-26 | 28 | 21 | 26.2 | 124.8
27914 - ALBURA PPTO C | 108 | No especificado | Concreto | Pilote plataforma | 2026-04-28 | 2026-05-26 | 2026-05-26 | 28 | 21 | 25.3 | 120.5
27914 - ALBURA PPTO C | 108 | No especificado | Concreto | Pilote plataforma # 92 | 2026-04-28 | 2026-05-12 | 2026-05-15 | 14 | 21 | 21.4 | 101.9
27914 - ALBURA PPTO C | 108 | No especificado | Concreto | Pilote plataforma # 92 | 2026-04-28 | 2026-05-12 | 2026-05-15 | 14 | 21 | 21.4 | 101.9
27914 - ALBURA PPTO C | 108 | No especificado | Concreto | Pilote plataforma # 92 | 2026-04-28 | 2026-05-12 | 2026-05-15 | 14 | 21 | 20.4 | 97.1
27914 - ALBURA PPTO C | 108 | No especificado | Concreto | Pilote plataforma # 92 | 2026-04-28 | 2026-05-05 | 2026-05-06 | 7 | 21 | 18.7 | 89
27914 - ALBURA PPTO C | 108 | No especificado | Concreto | Pilote plataforma # 92 | 2026-04-28 | 2026-05-05 | 2026-05-06 | 7 | 21 | 18.1 | 86.2
27914 - ALBURA PPTO C | 108 | No especificado | Concreto | Pilote plataforma # 92 | 2026-04-28 | 2026-05-05 | 2026-05-06 | 7 | 21 | 17.7 | 84.3
27914 - ALBURA PPTO C | 109 | No especificado | Concreto | Pilote #3 T3 | 2026-04-28 | 2026-05-26 | 2026-05-26 | 28 | 31 | 39.3 | 126.8
27914 - ALBURA PPTO C | 109 | No especificado | Concreto | Pilote #3 T3 | 2026-04-28 | 2026-05-26 | 2026-05-26 | 28 | 31 | 38.3 | 123.5
27914 - ALBURA PPTO C | 109 | No especificado | Concreto | Pilote #3 T3 | 2026-04-28 | 2026-05-26 | 2026-05-26 | 28 | 31 | 38 | 122.6
27914 - ALBURA PPTO C | 109 | No especificado | Concreto | Pilote # 03 - Torre 3 | 2026-04-28 | 2026-05-12 | 2026-05-15 | 14 | 31 | 31.5 | 101.6
27914 - ALBURA PPTO C | 109 | No especificado | Concreto | Pilote # 03 - Torre 3 | 2026-04-28 | 2026-05-12 | 2026-05-15 | 14 | 31 | 30.9 | 99.7
27914 - ALBURA PPTO C | 109 | No especificado | Concreto | Pilote # 03 - Torre 3 | 2026-04-28 | 2026-05-12 | 2026-05-15 | 14 | 31 | 30.6 | 98.7
27914 - ALBURA PPTO C | 109 | No especificado | Concreto | Pilote # 03 - Torre 3 | 2026-04-28 | 2026-05-05 | 2026-05-06 | 7 | 31 | 28.8 | 92.9
27914 - ALBURA PPTO C | 109 | No especificado | Concreto | Pilote # 03 - Torre 3 | 2026-04-28 | 2026-05-05 | 2026-05-06 | 7 | 31 | 27.7 | 89.4
27914 - ALBURA PPTO C | 109 | No especificado | Concreto | Pilote # 03 - Torre 3 | 2026-04-28 | 2026-05-05 | 2026-05-06 | 7 | 31 | 27.7 | 89.4
27914 - ALBURA PPTO C | 11 | No especificado | Concreto | Pilote # 38 torre 4 | 2026-02-28 | 2026-03-28 | 2026-03-30 | 28 | 31 | 36.4 | 117.4
27914 - ALBURA PPTO C | 11 | No especificado | Concreto | Pilote # 38 torre 4 | 2026-02-28 | 2026-03-28 | 2026-03-30 | 28 | 31 | 35.6 | 114.8
27914 - ALBURA PPTO C | 11 | No especificado | Concreto | Pilote # 38 torre 4 | 2026-02-28 | 2026-03-28 | 2026-03-30 | 28 | 31 | 36 | 116.1
27914 - ALBURA PPTO C | 11 | No especificado | Concreto | Pilote # 38 - Torre 4 | 2026-02-28 | 2026-03-14 | 2026-03-20 | 14 | 31 | 32.2 | 103.9
27914 - ALBURA PPTO C | 11 | No especificado | Concreto | Pilote # 38 - Torre 4 | 2026-02-28 | 2026-03-14 | 2026-03-20 | 14 | 31 | 31.2 | 100.6
27914 - ALBURA PPTO C | 11 | No especificado | Concreto | Pilote # 38 - Torre 4 | 2026-02-28 | 2026-03-14 | 2026-03-20 | 14 | 31 | 31.5 | 101.6
27914 - ALBURA PPTO C | 11 | No especificado | Concreto | Pilote # 38 - Torre 4 | 2026-02-28 | 2026-03-07 | 2026-03-20 | 7 | 31 | 27.5 | 88.7
27914 - ALBURA PPTO C | 11 | No especificado | Concreto | Pilote # 38 - Torre 4 | 2026-02-28 | 2026-03-07 | 2026-03-20 | 7 | 31 | 28.4 | 91.6
27914 - ALBURA PPTO C | 11 | No especificado | Concreto | Pilote # 38 - Torre 4 | 2026-02-28 | 2026-03-07 | 2026-03-20 | 7 | 31 | 27.3 | 88.1
27914 - ALBURA PPTO C | 110 | No especificado | Concreto | Pilote #48 T3 | 2026-04-28 | 2026-05-26 | 2026-05-26 | 28 | 31 | 41.5 | 133.9
27914 - ALBURA PPTO C | 110 | No especificado | Concreto | Pilote #48 T3 | 2026-04-28 | 2026-05-26 | 2026-05-26 | 28 | 31 | 41 | 132.3
27914 - ALBURA PPTO C | 110 | No especificado | Concreto | Pilote #48 T3 | 2026-04-28 | 2026-05-26 | 2026-05-26 | 28 | 31 | 41.9 | 135.2
27914 - ALBURA PPTO C | 110 | No especificado | Concreto | Pilote # 48 - Torre 3 | 2026-04-28 | 2026-05-12 | 2026-05-15 | 14 | 31 | 35.4 | 114.2
27914 - ALBURA PPTO C | 110 | No especificado | Concreto | Pilote # 48 - Torre 3 | 2026-04-28 | 2026-05-12 | 2026-05-15 | 14 | 31 | 33.9 | 109.4
27914 - ALBURA PPTO C | 110 | No especificado | Concreto | Pilote # 48 - Torre 3 | 2026-04-28 | 2026-05-12 | 2026-05-15 | 14 | 31 | 34.9 | 112.6
27914 - ALBURA PPTO C | 110 | No especificado | Concreto | Pilote # 48 - Torre 3 | 2026-04-28 | 2026-05-05 | 2026-05-06 | 7 | 31 | 30.1 | 97.1
27914 - ALBURA PPTO C | 110 | No especificado | Concreto | Pilote # 48 - Torre 3 | 2026-04-28 | 2026-05-05 | 2026-05-06 | 7 | 31 | 29 | 93.5
27914 - ALBURA PPTO C | 110 | No especificado | Concreto | Pilote # 48 - Torre 3 | 2026-04-28 | 2026-05-05 | 2026-05-06 | 7 | 31 | 30 | 96.8
27914 - ALBURA PPTO C | 111 | No especificado | Concreto | Pilote plataforma #104 | 2026-04-28 | 2026-05-26 | 2026-05-26 | 28 | 21 | 27.9 | 132.9
27914 - ALBURA PPTO C | 111 | No especificado | Concreto | Pilote plataforma #104 | 2026-04-28 | 2026-05-26 | 2026-05-26 | 28 | 21 | 27.2 | 129.5
27914 - ALBURA PPTO C | 111 | No especificado | Concreto | Pilote plataforma #104 | 2026-04-28 | 2026-05-26 | 2026-05-26 | 28 | 21 | 27.5 | 131
27914 - ALBURA PPTO C | 111 | No especificado | Concreto | Pilote plataforma # 104 | 2026-04-28 | 2026-05-12 | 2026-05-15 | 14 | 21 | 25.1 | 119.5
27914 - ALBURA PPTO C | 111 | No especificado | Concreto | Pilote plataforma # 104 | 2026-04-28 | 2026-05-12 | 2026-05-15 | 14 | 21 | 24.5 | 116.7
27914 - ALBURA PPTO C | 111 | No especificado | Concreto | Pilote plataforma # 104 | 2026-04-28 | 2026-05-12 | 2026-05-15 | 14 | 21 | 24.8 | 118.1
27914 - ALBURA PPTO C | 111 | No especificado | Concreto | Pilote plataforma # 104 | 2026-04-28 | 2026-05-05 | 2026-05-06 | 7 | 21 | 20.8 | 99
27914 - ALBURA PPTO C | 111 | No especificado | Concreto | Pilote plataforma # 104 | 2026-04-28 | 2026-05-05 | 2026-05-06 | 7 | 21 | 19.3 | 91.9
27914 - ALBURA PPTO C | 111 | No especificado | Concreto | Pilote plataforma # 104 | 2026-04-28 | 2026-05-05 | 2026-05-06 | 7 | 21 | 20.3 | 96.7
27914 - ALBURA PPTO C | 112 | No especificado | Concreto | Pilote #67 T3 | 2026-04-29 | 2026-05-27 | 2026-05-27 | 28 | 31 | 43.6 | 140.6
27914 - ALBURA PPTO C | 112 | No especificado | Concreto | Pilote #67 T3 | 2026-04-29 | 2026-05-27 | 2026-05-27 | 28 | 31 | 42.5 | 137.1
27914 - ALBURA PPTO C | 112 | No especificado | Concreto | Pilote #67 T3 | 2026-04-29 | 2026-05-27 | 2026-05-27 | 28 | 31 | 43.5 | 140.3
27914 - ALBURA PPTO C | 112 | No especificado | Concreto | Pilote # 67 - Torre 3 | 2026-04-29 | 2026-05-13 | 2026-05-15 | 14 | 31 | 38.6 | 124.5
27914 - ALBURA PPTO C | 112 | No especificado | Concreto | Pilote # 67 - Torre 3 | 2026-04-29 | 2026-05-13 | 2026-05-15 | 14 | 31 | 38.4 | 123.9
27914 - ALBURA PPTO C | 112 | No especificado | Concreto | Pilote # 67 - Torre 3 | 2026-04-29 | 2026-05-13 | 2026-05-15 | 14 | 31 | 37.5 | 121
27914 - ALBURA PPTO C | 112 | No especificado | Concreto | Pilote # 67 - Torre 3 | 2026-04-29 | 2026-05-06 | 2026-05-11 | 7 | 31 | 39.6 | 127.7
27914 - ALBURA PPTO C | 112 | No especificado | Concreto | Pilote # 67 - Torre 3 | 2026-04-29 | 2026-05-06 | 2026-05-11 | 7 | 31 | 38.8 | 125.2
27914 - ALBURA PPTO C | 112 | No especificado | Concreto | Pilote # 67 - Torre 3 | 2026-04-29 | 2026-05-06 | 2026-05-11 | 7 | 31 | 39.4 | 127.1
27914 - ALBURA PPTO C | 113 | No especificado | Concreto | Pilote plataforma #98 | 2026-04-29 | 2026-05-27 | 2026-05-27 | 28 | 21 | 32.6 | 155.2
27914 - ALBURA PPTO C | 113 | No especificado | Concreto | Pilote plataforma #98 | 2026-04-29 | 2026-05-27 | 2026-05-27 | 28 | 21 | 32.3 | 153.8
27914 - ALBURA PPTO C | 113 | No especificado | Concreto | Pilote plataforma #98 | 2026-04-29 | 2026-05-27 | 2026-05-27 | 28 | 21 | 31.4 | 149.5
27914 - ALBURA PPTO C | 113 | No especificado | Concreto | Pilote plataforma # 98 | 2026-04-29 | 2026-05-13 | 2026-05-15 | 14 | 21 | 29.3 | 139.5
27914 - ALBURA PPTO C | 113 | No especificado | Concreto | Pilote plataforma # 98 | 2026-04-29 | 2026-05-13 | 2026-05-15 | 14 | 21 | 29 | 138.1
27914 - ALBURA PPTO C | 113 | No especificado | Concreto | Pilote plataforma # 98 | 2026-04-29 | 2026-05-13 | 2026-05-15 | 14 | 21 | 28.4 | 135.2
27914 - ALBURA PPTO C | 113 | No especificado | Concreto | Pilote plataforma # 98 | 2026-04-29 | 2026-05-06 | 2026-05-11 | 7 | 21 | 26.8 | 127.6
27914 - ALBURA PPTO C | 113 | No especificado | Concreto | Pilote plataforma # 98 | 2026-04-29 | 2026-05-06 | 2026-05-11 | 7 | 21 | 26.3 | 125.2
27914 - ALBURA PPTO C | 113 | No especificado | Concreto | Pilote plataforma # 98 | 2026-04-29 | 2026-05-06 | 2026-05-11 | 7 | 21 | 25.7 | 122.4
27914 - ALBURA PPTO C | 114 | No especificado | Concreto | Pilote plataforma #67-72 | 2026-04-29 | 2026-05-27 | 2026-05-27 | 28 | 21 | 25.9 | 123.3
27914 - ALBURA PPTO C | 114 | No especificado | Concreto | Pilote plataforma #67-72 | 2026-04-29 | 2026-05-27 | 2026-05-27 | 28 | 21 | 26.2 | 124.8
27914 - ALBURA PPTO C | 114 | No especificado | Concreto | Pilote plataforma #67-72 | 2026-04-29 | 2026-05-27 | 2026-05-27 | 28 | 21 | 25.4 | 121
27914 - ALBURA PPTO C | 114 | No especificado | Concreto | Pilote plataforma # 67, # 72 | 2026-04-29 | 2026-05-13 | 2026-05-15 | 14 | 21 | 23.3 | 111
27914 - ALBURA PPTO C | 114 | No especificado | Concreto | Pilote plataforma # 67, # 72 | 2026-04-29 | 2026-05-13 | 2026-05-15 | 14 | 21 | 23.6 | 112.4
27914 - ALBURA PPTO C | 114 | No especificado | Concreto | Pilote plataforma # 67, # 72 | 2026-04-29 | 2026-05-13 | 2026-05-15 | 14 | 21 | 23.8 | 113.3
27914 - ALBURA PPTO C | 114 | No especificado | Concreto | Pilote plataforma # 67, # 72 | 2026-04-29 | 2026-05-06 | 2026-05-11 | 7 | 21 | 21.2 | 101
27914 - ALBURA PPTO C | 114 | No especificado | Concreto | Pilote plataforma # 67, # 72 | 2026-04-29 | 2026-05-06 | 2026-05-11 | 7 | 21 | 21.1 | 100.5
27914 - ALBURA PPTO C | 114 | No especificado | Concreto | Pilote plataforma # 67, # 72 | 2026-04-29 | 2026-05-06 | 2026-05-11 | 7 | 21 | 20.7 | 98.6
27914 - ALBURA PPTO C | 115 | No especificado | Concreto | Pilote plataforma #104 | 2026-05-02 | 2026-05-30 | 2026-06-02 | 28 | 21 | 33.1 | 157.6
27914 - ALBURA PPTO C | 115 | No especificado | Concreto | Pilote plataforma #104 | 2026-05-02 | 2026-05-30 | 2026-06-02 | 28 | 21 | 32.9 | 156.7
27914 - ALBURA PPTO C | 115 | No especificado | Concreto | Pilote plataforma #104 | 2026-05-02 | 2026-05-30 | 2026-06-02 | 28 | 21 | 32.7 | 155.7
27914 - ALBURA PPTO C | 115 | No especificado | Concreto | Pilote plataforma # 109 | 2026-05-02 | 2026-05-16 | 2026-05-21 | 14 | 21 | 26.3 | 125.2
27914 - ALBURA PPTO C | 115 | No especificado | Concreto | Pilote plataforma # 109 | 2026-05-02 | 2026-05-16 | 2026-05-21 | 14 | 21 | 25.4 | 121
27914 - ALBURA PPTO C | 115 | No especificado | Concreto | Pilote plataforma # 109 | 2026-05-02 | 2026-05-16 | 2026-05-21 | 14 | 21 | 25.2 | 120
27914 - ALBURA PPTO C | 115 | No especificado | Concreto | Pilote plataforma # 109 | 2026-05-02 | 2026-05-09 | 2026-05-12 | 7 | 21 | 21.2 | 101
27914 - ALBURA PPTO C | 115 | No especificado | Concreto | Pilote plataforma # 109 | 2026-05-02 | 2026-05-09 | 2026-05-12 | 7 | 21 | 20.5 | 97.6
27914 - ALBURA PPTO C | 115 | No especificado | Concreto | Pilote plataforma # 109 | 2026-05-02 | 2026-05-09 | 2026-05-12 | 7 | 21 | 20.8 | 99
27914 - ALBURA PPTO C | 116 | No especificado | Concreto | Pilote #21 T3 | 2026-05-02 | 2026-05-30 | 2026-06-02 | 28 | 31 | 46.8 | 151
27914 - ALBURA PPTO C | 116 | No especificado | Concreto | Pilote #21 T3 | 2026-05-02 | 2026-05-30 | 2026-06-02 | 28 | 31 | 45.6 | 147.1
27914 - ALBURA PPTO C | 116 | No especificado | Concreto | Pilote #21 T3 | 2026-05-02 | 2026-05-30 | 2026-06-02 | 28 | 31 | 46.3 | 149.4
27914 - ALBURA PPTO C | 116 | No especificado | Concreto | Pilote # 21 - Torre 3 | 2026-05-02 | 2026-05-16 | 2026-05-21 | 14 | 31 | 35.5 | 114.5
27914 - ALBURA PPTO C | 116 | No especificado | Concreto | Pilote # 21 - Torre 3 | 2026-05-02 | 2026-05-16 | 2026-05-21 | 14 | 31 | 36.1 | 116.5
27914 - ALBURA PPTO C | 116 | No especificado | Concreto | Pilote # 21 - Torre 3 | 2026-05-02 | 2026-05-16 | 2026-05-21 | 14 | 31 | 34.1 | 110
27914 - ALBURA PPTO C | 116 | No especificado | Concreto | Pilote # 21 - Torre 3 | 2026-05-02 | 2026-05-09 | 2026-05-12 | 7 | 31 | 33.9 | 109.4
27914 - ALBURA PPTO C | 116 | No especificado | Concreto | Pilote # 21 - Torre 3 | 2026-05-02 | 2026-05-09 | 2026-05-12 | 7 | 31 | 33 | 106.5
27914 - ALBURA PPTO C | 116 | No especificado | Concreto | Pilote # 21 - Torre 3 | 2026-05-02 | 2026-05-09 | 2026-05-12 | 7 | 31 | 32.5 | 104.8
27914 - ALBURA PPTO C | 117 | No Especificado | Concreto | Viga Guia Tramo 1 # 1,2,16,23,30,32 tramo 2 # 44, 9, 16 | 2026-05-04 | 2026-06-01 | 2026-06-02 | 28 | 21 | 24.4 | 116.2
27914 - ALBURA PPTO C | 117 | No Especificado | Concreto | Viga Guia Tramo 1 # 1,2,16,23,30,32 tramo 2 # 44, 9, 16 | 2026-05-04 | 2026-06-01 | 2026-06-02 | 28 | 21 | 23.7 | 112.9
27914 - ALBURA PPTO C | 117 | No Especificado | Concreto | Viga Guia Tramo 1 # 1,2,16,23,30,32 tramo 2 # 44, 9, 16 | 2026-05-04 | 2026-06-01 | 2026-06-02 | 28 | 21 | 25.2 | 120
27914 - ALBURA PPTO C | 117 | No especificado | Concreto | Viga guía - Tramo 1 # 1, 8, 16, 23, 30, 37 - Tramo 2 # 44, 9, 16 | 2026-05-04 | 2026-05-18 | 2026-05-21 | 14 | 21 | 22.4 | 106.7
27914 - ALBURA PPTO C | 117 | No especificado | Concreto | Viga guía - Tramo 1 # 1, 8, 16, 23, 30, 37 - Tramo 2 # 44, 9, 16 | 2026-05-04 | 2026-05-18 | 2026-05-21 | 14 | 21 | 21.9 | 104.3
27914 - ALBURA PPTO C | 117 | No especificado | Concreto | Viga guía - Tramo 1 # 1, 8, 16, 23, 30, 37 - Tramo 2 # 44, 9, 16 | 2026-05-04 | 2026-05-18 | 2026-05-21 | 14 | 21 | 21.4 | 101.9
27914 - ALBURA PPTO C | 117 | No especificado | Concreto | Viga guía - Tramo 1 # 1, 8, 16, 23, 30, 37 - Tramo 2 # 44, 9, 16 | 2026-05-04 | 2026-05-11 | 2026-05-12 | 7 | 21 | 16.5 | 78.6
27914 - ALBURA PPTO C | 117 | No especificado | Concreto | Viga guía - Tramo 1 # 1, 8, 16, 23, 30, 37 - Tramo 2 # 44, 9, 16 | 2026-05-04 | 2026-05-11 | 2026-05-12 | 7 | 21 | 16.2 | 77.1
27914 - ALBURA PPTO C | 117 | No especificado | Concreto | Viga guía - Tramo 1 # 1, 8, 16, 23, 30, 37 - Tramo 2 # 44, 9, 16 | 2026-05-04 | 2026-05-11 | 2026-05-12 | 7 | 21 | 15.9 | 75.7
27914 - ALBURA PPTO C | 118 | No Especificado | Concreto | Pilote Plataforma #108 | 2026-05-04 | 2026-06-01 | 2026-06-02 | 28 | 21 | 25.5 | 121.4
27914 - ALBURA PPTO C | 118 | No Especificado | Concreto | Pilote Plataforma #108 | 2026-05-04 | 2026-06-01 | 2026-06-02 | 28 | 21 | 25.4 | 121
27914 - ALBURA PPTO C | 118 | No Especificado | Concreto | Pilote Plataforma #108 | 2026-05-04 | 2026-06-01 | 2026-06-02 | 28 | 21 | 25.8 | 122.9
27914 - ALBURA PPTO C | 118 | No especificado | Concreto | Pilote plataforma # 108 | 2026-05-04 | 2026-05-18 | 2026-05-21 | 14 | 21 | 22.2 | 105.7
27914 - ALBURA PPTO C | 118 | No especificado | Concreto | Pilote plataforma # 108 | 2026-05-04 | 2026-05-18 | 2026-05-21 | 14 | 21 | 21.3 | 101.4
27914 - ALBURA PPTO C | 118 | No especificado | Concreto | Pilote plataforma # 108 | 2026-05-04 | 2026-05-18 | 2026-05-21 | 14 | 21 | 21.1 | 100.5
27914 - ALBURA PPTO C | 118 | No especificado | Concreto | Pilote plataforma # 108 | 2026-05-04 | 2026-05-11 | 2026-05-12 | 7 | 21 | 20.3 | 96.7
27914 - ALBURA PPTO C | 118 | No especificado | Concreto | Pilote plataforma # 108 | 2026-05-04 | 2026-05-11 | 2026-05-12 | 7 | 21 | 19.7 | 93.8
27914 - ALBURA PPTO C | 118 | No especificado | Concreto | Pilote plataforma # 108 | 2026-05-04 | 2026-05-11 | 2026-05-12 | 7 | 21 | 19.9 | 94.8
27914 - ALBURA PPTO C | 119 | No Especificado | Concreto | Pilote #29 T3 | 2026-05-04 | 2026-06-01 | 2026-06-02 | 28 | 31 | 43.2 | 139.4
27914 - ALBURA PPTO C | 119 | No Especificado | Concreto | Pilote #29 T3 | 2026-05-04 | 2026-06-01 | 2026-06-02 | 28 | 31 | 43 | 138.7
27914 - ALBURA PPTO C | 119 | No Especificado | Concreto | Pilote #29 T3 | 2026-05-04 | 2026-06-01 | 2026-06-02 | 28 | 31 | 41.9 | 135.2
27914 - ALBURA PPTO C | 119 | No especificado | Concreto | Pilote # 29 - Torre 3 | 2026-05-04 | 2026-05-18 | 2026-05-21 | 14 | 31 | 34.4 | 111
27914 - ALBURA PPTO C | 119 | No especificado | Concreto | Pilote # 29 - Torre 3 | 2026-05-04 | 2026-05-18 | 2026-05-21 | 14 | 31 | 33.8 | 109
27914 - ALBURA PPTO C | 119 | No especificado | Concreto | Pilote # 29 - Torre 3 | 2026-05-04 | 2026-05-18 | 2026-05-21 | 14 | 31 | 33 | 106.5
27914 - ALBURA PPTO C | 119 | No especificado | Concreto | Pilote # 29 - Torre 3 | 2026-05-04 | 2026-05-11 | 2026-05-12 | 7 | 31 | 30.3 | 97.7
27914 - ALBURA PPTO C | 119 | No especificado | Concreto | Pilote # 29 - Torre 3 | 2026-05-04 | 2026-05-11 | 2026-05-12 | 7 | 31 | 28.9 | 93.2
27914 - ALBURA PPTO C | 119 | No especificado | Concreto | Pilote # 29 - Torre 3 | 2026-05-04 | 2026-05-11 | 2026-05-12 | 7 | 31 | 29.3 | 94.5
27914 - ALBURA PPTO C | 12 | No especificado | Concreto | Pilote # 16 torre 4 | 2026-03-02 | 2026-03-30 | 2026-03-31 | 28 | 31 | 37.7 | 121.6
27914 - ALBURA PPTO C | 12 | No especificado | Concreto | Pilote # 16 torre 4 | 2026-03-02 | 2026-03-30 | 2026-03-31 | 28 | 31 | 38.4 | 123.9
27914 - ALBURA PPTO C | 12 | No especificado | Concreto | Pilote # 16 torre 4 | 2026-03-02 | 2026-03-30 | 2026-03-31 | 28 | 31 | 37.2 | 120
27914 - ALBURA PPTO C | 12 | No especificado | Concreto | Pilote # 16 - Torre 4 | 2026-03-02 | 2026-03-16 | 2026-03-20 | 14 | 31 | 32.9 | 106.1
27914 - ALBURA PPTO C | 12 | No especificado | Concreto | Pilote # 16 - Torre 4 | 2026-03-02 | 2026-03-16 | 2026-03-20 | 14 | 31 | 32.2 | 103.9
27914 - ALBURA PPTO C | 12 | No especificado | Concreto | Pilote # 16 - Torre 4 | 2026-03-02 | 2026-03-16 | 2026-03-20 | 14 | 31 | 31.7 | 102.3
27914 - ALBURA PPTO C | 12 | No especificado | Concreto | Pilote # 16 - Torre 4 | 2026-03-02 | 2026-03-09 | 2026-03-20 | 7 | 31 | 27.6 | 89
27914 - ALBURA PPTO C | 12 | No especificado | Concreto | Pilote # 16 - Torre 4 | 2026-03-02 | 2026-03-09 | 2026-03-20 | 7 | 31 | 26.9 | 86.8
27914 - ALBURA PPTO C | 12 | No especificado | Concreto | Pilote # 16 - Torre 4 | 2026-03-02 | 2026-03-09 | 2026-03-20 | 7 | 31 | 26.4 | 85.2
27914 - ALBURA PPTO C | 120 | No Especificado | Concreto | Pilote #50 T3 | 2026-05-04 | 2026-06-01 | 2026-06-02 | 28 | 31 | 38.4 | 123.9
27914 - ALBURA PPTO C | 120 | No Especificado | Concreto | Pilote #50 T3 | 2026-05-04 | 2026-06-01 | 2026-06-02 | 28 | 31 | 38.5 | 124.2
27914 - ALBURA PPTO C | 120 | No Especificado | Concreto | Pilote #50 T3 | 2026-05-04 | 2026-06-01 | 2026-06-02 | 28 | 31 | 37.3 | 120.3
27914 - ALBURA PPTO C | 120 | No especificado | Concreto | Pilote # 50 - Torre 3 | 2026-05-04 | 2026-05-18 | 2026-05-21 | 14 | 31 | 32.2 | 103.9
27914 - ALBURA PPTO C | 120 | No especificado | Concreto | Pilote # 50 - Torre 3 | 2026-05-04 | 2026-05-18 | 2026-05-21 | 14 | 31 | 31.6 | 101.9
27914 - ALBURA PPTO C | 120 | No especificado | Concreto | Pilote # 50 - Torre 3 | 2026-05-04 | 2026-05-18 | 2026-05-21 | 14 | 31 | 30.9 | 99.7
27914 - ALBURA PPTO C | 120 | No especificado | Concreto | Pilote # 50 - Torre 3 | 2026-05-04 | 2026-05-11 | 2026-05-15 | 7 | 31 | 27.4 | 88.4
27914 - ALBURA PPTO C | 120 | No especificado | Concreto | Pilote # 50 - Torre 3 | 2026-05-04 | 2026-05-11 | 2026-05-15 | 7 | 31 | 26 | 83.9
27914 - ALBURA PPTO C | 120 | No especificado | Concreto | Pilote # 50 - Torre 3 | 2026-05-04 | 2026-05-11 | 2026-05-15 | 7 | 31 | 25.4 | 81.9
27914 - ALBURA PPTO C | 121 | No Especificado | Concreto | Pilote #5 T3 | 2026-05-05 | 2026-06-02 | 2026-06-02 | 28 | 31 | 38.2 | 123.2
27914 - ALBURA PPTO C | 121 | No Especificado | Concreto | Pilote #5 T3 | 2026-05-05 | 2026-06-02 | 2026-06-02 | 28 | 31 | 38.8 | 125.2
27914 - ALBURA PPTO C | 121 | No Especificado | Concreto | Pilote #5 T3 | 2026-05-05 | 2026-06-02 | 2026-06-02 | 28 | 31 | 36.7 | 118.4
27914 - ALBURA PPTO C | 121 | No especificado | Concreto | Pilote # 5 - Torre 3 | 2026-05-05 | 2026-05-19 | 2026-05-21 | 14 | 31 | 33 | 106.5
27914 - ALBURA PPTO C | 121 | No especificado | Concreto | Pilote # 5 - Torre 3 | 2026-05-05 | 2026-05-19 | 2026-05-21 | 14 | 31 | 32.6 | 105.2
27914 - ALBURA PPTO C | 121 | No especificado | Concreto | Pilote # 5 - Torre 3 | 2026-05-05 | 2026-05-19 | 2026-05-21 | 14 | 31 | 31.1 | 100.3
27914 - ALBURA PPTO C | 121 | No especificado | Concreto | Pilote # 5 - Torre 3 | 2026-05-05 | 2026-05-12 | 2026-05-15 | 7 | 31 | 28.8 | 92.9
27914 - ALBURA PPTO C | 121 | No especificado | Concreto | Pilote # 5 - Torre 3 | 2026-05-05 | 2026-05-12 | 2026-05-15 | 7 | 31 | 28 | 90.3
27914 - ALBURA PPTO C | 121 | No especificado | Concreto | Pilote # 5 - Torre 3 | 2026-05-05 | 2026-05-12 | 2026-05-15 | 7 | 31 | 27.7 | 89.4
27914 - ALBURA PPTO C | 122 | No Especificado | Concreto | Viga Guia Tramo 2 #23, 30, 43, 42, 28, 21 tramo 3 #8,14,T4 #17, 14,1 | 2026-05-05 | 2026-06-02 | 2026-06-02 | 28 | 21 | 34.8 | 165.7
27914 - ALBURA PPTO C | 122 | No Especificado | Concreto | Viga Guia Tramo 2 #23, 30, 43, 42, 28, 21 tramo 3 #8,14,T4 #17, 14,1 | 2026-05-05 | 2026-06-02 | 2026-06-02 | 28 | 21 | 33.8 | 161
27914 - ALBURA PPTO C | 122 | No Especificado | Concreto | Viga Guia Tramo 2 #23, 30, 43, 42, 28, 21 tramo 3 #8,14,T4 #17, 14,1 | 2026-05-05 | 2026-06-02 | 2026-06-02 | 28 | 21 | 35.1 | 167.1
27914 - ALBURA PPTO C | 122 | No especificado | Concreto | Viga guia Tramo 2 # 23, 30, 11, 3, 42, 28, 21 - Tramo 3 # 8, 14 - Tramo 4 # 17, 14 | 2026-05-05 | 2026-05-19 | 2026-05-21 | 14 | 21 | 31 | 147.6
27914 - ALBURA PPTO C | 122 | No especificado | Concreto | Viga guia Tramo 2 # 23, 30, 11, 3, 42, 28, 21 - Tramo 3 # 8, 14 - Tramo 4 # 17, 14 | 2026-05-05 | 2026-05-19 | 2026-05-21 | 14 | 21 | 30.8 | 146.7
27914 - ALBURA PPTO C | 122 | No especificado | Concreto | Viga guia Tramo 2 # 23, 30, 11, 3, 42, 28, 21 - Tramo 3 # 8, 14 - Tramo 4 # 17, 14 | 2026-05-05 | 2026-05-19 | 2026-05-21 | 14 | 21 | 29.8 | 141.9
27914 - ALBURA PPTO C | 122 | No especificado | Concreto | Viga guia Tramo 2 # 23, 30, 11, 3, 42, 28, 21 - Tramo 3 # 8, 14 - Tramo 4 # 17, 14 | 2026-05-05 | 2026-05-12 | 2026-05-15 | 7 | 21 | 29.4 | 140
27914 - ALBURA PPTO C | 122 | No especificado | Concreto | Viga guia Tramo 2 # 23, 30, 11, 3, 42, 28, 21 - Tramo 3 # 8, 14 - Tramo 4 # 17, 14 | 2026-05-05 | 2026-05-12 | 2026-05-15 | 7 | 21 | 28.9 | 137.6
27914 - ALBURA PPTO C | 122 | No especificado | Concreto | Viga guia Tramo 2 # 23, 30, 11, 3, 42, 28, 21 - Tramo 3 # 8, 14 - Tramo 4 # 17, 14 | 2026-05-05 | 2026-05-12 | 2026-05-15 | 7 | 21 | 28 | 133.3
27914 - ALBURA PPTO C | 123 | No Especificado | Concreto | Pilote Plataforma #102 | 2026-05-05 | 2026-06-02 | 2026-06-02 | 28 | 21 | 27.8 | 132.4
27914 - ALBURA PPTO C | 123 | No Especificado | Concreto | Pilote Plataforma #102 | 2026-05-05 | 2026-06-02 | 2026-06-02 | 28 | 21 | 26.9 | 128.1
27914 - ALBURA PPTO C | 123 | No Especificado | Concreto | Pilote Plataforma #102 | 2026-05-05 | 2026-06-02 | 2026-06-02 | 28 | 21 | 26.8 | 127.6
27914 - ALBURA PPTO C | 123 | No especificado | Concreto | Pilote plataforma # 110, 102 | 2026-05-05 | 2026-05-19 | 2026-05-21 | 14 | 21 | 23.2 | 110.5
27914 - ALBURA PPTO C | 123 | No especificado | Concreto | Pilote plataforma # 110, 102 | 2026-05-05 | 2026-05-19 | 2026-05-21 | 14 | 21 | 22.5 | 107.1
27914 - ALBURA PPTO C | 123 | No especificado | Concreto | Pilote plataforma # 110, 102 | 2026-05-05 | 2026-05-19 | 2026-05-21 | 14 | 21 | 21.9 | 104.3
27914 - ALBURA PPTO C | 123 | No especificado | Concreto | Pilote plataforma # 110, 102 | 2026-05-05 | 2026-05-12 | 2026-05-15 | 7 | 21 | 17.9 | 85.2
27914 - ALBURA PPTO C | 123 | No especificado | Concreto | Pilote plataforma # 110, 102 | 2026-05-05 | 2026-05-12 | 2026-05-15 | 7 | 21 | 17.4 | 82.9
27914 - ALBURA PPTO C | 123 | No especificado | Concreto | Pilote plataforma # 110, 102 | 2026-05-05 | 2026-05-12 | 2026-05-15 | 7 | 21 | 16.9 | 80.5
27914 - ALBURA PPTO C | 124 | No Especificado | Concreto | Pilote #14 T3 | 2026-05-06 | 2026-06-03 | 2026-06-03 | 28 | 31 | 44 | 141.9
27914 - ALBURA PPTO C | 124 | No Especificado | Concreto | Pilote #14 T3 | 2026-05-06 | 2026-06-03 | 2026-06-03 | 28 | 31 | 42.7 | 137.7
27914 - ALBURA PPTO C | 124 | No Especificado | Concreto | Pilote #14 T3 | 2026-05-06 | 2026-06-03 | 2026-06-03 | 28 | 31 | 43.3 | 139.7
27914 - ALBURA PPTO C | 124 | No especificado | Concreto | Pilote # 14 - Torre 3 | 2026-05-06 | 2026-05-20 | 2026-05-21 | 14 | 31 | 37.4 | 120.6
27914 - ALBURA PPTO C | 124 | No especificado | Concreto | Pilote # 14 - Torre 3 | 2026-05-06 | 2026-05-20 | 2026-05-21 | 14 | 31 | 36.3 | 117.1
27914 - ALBURA PPTO C | 124 | No especificado | Concreto | Pilote # 14 - Torre 3 | 2026-05-06 | 2026-05-20 | 2026-05-21 | 14 | 31 | 36.1 | 116.5
27914 - ALBURA PPTO C | 124 | No especificado | Concreto | Pilote # 14 - Torre 3 | 2026-05-06 | 2026-05-13 | 2026-05-15 | 7 | 31 | 32.7 | 105.5
27914 - ALBURA PPTO C | 124 | No especificado | Concreto | Pilote # 14 - Torre 3 | 2026-05-06 | 2026-05-13 | 2026-05-15 | 7 | 31 | 32.1 | 103.5
27914 - ALBURA PPTO C | 124 | No especificado | Concreto | Pilote # 14 - Torre 3 | 2026-05-06 | 2026-05-13 | 2026-05-15 | 7 | 31 | 31.8 | 102.6
27914 - ALBURA PPTO C | 125 | No especificado | Concreto | Pilote plataforma #87 | 2026-05-06 | 2026-06-03 | 2026-06-03 | 28 | 21 | 25.6 | 121.9
27914 - ALBURA PPTO C | 125 | No especificado | Concreto | Pilote plataforma #87 | 2026-05-06 | 2026-06-03 | 2026-06-03 | 28 | 21 | 25.8 | 122.9
27914 - ALBURA PPTO C | 125 | No especificado | Concreto | Pilote plataforma #87 | 2026-05-06 | 2026-06-03 | 2026-06-03 | 28 | 21 | 25.9 | 123.3
27914 - ALBURA PPTO C | 125 | No especificado | Concreto | Pilote plataforma # 87 | 2026-05-06 | 2026-05-20 | 2026-05-21 | 14 | 21 | 23.9 | 113.8
27914 - ALBURA PPTO C | 125 | No especificado | Concreto | Pilote plataforma # 87 | 2026-05-06 | 2026-05-20 | 2026-05-21 | 14 | 21 | 23.2 | 110.5
27914 - ALBURA PPTO C | 125 | No especificado | Concreto | Pilote plataforma # 87 | 2026-05-06 | 2026-05-20 | 2026-05-21 | 14 | 21 | 23.3 | 111
27914 - ALBURA PPTO C | 125 | No especificado | Concreto | Pilote plataforma # 87 | 2026-05-06 | 2026-05-13 | 2026-05-15 | 7 | 21 | 22.8 | 108.6
27914 - ALBURA PPTO C | 125 | No especificado | Concreto | Pilote plataforma # 87 | 2026-05-06 | 2026-05-13 | 2026-05-15 | 7 | 21 | 22.1 | 105.2
27914 - ALBURA PPTO C | 125 | No especificado | Concreto | Pilote plataforma # 87 | 2026-05-06 | 2026-05-13 | 2026-05-15 | 7 | 21 | 22.6 | 107.6
27914 - ALBURA PPTO C | 126 | No especificado | Concreto | Viga guia | 2026-05-06 | 2026-06-03 | 2026-06-03 | 28 | 21 | 36.1 | 171.9
27914 - ALBURA PPTO C | 126 | No especificado | Concreto | Viga guia | 2026-05-06 | 2026-06-03 | 2026-06-03 | 28 | 21 | 36.6 | 174.3
27914 - ALBURA PPTO C | 126 | No especificado | Concreto | Viga guia | 2026-05-06 | 2026-06-03 | 2026-06-03 | 28 | 21 | 35.7 | 170
27914 - ALBURA PPTO C | 126 | No especificado | Concreto | Viga guia | 2026-05-06 | 2026-05-20 | 2026-05-22 | 14 | 21 | 32.3 | 153.8
27914 - ALBURA PPTO C | 126 | No especificado | Concreto | Viga guia | 2026-05-06 | 2026-05-20 | 2026-05-22 | 14 | 21 | 32 | 152.4
27914 - ALBURA PPTO C | 126 | No especificado | Concreto | Viga guia | 2026-05-06 | 2026-05-20 | 2026-05-22 | 14 | 21 | 31.4 | 149.5
27914 - ALBURA PPTO C | 126 | No especificado | Concreto | Viga guia | 2026-05-06 | 2026-05-13 | 2026-05-21 | 7 | 21 | 31 | 147.6
27914 - ALBURA PPTO C | 126 | No especificado | Concreto | Viga guia | 2026-05-06 | 2026-05-13 | 2026-05-21 | 7 | 21 | 30.2 | 143.8
27914 - ALBURA PPTO C | 126 | No especificado | Concreto | Viga guia | 2026-05-06 | 2026-05-13 | 2026-05-21 | 7 | 21 | 29.8 | 141.9
27914 - ALBURA PPTO C | 127 | No especificado | Concreto | Viga guia | 2026-05-07 | 2026-06-04 | 2026-06-05 | 28 | 21 | 34.7 | 165.2
27914 - ALBURA PPTO C | 127 | No especificado | Concreto | Viga guia | 2026-05-07 | 2026-06-04 | 2026-06-05 | 28 | 21 | 33.8 | 161
27914 - ALBURA PPTO C | 127 | No especificado | Concreto | Viga guia | 2026-05-07 | 2026-06-04 | 2026-06-05 | 28 | 21 | 35.5 | 169
27914 - ALBURA PPTO C | 127 | No especificado | Concreto | Viga guia | 2026-05-07 | 2026-05-21 | 2026-05-22 | 14 | 21 | 30 | 142.9
27914 - ALBURA PPTO C | 127 | No especificado | Concreto | Viga guia | 2026-05-07 | 2026-05-21 | 2026-05-22 | 14 | 21 | 29.7 | 141.4
27914 - ALBURA PPTO C | 127 | No especificado | Concreto | Viga guia | 2026-05-07 | 2026-05-21 | 2026-05-22 | 14 | 21 | 30 | 142.9
27914 - ALBURA PPTO C | 127 | No especificado | Concreto | Viga guia | 2026-05-07 | 2026-05-14 | 2026-05-21 | 7 | 21 | 28.4 | 135.2
27914 - ALBURA PPTO C | 127 | No especificado | Concreto | Viga guia | 2026-05-07 | 2026-05-14 | 2026-05-21 | 7 | 21 | 28 | 133.3
27914 - ALBURA PPTO C | 127 | No especificado | Concreto | Viga guia | 2026-05-07 | 2026-05-14 | 2026-05-21 | 7 | 21 | 27.2 | 129.5
27914 - ALBURA PPTO C | 128 | No especificado | Concreto | Pilote #69 T3 | 2026-05-07 | 2026-06-04 | 2026-06-05 | 28 | 31 | 43.2 | 139.4
27914 - ALBURA PPTO C | 128 | No especificado | Concreto | Pilote #69 T3 | 2026-05-07 | 2026-06-04 | 2026-06-05 | 28 | 31 | 43.6 | 140.6
27914 - ALBURA PPTO C | 128 | No especificado | Concreto | Pilote #69 T3 | 2026-05-07 | 2026-06-04 | 2026-06-05 | 28 | 31 | 42.5 | 137.1
27914 - ALBURA PPTO C | 128 | No especificado | Concreto | Pilote # 69 - Torre 3 | 2026-05-07 | 2026-05-21 | 2026-05-22 | 14 | 31 | 39.6 | 127.7
27914 - ALBURA PPTO C | 128 | No especificado | Concreto | Pilote # 69 - Torre 3 | 2026-05-07 | 2026-05-21 | 2026-05-22 | 14 | 31 | 39.4 | 127.1
27914 - ALBURA PPTO C | 128 | No especificado | Concreto | Pilote # 69 - Torre 3 | 2026-05-07 | 2026-05-21 | 2026-05-22 | 14 | 31 | 38.7 | 124.8
27914 - ALBURA PPTO C | 128 | No especificado | Concreto | Pilote # 69 - Torre 3 | 2026-05-07 | 2026-05-14 | 2026-05-21 | 7 | 31 | 36.9 | 119
27914 - ALBURA PPTO C | 128 | No especificado | Concreto | Pilote # 69 - Torre 3 | 2026-05-07 | 2026-05-14 | 2026-05-21 | 7 | 31 | 35.9 | 115.8
27914 - ALBURA PPTO C | 128 | No especificado | Concreto | Pilote # 69 - Torre 3 | 2026-05-07 | 2026-05-14 | 2026-05-21 | 7 | 31 | 35.6 | 114.8
27914 - ALBURA PPTO C | 129 | No especificado | Concreto | Pilote #24 T3 | 2026-05-08 | 2026-06-05 | 2026-06-05 | 28 | 31 | 39.2 | 126.5
27914 - ALBURA PPTO C | 129 | No especificado | Concreto | Pilote #24 T3 | 2026-05-08 | 2026-06-05 | 2026-06-05 | 28 | 31 | 38.2 | 123.2
27914 - ALBURA PPTO C | 129 | No especificado | Concreto | Pilote #24 T3 | 2026-05-08 | 2026-06-05 | 2026-06-05 | 28 | 31 | 38.5 | 124.2
27914 - ALBURA PPTO C | 129 | No especificado | Concreto | Pilote # 24 - Torre 3 | 2026-05-08 | 2026-05-22 | 2026-05-25 | 14 | 31 | 34.7 | 111.9
27914 - ALBURA PPTO C | 129 | No especificado | Concreto | Pilote # 24 - Torre 3 | 2026-05-08 | 2026-05-22 | 2026-05-25 | 14 | 31 | 34.1 | 110
27914 - ALBURA PPTO C | 129 | No especificado | Concreto | Pilote # 24 - Torre 3 | 2026-05-08 | 2026-05-22 | 2026-05-25 | 14 | 31 | 34.9 | 112.6
27914 - ALBURA PPTO C | 129 | No especificado | Concreto | Pilote # 24 - Torre 3 | 2026-05-08 | 2026-05-15 | 2026-05-21 | 7 | 31 | 31.1 | 100.3
27914 - ALBURA PPTO C | 129 | No especificado | Concreto | Pilote # 24 - Torre 3 | 2026-05-08 | 2026-05-15 | 2026-05-21 | 7 | 31 | 30.1 | 97.1
27914 - ALBURA PPTO C | 129 | No especificado | Concreto | Pilote # 24 - Torre 3 | 2026-05-08 | 2026-05-15 | 2026-05-21 | 7 | 31 | 29.8 | 96.1
27914 - ALBURA PPTO C | 13 | No especificado | Concreto | Pilote # 53 torre 4 | 2026-03-03 | 2026-03-31 | 2026-03-31 | 28 | 31 | 36.3 | 117.1
27914 - ALBURA PPTO C | 13 | No especificado | Concreto | Pilote # 53 torre 4 | 2026-03-03 | 2026-03-31 | 2026-03-31 | 28 | 31 | 35.4 | 114.2
27914 - ALBURA PPTO C | 13 | No especificado | Concreto | Pilote # 53 torre 4 | 2026-03-03 | 2026-03-31 | 2026-03-31 | 28 | 31 | 35.9 | 115.8
27914 - ALBURA PPTO C | 13 | No especificado | Concreto | Pilote # 53 - Torre 4 | 2026-03-03 | 2026-03-17 | 2026-03-20 | 14 | 31 | 32.3 | 104.2
27914 - ALBURA PPTO C | 13 | No especificado | Concreto | Pilote # 53 - Torre 4 | 2026-03-03 | 2026-03-17 | 2026-03-20 | 14 | 31 | 31.3 | 101
27914 - ALBURA PPTO C | 13 | No especificado | Concreto | Pilote # 53 - Torre 4 | 2026-03-03 | 2026-03-17 | 2026-03-20 | 14 | 31 | 31.8 | 102.6
27914 - ALBURA PPTO C | 13 | No especificado | Concreto | Pilote # 53 - Torre 4 | 2026-03-03 | 2026-03-10 | 2026-03-20 | 7 | 31 | 25 | 80.6
27914 - ALBURA PPTO C | 13 | No especificado | Concreto | Pilote # 53 - Torre 4 | 2026-03-03 | 2026-03-10 | 2026-03-20 | 7 | 31 | 24.7 | 79.7
27914 - ALBURA PPTO C | 13 | No especificado | Concreto | Pilote # 53 - Torre 4 | 2026-03-03 | 2026-03-10 | 2026-03-20 | 7 | 31 | 24.3 | 78.4
27914 - ALBURA PPTO C | 130 | No especificado | Concreto | Viga guia | 2026-05-08 | 2026-06-05 | 2026-06-05 | 28 | 21 | 32.2 | 153.3
27914 - ALBURA PPTO C | 130 | No especificado | Concreto | Viga guia | 2026-05-08 | 2026-06-05 | 2026-06-05 | 28 | 21 | 32.6 | 155.2
27914 - ALBURA PPTO C | 130 | No especificado | Concreto | Viga guia | 2026-05-08 | 2026-06-05 | 2026-06-05 | 28 | 21 | 31.6 | 150.5
27914 - ALBURA PPTO C | 130 | No especificado | Concreto | Viga guia | 2026-05-08 | 2026-05-22 | 2026-05-25 | 14 | 21 | 26.3 | 125.2
27914 - ALBURA PPTO C | 130 | No especificado | Concreto | Viga guia | 2026-05-08 | 2026-05-22 | 2026-05-25 | 14 | 21 | 26.2 | 124.8
27914 - ALBURA PPTO C | 130 | No especificado | Concreto | Viga guia | 2026-05-08 | 2026-05-22 | 2026-05-25 | 14 | 21 | 26.4 | 125.7
27914 - ALBURA PPTO C | 130 | No especificado | Concreto | Viga guia | 2026-05-08 | 2026-05-15 | 2026-05-21 | 7 | 21 | 24.6 | 117.1
27914 - ALBURA PPTO C | 130 | No especificado | Concreto | Viga guia | 2026-05-08 | 2026-05-15 | 2026-05-21 | 7 | 21 | 24.2 | 115.2
27914 - ALBURA PPTO C | 130 | No especificado | Concreto | Viga guia | 2026-05-08 | 2026-05-15 | 2026-05-21 | 7 | 21 | 23.5 | 111.9
27914 - ALBURA PPTO C | 131 | No especificado | Concreto | Pílote plataforma #107 ,78 | 2026-05-08 | 2026-06-05 | 2026-06-05 | 28 | 21 | 26.2 | 124.8
27914 - ALBURA PPTO C | 131 | No especificado | Concreto | Pílote plataforma #107 ,78 | 2026-05-08 | 2026-06-05 | 2026-06-05 | 28 | 21 | 25.4 | 121
27914 - ALBURA PPTO C | 131 | No especificado | Concreto | Pílote plataforma #107 ,78 | 2026-05-08 | 2026-06-05 | 2026-06-05 | 28 | 21 | 25.7 | 122.4
27914 - ALBURA PPTO C | 131 | No especificado | Concreto | Pilote plataforma # 107, 78 | 2026-05-08 | 2026-05-22 | 2026-05-25 | 14 | 21 | 21.2 | 101
27914 - ALBURA PPTO C | 131 | No especificado | Concreto | Pilote plataforma # 107, 78 | 2026-05-08 | 2026-05-22 | 2026-05-25 | 14 | 21 | 20.9 | 99.5
27914 - ALBURA PPTO C | 131 | No especificado | Concreto | Pilote plataforma # 107, 78 | 2026-05-08 | 2026-05-22 | 2026-05-25 | 14 | 21 | 21.2 | 101
27914 - ALBURA PPTO C | 131 | No especificado | Concreto | Pilote plataforma # 107, 78 | 2026-05-08 | 2026-05-15 | 2026-05-21 | 7 | 21 | 18.8 | 89.5
27914 - ALBURA PPTO C | 131 | No especificado | Concreto | Pilote plataforma # 107, 78 | 2026-05-08 | 2026-05-15 | 2026-05-21 | 7 | 21 | 18 | 85.7
27914 - ALBURA PPTO C | 131 | No especificado | Concreto | Pilote plataforma # 107, 78 | 2026-05-08 | 2026-05-15 | 2026-05-21 | 7 | 21 | 17.6 | 83.8
27914 - ALBURA PPTO C | 132 | No especificado | Concreto | Pilote #45 T3 | 2026-05-09 | 2026-06-06 | 2026-06-09 | 28 | 31 | 43.1 | 139
27914 - ALBURA PPTO C | 132 | No especificado | Concreto | Pilote #45 T3 | 2026-05-09 | 2026-06-06 | 2026-06-09 | 28 | 31 | 42.1 | 135.8
27914 - ALBURA PPTO C | 132 | No especificado | Concreto | Pilote #45 T3 | 2026-05-09 | 2026-06-06 | 2026-06-09 | 28 | 31 | 42.6 | 137.4
27914 - ALBURA PPTO C | 132 | No especificado | Concreto | Pilote # 45 - Torre 3 | 2026-05-09 | 2026-05-23 | 2026-05-25 | 14 | 31 | 36.1 | 116.5
27914 - ALBURA PPTO C | 132 | No especificado | Concreto | Pilote # 45 - Torre 3 | 2026-05-09 | 2026-05-23 | 2026-05-25 | 14 | 31 | 36.1 | 116.5
27914 - ALBURA PPTO C | 132 | No especificado | Concreto | Pilote # 45 - Torre 3 | 2026-05-09 | 2026-05-23 | 2026-05-25 | 14 | 31 | 35.7 | 115.2
27914 - ALBURA PPTO C | 132 | No especificado | Concreto | Pilote # 45 - Torre 3 | 2026-05-09 | 2026-05-16 | 2026-05-21 | 7 | 31 | 33.7 | 108.7
27914 - ALBURA PPTO C | 132 | No especificado | Concreto | Pilote # 45 - Torre 3 | 2026-05-09 | 2026-05-16 | 2026-05-21 | 7 | 31 | 32.8 | 105.8
27914 - ALBURA PPTO C | 132 | No especificado | Concreto | Pilote # 45 - Torre 3 | 2026-05-09 | 2026-05-16 | 2026-05-21 | 7 | 31 | 31.8 | 102.6
27914 - ALBURA PPTO C | 133 | No especificado | Concreto | Pilote plataforma #116 | 2026-05-09 | 2026-06-06 | 2026-06-09 | 28 | 21 | 31.7 | 151
27914 - ALBURA PPTO C | 133 | No especificado | Concreto | Pilote plataforma #116 | 2026-05-09 | 2026-06-06 | 2026-06-09 | 28 | 21 | 30.8 | 146.7
27914 - ALBURA PPTO C | 133 | No especificado | Concreto | Pilote plataforma #116 | 2026-05-09 | 2026-06-06 | 2026-06-09 | 28 | 21 | 30.6 | 145.7
27914 - ALBURA PPTO C | 133 | No especificado | Concreto | Pilote plataforma # 116 | 2026-05-09 | 2026-05-23 | 2026-05-25 | 14 | 21 | 25.6 | 121.9
27914 - ALBURA PPTO C | 133 | No especificado | Concreto | Pilote plataforma # 116 | 2026-05-09 | 2026-05-23 | 2026-05-25 | 14 | 21 | 25 | 119
27914 - ALBURA PPTO C | 133 | No especificado | Concreto | Pilote plataforma # 116 | 2026-05-09 | 2026-05-23 | 2026-05-25 | 14 | 21 | 25.6 | 121.9
27914 - ALBURA PPTO C | 133 | No especificado | Concreto | Pilote plataforma # 116 | 2026-05-09 | 2026-05-16 | 2026-05-21 | 7 | 21 | 23.7 | 112.9
27914 - ALBURA PPTO C | 133 | No especificado | Concreto | Pilote plataforma # 116 | 2026-05-09 | 2026-05-16 | 2026-05-21 | 7 | 21 | 23.2 | 110.5
27914 - ALBURA PPTO C | 133 | No especificado | Concreto | Pilote plataforma # 116 | 2026-05-09 | 2026-05-16 | 2026-05-21 | 7 | 21 | 22.5 | 107.1
27914 - ALBURA PPTO C | 134 | No especificado | Concreto | Viga guía | 2026-05-09 | 2026-06-06 | 2026-06-09 | 28 | 21 | 28.1 | 133.8
27914 - ALBURA PPTO C | 134 | No especificado | Concreto | Viga guía | 2026-05-09 | 2026-06-06 | 2026-06-09 | 28 | 21 | 27.3 | 130
27914 - ALBURA PPTO C | 134 | No especificado | Concreto | Viga guía | 2026-05-09 | 2026-06-06 | 2026-06-09 | 28 | 21 | 27.5 | 131
27914 - ALBURA PPTO C | 134 | No especificado | Concreto | Viga guia | 2026-05-09 | 2026-05-23 | 2026-05-25 | 14 | 21 | 23.4 | 111.4
27914 - ALBURA PPTO C | 134 | No especificado | Concreto | Viga guia | 2026-05-09 | 2026-05-23 | 2026-05-25 | 14 | 21 | 23.9 | 113.8
27914 - ALBURA PPTO C | 134 | No especificado | Concreto | Viga guia | 2026-05-09 | 2026-05-23 | 2026-05-25 | 14 | 21 | 23.5 | 111.9
27914 - ALBURA PPTO C | 134 | No especificado | Concreto | Viga guia | 2026-05-09 | 2026-05-16 | 2026-05-21 | 7 | 21 | 20.6 | 98.1
27914 - ALBURA PPTO C | 134 | No especificado | Concreto | Viga guia | 2026-05-09 | 2026-05-16 | 2026-05-21 | 7 | 21 | 20.5 | 97.6
27914 - ALBURA PPTO C | 134 | No especificado | Concreto | Viga guia | 2026-05-09 | 2026-05-16 | 2026-05-21 | 7 | 21 | 19.5 | 92.9
27914 - ALBURA PPTO C | 135 | No especificado | Concreto | Viga guía | 2026-05-11 | 2026-06-08 | 2026-06-09 | 28 | 21 | 25.3 | 120.5
27914 - ALBURA PPTO C | 135 | No especificado | Concreto | Viga guía | 2026-05-11 | 2026-06-08 | 2026-06-09 | 28 | 21 | 25.5 | 121.4
27914 - ALBURA PPTO C | 135 | No especificado | Concreto | Viga guía | 2026-05-11 | 2026-06-08 | 2026-06-09 | 28 | 21 | 25.9 | 123.3
27914 - ALBURA PPTO C | 135 | No especificado | Concreto | Viga guia | 2026-05-11 | 2026-05-25 | 2026-05-28 | 14 | 21 | 22.3 | 106.2
27914 - ALBURA PPTO C | 135 | No especificado | Concreto | Viga guia | 2026-05-11 | 2026-05-25 | 2026-05-28 | 14 | 21 | 21.6 | 102.9
27914 - ALBURA PPTO C | 135 | No especificado | Concreto | Viga guia | 2026-05-11 | 2026-05-25 | 2026-05-28 | 14 | 21 | 22 | 104.8
27914 - ALBURA PPTO C | 135 | No especificado | Concreto | Viga guia | 2026-05-11 | 2026-05-18 | 2026-05-21 | 7 | 21 | 18.8 | 89.5
27914 - ALBURA PPTO C | 135 | No especificado | Concreto | Viga guia | 2026-05-11 | 2026-05-18 | 2026-05-21 | 7 | 21 | 18.7 | 89
27914 - ALBURA PPTO C | 135 | No especificado | Concreto | Viga guia | 2026-05-11 | 2026-05-18 | 2026-05-21 | 7 | 21 | 18 | 85.7
27914 - ALBURA PPTO C | 136 | No especificado | Concreto | Pilote plataforma # 118, 115 | 2026-05-11 | 2026-06-08 | 2026-06-09 | 28 | 21 | 28 | 133.3
27914 - ALBURA PPTO C | 136 | No especificado | Concreto | Pilote plataforma # 118, 115 | 2026-05-11 | 2026-06-08 | 2026-06-09 | 28 | 21 | 27.8 | 132.4
27914 - ALBURA PPTO C | 136 | No especificado | Concreto | Pilote plataforma # 118, 115 | 2026-05-11 | 2026-06-08 | 2026-06-09 | 28 | 21 | 28.9 | 137.6
27914 - ALBURA PPTO C | 136 | No especificado | Concreto | Pilote plataforma # 118, 115 | 2026-05-11 | 2026-05-25 | 2026-05-28 | 14 | 21 | 24.5 | 116.7
27914 - ALBURA PPTO C | 136 | No especificado | Concreto | Pilote plataforma # 118, 115 | 2026-05-11 | 2026-05-25 | 2026-05-28 | 14 | 21 | 24.4 | 116.2
27914 - ALBURA PPTO C | 136 | No especificado | Concreto | Pilote plataforma # 118, 115 | 2026-05-11 | 2026-05-25 | 2026-05-28 | 14 | 21 | 23.7 | 112.9
27914 - ALBURA PPTO C | 136 | No especificado | Concreto | Pilote plataforma # 118, 115 | 2026-05-11 | 2026-05-18 | 2026-05-21 | 7 | 21 | 22.7 | 108.1
27914 - ALBURA PPTO C | 136 | No especificado | Concreto | Pilote plataforma # 118, 115 | 2026-05-11 | 2026-05-18 | 2026-05-21 | 7 | 21 | 21.6 | 102.9
27914 - ALBURA PPTO C | 136 | No especificado | Concreto | Pilote plataforma # 118, 115 | 2026-05-11 | 2026-05-18 | 2026-05-21 | 7 | 21 | 21.9 | 104.3
27914 - ALBURA PPTO C | 137 | No especificado | Concreto | Pilote #52 T3 | 2026-05-11 | 2026-06-08 | 2026-06-09 | 28 | 31 | 39 | 125.8
27914 - ALBURA PPTO C | 137 | No especificado | Concreto | Pilote #52 T3 | 2026-05-11 | 2026-06-08 | 2026-06-09 | 28 | 31 | 39.5 | 127.4
27914 - ALBURA PPTO C | 137 | No especificado | Concreto | Pilote #52 T3 | 2026-05-11 | 2026-06-08 | 2026-06-09 | 28 | 31 | 38 | 122.6
27914 - ALBURA PPTO C | 137 | No especificado | Concreto | Pilote # 52 - Torre 3 | 2026-05-11 | 2026-05-25 | 2026-05-28 | 14 | 31 | 34.2 | 110.3
27914 - ALBURA PPTO C | 137 | No especificado | Concreto | Pilote # 52 - Torre 3 | 2026-05-11 | 2026-05-25 | 2026-05-28 | 14 | 31 | 33 | 106.5
27914 - ALBURA PPTO C | 137 | No especificado | Concreto | Pilote # 52 - Torre 3 | 2026-05-11 | 2026-05-25 | 2026-05-28 | 14 | 31 | 33.9 | 109.4
27914 - ALBURA PPTO C | 137 | No especificado | Concreto | Pilote # 52 - Torre 3 | 2026-05-11 | 2026-05-18 | 2026-05-21 | 7 | 31 | 30 | 96.8
27914 - ALBURA PPTO C | 137 | No especificado | Concreto | Pilote # 52 - Torre 3 | 2026-05-11 | 2026-05-18 | 2026-05-21 | 7 | 31 | 29.6 | 95.5
27914 - ALBURA PPTO C | 137 | No especificado | Concreto | Pilote # 52 - Torre 3 | 2026-05-11 | 2026-05-18 | 2026-05-21 | 7 | 31 | 28.9 | 93.2
27914 - ALBURA PPTO C | 138 | No especificado | Concreto | Viga guía | 2026-05-12 | 2026-06-09 | 2026-06-10 | 28 | 21 | 31.7 | 151
27914 - ALBURA PPTO C | 138 | No especificado | Concreto | Viga guía | 2026-05-12 | 2026-06-09 | 2026-06-10 | 28 | 21 | 31.5 | 150
27914 - ALBURA PPTO C | 138 | No especificado | Concreto | Viga guía | 2026-05-12 | 2026-06-09 | 2026-06-10 | 28 | 21 | 31.1 | 148.1
27914 - ALBURA PPTO C | 138 | No especificado | Concreto | Viga guia | 2026-05-12 | 2026-05-26 | 2026-05-28 | 14 | 21 | 28.8 | 137.1
27914 - ALBURA PPTO C | 138 | No especificado | Concreto | Viga guia | 2026-05-12 | 2026-05-26 | 2026-05-28 | 14 | 21 | 28.5 | 135.7
27914 - ALBURA PPTO C | 138 | No especificado | Concreto | Viga guia | 2026-05-12 | 2026-05-26 | 2026-05-28 | 14 | 21 | 28.9 | 137.6
27914 - ALBURA PPTO C | 138 | No especificado | Concreto | Viga guia | 2026-05-12 | 2026-05-19 | 2026-05-22 | 7 | 21 | 27.1 | 129
27914 - ALBURA PPTO C | 138 | No especificado | Concreto | Viga guia | 2026-05-12 | 2026-05-19 | 2026-05-22 | 7 | 21 | 26.7 | 127.1
27914 - ALBURA PPTO C | 138 | No especificado | Concreto | Viga guia | 2026-05-12 | 2026-05-19 | 2026-05-22 | 7 | 21 | 26.4 | 125.7
27914 - ALBURA PPTO C | 139 | No especificado | Concreto | Pilote plataforma # 14 | 2026-05-12 | 2026-06-09 | 2026-06-10 | 28 | 21 | 31.1 | 148.1
27914 - ALBURA PPTO C | 139 | No especificado | Concreto | Pilote plataforma # 14 | 2026-05-12 | 2026-06-09 | 2026-06-10 | 28 | 21 | 31.9 | 151.9
27914 - ALBURA PPTO C | 139 | No especificado | Concreto | Pilote plataforma # 14 | 2026-05-12 | 2026-06-09 | 2026-06-10 | 28 | 21 | 30.7 | 146.2
27914 - ALBURA PPTO C | 139 | No especificado | Concreto | Pilote plataforma 114 | 2026-05-12 | 2026-05-26 | 2026-05-28 | 14 | 21 | 26.9 | 128.1
27914 - ALBURA PPTO C | 139 | No especificado | Concreto | Pilote plataforma 114 | 2026-05-12 | 2026-05-26 | 2026-05-28 | 14 | 21 | 26.7 | 127.1
27914 - ALBURA PPTO C | 139 | No especificado | Concreto | Pilote plataforma 114 | 2026-05-12 | 2026-05-26 | 2026-05-28 | 14 | 21 | 27 | 128.6
27914 - ALBURA PPTO C | 139 | No especificado | Concreto | Pilote plataforma 114 | 2026-05-12 | 2026-05-19 | 2026-05-22 | 7 | 21 | 25.2 | 120
27914 - ALBURA PPTO C | 139 | No especificado | Concreto | Pilote plataforma 114 | 2026-05-12 | 2026-05-19 | 2026-05-22 | 7 | 21 | 24.1 | 114.8
27914 - ALBURA PPTO C | 139 | No especificado | Concreto | Pilote plataforma 114 | 2026-05-12 | 2026-05-19 | 2026-05-22 | 7 | 21 | 24 | 114.3
27914 - ALBURA PPTO C | 14 | No especificado | Concreto | Pilote #30 torre 4 | 2026-03-03 | 2026-03-31 | 2026-03-31 | 28 | 31 | 36.3 | 117.1
27914 - ALBURA PPTO C | 14 | No especificado | Concreto | Pilote #30 torre 4 | 2026-03-03 | 2026-03-31 | 2026-03-31 | 28 | 31 | 36.7 | 118.4
27914 - ALBURA PPTO C | 14 | No especificado | Concreto | Pilote #30 torre 4 | 2026-03-03 | 2026-03-31 | 2026-03-31 | 28 | 31 | 37.1 | 119.7
27914 - ALBURA PPTO C | 14 | No especificado | Concreto | Pilote # 30 - Torre 4 | 2026-03-03 | 2026-03-17 | 2026-03-20 | 14 | 31 | 29.1 | 93.9
27914 - ALBURA PPTO C | 14 | No especificado | Concreto | Pilote # 30 - Torre 4 | 2026-03-03 | 2026-03-17 | 2026-03-20 | 14 | 31 | 28.2 | 91
27914 - ALBURA PPTO C | 14 | No especificado | Concreto | Pilote # 30 - Torre 4 | 2026-03-03 | 2026-03-17 | 2026-03-20 | 14 | 31 | 28 | 90.3
27914 - ALBURA PPTO C | 14 | No especificado | Concreto | Pilote # 30 - Torre 4 | 2026-03-03 | 2026-03-10 | 2026-03-20 | 7 | 31 | 24.8 | 80
27914 - ALBURA PPTO C | 14 | No especificado | Concreto | Pilote # 30 - Torre 4 | 2026-03-03 | 2026-03-10 | 2026-03-20 | 7 | 31 | 24.3 | 78.4
27914 - ALBURA PPTO C | 14 | No especificado | Concreto | Pilote # 30 - Torre 4 | 2026-03-03 | 2026-03-10 | 2026-03-20 | 7 | 31 | 24 | 77.4
27914 - ALBURA PPTO C | 140 | No especificado | Concreto | Pilote # 33 T3 | 2026-05-12 | 2026-06-09 | 2026-06-10 | 28 | 31 | 37.5 | 121
27914 - ALBURA PPTO C | 140 | No especificado | Concreto | Pilote # 33 T3 | 2026-05-12 | 2026-06-09 | 2026-06-10 | 28 | 31 | 36.5 | 117.7
27914 - ALBURA PPTO C | 140 | No especificado | Concreto | Pilote # 33 T3 | 2026-05-12 | 2026-06-09 | 2026-06-10 | 28 | 31 | 37 | 119.4
27914 - ALBURA PPTO C | 140 | No especificado | Concreto | Pilote # 33 - Torre 3 | 2026-05-12 | 2026-05-26 | 2026-05-28 | 14 | 31 | 33.5 | 108.1
27914 - ALBURA PPTO C | 140 | No especificado | Concreto | Pilote # 33 - Torre 3 | 2026-05-12 | 2026-05-26 | 2026-05-28 | 14 | 31 | 33.4 | 107.7
27914 - ALBURA PPTO C | 140 | No especificado | Concreto | Pilote # 33 - Torre 3 | 2026-05-12 | 2026-05-26 | 2026-05-28 | 14 | 31 | 32.3 | 104.2
27914 - ALBURA PPTO C | 140 | No especificado | Concreto | Pilote # 33 - Torre 3 | 2026-05-12 | 2026-05-19 | 2026-05-22 | 7 | 31 | 30.2 | 97.4
27914 - ALBURA PPTO C | 140 | No especificado | Concreto | Pilote # 33 - Torre 3 | 2026-05-12 | 2026-05-19 | 2026-05-22 | 7 | 31 | 29.2 | 94.2
27914 - ALBURA PPTO C | 140 | No especificado | Concreto | Pilote # 33 - Torre 3 | 2026-05-12 | 2026-05-19 | 2026-05-22 | 7 | 31 | 29 | 93.5
27914 - ALBURA PPTO C | 141 | No especificado | Concreto | Viga guía | 2026-05-13 | 2026-06-10 | 2026-06-10 | 28 | 21 | 30.1 | 143.3
27914 - ALBURA PPTO C | 141 | No especificado | Concreto | Viga guía | 2026-05-13 | 2026-06-10 | 2026-06-10 | 28 | 21 | 30.4 | 144.8
27914 - ALBURA PPTO C | 141 | No especificado | Concreto | Viga guía | 2026-05-13 | 2026-06-10 | 2026-06-10 | 28 | 21 | 29.5 | 140.5
27914 - ALBURA PPTO C | 141 | No especificado | Concreto | Viga guia | 2026-05-13 | 2026-05-27 | 2026-06-01 | 14 | 21 | 26.1 | 124.3
27914 - ALBURA PPTO C | 141 | No especificado | Concreto | Viga guia | 2026-05-13 | 2026-05-27 | 2026-06-01 | 14 | 21 | 26.1 | 124.3
27914 - ALBURA PPTO C | 141 | No especificado | Concreto | Viga guia | 2026-05-13 | 2026-05-27 | 2026-06-01 | 14 | 21 | 25.8 | 122.9
27914 - ALBURA PPTO C | 141 | No especificado | Concreto | Viga guia | 2026-05-13 | 2026-05-20 | 2026-05-22 | 7 | 21 | 23.7 | 112.9
27914 - ALBURA PPTO C | 141 | No especificado | Concreto | Viga guia | 2026-05-13 | 2026-05-20 | 2026-05-22 | 7 | 21 | 23.4 | 111.4
27914 - ALBURA PPTO C | 141 | No especificado | Concreto | Viga guia | 2026-05-13 | 2026-05-20 | 2026-05-22 | 7 | 21 | 23.2 | 110.5
27914 - ALBURA PPTO C | 142 | No especificado | Concreto | Pilote plataforma # 77 | 2026-05-13 | 2026-06-10 | 2026-06-10 | 28 | 21 | 26.5 | 126.2
27914 - ALBURA PPTO C | 142 | No especificado | Concreto | Pilote plataforma # 77 | 2026-05-13 | 2026-06-10 | 2026-06-10 | 28 | 21 | 25.8 | 122.9
27914 - ALBURA PPTO C | 142 | No especificado | Concreto | Pilote plataforma # 77 | 2026-05-13 | 2026-06-10 | 2026-06-10 | 28 | 21 | 26.1 | 124.3
27914 - ALBURA PPTO C | 142 | No especificado | Concreto | Pilote plataforma # 77 | 2026-05-13 | 2026-05-27 | 2026-06-01 | 14 | 21 | 21.7 | 103.3
27914 - ALBURA PPTO C | 142 | No especificado | Concreto | Pilote plataforma # 77 | 2026-05-13 | 2026-05-27 | 2026-06-01 | 14 | 21 | 21.5 | 102.4
27914 - ALBURA PPTO C | 142 | No especificado | Concreto | Pilote plataforma # 77 | 2026-05-13 | 2026-05-27 | 2026-06-01 | 14 | 21 | 21.1 | 100.5
27914 - ALBURA PPTO C | 142 | No especificado | Concreto | Pilote plataforma # 77 | 2026-05-13 | 2026-05-20 | 2026-05-22 | 7 | 21 | 18.9 | 90
27914 - ALBURA PPTO C | 142 | No especificado | Concreto | Pilote plataforma # 77 | 2026-05-13 | 2026-05-20 | 2026-05-22 | 7 | 21 | 18.6 | 88.6
27914 - ALBURA PPTO C | 142 | No especificado | Concreto | Pilote plataforma # 77 | 2026-05-13 | 2026-05-20 | 2026-05-22 | 7 | 21 | 18.2 | 86.7
27914 - ALBURA PPTO C | 143 | No Especificado | Concreto | Pilote # 55 T3 | 2026-05-13 | 2026-06-10 | 2026-06-10 | 28 | 31 | 42.1 | 135.8
27914 - ALBURA PPTO C | 143 | No Especificado | Concreto | Pilote # 55 T3 | 2026-05-13 | 2026-06-10 | 2026-06-10 | 28 | 31 | 42.8 | 138.1
27914 - ALBURA PPTO C | 143 | No Especificado | Concreto | Pilote # 55 T3 | 2026-05-13 | 2026-06-10 | 2026-06-10 | 28 | 31 | 41.3 | 133.2
27914 - ALBURA PPTO C | 143 | No especificado | Concreto | Pilote # 55 - Torre 3 | 2026-05-13 | 2026-05-27 | 2026-06-01 | 14 | 31 | 35.9 | 115.8
27914 - ALBURA PPTO C | 143 | No especificado | Concreto | Pilote # 55 - Torre 3 | 2026-05-13 | 2026-05-27 | 2026-06-01 | 14 | 31 | 35.8 | 115.5
27914 - ALBURA PPTO C | 143 | No especificado | Concreto | Pilote # 55 - Torre 3 | 2026-05-13 | 2026-05-27 | 2026-06-01 | 14 | 31 | 35.7 | 115.2
27914 - ALBURA PPTO C | 143 | No especificado | Concreto | Pilote # 55 - Torre 3 | 2026-05-13 | 2026-05-20 | 2026-05-22 | 7 | 31 | 33.2 | 107.1
27914 - ALBURA PPTO C | 143 | No especificado | Concreto | Pilote # 55 - Torre 3 | 2026-05-13 | 2026-05-20 | 2026-05-22 | 7 | 31 | 32.9 | 106.1
27914 - ALBURA PPTO C | 143 | No especificado | Concreto | Pilote # 55 - Torre 3 | 2026-05-13 | 2026-05-20 | 2026-05-22 | 7 | 31 | 32 | 103.2
27914 - ALBURA PPTO C | 144 | No Especificado | Concreto | Pilote # 18 T3 | 2026-05-13 | 2026-06-10 | 2026-06-10 | 28 | 31 | 42.1 | 135.8
27914 - ALBURA PPTO C | 144 | No Especificado | Concreto | Pilote # 18 T3 | 2026-05-13 | 2026-06-10 | 2026-06-10 | 28 | 31 | 41 | 132.3
27914 - ALBURA PPTO C | 144 | No Especificado | Concreto | Pilote # 18 T3 | 2026-05-13 | 2026-06-10 | 2026-06-10 | 28 | 31 | 41.3 | 133.2
27914 - ALBURA PPTO C | 144 | No especificado | Concreto | Pilote # 18 - Torre 3 | 2026-05-13 | 2026-05-27 | 2026-06-01 | 14 | 31 | 36 | 116.1
27914 - ALBURA PPTO C | 144 | No especificado | Concreto | Pilote # 18 - Torre 3 | 2026-05-13 | 2026-05-27 | 2026-06-01 | 14 | 31 | 35.7 | 115.2
27914 - ALBURA PPTO C | 144 | No especificado | Concreto | Pilote # 18 - Torre 3 | 2026-05-13 | 2026-05-27 | 2026-06-01 | 14 | 31 | 35.6 | 114.8
27914 - ALBURA PPTO C | 144 | No especificado | Concreto | Pilote # 18 - Torre 3 | 2026-05-13 | 2026-05-20 | 2026-05-22 | 7 | 31 | 32.8 | 105.8
27914 - ALBURA PPTO C | 144 | No especificado | Concreto | Pilote # 18 - Torre 3 | 2026-05-13 | 2026-05-20 | 2026-05-22 | 7 | 31 | 33.5 | 108.1
27914 - ALBURA PPTO C | 144 | No especificado | Concreto | Pilote # 18 - Torre 3 | 2026-05-13 | 2026-05-20 | 2026-05-22 | 7 | 31 | 32.5 | 104.8
27914 - ALBURA PPTO C | 145 | No Especificado | Concreto | Viga Guía | 2026-05-14 | 2026-06-11 | 2026-06-12 | 28 | 21 | 38.9 | 185.2
27914 - ALBURA PPTO C | 145 | No Especificado | Concreto | Viga Guía | 2026-05-14 | 2026-06-11 | 2026-06-12 | 28 | 21 | 38.7 | 184.3
27914 - ALBURA PPTO C | 145 | No Especificado | Concreto | Viga Guía | 2026-05-14 | 2026-06-11 | 2026-06-12 | 28 | 21 | 37.6 | 179
27914 - ALBURA PPTO C | 145 | No especificado | Concreto | Viga guia | 2026-05-14 | 2026-05-28 | 2026-06-01 | 14 | 21 | 34.7 | 165.2
27914 - ALBURA PPTO C | 145 | No especificado | Concreto | Viga guia | 2026-05-14 | 2026-05-28 | 2026-06-01 | 14 | 21 | 34.3 | 163.3
27914 - ALBURA PPTO C | 145 | No especificado | Concreto | Viga guia | 2026-05-14 | 2026-05-28 | 2026-06-01 | 14 | 21 | 33.9 | 161.4
27914 - ALBURA PPTO C | 145 | No especificado | Concreto | Viga guia | 2026-05-14 | 2026-05-21 | 2026-05-22 | 7 | 21 | 29.4 | 140
27914 - ALBURA PPTO C | 145 | No especificado | Concreto | Viga guia | 2026-05-14 | 2026-05-21 | 2026-05-22 | 7 | 21 | 29.3 | 139.5
27914 - ALBURA PPTO C | 145 | No especificado | Concreto | Viga guia | 2026-05-14 | 2026-05-21 | 2026-05-22 | 7 | 21 | 29 | 138.1
27914 - ALBURA PPTO C | 146 | No Especificado | Concreto | Viga Guía | 2026-05-15 | 2026-06-12 | 2026-06-12 | 28 | 21 | 37.4 | 178.1
27914 - ALBURA PPTO C | 146 | No Especificado | Concreto | Viga Guía | 2026-05-15 | 2026-06-12 | 2026-06-12 | 28 | 21 | 37.2 | 177.1
27914 - ALBURA PPTO C | 146 | No Especificado | Concreto | Viga Guía | 2026-05-15 | 2026-06-12 | 2026-06-12 | 28 | 21 | 37.7 | 179.5
27914 - ALBURA PPTO C | 146 | No especificado | Concreto | Viga guia | 2026-05-15 | 2026-05-29 | 2026-06-01 | 14 | 21 | 33.7 | 160.5
27914 - ALBURA PPTO C | 146 | No especificado | Concreto | Viga guia | 2026-05-15 | 2026-05-29 | 2026-06-01 | 14 | 21 | 33.8 | 161
27914 - ALBURA PPTO C | 146 | No especificado | Concreto | Viga guia | 2026-05-15 | 2026-05-29 | 2026-06-01 | 14 | 21 | 34.1 | 162.4
27914 - ALBURA PPTO C | 146 | No especificado | Concreto | Viga guia | 2026-05-15 | 2026-05-22 | 2026-05-25 | 7 | 21 | 31 | 147.6
27914 - ALBURA PPTO C | 146 | No especificado | Concreto | Viga guia | 2026-05-15 | 2026-05-22 | 2026-05-25 | 7 | 21 | 30.3 | 144.3
27914 - ALBURA PPTO C | 146 | No especificado | Concreto | Viga guia | 2026-05-15 | 2026-05-22 | 2026-05-25 | 7 | 21 | 30.1 | 143.3
27914 - ALBURA PPTO C | 147 | No Especificado | Concreto | Viga Guía | 2026-05-15 | 2026-06-12 | 2026-06-12 | 28 | 31 | 43.7 | 141
27914 - ALBURA PPTO C | 147 | No Especificado | Concreto | Viga Guía | 2026-05-15 | 2026-06-12 | 2026-06-12 | 28 | 31 | 44.4 | 143.2
27914 - ALBURA PPTO C | 147 | No Especificado | Concreto | Viga Guía | 2026-05-15 | 2026-06-12 | 2026-06-12 | 28 | 31 | 44.2 | 142.6
27914 - ALBURA PPTO C | 147 | No especificado | Concreto | Viga guia | 2026-05-15 | 2026-05-29 | 2026-06-01 | 14 | 31 | 40.6 | 131
27914 - ALBURA PPTO C | 147 | No especificado | Concreto | Viga guia | 2026-05-15 | 2026-05-29 | 2026-06-01 | 14 | 31 | 40.8 | 131.6
27914 - ALBURA PPTO C | 147 | No especificado | Concreto | Viga guia | 2026-05-15 | 2026-05-29 | 2026-06-01 | 14 | 31 | 41.4 | 133.5
27914 - ALBURA PPTO C | 147 | No especificado | Concreto | Viga guia | 2026-05-15 | 2026-05-22 | 2026-05-25 | 7 | 31 | 38.7 | 124.8
27914 - ALBURA PPTO C | 147 | No especificado | Concreto | Viga guia | 2026-05-15 | 2026-05-22 | 2026-05-25 | 7 | 31 | 37.9 | 122.3
27914 - ALBURA PPTO C | 147 | No especificado | Concreto | Viga guia | 2026-05-15 | 2026-05-22 | 2026-05-25 | 7 | 31 | 37.3 | 120.3
27914 - ALBURA PPTO C | 148 | No Especificado | Concreto | Pilote # 42 T3 | 2026-05-15 | 2026-06-12 | 2026-06-12 | 28 | 31 | 37.1 | 119.7
27914 - ALBURA PPTO C | 148 | No Especificado | Concreto | Pilote # 42 T3 | 2026-05-15 | 2026-06-12 | 2026-06-12 | 28 | 31 | 37 | 119.4
27914 - ALBURA PPTO C | 148 | No Especificado | Concreto | Pilote # 42 T3 | 2026-05-15 | 2026-06-12 | 2026-06-12 | 28 | 31 | 36.1 | 116.5
27914 - ALBURA PPTO C | 148 | No especificado | Concreto | Pilote # 42 - Torre 3 | 2026-05-15 | 2026-05-29 | 2026-06-01 | 14 | 31 | 32.5 | 104.8
27914 - ALBURA PPTO C | 148 | No especificado | Concreto | Pilote # 42 - Torre 3 | 2026-05-15 | 2026-05-29 | 2026-06-01 | 14 | 31 | 31.2 | 100.6
27914 - ALBURA PPTO C | 148 | No especificado | Concreto | Pilote # 42 - Torre 3 | 2026-05-15 | 2026-05-29 | 2026-06-01 | 14 | 31 | 31.9 | 102.9
27914 - ALBURA PPTO C | 148 | No especificado | Concreto | Pilote # 42 - Torre 3 | 2026-05-15 | 2026-05-22 | 2026-05-25 | 7 | 31 | 28.8 | 92.9
27914 - ALBURA PPTO C | 148 | No especificado | Concreto | Pilote # 42 - Torre 3 | 2026-05-15 | 2026-05-22 | 2026-05-25 | 7 | 31 | 28.1 | 90.6
27914 - ALBURA PPTO C | 148 | No especificado | Concreto | Pilote # 42 - Torre 3 | 2026-05-15 | 2026-05-22 | 2026-05-25 | 7 | 31 | 27.5 | 88.7
27914 - ALBURA PPTO C | 149 | No Especificado | Concreto | Viga Guía | 2026-05-16 | 2026-06-13 | 2026-06-16 | 28 | 21 | 25.9 | 123.3
27914 - ALBURA PPTO C | 149 | No Especificado | Concreto | Viga Guía | 2026-05-16 | 2026-06-13 | 2026-06-16 | 28 | 21 | 26.2 | 124.8
27914 - ALBURA PPTO C | 149 | No Especificado | Concreto | Viga Guía | 2026-05-16 | 2026-06-13 | 2026-06-16 | 28 | 21 | 25.8 | 122.9
27914 - ALBURA PPTO C | 149 | No especificado | Concreto | Viga guia | 2026-05-16 | 2026-05-30 | 2026-06-02 | 14 | 21 | 22.7 | 108.1
27914 - ALBURA PPTO C | 149 | No especificado | Concreto | Viga guia | 2026-05-16 | 2026-05-30 | 2026-06-02 | 14 | 21 | 22.5 | 107.1
27914 - ALBURA PPTO C | 149 | No especificado | Concreto | Viga guia | 2026-05-16 | 2026-05-30 | 2026-06-02 | 14 | 21 | 23.1 | 110
27914 - ALBURA PPTO C | 149 | No especificado | Concreto | Viga guia | 2026-05-16 | 2026-05-23 | 2026-05-25 | 7 | 21 | 17.6 | 83.8
27914 - ALBURA PPTO C | 149 | No especificado | Concreto | Viga guia | 2026-05-16 | 2026-05-23 | 2026-05-25 | 7 | 21 | 17.2 | 81.9
27914 - ALBURA PPTO C | 149 | No especificado | Concreto | Viga guia | 2026-05-16 | 2026-05-23 | 2026-05-25 | 7 | 21 | 17.4 | 82.9
27914 - ALBURA PPTO C | 15 | No especificado | Concreto | Pilote #7 torre 4 | 2026-03-04 | 2026-04-01 | 2026-04-01 | 28 | 31 | 41.8 | 134.8
27914 - ALBURA PPTO C | 15 | No especificado | Concreto | Pilote #7 torre 4 | 2026-03-04 | 2026-04-01 | 2026-04-01 | 28 | 31 | 40.8 | 131.6
27914 - ALBURA PPTO C | 15 | No especificado | Concreto | Pilote #7 torre 4 | 2026-03-04 | 2026-04-01 | 2026-04-01 | 28 | 31 | 41.4 | 133.5
27914 - ALBURA PPTO C | 15 | No especificado | Concreto | Pilote # 7 - Torre 4 | 2026-03-04 | 2026-03-18 | 2026-03-20 | 14 | 31 | 32.1 | 103.5
27914 - ALBURA PPTO C | 15 | No especificado | Concreto | Pilote # 7 - Torre 4 | 2026-03-04 | 2026-03-18 | 2026-03-20 | 14 | 31 | 31.5 | 101.6
27914 - ALBURA PPTO C | 15 | No especificado | Concreto | Pilote # 7 - Torre 4 | 2026-03-04 | 2026-03-18 | 2026-03-20 | 14 | 31 | 31 | 100
27914 - ALBURA PPTO C | 15 | No especificado | Concreto | Pilote # 7 - Torre 4 | 2026-03-04 | 2026-03-11 | 2026-03-20 | 7 | 31 | 25.2 | 81.3
27914 - ALBURA PPTO C | 15 | No especificado | Concreto | Pilote # 7 - Torre 4 | 2026-03-04 | 2026-03-11 | 2026-03-20 | 7 | 31 | 24.5 | 79
27914 - ALBURA PPTO C | 15 | No especificado | Concreto | Pilote # 7 - Torre 4 | 2026-03-04 | 2026-03-11 | 2026-03-20 | 7 | 31 | 24.2 | 78.1
27914 - ALBURA PPTO C | 150 | No Especificado | Concreto | Pilote Plataforma # 73 | 2026-05-16 | 2026-06-13 | 2026-06-16 | 28 | 21 | 29.5 | 140.5
27914 - ALBURA PPTO C | 150 | No Especificado | Concreto | Pilote Plataforma # 73 | 2026-05-16 | 2026-06-13 | 2026-06-16 | 28 | 21 | 28.6 | 136.2
27914 - ALBURA PPTO C | 150 | No Especificado | Concreto | Pilote Plataforma # 73 | 2026-05-16 | 2026-06-13 | 2026-06-16 | 28 | 21 | 29 | 138.1
27914 - ALBURA PPTO C | 150 | No especificado | Concreto | Pilote plataforma # 73 | 2026-05-16 | 2026-05-30 | 2026-06-02 | 14 | 21 | 25.5 | 121.4
27914 - ALBURA PPTO C | 150 | No especificado | Concreto | Pilote plataforma # 73 | 2026-05-16 | 2026-05-30 | 2026-06-02 | 14 | 21 | 24.9 | 118.6
27914 - ALBURA PPTO C | 150 | No especificado | Concreto | Pilote plataforma # 73 | 2026-05-16 | 2026-05-30 | 2026-06-02 | 14 | 21 | 25.7 | 122.4
27914 - ALBURA PPTO C | 150 | No especificado | Concreto | Pilote plataforma # 73 | 2026-05-16 | 2026-05-23 | 2026-05-26 | 7 | 21 | 22.4 | 106.7
27914 - ALBURA PPTO C | 150 | No especificado | Concreto | Pilote plataforma # 73 | 2026-05-16 | 2026-05-23 | 2026-05-26 | 7 | 21 | 21.7 | 103.3
27914 - ALBURA PPTO C | 150 | No especificado | Concreto | Pilote plataforma # 73 | 2026-05-16 | 2026-05-23 | 2026-05-26 | 7 | 21 | 21.2 | 101
27914 - ALBURA PPTO C | 151 | No Especificado | Concreto | Viga Guía | 2026-05-19 | 2026-06-16 | 2026-06-17 | 28 | 21 | 37.7 | 179.5
27914 - ALBURA PPTO C | 151 | No Especificado | Concreto | Viga Guía | 2026-05-19 | 2026-06-16 | 2026-06-17 | 28 | 21 | 37.5 | 178.6
27914 - ALBURA PPTO C | 151 | No Especificado | Concreto | Viga Guía | 2026-05-19 | 2026-06-16 | 2026-06-17 | 28 | 21 | 37.9 | 180.5
27914 - ALBURA PPTO C | 151 | No especificado | Concreto | Viga guia | 2026-05-19 | 2026-06-02 | 2026-06-04 | 14 | 21 | 33.6 | 160
27914 - ALBURA PPTO C | 151 | No especificado | Concreto | Viga guia | 2026-05-19 | 2026-06-02 | 2026-06-04 | 14 | 21 | 33.7 | 160.5
27914 - ALBURA PPTO C | 151 | No especificado | Concreto | Viga guia | 2026-05-19 | 2026-06-02 | 2026-06-04 | 14 | 21 | 33.1 | 157.6
27914 - ALBURA PPTO C | 151 | No especificado | Concreto | Viga guia | 2026-05-19 | 2026-05-26 | 2026-05-28 | 7 | 21 | 32.2 | 153.3
27914 - ALBURA PPTO C | 151 | No especificado | Concreto | Viga guia | 2026-05-19 | 2026-05-26 | 2026-05-28 | 7 | 21 | 31.5 | 150
27914 - ALBURA PPTO C | 151 | No especificado | Concreto | Viga guia | 2026-05-19 | 2026-05-26 | 2026-05-28 | 7 | 21 | 31.7 | 151
27914 - ALBURA PPTO C | 152 | No especificado | Concreto | Pilote plataforma #62 | 2026-05-19 | 2026-06-16 | 2026-06-19 | 28 | 21 | 28.4 | 135.2
27914 - ALBURA PPTO C | 152 | No especificado | Concreto | Pilote plataforma #62 | 2026-05-19 | 2026-06-16 | 2026-06-19 | 28 | 21 | 28 | 133.3
27914 - ALBURA PPTO C | 152 | No especificado | Concreto | Pilote plataforma #62 | 2026-05-19 | 2026-06-16 | 2026-06-19 | 28 | 21 | 28 | 133.3
27914 - ALBURA PPTO C | 152 | No especificado | Concreto | Pilote plataforma # 62 | 2026-05-19 | 2026-06-02 | 2026-06-04 | 14 | 21 | 21.7 | 103.3
27914 - ALBURA PPTO C | 152 | No especificado | Concreto | Pilote plataforma # 62 | 2026-05-19 | 2026-06-02 | 2026-06-04 | 14 | 21 | 21.7 | 103.3
27914 - ALBURA PPTO C | 152 | No especificado | Concreto | Pilote plataforma # 62 | 2026-05-19 | 2026-06-02 | 2026-06-04 | 14 | 21 | 22.5 | 107.1
27914 - ALBURA PPTO C | 152 | No especificado | Concreto | Pilote plataforma # 62 | 2026-05-19 | 2026-05-26 | 2026-05-28 | 7 | 21 | 19.2 | 91.4
27914 - ALBURA PPTO C | 152 | No especificado | Concreto | Pilote plataforma # 62 | 2026-05-19 | 2026-05-26 | 2026-05-28 | 7 | 21 | 19.7 | 93.8
27914 - ALBURA PPTO C | 152 | No especificado | Concreto | Pilote plataforma # 62 | 2026-05-19 | 2026-05-26 | 2026-05-28 | 7 | 21 | 19.8 | 94.3
27914 - ALBURA PPTO C | 153 | No especificado | Concreto | Pilote plataforma #57,101 | 2026-05-20 | 2026-06-17 | 2026-06-19 | 28 | 21 | 30.2 | 143.8
27914 - ALBURA PPTO C | 153 | No especificado | Concreto | Pilote plataforma #57,101 | 2026-05-20 | 2026-06-17 | 2026-06-19 | 28 | 21 | 29.4 | 140
27914 - ALBURA PPTO C | 153 | No especificado | Concreto | Pilote plataforma #57,101 | 2026-05-20 | 2026-06-17 | 2026-06-19 | 28 | 21 | 29.7 | 141.4
27914 - ALBURA PPTO C | 153 | No especificado | Concreto | Pilote plataforma # 57, 101 | 2026-05-20 | 2026-06-03 | 2026-06-17 | 14 | 21 | 25.7 | 122.4
27914 - ALBURA PPTO C | 153 | No especificado | Concreto | Pilote plataforma # 57, 101 | 2026-05-20 | 2026-06-03 | 2026-06-17 | 14 | 21 | 24.6 | 117.1
27914 - ALBURA PPTO C | 153 | No especificado | Concreto | Pilote plataforma # 57, 101 | 2026-05-20 | 2026-06-03 | 2026-06-17 | 14 | 21 | 25.4 | 121
27914 - ALBURA PPTO C | 153 | No especificado | Concreto | Pilote plataforma # 57, 101 | 2026-05-20 | 2026-05-27 | 2026-05-29 | 7 | 21 | 21.3 | 101.4
27914 - ALBURA PPTO C | 153 | No especificado | Concreto | Pilote plataforma # 57, 101 | 2026-05-20 | 2026-05-27 | 2026-05-29 | 7 | 21 | 21 | 100
27914 - ALBURA PPTO C | 153 | No especificado | Concreto | Pilote plataforma # 57, 101 | 2026-05-20 | 2026-05-27 | 2026-05-29 | 7 | 21 | 21 | 100
27914 - ALBURA PPTO C | 154 | No especificado | Concreto | Pilote #46 T3 | 2026-05-20 | 2026-06-17 | 2026-06-19 | 28 | 31 | 44.6 | 143.9
27914 - ALBURA PPTO C | 154 | No especificado | Concreto | Pilote #46 T3 | 2026-05-20 | 2026-06-17 | 2026-06-19 | 28 | 31 | 45.3 | 146.1
27914 - ALBURA PPTO C | 154 | No especificado | Concreto | Pilote #46 T3 | 2026-05-20 | 2026-06-17 | 2026-06-19 | 28 | 31 | 44 | 141.9
27914 - ALBURA PPTO C | 154 | No especificado | Concreto | Pilote # 46 - Torre 3 | 2026-05-20 | 2026-06-03 | 2026-06-17 | 14 | 31 | 37.3 | 120.3
27914 - ALBURA PPTO C | 154 | No especificado | Concreto | Pilote # 46 - Torre 3 | 2026-05-20 | 2026-06-03 | 2026-06-17 | 14 | 31 | 37.4 | 120.6
27914 - ALBURA PPTO C | 154 | No especificado | Concreto | Pilote # 46 - Torre 3 | 2026-05-20 | 2026-06-03 | 2026-06-17 | 14 | 31 | 36.1 | 116.5
27914 - ALBURA PPTO C | 154 | No especificado | Concreto | Pilote # 46 - Torre 3 | 2026-05-20 | 2026-05-27 | 2026-05-29 | 7 | 31 | 28.6 | 92.3
27914 - ALBURA PPTO C | 154 | No especificado | Concreto | Pilote # 46 - Torre 3 | 2026-05-20 | 2026-05-27 | 2026-05-29 | 7 | 31 | 29.8 | 96.1
27914 - ALBURA PPTO C | 154 | No especificado | Concreto | Pilote # 46 - Torre 3 | 2026-05-20 | 2026-05-27 | 2026-05-29 | 7 | 31 | 28.8 | 92.9
27914 - ALBURA PPTO C | 155 | No especificado | Concreto | Pilote #31 T3 | 2026-05-21 | 2026-06-18 | 2026-06-19 | 28 | 31 | 46.5 | 150
27914 - ALBURA PPTO C | 155 | No especificado | Concreto | Pilote #31 T3 | 2026-05-21 | 2026-06-18 | 2026-06-19 | 28 | 31 | 46.3 | 149.4
27914 - ALBURA PPTO C | 155 | No especificado | Concreto | Pilote #31 T3 | 2026-05-21 | 2026-06-18 | 2026-06-19 | 28 | 31 | 46 | 148.4
27914 - ALBURA PPTO C | 155 | No especificado | Concreto | Pilote # 31 - Torre 3 | 2026-05-21 | 2026-06-04 | 2026-06-11 | 14 | 31 | 37.5 | 121
27914 - ALBURA PPTO C | 155 | No especificado | Concreto | Pilote # 31 - Torre 3 | 2026-05-21 | 2026-06-04 | 2026-06-11 | 14 | 31 | 36.6 | 118.1
27914 - ALBURA PPTO C | 155 | No especificado | Concreto | Pilote # 31 - Torre 3 | 2026-05-21 | 2026-06-04 | 2026-06-11 | 14 | 31 | 37.5 | 121
27914 - ALBURA PPTO C | 155 | No especificado | Concreto | Pilote # 31 - Torre 3 | 2026-05-21 | 2026-05-28 | 2026-06-01 | 7 | 31 | 34.7 | 111.9
27914 - ALBURA PPTO C | 155 | No especificado | Concreto | Pilote # 31 - Torre 3 | 2026-05-21 | 2026-05-28 | 2026-06-01 | 7 | 31 | 33.9 | 109.4
27914 - ALBURA PPTO C | 155 | No especificado | Concreto | Pilote # 31 - Torre 3 | 2026-05-21 | 2026-05-28 | 2026-06-01 | 7 | 31 | 34.1 | 110
27914 - ALBURA PPTO C | 156 | No especificado | Concreto | Pilote #68 T3 | 2026-05-21 | 2026-06-18 | 2026-06-19 | 28 | 31 | 38.9 | 125.5
27914 - ALBURA PPTO C | 156 | No especificado | Concreto | Pilote #68 T3 | 2026-05-21 | 2026-06-18 | 2026-06-19 | 28 | 31 | 38.5 | 124.2
27914 - ALBURA PPTO C | 156 | No especificado | Concreto | Pilote #68 T3 | 2026-05-21 | 2026-06-18 | 2026-06-19 | 28 | 31 | 38.3 | 123.5
27914 - ALBURA PPTO C | 156 | No especificado | Concreto | Pilote # 68 - Torre 3 | 2026-05-21 | 2026-06-04 | 2026-06-11 | 14 | 31 | 31.2 | 100.6
27914 - ALBURA PPTO C | 156 | No especificado | Concreto | Pilote # 68 - Torre 3 | 2026-05-21 | 2026-06-04 | 2026-06-11 | 14 | 31 | 31 | 100
27914 - ALBURA PPTO C | 156 | No especificado | Concreto | Pilote # 68 - Torre 3 | 2026-05-21 | 2026-06-04 | 2026-06-11 | 14 | 31 | 31.1 | 100.3
27914 - ALBURA PPTO C | 156 | No especificado | Concreto | Pilote # 68 - Torre 3 | 2026-05-21 | 2026-05-28 | 2026-06-01 | 7 | 31 | 29.3 | 94.5
27914 - ALBURA PPTO C | 156 | No especificado | Concreto | Pilote # 68 - Torre 3 | 2026-05-21 | 2026-05-28 | 2026-06-01 | 7 | 31 | 28.4 | 91.6
27914 - ALBURA PPTO C | 156 | No especificado | Concreto | Pilote # 68 - Torre 3 | 2026-05-21 | 2026-05-28 | 2026-06-01 | 7 | 31 | 28.2 | 91
27914 - ALBURA PPTO C | 157 | No especificado | Concreto | Pilote plataforma #88 | 2026-05-21 | 2026-06-18 | 2026-06-19 | 28 | 21 | 26.2 | 124.8
27914 - ALBURA PPTO C | 157 | No especificado | Concreto | Pilote plataforma #88 | 2026-05-21 | 2026-06-18 | 2026-06-19 | 28 | 21 | 27.1 | 129
27914 - ALBURA PPTO C | 157 | No especificado | Concreto | Pilote plataforma #88 | 2026-05-21 | 2026-06-18 | 2026-06-19 | 28 | 21 | 26.8 | 127.6
27914 - ALBURA PPTO C | 157 | No especificado | Concreto | Pilote plataforma # 88 | 2026-05-21 | 2026-06-04 | 2026-06-11 | 14 | 21 | 23 | 109.5
27914 - ALBURA PPTO C | 157 | No especificado | Concreto | Pilote plataforma # 88 | 2026-05-21 | 2026-06-04 | 2026-06-11 | 14 | 21 | 23.4 | 111.4
27914 - ALBURA PPTO C | 157 | No especificado | Concreto | Pilote plataforma # 88 | 2026-05-21 | 2026-06-04 | 2026-06-11 | 14 | 21 | 22.5 | 107.1
27914 - ALBURA PPTO C | 157 | No especificado | Concreto | Pilote plataforma # 88 | 2026-05-21 | 2026-05-28 | 2026-06-01 | 7 | 21 | 19 | 90.5
27914 - ALBURA PPTO C | 157 | No especificado | Concreto | Pilote plataforma # 88 | 2026-05-21 | 2026-05-28 | 2026-06-01 | 7 | 21 | 19.8 | 94.3
27914 - ALBURA PPTO C | 157 | No especificado | Concreto | Pilote plataforma # 88 | 2026-05-21 | 2026-05-28 | 2026-06-01 | 7 | 21 | 18.8 | 89.5
27914 - ALBURA PPTO C | 158 | No especificado | Concreto | Pilote #13 T3 | 2026-05-22 | 2026-06-19 | 2026-06-19 | 28 | 31 | 40.5 | 130.6
27914 - ALBURA PPTO C | 158 | No especificado | Concreto | Pilote #13 T3 | 2026-05-22 | 2026-06-19 | 2026-06-19 | 28 | 31 | 40.2 | 129.7
27914 - ALBURA PPTO C | 158 | No especificado | Concreto | Pilote #13 T3 | 2026-05-22 | 2026-06-19 | 2026-06-19 | 28 | 31 | 39.8 | 128.4
27914 - ALBURA PPTO C | 158 | No especificado | Concreto | Pilote # 13 - Torre 3 | 2026-05-22 | 2026-06-05 | 2026-06-11 | 14 | 31 | 32.2 | 103.9
27914 - ALBURA PPTO C | 158 | No especificado | Concreto | Pilote # 13 - Torre 3 | 2026-05-22 | 2026-06-05 | 2026-06-11 | 14 | 31 | 31.7 | 102.3
27914 - ALBURA PPTO C | 158 | No especificado | Concreto | Pilote # 13 - Torre 3 | 2026-05-22 | 2026-06-05 | 2026-06-11 | 14 | 31 | 32.5 | 104.8
27914 - ALBURA PPTO C | 158 | No especificado | Concreto | Pilote # 13 - Torre 3 | 2026-05-22 | 2026-05-29 | 2026-06-01 | 7 | 31 | 30.3 | 97.7
27914 - ALBURA PPTO C | 158 | No especificado | Concreto | Pilote # 13 - Torre 3 | 2026-05-22 | 2026-05-29 | 2026-06-01 | 7 | 31 | 29.5 | 95.2
27914 - ALBURA PPTO C | 158 | No especificado | Concreto | Pilote # 13 - Torre 3 | 2026-05-22 | 2026-05-29 | 2026-06-01 | 7 | 31 | 28.6 | 92.3
27914 - ALBURA PPTO C | 159 | No especificado | Concreto | Pilote plataforma #94 | 2026-05-22 | 2026-06-19 | 2026-06-19 | 28 | 21 | 25.4 | 121
27914 - ALBURA PPTO C | 159 | No especificado | Concreto | Pilote plataforma #94 | 2026-05-22 | 2026-06-19 | 2026-06-19 | 28 | 21 | 25.2 | 120
27914 - ALBURA PPTO C | 159 | No especificado | Concreto | Pilote plataforma #94 | 2026-05-22 | 2026-06-19 | 2026-06-19 | 28 | 21 | 24.9 | 118.6
27914 - ALBURA PPTO C | 159 | No especificado | Concreto | Pilote plataforma # 94 | 2026-05-22 | 2026-06-05 | 2026-06-11 | 14 | 21 | 20.9 | 99.5
27914 - ALBURA PPTO C | 159 | No especificado | Concreto | Pilote plataforma # 94 | 2026-05-22 | 2026-06-05 | 2026-06-11 | 14 | 21 | 20.5 | 97.6
27914 - ALBURA PPTO C | 159 | No especificado | Concreto | Pilote plataforma # 94 | 2026-05-22 | 2026-06-05 | 2026-06-11 | 14 | 21 | 20.7 | 98.6
27914 - ALBURA PPTO C | 159 | No especificado | Concreto | Pilote plataforma # 94 | 2026-05-22 | 2026-05-29 | 2026-06-01 | 7 | 21 | 18.7 | 89
27914 - ALBURA PPTO C | 159 | No especificado | Concreto | Pilote plataforma # 94 | 2026-05-22 | 2026-05-29 | 2026-06-01 | 7 | 21 | 18.2 | 86.7
27914 - ALBURA PPTO C | 159 | No especificado | Concreto | Pilote plataforma # 94 | 2026-05-22 | 2026-05-29 | 2026-06-01 | 7 | 21 | 17.7 | 84.3
27914 - ALBURA PPTO C | 16 | No especificado | Concreto | Pilote #51 torre 4 | 2026-03-04 | 2026-04-01 | 2026-04-01 | 28 | 31 | 39.6 | 127.7
27914 - ALBURA PPTO C | 16 | No especificado | Concreto | Pilote #51 torre 4 | 2026-03-04 | 2026-04-01 | 2026-04-01 | 28 | 31 | 40.1 | 129.4
27914 - ALBURA PPTO C | 16 | No especificado | Concreto | Pilote #51 torre 4 | 2026-03-04 | 2026-04-01 | 2026-04-01 | 28 | 31 | 39.2 | 126.5
27914 - ALBURA PPTO C | 16 | No especificado | Concreto | Pilote # 51 - Torre 4 | 2026-03-04 | 2026-03-18 | 2026-03-20 | 14 | 31 | 32 | 103.2
27914 - ALBURA PPTO C | 16 | No especificado | Concreto | Pilote # 51 - Torre 4 | 2026-03-04 | 2026-03-18 | 2026-03-20 | 14 | 31 | 31 | 100
27914 - ALBURA PPTO C | 16 | No especificado | Concreto | Pilote # 51 - Torre 4 | 2026-03-04 | 2026-03-18 | 2026-03-20 | 14 | 31 | 31.3 | 101
27914 - ALBURA PPTO C | 16 | No especificado | Concreto | Pilote # 51 - Torre 4 | 2026-03-04 | 2026-03-11 | 2026-03-20 | 7 | 31 | 27.8 | 89.7
27914 - ALBURA PPTO C | 16 | No especificado | Concreto | Pilote # 51 - Torre 4 | 2026-03-04 | 2026-03-11 | 2026-03-20 | 7 | 31 | 27 | 87.1
27914 - ALBURA PPTO C | 16 | No especificado | Concreto | Pilote # 51 - Torre 4 | 2026-03-04 | 2026-03-11 | 2026-03-20 | 7 | 31 | 26.3 | 84.8
27914 - ALBURA PPTO C | 160 | No especificado | Concreto | Pilote #52 T3 | 2026-05-23 | 2026-06-20 | 2026-06-22 | 28 | 31 | 48 | 154.8
27914 - ALBURA PPTO C | 160 | No especificado | Concreto | Pilote #52 T3 | 2026-05-23 | 2026-06-20 | 2026-06-22 | 28 | 31 | 48.6 | 156.8
27914 - ALBURA PPTO C | 160 | No especificado | Concreto | Pilote #52 T3 | 2026-05-23 | 2026-06-20 | 2026-06-22 | 28 | 31 | 48.2 | 155.5
27914 - ALBURA PPTO C | 160 | No especificado | Concreto | Pilote # 52 - Torre 3 | 2026-05-23 | 2026-06-06 | 2026-06-17 | 14 | 31 | 37.9 | 122.3
27914 - ALBURA PPTO C | 160 | No especificado | Concreto | Pilote # 52 - Torre 3 | 2026-05-23 | 2026-06-06 | 2026-06-17 | 14 | 31 | 38.6 | 124.5
27914 - ALBURA PPTO C | 160 | No especificado | Concreto | Pilote # 52 - Torre 3 | 2026-05-23 | 2026-06-06 | 2026-06-17 | 14 | 31 | 38.4 | 123.9
27914 - ALBURA PPTO C | 160 | No especificado | Concreto | Pilote # 52 - Torre 3 | 2026-05-23 | 2026-05-30 | 2026-06-02 | 7 | 31 | 37.1 | 119.7
27914 - ALBURA PPTO C | 160 | No especificado | Concreto | Pilote # 52 - Torre 3 | 2026-05-23 | 2026-05-30 | 2026-06-02 | 7 | 31 | 36.5 | 117.7
27914 - ALBURA PPTO C | 160 | No especificado | Concreto | Pilote # 52 - Torre 3 | 2026-05-23 | 2026-05-30 | 2026-06-02 | 7 | 31 | 36.5 | 117.7
27914 - ALBURA PPTO C | 161 | No especificado | Concreto | Pilote plataforma # 79 | 2026-05-23 | 2026-06-06 | 2026-06-17 | 14 | 21 | 29.4 | 140
27914 - ALBURA PPTO C | 161 | No especificado | Concreto | Pilote plataforma # 79 | 2026-05-23 | 2026-06-06 | 2026-06-17 | 14 | 21 | 29.4 | 140
27914 - ALBURA PPTO C | 161 | No especificado | Concreto | Pilote plataforma # 79 | 2026-05-23 | 2026-06-06 | 2026-06-17 | 14 | 21 | 29.9 | 142.4
27914 - ALBURA PPTO C | 161 | No especificado | Concreto | Pilote plataforma # 79 | 2026-05-23 | 2026-05-30 | 2026-06-02 | 7 | 21 | 27.3 | 130
27914 - ALBURA PPTO C | 161 | No especificado | Concreto | Pilote plataforma # 79 | 2026-05-23 | 2026-05-30 | 2026-06-02 | 7 | 21 | 26.9 | 128.1
27914 - ALBURA PPTO C | 161 | No especificado | Concreto | Pilote plataforma # 79 | 2026-05-23 | 2026-05-30 | 2026-06-02 | 7 | 21 | 26.9 | 128.1
27914 - ALBURA PPTO C | 162 | No especificado | Concreto | Recalce pilote torre 4 | 2026-05-25 | 2026-06-08 | 2026-06-11 | 14 | 31 | 38.1 | 122.9
27914 - ALBURA PPTO C | 162 | No especificado | Concreto | Recalce pilote torre 4 | 2026-05-25 | 2026-06-08 | 2026-06-11 | 14 | 31 | 39.5 | 127.4
27914 - ALBURA PPTO C | 162 | No especificado | Concreto | Recalce pilote torre 4 | 2026-05-25 | 2026-06-08 | 2026-06-11 | 14 | 31 | 40.2 | 129.7
27914 - ALBURA PPTO C | 162 | No especificado | Concreto | Recalce pilote torre 4 | 2026-05-25 | 2026-06-01 | 2026-06-04 | 7 | 31 | 34.2 | 110.3
27914 - ALBURA PPTO C | 162 | No especificado | Concreto | Recalce pilote torre 4 | 2026-05-25 | 2026-06-01 | 2026-06-04 | 7 | 31 | 33.6 | 108.4
27914 - ALBURA PPTO C | 162 | No especificado | Concreto | Recalce pilote torre 4 | 2026-05-25 | 2026-06-01 | 2026-06-04 | 7 | 31 | 33.2 | 107.1
27914 - ALBURA PPTO C | 163 | No especificado | Concreto | Pilote plataforma # 61 | 2026-05-25 | 2026-06-08 | 2026-06-11 | 14 | 21 | 26.2 | 124.8
27914 - ALBURA PPTO C | 163 | No especificado | Concreto | Pilote plataforma # 61 | 2026-05-25 | 2026-06-08 | 2026-06-11 | 14 | 21 | 24.9 | 118.6
27914 - ALBURA PPTO C | 163 | No especificado | Concreto | Pilote plataforma # 61 | 2026-05-25 | 2026-06-08 | 2026-06-11 | 14 | 21 | 25.1 | 119.5
27914 - ALBURA PPTO C | 163 | No especificado | Concreto | Pilote plataforma # 61 | 2026-05-25 | 2026-06-01 | 2026-06-04 | 7 | 21 | 21.5 | 102.4
27914 - ALBURA PPTO C | 163 | No especificado | Concreto | Pilote plataforma # 61 | 2026-05-25 | 2026-06-01 | 2026-06-04 | 7 | 21 | 20.7 | 98.6
27914 - ALBURA PPTO C | 163 | No especificado | Concreto | Pilote plataforma # 61 | 2026-05-25 | 2026-06-01 | 2026-06-04 | 7 | 21 | 21.4 | 101.9
27914 - ALBURA PPTO C | 164 | No especificado | Concreto | Pilote # 10 - Torre 3 | 2026-05-25 | 2026-06-08 | 2026-06-11 | 14 | 31 | 35.2 | 113.5
27914 - ALBURA PPTO C | 164 | No especificado | Concreto | Pilote # 10 - Torre 3 | 2026-05-25 | 2026-06-08 | 2026-06-11 | 14 | 31 | 34 | 109.7
27914 - ALBURA PPTO C | 164 | No especificado | Concreto | Pilote # 10 - Torre 3 | 2026-05-25 | 2026-06-08 | 2026-06-11 | 14 | 31 | 34.7 | 111.9
27914 - ALBURA PPTO C | 164 | No especificado | Concreto | Pilote # 10 - Torre 3 | 2026-05-25 | 2026-06-01 | 2026-06-04 | 7 | 31 | 30.8 | 99.4
27914 - ALBURA PPTO C | 164 | No especificado | Concreto | Pilote # 10 - Torre 3 | 2026-05-25 | 2026-06-01 | 2026-06-04 | 7 | 31 | 31.4 | 101.3
27914 - ALBURA PPTO C | 164 | No especificado | Concreto | Pilote # 10 - Torre 3 | 2026-05-25 | 2026-06-01 | 2026-06-04 | 7 | 31 | 32.4 | 104.5
27914 - ALBURA PPTO C | 165 | No especificado | Concreto | Pilote plataforma # 76, 63 | 2026-05-26 | 2026-06-09 | 2026-06-17 | 14 | 21 | 25.6 | 121.9
27914 - ALBURA PPTO C | 165 | No especificado | Concreto | Pilote plataforma # 76, 63 | 2026-05-26 | 2026-06-09 | 2026-06-17 | 14 | 21 | 25.7 | 122.4
27914 - ALBURA PPTO C | 165 | No especificado | Concreto | Pilote plataforma # 76, 63 | 2026-05-26 | 2026-06-09 | 2026-06-17 | 14 | 21 | 25.1 | 119.5
27914 - ALBURA PPTO C | 165 | No especificado | Concreto | Pilote plataforma # 76, 63 | 2026-05-26 | 2026-06-02 | 2026-06-11 | 7 | 21 | 19.4 | 92.4
27914 - ALBURA PPTO C | 165 | No especificado | Concreto | Pilote plataforma # 76, 63 | 2026-05-26 | 2026-06-02 | 2026-06-11 | 7 | 21 | 20.3 | 96.7
27914 - ALBURA PPTO C | 165 | No especificado | Concreto | Pilote plataforma # 76, 63 | 2026-05-26 | 2026-06-02 | 2026-06-11 | 7 | 21 | 19.3 | 91.9
27914 - ALBURA PPTO C | 166 | No especificado | Concreto | Pilote # 25 - Torre 3 | 2026-05-26 | 2026-06-09 | 2026-06-17 | 14 | 31 | 31.3 | 101
27914 - ALBURA PPTO C | 166 | No especificado | Concreto | Pilote # 25 - Torre 3 | 2026-05-26 | 2026-06-09 | 2026-06-17 | 14 | 31 | 31.5 | 101.6
27914 - ALBURA PPTO C | 166 | No especificado | Concreto | Pilote # 25 - Torre 3 | 2026-05-26 | 2026-06-09 | 2026-06-17 | 14 | 31 | 31.1 | 100.3
27914 - ALBURA PPTO C | 166 | No especificado | Concreto | Pilote # 25 - Torre 3 | 2026-05-26 | 2026-06-02 | 2026-06-11 | 7 | 31 | 28.9 | 93.2
27914 - ALBURA PPTO C | 166 | No especificado | Concreto | Pilote # 25 - Torre 3 | 2026-05-26 | 2026-06-02 | 2026-06-11 | 7 | 31 | 28.8 | 92.9
27914 - ALBURA PPTO C | 166 | No especificado | Concreto | Pilote # 25 - Torre 3 | 2026-05-26 | 2026-06-02 | 2026-06-11 | 7 | 31 | 28.4 | 91.6
27914 - ALBURA PPTO C | 167 | No especificado | Concreto | Recalce pilote # 4 | 2026-05-27 | 2026-06-10 | 2026-06-16 | 14 | 31 | 37.1 | 119.7
27914 - ALBURA PPTO C | 167 | No especificado | Concreto | Recalce pilote # 4 | 2026-05-27 | 2026-06-10 | 2026-06-16 | 14 | 31 | 36.7 | 118.4
27914 - ALBURA PPTO C | 167 | No especificado | Concreto | Recalce pilote # 4 | 2026-05-27 | 2026-06-10 | 2026-06-16 | 14 | 31 | 34.5 | 111.3
27914 - ALBURA PPTO C | 167 | No especificado | Concreto | Recalce pilote # 4 | 2026-05-27 | 2026-06-03 | 2026-06-11 | 7 | 31 | 31.3 | 101
27914 - ALBURA PPTO C | 167 | No especificado | Concreto | Recalce pilote # 4 | 2026-05-27 | 2026-06-03 | 2026-06-11 | 7 | 31 | 30.4 | 98.1
27914 - ALBURA PPTO C | 167 | No especificado | Concreto | Recalce pilote # 4 | 2026-05-27 | 2026-06-03 | 2026-06-11 | 7 | 31 | 31 | 100
27914 - ALBURA PPTO C | 168 | No especificado | Concreto | Pilote # 57 - Torre 3 | 2026-05-27 | 2026-06-10 | 2026-06-16 | 14 | 31 | 36.2 | 116.8
27914 - ALBURA PPTO C | 168 | No especificado | Concreto | Pilote # 57 - Torre 3 | 2026-05-27 | 2026-06-10 | 2026-06-16 | 14 | 31 | 38.1 | 122.9
27914 - ALBURA PPTO C | 168 | No especificado | Concreto | Pilote # 57 - Torre 3 | 2026-05-27 | 2026-06-10 | 2026-06-16 | 14 | 31 | 37.3 | 120.3
27914 - ALBURA PPTO C | 168 | No especificado | Concreto | Pilote # 57 - Torre 3 | 2026-05-27 | 2026-06-03 | 2026-06-11 | 7 | 31 | 33.4 | 107.7
27914 - ALBURA PPTO C | 168 | No especificado | Concreto | Pilote # 57 - Torre 3 | 2026-05-27 | 2026-06-03 | 2026-06-11 | 7 | 31 | 32.7 | 105.5
27914 - ALBURA PPTO C | 168 | No especificado | Concreto | Pilote # 57 - Torre 3 | 2026-05-27 | 2026-06-03 | 2026-06-11 | 7 | 31 | 33.1 | 106.8
27914 - ALBURA PPTO C | 169 | No especificado | Concreto | Pilote # 11 - Torre 3 | 2026-05-27 | 2026-06-10 | 2026-06-16 | 14 | 31 | 42.7 | 137.7
27914 - ALBURA PPTO C | 169 | No especificado | Concreto | Pilote # 11 - Torre 3 | 2026-05-27 | 2026-06-10 | 2026-06-16 | 14 | 31 | 42 | 135.5
27914 - ALBURA PPTO C | 169 | No especificado | Concreto | Pilote # 11 - Torre 3 | 2026-05-27 | 2026-06-10 | 2026-06-16 | 14 | 31 | 40.4 | 130.3
27914 - ALBURA PPTO C | 169 | No especificado | Concreto | Pilote # 11 - Torre 3 | 2026-05-27 | 2026-06-03 | 2026-06-11 | 7 | 31 | 35.6 | 114.8
27914 - ALBURA PPTO C | 169 | No especificado | Concreto | Pilote # 11 - Torre 3 | 2026-05-27 | 2026-06-03 | 2026-06-11 | 7 | 31 | 34.2 | 110.3
27914 - ALBURA PPTO C | 169 | No especificado | Concreto | Pilote # 11 - Torre 3 | 2026-05-27 | 2026-06-03 | 2026-06-11 | 7 | 31 | 34.3 | 110.6
27914 - ALBURA PPTO C | 17 | No especificado | Concreto | Pilote #27 torre 4 | 2026-03-05 | 2026-04-02 | 2026-04-06 | 28 | 31 | 45.6 | 147.1
27914 - ALBURA PPTO C | 17 | No especificado | Concreto | Pilote #27 torre 4 | 2026-03-05 | 2026-04-02 | 2026-04-06 | 28 | 31 | 44.4 | 143.2
27914 - ALBURA PPTO C | 17 | No especificado | Concreto | Pilote #27 torre 4 | 2026-03-05 | 2026-04-02 | 2026-04-06 | 28 | 31 | 45 | 145.2
27914 - ALBURA PPTO C | 17 | No especificado | Concreto | Pilote # 27 - Torre 4 | 2026-03-05 | 2026-03-19 | 2026-03-24 | 14 | 31 | 36.9 | 119
27914 - ALBURA PPTO C | 17 | No especificado | Concreto | Pilote # 27 - Torre 4 | 2026-03-05 | 2026-03-19 | 2026-03-24 | 14 | 31 | 35.8 | 115.5
27914 - ALBURA PPTO C | 17 | No especificado | Concreto | Pilote # 27 - Torre 4 | 2026-03-05 | 2026-03-19 | 2026-03-24 | 14 | 31 | 35.5 | 114.5
27914 - ALBURA PPTO C | 17 | No especificado | Concreto | Pilote # 27 - Torre 4 | 2026-03-05 | 2026-03-12 | 2026-03-20 | 7 | 31 | 30.8 | 99.4
27914 - ALBURA PPTO C | 17 | No especificado | Concreto | Pilote # 27 - Torre 4 | 2026-03-05 | 2026-03-12 | 2026-03-20 | 7 | 31 | 30 | 96.8
27914 - ALBURA PPTO C | 17 | No especificado | Concreto | Pilote # 27 - Torre 4 | 2026-03-05 | 2026-03-12 | 2026-03-20 | 7 | 31 | 30.2 | 97.4
27914 - ALBURA PPTO C | 170 | No especificado | Concreto | Pilote plataforma # 58 | 2026-05-27 | 2026-06-10 | 2026-06-16 | 14 | 21 | 30.8 | 146.7
27914 - ALBURA PPTO C | 170 | No especificado | Concreto | Pilote plataforma # 58 | 2026-05-27 | 2026-06-10 | 2026-06-16 | 14 | 21 | 32.6 | 155.2
27914 - ALBURA PPTO C | 170 | No especificado | Concreto | Pilote plataforma # 58 | 2026-05-27 | 2026-06-10 | 2026-06-16 | 14 | 21 | 31.9 | 151.9
27914 - ALBURA PPTO C | 170 | No especificado | Concreto | Pilote plataforma # 58 | 2026-05-27 | 2026-06-03 | 2026-06-11 | 7 | 21 | 27.8 | 132.4
27914 - ALBURA PPTO C | 170 | No especificado | Concreto | Pilote plataforma # 58 | 2026-05-27 | 2026-06-03 | 2026-06-11 | 7 | 21 | 27.3 | 130
27914 - ALBURA PPTO C | 170 | No especificado | Concreto | Pilote plataforma # 58 | 2026-05-27 | 2026-06-03 | 2026-06-11 | 7 | 21 | 28.1 | 133.8
27914 - ALBURA PPTO C | 171 | T3102000000 | Concreto | Realce pilote 54 | 2026-05-28 | 2026-06-25 | 2026-06-25 | 28 | 31.5 | 37.1 | 117.8
27914 - ALBURA PPTO C | 171 | T3102000000 | Concreto | Realce pilote 54 | 2026-05-28 | 2026-06-25 | 2026-06-25 | 28 | 31.5 | 37.7 | 119.7
27914 - ALBURA PPTO C | 171 | T3102000000 | Concreto | Realce pilote 54 | 2026-05-28 | 2026-06-25 | 2026-06-25 | 28 | 31.5 | 36.6 | 116.2
27914 - ALBURA PPTO C | 171 | No especificado | Concreto | Recalce de pilote T4 | 2026-05-28 | 2026-06-11 | 2026-06-16 | 14 | 31 | 31 | 100
27914 - ALBURA PPTO C | 171 | No especificado | Concreto | Recalce de pilote T4 | 2026-05-28 | 2026-06-11 | 2026-06-16 | 14 | 31 | 31.7 | 102.3
27914 - ALBURA PPTO C | 171 | No especificado | Concreto | Recalce de pilote T4 | 2026-05-28 | 2026-06-11 | 2026-06-16 | 14 | 31 | 31.1 | 100.3
27914 - ALBURA PPTO C | 171 | No especificado | Concreto | Recalce de pilote T4 | 2026-05-28 | 2026-06-04 | 2026-06-12 | 7 | 31 | 24.8 | 80
27914 - ALBURA PPTO C | 171 | No especificado | Concreto | Recalce de pilote T4 | 2026-05-28 | 2026-06-04 | 2026-06-12 | 7 | 31 | 26.2 | 84.5
27914 - ALBURA PPTO C | 171 | No especificado | Concreto | Recalce de pilote T4 | 2026-05-28 | 2026-06-04 | 2026-06-12 | 7 | 31 | 24.8 | 80
27914 - ALBURA PPTO C | 172 | T2102000000 | Concreto | Pilotes #54 -27 plataforma | 2026-05-28 | 2026-06-25 | 2026-06-25 | 28 | 21 | 28.3 | 134.8
27914 - ALBURA PPTO C | 172 | T2102000000 | Concreto | Pilotes #54 -27 plataforma | 2026-05-28 | 2026-06-25 | 2026-06-25 | 28 | 21 | 27.6 | 131.4
27914 - ALBURA PPTO C | 172 | T2102000000 | Concreto | Pilotes #54 -27 plataforma | 2026-05-28 | 2026-06-25 | 2026-06-25 | 28 | 21 | 27.8 | 132.4
27914 - ALBURA PPTO C | 172 | No especificado | Concreto | Pilote plataforma | 2026-05-28 | 2026-06-11 | 2026-06-16 | 14 | 21 | 24.2 | 115.2
27914 - ALBURA PPTO C | 172 | No especificado | Concreto | Pilote plataforma | 2026-05-28 | 2026-06-11 | 2026-06-16 | 14 | 21 | 23.6 | 112.4
27914 - ALBURA PPTO C | 172 | No especificado | Concreto | Pilote plataforma | 2026-05-28 | 2026-06-11 | 2026-06-16 | 14 | 21 | 24.6 | 117.1
27914 - ALBURA PPTO C | 172 | No especificado | Concreto | Pilote plataforma | 2026-05-28 | 2026-06-04 | 2026-06-12 | 7 | 21 | 16.5 | 78.6
27914 - ALBURA PPTO C | 172 | No especificado | Concreto | Pilote plataforma | 2026-05-28 | 2026-06-04 | 2026-06-12 | 7 | 21 | 16.4 | 78.1
27914 - ALBURA PPTO C | 172 | No especificado | Concreto | Pilote plataforma | 2026-05-28 | 2026-06-04 | 2026-06-12 | 7 | 21 | 17.5 | 83.3
27914 - ALBURA PPTO C | 173 | T3102000000 | Concreto | Pilote #43 T3 | 2026-05-28 | 2026-06-25 | 2026-06-25 | 28 | 31.5 | 45 | 142.9
27914 - ALBURA PPTO C | 173 | T3102000000 | Concreto | Pilote #43 T3 | 2026-05-28 | 2026-06-25 | 2026-06-25 | 28 | 31.5 | 45.7 | 145.1
27914 - ALBURA PPTO C | 173 | T3102000000 | Concreto | Pilote #43 T3 | 2026-05-28 | 2026-06-25 | 2026-06-25 | 28 | 31.5 | 44.2 | 140.3
27914 - ALBURA PPTO C | 173 | No especificado | Concreto | Pilote # 43 - Torre 3 | 2026-05-28 | 2026-06-11 | 2026-06-16 | 14 | 31 | 40.3 | 130
27914 - ALBURA PPTO C | 173 | No especificado | Concreto | Pilote # 43 - Torre 3 | 2026-05-28 | 2026-06-11 | 2026-06-16 | 14 | 31 | 38.8 | 125.2
27914 - ALBURA PPTO C | 173 | No especificado | Concreto | Pilote # 43 - Torre 3 | 2026-05-28 | 2026-06-11 | 2026-06-16 | 14 | 31 | 37.8 | 121.9
27914 - ALBURA PPTO C | 173 | No especificado | Concreto | Pilote # 43 - Torre 3 | 2026-05-28 | 2026-06-04 | 2026-06-12 | 7 | 31 | 25.1 | 81
27914 - ALBURA PPTO C | 173 | No especificado | Concreto | Pilote # 43 - Torre 3 | 2026-05-28 | 2026-06-04 | 2026-06-12 | 7 | 31 | 25.8 | 83.2
27914 - ALBURA PPTO C | 173 | No especificado | Concreto | Pilote # 43 - Torre 3 | 2026-05-28 | 2026-06-04 | 2026-06-12 | 7 | 31 | 24.7 | 79.7
27914 - ALBURA PPTO C | 174 | T3102000000 | Concreto | Pilote #8 T3 | 2026-05-29 | 2026-06-26 | 2026-06-26 | 28 | 31.5 | 41.5 | 131.7
27914 - ALBURA PPTO C | 174 | T3102000000 | Concreto | Pilote #8 T3 | 2026-05-29 | 2026-06-26 | 2026-06-26 | 28 | 31.5 | 42.1 | 133.7
27914 - ALBURA PPTO C | 174 | T3102000000 | Concreto | Pilote #8 T3 | 2026-05-29 | 2026-06-26 | 2026-06-26 | 28 | 31.5 | 41 | 130.2
27914 - ALBURA PPTO C | 174 | Tremie | Concreto | Pilote # 8 - Torre 3 | 2026-05-29 | 2026-06-12 | 2026-06-19 | 14 | 31 | 35.2 | 113.5
27914 - ALBURA PPTO C | 174 | Tremie | Concreto | Pilote # 8 - Torre 3 | 2026-05-29 | 2026-06-12 | 2026-06-19 | 14 | 31 | 34.8 | 112.3
27914 - ALBURA PPTO C | 174 | Tremie | Concreto | Pilote # 8 - Torre 3 | 2026-05-29 | 2026-06-12 | 2026-06-19 | 14 | 31 | 35.5 | 114.5
27914 - ALBURA PPTO C | 174 | Tremie | Concreto | Pilote # 8 - Torre 3 | 2026-05-29 | 2026-06-05 | 2026-06-17 | 7 | 31 | 29.4 | 94.8
27914 - ALBURA PPTO C | 174 | Tremie | Concreto | Pilote # 8 - Torre 3 | 2026-05-29 | 2026-06-05 | 2026-06-17 | 7 | 31 | 29.2 | 94.2
27914 - ALBURA PPTO C | 174 | Tremie | Concreto | Pilote # 8 - Torre 3 | 2026-05-29 | 2026-06-05 | 2026-06-17 | 7 | 31 | 29.2 | 94.2
27914 - ALBURA PPTO C | 175 | T3102000000 | Concreto | Pilote #56 T3 | 2026-05-29 | 2026-06-26 | 2026-06-26 | 28 | 31.5 | 45.9 | 145.7
27914 - ALBURA PPTO C | 175 | T3102000000 | Concreto | Pilote #56 T3 | 2026-05-29 | 2026-06-26 | 2026-06-26 | 28 | 31.5 | 44.8 | 142.2
27914 - ALBURA PPTO C | 175 | T3102000000 | Concreto | Pilote #56 T3 | 2026-05-29 | 2026-06-26 | 2026-06-26 | 28 | 31.5 | 45.4 | 144.1
27914 - ALBURA PPTO C | 175 | Tremie | Concreto | Pilote # 56 - Torre 3 | 2026-05-29 | 2026-06-12 | 2026-06-19 | 14 | 31 | 35.8 | 115.5
27914 - ALBURA PPTO C | 175 | Tremie | Concreto | Pilote # 56 - Torre 3 | 2026-05-29 | 2026-06-12 | 2026-06-19 | 14 | 31 | 37.8 | 121.9
27914 - ALBURA PPTO C | 175 | Tremie | Concreto | Pilote # 56 - Torre 3 | 2026-05-29 | 2026-06-12 | 2026-06-19 | 14 | 31 | 38 | 122.6
27914 - ALBURA PPTO C | 175 | Tremie | Concreto | Pilote # 56 - Torre 3 | 2026-05-29 | 2026-06-05 | 2026-06-17 | 7 | 31 | 28.9 | 93.2
27914 - ALBURA PPTO C | 175 | Tremie | Concreto | Pilote # 56 - Torre 3 | 2026-05-29 | 2026-06-05 | 2026-06-17 | 7 | 31 | 29.8 | 96.1
27914 - ALBURA PPTO C | 175 | Tremie | Concreto | Pilote # 56 - Torre 3 | 2026-05-29 | 2026-06-05 | 2026-06-17 | 7 | 31 | 28.1 | 90.6
27914 - ALBURA PPTO C | 176 | T2102000000 | Concreto | Pilotes #19-24 plataforma | 2026-05-29 | 2026-06-26 | 2026-06-26 | 28 | 21 | 31.6 | 150.5
27914 - ALBURA PPTO C | 176 | T2102000000 | Concreto | Pilotes #19-24 plataforma | 2026-05-29 | 2026-06-26 | 2026-06-26 | 28 | 21 | 33.2 | 158.1
27914 - ALBURA PPTO C | 176 | T2102000000 | Concreto | Pilotes #19-24 plataforma | 2026-05-29 | 2026-06-26 | 2026-06-26 | 28 | 21 | 32.3 | 153.8
27914 - ALBURA PPTO C | 176 | Tremie | Concreto | Pilote plataforma # 19 - 24 | 2026-05-29 | 2026-06-12 | 2026-06-19 | 14 | 21 | 27.1 | 129
27914 - ALBURA PPTO C | 176 | Tremie | Concreto | Pilote plataforma # 19 - 24 | 2026-05-29 | 2026-06-12 | 2026-06-19 | 14 | 21 | 27 | 128.6
27914 - ALBURA PPTO C | 176 | Tremie | Concreto | Pilote plataforma # 19 - 24 | 2026-05-29 | 2026-06-12 | 2026-06-19 | 14 | 21 | 27.4 | 130.5
27914 - ALBURA PPTO C | 176 | Tremie | Concreto | Pilote plataforma # 19 - 24 | 2026-05-29 | 2026-06-05 | 2026-06-17 | 7 | 21 | 18.4 | 87.6
27914 - ALBURA PPTO C | 176 | Tremie | Concreto | Pilote plataforma # 19 - 24 | 2026-05-29 | 2026-06-05 | 2026-06-17 | 7 | 21 | 18.5 | 88.1
27914 - ALBURA PPTO C | 176 | Tremie | Concreto | Pilote plataforma # 19 - 24 | 2026-05-29 | 2026-06-05 | 2026-06-17 | 7 | 21 | 17.9 | 85.2
27914 - ALBURA PPTO C | 177 | Tremie | Concreto | Pilote plataforma # 19 # 24 | 2026-05-29 | 2026-06-12 | 2026-06-19 | 14 | 21 | 26.8 | 127.6
27914 - ALBURA PPTO C | 177 | Tremie | Concreto | Pilote plataforma # 19 # 24 | 2026-05-29 | 2026-06-12 | 2026-06-19 | 14 | 21 | 27.2 | 129.5
27914 - ALBURA PPTO C | 177 | Tremie | Concreto | Pilote plataforma # 19 # 24 | 2026-05-29 | 2026-06-12 | 2026-06-19 | 14 | 21 | 26.8 | 127.6
27914 - ALBURA PPTO C | 177 | Tremie | Concreto | Pilote plataforma # 19 # 24 | 2026-05-29 | 2026-06-05 | 2026-06-17 | 7 | 21 | 20.8 | 99
27914 - ALBURA PPTO C | 177 | Tremie | Concreto | Pilote plataforma # 19 # 24 | 2026-05-29 | 2026-06-05 | 2026-06-17 | 7 | 21 | 21.2 | 101
27914 - ALBURA PPTO C | 177 | Tremie | Concreto | Pilote plataforma # 19 # 24 | 2026-05-29 | 2026-06-05 | 2026-06-17 | 7 | 21 | 21.1 | 100.5
27914 - ALBURA PPTO C | 178 | T2102000000 | Concreto | Pilote #83 plataforma | 2026-05-30 | 2026-06-27 | 2026-06-30 | 28 | 21 | 33.5 | 159.5
27914 - ALBURA PPTO C | 178 | T2102000000 | Concreto | Pilote #83 plataforma | 2026-05-30 | 2026-06-27 | 2026-06-30 | 28 | 21 | 32.6 | 155.2
27914 - ALBURA PPTO C | 178 | T2102000000 | Concreto | Pilote #83 plataforma | 2026-05-30 | 2026-06-27 | 2026-06-30 | 28 | 21 | 33 | 157.1
27914 - ALBURA PPTO C | 178 | Tremie | Concreto | Pilote plataforma # 83 | 2026-05-30 | 2026-06-13 | 2026-06-19 | 14 | 21 | 27.6 | 131.4
27914 - ALBURA PPTO C | 178 | Tremie | Concreto | Pilote plataforma # 83 | 2026-05-30 | 2026-06-13 | 2026-06-19 | 14 | 21 | 27.8 | 132.4
27914 - ALBURA PPTO C | 178 | Tremie | Concreto | Pilote plataforma # 83 | 2026-05-30 | 2026-06-13 | 2026-06-19 | 14 | 21 | 27.8 | 132.4
27914 - ALBURA PPTO C | 178 | Tremie | Concreto | Pilote plataforma # 83 | 2026-05-30 | 2026-06-06 | 2026-06-12 | 7 | 21 | 25.2 | 120
27914 - ALBURA PPTO C | 178 | Tremie | Concreto | Pilote plataforma # 83 | 2026-05-30 | 2026-06-06 | 2026-06-12 | 7 | 21 | 25.1 | 119.5
27914 - ALBURA PPTO C | 178 | Tremie | Concreto | Pilote plataforma # 83 | 2026-05-30 | 2026-06-06 | 2026-06-12 | 7 | 21 | 25.7 | 122.4
27914 - ALBURA PPTO C | 179 | T3102000000 | Concreto | Pilote #4 T3 | 2026-05-30 | 2026-06-27 | 2026-06-30 | 28 | 31.5 | 42.4 | 134.6
27914 - ALBURA PPTO C | 179 | T3102000000 | Concreto | Pilote #4 T3 | 2026-05-30 | 2026-06-27 | 2026-06-30 | 28 | 31.5 | 43 | 136.5
27914 - ALBURA PPTO C | 179 | T3102000000 | Concreto | Pilote #4 T3 | 2026-05-30 | 2026-06-27 | 2026-06-30 | 28 | 31.5 | 41.9 | 133
27914 - ALBURA PPTO C | 179 | Tremie | Concreto | Pilote # 04 - Torre 3 | 2026-05-30 | 2026-06-13 | 2026-06-19 | 14 | 31 | 35.1 | 113.2
27914 - ALBURA PPTO C | 179 | Tremie | Concreto | Pilote # 04 - Torre 3 | 2026-05-30 | 2026-06-13 | 2026-06-19 | 14 | 31 | 35.5 | 114.5
27914 - ALBURA PPTO C | 179 | Tremie | Concreto | Pilote # 04 - Torre 3 | 2026-05-30 | 2026-06-13 | 2026-06-19 | 14 | 31 | 34.3 | 110.6
27914 - ALBURA PPTO C | 179 | Tremie | Concreto | Pilote # 04 - Torre 3 | 2026-05-30 | 2026-06-06 | 2026-06-12 | 7 | 31 | 31 | 100
27914 - ALBURA PPTO C | 179 | Tremie | Concreto | Pilote # 04 - Torre 3 | 2026-05-30 | 2026-06-06 | 2026-06-12 | 7 | 31 | 30.7 | 99
27914 - ALBURA PPTO C | 179 | Tremie | Concreto | Pilote # 04 - Torre 3 | 2026-05-30 | 2026-06-06 | 2026-06-12 | 7 | 31 | 31.8 | 102.6
27914 - ALBURA PPTO C | 18 | No especificado | Concreto | Pilote #3 torre 4 | 2026-03-05 | 2026-04-02 | 2026-04-06 | 28 | 31 | 36.1 | 116.5
27914 - ALBURA PPTO C | 18 | No especificado | Concreto | Pilote #3 torre 4 | 2026-03-05 | 2026-04-02 | 2026-04-06 | 28 | 31 | 36.2 | 116.8
27914 - ALBURA PPTO C | 18 | No especificado | Concreto | Pilote #3 torre 4 | 2026-03-05 | 2026-04-02 | 2026-04-06 | 28 | 31 | 35.3 | 113.9
27914 - ALBURA PPTO C | 18 | No especificado | Concreto | Pilote # 3 - Torre 4 | 2026-03-05 | 2026-03-19 | 2026-03-24 | 14 | 31 | 30.2 | 97.4
27914 - ALBURA PPTO C | 18 | No especificado | Concreto | Pilote # 3 - Torre 4 | 2026-03-05 | 2026-03-19 | 2026-03-24 | 14 | 31 | 29.1 | 93.9
27914 - ALBURA PPTO C | 18 | No especificado | Concreto | Pilote # 3 - Torre 4 | 2026-03-05 | 2026-03-19 | 2026-03-24 | 14 | 31 | 28.8 | 92.9
27914 - ALBURA PPTO C | 18 | No especificado | Concreto | Pilote # 3 - Torre 4 | 2026-03-05 | 2026-03-12 | 2026-03-20 | 7 | 31 | 24.7 | 79.7
27914 - ALBURA PPTO C | 18 | No especificado | Concreto | Pilote # 3 - Torre 4 | 2026-03-05 | 2026-03-12 | 2026-03-20 | 7 | 31 | 24.3 | 78.4
27914 - ALBURA PPTO C | 18 | No especificado | Concreto | Pilote # 3 - Torre 4 | 2026-03-05 | 2026-03-12 | 2026-03-20 | 7 | 31 | 23.7 | 76.5
27914 - ALBURA PPTO C | 180 | T3102000000 | Concreto | Pilote #35 T3 | 2026-06-01 | 2026-06-29 | 2026-06-30 | 28 | 31.5 | 46.3 | 147
27914 - ALBURA PPTO C | 180 | T3102000000 | Concreto | Pilote #35 T3 | 2026-06-01 | 2026-06-29 | 2026-06-30 | 28 | 31.5 | 46.8 | 148.6
27914 - ALBURA PPTO C | 180 | T3102000000 | Concreto | Pilote #35 T3 | 2026-06-01 | 2026-06-29 | 2026-06-30 | 28 | 31.5 | 46.1 | 146.3
27914 - ALBURA PPTO C | 180 | No especificado | Concreto | Pilote # 35 - Torre 3 | 2026-06-01 | 2026-06-15 | 2026-06-19 | 14 | 31 | 34.6 | 111.6
27914 - ALBURA PPTO C | 180 | No especificado | Concreto | Pilote # 35 - Torre 3 | 2026-06-01 | 2026-06-15 | 2026-06-19 | 14 | 31 | 35.9 | 115.8
27914 - ALBURA PPTO C | 180 | No especificado | Concreto | Pilote # 35 - Torre 3 | 2026-06-01 | 2026-06-15 | 2026-06-19 | 14 | 31 | 35.7 | 115.2
27914 - ALBURA PPTO C | 180 | No especificado | Concreto | Pilote # 35 - Torre 3 | 2026-06-01 | 2026-06-08 | 2026-06-12 | 7 | 31 | 32.9 | 106.1
27914 - ALBURA PPTO C | 180 | No especificado | Concreto | Pilote # 35 - Torre 3 | 2026-06-01 | 2026-06-08 | 2026-06-12 | 7 | 31 | 33.5 | 108.1
27914 - ALBURA PPTO C | 180 | No especificado | Concreto | Pilote # 35 - Torre 3 | 2026-06-01 | 2026-06-08 | 2026-06-12 | 7 | 31 | 33.3 | 107.4
27914 - ALBURA PPTO C | 181 | T-210200000 | Concreto | Pilote plataforma #21 y #25 | 2026-06-01 | 2026-06-29 | 2026-06-30 | 28 | 21 | 28.1 | 133.8
27914 - ALBURA PPTO C | 181 | T-210200000 | Concreto | Pilote plataforma #21 y #25 | 2026-06-01 | 2026-06-29 | 2026-06-30 | 28 | 21 | 29.1 | 138.6
27914 - ALBURA PPTO C | 181 | T-210200000 | Concreto | Pilote plataforma #21 y #25 | 2026-06-01 | 2026-06-29 | 2026-06-30 | 28 | 21 | 28.6 | 136.2
27914 - ALBURA PPTO C | 181 | No especificado | Concreto | Pilote plataforma # 21 # 25 | 2026-06-01 | 2026-06-15 | 2026-06-19 | 14 | 21 | 23.6 | 112.4
27914 - ALBURA PPTO C | 181 | No especificado | Concreto | Pilote plataforma # 21 # 25 | 2026-06-01 | 2026-06-15 | 2026-06-19 | 14 | 21 | 24.9 | 118.6
27914 - ALBURA PPTO C | 181 | No especificado | Concreto | Pilote plataforma # 21 # 25 | 2026-06-01 | 2026-06-15 | 2026-06-19 | 14 | 21 | 24.4 | 116.2
27914 - ALBURA PPTO C | 181 | No especificado | Concreto | Pilote plataforma # 21 # 25 | 2026-06-01 | 2026-06-08 | 2026-06-12 | 7 | 21 | 22.8 | 108.6
27914 - ALBURA PPTO C | 181 | No especificado | Concreto | Pilote plataforma # 21 # 25 | 2026-06-01 | 2026-06-08 | 2026-06-12 | 7 | 21 | 22.4 | 106.7
27914 - ALBURA PPTO C | 181 | No especificado | Concreto | Pilote plataforma # 21 # 25 | 2026-06-01 | 2026-06-08 | 2026-06-12 | 7 | 21 | 22.8 | 108.6
27914 - ALBURA PPTO C | 182 | T-210200000 | Concreto | Pilotes plataforma #83 #68 #45 | 2026-06-02 | 2026-06-30 | 2026-06-30 | 28 | 21 | 32.1 | 152.9
27914 - ALBURA PPTO C | 182 | T-210200000 | Concreto | Pilotes plataforma #83 #68 #45 | 2026-06-02 | 2026-06-30 | 2026-06-30 | 28 | 21 | 32.5 | 154.8
27914 - ALBURA PPTO C | 182 | T-210200000 | Concreto | Pilotes plataforma #83 #68 #45 | 2026-06-02 | 2026-06-30 | 2026-06-30 | 28 | 21 | 32.8 | 156.2
27914 - ALBURA PPTO C | 182 | No especificado | Concreto | Pilote plataforma # 83 # 68 # 45 | 2026-06-02 | 2026-06-16 | 2026-06-19 | 14 | 21 | 28.3 | 134.8
27914 - ALBURA PPTO C | 182 | No especificado | Concreto | Pilote plataforma # 83 # 68 # 45 | 2026-06-02 | 2026-06-16 | 2026-06-19 | 14 | 21 | 27.6 | 131.4
27914 - ALBURA PPTO C | 182 | No especificado | Concreto | Pilote plataforma # 83 # 68 # 45 | 2026-06-02 | 2026-06-16 | 2026-06-19 | 14 | 21 | 27.7 | 131.9
27914 - ALBURA PPTO C | 182 | No especificado | Concreto | Pilote plataforma # 83 # 68 # 45 | 2026-06-02 | 2026-06-09 | 2026-06-12 | 7 | 21 | 23.7 | 112.9
27914 - ALBURA PPTO C | 182 | No especificado | Concreto | Pilote plataforma # 83 # 68 # 45 | 2026-06-02 | 2026-06-09 | 2026-06-12 | 7 | 21 | 23.3 | 111
27914 - ALBURA PPTO C | 182 | No especificado | Concreto | Pilote plataforma # 83 # 68 # 45 | 2026-06-02 | 2026-06-09 | 2026-06-12 | 7 | 21 | 23.9 | 113.8
27914 - ALBURA PPTO C | 183 | T310200000 | Concreto | Pilote torre 3 #22 | 2026-06-02 | 2026-06-30 | 2026-06-30 | 28 | 31.5 | 41.3 | 131.1
27914 - ALBURA PPTO C | 183 | T310200000 | Concreto | Pilote torre 3 #22 | 2026-06-02 | 2026-06-30 | 2026-06-30 | 28 | 31.5 | 41.4 | 131.4
27914 - ALBURA PPTO C | 183 | T310200000 | Concreto | Pilote torre 3 #22 | 2026-06-02 | 2026-06-30 | 2026-06-30 | 28 | 31.5 | 41.5 | 131.7
27914 - ALBURA PPTO C | 183 | No especificado | Concreto | Pilote # 27 - Torre 3 | 2026-06-02 | 2026-06-16 | 2026-06-19 | 14 | 31 | 36.1 | 116.5
27914 - ALBURA PPTO C | 183 | No especificado | Concreto | Pilote # 27 - Torre 3 | 2026-06-02 | 2026-06-16 | 2026-06-19 | 14 | 31 | 35.5 | 114.5
27914 - ALBURA PPTO C | 183 | No especificado | Concreto | Pilote # 27 - Torre 3 | 2026-06-02 | 2026-06-16 | 2026-06-19 | 14 | 31 | 35.2 | 113.5
27914 - ALBURA PPTO C | 183 | No especificado | Concreto | Pilote # 27 - Torre 3 | 2026-06-02 | 2026-06-09 | 2026-06-12 | 7 | 31 | 32.8 | 105.8
27914 - ALBURA PPTO C | 183 | No especificado | Concreto | Pilote # 27 - Torre 3 | 2026-06-02 | 2026-06-09 | 2026-06-12 | 7 | 31 | 32.5 | 104.8
27914 - ALBURA PPTO C | 183 | No especificado | Concreto | Pilote # 27 - Torre 3 | 2026-06-02 | 2026-06-09 | 2026-06-12 | 7 | 31 | 33 | 106.5
27914 - ALBURA PPTO C | 184 | T310200000 | Concreto | Pilote torre 3 #49 | 2026-06-02 | 2026-06-30 | 2026-06-30 | 28 | 31.5 | 42.2 | 134
27914 - ALBURA PPTO C | 184 | T310200000 | Concreto | Pilote torre 3 #49 | 2026-06-02 | 2026-06-30 | 2026-06-30 | 28 | 31.5 | 43.3 | 137.5
27914 - ALBURA PPTO C | 184 | T310200000 | Concreto | Pilote torre 3 #49 | 2026-06-02 | 2026-06-30 | 2026-06-30 | 28 | 31.5 | 42.8 | 135.9
27914 - ALBURA PPTO C | 184 | No especificado | Concreto | Pilote # 49 - Torre 3 | 2026-06-02 | 2026-06-16 | 2026-06-19 | 14 | 31 | 36.4 | 117.4
27914 - ALBURA PPTO C | 184 | No especificado | Concreto | Pilote # 49 - Torre 3 | 2026-06-02 | 2026-06-16 | 2026-06-19 | 14 | 31 | 36.1 | 116.5
27914 - ALBURA PPTO C | 184 | No especificado | Concreto | Pilote # 49 - Torre 3 | 2026-06-02 | 2026-06-16 | 2026-06-19 | 14 | 31 | 35.9 | 115.8
27914 - ALBURA PPTO C | 184 | No especificado | Concreto | Pilote # 49 - Torre 3 | 2026-06-02 | 2026-06-09 | 2026-06-12 | 7 | 31 | 32.2 | 103.9
27914 - ALBURA PPTO C | 184 | No especificado | Concreto | Pilote # 49 - Torre 3 | 2026-06-02 | 2026-06-09 | 2026-06-12 | 7 | 31 | 31.2 | 100.6
27914 - ALBURA PPTO C | 184 | No especificado | Concreto | Pilote # 49 - Torre 3 | 2026-06-02 | 2026-06-09 | 2026-06-12 | 7 | 31 | 30.6 | 98.7
27914 - ALBURA PPTO C | 185 | T210200000 | Concreto | Pilotes plataforma #7 y #81 | 2026-06-03 | 2026-07-01 | 2026-07-07 | 28 | 21 | 33.1 | 157.6
27914 - ALBURA PPTO C | 185 | T210200000 | Concreto | Pilotes plataforma #7 y #81 | 2026-06-03 | 2026-07-01 | 2026-07-07 | 28 | 21 | 33.6 | 160
27914 - ALBURA PPTO C | 185 | T210200000 | Concreto | Pilotes plataforma #7 y #81 | 2026-06-03 | 2026-07-01 | 2026-07-07 | 28 | 21 | 32.7 | 155.7
27914 - ALBURA PPTO C | 185 | No especificado | Concreto | Pilote plataforma # 7 # 8 | 2026-06-03 | 2026-06-17 | 2026-06-20 | 14 | 21 | 29.1 | 138.6
27914 - ALBURA PPTO C | 185 | No especificado | Concreto | Pilote plataforma # 7 # 8 | 2026-06-03 | 2026-06-17 | 2026-06-20 | 14 | 21 | 28.4 | 135.2
27914 - ALBURA PPTO C | 185 | No especificado | Concreto | Pilote plataforma # 7 # 8 | 2026-06-03 | 2026-06-17 | 2026-06-20 | 14 | 21 | 29.1 | 138.6
27914 - ALBURA PPTO C | 185 | No especificado | Concreto | Pilote plataforma # 7 # 8 | 2026-06-03 | 2026-06-10 | 2026-06-16 | 7 | 21 | 25 | 119
27914 - ALBURA PPTO C | 185 | No especificado | Concreto | Pilote plataforma # 7 # 8 | 2026-06-03 | 2026-06-10 | 2026-06-16 | 7 | 21 | 25.8 | 122.9
27914 - ALBURA PPTO C | 185 | No especificado | Concreto | Pilote plataforma # 7 # 8 | 2026-06-03 | 2026-06-10 | 2026-06-16 | 7 | 21 | 27.1 | 129
27914 - ALBURA PPTO C | 186 | T310200000 | Concreto | Pilote torre 3 #64 | 2026-06-03 | 2026-07-01 | 2026-07-07 | 28 | 31.5 | 45.6 | 144.8
27914 - ALBURA PPTO C | 186 | T310200000 | Concreto | Pilote torre 3 #64 | 2026-06-03 | 2026-07-01 | 2026-07-07 | 28 | 31.5 | 44.4 | 141
27914 - ALBURA PPTO C | 186 | T310200000 | Concreto | Pilote torre 3 #64 | 2026-06-03 | 2026-07-01 | 2026-07-07 | 28 | 31.5 | 45 | 142.9
27914 - ALBURA PPTO C | 186 | No especificado | Concreto | Pilote # 64 - Torre 3 | 2026-06-03 | 2026-06-17 | 2026-06-20 | 14 | 31 | 40 | 129
27914 - ALBURA PPTO C | 186 | No especificado | Concreto | Pilote # 64 - Torre 3 | 2026-06-03 | 2026-06-17 | 2026-06-20 | 14 | 31 | 40.5 | 130.6
27914 - ALBURA PPTO C | 186 | No especificado | Concreto | Pilote # 64 - Torre 3 | 2026-06-03 | 2026-06-17 | 2026-06-20 | 14 | 31 | 40.3 | 130
27914 - ALBURA PPTO C | 186 | No especificado | Concreto | Pilote # 64 - Torre 3 | 2026-06-03 | 2026-06-10 | 2026-06-16 | 7 | 31 | 37 | 119.4
27914 - ALBURA PPTO C | 186 | No especificado | Concreto | Pilote # 64 - Torre 3 | 2026-06-03 | 2026-06-10 | 2026-06-16 | 7 | 31 | 38.5 | 124.2
27914 - ALBURA PPTO C | 186 | No especificado | Concreto | Pilote # 64 - Torre 3 | 2026-06-03 | 2026-06-10 | 2026-06-16 | 7 | 31 | 38.3 | 123.5
27914 - ALBURA PPTO C | 187 | T310200000 | Concreto | Pilote torre 3 #16 | 2026-06-03 | 2026-07-01 | 2026-07-07 | 28 | 31.5 | 45.9 | 145.7
27914 - ALBURA PPTO C | 187 | T310200000 | Concreto | Pilote torre 3 #16 | 2026-06-03 | 2026-07-01 | 2026-07-07 | 28 | 31.5 | 46.6 | 147.9
27914 - ALBURA PPTO C | 187 | T310200000 | Concreto | Pilote torre 3 #16 | 2026-06-03 | 2026-07-01 | 2026-07-07 | 28 | 31.5 | 45.4 | 144.1
27914 - ALBURA PPTO C | 187 | No especificado | Concreto | Pilote # 16 - Torre 3 | 2026-06-03 | 2026-06-17 | 2026-06-20 | 14 | 31 | 41.4 | 133.5
27914 - ALBURA PPTO C | 187 | No especificado | Concreto | Pilote # 16 - Torre 3 | 2026-06-03 | 2026-06-17 | 2026-06-20 | 14 | 31 | 40.4 | 130.3
27914 - ALBURA PPTO C | 187 | No especificado | Concreto | Pilote # 16 - Torre 3 | 2026-06-03 | 2026-06-17 | 2026-06-20 | 14 | 31 | 40.2 | 129.7
27914 - ALBURA PPTO C | 187 | No especificado | Concreto | Pilote # 16 - Torre 3 | 2026-06-03 | 2026-06-10 | 2026-06-16 | 7 | 31 | 38.2 | 123.2
27914 - ALBURA PPTO C | 187 | No especificado | Concreto | Pilote # 16 - Torre 3 | 2026-06-03 | 2026-06-10 | 2026-06-16 | 7 | 31 | 38.7 | 124.8
27914 - ALBURA PPTO C | 187 | No especificado | Concreto | Pilote # 16 - Torre 3 | 2026-06-03 | 2026-06-10 | 2026-06-16 | 7 | 31 | 39.5 | 127.4
27914 - ALBURA PPTO C | 188 | T210200000 | Concreto | Pilotes plataforma #38 #35 y 70 | 2026-06-04 | 2026-07-02 | 2026-07-07 | 28 | 21 | 29.8 | 141.9
27914 - ALBURA PPTO C | 188 | T210200000 | Concreto | Pilotes plataforma #38 #35 y 70 | 2026-06-04 | 2026-07-02 | 2026-07-07 | 28 | 21 | 30.2 | 143.8
27914 - ALBURA PPTO C | 188 | T210200000 | Concreto | Pilotes plataforma #38 #35 y 70 | 2026-06-04 | 2026-07-02 | 2026-07-07 | 28 | 21 | 29.3 | 139.5
27914 - ALBURA PPTO C | 188 | No especificado | Concreto | Pilote plataforma # 38 # 75 # 20 | 2026-06-04 | 2026-06-18 | 2026-06-22 | 14 | 21 | 26.5 | 126.2
27914 - ALBURA PPTO C | 188 | No especificado | Concreto | Pilote plataforma # 38 # 75 # 20 | 2026-06-04 | 2026-06-18 | 2026-06-22 | 14 | 21 | 26.7 | 127.1
27914 - ALBURA PPTO C | 188 | No especificado | Concreto | Pilote plataforma # 38 # 75 # 20 | 2026-06-04 | 2026-06-18 | 2026-06-22 | 14 | 21 | 26.5 | 126.2
27914 - ALBURA PPTO C | 188 | No especificado | Concreto | Pilote plataforma # 38 # 75 # 20 | 2026-06-04 | 2026-06-11 | 2026-06-16 | 7 | 21 | 23.6 | 112.4
27914 - ALBURA PPTO C | 188 | No especificado | Concreto | Pilote plataforma # 38 # 75 # 20 | 2026-06-04 | 2026-06-11 | 2026-06-16 | 7 | 21 | 24.3 | 115.7
27914 - ALBURA PPTO C | 188 | No especificado | Concreto | Pilote plataforma # 38 # 75 # 20 | 2026-06-04 | 2026-06-11 | 2026-06-16 | 7 | 21 | 23.5 | 111.9
27914 - ALBURA PPTO C | 189 | T310200000 | Concreto | Pilote torre 3 #53 | 2026-06-04 | 2026-07-02 | 2026-07-07 | 28 | 31.5 | 47.8 | 151.7
27914 - ALBURA PPTO C | 189 | T310200000 | Concreto | Pilote torre 3 #53 | 2026-06-04 | 2026-07-02 | 2026-07-07 | 28 | 31.5 | 46.7 | 148.3
27914 - ALBURA PPTO C | 189 | T310200000 | Concreto | Pilote torre 3 #53 | 2026-06-04 | 2026-07-02 | 2026-07-07 | 28 | 31.5 | 47.3 | 150.2
27914 - ALBURA PPTO C | 189 | No especificado | Concreto | Pilote # 53 - Torre 3 | 2026-06-04 | 2026-06-18 | 2026-06-22 | 14 | 31 | 39.2 | 126.5
27914 - ALBURA PPTO C | 189 | No especificado | Concreto | Pilote # 53 - Torre 3 | 2026-06-04 | 2026-06-18 | 2026-06-22 | 14 | 31 | 38.5 | 124.2
27914 - ALBURA PPTO C | 189 | No especificado | Concreto | Pilote # 53 - Torre 3 | 2026-06-04 | 2026-06-18 | 2026-06-22 | 14 | 31 | 39 | 125.8
27914 - ALBURA PPTO C | 189 | No especificado | Concreto | Pilote # 53 - Torre 3 | 2026-06-04 | 2026-06-11 | 2026-06-16 | 7 | 31 | 36.8 | 118.7
27914 - ALBURA PPTO C | 189 | No especificado | Concreto | Pilote # 53 - Torre 3 | 2026-06-04 | 2026-06-11 | 2026-06-16 | 7 | 31 | 36.1 | 116.5
27914 - ALBURA PPTO C | 189 | No especificado | Concreto | Pilote # 53 - Torre 3 | 2026-06-04 | 2026-06-11 | 2026-06-16 | 7 | 31 | 34.7 | 111.9
27914 - ALBURA PPTO C | 19 | No especificado | Concreto | Pilote # 59 - Torre 4 | 2026-03-09 | 2026-03-23 | 2026-03-26 | 14 | 31 | 35.1 | 113.2
27914 - ALBURA PPTO C | 19 | No especificado | Concreto | Pilote # 59 - Torre 4 | 2026-03-09 | 2026-03-23 | 2026-03-26 | 14 | 31 | 34.6 | 111.6
27914 - ALBURA PPTO C | 19 | No especificado | Concreto | Pilote # 59 - Torre 4 | 2026-03-09 | 2026-03-23 | 2026-03-26 | 14 | 31 | 34.1 | 110
27914 - ALBURA PPTO C | 19 | No especificado | Concreto | Pilote # 59 - Torre 4 | 2026-03-09 | 2026-03-16 | 2026-03-20 | 7 | 31 | 29.8 | 96.1
27914 - ALBURA PPTO C | 19 | No especificado | Concreto | Pilote # 59 - Torre 4 | 2026-03-09 | 2026-03-16 | 2026-03-20 | 7 | 31 | 29.2 | 94.2
27914 - ALBURA PPTO C | 19 | No especificado | Concreto | Pilote # 59 - Torre 4 | 2026-03-09 | 2026-03-16 | 2026-03-20 | 7 | 31 | 28.5 | 91.9
27914 - ALBURA PPTO C | 19 | No especificado | Concreto | Pilote #59 torre 4 | 2026-03-09 | 2026-04-06 | 2026-04-07 | 28 | 31 | 40.3 | 130
27914 - ALBURA PPTO C | 19 | No especificado | Concreto | Pilote #59 torre 4 | 2026-03-09 | 2026-04-06 | 2026-04-07 | 28 | 31 | 39.3 | 126.8
27914 - ALBURA PPTO C | 19 | No especificado | Concreto | Pilote #59 torre 4 | 2026-03-09 | 2026-04-06 | 2026-04-07 | 28 | 31 | 39.8 | 128.4
27914 - ALBURA PPTO C | 190 | T310200000 | Concreto | Pilote torre 3 #17 | 2026-06-04 | 2026-07-02 | 2026-07-07 | 28 | 31.5 | 50.6 | 160.6
27914 - ALBURA PPTO C | 190 | T310200000 | Concreto | Pilote torre 3 #17 | 2026-06-04 | 2026-07-02 | 2026-07-07 | 28 | 31.5 | 51.4 | 163.2
27914 - ALBURA PPTO C | 190 | T310200000 | Concreto | Pilote torre 3 #17 | 2026-06-04 | 2026-07-02 | 2026-07-07 | 28 | 31.5 | 50.1 | 159
27914 - ALBURA PPTO C | 190 | No especificado | Concreto | Pilote # 17 - Torre 3 | 2026-06-04 | 2026-06-18 | 2026-06-22 | 14 | 31 | 42.1 | 135.8
27914 - ALBURA PPTO C | 190 | No especificado | Concreto | Pilote # 17 - Torre 3 | 2026-06-04 | 2026-06-18 | 2026-06-22 | 14 | 31 | 42.1 | 135.8
27914 - ALBURA PPTO C | 190 | No especificado | Concreto | Pilote # 17 - Torre 3 | 2026-06-04 | 2026-06-18 | 2026-06-22 | 14 | 31 | 41.6 | 134.2
27914 - ALBURA PPTO C | 190 | No especificado | Concreto | Pilote # 17 - Torre 3 | 2026-06-04 | 2026-06-11 | 2026-06-16 | 7 | 31 | 39.6 | 127.7
27914 - ALBURA PPTO C | 190 | No especificado | Concreto | Pilote # 17 - Torre 3 | 2026-06-04 | 2026-06-11 | 2026-06-16 | 7 | 31 | 39.6 | 127.7
27914 - ALBURA PPTO C | 190 | No especificado | Concreto | Pilote # 17 - Torre 3 | 2026-06-04 | 2026-06-11 | 2026-06-16 | 7 | 31 | 38.7 | 124.8
27914 - ALBURA PPTO C | 191 | T 2102000000 | Concreto | Piote plataforma #8 #48 #82 | 2026-06-05 | 2026-07-03 | 2026-07-07 | 28 | 21 | 31.1 | 148.1
27914 - ALBURA PPTO C | 191 | T 2102000000 | Concreto | Piote plataforma #8 #48 #82 | 2026-06-05 | 2026-07-03 | 2026-07-07 | 28 | 21 | 31.9 | 151.9
27914 - ALBURA PPTO C | 191 | T 2102000000 | Concreto | Piote plataforma #8 #48 #82 | 2026-06-05 | 2026-07-03 | 2026-07-07 | 28 | 21 | 30.9 | 147.1
27914 - ALBURA PPTO C | 191 | No especificado | Concreto | Pilote plataforma # 8 # 48 # 82 | 2026-06-05 | 2026-06-19 | 2026-06-22 | 14 | 21 | 28.5 | 135.7
27914 - ALBURA PPTO C | 191 | No especificado | Concreto | Pilote plataforma # 8 # 48 # 82 | 2026-06-05 | 2026-06-19 | 2026-06-22 | 14 | 21 | 29.1 | 138.6
27914 - ALBURA PPTO C | 191 | No especificado | Concreto | Pilote plataforma # 8 # 48 # 82 | 2026-06-05 | 2026-06-19 | 2026-06-22 | 14 | 21 | 28.4 | 135.2
27914 - ALBURA PPTO C | 191 | No especificado | Concreto | Pilote plataforma # 8 # 48 # 82 | 2026-06-05 | 2026-06-12 | 2026-06-18 | 7 | 21 | 22.8 | 108.6
27914 - ALBURA PPTO C | 191 | No especificado | Concreto | Pilote plataforma # 8 # 48 # 82 | 2026-06-05 | 2026-06-12 | 2026-06-18 | 7 | 21 | 22.3 | 106.2
27914 - ALBURA PPTO C | 191 | No especificado | Concreto | Pilote plataforma # 8 # 48 # 82 | 2026-06-05 | 2026-06-12 | 2026-06-18 | 7 | 21 | 22.5 | 107.1
27914 - ALBURA PPTO C | 192 | T 3102000000 | Concreto | Pilote #34 + 3 | 2026-06-05 | 2026-07-03 | 2026-07-07 | 28 | 31.5 | 45.6 | 144.8
27914 - ALBURA PPTO C | 192 | T 3102000000 | Concreto | Pilote #34 + 3 | 2026-06-05 | 2026-07-03 | 2026-07-07 | 28 | 31.5 | 45 | 142.9
27914 - ALBURA PPTO C | 192 | T 3102000000 | Concreto | Pilote #34 + 3 | 2026-06-05 | 2026-07-03 | 2026-07-07 | 28 | 31.5 | 44.9 | 142.5
27914 - ALBURA PPTO C | 192 | No especificado | Concreto | Pilote # 34 - Torre 3 | 2026-06-05 | 2026-06-19 | 2026-06-22 | 14 | 31 | 40 | 129
27914 - ALBURA PPTO C | 192 | No especificado | Concreto | Pilote # 34 - Torre 3 | 2026-06-05 | 2026-06-19 | 2026-06-22 | 14 | 31 | 39.3 | 126.8
27914 - ALBURA PPTO C | 192 | No especificado | Concreto | Pilote # 34 - Torre 3 | 2026-06-05 | 2026-06-19 | 2026-06-22 | 14 | 31 | 40.8 | 131.6
27914 - ALBURA PPTO C | 192 | No especificado | Concreto | Pilote # 34 - Torre 3 | 2026-06-05 | 2026-06-12 | 2026-06-18 | 7 | 31 | 31.5 | 101.6
27914 - ALBURA PPTO C | 192 | No especificado | Concreto | Pilote # 34 - Torre 3 | 2026-06-05 | 2026-06-12 | 2026-06-18 | 7 | 31 | 31.3 | 101
27914 - ALBURA PPTO C | 192 | No especificado | Concreto | Pilote # 34 - Torre 3 | 2026-06-05 | 2026-06-12 | 2026-06-18 | 7 | 31 | 31.2 | 100.6
27914 - ALBURA PPTO C | 193 | T 3102000000 | Concreto | Pilote #39 + 3 | 2026-06-05 | 2026-07-03 | 2026-07-07 | 28 | 31.5 | 43.7 | 138.7
27914 - ALBURA PPTO C | 193 | T 3102000000 | Concreto | Pilote #39 + 3 | 2026-06-05 | 2026-07-03 | 2026-07-07 | 28 | 31.5 | 44.3 | 140.6
27914 - ALBURA PPTO C | 193 | T 3102000000 | Concreto | Pilote #39 + 3 | 2026-06-05 | 2026-07-03 | 2026-07-07 | 28 | 31.5 | 42.6 | 135.2
27914 - ALBURA PPTO C | 193 | No especificado | Concreto | Pilote # 39 - Torre 3 | 2026-06-05 | 2026-06-19 | 2026-06-22 | 14 | 31 | 38.3 | 123.5
27914 - ALBURA PPTO C | 193 | No especificado | Concreto | Pilote # 39 - Torre 3 | 2026-06-05 | 2026-06-19 | 2026-06-22 | 14 | 31 | 36.1 | 116.5
27914 - ALBURA PPTO C | 193 | No especificado | Concreto | Pilote # 39 - Torre 3 | 2026-06-05 | 2026-06-19 | 2026-06-22 | 14 | 31 | 37.5 | 121
27914 - ALBURA PPTO C | 193 | No especificado | Concreto | Pilote # 39 - Torre 3 | 2026-06-05 | 2026-06-12 | 2026-06-18 | 7 | 31 | 31.9 | 102.9
27914 - ALBURA PPTO C | 193 | No especificado | Concreto | Pilote # 39 - Torre 3 | 2026-06-05 | 2026-06-12 | 2026-06-18 | 7 | 31 | 31.3 | 101
27914 - ALBURA PPTO C | 193 | No especificado | Concreto | Pilote # 39 - Torre 3 | 2026-06-05 | 2026-06-12 | 2026-06-18 | 7 | 31 | 31.2 | 100.6
27914 - ALBURA PPTO C | 194 | T 2102000000 | Concreto | Pilote plataforma #27 #67 | 2026-06-06 | 2026-07-04 | 2026-07-07 | 28 | 21 | 29.4 | 140
27914 - ALBURA PPTO C | 194 | T 2102000000 | Concreto | Pilote plataforma #27 #67 | 2026-06-06 | 2026-07-04 | 2026-07-07 | 28 | 21 | 29.9 | 142.4
27914 - ALBURA PPTO C | 194 | T 2102000000 | Concreto | Pilote plataforma #27 #67 | 2026-06-06 | 2026-07-04 | 2026-07-07 | 28 | 21 | 28.9 | 137.6
27914 - ALBURA PPTO C | 194 | No especificado | Concreto | Pilote plataforma # 27 # 67 | 2026-06-06 | 2026-06-20 | 2026-06-22 | 14 | 21 | 26.2 | 124.8
27914 - ALBURA PPTO C | 194 | No especificado | Concreto | Pilote plataforma # 27 # 67 | 2026-06-06 | 2026-06-20 | 2026-06-22 | 14 | 21 | 26.3 | 125.2
27914 - ALBURA PPTO C | 194 | No especificado | Concreto | Pilote plataforma # 27 # 67 | 2026-06-06 | 2026-06-20 | 2026-06-22 | 14 | 21 | 25.9 | 123.3
27914 - ALBURA PPTO C | 194 | No especificado | Concreto | Pilote plataforma # 27 # 67 | 2026-06-06 | 2026-06-13 | 2026-06-19 | 7 | 21 | 24.6 | 117.1
27914 - ALBURA PPTO C | 194 | No especificado | Concreto | Pilote plataforma # 27 # 67 | 2026-06-06 | 2026-06-13 | 2026-06-19 | 7 | 21 | 24.5 | 116.7
27914 - ALBURA PPTO C | 194 | No especificado | Concreto | Pilote plataforma # 27 # 67 | 2026-06-06 | 2026-06-13 | 2026-06-19 | 7 | 21 | 24.1 | 114.8
27914 - ALBURA PPTO C | 195 | T 3102000000 | Concreto | Pilote #19 + 3 | 2026-06-06 | 2026-07-04 | 2026-07-07 | 28 | 31.5 | 40.4 | 128.3
27914 - ALBURA PPTO C | 195 | T 3102000000 | Concreto | Pilote #19 + 3 | 2026-06-06 | 2026-07-04 | 2026-07-07 | 28 | 31.5 | 39.6 | 125.7
27914 - ALBURA PPTO C | 195 | T 3102000000 | Concreto | Pilote #19 + 3 | 2026-06-06 | 2026-07-04 | 2026-07-07 | 28 | 31.5 | 39.9 | 126.7
27914 - ALBURA PPTO C | 195 | No especificado | Concreto | Pilote # 19 - Torre 3 | 2026-06-06 | 2026-06-20 | 2026-06-22 | 14 | 31 | 34.9 | 112.6
27914 - ALBURA PPTO C | 195 | No especificado | Concreto | Pilote # 19 - Torre 3 | 2026-06-06 | 2026-06-20 | 2026-06-22 | 14 | 31 | 34.2 | 110.3
27914 - ALBURA PPTO C | 195 | No especificado | Concreto | Pilote # 19 - Torre 3 | 2026-06-06 | 2026-06-20 | 2026-06-22 | 14 | 31 | 34.2 | 110.3
27914 - ALBURA PPTO C | 195 | No especificado | Concreto | Pilote # 19 - Torre 3 | 2026-06-06 | 2026-06-13 | 2026-06-19 | 7 | 31 | 33 | 106.5
27914 - ALBURA PPTO C | 195 | No especificado | Concreto | Pilote # 19 - Torre 3 | 2026-06-06 | 2026-06-13 | 2026-06-19 | 7 | 31 | 32.6 | 105.2
27914 - ALBURA PPTO C | 195 | No especificado | Concreto | Pilote # 19 - Torre 3 | 2026-06-06 | 2026-06-13 | 2026-06-19 | 7 | 31 | 32.2 | 103.9
27914 - ALBURA PPTO C | 196 | T 2102000000 | Concreto | Pilote platafoma #69 #31 | 2026-06-09 | 2026-07-07 | 2026-07-09 | 28 | 21 | 29.2 | 139
27914 - ALBURA PPTO C | 196 | T 2102000000 | Concreto | Pilote platafoma #69 #31 | 2026-06-09 | 2026-07-07 | 2026-07-09 | 28 | 21 | 30 | 142.9
27914 - ALBURA PPTO C | 196 | T 2102000000 | Concreto | Pilote platafoma #69 #31 | 2026-06-09 | 2026-07-07 | 2026-07-09 | 28 | 21 | 30.4 | 144.8
27914 - ALBURA PPTO C | 196 | No especificado | Concreto | Pilote plataforma # 69 # 31 | 2026-06-09 | 2026-06-23 | 2026-06-23 | 14 | 21 | 24.8 | 118.1
27914 - ALBURA PPTO C | 196 | No especificado | Concreto | Pilote plataforma # 69 # 31 | 2026-06-09 | 2026-06-23 | 2026-06-23 | 14 | 21 | 24.1 | 114.8
27914 - ALBURA PPTO C | 196 | No especificado | Concreto | Pilote plataforma # 69 # 31 | 2026-06-09 | 2026-06-23 | 2026-06-23 | 14 | 21 | 25.2 | 120
27914 - ALBURA PPTO C | 196 | No especificado | Concreto | Pilote plataforma # 69 # 31 | 2026-06-09 | 2026-06-16 | 2026-06-19 | 7 | 21 | 22.7 | 108.1
27914 - ALBURA PPTO C | 196 | No especificado | Concreto | Pilote plataforma # 69 # 31 | 2026-06-09 | 2026-06-16 | 2026-06-19 | 7 | 21 | 22 | 104.8
27914 - ALBURA PPTO C | 196 | No especificado | Concreto | Pilote plataforma # 69 # 31 | 2026-06-09 | 2026-06-16 | 2026-06-19 | 7 | 21 | 21.2 | 101
27914 - ALBURA PPTO C | 197 | T 2102000000 | Concreto | Pilote plataforma #44 | 2026-06-10 | 2026-07-08 | 2026-07-09 | 28 | 21 | 31.5 | 150
27914 - ALBURA PPTO C | 197 | T 2102000000 | Concreto | Pilote plataforma #44 | 2026-06-10 | 2026-07-08 | 2026-07-09 | 28 | 21 | 31.3 | 149
27914 - ALBURA PPTO C | 197 | T 2102000000 | Concreto | Pilote plataforma #44 | 2026-06-10 | 2026-07-08 | 2026-07-09 | 28 | 21 | 30.9 | 147.1
27914 - ALBURA PPTO C | 197 | No especificado | Concreto | Pilote plataforma # 44 | 2026-06-10 | 2026-06-24 | 2026-06-24 | 14 | 21 | 25 | 119
27914 - ALBURA PPTO C | 197 | No especificado | Concreto | Pilote plataforma # 44 | 2026-06-10 | 2026-06-24 | 2026-06-24 | 14 | 21 | 24.5 | 116.7
27914 - ALBURA PPTO C | 197 | No especificado | Concreto | Pilote plataforma # 44 | 2026-06-10 | 2026-06-24 | 2026-06-24 | 14 | 21 | 25.1 | 119.5
27914 - ALBURA PPTO C | 197 | No especificado | Concreto | Pilote plataforma # 44 | 2026-06-10 | 2026-06-17 | 2026-06-20 | 7 | 21 | 20.3 | 96.7
27914 - ALBURA PPTO C | 197 | No especificado | Concreto | Pilote plataforma # 44 | 2026-06-10 | 2026-06-17 | 2026-06-20 | 7 | 21 | 21.1 | 100.5
27914 - ALBURA PPTO C | 197 | No especificado | Concreto | Pilote plataforma # 44 | 2026-06-10 | 2026-06-17 | 2026-06-20 | 7 | 21 | 20.8 | 99
27914 - ALBURA PPTO C | 198 | T 2102000000 | Concreto | Pilote plataforma #121 #125 | 2026-06-11 | 2026-07-09 | 2026-07-09 | 28 | 21 | 32.7 | 155.7
27914 - ALBURA PPTO C | 198 | T 2102000000 | Concreto | Pilote plataforma #121 #125 | 2026-06-11 | 2026-07-09 | 2026-07-09 | 28 | 21 | 33.1 | 157.6
27914 - ALBURA PPTO C | 198 | T 2102000000 | Concreto | Pilote plataforma #121 #125 | 2026-06-11 | 2026-07-09 | 2026-07-09 | 28 | 21 | 32.2 | 153.3
27914 - ALBURA PPTO C | 198 | No especificado | Concreto | Pilote plataforma #121 #125 | 2026-06-11 | 2026-06-25 | 2026-06-26 | 14 | 21 | 27.7 | 131.9
27914 - ALBURA PPTO C | 198 | No especificado | Concreto | Pilote plataforma #121 #125 | 2026-06-11 | 2026-06-25 | 2026-06-26 | 14 | 21 | 26.1 | 124.3
27914 - ALBURA PPTO C | 198 | No especificado | Concreto | Pilote plataforma #121 #125 | 2026-06-11 | 2026-06-25 | 2026-06-26 | 14 | 21 | 26.4 | 125.7
27914 - ALBURA PPTO C | 198 | No especificado | Concreto | Pilote plataforma #121 #125 | 2026-06-11 | 2026-06-18 | 2026-06-23 | 7 | 21 | 22.4 | 106.7
27914 - ALBURA PPTO C | 198 | No especificado | Concreto | Pilote plataforma #121 #125 | 2026-06-11 | 2026-06-18 | 2026-06-23 | 7 | 21 | 22.7 | 108.1
27914 - ALBURA PPTO C | 198 | No especificado | Concreto | Pilote plataforma #121 #125 | 2026-06-11 | 2026-06-18 | 2026-06-23 | 7 | 21 | 23.3 | 111
27914 - ALBURA PPTO C | 199 | T 2102000000 | Concreto | Pilote plataforma #122 | 2026-06-12 | 2026-07-10 | 2026-07-10 | 28 | 21 | 32.6 | 155.2
27914 - ALBURA PPTO C | 199 | T 2102000000 | Concreto | Pilote plataforma #122 | 2026-06-12 | 2026-07-10 | 2026-07-10 | 28 | 21 | 32.9 | 156.7
27914 - ALBURA PPTO C | 199 | T 2102000000 | Concreto | Pilote plataforma #122 | 2026-06-12 | 2026-07-10 | 2026-07-10 | 28 | 21 | 32 | 152.4
27914 - ALBURA PPTO C | 199 | No especificado | Concreto | Pilote plataforma #122 | 2026-06-12 | 2026-06-26 | 2026-06-30 | 14 | 21 | 26.8 | 127.6
27914 - ALBURA PPTO C | 199 | No especificado | Concreto | Pilote plataforma #122 | 2026-06-12 | 2026-06-26 | 2026-06-30 | 14 | 21 | 26.6 | 126.7
27914 - ALBURA PPTO C | 199 | No especificado | Concreto | Pilote plataforma #122 | 2026-06-12 | 2026-06-26 | 2026-06-30 | 14 | 21 | 26.6 | 126.7
27914 - ALBURA PPTO C | 199 | No especificado | Concreto | Pilote plataforma #122 | 2026-06-12 | 2026-06-19 | 2026-06-23 | 7 | 21 | 21.3 | 101.4
27914 - ALBURA PPTO C | 199 | No especificado | Concreto | Pilote plataforma #122 | 2026-06-12 | 2026-06-19 | 2026-06-23 | 7 | 21 | 21.2 | 101
27914 - ALBURA PPTO C | 199 | No especificado | Concreto | Pilote plataforma #122 | 2026-06-12 | 2026-06-19 | 2026-06-23 | 7 | 21 | 21.3 | 101.4
27914 - ALBURA PPTO C | 2 | No especificado | Concreto | Pilote #29 torre 4 | 2026-02-23 | 2026-03-23 | 2026-03-24 | 28 | 31 | 40.6 | 131
27914 - ALBURA PPTO C | 2 | No especificado | Concreto | Pilote #29 torre 4 | 2026-02-23 | 2026-03-23 | 2026-03-24 | 28 | 31 | 39.5 | 127.4
27914 - ALBURA PPTO C | 2 | No especificado | Concreto | Pilote #29 torre 4 | 2026-02-23 | 2026-03-23 | 2026-03-24 | 28 | 31 | 40.1 | 129.4
27914 - ALBURA PPTO C | 2 | No especificado | Concreto | Pilote # 29 - Torre 4 | 2026-02-23 | 2026-03-09 | 2026-03-20 | 14 | 31 | 36.8 | 118.7
27914 - ALBURA PPTO C | 2 | No especificado | Concreto | Pilote # 29 - Torre 4 | 2026-02-23 | 2026-03-09 | 2026-03-20 | 14 | 31 | 36.1 | 116.5
27914 - ALBURA PPTO C | 2 | No especificado | Concreto | Pilote # 29 - Torre 4 | 2026-02-23 | 2026-03-09 | 2026-03-20 | 14 | 31 | 35.7 | 115.2
27914 - ALBURA PPTO C | 2 | No especificado | Concreto | Pilote # 29 - Torre 4 | 2026-02-23 | 2026-03-02 | 2026-03-06 | 7 | 31 | 28.7 | 92.6
27914 - ALBURA PPTO C | 2 | No especificado | Concreto | Pilote # 29 - Torre 4 | 2026-02-23 | 2026-03-02 | 2026-03-06 | 7 | 31 | 29.5 | 95.2
27914 - ALBURA PPTO C | 2 | No especificado | Concreto | Pilote # 29 - Torre 4 | 2026-02-23 | 2026-03-02 | 2026-03-06 | 7 | 31 | 29.6 | 95.5
27914 - ALBURA PPTO C | 20 | No especificado | Concreto | Pilote # 36 - Torre 4 | 2026-03-10 | 2026-03-24 | 2026-03-26 | 14 | 31 | 36 | 116.1
27914 - ALBURA PPTO C | 20 | No especificado | Concreto | Pilote # 36 - Torre 4 | 2026-03-10 | 2026-03-24 | 2026-03-26 | 14 | 31 | 35.4 | 114.2
27914 - ALBURA PPTO C | 20 | No especificado | Concreto | Pilote # 36 - Torre 4 | 2026-03-10 | 2026-03-24 | 2026-03-26 | 14 | 31 | 35 | 112.9
27914 - ALBURA PPTO C | 20 | No especificado | Concreto | Pilote # 36 - Torre 4 | 2026-03-10 | 2026-03-17 | 2026-03-20 | 7 | 31 | 30.9 | 99.7
27914 - ALBURA PPTO C | 20 | No especificado | Concreto | Pilote # 36 - Torre 4 | 2026-03-10 | 2026-03-17 | 2026-03-20 | 7 | 31 | 30.4 | 98.1
27914 - ALBURA PPTO C | 20 | No especificado | Concreto | Pilote # 36 - Torre 4 | 2026-03-10 | 2026-03-17 | 2026-03-20 | 7 | 31 | 30 | 96.8
27914 - ALBURA PPTO C | 20 | No especificado | Concreto | Pilote #36 torre 4 | 2026-03-10 | 2026-04-07 | 2026-04-07 | 28 | 31 | 39.9 | 128.7
27914 - ALBURA PPTO C | 20 | No especificado | Concreto | Pilote #36 torre 4 | 2026-03-10 | 2026-04-07 | 2026-04-07 | 28 | 31 | 41.5 | 133.9
27914 - ALBURA PPTO C | 20 | No especificado | Concreto | Pilote #36 torre 4 | 2026-03-10 | 2026-04-07 | 2026-04-07 | 28 | 31 | 40.6 | 131
27914 - ALBURA PPTO C | 200 | T 2102000000 | Concreto | Pilote plataforma #14 #32 | 2026-06-13 | 2026-07-11 | 2026-07-14 | 28 | 21 | 28.8 | 137.1
27914 - ALBURA PPTO C | 200 | T 2102000000 | Concreto | Pilote plataforma #14 #32 | 2026-06-13 | 2026-07-11 | 2026-07-14 | 28 | 21 | 28.4 | 135.2
27914 - ALBURA PPTO C | 200 | T 2102000000 | Concreto | Pilote plataforma #14 #32 | 2026-06-13 | 2026-07-11 | 2026-07-14 | 28 | 21 | 29.1 | 138.6
27914 - ALBURA PPTO C | 200 | No especificado | Concreto | Pilote plataforma #32 | 2026-06-13 | 2026-06-27 | 2026-06-30 | 14 | 21 | 24.6 | 117.1
27914 - ALBURA PPTO C | 200 | No especificado | Concreto | Pilote plataforma #32 | 2026-06-13 | 2026-06-27 | 2026-06-30 | 14 | 21 | 23.8 | 113.3
27914 - ALBURA PPTO C | 200 | No especificado | Concreto | Pilote plataforma #32 | 2026-06-13 | 2026-06-27 | 2026-06-30 | 14 | 21 | 24.5 | 116.7
27914 - ALBURA PPTO C | 200 | No especificado | Concreto | Pilote plataforma #32 | 2026-06-13 | 2026-06-20 | 2026-06-23 | 7 | 21 | 21.5 | 102.4
27914 - ALBURA PPTO C | 200 | No especificado | Concreto | Pilote plataforma #32 | 2026-06-13 | 2026-06-20 | 2026-06-23 | 7 | 21 | 21.4 | 101.9
27914 - ALBURA PPTO C | 200 | No especificado | Concreto | Pilote plataforma #32 | 2026-06-13 | 2026-06-20 | 2026-06-23 | 7 | 21 | 21.6 | 102.9
27914 - ALBURA PPTO C | 201 | T210200000 | Concreto | Plataforma # 47 | 2026-06-16 | 2026-07-14 | 2026-07-15 | 28 | 21 | 32.3 | 153.8
27914 - ALBURA PPTO C | 201 | T210200000 | Concreto | Plataforma # 47 | 2026-06-16 | 2026-07-14 | 2026-07-15 | 28 | 21 | 33.4 | 159
27914 - ALBURA PPTO C | 201 | T210200000 | Concreto | Plataforma # 47 | 2026-06-16 | 2026-07-14 | 2026-07-15 | 28 | 21 | 32.5 | 154.8
27914 - ALBURA PPTO C | 201 | No especificado | Concreto | Pilote plataforma # 47 | 2026-06-16 | 2026-06-30 | 2026-07-02 | 14 | 21 | 26.9 | 128.1
27914 - ALBURA PPTO C | 201 | No especificado | Concreto | Pilote plataforma # 47 | 2026-06-16 | 2026-06-30 | 2026-07-02 | 14 | 21 | 26.3 | 125.2
27914 - ALBURA PPTO C | 201 | No especificado | Concreto | Pilote plataforma # 47 | 2026-06-16 | 2026-06-30 | 2026-07-02 | 14 | 21 | 26.3 | 125.2
27914 - ALBURA PPTO C | 201 | No especificado | Concreto | Pilote plataforma # 47 | 2026-06-16 | 2026-06-23 | 2026-06-23 | 7 | 21 | 22.1 | 105.2
27914 - ALBURA PPTO C | 201 | No especificado | Concreto | Pilote plataforma # 47 | 2026-06-16 | 2026-06-23 | 2026-06-23 | 7 | 21 | 22.9 | 109
27914 - ALBURA PPTO C | 201 | No especificado | Concreto | Pilote plataforma # 47 | 2026-06-16 | 2026-06-23 | 2026-06-23 | 7 | 21 | 22.1 | 105.2
27914 - ALBURA PPTO C | 202 | T210200000 | Concreto | Plataforma #103- #97- #26 | 2026-06-17 | 2026-07-15 | 2026-07-15 | 28 | 21 | 33.6 | 160
27914 - ALBURA PPTO C | 202 | T210200000 | Concreto | Plataforma #103- #97- #26 | 2026-06-17 | 2026-07-15 | 2026-07-15 | 28 | 21 | 32.6 | 155.2
27914 - ALBURA PPTO C | 202 | T210200000 | Concreto | Plataforma #103- #97- #26 | 2026-06-17 | 2026-07-15 | 2026-07-15 | 28 | 21 | 32.5 | 154.8
27914 - ALBURA PPTO C | 202 | 3000 | Concreto | Pilote plataforma 103 - 97 y 26 | 2026-06-17 | 2026-07-01 | 2026-07-02 | 14 | 21 | 27.9 | 132.9
27914 - ALBURA PPTO C | 202 | 3000 | Concreto | Pilote plataforma 103 - 97 y 26 | 2026-06-17 | 2026-07-01 | 2026-07-02 | 14 | 21 | 27 | 128.6
27914 - ALBURA PPTO C | 202 | 3000 | Concreto | Pilote plataforma 103 - 97 y 26 | 2026-06-17 | 2026-07-01 | 2026-07-02 | 14 | 21 | 27.1 | 129
27914 - ALBURA PPTO C | 202 | 3000 | Concreto | Pilote plataforma 103 - 97 y 26 | 2026-06-17 | 2026-06-24 | 2026-06-26 | 7 | 21 | 20.8 | 99
27914 - ALBURA PPTO C | 202 | 3000 | Concreto | Pilote plataforma 103 - 97 y 26 | 2026-06-17 | 2026-06-24 | 2026-06-26 | 7 | 21 | 21.8 | 103.8
27914 - ALBURA PPTO C | 202 | 3000 | Concreto | Pilote plataforma 103 - 97 y 26 | 2026-06-17 | 2026-06-24 | 2026-06-26 | 7 | 21 | 20 | 95.2
27914 - ALBURA PPTO C | 203 | T210200000 | Concreto | Plataforma # 127 | 2026-06-18 | 2026-07-16 | 2026-07-16 | 28 | 21 | 29.2 | 139
27914 - ALBURA PPTO C | 203 | T210200000 | Concreto | Plataforma # 127 | 2026-06-18 | 2026-07-16 | 2026-07-16 | 28 | 21 | 29 | 138.1
27914 - ALBURA PPTO C | 203 | T210200000 | Concreto | Plataforma # 127 | 2026-06-18 | 2026-07-16 | 2026-07-16 | 28 | 21 | 29.8 | 141.9
27914 - ALBURA PPTO C | 203 | 3000 | Concreto | Pilote plataforma 127 | 2026-06-18 | 2026-07-02 | 2026-07-02 | 14 | 21 | 24.5 | 116.7
27914 - ALBURA PPTO C | 203 | 3000 | Concreto | Pilote plataforma 127 | 2026-06-18 | 2026-07-02 | 2026-07-02 | 14 | 21 | 24.5 | 116.7
27914 - ALBURA PPTO C | 203 | 3000 | Concreto | Pilote plataforma 127 | 2026-06-18 | 2026-07-02 | 2026-07-02 | 14 | 21 | 24.5 | 116.7
27914 - ALBURA PPTO C | 203 | 3000 | Concreto | Pilote plataforma 127 | 2026-06-18 | 2026-06-25 | 2026-06-26 | 7 | 21 | 22.6 | 107.6
27914 - ALBURA PPTO C | 203 | 3000 | Concreto | Pilote plataforma 127 | 2026-06-18 | 2026-06-25 | 2026-06-26 | 7 | 21 | 23.9 | 113.8
27914 - ALBURA PPTO C | 203 | 3000 | Concreto | Pilote plataforma 127 | 2026-06-18 | 2026-06-25 | 2026-06-26 | 7 | 21 | 22.8 | 108.6
27914 - ALBURA PPTO C | 204 | T210200000 | Concreto | Plataforma #25- #26 y #50 | 2026-06-19 | 2026-07-17 | 2026-07-17 | 28 | 21 | 33.2 | 158.1
27914 - ALBURA PPTO C | 204 | T210200000 | Concreto | Plataforma #25- #26 y #50 | 2026-06-19 | 2026-07-17 | 2026-07-17 | 28 | 21 | 33.4 | 159
27914 - ALBURA PPTO C | 204 | T210200000 | Concreto | Plataforma #25- #26 y #50 | 2026-06-19 | 2026-07-17 | 2026-07-17 | 28 | 21 | 33.2 | 158.1
27914 - ALBURA PPTO C | 204 | 3000 | Concreto | Pilote plataforma 15 - 16 y 50 | 2026-06-19 | 2026-07-03 | 2026-07-06 | 14 | 21 | 26.1 | 124.3
27914 - ALBURA PPTO C | 204 | 3000 | Concreto | Pilote plataforma 15 - 16 y 50 | 2026-06-19 | 2026-07-03 | 2026-07-06 | 14 | 21 | 25.7 | 122.4
27914 - ALBURA PPTO C | 204 | 3000 | Concreto | Pilote plataforma 15 - 16 y 50 | 2026-06-19 | 2026-07-03 | 2026-07-06 | 14 | 21 | 25.4 | 121
27914 - ALBURA PPTO C | 204 | 3000 | Concreto | Pilote plataforma 15 - 16 y 50 | 2026-06-19 | 2026-06-26 | 2026-06-30 | 7 | 21 | 23.7 | 112.9
27914 - ALBURA PPTO C | 204 | 3000 | Concreto | Pilote plataforma 15 - 16 y 50 | 2026-06-19 | 2026-06-26 | 2026-06-30 | 7 | 21 | 24 | 114.3
27914 - ALBURA PPTO C | 204 | 3000 | Concreto | Pilote plataforma 15 - 16 y 50 | 2026-06-19 | 2026-06-26 | 2026-06-30 | 7 | 21 | 23.8 | 113.3
27914 - ALBURA PPTO C | 205 | T210200000 | Concreto | Plataforma #15- #16 y #50 | 2026-06-19 | 2026-07-17 | 2026-07-17 | 28 | 21 | 32.3 | 153.8
27914 - ALBURA PPTO C | 205 | T210200000 | Concreto | Plataforma #15- #16 y #50 | 2026-06-19 | 2026-07-17 | 2026-07-17 | 28 | 21 | 31.4 | 149.5
27914 - ALBURA PPTO C | 205 | T210200000 | Concreto | Plataforma #15- #16 y #50 | 2026-06-19 | 2026-07-17 | 2026-07-17 | 28 | 21 | 31.2 | 148.6
27914 - ALBURA PPTO C | 205 | 3000 | Concreto | Pilote plataforma 15 - 16 y 50 | 2026-06-19 | 2026-07-03 | 2026-07-06 | 14 | 21 | 25 | 119
27914 - ALBURA PPTO C | 205 | 3000 | Concreto | Pilote plataforma 15 - 16 y 50 | 2026-06-19 | 2026-07-03 | 2026-07-06 | 14 | 21 | 25.1 | 119.5
27914 - ALBURA PPTO C | 205 | 3000 | Concreto | Pilote plataforma 15 - 16 y 50 | 2026-06-19 | 2026-07-03 | 2026-07-06 | 14 | 21 | 25.7 | 122.4
27914 - ALBURA PPTO C | 205 | 3000 | Concreto | Pilote plataforma 15 - 16 y 50 | 2026-06-19 | 2026-06-26 | 2026-06-30 | 7 | 21 | 24.3 | 115.7
27914 - ALBURA PPTO C | 205 | 3000 | Concreto | Pilote plataforma 15 - 16 y 50 | 2026-06-19 | 2026-06-26 | 2026-06-30 | 7 | 21 | 23.3 | 111
27914 - ALBURA PPTO C | 205 | 3000 | Concreto | Pilote plataforma 15 - 16 y 50 | 2026-06-19 | 2026-06-26 | 2026-06-30 | 7 | 21 | 24 | 114.3
27914 - ALBURA PPTO C | 206 | T210 200000 | Concreto | Plataforma #96 #51 #23 | 2026-06-20 | 2026-07-18 | 2026-07-21 | 28 | 21 | 31.6 | 150.5
27914 - ALBURA PPTO C | 206 | T210 200000 | Concreto | Plataforma #96 #51 #23 | 2026-06-20 | 2026-07-18 | 2026-07-21 | 28 | 21 | 31.9 | 151.9
27914 - ALBURA PPTO C | 206 | T210 200000 | Concreto | Plataforma #96 #51 #23 | 2026-06-20 | 2026-07-18 | 2026-07-21 | 28 | 21 | 31 | 147.6
27914 - ALBURA PPTO C | 206 | 3000 | Concreto | Pilote plataforma #96 #51 #23 | 2026-06-20 | 2026-07-04 | 2026-07-06 | 14 | 21 | 26.9 | 128.1
27914 - ALBURA PPTO C | 206 | 3000 | Concreto | Pilote plataforma #96 #51 #23 | 2026-06-20 | 2026-07-04 | 2026-07-06 | 14 | 21 | 26.9 | 128.1
27914 - ALBURA PPTO C | 206 | 3000 | Concreto | Pilote plataforma #96 #51 #23 | 2026-06-20 | 2026-07-04 | 2026-07-06 | 14 | 21 | 27.6 | 131.4
27914 - ALBURA PPTO C | 206 | 3000 | Concreto | Pilote plataforma #96 #51 #23 | 2026-06-20 | 2026-06-27 | 2026-06-30 | 7 | 21 | 20.8 | 99
27914 - ALBURA PPTO C | 206 | 3000 | Concreto | Pilote plataforma #96 #51 #23 | 2026-06-20 | 2026-06-27 | 2026-06-30 | 7 | 21 | 20.4 | 97.1
27914 - ALBURA PPTO C | 206 | 3000 | Concreto | Pilote plataforma #96 #51 #23 | 2026-06-20 | 2026-06-27 | 2026-06-30 | 7 | 21 | 20.3 | 96.7
27914 - ALBURA PPTO C | 207 | T210 200000 | Concreto | Pilote plataforma #96 #51 #23 | 2026-06-20 | 2026-07-18 | 2026-07-21 | 28 | 21 | 30.9 | 147.1
27914 - ALBURA PPTO C | 207 | T210 200000 | Concreto | Pilote plataforma #96 #51 #23 | 2026-06-20 | 2026-07-18 | 2026-07-21 | 28 | 21 | 30.1 | 143.3
27914 - ALBURA PPTO C | 207 | T210 200000 | Concreto | Pilote plataforma #96 #51 #23 | 2026-06-20 | 2026-07-18 | 2026-07-21 | 28 | 21 | 30.4 | 144.8
27914 - ALBURA PPTO C | 207 | 3000 | Concreto | Pilote plataforma #96 #51 #23 | 2026-06-20 | 2026-07-04 | 2026-07-06 | 14 | 21 | 27.3 | 130
27914 - ALBURA PPTO C | 207 | 3000 | Concreto | Pilote plataforma #96 #51 #23 | 2026-06-20 | 2026-07-04 | 2026-07-06 | 14 | 21 | 27.6 | 131.4
27914 - ALBURA PPTO C | 207 | 3000 | Concreto | Pilote plataforma #96 #51 #23 | 2026-06-20 | 2026-07-04 | 2026-07-06 | 14 | 21 | 27.3 | 130
27914 - ALBURA PPTO C | 207 | 3000 | Concreto | Pilote plataforma #96 #51 #23 | 2026-06-20 | 2026-06-27 | 2026-06-30 | 7 | 21 | 20 | 95.2
27914 - ALBURA PPTO C | 207 | 3000 | Concreto | Pilote plataforma #96 #51 #23 | 2026-06-20 | 2026-06-27 | 2026-06-30 | 7 | 21 | 20.1 | 95.7
27914 - ALBURA PPTO C | 207 | 3000 | Concreto | Pilote plataforma #96 #51 #23 | 2026-06-20 | 2026-06-27 | 2026-06-30 | 7 | 21 | 20.5 | 97.6
27914 - ALBURA PPTO C | 208 | T210 200000 | Concreto | Pilote plataforma #100 #124 | 2026-06-22 | 2026-07-20 | 2026-07-21 | 28 | 21 | 30.6 | 145.7
27914 - ALBURA PPTO C | 208 | T210 200000 | Concreto | Pilote plataforma #100 #124 | 2026-06-22 | 2026-07-20 | 2026-07-21 | 28 | 21 | 30.6 | 145.7
27914 - ALBURA PPTO C | 208 | T210 200000 | Concreto | Pilote plataforma #100 #124 | 2026-06-22 | 2026-07-20 | 2026-07-21 | 28 | 21 | 30.3 | 144.3
27914 - ALBURA PPTO C | 208 | 3000 | Concreto | Pilote plataforma #100 #124 | 2026-06-22 | 2026-07-06 | 2026-07-07 | 14 | 21 | 24.9 | 118.6
27914 - ALBURA PPTO C | 208 | 3000 | Concreto | Pilote plataforma #100 #124 | 2026-06-22 | 2026-07-06 | 2026-07-07 | 14 | 21 | 25.2 | 120
27914 - ALBURA PPTO C | 208 | 3000 | Concreto | Pilote plataforma #100 #124 | 2026-06-22 | 2026-07-06 | 2026-07-07 | 14 | 21 | 25.1 | 119.5
27914 - ALBURA PPTO C | 208 | 3000 | Concreto | Pilote plataforma #100 #124 | 2026-06-22 | 2026-06-29 | 2026-07-02 | 7 | 21 | 22.1 | 105.2
27914 - ALBURA PPTO C | 208 | 3000 | Concreto | Pilote plataforma #100 #124 | 2026-06-22 | 2026-06-29 | 2026-07-02 | 7 | 21 | 22.9 | 109
27914 - ALBURA PPTO C | 208 | 3000 | Concreto | Pilote plataforma #100 #124 | 2026-06-22 | 2026-06-29 | 2026-07-02 | 7 | 21 | 21.2 | 101
27914 - ALBURA PPTO C | 209 | T210 200000 | Concreto | Pilote plataforma #06 #11 #12 | 2026-06-23 | 2026-07-21 | 2026-07-22 | 28 | 21 | 28.4 | 135.2
27914 - ALBURA PPTO C | 209 | T210 200000 | Concreto | Pilote plataforma #06 #11 #12 | 2026-06-23 | 2026-07-21 | 2026-07-22 | 28 | 21 | 27.6 | 131.4
27914 - ALBURA PPTO C | 209 | T210 200000 | Concreto | Pilote plataforma #06 #11 #12 | 2026-06-23 | 2026-07-21 | 2026-07-22 | 28 | 21 | 27.9 | 132.9
27914 - ALBURA PPTO C | 209 | 3000 | Concreto | Pilote plataforma #06 #11 #12 | 2026-06-23 | 2026-07-07 | 2026-07-08 | 14 | 21 | 24.5 | 116.7
27914 - ALBURA PPTO C | 209 | 3000 | Concreto | Pilote plataforma #06 #11 #12 | 2026-06-23 | 2026-07-07 | 2026-07-08 | 14 | 21 | 24.6 | 117.1
27914 - ALBURA PPTO C | 209 | 3000 | Concreto | Pilote plataforma #06 #11 #12 | 2026-06-23 | 2026-07-07 | 2026-07-08 | 14 | 21 | 24.2 | 115.2
27914 - ALBURA PPTO C | 209 | 3000 | Concreto | Pilote plataforma #06 #11 #12 | 2026-06-23 | 2026-06-30 | 2026-07-02 | 7 | 21 | 21.9 | 104.3
27914 - ALBURA PPTO C | 209 | 3000 | Concreto | Pilote plataforma #06 #11 #12 | 2026-06-23 | 2026-06-30 | 2026-07-02 | 7 | 21 | 22.3 | 106.2
27914 - ALBURA PPTO C | 209 | 3000 | Concreto | Pilote plataforma #06 #11 #12 | 2026-06-23 | 2026-06-30 | 2026-07-02 | 7 | 21 | 21.8 | 103.8
27914 - ALBURA PPTO C | 21 | No especificado | Concreto | Pilote #8 Torre 4 | 2026-03-11 | 2026-04-08 | 2026-04-08 | 28 | 31 | 46.2 | 149
27914 - ALBURA PPTO C | 21 | No especificado | Concreto | Pilote #8 Torre 4 | 2026-03-11 | 2026-04-08 | 2026-04-08 | 28 | 31 | 48.1 | 155.2
27914 - ALBURA PPTO C | 21 | No especificado | Concreto | Pilote #8 Torre 4 | 2026-03-11 | 2026-04-08 | 2026-04-08 | 28 | 31 | 46.9 | 151.3
27914 - ALBURA PPTO C | 21 | No especificado | Concreto | Pilote # 8 - Torre 4 | 2026-03-11 | 2026-03-25 | 2026-03-26 | 14 | 31 | 40.3 | 130
27914 - ALBURA PPTO C | 21 | No especificado | Concreto | Pilote # 8 - Torre 4 | 2026-03-11 | 2026-03-25 | 2026-03-26 | 14 | 31 | 39.3 | 126.8
27914 - ALBURA PPTO C | 21 | No especificado | Concreto | Pilote # 8 - Torre 4 | 2026-03-11 | 2026-03-25 | 2026-03-26 | 14 | 31 | 39.5 | 127.4
27914 - ALBURA PPTO C | 21 | No especificado | Concreto | Pilote # 8 - Torre 4 | 2026-03-11 | 2026-03-18 | 2026-03-20 | 7 | 31 | 34.6 | 111.6
27914 - ALBURA PPTO C | 21 | No especificado | Concreto | Pilote # 8 - Torre 4 | 2026-03-11 | 2026-03-18 | 2026-03-20 | 7 | 31 | 34.1 | 110
27914 - ALBURA PPTO C | 21 | No especificado | Concreto | Pilote # 8 - Torre 4 | 2026-03-11 | 2026-03-18 | 2026-03-20 | 7 | 31 | 33.7 | 108.7
27914 - ALBURA PPTO C | 210 | T210 200000 | Concreto | Pilote plataforma #49 #46 #52 | 2026-06-24 | 2026-07-22 | 2026-07-22 | 28 | 21 | 27.3 | 130
27914 - ALBURA PPTO C | 210 | T210 200000 | Concreto | Pilote plataforma #49 #46 #52 | 2026-06-24 | 2026-07-22 | 2026-07-22 | 28 | 21 | 27.5 | 131
27914 - ALBURA PPTO C | 210 | T210 200000 | Concreto | Pilote plataforma #49 #46 #52 | 2026-06-24 | 2026-07-22 | 2026-07-22 | 28 | 21 | 28 | 133.3
27914 - ALBURA PPTO C | 210 | 3000 | Concreto | Pilote plataforma #49 #46 #52 | 2026-06-24 | 2026-07-08 | 2026-07-08 | 14 | 21 | 25.1 | 119.5
27914 - ALBURA PPTO C | 210 | 3000 | Concreto | Pilote plataforma #49 #46 #52 | 2026-06-24 | 2026-07-08 | 2026-07-08 | 14 | 21 | 25.2 | 120
27914 - ALBURA PPTO C | 210 | 3000 | Concreto | Pilote plataforma #49 #46 #52 | 2026-06-24 | 2026-07-08 | 2026-07-08 | 14 | 21 | 25 | 119
27914 - ALBURA PPTO C | 210 | 3000 | Concreto | Pilote plataforma #49 #46 #52 | 2026-06-24 | 2026-07-01 | 2026-07-02 | 7 | 21 | 21.9 | 104.3
27914 - ALBURA PPTO C | 210 | 3000 | Concreto | Pilote plataforma #49 #46 #52 | 2026-06-24 | 2026-07-01 | 2026-07-02 | 7 | 21 | 21.9 | 104.3
27914 - ALBURA PPTO C | 210 | 3000 | Concreto | Pilote plataforma #49 #46 #52 | 2026-06-24 | 2026-07-01 | 2026-07-02 | 7 | 21 | 22.8 | 108.6
27914 - ALBURA PPTO C | 211 | T2102000000 | Concreto | Pilote plataforma #49 - #46 - #25 | 2026-06-24 | 2026-07-22 | 2026-07-22 | 28 | 21 | 29.4 | 140
27914 - ALBURA PPTO C | 211 | T2102000000 | Concreto | Pilote plataforma #49 - #46 - #25 | 2026-06-24 | 2026-07-22 | 2026-07-22 | 28 | 21 | 28.5 | 135.7
27914 - ALBURA PPTO C | 211 | T2102000000 | Concreto | Pilote plataforma #49 - #46 - #25 | 2026-06-24 | 2026-07-22 | 2026-07-22 | 28 | 21 | 28.6 | 136.2
27914 - ALBURA PPTO C | 211 | 3000 | Concreto | Pilote plataforma #49 #46 #52 | 2026-06-24 | 2026-07-08 | 2026-07-08 | 14 | 21 | 25.8 | 122.9
27914 - ALBURA PPTO C | 211 | 3000 | Concreto | Pilote plataforma #49 #46 #52 | 2026-06-24 | 2026-07-08 | 2026-07-08 | 14 | 21 | 25.5 | 121.4
27914 - ALBURA PPTO C | 211 | 3000 | Concreto | Pilote plataforma #49 #46 #52 | 2026-06-24 | 2026-07-08 | 2026-07-08 | 14 | 21 | 26 | 123.8
27914 - ALBURA PPTO C | 211 | 3000 | Concreto | Pilote plataforma #49 #46 #52 | 2026-06-24 | 2026-07-01 | 2026-07-02 | 7 | 21 | 22.8 | 108.6
27914 - ALBURA PPTO C | 211 | 3000 | Concreto | Pilote plataforma #49 #46 #52 | 2026-06-24 | 2026-07-01 | 2026-07-02 | 7 | 21 | 22.1 | 105.2
27914 - ALBURA PPTO C | 211 | 3000 | Concreto | Pilote plataforma #49 #46 #52 | 2026-06-24 | 2026-07-01 | 2026-07-02 | 7 | 21 | 22.4 | 106.7
27914 - ALBURA PPTO C | 212 | T2102000000 | Concreto | Pilote plataforma #86 - #71 - #126 | 2026-06-25 | 2026-07-23 | 2026-07-24 | 28 | 21 | 29.8 | 141.9
27914 - ALBURA PPTO C | 212 | T2102000000 | Concreto | Pilote plataforma #86 - #71 - #126 | 2026-06-25 | 2026-07-23 | 2026-07-24 | 28 | 21 | 30.6 | 145.7
27914 - ALBURA PPTO C | 212 | T2102000000 | Concreto | Pilote plataforma #86 - #71 - #126 | 2026-06-25 | 2026-07-23 | 2026-07-24 | 28 | 21 | 29.3 | 139.5
27914 - ALBURA PPTO C | 212 | 3000 | Concreto | Pilote plataforma #71 #126 | 2026-06-25 | 2026-07-09 | 2026-07-10 | 14 | 21 | 24.6 | 117.1
27914 - ALBURA PPTO C | 212 | 3000 | Concreto | Pilote plataforma #71 #126 | 2026-06-25 | 2026-07-09 | 2026-07-10 | 14 | 21 | 23.8 | 113.3
27914 - ALBURA PPTO C | 212 | 3000 | Concreto | Pilote plataforma #71 #126 | 2026-06-25 | 2026-07-09 | 2026-07-10 | 14 | 21 | 24.5 | 116.7
27914 - ALBURA PPTO C | 212 | 3000 | Concreto | Pilote plataforma #71 #126 | 2026-06-25 | 2026-07-02 | 2026-07-02 | 7 | 21 | 19.7 | 93.8
27914 - ALBURA PPTO C | 212 | 3000 | Concreto | Pilote plataforma #71 #126 | 2026-06-25 | 2026-07-02 | 2026-07-02 | 7 | 21 | 20.2 | 96.2
27914 - ALBURA PPTO C | 212 | 3000 | Concreto | Pilote plataforma #71 #126 | 2026-06-25 | 2026-07-02 | 2026-07-02 | 7 | 21 | 19.2 | 91.4
27914 - ALBURA PPTO C | 213 | T2102000000 | Concreto | Pilote plataforma #128 - #02 | 2026-06-26 | 2026-07-24 | 2026-07-24 | 28 | 21 | 31.6 | 150.5
27914 - ALBURA PPTO C | 213 | T2102000000 | Concreto | Pilote plataforma #128 - #02 | 2026-06-26 | 2026-07-24 | 2026-07-24 | 28 | 21 | 31.9 | 151.9
27914 - ALBURA PPTO C | 213 | T2102000000 | Concreto | Pilote plataforma #128 - #02 | 2026-06-26 | 2026-07-24 | 2026-07-24 | 28 | 21 | 32.3 | 153.8
27914 - ALBURA PPTO C | 213 | 3000 | Concreto | Pilote plataforma #128 | 2026-06-26 | 2026-07-10 | 2026-07-10 | 14 | 21 | 26 | 123.8
27914 - ALBURA PPTO C | 213 | 3000 | Concreto | Pilote plataforma #128 | 2026-06-26 | 2026-07-10 | 2026-07-10 | 14 | 21 | 25.9 | 123.3
27914 - ALBURA PPTO C | 213 | 3000 | Concreto | Pilote plataforma #128 | 2026-06-26 | 2026-07-10 | 2026-07-10 | 14 | 21 | 25.8 | 122.9
27914 - ALBURA PPTO C | 213 | 3000 | Concreto | Pilote plataforma #128 #02 | 2026-06-26 | 2026-07-03 | 2026-07-06 | 7 | 21 | 22.2 | 105.7
27914 - ALBURA PPTO C | 213 | 3000 | Concreto | Pilote plataforma #128 #02 | 2026-06-26 | 2026-07-03 | 2026-07-06 | 7 | 21 | 21.8 | 103.8
27914 - ALBURA PPTO C | 213 | 3000 | Concreto | Pilote plataforma #128 #02 | 2026-06-26 | 2026-07-03 | 2026-07-06 | 7 | 21 | 22.4 | 106.7
27914 - ALBURA PPTO C | 214 | T2102000000 | Concreto | Pilote plataforma #04 - #33 | 2026-06-27 | 2026-07-25 | 2026-07-28 | 28 | 21 | 29.6 | 141
27914 - ALBURA PPTO C | 214 | T2102000000 | Concreto | Pilote plataforma #04 - #33 | 2026-06-27 | 2026-07-25 | 2026-07-28 | 28 | 21 | 30 | 142.9
27914 - ALBURA PPTO C | 214 | T2102000000 | Concreto | Pilote plataforma #04 - #33 | 2026-06-27 | 2026-07-25 | 2026-07-28 | 28 | 21 | 29.2 | 139
27914 - ALBURA PPTO C | 214 | 3000 | Concreto | Pilote plataforma #04 #33 | 2026-06-27 | 2026-07-11 | 2026-07-15 | 14 | 21 | 25.3 | 120.5
27914 - ALBURA PPTO C | 214 | 3000 | Concreto | Pilote plataforma #04 #33 | 2026-06-27 | 2026-07-11 | 2026-07-15 | 14 | 21 | 25.8 | 122.9
27914 - ALBURA PPTO C | 214 | 3000 | Concreto | Pilote plataforma #04 #33 | 2026-06-27 | 2026-07-11 | 2026-07-15 | 14 | 21 | 25.5 | 121.4
27914 - ALBURA PPTO C | 214 | 3000 | Concreto | Pilote plataforma #04 #33 | 2026-06-27 | 2026-07-04 | 2026-07-06 | 7 | 21 | 22.6 | 107.6
27914 - ALBURA PPTO C | 214 | 3000 | Concreto | Pilote plataforma #04 #33 | 2026-06-27 | 2026-07-04 | 2026-07-06 | 7 | 21 | 21.9 | 104.3
27914 - ALBURA PPTO C | 214 | 3000 | Concreto | Pilote plataforma #04 #33 | 2026-06-27 | 2026-07-04 | 2026-07-06 | 7 | 21 | 21.2 | 101
27914 - ALBURA PPTO C | 215 | T2102000000 | Concreto | Pilote plataforma #01 - #30 | 2026-06-30 | 2026-07-28 | 2026-07-28 | 28 | 21 | 29.3 | 139.5
27914 - ALBURA PPTO C | 215 | T2102000000 | Concreto | Pilote plataforma #01 - #30 | 2026-06-30 | 2026-07-28 | 2026-07-28 | 28 | 21 | 28.6 | 136.2
27914 - ALBURA PPTO C | 215 | T2102000000 | Concreto | Pilote plataforma #01 - #30 | 2026-06-30 | 2026-07-28 | 2026-07-28 | 28 | 21 | 29.6 | 141
27914 - ALBURA PPTO C | 215 | 3000 | Concreto | Pilote plataforma | 2026-06-30 | 2026-07-14 | 2026-07-17 | 14 | 21 | 25.7 | 122.4
27914 - ALBURA PPTO C | 215 | 3000 | Concreto | Pilote plataforma | 2026-06-30 | 2026-07-14 | 2026-07-17 | 14 | 21 | 25.1 | 119.5
27914 - ALBURA PPTO C | 215 | 3000 | Concreto | Pilote plataforma | 2026-06-30 | 2026-07-14 | 2026-07-17 | 14 | 21 | 24.9 | 118.6
27914 - ALBURA PPTO C | 215 | 3000 | Concreto | Pilote plataforma | 2026-06-30 | 2026-07-07 | 2026-07-08 | 7 | 21 | 13.6 | 64.8
27914 - ALBURA PPTO C | 215 | 3000 | Concreto | Pilote plataforma | 2026-06-30 | 2026-07-07 | 2026-07-08 | 7 | 21 | 13.6 | 64.8
27914 - ALBURA PPTO C | 215 | 3000 | Concreto | Pilote plataforma | 2026-06-30 | 2026-07-07 | 2026-07-08 | 7 | 21 | 13.5 | 64.3
27914 - ALBURA PPTO C | 216 | T210 200000 | Concreto | Pilote plataforma #53, 20, 28 | 2026-07-01 | 2026-07-29 | 2026-07-29 | 28 | 21 | 33.6 | 160
27914 - ALBURA PPTO C | 216 | T210 200000 | Concreto | Pilote plataforma #53, 20, 28 | 2026-07-01 | 2026-07-29 | 2026-07-29 | 28 | 21 | 33.2 | 158.1
27914 - ALBURA PPTO C | 216 | T210 200000 | Concreto | Pilote plataforma #53, 20, 28 | 2026-07-01 | 2026-07-29 | 2026-07-29 | 28 | 21 | 32.4 | 154.3
27914 - ALBURA PPTO C | 216 | 3000 | Concreto | Pilote plataforma #53 #20 #28 | 2026-07-01 | 2026-07-15 | 2026-07-17 | 14 | 21 | 27.7 | 131.9
27914 - ALBURA PPTO C | 216 | 3000 | Concreto | Pilote plataforma #53 #20 #28 | 2026-07-01 | 2026-07-15 | 2026-07-17 | 14 | 21 | 27.4 | 130.5
27914 - ALBURA PPTO C | 216 | 3000 | Concreto | Pilote plataforma #53 #20 #28 | 2026-07-01 | 2026-07-15 | 2026-07-17 | 14 | 21 | 27.7 | 131.9
27914 - ALBURA PPTO C | 216 | 3000 | Concreto | Pilote plataforma #53 #20 #28 | 2026-07-01 | 2026-07-08 | 2026-07-08 | 7 | 21 | 23.1 | 110
27914 - ALBURA PPTO C | 216 | 3000 | Concreto | Pilote plataforma #53 #20 #28 | 2026-07-01 | 2026-07-08 | 2026-07-08 | 7 | 21 | 23 | 109.5
27914 - ALBURA PPTO C | 216 | 3000 | Concreto | Pilote plataforma #53 #20 #28 | 2026-07-01 | 2026-07-08 | 2026-07-08 | 7 | 21 | 23.2 | 110.5
27914 - ALBURA PPTO C | 217 | T210 200000 | Concreto | Pilote plataforma #59, 113, 36 | 2026-07-02 | 2026-07-30 | 2026-07-30 | 28 | 21 | 34.7 | 165.2
27914 - ALBURA PPTO C | 217 | T210 200000 | Concreto | Pilote plataforma #59, 113, 36 | 2026-07-02 | 2026-07-30 | 2026-07-30 | 28 | 21 | 33.8 | 161
27914 - ALBURA PPTO C | 217 | T210 200000 | Concreto | Pilote plataforma #59, 113, 36 | 2026-07-02 | 2026-07-30 | 2026-07-30 | 28 | 21 | 34.2 | 162.9
27914 - ALBURA PPTO C | 217 | 3000 | Concreto | Pilote plataforma #59 #113 #36 | 2026-07-02 | 2026-07-16 | 2026-07-17 | 14 | 21 | 28.4 | 135.2
27914 - ALBURA PPTO C | 217 | 3000 | Concreto | Pilote plataforma #59 #113 #36 | 2026-07-02 | 2026-07-16 | 2026-07-17 | 14 | 21 | 29.1 | 138.6
27914 - ALBURA PPTO C | 217 | 3000 | Concreto | Pilote plataforma #59 #113 #36 | 2026-07-02 | 2026-07-16 | 2026-07-17 | 14 | 21 | 28.7 | 136.7
27914 - ALBURA PPTO C | 217 | 3000 | Concreto | Pilote plataforma #59 #113 #36 | 2026-07-02 | 2026-07-09 | 2026-07-10 | 7 | 21 | 18.8 | 89.5
27914 - ALBURA PPTO C | 217 | 3000 | Concreto | Pilote plataforma #59 #113 #36 | 2026-07-02 | 2026-07-09 | 2026-07-10 | 7 | 21 | 19 | 90.5
27914 - ALBURA PPTO C | 217 | 3000 | Concreto | Pilote plataforma #59 #113 #36 | 2026-07-02 | 2026-07-09 | 2026-07-10 | 7 | 21 | 18.7 | 89
27914 - ALBURA PPTO C | 218 | T210 200000 | Concreto | Pilote plataforma #84, 13, 03 | 2026-07-03 | 2026-07-31 | 2026-07-31 | 28 | 21 | 32.8 | 156.2
27914 - ALBURA PPTO C | 218 | T210 200000 | Concreto | Pilote plataforma #84, 13, 03 | 2026-07-03 | 2026-07-31 | 2026-07-31 | 28 | 21 | 33.2 | 158.1
27914 - ALBURA PPTO C | 218 | T210 200000 | Concreto | Pilote plataforma #84, 13, 03 | 2026-07-03 | 2026-07-31 | 2026-07-31 | 28 | 21 | 32.3 | 153.8
27914 - ALBURA PPTO C | 218 | 3000 | Concreto | Pilote plataforma | 2026-07-03 | 2026-07-17 | 2026-07-23 | 14 | 21 | 27.3 | 130
27914 - ALBURA PPTO C | 218 | 3000 | Concreto | Pilote plataforma | 2026-07-03 | 2026-07-17 | 2026-07-23 | 14 | 21 | 26.9 | 128.1
27914 - ALBURA PPTO C | 218 | 3000 | Concreto | Pilote plataforma | 2026-07-03 | 2026-07-17 | 2026-07-23 | 14 | 21 | 26.8 | 127.6
27914 - ALBURA PPTO C | 218 | 3000 | Concreto | Pilote plataforma | 2026-07-03 | 2026-07-10 | 2026-07-10 | 7 | 21 | 20.9 | 99.5
27914 - ALBURA PPTO C | 218 | 3000 | Concreto | Pilote plataforma | 2026-07-03 | 2026-07-10 | 2026-07-10 | 7 | 21 | 23.3 | 111
27914 - ALBURA PPTO C | 218 | 3000 | Concreto | Pilote plataforma | 2026-07-03 | 2026-07-10 | 2026-07-10 | 7 | 21 | 22.5 | 107.1
27914 - ALBURA PPTO C | 219 | No especificado | Concreto | Base torre grua | 2026-07-03 | 2026-07-31 | 2026-07-31 | 28 | 21 | 48.2 | 229.5
27914 - ALBURA PPTO C | 219 | No especificado | Concreto | Base torre grua | 2026-07-03 | 2026-07-31 | 2026-07-31 | 28 | 21 | 47 | 223.8
27914 - ALBURA PPTO C | 219 | No especificado | Concreto | Base torre grua | 2026-07-03 | 2026-07-31 | 2026-07-31 | 28 | 21 | 47.7 | 227.1
27914 - ALBURA PPTO C | 219 | 3000 | Concreto | Base torre grúa | 2026-07-03 | 2026-07-17 | 2026-07-23 | 14 | 21 | 41.2 | 196.2
27914 - ALBURA PPTO C | 219 | 3000 | Concreto | Base torre grúa | 2026-07-03 | 2026-07-17 | 2026-07-23 | 14 | 21 | 42.2 | 201
27914 - ALBURA PPTO C | 219 | 3000 | Concreto | Base torre grúa | 2026-07-03 | 2026-07-17 | 2026-07-23 | 14 | 21 | 42.5 | 202.4
27914 - ALBURA PPTO C | 219 | 3000 | Concreto | Base torre grúa | 2026-07-03 | 2026-07-10 | 2026-07-10 | 7 | 21 | 25.9 | 123.3
27914 - ALBURA PPTO C | 219 | 3000 | Concreto | Base torre grúa | 2026-07-03 | 2026-07-10 | 2026-07-10 | 7 | 21 | 26 | 123.8
27914 - ALBURA PPTO C | 219 | 3000 | Concreto | Base torre grúa | 2026-07-03 | 2026-07-10 | 2026-07-10 | 7 | 21 | 26.1 | 124.3
27914 - ALBURA PPTO C | 219 | 3000 | Concreto | Base torre grúa | 2026-07-03 | 2026-07-06 | 2026-07-07 | 3 | 21 | 23.3 | 111
27914 - ALBURA PPTO C | 219 | 3000 | Concreto | Base torre grúa | 2026-07-03 | 2026-07-06 | 2026-07-07 | 3 | 21 | 22.8 | 108.6
27914 - ALBURA PPTO C | 22 | No especificado | Concreto | Pilote #66 Torre 4 | 2026-03-11 | 2026-04-08 | 2026-04-08 | 28 | 31 | 45.9 | 148.1
27914 - ALBURA PPTO C | 22 | No especificado | Concreto | Pilote #66 Torre 4 | 2026-03-11 | 2026-04-08 | 2026-04-08 | 28 | 31 | 45.4 | 146.5
27914 - ALBURA PPTO C | 22 | No especificado | Concreto | Pilote #66 Torre 4 | 2026-03-11 | 2026-04-08 | 2026-04-08 | 28 | 31 | 45.8 | 147.7
27914 - ALBURA PPTO C | 22 | No especificado | Concreto | Pilote # 66 - Torre 4 | 2026-03-11 | 2026-03-25 | 2026-03-26 | 14 | 31 | 35.8 | 115.5
27914 - ALBURA PPTO C | 22 | No especificado | Concreto | Pilote # 66 - Torre 4 | 2026-03-11 | 2026-03-25 | 2026-03-26 | 14 | 31 | 35.1 | 113.2
27914 - ALBURA PPTO C | 22 | No especificado | Concreto | Pilote # 66 - Torre 4 | 2026-03-11 | 2026-03-25 | 2026-03-26 | 14 | 31 | 34.5 | 111.3
27914 - ALBURA PPTO C | 22 | No especificado | Concreto | Pilote # 66 - Torre 4 | 2026-03-11 | 2026-03-18 | 2026-03-20 | 7 | 31 | 32.8 | 105.8
27914 - ALBURA PPTO C | 22 | No especificado | Concreto | Pilote # 66 - Torre 4 | 2026-03-11 | 2026-03-18 | 2026-03-20 | 7 | 31 | 32.2 | 103.9
27914 - ALBURA PPTO C | 22 | No especificado | Concreto | Pilote # 66 - Torre 4 | 2026-03-11 | 2026-03-18 | 2026-03-20 | 7 | 31 | 31.6 | 101.9
27914 - ALBURA PPTO C | 220 | T210 200000 | Concreto | Pilote plataforma #123 | 2026-07-04 | 2026-08-01 | 2026-08-10 | 28 | 21 | 32.1 | 152.9
27914 - ALBURA PPTO C | 220 | T210 200000 | Concreto | Pilote plataforma #123 | 2026-07-04 | 2026-08-01 | 2026-08-10 | 28 | 21 | 32.5 | 154.8
27914 - ALBURA PPTO C | 220 | T210 200000 | Concreto | Pilote plataforma #123 | 2026-07-04 | 2026-08-01 | 2026-08-10 | 28 | 21 | 31.6 | 150.5
27914 - ALBURA PPTO C | 220 | 3000 | Concreto | Pilote plataforma #123 | 2026-07-04 | 2026-07-18 | 2026-07-23 | 14 | 21 | 24.3 | 115.7
27914 - ALBURA PPTO C | 220 | 3000 | Concreto | Pilote plataforma #123 | 2026-07-04 | 2026-07-18 | 2026-07-23 | 14 | 21 | 24.4 | 116.2
27914 - ALBURA PPTO C | 220 | 3000 | Concreto | Pilote plataforma #123 | 2026-07-04 | 2026-07-11 | 2026-07-15 | 7 | 21 | 22 | 104.8
27914 - ALBURA PPTO C | 220 | 3000 | Concreto | Pilote plataforma #123 | 2026-07-04 | 2026-07-11 | 2026-07-15 | 7 | 21 | 21.7 | 103.3
27914 - ALBURA PPTO C | 221 | T2102000000 | Concreto | Pilote plataforma #37 #120 | 2026-07-06 | 2026-08-03 | 2026-08-10 | 28 | 21 | 28.5 | 135.7
27914 - ALBURA PPTO C | 221 | T2102000000 | Concreto | Pilote plataforma #37 #120 | 2026-07-06 | 2026-08-03 | 2026-08-10 | 28 | 21 | 28.3 | 134.8
27914 - ALBURA PPTO C | 221 | T2102000000 | Concreto | Pilote plataforma #37 #120 | 2026-07-06 | 2026-08-03 | 2026-08-10 | 28 | 21 | 27.8 | 132.4
27914 - ALBURA PPTO C | 221 | 3000 | Concreto | Pilote plataforma #37 #120 | 2026-07-06 | 2026-07-20 | 2026-07-23 | 14 | 21 | 24.5 | 116.7
27914 - ALBURA PPTO C | 221 | 3000 | Concreto | Pilote plataforma #37 #120 | 2026-07-06 | 2026-07-20 | 2026-07-23 | 14 | 21 | 23.7 | 112.9
27914 - ALBURA PPTO C | 221 | 3000 | Concreto | Pilote plataforma #37 #120 | 2026-07-06 | 2026-07-13 | 2026-07-15 | 7 | 21 | 16.6 | 79
27914 - ALBURA PPTO C | 221 | 3000 | Concreto | Pilote plataforma #37 #120 | 2026-07-06 | 2026-07-13 | 2026-07-15 | 7 | 21 | 16.4 | 78.1
27914 - ALBURA PPTO C | 222 | T2102000000 | Concreto | Pilote plataforma #29 #60 #55 | 2026-07-08 | 2026-08-05 | 2026-08-10 | 28 | 21 | 28.7 | 136.7
27914 - ALBURA PPTO C | 222 | T2102000000 | Concreto | Pilote plataforma #29 #60 #55 | 2026-07-08 | 2026-08-05 | 2026-08-10 | 28 | 21 | 28.3 | 134.8
27914 - ALBURA PPTO C | 222 | T2102000000 | Concreto | Pilote plataforma #29 #60 #55 | 2026-07-08 | 2026-08-05 | 2026-08-10 | 28 | 21 | 27.5 | 131
27914 - ALBURA PPTO C | 222 | 3000 | Concreto | Pilote plataforma | 2026-07-08 | 2026-07-22 | 2026-07-23 | 14 | 21 | 23.4 | 111.4
27914 - ALBURA PPTO C | 222 | 3000 | Concreto | Pilote plataforma | 2026-07-08 | 2026-07-22 | 2026-07-23 | 14 | 21 | 23.4 | 111.4
27914 - ALBURA PPTO C | 222 | 3000 | Concreto | Pilote plataforma | 2026-07-08 | 2026-07-15 | 2026-07-17 | 7 | 21 | 20.7 | 98.6
27914 - ALBURA PPTO C | 222 | 3000 | Concreto | Pilote plataforma | 2026-07-08 | 2026-07-15 | 2026-07-17 | 7 | 21 | 19.4 | 92.4
27914 - ALBURA PPTO C | 223 | T4102000000 | Concreto | Plastico torre 4 Eje 15 al 12 | 2026-07-09 | 2026-08-06 | 2026-08-10 | 28 | 31 | 35.9 | 115.8
27914 - ALBURA PPTO C | 223 | T4102000000 | Concreto | Plastico torre 4 Eje 15 al 12 | 2026-07-09 | 2026-08-06 | 2026-08-10 | 28 | 31 | 36.4 | 117.4
27914 - ALBURA PPTO C | 223 | T4102000000 | Concreto | Plastico torre 4 Eje 15 al 12 | 2026-07-09 | 2026-08-06 | 2026-08-10 | 28 | 31 | 35.4 | 114.2
27914 - ALBURA PPTO C | 223 | 4500 | Concreto | Plástico cimentación, torre 4, eje 15 al eje 12 | 2026-07-09 | 2026-07-23 | 2026-08-26 | 14 | 31 | 31.4 | 101.3
27914 - ALBURA PPTO C | 223 | 4500 | Concreto | Plástico cimentación, torre 4, eje 15 al eje 12 | 2026-07-09 | 2026-07-23 | 2026-08-26 | 14 | 31 | 31.3 | 101
27914 - ALBURA PPTO C | 223 | 4500 | Concreto | Plástico cimentación, torre 4, eje 15 al eje 12 | 2026-07-09 | 2026-07-16 | 2026-07-17 | 7 | 31 | 28.8 | 92.9
27914 - ALBURA PPTO C | 223 | 4500 | Concreto | Plástico cimentación, torre 4, eje 15 al eje 12 | 2026-07-09 | 2026-07-16 | 2026-07-17 | 7 | 31 | 28.2 | 91
27914 - ALBURA PPTO C | 224 | T2102000000 | Concreto | Pilote plataforma #129 #112 #34 | 2026-07-09 | 2026-08-06 | 2026-08-10 | 28 | 21 | 28.7 | 136.7
27914 - ALBURA PPTO C | 224 | T2102000000 | Concreto | Pilote plataforma #129 #112 #34 | 2026-07-09 | 2026-08-06 | 2026-08-10 | 28 | 21 | 27.9 | 132.9
27914 - ALBURA PPTO C | 224 | T2102000000 | Concreto | Pilote plataforma #129 #112 #34 | 2026-07-09 | 2026-08-06 | 2026-08-10 | 28 | 21 | 28.2 | 134.3
27914 - ALBURA PPTO C | 224 | 3000 | Concreto | Pilote plataforma #129 #112 #34 | 2026-07-09 | 2026-07-23 | 2026-08-26 | 14 | 21 | 25.1 | 119.5
27914 - ALBURA PPTO C | 224 | 3000 | Concreto | Pilote plataforma #129 #112 #34 | 2026-07-09 | 2026-07-23 | 2026-08-26 | 14 | 21 | 25 | 119
27914 - ALBURA PPTO C | 224 | 3000 | Concreto | Pilote plataforma #129 #112 #34 | 2026-07-09 | 2026-07-16 | 2026-07-17 | 7 | 21 | 24.2 | 115.2
27914 - ALBURA PPTO C | 224 | 3000 | Concreto | Pilote plataforma #129 #112 #34 | 2026-07-09 | 2026-07-16 | 2026-07-17 | 7 | 21 | 24.1 | 114.8
27914 - ALBURA PPTO C | 225 | T4102000000 | Concreto | Plastico torre 4 Eje 15 al 12 | 2026-07-09 | 2026-08-06 | 2026-08-10 | 28 | 31 | 36.6 | 118.1
27914 - ALBURA PPTO C | 225 | T4102000000 | Concreto | Plastico torre 4 Eje 15 al 12 | 2026-07-09 | 2026-08-06 | 2026-08-10 | 28 | 31 | 37.1 | 119.7
27914 - ALBURA PPTO C | 225 | T4102000000 | Concreto | Plastico torre 4 Eje 15 al 12 | 2026-07-09 | 2026-08-06 | 2026-08-10 | 28 | 31 | 36.1 | 116.5
27914 - ALBURA PPTO C | 225 | 4500 | Concreto | Plástico cimentación, torre 4, eje 15 al eje 12 | 2026-07-09 | 2026-07-23 | 2026-08-26 | 14 | 31 | 32.6 | 105.2
27914 - ALBURA PPTO C | 225 | 4500 | Concreto | Plástico cimentación, torre 4, eje 15 al eje 12 | 2026-07-09 | 2026-07-23 | 2026-08-26 | 14 | 31 | 32.7 | 105.5
27914 - ALBURA PPTO C | 225 | 4500 | Concreto | Plástico cimentación, torre 4, eje 15 al eje 12 | 2026-07-09 | 2026-07-16 | 2026-07-17 | 7 | 31 | 19.4 | 62.6
27914 - ALBURA PPTO C | 225 | 4500 | Concreto | Plástico cimentación, torre 4, eje 15 al eje 12 | 2026-07-09 | 2026-07-16 | 2026-07-17 | 7 | 31 | 19.4 | 62.6
27914 - ALBURA PPTO C | 226 | T210200000 | Concreto | Plataforma #05 - 67 - 62 | 2026-07-10 | 2026-08-07 | 2026-08-10 | 28 | 21 | 27.4 | 130.5
27914 - ALBURA PPTO C | 226 | T210200000 | Concreto | Plataforma #05 - 67 - 62 | 2026-07-10 | 2026-08-07 | 2026-08-10 | 28 | 21 | 26.6 | 126.7
27914 - ALBURA PPTO C | 226 | T210200000 | Concreto | Plataforma #05 - 67 - 62 | 2026-07-10 | 2026-08-07 | 2026-08-10 | 28 | 21 | 27 | 128.6
27914 - ALBURA PPTO C | 226 | 3000 | Concreto | Pilote plataforma #05 #67 #62 | 2026-07-10 | 2026-07-24 | 2026-07-27 | 14 | 21 | 23.6 | 112.4
27914 - ALBURA PPTO C | 226 | 3000 | Concreto | Pilote plataforma #05 #67 #62 | 2026-07-10 | 2026-07-24 | 2026-07-27 | 14 | 21 | 22.6 | 107.6
27914 - ALBURA PPTO C | 226 | 3000 | Concreto | Pilote plataforma #05 #67 #62 | 2026-07-10 | 2026-07-17 | 2026-07-22 | 7 | 21 | 19.2 | 91.4
27914 - ALBURA PPTO C | 226 | 3000 | Concreto | Pilote plataforma #05 #67 #62 | 2026-07-10 | 2026-07-17 | 2026-07-22 | 7 | 21 | 20.2 | 96.2
27914 - ALBURA PPTO C | 227 | T210200000 | Concreto | Plataforma #75 - 80 | 2026-07-11 | 2026-08-08 | 2026-08-10 | 28 | 21 | 24.6 | 117.1
27914 - ALBURA PPTO C | 227 | T210200000 | Concreto | Plataforma #75 - 80 | 2026-07-11 | 2026-08-08 | 2026-08-10 | 28 | 21 | 24.4 | 116.2
27914 - ALBURA PPTO C | 227 | T210200000 | Concreto | Plataforma #75 - 80 | 2026-07-11 | 2026-08-08 | 2026-08-10 | 28 | 21 | 23.8 | 113.3
27914 - ALBURA PPTO C | 227 | 3000 | Concreto | Pilote plataforma #75 #80 | 2026-07-11 | 2026-07-25 | 2026-07-27 | 14 | 21 | 23 | 109.5
27914 - ALBURA PPTO C | 227 | 3000 | Concreto | Pilote plataforma #75 #80 | 2026-07-11 | 2026-07-25 | 2026-07-27 | 14 | 21 | 22.4 | 106.7
27914 - ALBURA PPTO C | 227 | 3000 | Concreto | Pilote plataforma #75 #80 | 2026-07-11 | 2026-07-18 | 2026-07-22 | 7 | 21 | 19.2 | 91.4
27914 - ALBURA PPTO C | 227 | 3000 | Concreto | Pilote plataforma #75 #80 | 2026-07-11 | 2026-07-18 | 2026-07-22 | 7 | 21 | 18.2 | 86.7
27914 - ALBURA PPTO C | 228 | T210200000 | Concreto | Plataforma #65 - 95 #10 | 2026-07-14 | 2026-08-11 | 2026-08-12 | 28 | 21 | 29.5 | 140.5
27914 - ALBURA PPTO C | 228 | T210200000 | Concreto | Plataforma #65 - 95 #10 | 2026-07-14 | 2026-08-11 | 2026-08-12 | 28 | 21 | 28.6 | 136.2
27914 - ALBURA PPTO C | 228 | T210200000 | Concreto | Plataforma #65 - 95 #10 | 2026-07-14 | 2026-08-11 | 2026-08-12 | 28 | 21 | 29 | 138.1
27914 - ALBURA PPTO C | 228 | 3000 | Concreto | Pilote plataforma #65 #95 #10 | 2026-07-14 | 2026-07-28 | 2026-07-29 | 14 | 21 | 24 | 114.3
27914 - ALBURA PPTO C | 228 | 3000 | Concreto | Pilote plataforma #65 #95 #10 | 2026-07-14 | 2026-07-28 | 2026-07-29 | 14 | 21 | 24.3 | 115.7
27914 - ALBURA PPTO C | 228 | 3000 | Concreto | Pilote plataforma #65 #95 #10 | 2026-07-14 | 2026-07-21 | 2026-07-23 | 7 | 21 | 22.4 | 106.7
27914 - ALBURA PPTO C | 228 | 3000 | Concreto | Pilote plataforma #65 #95 #10 | 2026-07-14 | 2026-07-21 | 2026-07-23 | 7 | 21 | 22.9 | 109
27914 - ALBURA PPTO C | 229 | T210200000 | Concreto | Pilote plataforma #09 #43 | 2026-07-15 | 2026-09-09 | 2026-09-09 | 56 | 21 | 23.9 | 113.8
27914 - ALBURA PPTO C | 229 | T210200000 | Concreto | Pilote plataforma #09 #43 | 2026-07-15 | 2026-09-09 | 2026-09-09 | 56 | 21 | 24.2 | 115.2
27914 - ALBURA PPTO C | 229 | T210200000 | Concreto | Pilote plataforma #09 #43 | 2026-07-15 | 2026-09-09 | 2026-09-09 | 56 | 21 | 24.4 | 116.2
27914 - ALBURA PPTO C | 229 | T210200000 | Concreto | Plataforma #09 - 43 | 2026-07-15 | 2026-08-12 | 2026-08-12 | 28 | 21 | 19 | 90.5
27914 - ALBURA PPTO C | 229 | T210200000 | Concreto | Plataforma #09 - 43 | 2026-07-15 | 2026-08-12 | 2026-08-12 | 28 | 21 | 19.2 | 91.4
27914 - ALBURA PPTO C | 229 | T210200000 | Concreto | Plataforma #09 - 43 | 2026-07-15 | 2026-08-12 | 2026-08-12 | 28 | 21 | 18.6 | 88.6
27914 - ALBURA PPTO C | 229 | 3000 | Concreto | Pilote plataforma #09 #43 | 2026-07-15 | 2026-07-29 | 2026-08-26 | 14 | 21 | 15.5 | 73.8
27914 - ALBURA PPTO C | 229 | 3000 | Concreto | Pilote plataforma #09 #43 | 2026-07-15 | 2026-07-29 | 2026-08-26 | 14 | 21 | 14.3 | 68.1
27914 - ALBURA PPTO C | 229 | 3000 | Concreto | Pilote plataforma #09 #43 | 2026-07-15 | 2026-07-22 | 2026-07-23 | 7 | 21 | 11.8 | 56.2
27914 - ALBURA PPTO C | 229 | 3000 | Concreto | Pilote plataforma #09 #43 | 2026-07-15 | 2026-07-22 | 2026-07-23 | 7 | 21 | 11.8 | 56.2
27914 - ALBURA PPTO C | 23 | No especificado | Concreto | Pilote #41 Torre 4 | 2026-03-12 | 2026-04-09 | 2026-04-10 | 28 | 31 | 48.9 | 157.7
27914 - ALBURA PPTO C | 23 | No especificado | Concreto | Pilote #41 Torre 4 | 2026-03-12 | 2026-04-09 | 2026-04-10 | 28 | 31 | 49.6 | 160
27914 - ALBURA PPTO C | 23 | No especificado | Concreto | Pilote #41 Torre 4 | 2026-03-12 | 2026-04-09 | 2026-04-10 | 28 | 31 | 48.4 | 156.1
27914 - ALBURA PPTO C | 23 | No especificado | Concreto | Pilote # 41 - Torre 4 | 2026-03-12 | 2026-03-26 | 2026-03-30 | 14 | 31 | 41.6 | 134.2
27914 - ALBURA PPTO C | 23 | No especificado | Concreto | Pilote # 41 - Torre 4 | 2026-03-12 | 2026-03-26 | 2026-03-30 | 14 | 31 | 41.1 | 132.6
27914 - ALBURA PPTO C | 23 | No especificado | Concreto | Pilote # 41 - Torre 4 | 2026-03-12 | 2026-03-26 | 2026-03-30 | 14 | 31 | 40.3 | 130
27914 - ALBURA PPTO C | 23 | No especificado | Concreto | Pilote # 41 - Torre 4 | 2026-03-12 | 2026-03-19 | 2026-03-24 | 7 | 31 | 37.4 | 120.6
27914 - ALBURA PPTO C | 23 | No especificado | Concreto | Pilote # 41 - Torre 4 | 2026-03-12 | 2026-03-19 | 2026-03-24 | 7 | 31 | 36.8 | 118.7
27914 - ALBURA PPTO C | 23 | No especificado | Concreto | Pilote # 41 - Torre 4 | 2026-03-12 | 2026-03-19 | 2026-03-24 | 7 | 31 | 35.9 | 115.8
27914 - ALBURA PPTO C | 230 | C310200000 | Concreto | Vigas Cimentación T4 Ejes 9-12, Placa Ejes 15-13 | 2026-07-16 | 2026-09-10 | 2026-09-10 | 56 | 31.5 | 33.2 | 105.4
27914 - ALBURA PPTO C | 230 | T410200000 | Concreto | Vigas Cimentación T4 Ejes 9-12, Placa Ejes 15-13 | 2026-07-16 | 2026-08-13 | 2026-08-26 | 28 | 31 | 29.2 | 94.2
27914 - ALBURA PPTO C | 230 | T410200000 | Concreto | Vigas Cimentación T4 Ejes 9-12, Placa Ejes 15-13 | 2026-07-16 | 2026-08-13 | 2026-08-26 | 28 | 31 | 28.4 | 91.6
27914 - ALBURA PPTO C | 230 | T410200000 | Concreto | Vigas Cimentación T4 Ejes 9-12, Placa Ejes 15-13 | 2026-07-16 | 2026-08-13 | 2026-08-26 | 28 | 31 | 28.7 | 92.6
27914 - ALBURA PPTO C | 230 | 4500 | Concreto | Vigas Cimentación T4 Ejes 9-12, Placa Ejes 15-13 | 2026-07-16 | 2026-07-30 | 2026-08-26 | 14 | 31 | 25 | 80.6
27914 - ALBURA PPTO C | 230 | 4500 | Concreto | Vigas Cimentación T4 Ejes 9-12, Placa Ejes 15-13 | 2026-07-16 | 2026-07-30 | 2026-08-26 | 14 | 31 | 25 | 80.6
27914 - ALBURA PPTO C | 230 | 4500 | Concreto | Vigas Cimentación T4 Ejes 9-12, Placa Ejes 15-13 | 2026-07-16 | 2026-07-23 | 2026-08-26 | 7 | 31 | 18.6 | 60
27914 - ALBURA PPTO C | 230 | 4500 | Concreto | Vigas Cimentación T4 Ejes 9-12, Placa Ejes 15-13 | 2026-07-16 | 2026-07-23 | 2026-08-26 | 7 | 31 | 17.9 | 57.7
27914 - ALBURA PPTO C | 230 | C310200000 | Concreto | Vigas Cimentación T4 Ejes 9-12, Placa Ejes 15-13 | 2026-07-16 | 2026-09-10 | 2026-09-10 | 56 | 31.5 | 33.3 | 105.7
27914 - ALBURA PPTO C | 230 | C310200000 | Concreto | Vigas Cimentación T4 Ejes 9-12, Placa Ejes 15-13 | 2026-07-16 | 2026-09-10 | 2026-09-10 | 56 | 31.5 | 32.4 | 102.9
27914 - ALBURA PPTO C | 231 | T210200000 | Concreto | Pilote plataforma #39 #106 #40 | 2026-07-16 | 2026-09-10 | 2026-09-10 | 56 | 21 | 24.2 | 115.2
27914 - ALBURA PPTO C | 231 | T210200000 | Concreto | Pilote plataforma #39 #106 #40 | 2026-07-16 | 2026-09-10 | 2026-09-10 | 56 | 21 | 24.5 | 116.7
27914 - ALBURA PPTO C | 231 | T210200000 | Concreto | Pilote plataforma #39 #106 #40 | 2026-07-16 | 2026-09-10 | 2026-09-10 | 56 | 21 | 23.6 | 112.4
27914 - ALBURA PPTO C | 231 | T2102000000 | Concreto | Plataforma #39 , 106 , 40 | 2026-07-16 | 2026-08-13 | 2026-08-26 | 28 | 21 | 20.3 | 96.7
27914 - ALBURA PPTO C | 231 | T2102000000 | Concreto | Plataforma #39 , 106 , 40 | 2026-07-16 | 2026-08-13 | 2026-08-26 | 28 | 21 | 20.6 | 98.1
27914 - ALBURA PPTO C | 231 | T2102000000 | Concreto | Plataforma #39 , 106 , 40 | 2026-07-16 | 2026-08-13 | 2026-08-26 | 28 | 21 | 20.4 | 97.1
27914 - ALBURA PPTO C | 231 | 3000 | Concreto | Pilote plataforma #39 #106 #40 | 2026-07-16 | 2026-07-30 | 2026-08-26 | 14 | 21 | 18.6 | 88.6
27914 - ALBURA PPTO C | 231 | 3000 | Concreto | Pilote plataforma #39 #106 #40 | 2026-07-16 | 2026-07-30 | 2026-08-26 | 14 | 21 | 18.5 | 88.1
27914 - ALBURA PPTO C | 231 | 3000 | Concreto | Pilote plataforma #39 #106 #40 | 2026-07-16 | 2026-07-23 | 2026-08-26 | 7 | 21 | 16.1 | 76.7
27914 - ALBURA PPTO C | 231 | 3000 | Concreto | Pilote plataforma #39 #106 #40 | 2026-07-16 | 2026-07-23 | 2026-08-26 | 7 | 21 | 16.7 | 79.5
27914 - ALBURA PPTO C | 232 | T4102000000 | Concreto | Vigas Cimentación T4 Ejes 9-12, Placa Ejes 15-13 | 2026-07-16 | 2026-08-13 | 2026-08-26 | 28 | 31 | 35.1 | 113.2
27914 - ALBURA PPTO C | 232 | T4102000000 | Concreto | Vigas Cimentación T4 Ejes 9-12, Placa Ejes 15-13 | 2026-07-16 | 2026-08-13 | 2026-08-26 | 28 | 31 | 34.8 | 112.3
27914 - ALBURA PPTO C | 232 | T4102000000 | Concreto | Vigas Cimentación T4 Ejes 9-12, Placa Ejes 15-13 | 2026-07-16 | 2026-08-13 | 2026-08-26 | 28 | 31 | 34.4 | 111
27914 - ALBURA PPTO C | 232 | 4500 | Concreto | Vigas Cimentación T4 Ejes 9-12, Placa Ejes 15-13 | 2026-07-16 | 2026-07-30 | 2026-08-26 | 14 | 31 | 31.9 | 102.9
27914 - ALBURA PPTO C | 232 | 4500 | Concreto | Vigas Cimentación T4 Ejes 9-12, Placa Ejes 15-13 | 2026-07-16 | 2026-07-30 | 2026-08-26 | 14 | 31 | 31.2 | 100.6
27914 - ALBURA PPTO C | 232 | 4500 | Concreto | Vigas Cimentación T4 Ejes 9-12, Placa Ejes 15-13 | 2026-07-16 | 2026-07-23 | 2026-08-26 | 7 | 31 | 26.7 | 86.1
27914 - ALBURA PPTO C | 232 | 4500 | Concreto | Vigas Cimentación T4 Ejes 9-12, Placa Ejes 15-13 | 2026-07-16 | 2026-07-23 | 2026-08-26 | 7 | 31 | 24.6 | 79.4
27914 - ALBURA PPTO C | 233 | T2102000000 | Concreto | Plataforma #91 , 130 , 66 | 2026-07-17 | 2026-08-14 | 2026-08-26 | 28 | 21 | 22.6 | 107.6
27914 - ALBURA PPTO C | 233 | T2102000000 | Concreto | Plataforma #91 , 130 , 66 | 2026-07-17 | 2026-08-14 | 2026-08-26 | 28 | 21 | 22.2 | 105.7
27914 - ALBURA PPTO C | 233 | T2102000000 | Concreto | Plataforma #91 , 130 , 66 | 2026-07-17 | 2026-08-14 | 2026-08-26 | 28 | 21 | 21.9 | 104.3
27914 - ALBURA PPTO C | 233 | 3000 | Concreto | Pilote plataforma #91 #130 #66 | 2026-07-17 | 2026-07-31 | 2026-07-31 | 14 | 21 | 19.6 | 93.3
27914 - ALBURA PPTO C | 233 | 3000 | Concreto | Pilote plataforma #91 #130 #66 | 2026-07-17 | 2026-07-31 | 2026-07-31 | 14 | 21 | 19.2 | 91.4
27914 - ALBURA PPTO C | 233 | 3000 | Concreto | Pilote plataforma #91 #130 #66 | 2026-07-17 | 2026-07-24 | 2026-07-27 | 7 | 21 | 16.3 | 77.6
27914 - ALBURA PPTO C | 233 | 3000 | Concreto | Pilote plataforma #91 #130 #66 | 2026-07-17 | 2026-07-24 | 2026-07-27 | 7 | 21 | 16.1 | 76.7
27914 - ALBURA PPTO C | 234 | T3102000000 | Concreto | Recarce torre 3 plataforma #38 | 2026-07-17 | 2026-08-14 | 2026-08-26 | 28 | 31 | 34.7 | 111.9
27914 - ALBURA PPTO C | 234 | T3102000000 | Concreto | Recarce torre 3 plataforma #38 | 2026-07-17 | 2026-08-14 | 2026-08-26 | 28 | 31 | 34.4 | 111
27914 - ALBURA PPTO C | 234 | T3102000000 | Concreto | Recarce torre 3 plataforma #38 | 2026-07-17 | 2026-08-14 | 2026-08-26 | 28 | 31 | 34.3 | 110.6
27914 - ALBURA PPTO C | 234 | 4500 | Concreto | Recalce torre 3 | 2026-07-17 | 2026-07-31 | 2026-07-31 | 14 | 31 | 27 | 87.1
27914 - ALBURA PPTO C | 234 | 4500 | Concreto | Recalce torre 3 | 2026-07-17 | 2026-07-31 | 2026-07-31 | 14 | 31 | 26.7 | 86.1
27914 - ALBURA PPTO C | 234 | 4500 | Concreto | Recalce torre 3 | 2026-07-17 | 2026-07-24 | 2026-07-27 | 7 | 31 | 25 | 80.6
27914 - ALBURA PPTO C | 234 | 4500 | Concreto | Recalce torre 3 | 2026-07-17 | 2026-07-24 | 2026-07-27 | 7 | 31 | 25.5 | 82.3
27914 - ALBURA PPTO C | 235 | T2102000000 | Concreto | Plataforma #38 | 2026-07-18 | 2026-08-15 | 2026-08-20 | 28 | 21 | 24.4 | 116.2
27914 - ALBURA PPTO C | 235 | T2102000000 | Concreto | Plataforma #38 | 2026-07-18 | 2026-08-15 | 2026-08-20 | 28 | 21 | 25.4 | 121
27914 - ALBURA PPTO C | 235 | T2102000000 | Concreto | Plataforma #38 | 2026-07-18 | 2026-08-15 | 2026-08-20 | 28 | 21 | 25.3 | 120.5
27914 - ALBURA PPTO C | 235 | 3000 | Concreto | Pilote plataforma #38 | 2026-07-18 | 2026-08-01 | 2026-08-26 | 14 | 21 | 21.7 | 103.3
27914 - ALBURA PPTO C | 235 | 3000 | Concreto | Pilote plataforma #38 | 2026-07-18 | 2026-08-01 | 2026-08-26 | 14 | 21 | 21.7 | 103.3
27914 - ALBURA PPTO C | 235 | 3000 | Concreto | Pilote plataforma #38 | 2026-07-18 | 2026-07-25 | 2026-07-27 | 7 | 21 | 15.7 | 74.8
27914 - ALBURA PPTO C | 235 | 3000 | Concreto | Pilote plataforma #38 | 2026-07-18 | 2026-07-25 | 2026-07-27 | 7 | 21 | 15.3 | 72.9
27914 - ALBURA PPTO C | 236 | T210200000 | Concreto | Plataforma Pilotes #35, #17 | 2026-07-21 | 2026-08-19 | 2026-08-20 | 29 | 21 | 28.1 | 133.8
27914 - ALBURA PPTO C | 236 | T210200000 | Concreto | Plataforma Pilotes #35, #17 | 2026-07-21 | 2026-08-19 | 2026-08-20 | 29 | 21 | 28.3 | 134.8
27914 - ALBURA PPTO C | 236 | T210200000 | Concreto | Plataforma Pilotes #35, #17 | 2026-07-21 | 2026-08-19 | 2026-08-20 | 29 | 21 | 28.7 | 136.7
27914 - ALBURA PPTO C | 236 | 3000 | Concreto | Pilote plataforma #35 #17 tangente | 2026-07-21 | 2026-08-04 | 2026-08-26 | 14 | 21 | 21.2 | 101
27914 - ALBURA PPTO C | 236 | 3000 | Concreto | Pilote plataforma #35 #17 tangente | 2026-07-21 | 2026-08-04 | 2026-08-26 | 14 | 21 | 21.7 | 103.3
27914 - ALBURA PPTO C | 236 | 3000 | Concreto | Pilote plataforma #35 #17 tangente | 2026-07-21 | 2026-07-28 | 2026-07-29 | 7 | 21 | 15.9 | 75.7
27914 - ALBURA PPTO C | 236 | 3000 | Concreto | Pilote plataforma #35 #17 tangente | 2026-07-21 | 2026-07-28 | 2026-07-29 | 7 | 21 | 15.9 | 75.7
27914 - ALBURA PPTO C | 237 | T310200000 | Concreto | Recalce Pilotes Torre 3 Ejes 12-10 | 2026-07-21 | 2026-08-19 | 2026-08-20 | 29 | 31.5 | 35.4 | 112.4
27914 - ALBURA PPTO C | 237 | T310200000 | Concreto | Recalce Pilotes Torre 3 Ejes 12-10 | 2026-07-21 | 2026-08-19 | 2026-08-20 | 29 | 31.5 | 35.8 | 113.7
27914 - ALBURA PPTO C | 237 | T310200000 | Concreto | Recalce Pilotes Torre 3 Ejes 12-10 | 2026-07-21 | 2026-08-19 | 2026-08-20 | 29 | 31.5 | 36.3 | 115.2
27914 - ALBURA PPTO C | 237 | 4500 | Concreto | Recalce torre 3 | 2026-07-21 | 2026-08-04 | 2026-08-26 | 14 | 31 | 31.9 | 102.9
27914 - ALBURA PPTO C | 237 | 4500 | Concreto | Recalce torre 3 | 2026-07-21 | 2026-08-04 | 2026-08-26 | 14 | 31 | 31.7 | 102.3
27914 - ALBURA PPTO C | 237 | 4500 | Concreto | Recalce torre 3 | 2026-07-21 | 2026-07-28 | 2026-07-29 | 7 | 31 | 27 | 87.1
27914 - ALBURA PPTO C | 237 | 4500 | Concreto | Recalce torre 3 | 2026-07-21 | 2026-07-28 | 2026-07-29 | 7 | 31 | 26.2 | 84.5
27914 - ALBURA PPTO C | 238 | T2102000000 | Concreto | Plataforma #41 Pilote | 2026-07-22 | 2026-08-19 | 2026-08-20 | 28 | 21 | 26.6 | 126.7
27914 - ALBURA PPTO C | 238 | T2102000000 | Concreto | Plataforma #41 Pilote | 2026-07-22 | 2026-08-19 | 2026-08-20 | 28 | 21 | 26.8 | 127.6
27914 - ALBURA PPTO C | 238 | T2102000000 | Concreto | Plataforma #41 Pilote | 2026-07-22 | 2026-08-19 | 2026-08-20 | 28 | 21 | 27 | 128.6
27914 - ALBURA PPTO C | 238 | 3000 | Concreto | Pilote plataforma #41 | 2026-07-22 | 2026-08-05 | 2026-08-26 | 14 | 21 | 23 | 109.5
27914 - ALBURA PPTO C | 238 | 3000 | Concreto | Pilote plataforma #41 | 2026-07-22 | 2026-08-05 | 2026-08-26 | 14 | 21 | 22.9 | 109
27914 - ALBURA PPTO C | 238 | 3000 | Concreto | Pilote plataforma #41 | 2026-07-22 | 2026-07-29 | 2026-08-26 | 7 | 21 | 19.9 | 94.8
27914 - ALBURA PPTO C | 238 | 3000 | Concreto | Pilote plataforma #41 | 2026-07-22 | 2026-07-29 | 2026-08-26 | 7 | 21 | 20.1 | 95.7
27914 - ALBURA PPTO C | 239 | C3102000000 | Concreto | Vigas Cimentación Ejes 9-7 T4 | 2026-07-25 | 2026-08-22 | 2026-08-24 | 28 | 31.5 | 37.9 | 120.3
27914 - ALBURA PPTO C | 239 | C3102000000 | Concreto | Vigas Cimentación Ejes 9-7 T4 | 2026-07-25 | 2026-08-22 | 2026-08-24 | 28 | 31.5 | 38.4 | 121.9
27914 - ALBURA PPTO C | 239 | C3102000000 | Concreto | Vigas Cimentación Ejes 9-7 T4 | 2026-07-25 | 2026-08-22 | 2026-08-24 | 28 | 31.5 | 38.9 | 123.5
27914 - ALBURA PPTO C | 239 | 4500 | Concreto | Vigas Cimentación Ejes 9-7 T4 | 2026-07-25 | 2026-08-08 | 2026-08-26 | 14 | 31 | 33.9 | 109.4
27914 - ALBURA PPTO C | 239 | 4500 | Concreto | Vigas Cimentación Ejes 9-7 T4 | 2026-07-25 | 2026-08-08 | 2026-08-26 | 14 | 31 | 32.3 | 104.2
27914 - ALBURA PPTO C | 239 | 4500 | Concreto | Vigas Cimentación Ejes 9-7 T4 | 2026-07-25 | 2026-08-01 | 2026-08-26 | 7 | 31 | 26.9 | 86.8
27914 - ALBURA PPTO C | 239 | 4500 | Concreto | Vigas Cimentación Ejes 9-7 T4 | 2026-07-25 | 2026-08-01 | 2026-08-26 | 7 | 31 | 27.4 | 88.4
27914 - ALBURA PPTO C | 24 | No especificado | Concreto | Pilote #22 Torre 4 | 2026-03-12 | 2026-04-09 | 2026-04-10 | 28 | 31 | 42.5 | 137.1
27914 - ALBURA PPTO C | 24 | No especificado | Concreto | Pilote #22 Torre 4 | 2026-03-12 | 2026-04-09 | 2026-04-10 | 28 | 31 | 41.4 | 133.5
27914 - ALBURA PPTO C | 24 | No especificado | Concreto | Pilote #22 Torre 4 | 2026-03-12 | 2026-04-09 | 2026-04-10 | 28 | 31 | 42 | 135.5
27914 - ALBURA PPTO C | 24 | No especificado | Concreto | Pilote # 22 - Torre 4 | 2026-03-12 | 2026-03-26 | 2026-03-30 | 14 | 31 | 33.9 | 109.4
27914 - ALBURA PPTO C | 24 | No especificado | Concreto | Pilote # 22 - Torre 4 | 2026-03-12 | 2026-03-26 | 2026-03-30 | 14 | 31 | 33.1 | 106.8
27914 - ALBURA PPTO C | 24 | No especificado | Concreto | Pilote # 22 - Torre 4 | 2026-03-12 | 2026-03-26 | 2026-03-30 | 14 | 31 | 32 | 103.2
27914 - ALBURA PPTO C | 24 | No especificado | Concreto | Pilote # 22 - Torre 4 | 2026-03-12 | 2026-03-19 | 2026-03-24 | 7 | 31 | 30.6 | 98.7
27914 - ALBURA PPTO C | 24 | No especificado | Concreto | Pilote # 22 - Torre 4 | 2026-03-12 | 2026-03-19 | 2026-03-24 | 7 | 31 | 30.2 | 97.4
27914 - ALBURA PPTO C | 24 | No especificado | Concreto | Pilote # 22 - Torre 4 | 2026-03-12 | 2026-03-19 | 2026-03-24 | 7 | 31 | 29.4 | 94.8
27914 - ALBURA PPTO C | 240 | C3102000000 | Concreto | Vigas Cimentación Ejes 9-7 T4 | 2026-07-25 | 2026-08-22 | 2026-08-24 | 28 | 31.5 | 40.5 | 128.6
27914 - ALBURA PPTO C | 240 | C3102000000 | Concreto | Vigas Cimentación Ejes 9-7 T4 | 2026-07-25 | 2026-08-22 | 2026-08-24 | 28 | 31.5 | 41.1 | 130.5
27914 - ALBURA PPTO C | 240 | C3102000000 | Concreto | Vigas Cimentación Ejes 9-7 T4 | 2026-07-25 | 2026-08-22 | 2026-08-24 | 28 | 31.5 | 41.6 | 132.1
27914 - ALBURA PPTO C | 240 | 4500 | Concreto | Vigas Cimentación Ejes 9-7 T4 | 2026-07-25 | 2026-08-08 | 2026-08-26 | 14 | 31 | 31.7 | 102.3
27914 - ALBURA PPTO C | 240 | 4500 | Concreto | Vigas Cimentación Ejes 9-7 T4 | 2026-07-25 | 2026-08-08 | 2026-08-26 | 14 | 31 | 32.2 | 103.9
27914 - ALBURA PPTO C | 240 | 4500 | Concreto | Vigas Cimentación Ejes 9-7 T4 | 2026-07-25 | 2026-08-01 | 2026-08-26 | 7 | 31 | 26.4 | 85.2
27914 - ALBURA PPTO C | 240 | 4500 | Concreto | Vigas Cimentación Ejes 9-7 T4 | 2026-07-25 | 2026-08-01 | 2026-08-26 | 7 | 31 | 24.5 | 79
27914 - ALBURA PPTO C | 241 | C310200000 | Concreto | Recalce de pilotes T3 Ejes 11-09 | 2026-07-27 | 2026-08-24 | 2026-08-26 | 28 | 31.5 | 39.2 | 124.4
27914 - ALBURA PPTO C | 241 | C310200000 | Concreto | Recalce de pilotes T3 Ejes 11-09 | 2026-07-27 | 2026-08-24 | 2026-08-26 | 28 | 31.5 | 39.7 | 126
27914 - ALBURA PPTO C | 241 | C310200000 | Concreto | Recalce de pilotes T3 Ejes 11-09 | 2026-07-27 | 2026-08-24 | 2026-08-26 | 28 | 31.5 | 39.9 | 126.7
27914 - ALBURA PPTO C | 241 | 4500 | Concreto | Recalce de pilotes T3 Ejes 11-09 | 2026-07-27 | 2026-08-10 | 2026-08-26 | 14 | 31 | 31.8 | 102.6
27914 - ALBURA PPTO C | 241 | 4500 | Concreto | Recalce de pilotes T3 Ejes 11-09 | 2026-07-27 | 2026-08-10 | 2026-08-26 | 14 | 31 | 31.7 | 102.3
27914 - ALBURA PPTO C | 241 | 4500 | Concreto | Recalce de pilotes T3 Ejes 11-09 | 2026-07-27 | 2026-08-03 | 2026-08-26 | 7 | 31 | 24.3 | 78.4
27914 - ALBURA PPTO C | 241 | 4500 | Concreto | Recalce de pilotes T3 Ejes 11-09 | 2026-07-27 | 2026-08-03 | 2026-08-26 | 7 | 31 | 23.9 | 77.1
27914 - ALBURA PPTO C | 242 | C310200000 | Concreto | Placa Contrapiso 13-12 T4 | 2026-07-28 | 2026-08-25 | 2026-08-26 | 28 | 31.5 | 36.1 | 114.6
27914 - ALBURA PPTO C | 242 | C310200000 | Concreto | Placa Contrapiso 13-12 T4 | 2026-07-28 | 2026-08-25 | 2026-08-26 | 28 | 31.5 | 35.6 | 113
27914 - ALBURA PPTO C | 242 | C310200000 | Concreto | Placa Contrapiso 13-12 T4 | 2026-07-28 | 2026-08-25 | 2026-08-26 | 28 | 31.5 | 36.7 | 116.5
27914 - ALBURA PPTO C | 242 | 4500 | Concreto | Plástico torre 4, eje 7 al 8 | 2026-07-28 | 2026-08-11 | 2026-08-26 | 14 | 31 | 31.4 | 101.3
27914 - ALBURA PPTO C | 242 | 4500 | Concreto | Plástico torre 4, eje 7 al 8 | 2026-07-28 | 2026-08-11 | 2026-08-26 | 14 | 31 | 31.2 | 100.6
27914 - ALBURA PPTO C | 242 | 4500 | Concreto | Plástico torre 4, eje 7 al 8 | 2026-07-28 | 2026-08-04 | 2026-08-26 | 7 | 31 | 20.9 | 67.4
27914 - ALBURA PPTO C | 242 | 4500 | Concreto | Plástico torre 4, eje 7 al 8 | 2026-07-28 | 2026-08-04 | 2026-08-26 | 7 | 31 | 21.5 | 69.4
27914 - ALBURA PPTO C | 243 | T310200000 | Concreto | Recalce Pilotes Ejes 9-7 T3 | 2026-07-28 | 2026-08-25 | 2026-08-26 | 28 | 31.5 | 35.8 | 113.7
27914 - ALBURA PPTO C | 243 | T310200000 | Concreto | Recalce Pilotes Ejes 9-7 T3 | 2026-07-28 | 2026-08-25 | 2026-08-26 | 28 | 31.5 | 36.2 | 114.9
27914 - ALBURA PPTO C | 243 | T310200000 | Concreto | Recalce Pilotes Ejes 9-7 T3 | 2026-07-28 | 2026-08-25 | 2026-08-26 | 28 | 31.5 | 36.5 | 115.9
27914 - ALBURA PPTO C | 243 | 4500 | Concreto | Recalce Pilotes Ejes 9-7 T3 | 2026-07-28 | 2026-08-11 | 2026-08-26 | 14 | 31 | 32.1 | 103.5
27914 - ALBURA PPTO C | 243 | 4500 | Concreto | Recalce Pilotes Ejes 9-7 T3 | 2026-07-28 | 2026-08-11 | 2026-08-26 | 14 | 31 | 31.5 | 101.6
27914 - ALBURA PPTO C | 243 | 4500 | Concreto | Recalce Pilotes Ejes 9-7 T3 | 2026-07-28 | 2026-08-04 | 2026-08-26 | 7 | 31 | 27 | 87.1
27914 - ALBURA PPTO C | 243 | 4500 | Concreto | Recalce Pilotes Ejes 9-7 T3 | 2026-07-28 | 2026-08-04 | 2026-08-26 | 7 | 31 | 27 | 87.1
27914 - ALBURA PPTO C | 244 | T310200000 | Concreto | Vigas cimentación ejes 4 - 1 T4 | 2026-07-29 | 2026-08-26 | 2026-08-26 | 28 | 31.5 | 35.5 | 112.7
27914 - ALBURA PPTO C | 244 | T310200000 | Concreto | Vigas cimentación ejes 4 - 1 T4 | 2026-07-29 | 2026-08-26 | 2026-08-26 | 28 | 31.5 | 35.1 | 111.4
27914 - ALBURA PPTO C | 244 | T310200000 | Concreto | Vigas cimentación ejes 4 - 1 T4 | 2026-07-29 | 2026-08-26 | 2026-08-26 | 28 | 31.5 | 36.5 | 115.9
27914 - ALBURA PPTO C | 244 | 4500 | Concreto | Vigas Cimentación Ejes 4-1 T4 | 2026-07-29 | 2026-08-12 | 2026-08-26 | 14 | 31 | 31.9 | 102.9
27914 - ALBURA PPTO C | 244 | 4500 | Concreto | Vigas Cimentación Ejes 4-1 T4 | 2026-07-29 | 2026-08-12 | 2026-08-26 | 14 | 31 | 31.7 | 102.3
27914 - ALBURA PPTO C | 244 | 4500 | Concreto | Vigas Cimentación Ejes 4-1 T4 | 2026-07-29 | 2026-08-05 | 2026-08-26 | 7 | 31 | 29.2 | 94.2
27914 - ALBURA PPTO C | 244 | 4500 | Concreto | Vigas Cimentación Ejes 4-1 T4 | 2026-07-29 | 2026-08-05 | 2026-08-26 | 7 | 31 | 29.9 | 96.5
27914 - ALBURA PPTO C | 245 | C3102000000 | Concreto | Vigas Cimentación Ejes 4-1 T4 | 2026-07-29 | 2026-08-26 | 2026-08-26 | 28 | 31.5 | 35 | 111.1
27914 - ALBURA PPTO C | 245 | C3102000000 | Concreto | Vigas Cimentación Ejes 4-1 T4 | 2026-07-29 | 2026-08-26 | 2026-08-26 | 28 | 31.5 | 34.8 | 110.5
27914 - ALBURA PPTO C | 245 | C3102000000 | Concreto | Vigas Cimentación Ejes 4-1 T4 | 2026-07-29 | 2026-08-26 | 2026-08-26 | 28 | 31.5 | 35.1 | 111.4
27914 - ALBURA PPTO C | 245 | 4500 | Concreto | Vigas Cimentación Ejes 4-1 T4 | 2026-07-29 | 2026-08-12 | 2026-08-26 | 14 | 31 | 31.6 | 101.9
27914 - ALBURA PPTO C | 245 | 4500 | Concreto | Vigas Cimentación Ejes 4-1 T4 | 2026-07-29 | 2026-08-12 | 2026-08-26 | 14 | 31 | 31.4 | 101.3
27914 - ALBURA PPTO C | 245 | 4500 | Concreto | Vigas Cimentación Ejes 4-1 T4 | 2026-07-29 | 2026-08-05 | 2026-08-26 | 7 | 31 | 26.3 | 84.8
27914 - ALBURA PPTO C | 245 | 4500 | Concreto | Vigas Cimentación Ejes 4-1 T4 | 2026-07-29 | 2026-08-05 | 2026-08-26 | 7 | 31 | 26.3 | 84.8
27914 - ALBURA PPTO C | 246 | C3102000000 | Concreto | Placa Contrapiso Ejes 10-8 T4 | 2026-07-29 | 2026-08-26 | 2026-08-26 | 28 | 31.5 | 37.5 | 119
27914 - ALBURA PPTO C | 246 | C3102000000 | Concreto | Placa Contrapiso Ejes 10-8 T4 | 2026-07-29 | 2026-08-26 | 2026-08-26 | 28 | 31.5 | 38.5 | 122.2
27914 - ALBURA PPTO C | 246 | C3102000000 | Concreto | Placa Contrapiso Ejes 10-8 T4 | 2026-07-29 | 2026-08-26 | 2026-08-26 | 28 | 31.5 | 38.8 | 123.2
27914 - ALBURA PPTO C | 246 | 4500 | Concreto | Placa Contrapiso Ejes 10-8 T4 | 2026-07-29 | 2026-08-12 | 2026-08-26 | 14 | 31 | 33.1 | 106.8
27914 - ALBURA PPTO C | 246 | 4500 | Concreto | Placa Contrapiso Ejes 10-8 T4 | 2026-07-29 | 2026-08-12 | 2026-08-26 | 14 | 31 | 32.3 | 104.2
27914 - ALBURA PPTO C | 246 | 4500 | Concreto | Placa Contrapiso Ejes 10-8 T4 | 2026-07-29 | 2026-08-05 | 2026-08-26 | 7 | 31 | 24.3 | 78.4
27914 - ALBURA PPTO C | 246 | 4500 | Concreto | Placa Contrapiso Ejes 10-8 T4 | 2026-07-29 | 2026-08-05 | 2026-08-26 | 7 | 31 | 23 | 74.2
27914 - ALBURA PPTO C | 247 | T3102000000 | Concreto | Recalce Pilotes Ejes 9-7 T3 | 2026-07-30 | 2026-08-27 | 2026-08-31 | 28 | 31.5 | 34.9 | 110.8
27914 - ALBURA PPTO C | 247 | T3102000000 | Concreto | Recalce Pilotes Ejes 9-7 T3 | 2026-07-30 | 2026-08-27 | 2026-08-31 | 28 | 31.5 | 36.2 | 114.9
27914 - ALBURA PPTO C | 247 | T3102000000 | Concreto | Recalce Pilotes Ejes 9-7 T3 | 2026-07-30 | 2026-08-27 | 2026-08-31 | 28 | 31.5 | 35.9 | 114
27914 - ALBURA PPTO C | 247 | 4500 | Concreto | Recalce Pilotes Ejes 9-7 T3 | 2026-07-30 | 2026-08-13 | 2026-08-26 | 14 | 31 | 30.6 | 98.7
27914 - ALBURA PPTO C | 247 | 4500 | Concreto | Recalce Pilotes Ejes 9-7 T3 | 2026-07-30 | 2026-08-13 | 2026-08-26 | 14 | 31 | 30.6 | 98.7
27914 - ALBURA PPTO C | 247 | 4500 | Concreto | Recalce Pilotes Ejes 9-7 T3 | 2026-07-30 | 2026-08-06 | 2026-08-26 | 7 | 31 | 21.2 | 68.4
27914 - ALBURA PPTO C | 247 | 4500 | Concreto | Recalce Pilotes Ejes 9-7 T3 | 2026-07-30 | 2026-08-06 | 2026-08-26 | 7 | 31 | 22.5 | 72.6
27914 - ALBURA PPTO C | 248 | T310200000 | Concreto | Recalce Pilotes Ejes 7-5 T3 | 2026-07-31 | 2026-08-28 | 2026-08-31 | 28 | 31.5 | 38.2 | 121.3
27914 - ALBURA PPTO C | 248 | T310200000 | Concreto | Recalce Pilotes Ejes 7-5 T3 | 2026-07-31 | 2026-08-28 | 2026-08-31 | 28 | 31.5 | 39.1 | 124.1
27914 - ALBURA PPTO C | 248 | T310200000 | Concreto | Recalce Pilotes Ejes 7-5 T3 | 2026-07-31 | 2026-08-28 | 2026-08-31 | 28 | 31.5 | 39.4 | 125.1
27914 - ALBURA PPTO C | 248 | 4500 | Concreto | Recalce pilotes ejes 7-5 T3 | 2026-07-31 | 2026-08-14 | 2026-08-20 | 14 | 31 | 31.3 | 101
27914 - ALBURA PPTO C | 248 | 4500 | Concreto | Recalce pilotes ejes 7-5 T3 | 2026-07-31 | 2026-08-14 | 2026-08-20 | 14 | 31 | 31.2 | 100.6
27914 - ALBURA PPTO C | 248 | 4500 | Concreto | Recalce Pilotes Ejes 7-5 T3 | 2026-07-31 | 2026-08-07 | 2026-08-26 | 7 | 31 | 25.8 | 83.2
27914 - ALBURA PPTO C | 248 | 4500 | Concreto | Recalce Pilotes Ejes 7-5 T3 | 2026-07-31 | 2026-08-07 | 2026-08-26 | 7 | 31 | 26.9 | 86.8
27914 - ALBURA PPTO C | 249 | T310200000 | Concreto | Recalce Pilotes Ejes 7-5 T3 | 2026-08-01 | 2026-08-29 | 2026-08-31 | 28 | 31.5 | 38.3 | 121.6
27914 - ALBURA PPTO C | 249 | T310200000 | Concreto | Recalce Pilotes Ejes 7-5 T3 | 2026-08-01 | 2026-08-29 | 2026-08-31 | 28 | 31.5 | 38.7 | 122.9
27914 - ALBURA PPTO C | 249 | T310200000 | Concreto | Recalce Pilotes Ejes 7-5 T3 | 2026-08-01 | 2026-08-29 | 2026-08-31 | 28 | 31.5 | 40.5 | 128.6
27914 - ALBURA PPTO C | 249 | 4500 | Concreto | Recalce pilotes ejes 7-5 T3 | 2026-08-01 | 2026-08-15 | 2026-08-20 | 14 | 31 | 31.3 | 101
27914 - ALBURA PPTO C | 249 | 4500 | Concreto | Recalce pilotes ejes 7-5 T3 | 2026-08-01 | 2026-08-15 | 2026-08-20 | 14 | 31 | 31.4 | 101.3
27914 - ALBURA PPTO C | 249 | 4500 | Concreto | Recalce Pilotes Ejes 7-5 T3 | 2026-08-01 | 2026-08-08 | 2026-08-26 | 7 | 31 | 26.2 | 84.5
27914 - ALBURA PPTO C | 249 | 4500 | Concreto | Recalce Pilotes Ejes 7-5 T3 | 2026-08-01 | 2026-08-08 | 2026-08-26 | 7 | 31 | 24.3 | 78.4
27914 - ALBURA PPTO C | 25 | No especificado | Concreto | Pilote # 65 - Torre 4 | 2026-03-13 | 2026-03-27 | 2026-03-30 | 14 | 31 | 38.7 | 124.8
27914 - ALBURA PPTO C | 25 | No especificado | Concreto | Pilote # 65 - Torre 4 | 2026-03-13 | 2026-03-27 | 2026-03-30 | 14 | 31 | 37.9 | 122.3
27914 - ALBURA PPTO C | 25 | No especificado | Concreto | Pilote # 65 - Torre 4 | 2026-03-13 | 2026-03-27 | 2026-03-30 | 14 | 31 | 37.2 | 120
27914 - ALBURA PPTO C | 25 | No especificado | Concreto | Pilote # 65 - Torre 4 | 2026-03-13 | 2026-03-20 | 2026-03-26 | 7 | 31 | 34.7 | 111.9
27914 - ALBURA PPTO C | 25 | No especificado | Concreto | Pilote # 65 - Torre 4 | 2026-03-13 | 2026-03-20 | 2026-03-26 | 7 | 31 | 34.5 | 111.3
27914 - ALBURA PPTO C | 25 | No especificado | Concreto | Pilote # 65 - Torre 4 | 2026-03-13 | 2026-03-20 | 2026-03-26 | 7 | 31 | 34.2 | 110.3
27914 - ALBURA PPTO C | 25 | No especificado | Concreto | Pilote #65 Torre 4 | 2026-03-13 | 2026-04-10 | 2026-04-10 | 28 | 31 | 44.7 | 144.2
27914 - ALBURA PPTO C | 25 | No especificado | Concreto | Pilote #65 Torre 4 | 2026-03-13 | 2026-04-10 | 2026-04-10 | 28 | 31 | 45.4 | 146.5
27914 - ALBURA PPTO C | 25 | No especificado | Concreto | Pilote #65 Torre 4 | 2026-03-13 | 2026-04-10 | 2026-04-10 | 28 | 31 | 44.3 | 142.9
27914 - ALBURA PPTO C | 250 | T310200000 | Concreto | Recalce Pilotes Ejes 1-4 T3 | 2026-08-01 | 2026-08-29 | 2026-08-31 | 28 | 31.5 | 35.6 | 113
27914 - ALBURA PPTO C | 250 | T310200000 | Concreto | Recalce Pilotes Ejes 1-4 T3 | 2026-08-01 | 2026-08-29 | 2026-08-31 | 28 | 31.5 | 36.8 | 116.8
27914 - ALBURA PPTO C | 250 | T310200000 | Concreto | Recalce Pilotes Ejes 1-4 T3 | 2026-08-01 | 2026-08-29 | 2026-08-31 | 28 | 31.5 | 37.8 | 120
27914 - ALBURA PPTO C | 250 | 4500 | Concreto | Recalce pilotes ejes 1-4 T3 | 2026-08-01 | 2026-08-15 | 2026-08-20 | 14 | 31 | 29 | 93.5
27914 - ALBURA PPTO C | 250 | 4500 | Concreto | Recalce pilotes ejes 1-4 T3 | 2026-08-01 | 2026-08-15 | 2026-08-20 | 14 | 31 | 28.8 | 92.9
27914 - ALBURA PPTO C | 250 | 4500 | Concreto | Recalce Pilotes Ejes 1-4 T3 | 2026-08-01 | 2026-08-08 | 2026-08-26 | 7 | 31 | 23.8 | 76.8
27914 - ALBURA PPTO C | 250 | 4500 | Concreto | Recalce Pilotes Ejes 1-4 T3 | 2026-08-01 | 2026-08-08 | 2026-08-26 | 7 | 31 | 23.1 | 74.5
27914 - ALBURA PPTO C | 251 | 4500 | Concreto | Recalce pilotes ejes 1-4 T3 | 2026-08-01 | 2026-08-15 | 2026-08-20 | 14 | 31 | 28.5 | 91.9
27914 - ALBURA PPTO C | 251 | 4500 | Concreto | Recalce pilotes ejes 1-4 T3 | 2026-08-01 | 2026-08-15 | 2026-08-20 | 14 | 31 | 27 | 87.1
27914 - ALBURA PPTO C | 251 | 4500 | Concreto | Recalce Pilotes Ejes 1-4 T3 | 2026-08-01 | 2026-08-08 | 2026-08-26 | 7 | 31 | 21.7 | 70
27914 - ALBURA PPTO C | 251 | 4500 | Concreto | Recalce Pilotes Ejes 1-4 T3 | 2026-08-01 | 2026-08-08 | 2026-08-26 | 7 | 31 | 21.1 | 68.1
27914 - ALBURA PPTO C | 251 | T310200000 | Concreto | Recalce Pilotes Ejes 1-4 T3 | 2026-08-01 | 2026-08-29 | 2026-08-31 | 28 | 31.5 | 37.1 | 117.8
27914 - ALBURA PPTO C | 251 | T310200000 | Concreto | Recalce Pilotes Ejes 1-4 T3 | 2026-08-01 | 2026-08-29 | 2026-08-31 | 28 | 31.5 | 36.2 | 114.9
27914 - ALBURA PPTO C | 251 | T310200000 | Concreto | Recalce Pilotes Ejes 1-4 T3 | 2026-08-01 | 2026-08-29 | 2026-08-31 | 28 | 31.5 | 36.4 | 115.6
27914 - ALBURA PPTO C | 252 | 4500 | Concreto | Recalce pilotes ejes 12-15 T3 | 2026-08-03 | 2026-08-17 | 2026-08-20 | 14 | 31 | 32.7 | 105.5
27914 - ALBURA PPTO C | 252 | 4500 | Concreto | Recalce pilotes ejes 12-15 T3 | 2026-08-03 | 2026-08-17 | 2026-08-20 | 14 | 31 | 33.3 | 107.4
27914 - ALBURA PPTO C | 252 | 4500 | Concreto | Recalce Pilotes Ejes 12-15 T3 | 2026-08-03 | 2026-08-10 | 2026-08-26 | 7 | 31 | 26 | 83.9
27914 - ALBURA PPTO C | 252 | 4500 | Concreto | Recalce Pilotes Ejes 12-15 T3 | 2026-08-03 | 2026-08-10 | 2026-08-26 | 7 | 31 | 26 | 83.9
27914 - ALBURA PPTO C | 252 | T31020000 | Concreto | Recalce pilotes Ejes 12-15 T3 | 2026-08-03 | 2026-08-31 | 2026-09-02 | 28 | 31.5 | 40.9 | 129.8
27914 - ALBURA PPTO C | 252 | T31020000 | Concreto | Recalce pilotes Ejes 12-15 T3 | 2026-08-03 | 2026-08-31 | 2026-09-02 | 28 | 31.5 | 41.4 | 131.4
27914 - ALBURA PPTO C | 252 | T31020000 | Concreto | Recalce pilotes Ejes 12-15 T3 | 2026-08-03 | 2026-08-31 | 2026-09-02 | 28 | 31.5 | 40.1 | 127.3
27914 - ALBURA PPTO C | 253 | 4500 | Concreto | Recalce pilotes ejes 12-15 T3 | 2026-08-03 | 2026-08-17 | 2026-08-20 | 14 | 31 | 34.6 | 111.6
27914 - ALBURA PPTO C | 253 | 4500 | Concreto | Recalce pilotes ejes 12-15 T3 | 2026-08-03 | 2026-08-17 | 2026-08-20 | 14 | 31 | 34.5 | 111.3
27914 - ALBURA PPTO C | 253 | 4500 | Concreto | Recalce Pilotes Ejes 12-15 T3 | 2026-08-03 | 2026-08-10 | 2026-08-26 | 7 | 31 | 28.1 | 90.6
27914 - ALBURA PPTO C | 253 | 4500 | Concreto | Recalce Pilotes Ejes 12-15 T3 | 2026-08-03 | 2026-08-10 | 2026-08-26 | 7 | 31 | 29.1 | 93.9
27914 - ALBURA PPTO C | 253 | T310200000 | Concreto | Recalce Pilotes Ejes 12-15 T3 | 2026-08-03 | 2026-08-31 | 2026-09-02 | 28 | 31.5 | 41.7 | 132.4
27914 - ALBURA PPTO C | 253 | T310200000 | Concreto | Recalce Pilotes Ejes 12-15 T3 | 2026-08-03 | 2026-08-31 | 2026-09-02 | 28 | 31.5 | 41 | 130.2
27914 - ALBURA PPTO C | 253 | T310200000 | Concreto | Recalce Pilotes Ejes 12-15 T3 | 2026-08-03 | 2026-08-31 | 2026-09-02 | 28 | 31.5 | 39.8 | 126.3
27914 - ALBURA PPTO C | 254 | 7000 | Concreto | Muros piso 1 ejes 15-12 T4 | 2026-08-04 | 2026-08-18 | 2026-08-20 | 14 | 49 | 43.4 | 88.6
27914 - ALBURA PPTO C | 254 | 7000 | Concreto | Muros piso 1 ejes 15-12 T4 | 2026-08-04 | 2026-08-18 | 2026-08-20 | 14 | 49 | 43.7 | 89.2
27914 - ALBURA PPTO C | 254 | 7000 | Concreto | Muros Piso 1 Ejes 15-12 T4 | 2026-08-04 | 2026-08-11 | 2026-08-26 | 7 | 49 | 36.7 | 74.9
27914 - ALBURA PPTO C | 254 | 7000 | Concreto | Muros Piso 1 Ejes 15-12 T4 | 2026-08-04 | 2026-08-11 | 2026-08-26 | 7 | 49 | 34.1 | 69.6
27914 - ALBURA PPTO C | 254 | Q480400000 | Concreto | Muros Piso 1 Ejes 15-12 T4 | 2026-08-04 | 2026-09-01 | 2026-09-02 | 28 | 49 | 55.4 | 113.1
27914 - ALBURA PPTO C | 254 | Q480400000 | Concreto | Muros Piso 1 Ejes 15-12 T4 | 2026-08-04 | 2026-09-01 | 2026-09-02 | 28 | 49 | 54.1 | 110.4
27914 - ALBURA PPTO C | 254 | Q480400000 | Concreto | Muros Piso 1 Ejes 15-12 T4 | 2026-08-04 | 2026-09-01 | 2026-09-02 | 28 | 49 | 55 | 112.2
27914 - ALBURA PPTO C | 255 | 4500 | Concreto | Placa contrapiso 10-8 T4 | 2026-08-05 | 2026-08-19 | 2026-08-21 | 14 | 31 | 30.6 | 98.7
27914 - ALBURA PPTO C | 255 | 4500 | Concreto | Placa contrapiso 10-8 T4 | 2026-08-05 | 2026-08-19 | 2026-08-21 | 14 | 31 | 30.1 | 97.1
27914 - ALBURA PPTO C | 255 | 4500 | Concreto | Placa Contrapiso 10-8 T4 | 2026-08-05 | 2026-08-12 | 2026-08-26 | 7 | 31 | 25.2 | 81.3
27914 - ALBURA PPTO C | 255 | 4500 | Concreto | Placa Contrapiso 10-8 T4 | 2026-08-05 | 2026-08-12 | 2026-08-26 | 7 | 31 | 24.8 | 80
27914 - ALBURA PPTO C | 255 | C310200000 | Concreto | Placa Contrapiso Ejes 10-8 T4 | 2026-08-05 | 2026-09-02 | 2026-09-04 | 28 | 31.5 | 38 | 120.6
27914 - ALBURA PPTO C | 255 | C310200000 | Concreto | Placa Contrapiso Ejes 10-8 T4 | 2026-08-05 | 2026-09-02 | 2026-09-04 | 28 | 31.5 | 37 | 117.5
27914 - ALBURA PPTO C | 255 | C310200000 | Concreto | Placa Contrapiso Ejes 10-8 T4 | 2026-08-05 | 2026-09-02 | 2026-09-04 | 28 | 31.5 | 36.8 | 116.8
27914 - ALBURA PPTO C | 256 | Q480400000 | Concreto | Muros Piso 1 Ejes 12-11 Ejes A-L | 2026-08-06 | 2026-09-23 | 2026-09-28 | 48 | 49 | 46.2 | 94.3
27914 - ALBURA PPTO C | 256 | Q480400000 | Concreto | Muros Piso 1 Ejes 12-11 Ejes A-L | 2026-08-06 | 2026-09-23 | 2026-09-28 | 48 | 49 | 47.7 | 97.3
27914 - ALBURA PPTO C | 256 | Q480400000 | Concreto | Muros Piso 1 Ejes 12-11 Ejes A-L | 2026-08-06 | 2026-09-23 | 2026-09-28 | 48 | 49 | 48.3 | 98.6
27914 - ALBURA PPTO C | 256 | 7000 | Concreto | Muros piso 1, ejes 12-10 T4 | 2026-08-06 | 2026-08-20 | 2026-08-21 | 14 | 49 | 37.7 | 76.9
27914 - ALBURA PPTO C | 256 | 7000 | Concreto | Muros piso 1, ejes 12-10 T4 | 2026-08-06 | 2026-08-20 | 2026-08-21 | 14 | 49 | 37.6 | 76.7
27914 - ALBURA PPTO C | 256 | 7000 | Concreto | Muros Piso 1 Ejes 12-10 T4 | 2026-08-06 | 2026-08-13 | 2026-08-26 | 7 | 49 | 31.3 | 63.9
27914 - ALBURA PPTO C | 256 | 7000 | Concreto | Muros Piso 1 Ejes 12-10 T4 | 2026-08-06 | 2026-08-13 | 2026-08-26 | 7 | 49 | 30.8 | 62.9
27914 - ALBURA PPTO C | 256 | Q480400000 | Concreto | Muros Piso 1 Ejes 12-10 T4 | 2026-08-06 | 2026-09-03 | 2026-09-04 | 28 | 49 | 44 | 89.8
27914 - ALBURA PPTO C | 256 | Q480400000 | Concreto | Muros Piso 1 Ejes 12-10 T4 | 2026-08-06 | 2026-09-03 | 2026-09-04 | 28 | 49 | 43.6 | 89
27914 - ALBURA PPTO C | 256 | Q480400000 | Concreto | Muros Piso 1 Ejes 12-10 T4 | 2026-08-06 | 2026-09-03 | 2026-09-04 | 28 | 49 | 43.4 | 88.6
27914 - ALBURA PPTO C | 257 | 3000 | Concreto | Placa torre 4, piso 1, eje 7 al 8 | 2026-08-11 | 2026-08-25 | 2026-08-26 | 14 | 21 | 28 | 133.3
27914 - ALBURA PPTO C | 257 | 3000 | Concreto | Placa torre 4, piso 1, eje 7 al 8 | 2026-08-11 | 2026-08-25 | 2026-08-26 | 14 | 21 | 28.2 | 134.3
27914 - ALBURA PPTO C | 257 | 3000 | Concreto | Placa torre 4, piso 1, eje 7 al 8 | 2026-08-11 | 2026-08-18 | 2026-08-21 | 7 | 21 | 24 | 114.3
27914 - ALBURA PPTO C | 257 | 3000 | Concreto | Placa torre 4, piso 1, eje 7 al 8 | 2026-08-11 | 2026-08-18 | 2026-08-21 | 7 | 21 | 22.5 | 107.1
27914 - ALBURA PPTO C | 257 | G210200000 | Concreto | Placa Torre 4 Piso 1 Eje 7-8 | 2026-08-11 | 2026-09-08 | 2026-09-09 | 28 | 31.5 | 29.8 | 94.6
27914 - ALBURA PPTO C | 257 | G210200000 | Concreto | Placa Torre 4 Piso 1 Eje 7-8 | 2026-08-11 | 2026-09-08 | 2026-09-09 | 28 | 31.5 | 30.2 | 95.9
27914 - ALBURA PPTO C | 257 | G210200000 | Concreto | Placa Torre 4 Piso 1 Eje 7-8 | 2026-08-11 | 2026-09-08 | 2026-09-09 | 28 | 31.5 | 29.4 | 93.3
27914 - ALBURA PPTO C | 258 | 7000 | Concreto | Muro torre 4, piso 1, eje 11 al 9 - Autocompactante | 2026-08-12 | 2026-08-26 | 2026-08-26 | 14 | 48 | 45.6 | 95
27914 - ALBURA PPTO C | 258 | 7000 | Concreto | Muro torre 4, piso 1, eje 11 al 9 - Autocompactante | 2026-08-12 | 2026-08-26 | 2026-08-26 | 14 | 48 | 45.7 | 95.2
27914 - ALBURA PPTO C | 258 | 7000 | Concreto | Muro torre 4, piso 1, eje 11 al 9 - Autocompactante | 2026-08-12 | 2026-08-19 | 2026-08-21 | 7 | 48 | 37.9 | 79
27914 - ALBURA PPTO C | 258 | 7000 | Concreto | Muro torre 4, piso 1, eje 11 al 9 - Autocompactante | 2026-08-12 | 2026-08-19 | 2026-08-21 | 7 | 48 | 38 | 79.2
27914 - ALBURA PPTO C | 258 | Q480400000 | Concreto | Muros Torre 4 Piso 1 Eje 11-9 | 2026-08-12 | 2026-09-09 | 2026-09-09 | 28 | 49 | 54.8 | 111.8
27914 - ALBURA PPTO C | 258 | Q480400000 | Concreto | Muros Torre 4 Piso 1 Eje 11-9 | 2026-08-12 | 2026-09-09 | 2026-09-09 | 28 | 49 | 53.5 | 109.2
27914 - ALBURA PPTO C | 258 | Q480400000 | Concreto | Muros Torre 4 Piso 1 Eje 11-9 | 2026-08-12 | 2026-09-09 | 2026-09-09 | 28 | 49 | 53.2 | 108.6
27914 - ALBURA PPTO C | 259 | 3000 | Concreto | Placa torre 4, piso 2, eje 15 al 12 | 2026-08-13 | 2026-08-27 | 2026-08-28 | 14 | 21 | 33.9 | 161.4
27914 - ALBURA PPTO C | 259 | 3000 | Concreto | Placa torre 4, piso 2, eje 15 al 12 | 2026-08-13 | 2026-08-27 | 2026-08-28 | 14 | 21 | 34.5 | 164.3
27914 - ALBURA PPTO C | 259 | 3000 | Concreto | Placa torre 4, piso 2, eje 15 al 12 | 2026-08-13 | 2026-08-20 | 2026-08-21 | 7 | 21 | 31.2 | 148.6
27914 - ALBURA PPTO C | 259 | 3000 | Concreto | Placa torre 4, piso 2, eje 15 al 12 | 2026-08-13 | 2026-08-20 | 2026-08-21 | 7 | 21 | 30.7 | 146.2
27914 - ALBURA PPTO C | 259 | G210200000 | Concreto | Placa Torre 4 Piso 2 Eje 15-12 | 2026-08-13 | 2026-09-10 | 2026-09-10 | 28 | 21 | 38.8 | 184.8
27914 - ALBURA PPTO C | 259 | G210200000 | Concreto | Placa Torre 4 Piso 2 Eje 15-12 | 2026-08-13 | 2026-09-10 | 2026-09-10 | 28 | 21 | 37.7 | 179.5
27914 - ALBURA PPTO C | 259 | G210200000 | Concreto | Placa Torre 4 Piso 2 Eje 15-12 | 2026-08-13 | 2026-09-10 | 2026-09-10 | 28 | 21 | 38.3 | 182.4
27914 - ALBURA PPTO C | 26 | No especificado | Concreto | Pilote # 40- Torre 4 | 2026-03-13 | 2026-03-27 | 2026-03-30 | 14 | 31 | 36.8 | 118.7
27914 - ALBURA PPTO C | 26 | No especificado | Concreto | Pilote # 40- Torre 4 | 2026-03-13 | 2026-03-27 | 2026-03-30 | 14 | 31 | 35.9 | 115.8
27914 - ALBURA PPTO C | 26 | No especificado | Concreto | Pilote # 40- Torre 4 | 2026-03-13 | 2026-03-27 | 2026-03-30 | 14 | 31 | 35.2 | 113.5
27914 - ALBURA PPTO C | 26 | No especificado | Concreto | Pilote # 40- Torre 4 | 2026-03-13 | 2026-03-20 | 2026-03-26 | 7 | 31 | 32.2 | 103.9
27914 - ALBURA PPTO C | 26 | No especificado | Concreto | Pilote # 40- Torre 4 | 2026-03-13 | 2026-03-20 | 2026-03-26 | 7 | 31 | 31.8 | 102.6
27914 - ALBURA PPTO C | 26 | No especificado | Concreto | Pilote # 40- Torre 4 | 2026-03-13 | 2026-03-20 | 2026-03-26 | 7 | 31 | 31.5 | 101.6
27914 - ALBURA PPTO C | 26 | No especificado | Concreto | Pilote #40 Torre 4 | 2026-03-13 | 2026-04-10 | 2026-04-10 | 28 | 31 | 40.1 | 129.4
27914 - ALBURA PPTO C | 26 | No especificado | Concreto | Pilote #40 Torre 4 | 2026-03-13 | 2026-04-10 | 2026-04-10 | 28 | 31 | 39 | 125.8
27914 - ALBURA PPTO C | 26 | No especificado | Concreto | Pilote #40 Torre 4 | 2026-03-13 | 2026-04-10 | 2026-04-10 | 28 | 31 | 39.6 | 127.7
27914 - ALBURA PPTO C | 260 | 4500 | Concreto | Placa torre 4, piso 1, eje 7 al 4 | 2026-08-13 | 2026-08-27 | 2026-08-28 | 14 | 31 | 34.8 | 112.3
27914 - ALBURA PPTO C | 260 | 4500 | Concreto | Placa torre 4, piso 1, eje 7 al 4 | 2026-08-13 | 2026-08-27 | 2026-08-28 | 14 | 31 | 35.1 | 113.2
27914 - ALBURA PPTO C | 260 | 4500 | Concreto | Placa torre 4, piso 1, eje 7 al 4 | 2026-08-13 | 2026-08-20 | 2026-08-21 | 7 | 31 | 32 | 103.2
27914 - ALBURA PPTO C | 260 | 4500 | Concreto | Placa torre 4, piso 1, eje 7 al 4 | 2026-08-13 | 2026-08-20 | 2026-08-21 | 7 | 31 | 32 | 103.2
27914 - ALBURA PPTO C | 260 | C310200000 | Concreto | Placa Torre 4 Piso 1 Eje 7-4 | 2026-08-13 | 2026-09-10 | 2026-09-10 | 28 | 31.5 | 42.3 | 134.3
27914 - ALBURA PPTO C | 260 | C310200000 | Concreto | Placa Torre 4 Piso 1 Eje 7-4 | 2026-08-13 | 2026-09-10 | 2026-09-10 | 28 | 31.5 | 41.3 | 131.1
27914 - ALBURA PPTO C | 260 | C310200000 | Concreto | Placa Torre 4 Piso 1 Eje 7-4 | 2026-08-13 | 2026-09-10 | 2026-09-10 | 28 | 31.5 | 41.8 | 132.7
27914 - ALBURA PPTO C | 261 | C310200000 | Concreto | Placa Contrapiso 1 - 4 Ejes A - L T4 | 2026-08-15 | 2026-09-12 | 2026-09-14 | 28 | 31.5 | 37.9 | 120.3
27914 - ALBURA PPTO C | 261 | C310200000 | Concreto | Placa Contrapiso 1 - 4 Ejes A - L T4 | 2026-08-15 | 2026-09-12 | 2026-09-14 | 28 | 31.5 | 38.4 | 121.9
27914 - ALBURA PPTO C | 261 | C310200000 | Concreto | Placa Contrapiso 1 - 4 Ejes A - L T4 | 2026-08-15 | 2026-09-12 | 2026-09-14 | 28 | 31.5 | 38.9 | 123.5
27914 - ALBURA PPTO C | 261 | 4500 | Concreto | Placa torre 4, piso 1, eje 4 al 1 | 2026-08-15 | 2026-08-29 | 2026-09-02 | 14 | 31 | 32.3 | 104.2
27914 - ALBURA PPTO C | 261 | 4500 | Concreto | Placa torre 4, piso 1, eje 4 al 1 | 2026-08-15 | 2026-08-29 | 2026-09-02 | 14 | 31 | 32.2 | 103.9
27914 - ALBURA PPTO C | 261 | 4500 | Concreto | Placa torre 4, piso 1, eje 4 al 1 | 2026-08-15 | 2026-08-22 | 2026-08-25 | 7 | 31 | 27.2 | 87.7
27914 - ALBURA PPTO C | 261 | 4500 | Concreto | Placa torre 4, piso 1, eje 4 al 1 | 2026-08-15 | 2026-08-22 | 2026-08-25 | 7 | 31 | 27 | 87.1
27914 - ALBURA PPTO C | 262 | Q480400000 | Concreto | Muros Piso 1 Ejes 10 - 8, Ejes G - L | 2026-08-18 | 2026-09-15 | 2026-09-16 | 28 | 49 | 60.6 | 123.7
27914 - ALBURA PPTO C | 262 | Q480400000 | Concreto | Muros Piso 1 Ejes 10 - 8, Ejes G - L | 2026-08-18 | 2026-09-15 | 2026-09-16 | 28 | 49 | 62.5 | 127.6
27914 - ALBURA PPTO C | 262 | Q480400000 | Concreto | Muros Piso 1 Ejes 10 - 8, Ejes G - L | 2026-08-18 | 2026-09-15 | 2026-09-16 | 28 | 49 | 62.8 | 128.2
27914 - ALBURA PPTO C | 262 | 7000 | Concreto | Muro torre 4, piso 1, eje 10 al 8, M15 - M18 | 2026-08-18 | 2026-09-01 | 2026-09-02 | 14 | 49 | 49 | 100
27914 - ALBURA PPTO C | 262 | 7000 | Concreto | Muro torre 4, piso 1, eje 10 al 8, M15 - M18 | 2026-08-18 | 2026-09-01 | 2026-09-02 | 14 | 49 | 48.5 | 99
27914 - ALBURA PPTO C | 262 | 7000 | Concreto | Muro torre 4, piso 1, eje 10 al 8, M15 - M18 | 2026-08-18 | 2026-08-25 | 2026-08-26 | 7 | 49 | 43.5 | 88.8
27914 - ALBURA PPTO C | 262 | 7000 | Concreto | Muro torre 4, piso 1, eje 10 al 8, M15 - M18 | 2026-08-18 | 2026-08-25 | 2026-08-26 | 7 | 49 | 43.3 | 88.4
27914 - ALBURA PPTO C | 263 | G210200000 | Concreto | Placa Torre 4 Piso 2 Ejes 12 - 10 Ato 208 - 211 | 2026-08-18 | 2026-09-15 | 2026-09-16 | 28 | 21 | 35.6 | 169.5
27914 - ALBURA PPTO C | 263 | G210200000 | Concreto | Placa Torre 4 Piso 2 Ejes 12 - 10 Ato 208 - 211 | 2026-08-18 | 2026-09-15 | 2026-09-16 | 28 | 21 | 36.9 | 175.7
27914 - ALBURA PPTO C | 263 | G210200000 | Concreto | Placa Torre 4 Piso 2 Ejes 12 - 10 Ato 208 - 211 | 2026-08-18 | 2026-09-15 | 2026-09-16 | 28 | 21 | 37.7 | 179.5
27914 - ALBURA PPTO C | 263 | 3000 | Concreto | Placa torre 4, piso 2, eje 12 al 10 | 2026-08-18 | 2026-09-01 | 2026-09-02 | 14 | 21 | 33.1 | 157.6
27914 - ALBURA PPTO C | 263 | 3000 | Concreto | Placa torre 4, piso 2, eje 12 al 10 | 2026-08-18 | 2026-09-01 | 2026-09-02 | 14 | 21 | 32.4 | 154.3
27914 - ALBURA PPTO C | 263 | 3000 | Concreto | Placa torre 4, piso 2, eje 12 al 10 | 2026-08-18 | 2026-08-25 | 2026-08-26 | 7 | 21 | 28.8 | 137.1
27914 - ALBURA PPTO C | 263 | 3000 | Concreto | Placa torre 4, piso 2, eje 12 al 10 | 2026-08-18 | 2026-08-25 | 2026-08-26 | 7 | 21 | 29 | 138.1
27914 - ALBURA PPTO C | 264 | Q480400000 | Concreto | Muros Piso 1 Ejes 7 - 5 Ejes A - F | 2026-08-21 | 2026-09-18 | 2026-09-18 | 28 | 49 | 54.8 | 111.8
27914 - ALBURA PPTO C | 264 | Q480400000 | Concreto | Muros Piso 1 Ejes 7 - 5 Ejes A - F | 2026-08-21 | 2026-09-18 | 2026-09-18 | 28 | 49 | 55.6 | 113.5
27914 - ALBURA PPTO C | 264 | Q480400000 | Concreto | Muros Piso 1 Ejes 7 - 5 Ejes A - F | 2026-08-21 | 2026-09-18 | 2026-09-18 | 28 | 49 | 56.5 | 115.3
27914 - ALBURA PPTO C | 264 | 7000 | Concreto | Muro piso 1, eje 7 al 5 y del A al L | 2026-08-21 | 2026-09-04 | 2026-09-04 | 14 | 49 | 45.2 | 92.2
27914 - ALBURA PPTO C | 264 | 7000 | Concreto | Muro piso 1, eje 7 al 5 y del A al L | 2026-08-21 | 2026-09-04 | 2026-09-04 | 14 | 49 | 45 | 91.8
27914 - ALBURA PPTO C | 264 | 7000 | Concreto | Muro piso 1, eje 7 al 5 y del A al L | 2026-08-21 | 2026-08-28 | 2026-09-02 | 7 | 49 | 39.2 | 80
27914 - ALBURA PPTO C | 264 | 7000 | Concreto | Muro piso 1, eje 7 al 5 y del A al L | 2026-08-21 | 2026-08-28 | 2026-09-02 | 7 | 49 | 39.9 | 81.4
27914 - ALBURA PPTO C | 265 | G210200000 | Concreto | Placa Torre 4 Piso 2 Ejes 10 - 8 208 - 212 | 2026-08-22 | 2026-09-19 | 2026-09-22 | 28 | 21 | 35.3 | 168.1
27914 - ALBURA PPTO C | 265 | G210200000 | Concreto | Placa Torre 4 Piso 2 Ejes 10 - 8 208 - 212 | 2026-08-22 | 2026-09-19 | 2026-09-22 | 28 | 21 | 34.4 | 163.8
27914 - ALBURA PPTO C | 265 | G210200000 | Concreto | Placa Torre 4 Piso 2 Ejes 10 - 8 208 - 212 | 2026-08-22 | 2026-09-19 | 2026-09-22 | 28 | 21 | 34.8 | 165.7
27914 - ALBURA PPTO C | 265 | 3000 | Concreto | Placa piso 2, eje 10 al 8 y del A al L | 2026-08-22 | 2026-09-05 | 2026-09-07 | 14 | 21 | 27 | 128.6
27914 - ALBURA PPTO C | 265 | 3000 | Concreto | Placa piso 2, eje 10 al 8 y del A al L | 2026-08-22 | 2026-09-05 | 2026-09-07 | 14 | 21 | 27.2 | 129.5
27914 - ALBURA PPTO C | 265 | 3000 | Concreto | Placa piso 2, eje 10 al 8 y del A al L | 2026-08-22 | 2026-08-29 | 2026-09-02 | 7 | 21 | 23.7 | 112.9
27914 - ALBURA PPTO C | 265 | 3000 | Concreto | Placa piso 2, eje 10 al 8 y del A al L | 2026-08-22 | 2026-08-29 | 2026-09-02 | 7 | 21 | 24.5 | 116.7
27914 - ALBURA PPTO C | 266 | Q480400000 | Concreto | Muros Piso 1 Ejes 1 - 5, Ejes G - L Apto 104 - 105 | 2026-08-24 | 2026-09-21 | 2026-09-22 | 28 | 49 | 56.6 | 115.5
27914 - ALBURA PPTO C | 266 | Q480400000 | Concreto | Muros Piso 1 Ejes 1 - 5, Ejes G - L Apto 104 - 105 | 2026-08-24 | 2026-09-21 | 2026-09-22 | 28 | 49 | 55.3 | 112.9
27914 - ALBURA PPTO C | 266 | Q480400000 | Concreto | Muros Piso 1 Ejes 1 - 5, Ejes G - L Apto 104 - 105 | 2026-08-24 | 2026-09-21 | 2026-09-22 | 28 | 49 | 56.1 | 114.5
27914 - ALBURA PPTO C | 266 | 7000 | Concreto | Muro piso 1, eje 5 al 1 y del 1 al 9 | 2026-08-24 | 2026-09-07 | 2026-09-08 | 14 | 49 | 48.1 | 98.2
27914 - ALBURA PPTO C | 266 | 7000 | Concreto | Muro piso 1, eje 5 al 1 y del 1 al 9 | 2026-08-24 | 2026-09-07 | 2026-09-08 | 14 | 49 | 48 | 98
27914 - ALBURA PPTO C | 266 | 7000 | Concreto | Muro piso 1, eje 5 al 1 y del 1 al 9 | 2026-08-24 | 2026-08-31 | 2026-09-02 | 7 | 49 | 42.4 | 86.5
27914 - ALBURA PPTO C | 266 | 7000 | Concreto | Muro piso 1, eje 5 al 1 y del 1 al 9 | 2026-08-24 | 2026-08-31 | 2026-09-02 | 7 | 49 | 44 | 89.8
27914 - ALBURA PPTO C | 267 | C310200000 | Concreto | Vigas Cimentación Torre 3 Ejes 1 - 4 Ejes A - L | 2026-08-25 | 2026-09-22 | 2026-09-22 | 28 | 31.5 | 40.9 | 129.8
27914 - ALBURA PPTO C | 267 | C310200000 | Concreto | Vigas Cimentación Torre 3 Ejes 1 - 4 Ejes A - L | 2026-08-25 | 2026-09-22 | 2026-09-22 | 28 | 31.5 | 41.5 | 131.7
27914 - ALBURA PPTO C | 267 | C310200000 | Concreto | Vigas Cimentación Torre 3 Ejes 1 - 4 Ejes A - L | 2026-08-25 | 2026-09-22 | 2026-09-22 | 28 | 31.5 | 40.3 | 127.9
27914 - ALBURA PPTO C | 267 | 4500 | Concreto | Viga cimentación torre 3, eje 1 - 4 eje A - L | 2026-08-25 | 2026-09-08 | 2026-09-10 | 14 | 31 | 33.6 | 108.4
27914 - ALBURA PPTO C | 267 | 4500 | Concreto | Viga cimentación torre 3, eje 1 - 4 eje A - L | 2026-08-25 | 2026-09-08 | 2026-09-10 | 14 | 31 | 33.8 | 109
27914 - ALBURA PPTO C | 267 | 4500 | Concreto | Viga cimentación torre 3, eje 1 - 4 eje A - L | 2026-08-25 | 2026-09-01 | 2026-09-02 | 7 | 31 | 31.3 | 101
27914 - ALBURA PPTO C | 267 | 4500 | Concreto | Viga cimentación torre 3, eje 1 - 4 eje A - L | 2026-08-25 | 2026-09-01 | 2026-09-02 | 7 | 31 | 30.9 | 99.7
27914 - ALBURA PPTO C | 268 | C3102000000 | Concreto | Vigas Cimentación Torre 3 Ejes 1 - 4 Ejes A - L | 2026-08-25 | 2026-09-22 | 2026-09-22 | 28 | 31.5 | 47.8 | 151.7
27914 - ALBURA PPTO C | 268 | C3102000000 | Concreto | Vigas Cimentación Torre 3 Ejes 1 - 4 Ejes A - L | 2026-08-25 | 2026-09-22 | 2026-09-22 | 28 | 31.5 | 46.5 | 147.6
27914 - ALBURA PPTO C | 268 | C3102000000 | Concreto | Vigas Cimentación Torre 3 Ejes 1 - 4 Ejes A - L | 2026-08-25 | 2026-09-22 | 2026-09-22 | 28 | 31.5 | 47.1 | 149.5
27914 - ALBURA PPTO C | 268 | 4500 | Concreto | Viga cimentación torre 3, eje 1 - 4 eje A - L | 2026-08-25 | 2026-09-08 | 2026-09-10 | 14 | 31 | 36 | 116.1
27914 - ALBURA PPTO C | 268 | 4500 | Concreto | Viga cimentación torre 3, eje 1 - 4 eje A - L | 2026-08-25 | 2026-09-08 | 2026-09-10 | 14 | 31 | 36.5 | 117.7
27914 - ALBURA PPTO C | 268 | 4500 | Concreto | Viga cimentación torre 3, eje 1 - 4 eje A - L | 2026-08-25 | 2026-09-01 | 2026-09-02 | 7 | 31 | 31.2 | 100.6
27914 - ALBURA PPTO C | 268 | 4500 | Concreto | Viga cimentación torre 3, eje 1 - 4 eje A - L | 2026-08-25 | 2026-09-01 | 2026-09-02 | 7 | 31 | 31.3 | 101
27914 - ALBURA PPTO C | 269 | G210200000 | Concreto | Placa Torre 4 Piso 2 Ejes 8 - 6 205 - 206 | 2026-08-25 | 2026-09-22 | 2026-09-22 | 28 | 21 | 31.6 | 150.5
27914 - ALBURA PPTO C | 269 | G210200000 | Concreto | Placa Torre 4 Piso 2 Ejes 8 - 6 205 - 206 | 2026-08-25 | 2026-09-22 | 2026-09-22 | 28 | 21 | 32 | 152.4
27914 - ALBURA PPTO C | 269 | G210200000 | Concreto | Placa Torre 4 Piso 2 Ejes 8 - 6 205 - 206 | 2026-08-25 | 2026-09-22 | 2026-09-22 | 28 | 21 | 32.4 | 154.3
27914 - ALBURA PPTO C | 269 |  | Concreto | Placa torre 4, piso 2, apto serie 06 y 01 | 2026-08-25 | 2026-09-08 | 2026-09-10 | 14 | 21 | 27.2 | 129.5
27914 - ALBURA PPTO C | 269 | 3000 | Concreto | Placa torre 4, piso 2, apto serie 06 y 01 | 2026-08-25 | 2026-09-08 | 2026-09-10 | 14 | 21 | 26.9 | 128.1
27914 - ALBURA PPTO C | 269 | 3000 | Concreto | Placa torre 4, piso 2, apto serie 06 y 01 | 2026-08-25 | 2026-09-01 | 2026-09-02 | 7 | 21 | 23.9 | 113.8
27914 - ALBURA PPTO C | 269 | 3000 | Concreto | Placa torre 4, piso 2, apto serie 06 y 01 | 2026-08-25 | 2026-09-01 | 2026-09-02 | 7 | 21 | 23.4 | 111.4
27914 - ALBURA PPTO C | 269 | 3000 | Concreto | Placa torre 4, piso 2, apto serie 06 y 01 | 2026-08-25 | 2026-08-26 | 2026-09-02 | 1 | 21 | 3.7 | 17.6
27914 - ALBURA PPTO C | 27 | No especificado | Concreto | Pilote # 19 - Torre 4 | 2026-03-14 | 2026-03-28 | 2026-03-30 | 14 | 31 | 43.1 | 139
27914 - ALBURA PPTO C | 27 | No especificado | Concreto | Pilote # 19 - Torre 4 | 2026-03-14 | 2026-03-28 | 2026-03-30 | 14 | 31 | 42.3 | 136.5
27914 - ALBURA PPTO C | 27 | No especificado | Concreto | Pilote # 19 - Torre 4 | 2026-03-14 | 2026-03-28 | 2026-03-30 | 14 | 31 | 42.2 | 136.1
27914 - ALBURA PPTO C | 27 | No especificado | Concreto | Pilote # 19 - Torre 4 | 2026-03-14 | 2026-03-21 | 2026-03-26 | 7 | 31 | 38.2 | 123.2
27914 - ALBURA PPTO C | 27 | No especificado | Concreto | Pilote # 19 - Torre 4 | 2026-03-14 | 2026-03-21 | 2026-03-26 | 7 | 31 | 37.5 | 121
27914 - ALBURA PPTO C | 27 | No especificado | Concreto | Pilote # 19 - Torre 4 | 2026-03-14 | 2026-03-21 | 2026-03-26 | 7 | 31 | 36.9 | 119
27914 - ALBURA PPTO C | 27 | No especificado | Concreto | Pilote #19 Torre 4 | 2026-03-14 | 2026-04-11 | 2026-04-13 | 28 | 31 | 48.9 | 157.7
27914 - ALBURA PPTO C | 27 | No especificado | Concreto | Pilote #19 Torre 4 | 2026-03-14 | 2026-04-11 | 2026-04-13 | 28 | 31 | 49.6 | 160
27914 - ALBURA PPTO C | 27 | No especificado | Concreto | Pilote #19 Torre 4 | 2026-03-14 | 2026-04-11 | 2026-04-13 | 28 | 31 | 48.3 | 155.8
27914 - ALBURA PPTO C | 270 | Q480400000 | Concreto | Muros Piso 1 Ejes 5-1, Ejes A - G Apto 103 - 102 | 2026-08-26 | 2026-09-23 | 2026-09-28 | 28 | 49 | 63.6 | 129.8
27914 - ALBURA PPTO C | 270 | Q480400000 | Concreto | Muros Piso 1 Ejes 5-1, Ejes A - G Apto 103 - 102 | 2026-08-26 | 2026-09-23 | 2026-09-28 | 28 | 49 | 62.1 | 126.7
27914 - ALBURA PPTO C | 270 | Q480400000 | Concreto | Muros Piso 1 Ejes 5-1, Ejes A - G Apto 103 - 102 | 2026-08-26 | 2026-09-23 | 2026-09-28 | 28 | 49 | 63.1 | 128.8
27914 - ALBURA PPTO C | 270 | 7000 | Concreto | Muros torre 4, piso 1, eje 1-5 eje F-A | 2026-08-26 | 2026-09-09 | 2026-09-10 | 14 | 49 | 48.4 | 98.8
27914 - ALBURA PPTO C | 270 | 7000 | Concreto | Muros torre 4, piso 1, eje 1-5 eje F-A | 2026-08-26 | 2026-09-09 | 2026-09-10 | 14 | 49 | 47.9 | 97.8
27914 - ALBURA PPTO C | 270 | 7000 | Concreto | Muros torre 4, piso 1, eje 1-5 eje F-A | 2026-08-26 | 2026-09-02 | 2026-09-04 | 7 | 49 | 43.1 | 88
27914 - ALBURA PPTO C | 270 | 7000 | Concreto | Muros torre 4, piso 1, eje 1-5 eje F-A | 2026-08-26 | 2026-09-02 | 2026-09-04 | 7 | 49 | 45.2 | 92.2
27914 - ALBURA PPTO C | 271 | G210200000 | Concreto | Placa Torre 4 Piso Ejes 6-1 , Ejes G-L, Apto 204-205 | 2026-08-27 | 2026-09-24 | 2026-09-28 | 28 | 21 | 35.9 | 171
27914 - ALBURA PPTO C | 271 | G210200000 | Concreto | Placa Torre 4 Piso Ejes 6-1 , Ejes G-L, Apto 204-205 | 2026-08-27 | 2026-09-24 | 2026-09-28 | 28 | 21 | 35.7 | 170
27914 - ALBURA PPTO C | 271 | G210200000 | Concreto | Placa Torre 4 Piso Ejes 6-1 , Ejes G-L, Apto 204-205 | 2026-08-27 | 2026-09-24 | 2026-09-28 | 28 | 21 | 35.4 | 168.6
27914 - ALBURA PPTO C | 271 | 3000 | Concreto | Placa torre 4, piso 2, eje 6-1 y L - G, apto 205 - 204 | 2026-08-27 | 2026-09-10 | 2026-09-11 | 14 | 21 | 28.1 | 133.8
27914 - ALBURA PPTO C | 271 | 3000 | Concreto | Placa torre 4, piso 2, eje 6-1 y L - G, apto 205 - 204 | 2026-08-27 | 2026-09-10 | 2026-09-11 | 14 | 21 | 27.4 | 130.5
27914 - ALBURA PPTO C | 271 | 3000 | Concreto | Placa torre 4, piso 2, eje 6-1 y L - G, apto 205 - 204 | 2026-08-27 | 2026-09-03 | 2026-09-04 | 7 | 21 | 20.9 | 99.5
27914 - ALBURA PPTO C | 271 | 3000 | Concreto | Placa torre 4, piso 2, eje 6-1 y L - G, apto 205 - 204 | 2026-08-27 | 2026-09-03 | 2026-09-04 | 7 | 21 | 20.4 | 97.1
27914 - ALBURA PPTO C | 272 | C310200000 | Concreto | Vigas Cimentación Te Ejes 4-5 Ejes A-L | 2026-08-29 | 2026-09-26 | 2026-10-01 | 28 | 31.5 | 42 | 133.3
27914 - ALBURA PPTO C | 272 | C310200000 | Concreto | Vigas Cimentación Te Ejes 4-5 Ejes A-L | 2026-08-29 | 2026-09-26 | 2026-10-01 | 28 | 31.5 | 40.9 | 129.8
27914 - ALBURA PPTO C | 272 | C310200000 | Concreto | Vigas Cimentación Te Ejes 4-5 Ejes A-L | 2026-08-29 | 2026-09-26 | 2026-10-01 | 28 | 31.5 | 39.9 | 126.7
27914 - ALBURA PPTO C | 272 | 4500 | Concreto | Viga cimentación eje 4 - 5 | 2026-08-29 | 2026-09-12 | 2026-09-14 | 14 | 31 | 32.1 | 103.5
27914 - ALBURA PPTO C | 272 | 4500 | Concreto | Viga cimentación eje 4 - 5 | 2026-08-29 | 2026-09-12 | 2026-09-14 | 14 | 31 | 31.7 | 102.3
27914 - ALBURA PPTO C | 272 | 4500 | Concreto | Viga cimentación eje 4 - 5 | 2026-08-29 | 2026-09-05 | 2026-09-07 | 7 | 31 | 28.3 | 91.3
27914 - ALBURA PPTO C | 272 | 4500 | Concreto | Viga cimentación eje 4 - 5 | 2026-08-29 | 2026-09-05 | 2026-09-07 | 7 | 31 | 28.5 | 91.9
27914 - ALBURA PPTO C | 273 | Q480400000 | Concreto | Muros Piso 2 Ejes 15-12, A-L Apto 209-210 V1 | 2026-08-29 | 2026-09-26 | 2026-10-01 | 28 | 49 | 71 | 144.9
27914 - ALBURA PPTO C | 273 | Q480400000 | Concreto | Muros Piso 2 Ejes 15-12, A-L Apto 209-210 V1 | 2026-08-29 | 2026-09-26 | 2026-10-01 | 28 | 49 | 70.8 | 144.5
27914 - ALBURA PPTO C | 273 | Q480400000 | Concreto | Muros Piso 2 Ejes 15-12, A-L Apto 209-210 V1 | 2026-08-29 | 2026-09-26 | 2026-10-01 | 28 | 49 | 73.4 | 149.8
27914 - ALBURA PPTO C | 273 | 7000 | Concreto | Muro torre 4, eje 15 - 13, eje H - L, apto 209 | 2026-08-29 | 2026-09-12 | 2026-09-14 | 14 | 49 | 57.5 | 117.3
27914 - ALBURA PPTO C | 273 | 7000 | Concreto | Muro torre 4, eje 15 - 13, eje H - L, apto 209 | 2026-08-29 | 2026-09-12 | 2026-09-14 | 14 | 49 | 57 | 116.3
27914 - ALBURA PPTO C | 273 | 7000 | Concreto | Muro torre 4, eje 15 - 13, eje H - L, apto 209 | 2026-08-29 | 2026-09-05 | 2026-09-07 | 7 | 49 | 47.3 | 96.5
27914 - ALBURA PPTO C | 273 | 7000 | Concreto | Muro torre 4, eje 15 - 13, eje H - L, apto 209 | 2026-08-29 | 2026-09-05 | 2026-09-07 | 7 | 49 | 46.6 | 95.1
27914 - ALBURA PPTO C | 274 | C280200000 | Concreto | Plataforma Ejes 6-7 y Ejes A-E | 2026-08-31 | 2026-09-28 | 2026-10-01 | 28 | 28 | 41.9 | 149.6
27914 - ALBURA PPTO C | 274 | C280200000 | Concreto | Plataforma Ejes 6-7 y Ejes A-E | 2026-08-31 | 2026-09-28 | 2026-10-01 | 28 | 28 | 40.7 | 145.4
27914 - ALBURA PPTO C | 274 | C280200000 | Concreto | Plataforma Ejes 6-7 y Ejes A-E | 2026-08-31 | 2026-09-28 | 2026-10-01 | 28 | 28 | 39.6 | 141.4
27914 - ALBURA PPTO C | 274 | 4000 | Concreto | Plataforma eje 6-7 eje A-E | 2026-08-31 | 2026-09-14 | 2026-09-17 | 14 | 28 | 31.6 | 112.9
27914 - ALBURA PPTO C | 274 | 4000 | Concreto | Plataforma eje 6-7 eje A-E | 2026-08-31 | 2026-09-14 | 2026-09-17 | 14 | 28 | 32.2 | 115
27914 - ALBURA PPTO C | 274 | 4000 | Concreto | Plataforma eje 6-7 eje A-E | 2026-08-31 | 2026-09-07 | 2026-09-08 | 7 | 28 | 17.3 | 61.8
27914 - ALBURA PPTO C | 274 | 4000 | Concreto | Plataforma eje 6-7 eje A-E | 2026-08-31 | 2026-09-07 | 2026-09-08 | 7 | 28 | 17.8 | 63.6
27914 - ALBURA PPTO C | 275 | G210200000 | Concreto | Placa T4 Ejes 6-1 Ejes A-G Apto 202-203 | 2026-08-31 | 2026-09-28 | 2026-10-01 | 28 | 21 | 34.8 | 165.7
27914 - ALBURA PPTO C | 275 | G210200000 | Concreto | Placa T4 Ejes 6-1 Ejes A-G Apto 202-203 | 2026-08-31 | 2026-09-28 | 2026-10-01 | 28 | 21 | 34.6 | 164.8
27914 - ALBURA PPTO C | 275 | G210200000 | Concreto | Placa T4 Ejes 6-1 Ejes A-G Apto 202-203 | 2026-08-31 | 2026-09-28 | 2026-10-01 | 28 | 21 | 33.9 | 161.4
27914 - ALBURA PPTO C | 275 | 3000 | Concreto | Placa torre 4, piso 2, eje 1-6 eje A-G, apto 202 - 203 | 2026-08-31 | 2026-09-14 | 2026-09-17 | 14 | 21 | 28.1 | 133.8
27914 - ALBURA PPTO C | 275 | 3000 | Concreto | Placa torre 4, piso 2, eje 1-6 eje A-G, apto 202 - 203 | 2026-08-31 | 2026-09-14 | 2026-09-17 | 14 | 21 | 28.1 | 133.8
27914 - ALBURA PPTO C | 275 | 3000 | Concreto | Placa torre 4, piso 2, eje 1-6 eje A-G, apto 202 - 203 | 2026-08-31 | 2026-09-07 | 2026-09-08 | 7 | 21 | 25.5 | 121.4
27914 - ALBURA PPTO C | 275 | 3000 | Concreto | Placa torre 4, piso 2, eje 1-6 eje A-G, apto 202 - 203 | 2026-08-31 | 2026-09-07 | 2026-09-08 | 7 | 21 | 26 | 123.8
27914 - ALBURA PPTO C | 275 | 3000 | Concreto | Placa torre 4, piso 2, eje 1-6 eje A-G, apto 202 - 203 | 2026-08-31 | 2026-09-01 | 2026-09-04 | 1 | 21 | 6.3 | 30
27914 - ALBURA PPTO C | 276 | C280200000 | Concreto | Plataforma Eje 7-11, Eje E-F | 2026-09-01 | 2026-09-29 | 2026-10-01 | 28 | 28 | 38.1 | 136.1
27914 - ALBURA PPTO C | 276 | C280200000 | Concreto | Plataforma Eje 7-11, Eje E-F | 2026-09-01 | 2026-09-29 | 2026-10-01 | 28 | 28 | 37.8 | 135
27914 - ALBURA PPTO C | 276 | C280200000 | Concreto | Plataforma Eje 7-11, Eje E-F | 2026-09-01 | 2026-09-29 | 2026-10-01 | 28 | 28 | 36.7 | 131.1
27914 - ALBURA PPTO C | 276 | 4000 | Concreto | Plataforma eje 7 - 11, eje E - F | 2026-09-01 | 2026-09-15 | 2026-09-17 | 14 | 28 | 30.4 | 108.6
27914 - ALBURA PPTO C | 276 | 4000 | Concreto | Plataforma eje 7 - 11, eje E - F | 2026-09-01 | 2026-09-15 | 2026-09-17 | 14 | 28 | 30 | 107.1
27914 - ALBURA PPTO C | 276 | 4000 | Concreto | Plataforma eje 7 - 11, eje E - F | 2026-09-01 | 2026-09-08 | 2026-09-10 | 7 | 28 | 27.9 | 99.6
27914 - ALBURA PPTO C | 276 | 4000 | Concreto | Plataforma eje 7 - 11, eje E - F | 2026-09-01 | 2026-09-08 | 2026-09-10 | 7 | 28 | 27.6 | 98.6
27914 - ALBURA PPTO C | 277 | Q480400000 | Concreto | Muros T4 Apto 211-208 Ejes 12-9, Eje A-F | 2026-09-01 | 2026-09-29 | 2026-10-01 | 28 | 49 | 57.4 | 117.1
27914 - ALBURA PPTO C | 277 | Q480400000 | Concreto | Muros T4 Apto 211-208 Ejes 12-9, Eje A-F | 2026-09-01 | 2026-09-29 | 2026-10-01 | 28 | 49 | 56 | 114.3
27914 - ALBURA PPTO C | 277 | Q480400000 | Concreto | Muros T4 Apto 211-208 Ejes 12-9, Eje A-F | 2026-09-01 | 2026-09-29 | 2026-10-01 | 28 | 49 | 58 | 118.4
27914 - ALBURA PPTO C | 277 | 7000 | Concreto | Muro torre 4, piso 2, eje 12 - 9, eje E - F | 2026-09-01 | 2026-09-15 | 2026-09-17 | 14 | 49 | 49 | 100
27914 - ALBURA PPTO C | 277 | 7000 | Concreto | Muro torre 4, piso 2, eje 12 - 9, eje E - F | 2026-09-01 | 2026-09-15 | 2026-09-17 | 14 | 49 | 49.7 | 101.4
27914 - ALBURA PPTO C | 277 | 7000 | Concreto | Muro torre 4, piso 2, eje 12 - 9, eje E - F | 2026-09-01 | 2026-09-08 | 2026-09-10 | 7 | 49 | 43.3 | 88.4
27914 - ALBURA PPTO C | 277 | 7000 | Concreto | Muro torre 4, piso 2, eje 12 - 9, eje E - F | 2026-09-01 | 2026-09-08 | 2026-09-10 | 7 | 49 | 43.7 | 89.2
27914 - ALBURA PPTO C | 278 | C280200000 | Concreto | Plataforma Eje 7-11, Eje E-F | 2026-09-01 | 2026-09-29 | 2026-10-01 | 28 | 28 | 38 | 135.7
27914 - ALBURA PPTO C | 278 | C280200000 | Concreto | Plataforma Eje 7-11, Eje E-F | 2026-09-01 | 2026-09-29 | 2026-10-01 | 28 | 28 | 39 | 139.3
27914 - ALBURA PPTO C | 278 | C280200000 | Concreto | Plataforma Eje 7-11, Eje E-F | 2026-09-01 | 2026-09-29 | 2026-10-01 | 28 | 28 | 37.5 | 133.9
27914 - ALBURA PPTO C | 278 | 4000 | Concreto | Plataforma eje 7 - 11, eje E - F | 2026-09-01 | 2026-09-15 | 2026-09-17 | 14 | 28 | 31.7 | 113.2
27914 - ALBURA PPTO C | 278 | 4000 | Concreto | Plataforma eje 7 - 11, eje E - F | 2026-09-01 | 2026-09-15 | 2026-09-17 | 14 | 28 | 32.1 | 114.6
27914 - ALBURA PPTO C | 278 | 4000 | Concreto | Plataforma eje 7 - 11, eje E - F | 2026-09-01 | 2026-09-08 | 2026-09-10 | 7 | 28 | 28.1 | 100.4
27914 - ALBURA PPTO C | 278 | 4000 | Concreto | Plataforma eje 7 - 11, eje E - F | 2026-09-01 | 2026-09-08 | 2026-09-10 | 7 | 28 | 28.3 | 101.1
27914 - ALBURA PPTO C | 279 | Q480400000 | Concreto | Muros P2 Ejes 11-7, Ejes G-L Apto 207 | 2026-09-02 | 2026-09-30 | 2026-10-01 | 28 | 49 | 66.8 | 136.3
27914 - ALBURA PPTO C | 279 | Q480400000 | Concreto | Muros P2 Ejes 11-7, Ejes G-L Apto 207 | 2026-09-02 | 2026-09-30 | 2026-10-01 | 28 | 49 | 67.8 | 138.4
27914 - ALBURA PPTO C | 279 | Q480400000 | Concreto | Muros P2 Ejes 11-7, Ejes G-L Apto 207 | 2026-09-02 | 2026-09-30 | 2026-10-01 | 28 | 49 | 66.1 | 134.9
27914 - ALBURA PPTO C | 279 | Q480400000 | Concreto | Muros Piso 2 Ejes 11-7 Ejes G-L Apto 207 V3 | 2026-09-02 | 2026-09-16 | 2026-09-22 | 14 | 49 | 56.6 | 115.5
27914 - ALBURA PPTO C | 279 | Q480400000 | Concreto | Muros Piso 2 Ejes 11-7 Ejes G-L Apto 207 V3 | 2026-09-02 | 2026-09-16 | 2026-09-22 | 14 | 49 | 57.2 | 116.7
27914 - ALBURA PPTO C | 279 | 7000 | Concreto | Muro torre 4, piso 2, eje 11 - 7, eje L - G | 2026-09-02 | 2026-09-09 | 2026-09-10 | 7 | 49 | 45.4 | 92.7
27914 - ALBURA PPTO C | 279 | 7000 | Concreto | Muro torre 4, piso 2, eje 11 - 7, eje L - G | 2026-09-02 | 2026-09-09 | 2026-09-10 | 7 | 49 | 44.7 | 91.2
27914 - ALBURA PPTO C | 28 | No especificado | Concreto | Pilote #68 Torre 4 | 2026-03-16 | 2026-04-13 | 2026-04-14 | 28 | 31 | 43.6 | 140.6
27914 - ALBURA PPTO C | 28 | No especificado | Concreto | Pilote #68 Torre 4 | 2026-03-16 | 2026-04-13 | 2026-04-14 | 28 | 31 | 42.6 | 137.4
27914 - ALBURA PPTO C | 28 | No especificado | Concreto | Pilote #68 Torre 4 | 2026-03-16 | 2026-04-13 | 2026-04-14 | 28 | 31 | 43.3 | 139.7
27914 - ALBURA PPTO C | 28 | No especificado | Concreto | Pilote # 68 - Torre 4 | 2026-03-16 | 2026-03-30 | 2026-04-06 | 14 | 31 | 37.6 | 121.3
27914 - ALBURA PPTO C | 28 | No especificado | Concreto | Pilote # 68 - Torre 4 | 2026-03-16 | 2026-03-30 | 2026-04-06 | 14 | 31 | 36.4 | 117.4
27914 - ALBURA PPTO C | 28 | No especificado | Concreto | Pilote # 68 - Torre 4 | 2026-03-16 | 2026-03-30 | 2026-04-06 | 14 | 31 | 36.7 | 118.4
27914 - ALBURA PPTO C | 28 | No especificado | Concreto | Pilote # 68 - Torre 4 | 2026-03-16 | 2026-03-23 | 2026-03-26 | 7 | 31 | 32.7 | 105.5
27914 - ALBURA PPTO C | 28 | No especificado | Concreto | Pilote # 68 - Torre 4 | 2026-03-16 | 2026-03-23 | 2026-03-26 | 7 | 31 | 32.6 | 105.2
27914 - ALBURA PPTO C | 28 | No especificado | Concreto | Pilote # 68 - Torre 4 | 2026-03-16 | 2026-03-23 | 2026-03-26 | 7 | 31 | 31.9 | 102.9
27914 - ALBURA PPTO C | 280 | C3102000000 | Concreto | Vigas Cimentación Ejes 5-6, Ejes A-G | 2026-09-03 | 2026-10-01 | 2026-10-01 | 28 | 31.5 | 45.8 | 145.4
27914 - ALBURA PPTO C | 280 | C3102000000 | Concreto | Vigas Cimentación Ejes 5-6, Ejes A-G | 2026-09-03 | 2026-10-01 | 2026-10-01 | 28 | 31.5 | 44.6 | 141.6
27914 - ALBURA PPTO C | 280 | C3102000000 | Concreto | Vigas Cimentación Ejes 5-6, Ejes A-G | 2026-09-03 | 2026-10-01 | 2026-10-01 | 28 | 31.5 | 45.3 | 143.8
27914 - ALBURA PPTO C | 280 | C310200000 | Concreto | Vigas Cimentación Ejes 5-6 Ejes A-G | 2026-09-03 | 2026-09-17 | 2026-09-22 | 14 | 31.5 | 39.6 | 125.7
27914 - ALBURA PPTO C | 280 | C310200000 | Concreto | Vigas Cimentación Ejes 5-6 Ejes A-G | 2026-09-03 | 2026-09-17 | 2026-09-22 | 14 | 31.5 | 39.9 | 126.7
27914 - ALBURA PPTO C | 280 | 4500 | Concreto | Cimentación torre 3, eje 5 - 7, eje A - L | 2026-09-03 | 2026-09-10 | 2026-09-11 | 7 | 31 | 31.2 | 100.6
27914 - ALBURA PPTO C | 280 | 4500 | Concreto | Cimentación torre 3, eje 5 - 7, eje A - L | 2026-09-03 | 2026-09-10 | 2026-09-11 | 7 | 31 | 31.5 | 101.6
27914 - ALBURA PPTO C | 281 | C280200000 | Concreto | Viga Cabezal Ejes H - F' | 2026-09-03 | 2026-10-01 | 2026-10-05 | 28 | 28 | 45.1 | 161.1
27914 - ALBURA PPTO C | 281 | C280200000 | Concreto | Viga Cabezal Ejes H - F' | 2026-09-03 | 2026-10-01 | 2026-10-05 | 28 | 28 | 45.7 | 163.2
27914 - ALBURA PPTO C | 281 | C280200000 | Concreto | Viga Cabezal Ejes H - F' | 2026-09-03 | 2026-10-01 | 2026-10-05 | 28 | 28 | 45.5 | 162.5
27914 - ALBURA PPTO C | 281 | C280200000 | Concreto | Viga Cabezal Eje H-F' | 2026-09-03 | 2026-09-17 | 2026-09-22 | 14 | 28 | 44.7 | 159.6
27914 - ALBURA PPTO C | 281 | C280200000 | Concreto | Viga Cabezal Eje H-F' | 2026-09-03 | 2026-09-17 | 2026-09-22 | 14 | 28 | 43.4 | 155
27914 - ALBURA PPTO C | 281 | 4000 | Concreto | Viga cabezal eje A - F, prima | 2026-09-03 | 2026-09-10 | 2026-09-11 | 7 | 28 | 34.8 | 124.3
27914 - ALBURA PPTO C | 281 | 4000 | Concreto | Viga cabezal eje A - F, prima | 2026-09-03 | 2026-09-10 | 2026-09-11 | 7 | 28 | 34.3 | 122.5
27914 - ALBURA PPTO C | 282 | C310200000 | Concreto | Vigas Cimentación Ejes 6 - 7, Ejes G - L | 2026-09-03 | 2026-10-01 | 2026-10-05 | 28 | 31.5 | 35.4 | 112.4
27914 - ALBURA PPTO C | 282 | C310200000 | Concreto | Vigas Cimentación Ejes 6 - 7, Ejes G - L | 2026-09-03 | 2026-10-01 | 2026-10-05 | 28 | 31.5 | 36.5 | 115.9
27914 - ALBURA PPTO C | 282 | C310200000 | Concreto | Vigas Cimentación Ejes 6 - 7, Ejes G - L | 2026-09-03 | 2026-10-01 | 2026-10-05 | 28 | 31.5 | 35.5 | 112.7
27914 - ALBURA PPTO C | 282 | C280200000 | Concreto | Vigas Cimentación Ejes 6-7 Ejes G-L | 2026-09-03 | 2026-09-17 | 2026-09-22 | 14 | 28 | 29.6 | 105.7
27914 - ALBURA PPTO C | 282 | C280200000 | Concreto | Vigas Cimentación Ejes 6-7 Ejes G-L | 2026-09-03 | 2026-09-17 | 2026-09-22 | 14 | 28 | 28.7 | 102.5
27914 - ALBURA PPTO C | 282 | 4500 | Concreto | Cimentación torre 3, eje 5 - 7, eje A - L | 2026-09-03 | 2026-09-10 | 2026-09-11 | 7 | 31 | 27.7 | 89.4
27914 - ALBURA PPTO C | 282 | 4500 | Concreto | Cimentación torre 3, eje 5 - 7, eje A - L | 2026-09-03 | 2026-09-10 | 2026-09-11 | 7 | 31 | 28 | 90.3
27914 - ALBURA PPTO C | 283 | Q480400000 | Concreto | Muros Piso 2 Ejes 9 - 7, Ejes A - G Apto 212 | 2026-09-03 | 2026-10-01 | 2026-10-05 | 28 | 48 | 64.9 | 135.2
27914 - ALBURA PPTO C | 283 | Q480400000 | Concreto | Muros Piso 2 Ejes 9 - 7, Ejes A - G Apto 212 | 2026-09-03 | 2026-10-01 | 2026-10-05 | 28 | 48 | 64.6 | 134.6
27914 - ALBURA PPTO C | 283 | Q480400000 | Concreto | Muros Piso 2 Ejes 9 - 7, Ejes A - G Apto 212 | 2026-09-03 | 2026-10-01 | 2026-10-05 | 28 | 48 | 61.8 | 128.8
27914 - ALBURA PPTO C | 283 | Q480400000 | Concreto | Muros Piso 2 ejes 9-7, Ejes A-G Apto 212 V4 | 2026-09-03 | 2026-09-17 | 2026-09-22 | 14 | 49 | 60.2 | 122.9
27914 - ALBURA PPTO C | 283 | Q480400000 | Concreto | Muros Piso 2 ejes 9-7, Ejes A-G Apto 212 V4 | 2026-09-03 | 2026-09-17 | 2026-09-22 | 14 | 49 | 58.5 | 119.4
27914 - ALBURA PPTO C | 283 | 7000 | Concreto | Muro torre 4, piso 2, eje 9 - 6, eje A - F | 2026-09-03 | 2026-09-10 | 2026-09-11 | 7 | 49 | 44.5 | 90.8
27914 - ALBURA PPTO C | 283 | 7000 | Concreto | Muro torre 4, piso 2, eje 9 - 6, eje A - F | 2026-09-03 | 2026-09-10 | 2026-09-11 | 7 | 49 | 43.6 | 89
27914 - ALBURA PPTO C | 284 | G210200000 | Concreto | Placa T4 Piso 3 Jes 15 - 12, Apto 309 310 | 2026-09-04 | 2026-10-02 | 2026-10-05 | 28 | 21 | 35.8 | 170.5
27914 - ALBURA PPTO C | 284 | G210200000 | Concreto | Placa T4 Piso 3 Jes 15 - 12, Apto 309 310 | 2026-09-04 | 2026-10-02 | 2026-10-05 | 28 | 21 | 35.6 | 169.5
27914 - ALBURA PPTO C | 284 | G210200000 | Concreto | Placa T4 Piso 3 Jes 15 - 12, Apto 309 310 | 2026-09-04 | 2026-10-02 | 2026-10-05 | 28 | 21 | 36.7 | 174.8
27914 - ALBURA PPTO C | 284 | G210200000 | Concreto | Placa T4 P3 Ejes 15-12 Apto 309-310 | 2026-09-04 | 2026-09-18 | 2026-09-22 | 14 | 21 | 34.7 | 165.2
27914 - ALBURA PPTO C | 284 | G210200000 | Concreto | Placa T4 P3 Ejes 15-12 Apto 309-310 | 2026-09-04 | 2026-09-18 | 2026-09-22 | 14 | 21 | 33.1 | 157.6
27914 - ALBURA PPTO C | 284 | 3000 | Concreto | Placa torre 4, piso 3, eje 15 - 12, eje P - L | 2026-09-04 | 2026-09-11 | 2026-09-14 | 7 | 21 | 26.8 | 127.6
27914 - ALBURA PPTO C | 284 | 3000 | Concreto | Placa torre 4, piso 3, eje 15 - 12, eje P - L | 2026-09-04 | 2026-09-11 | 2026-09-14 | 7 | 21 | 27 | 128.6
27914 - ALBURA PPTO C | 284 | 3000 | Concreto | Placa torre 4, piso 3, eje 15 - 12, eje P - L | 2026-09-04 | 2026-09-05 | 2026-09-07 | 1 | 21 | 7.8 | 37.1
27914 - ALBURA PPTO C | 285 | Q4804000000 | Concreto | Muros Piso 2 Ejes 4 - 7, Ejes A - F V5 Apto 202 - 205 | 2026-09-04 | 2026-10-02 | 2026-10-05 | 28 | 48 | 59.1 | 123.1
27914 - ALBURA PPTO C | 285 | Q4804000000 | Concreto | Muros Piso 2 Ejes 4 - 7, Ejes A - F V5 Apto 202 - 205 | 2026-09-04 | 2026-10-02 | 2026-10-05 | 28 | 48 | 59 | 122.9
27914 - ALBURA PPTO C | 285 | Q4804000000 | Concreto | Muros Piso 2 Ejes 4 - 7, Ejes A - F V5 Apto 202 - 205 | 2026-09-04 | 2026-10-02 | 2026-10-05 | 28 | 48 | 59.8 | 124.6
27914 - ALBURA PPTO C | 285 | Q480400000 | Concreto | Muros Piso 2 Ejes 4-7, Ejea A-F V5 Apto 202 | 2026-09-04 | 2026-09-18 | 2026-09-22 | 14 | 49 | 57.5 | 117.3
27914 - ALBURA PPTO C | 285 | Q480400000 | Concreto | Muros Piso 2 Ejes 4-7, Ejea A-F V5 Apto 202 | 2026-09-04 | 2026-09-18 | 2026-09-22 | 14 | 49 | 55.6 | 113.5
27914 - ALBURA PPTO C | 285 | 7000 | Concreto | Muro torre 4, piso 2, eje 5 - 7 / L - I, eje 9 - 7 / F - A | 2026-09-04 | 2026-09-11 | 2026-09-14 | 7 | 49 | 39.5 | 80.6
27914 - ALBURA PPTO C | 285 | 7000 | Concreto | Muro torre 4, piso 2, eje 5 - 7 / L - I, eje 9 - 7 / F - A | 2026-09-04 | 2026-09-11 | 2026-09-14 | 7 | 49 | 38.8 | 79.2
27914 - ALBURA PPTO C | 286 | G210200000 | Concreto | Placa T4 Piso 3 Ejes 15 - 12, Ejes A - L Apto 310 - 309 | 2026-09-07 | 2026-10-05 | 2026-10-07 | 28 | 21 | 33.1 | 157.6
27914 - ALBURA PPTO C | 286 | G210200000 | Concreto | Placa T4 Piso 3 Ejes 15 - 12, Ejes A - L Apto 310 - 309 | 2026-09-07 | 2026-10-05 | 2026-10-07 | 28 | 21 | 33.5 | 159.5
27914 - ALBURA PPTO C | 286 | G210200000 | Concreto | Placa T4 Piso 3 Ejes 15 - 12, Ejes A - L Apto 310 - 309 | 2026-09-07 | 2026-10-05 | 2026-10-07 | 28 | 21 | 32 | 152.4
27914 - ALBURA PPTO C | 286 | 3000 | Concreto | Placa torre 4, piso 3, eje 15 - 12 / A - L, apto 309 - 310 | 2026-09-07 | 2026-09-21 | 2026-09-22 | 14 | 21 | 27.6 | 131.4
27914 - ALBURA PPTO C | 286 | 3000 | Concreto | Placa torre 4, piso 3, eje 15 - 12 / A - L, apto 309 - 310 | 2026-09-07 | 2026-09-21 | 2026-09-22 | 14 | 21 | 27.1 | 129
27914 - ALBURA PPTO C | 286 | 3000 | Concreto | Placa torre 4, piso 3, eje 15 - 12 / A - L, apto 309 - 310 | 2026-09-07 | 2026-09-14 | 2026-09-17 | 7 | 21 | 21.4 | 101.9
27914 - ALBURA PPTO C | 286 | 3000 | Concreto | Placa torre 4, piso 3, eje 15 - 12 / A - L, apto 309 - 310 | 2026-09-07 | 2026-09-14 | 2026-09-17 | 7 | 21 | 21.3 | 101.4
27914 - ALBURA PPTO C | 286 | 3000 | Concreto | Placa torre 4, piso 3, eje 15 - 12 / A - L, apto 309 - 310 | 2026-09-07 | 2026-09-08 | 2026-09-14 | 1 | 21 | 4.9 | 23.3
27914 - ALBURA PPTO C | 287 | Q480400000 | Concreto | Muros T4 Piso 2 V6, Ejes 4 - 1 Apto 204 - 203 | 2026-09-08 | 2026-10-06 | 2026-10-07 | 28 | 48 | 58 | 120.8
27914 - ALBURA PPTO C | 287 | Q480400000 | Concreto | Muros T4 Piso 2 V6, Ejes 4 - 1 Apto 204 - 203 | 2026-09-08 | 2026-10-06 | 2026-10-07 | 28 | 48 | 57.8 | 120.4
27914 - ALBURA PPTO C | 287 | Q480400000 | Concreto | Muros T4 Piso 2 V6, Ejes 4 - 1 Apto 204 - 203 | 2026-09-08 | 2026-10-06 | 2026-10-07 | 28 | 48 | 55.9 | 116.5
27914 - ALBURA PPTO C | 287 | 7000 | Concreto | Muro torre 4, piso 2, eje 4 - 1, apto 204 - 203 | 2026-09-08 | 2026-09-22 | 2026-09-25 | 14 | 49 | 52 | 106.1
27914 - ALBURA PPTO C | 287 | 7000 | Concreto | Muro torre 4, piso 2, eje 4 - 1, apto 204 - 203 | 2026-09-08 | 2026-09-22 | 2026-09-25 | 14 | 49 | 52.7 | 107.6
27914 - ALBURA PPTO C | 287 | 7000 | Concreto | Muro torre 4, piso 2, eje 4 - 1, apto 204 - 203 | 2026-09-08 | 2026-09-15 | 2026-09-17 | 7 | 49 | 38.7 | 79
27914 - ALBURA PPTO C | 287 | 7000 | Concreto | Muro torre 4, piso 2, eje 4 - 1, apto 204 - 203 | 2026-09-08 | 2026-09-15 | 2026-09-17 | 7 | 49 | 39.3 | 80.2
27914 - ALBURA PPTO C | 288 | G210200000 | Concreto | Placa T4 Piso 3 Ejes 12 - 10, Apto 308 - 311 | 2026-09-08 | 2026-10-06 | 2026-10-07 | 28 | 21 | 33.8 | 161
27914 - ALBURA PPTO C | 288 | G210200000 | Concreto | Placa T4 Piso 3 Ejes 12 - 10, Apto 308 - 311 | 2026-09-08 | 2026-10-06 | 2026-10-07 | 28 | 21 | 32.8 | 156.2
27914 - ALBURA PPTO C | 288 | G210200000 | Concreto | Placa T4 Piso 3 Ejes 12 - 10, Apto 308 - 311 | 2026-09-08 | 2026-10-06 | 2026-10-07 | 28 | 21 | 33.2 | 158.1
27914 - ALBURA PPTO C | 288 | 3000 | Concreto | Placa torre 4, piso 3, eje 12 - 10, apto 308 - 311 | 2026-09-08 | 2026-09-22 | 2026-09-25 | 14 | 21 | 27.9 | 132.9
27914 - ALBURA PPTO C | 288 | 3000 | Concreto | Placa torre 4, piso 3, eje 12 - 10, apto 308 - 311 | 2026-09-08 | 2026-09-22 | 2026-09-25 | 14 | 21 | 27.8 | 132.4
27914 - ALBURA PPTO C | 288 | 3000 | Concreto | Placa torre 4, piso 3, eje 12 - 10, apto 308 - 311 | 2026-09-08 | 2026-09-15 | 2026-09-17 | 7 | 21 | 21.3 | 101.4
27914 - ALBURA PPTO C | 288 | 3000 | Concreto | Placa torre 4, piso 3, eje 12 - 10, apto 308 - 311 | 2026-09-08 | 2026-09-15 | 2026-09-17 | 7 | 21 | 22.1 | 105.2
27914 - ALBURA PPTO C | 288 | 3000 | Concreto | Placa torre 4, piso 3, eje 12 - 10, apto 308 - 311 | 2026-09-08 | 2026-09-09 | 2026-09-17 | 1 | 21 | 5.2 | 24.8
27914 - ALBURA PPTO C | 289 | C280200000 | Concreto | Plataforma Ejes 11 - 12 Ejes F - E | 2026-09-09 | 2026-10-07 | 2026-10-07 | 28 | 28 | 37.7 | 134.6
27914 - ALBURA PPTO C | 289 | C280200000 | Concreto | Plataforma Ejes 11 - 12 Ejes F - E | 2026-09-09 | 2026-10-07 | 2026-10-07 | 28 | 28 | 37.5 | 133.9
27914 - ALBURA PPTO C | 289 | C280200000 | Concreto | Plataforma Ejes 11 - 12 Ejes F - E | 2026-09-09 | 2026-10-07 | 2026-10-07 | 28 | 28 | 38 | 135.7
27914 - ALBURA PPTO C | 289 | 4000 | Concreto | Plataforma eje 11-12 / F-E | 2026-09-09 | 2026-09-23 | 2026-10-01 | 14 | 28 | 31.9 | 113.9
27914 - ALBURA PPTO C | 289 | 4000 | Concreto | Plataforma eje 11-12 / F-E | 2026-09-09 | 2026-09-23 | 2026-10-01 | 14 | 28 | 32.6 | 116.4
27914 - ALBURA PPTO C | 289 | C310200000 | Concreto | Plataforma Eje 11-12 y Ejes F-E | 2026-09-09 | 2026-09-16 | 2026-09-22 | 7 | 28 | 30.1 | 107.5
27914 - ALBURA PPTO C | 289 | C310200000 | Concreto | Plataforma Eje 11-12 y Ejes F-E | 2026-09-09 | 2026-09-16 | 2026-09-22 | 7 | 28 | 28.7 | 102.5
27914 - ALBURA PPTO C | 29 | No especificado | Concreto | Pilote #39 Torre 4 | 2026-03-17 | 2026-04-14 | 2026-04-14 | 28 | 31 | 43.7 | 141
27914 - ALBURA PPTO C | 29 | No especificado | Concreto | Pilote #39 Torre 4 | 2026-03-17 | 2026-04-14 | 2026-04-14 | 28 | 31 | 44.4 | 143.2
27914 - ALBURA PPTO C | 29 | No especificado | Concreto | Pilote #39 Torre 4 | 2026-03-17 | 2026-04-14 | 2026-04-14 | 28 | 31 | 43.3 | 139.7
27914 - ALBURA PPTO C | 29 | No especificado | Concreto | Pilote # 39 - Torre 4 | 2026-03-17 | 2026-03-31 | 2026-04-06 | 14 | 31 | 39.8 | 128.4
27914 - ALBURA PPTO C | 29 | No especificado | Concreto | Pilote # 39 - Torre 4 | 2026-03-17 | 2026-03-31 | 2026-04-06 | 14 | 31 | 39.1 | 126.1
27914 - ALBURA PPTO C | 29 | No especificado | Concreto | Pilote # 39 - Torre 4 | 2026-03-17 | 2026-03-31 | 2026-04-06 | 14 | 31 | 38.2 | 123.2
27914 - ALBURA PPTO C | 29 | No especificado | Concreto | Pilote # 39 - Torre 4 | 2026-03-17 | 2026-03-24 | 2026-03-26 | 7 | 31 | 34.2 | 110.3
27914 - ALBURA PPTO C | 29 | No especificado | Concreto | Pilote # 39 - Torre 4 | 2026-03-17 | 2026-03-24 | 2026-03-26 | 7 | 31 | 33.4 | 107.7
27914 - ALBURA PPTO C | 29 | No especificado | Concreto | Pilote # 39 - Torre 4 | 2026-03-17 | 2026-03-24 | 2026-03-26 | 7 | 31 | 32.7 | 105.5
27914 - ALBURA PPTO C | 290 | G210200000 | Concreto | Placa T4 Piso 3, Ejes 6 - 8, Ejes A - L Apto 306 - 301 | 2026-09-09 | 2026-10-07 | 2026-10-07 | 28 | 21 | 36.9 | 175.7
27914 - ALBURA PPTO C | 290 | G210200000 | Concreto | Placa T4 Piso 3, Ejes 6 - 8, Ejes A - L Apto 306 - 301 | 2026-09-09 | 2026-10-07 | 2026-10-07 | 28 | 21 | 37.4 | 178.1
27914 - ALBURA PPTO C | 290 | G210200000 | Concreto | Placa T4 Piso 3, Ejes 6 - 8, Ejes A - L Apto 306 - 301 | 2026-09-09 | 2026-10-07 | 2026-10-07 | 28 | 21 | 37.2 | 177.1
27914 - ALBURA PPTO C | 290 | 3000 | Concreto | Placa torre 4, piso 3, eje 6-7 / A-L, apto 306 - 302 | 2026-09-09 | 2026-09-23 | 2026-10-01 | 14 | 21 | 31.7 | 151
27914 - ALBURA PPTO C | 290 | 3000 | Concreto | Placa torre 4, piso 3, eje 6-7 / A-L, apto 306 - 302 | 2026-09-09 | 2026-09-23 | 2026-10-01 | 14 | 21 | 32.2 | 153.3
27914 - ALBURA PPTO C | 290 | G210200000 | Concreto | Placa T4 Ejes 8-6 Apto 306-301 | 2026-09-09 | 2026-09-16 | 2026-09-22 | 7 | 21 | 26.3 | 125.2
27914 - ALBURA PPTO C | 290 | G210200000 | Concreto | Placa T4 Ejes 8-6 Apto 306-301 | 2026-09-09 | 2026-09-16 | 2026-09-22 | 7 | 21 | 25 | 119
27914 - ALBURA PPTO C | 291 | C280200000 | Concreto | Plataforma Ejes 11 - 12, Ejes F - E | 2026-09-09 | 2026-10-07 | 2026-10-07 | 28 | 28 | 41.3 | 147.5
27914 - ALBURA PPTO C | 291 | C280200000 | Concreto | Plataforma Ejes 11 - 12, Ejes F - E | 2026-09-09 | 2026-10-07 | 2026-10-07 | 28 | 28 | 40.2 | 143.6
27914 - ALBURA PPTO C | 291 | C280200000 | Concreto | Plataforma Ejes 11 - 12, Ejes F - E | 2026-09-09 | 2026-10-07 | 2026-10-07 | 28 | 28 | 40 | 142.9
27914 - ALBURA PPTO C | 291 | 4000 | Concreto | Plataforma eje 11-12 / F-E | 2026-09-09 | 2026-09-23 | 2026-10-01 | 14 | 28 | 38.7 | 138.2
27914 - ALBURA PPTO C | 291 | 4000 | Concreto | Plataforma eje 11-12 / F-E | 2026-09-09 | 2026-09-23 | 2026-10-01 | 14 | 28 | 38.1 | 136.1
27914 - ALBURA PPTO C | 291 | C280200000 | Concreto | Plataforma Ejes 11-12 y Ejes F-E | 2026-09-09 | 2026-09-16 | 2026-09-22 | 7 | 28 | 36 | 128.6
27914 - ALBURA PPTO C | 291 | C280200000 | Concreto | Plataforma Ejes 11-12 y Ejes F-E | 2026-09-09 | 2026-09-16 | 2026-09-22 | 7 | 28 | 35.3 | 126.1
27914 - ALBURA PPTO C | 292 | C280200000 | Concreto | Plataforma Ejes 7 - 6, Ejes E - F | 2026-09-10 | 2026-10-08 | 2026-10-08 | 28 | 28 | 39.7 | 141.8
27914 - ALBURA PPTO C | 292 | C280200000 | Concreto | Plataforma Ejes 7 - 6, Ejes E - F | 2026-09-10 | 2026-10-08 | 2026-10-08 | 28 | 28 | 38.7 | 138.2
27914 - ALBURA PPTO C | 292 | C280200000 | Concreto | Plataforma Ejes 7 - 6, Ejes E - F | 2026-09-10 | 2026-10-08 | 2026-10-08 | 28 | 28 | 38.5 | 137.5
27914 - ALBURA PPTO C | 292 | 4000 | Concreto | Plataforma eje 7-6 / E-F | 2026-09-10 | 2026-09-24 | 2026-10-01 | 14 | 28 | 33.5 | 119.6
27914 - ALBURA PPTO C | 292 | 4000 | Concreto | Plataforma eje 7-6 / E-F | 2026-09-10 | 2026-09-24 | 2026-10-01 | 14 | 28 | 34.3 | 122.5
27914 - ALBURA PPTO C | 292 | C280200000 | Concreto | Plataforma Ejes 7-6 ejes E-F | 2026-09-10 | 2026-09-17 | 2026-09-22 | 7 | 28 | 31.7 | 113.2
27914 - ALBURA PPTO C | 292 | C280200000 | Concreto | Plataforma Ejes 7-6 ejes E-F | 2026-09-10 | 2026-09-17 | 2026-09-22 | 7 | 28 | 30.4 | 108.6
27914 - ALBURA PPTO C | 293 | Q480400000 | Concreto | Muros T4 Piso 3 V1 Ejes 15 - 12, Ejes A - L 309 - 310 | 2026-09-10 | 2026-10-08 | 2026-10-08 | 28 | 48 | 66.9 | 139.4
27914 - ALBURA PPTO C | 293 | Q480400000 | Concreto | Muros T4 Piso 3 V1 Ejes 15 - 12, Ejes A - L 309 - 310 | 2026-09-10 | 2026-10-08 | 2026-10-08 | 28 | 48 | 65.3 | 136
27914 - ALBURA PPTO C | 293 | Q480400000 | Concreto | Muros T4 Piso 3 V1 Ejes 15 - 12, Ejes A - L 309 - 310 | 2026-09-10 | 2026-10-08 | 2026-10-08 | 28 | 48 | 63.9 | 133.1
27914 - ALBURA PPTO C | 293 | 7000 | Concreto | Muros torre 4, piso 3, eje 15-12 / A-L | 2026-09-10 | 2026-09-24 | 2026-10-01 | 14 | 49 | 58.9 | 120.2
27914 - ALBURA PPTO C | 293 | 7000 | Concreto | Muros torre 4, piso 3, eje 15-12 / A-L | 2026-09-10 | 2026-09-24 | 2026-10-01 | 14 | 49 | 58.8 | 120
27914 - ALBURA PPTO C | 293 | Q480400000 | Concreto | Muros Piso 3 V1 Ejes 15-12,Ejes A-L Apto 309-310 | 2026-09-10 | 2026-09-17 | 2026-09-22 | 7 | 49 | 55.7 | 113.7
27914 - ALBURA PPTO C | 293 | Q480400000 | Concreto | Muros Piso 3 V1 Ejes 15-12,Ejes A-L Apto 309-310 | 2026-09-10 | 2026-09-17 | 2026-09-22 | 7 | 49 | 54.4 | 111
27914 - ALBURA PPTO C | 294 | G210200000 | Concreto | Placa Piso 3 T4 Ejes 4 - 6, Ejes A - L Apto 302 - 305 V5 | 2026-09-10 | 2026-10-08 | 2026-10-08 | 28 | 21 | 34 | 161.9
27914 - ALBURA PPTO C | 294 | G210200000 | Concreto | Placa Piso 3 T4 Ejes 4 - 6, Ejes A - L Apto 302 - 305 V5 | 2026-09-10 | 2026-10-08 | 2026-10-08 | 28 | 21 | 33.7 | 160.5
27914 - ALBURA PPTO C | 294 | G210200000 | Concreto | Placa Piso 3 T4 Ejes 4 - 6, Ejes A - L Apto 302 - 305 V5 | 2026-09-10 | 2026-10-08 | 2026-10-08 | 28 | 21 | 34.8 | 165.7
27914 - ALBURA PPTO C | 294 | 3000 | Concreto | Eje 4-6 / A-L, apto 302 - 305 | 2026-09-10 | 2026-09-24 | 2026-10-01 | 14 | 21 | 31.2 | 148.6
27914 - ALBURA PPTO C | 294 | 3000 | Concreto | Eje 4-6 / A-L, apto 302 - 305 | 2026-09-10 | 2026-09-24 | 2026-10-01 | 14 | 21 | 30.7 | 146.2
27914 - ALBURA PPTO C | 294 | G210200000 | Concreto | Placa T4 Ejes 6-5 Apto 305-302 | 2026-09-10 | 2026-09-17 | 2026-09-22 | 7 | 21 | 28.1 | 133.8
27914 - ALBURA PPTO C | 294 | G210200000 | Concreto | Placa T4 Ejes 6-5 Apto 305-302 | 2026-09-10 | 2026-09-17 | 2026-09-22 | 7 | 21 | 27.9 | 132.9
27914 - ALBURA PPTO C | 295 | G210200000 | Concreto | Escalera Piso 1-2 T1, Ejes 3 - 4, Ejes A - D | 2026-09-11 | 2026-10-09 | 2026-10-09 | 28 | 21 | 28.1 | 133.8
27914 - ALBURA PPTO C | 295 | G210200000 | Concreto | Escalera Piso 1-2 T1, Ejes 3 - 4, Ejes A - D | 2026-09-11 | 2026-10-09 | 2026-10-09 | 28 | 21 | 28.5 | 135.7
27914 - ALBURA PPTO C | 295 | G210200000 | Concreto | Escalera Piso 1-2 T1, Ejes 3 - 4, Ejes A - D | 2026-09-11 | 2026-10-09 | 2026-10-09 | 28 | 21 | 27.6 | 131.4
27914 - ALBURA PPTO C | 295 | 3000 | Concreto | Escalera torre 4, eje 3-4 - E2 / P1 - P2 | 2026-09-11 | 2026-09-25 | 2026-09-28 | 14 | 21 | 24.2 | 115.2
27914 - ALBURA PPTO C | 295 | 3000 | Concreto | Escalera torre 4, eje 3-4 - E2 / P1 - P2 | 2026-09-11 | 2026-09-25 | 2026-09-28 | 14 | 21 | 24.6 | 117.1
27914 - ALBURA PPTO C | 295 | G210200000 | Concreto | Escalera Tipo 1 Piso 1-2, Ejes 3-4, Ejes A-D | 2026-09-11 | 2026-09-18 | 2026-09-22 | 7 | 21 | 22.4 | 106.7
27914 - ALBURA PPTO C | 295 | G210200000 | Concreto | Escalera Tipo 1 Piso 1-2, Ejes 3-4, Ejes A-D | 2026-09-11 | 2026-09-18 | 2026-09-22 | 7 | 21 | 21.5 | 102.4
27914 - ALBURA PPTO C | 296 | 7000 | Concreto | Muro torre 4, piso 3, eje 12-9 / A-F | 2026-09-11 | 2026-09-25 | 2026-09-28 | 14 | 49 | 55.8 | 113.9
27914 - ALBURA PPTO C | 296 | 7000 | Concreto | Muro torre 4, piso 3, eje 12-9 / A-F | 2026-09-11 | 2026-09-25 | 2026-09-28 | 14 | 49 | 55.6 | 113.5
27914 - ALBURA PPTO C | 296 | Q480400000 | Concreto | Muros Piso 3 V2 Ejes 12-10, Ejes A-G Apto 310 -311 | 2026-09-11 | 2026-09-18 | 2026-09-22 | 7 | 49 | 52.6 | 107.3
27914 - ALBURA PPTO C | 296 | Q480400000 | Concreto | Muros Piso 3 V2 Ejes 12-10, Ejes A-G Apto 310 -311 | 2026-09-11 | 2026-09-18 | 2026-09-22 | 7 | 49 | 50.8 | 103.7
27914 - ALBURA PPTO C | 297 | 3000 | Concreto | Placa torre 4, piso 3, eje 1-4 / A-L | 2026-09-11 | 2026-09-25 | 2026-09-28 | 14 | 21 | 25.7 | 122.4
27914 - ALBURA PPTO C | 297 | 3000 | Concreto | Placa torre 4, piso 3, eje 1-4 / A-L | 2026-09-11 | 2026-09-25 | 2026-09-28 | 14 | 21 | 25.4 | 121
27914 - ALBURA PPTO C | 297 | G210200000 | Concreto | Placa T4 Ejes 1-4 Ejes A-L 303-304 | 2026-09-11 | 2026-09-18 | 2026-09-22 | 7 | 21 | 22.5 | 107.1
27914 - ALBURA PPTO C | 297 | G210200000 | Concreto | Placa T4 Ejes 1-4 Ejes A-L 303-304 | 2026-09-11 | 2026-09-18 | 2026-09-22 | 7 | 21 | 22.2 | 105.7
27914 - ALBURA PPTO C | 298 | 3000 | Concreto | Placa pasillo 203, torre 4, piso 3 | 2026-09-12 | 2026-09-26 | 2026-09-28 | 14 | 21 | 26.7 | 127.1
27914 - ALBURA PPTO C | 298 | 3000 | Concreto | Placa pasillo 203, torre 4, piso 3 | 2026-09-12 | 2026-09-26 | 2026-09-28 | 14 | 21 | 26.2 | 124.8
27914 - ALBURA PPTO C | 298 | 3000 | Concreto | Placa pasillo 203, torre 4, piso 3 | 2026-09-12 | 2026-09-19 | 2026-09-22 | 7 | 21 | 23.4 | 111.4
27914 - ALBURA PPTO C | 298 | 3000 | Concreto | Placa pasillo 203, torre 4, piso 3 | 2026-09-12 | 2026-09-19 | 2026-09-22 | 7 | 21 | 22.7 | 108.1
27914 - ALBURA PPTO C | 299 | 4500 | Concreto | Cimentación torre 3, eje 9 - 11 | 2026-09-14 | 2026-09-28 | 2026-09-30 | 14 | 31 | 34.2 | 110.3
27914 - ALBURA PPTO C | 299 | 4500 | Concreto | Cimentación torre 3, eje 9 - 11 | 2026-09-14 | 2026-09-28 | 2026-09-30 | 14 | 31 | 34.2 | 110.3
27914 - ALBURA PPTO C | 299 | 4500 | Concreto | Cimentación torre 3, eje 9 - 11 | 2026-09-14 | 2026-09-21 | 2026-09-22 | 7 | 31 | 30.3 | 97.7
27914 - ALBURA PPTO C | 299 | 4500 | Concreto | Cimentación torre 3, eje 9 - 11 | 2026-09-14 | 2026-09-21 | 2026-09-22 | 7 | 31 | 29.6 | 95.5
27914 - ALBURA PPTO C | 3 | No especificado | Concreto | Pilote #13 torre 4 | 2026-02-23 | 2026-03-23 | 2026-03-24 | 28 | 31 | 40.7 | 131.3
27914 - ALBURA PPTO C | 3 | No especificado | Concreto | Pilote #13 torre 4 | 2026-02-23 | 2026-03-23 | 2026-03-24 | 28 | 31 | 41.2 | 132.9
27914 - ALBURA PPTO C | 3 | No especificado | Concreto | Pilote #13 torre 4 | 2026-02-23 | 2026-03-23 | 2026-03-24 | 28 | 31 | 40.2 | 129.7
27914 - ALBURA PPTO C | 3 | No especificado | Concreto | Pilote # 13 - Torre 4 | 2026-02-23 | 2026-03-09 | 2026-03-20 | 14 | 31 | 35.1 | 113.2
27914 - ALBURA PPTO C | 3 | No especificado | Concreto | Pilote # 13 - Torre 4 | 2026-02-23 | 2026-03-09 | 2026-03-20 | 14 | 31 | 34.5 | 111.3
27914 - ALBURA PPTO C | 3 | No especificado | Concreto | Pilote # 13 - Torre 4 | 2026-02-23 | 2026-03-09 | 2026-03-20 | 14 | 31 | 33.9 | 109.4
27914 - ALBURA PPTO C | 3 | No especificado | Concreto | Pilote # 13 - Torre 4 | 2026-02-23 | 2026-03-02 | 2026-03-06 | 7 | 31 | 27.7 | 89.4
27914 - ALBURA PPTO C | 3 | No especificado | Concreto | Pilote # 13 - Torre 4 | 2026-02-23 | 2026-03-02 | 2026-03-06 | 7 | 31 | 28.8 | 92.9
27914 - ALBURA PPTO C | 3 | No especificado | Concreto | Pilote # 13 - Torre 4 | 2026-02-23 | 2026-03-02 | 2026-03-06 | 7 | 31 | 28.5 | 91.9
27914 - ALBURA PPTO C | 30 | No especificado | Concreto | Pilote #11 Torre 4 | 2026-03-17 | 2026-04-14 | 2026-04-14 | 28 | 31 | 39.7 | 128.1
27914 - ALBURA PPTO C | 30 | No especificado | Concreto | Pilote #11 Torre 4 | 2026-03-17 | 2026-04-14 | 2026-04-14 | 28 | 31 | 38.6 | 124.5
27914 - ALBURA PPTO C | 30 | No especificado | Concreto | Pilote #11 Torre 4 | 2026-03-17 | 2026-04-14 | 2026-04-14 | 28 | 31 | 40.5 | 130.6
27914 - ALBURA PPTO C | 30 | No especificado | Concreto | Pilote # 11 - Torre 4 | 2026-03-17 | 2026-03-31 | 2026-04-06 | 14 | 31 | 33.4 | 107.7
27914 - ALBURA PPTO C | 30 | No especificado | Concreto | Pilote # 11 - Torre 4 | 2026-03-17 | 2026-03-31 | 2026-04-06 | 14 | 31 | 32.9 | 106.1
27914 - ALBURA PPTO C | 30 | No especificado | Concreto | Pilote # 11 - Torre 4 | 2026-03-17 | 2026-03-31 | 2026-04-06 | 14 | 31 | 31.8 | 102.6
27914 - ALBURA PPTO C | 30 | No especificado | Concreto | Pilote # 11 - Torre 4 | 2026-03-17 | 2026-03-24 | 2026-03-26 | 7 | 31 | 27.3 | 88.1
27914 - ALBURA PPTO C | 30 | No especificado | Concreto | Pilote # 11 - Torre 4 | 2026-03-17 | 2026-03-24 | 2026-03-26 | 7 | 31 | 26.9 | 86.8
27914 - ALBURA PPTO C | 30 | No especificado | Concreto | Pilote # 11 - Torre 4 | 2026-03-17 | 2026-03-24 | 2026-03-26 | 7 | 31 | 26.5 | 85.5
27914 - ALBURA PPTO C | 300 | 7000 | Concreto | Muro torre 4, piso 3, eje 11 - 7 - L - G | 2026-09-14 | 2026-09-28 | 2026-09-30 | 14 | 49 | 50.6 | 103.3
27914 - ALBURA PPTO C | 300 | 7000 | Concreto | Muro torre 4, piso 3, eje 11 - 7 - L - G | 2026-09-14 | 2026-09-28 | 2026-09-30 | 14 | 49 | 50.3 | 102.7
27914 - ALBURA PPTO C | 300 | 7000 | Concreto | Muro torre 4, piso 3, eje 11 - 7 - L - G | 2026-09-14 | 2026-09-21 | 2026-09-22 | 7 | 49 | 43.2 | 88.2
27914 - ALBURA PPTO C | 300 | 7000 | Concreto | Muro torre 4, piso 3, eje 11 - 7 - L - G | 2026-09-14 | 2026-09-21 | 2026-09-22 | 7 | 49 | 44 | 89.8
27914 - ALBURA PPTO C | 301 | 4500 | Concreto | Cimentación torre 3, eje 9 - 11 - A - L | 2026-09-14 | 2026-09-28 | 2026-09-30 | 14 | 31 | 32.2 | 103.9
27914 - ALBURA PPTO C | 301 | 4500 | Concreto | Cimentación torre 3, eje 9 - 11 - A - L | 2026-09-14 | 2026-09-28 | 2026-09-30 | 14 | 31 | 31.9 | 102.9
27914 - ALBURA PPTO C | 301 | 4500 | Concreto | Cimentación torre 3, eje 9 - 11 - A - L | 2026-09-14 | 2026-09-21 | 2026-09-22 | 7 | 31 | 28.2 | 91
27914 - ALBURA PPTO C | 301 | 4500 | Concreto | Cimentación torre 3, eje 9 - 11 - A - L | 2026-09-14 | 2026-09-21 | 2026-09-22 | 7 | 31 | 27.6 | 89
27914 - ALBURA PPTO C | 302 | 4000 | Concreto | Losa cimentación torre 8 | 2026-09-15 | 2026-09-29 | 2026-09-30 | 14 | 28 | 33.9 | 121.1
27914 - ALBURA PPTO C | 302 | 4000 | Concreto | Losa cimentación torre 8 | 2026-09-15 | 2026-09-29 | 2026-09-30 | 14 | 28 | 33.9 | 121.1
27914 - ALBURA PPTO C | 302 | 4000 | Concreto | Losa cimentación torre 8 | 2026-09-15 | 2026-09-22 | 2026-09-25 | 7 | 28 | 29.9 | 106.8
27914 - ALBURA PPTO C | 302 | 4000 | Concreto | Losa cimentación torre 8 | 2026-09-15 | 2026-09-22 | 2026-09-25 | 7 | 28 | 30 | 107.1
27914 - ALBURA PPTO C | 303 | 7000 | Concreto | Muro torre 4, piso 3, eje 5-7 / L-H, eje 7-9 / F-A | 2026-09-15 | 2026-09-29 | 2026-09-30 | 14 | 49 | 55.5 | 113.3
27914 - ALBURA PPTO C | 303 | 7000 | Concreto | Muro torre 4, piso 3, eje 5-7 / L-H, eje 7-9 / F-A | 2026-09-15 | 2026-09-29 | 2026-09-30 | 14 | 49 | 55.4 | 113.1
27914 - ALBURA PPTO C | 303 | 7000 | Concreto | Muro torre 4, piso 3, eje 5-7 / L-H, eje 7-9 / F-A | 2026-09-15 | 2026-09-22 | 2026-09-25 | 7 | 49 | 44.8 | 91.4
27914 - ALBURA PPTO C | 303 | 7000 | Concreto | Muro torre 4, piso 3, eje 5-7 / L-H, eje 7-9 / F-A | 2026-09-15 | 2026-09-22 | 2026-09-25 | 7 | 49 | 42.5 | 86.7
27914 - ALBURA PPTO C | 304 | 3000 | Concreto | Placa torre 4, piso 4, eje 15-12 / A-L, apto 409 - 410 | 2026-09-15 | 2026-09-29 | 2026-09-30 | 14 | 21 | 29.9 | 142.4
27914 - ALBURA PPTO C | 304 | 3000 | Concreto | Placa torre 4, piso 4, eje 15-12 / A-L, apto 409 - 410 | 2026-09-15 | 2026-09-29 | 2026-09-30 | 14 | 21 | 29.8 | 141.9
27914 - ALBURA PPTO C | 304 | 3000 | Concreto | Placa torre 4, piso 4, eje 15-12 / A-L, apto 409 - 410 | 2026-09-15 | 2026-09-22 | 2026-09-25 | 7 | 21 | 21.3 | 101.4
27914 - ALBURA PPTO C | 304 | 3000 | Concreto | Placa torre 4, piso 4, eje 15-12 / A-L, apto 409 - 410 | 2026-09-15 | 2026-09-22 | 2026-09-25 | 7 | 21 | 22 | 104.8
27914 - ALBURA PPTO C | 305 | 4000 | Concreto | Plataforma eje 10-13, eje H-J | 2026-09-16 | 2026-09-30 | 2026-10-02 | 14 | 28 | 32.2 | 115
27914 - ALBURA PPTO C | 305 | 4000 | Concreto | Plataforma eje 10-13, eje H-J | 2026-09-16 | 2026-09-30 | 2026-10-02 | 14 | 28 | 31.8 | 113.6
27914 - ALBURA PPTO C | 305 | 4000 | Concreto | Plataforma eje 10-13, eje H-J | 2026-09-16 | 2026-09-23 | 2026-10-01 | 7 | 28 | 28.2 | 100.7
27914 - ALBURA PPTO C | 305 | 4000 | Concreto | Plataforma eje 10-13, eje H-J | 2026-09-16 | 2026-09-23 | 2026-10-01 | 7 | 28 | 28 | 100
27914 - ALBURA PPTO C | 306 | 4000 | Concreto | Plataforma eje 10-13, eje H-J | 2026-09-16 | 2026-09-30 | 2026-10-02 | 14 | 28 | 32.3 | 115.4
27914 - ALBURA PPTO C | 306 | 4000 | Concreto | Plataforma eje 10-13, eje H-J | 2026-09-16 | 2026-09-30 | 2026-10-02 | 14 | 28 | 31.5 | 112.5
27914 - ALBURA PPTO C | 306 | 4000 | Concreto | Plataforma eje 10-13, eje H-J | 2026-09-16 | 2026-09-23 | 2026-10-01 | 7 | 28 | 27.4 | 97.9
27914 - ALBURA PPTO C | 306 | 4000 | Concreto | Plataforma eje 10-13, eje H-J | 2026-09-16 | 2026-09-23 | 2026-10-01 | 7 | 28 | 27.1 | 96.8
27914 - ALBURA PPTO C | 307 | 7000 | Concreto | Muro torre 4, piso 3, eje 4-6 / A-L | 2026-09-16 | 2026-09-30 | 2026-10-02 | 14 | 49 | 56.3 | 114.9
27914 - ALBURA PPTO C | 307 | 7000 | Concreto | Muro torre 4, piso 3, eje 4-6 / A-L | 2026-09-16 | 2026-09-30 | 2026-10-02 | 14 | 49 | 53.5 | 109.2
27914 - ALBURA PPTO C | 307 | 7000 | Concreto | Muro torre 4, piso 3, eje 4-6 / A-L | 2026-09-16 | 2026-09-23 | 2026-10-01 | 7 | 49 | 41.7 | 85.1
27914 - ALBURA PPTO C | 307 | 7000 | Concreto | Muro torre 4, piso 3, eje 4-6 / A-L | 2026-09-16 | 2026-09-23 | 2026-10-01 | 7 | 49 | 40.7 | 83.1
27914 - ALBURA PPTO C | 308 | 3000 | Concreto | Placa torre 4, piso 4, eje 10-12 / A-L, apto 408 - 411 | 2026-09-16 | 2026-09-30 | 2026-10-02 | 14 | 21 | 31.1 | 148.1
27914 - ALBURA PPTO C | 308 | 3000 | Concreto | Placa torre 4, piso 4, eje 10-12 / A-L, apto 408 - 411 | 2026-09-16 | 2026-09-30 | 2026-10-02 | 14 | 21 | 31.9 | 151.9
27914 - ALBURA PPTO C | 308 | 3000 | Concreto | Placa torre 4, piso 4, eje 10-12 / A-L, apto 408 - 411 | 2026-09-16 | 2026-09-23 | 2026-10-01 | 7 | 21 | 23.5 | 111.9
27914 - ALBURA PPTO C | 308 | 3000 | Concreto | Placa torre 4, piso 4, eje 10-12 / A-L, apto 408 - 411 | 2026-09-16 | 2026-09-23 | 2026-10-01 | 7 | 21 | 24.5 | 116.7
27914 - ALBURA PPTO C | 309 | 4000 | Concreto | Plataforma eje 6-7 / E-H ' | 2026-09-17 | 2026-10-01 | 2026-10-02 | 14 | 28 | 31.8 | 113.6
27914 - ALBURA PPTO C | 309 | 4000 | Concreto | Plataforma eje 6-7 / E-H ' | 2026-09-17 | 2026-10-01 | 2026-10-02 | 14 | 28 | 32.1 | 114.6
27914 - ALBURA PPTO C | 309 | 4000 | Concreto | Plataforma eje 6-7 / E-H ' | 2026-09-17 | 2026-09-24 | 2026-10-01 | 7 | 28 | 26.9 | 96.1
27914 - ALBURA PPTO C | 309 | 4000 | Concreto | Plataforma eje 6-7 / E-H ' | 2026-09-17 | 2026-09-24 | 2026-10-01 | 7 | 28 | 27.3 | 97.5
27914 - ALBURA PPTO C | 31 | No especificado | Concreto | Pilote #60 Torre 4 | 2026-03-18 | 2026-04-15 | 2026-04-15 | 28 | 31 | 47.1 | 151.9
27914 - ALBURA PPTO C | 31 | No especificado | Concreto | Pilote #60 Torre 4 | 2026-03-18 | 2026-04-15 | 2026-04-15 | 28 | 31 | 47.7 | 153.9
27914 - ALBURA PPTO C | 31 | No especificado | Concreto | Pilote #60 Torre 4 | 2026-03-18 | 2026-04-15 | 2026-04-15 | 28 | 31 | 46.5 | 150
27914 - ALBURA PPTO C | 31 | No especificado | Concreto | Pilote # 60 - Torre 4 | 2026-03-18 | 2026-04-01 | 2026-04-07 | 14 | 31 | 41.3 | 133.2
27914 - ALBURA PPTO C | 31 | No especificado | Concreto | Pilote # 60 - Torre 4 | 2026-03-18 | 2026-04-01 | 2026-04-07 | 14 | 31 | 40.3 | 130
27914 - ALBURA PPTO C | 31 | No especificado | Concreto | Pilote # 60 - Torre 4 | 2026-03-18 | 2026-04-01 | 2026-04-07 | 14 | 31 | 39.9 | 128.7
27914 - ALBURA PPTO C | 31 | No especificado | Concreto | Pilote # 60 - Torre 4 | 2026-03-18 | 2026-03-25 | 2026-03-26 | 7 | 31 | 35.9 | 115.8
27914 - ALBURA PPTO C | 31 | No especificado | Concreto | Pilote # 60 - Torre 4 | 2026-03-18 | 2026-03-25 | 2026-03-26 | 7 | 31 | 35.5 | 114.5
27914 - ALBURA PPTO C | 31 | No especificado | Concreto | Pilote # 60 - Torre 4 | 2026-03-18 | 2026-03-25 | 2026-03-26 | 7 | 31 | 34.4 | 111
27914 - ALBURA PPTO C | 310 | 4500 | Concreto | Losa cimentación eje 5-7 / A-L | 2026-09-17 | 2026-10-01 | 2026-10-02 | 14 | 31 | 38.3 | 123.5
27914 - ALBURA PPTO C | 310 | 4500 | Concreto | Losa cimentación eje 5-7 / A-L | 2026-09-17 | 2026-10-01 | 2026-10-02 | 14 | 31 | 38 | 122.6
27914 - ALBURA PPTO C | 310 | 4500 | Concreto | Losa cimentación eje 5-7 / A-L | 2026-09-17 | 2026-09-24 | 2026-10-01 | 7 | 31 | 28.9 | 93.2
27914 - ALBURA PPTO C | 310 | 4500 | Concreto | Losa cimentación eje 5-7 / A-L | 2026-09-17 | 2026-09-24 | 2026-10-01 | 7 | 31 | 27.9 | 90
27914 - ALBURA PPTO C | 311 | 7000 | Concreto | Muro torre 4, piso 3, eje 1-4 / A-L | 2026-09-18 | 2026-10-02 | 2026-10-02 | 14 | 49 | 53.7 | 109.6
27914 - ALBURA PPTO C | 311 | 7000 | Concreto | Muro torre 4, piso 3, eje 1-4 / A-L | 2026-09-18 | 2026-10-02 | 2026-10-02 | 14 | 49 | 55.1 | 112.4
27914 - ALBURA PPTO C | 311 | 7000 | Concreto | Muro torre 4, piso 3, eje 1-4 / A-L | 2026-09-18 | 2026-09-25 | 2026-09-28 | 7 | 49 | 47.7 | 97.3
27914 - ALBURA PPTO C | 311 | 7000 | Concreto | Muro torre 4, piso 3, eje 1-4 / A-L | 2026-09-18 | 2026-09-25 | 2026-09-28 | 7 | 49 | 46.6 | 95.1
27914 - ALBURA PPTO C | 312 | 3000 | Concreto | Placa torre 4, piso 4, eje 8-10 / L-G, apto 408 | 2026-09-18 | 2026-10-02 | 2026-10-02 | 14 | 21 | 27 | 128.6
27914 - ALBURA PPTO C | 312 | 3000 | Concreto | Placa torre 4, piso 4, eje 8-10 / L-G, apto 408 | 2026-09-18 | 2026-10-02 | 2026-10-02 | 14 | 21 | 26.9 | 128.1
27914 - ALBURA PPTO C | 312 | 3000 | Concreto | Placa torre 4, piso 4, eje 8-10 / L-G, apto 408 | 2026-09-18 | 2026-09-25 | 2026-09-28 | 7 | 21 | 25 | 119
27914 - ALBURA PPTO C | 312 | 3000 | Concreto | Placa torre 4, piso 4, eje 8-10 / L-G, apto 408 | 2026-09-18 | 2026-09-25 | 2026-09-28 | 7 | 21 | 25 | 119
27914 - ALBURA PPTO C | 313 | 3000 | Concreto | Placa torre 4, piso 4, eje 8-6 / A-L, apto 406 - 401 | 2026-09-19 | 2026-10-03 | 2026-10-05 | 14 | 21 | 28.9 | 137.6
27914 - ALBURA PPTO C | 313 | 3000 | Concreto | Placa torre 4, piso 4, eje 8-6 / A-L, apto 406 - 401 | 2026-09-19 | 2026-10-03 | 2026-10-05 | 14 | 21 | 29 | 138.1
27914 - ALBURA PPTO C | 313 | 3000 | Concreto | Placa torre 4, piso 4, eje 8-6 / A-L, apto 406 - 401 | 2026-09-19 | 2026-09-26 | 2026-09-28 | 7 | 21 | 24.5 | 116.7
27914 - ALBURA PPTO C | 313 | 3000 | Concreto | Placa torre 4, piso 4, eje 8-6 / A-L, apto 406 - 401 | 2026-09-19 | 2026-09-26 | 2026-09-28 | 7 | 21 | 23.7 | 112.9
27914 - ALBURA PPTO C | 314 | 3000 | Concreto | Placa torre 4, piso 4, eje 4-6 / A-L, aptos 402 - 405 | 2026-09-21 | 2026-10-05 | 2026-10-08 | 14 | 21 | 27.5 | 131
27914 - ALBURA PPTO C | 314 | 3000 | Concreto | Placa torre 4, piso 4, eje 4-6 / A-L, aptos 402 - 405 | 2026-09-21 | 2026-10-05 | 2026-10-08 | 14 | 21 | 28 | 133.3
27914 - ALBURA PPTO C | 314 | 3000 | Concreto | Placa torre 4, piso 4, eje 4-6 / A-L, aptos 402 - 405 | 2026-09-21 | 2026-09-28 | 2026-09-30 | 7 | 21 | 25.5 | 121.4
27914 - ALBURA PPTO C | 314 | 3000 | Concreto | Placa torre 4, piso 4, eje 4-6 / A-L, aptos 402 - 405 | 2026-09-21 | 2026-09-28 | 2026-09-30 | 7 | 21 | 25.4 | 121
27914 - ALBURA PPTO C | 315 | 7000 | Concreto | Muros torre 4, piso 4, eje 15-13 / A-L, aptos 409 - 410 | 2026-09-21 | 2026-10-05 | 2026-10-08 | 14 | 49 | 56.9 | 116.1
27914 - ALBURA PPTO C | 315 | 7000 | Concreto | Muros torre 4, piso 4, eje 15-13 / A-L, aptos 409 - 410 | 2026-09-21 | 2026-10-05 | 2026-10-08 | 14 | 49 | 56.5 | 115.3
27914 - ALBURA PPTO C | 315 | 7000 | Concreto | Muros torre 4, piso 4, eje 15-13 / A-L, aptos 409 - 410 | 2026-09-21 | 2026-09-28 | 2026-09-30 | 7 | 49 | 43.1 | 88
27914 - ALBURA PPTO C | 315 | 7000 | Concreto | Muros torre 4, piso 4, eje 15-13 / A-L, aptos 409 - 410 | 2026-09-21 | 2026-09-28 | 2026-09-30 | 7 | 49 | 44.9 | 91.6
27914 - ALBURA PPTO C | 316 | 4500 | Concreto | Viga cimentación eje 10 - 12 | 2026-09-22 | 2026-10-06 | 2026-10-08 | 14 | 31 | 36.7 | 118.4
27914 - ALBURA PPTO C | 316 | 4500 | Concreto | Viga cimentación eje 10 - 12 | 2026-09-22 | 2026-10-06 | 2026-10-08 | 14 | 31 | 36.8 | 118.7
27914 - ALBURA PPTO C | 316 | 4500 | Concreto | Viga cimentación eje 10 - 12 | 2026-09-22 | 2026-09-29 | 2026-09-30 | 7 | 31 | 31.9 | 102.9
27914 - ALBURA PPTO C | 316 | 4500 | Concreto | Viga cimentación eje 10 - 12 | 2026-09-22 | 2026-09-29 | 2026-09-30 | 7 | 31 | 32.3 | 104.2
27914 - ALBURA PPTO C | 317 | 4500 | Concreto | Viga cimentación eje 10 - 12 | 2026-09-22 | 2026-10-06 | 2026-10-08 | 14 | 31 | 36.1 | 116.5
27914 - ALBURA PPTO C | 317 | 4500 | Concreto | Viga cimentación eje 10 - 12 | 2026-09-22 | 2026-10-06 | 2026-10-08 | 14 | 31 | 35 | 112.9
27914 - ALBURA PPTO C | 317 | 4500 | Concreto | Viga cimentación eje 10 - 12 | 2026-09-22 | 2026-09-29 | 2026-09-30 | 7 | 31 | 27.9 | 90
27914 - ALBURA PPTO C | 317 | 4500 | Concreto | Viga cimentación eje 10 - 12 | 2026-09-22 | 2026-09-29 | 2026-09-30 | 7 | 31 | 28 | 90.3
27914 - ALBURA PPTO C | 318 | 4500 | Concreto | Viga cimentación eje 10 - 12 | 2026-09-22 | 2026-10-06 | 2026-10-08 | 14 | 31 | 41.7 | 134.5
27914 - ALBURA PPTO C | 318 | 4500 | Concreto | Viga cimentación eje 10 - 12 | 2026-09-22 | 2026-10-06 | 2026-10-08 | 14 | 31 | 41.6 | 134.2
27914 - ALBURA PPTO C | 318 | 4500 | Concreto | Viga cimentación eje 10 - 12 | 2026-09-22 | 2026-09-29 | 2026-09-30 | 7 | 31 | 37.3 | 120.3
27914 - ALBURA PPTO C | 318 | 4500 | Concreto | Viga cimentación eje 10 - 12 | 2026-09-22 | 2026-09-29 | 2026-09-30 | 7 | 31 | 37 | 119.4
27914 - ALBURA PPTO C | 319 | 4000 | Concreto | Plataforma eje 9' E-J 10' 15 I´, torre 3 | 2026-09-23 | 2026-10-07 | 2026-10-08 | 14 | 28 | 28.6 | 102.1
27914 - ALBURA PPTO C | 319 | 4000 | Concreto | Plataforma eje 9' E-J 10' 15 I´, torre 3 | 2026-09-23 | 2026-10-07 | 2026-10-08 | 14 | 28 | 28.3 | 101.1
27914 - ALBURA PPTO C | 319 | 4000 | Concreto | Plataforma eje 9' E-J 10' 15 I´, torre 3 | 2026-09-23 | 2026-09-30 | 2026-10-02 | 7 | 28 | 39.3 | 140.4
27914 - ALBURA PPTO C | 319 | 4000 | Concreto | Plataforma eje 9' E-J 10' 15 I´, torre 3 | 2026-09-23 | 2026-09-30 | 2026-10-02 | 7 | 28 | 39.4 | 140.7
27914 - ALBURA PPTO C | 32 | No especificado | Concreto | Pilote #37 Torre 4 | 2026-03-18 | 2026-04-15 | 2026-04-15 | 28 | 31 | 45.1 | 145.5
27914 - ALBURA PPTO C | 32 | No especificado | Concreto | Pilote #37 Torre 4 | 2026-03-18 | 2026-04-15 | 2026-04-15 | 28 | 31 | 43.8 | 141.3
27914 - ALBURA PPTO C | 32 | No especificado | Concreto | Pilote #37 Torre 4 | 2026-03-18 | 2026-04-15 | 2026-04-15 | 28 | 31 | 44.6 | 143.9
27914 - ALBURA PPTO C | 32 | No especificado | Concreto | Pilote # 37 - Torre 4 | 2026-03-18 | 2026-04-01 | 2026-04-07 | 14 | 31 | 37.1 | 119.7
27914 - ALBURA PPTO C | 32 | No especificado | Concreto | Pilote # 37 - Torre 4 | 2026-03-18 | 2026-04-01 | 2026-04-07 | 14 | 31 | 36.4 | 117.4
27914 - ALBURA PPTO C | 32 | No especificado | Concreto | Pilote # 37 - Torre 4 | 2026-03-18 | 2026-04-01 | 2026-04-07 | 14 | 31 | 35.5 | 114.5
27914 - ALBURA PPTO C | 32 | No especificado | Concreto | Pilote # 37 - Torre 4 | 2026-03-18 | 2026-03-25 | 2026-03-26 | 7 | 31 | 30.1 | 97.1
27914 - ALBURA PPTO C | 32 | No especificado | Concreto | Pilote # 37 - Torre 4 | 2026-03-18 | 2026-03-25 | 2026-03-26 | 7 | 31 | 30.5 | 98.4
27914 - ALBURA PPTO C | 32 | No especificado | Concreto | Pilote # 37 - Torre 4 | 2026-03-18 | 2026-03-25 | 2026-03-26 | 7 | 31 | 29.7 | 95.8
27914 - ALBURA PPTO C | 320 | 7000 | Concreto | Muro torre 4, piso 4, eje 12-4 / A-G, apto 411 - 412 | 2026-09-23 | 2026-10-07 | 2026-10-08 | 14 | 49 | 58.5 | 119.4
27914 - ALBURA PPTO C | 320 | 7000 | Concreto | Muro torre 4, piso 4, eje 12-4 / A-G, apto 411 - 412 | 2026-09-23 | 2026-10-07 | 2026-10-08 | 14 | 49 | 57.5 | 117.3
27914 - ALBURA PPTO C | 320 | 7000 | Concreto | Muro torre 4, piso 4, eje 12-4 / A-G, apto 411 - 412 | 2026-09-23 | 2026-09-30 | 2026-10-02 | 7 | 49 | 49 | 100
27914 - ALBURA PPTO C | 320 | 7000 | Concreto | Muro torre 4, piso 4, eje 12-4 / A-G, apto 411 - 412 | 2026-09-23 | 2026-09-30 | 2026-10-02 | 7 | 49 | 47 | 95.9
27914 - ALBURA PPTO C | 321 | 3000 | Concreto | Placa torre 4, piso 4, eje 1-4 / A-L, apto 404 - 405 | 2026-09-23 | 2026-10-07 | 2026-10-08 | 14 | 21 | 32.4 | 154.3
27914 - ALBURA PPTO C | 321 | 3000 | Concreto | Placa torre 4, piso 4, eje 1-4 / A-L, apto 404 - 405 | 2026-09-23 | 2026-10-07 | 2026-10-08 | 14 | 21 | 32.6 | 155.2
27914 - ALBURA PPTO C | 321 | 3000 | Concreto | Placa torre 4, piso 4, eje 1-4 / A-L, apto 404 - 405 | 2026-09-23 | 2026-09-30 | 2026-10-02 | 7 | 21 | 29.5 | 140.5
27914 - ALBURA PPTO C | 321 | 3000 | Concreto | Placa torre 4, piso 4, eje 1-4 / A-L, apto 404 - 405 | 2026-09-23 | 2026-09-30 | 2026-10-02 | 7 | 21 | 28.7 | 136.7
27914 - ALBURA PPTO C | 322 | 4000 | Concreto | Plataforma eje 9' E-J 10' 13 I', torre 3 | 2026-09-23 | 2026-10-07 | 2026-10-08 | 14 | 28 | 27.5 | 98.2
27914 - ALBURA PPTO C | 322 | 4000 | Concreto | Plataforma eje 9' E-J 10' 13 I', torre 3 | 2026-09-23 | 2026-10-07 | 2026-10-08 | 14 | 28 | 27 | 96.4
27914 - ALBURA PPTO C | 322 | 4000 | Concreto | Plataforma eje 9' E-J 10' 13 I', torre 3 | 2026-09-23 | 2026-09-30 | 2026-10-02 | 7 | 28 | 23.5 | 83.9
27914 - ALBURA PPTO C | 322 | 4000 | Concreto | Plataforma eje 9' E-J 10' 13 I', torre 3 | 2026-09-23 | 2026-09-30 | 2026-10-02 | 7 | 28 | 22.6 | 80.7
27914 - ALBURA PPTO C | 323 | 3000 | Concreto | Placa torre 4, piso 5, eje 15-12 / A-L, apto 509 - 510 | 2026-09-24 | 2026-10-08 | 2026-10-09 | 14 | 21 | 26.6 | 126.7
27914 - ALBURA PPTO C | 323 | 3000 | Concreto | Placa torre 4, piso 5, eje 15-12 / A-L, apto 509 - 510 | 2026-09-24 | 2026-10-08 | 2026-10-09 | 14 | 21 | 26.2 | 124.8
27914 - ALBURA PPTO C | 323 | 3000 | Concreto | Placa torre 4, piso 5, eje 15-12 / A-L, apto 509 - 510 | 2026-09-24 | 2026-10-01 | 2026-10-05 | 7 | 21 | 24.8 | 118.1
27914 - ALBURA PPTO C | 323 | 3000 | Concreto | Placa torre 4, piso 5, eje 15-12 / A-L, apto 509 - 510 | 2026-09-24 | 2026-10-01 | 2026-10-05 | 7 | 21 | 24.6 | 117.1
27914 - ALBURA PPTO C | 324 | 7000 | Concreto | Muro torre 4, piso 4, eje 7-8 / G-L, apto 406 - 407 | 2026-09-24 | 2026-10-08 | 2026-10-09 | 14 | 49 | 60.1 | 122.7
27914 - ALBURA PPTO C | 324 | 7000 | Concreto | Muro torre 4, piso 4, eje 7-8 / G-L, apto 406 - 407 | 2026-09-24 | 2026-10-08 | 2026-10-09 | 14 | 49 | 59.1 | 120.6
27914 - ALBURA PPTO C | 324 | 7000 | Concreto | Muro torre 4, piso 4, eje 7-8 / G-L, apto 406 - 407 | 2026-09-24 | 2026-10-01 | 2026-10-05 | 7 | 49 | 50.3 | 102.7
27914 - ALBURA PPTO C | 324 | 7000 | Concreto | Muro torre 4, piso 4, eje 7-8 / G-L, apto 406 - 407 | 2026-09-24 | 2026-10-01 | 2026-10-05 | 7 | 49 | 48.1 | 98.2
27914 - ALBURA PPTO C | 325 | 7000 | Concreto | Muro torre 4, piso 4, eje 5-9 / A-L, 7-9 / A-E | 2026-09-25 | 2026-10-02 | 2026-10-05 | 7 | 49 | 49.9 | 101.8
27914 - ALBURA PPTO C | 325 | 7000 | Concreto | Muro torre 4, piso 4, eje 5-9 / A-L, 7-9 / A-E | 2026-09-25 | 2026-10-02 | 2026-10-05 | 7 | 49 | 50 | 102
27914 - ALBURA PPTO C | 326 | 3000 | Concreto | Placa torre 4, piso 5, eje 12-10 / A-L, apto 508 - 511 | 2026-09-26 | 2026-10-03 | 2026-10-05 | 7 | 21 | 19.9 | 94.8
27914 - ALBURA PPTO C | 326 | 3000 | Concreto | Placa torre 4, piso 5, eje 12-10 / A-L, apto 508 - 511 | 2026-09-26 | 2026-10-03 | 2026-10-05 | 7 | 21 | 19 | 90.5
27914 - ALBURA PPTO C | 327 | 4500 | Concreto | Viga cimentación torre 3, eje 10-12 | 2026-09-26 | 2026-10-03 | 2026-10-05 | 7 | 31 | 29.8 | 96.1
27914 - ALBURA PPTO C | 327 | 4500 | Concreto | Viga cimentación torre 3, eje 10-12 | 2026-09-26 | 2026-10-03 | 2026-10-05 | 7 | 31 | 28.8 | 92.9
27914 - ALBURA PPTO C | 328 | 7000 | Concreto | Muro torre 4, piso 4, eje 7-5 / A-G, apto 401 - 405 | 2026-09-26 | 2026-10-03 | 2026-10-05 | 7 | 49 | 47.1 | 96.1
27914 - ALBURA PPTO C | 328 | 7000 | Concreto | Muro torre 4, piso 4, eje 7-5 / A-G, apto 401 - 405 | 2026-09-26 | 2026-10-03 | 2026-10-05 | 7 | 49 | 46.6 | 95.1
27914 - ALBURA PPTO C | 329 | Tremie | Concreto | Plataforma torre 3, eje 3-6 / B-F | 2026-09-28 | 2026-10-05 | 2026-10-08 | 7 | 28 | 24.9 | 88.9
27914 - ALBURA PPTO C | 329 | Tremie | Concreto | Plataforma torre 3, eje 3-6 / B-F | 2026-09-28 | 2026-10-05 | 2026-10-08 | 7 | 28 | 24.5 | 87.5
27914 - ALBURA PPTO C | 33 | No especificado | Concreto | Pilote #20 Torre 4 | 2026-03-19 | 2026-04-16 | 2026-04-16 | 28 | 31 | 50.1 | 161.6
27914 - ALBURA PPTO C | 33 | No especificado | Concreto | Pilote #20 Torre 4 | 2026-03-19 | 2026-04-16 | 2026-04-16 | 28 | 31 | 52.2 | 168.4
27914 - ALBURA PPTO C | 33 | No especificado | Concreto | Pilote #20 Torre 4 | 2026-03-19 | 2026-04-16 | 2026-04-16 | 28 | 31 | 50.8 | 163.9
27914 - ALBURA PPTO C | 33 | No especificado | Concreto | Pilote # 20 - Torre 4 | 2026-03-19 | 2026-04-02 | 2026-04-07 | 14 | 31 | 43.2 | 139.4
27914 - ALBURA PPTO C | 33 | No especificado | Concreto | Pilote # 20 - Torre 4 | 2026-03-19 | 2026-04-02 | 2026-04-07 | 14 | 31 | 42.5 | 137.1
27914 - ALBURA PPTO C | 33 | No especificado | Concreto | Pilote # 20 - Torre 4 | 2026-03-19 | 2026-04-02 | 2026-04-07 | 14 | 31 | 41.8 | 134.8
27914 - ALBURA PPTO C | 33 | No especificado | Concreto | Pilote # 20 - Torre 4 | 2026-03-19 | 2026-03-26 | 2026-03-30 | 7 | 31 | 37.6 | 121.3
27914 - ALBURA PPTO C | 33 | No especificado | Concreto | Pilote # 20 - Torre 4 | 2026-03-19 | 2026-03-26 | 2026-03-30 | 7 | 31 | 36.8 | 118.7
27914 - ALBURA PPTO C | 33 | No especificado | Concreto | Pilote # 20 - Torre 4 | 2026-03-19 | 2026-03-26 | 2026-03-30 | 7 | 31 | 36.1 | 116.5
27914 - ALBURA PPTO C | 330 | Tremie | Concreto | Plataforma torre 3, eje 3-6 / B-F | 2026-09-28 | 2026-10-05 | 2026-10-08 | 7 | 28 | 24.5 | 87.5
27914 - ALBURA PPTO C | 330 | Tremie | Concreto | Plataforma torre 3, eje 3-6 / B-F | 2026-09-28 | 2026-10-05 | 2026-10-08 | 7 | 28 | 23.8 | 85
27914 - ALBURA PPTO C | 331 | Tremie | Concreto | Placa torre 4, piso 5, eje 10-8 / A-L, apto 512 - 506 | 2026-09-28 | 2026-10-05 | 2026-10-08 | 7 | 21 | 21.7 | 103.3
27914 - ALBURA PPTO C | 331 | Tremie | Concreto | Placa torre 4, piso 5, eje 10-8 / A-L, apto 512 - 506 | 2026-09-28 | 2026-10-05 | 2026-10-08 | 7 | 21 | 22.1 | 105.2
27914 - ALBURA PPTO C | 332 | 4500 | Concreto | Viga cimentación torre 3, eje 12-15 / A-L | 2026-09-29 | 2026-10-06 | 2026-10-08 | 7 | 31 | 29.5 | 95.2
27914 - ALBURA PPTO C | 332 | 4500 | Concreto | Viga cimentación torre 3, eje 12-15 / A-L | 2026-09-29 | 2026-10-06 | 2026-10-08 | 7 | 31 | 29.4 | 94.8
27914 - ALBURA PPTO C | 333 | 4500 | Concreto | Viga cimentación torre 3, eje 12-15 / A-L | 2026-09-29 | 2026-10-06 | 2026-10-08 | 7 | 31 | 28.7 | 92.6
27914 - ALBURA PPTO C | 333 | 4500 | Concreto | Viga cimentación torre 3, eje 12-15 / A-L | 2026-09-29 | 2026-10-06 | 2026-10-08 | 7 | 31 | 27.5 | 88.7
27914 - ALBURA PPTO C | 334 | 4000 | Concreto | Plataforma torre 3, eje 7-9 / H-J semisótano | 2026-09-29 | 2026-10-06 | 2026-10-08 | 7 | 28 | 25.2 | 90
27914 - ALBURA PPTO C | 334 | 4000 | Concreto | Plataforma torre 3, eje 7-9 / H-J semisótano | 2026-09-29 | 2026-10-06 | 2026-10-08 | 7 | 28 | 25 | 89.3
27914 - ALBURA PPTO C | 335 | 3000 | Concreto | Placa torre 4, piso 5, eje 8-6 / A-L, apto 506 - 501 | 2026-09-29 | 2026-10-06 | 2026-10-08 | 7 | 21 | 24.5 | 116.7
27914 - ALBURA PPTO C | 335 | 3000 | Concreto | Placa torre 4, piso 5, eje 8-6 / A-L, apto 506 - 501 | 2026-09-29 | 2026-10-06 | 2026-10-08 | 7 | 21 | 24 | 114.3
27914 - ALBURA PPTO C | 336 | 7000 | Concreto | Muro torre 4, piso 4, eje 1-4 / A-L, apto 403 - 404 | 2026-09-29 | 2026-10-06 | 2026-10-08 | 7 | 49 | 49.1 | 100.2
27914 - ALBURA PPTO C | 336 | 7000 | Concreto | Muro torre 4, piso 4, eje 1-4 / A-L, apto 403 - 404 | 2026-09-29 | 2026-10-06 | 2026-10-08 | 7 | 49 | 47.5 | 96.9
27914 - ALBURA PPTO C | 337 | 3000 | Concreto | Escalera torre 4, piso 2 al piso 3 E1 | 2026-09-30 | 2026-10-07 | 2026-10-08 | 7 | 21 | 22.5 | 107.1
27914 - ALBURA PPTO C | 337 | 3000 | Concreto | Escalera torre 4, piso 2 al piso 3 E1 | 2026-09-30 | 2026-10-07 | 2026-10-08 | 7 | 21 | 22.9 | 109
27914 - ALBURA PPTO C | 338 | 3000 | Concreto | Placa torre 4, piso 5, eje 4-6 / L-A, apto 502 - 505 | 2026-09-30 | 2026-10-07 | 2026-10-08 | 7 | 21 | 17.9 | 85.2
27914 - ALBURA PPTO C | 338 | 3000 | Concreto | Placa torre 4, piso 5, eje 4-6 / L-A, apto 502 - 505 | 2026-09-30 | 2026-10-07 | 2026-10-08 | 7 | 21 | 18.4 | 87.6
27914 - ALBURA PPTO C | 339 | 7000 | Concreto | Muros torre 4, piso 5, eje 12-15 al Apto 509 - 510 | 2026-09-30 | 2026-10-07 | 2026-10-08 | 7 | 49 | 39.8 | 81.2
27914 - ALBURA PPTO C | 339 | 7000 | Concreto | Muros torre 4, piso 5, eje 12-15 al Apto 509 - 510 | 2026-09-30 | 2026-10-07 | 2026-10-08 | 7 | 49 | 38.1 | 77.8
27914 - ALBURA PPTO C | 34 | No especificado | Concreto | Pilote #63 Torre 4 | 2026-03-19 | 2026-04-16 | 2026-04-16 | 28 | 31 | 49.2 | 158.7
27914 - ALBURA PPTO C | 34 | No especificado | Concreto | Pilote #63 Torre 4 | 2026-03-19 | 2026-04-16 | 2026-04-16 | 28 | 31 | 47.9 | 154.5
27914 - ALBURA PPTO C | 34 | No especificado | Concreto | Pilote #63 Torre 4 | 2026-03-19 | 2026-04-16 | 2026-04-16 | 28 | 31 | 48.6 | 156.8
27914 - ALBURA PPTO C | 34 | No especificado | Concreto | Pilote # 63 - Torre 4 | 2026-03-19 | 2026-04-02 | 2026-04-07 | 14 | 31 | 42.2 | 136.1
27914 - ALBURA PPTO C | 34 | No especificado | Concreto | Pilote # 63 - Torre 4 | 2026-03-19 | 2026-04-02 | 2026-04-07 | 14 | 31 | 41.4 | 133.5
27914 - ALBURA PPTO C | 34 | No especificado | Concreto | Pilote # 63 - Torre 4 | 2026-03-19 | 2026-04-02 | 2026-04-07 | 14 | 31 | 40.8 | 131.6
27914 - ALBURA PPTO C | 34 | No especificado | Concreto | Pilote # 63 - Torre 4 | 2026-03-19 | 2026-03-26 | 2026-03-30 | 7 | 31 | 35.8 | 115.5
27914 - ALBURA PPTO C | 34 | No especificado | Concreto | Pilote # 63 - Torre 4 | 2026-03-19 | 2026-03-26 | 2026-03-30 | 7 | 31 | 34.7 | 111.9
27914 - ALBURA PPTO C | 34 | No especificado | Concreto | Pilote # 63 - Torre 4 | 2026-03-19 | 2026-03-26 | 2026-03-30 | 7 | 31 | 34.2 | 110.3
27914 - ALBURA PPTO C | 340 | Q480400000 | Concreto | Muros P5 T4, ejes A-G / 12-9 apto 511 - 508 | 2026-10-01 | 2026-10-08 | 2026-10-09 | 7 | 49 | 42 | 85.7
27914 - ALBURA PPTO C | 340 | Q480400000 | Concreto | Muros P5 T4, ejes A-G / 12-9 apto 511 - 508 | 2026-10-01 | 2026-10-08 | 2026-10-09 | 7 | 49 | 39.7 | 81
27914 - ALBURA PPTO C | 341 | G210200000 | Concreto | Placa P5 T4, eje 1-4 / A-L apto 503 - 504 | 2026-10-01 | 2026-10-08 | 2026-10-09 | 7 | 21 | 20.9 | 99.5
27914 - ALBURA PPTO C | 341 | G210200000 | Concreto | Placa P5 T4, eje 1-4 / A-L apto 503 - 504 | 2026-10-01 | 2026-10-08 | 2026-10-09 | 7 | 21 | 20.9 | 99.5
27914 - ALBURA PPTO C | 35 | No especificado | Concreto | Pilote #32 Torre 4 | 2026-03-20 | 2026-04-17 | 2026-04-17 | 28 | 31 | 39.9 | 128.7
27914 - ALBURA PPTO C | 35 | No especificado | Concreto | Pilote #32 Torre 4 | 2026-03-20 | 2026-04-17 | 2026-04-17 | 28 | 31 | 40.4 | 130.3
27914 - ALBURA PPTO C | 35 | No especificado | Concreto | Pilote #32 Torre 4 | 2026-03-20 | 2026-04-17 | 2026-04-17 | 28 | 31 | 39.4 | 127.1
27914 - ALBURA PPTO C | 35 | No especificado | Concreto | Pilote # 32 - Torre 4 | 2026-03-20 | 2026-04-03 | 2026-04-09 | 14 | 31 | 34.1 | 110
27914 - ALBURA PPTO C | 35 | No especificado | Concreto | Pilote # 32 - Torre 4 | 2026-03-20 | 2026-04-03 | 2026-04-09 | 14 | 31 | 33.6 | 108.4
27914 - ALBURA PPTO C | 35 | No especificado | Concreto | Pilote # 32 - Torre 4 | 2026-03-20 | 2026-04-03 | 2026-04-09 | 14 | 31 | 33.4 | 107.7
27914 - ALBURA PPTO C | 35 | No especificado | Concreto | Pilote # 32 - Torre 4 | 2026-03-20 | 2026-03-27 | 2026-03-30 | 7 | 31 | 27.9 | 90
27914 - ALBURA PPTO C | 35 | No especificado | Concreto | Pilote # 32 - Torre 4 | 2026-03-20 | 2026-03-27 | 2026-03-30 | 7 | 31 | 27.2 | 87.7
27914 - ALBURA PPTO C | 35 | No especificado | Concreto | Pilote # 32 - Torre 4 | 2026-03-20 | 2026-03-27 | 2026-03-30 | 7 | 31 | 26.7 | 86.1
27914 - ALBURA PPTO C | 36 | No especificado | Concreto | Pilote #02 Torre 4 | 2026-03-20 | 2026-04-17 | 2026-04-17 | 28 | 31 | 41.5 | 133.9
27914 - ALBURA PPTO C | 36 | No especificado | Concreto | Pilote #02 Torre 4 | 2026-03-20 | 2026-04-17 | 2026-04-17 | 28 | 31 | 40.4 | 130.3
27914 - ALBURA PPTO C | 36 | No especificado | Concreto | Pilote #02 Torre 4 | 2026-03-20 | 2026-04-17 | 2026-04-17 | 28 | 31 | 40.9 | 131.9
27914 - ALBURA PPTO C | 36 | No especificado | Concreto | Pilote # 02 - Torre 4 | 2026-03-20 | 2026-04-03 | 2026-04-09 | 14 | 31 | 33.1 | 106.8
27914 - ALBURA PPTO C | 36 | No especificado | Concreto | Pilote # 02 - Torre 4 | 2026-03-20 | 2026-04-03 | 2026-04-09 | 14 | 31 | 32 | 103.2
27914 - ALBURA PPTO C | 36 | No especificado | Concreto | Pilote # 02 - Torre 4 | 2026-03-20 | 2026-04-03 | 2026-04-09 | 14 | 31 | 32.6 | 105.2
27914 - ALBURA PPTO C | 36 | No especificado | Concreto | Pilote # 02 - Torre 4 | 2026-03-20 | 2026-03-27 | 2026-03-30 | 7 | 31 | 26.7 | 86.1
27914 - ALBURA PPTO C | 36 | No especificado | Concreto | Pilote # 02 - Torre 4 | 2026-03-20 | 2026-03-27 | 2026-03-30 | 7 | 31 | 25.8 | 83.2
27914 - ALBURA PPTO C | 36 | No especificado | Concreto | Pilote # 02 - Torre 4 | 2026-03-20 | 2026-03-27 | 2026-03-30 | 7 | 31 | 25 | 80.6
27914 - ALBURA PPTO C | 37 | No especificado | Concreto | Pilote # 58 Torre 4 | 2026-03-21 | 2026-04-18 | 2026-04-20 | 28 | 31 | 41.2 | 132.9
27914 - ALBURA PPTO C | 37 | No especificado | Concreto | Pilote # 58 Torre 4 | 2026-03-21 | 2026-04-18 | 2026-04-20 | 28 | 31 | 40.2 | 129.7
27914 - ALBURA PPTO C | 37 | No especificado | Concreto | Pilote # 58 Torre 4 | 2026-03-21 | 2026-04-18 | 2026-04-20 | 28 | 31 | 40.7 | 131.3
27914 - ALBURA PPTO C | 37 | No especificado | Concreto | Pilote # 58 - Torre 4 | 2026-03-21 | 2026-04-04 | 2026-04-09 | 14 | 31 | 35.4 | 114.2
27914 - ALBURA PPTO C | 37 | No especificado | Concreto | Pilote # 58 - Torre 4 | 2026-03-21 | 2026-04-04 | 2026-04-09 | 14 | 31 | 35.1 | 113.2
27914 - ALBURA PPTO C | 37 | No especificado | Concreto | Pilote # 58 - Torre 4 | 2026-03-21 | 2026-04-04 | 2026-04-09 | 14 | 31 | 34.2 | 110.3
27914 - ALBURA PPTO C | 37 | No especificado | Concreto | Pilote # 58 - Torre 4 | 2026-03-21 | 2026-03-28 | 2026-03-30 | 7 | 31 | 29.8 | 96.1
27914 - ALBURA PPTO C | 37 | No especificado | Concreto | Pilote # 58 - Torre 4 | 2026-03-21 | 2026-03-28 | 2026-03-30 | 7 | 31 | 29 | 93.5
27914 - ALBURA PPTO C | 37 | No especificado | Concreto | Pilote # 58 - Torre 4 | 2026-03-21 | 2026-03-28 | 2026-03-30 | 7 | 31 | 29.4 | 94.8
27914 - ALBURA PPTO C | 38 | No especificado | Concreto | Pilote # 34 Torre 4 | 2026-03-24 | 2026-04-21 | 2026-04-21 | 28 | 31 | 33.5 | 108.1
27914 - ALBURA PPTO C | 38 | No especificado | Concreto | Pilote # 34 Torre 4 | 2026-03-24 | 2026-04-21 | 2026-04-21 | 28 | 31 | 34 | 109.7
27914 - ALBURA PPTO C | 38 | No especificado | Concreto | Pilote # 34 Torre 4 | 2026-03-24 | 2026-04-21 | 2026-04-21 | 28 | 31 | 33.1 | 106.8
27914 - ALBURA PPTO C | 38 | No especificado | Concreto | Pilote # 34 - Torre 4 | 2026-03-24 | 2026-04-07 | 2026-04-09 | 14 | 31 | 29.3 | 94.5
27914 - ALBURA PPTO C | 38 | No especificado | Concreto | Pilote # 34 - Torre 4 | 2026-03-24 | 2026-04-07 | 2026-04-09 | 14 | 31 | 28.5 | 91.9
27914 - ALBURA PPTO C | 38 | No especificado | Concreto | Pilote # 34 - Torre 4 | 2026-03-24 | 2026-04-07 | 2026-04-09 | 14 | 31 | 28.1 | 90.6
27914 - ALBURA PPTO C | 38 | No especificado | Concreto | Pilote # 34 - Torre 4 | 2026-03-24 | 2026-03-31 | 2026-04-06 | 7 | 31 | 25.8 | 83.2
27914 - ALBURA PPTO C | 38 | No especificado | Concreto | Pilote # 34 - Torre 4 | 2026-03-24 | 2026-03-31 | 2026-04-06 | 7 | 31 | 25 | 80.6
27914 - ALBURA PPTO C | 38 | No especificado | Concreto | Pilote # 34 - Torre 4 | 2026-03-24 | 2026-03-31 | 2026-04-06 | 7 | 31 | 24.6 | 79.4
27914 - ALBURA PPTO C | 39 | No especificado | Concreto | Pilote # 06 Torre 4 | 2026-03-24 | 2026-04-21 | 2026-04-21 | 28 | 31 | 37 | 119.4
27914 - ALBURA PPTO C | 39 | No especificado | Concreto | Pilote # 06 Torre 4 | 2026-03-24 | 2026-04-21 | 2026-04-21 | 28 | 31 | 36 | 116.1
27914 - ALBURA PPTO C | 39 | No especificado | Concreto | Pilote # 06 Torre 4 | 2026-03-24 | 2026-04-21 | 2026-04-21 | 28 | 31 | 36.5 | 117.7
27914 - ALBURA PPTO C | 39 | No especificado | Concreto | Pilote # 06 - Torre 4 | 2026-03-24 | 2026-04-07 | 2026-04-09 | 14 | 31 | 32.9 | 106.1
27914 - ALBURA PPTO C | 39 | No especificado | Concreto | Pilote # 06 - Torre 4 | 2026-03-24 | 2026-04-07 | 2026-04-09 | 14 | 31 | 32.3 | 104.2
27914 - ALBURA PPTO C | 39 | No especificado | Concreto | Pilote # 06 - Torre 4 | 2026-03-24 | 2026-04-07 | 2026-04-09 | 14 | 31 | 32.8 | 105.8
27914 - ALBURA PPTO C | 39 | No especificado | Concreto | Pilote # 06 - Torre 4 | 2026-03-24 | 2026-03-31 | 2026-04-06 | 7 | 31 | 27.4 | 88.4
27914 - ALBURA PPTO C | 39 | No especificado | Concreto | Pilote # 06 - Torre 4 | 2026-03-24 | 2026-03-31 | 2026-04-06 | 7 | 31 | 26.9 | 86.8
27914 - ALBURA PPTO C | 39 | No especificado | Concreto | Pilote # 06 - Torre 4 | 2026-03-24 | 2026-03-31 | 2026-04-06 | 7 | 31 | 25.8 | 83.2
27914 - ALBURA PPTO C | 4 | No especificado | Concreto | Pilote #56 torre 4 | 2026-02-24 | 2026-03-24 | 2026-03-26 | 28 | 31 | 37.8 | 121.9
27914 - ALBURA PPTO C | 4 | No especificado | Concreto | Pilote #56 torre 4 | 2026-02-24 | 2026-03-24 | 2026-03-26 | 28 | 31 | 36.7 | 118.4
27914 - ALBURA PPTO C | 4 | No especificado | Concreto | Pilote #56 torre 4 | 2026-02-24 | 2026-03-24 | 2026-03-26 | 28 | 31 | 37.2 | 120
27914 - ALBURA PPTO C | 4 | No especificado | Concreto | Pilote # 56 - Torre 4 | 2026-02-24 | 2026-03-10 | 2026-03-20 | 14 | 31 | 32.4 | 104.5
27914 - ALBURA PPTO C | 4 | No especificado | Concreto | Pilote # 56 - Torre 4 | 2026-02-24 | 2026-03-10 | 2026-03-20 | 14 | 31 | 31.6 | 101.9
27914 - ALBURA PPTO C | 4 | No especificado | Concreto | Pilote # 56 - Torre 4 | 2026-02-24 | 2026-03-10 | 2026-03-20 | 14 | 31 | 32.2 | 103.9
27914 - ALBURA PPTO C | 4 | No especificado | Concreto | Pilote # 56 - Torre 4 | 2026-02-24 | 2026-03-03 | 2026-03-06 | 7 | 31 | 29.1 | 93.9
27914 - ALBURA PPTO C | 4 | No especificado | Concreto | Pilote # 56 - Torre 4 | 2026-02-24 | 2026-03-03 | 2026-03-06 | 7 | 31 | 28.4 | 91.6
27914 - ALBURA PPTO C | 4 | No especificado | Concreto | Pilote # 56 - Torre 4 | 2026-02-24 | 2026-03-03 | 2026-03-06 | 7 | 31 | 27.7 | 89.4
27914 - ALBURA PPTO C | 40 | No especificado | Concreto | Pilote # 70 - Torre 4 | 2026-03-25 | 2026-04-08 | 2026-04-14 | 14 | 31 | 32.9 | 106.1
27914 - ALBURA PPTO C | 40 | No especificado | Concreto | Pilote # 70 - Torre 4 | 2026-03-25 | 2026-04-08 | 2026-04-14 | 14 | 31 | 32.1 | 103.5
27914 - ALBURA PPTO C | 40 | No especificado | Concreto | Pilote # 70 - Torre 4 | 2026-03-25 | 2026-04-08 | 2026-04-14 | 14 | 31 | 32.2 | 103.9
27914 - ALBURA PPTO C | 40 | No especificado | Concreto | Pilote # 70 - Torre 4 | 2026-03-25 | 2026-04-01 | 2026-04-09 | 7 | 31 | 32.5 | 104.8
27914 - ALBURA PPTO C | 40 | No especificado | Concreto | Pilote # 70 - Torre 4 | 2026-03-25 | 2026-04-01 | 2026-04-09 | 7 | 31 | 31.5 | 101.6
27914 - ALBURA PPTO C | 40 | No especificado | Concreto | Pilote # 70 - Torre 4 | 2026-03-25 | 2026-04-01 | 2026-04-09 | 7 | 31 | 32.1 | 103.5
27914 - ALBURA PPTO C | 40 | No especificado | Concreto | Pilote # 70 Torre 4 | 2026-03-25 | 2026-04-22 | 2026-04-22 | 28 | 31 | 40 | 129
27914 - ALBURA PPTO C | 40 | No especificado | Concreto | Pilote # 70 Torre 4 | 2026-03-25 | 2026-04-22 | 2026-04-22 | 28 | 31 | 40.6 | 131
27914 - ALBURA PPTO C | 40 | No especificado | Concreto | Pilote # 70 Torre 4 | 2026-03-25 | 2026-04-22 | 2026-04-22 | 28 | 31 | 40.4 | 130.3
27914 - ALBURA PPTO C | 41 | No especificado | Concreto | Pilote # 47 - Torre 4 | 2026-03-25 | 2026-04-08 | 2026-04-14 | 14 | 31 | 35.9 | 115.8
27914 - ALBURA PPTO C | 41 | No especificado | Concreto | Pilote # 47 - Torre 4 | 2026-03-25 | 2026-04-08 | 2026-04-14 | 14 | 31 | 35.9 | 115.8
27914 - ALBURA PPTO C | 41 | No especificado | Concreto | Pilote # 47 - Torre 4 | 2026-03-25 | 2026-04-08 | 2026-04-14 | 14 | 31 | 34.6 | 111.6
27914 - ALBURA PPTO C | 41 | No especificado | Concreto | Pilote # 47 - Torre 4 | 2026-03-25 | 2026-04-01 | 2026-04-09 | 7 | 31 | 35.2 | 113.5
27914 - ALBURA PPTO C | 41 | No especificado | Concreto | Pilote # 47 - Torre 4 | 2026-03-25 | 2026-04-01 | 2026-04-09 | 7 | 31 | 34.3 | 110.6
27914 - ALBURA PPTO C | 41 | No especificado | Concreto | Pilote # 47 - Torre 4 | 2026-03-25 | 2026-04-01 | 2026-04-09 | 7 | 31 | 33.8 | 109
27914 - ALBURA PPTO C | 41 | No especificado | Concreto | Pilote # 47 Torre 4 | 2026-03-25 | 2026-04-22 | 2026-04-22 | 28 | 31 | 38.6 | 124.5
27914 - ALBURA PPTO C | 41 | No especificado | Concreto | Pilote # 47 Torre 4 | 2026-03-25 | 2026-04-22 | 2026-04-22 | 28 | 31 | 39.2 | 126.5
27914 - ALBURA PPTO C | 41 | No especificado | Concreto | Pilote # 47 Torre 4 | 2026-03-25 | 2026-04-22 | 2026-04-22 | 28 | 31 | 38.9 | 125.5
27914 - ALBURA PPTO C | 42 | No especificado | Concreto | Pilote # 26 - Torre 4 | 2026-03-26 | 2026-04-09 | 2026-04-14 | 14 | 31 | 39.3 | 126.8
27914 - ALBURA PPTO C | 42 | No especificado | Concreto | Pilote # 26 - Torre 4 | 2026-03-26 | 2026-04-09 | 2026-04-14 | 14 | 31 | 39 | 125.8
27914 - ALBURA PPTO C | 42 | No especificado | Concreto | Pilote # 26 - Torre 4 | 2026-03-26 | 2026-04-09 | 2026-04-14 | 14 | 31 | 38.3 | 123.5
27914 - ALBURA PPTO C | 42 | No especificado | Concreto | Pilote # 26 - Torre 4 | 2026-03-26 | 2026-04-02 | 2026-04-14 | 7 | 31 | 38.1 | 122.9
27914 - ALBURA PPTO C | 42 | No especificado | Concreto | Pilote # 26 - Torre 4 | 2026-03-26 | 2026-04-02 | 2026-04-14 | 7 | 31 | 37.3 | 120.3
27914 - ALBURA PPTO C | 42 | No especificado | Concreto | Pilote # 26 - Torre 4 | 2026-03-26 | 2026-04-02 | 2026-04-14 | 7 | 31 | 36.7 | 118.4
27914 - ALBURA PPTO C | 42 | No especificado | Concreto | Pilote # 26 Torre 4 | 2026-03-26 | 2026-04-23 | 2026-04-23 | 28 | 31 | 43.6 | 140.6
27914 - ALBURA PPTO C | 42 | No especificado | Concreto | Pilote # 26 Torre 4 | 2026-03-26 | 2026-04-23 | 2026-04-23 | 28 | 31 | 42.5 | 137.1
27914 - ALBURA PPTO C | 42 | No especificado | Concreto | Pilote # 26 Torre 4 | 2026-03-26 | 2026-04-23 | 2026-04-23 | 28 | 31 | 43.2 | 139.4
27914 - ALBURA PPTO C | 43 | No especificado | Concreto | Pilote # 52 - Torre 4 | 2026-03-27 | 2026-04-10 | 2026-04-14 | 14 | 31 | 37 | 119.4
27914 - ALBURA PPTO C | 43 | No especificado | Concreto | Pilote # 52 - Torre 4 | 2026-03-27 | 2026-04-10 | 2026-04-14 | 14 | 31 | 36.1 | 116.5
27914 - ALBURA PPTO C | 43 | No especificado | Concreto | Pilote # 52 - Torre 4 | 2026-03-27 | 2026-04-10 | 2026-04-14 | 14 | 31 | 35.2 | 113.5
27914 - ALBURA PPTO C | 43 | No especificado | Concreto | Pilote # 52 - Torre 4 | 2026-03-27 | 2026-04-03 | 2026-04-14 | 7 | 31 | 37 | 119.4
27914 - ALBURA PPTO C | 43 | No especificado | Concreto | Pilote # 52 - Torre 4 | 2026-03-27 | 2026-04-03 | 2026-04-14 | 7 | 31 | 36 | 116.1
27914 - ALBURA PPTO C | 43 | No especificado | Concreto | Pilote # 52 - Torre 4 | 2026-03-27 | 2026-04-03 | 2026-04-14 | 7 | 31 | 36.3 | 117.1
27914 - ALBURA PPTO C | 43 | No especificado | Concreto | Pilote # 52 Torre 4 | 2026-03-27 | 2026-04-24 | 2026-04-27 | 28 | 31 | 41.9 | 135.2
27914 - ALBURA PPTO C | 43 | No especificado | Concreto | Pilote # 52 Torre 4 | 2026-03-27 | 2026-04-24 | 2026-04-27 | 28 | 31 | 42.5 | 137.1
27914 - ALBURA PPTO C | 43 | No especificado | Concreto | Pilote # 52 Torre 4 | 2026-03-27 | 2026-04-24 | 2026-04-27 | 28 | 31 | 41.4 | 133.5
27914 - ALBURA PPTO C | 44 | No especificado | Concreto | Pilote # 24 - Torre 4 | 2026-03-27 | 2026-04-10 | 2026-04-14 | 14 | 31 | 37.4 | 120.6
27914 - ALBURA PPTO C | 44 | No especificado | Concreto | Pilote # 24 - Torre 4 | 2026-03-27 | 2026-04-10 | 2026-04-14 | 14 | 31 | 36 | 116.1
27914 - ALBURA PPTO C | 44 | No especificado | Concreto | Pilote # 24 - Torre 4 | 2026-03-27 | 2026-04-10 | 2026-04-14 | 14 | 31 | 37.1 | 119.7
27914 - ALBURA PPTO C | 44 | No especificado | Concreto | Pilote # 24 - Torre 4 | 2026-03-27 | 2026-04-03 | 2026-04-14 | 7 | 31 | 35.8 | 115.5
27914 - ALBURA PPTO C | 44 | No especificado | Concreto | Pilote # 24 - Torre 4 | 2026-03-27 | 2026-04-03 | 2026-04-14 | 7 | 31 | 34.8 | 112.3
27914 - ALBURA PPTO C | 44 | No especificado | Concreto | Pilote # 24 - Torre 4 | 2026-03-27 | 2026-04-03 | 2026-04-14 | 7 | 31 | 34.7 | 111.9
27914 - ALBURA PPTO C | 44 | No especificado | Concreto | Pilote # 24 Torre 4 | 2026-03-27 | 2026-04-24 | 2026-04-27 | 28 | 31 | 41.7 | 134.5
27914 - ALBURA PPTO C | 44 | No especificado | Concreto | Pilote # 24 Torre 4 | 2026-03-27 | 2026-04-24 | 2026-04-27 | 28 | 31 | 40.7 | 131.3
27914 - ALBURA PPTO C | 44 | No especificado | Concreto | Pilote # 24 Torre 4 | 2026-03-27 | 2026-04-24 | 2026-04-27 | 28 | 31 | 41.2 | 132.9
27914 - ALBURA PPTO C | 45 | No especificado | Concreto | Pilote # 01 - Torre 4 | 2026-03-28 | 2026-04-11 | 2026-04-14 | 14 | 31 | 37.9 | 122.3
27914 - ALBURA PPTO C | 45 | No especificado | Concreto | Pilote # 01 - Torre 4 | 2026-03-28 | 2026-04-11 | 2026-04-14 | 14 | 31 | 37.3 | 120.3
27914 - ALBURA PPTO C | 45 | No especificado | Concreto | Pilote # 01 - Torre 4 | 2026-03-28 | 2026-04-11 | 2026-04-14 | 14 | 31 | 37.2 | 120
27914 - ALBURA PPTO C | 45 | No especificado | Concreto | Pilote # 01 - Torre 4 | 2026-03-28 | 2026-04-04 | 2026-04-14 | 7 | 31 | 36.8 | 118.7
27914 - ALBURA PPTO C | 45 | No especificado | Concreto | Pilote # 01 - Torre 4 | 2026-03-28 | 2026-04-04 | 2026-04-14 | 7 | 31 | 35.8 | 115.5
27914 - ALBURA PPTO C | 45 | No especificado | Concreto | Pilote # 01 - Torre 4 | 2026-03-28 | 2026-04-04 | 2026-04-14 | 7 | 31 | 35.7 | 115.2
27914 - ALBURA PPTO C | 45 | No especificado | Concreto | Pilote # 01 Torre 4 | 2026-03-28 | 2026-04-25 | 2026-04-27 | 28 | 31 | 45 | 145.2
27914 - ALBURA PPTO C | 45 | No especificado | Concreto | Pilote # 01 Torre 4 | 2026-03-28 | 2026-04-25 | 2026-04-27 | 28 | 31 | 45.6 | 147.1
27914 - ALBURA PPTO C | 45 | No especificado | Concreto | Pilote # 01 Torre 4 | 2026-03-28 | 2026-04-25 | 2026-04-27 | 28 | 31 | 44.5 | 143.5
27914 - ALBURA PPTO C | 46 | No Especificado | Concreto | Pl # 55 T4 | 2026-03-30 | 2026-04-27 | 2026-04-28 | 28 | 31 | 48.7 | 157.1
27914 - ALBURA PPTO C | 46 | No Especificado | Concreto | Pl # 55 T4 | 2026-03-30 | 2026-04-27 | 2026-04-28 | 28 | 31 | 49.5 | 159.7
27914 - ALBURA PPTO C | 46 | No Especificado | Concreto | Pl # 55 T4 | 2026-03-30 | 2026-04-27 | 2026-04-28 | 28 | 31 | 48.4 | 156.1
27914 - ALBURA PPTO C | 46 | No especificado | Concreto | Pilote # 55 - Torre 4 | 2026-03-30 | 2026-04-13 | 2026-04-14 | 14 | 31 | 41.8 | 134.8
27914 - ALBURA PPTO C | 46 | No especificado | Concreto | Pilote # 55 - Torre 4 | 2026-03-30 | 2026-04-13 | 2026-04-14 | 14 | 31 | 40.9 | 131.9
27914 - ALBURA PPTO C | 46 | No especificado | Concreto | Pilote # 55 - Torre 4 | 2026-03-30 | 2026-04-13 | 2026-04-14 | 14 | 31 | 41.2 | 132.9
27914 - ALBURA PPTO C | 46 | No especificado | Concreto | Pilote # 55 - Torre 4 | 2026-03-30 | 2026-04-06 | 2026-04-09 | 7 | 31 | 38.2 | 123.2
27914 - ALBURA PPTO C | 46 | No especificado | Concreto | Pilote # 55 - Torre 4 | 2026-03-30 | 2026-04-06 | 2026-04-09 | 7 | 31 | 37.3 | 120.3
27914 - ALBURA PPTO C | 46 | No especificado | Concreto | Pilote # 55 - Torre 4 | 2026-03-30 | 2026-04-06 | 2026-04-09 | 7 | 31 | 36.7 | 118.4
27914 - ALBURA PPTO C | 47 | No Especificado | Concreto | Pl # 37 T4 | 2026-03-30 | 2026-04-27 | 2026-04-28 | 28 | 31 | 45.4 | 146.5
27914 - ALBURA PPTO C | 47 | No Especificado | Concreto | Pl # 37 T4 | 2026-03-30 | 2026-04-27 | 2026-04-28 | 28 | 31 | 46 | 148.4
27914 - ALBURA PPTO C | 47 | No Especificado | Concreto | Pl # 37 T4 | 2026-03-30 | 2026-04-27 | 2026-04-28 | 28 | 31 | 44.9 | 144.8
27914 - ALBURA PPTO C | 47 | No especificado | Concreto | Pilote # 37 - Torre 3 | 2026-03-30 | 2026-04-13 | 2026-04-14 | 14 | 31 | 36.3 | 117.1
27914 - ALBURA PPTO C | 47 | No especificado | Concreto | Pilote # 37 - Torre 3 | 2026-03-30 | 2026-04-13 | 2026-04-14 | 14 | 31 | 36.1 | 116.5
27914 - ALBURA PPTO C | 47 | No especificado | Concreto | Pilote # 37 - Torre 3 | 2026-03-30 | 2026-04-13 | 2026-04-14 | 14 | 31 | 35.4 | 114.2
27914 - ALBURA PPTO C | 47 | No especificado | Concreto | Pilote # 37 - Torre 3 | 2026-03-30 | 2026-04-06 | 2026-04-09 | 7 | 31 | 33.5 | 108.1
27914 - ALBURA PPTO C | 47 | No especificado | Concreto | Pilote # 37 - Torre 3 | 2026-03-30 | 2026-04-06 | 2026-04-09 | 7 | 31 | 32.7 | 105.5
27914 - ALBURA PPTO C | 47 | No especificado | Concreto | Pilote # 37 - Torre 3 | 2026-03-30 | 2026-04-06 | 2026-04-09 | 7 | 31 | 32.9 | 106.1
27914 - ALBURA PPTO C | 48 | No Especificado | Concreto | Pilote # 33 T4 | 2026-03-31 | 2026-04-28 | 2026-04-28 | 28 | 31 | 46.3 | 149.4
27914 - ALBURA PPTO C | 48 | No Especificado | Concreto | Pilote # 33 T4 | 2026-03-31 | 2026-04-28 | 2026-04-28 | 28 | 31 | 46 | 148.4
27914 - ALBURA PPTO C | 48 | No Especificado | Concreto | Pilote # 33 T4 | 2026-03-31 | 2026-04-28 | 2026-04-28 | 28 | 31 | 45.8 | 147.7
27914 - ALBURA PPTO C | 48 | No especificado | Concreto | Pilote # 33 - Torre 4 | 2026-03-31 | 2026-04-14 | 2026-04-17 | 14 | 31 | 37.6 | 121.3
27914 - ALBURA PPTO C | 48 | No especificado | Concreto | Pilote # 33 - Torre 4 | 2026-03-31 | 2026-04-14 | 2026-04-17 | 14 | 31 | 37 | 119.4
27914 - ALBURA PPTO C | 48 | No especificado | Concreto | Pilote # 33 - Torre 4 | 2026-03-31 | 2026-04-14 | 2026-04-17 | 14 | 31 | 36.3 | 117.1
27914 - ALBURA PPTO C | 48 | No especificado | Concreto | Pilote # 33 - Torre 4 | 2026-03-31 | 2026-04-07 | 2026-04-09 | 7 | 31 | 33 | 106.5
27914 - ALBURA PPTO C | 48 | No especificado | Concreto | Pilote # 33 - Torre 4 | 2026-03-31 | 2026-04-07 | 2026-04-09 | 7 | 31 | 32.1 | 103.5
27914 - ALBURA PPTO C | 48 | No especificado | Concreto | Pilote # 33 - Torre 4 | 2026-03-31 | 2026-04-07 | 2026-04-09 | 7 | 31 | 31.3 | 101
27914 - ALBURA PPTO C | 49 | No Especificado | Concreto | Pl # 62 T3 | 2026-03-31 | 2026-04-28 | 2026-04-28 | 28 | 31 | 50.6 | 163.2
27914 - ALBURA PPTO C | 49 | No Especificado | Concreto | Pl # 62 T3 | 2026-03-31 | 2026-04-28 | 2026-04-28 | 28 | 31 | 51.2 | 165.2
27914 - ALBURA PPTO C | 49 | No Especificado | Concreto | Pl # 62 T3 | 2026-03-31 | 2026-04-28 | 2026-04-28 | 28 | 31 | 51 | 164.5
27914 - ALBURA PPTO C | 49 | No especificado | Concreto | Pilote # 62 - Torre 3 | 2026-03-31 | 2026-04-14 | 2026-04-17 | 14 | 31 | 40.9 | 131.9
27914 - ALBURA PPTO C | 49 | No especificado | Concreto | Pilote # 62 - Torre 3 | 2026-03-31 | 2026-04-14 | 2026-04-17 | 14 | 31 | 40.1 | 129.4
27914 - ALBURA PPTO C | 49 | No especificado | Concreto | Pilote # 62 - Torre 3 | 2026-03-31 | 2026-04-14 | 2026-04-17 | 14 | 31 | 40.5 | 130.6
27914 - ALBURA PPTO C | 49 | No especificado | Concreto | Pilote # 62 - Torre 3 | 2026-03-31 | 2026-04-07 | 2026-04-09 | 7 | 31 | 35.9 | 115.8
27914 - ALBURA PPTO C | 49 | No especificado | Concreto | Pilote # 62 - Torre 3 | 2026-03-31 | 2026-04-07 | 2026-04-09 | 7 | 31 | 35.2 | 113.5
27914 - ALBURA PPTO C | 49 | No especificado | Concreto | Pilote # 62 - Torre 3 | 2026-03-31 | 2026-04-07 | 2026-04-09 | 7 | 31 | 34.6 | 111.6
27914 - ALBURA PPTO C | 5 | No especificado | Concreto | Pilote # 35 torre 4 | 2026-02-25 | 2026-03-25 | 2026-03-26 | 28 | 31 | 40.7 | 131.3
27914 - ALBURA PPTO C | 5 | No especificado | Concreto | Pilote # 35 torre 4 | 2026-02-25 | 2026-03-25 | 2026-03-26 | 28 | 31 | 39.7 | 128.1
27914 - ALBURA PPTO C | 5 | No especificado | Concreto | Pilote # 35 torre 4 | 2026-02-25 | 2026-03-25 | 2026-03-26 | 28 | 31 | 40 | 129
27914 - ALBURA PPTO C | 5 | No especificado | Concreto | Pilote # 35 - Torre 4 | 2026-02-25 | 2026-03-11 | 2026-03-20 | 14 | 31 | 33.5 | 108.1
27914 - ALBURA PPTO C | 5 | No especificado | Concreto | Pilote # 35 - Torre 4 | 2026-02-25 | 2026-03-11 | 2026-03-20 | 14 | 31 | 32.7 | 105.5
27914 - ALBURA PPTO C | 5 | No especificado | Concreto | Pilote # 35 - Torre 4 | 2026-02-25 | 2026-03-11 | 2026-03-20 | 14 | 31 | 32.2 | 103.9
27914 - ALBURA PPTO C | 5 | No especificado | Concreto | Pilote # 35 - Torre 4 | 2026-02-25 | 2026-03-04 | 2026-03-20 | 7 | 31 | 29.3 | 94.5
27914 - ALBURA PPTO C | 5 | No especificado | Concreto | Pilote # 35 - Torre 4 | 2026-02-25 | 2026-03-04 | 2026-03-20 | 7 | 31 | 28.8 | 92.9
27914 - ALBURA PPTO C | 5 | No especificado | Concreto | Pilote # 35 - Torre 4 | 2026-02-25 | 2026-03-04 | 2026-03-20 | 7 | 31 | 28.5 | 91.9
27914 - ALBURA PPTO C | 50 | No Especificado | Concreto | Pl # 10 T4 | 2026-03-31 | 2026-04-28 | 2026-04-28 | 28 | 31 | 45.3 | 146.1
27914 - ALBURA PPTO C | 50 | No Especificado | Concreto | Pl # 10 T4 | 2026-03-31 | 2026-04-28 | 2026-04-28 | 28 | 31 | 45.1 | 145.5
27914 - ALBURA PPTO C | 50 | No Especificado | Concreto | Pl # 10 T4 | 2026-03-31 | 2026-04-28 | 2026-04-28 | 28 | 31 | 43.9 | 141.6
27914 - ALBURA PPTO C | 50 | No especificado | Concreto | Pilote # 10 - Torre 4 | 2026-03-31 | 2026-04-14 | 2026-04-17 | 14 | 31 | 37 | 119.4
27914 - ALBURA PPTO C | 50 | No especificado | Concreto | Pilote # 10 - Torre 4 | 2026-03-31 | 2026-04-14 | 2026-04-17 | 14 | 31 | 36.4 | 117.4
27914 - ALBURA PPTO C | 50 | No especificado | Concreto | Pilote # 10 - Torre 4 | 2026-03-31 | 2026-04-14 | 2026-04-17 | 14 | 31 | 36 | 116.1
27914 - ALBURA PPTO C | 50 | No especificado | Concreto | Pilote # 10 - Torre 4 | 2026-03-31 | 2026-04-07 | 2026-04-09 | 7 | 31 | 30.6 | 98.7
27914 - ALBURA PPTO C | 50 | No especificado | Concreto | Pilote # 10 - Torre 4 | 2026-03-31 | 2026-04-07 | 2026-04-09 | 7 | 31 | 29.8 | 96.1
27914 - ALBURA PPTO C | 50 | No especificado | Concreto | Pilote # 10 - Torre 4 | 2026-03-31 | 2026-04-07 | 2026-04-09 | 7 | 31 | 29.9 | 96.5
27914 - ALBURA PPTO C | 51 | No Especificado | Concreto | Pl # 45 T4 | 2026-04-01 | 2026-04-29 | 2026-04-29 | 28 | 31 | 44.7 | 144.2
27914 - ALBURA PPTO C | 51 | No Especificado | Concreto | Pl # 45 T4 | 2026-04-01 | 2026-04-29 | 2026-04-29 | 28 | 31 | 43.5 | 140.3
27914 - ALBURA PPTO C | 51 | No Especificado | Concreto | Pl # 45 T4 | 2026-04-01 | 2026-04-29 | 2026-04-29 | 28 | 31 | 43.3 | 139.7
27914 - ALBURA PPTO C | 51 | No especificado | Concreto | Pilote # 45 - Torre 4 | 2026-04-01 | 2026-04-15 | 2026-04-17 | 14 | 31 | 39.4 | 127.1
27914 - ALBURA PPTO C | 51 | No especificado | Concreto | Pilote # 45 - Torre 4 | 2026-04-01 | 2026-04-15 | 2026-04-17 | 14 | 31 | 38.8 | 125.2
27914 - ALBURA PPTO C | 51 | No especificado | Concreto | Pilote # 45 - Torre 4 | 2026-04-01 | 2026-04-15 | 2026-04-17 | 14 | 31 | 39 | 125.8
27914 - ALBURA PPTO C | 51 | No especificado | Concreto | Pilote # 45 - Torre 4 | 2026-04-01 | 2026-04-08 | 2026-04-14 | 7 | 31 | 34.5 | 111.3
27914 - ALBURA PPTO C | 51 | No especificado | Concreto | Pilote # 45 - Torre 4 | 2026-04-01 | 2026-04-08 | 2026-04-14 | 7 | 31 | 34.4 | 111
27914 - ALBURA PPTO C | 51 | No especificado | Concreto | Pilote # 45 - Torre 4 | 2026-04-01 | 2026-04-08 | 2026-04-14 | 7 | 31 | 34.2 | 110.3
27914 - ALBURA PPTO C | 52 | No Especificado | Concreto | Pl # 20 T3 | 2026-04-01 | 2026-04-29 | 2026-04-29 | 28 | 31 | 39.4 | 127.1
27914 - ALBURA PPTO C | 52 | No Especificado | Concreto | Pl # 20 T3 | 2026-04-01 | 2026-04-29 | 2026-04-29 | 28 | 31 | 39.2 | 126.5
27914 - ALBURA PPTO C | 52 | No Especificado | Concreto | Pl # 20 T3 | 2026-04-01 | 2026-04-29 | 2026-04-29 | 28 | 31 | 38.9 | 125.5
27914 - ALBURA PPTO C | 52 | No especificado | Concreto | Pilote # 20 - Torre 3 | 2026-04-01 | 2026-04-15 | 2026-04-17 | 14 | 31 | 33.3 | 107.4
27914 - ALBURA PPTO C | 52 | No especificado | Concreto | Pilote # 20 - Torre 3 | 2026-04-01 | 2026-04-15 | 2026-04-17 | 14 | 31 | 33.2 | 107.1
27914 - ALBURA PPTO C | 52 | No especificado | Concreto | Pilote # 20 - Torre 3 | 2026-04-01 | 2026-04-15 | 2026-04-17 | 14 | 31 | 32.5 | 104.8
27914 - ALBURA PPTO C | 52 | No especificado | Concreto | Pilote # 20 - Torre 3 | 2026-04-01 | 2026-04-08 | 2026-04-14 | 7 | 31 | 28.2 | 91
27914 - ALBURA PPTO C | 52 | No especificado | Concreto | Pilote # 20 - Torre 3 | 2026-04-01 | 2026-04-08 | 2026-04-14 | 7 | 31 | 27.9 | 90
27914 - ALBURA PPTO C | 52 | No especificado | Concreto | Pilote # 20 - Torre 3 | 2026-04-01 | 2026-04-08 | 2026-04-14 | 7 | 31 | 27.3 | 88.1
27914 - ALBURA PPTO C | 53 | No Especificado | Concreto | Pl # 40 T3 | 2026-04-01 | 2026-04-29 | 2026-04-29 | 28 | 31 | 43.5 | 140.3
27914 - ALBURA PPTO C | 53 | No Especificado | Concreto | Pl # 40 T3 | 2026-04-01 | 2026-04-29 | 2026-04-29 | 28 | 31 | 44.5 | 143.5
27914 - ALBURA PPTO C | 53 | No Especificado | Concreto | Pl # 40 T3 | 2026-04-01 | 2026-04-29 | 2026-04-29 | 28 | 31 | 44.3 | 142.9
27914 - ALBURA PPTO C | 53 | No especificado | Concreto | Pilote # 40 - Torre 3 | 2026-04-01 | 2026-04-15 | 2026-04-17 | 14 | 31 | 38 | 122.6
27914 - ALBURA PPTO C | 53 | No especificado | Concreto | Pilote # 40 - Torre 3 | 2026-04-01 | 2026-04-15 | 2026-04-17 | 14 | 31 | 37.8 | 121.9
27914 - ALBURA PPTO C | 53 | No especificado | Concreto | Pilote # 40 - Torre 3 | 2026-04-01 | 2026-04-15 | 2026-04-17 | 14 | 31 | 37.7 | 121.6
27914 - ALBURA PPTO C | 53 | No especificado | Concreto | Pilote # 40 - Torre 3 | 2026-04-01 | 2026-04-08 | 2026-04-14 | 7 | 31 | 36.8 | 118.7
27914 - ALBURA PPTO C | 53 | No especificado | Concreto | Pilote # 40 - Torre 3 | 2026-04-01 | 2026-04-08 | 2026-04-14 | 7 | 31 | 36.2 | 116.8
27914 - ALBURA PPTO C | 53 | No especificado | Concreto | Pilote # 40 - Torre 3 | 2026-04-01 | 2026-04-08 | 2026-04-14 | 7 | 31 | 36.1 | 116.5
27914 - ALBURA PPTO C | 54 | No Especificado | Concreto | Pl # 15 T4 | 2026-04-01 | 2026-04-29 | 2026-04-29 | 28 | 31 | 42.1 | 135.8
27914 - ALBURA PPTO C | 54 | No Especificado | Concreto | Pl # 15 T4 | 2026-04-01 | 2026-04-29 | 2026-04-29 | 28 | 31 | 41.9 | 135.2
27914 - ALBURA PPTO C | 54 | No Especificado | Concreto | Pl # 15 T4 | 2026-04-01 | 2026-04-29 | 2026-04-29 | 28 | 31 | 41.6 | 134.2
27914 - ALBURA PPTO C | 54 | No especificado | Concreto | Pilote # 15 - Torre 4 | 2026-04-01 | 2026-04-15 | 2026-04-20 | 14 | 31 | 33.4 | 107.7
27914 - ALBURA PPTO C | 54 | No especificado | Concreto | Pilote # 15 - Torre 4 | 2026-04-01 | 2026-04-15 | 2026-04-20 | 14 | 31 | 33.2 | 107.1
27914 - ALBURA PPTO C | 54 | No especificado | Concreto | Pilote # 15 - Torre 4 | 2026-04-01 | 2026-04-15 | 2026-04-20 | 14 | 31 | 32.1 | 103.5
27914 - ALBURA PPTO C | 54 | No especificado | Concreto | Pilote # 15 - Torre 4 | 2026-04-01 | 2026-04-08 | 2026-04-17 | 7 | 31 | 27.4 | 88.4
27914 - ALBURA PPTO C | 54 | No especificado | Concreto | Pilote # 15 - Torre 4 | 2026-04-01 | 2026-04-08 | 2026-04-17 | 7 | 31 | 27.1 | 87.4
27914 - ALBURA PPTO C | 54 | No especificado | Concreto | Pilote # 15 - Torre 4 | 2026-04-01 | 2026-04-08 | 2026-04-17 | 7 | 31 | 26.1 | 84.2
27914 - ALBURA PPTO C | 55 | No especificado | Concreto | Pl # 17 T4 | 2026-04-06 | 2026-05-04 | 2026-05-05 | 28 | 31 | 45.5 | 146.8
27914 - ALBURA PPTO C | 55 | No especificado | Concreto | Pl # 17 T4 | 2026-04-06 | 2026-05-04 | 2026-05-05 | 28 | 31 | 44.9 | 144.8
27914 - ALBURA PPTO C | 55 | No especificado | Concreto | Pl # 17 T4 | 2026-04-06 | 2026-05-04 | 2026-05-05 | 28 | 31 | 44.6 | 143.9
27914 - ALBURA PPTO C | 55 | No especificado | Concreto | Pilote # 71 - Torre 4 | 2026-04-06 | 2026-04-20 | 2026-04-23 | 14 | 31 | 37.6 | 121.3
27914 - ALBURA PPTO C | 55 | No especificado | Concreto | Pilote # 71 - Torre 4 | 2026-04-06 | 2026-04-20 | 2026-04-23 | 14 | 31 | 36.7 | 118.4
27914 - ALBURA PPTO C | 55 | No especificado | Concreto | Pilote # 71 - Torre 4 | 2026-04-06 | 2026-04-20 | 2026-04-23 | 14 | 31 | 37 | 119.4
27914 - ALBURA PPTO C | 55 | No especificado | Concreto | Pilote # 71 - Torre 4 | 2026-04-06 | 2026-04-13 | 2026-04-17 | 7 | 31 | 31.9 | 102.9
27914 - ALBURA PPTO C | 55 | No especificado | Concreto | Pilote # 71 - Torre 4 | 2026-04-06 | 2026-04-13 | 2026-04-17 | 7 | 31 | 31.3 | 101
27914 - ALBURA PPTO C | 55 | No especificado | Concreto | Pilote # 71 - Torre 4 | 2026-04-06 | 2026-04-13 | 2026-04-17 | 7 | 31 | 30.6 | 98.7
27914 - ALBURA PPTO C | 56 | No especificado | Concreto | Pilote #58 T3 | 2026-04-06 | 2026-05-04 | 2026-05-05 | 28 | 31 | 39.8 | 128.4
27914 - ALBURA PPTO C | 56 | No especificado | Concreto | Pilote #58 T3 | 2026-04-06 | 2026-05-04 | 2026-05-05 | 28 | 31 | 39.5 | 127.4
27914 - ALBURA PPTO C | 56 | No especificado | Concreto | Pilote #58 T3 | 2026-04-06 | 2026-05-04 | 2026-05-05 | 28 | 31 | 39.3 | 126.8
27914 - ALBURA PPTO C | 56 | No especificado | Concreto | Pilote # 58 - Torre 3 | 2026-04-06 | 2026-04-20 | 2026-04-23 | 14 | 31 | 30.1 | 97.1
27914 - ALBURA PPTO C | 56 | No especificado | Concreto | Pilote # 58 - Torre 3 | 2026-04-06 | 2026-04-20 | 2026-04-23 | 14 | 31 | 29.9 | 96.5
27914 - ALBURA PPTO C | 56 | No especificado | Concreto | Pilote # 58 - Torre 3 | 2026-04-06 | 2026-04-20 | 2026-04-23 | 14 | 31 | 30.1 | 97.1
27914 - ALBURA PPTO C | 56 | No especificado | Concreto | Pilote # 58 - Torre 3 | 2026-04-06 | 2026-04-13 | 2026-04-17 | 7 | 31 | 26 | 83.9
27914 - ALBURA PPTO C | 56 | No especificado | Concreto | Pilote # 58 - Torre 3 | 2026-04-06 | 2026-04-13 | 2026-04-17 | 7 | 31 | 25.3 | 81.6
27914 - ALBURA PPTO C | 56 | No especificado | Concreto | Pilote # 58 - Torre 3 | 2026-04-06 | 2026-04-13 | 2026-04-17 | 7 | 31 | 24.4 | 78.7
27914 - ALBURA PPTO C | 57 | No especificado | Concreto | Pilote #31 T4 | 2026-04-07 | 2026-05-05 | 2026-05-06 | 28 | 31 | 42.2 | 136.1
27914 - ALBURA PPTO C | 57 | No especificado | Concreto | Pilote #31 T4 | 2026-04-07 | 2026-05-05 | 2026-05-06 | 28 | 31 | 41.9 | 135.2
27914 - ALBURA PPTO C | 57 | No especificado | Concreto | Pilote #31 T4 | 2026-04-07 | 2026-05-05 | 2026-05-06 | 28 | 31 | 41.7 | 134.5
27914 - ALBURA PPTO C | 57 | No especificado | Concreto | Pilote # 31 - Torre 4 | 2026-04-07 | 2026-04-21 | 2026-04-23 | 14 | 31 | 36.3 | 117.1
27914 - ALBURA PPTO C | 57 | No especificado | Concreto | Pilote # 31 - Torre 4 | 2026-04-07 | 2026-04-21 | 2026-04-23 | 14 | 31 | 36.3 | 117.1
27914 - ALBURA PPTO C | 57 | No especificado | Concreto | Pilote # 31 - Torre 4 | 2026-04-07 | 2026-04-21 | 2026-04-23 | 14 | 31 | 35.5 | 114.5
27914 - ALBURA PPTO C | 57 | No especificado | Concreto | Pilote # 31 - Torre 4 | 2026-04-07 | 2026-04-14 | 2026-04-17 | 7 | 31 | 33.8 | 109
27914 - ALBURA PPTO C | 57 | No especificado | Concreto | Pilote # 31 - Torre 4 | 2026-04-07 | 2026-04-14 | 2026-04-17 | 7 | 31 | 33 | 106.5
27914 - ALBURA PPTO C | 57 | No especificado | Concreto | Pilote # 31 - Torre 4 | 2026-04-07 | 2026-04-14 | 2026-04-17 | 7 | 31 | 32.7 | 105.5
27914 - ALBURA PPTO C | 58 | No especificado | Concreto | Pilote #36 T3 | 2026-04-07 | 2026-05-05 | 2026-05-06 | 28 | 31 | 41.8 | 134.8
27914 - ALBURA PPTO C | 58 | No especificado | Concreto | Pilote #36 T3 | 2026-04-07 | 2026-05-05 | 2026-05-06 | 28 | 31 | 41.4 | 133.5
27914 - ALBURA PPTO C | 58 | No especificado | Concreto | Pilote #36 T3 | 2026-04-07 | 2026-05-05 | 2026-05-06 | 28 | 31 | 41.2 | 132.9
27914 - ALBURA PPTO C | 58 | No especificado | Concreto | Pilote # 36 - Torre 4 | 2026-04-07 | 2026-04-21 | 2026-04-23 | 14 | 31 | 34.8 | 112.3
27914 - ALBURA PPTO C | 58 | No especificado | Concreto | Pilote # 36 - Torre 4 | 2026-04-07 | 2026-04-21 | 2026-04-23 | 14 | 31 | 34.7 | 111.9
27914 - ALBURA PPTO C | 58 | No especificado | Concreto | Pilote # 36 - Torre 4 | 2026-04-07 | 2026-04-21 | 2026-04-23 | 14 | 31 | 33.8 | 109
27914 - ALBURA PPTO C | 58 | No especificado | Concreto | Pilote # 36 - Torre 4 | 2026-04-07 | 2026-04-14 | 2026-04-17 | 7 | 31 | 33.4 | 107.7
27914 - ALBURA PPTO C | 58 | No especificado | Concreto | Pilote # 36 - Torre 4 | 2026-04-07 | 2026-04-14 | 2026-04-17 | 7 | 31 | 33.2 | 107.1
27914 - ALBURA PPTO C | 58 | No especificado | Concreto | Pilote # 36 - Torre 4 | 2026-04-07 | 2026-04-14 | 2026-04-17 | 7 | 31 | 32.5 | 104.8
27914 - ALBURA PPTO C | 59 | No especificado | Concreto | Pilote #17 T4 | 2026-04-07 | 2026-05-05 | 2026-05-06 | 28 | 31 | 46.3 | 149.4
27914 - ALBURA PPTO C | 59 | No especificado | Concreto | Pilote #17 T4 | 2026-04-07 | 2026-05-05 | 2026-05-06 | 28 | 31 | 46.1 | 148.7
27914 - ALBURA PPTO C | 59 | No especificado | Concreto | Pilote #17 T4 | 2026-04-07 | 2026-05-05 | 2026-05-06 | 28 | 31 | 45.8 | 147.7
27914 - ALBURA PPTO C | 59 | No especificado | Concreto | Pilote # 17 - Torre 4 | 2026-04-07 | 2026-04-21 | 2026-04-23 | 14 | 31 | 36.9 | 119
27914 - ALBURA PPTO C | 59 | No especificado | Concreto | Pilote # 17 - Torre 4 | 2026-04-07 | 2026-04-21 | 2026-04-23 | 14 | 31 | 36.7 | 118.4
27914 - ALBURA PPTO C | 59 | No especificado | Concreto | Pilote # 17 - Torre 4 | 2026-04-07 | 2026-04-21 | 2026-04-23 | 14 | 31 | 36.4 | 117.4
27914 - ALBURA PPTO C | 59 | No especificado | Concreto | Pilote # 17 - Torre 4 | 2026-04-07 | 2026-04-14 | 2026-04-17 | 7 | 31 | 35.7 | 115.2
27914 - ALBURA PPTO C | 59 | No especificado | Concreto | Pilote # 17 - Torre 4 | 2026-04-07 | 2026-04-14 | 2026-04-17 | 7 | 31 | 34.1 | 110
27914 - ALBURA PPTO C | 59 | No especificado | Concreto | Pilote # 17 - Torre 4 | 2026-04-07 | 2026-04-14 | 2026-04-17 | 7 | 31 | 35.5 | 114.5
27914 - ALBURA PPTO C | 6 | No especificado | Concreto | Pilote # 9 torre 4 | 2026-02-25 | 2026-03-25 | 2026-03-26 | 28 | 31 | 41.2 | 132.9
27914 - ALBURA PPTO C | 6 | No especificado | Concreto | Pilote # 9 torre 4 | 2026-02-25 | 2026-03-25 | 2026-03-26 | 28 | 31 | 41.5 | 133.9
27914 - ALBURA PPTO C | 6 | No especificado | Concreto | Pilote # 9 torre 4 | 2026-02-25 | 2026-03-25 | 2026-03-26 | 28 | 31 | 40.7 | 131.3
27914 - ALBURA PPTO C | 6 | No especificado | Concreto | Pilote # 9 - Torre 4 | 2026-02-25 | 2026-03-11 | 2026-03-20 | 14 | 31 | 33.4 | 107.7
27914 - ALBURA PPTO C | 6 | No especificado | Concreto | Pilote # 9 - Torre 4 | 2026-02-25 | 2026-03-11 | 2026-03-20 | 14 | 31 | 32.6 | 105.2
27914 - ALBURA PPTO C | 6 | No especificado | Concreto | Pilote # 9 - Torre 4 | 2026-02-25 | 2026-03-11 | 2026-03-20 | 14 | 31 | 31.8 | 102.6
27914 - ALBURA PPTO C | 6 | No especificado | Concreto | Pilote # 9 - Torre 4 | 2026-02-25 | 2026-03-04 | 2026-03-20 | 7 | 31 | 28.6 | 92.3
27914 - ALBURA PPTO C | 6 | No especificado | Concreto | Pilote # 9 - Torre 4 | 2026-02-25 | 2026-03-04 | 2026-03-20 | 7 | 31 | 28.1 | 90.6
27914 - ALBURA PPTO C | 6 | No especificado | Concreto | Pilote # 9 - Torre 4 | 2026-02-25 | 2026-03-04 | 2026-03-20 | 7 | 31 | 27.5 | 88.7
27914 - ALBURA PPTO C | 60 | No especificado | Concreto | Pilote #6 T3 | 2026-04-07 | 2026-05-05 | 2026-05-06 | 28 | 31 | 43 | 138.7
27914 - ALBURA PPTO C | 60 | No especificado | Concreto | Pilote #6 T3 | 2026-04-07 | 2026-05-05 | 2026-05-06 | 28 | 31 | 42.8 | 138.1
27914 - ALBURA PPTO C | 60 | No especificado | Concreto | Pilote #6 T3 | 2026-04-07 | 2026-05-05 | 2026-05-06 | 28 | 31 | 42.4 | 136.8
27914 - ALBURA PPTO C | 60 | No especificado | Concreto | Pilote # 6 - Torre 3 | 2026-04-07 | 2026-04-21 | 2026-04-23 | 14 | 31 | 35.7 | 115.2
27914 - ALBURA PPTO C | 60 | No especificado | Concreto | Pilote # 6 - Torre 3 | 2026-04-07 | 2026-04-21 | 2026-04-23 | 14 | 31 | 35.3 | 113.9
27914 - ALBURA PPTO C | 60 | No especificado | Concreto | Pilote # 6 - Torre 3 | 2026-04-07 | 2026-04-21 | 2026-04-23 | 14 | 31 | 34.3 | 110.6
27914 - ALBURA PPTO C | 60 | No especificado | Concreto | Pilote # 6 - Torre 3 | 2026-04-07 | 2026-04-14 | 2026-04-20 | 7 | 31 | 32.2 | 103.9
27914 - ALBURA PPTO C | 60 | No especificado | Concreto | Pilote # 6 - Torre 3 | 2026-04-07 | 2026-04-14 | 2026-04-20 | 7 | 31 | 31.4 | 101.3
27914 - ALBURA PPTO C | 60 | No especificado | Concreto | Pilote # 6 - Torre 3 | 2026-04-07 | 2026-04-14 | 2026-04-20 | 7 | 31 | 31.6 | 101.9
27914 - ALBURA PPTO C | 61 | No especificado | Concreto | Pilote #66 T3 | 2026-04-08 | 2026-05-06 | 2026-05-06 | 28 | 31 | 48 | 154.8
27914 - ALBURA PPTO C | 61 | No especificado | Concreto | Pilote #66 T3 | 2026-04-08 | 2026-05-06 | 2026-05-06 | 28 | 31 | 48.4 | 156.1
27914 - ALBURA PPTO C | 61 | No especificado | Concreto | Pilote #66 T3 | 2026-04-08 | 2026-05-06 | 2026-05-06 | 28 | 31 | 46.8 | 151
27914 - ALBURA PPTO C | 61 | No especificado | Concreto | Pilote # 66 - Torre 3 | 2026-04-08 | 2026-04-22 | 2026-04-23 | 14 | 31 | 41 | 132.3
27914 - ALBURA PPTO C | 61 | No especificado | Concreto | Pilote # 66 - Torre 3 | 2026-04-08 | 2026-04-22 | 2026-04-23 | 14 | 31 | 40.8 | 131.6
27914 - ALBURA PPTO C | 61 | No especificado | Concreto | Pilote # 66 - Torre 3 | 2026-04-08 | 2026-04-22 | 2026-04-23 | 14 | 31 | 40.2 | 129.7
27914 - ALBURA PPTO C | 61 | No especificado | Concreto | Pilote # 66 - Torre 3 | 2026-04-08 | 2026-04-15 | 2026-04-20 | 7 | 31 | 36.2 | 116.8
27914 - ALBURA PPTO C | 61 | No especificado | Concreto | Pilote # 66 - Torre 3 | 2026-04-08 | 2026-04-15 | 2026-04-20 | 7 | 31 | 35.6 | 114.8
27914 - ALBURA PPTO C | 61 | No especificado | Concreto | Pilote # 66 - Torre 3 | 2026-04-08 | 2026-04-15 | 2026-04-20 | 7 | 31 | 34.2 | 110.3
27914 - ALBURA PPTO C | 62 | No especificado | Concreto | Pilote #54 T4 | 2026-04-08 | 2026-05-06 | 2026-05-06 | 28 | 31 | 46.8 | 151
27914 - ALBURA PPTO C | 62 | No especificado | Concreto | Pilote #54 T4 | 2026-04-08 | 2026-05-06 | 2026-05-06 | 28 | 31 | 46.6 | 150.3
27914 - ALBURA PPTO C | 62 | No especificado | Concreto | Pilote #54 T4 | 2026-04-08 | 2026-05-06 | 2026-05-06 | 28 | 31 | 46.2 | 149
27914 - ALBURA PPTO C | 62 | No especificado | Concreto | Pilote # 54 - Torre 4 | 2026-04-08 | 2026-04-22 | 2026-04-23 | 14 | 31 | 39.1 | 126.1
27914 - ALBURA PPTO C | 62 | No especificado | Concreto | Pilote # 54 - Torre 4 | 2026-04-08 | 2026-04-22 | 2026-04-23 | 14 | 31 | 38.8 | 125.2
27914 - ALBURA PPTO C | 62 | No especificado | Concreto | Pilote # 54 - Torre 4 | 2026-04-08 | 2026-04-22 | 2026-04-23 | 14 | 31 | 38.6 | 124.5
27914 - ALBURA PPTO C | 62 | No especificado | Concreto | Pilote # 54 - Torre 4 | 2026-04-08 | 2026-04-15 | 2026-04-20 | 7 | 31 | 36.8 | 118.7
27914 - ALBURA PPTO C | 62 | No especificado | Concreto | Pilote # 54 - Torre 4 | 2026-04-08 | 2026-04-15 | 2026-04-20 | 7 | 31 | 37 | 119.4
27914 - ALBURA PPTO C | 62 | No especificado | Concreto | Pilote # 54 - Torre 4 | 2026-04-08 | 2026-04-15 | 2026-04-20 | 7 | 31 | 36.4 | 117.4
27914 - ALBURA PPTO C | 63 | No especificado | Concreto | Pilote #32 T3 | 2026-04-09 | 2026-05-07 | 2026-05-08 | 28 | 31 | 44.6 | 143.9
27914 - ALBURA PPTO C | 63 | No especificado | Concreto | Pilote #32 T3 | 2026-04-09 | 2026-05-07 | 2026-05-08 | 28 | 31 | 45.3 | 146.1
27914 - ALBURA PPTO C | 63 | No especificado | Concreto | Pilote #32 T3 | 2026-04-09 | 2026-05-07 | 2026-05-08 | 28 | 31 | 44.2 | 142.6
27914 - ALBURA PPTO C | 63 | No especificado | Concreto | Pilote # 32 - Torre 3 | 2026-04-09 | 2026-04-23 | 2026-04-28 | 14 | 31 | 39.4 | 127.1
27914 - ALBURA PPTO C | 63 | No especificado | Concreto | Pilote # 32 - Torre 3 | 2026-04-09 | 2026-04-23 | 2026-04-28 | 14 | 31 | 39.3 | 126.8
27914 - ALBURA PPTO C | 63 | No especificado | Concreto | Pilote # 32 - Torre 3 | 2026-04-09 | 2026-04-23 | 2026-04-28 | 14 | 31 | 37.6 | 121.3
27914 - ALBURA PPTO C | 63 | No especificado | Concreto | Pilote # 32 - Torre 3 | 2026-04-09 | 2026-04-16 | 2026-04-20 | 7 | 31 | 34.5 | 111.3
27914 - ALBURA PPTO C | 63 | No especificado | Concreto | Pilote # 32 - Torre 3 | 2026-04-09 | 2026-04-16 | 2026-04-20 | 7 | 31 | 34.5 | 111.3
27914 - ALBURA PPTO C | 63 | No especificado | Concreto | Pilote # 32 - Torre 3 | 2026-04-09 | 2026-04-16 | 2026-04-20 | 7 | 31 | 33.9 | 109.4
27914 - ALBURA PPTO C | 64 | No especificado | Concreto | Pilote #28 T4 | 2026-04-09 | 2026-05-07 | 2026-05-08 | 28 | 31 | 44.1 | 142.3
27914 - ALBURA PPTO C | 64 | No especificado | Concreto | Pilote #28 T4 | 2026-04-09 | 2026-05-07 | 2026-05-08 | 28 | 31 | 43 | 138.7
27914 - ALBURA PPTO C | 64 | No especificado | Concreto | Pilote #28 T4 | 2026-04-09 | 2026-05-07 | 2026-05-08 | 28 | 31 | 43.5 | 140.3
27914 - ALBURA PPTO C | 64 | No especificado | Concreto | Pilote # 28 - Torre 4 | 2026-04-09 | 2026-04-23 | 2026-04-28 | 14 | 31 | 40.6 | 131
27914 - ALBURA PPTO C | 64 | No especificado | Concreto | Pilote # 28 - Torre 4 | 2026-04-09 | 2026-04-23 | 2026-04-28 | 14 | 31 | 40 | 129
27914 - ALBURA PPTO C | 64 | No especificado | Concreto | Pilote # 28 - Torre 4 | 2026-04-09 | 2026-04-23 | 2026-04-28 | 14 | 31 | 38.8 | 125.2
27914 - ALBURA PPTO C | 64 | No especificado | Concreto | Pilote # 28 - Torre 4 | 2026-04-09 | 2026-04-16 | 2026-04-20 | 7 | 31 | 39.2 | 126.5
27914 - ALBURA PPTO C | 64 | No especificado | Concreto | Pilote # 28 - Torre 4 | 2026-04-09 | 2026-04-16 | 2026-04-20 | 7 | 31 | 38.3 | 123.5
27914 - ALBURA PPTO C | 64 | No especificado | Concreto | Pilote # 28 - Torre 4 | 2026-04-09 | 2026-04-16 | 2026-04-20 | 7 | 31 | 37.5 | 121
27914 - ALBURA PPTO C | 65 | No especificado | Concreto | Pilote #15 T3 | 2026-04-09 | 2026-05-07 | 2026-05-08 | 28 | 31 | 43.9 | 141.6
27914 - ALBURA PPTO C | 65 | No especificado | Concreto | Pilote #15 T3 | 2026-04-09 | 2026-05-07 | 2026-05-08 | 28 | 31 | 44.5 | 143.5
27914 - ALBURA PPTO C | 65 | No especificado | Concreto | Pilote #15 T3 | 2026-04-09 | 2026-05-07 | 2026-05-08 | 28 | 31 | 43.3 | 139.7
27914 - ALBURA PPTO C | 65 | No especificado | Concreto | Pilote # 15 - Torre 3 | 2026-04-09 | 2026-04-23 | 2026-04-28 | 14 | 31 | 38.6 | 124.5
27914 - ALBURA PPTO C | 65 | No especificado | Concreto | Pilote # 15 - Torre 3 | 2026-04-09 | 2026-04-23 | 2026-04-28 | 14 | 31 | 37.5 | 121
27914 - ALBURA PPTO C | 65 | No especificado | Concreto | Pilote # 15 - Torre 3 | 2026-04-09 | 2026-04-23 | 2026-04-28 | 14 | 31 | 36.9 | 119
27914 - ALBURA PPTO C | 65 | No especificado | Concreto | Pilote # 15 - Torre 3 | 2026-04-09 | 2026-04-16 | 2026-04-20 | 7 | 31 | 34.7 | 111.9
27914 - ALBURA PPTO C | 65 | No especificado | Concreto | Pilote # 15 - Torre 3 | 2026-04-09 | 2026-04-16 | 2026-04-20 | 7 | 31 | 34.4 | 111
27914 - ALBURA PPTO C | 65 | No especificado | Concreto | Pilote # 15 - Torre 3 | 2026-04-09 | 2026-04-16 | 2026-04-20 | 7 | 31 | 34.1 | 110
27914 - ALBURA PPTO C | 66 | No especificado | Concreto | Pilote # 14 T4 | 2026-04-10 | 2026-05-08 | 2026-05-08 | 28 | 31 | 41.5 | 133.9
27914 - ALBURA PPTO C | 66 | No especificado | Concreto | Pilote # 14 T4 | 2026-04-10 | 2026-05-08 | 2026-05-08 | 28 | 31 | 40.4 | 130.3
27914 - ALBURA PPTO C | 66 | No especificado | Concreto | Pilote # 14 T4 | 2026-04-10 | 2026-05-08 | 2026-05-08 | 28 | 31 | 41 | 132.3
27914 - ALBURA PPTO C | 66 | No especificado | Concreto | Pilote # 14 - Torre 4 | 2026-04-10 | 2026-04-24 | 2026-04-28 | 14 | 31 | 35.6 | 114.8
27914 - ALBURA PPTO C | 66 | No especificado | Concreto | Pilote # 14 - Torre 4 | 2026-04-10 | 2026-04-24 | 2026-04-28 | 14 | 31 | 35 | 112.9
27914 - ALBURA PPTO C | 66 | No especificado | Concreto | Pilote # 14 - Torre 4 | 2026-04-10 | 2026-04-24 | 2026-04-28 | 14 | 31 | 34.1 | 110
27914 - ALBURA PPTO C | 66 | No especificado | Concreto | Pilote # 14 - Torre 4 | 2026-04-10 | 2026-04-17 | 2026-04-20 | 7 | 31 | 32.2 | 103.9
27914 - ALBURA PPTO C | 66 | No especificado | Concreto | Pilote # 14 - Torre 4 | 2026-04-10 | 2026-04-17 | 2026-04-20 | 7 | 31 | 31.2 | 100.6
27914 - ALBURA PPTO C | 66 | No especificado | Concreto | Pilote # 14 - Torre 4 | 2026-04-10 | 2026-04-17 | 2026-04-20 | 7 | 31 | 30.9 | 99.7
27914 - ALBURA PPTO C | 67 | No especificado | Concreto | Pilote #65 T3 | 2026-04-10 | 2026-05-08 | 2026-05-08 | 28 | 31 | 43.2 | 139.4
27914 - ALBURA PPTO C | 67 | No especificado | Concreto | Pilote #65 T3 | 2026-04-10 | 2026-05-08 | 2026-05-08 | 28 | 31 | 45 | 145.2
27914 - ALBURA PPTO C | 67 | No especificado | Concreto | Pilote #65 T3 | 2026-04-10 | 2026-05-08 | 2026-05-08 | 28 | 31 | 43.9 | 141.6
27914 - ALBURA PPTO C | 67 | No especificado | Concreto | Pilote # 65 - Torre 3 | 2026-04-10 | 2026-04-24 | 2026-04-28 | 14 | 31 | 36.9 | 119
27914 - ALBURA PPTO C | 67 | No especificado | Concreto | Pilote # 65 - Torre 3 | 2026-04-10 | 2026-04-24 | 2026-04-28 | 14 | 31 | 36.4 | 117.4
27914 - ALBURA PPTO C | 67 | No especificado | Concreto | Pilote # 65 - Torre 3 | 2026-04-10 | 2026-04-24 | 2026-04-28 | 14 | 31 | 35.7 | 115.2
27914 - ALBURA PPTO C | 67 | No especificado | Concreto | Pilote # 65 - Torre 3 | 2026-04-10 | 2026-04-17 | 2026-04-20 | 7 | 31 | 37 | 119.4
27914 - ALBURA PPTO C | 67 | No especificado | Concreto | Pilote # 65 - Torre 3 | 2026-04-10 | 2026-04-17 | 2026-04-20 | 7 | 31 | 37.6 | 121.3
27914 - ALBURA PPTO C | 67 | No especificado | Concreto | Pilote # 65 - Torre 3 | 2026-04-10 | 2026-04-17 | 2026-04-20 | 7 | 31 | 35.7 | 115.2
27914 - ALBURA PPTO C | 68 | No especificado | Concreto | Pilote #41 T3 | 2026-04-10 | 2026-05-08 | 2026-05-08 | 28 | 31 | 46.8 | 151
27914 - ALBURA PPTO C | 68 | No especificado | Concreto | Pilote #41 T3 | 2026-04-10 | 2026-05-08 | 2026-05-08 | 28 | 31 | 45.7 | 147.4
27914 - ALBURA PPTO C | 68 | No especificado | Concreto | Pilote #41 T3 | 2026-04-10 | 2026-05-08 | 2026-05-08 | 28 | 31 | 46.3 | 149.4
27914 - ALBURA PPTO C | 68 | No especificado | Concreto | Pilote # 41 - Torre 3 | 2026-04-10 | 2026-04-24 | 2026-04-28 | 14 | 31 | 40.2 | 129.7
27914 - ALBURA PPTO C | 68 | No especificado | Concreto | Pilote # 41 - Torre 3 | 2026-04-10 | 2026-04-24 | 2026-04-28 | 14 | 31 | 38.3 | 123.5
27914 - ALBURA PPTO C | 68 | No especificado | Concreto | Pilote # 41 - Torre 3 | 2026-04-10 | 2026-04-24 | 2026-04-28 | 14 | 31 | 38.2 | 123.2
27914 - ALBURA PPTO C | 68 | No especificado | Concreto | Pilote # 41 - Torre 3 | 2026-04-10 | 2026-04-17 | 2026-04-20 | 7 | 31 | 34.1 | 110
27914 - ALBURA PPTO C | 68 | No especificado | Concreto | Pilote # 41 - Torre 3 | 2026-04-10 | 2026-04-17 | 2026-04-20 | 7 | 31 | 33.2 | 107.1
27914 - ALBURA PPTO C | 68 | No especificado | Concreto | Pilote # 41 - Torre 3 | 2026-04-10 | 2026-04-17 | 2026-04-20 | 7 | 31 | 33 | 106.5
27914 - ALBURA PPTO C | 69 | No especificado | Concreto | Pilote #72 T4 | 2026-04-10 | 2026-05-08 | 2026-05-08 | 28 | 31 | 42.2 | 136.1
27914 - ALBURA PPTO C | 69 | No especificado | Concreto | Pilote #72 T4 | 2026-04-10 | 2026-05-08 | 2026-05-08 | 28 | 31 | 42.9 | 138.4
27914 - ALBURA PPTO C | 69 | No especificado | Concreto | Pilote #72 T4 | 2026-04-10 | 2026-05-08 | 2026-05-08 | 28 | 31 | 41.8 | 134.8
27914 - ALBURA PPTO C | 69 | No especificado | Concreto | Pilote # 72 - Torre 4 | 2026-04-10 | 2026-04-24 | 2026-04-28 | 14 | 31 | 36.1 | 116.5
27914 - ALBURA PPTO C | 69 | No especificado | Concreto | Pilote # 72 - Torre 4 | 2026-04-10 | 2026-04-24 | 2026-04-28 | 14 | 31 | 35.4 | 114.2
27914 - ALBURA PPTO C | 69 | No especificado | Concreto | Pilote # 72 - Torre 4 | 2026-04-10 | 2026-04-24 | 2026-04-28 | 14 | 31 | 35 | 112.9
27914 - ALBURA PPTO C | 69 | No especificado | Concreto | Pilote # 72 - Torre 4 | 2026-04-10 | 2026-04-17 | 2026-04-20 | 7 | 31 | 33.9 | 109.4
27914 - ALBURA PPTO C | 69 | No especificado | Concreto | Pilote # 72 - Torre 4 | 2026-04-10 | 2026-04-17 | 2026-04-20 | 7 | 31 | 33.6 | 108.4
27914 - ALBURA PPTO C | 69 | No especificado | Concreto | Pilote # 72 - Torre 4 | 2026-04-10 | 2026-04-17 | 2026-04-20 | 7 | 31 | 32.7 | 105.5
27914 - ALBURA PPTO C | 7 | No especificado | Concreto | Pilote # 49 torre 4 | 2026-02-26 | 2026-03-26 | 2026-03-26 | 28 | 31 | 38 | 122.6
27914 - ALBURA PPTO C | 7 | No especificado | Concreto | Pilote # 49 torre 4 | 2026-02-26 | 2026-03-26 | 2026-03-26 | 28 | 31 | 37 | 119.4
27914 - ALBURA PPTO C | 7 | No especificado | Concreto | Pilote # 49 torre 4 | 2026-02-26 | 2026-03-26 | 2026-03-26 | 28 | 31 | 37.5 | 121
27914 - ALBURA PPTO C | 7 | No especificado | Concreto | Pilote # 49 - Torre 4 | 2026-02-26 | 2026-03-12 | 2026-03-20 | 14 | 31 | 30.1 | 97.1
27914 - ALBURA PPTO C | 7 | No especificado | Concreto | Pilote # 49 - Torre 4 | 2026-02-26 | 2026-03-12 | 2026-03-20 | 14 | 31 | 29.1 | 93.9
27914 - ALBURA PPTO C | 7 | No especificado | Concreto | Pilote # 49 - Torre 4 | 2026-02-26 | 2026-03-12 | 2026-03-20 | 14 | 31 | 29.4 | 94.8
27914 - ALBURA PPTO C | 7 | No especificado | Concreto | Pilote # 49 - Torre 4 | 2026-02-26 | 2026-03-05 | 2026-03-20 | 7 | 31 | 27.2 | 87.7
27914 - ALBURA PPTO C | 7 | No especificado | Concreto | Pilote # 49 - Torre 4 | 2026-02-26 | 2026-03-05 | 2026-03-20 | 7 | 31 | 26.4 | 85.2
27914 - ALBURA PPTO C | 7 | No especificado | Concreto | Pilote # 49 - Torre 4 | 2026-02-26 | 2026-03-05 | 2026-03-20 | 7 | 31 | 25.8 | 83.2
27914 - ALBURA PPTO C | 70 | No especificado | Concreto | Pilote #43 T4 | 2026-04-11 | 2026-05-09 | 2026-05-11 | 28 | 31 | 48.6 | 156.8
27914 - ALBURA PPTO C | 70 | No especificado | Concreto | Pilote #43 T4 | 2026-04-11 | 2026-05-09 | 2026-05-11 | 28 | 31 | 47.4 | 152.9
27914 - ALBURA PPTO C | 70 | No especificado | Concreto | Pilote #43 T4 | 2026-04-11 | 2026-05-09 | 2026-05-11 | 28 | 31 | 48.1 | 155.2
27914 - ALBURA PPTO C | 70 | No especificado | Concreto | Pilote # 43 - Torre 4 | 2026-04-11 | 2026-04-25 | 2026-04-28 | 14 | 31 | 41.8 | 134.8
27914 - ALBURA PPTO C | 70 | No especificado | Concreto | Pilote # 43 - Torre 4 | 2026-04-11 | 2026-04-25 | 2026-04-28 | 14 | 31 | 41.2 | 132.9
27914 - ALBURA PPTO C | 70 | No especificado | Concreto | Pilote # 43 - Torre 4 | 2026-04-11 | 2026-04-25 | 2026-04-28 | 14 | 31 | 40.6 | 131
27914 - ALBURA PPTO C | 70 | No especificado | Concreto | Pilote # 43 - Torre 4 | 2026-04-11 | 2026-04-18 | 2026-04-23 | 7 | 31 | 36.2 | 116.8
27914 - ALBURA PPTO C | 70 | No especificado | Concreto | Pilote # 43 - Torre 4 | 2026-04-11 | 2026-04-18 | 2026-04-23 | 7 | 31 | 35.3 | 113.9
27914 - ALBURA PPTO C | 70 | No especificado | Concreto | Pilote # 43 - Torre 4 | 2026-04-11 | 2026-04-18 | 2026-04-23 | 7 | 31 | 35.5 | 114.5
27914 - ALBURA PPTO C | 71 | No especificado | Concreto | Pilote #12 T3 | 2026-04-11 | 2026-05-09 | 2026-05-11 | 28 | 31 | 45.4 | 146.5
27914 - ALBURA PPTO C | 71 | No especificado | Concreto | Pilote #12 T3 | 2026-04-11 | 2026-05-09 | 2026-05-11 | 28 | 31 | 46.1 | 148.7
27914 - ALBURA PPTO C | 71 | No especificado | Concreto | Pilote #12 T3 | 2026-04-11 | 2026-05-09 | 2026-05-11 | 28 | 31 | 44.9 | 144.8
27914 - ALBURA PPTO C | 71 | No especificado | Concreto | Pilote # 12 - Torre 3 | 2026-04-11 | 2026-04-25 | 2026-04-28 | 14 | 31 | 37.6 | 121.3
27914 - ALBURA PPTO C | 71 | No especificado | Concreto | Pilote # 12 - Torre 3 | 2026-04-11 | 2026-04-25 | 2026-04-28 | 14 | 31 | 36.3 | 117.1
27914 - ALBURA PPTO C | 71 | No especificado | Concreto | Pilote # 12 - Torre 3 | 2026-04-11 | 2026-04-25 | 2026-04-28 | 14 | 31 | 36.6 | 118.1
27914 - ALBURA PPTO C | 71 | No especificado | Concreto | Pilote # 12 - Torre 3 | 2026-04-11 | 2026-04-18 | 2026-04-23 | 7 | 31 | 33.8 | 109
27914 - ALBURA PPTO C | 71 | No especificado | Concreto | Pilote # 12 - Torre 3 | 2026-04-11 | 2026-04-18 | 2026-04-23 | 7 | 31 | 34.2 | 110.3
27914 - ALBURA PPTO C | 71 | No especificado | Concreto | Pilote # 12 - Torre 3 | 2026-04-11 | 2026-04-18 | 2026-04-23 | 7 | 31 | 32.3 | 104.2
27914 - ALBURA PPTO C | 72 | No especificado | Concreto | Pilote #71 T3 | 2026-04-13 | 2026-05-11 | 2026-05-12 | 28 | 31 | 48.3 | 155.8
27914 - ALBURA PPTO C | 72 | No especificado | Concreto | Pilote #71 T3 | 2026-04-13 | 2026-05-11 | 2026-05-12 | 28 | 31 | 47.4 | 152.9
27914 - ALBURA PPTO C | 72 | No especificado | Concreto | Pilote #71 T3 | 2026-04-13 | 2026-05-11 | 2026-05-12 | 28 | 31 | 47.8 | 154.2
27914 - ALBURA PPTO C | 72 | No especificado | Concreto | Pilote # 71 - Torre 3 | 2026-04-13 | 2026-04-27 | 2026-04-29 | 14 | 31 | 39 | 125.8
27914 - ALBURA PPTO C | 72 | No especificado | Concreto | Pilote # 71 - Torre 3 | 2026-04-13 | 2026-04-27 | 2026-04-29 | 14 | 31 | 38.2 | 123.2
27914 - ALBURA PPTO C | 72 | No especificado | Concreto | Pilote # 71 - Torre 3 | 2026-04-13 | 2026-04-27 | 2026-04-29 | 14 | 31 | 37.4 | 120.6
27914 - ALBURA PPTO C | 72 | No especificado | Concreto | Pilote # 71 - Torre 3 | 2026-04-13 | 2026-04-20 | 2026-04-27 | 7 | 31 | 33.2 | 107.1
27914 - ALBURA PPTO C | 72 | No especificado | Concreto | Pilote # 71 - Torre 3 | 2026-04-13 | 2026-04-20 | 2026-04-27 | 7 | 31 | 32.5 | 104.8
27914 - ALBURA PPTO C | 72 | No especificado | Concreto | Pilote # 71 - Torre 3 | 2026-04-13 | 2026-04-20 | 2026-04-27 | 7 | 31 | 31.9 | 102.9
27914 - ALBURA PPTO C | 73 | No especificado | Concreto | Pilote #04 T4 | 2026-04-13 | 2026-05-11 | 2026-05-12 | 28 | 31 | 37.7 | 121.6
27914 - ALBURA PPTO C | 73 | No especificado | Concreto | Pilote #04 T4 | 2026-04-13 | 2026-05-11 | 2026-05-12 | 28 | 31 | 37 | 119.4
27914 - ALBURA PPTO C | 73 | No especificado | Concreto | Pilote #04 T4 | 2026-04-13 | 2026-05-11 | 2026-05-12 | 28 | 31 | 37.2 | 120
27914 - ALBURA PPTO C | 73 | No especificado | Concreto | Pilote # 04 - Torre 4 | 2026-04-13 | 2026-04-27 | 2026-04-29 | 14 | 31 | 32 | 103.2
27914 - ALBURA PPTO C | 73 | No especificado | Concreto | Pilote # 04 - Torre 4 | 2026-04-13 | 2026-04-27 | 2026-04-29 | 14 | 31 | 31.8 | 102.6
27914 - ALBURA PPTO C | 73 | No especificado | Concreto | Pilote # 04 - Torre 4 | 2026-04-13 | 2026-04-27 | 2026-04-29 | 14 | 31 | 31.1 | 100.3
27914 - ALBURA PPTO C | 73 | No especificado | Concreto | Pilote # 04 - Torre 4 | 2026-04-13 | 2026-04-20 | 2026-04-27 | 7 | 31 | 27.8 | 89.7
27914 - ALBURA PPTO C | 73 | No especificado | Concreto | Pilote # 04 - Torre 4 | 2026-04-13 | 2026-04-20 | 2026-04-27 | 7 | 31 | 27 | 87.1
27914 - ALBURA PPTO C | 73 | No especificado | Concreto | Pilote # 04 - Torre 4 | 2026-04-13 | 2026-04-20 | 2026-04-27 | 7 | 31 | 26.8 | 86.5
27914 - ALBURA PPTO C | 74 | No especificado | Concreto | Pilote #61 T4 | 2026-04-13 | 2026-05-11 | 2026-05-12 | 28 | 31 | 44.9 | 144.8
27914 - ALBURA PPTO C | 74 | No especificado | Concreto | Pilote #61 T4 | 2026-04-13 | 2026-05-11 | 2026-05-12 | 28 | 31 | 43.7 | 141
27914 - ALBURA PPTO C | 74 | No especificado | Concreto | Pilote #61 T4 | 2026-04-13 | 2026-05-11 | 2026-05-12 | 28 | 31 | 44 | 141.9
27914 - ALBURA PPTO C | 74 | No especificado | Concreto | Pilote # 61 - Torre 4 | 2026-04-13 | 2026-04-27 | 2026-04-29 | 14 | 31 | 35.5 | 114.5
27914 - ALBURA PPTO C | 74 | No especificado | Concreto | Pilote # 61 - Torre 4 | 2026-04-13 | 2026-04-27 | 2026-04-29 | 14 | 31 | 35.4 | 114.2
27914 - ALBURA PPTO C | 74 | No especificado | Concreto | Pilote # 61 - Torre 4 | 2026-04-13 | 2026-04-27 | 2026-04-29 | 14 | 31 | 34.4 | 111
27914 - ALBURA PPTO C | 74 | No especificado | Concreto | Pilote # 61 - Torre 4 | 2026-04-13 | 2026-04-20 | 2026-04-27 | 7 | 31 | 30.7 | 99
27914 - ALBURA PPTO C | 74 | No especificado | Concreto | Pilote # 61 - Torre 4 | 2026-04-13 | 2026-04-20 | 2026-04-27 | 7 | 31 | 29.6 | 95.5
27914 - ALBURA PPTO C | 74 | No especificado | Concreto | Pilote # 61 - Torre 4 | 2026-04-13 | 2026-04-20 | 2026-04-27 | 7 | 31 | 29.9 | 96.5
27914 - ALBURA PPTO C | 75 | No especificado | Concreto | Pilote # 44 - Torre 3 | 2026-04-13 | 2026-04-27 | 2026-04-29 | 14 | 31 | 39.2 | 126.5
27914 - ALBURA PPTO C | 75 | No especificado | Concreto | Pilote # 44 - Torre 3 | 2026-04-13 | 2026-04-27 | 2026-04-29 | 14 | 31 | 38.9 | 125.5
27914 - ALBURA PPTO C | 75 | No especificado | Concreto | Pilote # 44 - Torre 3 | 2026-04-13 | 2026-04-27 | 2026-04-29 | 14 | 31 | 38.3 | 123.5
27914 - ALBURA PPTO C | 75 | No especificado | Concreto | Pilote # 44 - Torre 3 | 2026-04-13 | 2026-04-20 | 2026-04-27 | 7 | 31 | 32.4 | 104.5
27914 - ALBURA PPTO C | 75 | No especificado | Concreto | Pilote # 44 - Torre 3 | 2026-04-13 | 2026-04-20 | 2026-04-27 | 7 | 31 | 31.7 | 102.3
27914 - ALBURA PPTO C | 75 | No especificado | Concreto | Pilote # 44 - Torre 3 | 2026-04-13 | 2026-04-20 | 2026-04-27 | 7 | 31 | 31.6 | 101.9
27914 - ALBURA PPTO C | 75 | No especificado | Concreto | Pilote # 44 T3 | 2026-04-13 | 2026-05-11 | 2026-05-12 | 28 | 31 | 47.8 | 154.2
27914 - ALBURA PPTO C | 75 | No especificado | Concreto | Pilote # 44 T3 | 2026-04-13 | 2026-05-11 | 2026-05-12 | 28 | 31 | 46.6 | 150.3
27914 - ALBURA PPTO C | 75 | No especificado | Concreto | Pilote # 44 T3 | 2026-04-13 | 2026-05-11 | 2026-05-12 | 28 | 31 | 47.3 | 152.6
27914 - ALBURA PPTO C | 76 | No especificado | Concreto | Pilote # 44 - Torre 4 | 2026-04-14 | 2026-04-28 | 2026-05-02 | 14 | 31 | 36.3 | 117.1
27914 - ALBURA PPTO C | 76 | No especificado | Concreto | Pilote # 44 - Torre 4 | 2026-04-14 | 2026-04-28 | 2026-05-02 | 14 | 31 | 35 | 112.9
27914 - ALBURA PPTO C | 76 | No especificado | Concreto | Pilote # 44 - Torre 4 | 2026-04-14 | 2026-04-28 | 2026-05-02 | 14 | 31 | 34.5 | 111.3
27914 - ALBURA PPTO C | 76 | No especificado | Concreto | Pilote # 44 - Torre 4 | 2026-04-14 | 2026-04-21 | 2026-04-27 | 7 | 31 | 32.3 | 104.2
27914 - ALBURA PPTO C | 76 | No especificado | Concreto | Pilote # 44 - Torre 4 | 2026-04-14 | 2026-04-21 | 2026-04-27 | 7 | 31 | 31.4 | 101.3
27914 - ALBURA PPTO C | 76 | No especificado | Concreto | Pilote # 44 - Torre 4 | 2026-04-14 | 2026-04-21 | 2026-04-27 | 7 | 31 | 32.2 | 103.9
27914 - ALBURA PPTO C | 76 | No especificado | Concreto | Pilote # 44 T4 | 2026-04-14 | 2026-05-12 | 2026-05-12 | 28 | 31 | 39.1 | 126.1
27914 - ALBURA PPTO C | 76 | No especificado | Concreto | Pilote # 44 T4 | 2026-04-14 | 2026-05-12 | 2026-05-12 | 28 | 31 | 40.8 | 131.6
27914 - ALBURA PPTO C | 76 | No especificado | Concreto | Pilote # 44 T4 | 2026-04-14 | 2026-05-12 | 2026-05-12 | 28 | 31 | 39.4 | 127.1
27914 - ALBURA PPTO C | 77 | No especificado | Concreto | Pilote # 09 - Torre 3 | 2026-04-14 | 2026-04-28 | 2026-05-02 | 14 | 31 | 36 | 116.1
27914 - ALBURA PPTO C | 77 | No especificado | Concreto | Pilote # 09 - Torre 3 | 2026-04-14 | 2026-04-28 | 2026-05-02 | 14 | 31 | 35.1 | 113.2
27914 - ALBURA PPTO C | 77 | No especificado | Concreto | Pilote # 09 - Torre 3 | 2026-04-14 | 2026-04-28 | 2026-05-02 | 14 | 31 | 34.5 | 111.3
27914 - ALBURA PPTO C | 77 | No especificado | Concreto | Pilote # 09 - Torre 3 | 2026-04-14 | 2026-04-21 | 2026-04-27 | 7 | 31 | 29.9 | 96.5
27914 - ALBURA PPTO C | 77 | No especificado | Concreto | Pilote # 09 - Torre 3 | 2026-04-14 | 2026-04-21 | 2026-04-27 | 7 | 31 | 29.3 | 94.5
27914 - ALBURA PPTO C | 77 | No especificado | Concreto | Pilote # 09 - Torre 3 | 2026-04-14 | 2026-04-21 | 2026-04-27 | 7 | 31 | 29 | 93.5
27914 - ALBURA PPTO C | 77 | No especificado | Concreto | Pilotes # 9 T3 | 2026-04-15 | 2026-05-13 | 2026-05-13 | 28 | 31 | 43.1 | 139
27914 - ALBURA PPTO C | 77 | No especificado | Concreto | Pilotes # 9 T3 | 2026-04-15 | 2026-05-13 | 2026-05-13 | 28 | 31 | 43.3 | 139.7
27914 - ALBURA PPTO C | 77 | No especificado | Concreto | Pilotes # 9 T3 | 2026-04-15 | 2026-05-13 | 2026-05-13 | 28 | 31 | 42.6 | 137.4
27914 - ALBURA PPTO C | 78 | No especificado | Concreto | Pilote # 47 - Torre 3 | 2026-04-15 | 2026-04-29 | 2026-05-02 | 14 | 31 | 38.8 | 125.2
27914 - ALBURA PPTO C | 78 | No especificado | Concreto | Pilote # 47 - Torre 3 | 2026-04-15 | 2026-04-29 | 2026-05-02 | 14 | 31 | 38 | 122.6
27914 - ALBURA PPTO C | 78 | No especificado | Concreto | Pilote # 47 - Torre 3 | 2026-04-15 | 2026-04-29 | 2026-05-02 | 14 | 31 | 37.8 | 121.9
27914 - ALBURA PPTO C | 78 | No especificado | Concreto | Pilote # 47 - Torre 3 | 2026-04-15 | 2026-04-22 | 2026-04-27 | 7 | 31 | 31.5 | 101.6
27914 - ALBURA PPTO C | 78 | No especificado | Concreto | Pilote # 47 - Torre 3 | 2026-04-15 | 2026-04-22 | 2026-04-27 | 7 | 31 | 31.2 | 100.6
27914 - ALBURA PPTO C | 78 | No especificado | Concreto | Pilote # 47 - Torre 3 | 2026-04-15 | 2026-04-22 | 2026-04-27 | 7 | 31 | 31 | 100
27914 - ALBURA PPTO C | 78 | No especificado | Concreto | Pilote # 47 T3 | 2026-04-15 | 2026-05-13 | 2026-05-13 | 28 | 31 | 44 | 141.9
27914 - ALBURA PPTO C | 78 | No especificado | Concreto | Pilote # 47 T3 | 2026-04-15 | 2026-05-13 | 2026-05-13 | 28 | 31 | 44.7 | 144.2
27914 - ALBURA PPTO C | 78 | No especificado | Concreto | Pilote # 47 T3 | 2026-04-15 | 2026-05-13 | 2026-05-13 | 28 | 31 | 43.5 | 140.3
27914 - ALBURA PPTO C | 79 | No especificado | Concreto | Pilote # 21 - Torre 4 | 2026-04-15 | 2026-04-29 | 2026-05-02 | 14 | 31 | 41.3 | 133.2
27914 - ALBURA PPTO C | 79 | No especificado | Concreto | Pilote # 21 - Torre 4 | 2026-04-15 | 2026-04-29 | 2026-05-02 | 14 | 31 | 40.2 | 129.7
27914 - ALBURA PPTO C | 79 | No especificado | Concreto | Pilote # 21 - Torre 4 | 2026-04-15 | 2026-04-29 | 2026-05-02 | 14 | 31 | 39.8 | 128.4
27914 - ALBURA PPTO C | 79 | No especificado | Concreto | Pilote # 21 - Torre 4 | 2026-04-15 | 2026-04-22 | 2026-04-27 | 7 | 31 | 32.7 | 105.5
27914 - ALBURA PPTO C | 79 | No especificado | Concreto | Pilote # 21 - Torre 4 | 2026-04-15 | 2026-04-22 | 2026-04-27 | 7 | 31 | 31.8 | 102.6
27914 - ALBURA PPTO C | 79 | No especificado | Concreto | Pilote # 21 - Torre 4 | 2026-04-15 | 2026-04-22 | 2026-04-27 | 7 | 31 | 31.4 | 101.3
27914 - ALBURA PPTO C | 79 | No especificado | Concreto | Pilote # 21 T3 | 2026-04-15 | 2026-05-13 | 2026-05-13 | 28 | 31 | 48.6 | 156.8
27914 - ALBURA PPTO C | 79 | No especificado | Concreto | Pilote # 21 T3 | 2026-04-15 | 2026-05-13 | 2026-05-13 | 28 | 31 | 48.2 | 155.5
27914 - ALBURA PPTO C | 79 | No especificado | Concreto | Pilote # 21 T3 | 2026-04-15 | 2026-05-13 | 2026-05-13 | 28 | 31 | 49.3 | 159
27914 - ALBURA PPTO C | 8 | No especificado | Concreto | Pilote # 25 torre 4 | 2026-02-26 | 2026-03-26 | 2026-03-26 | 28 | 31 | 35.1 | 113.2
27914 - ALBURA PPTO C | 8 | No especificado | Concreto | Pilote # 25 torre 4 | 2026-02-26 | 2026-03-26 | 2026-03-26 | 28 | 31 | 35.6 | 114.8
27914 - ALBURA PPTO C | 8 | No especificado | Concreto | Pilote # 25 torre 4 | 2026-02-26 | 2026-03-26 | 2026-03-26 | 28 | 31 | 34.6 | 111.6
27914 - ALBURA PPTO C | 8 | No especificado | Concreto | Pilote # 25 - Torre 4 | 2026-02-26 | 2026-03-12 | 2026-03-20 | 14 | 31 | 33.1 | 106.8
27914 - ALBURA PPTO C | 8 | No especificado | Concreto | Pilote # 25 - Torre 4 | 2026-02-26 | 2026-03-12 | 2026-03-20 | 14 | 31 | 32.1 | 103.5
27914 - ALBURA PPTO C | 8 | No especificado | Concreto | Pilote # 25 - Torre 4 | 2026-02-26 | 2026-03-12 | 2026-03-20 | 14 | 31 | 32.8 | 105.8
27914 - ALBURA PPTO C | 8 | No especificado | Concreto | Pilote # 25 - Torre 4 | 2026-02-26 | 2026-03-05 | 2026-03-20 | 7 | 31 | 27.7 | 89.4
27914 - ALBURA PPTO C | 8 | No especificado | Concreto | Pilote # 25 - Torre 4 | 2026-02-26 | 2026-03-05 | 2026-03-20 | 7 | 31 | 28.5 | 91.9
27914 - ALBURA PPTO C | 8 | No especificado | Concreto | Pilote # 25 - Torre 4 | 2026-02-26 | 2026-03-05 | 2026-03-20 | 7 | 31 | 28 | 90.3
27914 - ALBURA PPTO C | 80 | No especificado | Concreto | Pilote # 69 - Torre 4 | 2026-04-15 | 2026-04-29 | 2026-05-02 | 14 | 31 | 39.4 | 127.1
27914 - ALBURA PPTO C | 80 | No especificado | Concreto | Pilote # 69 - Torre 4 | 2026-04-15 | 2026-04-29 | 2026-05-02 | 14 | 31 | 39.1 | 126.1
27914 - ALBURA PPTO C | 80 | No especificado | Concreto | Pilote # 69 - Torre 4 | 2026-04-15 | 2026-04-29 | 2026-05-02 | 14 | 31 | 38.4 | 123.9
27914 - ALBURA PPTO C | 80 | No especificado | Concreto | Pilote # 69 - Torre 4 | 2026-04-15 | 2026-04-22 | 2026-04-27 | 7 | 31 | 32.2 | 103.9
27914 - ALBURA PPTO C | 80 | No especificado | Concreto | Pilote # 69 - Torre 4 | 2026-04-15 | 2026-04-22 | 2026-04-27 | 7 | 31 | 31.8 | 102.6
27914 - ALBURA PPTO C | 80 | No especificado | Concreto | Pilote # 69 - Torre 4 | 2026-04-15 | 2026-04-22 | 2026-04-27 | 7 | 31 | 31.2 | 100.6
27914 - ALBURA PPTO C | 80 | No especificado | Concreto | Pilote # 69 T4 | 2026-04-15 | 2026-05-13 | 2026-05-13 | 28 | 31 | 45.6 | 147.1
27914 - ALBURA PPTO C | 80 | No especificado | Concreto | Pilote # 69 T4 | 2026-04-15 | 2026-05-13 | 2026-05-13 | 28 | 31 | 46.3 | 149.4
27914 - ALBURA PPTO C | 80 | No especificado | Concreto | Pilote # 69 T4 | 2026-04-15 | 2026-05-13 | 2026-05-13 | 28 | 31 | 45.3 | 146.1
27914 - ALBURA PPTO C | 81 | No especificado | Concreto | Pilote # 46 - Torre 4 | 2026-04-16 | 2026-04-30 | 2026-05-02 | 14 | 31 | 33.5 | 108.1
27914 - ALBURA PPTO C | 81 | No especificado | Concreto | Pilote # 46 - Torre 4 | 2026-04-16 | 2026-04-30 | 2026-05-02 | 14 | 31 | 32.6 | 105.2
27914 - ALBURA PPTO C | 81 | No especificado | Concreto | Pilote # 46 - Torre 4 | 2026-04-16 | 2026-04-30 | 2026-05-02 | 14 | 31 | 31.1 | 100.3
27914 - ALBURA PPTO C | 81 | No especificado | Concreto | Pilote # 46 - Torre 4 | 2026-04-16 | 2026-04-23 | 2026-04-28 | 7 | 31 | 31.4 | 101.3
27914 - ALBURA PPTO C | 81 | No especificado | Concreto | Pilote # 46 - Torre 4 | 2026-04-16 | 2026-04-23 | 2026-04-28 | 7 | 31 | 30.4 | 98.1
27914 - ALBURA PPTO C | 81 | No especificado | Concreto | Pilote # 46 - Torre 4 | 2026-04-16 | 2026-04-23 | 2026-04-28 | 7 | 31 | 30.7 | 99
27914 - ALBURA PPTO C | 81 | No especificado | Concreto | Pilote # 46 T4 | 2026-04-16 | 2026-05-14 | 2026-05-14 | 28 | 31 | 39.7 | 128.1
27914 - ALBURA PPTO C | 81 | No especificado | Concreto | Pilote # 46 T4 | 2026-04-16 | 2026-05-14 | 2026-05-14 | 28 | 31 | 38.7 | 124.8
27914 - ALBURA PPTO C | 81 | No especificado | Concreto | Pilote # 46 T4 | 2026-04-16 | 2026-05-14 | 2026-05-14 | 28 | 31 | 39.2 | 126.5
27914 - ALBURA PPTO C | 82 | No especificado | Concreto | Pilote # 12 - Torre 4 | 2026-04-16 | 2026-04-30 | 2026-05-02 | 14 | 31 | 36.1 | 116.5
27914 - ALBURA PPTO C | 82 | No especificado | Concreto | Pilote # 12 - Torre 4 | 2026-04-16 | 2026-04-30 | 2026-05-02 | 14 | 31 | 35.5 | 114.5
27914 - ALBURA PPTO C | 82 | No especificado | Concreto | Pilote # 12 - Torre 4 | 2026-04-16 | 2026-04-30 | 2026-05-02 | 14 | 31 | 35.1 | 113.2
27914 - ALBURA PPTO C | 82 | No especificado | Concreto | Pilote # 12 - Torre 4 | 2026-04-16 | 2026-04-23 | 2026-04-28 | 7 | 31 | 31.5 | 101.6
27914 - ALBURA PPTO C | 82 | No especificado | Concreto | Pilote # 12 - Torre 4 | 2026-04-16 | 2026-04-23 | 2026-04-28 | 7 | 31 | 30.6 | 98.7
27914 - ALBURA PPTO C | 82 | No especificado | Concreto | Pilote # 12 - Torre 4 | 2026-04-16 | 2026-04-23 | 2026-04-28 | 7 | 31 | 30.1 | 97.1
27914 - ALBURA PPTO C | 82 | No especificado | Concreto | Pilote # 12 T4 | 2026-04-16 | 2026-05-14 | 2026-05-14 | 28 | 31 | 40 | 129
27914 - ALBURA PPTO C | 82 | No especificado | Concreto | Pilote # 12 T4 | 2026-04-16 | 2026-05-14 | 2026-05-14 | 28 | 31 | 40.6 | 131
27914 - ALBURA PPTO C | 82 | No especificado | Concreto | Pilote # 12 T4 | 2026-04-16 | 2026-05-14 | 2026-05-14 | 28 | 31 | 39.6 | 127.7
27914 - ALBURA PPTO C | 83 | No especificado | Concreto | Pilote # 60 - Torre 3 | 2026-04-16 | 2026-04-30 | 2026-05-02 | 14 | 31 | 38.9 | 125.5
27914 - ALBURA PPTO C | 83 | No especificado | Concreto | Pilote # 60 - Torre 3 | 2026-04-16 | 2026-04-30 | 2026-05-02 | 14 | 31 | 37.5 | 121
27914 - ALBURA PPTO C | 83 | No especificado | Concreto | Pilote # 60 - Torre 3 | 2026-04-16 | 2026-04-30 | 2026-05-02 | 14 | 31 | 37.3 | 120.3
27914 - ALBURA PPTO C | 83 | No especificado | Concreto | Pilote # 60 - Torre 3 | 2026-04-16 | 2026-04-23 | 2026-04-28 | 7 | 31 | 36.8 | 118.7
27914 - ALBURA PPTO C | 83 | No especificado | Concreto | Pilote # 60 - Torre 3 | 2026-04-16 | 2026-04-23 | 2026-04-28 | 7 | 31 | 36 | 116.1
27914 - ALBURA PPTO C | 83 | No especificado | Concreto | Pilote # 60 - Torre 3 | 2026-04-16 | 2026-04-23 | 2026-04-28 | 7 | 31 | 35.2 | 113.5
27914 - ALBURA PPTO C | 83 | No especificado | Concreto | Pilote # 60 T3 | 2026-04-16 | 2026-05-14 | 2026-05-14 | 28 | 31 | 43.1 | 139
27914 - ALBURA PPTO C | 83 | No especificado | Concreto | Pilote # 60 T3 | 2026-04-16 | 2026-05-14 | 2026-05-14 | 28 | 31 | 42 | 135.5
27914 - ALBURA PPTO C | 83 | No especificado | Concreto | Pilote # 60 T3 | 2026-04-16 | 2026-05-14 | 2026-05-14 | 28 | 31 | 42.6 | 137.4
27914 - ALBURA PPTO C | 84 | No especificado | Concreto | Pilote #36 T3 | 2026-04-16 | 2026-05-14 | 2026-05-15 | 28 | 31 | 43.5 | 140.3
27914 - ALBURA PPTO C | 84 | No especificado | Concreto | Pilote #36 T3 | 2026-04-16 | 2026-05-14 | 2026-05-15 | 28 | 31 | 42.4 | 136.8
27914 - ALBURA PPTO C | 84 | No especificado | Concreto | Pilote #36 T3 | 2026-04-16 | 2026-05-14 | 2026-05-15 | 28 | 31 | 42.2 | 136.1
27914 - ALBURA PPTO C | 84 | No especificado | Concreto | Pilote # 36 - Torre 3 | 2026-04-16 | 2026-04-30 | 2026-05-02 | 14 | 31 | 34.7 | 111.9
27914 - ALBURA PPTO C | 84 | No especificado | Concreto | Pilote # 36 - Torre 3 | 2026-04-16 | 2026-04-30 | 2026-05-02 | 14 | 31 | 33.8 | 109
27914 - ALBURA PPTO C | 84 | No especificado | Concreto | Pilote # 36 - Torre 3 | 2026-04-16 | 2026-04-30 | 2026-05-02 | 14 | 31 | 33.5 | 108.1
27914 - ALBURA PPTO C | 84 | No especificado | Concreto | Pilote # 36 - Torre 3 | 2026-04-16 | 2026-04-23 | 2026-04-28 | 7 | 31 | 32.3 | 104.2
27914 - ALBURA PPTO C | 84 | No especificado | Concreto | Pilote # 36 - Torre 3 | 2026-04-16 | 2026-04-23 | 2026-04-28 | 7 | 31 | 31.6 | 101.9
27914 - ALBURA PPTO C | 84 | No especificado | Concreto | Pilote # 36 - Torre 3 | 2026-04-16 | 2026-04-23 | 2026-04-28 | 7 | 31 | 31 | 100
27914 - ALBURA PPTO C | 85 | No especificado | Concreto | Pilote #64 T4 | 2026-04-17 | 2026-05-15 | 2026-05-15 | 28 | 31 | 41.1 | 132.6
27914 - ALBURA PPTO C | 85 | No especificado | Concreto | Pilote #64 T4 | 2026-04-17 | 2026-05-15 | 2026-05-15 | 28 | 31 | 40.1 | 129.4
27914 - ALBURA PPTO C | 85 | No especificado | Concreto | Pilote #64 T4 | 2026-04-17 | 2026-05-15 | 2026-05-15 | 28 | 31 | 39.8 | 128.4
27914 - ALBURA PPTO C | 85 | No especificado | Concreto | Pilote # 64 - Torre 4 | 2026-04-17 | 2026-05-01 | 2026-05-06 | 14 | 31 | 33.9 | 109.4
27914 - ALBURA PPTO C | 85 | No especificado | Concreto | Pilote # 64 - Torre 4 | 2026-04-17 | 2026-05-01 | 2026-05-06 | 14 | 31 | 33.2 | 107.1
27914 - ALBURA PPTO C | 85 | No especificado | Concreto | Pilote # 64 - Torre 4 | 2026-04-17 | 2026-05-01 | 2026-05-06 | 14 | 31 | 32.2 | 103.9
27914 - ALBURA PPTO C | 85 | No especificado | Concreto | Pilote # 64 - Torre 4 | 2026-04-17 | 2026-04-24 | 2026-04-28 | 7 | 31 | 30.2 | 97.4
27914 - ALBURA PPTO C | 85 | No especificado | Concreto | Pilote # 64 - Torre 4 | 2026-04-17 | 2026-04-24 | 2026-04-28 | 7 | 31 | 29.7 | 95.8
27914 - ALBURA PPTO C | 85 | No especificado | Concreto | Pilote # 64 - Torre 4 | 2026-04-17 | 2026-04-24 | 2026-04-28 | 7 | 31 | 29.3 | 94.5
27914 - ALBURA PPTO C | 86 | No especificado | Concreto | Pilote #23 T4 | 2026-04-17 | 2026-05-15 | 2026-05-15 | 28 | 31 | 36.6 | 118.1
27914 - ALBURA PPTO C | 86 | No especificado | Concreto | Pilote #23 T4 | 2026-04-17 | 2026-05-15 | 2026-05-15 | 28 | 31 | 35.7 | 115.2
27914 - ALBURA PPTO C | 86 | No especificado | Concreto | Pilote #23 T4 | 2026-04-17 | 2026-05-15 | 2026-05-15 | 28 | 31 | 35.4 | 114.2
27914 - ALBURA PPTO C | 86 | No especificado | Concreto | Pilote # 23 - Torre 4 | 2026-04-17 | 2026-05-01 | 2026-05-06 | 14 | 31 | 34.3 | 110.6
27914 - ALBURA PPTO C | 86 | No especificado | Concreto | Pilote # 23 - Torre 4 | 2026-04-17 | 2026-05-01 | 2026-05-06 | 14 | 31 | 33.2 | 107.1
27914 - ALBURA PPTO C | 86 | No especificado | Concreto | Pilote # 23 - Torre 4 | 2026-04-17 | 2026-05-01 | 2026-05-06 | 14 | 31 | 32.6 | 105.2
27914 - ALBURA PPTO C | 86 | No especificado | Concreto | Pilote # 23 - Torre 4 | 2026-04-17 | 2026-04-24 | 2026-04-28 | 7 | 31 | 30.3 | 97.7
27914 - ALBURA PPTO C | 86 | No especificado | Concreto | Pilote # 23 - Torre 4 | 2026-04-17 | 2026-04-24 | 2026-04-28 | 7 | 31 | 29.7 | 95.8
27914 - ALBURA PPTO C | 86 | No especificado | Concreto | Pilote # 23 - Torre 4 | 2026-04-17 | 2026-04-24 | 2026-04-28 | 7 | 31 | 29.1 | 93.9
27914 - ALBURA PPTO C | 87 | No especificado | Concreto | Pilote #2 T3 | 2026-04-17 | 2026-05-15 | 2026-05-15 | 28 | 31 | 39.4 | 127.1
27914 - ALBURA PPTO C | 87 | No especificado | Concreto | Pilote #2 T3 | 2026-04-17 | 2026-05-15 | 2026-05-15 | 28 | 31 | 39.1 | 126.1
27914 - ALBURA PPTO C | 87 | No especificado | Concreto | Pilote #2 T3 | 2026-04-17 | 2026-05-15 | 2026-05-15 | 28 | 31 | 38.9 | 125.5
27914 - ALBURA PPTO C | 87 | No especificado | Concreto | Pilote # 2 - Torre 3 | 2026-04-17 | 2026-05-01 | 2026-05-06 | 14 | 31 | 36.4 | 117.4
27914 - ALBURA PPTO C | 87 | No especificado | Concreto | Pilote # 2 - Torre 3 | 2026-04-17 | 2026-05-01 | 2026-05-06 | 14 | 31 | 35.4 | 114.2
27914 - ALBURA PPTO C | 87 | No especificado | Concreto | Pilote # 2 - Torre 3 | 2026-04-17 | 2026-05-01 | 2026-05-06 | 14 | 31 | 35.5 | 114.5
27914 - ALBURA PPTO C | 87 | No especificado | Concreto | Pilote # 2 - Torre 3 | 2026-04-17 | 2026-04-24 | 2026-04-28 | 7 | 31 | 27.3 | 88.1
27914 - ALBURA PPTO C | 87 | No especificado | Concreto | Pilote # 2 - Torre 3 | 2026-04-17 | 2026-04-24 | 2026-04-28 | 7 | 31 | 27.1 | 87.4
27914 - ALBURA PPTO C | 87 | No especificado | Concreto | Pilote # 2 - Torre 3 | 2026-04-17 | 2026-04-24 | 2026-04-28 | 7 | 31 | 26.4 | 85.2
27914 - ALBURA PPTO C | 88 | No especificado | Concreto | Pilote #54 T3 | 2026-04-17 | 2026-05-15 | 2026-05-15 | 28 | 31 | 40.2 | 129.7
27914 - ALBURA PPTO C | 88 | No especificado | Concreto | Pilote #54 T3 | 2026-04-17 | 2026-05-15 | 2026-05-15 | 28 | 31 | 41.3 | 133.2
27914 - ALBURA PPTO C | 88 | No especificado | Concreto | Pilote #54 T3 | 2026-04-17 | 2026-05-15 | 2026-05-15 | 28 | 31 | 41.9 | 135.2
27914 - ALBURA PPTO C | 88 | No especificado | Concreto | Pilote # 54 - Torre 3 | 2026-04-17 | 2026-05-01 | 2026-05-06 | 14 | 31 | 38.8 | 125.2
27914 - ALBURA PPTO C | 88 | No especificado | Concreto | Pilote # 54 - Torre 3 | 2026-04-17 | 2026-05-01 | 2026-05-06 | 14 | 31 | 37.8 | 121.9
27914 - ALBURA PPTO C | 88 | No especificado | Concreto | Pilote # 54 - Torre 3 | 2026-04-17 | 2026-05-01 | 2026-05-06 | 14 | 31 | 36.9 | 119
27914 - ALBURA PPTO C | 88 | No especificado | Concreto | Pilote # 54 - Torre 3 | 2026-04-17 | 2026-04-24 | 2026-04-28 | 7 | 31 | 34.7 | 111.9
27914 - ALBURA PPTO C | 88 | No especificado | Concreto | Pilote # 54 - Torre 3 | 2026-04-17 | 2026-04-24 | 2026-04-28 | 7 | 31 | 34.4 | 111
27914 - ALBURA PPTO C | 88 | No especificado | Concreto | Pilote # 54 - Torre 3 | 2026-04-17 | 2026-04-24 | 2026-04-28 | 7 | 31 | 34.3 | 110.6
27914 - ALBURA PPTO C | 89 | No especificado | Concreto | Pilote #38 T3 | 2026-04-18 | 2026-05-16 | 2026-05-20 | 28 | 31 | 44.4 | 143.2
27914 - ALBURA PPTO C | 89 | No especificado | Concreto | Pilote #38 T3 | 2026-04-18 | 2026-05-16 | 2026-05-20 | 28 | 31 | 44.1 | 142.3
27914 - ALBURA PPTO C | 89 | No especificado | Concreto | Pilote #38 T3 | 2026-04-18 | 2026-05-16 | 2026-05-20 | 28 | 31 | 44.8 | 144.5
27914 - ALBURA PPTO C | 89 | No especificado | Concreto | Pilote # 38 - Torre 3 | 2026-04-18 | 2026-05-02 | 2026-05-06 | 14 | 31 | 37.2 | 120
27914 - ALBURA PPTO C | 89 | No especificado | Concreto | Pilote # 38 - Torre 3 | 2026-04-18 | 2026-05-02 | 2026-05-06 | 14 | 31 | 36.3 | 117.1
27914 - ALBURA PPTO C | 89 | No especificado | Concreto | Pilote # 38 - Torre 3 | 2026-04-18 | 2026-05-02 | 2026-05-06 | 14 | 31 | 35.6 | 114.8
27914 - ALBURA PPTO C | 89 | No especificado | Concreto | Pilote # 38 - Torre 3 | 2026-04-18 | 2026-04-25 | 2026-04-28 | 7 | 31 | 35 | 112.9
27914 - ALBURA PPTO C | 89 | No especificado | Concreto | Pilote # 38 - Torre 3 | 2026-04-18 | 2026-04-25 | 2026-04-28 | 7 | 31 | 34.3 | 110.6
27914 - ALBURA PPTO C | 89 | No especificado | Concreto | Pilote # 38 - Torre 3 | 2026-04-18 | 2026-04-25 | 2026-04-28 | 7 | 31 | 33.9 | 109.4
27914 - ALBURA PPTO C | 9 | No especificado | Concreto | Pilote # 5 torre 4 | 2026-02-27 | 2026-03-27 | 2026-03-30 | 28 | 31 | 43 | 138.7
27914 - ALBURA PPTO C | 9 | No especificado | Concreto | Pilote # 5 torre 4 | 2026-02-27 | 2026-03-27 | 2026-03-30 | 28 | 31 | 42 | 135.5
27914 - ALBURA PPTO C | 9 | No especificado | Concreto | Pilote # 5 torre 4 | 2026-02-27 | 2026-03-27 | 2026-03-30 | 28 | 31 | 42.6 | 137.4
27914 - ALBURA PPTO C | 9 | No especificado | Concreto | Pilote # 5 - Torre 4 | 2026-02-27 | 2026-03-13 | 2026-03-20 | 14 | 31 | 37.5 | 121
27914 - ALBURA PPTO C | 9 | No especificado | Concreto | Pilote # 5 - Torre 4 | 2026-02-27 | 2026-03-13 | 2026-03-20 | 14 | 31 | 37 | 119.4
27914 - ALBURA PPTO C | 9 | No especificado | Concreto | Pilote # 5 - Torre 4 | 2026-02-27 | 2026-03-13 | 2026-03-20 | 14 | 31 | 36.5 | 117.7
27914 - ALBURA PPTO C | 9 | No especificado | Concreto | Pilote # 5 - Torre 4 | 2026-02-27 | 2026-03-06 | 2026-03-20 | 7 | 31 | 32.9 | 106.1
27914 - ALBURA PPTO C | 9 | No especificado | Concreto | Pilote # 5 - Torre 4 | 2026-02-27 | 2026-03-06 | 2026-03-20 | 7 | 31 | 32.6 | 105.2
27914 - ALBURA PPTO C | 9 | No especificado | Concreto | Pilote # 5 - Torre 4 | 2026-02-27 | 2026-03-06 | 2026-03-20 | 7 | 31 | 33.1 | 106.8
27914 - ALBURA PPTO C | 90 | No especificado | Concreto | Pilote #18 T4 | 2026-04-18 | 2026-05-16 | 2026-05-20 | 28 | 31 | 40.5 | 130.6
27914 - ALBURA PPTO C | 90 | No especificado | Concreto | Pilote #18 T4 | 2026-04-18 | 2026-05-16 | 2026-05-20 | 28 | 31 | 41.5 | 133.9
27914 - ALBURA PPTO C | 90 | No especificado | Concreto | Pilote #18 T4 | 2026-04-18 | 2026-05-16 | 2026-05-20 | 28 | 31 | 41.1 | 132.6
27914 - ALBURA PPTO C | 90 | No especificado | Concreto | Pilote # 18 - Torre 4 | 2026-04-18 | 2026-05-02 | 2026-05-06 | 14 | 31 | 34.7 | 111.9
27914 - ALBURA PPTO C | 90 | No especificado | Concreto | Pilote # 18 - Torre 4 | 2026-04-18 | 2026-05-02 | 2026-05-06 | 14 | 31 | 33.7 | 108.7
27914 - ALBURA PPTO C | 90 | No especificado | Concreto | Pilote # 18 - Torre 4 | 2026-04-18 | 2026-05-02 | 2026-05-06 | 14 | 31 | 32.7 | 105.5
27914 - ALBURA PPTO C | 90 | No especificado | Concreto | Pilote # 18 - Torre 4 | 2026-04-18 | 2026-04-25 | 2026-04-29 | 7 | 31 | 29.2 | 94.2
27914 - ALBURA PPTO C | 90 | No especificado | Concreto | Pilote # 18 - Torre 4 | 2026-04-18 | 2026-04-25 | 2026-04-29 | 7 | 31 | 28.3 | 91.3
27914 - ALBURA PPTO C | 90 | No especificado | Concreto | Pilote # 18 - Torre 4 | 2026-04-18 | 2026-04-25 | 2026-04-29 | 7 | 31 | 27.9 | 90
27914 - ALBURA PPTO C | 91 | No especificado | Concreto | Pilote #59 T3 | 2026-04-20 | 2026-05-18 | 2026-05-20 | 28 | 31 | 42.8 | 138.1
27914 - ALBURA PPTO C | 91 | No especificado | Concreto | Pilote #59 T3 | 2026-04-20 | 2026-05-18 | 2026-05-20 | 28 | 31 | 42.2 | 136.1
27914 - ALBURA PPTO C | 91 | No especificado | Concreto | Pilote #59 T3 | 2026-04-20 | 2026-05-18 | 2026-05-20 | 28 | 31 | 41 | 132.3
27914 - ALBURA PPTO C | 91 | No especificado | Concreto | Pilote # 59 - Torre 3 | 2026-04-20 | 2026-05-04 | 2026-05-06 | 14 | 31 | 35 | 112.9
27914 - ALBURA PPTO C | 91 | No especificado | Concreto | Pilote # 59 - Torre 3 | 2026-04-20 | 2026-05-04 | 2026-05-06 | 14 | 31 | 33.9 | 109.4
27914 - ALBURA PPTO C | 91 | No especificado | Concreto | Pilote # 59 - Torre 3 | 2026-04-20 | 2026-05-04 | 2026-05-06 | 14 | 31 | 33.6 | 108.4
27914 - ALBURA PPTO C | 91 | No especificado | Concreto | Pilote # 59 - Torre 3 | 2026-04-20 | 2026-04-27 | 2026-04-29 | 7 | 31 | 31.2 | 100.6
27914 - ALBURA PPTO C | 91 | No especificado | Concreto | Pilote # 59 - Torre 3 | 2026-04-20 | 2026-04-27 | 2026-04-29 | 7 | 31 | 30.7 | 99
27914 - ALBURA PPTO C | 91 | No especificado | Concreto | Pilote # 59 - Torre 3 | 2026-04-20 | 2026-04-27 | 2026-04-29 | 7 | 31 | 30.2 | 97.4
27914 - ALBURA PPTO C | 92 | No especificado | Concreto | Pilote #57 T4 | 2026-04-20 | 2026-05-18 | 2026-05-20 | 28 | 31 | 42.7 | 137.7
27914 - ALBURA PPTO C | 92 | No especificado | Concreto | Pilote #57 T4 | 2026-04-20 | 2026-05-18 | 2026-05-20 | 28 | 31 | 44.3 | 142.9
27914 - ALBURA PPTO C | 92 | No especificado | Concreto | Pilote #57 T4 | 2026-04-20 | 2026-05-18 | 2026-05-20 | 28 | 31 | 43.2 | 139.4
27914 - ALBURA PPTO C | 92 | No especificado | Concreto | Pilote # 57 - Torre 4 | 2026-04-20 | 2026-05-04 | 2026-05-06 | 14 | 31 | 37.4 | 120.6
27914 - ALBURA PPTO C | 92 | No especificado | Concreto | Pilote # 57 - Torre 4 | 2026-04-20 | 2026-05-04 | 2026-05-06 | 14 | 31 | 36.8 | 118.7
27914 - ALBURA PPTO C | 92 | No especificado | Concreto | Pilote # 57 - Torre 4 | 2026-04-20 | 2026-05-04 | 2026-05-06 | 14 | 31 | 35.7 | 115.2
27914 - ALBURA PPTO C | 92 | No especificado | Concreto | Pilote # 57 - Torre 4 | 2026-04-20 | 2026-04-27 | 2026-04-29 | 7 | 31 | 32.7 | 105.5
27914 - ALBURA PPTO C | 92 | No especificado | Concreto | Pilote # 57 - Torre 4 | 2026-04-20 | 2026-04-27 | 2026-04-29 | 7 | 31 | 31.6 | 101.9
27914 - ALBURA PPTO C | 92 | No especificado | Concreto | Pilote # 57 - Torre 4 | 2026-04-20 | 2026-04-27 | 2026-04-29 | 7 | 31 | 31.5 | 101.6
27914 - ALBURA PPTO C | 93 | No especificado | Concreto | Pilote #23 T3 | 2026-04-21 | 2026-05-19 | 2026-05-20 | 28 | 31 | 39.4 | 127.1
27914 - ALBURA PPTO C | 93 | No especificado | Concreto | Pilote #23 T3 | 2026-04-21 | 2026-05-19 | 2026-05-20 | 28 | 31 | 40.1 | 129.4
27914 - ALBURA PPTO C | 93 | No especificado | Concreto | Pilote #23 T3 | 2026-04-21 | 2026-05-19 | 2026-05-20 | 28 | 31 | 39 | 125.8
27914 - ALBURA PPTO C | 93 | No especificado | Concreto | Pilote # 23 - Torre 3 | 2026-04-21 | 2026-05-05 | 2026-05-06 | 14 | 31 | 36.6 | 118.1
27914 - ALBURA PPTO C | 93 | No especificado | Concreto | Pilote # 23 - Torre 3 | 2026-04-21 | 2026-05-05 | 2026-05-06 | 14 | 31 | 35.7 | 115.2
27914 - ALBURA PPTO C | 93 | No especificado | Concreto | Pilote # 23 - Torre 3 | 2026-04-21 | 2026-05-05 | 2026-05-06 | 14 | 31 | 34.8 | 112.3
27914 - ALBURA PPTO C | 93 | No especificado | Concreto | Pilote # 23 - Torre 3 | 2026-04-21 | 2026-04-28 | 2026-05-02 | 7 | 31 | 32.7 | 105.5
27914 - ALBURA PPTO C | 93 | No especificado | Concreto | Pilote # 23 - Torre 3 | 2026-04-21 | 2026-04-28 | 2026-05-02 | 7 | 31 | 31.8 | 102.6
27914 - ALBURA PPTO C | 93 | No especificado | Concreto | Pilote # 23 - Torre 3 | 2026-04-21 | 2026-04-28 | 2026-05-02 | 7 | 31 | 32 | 103.2
27914 - ALBURA PPTO C | 94 | No especificado | Concreto | Pilote #67 T4 | 2026-04-21 | 2026-05-19 | 2026-05-20 | 28 | 31 | 38.8 | 125.2
27914 - ALBURA PPTO C | 94 | No especificado | Concreto | Pilote #67 T4 | 2026-04-21 | 2026-05-19 | 2026-05-20 | 28 | 31 | 38.3 | 123.5
27914 - ALBURA PPTO C | 94 | No especificado | Concreto | Pilote #67 T4 | 2026-04-21 | 2026-05-19 | 2026-05-20 | 28 | 31 | 38.5 | 124.2
27914 - ALBURA PPTO C | 94 | No especificado | Concreto | Pilote # 67 - Torre 4 | 2026-04-21 | 2026-05-05 | 2026-05-06 | 14 | 31 | 33.2 | 107.1
27914 - ALBURA PPTO C | 94 | No especificado | Concreto | Pilote # 67 - Torre 4 | 2026-04-21 | 2026-05-05 | 2026-05-06 | 14 | 31 | 32.5 | 104.8
27914 - ALBURA PPTO C | 94 | No especificado | Concreto | Pilote # 67 - Torre 4 | 2026-04-21 | 2026-05-05 | 2026-05-06 | 14 | 31 | 31.3 | 101
27914 - ALBURA PPTO C | 94 | No especificado | Concreto | Pilote # 67 - Torre 4 | 2026-04-21 | 2026-04-28 | 2026-05-02 | 7 | 31 | 28.9 | 93.2
27914 - ALBURA PPTO C | 94 | No especificado | Concreto | Pilote # 67 - Torre 4 | 2026-04-21 | 2026-04-28 | 2026-05-02 | 7 | 31 | 28.2 | 91
27914 - ALBURA PPTO C | 94 | No especificado | Concreto | Pilote # 67 - Torre 4 | 2026-04-21 | 2026-04-28 | 2026-05-02 | 7 | 31 | 27.8 | 89.7
27914 - ALBURA PPTO C | 95 | No especificado | Concreto | Pilote #42 T4 | 2026-04-21 | 2026-05-19 | 2026-05-20 | 28 | 31 | 36.7 | 118.4
27914 - ALBURA PPTO C | 95 | No especificado | Concreto | Pilote #42 T4 | 2026-04-21 | 2026-05-19 | 2026-05-20 | 28 | 31 | 37.7 | 121.6
27914 - ALBURA PPTO C | 95 | No especificado | Concreto | Pilote #42 T4 | 2026-04-21 | 2026-05-19 | 2026-05-20 | 28 | 31 | 36.5 | 117.7
27914 - ALBURA PPTO C | 95 | No especificado | Concreto | Pilote # 42 - Torre 4 | 2026-04-21 | 2026-05-05 | 2026-05-06 | 14 | 31 | 32.5 | 104.8
27914 - ALBURA PPTO C | 95 | No especificado | Concreto | Pilote # 42 - Torre 4 | 2026-04-21 | 2026-05-05 | 2026-05-06 | 14 | 31 | 31.3 | 101
27914 - ALBURA PPTO C | 95 | No especificado | Concreto | Pilote # 42 - Torre 4 | 2026-04-21 | 2026-05-05 | 2026-05-06 | 14 | 31 | 30.8 | 99.4
27914 - ALBURA PPTO C | 95 | No especificado | Concreto | Pilote # 42 - Torre 4 | 2026-04-21 | 2026-04-28 | 2026-05-02 | 7 | 31 | 27.1 | 87.4
27914 - ALBURA PPTO C | 95 | No especificado | Concreto | Pilote # 42 - Torre 4 | 2026-04-21 | 2026-04-28 | 2026-05-02 | 7 | 31 | 25.7 | 82.9
27914 - ALBURA PPTO C | 95 | No especificado | Concreto | Pilote # 42 - Torre 4 | 2026-04-21 | 2026-04-28 | 2026-05-02 | 7 | 31 | 26.5 | 85.5
27914 - ALBURA PPTO C | 96 | No especificado | Concreto | Pilote #1 T3 | 2026-04-22 | 2026-05-20 | 2026-05-20 | 28 | 31 | 39.4 | 127.1
27914 - ALBURA PPTO C | 96 | No especificado | Concreto | Pilote #1 T3 | 2026-04-22 | 2026-05-20 | 2026-05-20 | 28 | 31 | 40.1 | 129.4
27914 - ALBURA PPTO C | 96 | No especificado | Concreto | Pilote #1 T3 | 2026-04-22 | 2026-05-20 | 2026-05-20 | 28 | 31 | 38.8 | 125.2
27914 - ALBURA PPTO C | 96 | No especificado | Concreto | Pilote # 1 - Torre 3 | 2026-04-22 | 2026-05-06 | 2026-05-11 | 14 | 31 | 33.4 | 107.7
27914 - ALBURA PPTO C | 96 | No especificado | Concreto | Pilote # 1 - Torre 3 | 2026-04-22 | 2026-05-06 | 2026-05-11 | 14 | 31 | 32.5 | 104.8
27914 - ALBURA PPTO C | 96 | No especificado | Concreto | Pilote # 1 - Torre 3 | 2026-04-22 | 2026-05-06 | 2026-05-11 | 14 | 31 | 32.1 | 103.5
27914 - ALBURA PPTO C | 96 | No especificado | Concreto | Pilote # 1 - Torre 3 | 2026-04-22 | 2026-04-29 | 2026-05-02 | 7 | 31 | 30.6 | 98.7
27914 - ALBURA PPTO C | 96 | No especificado | Concreto | Pilote # 1 - Torre 3 | 2026-04-22 | 2026-04-29 | 2026-05-02 | 7 | 31 | 29.2 | 94.2
27914 - ALBURA PPTO C | 96 | No especificado | Concreto | Pilote # 1 - Torre 3 | 2026-04-22 | 2026-04-29 | 2026-05-02 | 7 | 31 | 28.9 | 93.2
27914 - ALBURA PPTO C | 97 | No especificado | Concreto | Pilote #50 T4 | 2026-04-22 | 2026-05-20 | 2026-05-20 | 28 | 31 | 36.5 | 117.7
27914 - ALBURA PPTO C | 97 | No especificado | Concreto | Pilote #50 T4 | 2026-04-22 | 2026-05-20 | 2026-05-20 | 28 | 31 | 35.9 | 115.8
27914 - ALBURA PPTO C | 97 | No especificado | Concreto | Pilote #50 T4 | 2026-04-22 | 2026-05-20 | 2026-05-20 | 28 | 31 | 37.5 | 121
27914 - ALBURA PPTO C | 97 | No especificado | Concreto | Pilote # 50 - Torre 4 | 2026-04-22 | 2026-05-06 | 2026-05-11 | 14 | 31 | 32.7 | 105.5
27914 - ALBURA PPTO C | 97 | No especificado | Concreto | Pilote # 50 - Torre 4 | 2026-04-22 | 2026-05-06 | 2026-05-11 | 14 | 31 | 31.2 | 100.6
27914 - ALBURA PPTO C | 97 | No especificado | Concreto | Pilote # 50 - Torre 4 | 2026-04-22 | 2026-05-06 | 2026-05-11 | 14 | 31 | 31.2 | 100.6
27914 - ALBURA PPTO C | 97 | No especificado | Concreto | Pilote # 50 - Torre 4 | 2026-04-22 | 2026-04-29 | 2026-05-02 | 7 | 31 | 28.2 | 91
27914 - ALBURA PPTO C | 97 | No especificado | Concreto | Pilote # 50 - Torre 4 | 2026-04-22 | 2026-04-29 | 2026-05-02 | 7 | 31 | 27.7 | 89.4
27914 - ALBURA PPTO C | 97 | No especificado | Concreto | Pilote # 50 - Torre 4 | 2026-04-22 | 2026-04-29 | 2026-05-02 | 7 | 31 | 27.2 | 87.7
27914 - ALBURA PPTO C | 98 | No especificado | Concreto | Pilote #70 T3 | 2026-04-22 | 2026-05-20 | 2026-05-20 | 28 | 31 | 34.9 | 112.6
27914 - ALBURA PPTO C | 98 | No especificado | Concreto | Pilote #70 T3 | 2026-04-22 | 2026-05-20 | 2026-05-20 | 28 | 31 | 35.3 | 113.9
27914 - ALBURA PPTO C | 98 | No especificado | Concreto | Pilote #70 T3 | 2026-04-22 | 2026-05-20 | 2026-05-20 | 28 | 31 | 34.4 | 111
27914 - ALBURA PPTO C | 98 | No especificado | Concreto | Pilote # 70 - Torre 3 | 2026-04-22 | 2026-05-06 | 2026-05-11 | 14 | 31 | 33.6 | 108.4
27914 - ALBURA PPTO C | 98 | No especificado | Concreto | Pilote # 70 - Torre 3 | 2026-04-22 | 2026-05-06 | 2026-05-11 | 14 | 31 | 32.2 | 103.9
27914 - ALBURA PPTO C | 98 | No especificado | Concreto | Pilote # 70 - Torre 3 | 2026-04-22 | 2026-05-06 | 2026-05-11 | 14 | 31 | 31.6 | 101.9
27914 - ALBURA PPTO C | 98 | No especificado | Concreto | Pilote # 70 - Torre 3 | 2026-04-22 | 2026-04-29 | 2026-05-02 | 7 | 31 | 25.2 | 81.3
27914 - ALBURA PPTO C | 98 | No especificado | Concreto | Pilote # 70 - Torre 3 | 2026-04-22 | 2026-04-29 | 2026-05-02 | 7 | 31 | 25.3 | 81.6
27914 - ALBURA PPTO C | 98 | No especificado | Concreto | Pilote # 70 - Torre 3 | 2026-04-22 | 2026-04-29 | 2026-05-02 | 7 | 31 | 23.8 | 76.8
27914 - ALBURA PPTO C | 99 | No especificado | Concreto | Pilote #51 T3 | 2026-04-23 | 2026-05-21 | 2026-05-22 | 28 | 31 | 39.4 | 127.1
27914 - ALBURA PPTO C | 99 | No especificado | Concreto | Pilote #51 T3 | 2026-04-23 | 2026-05-21 | 2026-05-22 | 28 | 31 | 40.6 | 131
27914 - ALBURA PPTO C | 99 | No especificado | Concreto | Pilote #51 T3 | 2026-04-23 | 2026-05-21 | 2026-05-22 | 28 | 31 | 40.8 | 131.6
27914 - ALBURA PPTO C | 99 | No especificado | Concreto | Pilote # 51 - Torre 3 | 2026-04-23 | 2026-05-07 | 2026-05-11 | 14 | 31 | 35.1 | 113.2
27914 - ALBURA PPTO C | 99 | No especificado | Concreto | Pilote # 51 - Torre 3 | 2026-04-23 | 2026-05-07 | 2026-05-11 | 14 | 31 | 34.5 | 111.3
27914 - ALBURA PPTO C | 99 | No especificado | Concreto | Pilote # 51 - Torre 3 | 2026-04-23 | 2026-05-07 | 2026-05-11 | 14 | 31 | 33.5 | 108.1
27914 - ALBURA PPTO C | 99 | No especificado | Concreto | Pilote # 51 - Torre 3 | 2026-04-23 | 2026-04-30 | 2026-05-02 | 7 | 31 | 28.5 | 91.9
27914 - ALBURA PPTO C | 99 | No especificado | Concreto | Pilote # 51 - Torre 3 | 2026-04-23 | 2026-04-30 | 2026-05-02 | 7 | 31 | 27.5 | 88.7
27914 - ALBURA PPTO C | 99 | No especificado | Concreto | Pilote # 51 - Torre 3 | 2026-04-23 | 2026-04-30 | 2026-05-02 | 7 | 31 | 28.2 | 91
27914 - ALBURA PPTO C | M - 161 | T2102000000 | Concreto | Pilote plataforma # 79 | 2026-05-23 | 2026-06-20 | 2026-06-22 | 28 | 21 | 33.8 | 161
27914 - ALBURA PPTO C | M - 161 | T2102000000 | Concreto | Pilote plataforma # 79 | 2026-05-23 | 2026-06-20 | 2026-06-22 | 28 | 21 | 34.2 | 162.9
27914 - ALBURA PPTO C | M - 161 | T2102000000 | Concreto | Pilote plataforma # 79 | 2026-05-23 | 2026-06-20 | 2026-06-22 | 28 | 21 | 33.3 | 158.6
27914 - ALBURA PPTO C | M - 162 | T310200000 | Concreto | Recalce pilotes T4 | 2026-05-25 | 2026-06-22 | 2026-06-22 | 28 | 31.5 | 46 | 146
27914 - ALBURA PPTO C | M - 162 | T310200000 | Concreto | Recalce pilotes T4 | 2026-05-25 | 2026-06-22 | 2026-06-22 | 28 | 31.5 | 46.4 | 147.3
27914 - ALBURA PPTO C | M - 162 | T310200000 | Concreto | Recalce pilotes T4 | 2026-05-25 | 2026-06-22 | 2026-06-22 | 28 | 31.5 | 45.3 | 143.8
27914 - ALBURA PPTO C | M - 163 | T2102000000 | Concreto | Pilote plataforma # 61 | 2026-05-25 | 2026-06-22 | 2026-06-22 | 28 | 21 | 30.2 | 143.8
27914 - ALBURA PPTO C | M - 163 | T2102000000 | Concreto | Pilote plataforma # 61 | 2026-05-25 | 2026-06-22 | 2026-06-22 | 28 | 21 | 30.7 | 146.2
27914 - ALBURA PPTO C | M - 163 | T2102000000 | Concreto | Pilote plataforma # 61 | 2026-05-25 | 2026-06-22 | 2026-06-22 | 28 | 21 | 31.1 | 148.1
27914 - ALBURA PPTO C | M - 164 | T310200000 | Concreto | Pilote # 10 T3 | 2026-05-25 | 2026-06-22 | 2026-06-22 | 28 | 31.5 | 41.1 | 130.5
27914 - ALBURA PPTO C | M - 164 | T310200000 | Concreto | Pilote # 10 T3 | 2026-05-25 | 2026-06-22 | 2026-06-22 | 28 | 31.5 | 41.8 | 132.7
27914 - ALBURA PPTO C | M - 164 | T310200000 | Concreto | Pilote # 10 T3 | 2026-05-25 | 2026-06-22 | 2026-06-22 | 28 | 31.5 | 41.5 | 131.7
27914 - ALBURA PPTO C | M - 165 | T2102000000 | Concreto | Pilote plataforma # 76 , 63 | 2026-05-26 | 2026-06-23 | 2026-06-23 | 28 | 21 | 29.4 | 140
27914 - ALBURA PPTO C | M - 165 | T2102000000 | Concreto | Pilote plataforma # 76 , 63 | 2026-05-26 | 2026-06-23 | 2026-06-23 | 28 | 21 | 29 | 138.1
27914 - ALBURA PPTO C | M - 165 | T2102000000 | Concreto | Pilote plataforma # 76 , 63 | 2026-05-26 | 2026-06-23 | 2026-06-23 | 28 | 21 | 28.8 | 137.1
27914 - ALBURA PPTO C | M - 166 | T310200000 | Concreto | Pilote # 25 T3 | 2026-05-26 | 2026-06-23 | 2026-06-23 | 28 | 31.5 | 38.9 | 123.5
27914 - ALBURA PPTO C | M - 166 | T310200000 | Concreto | Pilote # 25 T3 | 2026-05-26 | 2026-06-23 | 2026-06-23 | 28 | 31.5 | 38.6 | 122.5
27914 - ALBURA PPTO C | M - 166 | T310200000 | Concreto | Pilote # 25 T3 | 2026-05-26 | 2026-06-23 | 2026-06-23 | 28 | 31.5 | 38.3 | 121.6
27914 - ALBURA PPTO C | M - 167 | T310200000 | Concreto | Recalce pilote T4 | 2026-05-27 | 2026-06-24 | 2026-06-24 | 28 | 31.5 | 44.6 | 141.6
27914 - ALBURA PPTO C | M - 167 | T310200000 | Concreto | Recalce pilote T4 | 2026-05-27 | 2026-06-24 | 2026-06-24 | 28 | 31.5 | 43.5 | 138.1
27914 - ALBURA PPTO C | M - 167 | T310200000 | Concreto | Recalce pilote T4 | 2026-05-27 | 2026-06-24 | 2026-06-24 | 28 | 31.5 | 42.9 | 136.2
27914 - ALBURA PPTO C | M - 168 | T310200000 | Concreto | Pilote # 57 T3 | 2026-05-27 | 2026-06-24 | 2026-06-24 | 28 | 31.5 | 43.6 | 138.4
27914 - ALBURA PPTO C | M - 168 | T310200000 | Concreto | Pilote # 57 T3 | 2026-05-27 | 2026-06-24 | 2026-06-24 | 28 | 31.5 | 43.3 | 137.5
27914 - ALBURA PPTO C | M - 168 | T310200000 | Concreto | Pilote # 57 T3 | 2026-05-27 | 2026-06-24 | 2026-06-24 | 28 | 31.5 | 43.3 | 137.5
27914 - ALBURA PPTO C | M - 169 | T310200000 | Concreto | Pilote # 11 T3 | 2026-05-27 | 2026-06-24 | 2026-06-24 | 28 | 31.5 | 50.6 | 160.6
27914 - ALBURA PPTO C | M - 169 | T310200000 | Concreto | Pilote # 11 T3 | 2026-05-27 | 2026-06-24 | 2026-06-24 | 28 | 31.5 | 49.4 | 156.8
27914 - ALBURA PPTO C | M - 169 | T310200000 | Concreto | Pilote # 11 T3 | 2026-05-27 | 2026-06-24 | 2026-06-24 | 28 | 31.5 | 49.9 | 158.4
27914 - ALBURA PPTO C | M - 170 | T2102000000 | Concreto | Pilote plataforma # 58 | 2026-05-27 | 2026-06-24 | 2026-06-24 | 28 | 21 | 36 | 171.4
27914 - ALBURA PPTO C | M - 170 | T2102000000 | Concreto | Pilote plataforma # 58 | 2026-05-27 | 2026-06-24 | 2026-06-24 | 28 | 21 | 36.8 | 175.2
27914 - ALBURA PPTO C | M - 170 | T2102000000 | Concreto | Pilote plataforma # 58 | 2026-05-27 | 2026-06-24 | 2026-06-24 | 28 | 21 | 35.1 | 167.1